## Sheet
HEAT NO | 기준일자 | 호기 | 작업조 | 연연주 | SEQ | 성분 | 강종명 | 6대강종 | 주조속도 | 연주기 | 출강온도 | 작업시간 | LF출발온도 | LF도착온도 | PonT | 전력투입량 | SLAG두께 | 구분 | 진공도 | 진공시간 | SLAG두께 | 온도DROP율 | 출발온도 | 도착온도 | AR | N2 | 진정기 | 번호 | 사용횟수 | 대기시간 | 자연개공 | 파이프수 | 출발일시 | 출발△T | 가열온도 | 1st | 2nd | 3rd | 4th | 5th | 6th | 7th | 8th | 9th | 10th | 11th | 12th | 13th | LAST | ΔT(평균) | MaxΔT | Min△T | △T최빈값 | 온도DROP율 | △T 포물선 유무 | 온도DROP시간 | 래들커버 | LAST온도DROP율 | VD완료 | 예측값(회귀식) | HYDRIS(1차) | HYDRIS(2차) | H보증 | 염기도 | C/A | 실적 | STR#1 | STR#2 | SR여부 | SEN깊이(mm) | 주입속도 | 주입시간(분) | 생산중량 | 환산중량 | LD잔강중량 | TD잔강중량(KG) | TD NO | 대차번호 | TDSlag두께 | 도착시각 | 도착온도 | 소요시간(출강~도착) | 홀딩시간(진공완료~주입) | 홀딩시간(출발~주입) | 물밀림시간 | 내역 | 이미지1 | 이미지2 | 이미지3 | 이미지4 | 이미지5 | 전체 | 사진1 | 사진2 | 사진3 | 전체 | 사진1 | 사진2 | 사진3 | 우발사항 | 수율 | Deburrer가동율 | HEAD | TAIL | SCRAP/SAMPLE | LOSS사유 | M-EMS | F-EMS | 히터기유무 | 히터기 강종 | HEAD | TAIL | SCRAP/SAMPLE | LOSS사유 | M-EMS | F-EMS | 히터기유무 | 히터기 강종 | 서냉 | 3톤 | 5톤 | 7톤 | 교체여부 | 사용 횟수 | 재사용 | 압연규격 | H/C
B42781 | 2018-01-01 | 2 | B |  | 5 | A | SM45CR2 | 탄소강 | SM45CR2 | BM#2 | 1600 | 43 | 1626 | 1524 | 34 | 6500 |  | 1 | 0.49 | 15 |  | -2.42 | 1553 | 1610 | 0 | 3.66 | 0 | 28 | 16 | 53 | Y |  | 2018-01-01 07:48 | 59 | 1085 | 14 | 21 | 24 | 26 | 26 | 27 | 26 | 26 | 26 | 25 | 23 | 21 | 20 | 19 | 23 | 27 | 19 | 26 | -0.22 | Y | 35.62 | Y | -1.62 | [8 empty] | N | N | N | 110 | 0.47 | 64 | 102451 | 98960 | 3540 | 15500 | 16 | 1 | 50 | 2018-01-01 07:50 | 1553 | 115 |  | 20 |  | * 전공정 요청으로 감속주입 * 샘플채취 ID: 303,403 | [14 empty] | 103.17 | 100 | 0 | 0 | 300 |  | 650 | 400 | 선택 | 선택 | 0 | 0 | 300 |  | 650 | 400 | 선택 | 선택 | 해제 | 미정 | 미정 | 미정 | 미정 |  | 미정 | RB114.30 | C
A42783 | 2018-01-01 | 1 | B |  | 5 | A | STB3D | 베어링강 | STB (SF) | BM#1 | 1586 | 44 | 1553 | 1530 | 37 | 6300 |  | 3 | 0.35 | 25 |  | -1.23 | 1516 | 1552 | 12.17 | 0 |  | 31 | 35 | 74 | Y |  | 2018-01-01 07:46 | 65 | 1082 | 25 | 29 | 32 | 34 | 35 | 36 | 36 | 36 | 36 | 36 | 35 | 35 | 34 | 34 | 34 | 36 | 34 | 36 | -0.05 | Y | 34.98 | Y | -0.2 | [8 empty] | N | N | Y | 190 | 0.48 | 61 | 84590 | 98660 | 7070 | 14800 | 15 | 1 |  | 2018-01-01 07:57 | 1516 | 115 |  | 29 | 11 | [15 empty] | 80.07 | 0 | 0 | 0 | 0 |  | 650 |  | 선택 | 해제 | 0 | 0 | 0 |  | 650 |  | 선택 | 해제 | 선택 | 미정 | 미정 | 선택 | 미정 |  | 미정 | BT180180 | H
B42782 | 2018-01-01 | 2 | B |  | 6 | A | SM45CR2 | 탄소강 | SM45CR2 | BM#2 | 1568 | 42 | 1635 | 1534 | 34 | 6800 |  | 1 | 0.5 | 16 |  | 0 | 1552 | 1611 | 0 | 4.08 | 0 | 17 | 54 | 56 | Y |  | 2018-01-01 08:56 | 58 | 1083 | 17 | 22 | 25 | 27 | 27 | 27 | 27 | 26 | 26 | 25 | 24 | 23 | 22 | 21 | 25 | 27 | 21 | 27 | -0.12 | Y | 50.03 | Y | -0.2 | [8 empty] | N | N | N | 100 | 0.47 | 64 | 97908 | 100390 | 120 | 15500 | 16 | 1 | 30 | 2018-01-01 09:02 | 1552 | 114 |  | 19 |  | * 전공정 요청으로 감속주입 | [14 empty] | 99 | 100 | 0 | 0 | 0 |  | 650 | 400 | 선택 | 선택 | 0 | 0 | 0 |  | 650 | 400 | 선택 | 선택 | 해제 | 미정 | 미정 | 미정 | 미정 |  | 미정 | RB120.00 | C
A42784 | 2018-01-01 | 1 | B |  | 6 | A | STB3D | 베어링강 | STB (SF) | BM#1 | 1620 | 44 | 1558 | 1554 | 39 | 6200 |  | 3 | 0.35 | 28 |  | -1.4 | 1514 | 1558 | 14.77 | 0 |  | 29 | 37 | 69 | Y |  | 2018-01-01 09:01 | 63 | 1075 | 34 | 37 | 40 | 41 | 42 | 41 | 41 | 41 | 41 | 39 | 38 | 38 | 37 | 36 | 39 | 42 | 36 | 41 | -0.13 | Y | 45 | Y | -0.2 | [8 empty] | N | N | Y | 180 | 0.48 | 69 | 101508 | 107160 | 7120 | 15400 | 15 | 1 |  | 2018-01-01 09:08 | 1515 | 111 |  | 18 | [16 empty] | 88.89 | 100 | 0 | 0 | 0 |  | 650 |  | 선택 | 해제 | 0 | 0 | 0 |  | 650 |  | 선택 | 해제 | 선택 | 미정 | 미정 | 선택 | 미정 |  | 미정 | BT180180 | H
B42783 | 2018-01-01 | 2 | B |  | 7 | B | SM45CR2 | 탄소강 | SM45CR2 | BM#2 | 1577 | 42 | 1636 | 1544 | 35 | 7000 |  | 1 | 0.5 | 15 |  | 0 | 1568 | 1630 | 0 | 3.89 | 0 | 11 | 1 | 12799 | Y |  | 2018-01-01 10:08 | 74 | 1009 | 19 | 33 | 40 | 43 | 44 | 44 | 43 | 42 | 40 | 40 | 39 | 38 | 36 | 36 | 39 | 44 | 36 | 40 | -0.22 | Y | 36.77 | Y | -0.4 |  |  |  | 0.88 |  |  |  |  | N | N | N | 150 | 0.47 | 58 | 98307 | 91760 | 4160 | 15100 | 16 | 1 | 10 | 2018-01-01 10:08 | 1558 | 106 |  | 15 |  | * 전공정 요청으로 감속주입 * L/D 대보수 | [14 empty] | 102.62 | 100 | 0 | 0 | 0 |  | 650 | 400 | 선택 | 선택 | 0 | 0 | 0 |  | 650 | 400 | 선택 | 선택 | 해제 | 미정 | 미정 | 미정 | 미정 |  | 미정 | RB135.00 | C
A42785 | 2018-01-01 | 1 | B |  | 7 | A | STB3D | 베어링강 | STB (SF) | BM#1 | 1639 | 46 | 1545 | 1545 | 33 | 5200 |  | 3 | 0.34 | 25 |  | -1.31 | 1513 | 1551 | 14.36 | 0 |  | 22 | 12 | 70 | Y |  | 2018-01-01 10:06 | 62 | 1088 | 36 | 36 | 38 | 38 | 38 | 38 | 37 | 36 | 35 | 34 | 34 | 33 | 34 | 34 | 36 | 38 | 33 | 38 | -0.11 | Y | 45 | Y | 0 | [8 empty] | N | N | Y | 230 | 0.48 | 66 | 101508 | 101590 | 6740 | 14400 | 15 | 1 |  | 2018-01-01 10:17 | 1513 | 121 |  | 24 | [16 empty] | 93.77 | 100 | 0 | 0 | 0 |  | 650 |  | 선택 | 해제 | 0 | 0 | 0 |  | 650 |  | 선택 | 해제 | 선택 | 미정 | 미정 | 선택 | 미정 |  | 미정 | BT180180 | H
B42784 | 2018-01-01 | 2 | B |  | 8 | A | SM45CR2 | 탄소강 | SM45CR2 | BM#2 | 1567 | 44 | 1634 | 1564 | 33 | 6500 |  | 1 | 0.5 | 16 |  | -2.49 | 1559 | 1621 | 0 | 3.64 | 0 | 1 | 42 | 80 | Y |  | 2018-01-01 11:11 | 65 | 1083 | 39 | 39 | 41 | 41 | 41 | 40 | 39 | 38 | 36 | 35 | 33 | 29 |  | 29 | 38 | 41 | 29 | 41 | -0.27 |  | 44.98 | Y | -0.8 | [8 empty] | N | N | N | 140 | 0.47 | 62 | 100356 | 95450 | 2590 | 16200 | 16 | 1 | 20 | 2018-01-01 11:15 | 1559 | 102 |  | 13 |  | * 전공정 요청으로 감속주입 | [14 empty] | 97.01 | 100 | 0 | 0 | 0 |  | 650 | 400 | 선택 | 선택 | 0 | 0 | 0 |  | 650 | 400 | 선택 | 선택 | 해제 | 미정 | 미정 | 미정 | 미정 |  | 미정 | RB150.00 | C
A42786 | 2018-01-01 | 1 | B |  | 8 | A | STB3D | 베어링강 | STB (SF) | BM#1 | 1594 | 52 | 1547 | 1533 | 40 | 6300 |  | 3 | 0.34 | 25 |  | -1.19 | 1521 | 1555 | 13.52 | 0 |  | 18 | 61 | 57 | Y |  | 2018-01-01 10:58 | 70 | 1086 | 32 | 33 | 34 | 35 | 37 | 37 | 37 | 37 | 38 | 38 | 37 | 37 | 38 | 37 | 36 | 38 | 37 | 38 | -0.04 | Y | 25 | Y | -0.2 | [8 empty] | N | N | Y | 220 | 0.48 | 68 | 101508 | 104890 | 7090 | 14900 | 15 | 1 |  | 2018-01-01 11:06 | 1521 | 130 |  | 40 | [16 empty] | 90.71 | 100 | 0 | 0 | 0 |  | 650 |  | 선택 | 해제 | 0 | 0 | 0 |  | 650 |  | 선택 | 해제 | 선택 | 미정 | 미정 | 선택 | 미정 |  | 미정 | BT180180 | H
B42785 | 2018-01-01 | 2 | B | TUNDISH교체전 | 9 | B | SM45CR2 | 탄소강 | SM45CR2 | BM#2 | 1606 | 47 | 1604 | 1545 | 36 | 7000 |  | 1 | 0.51 | 15 |  | -2.29 | 1557 | 1614 | 0 | 3.75 | 0 | 28 | 17 | 78 | Y |  | 2018-01-01 12:17 | 63 | 1082 | 27 | 30 | 35 | 36 | 37 | 36 | 36 | 35 | 34 | 33 | 32 | 31 | 29 | 27 | 33 | 37 | 27 | 36 | -0.22 | Y | 44.97 | Y | -0.4 | [8 empty] | N | N | N | 130 | 0.47 | 68 | 97161 | 105800 | 2500 | 2000 | 16 | 1 |  | 2018-01-01 12:14 | 1557 | 108 |  | 11 |  | * 전공정 요청으로 감속주입 | D2968B9B863843CE8B91F23BC437320B | A0D7BE79353E4E48B132C191D0D008B8 | FA66D96BB62F4B3790F836984E563227 | [11 empty] | 92.53 | 78.57 | 0 | 3000 | 0 |  | 650 | 400 | 선택 | 선택 | 0 | 3000 | 0 |  | 650 | 400 | 선택 | 선택 | 해제 | 미정 | 미정 | 미정 | 미정 |  | 미정 | SB100100 | C
A42787 | 2018-01-01 | 1 | C |  | 9 | A | STB3D | 베어링강 | STB (SF) | BM#1 | 1646 | 45 | 1554 | 1592 | 34 | 5200 |  | 3 | 0.33 | 25 |  | -1.25 | 1522 | 1558 | 14.17 | 0 |  | 31 | 36 | 61 | Y |  | 2018-01-01 11:57 | 71 | 1081 | 36 | 35 | 35 | 34 | 33 | 33 | 35 | 35 | 35 | 33 | 32 | 30 | 29 | 28 | 33 | 35 | 28 | 35 | -0.12 | Y | 60.03 | Y | 0 | [8 empty] | N | N | Y | 210 | 0.43 | 74 | 101508 | 103570 | 7010 | 15900 | 15 | 1 |  | 2018-01-01 12:12 | 1522 | 137 |  | 49 |  | *전기로 탭홀교체 작업지연 감속주입 *정속유지강종 감속주입 이상재ID:101~106.201~206 | [14 empty] | 91.86 | 100 | 0 | 0 | 0 |  | 650 |  | 선택 | 해제 | 0 | 0 | 0 |  | 650 |  | 선택 | 해제 | 선택 | 미정 | 미정 | 선택 | 미정 |  | 미정 | BT180180 | H
B42786 | 2018-01-01 | 2 | C | TUNDISH교체 | 1 | A | SCM440 | 합금강 | D | BM#2 | 1633 | 49 | 1654 | 1555 | 43 | 8400 |  | 1 | 0.49 | 23 |  | 0 | 1582 | 1660 | 0 | 6.36 | 0 | 17 | 55 | 66 | Y |  | 2018-01-01 13:29 | 86 | 1085 | -567 | -164 | 30 | 31 | 25 | 25 | 29 | 32 | 35 | 36 | 37 | 37 | 37 | 37 | 29 | 37 | 37 | 37 | 0 |  | 15.02 | Y | 0 |  | 1.67 | 1.67 | [5 empty] | N | N | N | 150 | 0.47 | 59 | 92958 | 98040 | -90 | 16200 | 6 | 2 | 10 | 2018-01-01 13:28 | 1582 | 142 |  | 36 |  | *T/D플럭스 120/15KG *롱노즐 실리부 부착 | [14 empty] | 94.9 | 75 | 1000 | 0 | 0 |  | 650 | 400 | 해제 | 해제 | 1000 | 0 | 0 |  | 650 | 400 | 해제 | 해제 | 해제 | 미정 | 미정 | 미정 | 선택 |  | 미정 | RB105.00 | C
A42788 | 2018-01-01 | 1 | C |  | 10 | A | STB3D | 베어링강 | STB (SF) | BM#1 | 1640 | 47 | 1564 | 1595 | 35 | 5300 |  | 3 | 0.33 | 25 |  | -1.52 | 1520 | 1564 | 13.2 | 0 |  | 29 | 38 | 39 | Y |  | 2018-01-01 13:09 | 69 | 1077 | 27 | 31 | 34 | 35 | 37 | 38 | 38 | 38 | 38 | 38 | 39 | 39 | 37 | 36 | 36 | 39 | 36 | 38 | -0.04 | Y | 25.02 | Y | -0.2 | [8 empty] | N | N | Y | 200 | 0.43 | 75 | 101508 | 102580 | 7120 | 15700 | 15 | 1 |  | 2018-01-01 13:16 | 1520 | 153 |  | 54 |  | *전기로 탭홀교체 작업지연 감속주입 *정속유지강종 감속주입 이상재ID:101~106.201~206 | [14 empty] | 92.62 | 100 | 0 | 0 | 0 |  | 650 |  | 선택 | 해제 | 0 | 0 | 0 |  | 650 |  | 선택 | 해제 | 선택 | 미정 | 미정 | 선택 | 미정 |  | 미정 | BT180180 | H
B42787 | 2018-01-01 | 2 | C |  | 2 | A | SCM440 | 합금강 | D | BM#2 | 1594 | 48 | 1605 | 1536 | 40 | 8100 |  | 1 | 0.5 | 21 |  | 0 | 1568 | 1638 | 0 | 5.73 | 0 | 11 | 2 | 69 | Y |  | 2018-01-01 14:32 | 72 | 1087 | 35 | 33 | 34 | 34 | 34 | 33 | 32 | 31 | 30 | 29 | 28 | 27 |  | 27 | 32 | 34 | 27 | 34 | -0.16 |  | 44.92 | Y | -0.2 |  |  |  | 0.65 |  |  |  |  | N | N | N | 140 | 0.5 | 59 | 94041 | 96730 | 1350 | 16000 | 6 | 2 | 20 | 2018-01-01 14:41 | 1568 | 139 |  | 34 | [16 empty] | 96.55 | 78.57 | 0 | 0 | 0 |  | 650 | 400 | 해제 | 해제 | 0 | 0 | 0 |  | 650 | 400 | 해제 | 해제 | 해제 | 미정 | 미정 | 미정 | 미정 |  | 미정 | RB110.00 | C
A42789 | 2018-01-01 | 1 | C |  | 11 | A | STB3D | 베어링강 | STB (SF) | BM#1 | 1642 | 52 | 1569 | 1574 | 36 | 6000 |  | 3 | 0.32 | 28 |  | -1.22 | 1523 | 1562 | 12.09 | 0 |  | 22 | 13 | 45 | Y |  | 2018-01-01 14:39 | 72 | 1083 | 36 | 40 | 43 | 45 | 45 | 46 | 45 | 45 | 44 | 44 | 44 | 43 | 42 | 39 | 43 | 46 | 39 | 45 | -0.16 | Y | 45.02 | Y | -0.2 | [8 empty] | N | N | Y | 190 | 0.43 | 73 | 101508 | 100970 | 7050 | 14200 | 15 | 1 |  | 2018-01-01 14:43 | 1523 | 168 |  | 40 |  | *전기로 탭홀교체 작업지연 감속주입 *정속유지강종 감속주입 이상재ID:101~106.201~206 | [14 empty] | 93.99 | 100 | 0 | 0 | 0 |  | 650 |  | 선택 | 해제 | 0 | 0 | 0 |  | 650 |  | 선택 | 해제 | 선택 | 미정 | 미정 | 선택 | 미정 |  | 미정 | BT180180 | H
B42788 | 2018-01-01 | 2 | C |  | 3 | A | SCM440 | 합금강 | D | BM#2 | 1597 | 47 | 1627 | 1535 | 31 | 6500 |  | 1 | 0.5 | 15 |  | 0 | 1612 | 1612 | 0 | 4.32 | 0 | 1 | 43 | 72 | Y |  | 2018-01-01 15:28 | 116 | 1076 | 24 | 22 | 23 | 23 | 23 | 23 | 23 | 22 | 21 | 20 | 19 | 18 |  | 18 | 22 | 23 | 18 | 23 | -0.11 |  | 45 | Y | -0.2 |  |  |  | 0.67 |  |  |  |  | N | N | N | 130 | 0.51 | 55 | 90729 | 93850 | 2190 | 13300 | 6 | 2 |  | 2018-01-01 15:45 | 1562 | 132 |  | 39 | [16 empty] | 94.51 | 75 | 0 | 0 | 0 |  | 650 | 400 | 해제 | 해제 | 0 | 0 | 0 |  | 650 | 400 | 해제 | 해제 | 해제 | 미정 | 미정 | 미정 | 미정 |  | 미정 | RB125.00 | C
A42790 | 2018-01-01 | 1 | C |  | 12 | A | STB3D | 베어링강 | STB (SF) | BM#1 | 1632 | 80 | 1573 | 1565 | 42 | 7200 |  | 3 | 0.33 | 28 |  | -1.38 | 1519 | 1563 | 12.61 | 0 |  | 18 | 62 | 44 | Y |  | 2018-01-01 15:57 | 68 | 1073 | 38 | 37 | 37 | 38 | 40 | 41 | 41 | 41 | 40 | 38 | 37 | 37 | 37 | 36 | 38 | 41 | 36 | 41 | -0.11 | Y | 44.98 | Y | 0 | [8 empty] | N | N | Y | 180 | 0.4 | 74 | 101508 | 99720 | 6990 | 16700 | 15 | 1 |  | 2018-01-01 16:03 | 1519 | 179 |  | 38 |  | *전기로 탭홀교체 작업지연 감속주입 *정속유지강종 감속주입 이상재ID:101~106.201~206 | [14 empty] | 95.13 | 100 | 0 | 0 | 0 |  | 650 |  | 선택 | 해제 | 0 | 0 | 0 |  | 650 |  | 선택 | 해제 | 선택 | 미정 | 미정 | 선택 | 미정 |  | 미정 | BT180180 | H
B42789 | 2018-01-01 | 2 | C |  | 4 | A | SCM440 | 합금강 | D | BM#2 | 1560 | 39 | 1627 | 1514 | 34 | 6700 |  | 1 | 0.49 | 15 |  | -2.6 | 1563 | 1614 | 0 | 3.2 | 0 | 28 | 18 | 63 | Y |  | 2018-01-01 16:37 | 67 | 1083 | -14 | 20 | 24 | 25 | 25 | 26 | 25 | 24 | 23 | 21 | 20 | 17 |  | 17 | 20 | 26 | 17 | 25 | -0.3 | Y | 29.98 | Y | -0.6 |  |  |  | 1.11 |  |  |  |  | N | N | Y | 120 | 0.48 | 59 | 145060 | 91190 | 2850 | 14800 | 6 | 2 | 40 | 2018-01-01 16:58 | 1563 | 115 |  | 30 |  | *연연주 혼탕부 성분확인 ID:307~309.407~409 | [14 empty] | 154.32 | 77.78 | 0 | 0 | 0 |  | 650 | 400 | 해제 | 해제 | 0 | 0 | 0 |  | 650 | 400 | 해제 | 해제 | 해제 | 미정 | 미정 | 미정 | 선택 | 3 | 미정 | RB260.00 | C
A42791 | 2018-01-01 | 1 | C |  | 13 | A | STB3D | 베어링강 | STB (SF) | BM#1 | 1567 | 42 | 1562 | 1530 | 38 | 6500 |  | 3 | 0.33 | 27 |  | -1.6 | 1512 | 1562 | 13.49 | 0 |  | 31 | 37 | 122 | Y |  | 2018-01-01 17:45 | 61 | 1083 | 35 | 35 | 35 | 35 | 34 | 33 | 33 | 31 | 30 | 29 | 28 | 27 | 26 | 27 | 31 | 35 | 26 | 35 | -0.18 | Y | 50 | Y | 0.2 | [8 empty] | N | N | Y | 230 | 0.47 | 65 | 101508 | 100780 | 7120 | 16100 | 15 | 1 |  | 2018-01-01 17:49 | 1512 | 92 |  | 8 | [16 empty] | 94.16 | 100 | 0 | 0 | 0 |  | 650 |  | 선택 | 해제 | 0 | 0 | 0 |  | 650 |  | 선택 | 해제 | 선택 | 미정 | 미정 | 선택 | 미정 |  | 미정 | BT180180 | H
B42790 | 2018-01-01 | 2 | C |  | 5 | A | SCM440HM2 | 소입성보증강 | D | BM#2 | 1576 | 47 | 1634 | 1535 | 40 | 7900 |  | 1 | 0.52 | 18 |  | 0 | 1615 | 1615 | 1.78 | 0 | 0 | 17 | 56 | 44 | Y |  | 2018-01-01 17:59 | 122 | 1080 | 16 | 29 | 36 | 39 | 39 | 39 | 38 | 37 | 36 | 35 | 33 | 32 | 30 | 27 | 33 | 39 | 27 | 39 | -0.24 | Y | 49.97 | Y | -0.6 |  |  |  | 0.78 |  |  |  |  | N | N | N | 110 | 0.47 | 69 | 52850 | 108800 | 90 | 15800 | 6 | 2 | 10 | 2018-01-01 18:07 | 1566 | 105 |  | 8 |  | *연연주 혼탕부 성분확인 ID:301.401 | [14 empty] | 48.87 | 71.43 | 0 | 0 | 0 |  | 650 | 400 | 해제 | 해제 | 0 | 0 | 0 |  | 650 | 400 | 해제 | 해제 | 해제 | 미정 | 미정 | 미정 | 미정 |  | 미정 | RB145.00 | C
A42792 | 2018-01-01 | 1 | C | TUNDISH교체전 | 14 | A | STB3D | 베어링강 | STB (SF) | BM#1 | 1607 | 40 | 1556 | 1564 | 30 | 4900 |  | 3 | 0.34 | 26 |  | -1.58 | 1509 | 1556 | 12.87 | 0 |  | 29 | 39 | 102 | Y |  | 2018-01-01 18:41 | 58 | 1083 | 27 | 30 | 33 | 34 | 34 | 33 | 33 | 33 | 33 | 32 | 32 | 32 | 33 | 33 | 32 | 34 | 32 | 33 | -0.05 | Y | 39.97 | Y | 0 | [8 empty] | N | N | M | 220 | 0.48 | 65 | 107618 |  | 110150 | 2200 | 15 | 1 |  | 2018-01-01 18:43 | 1509 | 103 |  | 19 |  |  | E28C8D0ABA7040F091E2EC7930652860 | A59579361A5E4616912CDC41146D4444 |  | 591A7C6E99F44FF881BC2163DE76F793 | [10 empty] | 97.7 | 100 | 0 | 3500 | 0 |  | 650 |  | 선택 | 해제 | 0 | 3500 | 0 |  | 650 |  | 선택 | 해제 | 선택 | 미정 | 미정 | 선택 | 미정 |  | 미정 | BT180180 | H
B42791 | 2018-01-01 | 2 | C |  | 6 | A | SCM440HM2 | 소입성보증강 | D | BM#2 | 1585 | 48 | 1617 | 1525 | 41 | 8400 |  | 1 | 0.49 | 18 |  | -2.23 | 1554 | 1603 | 2.5 | 0 | 0 | 11 | 3 | 65 | Y |  | 2018-01-01 19:04 | 61 | 1086 | 24 | 24 | 25 | 25 | 25 | 25 | 23 | 22 | 22 | 21 | 20 | 19 | 17 | 17 | 23 | 25 | 17 | 25 | -0.16 |  | 50.03 | Y | -0.4 |  |  |  | 0.88 |  |  |  |  | N | N | N | 100 | 0.51 | 63 | 94457 | 104440 | 1390 | 15700 | 6 | 2 |  | 2018-01-01 19:10 | 1554 | 112 |  | 14 | [16 empty] | 89.28 | 72.73 | 0 | 0 | 0 |  | 650 | 400 | 해제 | 해제 | 0 | 0 | 0 |  | 650 | 400 | 해제 | 해제 | 해제 | 미정 | 미정 | 미정 | 미정 |  | 미정 | RB165.10 | C
B42792 | 2018-01-01 | 2 | C |  | 7 | A | SCM440HM2 | 소입성보증강 | D | BM#2 | 1562 | 50 | 1614 | 1516 | 42 | 8300 |  | 1 | 0.5 | 18 |  | 0 | 1554 | 1609 | 2.49 | 0 | 0 | 1 | 44 | 69 | Y |  | 2018-01-01 20:08 | 61 | 1087 | 15 | 23 | 29 | 31 | 32 | 32 | 31 | 30 | 29 | 28 | 26 | 25 | 23 | 23 | 27 | 32 | 23 | 0 | -0.22 | Y | 40 | Y | -0.4 |  |  |  | 0.82 |  |  |  |  | N | N | N | 150 | 0.51 | 62 | 94457 | 103320 | 80 | 15400 | 6 | 2 | 30 | 2018-01-01 20:17 | 1554 | 111 |  | 16 | [16 empty] | 92.6 | 100 | 0 | 0 | 0 |  | 650 | 400 | 해제 | 해제 | 0 | 0 | 0 |  | 650 | 400 | 해제 | 해제 | 해제 | 미정 | 미정 | 미정 | 미정 |  | 미정 | RB165.10 | C
A42793 | 2018-01-01 | 1 | C | TUNDISH교체 | 1 | A | SCR420HQ | 소입성보증강 | C2 | BM#1 | 1663 | 51 | 1637 | 1595 | 38 | 6900 |  | 3 | 0.32 | 20 |  | -1.83 | 1604 | 1647 | 0 | 10.91 |  | 22 | 14 | 86 | Y |  | 2018-01-01 19:41 | 92 | 1082 | 26 | 31 | 30 | 35 | 38 | 40 | 40 | 43 | 43 | 44 |  |  |  | 44 | 38 | 44 | 44 | 0 | 0 |  |  | Y | 0.2 |  | 2.63 | 2.5 | 1.89 |  |  |  |  | N | N | N | 150 | 0.52 | 55 | 101508 | 97970 | 7530 | 16180 | 10 | 1 |  | 2018-01-01 19:47 | 1604 | 136 |  | 51 |  | *T/D가열온도:자동-1353`.수동건-1350`.STR#1:1024.STR#2:1050.T/D FLUX 유:15,용:120 *첫Heat 수소측정치 OVER되어 이상재 등록및 생관통보-ID:101.102.201.202 | [14 empty] | 96.22 | 100 | 1000 | 0 | 0 |  | 450 |  | 선택 | 선택 | 1000 | 0 | 0 |  | 450 |  | 선택 | 선택 | 해제 | 미정 | 미정 | 선택 | 선택 |  | 미정 | BT180180 | H
A42794 | 2018-01-01 | 1 | A |  | 2 | A | SCR420HQ | 소입성보증강 | C2 | BM#1 | 1674 | 46 | 1621 | 1570 | 40 | 6700 |  | 3 | 0.31 | 20 |  | -1.47 | 1591 | 1627 | 0 | 14.84 |  | 28 | 19 | 59 | Y |  | 2018-01-01 20:48 | 79 | 1085 | 44 | 42 | 41 | 42 | 42 | 42 | 42 | 41 | 37 | 34 |  |  |  | 34 | 41 | 42 | 34 | 42 | -0.18 | Y | 30.02 | Y | -0.6 | [8 empty] | N | N | N | 140 | 0.55 | 49 | 101508 | 88610 | 7070 | 14710 | 10 | 2 |  | 2018-01-01 20:53 | 1591 | 128 |  | 41 | [16 empty] | 106.18 | 100 | 0 | 0 | 0 |  | 450 |  | 선택 | 선택 | 0 | 0 | 0 |  | 450 |  | 선택 | 선택 | 해제 | 미정 | 미정 | 선택 | 미정 |  | 미정 | BT180180 | H
B42793 | 2018-01-01 | 2 | A |  | 8 | A | SCM440HM2 | 소입성보증강 | D | BM#2 | 1564 | 46 | 1624 | 1514 | 40 | 8000 |  | 1 | 0.47 | 19 |  | 0 | 1605 | 1605 | 1.4 | 0 | 0 | 18 | 63 | 92 | Y |  | 2018-01-01 21:14 | 112 | 1078 | 21 | 23 | 24 | 24 | 23 | 22 | 21 | 19 | 18 | 17 | 16 | 14 | 12 | 9 | 20 | 24 | 9 | 0 | -0.29 |  | 50.95 | Y | -0.6 |  |  |  | 0.88 |  |  |  |  | N | N | N | 140 | 0.47 | 62 | 100269 | 93450 | 1670 | 15500 | 6 | 2 |  | 2018-01-01 21:22 | 1552 | 107 |  | 14 |  | *전공정 요청 감속주입 *주입말 10% 이상 감속주입 | [14 empty] | 105.55 | 100 | 0 | 0 | 0 |  | 650 | 400 | 해제 | 해제 | 0 | 0 | 0 |  | 650 | 400 | 해제 | 해제 | 해제 | 미정 | 미정 | 미정 | 미정 |  | 미정 | RB145.00 | C
A42795 | 2018-01-01 | 1 | A |  | 3 | A | SCR420HQ | 소입성보증강 | C2 | BM#1 | 1651 | 41 | 1605 | 1579 | 32 | 5500 |  | 3 | 0.32 | 19 |  | -1.76 | 1578 | 1619 | 0 | 13.51 |  | 31 | 38 | 67 | Y |  | 2018-01-01 21:45 | 66 | 1072 | 32 | 29 | 29 | 28 | 27 | 27 | 27 | 27 | 27 | 26 | 27 |  |  | 27 | 28 | 29 | 26 | 27 | 0 | Y | 34.98 | Y | 0.2 | [8 empty] | N | N | N | 130 | 0.55 | 55 | 84590 | 100490 | 7090 | 14670 | 10 | 2 |  | 2018-01-01 21:57 | 1578 | 119 |  | 36 | [16 empty] | 78.72 | 100 | 0 | 0 | 0 |  | 450 |  | 선택 | 선택 | 0 | 0 | 0 |  | 450 |  | 선택 | 선택 | 해제 | 미정 | 미정 | 선택 | 미정 |  | 미정 | BT180180 | H
B42794 | 2018-01-01 | 2 | A |  | 9 | A | SCM440HM2 | 소입성보증강 | D | BM#2 | 1598 | 49 | 1616 | 1546 | 41 | 7700 |  | 1 | 0.5 | 18 |  | -2.09 | 1552 | 1605 | 2.26 | 0 | 0 | 17 | 57 | 69 | Y |  | 2018-01-01 22:26 | 59 | 1076 | 8 | 21 | 29 | 32 | 33 | 33 | 32 | 31 | 30 | 29 | 29 | 27 | 26 | 26 | 28 | 33 | 26 | 29 | -0.17 | Y | 40 | Y | -0.2 |  |  |  | 1.11 |  |  |  |  | N | N | N | 130 | 0.5 | 64 | 113036 | 104980 | 1100 | 15400 | 6 | 2 |  | 2018-01-01 22:28 | 1552 | 106 |  | 7 | [16 empty] | 106.64 | 100 | 0 | 0 | 0 |  | 650 | 400 | 해제 | 해제 | 0 | 0 | 0 |  | 650 | 400 | 해제 | 해제 | 해제 | 미정 | 미정 | 미정 | 미정 |  | 미정 | RB165.10 | C
A42796 | 2018-01-01 | 1 | A |  | 4 | A | SCR420HQ | 소입성보증강 | C2 | BM#1 | 1655 | 43 | 1617 | 1581 | 34 | 5500 |  | 3 | 0.31 | 20 |  | -1.38 | 1580 | 1615 | 0 | 14.12 |  | 29 | 40 | 54 | Y |  | 2018-01-01 22:42 | 68 | 1083 | 30 | 32 | 34 | 33 | 33 | 33 | 32 | 32 | 32 | 31 |  |  |  | 31 | 32 | 34 | 31 | 33 | -0.06 |  | 35 | Y | -0.2 | [8 empty] | N | N | N | 120 | 0.55 | 52 | 101508 | 95950 | 7050 | 14810 | 10 | 2 |  | 2018-01-01 22:49 | 1580 | 119 |  | 37 | [16 empty] | 98.65 | 100 | 0 | 0 | 0 |  | 450 |  | 선택 | 선택 | 0 | 0 | 0 |  | 450 |  | 선택 | 선택 | 해제 | 미정 | 미정 | 선택 | 미정 |  | 미정 | BT180180 | H
B42795 | 2018-01-01 | 2 | A | TUNDISH교체전 | 10 | B | SCM440HM2 | 소입성보증강 | D | BM#2 | 9999 | 52 | 1614 | 1527 | 44 | 8600 |  | 1 | 0.49 | 18 |  | -2.94 | 1555 | 1622 | 2.22 | 0 | 0 | 11 | 4 | 69 | Y |  | 2018-01-01 23:33 | 62 | 1087 | 23 | 32 | 35 | 37 | 38 | 37 | 37 | 35 | 34 | 33 | 32 | 30 | 28 | 28 | 33 | 38 | 28 | 37 | -0.25 | Y | 40.02 | Y | -0.4 |  |  |  | 0.89 |  |  |  |  | N | N | N | 120 | 0.49 | 64 | 106651 | 103130 | 870 | 2200 | 6 | 2 |  | 2018-01-01 23:29 | 1566 | 107 |  | 6 |  | *주입말 STR#2 M.L.C 이상으로 감속 주입(10% 이상) 및 메뉴얼조업 (몰드내 용강은 빠지는데 M.L.C 는 감지를 못함.) 406.407 | 5F214F5529C041DCBC2D1F4B749AD43E | 22F61DA945274B3BA3CB0C8B4E3BF715 | 3FA292CF10C84CA8AA34925CC549FAA7 | [11 empty] | 102.55 | 100 | 0 | 3222 | 0 |  | 650 | 400 | 해제 | 해제 | 0 | 3298 | 0 |  | 650 | 400 | 해제 | 해제 | 해제 | 미정 | 미정 | 미정 | 미정 |  | 미정 | RB145.00 | C
A42797 | 2018-01-01 | 1 | A |  | 5 | A | SCR420HQ | 소입성보증강 | C2 | BM#1 | 1638 | 42 | 1608 | 1563 | 31 | 5000 |  | 3 | 0.34 | 22 |  | -1.37 | 1579 | 1616 | 0 | 14.18 |  | 1 | 45 | 39 | Y |  | 2018-01-01 23:38 | 67 | 1132 | 29 | 33 | 35 | 37 | 37 | 37 | 37 | 37 | 36 | 36 | 36 |  |  | 36 | 35 | 37 | 36 | 37 | -0.03 | Y | 35.03 | Y | 0 | [8 empty] | N | N | N | 110 | 0.55 | 55 | 101508 | 99550 | 7010 | 14800 | 10 | 2 |  | 2018-01-01 23:59 | 1579 | 114 |  | 35 | [16 empty] | 95.31 | 100 | 0 | 0 | 0 |  | 450 |  | 선택 | 선택 | 0 | 0 | 0 |  | 450 |  | 선택 | 선택 | 해제 | 미정 | 미정 | 선택 | 미정 |  | 미정 | BT180180 | H
A42798 | 2018-01-01 | 1 | A |  | 6 | A | SCR420HQ | 소입성보증강 | C2 | BM#1 | 1623 | 46 | 1619 | 1553 | 37 | 6100 |  | 3 | 0.33 | 20 |  | -1.57 | 1581 | 1619 | 0 | 13.64 |  | 18 | 64 | 36 | Y |  | 2018-01-02 00:41 | 69 | 1119 | 34 | 36 | 38 | 39 | 38 | 38 | 37 | 35 | 34 | 33 | 30 |  |  | 30 | 36 | 39 | 30 | 38 | -0.26 | Y | 35 | Y | -0.6 | [8 empty] | N | N | N | 110 | 0.55 | 52 | 101508 | 95650 | 6960 | 15900 | 10 | 2 |  | 2018-01-02 00:54 | 1581 | 116 |  | 30 | [16 empty] | 98.94 | 100 | 0 | 0 | 0 |  | 450 |  | 선택 | 선택 | 0 | 0 | 0 |  | 450 |  | 선택 | 선택 | 해제 | 미정 | 미정 | 선택 | 미정 |  | 미정 | BT180180 | H
B42796 | 2018-01-01 | 2 | A | TUNDISH교체 | 1 | A | SM48CM1 | 탄소강 | SM48CM1 | BM#2 | 1561 | 47 | 1635 | 1545 | 42 | 8300 |  | 1 | 0.48 | 20 |  | -2.23 | 1580 | 1638 | 1.64 | 0 | 0 | 22 | 15 | 86 | Y |  | 2018-01-02 00:47 | 93 | 1128 | -272 | -97 | -34 | 29 | 31 | 36 | 36 | 37 | 37 | 37 | 32 | 32 | 36 | 43 | 41 | 44 | 43 | 44 | -0.04 |  | 25.02 | Y | -0.2 |  | 2.06 | 1.93 | [5 empty] | N | N | M | 190 | 0.46 | 66 | 102828 | 103920 | 2270 | 15700 | 11 | 1 |  | 2018-01-02 00:49 | 1579 | 127 |  | 27 |  | *턴디쉬 플럭스 120KG/15KG *슬리브 롱노즐 사용 | [14 empty] | 97.93 | 100 | 700 | 0 | 0 |  | 650 | 600 | 해제 | 해제 | 700 | 0 | 0 |  | 650 | 600 | 해제 | 해제 | 해제 | 미정 | 미정 | 미정 | 미정 |  | 미정 | RB350.00 | H
A42799 | 2018-01-01 | 1 | A |  | 7 | A | SCR420HQ | 소입성보증강 | C2 | BM#1 | 1619 | 42 | 1607 | 1572 | 33 | 5600 |  | 3 | 0.34 | 19 |  | -1.69 | 1571 | 1610 | 0 | 13.72 |  | 31 | 39 | 51 | Y |  | 2018-01-02 01:41 | 59 | 1132 | 28 | 31 | 33 | 34 | 34 | 33 | 32 | 31 | 30 | 28 | 26 |  |  | 26 | 31 | 34 | 26 | 0 | -0.23 | Y | 34.98 | Y | -0.4 | [8 empty] | N | N | N | 150 | 0.55 | 53 | 101508 | 96680 | 7050 | 14050 | 10 | 2 |  | 2018-01-02 01:49 | 1571 | 109 |  | 25 | [16 empty] | 97.98 | 100 | 0 | 0 | 0 |  | 450 |  | 선택 | 선택 | 0 | 0 | 0 |  | 450 |  | 선택 | 선택 | 해제 | 미정 | 미정 | 선택 | 미정 |  | 미정 | BT180180 | C
B42797 | 2018-01-01 | 2 | A |  | 2 | A | SM48CM1 | 탄소강 | SM48CM1 | BM#2 | 1608 | 39 | 1615 | 1566 | 32 | 6100 |  | 1 | 0.46 | 19 |  | -2.42 | 1548 | 1608 | 1.62 | 0 | 0 | 28 | 20 | 106 | Y |  | 2018-01-02 01:40 | 61 | 1125 | 41 | 32 | 27 | 25 | 24 | 22 | 22 | 21 | 20 | 19 | 18 |  |  | 18 | 25 | 27 | 18 | 0 | -0.23 |  | 39.98 | Y | -0.2 |  |  |  | 1.14 |  |  |  |  | N | N | Y | 180 | 0.47 | 53 | 85690 | 83690 | 2310 | 15800 | 11 | 1 |  | 2018-01-02 02:21 | 1554 | 133 |  | 44 | [16 empty] | 99.64 | 100 | 0 | 0 | 0 |  | 650 | 600 | 해제 | 해제 | 0 | 0 | 0 |  | 650 | 600 | 해제 | 해제 | 해제 | 미정 | 미정 | 미정 | 미정 |  | 미정 | RB350.00 | H
A42800 | 2018-01-01 | 1 | A |  | 8 | A | SCR420HQ | 소입성보증강 | C2 | BM#1 | 1609 | 40 | 1610 | 1549 | 29 | 5200 |  | 3 | 0.32 | 19 |  | -1.71 | 1570 | 1609 | 0 | 15 |  | 29 | 41 | 56 | Y |  | 2018-01-02 02:34 | 58 | 1124 | 25 | 24 | 28 | 29 | 30 | 29 | 29 | 29 | 29 | 28 | 27 |  |  | 27 | 28 | 30 | 27 | 29 | -0.05 | Y | 30.02 | Y | -0.2 | [8 empty] | N | N | N | 140 | 0.55 | 55 | 101508 | 97150 | 7100 | 15310 | 10 | 2 |  | 2018-01-02 02:42 | 1570 | 105 |  | 27 | [16 empty] | 97.51 | 0 | 0 | 0 | 0 |  | 450 |  | 선택 | 선택 | 0 | 0 | 0 |  | 450 |  | 선택 | 선택 | 해제 | 미정 | 미정 | 선택 | 선택 | 7 | 미정 | BT180180 | C
B42798 | 2018-01-01 | 2 | A |  | 3 | A | SM48CM1 | 탄소강 | SM48CM1 | BM#2 | 1594 | 37 | 1634 | 1555 | 33 | 6700 |  | 1 | 0.47 | 18 |  | -2.71 | 1558 | 1622 | 1.89 | 0 | 0 | 17 | 58 | 71 | Y |  | 2018-01-02 02:44 | 71 | 1074 | 16 | 26 | 31 | 34 | 35 | 35 | 34 | 32 | 31 | 30 | 29 | 28 | 26 | 24 | 30 | 35 | 24 | 0 | -0.24 | Y | 44.98 | Y | -0.4 |  |  |  | 1.01 |  |  |  |  | N | N | Y | 170 | 0.47 | 67 | 102828 | 104100 | 70 | 15400 | 11 | 1 |  | 2018-01-02 03:13 | 1558 | 129 |  | 36 | [16 empty] | 98.87 | 100 | 0 | 0 | 0 |  | 650 | 600 | 해제 | 해제 | 0 | 0 | 0 |  | 650 | 600 | 해제 | 해제 | 해제 | 미정 | 미정 | 미정 | 미정 |  | 미정 | RB350.00 | H
A42801 | 2018-01-01 | 1 | A |  | 9 | A | SCR420HQ | 소입성보증강 | C2 | BM#1 | 1578 | 40 | 1605 | 1540 | 34 | 6200 |  | 3 | 0.33 | 16 |  | -1.62 | 1569 | 1602 | 0 | 7.62 |  | 1 | 46 | 52 | Y |  | 2018-01-02 03:26 | 57 | 1132 | 24 | 26 | 27 | 28 | 28 | 27 | 26 | 26 | 25 | 24 | 23 |  |  | 23 | 26 | 28 | 23 | 26 | -0.14 | Y | 35.02 | Y | -0.2 | [8 empty] | N | N | N | 130 | 0.55 | 54 | 101508 | 98850 | 7080 | 15970 | 10 | 2 |  | 2018-01-02 03:37 | 1569 | 104 |  | 32 | [16 empty] | 95.94 | 100 | 0 | 0 | 0 |  | 450 |  | 선택 | 선택 | 0 | 0 | 0 |  | 450 |  | 선택 | 선택 | 해제 | 미정 | 미정 | 선택 | 미정 |  | 미정 | BT180180 | H
B42799 | 2018-01-01 | 2 | A |  | 4 | A | SM48CM1 | 탄소강 | SM48CM1 | BM#2 | 1588 | 37 | 1644 | 1566 | 30 | 5700 |  | 1 | 0.48 | 18 |  | -2.45 | 1561 | 1617 | 1.9 | 0 | 0 | 11 | 5 | 63 | Y |  | 2018-01-02 03:50 | 74 | 1094 | 21 | 27 | 31 | 33 | 34 | 34 | 33 | 32 | 31 | 30 | 28 | 26 | 24 | 22 | 29 | 34 | 22 | 0 | -0.27 | Y | 45.02 | Y | -0.4 |  |  |  | 1.41 |  |  |  |  | N | N | Y | 160 | 0.47 | 65 | 102828 | 101440 | 2660 | 14800 | 11 | 1 |  | 2018-01-02 04:05 | 1561 | 131 |  | 40 | [16 empty] | 98.87 | 100 | 0 | 0 | 0 |  | 650 | 600 | 해제 | 해제 | 0 | 0 | 0 |  | 650 | 600 | 해제 | 해제 | 해제 | 미정 | 미정 | 미정 | 미정 |  | 미정 | RB350.00 | H
A42802 | 2018-01-01 | 1 | A | TUNDISH교체전 | 10 | B | SCR420HQ | 소입성보증강 | C2 | BM#1 | 1594 | 44 | 1597 | 1536 | 36 | 6500 |  | 3 | 0.34 | 17 |  | -1.63 | 1584 | 1618 | 0 | 12.35 |  | 22 | 16 | 34 | Y |  | 2018-01-02 04:37 | 72 | 1127 | 21 | 28 | 36 | 40 | 42 | 43 | 43 | 42 | 41 | 39 | 38 |  |  | 38 | 38 | 43 | 38 | 0 | -0.2 | Y | 25 | Y | -0.2 | [8 empty] | N | N | N | 120 | 0.55 | 55 | 64502 | 98450 | 6950 | 2500 | 10 | 2 |  | 2018-01-02 04:38 | 1584 | 98 |  | 17 |  |  |  | AEB2E3390015439392411BEEBAA99C7E | 11484F52047A41248C48CD5AD236EF78 | 11FBE9E31527451086493F6DD843404F | [10 empty] | 61.2 | 100 | 0 | 3000 | 0 |  | 450 |  | 선택 | 선택 | 0 | 3000 | 0 |  | 450 |  | 선택 | 선택 | 해제 | 미정 | 미정 | 선택 | 미정 |  | 미정 | BT180180 | H
B42800 | 2018-01-01 | 2 | B |  | 5 | A | SM48CM1 | 탄소강 | SM48CM1 | BM#2 | 1568 | 42 | 1635 | 1595 | 32 | 5700 |  | 1 | 0.47 | 19 |  | -2.27 | 1556 | 1622 | 1.32 | 0 | 0 | 18 | 65 | 60 | Y |  | 2018-01-02 05:13 | 69 | 1122 | 19 | 26 | 31 | 33 | 35 | 35 | 34 | 33 | 33 | 32 | 30 | 29 | 27 | 25 | 31 | 35 | 25 | 33 | -0.22 | Y | 44.98 | Y | -0.4 |  |  |  | 1.14 |  |  |  |  | N | N | Y | 150 | 0.47 | 64 | 102828 | 99340 | 2710 | 15900 | 11 | 1 | 10 | 2018-01-02 05:30 | 1556 | 126 |  | 25 | [16 empty] | 100.12 | 100 | 0 | 0 | 0 |  | 650 | 600 | 해제 | 해제 | 0 | 0 | 0 |  | 650 | 600 | 해제 | 해제 | 해제 | 미정 | 미정 | 미정 | 미정 |  | 미정 | RB350.00 | C
A42803 | 2018-01-01 | 1 | B | TUNDISH교체 | 1 | A | 16MNCR5HM | 소입성보증강 | C1 | BM#1 | 1596 | 41 | 1647 | 1547 | 36 | 6700 |  | 3 | 0.32 | 20 |  | -1.72 | 1594 | 1636 | 0.09 | 12.04 |  | 31 | 40 | 59 | Y |  | 2018-01-02 05:43 | 81 | 1129 | 18 | 25 | 22 | 27 | 31 | 32 | 34 | 35 | 36 | 36 | 36 |  |  | 36 | 31 | 36 | 36 | 36 | 0 |  | 9.98 | Y | 0 |  | 2.51 | 2.51 | 1.7 |  |  |  |  | N | N | N | 150 | 0.5 | 57 | 95100 | 96590 | 7010 | 15600 | 12 | 1 |  | 2018-01-02 05:47 | 1594 | 110 |  | 31 |  | *T/Dflux 유15kg 용120kg *수소측정치 OVER되어 이상재 등록및 생관통보-ID:101.102.201.202 *Sample채취 ID:103.203 | [14 empty] | 91.8 | 100 | 1000 | 0 | 300 |  | 450 |  | 선택 | 선택 | 1000 | 0 | 300 |  | 450 |  | 선택 | 선택 | 해제 | 미정 | 미정 | 선택 | 미정 |  | 미정 | BT180180 | C
B42801 | 2018-01-01 | 2 | B |  | 6 | A | SM48CM1 | 탄소강 | SM48CM1 | BM#2 | 1612 | 42 | 1645 | 1564 | 35 | 6900 |  | 1 | 0.49 | 21 |  | 0 | 1559 | 1634 | 2.65 | 0 | 0 | 28 | 21 | 58 | Y |  | 2018-01-02 06:14 | 72 | 1137 | 23 | 30 | 35 | 38 | 38 | 38 | 37 | 36 | 34 | 33 | 32 | 30 | 28 | 25 | 33 | 38 | 25 | 38 | -0.26 | Y | 50.03 | Y | -0.6 |  |  |  | 0.59 |  |  |  |  | N | N | Y | 190 | 0.43 | 66 | 85690 | 94840 | 460 | 15000 | 11 | 1 | 20 | 2018-01-02 06:15 | 1559 | 129 |  | 31 |  | * 전공정 요청으로 감속주입 0.40 | [14 empty] | 89.96 | 100 | 0 | 0 | 0 |  | 650 | 600 | 해제 | 해제 | 0 | 0 | 0 |  | 650 | 600 | 해제 | 해제 | 해제 | 미정 | 미정 | 미정 | 미정 |  | 미정 | RB350.00 | C
A42804 | 2018-01-01 | 1 | B | 연주종료 | 2 | A | 16MNCR5HM | 소입성보증강 | C1 | BM#1 | 1606 | 48 | 1622 | 1548 | 41 | 7000 |  | 3 | 0.33 | 20 |  | -1.56 | 1584 | 1622 | 0 | 13.69 |  | 29 | 42 | 70 | Y |  | 2018-01-02 06:50 | 71 | 1142 | 36 | 40 | 41 | 42 | 44 | 44 | 45 | 44 | 43 | 42 | 41 |  |  | 41 | 42 | 45 | 41 | 44 | -0.2 | Y | 19.97 | Y | -0.2 | [8 empty] | N | N | N | 140 | 0.51 | 60 | 86201 | 99240 | 12010 | 2500 | 12 | 1 |  | 2018-01-02 06:56 | 1584 | 108 |  | 23 |  | *전공정 요청 L/D잔강 12TON 이월함 |  | B7277D268FC44061AE4F52F168FC82BF | B5BF4FA03A5E48E5BCFB57559DCE8541 | F2911FE68EC4429E98BAF12D3D2697DF |  | CD53232B4E1C42379B38D5F6B86C27C1 |  |  |  | 18EA5A3514FF4641911C7C8931C11FEE |  |  |  |  | 77.48 | 100 | 0 | 3000 | 0 |  | 450 |  | 선택 | 선택 | 0 | 3300 | 0 |  | 450 |  | 선택 | 선택 | 해제 | 미정 | 미정 | 선택 | 미정 |  | 미정 | BT180180 | C
A42805 | 2018-01-02 | 1 | B |  | 7 | A | SM48CM1 | 탄소강 | SM48CM1 | BM#2 | 1636 | 40 | 1624 | 1586 | 27 | 5100 |  | 3 | 0.35 | 18 |  | -2.09 | 1565 | 1612 | 14.51 | 0 |  | 1 | 47 | 78 | Y |  | 2018-01-02 07:45 | 78 | 1083 | 22 | 37 | 44 | 50 | 53 | 54 | 54 | 54 | 53 | 53 | 52 | 52 | 51 | 51 | 49 | 54 | 51 | 54 | -0.07 | Y | 40 | Y | 0 |  |  |  | 0.6 |  |  |  |  | N | N | Y | 180 | 0.43 | 70 | 102828 | 100710 | 900 | 14900 | 11 | 1 | 40 | 2018-01-02 07:47 | 1565 | 89 |  | 11 |  | * 전공정 요청으로 감속주입 | [14 empty] | 101.26 | 0 | 0 | 0 | 0 |  | 650 | 600 | 해제 | 해제 | 0 | 0 | 0 |  | 650 | 600 | 해제 | 해제 | 해제 | 미정 | 미정 | 미정 | 미정 |  | 미정 | RB350.00 | C
A42806 | 2018-01-02 | 1 | B | TUNDISH교체전 | 8 | A | SM48CM1 | 탄소강 | SM48CM1 | BM#2 | 1610 | 38 | 1593 | 1566 | 28 | 5300 |  | 3 | 0.35 | 19 |  | -1.84 | 1554 | 1596 | 13.44 | 0 |  | 22 | 17 | 81 | Y |  | 2018-01-02 08:42 | 67 | 1085 | 49 | 46 | 43 | 42 | 41 | 40 | 39 | 38 | 37 | 37 | 36 | 36 | 35 | 35 | 40 | 43 | 35 | 0 | -0.16 |  | 50 | Y | -0.2 |  |  |  | 0.74 |  |  |  |  | N | N | M | 170 | 0.47 | 64 | 85690 | 99060 | 1240 | 2000 | 11 | 1 | 10 | 2018-01-02 08:45 | 1554 | 100 |  | 27 |  |  | F9781AFC008F4AE1BF9842294FCE8770 | BA448E5C95C5486888395804F96C7C6B | 04B66CD384B2435D8C0528467B37C8F5 | [11 empty] | 85.43 | 100 | 0 | 3860 | 0 |  | 650 | 600 | 해제 | 해제 | 0 | 4250 | 0 |  | 650 | 600 | 해제 | 해제 | 해제 | 미정 | 미정 | 미정 | 미정 |  | 미정 | RB350.00 | C
A42807 | 2018-01-02 | 1 | B | TUNDISH교체 | 1 | A | 42CRMO4MS2 | 합금강 | E1 | BM#2 | 1629 | 41 | 1611 | 1550 | 37 | 7400 |  | 3 | 0.33 | 25 |  | -1.22 | 1576 | 1611 | 13.73 | 0 |  | 31 | 41 | 52 | Y |  | 2018-01-02 10:03 | 83 | 1083 | -373 | -62 | 30 | 27 | 24 | 27 | 31 | 33 | 34 | 35 | 34 | 36 | 36 | 36 | 31 | 36 | 36 | 36 | 0 |  | 15 | Y | 0 |  | 1.68 | 1.68 | [5 empty] | N | N | N | 230 | 0.42 | 69 | 94886 | 101610 | 7110 | 17300 | 14 | 2 |  | 2018-01-02 10:14 | 1576 | 122 |  | 39 |  | * T/D 용강량 실측:1170mm / 14.7 TON TARE값 수정 함. * T/D FLUX 용탕부: 225 KG / 유탕부: 15KG 투입 * 슬리브 롱노즐( Y자형 ) 사용. | [14 empty] | 86.57 | 100 | 1500 | 0 | 0 |  | 650 | 400 | 해제 | 해제 | 1500 | 0 | 0 |  | 650 | 400 | 해제 | 해제 | 해제 | 미정 | 미정 | 선택 | 미정 |  | 미정 | BM510510 | C
A42808 | 2018-01-02 | 1 | B |  | 2 | B | 42CRMO4MS2 | 합금강 | E1 | BM#2 | 1605 | 39 | 1607 | 1550 | 30 | 5700 |  | 3 | 0.35 | 25 |  | -1.42 | 1562 | 1603 | 13.96 | 0 |  | 29 | 43 | 62 | Y |  | 2018-01-02 11:06 | 69 | 1082 | 35 | 32 | 32 | 33 | 33 | 33 | 33 | 33 | 32 | 32 | 32 | 31 | 31 | 31 | 32 | 33 | 31 | 33 | -0.04 | Y | 45 | Y | 0 |  |  |  | 0.79 | 0.75 |  |  |  | N | N | N | 220 | 0.43 | 65 | 94886 | 92140 | 7110 |  | 14 | 2 |  | 2018-01-02 11:37 | 1562 | 127 |  | 47 |  | * 샘플채취 ID: 303 * 후 HEAT L/D 강제개공 ID: 306,405 | [14 empty] | 95.65 | 72.73 | 0 | 0 | 300 |  | 650 | 400 | 해제 | 해제 | 0 | 0 | 0 |  | 650 | 400 | 해제 | 해제 | 해제 | 미정 | 미정 | 선택 | 미정 |  | 미정 | RB190.00 | C
A42809 | 2018-01-02 | 1 | C |  | 3 | A | 42CRMO4MS2 | 합금강 | E1 | BM#2 | 1604 | 39 | 1600 | 1546 | 35 | 6400 |  | 3 | 0.33 | 25 |  | -1.28 | 1559 | 1596 | 13.53 | 0 |  | 1 | 48 | 74 | N | 1 | 2018-01-02 12:18 | 66 | 1076 | 28 | 27 | 28 | 29 | 29 | 29 | 29 | 28 | 28 | 28 | 27 | 26 |  | 26 | 28 | 29 | 26 | 29 | -0.07 | Y | 40.02 | Y | -0.2 | [8 empty] | N | N | N | 210 | 0.46 | 59 | 94886 | 91910 | 7140 | 16500 | 14 | 2 |  | 2018-01-02 12:33 | 1559 | 134 |  | 44 | [16 empty] | 95.89 | 72.73 | 0 | 0 | 0 |  | 650 | 400 | 해제 | 해제 | 0 | 0 | 0 |  | 650 | 400 | 해제 | 해제 | 해제 | 미정 | 미정 | 선택 | 미정 |  | 미정 | BM510510 | C
A42810 | 2018-01-02 | 1 | C |  | 4 | A | 42CRMO4MS2 | 합금강 | E1 | BM#2 | 1645 | 40 | 1599 | 1564 | 31 | 5100 |  | 3 | 0.33 | 25 |  | -1.29 | 1558 | 1595 | 14.36 | 0 |  | 22 | 18 | 82 | Y |  | 2018-01-02 13:28 | 65 | 1083 | 25 | 25 | 27 | 28 | 28 | 28 | 27 | 26 | 25 | 25 | 24 | 24 | 24 | 24 | 26 | 28 | 24 | 28 | -0.09 | Y | 45 | Y | 0 |  |  |  | 0.63 | 0.51 |  |  |  | N | N | N | 200 | 0.47 | 63 | 94886 | 97540 | 7000 | 15600 | 14 | 2 |  | 2018-01-02 13:35 | 1558 | 114 |  | 35 | 29 | *샘플채취 300mm ID:403 | [14 empty] | 90.84 | 72.73 | 0 | 0 | 0 |  | 650 | 400 | 해제 | 해제 | 0 | 0 | 300 |  | 650 | 400 | 해제 | 해제 | 해제 | 미정 | 미정 | 선택 | 미정 |  | 미정 | BM510510 | C
A42811 | 2018-01-02 | 1 | C |  | 5 | A | 42CRMO4MS2 | 합금강 | E1 | BM#2 | 1654 | 47 | 1597 | 1593 | 39 | 5400 |  | 3 | 0.33 | 25 |  | -1.57 | 1552 | 1597 | 15.67 | 0 |  | 31 | 42 | 62 | Y |  | 2018-01-02 14:37 | 59 | 1088 | 23 | 24 | 27 | 27 | 28 | 27 | 27 | 27 | 26 | 25 | 24 | 23 | 23 | 23 | 26 | 28 | 23 | 27 | -0.13 | Y | 39.97 | Y | 0 | [8 empty] | N | N | N | 190 | 0.47 | 63 | 94886 | 96850 | 6990 | 14200 | 14 | 2 |  | 2018-01-02 14:52 | 1552 | 123 |  | 33 | [16 empty] | 91.41 | 72.73 | 0 | 0 | 0 |  | 650 | 400 | 해제 | 해제 | 0 | 0 | 0 |  | 650 | 400 | 해제 | 해제 | 해제 | 미정 | 미정 | 선택 | 미정 |  | 미정 | BM510510 | C
A42812 | 2018-01-02 | 1 | C |  | 6 | A | 42CRMO4MS2 | 합금강 | E1 | BM#2 | 1577 | 41 | 1595 | 1525 | 33 | 6100 |  | 3 | 0.33 | 25 |  | -1.29 | 1558 | 1595 | 20.38 | 0 |  | 29 | 44 | 67 | Y |  | 2018-01-02 15:41 | 65 | 1078 | 19 | 26 | 30 | 32 | 32 | 33 | 33 | 33 | 32 | 32 | 32 | 31 | 31 | 30 | 31 | 33 | 30 | 33 | -0.07 | Y | 40 | Y | -0.2 | [8 empty] | N | N | N | 180 | 0.44 | 68 | 94886 | 100060 | 7070 | 16900 | 14 | 2 |  | 2018-01-02 15:51 | 1558 | 115 |  | 36 | 20 | [15 empty] | 88.6 | 72.73 | 0 | 0 | 0 |  | 650 | 400 | 해제 | 해제 | 0 | 0 | 0 |  | 650 | 400 | 해제 | 해제 | 해제 | 미정 | 미정 | 선택 | 선택 | 5 | 미정 | BM510510 | C
A42813 | 2018-01-02 | 1 | C |  | 7 | A | 42CRMO4MS2 | 합금강 | E1 | BM#2 | 1610 | 42 | 1602 | 1585 | 30 | 5000 |  | 3 | 0.34 | 28 |  | -1.41 | 1557 | 1602 | 29.06 | 0 |  | 1 | 49 | 71 | Y |  | 2018-01-02 16:51 | 64 | 1077 | 29 | 29 | 30 | 31 | 31 | 31 | 31 | 30 | 30 | 29 | 29 | 28 | 27 | 27 | 29 | 31 | 27 | 31 | -0.08 | Y | 50 | Y | 0 |  |  |  | 0.39 | 0.39 |  |  |  | N | N | N | 1557 | 0.45 | 68 | 103512 | 100570 | 7090 | 16700 | 14 | 2 |  | 2018-01-02 17:24 | 1557 | 120 |  | 37 |  | *샘플채취 300mm ID:303 | [14 empty] | 96.2 | 75 | 0 | 0 | 300 |  | 650 | 400 | 해제 | 해제 | 0 | 0 | 0 |  | 650 | 400 | 해제 | 해제 | 해제 | 미정 | 미정 | 선택 | 미정 |  | 미정 | BM510510 | C
A42814 | 2018-01-02 | 1 | C | TUNDISH교체전 | 8 | A | 42CRMO4MS2 | 합금강 | E1 | BM#2 | 1556 | 43 | 1589 | 1548 | 38 | 6200 |  | 3 | 0.34 | 25 |  | -1.01 | 1560 | 1589 | 23.75 | 0 |  | 22 | 19 | 72 | Y |  | 2018-01-02 17:58 | 67 | 1078 | 25 | 27 | 28 | 31 | 32 | 31 | 31 | 31 | 30 | 30 | 29 | 29 | 29 | 28 | 29 | 32 | 28 | 31 | -0.09 | Y | 45 | Y | -0.2 | [8 empty] | N | N | N | 220 | 0.45 | 68 | 92104 | 99630 | 7020 | 2000 | 14 | 2 |  | 2018-01-02 18:28 | 1560 | 123 |  | 41 |  |  | 99A6EB25263B4EBCB030E239D9E4BBDA | C855C3F6F0AB4D4D86E5B1EBE8ADBE89 | 8CD19063560841CBA530C9F45E727C88 | [11 empty] | 86.36 | 75 | 0 | 3500 | 300 |  | 650 | 400 | 해제 | 해제 | 0 | 3500 | 0 |  | 650 | 400 | 해제 | 해제 | 해제 | 미정 | 미정 | 선택 | 미정 |  | 미정 | BM510510 | C
A42815 | 2018-01-02 | 1 | C | TUNDISH교체 | 1 | A | AE1055LS | 탄소강 | G-AE1055LS | BM#2 | 1601 | 42 | 1622 | 1575 | 37 | 5500 |  | 3 | 0.32 | 25 |  | -1.86 | 1568 | 1622 | 0 | 18.1 |  | 31 | 43 | 68 | Y |  | 2018-01-02 19:14 | 84 | 1088 | -302 | -288 | 8505 | 26 | 26 | 25 | 24 | 22 | 28 | 32 | 34 | 36 | 36 | 37 | 420 | 8505 | 22 | 0 | 9.99 |  | 11.17 | Y | 0 |  | 2.14 | 2.14 | [5 empty] | N | N | M | 230 | 0.47 | 51 | 101508 | 88550 | 7050 | 16400 | 18 | 1 |  | 2018-01-02 19:42 | 1568 | 144 |  | 58 | 18 | *T/D플럭스 225/15KG *롱노즐 실리부 부착 | [14 empty] | 106.18 | 100 | 1500 | 0 | 0 |  | 400 | 400 | 선택 | 해제 | 1500 | 0 | 0 |  | 400 | 400 | 선택 | 해제 | 해제 | 미정 | 미정 | 선택 | 선택 |  | 미정 | BT180180 | C
A42816 | 2018-01-02 | 1 | A |  | 2 | A | AE1055LS | 탄소강 | G-AE1055LS | BM#2 | 1614 | 40 | 1602 | 1545 | 29 | 4700 |  | 3 | 0.32 | 25 |  | -1.81 | 1549 | 1602 | 0 | 16.1 |  | 29 | 45 | 67 | Y |  | 2018-01-02 20:28 | 65 | 1077 | 38 | 34 | 33 | 32 | 32 | 31 | 31 | 30 | 29 | 29 | 28 |  |  | 28 | 32 | 33 | 28 | 0 | -0.12 |  | 40.02 | Y | -0.2 | [8 empty] | N | N | Y | 220 | 0.5 | 55 | 101508 | 89900 | 7140 | 16000 | 18 | 1 |  | 2018-01-02 20:49 | 1549 | 118 |  | 38 | [16 empty] | 104.7 | 100 | 0 | 0 | 0 |  | 400 | 400 | 선택 | 해제 | 0 | 0 | 0 |  | 400 | 400 | 선택 | 해제 | 해제 | 미정 | 미정 | 선택 | 미정 |  | 미정 | BT180180 | H
A42817 | 2018-01-02 | 1 | A |  | 3 | A | AE1055LS | 탄소강 | G-AE1055LS | BM#2 | 1636 | 40 | 1595 | 1527 | 30 | 4800 |  | 3 | 0.33 | 26 |  | -1.48 | 1551 | 1595 | 0 | 16.48 |  | 1 | 50 | 67 | Y |  | 2018-01-02 21:26 | 67 | 1077 | 27 | 28 | 30 | 32 | 33 | 33 | 33 | 32 | 33 | 32 | 32 | 31 |  | 31 | 31 | 33 | 31 | 33 | -0.05 | Y | 35 | Y | -0.2 | [8 empty] | N | N | Y | 210 | 0.5 | 55 | 84590 | 91800 | 7180 | 13900 | 18 | 1 |  | 2018-01-02 21:33 | 1551 | 120 |  | 37 | [16 empty] | 85.57 | 100 | 0 | 0 | 0 |  | 400 | 400 | 선택 | 해제 | 0 | 0 | 0 |  | 400 | 400 | 선택 | 해제 | 해제 | 미정 | 미정 | 선택 | 선택 | 3 | 미정 | BT180180 | H
A42818 | 2018-01-02 | 1 | A |  | 4 | B | AE1055LS | 탄소강 | G-AE1055LS | BM#2 | 1596 | 39 | 1601 | 1559 | 29 | 4700 |  | 3 | 0.33 | 25 |  | -1.61 | 1543 | 1590 | 0 | 19.38 |  | 22 | 20 | 53 | Y |  | 2018-01-02 22:41 | 59 | 1074 | 30 | 30 | 30 | 30 | 31 | 31 | 30 | 29 | 28 | 27 | 27 | 26 | 26 | 25 | 29 | 31 | 25 | 30 | -0.13 | Y | 45 | Y | -0.2 | [8 empty] | N | N | Y | 200 | 0.46 | 68 | 84590 | 103330 | 3130 | 17300 | 18 | 1 |  | 2018-01-02 22:57 | 1543 | 114 |  | 22 |  | *전공정 지연 감속주입 (10%이상 감속) -전기로 판넬 냉각수 파손 *전공정 요청 L/D잔강 이월 미실시 (전기로 설비이상으로 잔강 이월 L/D 없음) *감속주입으로 제품 사이즈 변화로 S/R재셋팅 | [14 empty] | 79.46 | 100 | 0 | 0 | 0 |  | 400 | 400 | 선택 | 해제 | 0 | 0 | 0 |  | 400 | 400 | 선택 | 해제 | 해제 | 미정 | 미정 | 미정 | 미정 |  | 미정 | BT180180 | H
A42819 | 2018-01-02 | 1 | A |  | 5 | A | AE1055LS | 탄소강 | G-AE1055LS | BM#2 | 1628 | 40 | 1596 | 1579 | 25 | 4100 |  | 3 | 0.33 | 25 |  | -1.43 | 1547 | 1588 | 0 | 17.4 |  | 31 | 44 | 52 | Y |  | 2018-01-02 23:34 | 63 | 1084 | 25 | 25 | 26 | 27 | 28 | 28 | 27 | 27 | 27 | 26 | 25 | 25 | 24 | 23 | 26 | 28 | 23 | 27 | -0.1 | Y | 49.58 | Y | 0 | [8 empty] | N | N | Y | 230 | 0.42 | 74 | 101508 | 102560 | 5140 | 17500 | 18 | 1 |  | 2018-01-02 23:45 | 1547 | 125 |  | 39 |  | *전공정 지연 감속주입 (10%이상 감속) -전기로 판넬 냉각수 파손 *전공정 요청 L/D잔강 5톤이월 (전기로 설비이상으로 잔강 이월 L/D 없음) | [14 empty] | 94.34 | 100 | 0 | 0 | 0 |  | 400 | 400 | 선택 | 해제 | 0 | 0 | 0 |  | 400 | 400 | 선택 | 해제 | 해제 | 미정 | 선택 | 미정 | 미정 |  | 미정 | BT180180 | H
A42820 | 2018-01-02 | 1 | A |  | 6 | A | AE1055LS | 탄소강 | G-AE1055LS | BM#2 | 1583 | 43 | 1605 | 1533 | 35 | 6100 |  | 3 | 0.33 | 28 |  | -1.82 | 1552 | 1611 | 0 | 17.52 |  | 29 | 46 | 45 | Y |  | 2018-01-03 01:07 | 68 | 1129 | 22 | 28 | 34 | 37 | 39 | 40 | 40 | 40 | 40 | 39 | 39 | 38 | 38 | 37 | 37 | 40 | 37 | 40 | -0.07 | Y | 40.02 | Y | -0.2 | [8 empty] | N | N | Y | 220 | 0.46 | 66 | 101508 | 99540 | 7120 | 17900 | 18 | 1 |  | 2018-01-03 01:27 | 1552 | 140 |  | 23 |  | *전공정 요청 감속주입(전기로 판넬 냉각수 파손) | [14 empty] | 95.22 | 100 | 0 | 0 | 0 |  | 400 | 400 | 선택 | 해제 | 0 | 0 | 0 |  | 400 | 400 | 선택 | 해제 | 해제 | 미정 | 미정 | 선택 | 미정 |  | 미정 | BT180180 | H
A42821 | 2018-01-02 | 1 | A |  | 7 | A | AE1055LS | 탄소강 | G-AE1055LS | BM#2 | 1582 | 37 | 1581 | 1536 | 26 | 4200 |  | 3 | 0.33 | 25 |  | -1.35 | 1542 | 1581 | 0 | 16.5 |  | 1 | 51 | 90 | Y |  | 2018-01-03 02:21 | 58 | 1128 | 37 | 36 | 32 | 30 | 28 | 28 | 26 | 26 | 25 | 24 | 24 | 23 | 23 | 23 | 28 | 32 | 23 | 0 | -0.18 |  | 50 | Y | 0 | [8 empty] | N | N | Y | 210 | 0.5 | 57 | 101508 | 93300 | 7080 | 15100 | 18 | 1 |  | 2018-01-03 02:36 | 1542 | 91 |  | 18 |  | *STR#1,2 과압발생 S/R재셋팅 | [14 empty] | 101.15 | 100 | 0 | 0 | 0 |  | 400 | 400 | 선택 | 해제 | 0 | 0 | 0 |  | 400 | 400 | 선택 | 해제 | 해제 | 미정 | 미정 | 미정 | 미정 |  | 미정 | BT180180 | H
A42822 | 2018-01-02 | 1 | A | TUNDISH교체전 | 8 | A | AE1055LS | 탄소강 | G-AE1055LS | BM#2 | 9999 | 39 | 1572 | 1529 | 31 | 5200 |  | 3 | 0.33 | 25 |  | -1.47 | 1547 | 1590 | 0 | 14.19 |  | 22 | 21 | 92 | Y |  | 2018-01-03 03:25 | 63 | 1124 | 22 | 29 | 32 | 34 | 34 | 34 | 33 | 32 | 31 | 30 | 30 | 29 |  | 29 | 31 | 34 | 29 | 34 | -0.13 | Y | 39.98 | Y | -0.2 | [8 empty] | N | N | M | 200 | 0.5 | 60 | 76337 | 100110 | 7040 | 2000 | 18 | 1 |  | 2018-01-03 03:31 | 1547 | 92 |  | 14 |  |  | BB833ED552904687B6AE69E61A421547 | 1755533CC203443CB1D4A59C1C8DA01C | 759631437594452793B97C0BECEA135B | [11 empty] | 71.24 | 100 | 0 | 3500 | 0 |  | 400 | 400 | 선택 | 해제 | 0 | 3500 | 0 |  | 400 | 400 | 선택 | 해제 | 해제 | 미정 | 미정 | 선택 | 미정 |  | 미정 | BT180180 | H
A42823 | 2018-01-02 | 1 | B | TUNDISH교체 | 1 | A | SM45CB | 탄소강 | SM45C | BM#2 | 1590 | 42 | 1615 | 1532 | 34 | 6100 |  | 3 | 0.35 | 20 |  | -1.43 | 1579 | 1617 | 0 | 13.65 |  | 31 | 45 | 77 | Y |  | 2018-01-03 04:29 | 86 | 1122 | -858 | -765 | 28 | 25 | 24 | 22 | 28 | 33 | 35 | 36 | 37 | 37 | 37 | 38 | 33 | 38 | 38 | 37 | 0.05 |  | 5.02 | Y | 0 |  | 2.01 | 1.83 | [5 empty] | N | N | N | 190 | 0.49 | 62 | 96601 | 100710 | 2910 | 15100 | 9 | 2 | 10 | 2018-01-03 04:39 | 1579 | 119 |  | 40 |  | *턴디쉬 플럭스 120KG/15KG *슬리브 롱노즐 사용 | [14 empty] | 94.8 | 100 | 700 | 0 | 0 |  | 650 | 400 | 해제 | 해제 | 700 | 0 | 0 |  | 650 | 400 | 해제 | 해제 | 해제 | 미정 | 미정 | 미정 | 미정 |  | 미정 | RB130.00 | C
A42824 | 2018-01-02 | 1 | B |  | 2 | A | SM45CB | 탄소강 | SM45C | BM#2 | 1571 | 34 | 1598 | 1552 | 24 | 4000 |  | 3 | 0.34 | 16 |  | -1.28 | 1565 | 1590 | 0 | 10.46 |  | 29 | 47 | 69 | Y |  | 2018-01-03 05:21 | 72 | 1135 | 35 | 30 | 29 | 30 | 30 | 29 | 29 | 29 | 29 | 28 | 28 | 29 | 29 | 29 | 30 | 30 | 28 | 30 | -0.06 | Y | 32.17 | Y | 0 | [8 empty] | N | N | N | 180 | 0.5 | 62 | 94756 | 102520 | 3580 | 15100 | 9 | 2 | 30 | 2018-01-03 05:36 | 1565 | 114 |  | 51 | [16 empty] | 89.35 | 100 | 0 | 0 | 0 |  | 650 | 400 | 해제 | 해제 | 0 | 0 | 0 |  | 650 | 400 | 해제 | 해제 | 해제 | 미정 | 미정 | 미정 | 미정 |  | 미정 | RB120.00 | C
A42825 | 2018-01-02 | 1 | B |  | 3 | A | SM45CB | 탄소강 | SM45C | BM#2 | 1633 | 40 | 1596 | 1560 | 28 | 4500 |  | 3 | 0.12 | 16 |  | -2.31 | 1558 | 1603 | 0 | 10.5 |  | 1 | 52 | 74 | Y |  | 2018-01-03 06:31 | 65 | 1126 | 27 | 26 | 28 | 28 | 29 | 29 | 29 | 29 | 28 | 28 | 28 | 27 | 28 | 28 | 28 | 29 | 27 | 29 | -0.06 | Y | 35.02 | Y | 0.2 | [8 empty] | N | N | Y | 170 | 0.47 | 64 | 141847 | 100190 | 3060 | 15000 | 9 | 2 | 50 | 2018-01-03 06:55 | 1558 | 117 |  | 46 | [16 empty] | 137.45 | 100 | 0 | 0 | 0 |  | 650 | 700 | 해제 | 해제 | 0 | 0 | 0 |  | 650 | 700 | 해제 | 해제 | 해제 | 미정 | 미정 | 미정 | 미정 |  | 미정 | RB210.00 | C
A42826 | 2018-01-03 | 1 | B |  | 4 | A | SM45C | 탄소강 | SM45C | BM#2 | 1666 | 34 | 1605 | 1594 | 21 | 3400 |  | 3 | 0.29 | 15 |  | -1.81 | 1571 | 1605 | 0 | 12.85 |  |  |  |  | Y |  | 2018-01-03 07:24 | 78 |  | 25 | 26 | 28 | 28 | 29 | 29 | 28 | 27 | 27 | 26 | 26 | 24 | 23 | 23 | 27 | 29 | 23 | 28 | -0.15 | Y | 40 | Y | -0.2 | [8 empty] | N | N | Y | 160 | 0.47 | 61 | 48777 | 96910 | 10 | 15500 | 9 | 2 | 10 | 2018-01-03 07:54 | 1564 | 125 |  | 61 | [16 empty] | 50.65 | 100 | 0 | 0 | 0 |  | 650 | 700 | 해제 | 해제 | 0 | 0 | 0 |  | 650 | 700 | 해제 | 해제 | 해제 | 미정 | 미정 | 미정 | 미정 |  | 미정 | RB260.00 | C
A42827 | 2018-01-03 | 1 | B |  | 5 | A | SM45C | 탄소강 | SM45C | BM#2 | 1655 | 65 | 1610 | 1645 | 17 | 2700 |  | 3 | 0.3 | 16 |  | -1.82 | 1556 | 1592 | 0 | 13.68 |  | 31 | 46 | 39 | Y |  | 2018-01-03 09:09 | 63 | 1083 | 21 | 28 | 32 | 35 | 35 | 35 | 35 | 33 | 33 | 31 | 30 | 30 | 28 | 28 | 31 | 35 | 28 | 35 | -0.17 | Y | 42.25 | Y | -0.4 | [8 empty] | N | N | Y | 150 | 0.47 | 61 | 96348 | 96470 | 1220 | 15400 | 9 | 2 | 20 | 2018-01-03 09:12 | 1556 | 135 |  | 21 |  | * 샘플채취 ID: 303,403 | [14 empty] | 98.77 | 100 | 0 | 0 | 300 |  | 650 | 700 | 해제 | 해제 | 0 | 0 | 300 |  | 650 | 700 | 해제 | 해제 | 해제 | 미정 | 미정 | 미정 | 미정 |  | 미정 | RB260.00 | C
A42828 | 2018-01-03 | 1 | B |  | 6 | A | SM45C | 탄소강 | SM45C | BM#2 | 1621 | 33 | 1603 | 1556 | 22 | 3600 |  | 3 | 0.29 | 15 |  | -1.73 | 1560 | 1593 | 0 | 12.88 |  | 29 | 48 | 68 | Y |  | 2018-01-03 09:40 | 67 | 1085 | 24 | 22 | 23 | 25 | 25 | 26 | 25 | 25 | 24 | 23 | 22 | 21 |  | 21 | 24 | 26 | 21 | 25 | -0.17 | Y | 30.02 | Y | -0.2 | [8 empty] | N | N | Y | 190 | 0.47 | 60 | 95062 | 94240 | 570 | 15600 | 9 | 2 | 30 | 2018-01-03 09:48 | 1560 | 117 |  | 55 | [16 empty] | 100.28 | 100 | 0 | 0 | 0 |  | 650 | 700 | 해제 | 해제 | 0 | 0 | 0 |  | 650 | 700 | 해제 | 해제 | 해제 | 미정 | 미정 | 미정 | 미정 |  | 미정 | RB260.00 | C
A42829 | 2018-01-03 | 1 | B | 연주시작 | 1 | A | STB2 | 베어링강 | STB (SF) | BM#1 | 1634 | 42 | 1596 | 1572 | 32 | 5300 |  | 3 | 0.28 | 28 |  | -1.31 | 1547 | 1589 | 17.58 | 0 |  | 1 | 53 | 44 | Y |  | 2018-01-03 11:18 | 91 | 1087 | 45 | 50 | 47 | 51 | 54 | 56 | 56 | 56 | 56 | 56 | 56 |  |  | 56 | 54 | 56 | 56 | 56 | 0 |  | 24.98 | Y | 0 |  | 1.92 | 1.92 | [5 empty] | N | N | M | 230 | 0.44 | 59 | 80474 | 92760 | 7090 | 14800 | 8 | 1 |  | 2018-01-03 11:23 | 1547 | 108 |  | 11 |  | *T/Dflux 유15kg 용275kg *연주시작 11:31 |  | EDA6A3EC63284972B437728ADAF37B68 | C5F892101F0047E8B08BD576235EDF29 | [11 empty] | 80.68 | 100 | 1500 | 0 | 0 |  | 650 |  | 해제 | 해제 | 1500 | 0 | 0 |  | 650 |  | 해제 | 해제 | 선택 | 미정 | 미정 | 선택 | 미정 |  | 미정 | BT180180 | H
C41402 | 2018-01-03 | 3 | B |  | 7 | B | SM45C | 탄소강 | SM45C | BM#2 | 1582 | 46 | 1658 | 1535 | 38 | 7800 |  | 2 | 0.47 | 23 |  | 0 | 1556 | 0 | 2.93 | 1.6 | 0 | 32 | 76 | 110 | Y |  | 2018-01-03 11:08 | 63 | 1066 | 17 | 27 | 33 | 36 | 37 | 37 | 37 | 36 | 36 | 34 | 32 | 30 |  | 30 | 33 | 37 | 30 | 37 | -0.2 | Y | 35 | Y | -0.4 | [8 empty] | N | N | Y | 180 | 0.47 | 60 | 93333 | 94450 | 600 | 16100 | 9 | 2 | 50 | 2018-01-03 11:08 | 1556 | 151 |  | 30 |  | * T/D 델타티 초과로 사이즈 변경 요청 생관통보. | [14 empty] | 94.32 | 100 | 0 | 0 | 0 |  | 650 | 700 | 해제 | 해제 | 0 | 0 | 0 |  | 650 | 700 | 해제 | 해제 | 해제 | 미정 | 미정 | 미정 | 미정 |  | 미정 | RB220.00 | C
A42830 | 2018-01-03 | 1 | B |  | 2 | A | STB2 | 베어링강 | STB (SF) | BM#1 | 1603 | 41 | 1586 | 1539 | 36 | 5900 |  | 3 | 0.28 | 28 |  | -1.41 | 1533 | 1578 | 17.36 | 0 |  | 17 | 60 | 1445 | Y |  | 2018-01-03 12:07 | 77 | 1015 | 54 | 48 | 46 | 46 | 45 | 46 | 46 | 45 | 45 | 44 | 45 | 44 | 44 | 44 | 46 | 46 | 44 | 46 | -0.04 | Y | 50 | Y | 0 |  |  |  | 1.46 |  |  |  |  | N | N | Y | 220 | 0.48 | 61 | 100302 |  | 7060 | 15000 | 8 | 1 |  | 2018-01-03 12:25 | 1533 | 111 |  | 24 | [16 empty] | 99.8 | 100 | 0 | 0 | 500 |  | 650 |  | 해제 | 해제 | 0 | 0 | 500 |  | 650 |  | 해제 | 해제 | 선택 | 미정 | 미정 | 선택 | 미정 |  | 미정 | BT180180 | H
B42804 | 2018-01-03 | 2 | B | TUNDISH교체전 | 8 | A | SM45C | 탄소강 | SM45C | BM#2 | 1635 | 64 | 1597 | 1594 | 40 | 7400 |  | 1 | 0.53 | 16 |  | -2.9 | 1580 | 1649 | 0 | 6.51 | 0 | 18 | 66 | 1620 | Y |  | 2018-01-03 11:51 | 87 | 1100 | 25 | 28 | 34 | 38 | 40 | 41 | 41 | 40 | 40 | 39 | 38 | 36 |  | 36 | 37 | 41 | 36 | 40 | -0.17 | Y | 30.02 | Y | -0.4 | [8 empty] | N | N | N | 170 | 0.47 | 59 | 97022 | 91570 | 530 | 2000 | 9 | 2 | 10 | 2018-01-03 12:26 | 1580 | 166 |  | 51 |  |  | C203640C632242928562B27AF02CCBB0 | A3DF353FA5C24CDBA0219B4C911E46FD | A4CB33753BF34AB58B99407F2D3552AC | [11 empty] | 105.34 | 100 | 0 | 2550 | 0 |  | 650 | 400 | 해제 | 해제 | 0 | 2560 | 0 |  | 650 | 400 | 해제 | 해제 | 해제 | 미정 | 미정 | 미정 | 미정 |  | 미정 | BT180180 | C
A42831 | 2018-01-03 | 1 | D |  | 3 | A | STB2 | 베어링강 | STB (SF) | BM#1 | 1650 | 40 | 1562 | 1571 | 32 | 4100 |  | 3 | 0.27 | 28 |  | -1.36 | 1507 | 1551 | 16.74 | 0 |  | 22 | 23 | 401 | Y |  | 2018-01-03 13:14 | 51 | 1079 | 43 | 39 | 36 | 34 | 34 | 32 | 31 | 31 | 30 | 30 | 30 | 29 |  | 29 | 33 | 36 | 29 | 30 | -0.16 |  | 44.98 | Y | -0.2 |  |  |  | 1.37 |  |  |  |  | N | N | Y | 210 | 0.48 | 59 | 84590 | 92500 | 7060 | 15600 | 8 | 1 |  | 2018-01-03 13:22 | 1507 | 106 |  | 19 | [16 empty] | 84.51 | 100 | 0 | 0 | 0 |  | 650 |  | 해제 | 해제 | 0 | 0 | 0 |  | 650 |  | 해제 | 해제 | 선택 | 미정 | 미정 | 선택 | 미정 |  | 미정 | BT180180 | H
B42805 | 2018-01-03 | 2 | D | TUNDISH교체 | 1 | A | SBC70L | 특수용도강 | D3 | BM#2 | 1630 | 48 | 1626 | 1535 | 39 | 8400 |  | 1 | 0.46 | 24 |  | -2.71 | 1585 | 1670 | 2.11 | 0.14 | 0 | 31 | 47 | 29 | Y |  | 2018-01-03 13:17 | 87 | 1080 | -322 | -195 | 23 | 22 | 22 | 23 | 28 | 30 | 30 | 31 | 31 | 32 | 32 | 31 | 21 | 32 | 31 | 31 | 0 |  | 15 | Y | 0 |  | 1.99 | 1.99 | [5 empty] | N | N | M | 150 | 0.4 | 62 | 102720 | 88860 | 4680 | 12500 | 4 | 1 | 10 | 2018-01-03 13:14 | 1585 | 168 |  | 48 |  | * T/D 용강량 실측:1140mm / 16.5 TON TARE 값 수정함. * T/D FLUX 용탕부: 120KG / 유탕부: 15KG 투입 * 전공정 작업지연 감속20%이상주입 이상공정 등록 * 래들 도착지연 스피드 0.40이하작업 ID:305,306/405,406 이상재등록 | [14 empty] | 108.58 | 100 | 750 | 0 | 0 |  | 650 | 400 | 선택 | 선택 | 750 | 0 | 0 |  | 650 | 400 | 선택 | 선택 | 선택 | 미정 | 미정 | 미정 | 미정 |  | 미정 | RB151.00 | H
A42832 | 2018-01-03 | 1 | D |  | 4 | A | STB2 | 베어링강 | STB (SF) | BM#1 | 1604 | 40 | 1556 | 1540 | 28 | 4600 |  | 3 | 0.26 | 28 |  | -1.4 | 1511 | 1556 | 17.08 | 0 |  | 29 | 49 | 55 | Y |  | 2018-01-03 14:15 | 55 | 1083 | 29 | 31 | 33 | 35 | 35 | 34 | 33 | 33 | 32 | 32 | 31 | 31 | 31 | 31 | 32 | 35 | 31 | 33 | -0.08 | Y | 49.98 | Y | 0 |  |  |  | 1.28 |  |  |  |  | N | N | Y | 200 | 0.48 | 66 | 101508 | 100460 | 7020 | 15200 | 8 | 1 |  | 2018-01-03 14:22 | 1511 | 101 |  | 19 | [16 empty] | 93.9 | 100 | 0 | 0 | 0 |  | 650 |  | 해제 | 해제 | 0 | 0 | 0 |  | 650 |  | 해제 | 해제 | 선택 | 미정 | 미정 | 선택 | 미정 |  | 미정 | BT180180 | H
B42807 | 2018-01-03 | 2 | D |  | 2 | A | SBC70L | 특수용도강 | D3 | BM#2 | 1625 | 41 | 1655 | 1567 | 34 | 6300 |  | 1 | 0.47 | 20 |  | -2.21 | 1580 | 1637 | 1.55 | 0 | 0 | 28 | 23 | 72 | Y |  | 2018-01-03 15:09 | 82 | 1080 | 23 | 37 | 37 | 37 | 40 | 42 | 43 | 43 | 43 | 42 | 42 | 41 | 39 | 35 | 39 | 43 | 35 | 43 | -0.18 | Y | 44.98 | Y | -0.4 |  |  |  | 0.68 |  |  |  |  | N | N | Y | 140 | 0.4 | 67 | 85600 | 93440 | 1360 | 15900 | 4 | 1 | 20 | 2018-01-03 15:13 | 1580 | 109 |  | 7 |  | * 전공정 작업지연 감속20%이상주입 이상공정 등록 | [14 empty] | 90.11 | 100 | 0 | 0 | 0 |  | 650 | 400 | 선택 | 선택 | 0 | 0 | 0 |  | 650 | 400 | 선택 | 선택 | 선택 | 미정 | 미정 | 미정 | 미정 |  | 미정 | RB151.00 | H
A42833 | 2018-01-03 | 1 | D |  | 5 | A | STB2 | 베어링강 | STB (SF) | BM#1 | 1642 | 44 | 1559 | 1570 | 28 | 4300 |  | 3 | 0.27 | 28 |  | -1.18 | 1521 | 1559 | 18.96 | 0 |  | 1 | 54 | 58 | Y |  | 2018-01-03 15:15 | 65 | 1086 | 30 | 37 | 42 | 45 | 46 | 46 | 46 | 45 | 45 | 44 | 44 | 44 | 44 | 43 | 43 | 46 | 43 | 46 | -0.07 | Y | 45 | Y | -0.2 |  |  |  | 1.17 |  |  |  |  | N | N | Y | 190 | 0.48 | 65 | 101508 | 102000 | 7060 | 15900 | 8 | 1 |  | 2018-01-03 15:23 | 1521 | 112 |  | 26 | [16 empty] | 92.57 | 100 | 0 | 0 | 0 |  | 650 |  | 해제 | 해제 | 0 | 0 | 0 |  | 650 |  | 해제 | 해제 | 선택 | 미정 | 미정 | 선택 | 미정 |  | 미정 | BT180180 | H
B42808 | 2018-01-03 | 2 | D |  | 3 | A | SBC70L | 특수용도강 | D3 | BM#2 | 1630 | 49 | 1636 | 1576 | 33 | 6300 |  | 1 | 0.46 | 20 |  | -2.47 | 1559 | 1626 | 1.62 | 0 | 0 | 18 | 67 | 32 | Y |  | 2018-01-03 16:10 | 61 | 1086 | 33 | 32 | 33 | 34 | 33 | 33 | 32 | 30 | 29 | 28 | 27 | 26 | 25 | 25 | 30 | 34 | 25 | 33 | -0.2 | Y | 45.03 | Y | -0.2 |  |  |  | 0.9 |  |  |  |  | N | N | Y | 130 | 0.48 | 64 | 100968 | 100960 | 340 | 15000 | 4 | 1 | 30 | 2018-01-03 16:11 | 1559 | 114 |  | 17 |  | * 전공정 작업지연 감속주입 요청. | [14 empty] | 99.67 | 100 | 0 | 0 | 0 |  | 650 | 400 | 선택 | 선택 | 0 | 0 | 0 |  | 650 | 400 | 선택 | 선택 | 선택 | 미정 | 미정 | 미정 | 미정 |  | 미정 | RB151.00 | H
A42834 | 2018-01-03 | 1 | D |  | 6 | A | STB2 | 베어링강 | STB (SF) | BM#1 | 1639 | 39 | 1553 | 1569 | 26 | 4100 |  | 3 | 0.27 | 28 |  | -1.19 | 1515 | 1553 | 19.98 | 0 |  | 17 | 61 | 65 | Y |  | 2018-01-03 16:17 | 59 | 1087 | 42 | 38 | 38 | 38 | 38 | 37 | 37 | 36 | 36 | 35 | 34 | 34 | 34 | 34 | 37 | 38 | 34 | 38 | -0.07 | Y | 55 | Y | 0 |  |  |  | 1.24 |  |  |  |  | N | N | Y | 180 | 0.48 | 66 | 101508 | 101150 | 7650 | 16200 | 8 | 1 |  | 2018-01-03 16:25 | 1515 | 110 |  | 31 | [16 empty] | 93.3 | 100 | 0 | 0 | 0 |  | 650 |  | 해제 | 해제 | 0 | 0 | 0 |  | 650 |  | 해제 | 해제 | 선택 | 미정 | 미정 | 선택 | 미정 |  | 미정 | BT180180 | H
B42809 | 2018-01-03 | 2 | D |  | 4 | A | SBC70L | 특수용도강 | D3 | BM#2 | 1612 | 38 | 1655 | 1545 | 30 | 5900 |  | 1 | 0.45 | 22 |  | -2.4 | 1564 | 1637 | 1.61 | 0 | 0 | 11 | 9 | 32 | Y |  | 2018-01-03 17:05 | 66 | 1086 | 21 | 25 | 26 | 28 | 29 | 29 | 28 | 28 | 26 | 25 | 24 |  |  | 24 | 26 | 29 | 24 | 28 | -0.17 | Y | 30 | Y | -0.2 |  |  |  | 1.07 |  |  |  |  | N | N | Y | 120 | 0.5 | 52 | 92554 | 86670 | 2330 | 15800 | 4 | 1 | 40 | 2018-01-03 17:06 | 1576 | 120 |  | 28 | [16 empty] | 103.99 | 100 | 0 | 0 | 0 |  | 650 | 400 | 선택 | 선택 | 0 | 0 | 0 |  | 650 | 400 | 선택 | 선택 | 선택 | 미정 | 미정 | 미정 | 미정 |  | 미정 | RB151.00 | H
A42835 | 2018-01-03 | 1 | D |  | 7 | A | STB2 | 베어링강 | STB (SF) | BM#1 | 1615 | 41 | 1544 | 1545 | 37 | 5000 |  | 3 | 0.27 | 28 |  | -1.16 | 1507 | 1544 | 19.52 | 0 |  | 22 | 24 | 68 | Y |  | 2018-01-03 17:25 | 51 | 1088 | 33 | 30 | 30 | 29 | 29 | 28 | 26 | 26 | 25 | 24 | 24 | 23 | 23 | 23 | 27 | 30 | 23 | 0 | -0.14 |  | 49.98 | Y | 0 |  |  |  | 1.13 |  |  |  |  | N | N | Y | 230 | 0.48 | 65 | 101508 | 99470 | 6990 | 15500 | 8 | 1 |  | 2018-01-03 17:39 | 1507 | 112 |  | 30 | [16 empty] | 94.78 | 100 | 0 | 0 | 0 |  | 650 |  | 해제 | 해제 | 0 | 0 | 0 |  | 650 |  | 해제 | 해제 | 선택 | 미정 | 미정 | 선택 | 미정 |  | 미정 | BT180180 | H
B42810 | 2018-01-03 | 2 | D |  | 5 | A | SBC70L | 특수용도강 | D3 | BM#2 | 1587 | 41 | 1635 | 1564 | 32 | 6200 |  | 1 | 0.45 | 20 |  | -2.01 | 1566 | 1614 | 1.14 | 0 | 0 | 31 | 48 | 65 | Y |  | 2018-01-03 18:11 | 68 | 1087 | 21 | 26 | 30 | 32 | 32 | 31 | 30 | 29 | 28 | 26 | 25 | 23 | 21 | 21 | 28 | 32 | 21 | 0 | -0.24 | Y | 45.02 | Y | -0.4 |  |  |  | 0.89 |  |  |  |  | N | N | Y | 110 | 0.5 | 60 | 92554 | 100180 | 120 | 14800 | 4 | 1 | 10 | 2018-01-03 18:22 | 1566 | 113 |  | 17 | [16 empty] | 92.55 | 100 | 0 | 0 | 0 |  | 650 | 400 | 선택 | 선택 | 0 | 0 | 0 |  | 650 | 400 | 선택 | 선택 | 선택 | 미정 | 미정 | 미정 | 미정 |  | 미정 | RB151.00 | C
A42836 | 2018-01-03 | 1 | D |  | 8 | A | STB2 | 베어링강 | STB (SF) | BM#1 | 1624 | 50 | 1562 | 1544 | 42 | 4400 |  | 3 | 0.28 | 28 |  | -1.25 | 1522 | 1562 | 20.06 | 0 |  | 29 | 50 | 68 | Y |  | 2018-01-03 18:31 | 66 | 1086 | 22 | 32 | 37 | 40 | 41 | 42 | 40 | 41 | 41 | 40 | 41 | 40 | 39 | 37 | 38 | 42 | 37 | 41 | -0.12 | Y | 40.02 | Y | -0.4 |  |  |  | 1.15 |  |  |  |  | N | N | Y | 220 | 0.48 | 66 | 101508 | 98280 | 7080 | 15600 | 8 | 1 |  | 2018-01-03 18:38 | 1522 | 118 |  | 30 | [16 empty] | 95.85 | 100 | 0 | 0 | 0 |  | 650 |  | 해제 | 해제 | 0 | 0 | 0 |  | 650 |  | 해제 | 해제 | 선택 | 미정 | 미정 | 선택 | 미정 |  | 미정 | BT180180 | H
B42811 | 2018-01-03 | 2 | D |  | 6 | A | SBC70L | 특수용도강 | D3 | BM#2 | 1608 | 37 | 1647 | 1557 | 30 | 6100 |  | 1 | 0.45 | 21 |  | -2.09 | 1570 | 1619 | 1.18 | 0 | 0 | 28 | 24 | 59 | Y |  | 2018-01-03 19:02 | 72 | 1086 | 19 | 26 | 31 | 33 | 33 | 33 | 32 | 31 | 30 | 28 | 27 | 26 |  | 26 | 29 | 33 | 26 | 33 | -0.17 | Y | 40 | Y | -0.2 |  |  |  | 0.71 |  |  |  |  | N | N | Y | 100 | 0.5 | 59 | 100968 | 98570 | 490 | 15800 | 4 | 1 | 10 | 2018-01-03 19:06 | 1570 | 117 |  | 29 | [16 empty] | 101.99 | 100 | 0 | 0 | 0 |  | 650 | 400 | 선택 | 선택 | 0 | 0 | 0 |  | 650 | 400 | 선택 | 선택 | 선택 | 미정 | 미정 | 미정 | 미정 |  | 미정 | RB151.00 | H
A42837 | 2018-01-03 | 1 | D |  | 9 | A | STB2 | 베어링강 | STB (SF) | BM#1 | 1593 | 41 | 1559 | 1548 | 32 | 5000 |  | 3 | 0.28 | 29 |  | -1.4 | 1514 | 1559 | 24.92 | 0 |  | 1 | 55 | 69 | Y |  | 2018-01-03 19:32 | 58 | 1087 | 36 | 33 | 33 | 33 | 33 | 33 | 33 | 33 | 33 | 33 | 33 | 32 | 32 | 32 | 33 | 33 | 32 | 33 | -0.02 | Y | 50 | Y | 0 |  |  |  | 1.14 |  |  |  |  | N | N | Y | 210 | 0.48 | 64 | 101508 | 100020 | 7020 | 15800 | 8 | 1 |  | 2018-01-03 19:40 | 1514 | 117 |  | 35 | [16 empty] | 94.29 | 100 | 0 | 0 | 0 |  | 650 |  | 해제 | 해제 | 0 | 0 | 0 |  | 650 |  | 해제 | 해제 | 선택 | 미정 | 미정 | 선택 | 미정 |  | 미정 | BT180180 | H
B42812 | 2018-01-03 | 2 | D |  | 7 | A | SBC70L | 특수용도강 | D3 | BM#2 | 1611 | 39 | 1634 | 1575 | 32 | 5800 |  | 1 | 0.46 | 21 |  | -2.49 | 1567 | 1627 | 1.47 | 0 | 0 | 18 | 68 | 49 | Y |  | 2018-01-03 20:08 | 69 | 1086 | 22 | 27 | 30 | 32 | 32 | 32 | 31 | 30 | 28 | 26 | 25 | 24 |  | 24 | 29 | 32 | 24 | 32 | -0.22 | Y | 37 | Y | -0.5 |  |  |  | 0.64 |  |  |  |  | N | N | Y | 150 | 0.5 | 56 | 92554 | 91760 | 2560 | 14900 | 4 | 1 | 30 | 2018-01-03 20:18 | 1567 | 122 |  | 25 |  | *STR#1,2 W/M 과압발생 S/R잿세팅 | [14 empty] | 98.46 | 100 | 0 | 0 | 0 |  | 650 | 400 | 선택 | 선택 | 0 | 0 | 0 |  | 650 | 400 | 선택 | 선택 | 선택 | 미정 | 미정 | 미정 | 미정 |  | 미정 | RB151.00 | H
A42838 | 2018-01-03 | 1 | A |  | 10 | A | STB2 | 베어링강 | STB (SF) | BM#1 | 1574 | 42 | 1557 | 1530 | 35 | 5900 |  | 3 | 0.28 | 29 |  | -1.16 | 1519 | 1557 | 21.91 | 0 |  | 17 | 62 | 71 | Y |  | 2018-01-03 21:00 | 63 | 1086 | 32 | 33 | 37 | 38 | 38 | 38 | 37 | 35 | 35 | 34 | 35 | 34 | 34 | 34 | 35 | 38 | 34 | 38 | -0.09 | Y | 45.08 | Y | 0 |  |  |  | 1.23 |  |  |  |  | N | N | Y | 200 | 0.48 | 64 | 101508 | 101220 | 7050 | 16270 | 8 | 1 |  | 2018-01-03 21:08 | 1519 | 98 |  | 14 | 17 | [15 empty] | 93.77 | 100 | 0 | 0 | 0 |  | 650 |  | 해제 | 해제 | 0 | 0 | 0 |  | 650 |  | 해제 | 해제 | 선택 | 미정 | 미정 | 선택 | 선택 | 9 | 미정 | BT180180 | H
B42813 | 2018-01-03 | 2 | A |  | 8 | A | SBC70L | 특수용도강 | D3 | BM#2 | 1572 | 41 | 1634 | 1545 | 35 | 6900 |  | 1 | 0.45 | 21 |  | -2.38 | 1564 | 1621 | 1.16 | 0 | 0 | 11 | 10 | 52 | Y |  | 2018-01-03 20:54 | 66 | 1086 | 21 | 23 | 23 | 24 | 25 | 24 | 23 | 23 | 22 | 21 | 20 |  |  | 20 | 23 | 25 | 20 | 23 | -0.17 | Y | 29.93 | Y | -0.2 |  |  |  | 0.78 |  |  |  |  | N | N | Y | 140 | 0.51 | 53 | 92554 | 90770 | 3310 | 16200 | 4 | 1 |  | 2018-01-03 21:24 | 1564 | 124 |  | 37 | [16 empty] | 98.46 | 100 | 0 | 0 | 0 |  | 650 | 400 | 선택 | 선택 | 0 | 0 | 0 |  | 650 | 400 | 선택 | 선택 | 선택 | 미정 | 미정 | 미정 | 선택 | 7 | 미정 | RB151.00 | H
A42839 | 2018-01-03 | 1 | A |  | 11 | A | STB2 | 베어링강 | STB (SF) | BM#1 | 9999 | 43 | 1556 | 1530 | 34 | 5200 |  | 3 | 0.28 | 26 |  | -1.33 | 1515 | 1556 | 25.8 | 0 |  | 22 | 25 | 87 | Y |  | 2018-01-03 22:04 | 59 | 1086 | 35 | 35 | 35 | 35 | 36 | 35 | 34 | 33 | 33 | 33 | 32 | 32 | 32 | 32 | 34 | 36 | 32 | 35 | -0.1 | Y | 39.97 | Y | 0 |  |  |  | 1.3 |  |  |  |  | N | N | Y | 190 | 0.48 | 61 | 84590 | 96270 | 7080 | 15440 | 8 | 1 |  | 2018-01-03 22:12 | 1515 | 101 |  | 16 | [16 empty] | 81.93 | 100 | 0 | 0 | 0 |  | 650 |  | 해제 | 해제 | 0 | 0 | 0 |  | 650 |  | 해제 | 해제 | 선택 | 미정 | 미정 | 선택 | 미정 |  | 미정 | BT180180 | H
B42814 | 2018-01-03 | 2 | A | TUNDISH교체전 | 9 | A | SBC70L | 특수용도강 | D3 | BM#2 | 1623 | 36 | 1656 | 1565 | 30 | 5800 |  | 1 | 0.47 | 20 |  | -2.65 | 1564 | 1634 | 1.62 | 0 | 0 | 31 | 49 | 44 | Y |  | 2018-01-03 21:57 | 66 | 1087 | 16 | 25 | 29 | 32 | 33 | 32 | 32 | 31 | 31 | 30 | 29 |  |  | 29 | 29 | 33 | 29 | 32 | -0.13 | Y | 29.98 | Y | -0.2 |  |  |  | 0.63 |  |  |  |  | N | N | M | 130 | 0.5 | 54 | 67312 | 90380 | 1020 | 2000 | 4 | 1 |  | 2018-01-03 22:00 | 1564 | 122 |  | 31 |  |  | 15F56361DA4044C9999464E0A9C67846 | 088538AE6DBD40EC82BCDEAEFF02CF0A | EDCB6313D1DA49C6AE830C979CAD523A | [11 empty] | 73.65 | 100 | 0 | 2780 | 0 |  | 650 | 400 | 선택 | 선택 | 0 | 2780 | 0 |  | 650 | 400 | 선택 | 선택 | 선택 | 미정 | 미정 | 미정 | 미정 |  | 미정 | RB151.00 | H
A42840 | 2018-01-03 | 1 | A |  | 12 | A | STB2 | 베어링강 | STB (SF) | BM#1 | 1576 | 39 | 1561 | 1530 | 36 | 6100 |  | 3 | 0.28 | 27 |  | -1.36 | 1520 | 1562 | 19.61 | 0 |  | 29 | 51 | 80 | Y |  | 2018-01-03 22:59 | 64 | 1078 | 32 | 34 | 36 | 37 | 38 | 37 | 37 | 37 | 36 | 36 | 36 | 35 | 34 | 34 | 36 | 38 | 34 | 37 | -0.1 | Y | 40 | Y | -0.2 |  |  |  | 1.18 |  |  |  |  | N | N | Y | 180 | 0.48 | 65 | 84590 | 102690 | 7040 | 16370 | 8 | 1 |  | 2018-01-03 23:06 | 1520 | 107 |  | 26 | [16 empty] | 77.11 | 100 | 0 | 0 | 0 |  | 650 |  | 해제 | 해제 | 0 | 0 | 0 |  | 650 |  | 해제 | 해제 | 선택 | 미정 | 미정 | 선택 | 미정 |  | 미정 | BT180180 | H
B42815 | 2018-01-03 | 2 | A | TUNDISH교체 | 1 | A | SBC70L | 특수용도강 | D3 | BM#2 | 1610 | 41 | 1684 | 1575 | 37 | 7400 |  | 1 | 0.49 | 24 |  | 0 | 1660 | 1660 | 2.93 | 0 | 0 | 28 | 25 | 36 | Y |  | 2018-01-03 23:16 | 162 | 1088 | -428 | -85 | 33 | 31 | 24 | 29 | 35 | 37 | 38 | 39 | 39 | 39 | 39 | 39 | 33 | 39 | 39 | 39 | 0 |  | 15 | Y | 0 |  | 1.88 | 1.81 | [5 empty] | N | N | M | 150 | 0.48 | 58 | 96733 | 93720 | 7480 | 16100 | 17 | 2 |  | 2018-01-03 23:16 | 1591 | 142 |  | 32 |  | *T/D플럭스 120KG/15KG *슬리브 롱노즐 사용 | [14 empty] | 99.42 | 100 | 700 | 0 | 0 |  | 650 | 400 | 선택 | 선택 | 700 | 0 | 0 |  | 650 | 400 | 선택 | 선택 | 선택 | 미정 | 미정 | 미정 | 미정 |  | 미정 | RB151.00 | C
A42841 | 2018-01-03 | 1 | A |  | 13 | A | STB2 | 베어링강 | STB (SF) | BM#1 | 1562 | 40 | 1566 | 1537 | 33 | 5500 |  | 3 | 0.29 | 26 |  | -1.49 | 1519 | 1564 | 23.74 | 0 |  | 1 | 56 | 73 | Y |  | 2018-01-04 00:04 | 63 | 1124 | 32 | 34 | 36 | 38 | 39 | 39 | 38 | 38 | 37 | 37 | 36 | 36 | 36 | 36 | 37 | 39 | 36 | 38 | -0.04 | Y | 40 | Y | 0 |  |  |  | 1.48 |  |  |  |  | N | N | Y | 230 | 0.48 | 65 | 101508 | 102670 | 7040 | 16610 | 8 | 1 |  | 2018-01-04 00:09 | 1519 | 115 |  | 28 | [16 empty] | 92.57 | 100 | 0 | 0 | 0 |  | 650 |  | 해제 | 해제 | 0 | 0 | 0 |  | 650 |  | 해제 | 해제 | 선택 | 미정 | 미정 | 선택 | 미정 |  | 미정 | BT180180 | H
B42816 | 2018-01-03 | 2 | A |  | 2 | A | SBC70L | 특수용도강 | D3 | BM#2 | 1599 | 39 | 1667 | 1546 | 36 | 7300 |  | 1 | 0.49 | 24 |  | 0 | 1576 | 1650 | 3.04 | 0 | 0 | 18 | 69 | 45 | Y |  | 2018-01-04 00:11 | 78 | 1114 | 37 | 36 | 38 | 38 | 39 | 39 | 38 | 37 | 36 | 35 | 33 | 32 |  | 32 | 37 | 39 | 32 | 38 | -0.2 | Y | 35 | Y | -0.2 |  |  |  | 0.98 |  |  |  |  | N | N | Y | 140 | 0.5 | 56 | 84140 | 93760 | 2210 | 15800 | 17 | 2 |  | 2018-01-04 00:16 | 1576 | 140 |  | 38 | [16 empty] | 88.57 | 100 | 0 | 0 | 0 |  | 650 | 400 | 선택 | 선택 | 0 | 0 | 0 |  | 650 | 400 | 선택 | 선택 | 선택 | 미정 | 미정 | 미정 | 미정 |  | 미정 | RB151.00 | H
B42817 | 2018-01-03 | 2 | A |  | 3 | A | SBC70L | 특수용도강 | D3 | BM#2 | 1575 | 45 | 1664 | 1526 | 40 | 7900 |  | 1 | 0.62 | 20 |  | 0 | 1562 | 1643 | 2.46 | 0 | 0 | 17 | 63 | 57 | Y |  | 2018-01-04 01:24 | 64 | 1094 | 30 | 32 | 34 | 35 | 35 | 34 | 34 | 32 | 32 | 30 | 29 |  |  | 29 | 33 | 35 | 29 | 34 | -0.17 | Y | 35.02 | Y | -0.2 |  |  |  | 0.97 |  |  |  |  | N | N | Y | 130 | 0.5 | 52 | 84140 | 87190 | 880 | 16600 | 17 | 2 |  | 2018-01-04 01:35 | 1562 | 132 |  | 24 | [16 empty] | 95.61 | 100 | 0 | 0 | 0 |  | 650 | 400 | 해제 | 선택 | 0 | 0 | 0 |  | 650 | 400 | 해제 | 선택 | 선택 | 미정 | 미정 | 미정 | 미정 |  | 미정 | RB151.00 | H
A42842 | 2018-01-03 | 1 | A | TUNDISH교체전 | 14 | A | STB2 | 베어링강 | STB (SF) | BM#1 | 1626 | 42 | 1568 | 1561 | 26 | 4300 |  | 3 | 0.28 | 25 |  | -1.76 | 1514 | 1565 | 22.17 | 0 |  | 11 | 11 | 63 | Y |  | 2018-01-04 01:08 | 58 | 1142 | 34 | 32 | 32 | 32 | 31 | 31 | 30 | 28 | 28 | 26 | 25 | 24 | 23 | 23 | 29 | 32 | 23 | 32 | -0.18 |  | 49.98 | Y | -0.2 |  |  |  | 1.31 |  |  |  |  | N | N | M | 220 | 0.48 | 63 | 118181 | 97800 | 7000 | 1300 | 8 | 1 |  | 2018-01-04 01:08 | 1514 | 115 |  | 30 |  |  | 4D0BFC787270465BB0B9751630BA2B48 | CAB2C52FF32840C382FF4D1CB4DD7579 |  | 2CB48521F88C44D282E9893FDC8D6D60 | [10 empty] | 112.77 | 100 | 0 | 3500 | 0 |  | 650 |  | 해제 | 해제 | 0 | 3500 | 0 |  | 650 |  | 해제 | 해제 | 선택 | 미정 | 미정 | 선택 | 미정 |  | 미정 | BT180180 | H
B42818 | 2018-01-03 | 2 | A |  | 4 | A | SBC70L | 특수용도강 | D3 | BM#2 | 1584 | 37 | 1667 | 1574 | 32 | 6400 |  | 1 | 0.52 | 23 |  | 0 | 1567 | 1645 | 3.06 | 0 | 0 | 31 | 50 | 68 | Y |  | 2018-01-04 02:22 | 69 | 1139 | 26 | 31 | 35 | 37 | 37 | 37 | 36 | 35 | 35 | 34 | 32 | 31 |  | 31 | 34 | 37 | 31 | 37 | -0.15 | Y | 40.02 | Y | -0.2 |  |  |  | 0.95 |  |  |  |  | N | N | Y | 120 | 0.5 | 59 | 100968 | 97140 | 100 | 16500 | 17 | 2 |  | 2018-01-04 02:29 | 1567 | 122 |  | 21 | [16 empty] | 103.56 | 100 | 0 | 0 | 0 |  | 650 | 400 | 선택 | 선택 | 0 | 0 | 0 |  | 650 | 400 | 선택 | 선택 | 선택 | 미정 | 미정 | 미정 | 미정 |  | 미정 | RB151.00 | H
A42843 | 2018-01-03 | 1 | A | TUNDISH교체 | 1 | A | SCR420HB2 | 소입성보증강 | C2 | BM#1 | 1687 | 41 | 1649 | 1613 | 37 | 6200 |  | 3 | 0.26 | 20 |  | -1.85 | 1612 | 1656 | 0 | 15.2 |  | 22 | 26 | 56 | Y |  | 2018-01-04 02:11 | 103 | 1116 | -136 | 34 | 27 | 34 | 39 | 43 | 46 | 47 | 48 | 48 | 48 |  |  | 48 | 42 | 48 | 48 | 48 | 0 |  | 10.02 | Y | 0 |  | 2.32 | 2.32 | [5 empty] | N | N | N | 150 | 0.53 | 55 | 101508 | 97690 | 7510 | 15080 | 7 | 2 |  | 2018-01-04 02:16 | 1612 | 141 |  | 57 |  | *T/D가열온도:자동-1350`.수동건-1345`.STR#1:1023.STR#2:1089.T/D FLUX 유:15,용:225 *STR#2기 HEAD 다소짧게 절단됨 ID: 201 게제물 이상 확인 요망 1000mm절단을 640mm로 절단함 | [14 empty] | 96.49 | 100 | 1000 | 0 | 0 |  | 450 |  | 선택 | 선택 | 1000 | 0 | 0 |  | 450 |  | 선택 | 선택 | 해제 | 미정 | 미정 | 선택 | 선택 |  | 미정 | BT180180 | H
B42819 | 2018-01-03 | 2 | A |  | 5 | A | SBC70L | 특수용도강 | D3 | BM#2 | 1573 | 33 | 1655 | 1566 | 30 | 5900 |  | 1 | 0.55 | 22 |  | 0 | 1571 | 1645 | 2.16 | 0 | 0 | 28 | 26 | 39 | Y |  | 2018-01-04 03:19 | 73 | 1147 | 27 | 33 | 35 | 38 | 39 | 39 | 39 | 38 | 38 | 37 | 35 | 33 |  | 33 | 36 | 39 | 33 | 39 | -0.17 | Y | 34.98 | Y | -0.4 |  |  |  | 0.65 |  |  |  |  | N | N | Y | 110 | 0.5 | 55 | 84140 | 90290 | 2470 | 16300 | 17 | 2 |  | 2018-01-04 03:34 | 1571 | 122 |  | 25 | [16 empty] | 88.57 | 100 | 0 | 0 | 0 |  | 650 | 400 | 선택 | 선택 | 0 | 0 | 0 |  | 650 | 400 | 선택 | 선택 | 선택 | 미정 | 미정 | 미정 | 미정 |  | 미정 | RB151.00 | H
A42844 | 2018-01-03 | 1 | A |  | 2 | A | SCR420HB2 | 소입성보증강 | C2 | BM#1 | 1604 | 47 | 1623 | 1549 | 39 | 7300 |  | 3 | 0.25 | 20 |  | -1.52 | 1584 | 1621 | 1.58 | 20.33 |  | 29 | 52 | 68 | Y |  | 2018-01-04 03:34 | 75 | 1132 | 48 | 44 | 44 | 45 | 46 | 45 | 46 | 45 | 45 | 44 | 44 |  |  | 44 | 45 | 46 | 44 | 45 | -0.03 | Y | 29.98 | Y | 0 | [8 empty] | N | N | N | 140 | 0.55 | 54 | 84590 | 97580 | 7030 | 15180 | 7 | 2 |  | 2018-01-04 03:42 | 1584 | 141 |  | 31 | [16 empty] | 80.95 | 100 | 0 | 0 | 0 |  | 450 |  | 선택 | 선택 | 0 | 0 | 0 |  | 450 |  | 선택 | 선택 | 해제 | 미정 | 미정 | 선택 | 미정 |  | 미정 | BT180180 | H
B42820 | 2018-01-03 | 2 | A |  | 6 | A | SBC70L | 특수용도강 | D3 | BM#2 | 1589 | 54 | 1644 | 1526 | 48 | 9900 |  | 1 | 0.53 | 22 |  | 0 | 1643 | 1643 | 2.34 | 0 | 0 | 16 | 1 | 15063 | Y |  | 2018-01-04 04:26 | 145 | 1226 | 31 | 27 | 25 | 24 | 22 | 21 | 19 | 18 | 17 | 16 | 15 |  |  | 15 | 21 | 25 | 15 | 0 | -0.26 |  | 38.4 | Y | -0.29 |  |  |  | 0.87 |  |  |  |  | N | N | Y | 100 | 0.51 | 53 | 100968 | 90430 | 1710 | 15400 | 17 | 2 |  | 2018-01-04 04:28 | 1560 | 126 |  | 17 |  | *대보수 L/D | [14 empty] | 109.75 | 100 | 0 | 0 | 0 |  | 650 | 400 | 선택 | 선택 | 0 | 0 | 0 |  | 650 | 400 | 선택 | 선택 | 선택 | 미정 | 미정 | 미정 | 미정 |  | 미정 | RB151.00 | H
A42845 | 2018-01-03 | 1 | A |  | 3 | A | SCR420HB2 | 소입성보증강 | C2 | BM#1 | 1695 | 62 | 1643 | 1616 | 29 | 4700 |  | 3 | 0.23 | 21 |  | -1.52 | 1582 | 1621 | 0 | 15.44 |  | 1 | 57 | 53 | Y |  | 2018-01-04 04:30 | 73 | 1128 | 43 | 42 | 41 | 41 | 41 | 40 | 39 | 37 | 36 | 35 | 34 | 32 |  | 32 | 39 | 41 | 32 | 41 | -0.2 |  | 45.03 | Y | -0.4 | [8 empty] | N | N | N | 130 | 0.55 | 57 | 101508 | 101540 | 6990 | 14000 | 7 | 2 |  | 2018-01-04 04:54 | 1582 | 141 |  | 32 | [16 empty] | 93.56 | 100 | 0 | 0 | 0 |  | 450 |  | 선택 | 선택 | 0 | 0 | 0 |  | 450 |  | 선택 | 선택 | 해제 | 미정 | 미정 | 선택 | 미정 |  | 미정 | BT180180 | H
B42821 | 2018-01-03 | 2 | B |  | 7 | A | SBC70L | 특수용도강 | D3 | BM#2 | 1599 | 34 | 1646 | 1566 | 30 | 6200 |  | 1 | 0.52 | 20 |  | 0 | 1624 | 1624 | 1.75 | 0 | 0 | 18 | 70 | 100 | Y |  | 2018-01-04 05:18 | 126 | 1116 | 12 | 18 | 22 | 25 | 25 | 25 | 25 | 24 | 23 | 22 | 21 | 21 |  | 21 | 22 | 25 | 21 | 25 | -0.1 | Y | 40 | Y | 0 |  |  |  | 0.64 |  |  |  |  | N | N | Y | 150 | 0.51 | 55 | 92554 | 94000 | 2140 | 15000 | 17 | 2 | 30 | 2018-01-04 05:25 | 1556 | 115 |  | 21 | [16 empty] | 96.41 | 100 | 0 | 0 | 0 |  | 650 | 400 | 선택 | 선택 | 0 | 0 | 0 |  | 650 | 400 | 선택 | 선택 | 선택 | 미정 | 미정 | 미정 | 미정 |  | 미정 | RB151.00 | H
A42846 | 2018-01-03 | 1 | B |  | 4 | A | SCR420HB2 | 소입성보증강 | C2 | BM#1 | 1628 | 42 | 1606 | 1572 | 33 | 5900 |  | 3 | 0.27 | 20 |  | -1.53 | 1572 | 1611 | 0 | 17.95 |  | 11 | 12 | 65 | Y |  | 2018-01-04 05:32 | 63 | 1085 | 30 | 31 | 33 | 34 | 33 | 33 | 32 | 32 | 32 | 31 | 29 | 29 |  | 29 | 32 | 34 | 29 | 33 | -0.12 | Y | 40.02 | Y | 0 | [8 empty] | N | N | N | 120 | 0.55 | 57 | 101508 | 101190 | 6980 | 14700 | 7 | 2 |  | 2018-01-04 05:40 | 1572 | 111 |  | 29 | [16 empty] | 93.86 | 100 | 0 | 0 | 0 |  | 450 |  | 선택 | 선택 | 0 | 0 | 0 |  | 450 |  | 선택 | 선택 | 해제 | 미정 | 미정 | 선택 | 미정 |  | 미정 | BT180180 | H
B42822 | 2018-01-03 | 2 | B |  | 8 | A | SBC70L | 특수용도강 | D3 | BM#2 | 1629 | 35 | 1645 | 1595 | 27 | 5200 |  | 1 | 0.5 | 21 |  | 0 | 1559 | 1631 | 3.16 | 0 | 0 | 17 | 64 | 110 | Y |  | 2018-01-04 06:14 | 61 | 1146 | 19 | 22 | 25 | 26 | 26 | 25 | 25 | 24 | 23 | 22 | 21 | 19 |  | 19 | 23 | 26 | 19 | 25 | -0.18 | Y | 39.98 | Y | -0.4 |  |  |  | 0.81 |  |  |  |  | N | N | Y | 140 | 0.51 | 57 | 92554 | 96590 | 840 | 15800 | 17 | 2 | 50 | 2018-01-04 06:30 | 1559 | 115 |  | 24 | [16 empty] | 94.73 | 100 | 0 | 0 | 0 |  | 650 | 400 | 선택 | 선택 | 0 | 0 | 0 |  | 650 | 400 | 선택 | 선택 | 선택 | 미정 | 미정 | 미정 | 미정 |  | 미정 | RB151.00 | H
A42847 | 2018-01-03 | 1 | B |  | 5 | A | SCR420HB2 | 소입성보증강 | C2 | BM#1 | 1670 | 42 | 1609 | 1586 | 30 | 5000 |  | 3 | 0.24 | 19 |  | -1.63 | 1580 | 1619 | 0 | 15.45 |  | 22 | 27 | 50 | Y |  | 2018-01-04 06:28 | 71 | 1133 | 27 | 33 | 38 | 41 | 41 | 42 | 41 | 40 | 41 | 40 | 40 |  |  | 40 | 39 | 42 | 40 | 41 | -0.03 | Y | 25.03 | Y | 0 | [8 empty] | N | N | N | 110 | 0.55 | 54 | 101508 | 96770 | 7110 | 15000 | 7 | 2 |  | 2018-01-04 06:34 | 1580 | 101 |  | 32 | [16 empty] | 97.79 | 100 | 0 | 0 | 0 |  | 450 |  | 선택 | 선택 | 0 | 0 | 0 |  | 450 |  | 선택 | 선택 | 해제 | 미정 | 미정 | 선택 | 미정 |  | 미정 | BT180180 | H
B42823 | 2018-01-03 | 2 | B |  | 9 | A | SBC70L | 특수용도강 | D3 | BM#2 | 1602 | 39 | 1655 | 1565 | 33 | 6700 |  | 1 | 0.65 | 21 |  | 0 | 1570 | 1632 | 1.55 | 0 | 0 | 31 | 51 | 100 | Y |  | 2018-01-04 07:07 | 72 | 1142 | 17 | 27 | 35 | 39 | 40 | 40 | 39 | 39 | 38 | 36 | 35 | 33 |  | 33 | 35 | 40 | 33 | 39 | -0.2 | Y | 35 | Y | -0.4 |  |  |  | 0.59 |  |  |  |  | N | N | Y | 130 | 0.5 | 57 | 92554 | 94730 | 50 | 14300 | 17 | 2 | 10 | 2018-01-04 07:04 | 1570 | 123 |  | 30 | [16 empty] | 97.84 | 100 | 0 | 0 | 0 |  | 650 | 400 | 선택 | 선택 | 0 | 0 | 0 |  | 650 | 400 | 선택 | 선택 | 선택 | 미정 | 미정 | 미정 | 미정 |  | 미정 | RB151.00 | H
A42848 | 2018-01-04 | 1 | B |  | 6 | A | SCR420HB2 | 소입성보증강 | C2 | BM#1 | 1673 | 45 | 1621 | 1611 | 29 | 4800 |  | 3 | 0.24 | 19 |  | -1.44 | 1587 | 1621 | 0 | 16.21 |  | 29 | 53 | 55 | Y |  | 2018-01-04 07:32 | 78 | 1085 | 41 | 46 | 48 | 49 | 50 | 50 | 49 | 49 | 49 | 49 | 49 | 48 |  | 48 | 48 | 50 | 48 | 49 | -0.06 | Y | 35 | Y | -0.2 | [8 empty] | N | N | N | 100 | 0.54 | 57 | 101508 | 99550 | 6980 | 14800 | 7 | 2 |  | 2018-01-04 07:39 | 1587 | 98 |  | 24 | [16 empty] | 95.36 | 100 | 0 | 0 | 0 |  | 450 |  | 선택 | 선택 | 0 | 0 | 0 |  | 450 |  | 선택 | 선택 | 해제 | 미정 | 미정 | 선택 | 미정 |  | 미정 | BT180180 | H
B42824 | 2018-01-04 | 2 | B |  | 10 | A | SBC70L | 특수용도강 | D3 | BM#2 | 1666 | 40 | 1667 | 1607 | 33 | 5500 |  | 1 | 0.75 | 23 |  | 0 | 1568 | 1644 | 1.79 | 0 | 0 | 16 | 2 | 34 | Y |  | 2018-01-04 08:15 | 70 | 1089 | 29 | 32 | 34 | 35 | 36 | 36 | 35 | 34 | 33 | 32 | 30 |  |  | 30 | 33 | 36 | 30 | 0 | -0.2 | Y | 29.97 | Y | -0.4 |  |  |  | 0.73 |  |  |  |  | N | N | Y | 120 | 0.48 | 52 | 92554 | 86630 | 4850 | 16100 | 17 | 2 | 20 | 2018-01-04 08:29 | 1568 | 122 |  | 23 |  | * 전공정 요청으로 감속주입 0.45 | [14 empty] | 95.66 | 100 | 0 | 0 | 0 |  | 650 | 400 | 선택 | 선택 | 0 | 0 | 0 |  | 650 | 400 | 선택 | 선택 | 선택 | 미정 | 미정 | 미정 | 선택 | 9 | 미정 | RB151.00 | H
A42849 | 2018-01-04 | 1 | B |  | 7 | A | SCR420HB2 | 소입성보증강 | C2 | BM#1 | 1625 | 42 | 1608 | 1566 | 26 | 5200 |  | 3 | 0.27 | 19 |  | -1.53 | 1573 | 1609 | 0 | 16.54 |  | 1 | 58 | 61 | Y |  | 2018-01-04 08:29 | 64 | 1085 | 48 | 45 | 45 | 44 | 43 | 43 | 42 | 41 | 41 | 40 | 40 |  |  | 40 | 43 | 45 | 40 | 0 | -0.12 |  | 40 | Y | 0 | [8 empty] | N | N | N | 150 | 0.55 | 53 | 101508 | 96320 | 7090 | 15000 | 7 | 2 |  | 2018-01-04 08:36 | 1573 | 98 |  | 25 | [16 empty] | 98.27 | 100 | 0 | 0 | 0 |  | 450 |  | 선택 | 선택 | 0 | 0 | 0 |  | 450 |  | 선택 | 선택 | 해제 | 미정 | 미정 | 선택 | 미정 |  | 미정 | BT180180 | H
B42825 | 2018-01-04 | 2 | B | TUNDISH교체전 | 11 | A | SBC70L | 특수용도강 | D3 | BM#2 | 1655 | 39 | 1666 | 1604 | 32 | 5500 |  | 1 | 0.65 | 20 |  | -2.51 | 1562 | 1639 | 2.5 | 0 | 0 | 18 | 71 | 46 | Y |  | 2018-01-04 09:11 | 64 | 1088 | 27 | 30 | 32 | 34 | 34 | 34 | 33 | 32 | 31 | 29 | 28 | 26 | 25 | 25 | 30 | 34 | 25 | 34 | -0.2 | Y | 45 | Y | -0.2 |  |  |  | 0.93 |  |  |  |  | N | N | M | 110 | 0.4 | 64 | 82330 | 85400 | 6700 | 2000 | 17 | 2 | 20 | 2018-01-04 09:09 | 1562 | 119 |  | 23 |  | * 전공정 요청으로 감속주입 0.40 이상공정 등록 및 생관통보 | 128FF3F9C6F348FA9A558E6B265FA084 | 5ECCEE5325D8462FA041F9C25793B194 | F1C16708C9AC4E3E871B8EAE85DEF8DB | [11 empty] | 89.39 | 100 | 0 | 2730 | 0 |  | 650 | 400 | 선택 | 선택 | 0 | 2870 | 0 |  | 650 | 400 | 선택 | 선택 | 선택 | 미정 | 미정 | 미정 | 미정 |  | 미정 | RB151.00 | H
A42850 | 2018-01-04 | 1 | B |  | 8 | A | SCR420HB2 | 소입성보증강 | C2 | BM#1 | 1629 | 39 | 1603 | 1574 | 28 | 4700 |  | 3 | 0.27 | 20 |  | -1.63 | 1566 | 1605 | 0 | 17.19 |  | 11 | 13 | 57 | Y |  | 2018-01-04 09:28 | 57 | 1085 | 39 | 36 | 36 | 35 | 34 | 33 | 32 | 31 | 30 | 29 | 29 | 29 |  | 29 | 33 | 36 | 29 | 29 | -0.16 |  | 45 | Y | 0 | [8 empty] | N | N | N | 140 | 0.55 | 58 | 101508 | 102180 | 7120 | 14600 | 7 | 2 |  | 2018-01-04 09:35 | 1566 | 94 |  | 22 | [16 empty] | 92.96 | 100 | 0 | 0 | 0 |  | 450 |  | 선택 | 선택 | 0 | 0 | 0 |  | 450 |  | 선택 | 선택 | 해제 | 미정 | 미정 | 선택 | 미정 |  | 미정 | BT180180 | H
A42851 | 2018-01-04 | 1 | B |  | 9 | A | SCR420HB2 | 소입성보증강 | C2 | BM#1 | 1628 | 40 | 1617 | 1566 | 33 | 5100 |  | 3 | 0.27 | 19 |  | -1.41 | 1572 | 1605 | 0 | 17.11 |  | 22 | 28 | 53 | Y |  | 2018-01-04 10:27 | 63 | 1083 | 28 | 33 | 38 | 37 | 37 | 37 | 36 | 36 | 34 | 34 |  |  |  | 34 | 35 | 38 | 34 | 37 | -0.09 |  | 35.02 | Y | 0 | [8 empty] | N | N | N | 130 | 0.55 | 54 | 101508 | 97700 | 7080 | 13900 | 7 | 2 |  | 2018-01-04 10:39 | 1572 | 94 |  | 22 |  | *Sample채취 ID:103.203 | [14 empty] | 96.95 | 100 | 0 | 0 | 300 |  | 450 |  | 선택 | 선택 | 0 | 0 | 300 |  | 450 |  | 선택 | 선택 | 해제 | 미정 | 미정 | 선택 | 미정 |  | 미정 | BT180180 | H
B42826 | 2018-01-04 | 2 | B | TUNDISH교체 | 1 | A | AE51B35M | 합금강 | D | BM#2 | 1601 | 56 | 1674 | 1555 | 45 | 8800 |  | 2 | 0.4 | 20 |  | -2.23 | 1589 | 1654 | 1.35 | 0 | 0 | 17 | 65 | 46 | Y |  | 2018-01-04 10:37 | 93 | 1088 | -275 | -70 | 41 | 42 | 42 | 40 | 39 | 33 | 40 | 45 | 47 | 48 | 49 | 50 | 42 | 50 | 50 | 50 | 0 |  | 9.65 | Y | 0 |  | 2.22 | 2.22 | [5 empty] | N | N | N | 150 | 0.46 | 55 | 93049 | 91140 | 1240 | 16000 | 5 | 1 | 10 | 2018-01-04 10:30 | 1594 | 145 |  | 31 |  | * T/D 용강량 실측:1100mm / 19.2 TON TARE값 수정 함. * T/D FLUX 용탕부: 120 KG / 유탕부: 15KG 투입 * 슬리브 롱노즐( Y자형 ) 사용 | [14 empty] | 102.08 | 100 | 1000 | 0 | 0 |  | 650 | 400 | 선택 | 선택 | 1000 | 0 | 0 |  | 650 | 400 | 선택 | 선택 | 해제 | 미정 | 미정 | 미정 | 미정 |  | 미정 | BT180180 | H
A42852 | 2018-01-04 | 1 | B | TUNDISH교체전 | 10 | A | SCR420HB2 | 소입성보증강 | C2 | BM#1 | 1625 | 38 | 1605 | 1573 | 27 | 4600 |  | 3 | 0.24 | 18 |  | -1.68 | 1555 | 1592 | 0 | 16.55 |  | 28 | 27 | 315 | Y |  | 2018-01-04 11:26 | 46 | 1050 | 33 | 26 | 23 | 22 | 20 | 19 | 19 | 18 | 17 | 17 | 16 |  |  | 16 | 21 | 23 | 16 | 0 | -0.18 |  | 39.98 | Y | -0.2 | [8 empty] | N | N | N | 120 | 0.56 | 53 | 79246 | 98530 | 6970 | 2000 | 7 | 2 |  | 2018-01-04 11:32 | 1555 | 92 |  | 19 |  |  | 350D9128DA0E43F6BC048D333ED34E6D | BA6E0AB6A3374005AFA14E9896929EBE | 6D1A03D3887F4FC98806B93BCA60F057 | [11 empty] | 75.11 | 50 | 0 | 3000 | 0 |  | 450 |  | 선택 | 선택 | 0 | 3000 | 0 |  | 450 |  | 선택 | 선택 | 해제 | 미정 | 미정 | 선택 | 미정 |  | 미정 | BT180180 | H
B42827 | 2018-01-04 | 2 | B |  | 2 | A | AE51B35M | 합금강 | D | BM#2 | 1619 | 44 | 1637 | 1534 | 36 | 7100 |  | 1 | 0.47 | 17 |  | -2.62 | 1559 | 1612 | 1.81 | 0 | 0 | 31 | 52 | 56 | Y |  | 2018-01-04 11:34 | 63 | 1086 | 48 | 39 | 32 | 29 | 27 | 25 | 23 | 22 | 21 | 20 | 19 | 17 | 16 | 16 | 26 | 32 | 16 | 0 | -0.32 |  | 50 | Y | -0.2 | [8 empty] | N | N | N | 140 | 0.51 | 61 | 93049 | 102370 | 30 | 15500 | 5 | 1 | 20 | 2018-01-04 11:58 | 1559 | 135 |  | 32 | [16 empty] | 88.62 | 100 | 0 | 0 | 0 |  | 650 | 400 | 선택 | 선택 | 0 | 0 | 0 |  | 650 | 400 | 선택 | 선택 | 해제 | 미정 | 미정 | 미정 | 미정 |  | 미정 | BT180180 | H
B42828 | 2018-01-04 | 2 | B | TUNDISH교체 | 1 | A | AE15B36C2 | 합금강 | 보론강 | BM#1 | 1652 | 41 | 1654 | 1596 | 30 | 5800 |  | 3 | 0.27 | 20 |  | -2.07 | 1588 | 1637 | 12.98 | 0 |  | 16 | 3 | 64 | Y |  | 2018-01-04 12:16 | 90 | 1077 | -31 | 23 | 19 | 25 | 30 | 32 | 33 | 35 | 36 | 37 | 38 |  |  | 38 | 29 | 38 | 38 | 0 | 0 |  |  | Y | 0.2 |  | 2.46 | 2.46 | [5 empty] | N | N | N | 150 | 0.47 | 55 | 91280 | 88160 | 7440 | 14500 | 16 | 1 |  | 2018-01-04 12:19 | 1588 | 126 |  | 46 |  | *T/Dflux 유15kg 용120kg | [14 empty] | 95.48 | 100 | 700 | 0 | 0 |  | 300 |  | 선택 | 선택 | 700 | 0 | 0 |  | 300 |  | 선택 | 선택 | 해제 | 미정 | 미정 | 미정 | 미정 |  | 미정 | RB100.00 | H
A42853 | 2018-01-04 | 1 | D |  | 3 | A | AE51B35M | 합금강 | D | BM#2 | 1629 | 45 | 1595 | 1537 | 36 | 5800 |  | 3 | 0.27 | 16 |  | -1.54 | 1561 | 1591 | 11.04 | 0 |  | 1 | 59 | 63 | Y |  | 2018-01-04 12:47 | 65 | 1079 | 13 | 26 | 34 | 37 | 38 | 38 | 38 | 38 | 37 | 37 | 36 | 36 | 36 | 36 | 34 | 38 | 36 | 38 | -0.05 | Y | 40 | Y | 0 | [8 empty] | N | N | N | 130 | 0.5 | 62 | 101508 | 102260 | 2450 | 15300 | 5 | 1 | 40 | 2018-01-04 12:48 | 1561 | 114 |  | 23 | [16 empty] | 97.04 | 100 | 0 | 0 | 0 |  | 650 | 400 | 선택 | 선택 | 0 | 0 | 0 |  | 650 | 400 | 선택 | 선택 | 해제 | 미정 | 미정 | 미정 | 미정 |  | 미정 | BT180180 | H
B42829 | 2018-01-04 | 2 | D |  | 2 | A | AE15B36C2 | 합금강 | 보론강 | BM#1 | 1628 | 45 | 1645 | 1564 | 39 | 7800 |  | 1 | 0.5 | 17 |  | -2.65 | 1569 | 1648 | 1.74 | 0 | 0 | 18 | 72 | 65 | Y |  | 2018-01-04 13:39 | 71 | 1083 | 38 | 39 | 39 | 38 | 39 | 39 | 39 | 38 | 38 | 37 | 37 | 35 | 35 | 31 | 37 | 39 | 31 | 39 | -0.13 | Y | 60 | Y | -0.4 | [8 empty] | N | N | N | 140 | 0.4 | 70 | 92256 | 92390 | 50 | 16300 | 16 | 1 |  | 2018-01-04 13:42 | 1569 | 125 |  | 20 |  | *TEST방안서 참조 | [14 empty] | 104.07 | 100 | 0 | 0 | 300 |  | 400 |  | 선택 | 선택 | 0 | 0 | 300 |  | 400 |  | 선택 | 선택 | 해제 | 미정 | 미정 | 미정 | 미정 |  | 미정 | RB100.00 | H
A42854 | 2018-01-04 | 1 | D | 잔강최소화전 | 4 | A | AE51B35M | 합금강 | D | BM#2 | 1624 | 38 | 1599 | 1565 | 27 | 4400 |  | 3 | 0.27 | 16 |  | -1.88 | 1560 | 1597 | 11.55 | 0 |  | 11 | 14 | 67 | Y |  | 2018-01-04 13:32 | 64 | 1082 | 34 | 29 | 27 | 26 | 26 | 26 | 26 | 26 | 25 | 25 | 24 | 24 | 24 | 24 | 26 | 27 | 24 | 26 | -0.04 | Y | 49.98 | Y | 0 | [8 empty] | N | N | N | 120 | 0.51 | 60 | 95903 | 102950 | 2430 | 3000 | 5 | 1 | 10 | 2018-01-04 13:38 | 1560 | 120 |  | 44 | [16 empty] | 91.03 | 100 | 0 | 3100 | 0 |  | 650 | 400 | 선택 | 선택 | 0 | 3100 | 0 |  | 650 | 400 | 선택 | 선택 | 해제 | 미정 | 미정 | 미정 | 미정 |  | 미정 | BT180180 | H
B42830 | 2018-01-04 | 2 | D |  | 3 | A | AE15B36C2 | 합금강 | 보론강 | BM#1 | 1649 | 56 | 1644 | 1594 | 39 | 6900 |  | 1 | 0.52 | 16 |  | -2.44 | 1566 | 1642 | 1.43 | 0 | 0 | 17 | 66 | 34 | Y |  | 2018-01-04 14:55 | 68 | 1085 | 31 | 35 | 40 | 43 | 44 | 45 | 44 | 44 | 43 | 43 | 43 | 42 | 41 | 39 | 41 | 45 | 39 | 44 | -0.13 | Y | 45 | Y | -0.2 | [8 empty] | N | N | N | 130 | 0.43 | 74 | 102690 | 101310 | 1120 | 13500 | 16 | 1 |  | 2018-01-04 15:00 | 1566 | 137 |  | 15 |  | *TEST방안서 참조 | [14 empty] | 99.12 | 0 | 0 | 0 | 300 |  | 400 |  | 선택 | 선택 | 0 | 0 | 300 |  | 400 |  | 선택 | 선택 | 해제 | 미정 | 미정 | 미정 | 미정 |  | 미정 | RB100.00 | H
A42855 | 2018-01-04 | 1 | D | 잔강최소화 | 5 | A | AE4150M3 | 합금강 | D4 | BM#2 | 1624 | 57 | 1596 | 1533 | 39 | 5800 |  | 3 | 0.27 | 16 |  | -1.89 | 1558 | 1596 | 10.59 | 0 |  | 22 | 29 | 70 | Y |  | 2018-01-04 14:40 | 71 | 1082 | -213 | 10 | 28 | 30 | 32 | 33 | 33 | 33 | 33 | 33 | 32 | 32 | 32 | 32 | 24 | 33 | 32 | 33 | -0.03 | Y | 35 | Y | 0 |  |  |  | 0.88 |  |  |  |  | N | N | N | 110 | 0.48 | 62 | 101508 | 109770 | 3190 | 15500 | 5 | 1 | 20 | 2018-01-04 14:48 | 1558 | 137 |  | 51 | [16 empty] | 89.87 | 100 | 3400 | 0 | 0 |  | 650 | 400 | 해제 | 선택 | 3400 | 0 | 0 |  | 650 | 400 | 해제 | 선택 | 선택 | 미정 | 미정 | 미정 | 선택 | 4 | 미정 | BT180180 | H
B42831 | 2018-01-04 | 2 | D |  | 4 | A | AE15B36C2 | 합금강 | 보론강 | BM#1 | 1612 | 46 | 1604 | 1554 | 36 | 6400 |  | 3 | 0.28 | 21 |  | -1.74 | 1564 | 1606 | 17.14 | 0 |  | 31 | 53 | 45 | Y |  | 2018-01-04 15:30 | 66 | 1086 | 35 | 31 | 30 | 30 | 30 | 29 | 29 | 28 | 28 | 28 | 28 | 27 | 26 | 26 | 29 | 30 | 26 | 30 | -0.07 | Y | 54.98 | Y | 0 | [8 empty] | N | N | N | 120 | 0.49 | 66 | 102690 | 104350 | 3830 | 16000 | 16 | 1 |  | 2018-01-04 15:50 | 1564 | 144 |  | 57 |  | *롱노즐 내부크랙으로 3회 사용 후 교체 | [14 empty] | 94.43 | 100 | 0 | 0 | 0 |  | 300 |  | 선택 | 선택 | 0 | 0 | 0 |  | 300 |  | 선택 | 선택 | 해제 | 미정 | 미정 | 미정 | 선택 | 3 | 미정 | RB100.00 | H
A42856 | 2018-01-04 | 1 | D |  | 6 | A | AE4150M3 | 합금강 | D4 | BM#2 | 1572 | 53 | 1593 | 1522 | 31 | 6400 |  | 3 | 0.28 | 16 |  | 78.2 | 1547 | 0 | 10.7 | 0 |  | 28 | 28 | 102 | Y |  | 2018-01-04 16:02 | 60 | 1087 | 31 | 28 | 28 | 28 | 28 | 27 | 27 | 26 | 26 | 25 | 25 | 24 |  | 24 | 27 | 28 | 24 | 28 | -0.09 |  | 45 | Y | -0.2 |  |  |  | 0.7 |  |  |  |  | N | N | N | 100 | 0.49 | 60 | 93049 | 96670 | 3630 | 17800 | 5 | 1 | 40 | 2018-01-04 16:07 | 1547 | 124 |  | 33 | [16 empty] | 92.86 | 100 | 0 | 0 | 0 |  | 650 | 400 | 해제 | 선택 | 0 | 0 | 0 |  | 650 | 400 | 해제 | 선택 | 선택 | 미정 | 미정 | 미정 | 미정 |  | 미정 | BT180180 | H
B42832 | 2018-01-04 | 2 | D |  | 5 | A | AE15B36C2 | 합금강 | 보론강 | BM#1 | 1586 | 56 | 1645 | 1567 | 43 | 8000 |  | 1 | 0.55 | 15 |  | -2.42 | 1577 | 1638 | 2.31 | 0 | 0 | 6 | 1 | 16728 | Y |  | 2018-01-04 17:09 | 79 | 1096 | 25 | 26 | 28 | 30 | 31 | 31 | 30 | 29 | 29 | 28 | 27 | 25 |  | 25 | 28 | 31 | 25 | 0 | -0.17 | Y | 34.98 | Y | -0.4 | [8 empty] | N | N | N | 110 | 0.49 | 58 | 91280 | 92000 | 3120 | 16300 | 16 | 1 |  | 2018-01-04 17:13 | 1577 | 143 |  | 26 | [16 empty] | 95.48 | 100 | 0 | 0 | 0 |  | 300 |  | 선택 | 선택 | 0 | 0 | 0 |  | 300 |  | 선택 | 선택 | 해제 | 미정 | 미정 | 미정 | 미정 |  | 미정 | RB100.00 | C
A42857 | 2018-01-04 | 1 | D |  | 7 | A | AE4150M3 | 합금강 | D4 | BM#2 | 1588 | 41 | 1594 | 1537 | 33 | 5800 |  | 3 | 0.29 | 17 |  | -2.43 | 1544 | 1594 | 14.85 | 0 |  | 16 | 4 | 93 | Y |  | 2018-01-04 17:26 | 57 | 1086 | 22 | 24 | 28 | 30 | 30 | 30 | 30 | 29 | 28 | 28 | 27 | 27 | 27 | 27 | 28 | 30 | 27 | 30 | -0.06 | Y | 45.73 | Y | 0 |  |  |  | 0.59 |  |  |  |  | N | N | N | 150 | 0.49 | 58 | 93049 | 94500 | 5270 | 14100 | 5 | 1 | 10 | 2018-01-04 17:28 | 1544 | 89 |  | 12 | [16 empty] | 93.38 | 100 | 0 | 0 | 0 |  | 650 | 400 | 선택 | 선택 | 0 | 0 | 0 |  | 650 | 400 | 선택 | 선택 | 선택 | 미정 | 미정 | 미정 | 미정 |  | 미정 | BT180180 | H
A42858 | 2018-01-04 | 1 | D | TUNDISH교체전 | 8 | A | AE4150M3 | 합금강 | D4 | BM#2 | 1579 | 39 | 1587 | 1528 | 39 | 5700 |  | 3 | 0.29 | 17 |  | -1.54 | 1555 | 1587 | 14.98 | 0 |  | 11 | 15 | 99 | Y |  | 2018-01-04 18:20 | 68 | 1086 | 26 | 33 | 37 | 39 | 40 | 39 | 39 | 37 | 37 | 37 | 37 | 36 | 36 | 36 | 36 | 40 | 36 | 39 | -0.06 | Y | 40 | Y | 0 |  |  |  | 0.68 |  |  |  |  | N | N | N | 140 | 0.48 | 63 | 89984 | 98490 | 7110 | 2000 | 5 | 1 | 20 | 2018-01-04 18:24 | 1555 | 81 |  | 18 |  |  | 7A6650E9831B4743B442A0A17A56E93B | 30552B8156134232853B2DA2552AFCBA | 0EB16493232D4F8C991A1D59A566D5E3 | [11 empty] | 85.21 | 100 | 0 | 3540 | 0 |  | 650 | 400 | 해제 | 선택 | 0 | 3580 | 0 |  | 650 | 400 | 해제 | 선택 | 선택 | 미정 | 미정 | 미정 | 미정 |  | 미정 | BT180180 | H
B42833 | 2018-01-04 | 2 | D |  | 6 | A | AE15B36C2 | 합금강 | 보론강 | BM#1 | 1637 | 43 | 1634 | 1576 | 34 | 6600 |  | 1 | 0.49 | 16 |  | -2.43 | 1564 | 1626 | 1.03 | 0 | 0 | 18 | 73 | 61 | Y |  | 2018-01-04 17:58 | 66 | 1087 | 22 | 24 | 26 | 29 | 30 | 30 | 30 | 30 | 30 | 30 | 29 | 28 | 27 | 27 | 28 | 30 | 27 | 30 | -0.07 | Y | 40.02 | Y | -0.2 | [8 empty] | N | N | N | 100 | 0.49 | 65 | 102690 | 102520 | 550 | 17300 | 16 | 1 |  | 2018-01-04 18:04 | 1564 | 136 |  | 38 | [16 empty] | 99.03 | 100 | 0 | 0 | 300 |  | 300 |  | 선택 | 선택 | 0 | 0 | 300 |  | 300 |  | 선택 | 선택 | 해제 | 미정 | 미정 | 미정 | 미정 |  | 미정 | RB100.00 | H
B42834 | 2018-01-04 | 2 | D |  | 7 | A | AE15B36C2 | 합금강 | 보론강 | BM#1 | 1633 | 39 | 1637 | 1576 | 34 | 6300 |  | 1 | 0.49 | 16 |  | -2.9 | 1562 | 1628 | 1.47 | 0 | 0 | 17 | 67 | 43 | Y |  | 2018-01-04 19:12 | 64 | 1088 | 25 | 27 | 29 | 32 | 32 | 32 | 33 | 33 | 33 | 31 | 31 | 30 | 28 | 28 | 31 | 33 | 28 | 33 | -0.16 | Y | 29.98 | Y | -0.4 | [8 empty] | N | N | N | 150 | 0.49 | 61 | 102690 | 96080 | 2220 | 16900 | 16 | 1 |  | 2018-01-04 19:18 | 1562 | 140 |  | 30 | [16 empty] | 103.94 | 100 | 0 | 0 | 0 |  | 300 |  | 선택 | 선택 | 0 | 0 | 0 |  | 300 |  | 선택 | 선택 | 해제 | 미정 | 미정 | 미정 | 미정 |  | 미정 | RB100.00 | H
A42859 | 2018-01-04 | 1 | D | TUNDISH교체 | 1 | A | SM35CH | 탄소강 | B | BM#2 | 1620 | 40 | 1638 | 1541 | 37 | 5400 |  | 3 | 0.28 | 20 |  | -2.2 | 1586 | 1638 | 13.72 | 0 |  | 22 | 30 | 85 | Y |  | 2018-01-04 19:21 | 85 | 1089 | -339 | -258 | 21 | 18 | 19 | 24 | 28 | 30 | 31 | 32 | 33 | 33 | 33 | 33 | 26 | 33 | 33 | 33 | 0 |  | 9.98 | Y | 0 |  | 1.79 | 1.79 | [5 empty] | N | N | N | 150 | 0.48 | 56 | 101508 | 93450 | 2520 | 15200 | 15 | 2 | 10 | 2018-01-04 19:30 | 1586 | 114 |  | 44 |  | * T/D 용강량 실측:1110mm / 18.8 TON TARE 값 수정함. * T/D FLUX 용탕부: 120KG / 유탕부: 15KG 투입 | [14 empty] | 104.43 | 100 | 740 | 0 | 0 |  | 650 | 400 | 해제 | 해제 | 770 | 0 | 0 |  | 650 | 400 | 해제 | 해제 | 해제 | 미정 | 미정 | 미정 | 미정 |  | 미정 | BT180180 | H
B42835 | 2018-01-04 | 2 | D | TUNDISH교체전 | 8 | A | AE15B36C2 | 합금강 | 보론강 | BM#1 | 1598 | 42 | 1655 | 1556 | 38 | 7500 |  | 1 | 0.48 | 15 |  | -2.91 | 1576 | 1640 | 1.22 | 0 | 0 | 1 | 60 | 245 | Y |  | 2018-01-04 20:04 | 78 | 1089 | 26 | 27 | 32 | 34 | 36 | 36 | 37 | 36 | 36 | 35 | 35 |  |  | 35 | 34 | 37 | 35 | 36 | -0.03 | Y | 20.02 | Y | 0 | [8 empty] | N | N | N | 140 | 0.49 | 60 | 76687 | 94950 | 2350 | 1500 | 16 | 1 |  | 2018-01-04 20:10 | 1576 | 137 |  | 41 |  |  | 3354E13C9B0844ACB6408F3497102F6C | 4CEDCF9CC025424795BB435DBD5C4F4B |  | 4E48A920F4CF4B0797D81055D98D09EF | [10 empty] | 78.82 | 100 | 0 | 2500 | 0 |  | 300 |  | 선택 | 선택 | 0 | 2500 | 0 |  | 300 |  | 선택 | 선택 | 해제 | 미정 | 미정 | 미정 | 미정 |  | 미정 | RB110.00 | C
A42860 | 2018-01-04 | 1 | A |  | 2 | A | SM35CH | 탄소강 | B | BM#2 | 1595 | 40 | 1606 | 1536 | 36 | 5200 |  | 3 | 0.28 | 17 |  | -2.03 | 1565 | 1606 | 10.98 | 0 |  | 28 | 29 | 75 | Y |  | 2018-01-04 20:26 | 64 | 1094 | 30 | 24 | 22 | 21 | 21 | 21 | 20 | 19 | 19 | 18 | 18 | 18 | 18 | 17 | 21 | 22 | 17 | 21 | -0.1 | Y | 51.83 | Y | -0.2 | [8 empty] | N | N | N | 140 | 0.47 | 66 | 95616 | 100370 | 2010 | 15400 | 15 | 2 |  | 2018-01-04 20:42 | 1565 | 113 |  | 38 |  | * 전공정 작업지연 감속주입 요청. | [14 empty] | 93.47 | 100 | 0 | 0 | 0 |  | 650 | 400 | 해제 | 해제 | 0 | 0 | 0 |  | 650 | 400 | 해제 | 해제 | 해제 | 미정 | 미정 | 미정 | 미정 |  | 미정 | BT180180 | C
B42837 | 2018-01-04 | 2 | A |  | 3 | A | SM35C | 탄소강 | B | BM#2 | 1597 | 38 | 1646 | 1555 | 34 | 5400 |  | 1 | 0.49 | 17 |  | 0 | 1619 | 1619 | 1.69 | 0 | 0 | 18 | 74 | 39 | Y |  | 2018-01-04 22:02 | 118 | 1089 | 21 | 27 | 32 | 33 | 33 | 34 | 32 | 31 | 29 | 29 | 27 | 25 |  | 25 | 30 | 34 | 25 | 0 | -0.3 | Y | 30 | Y | -0.4 | [8 empty] | N | N | N | 130 | 0.5 | 57 | 95616 | 94230 | 960 | 15100 | 15 | 2 |  | 2018-01-04 22:08 | 1567 | 103 |  | 11 | [16 empty] | 100.6 | 100 | 0 | 0 | 0 |  | 650 | 400 | 해제 | 해제 | 0 | 0 | 0 |  | 650 | 400 | 해제 | 해제 | 해제 | 미정 | 미정 | 미정 | 미정 |  | 미정 | RB100.00 | H
A42861 | 2018-01-04 | 1 | A | TUNDISH교체 | 1 | B | AE1055LS | 탄소강 | G-AE1055LS | BM#1 | 1627 | 40 | 1627 | 1549 | 39 | 6100 |  | 3 | 0.25 | 25 |  | -2.23 | 1563 | 1627 | 0.79 | 17.6 |  | 16 | 5 | 79 | Y |  | 2018-01-04 21:33 | 79 | 1087 | 8 | 30 | 30 | 34 | 35 | 36 | 38 | 38 | 39 | 39 | 40 |  |  | 40 | 35 | 40 | 40 | 0 | 0 |  |  | Y | 0.2 |  | 2.13 | 2.13 | [5 empty] | N | N | N | 230 | 0.48 | 58 | 101508 | 96680 | 7420 | 14970 | 3 | 1 |  | 2018-01-04 21:43 | 1563 | 115 |  | 38 |  | *T/D가열온도:자동-1369`.수동건-1343`.STR#1:966.STR#2:1073.T/D FLUX 유:15,용:225 | [14 empty] | 97.51 | 100 | 1500 | 0 | 0 |  | 400 |  | 선택 | 해제 | 1500 | 0 | 0 |  | 400 |  | 선택 | 해제 | 해제 | 미정 | 미정 | 선택 | 선택 |  | 미정 | BT180180 | H
B42838 | 2018-01-04 | 2 | A |  | 4 | A | SM35C | 탄소강 | B | BM#2 | 1605 | 35 | 1644 | 1555 | 30 | 5600 |  | 1 | 0.48 | 22 |  | 0 | 1630 | 1630 | 2.4 | 0 | 0 | 17 | 68 | 35 | Y |  | 2018-01-04 23:04 | 129 | 1087 | 22 | 28 | 33 | 35 | 35 | 34 | 33 | 32 | 31 | 30 | 28 |  |  | 28 | 31 | 35 | 28 | 0 | -0.2 | Y | 34.98 | Y | -0.4 | [8 empty] | N | N | N | 120 | 0.5 | 53 | 89671 | 88980 | 1150 | 15200 | 15 | 2 |  | 2018-01-04 23:04 | 1567 | 105 |  | 8 |  | *STR#2 몰드커버가 밀려 M.L.C 간섭으로 헌팅발생 405 이상재 등록 | [14 empty] | 98.22 | 100 | 0 | 0 | 0 |  | 650 | 400 | 해제 | 해제 | 0 | 0 | 0 |  | 650 | 400 | 해제 | 해제 | 해제 | 미정 | 미정 | 미정 | 미정 |  | 미정 | BM510510 | C
A42862 | 2018-01-04 | 1 | A |  | 2 | A | AE1055LS | 탄소강 | G-AE1055LS | BM#1 | 1563 | 41 | 1595 | 1516 | 36 | 6200 |  | 3 | 0.28 | 25 |  | -1.63 | 1547 | 1594 | 0 | 18.41 |  | 11 | 16 | 76 | Y |  | 2018-01-04 22:41 | 63 | 1086 | 38 | 34 | 33 | 32 | 31 | 30 | 29 | 29 | 29 | 28 | 28 | 27 |  | 27 | 31 | 33 | 27 | 29 | -0.13 |  | 45.02 | Y | -0.2 | [8 empty] | N | N | Y | 220 | 0.5 | 55 | 84590 | 90880 | 7000 | 15060 | 3 | 2 |  | 2018-01-04 22:46 | 1547 | 118 |  | 31 | [16 empty] | 86.45 | 100 | 0 | 0 | 0 |  | 400 |  | 선택 | 해제 | 0 | 0 | 0 |  | 400 |  | 선택 | 해제 | 해제 | 미정 | 미정 | 선택 | 미정 |  | 미정 | BT180180 | H
B42839 | 2018-01-04 | 2 | A |  | 5 | A | SM35C | 탄소강 | B | BM#2 | 1569 | 43 | 1644 | 1526 | 35 | 7200 |  | 1 | 0.45 | 16 |  | 0 | 1623 | 1623 | 0.89 | 0 | 0 | 6 | 2 | 217 | Y |  | 2018-01-04 23:56 | 122 | 1121 | 24 | 31 | 35 | 36 | 36 | 35 | 34 | 33 | 31 | 30 | 28 | 26 |  | 26 | 32 | 36 | 26 | 0 | -0.25 | Y | 40 | Y | -0.4 | [8 empty] | N | N | N | 110 | 0.49 | 59 | 82293 | 95020 | 60 | 16400 | 15 | 2 |  | 2018-01-05 00:06 | 1577 | 100 |  | 13 | [16 empty] | 82.46 | 100 | 0 | 0 | 0 |  | 650 | 400 | 해제 | 해제 | 0 | 0 | 0 |  | 605 | 400 | 해제 | 해제 | 해제 | 미정 | 미정 | 미정 | 미정 |  | 미정 | RB120.00 | C
A42863 | 2018-01-04 | 1 | A |  | 3 | A | AE1055LS | 탄소강 | G-AE1055LS | BM#1 | 1581 | 39 | 1600 | 1539 | 32 | 5100 |  | 3 | 0.25 | 28 |  | -1.15 | 1549 | 1585 | 0 | 19.41 |  | 22 | 31 | 54 | Y |  | 2018-01-04 23:43 | 65 | 1131 | 25 | 29 | 33 | 34 | 35 | 34 | 31 | 30 | 30 | 29 | 29 | 29 |  | 29 | 31 | 35 | 29 | 29 | -0.17 | Y | 34.98 | Y | 0 | [8 empty] | N | N | Y | 210 | 0.5 | 58 | 101508 | 96070 | 7020 | 14580 | 3 | 2 |  | 2018-01-04 23:49 | 1549 | 112 |  | 28 | [16 empty] | 98.5 | 100 | 0 | 0 | 0 |  | 400 |  | 선택 | 해제 | 0 | 0 | 0 |  | 400 |  | 선택 | 해제 | 해제 | 미정 | 미정 | 선택 | 미정 |  | 미정 | BT180180 | H
A42864 | 2018-01-04 | 1 | A |  | 4 | A | AE1055LS | 탄소강 | G-AE1055LS | BM#1 | 1556 | 40 | 1588 | 1527 | 30 | 5100 |  | 3 | 0.26 | 26 |  | -1.59 | 1548 | 1594 | 0 | 15.93 |  | 28 | 30 | 47 | Y |  | 2018-01-05 00:39 | 64 | 1124 | 27 | 28 | 32 | 34 | 35 | 34 | 34 | 34 | 33 | 32 | 31 | 31 |  | 31 | 32 | 35 | 31 | 34 | -0.11 | Y | 34.95 | Y | 0 | [8 empty] | N | N | Y | 200 | 0.5 | 58 | 84590 | 97570 | 6990 | 14500 | 3 | 2 |  | 2018-01-05 00:46 | 1548 | 115 |  | 33 |  | *L/D C/N깨져 롱노즐 헤드에끼임-롱노즐 교체 | [14 empty] | 80.91 | 100 | 0 | 0 | 0 |  | 400 |  | 선택 | 해제 | 0 | 0 | 0 |  | 400 |  | 선택 | 해제 | 해제 | 미정 | 미정 | 선택 | 선택 | 3 | 미정 | BT180180 | H
B42840 | 2018-01-04 | 2 | A |  | 6 | A | SM35C | 탄소강 | B | BM#2 | 1603 | 38 | 1646 | 1566 | 34 | 5700 |  | 1 | 0.5 | 18 |  | -2.59 | 1571 | 1624 | 3.38 | 0 | 0 | 1 | 61 | 87 | Y |  | 2018-01-05 00:55 | 70 | 1144 | 21 | 28 | 32 | 35 | 36 | 36 | 35 | 34 | 33 | 31 | 30 | 28 | 26 | 23 | 31 | 36 | 23 | 0 | -0.29 | Y | 45 | Y | -0.6 | [8 empty] | N | N | N | 100 | 0.44 | 65 | 95046 | 95320 | 860 | 16400 | 15 | 2 |  | 2018-01-05 00:57 | 1571 | 99 |  | 16 | [16 empty] | 94.95 | 100 | 0 | 0 | 0 |  | 650 | 600 | 해제 | 해제 | 0 | 0 | 0 |  | 650 | 600 | 해제 | 해제 | 해제 | 미정 | 미정 | 미정 | 미정 |  | 미정 | RB230.00 | C
A42865 | 2018-01-04 | 1 | A |  | 5 | A | AE1055LS | 탄소강 | G-AE1055LS | BM#1 | 1572 | 39 | 1590 | 1537 | 30 | 5400 |  | 3 | 0.25 | 25 |  | -1.62 | 1543 | 1590 | 0 | 18.09 |  | 16 | 6 | 44 | Y |  | 2018-01-05 01:38 | 59 | 1135 | 31 | 28 | 26 | 26 | 24 | 23 | 22 | 22 | 21 | 21 | 20 | 19 | 18 | 18 | 24 | 26 | 18 | 0 | -0.16 |  | 50 | Y | -0.2 | [8 empty] | N | N | Y | 190 | 0.5 | 60 | 101508 | 100030 | 7000 | 15560 | 3 | 2 |  | 2018-01-05 01:47 | 1543 | 118 |  | 36 | [16 empty] | 94.87 | 100 | 0 | 0 | 0 |  | 400 |  | 선택 | 해제 | 0 | 0 | 0 |  | 400 |  | 선택 | 해제 | 해제 | 미정 | 미정 | 선택 | 미정 |  | 미정 | BT180180 | H
B42841 | 2018-01-04 | 2 | A |  | 7 | A | SM35C | 탄소강 | B | BM#2 | 1598 | 43 | 1627 | 1544 | 34 | 6800 |  | 1 | 0.47 | 17 |  | 0 | 1612 | 1612 | 1.59 | 0 | 0 | 31 | 55 | 150 | Y |  | 2018-01-05 02:08 | 111 | 1139 | 21 | 21 | 22 | 22 | 22 | 21 | 19 | 19 | 18 | 17 | 15 | 14 | 12 | 12 | 19 | 22 | 12 | 22 | -0.2 |  | 50 | Y | -0.4 | [8 empty] | N | N | N | 150 | 0.46 | 60 | 136161 | 91470 | 570 | 15600 | 15 | 2 |  | 2018-01-05 02:06 | 1556 | 100 |  | 11 |  | *연연주 혼탕부 307~309.407~409 | [14 empty] | 142.28 | 100 | 0 | 0 | 0 |  | 650 | 400 | 해제 | 해제 | 0 | 0 | 0 |  | 650 | 400 | 해제 | 해제 | 해제 | 미정 | 미정 | 미정 | 미정 |  | 미정 | RB120.00 | C
B42842 | 2018-01-04 | 2 | A | TUNDISH교체전 | 8 | A | SM35CH2 | 탄소강 | B | BM#2 | 1611 | 34 | 1637 | 1565 | 29 | 5600 |  | 1 | 0.47 | 16 |  | 0 | 1556 | 1613 | 2.66 | 0 | 0 | 18 | 75 | 129 | Y |  | 2018-01-05 02:59 | 57 | 1133 | 12 | 18 | 22 | 24 | 25 | 24 | 24 | 23 | 22 | 20 | 19 | 17 |  | 17 | 21 | 25 | 17 | 24 | -0.23 | Y | 35 | Y | -0.4 | [8 empty] | N | N | N | 140 | 0.51 | 55 | 46842 | 94640 | 2760 | 2000 | 15 | 2 |  | 2018-01-05 03:19 | 1556 | 108 |  | 23 |  | *연연주 혼탕부 301.401 | 9C9427FF6D31405E863EE09D3BB387C6 | 8D7C5329B59E4C2BB18F6B6B83D1485D | FE2B75E2C8EF46119DF8872D5C8E092A | [11 empty] | 48.09 | 83.33 | 0 | 3000 | 0 |  | 650 | 400 | 해제 | 해제 | 0 | 3000 | 0 |  | 650 | 400 | 해제 | 해제 | 해제 | 미정 | 미정 | 미정 | 미정 |  | 미정 | BT180180 | H
A42866 | 2018-01-04 | 1 | A |  | 6 | A | AE1055LS | 탄소강 | G-AE1055LS | BM#1 | 1592 | 39 | 1581 | 1533 | 26 | 4500 |  | 3 | 0.25 | 25 |  | -1.28 | 1548 | 1585 | 0 | 16.11 |  | 11 | 17 | 47 | Y |  | 2018-01-05 02:32 | 64 | 1120 | 17 | 21 | 24 | 26 | 27 | 28 | 28 | 27 | 27 | 26 | 25 | 25 | 25 | 25 | 25 | 28 | 25 | 27 | -0.05 | Y | 35 | Y | 0 | [8 empty] | N | N | Y | 180 | 0.5 | 61 | 84590 | 100930 | 4180 | 15070 | 3 | 2 |  | 2018-01-05 02:42 | 1548 | 119 |  | 45 | [16 empty] | 78.4 | 100 | 0 | 0 | 0 |  | 400 |  | 선택 | 해제 | 0 | 0 | 0 |  | 400 |  | 선택 | 해제 | 해제 | 미정 | 미정 | 선택 | 미정 |  | 미정 | BT180180 | H
A42867 | 2018-01-04 | 1 | A |  | 7 | A | AE1055LS | 탄소강 | G-AE1055LS | BM#1 | 1560 | 39 | 1577 | 1526 | 29 | 5100 |  | 3 | 0.25 | 25 |  | -0.77 | 1555 | 1577 | 0 | 14.98 |  | 22 | 32 | 50 | Y |  | 2018-01-05 03:42 | 71 | 1129 | 24 | 28 | 32 | 34 | 35 | 34 | 34 | 34 | 33 | 31 | 31 | 30 |  | 30 | 32 | 35 | 30 | 34 | -0.14 | Y | 35.03 | Y | -0.2 | [8 empty] | N | N | Y | 230 | 0.5 | 58 | 101508 | 98100 | 7050 | 15610 | 3 | 2 |  | 2018-01-05 03:51 | 1555 | 109 |  | 39 | 17 | [15 empty] | 96.58 | 100 | 0 | 0 | 0 |  | 400 |  | 선택 | 해제 | 0 | 0 | 0 |  | 400 |  | 선택 | 해제 | 해제 | 미정 | 미정 | 선택 | 미정 |  | 미정 | BT180180 | H
B42843 | 2018-01-04 | 2 | A | TUNDISH교체 | 1 | A | SCM440 | 합금강 | D | BM#2 | 1614 | 50 | 1655 | 1557 | 46 | 9200 |  | 1 | 0.5 | 23 |  | -2.26 | 1591 | 1658 | 0 | 7.04 | 0 | 6 | 3 | 63 | Y |  | 2018-01-05 04:18 | 95 | 1113 | -250 | -93 | 40 | 39 | 33 | 36 | 39 | 41 | 42 | 43 | 44 | 44 | 45 | 44 | 41 | 45 | 44 | 44 | 0 |  | 5 | Y | -0.2 |  | 2.66 | 2.54 | 1.85 |  |  |  |  | N | N | N | 150 | 0.47 | 62 | 99832 | 100700 | 50 | 16000 | 13 | 1 |  | 2018-01-05 04:15 | 1591 | 138 |  | 29 |  | *턴디쉬 플럭스 120KG/15KG *슬리브 롱노즐 사용 *수소기준초과 10분 이상재 등록 | [14 empty] | 99.09 | 75 | 1000 | 0 | 0 |  | 650 | 400 | 해제 | 해제 | 1000 | 0 | 0 |  | 650 | 400 | 해제 | 해제 | 해제 | 미정 | 미정 | 미정 | 미정 |  | 미정 | BM510510 | C
A42868 | 2018-01-04 | 1 | C |  | 8 | A | AE1055LS | 탄소강 | G-AE1055LS | BM#1 | 1592 | 37 | 1586 | 1538 | 26 | 4300 |  | 3 | 0.26 | 25 |  | 0 | 1586 | 1586 | 0 | 15.71 |  | 1 | 62 | 49 | Y |  | 2018-01-05 04:39 | 102 | 1142 | 29 | 30 | 30 | 30 | 30 | 30 | 31 | 31 | 30 | 31 | 31 | 31 | 31 | 31 | 30 | 31 | 30 | 31 | -0.1 | Y | 9.98 | Y | 0 | [8 empty] | N | N | Y | 220 | 0.5 | 62 | 101508 | 99000 | 6950 | 15900 | 3 | 2 |  | 2018-01-05 04:46 | 1550 | 112 |  | 44 | [16 empty] | 95.76 | 100 | 0 | 0 | 0 |  | 400 |  | 선택 | 해제 | 0 | 0 | 0 |  | 400 |  | 선택 | 해제 | 해제 | 미정 | 미정 | 선택 | 미정 |  | 미정 | BT180180 | H
B42844 | 2018-01-04 | 2 | C |  | 2 | A | SCM440 | 합금강 | D | BM#2 | 1595 | 63 | 1655 | 1555 | 36 | 7100 |  | 3 | 0.26 | 15 |  | -1.47 | 1582 | 1609 | 0 | 15.58 |  | 28 | 31 | 69 | Y |  | 2018-01-05 05:13 | 86 | 1128 | 43 | 42 | 43 | 44 | 45 | 45 | 45 | 44 | 44 | 43 | 43 | 43 |  | 43 | 44 | 45 | 43 | 45 | -0.06 | Y | 35.02 | Y | 0 |  |  |  | 0.95 |  |  |  |  | N | N | N | 140 | 0.49 | 59 | 84579 | 95510 | 1580 | 15900 | 13 | 1 | 20 | 2018-01-05 05:14 | 1582 | 135 |  | 38 | [16 empty] | 87.15 | 70 | 0 | 0 | 0 |  | 650 | 400 | 해제 | 해제 | 0 | 0 | 0 |  | 650 | 400 | 해제 | 해제 | 해제 | 미정 | 미정 | 미정 | 미정 |  | 미정 | RB180.00 | C
A42869 | 2018-01-04 | 1 | C |  | 9 | A | AE1055LS | 탄소강 | G-AE1055LS | BM#1 | 1585 | 43 | 1594 | 1522 | 28 | 4700 |  | 3 | 0.25 | 26 |  | -1.26 | 1540 | 1577 | 0 | 11.7 |  | 16 | 7 | 46 | Y |  | 2018-01-05 06:01 | 56 | 1128 | 31 | 32 | 33 | 33 | 32 | 31 | 31 | 30 | 29 | 28 | 27 | 26 |  | 26 | 30 | 33 | 26 | 31 | -0.16 |  | 45 | Y | -0.2 | [8 empty] | N | N | N | 210 | 0.5 | 59 | 101508 | 95900 | 7000 | 15300 | 3 | 2 |  | 2018-01-05 06:08 | 1540 | 115 |  | 24 | [16 empty] | 98.65 | 100 | 0 | 0 | 0 |  | 400 |  | 선택 | 해제 | 0 | 0 | 0 |  | 400 |  | 선택 | 해제 | 해제 | 미정 | 미정 | 선택 | 미정 |  | 미정 | BT180180 | H
B42845 | 2018-01-04 | 2 | C |  | 3 | A | SCM440 | 합금강 | D | BM#2 | 1591 | 45 | 1647 | 1564 | 39 | 7600 |  | 1 | 0.47 | 24 |  | -2.44 | 1558 | 1637 | 0 | 6.4 | 0 | 31 | 56 | 61 | Y |  | 2018-01-05 06:26 | 62 | 1137 | 41 | 36 | 33 | 32 | 31 | 30 | 28 | 27 | 26 | 25 | 24 | 22 | 21 | 21 | 29 | 33 | 21 | 0 | -0.24 |  | 50 | Y | -0.2 |  |  |  | 0.71 |  |  |  |  | N | N | Y | 130 | 0.47 | 64 | 101383 | 98690 | 1400 | 16400 | 13 | 1 | 10 | 2018-01-05 06:35 | 1558 | 132 |  | 27 | 12 | [15 empty] | 101.38 | 75 | 0 | 0 | 0 |  | 650 | 400 | 해제 | 해제 | 0 | 0 | 0 |  | 650 | 400 | 해제 | 해제 | 해제 | 미정 | 미정 | 미정 | 미정 |  | 미정 | RB260.00 | H
A42870 | 2018-01-04 | 1 | C | TUNDISH교체전 | 10 | A | AE1055LS | 탄소강 | G-AE1055LS | BM#1 | 1620 | 42 | 1593 | 1552 | 29 | 4500 |  | 3 | 0.24 | 25 |  | -1.57 | 1548 | 1593 | 0 | 14.8 |  | 11 | 18 | 47 | Y |  | 2018-01-05 06:50 | 64 | 1138 | 25 | 28 | 32 | 34 | 34 | 35 | 34 | 34 | 33 | 33 | 32 | 31 |  | 31 | 32 | 35 | 31 | 34 | -0.13 | Y | 30 | Y | -0.2 | [8 empty] | N | N | M | 200 | 0.5 | 62 | 95241 | 99450 | 7300 | 2000 | 3 | 2 |  | 2018-01-05 07:07 | 1548 | 116 |  | 37 |  |  | 4BD679BFCCD3411AACF050E907A4FD47 | D84F998796094020B1F0D092D19C7DD1 | E8451895A4384254B3B57289C3D49DC5 | [11 empty] | 89.22 | 100 | 0 | 3500 | 0 |  | 400 |  | 선택 | 해제 | 0 | 3500 | 0 |  | 400 |  | 선택 | 해제 | 해제 | 미정 | 미정 | 선택 | 미정 |  | 미정 | BT180180 | H
B42846 | 2018-01-04 | 2 | C |  | 4 | A | SCM440 | 합금강 | D | BM#2 | 1608 | 43 | 1645 | 1555 | 35 | 6900 |  | 1 | 0.5 | 16 |  | 0 | 1555 | 1617 | 0 | 3.53 | 0 | 18 | 76 | 67 | Y |  | 2018-01-05 07:16 | 59 | 1125 | 18 | 20 | 22 | 24 | 24 | 25 | 24 | 23 | 22 | 22 | 22 | 20 | 18 | 16 | 22 | 25 | 16 | 24 | -0.27 | Y | 33.92 | Y | -0.4 |  |  |  | 1.07 |  |  |  |  | N | N | Y | 120 | 0.48 | 61 | 153515 | 97100 | 990 | 16000 | 13 | 1 | 20 | 2018-01-05 07:31 | 1555 | 139 |  | 44 | 8 | *연연주 혼탕부 성분확인 ID:307~309,407~409 | [14 empty] | 156.65 | 77.78 | 0 | 0 | 0 |  | 650 | 400 | 해제 | 해제 | 0 | 0 | 0 |  | 650 | 400 | 해제 | 해제 | 해제 | 미정 | 미정 | 미정 | 미정 |  | 미정 | RB260.00 | H
A42871 | 2018-01-05 | 1 | C | TUNDISH교체 | 1 | A | BP-SCM415HS | 소입성보증강 | C | BM#1 | 1683 | 44 | 1658 | 1611 | 38 | 6100 |  | 3 | 0.26 | 20 |  | -2.07 | 1608 | 1658 | 0 | 17.18 |  | 22 | 33 | 50 | N | 1 | 2018-01-05 07:45 | 95 | 1090 | 33 | 26 | 30 | 36 | 39 | 41 | 43 | 45 | 46 | 47 |  |  |  | 47 | 38 | 47 | 47 | 0 | 0 |  |  | Y | 0.2 |  | 1.88 | 1.81 | [5 empty] | N | N | N | 150 | 0.53 | 55 | 101508 | 92850 | 7000 | 16300 | 11 | 1 |  | 2018-01-05 07:56 | 1608 | 143 |  | 66 |  | *T/D플럭스 유15 용120KG *L/D강제개공 및 나탕주입ID:101.201 | [14 empty] | 101.66 | 100 | 1000 | 0 | 0 |  | 650 |  | 선택 | 선택 | 1000 | 0 | 0 |  | 650 |  | 선택 | 선택 | 해제 | 미정 | 미정 | 선택 | 미정 |  | 미정 | BT180180 | H
B42847 | 2018-01-05 | 2 | C |  | 5 | A | SCM440HM2 | 소입성보증강 | D | BM#2 | 1590 | 54 | 1637 | 1544 | 42 | 7900 |  | 1 | 0.49 | 19 |  | 0 | 1560 | 1625 | 1.97 | 0 | 0 | 6 | 4 | 34 | Y |  | 2018-01-05 08:27 | 67 | 1088 | 16 | 22 | 25 | 27 | 28 | 28 | 27 | 26 | 24 | 23 | 21 | 19 | 16 | 16 | 24 | 28 | 16 | 0 | -0.3 | Y | 39.98 | Y | -0.6 |  |  |  | 0.86 |  |  |  |  | N | N | Y | 110 | 0.48 | 61 | 48690 | 96570 | 2430 | 15700 | 13 | 1 | 10 | 2018-01-05 08:47 | 1560 | 144 |  | 36 |  | *연연주 혼탕부 성분확인 ID:301.401 | [14 empty] | 49.18 | 83.33 | 0 | 0 | 0 |  | 650 | 400 | 해제 | 해제 | 0 | 0 | 0 |  | 650 | 400 | 해제 | 해제 | 해제 | 미정 | 미정 | 미정 | 미정 |  | 미정 | RB260.00 | H
A42872 | 2018-01-05 | 1 | C |  | 2 | A | BP-SCM415HS | 소입성보증강 | C | BM#1 | 1606 | 55 | 1627 | 1595 | 44 | 6000 |  | 3 | 0.28 | 18 |  | -1.33 | 1598 | 1627 | 0 | 16.59 |  | 10 | 1 | 17169 | Y |  | 2018-01-05 09:11 | 85 | 1547 | 47 | 45 | 44 | 45 | 46 | 47 | 47 | 47 | 47 | 47 | 47 | 47 |  | 47 | 46 | 47 | 47 | 47 | 0 |  | 30 | Y | 0 | [8 empty] | N | N | N | 140 | 0.54 | 57 | 84590 | 98500 | 7000 | 15500 | 11 | 1 |  | 2018-01-05 09:13 | 1598 | 134 |  | 37 | [16 empty] | 80.18 | 100 | 0 | 0 | 0 |  | 650 |  | 선택 | 선택 | 0 | 0 | 0 |  | 650 |  | 선택 | 선택 | 해제 | 미정 | 미정 | 선택 | 미정 |  | 미정 | BT180180 | H
B42848 | 2018-01-05 | 2 | C |  | 6 | A | SCM440HM2 | 소입성보증강 | D | BM#2 | 1597 | 46 | 1644 | 1555 | 38 | 7300 |  | 1 | 0.47 | 21 |  | -2.19 | 1574 | 1627 | 1.94 | 0 | 0 | 28 | 32 | 49 | Y |  | 2018-01-05 09:30 | 81 | 1087 | 13 | 22 | 30 | 34 | 34 | 34 | 33 | 33 | 32 | 31 | 30 | 28 | 26 | 26 | 29 | 34 | 26 | 34 | -0.18 | Y | 45 | Y | -0.4 |  |  |  | 0.68 |  |  |  |  | N | N | Y | 100 | 0.47 | 60 | 97380 | 94620 | 20 | 16800 | 13 | 1 |  | 2018-01-05 09:49 | 1574 | 132 |  | 38 | 24 | [15 empty] | 103.6 | 75 | 0 | 0 | 0 |  | 650 | 400 | 해제 | 해제 | 0 | 0 | 0 |  | 650 | 400 | 해제 | 해제 | 해제 | 미정 | 미정 | 미정 | 미정 |  | 미정 | RB260.00 | H
A42873 | 2018-01-05 | 1 | C |  | 3 | A | BP-SCM415HS | 소입성보증강 | C | BM#1 | 1585 | 48 | 1631 | 1560 | 32 | 5800 |  | 3 | 0.25 | 17 |  | -1.55 | 1585 | 1618 | 0 | 16.46 |  | 16 | 8 | 59 | Y |  | 2018-01-05 09:59 | 72 | 1089 | 47 | 40 | 36 | 35 | 35 | 33 | 33 | 32 | 31 | 30 | 30 |  |  | 30 | 35 | 36 | 30 | 0 | -0.15 |  | 39.98 | Y | 0 | [8 empty] | N | N | N | 130 | 0.55 | 52 | 84590 | 91900 | 7080 | 15800 | 11 | 1 |  | 2018-01-05 10:14 | 1585 | 128 |  | 46 | [16 empty] | 85.53 | 100 | 0 | 0 | 0 |  | 650 |  | 선택 | 선택 | 0 | 0 | 0 |  | 650 |  | 선택 | 선택 | 해제 | 미정 | 미정 | 선택 | 미정 |  | 미정 | BT180180 | H
B42849 | 2018-01-05 | 2 | C |  | 7 | A | SCM440HM2 | 소입성보증강 | D | BM#2 | 1593 | 44 | 1625 | 1525 | 38 | 8000 |  | 1 | 0.47 | 20 |  | 0 | 1543 | 1606 | 1.91 | 0 | 0 | 31 | 57 | 65 | Y |  | 2018-01-05 11:02 | 50 | 1077 | 24 | 25 | 27 | 28 | 27 | 26 | 25 | 23 | 22 | 21 | 19 | 18 | 16 | 16 | 23 | 28 | 16 | 0 | -0.27 | Y | 44.98 | Y | -0.4 |  |  |  | 0.81 |  |  |  |  | N | N | Y | 150 | 0.48 | 65 | 97380 | 101990 | 50 | 16300 | 13 | 1 | 30 | 2018-01-05 11:07 | 1543 | 100 |  | 9 | [16 empty] | 96.37 | 75 | 0 | 0 | 0 |  | 650 | 400 | 해제 | 해제 | 0 | 0 | 0 |  | 650 | 400 | 해제 | 해제 | 해제 | 미정 | 미정 | 미정 | 미정 |  | 미정 | RB260.00 | H
A42874 | 2018-01-05 | 1 | C |  | 4 | A | BP-SCM415HS | 소입성보증강 | C | BM#1 | 1608 | 47 | 1601 | 1565 | 32 | 5900 |  | 3 | 0.25 | 17 |  | -0.82 | 1583 | 1601 | 0 | 15.69 |  | 11 | 19 | 51 | Y |  | 2018-01-05 10:58 | 70 | 1082 | 30 | 31 | 33 | 35 | 36 | 36 | 35 | 35 | 34 | 34 | 33 | 34 |  | 34 | 34 | 36 | 33 | 35 | -0.02 | Y | 29.98 | Y | 0.2 | [8 empty] | N | N | N | 120 | 0.55 | 56 | 101508 | 98730 | 7100 | 15200 | 11 | 1 |  | 2018-01-05 11:14 | 1583 | 122 |  | 40 | [16 empty] | 96.03 | 100 | 0 | 0 | 0 |  | 650 |  | 선택 | 선택 | 0 | 0 | 0 |  | 650 |  | 선택 | 선택 | 해제 | 미정 | 미정 | 선택 | 미정 |  | 미정 | BT180180 | H
B42850 | 2018-01-05 | 2 | C |  | 8 | A | SCM440HM2 | 소입성보증강 | D | BM#2 | 1616 | 38 | 1617 | 1565 | 31 | 6100 |  | 1 | 0.46 | 19 |  | 0 | 1604 | 1604 | 1.85 | 0 | 0 | 18 | 77 | 74 | Y |  | 2018-01-05 11:58 | 111 | 1091 | 11 | 16 | 22 | 24 | 26 | 26 | 25 | 24 | 23 | 22 | 21 | 20 | 19 | 17 | 22 | 26 | 17 | 0 | -0.2 | Y | 45.02 | Y | -0.4 |  |  |  | 0.76 |  |  |  |  | N | N | Y | 140 | 0.48 | 64 | 97380 | 101210 | 2560 | 15500 | 13 | 1 | 40 | 2018-01-05 12:10 | 1551 | 104 |  | 20 | [16 empty] | 94.31 | 100 | 0 | 0 | 0 |  | 650 | 400 | 해제 | 해제 | 0 | 0 | 0 |  | 650 | 400 | 해제 | 해제 | 해제 | 미정 | 미정 | 미정 | 미정 |  | 미정 | RB260.00 | H
A42875 | 2018-01-05 | 1 | C |  | 5 | A | BP-SCM415HS | 소입성보증강 | C | BM#1 | 1625 | 42 | 1620 | 1571 | 32 | 5500 |  | 3 | 0.26 | 17 |  | -1.62 | 1585 | 1620 | 0 | 16.45 |  | 22 | 34 | 44 | Y |  | 2018-01-05 11:59 | 72 | 1077 | 34 | 38 | 40 | 42 | 43 | 45 | 45 | 42 | 42 | 42 | 42 | 41 |  | 41 | 41 | 45 | 41 | 42 | -0.02 | Y | 30.03 | Y | -0.2 | [8 empty] | N | N | N | 110 | 0.53 | 58 | 101508 | 98450 | 7000 | 15400 | 11 | 1 |  | 2018-01-05 12:10 | 1585 | 113 |  | 37 |  | *전공정요청 감속주입 | [14 empty] | 96.26 | 100 | 0 | 0 | 0 |  | 650 |  | 선택 | 선택 | 0 | 0 | 0 |  | 650 |  | 선택 | 선택 | 해제 | 미정 | 미정 | 선택 | 해제 |  | 미정 | BT180180 | H
B42851 | 2018-01-05 | 2 | D |  | 9 | A | SCM440HM2 | 소입성보증강 | D | BM#2 | 1602 | 41 | 1616 | 1524 | 35 | 7200 |  | 1 | 0.47 | 18 |  | 0 | 1556 | 1615 | 1.72 | 0 | 0 | 6 | 5 | 66 | Y |  | 2018-01-05 12:59 | 63 | 1088 | 15 | 14 | 23 | 27 | 29 | 30 | 30 | 30 | 28 | 28 | 27 | 26 | 25 | 25 | 26 | 30 | 25 | 30 | -0.14 | Y | 35.02 | Y | -0.2 |  |  |  | 0.79 |  |  |  |  | N | N | N | 130 | 0.47 | 60 | 94457 | 93940 | 4400 | 15000 | 13 | 1 | 20 | 2018-01-05 13:11 | 1556 | 113 |  | 27 |  | *빅사이즈 후기 | [14 empty] | 96.09 | 100 | 0 | 0 | 0 |  | 650 | 400 | 해제 | 해제 | 0 | 0 | 0 |  | 650 | 400 | 해제 | 해제 | 해제 | 미정 | 미정 | 미정 | 미정 |  | 미정 | RB165.10 | C
A42876 | 2018-01-05 | 1 | D |  | 6 | A | BP-SCM415HS | 소입성보증강 | C | BM#1 | 1623 | 39 | 1619 | 1547 | 32 | 5800 |  | 3 | 0.25 | 19 |  | -1.28 | 1589 | 1619 | 0 | 16.96 |  | 10 | 2 | 42 | Y |  | 2018-01-05 12:51 | 76 | 1083 | 41 | 40 | 41 | 42 | 41 | 41 | 40 | 40 | 39 | 39 | 38 | 37 |  | 37 | 40 | 42 | 37 | 41 | -0.12 | Y | 40.02 | Y | -0.2 | [8 empty] | N | N | N | 100 | 0.52 | 60 | 101508 |  | 7070 | 14700 | 11 | 1 |  | 2018-01-05 12:58 | 1589 | 117 |  | 44 |  | *전공정요청 감속주입 | [14 empty] | 94.73 | 100 | 0 | 0 | 0 |  | 650 |  | 선택 | 선택 | 0 | 0 | 0 |  | 650 |  | 선택 | 선택 | 해제 | 미정 | 미정 | 선택 | 미정 |  | 미정 | BT180180 | H
B42852 | 2018-01-05 | 2 | D | 연주종료 | 10 | A | SCM440HM2 | 소입성보증강 | D | BM#2 | 1590 | 39 | 1624 | 1547 | 33 | 6900 |  | 1 | 0.45 | 18 |  | -2.39 | 1558 | 1613 | 1.77 | 0 | 0 | 28 | 33 | 62 | Y |  | 2018-01-05 14:02 | 65 | 1060 | 22 | 24 | 27 | 28 | 29 | 28 | 27 | 26 | 25 | 24 | 22 | 21 |  | 21 | 25 | 29 | 21 | 0 | -0.23 | Y | 35 | Y | -0.2 |  |  |  | 0.61 |  |  |  |  | N | N | N | 120 | 0.51 | 58 | 91442 | 97670 | 330 | 2000 | 13 | 1 | 20 | 2018-01-05 14:12 | 1558 | 112 |  | 27 |  | * 연주종료(STR#2기 몰드교체):15시45분 | 1DC7EE74B2A34499892302FB6988BD2D | 21153CA54F3545FBBE20C5BD90132BB9 | 672DCA3D28DA4AC687DE907FE3C490DB | [11 empty] | 93.31 | 100 | 0 | 3080 | 0 |  | 650 | 400 | 해제 | 해제 | 0 | 3230 | 0 |  | 650 | 400 | 해제 | 해제 | 해제 | 미정 | 미정 | 미정 | 미정 |  | 미정 | RB145.00 | C
A42877 | 2018-01-05 | 1 | D |  | 7 | A | BP-SCM415HS | 소입성보증강 | C | BM#1 | 1628 | 41 | 1619 | 1540 | 32 | 6000 |  | 3 | 0.26 | 16 |  | -1.74 | 1584 | 1619 | 0 | 15.71 |  | 16 | 9 | 51 | Y |  | 2018-01-05 13:47 | 71 | 1089 | 36 | 33 | 32 | 31 | 31 | 31 | 30 | 29 | 29 | 28 | 27 | 25 |  | 25 | 30 | 32 | 25 | 31 | -0.16 |  | 45 | Y | -0.4 | [8 empty] | N | N | N | 150 | 0.52 | 57 | 152262 | 95700 | 7030 | 15000 | 11 | 1 |  | 2018-01-05 14:09 | 1584 | 118 |  | 49 | [16 empty] | 147.4 | 100 | 0 | 0 | 0 |  | 650 |  | 선택 | 선택 | 0 | 0 | 0 |  | 650 |  | 선택 | 선택 | 해제 | 미정 | 미정 | 선택 | 미정 |  | 미정 | BT180180 | H
A42878 | 2018-01-05 | 1 | D |  | 8 | A | SCM415HON | 소입성보증강 | C | BM#1 | 1585 | 43 | 1648 | 1537 | 33 | 6400 |  | 1 | 0.5 | 15 |  | -2.13 | 1579 | 1634 | 0 | 2.08 | 0 | 11 | 20 | 53 | Y |  | 2018-01-05 15:21 | 66 | 1085 | 24 | 34 | 40 | 43 | 43 | 42 | 42 | 41 | 40 | 38 | 37 | 35 |  | 35 | 38 | 43 | 35 | 0 | -0.2 | Y | 40 | Y | -0.4 | [8 empty] | N | N | N | 140 | 0.52 | 56 | 50754 | 93390 | 4040 | 16500 | 11 | 1 |  | 2018-01-05 15:26 | 1586 | 110 |  | 14 |  | *전공정요청 L/D잔강이월없음 | [14 empty] | 51.79 | 100 | 0 | 0 | 0 |  | 410 |  | 선택 | 선택 | 0 | 0 | 0 |  | 410 |  | 선택 | 선택 | 해제 | 미정 | 미정 | 미정 | 미정 |  | 미정 | BT180180 | H
A42879 | 2018-01-05 | 1 | D |  | 9 | A | SCM415HON | 소입성보증강 | C | BM#1 | 1597 | 43 | 1637 | 1544 | 40 | 6800 |  | 1 | 0.48 | 17 |  | -2.11 | 1581 | 1638 | 0 | 1.9 | 0 | 22 | 35 | 62 | Y |  | 2018-01-05 16:05 | 68 | 1089 | 33 | 34 | 35 | 35 | 35 | 35 | 35 | 34 | 33 | 31 | 30 | 28 |  | 28 | 33 | 35 | 28 | 35 | -0.16 |  | 45.02 | Y | -0.4 | [8 empty] | N | N | N | 130 | 0.52 | 59 | 84590 | 99190 | 130 | 16200 | 11 | 1 |  | 2018-01-05 16:12 | 1581 | 109 |  | 27 |  | *전공정요청 L/D잔강이월없음 | [14 empty] | 85.79 | 100 | 0 | 0 | 0 |  | 410 |  | 선택 | 선택 | 0 | 0 | 0 |  | 410 |  | 선택 | 선택 | 해제 | 미정 | 미정 | 미정 | 미정 |  | 미정 | BT180180 | H
A42880 | 2018-01-05 | 1 | D | TUNDISH교체전 | 10 | A | SCM415HON | 소입성보증강 | C | BM#1 | 1625 | 41 | 1650 | 1559 | 38 | 5500 |  | 1 | 0.49 | 16 |  | 0 | 1628 | 1628 | 0 | 2.11 | 0 | 10 | 3 | 50 | Y |  | 2018-01-05 17:17 | 115 | 1087 | 26 | 27 | 32 | 33 | 34 | 33 | 34 | 33 | 32 | 31 | 30 |  |  | 30 | 31 | 34 | 30 | 33 | -0.13 | Y | 30.02 | Y | -0.2 | [8 empty] | N | N | N | 120 | 0.52 | 55 | 83988 | 88040 | 4360 | 1500 | 11 | 1 |  | 2018-01-05 17:22 | 1579 | 99 |  | 14 |  | *전공정요청 L/D잔강이월없음 | 48F8104E0E834CC788B0D2D43C5A5F21 | 0A28EE47DCDF46CC9FEE7CC5EE57FFA3 | ED24E7F3C0F44C04B7E1626C20553316 | [11 empty] | 90.9 | 100 | 0 | 3000 | 0 |  | 410 |  | 선택 | 선택 | 0 | 3000 | 0 |  | 410 |  | 선택 | 선택 | 해제 | 미정 | 미정 | 미정 | 미정 |  | 미정 | BT180180 | H
A42881 | 2018-01-05 | 1 | D | TUNDISH교체 | 1 | A | AE5120M | 합금강 | C1 | BM#1 | 1603 | 60 | 1564 | 1563 | 46 | 7900 |  | 1 | 0.48 | 15 |  | -2.2 | 1593 | 1637 | 0 | 1.28 | 0 | 16 | 10 | 53 | Y |  | 2018-01-05 18:31 | 85 | 1086 | 31 | 36 | 33 | 39 | 42 | 44 | 44 | 45 | 45 | 44 | 44 |  |  | 44 | 41 | 45 | 44 | 44 | -0.07 |  | 15 | Y | 0 |  | 2.12 | 1.99 | [5 empty] | N | N | N | 150 | 0.49 | 57 | 101508 | 96500 | -13260 | 15100 | 14 | 2 |  | 2018-01-05 18:32 | 1593 | 122 |  | 17 | [16 empty] | 99.52 | 100 | 1000 | 0 | 0 |  | 450 |  | 선택 | 선택 | 1000 | 0 | 0 |  | 450 |  | 선택 | 선택 | 미정 | 미정 | 선택 | 미정 | 선택 |  | 미정 | BT180180 | H
A42882 | 2018-01-05 | 1 | D |  | 2 | A | AE5120M | 합금강 | C1 | BM#1 | 1609 | 35 | 1635 | 1564 | 30 | 5100 |  | 3 | 0.27 | 17 |  | -2.52 | 1582 | 1635 | 0 | 10.59 |  | 31 | 59 | 58 | Y |  | 2018-01-05 19:02 | 74 | 1086 | 43 | 39 | 38 | 37 | 37 | 36 | 36 | 35 | 35 | 34 | 34 | 34 | 33 | 33 | 36 | 38 | 33 | 34 | -0.1 |  | 50 | Y | -0.2 | [8 empty] | N | N | N | 140 | 0.52 | 61 | 101508 | 100620 | 7120 | 14600 | 14 | 2 |  | 2018-01-05 19:16 | 1582 | 124 |  | 45 | [16 empty] | 93.77 | 100 | 0 | 0 | 0 |  | 450 |  | 선택 | 선택 | 0 | 0 | 0 |  | 450 |  | 선택 | 선택 | 미정 | 미정 | 미정 | 선택 | 미정 |  | 미정 | BT180180 | H
B42857 | 2018-01-05 | 2 | D | 연주시작 | 1 | A | 20MNCRS5HM5 | 소입성보증강 | C1 | BM#2 | 1630 | 57 | 1674 | 1566 | 47 | 9800 |  | 1 | 0.5 | 19 |  | -2.29 | 1601 | 1674 | 0 | 2.02 | 0 | 22 | 36 | 46 | Y |  | 2018-01-05 20:21 | 93 | 1091 | 43 | 41 | 38 | 44 | 47 | 50 | 50 | 50 | 51 | 51 | 51 | 50 |  | 50 | 48 | 51 | 50 | 51 | -0.07 |  | 15 | Y | -0.2 |  | 2.49 | 2.49 | 1.95 |  |  |  |  | N | N | N | 150 | 0.49 | 61 | 94753 | 102690 | 140 | 17300 | 6 | 2 | 10 | 2018-01-05 20:34 | 1595 | 142 |  | 26 |  | * T/D 용강량 실측:1170mm / 16.0 TON TARE 값 수정함.* T/D FLUX 용탕부: 120KG / 유탕부: 15KG 투입 * 수소측정(10분)기준초과 이상공정 등록 및 생관통보 | A295129929624B10B049ED9629DF1A80 | 70D5184FCC20454893BF6BE7A01D4D52 | [12 empty] | 93.81 | 100 | 700 | 0 | 0 |  | 450 | 300 | 선택 | 선택 | 700 | 0 | 0 |  | 450 | 300 | 선택 | 선택 | 해제 | 미정 | 미정 | 미정 | 미정 |  | 미정 | SB083083 | C
A42883 | 2018-01-05 | 1 | D |  | 3 | A | AE5120M | 합금강 | C1 | BM#1 | 1626 | 43 | 1631 | 1576 | 33 | 6300 |  | 3 | 0.26 | 18 |  | -2.39 | 1580 | 1631 | 0 | 10.5 |  | 30 | 1 |  | Y |  | 2018-01-05 20:11 | 72 | 968 | 32 | 29 | 30 | 32 | 34 | 34 | 34 | 33 | 33 | 33 | 33 | 33 | 32 | 32 | 32 | 34 | 32 | 34 | -0.05 | Y | 40 | Y | -0.2 |  |  |  | 1.41 |  |  |  |  | N | N | N | 130 | 0.52 | 63 | 84590 | 106320 | 7030 | 15450 | 14 | 2 |  | 2018-01-05 20:22 | 1580 | 126 |  | 38 |  | *대보수래들 | [14 empty] | 74.66 | 100 | 0 | 0 | 0 |  | 450 |  | 선택 | 선택 | 0 | 0 | 0 |  | 450 |  | 선택 | 선택 | 미정 | 미정 | 미정 | 선택 | 미정 |  | 미정 | BT180180 | H
B42858 | 2018-01-05 | 2 | A |  | 2 | A | 20MNCRS5HM5 | 소입성보증강 | C1 | BM#2 | 1588 | 43 | 1645 | 1577 | 37 | 7500 |  | 1 | 0.49 | 19 |  | -2.23 | 1588 | 1648 | 0 | 2.38 | 0 | 10 | 4 | 59 | Y |  | 2018-01-05 21:08 | 80 | 1086 | 48 | 41 | 39 | 37 | 36 | 35 | 34 | 34 | 33 | 31 | 30 | 28 |  | 28 | 36 | 39 | 28 | 0 | -0.24 |  | 44.98 | Y | -0.4 |  |  |  | 1.1 |  |  |  |  | N | N | N | 140 | 0.52 | 58 | 103234 | 97810 | 20 | 16900 | 6 | 2 |  | 2018-01-05 21:18 | 1588 | 136 |  | 42 |  | *STR#2 미세크로깅 발생 전공정 통보 | [14 empty] | 106.43 | 100 | 0 | 0 | 0 |  | 450 | 300 | 선택 | 선택 | 0 | 0 | 300 |  | 450 | 300 | 선택 | 선택 | 해제 | 미정 | 미정 | 미정 | 미정 |  | 미정 | SB110110 | C
A42884 | 2018-01-05 | 1 | A |  | 4 | A | AE5120M | 합금강 | C1 | BM#1 | 1609 | 47 | 1624 | 1550 | 39 | 6800 |  | 3 | 0.26 | 17 |  | -2.36 | 1575 | 1624 | 0 | 10.26 |  | 6 | 7 | 59 | Y |  | 2018-01-05 21:03 | 67 | 1086 | 31 | 30 | 30 | 31 | 31 | 32 | 31 | 31 | 30 | 29 | 29 | 28 |  | 28 | 30 | 32 | 28 | 31 | -0.13 | Y | 30 | Y | -0.2 | [8 empty] | N | N | N | 120 | 0.52 | 59 | 152262 | 102790 | 7050 | 16000 | 14 | 2 |  | 2018-01-05 21:11 | 1575 | 132 |  | 51 |  | *유사강종 연연주 혼탕부 성분 확인 ID:107~109.207~209 | [14 empty] | 138.74 | 100 | 0 | 0 | 0 |  | 450 |  | 선택 | 선택 | 0 | 0 | 0 |  | 450 |  | 선택 | 선택 | 미정 | 미정 | 미정 | 선택 | 미정 |  | 미정 | BT180180 | C
B42859 | 2018-01-05 | 2 | A |  | 3 | A | 20MNCRS5HM5 | 소입성보증강 | C1 | BM#2 | 1593 | 62 | 1645 | 1556 | 54 | 11000 |  | 1 | 0.48 | 18 |  | 0 | 1572 | 1639 | 0 | 1.91 | 0 | 11 | 21 | 229 | Y |  | 2018-01-05 22:38 | 64 | 1087 | 24 | 29 | 32 | 32 | 32 | 31 | 30 | 29 | 28 | 27 | 26 | 26 | 25 | 25 | 29 | 32 | 25 | 32 | -0.14 |  | 50 | Y | -0.2 |  |  |  | 0.88 |  |  |  |  | N | N | N | 130 | 0.52 | 62 | 104373 | 106150 | 120 | 16500 | 6 | 2 |  | 2018-01-05 22:48 | 1572 | 126 |  | 12 | [16 empty] | 100.36 | 100 | 0 | 0 | 0 |  | 450 | 300 | 선택 | 선택 | 0 | 0 | 0 |  | 450 | 300 | 선택 | 선택 | 해제 | 미정 | 미정 | 미정 | 미정 |  | 미정 | RB130.00 | C
A42885 | 2018-01-05 | 1 | A |  | 5 | A | AE5120HM | 소입성보증강 | C1 | BM#1 | 1594 | 40 | 1621 | 1546 | 32 | 6200 |  | 3 | 0.26 | 18 |  | -1.94 | 1579 | 1621 | 0 | 11.28 |  | 16 | 11 | 45 | Y |  | 2018-01-05 22:11 | 71 | 1087 | 27 | 28 | 30 | 32 | 33 | 33 | 33 | 33 | 31 | 30 | 30 | 29 |  | 29 | 31 | 33 | 29 | 33 | -0.11 | Y | 35.02 | Y | -0.2 | [8 empty] | N | N | N | 110 | 0.52 | 56 | 50754 | 97360 | 7040 | 14000 | 14 | 2 |  | 2018-01-05 22:21 | 1579 | 126 |  | 46 | 10 | *유사강종 연연주 혼탕부 성분 확인 ID:101.201 | [14 empty] | 48.64 | 100 | 0 | 0 | 0 |  | 450 |  | 선택 | 선택 | 0 | 0 | 0 |  | 450 |  | 선택 | 선택 | 해제 | 미정 | 미정 | 선택 | 미정 |  | 미정 | BT180180 | H
B42860 | 2018-01-05 | 2 | A | 잔강최소화전 | 4 | A | 20MNCRS5HM5 | 소입성보증강 | C1 | BM#2 | 1609 | 42 | 1654 | 1544 | 37 | 7600 |  | 1 | 0.47 | 19 |  | 0 | 1566 | 1636 | 0 | 2.31 | 0 | 31 | 60 | 52 | Y |  | 2018-01-05 23:36 | 58 | 1088 | 23 | 26 | 27 | 28 | 29 | 29 | 29 | 28 | 28 | 27 | 26 |  |  | 26 | 27 | 29 | 26 | 29 | -0.09 | Y | 30 | Y | -0.2 |  |  |  | 0.98 |  |  |  |  | N | N | N | 120 | 0.52 | 49 | 70837 | 85730 | 3660 | 3000 | 6 | 2 |  | 2018-01-05 23:40 | 1566 | 118 |  | 19 |  | *STR#1 INTERRUPT 알람발생으로 정상적인 램핑다운이되지않아 테일 +500 mm 추가절단실시. | [14 empty] | 79.59 | 100 | 0 | 4528 | 0 |  | 450 | 300 | 선택 | 선택 | 0 | 4168 | 0 |  | 450 | 300 | 선택 | 선택 | 해제 | 미정 | 미정 | 미정 | 미정 |  | 미정 | RB100.00 | C
A42886 | 2018-01-05 | 1 | A |  | 6 | A | AE5120HM | 소입성보증강 | C1 | BM#1 | 1631 | 41 | 1596 | 1556 | 35 | 6800 |  | 3 | 0.26 | 16 |  | -1.65 | 1570 | 1603 | 0 | 6.28 |  | 28 | 35 | 92 | Y |  | 2018-01-05 23:09 | 62 | 1086 | 26 | 23 | 24 | 25 | 26 | 27 | 26 | 26 | 25 | 25 | 24 | 24 |  | 24 | 25 | 27 | 24 | 26 | -0.04 | Y | 29.98 | Y | 0 | [8 empty] | N | N | N | 100 | 0.52 | 55 | 101508 | 96730 | 7050 | 15900 | 14 | 2 |  | 2018-01-05 23:16 | 1570 | 126 |  | 48 |  | *롱노즐 SEN내부 패임으로 교체-5회사용 | [14 empty] | 97.89 | 100 | 0 | 0 | 0 |  | 450 |  | 선택 | 선택 | 0 | 0 | 0 |  | 450 |  | 선택 | 선택 | 해제 | 미정 | 미정 | 선택 | 선택 | 5 | 미정 | BT180180 | H
A42887 | 2018-01-05 | 1 | A |  | 7 | A | AE5120HM | 소입성보증강 | C1 | BM#1 | 1611 | 41 | 1629 | 1546 | 34 | 6500 |  | 3 | 0.36 | 17 |  | -2.19 | 1586 | 1633 | 0 | 9.61 |  | 30 | 2 | 43 | Y |  | 2018-01-06 00:01 | 78 | 1117 | 22 | 28 | 32 | 37 | 39 | 40 | 41 | 42 | 42 | 43 | 43 |  |  | 43 | 37 | 43 | 43 | 0 | 0 |  | 4.97 | Y | 0 | [8 empty] | N | N | N | 160 | 0.52 | 54 | 84590 | 93280 | 6970 | 16400 | 14 | 2 |  | 2018-01-06 00:13 | 1586 | 128 |  | 54 | [16 empty] | 84.38 | 100 | 0 | 0 | 0 |  | 450 |  | 선택 | 선택 | 0 | 0 | 0 |  | 450 |  | 선택 | 선택 | 해제 | 미정 | 미정 | 선택 | 미정 |  | 미정 | BT180180 | H
B42861 | 2018-01-05 | 2 | A | 잔강최소화 | 5 | A | KFMN438S | 합금강 | D1 | BM#2 | 1571 | 63 | 1625 | 1544 | 40 | 7900 |  | 3 | 0.36 | 17 |  | -2.1 | 1573 | 1617 | 11.57 | 1.05 |  | 22 | 37 | 59 | Y |  | 2018-01-06 00:28 | 81 | 1129 | -258 | 31 | 49 | 49 | 49 | 50 | 49 | 49 | 48 | 48 | 47 | 46 | 45 | 45 | 39 | 50 | 45 | 49 | -0.14 | Y | 35 | Y | -0.2 | [8 empty] | N | N | Y | 110 | 0.46 | 64 | 88384 | 110760 | 60 | 15100 | 6 | 2 |  | 2018-01-06 00:43 | 1573 | 123 |  | 32 | [16 empty] | 81.54 | 100 | 3700 | 0 | 0 |  | 650 | 400 | 선택 | 선택 | 3200 | 0 | 0 |  | 650 | 400 | 선택 | 선택 | 미정 | 미정 | 미정 | 미정 | 미정 |  | 미정 | RB100.00 | H
A42888 | 2018-01-05 | 1 | A | TUNDISH교체전 | 8 | A | AE5120HM | 소입성보증강 | C1 | BM#1 | 1612 | 42 | 1608 | 1567 | 37 | 6700 |  | 3 | 0.26 | 18 |  | -2.17 | 1577 | 1624 | 0.85 | 11.8 |  | 6 | 8 | 36 | Y |  | 2018-01-06 01:20 | 69 | 1124 | 42 | 42 | 42 | 42 | 42 | 42 | 40 | 40 | 38 | 37 | 36 | 35 | 33 | 33 | 40 | 42 | 33 | 42 | -0.18 |  | 50 | Y | -0.4 | [8 empty] | N | N | N | 140 | 0.51 | 60 | 111080 | 102100 | 6950 | 1800 | 14 | 2 |  | 2018-01-06 01:40 | 1577 | 126 |  | 33 |  |  | F83C11AF346E4879B824FEBD8D1E9271 | 050B056A331C4C9BB7A323610DBA7A35 |  | BD5245931C5D49779C784DBB5C6FA781 | [10 empty] | 101.86 | 100 | 0 | 2500 | 0 |  | 450 |  | 선택 | 선택 | 0 | 2500 | 0 |  | 450 |  | 선택 | 선택 | 해제 | 미정 | 미정 | 선택 | 미정 |  | 미정 | BT180180 | H
B42862 | 2018-01-05 | 2 | A |  | 6 | A | KFMN438S | 합금강 | D1 | BM#2 | 1572 | 36 | 1637 | 1584 | 30 | 5300 |  | 1 | 0.47 | 16 |  | -2.89 | 1553 | 1624 | 0.8 | 0 | 0 | 10 | 5 | 50 | Y |  | 2018-01-06 01:39 | 61 | 1135 | 41 | 36 | 34 | 32 | 31 | 29 | 28 | 27 | 26 | 25 | 24 | 23 | 22 | 22 | 29 | 34 | 22 | 0 | -0.23 |  | 52.5 | Y | 0 | [8 empty] | N | N | Y | 100 | 0.47 | 67 | 104166 | 104420 | 20 | 15000 | 6 | 2 |  | 2018-01-06 01:43 | 1553 | 123 |  | 28 |  | *STR#1,2 W/M압력저하로 S/R재셋팅 | [14 empty] | 101.63 | 100 | 0 | 0 | 0 |  | 650 | 400 | 선택 | 선택 | 0 | 0 | 0 |  | 650 | 400 | 선택 | 선택 | 미정 | 미정 | 미정 | 미정 | 미정 |  | 미정 | RB098.00 | C
B42863 | 2018-01-05 | 2 | A |  | 7 | A | KFMN438S | 합금강 | D1 | BM#2 | 1586 | 44 | 1654 | 1534 | 40 | 7800 |  | 1 | 0.47 | 15 |  | 0 | 1558 | 1627 | 1.02 | 0 | 0 | 11 | 22 | 53 | Y |  | 2018-01-06 02:44 | 66 | 1134 | 19 | 23 | 27 | 29 | 30 | 30 | 30 | 29 | 29 | 28 | 28 | 27 | 26 | 26 | 27 | 30 | 26 | 30 | -0.1 | Y | 39.98 | Y | -0.2 | [8 empty] | N | N | Y | 150 | 0.47 | 64 | 103640 | 98020 | 1670 | 16400 | 6 | 2 |  | 2018-01-06 03:13 | 1558 | 135 |  | 31 | [16 empty] | 103.64 | 100 | 0 | 0 | 0 |  | 650 | 400 | 선택 | 선택 | 0 | 0 | 0 |  | 650 | 400 | 선택 | 선택 | 미정 | 미정 | 미정 | 미정 | 미정 |  | 미정 | RB100.00 | C
A42889 | 2018-01-05 | 1 | A | TUNDISH교체 | 1 | A | FPA-27MNCR5H | 소입성보증강 | C1 | BM#1 | 1602 | 50 | 1642 | 1565 | 44 | 7900 |  | 3 | 0.26 | 20 |  | -1.72 | 1605 | 1647 | 0 | 12.03 |  | 16 | 12 | 37 | Y |  | 2018-01-06 02:16 | 101 | 1122 | 21 | 29 | 27 | 35 | 40 | 44 | 47 | 48 | 48 | 48 | 50 | 50 | 50 | 50 | 43 | 50 | 50 | 50 | 0 |  | 9.98 | Y | 0 |  | 1.68 | 1.68 | [5 empty] | N | N | M | 150 | 0.45 | 68 | 101508 | 106620 | 7090 | 15210 | 18 | 1 |  | 2018-01-06 02:20 | 1605 | 156 |  | 64 |  | *T/D가열온도:자동-1349`.수동건-1321`.STR#1:974.STR#2:1004.T/D FLUX 유:15,용:120 | [14 empty] | 89.32 | 100 | 700 | 0 | 0 |  | 650 |  | 선택 | 선택 | 700 | 0 | 0 |  | 650 |  | 선택 | 선택 | 해제 | 미정 | 미정 | 선택 | 선택 |  | 미정 | BT180180 | H
B42864 | 2018-01-05 | 2 | A | TUNDISH교체전 | 8 | A | KFMN438S | 합금강 | D1 | BM#2 | 1587 | 41 | 1647 | 1564 | 36 | 6700 |  | 1 | 0.47 | 15 |  | -2.92 | 1564 | 1629 | 0.88 | 0 | 0 | 31 | 61 | 61 | Y |  | 2018-01-06 03:34 | 72 | 1119 | 23 | 26 | 28 | 30 | 31 | 31 | 31 | 31 | 31 | 30 | 29 | 28 | 28 | 28 | 29 | 31 | 28 | 31 | -0.07 | Y | 40 | Y | 0 | [8 empty] | N | N | M | 140 | 0.47 | 63 | 88384 | 97650 | -1650 | 2000 | 6 | 2 |  | 2018-01-06 03:44 | 1564 | 141 |  | 48 |  |  | 1A04E685B9D34D74B2384E551C7EA298 | 0C6FB04E0642410796647E49CE9DE981 | 69F81CF05C694950A8A301038FB47286 | [11 empty] | 92.07 | 75 | 0 | 4698 | 0 |  | 650 | 400 | 해제 | 선택 | 0 | 5407 | 0 |  | 650 | 400 | 해제 | 선택 | 미정 | 미정 | 미정 | 미정 | 미정 |  | 미정 | RB100.00 | C
A42891 | 2018-01-05 | 1 | A |  | 2 | A | FPA-27MNCR5H | 소입성보증강 | C1 | BM#1 | 1610 | 40 | 1618 | 1551 | 32 | 5900 |  | 3 | 0.26 | 17 |  | -2.03 | 1570 | 1610 | 0.06 | 8.71 |  | 30 | 3 | 34 | Y |  | 2018-01-06 04:03 | 66 | 1126 | 51 | 45 | 42 | 40 | 39 | 38 | 37 | 35 | 34 | 33 | 32 | 32 | 31 | 31 | 38 | 42 | 31 | 0 | -0.22 |  | 50.02 | Y | -0.2 | [8 empty] | N | N | Y | 140 | 0.47 | 62 | 84590 | 97030 | 7070 | 15500 | 18 | 1 |  | 2018-01-06 04:08 | 1570 | 109 |  | 28 | [16 empty] | 81.3 | 100 | 0 | 0 | 0 |  | 650 |  | 선택 | 선택 | 0 | 0 | 0 |  | 650 |  | 선택 | 선택 | 해제 | 미정 | 미정 | 선택 | 미정 |  | 미정 | BT180180 | H
A42892 | 2018-01-05 | 1 | C |  | 3 | A | FPA-27MNCR5H | 소입성보증강 | C1 | BM#1 | 1598 | 40 | 1602 | 1564 | 36 | 6100 |  | 3 | 0.29 | 24 |  | -1.5 | 1575 | 1619 | 0 | 10.72 |  | 6 | 9 | 34 | Y |  | 2018-01-06 05:02 | 71 | 1122 | 30 | 36 | 39 | 41 | 42 | 42 | 43 | 42 | 41 | 41 | 40 | 40 | 39 | 39 | 40 | 43 | 39 | 42 | -0.13 | Y | 30 | Y | -0.2 | [8 empty] | N | N | Y | 130 | 0.47 | 63 | 84590 | 95960 | 7030 | 15800 | 18 | 1 |  | 2018-01-06 05:09 | 1575 | 116 |  | 34 | [16 empty] | 82.17 | 100 | 0 | 0 | 0 |  | 650 |  | 선택 | 선택 | 0 | 0 | 0 |  | 650 |  | 선택 | 선택 | 해제 | 미정 | 미정 | 선택 | 미정 |  | 미정 | BT180180 | H
B42865 | 2018-01-05 | 2 | C | TUNDISH교체 | 1 | A | 25MOCRS4HM | 소입성보증강 | C | BM#2 | 1615 | 48 | 1704 | 1574 | 44 | 8900 |  | 1 | 0.49 | 20 |  | -2.82 | 1604 | 1691 | 0 | 2.89 | 0 | 22 | 38 | 37 | Y |  | 2018-01-06 04:56 | 94 | 1144 | -267 | -218 | 37 | 37 | 33 | 33 | 33 | 32 | 39 | 44 | 46 | 47 | 48 | 48 | 43 | 49 | 48 | 33 | 0.33 |  | 5 | Y | -0.2 |  | 2 | 2 | [5 empty] | N | N | N | 150 | 0.52 | 55 | 92834 | 99220 | -720 | 14500 | 12 | 1 | 10 | 2018-01-06 05:04 | 1604 | 176 |  | 58 |  | *턴디쉬 플럭스 120KG/15KG *슬리브 롱노즐 사용 | [14 empty] | 94.25 | 75 | 738 | 0 | 0 |  | 410 | 300 | 선택 | 선택 | 747 | 0 | 0 |  | 410 | 300 | 선택 | 선택 | 해제 | 미정 | 미정 | 미정 | 미정 |  | 미정 | RB120.00 | C
B42866 | 2018-01-05 | 2 | C |  | 2 | C | 25MOCRS4HM | 소입성보증강 | C | BM#2 | 1600 | 50 | 1676 | 1535 | 45 | 8900 |  | 1 | 0.49 | 18 |  | -2.34 | 1583 | 1656 | 0 | 2.03 | 0 | 10 | 6 | 35 | Y |  | 2018-01-06 06:01 | 73 | 1136 | 47 | 38 | 34 | 31 | 29 | 28 | 27 | 26 | 25 | 24 | 22 |  |  | 22 | 30 | 34 | 22 | 0 | -0.3 |  | 40 | Y | -0.4 | [8 empty] | N | N | N | 140 | 0.55 | 53 | 99888 | 96240 | 2770 | 15400 | 12 | 1 | 20 | 2018-01-06 06:29 | 1583 | 172 |  | 51 |  | *성분 분석 C급 발생,생관통보 | [14 empty] | 100.9 | 83.33 | 0 | 0 | 0 |  | 410 | 300 | 선택 | 선택 | 0 | 0 | 0 |  | 410 | 300 | 선택 | 선택 | 해제 | 미정 | 미정 | 미정 | 미정 |  | 미정 | RB120.00 | C
A42893 | 2018-01-05 | 1 | C |  | 4 | A | FPA-27MNCR5H | 소입성보증강 | C1 | BM#1 | 1641 | 41 | 1647 | 1557 | 32 | 5900 |  | 3 | 0.29 | 17 |  | -2.52 | 1583 | 1637 | 0 | 16.57 |  | 20 | 1 | 12359 | Y |  | 2018-01-06 06:07 | 79 | 1220 | 37 | 34 | 33 | 34 | 35 | 35 | 36 | 35 | 35 | 35 | 35 | 34 | 35 | 35 | 35 | 36 | 34 | 35 | 0 | Y | 25 | Y | 0.2 | [8 empty] | N | N | Y | 120 | 0.47 | 64 | 101508 | 96400 | 6990 | 15700 | 18 | 1 |  | 2018-01-06 06:21 | 1583 | 125 |  | 34 | [16 empty] | 98.17 | 100 | 0 | 0 | 0 |  | 650 |  | 선택 | 선택 | 0 | 0 | 0 |  | 650 |  | 선택 | 선택 | 해제 | 미정 | 미정 | 선택 | 미정 |  | 미정 | BT180180 | H
B42867 | 2018-01-05 | 2 | C |  | 3 | C | 25MOCRS4HM | 소입성보증강 | C | BM#2 | 1598 | 52 | 1685 | 1567 | 46 | 9300 |  | 1 | 0.51 | 23 |  | 0 | 1585 | 1676 | 0 | 6.73 | 0 | 11 | 23 | 37 | Y |  | 2018-01-06 07:18 | 75 | 1122 | 20 | 32 | 38 | 40 | 40 | 40 | 39 | 38 | 37 | 36 | 34 | 32 |  | 32 | 35 | 40 | 32 | 40 | -0.2 | Y | 39.98 | Y | -0.4 | [8 empty] | N | N | N | 140 | 0.51 | 58 | 99888 | 97240 | 1800 | 14600 | 12 | 1 | 30 | 2018-01-06 07:39 | 1585 | 149 |  | 29 | 20 | *전공정 요청 감속주입 *성분 분석 C급 발생,생관통보 | [14 empty] | 101.77 | 83.33 | 0 | 0 | 0 |  | 410 | 300 | 선택 | 선택 | 0 | 0 | 0 |  | 410 | 300 | 선택 | 선택 | 해제 | 미정 | 미정 | 미정 | 미정 |  | 미정 | RB120.00 | C
A42894 | 2018-01-05 | 1 | C |  | 5 | B | FPA-27MNCR5H | 소입성보증강 | C1 | BM#1 | 1618 | 49 | 1627 | 1566 | 33 | 6200 |  | 3 | 0.3 | 17 |  | -2.09 | 1584 | 1627 | 0 | 18.38 |  | 16 | 13 | 44 | Y |  | 2018-01-06 06:57 | 80 | 1088 | 33 | 39 | 42 | 44 | 45 | 46 | 45 | 45 | 45 | 43 | 42 | 42 | 41 | 41 | 42 | 46 | 41 | 45 | -0.13 | Y | 39.97 | Y | 0 | [8 empty] | N | N | Y | 110 | 0.47 | 65 | 101508 | 100400 | 7010 | 16300 | 18 | 1 |  | 2018-01-06 07:01 | 1584 | 135 |  | 49 | [16 empty] | 94.51 | 100 | 0 | 0 | 0 |  | 650 |  | 선택 | 선택 | 0 | 0 | 0 |  | 650 |  | 선택 | 선택 | 해제 | 미정 | 미정 | 선택 | 미정 |  | 미정 | BT180180 | H
B42868 | 2018-01-06 | 2 | C |  | 4 | A | 25MOCRS4HM | 소입성보증강 | C | BM#2 | 1582 | 50 | 1656 | 1547 | 41 | 8400 |  | 1 | 0.48 | 19 |  | -2.37 | 1574 | 1638 | 0 | 3.77 | 0 | 31 | 62 | 45 | Y |  | 2018-01-06 08:24 | 64 | 1092 | 28 | 29 | 30 | 31 | 30 | 29 | 28 | 28 | 26 | 25 | 23 | 21 | 19 | 19 | 27 | 31 | 19 | 28 | -0.27 | Y | 45.02 | Y | -0.4 | [8 empty] | N | N | N | 120 | 0.49 | 62 | 98534 | 100020 | 230 | 14300 | 12 | 1 | 40 | 2018-01-06 08:35 | 1574 | 134 |  | 24 | 16 | *전공정 요청 감속주입 | [14 empty] | 98.34 | 81.25 | 0 | 0 | 0 |  | 410 | 300 | 선택 | 선택 | 0 | 0 | 0 |  | 410 | 300 | 선택 | 선택 | 해제 | 미정 | 미정 | 미정 | 미정 |  | 미정 | RB100.00 | C
A42895 | 2018-01-06 | 1 | C |  | 6 | A | FPA-27MNCR5H | 소입성보증강 | C1 | BM#1 | 1629 | 42 | 1608 | 1562 | 33 | 6100 |  | 3 | 0.28 | 17 |  | -1.6 | 1575 | 1608 | 0 | 8.39 |  | 28 | 37 | 166 | Y |  | 2018-01-06 07:59 | 71 | 1070 | 40 | 36 | 35 | 35 | 34 | 33 | 33 | 33 | 33 | 32 | 31 | 31 | 30 | 30 | 33 | 35 | 30 | 33 | -0.09 |  | 55 | Y | 0 | [8 empty] | N | N | Y | 100 | 0.47 | 70 | 118426 | 104280 | 110 | 15400 | 18 | 1 |  | 2018-01-06 08:06 | 1575 | 126 |  | 55 | 22 | *전공정요청 L/D잔강 이월 미실시 | [14 empty] | 113.54 | 100 | 0 | 0 | 0 |  | 650 |  | 선택 | 선택 | 0 | 0 | 0 |  | 650 |  | 선택 | 선택 | 해제 | 미정 | 미정 | 해제 | 미정 |  | 미정 | BT180180 | H
B42869 | 2018-01-06 | 2 | C | 잔강최소화전 | 5 | B | 25MOCRS4HM | 소입성보증강 | C | BM#2 | 1560 | 53 | 1657 | 1555 | 44 | 9100 |  | 1 | 0.5 | 18 |  | 0 | 1642 | 1642 | 1.24 | 0.13 | 0 | 30 | 4 | 107 | Y |  | 2018-01-06 09:39 | 132 | 1095 | 15 | 24 | 27 | 29 | 30 | 29 | 28 | 27 | 25 | 24 | 22 | 21 | 18 | 18 | 25 | 30 | 18 | 0 | -0.3 | Y | 39.98 | Y | -0.6 | [8 empty] | N | N | N | 110 | 0.49 | 64 | 87735 | 104410 | 7790 | 3000 | 12 | 1 | 10 | 2018-01-06 09:47 | 1589 | 130 |  | 14 |  | *전공정 요청 감속주입 | [14 empty] | 84.52 | 73.33 | 0 | 3450 | 0 |  | 410 | 300 | 선택 | 선택 | 0 | 5330 | 0 |  | 410 | 300 | 선택 | 선택 | 해제 | 미정 | 미정 | 미정 | 미정 |  | 미정 | RB100.00 | H
A42896 | 2018-01-06 | 1 | C |  | 7 | A | FPA-27MNCR5H | 소입성보증강 | C1 | BM#1 | 1657 | 39 | 1621 | 1599 | 29 | 4500 |  | 3 | 0.32 | 17 |  | -1.95 | 1581 | 1621 | 5.42 | 11.81 |  | 6 | 10 | 61 | Y |  | 2018-01-06 09:16 | 77 | 1087 | 28 | 31 | 34 | 37 | 39 | 40 | 40 | 40 | 39 | 39 | 39 | 38 | 39 | 39 | 37 | 40 | 38 | 40 | -0.03 | Y | 30 | Y | 0.2 | [8 empty] | N | N | Y | 150 | 0.47 | 65 | 101508 | 99770 | 4730 | 15500 | 18 | 1 |  | 2018-01-06 09:22 | 1581 | 116 |  | 49 | 19 | *전공정요청 L/D잔강 이월 미실시 | [14 empty] | 97.18 | 100 | 0 | 0 | 0 |  | 650 |  | 선택 | 선택 | 0 | 0 | 0 |  | 650 |  | 선택 | 선택 | 해제 | 미정 | 미정 | 해제 | 미정 |  | 미정 | BT180180 | H
B42870 | 2018-01-06 | 2 | C | 잔강최소화 | 6 | A | 25MOCRS4HM3 | 소입성보증강 | C | BM#2 | 1565 | 47 | 1664 | 1534 | 41 | 8400 |  | 1 | 0.5 | 19 |  | 0 | 1568 | 1642 | 0.06 | 2.99 | 0 | 10 | 7 | 40 | Y |  | 2018-01-06 10:37 | 60 | 1092 | -239 | 18 | 23 | 25 | 26 | 25 | 25 | 25 | 24 |  |  |  |  | 24 | 14 | 26 | 24 | 25 | -0.1 | Y | 20.02 | Y | -0.2 | [8 empty] | N | N | N | 150 | 0.48 | 44 | 92294 | 82880 | 21720 | 15700 | 12 | 1 | 10 | 2018-01-06 10:50 | 1568 | 141 |  | 34 |  | *트랜스퍼카 쾐칭 장입으로 인한 BLLOOM 정체, 감속주입 *전공정 요청 래들 잔강 18톤 내림 | [14 empty] | 92.39 | 75 | 2500 | 0 | 0 |  | 410 | 300 | 선택 | 선택 | 2500 | 0 | 0 |  | 410 | 300 | 선택 | 선택 | 해제 | 미정 | 미정 | 미정 | 선택 | 5 | 미정 | RB090.00 | C
A42897 | 2018-01-06 | 1 | C | TUNDISH교체전 | 8 | A | FPA-27MNCR5H | 소입성보증강 | C1 | BM#1 | 1610 | 39 | 1615 | 1565 | 30 | 5400 |  | 3 | 0.29 | 17 |  | -1.79 | 1578 | 1615 | 1.91 | 9.42 |  | 20 | 2 | 65 | Y |  | 2018-01-06 10:11 | 74 | 1087 | 37 | 32 | 30 | 30 | 31 | 32 | 32 | 33 | 32 | 31 | 31 | 31 | 30 | 31 | 32 | 33 | 30 | 32 | -0.02 | Y | 24.98 | Y | 0.2 | [8 empty] | N | N | M | 140 | 0.47 | 68 | 94782 | 98250 | 4100 | 2000 | 18 | 1 |  | 2018-01-06 10:18 | 1578 | 122 |  | 59 |  | *전공정요청 L/D잔강 이월 미실시 | 2EC625D185314551A66C716C21232BC9 | AEF8B90A2C25463DA0210179B14425DB | 4A3BB7ADBAED47898CAF3D8CAF33C66E | [11 empty] | 92.61 | 100 | 0 | 2500 | 0 |  | 650 |  | 선택 | 선택 | 0 | 2670 | 0 |  | 650 |  | 선택 | 선택 | 해제 | 미정 | 미정 | 미정 | 미정 |  | 미정 | BT180180 | H
B42871 | 2018-01-06 | 2 | C |  | 7 | A | 25MOCRS4HM3 | 소입성보증강 | C | BM#2 | 1563 | 47 | 1654 | 1544 | 42 | 8700 |  | 1 | 0.49 | 19 |  | 0 | 1637 | 1637 | 0 | 2.97 | 0 | 11 | 24 | 48 | Y |  | 2018-01-06 11:38 | 129 | 1091 | 22 | 27 | 31 | 33 | 33 | 32 | 32 | 32 | 31 | 31 | 29 | 28 | 27 | 25 | 29 | 33 | 25 | 32 | -0.17 | Y | 45.77 | Y | -0.4 | [8 empty] | N | N | N | 140 | 0.47 | 64 | 90144 | 98300 | 750 | 15500 | 12 | 1 | 10 | 2018-01-06 11:55 | 1585 | 122 |  | 20 |  | *전공정 요청 감속주입 | [14 empty] | 91.52 | 100 | 0 | 0 | 0 |  | 410 | 300 | 선택 | 선택 | 0 | 0 | 0 |  | 410 | 300 | 선택 | 선택 | 해제 | 미정 | 미정 | 미정 | 미정 |  | 미정 | RB090.00 | C
A42898 | 2018-01-06 | 1 | C | TUNDISH교체 | 1 | A | STB3D | 베어링강 | STB (SF) | BM#1 | 1581 | 50 | 1586 | 1538 | 46 | 7700 |  | 3 | 0.3 | 29 |  | -1.36 | 1542 | 1586 | 20.65 | 0 |  | 16 | 14 | 58 | Y |  | 2018-01-06 11:50 | 91 | 1085 | -79 | 44 | 40 | 42 | 47 | 50 | 51 | 52 | 52 | 52 | 52 | 52 | 52 | 52 | 49 | 52 | 52 | 52 | 0 |  | 25.02 | Y | 0 |  | 2.11 | 1.98 | [5 empty] | N | N | M | 230 | 0.45 | 63 | 101508 | 98350 | 7000 | 14300 | 9 | 2 |  | 2018-01-06 11:59 | 1542 | 148 |  | 51 |  | *T/D플럭스 유15 용275KG *래들미개공으로 강제개공실시 이상공정등록 ID 106.206 | [14 empty] | 96.35 | 100 | 1500 | 0 | 0 |  | 650 |  | 선택 | 해제 | 1500 | 0 | 0 |  | 650 |  | 선택 | 해제 | 선택 | 미정 | 미정 | 선택 | 미정 |  | 미정 | BT180180 | H
B42872 | 2018-01-06 | 2 | D |  | 8 | A | 25MOCRS4HM3 | 소입성보증강 | C | BM#2 | 1580 | 50 | 1664 | 1544 | 45 | 9200 |  | 1 | 0.5 | 18 |  | 0 | 1640 | 1640 | 0.69 | 1.14 | 0 | 31 | 63 | 50 | Y |  | 2018-01-06 12:46 | 132 | 1091 | 22 | 27 | 32 | 34 | 34 | 34 | 33 | 32 | 31 | 30 | 28 | 27 | 24 | 24 | 30 | 34 | 24 | 34 | -0.22 | Y | 45 | Y | -0.6 | [8 empty] | N | N | N | 130 | 0.47 | 65 | 91560 | 99810 | 260 | 16200 | 12 | 1 |  | 2018-01-06 12:56 | 1586 | 120 |  | 18 |  | *전공정 요청 감속주입 | [14 empty] | 86.38 | 100 | 0 | 0 | 0 |  | 410 | 300 | 선택 | 선택 | 0 | 0 | 0 |  | 410 | 300 | 선택 | 선택 | 해제 | 미정 | 미정 | 미정 | 미정 |  | 미정 | SB110110 | C
A42899 | 2018-01-06 | 1 | D |  | 2 | A | STB3D | 베어링강 | STB (SF) | BM#1 | 1591 | 41 | 1566 | 1547 | 33 | 5100 |  | 3 | 0.3 | 28 |  | -1.47 | 1519 | 1566 | 13.74 | 0 |  | 28 | 38 | 56 | N | 1 | 2018-01-06 12:54 | 68 | 1095 | 49 | 40 | 35 | 32 | 29 | 29 | 28 | 28 | 27 | 25 | 25 | 25 | 23 | 23 | 31 | 35 | 23 | 25 | -0.24 |  | 50.03 | Y | -0.4 | [8 empty] | N | N | Y | 220 | 0.48 | 60 | 84590 | 93710 | 7090 | 15900 | 9 | 2 |  | 2018-01-06 13:14 | 1519 | 138 |  | 54 | 20 | *래들미개공으로 강제개공실시 이상공정등록 ID 101.201 | [14 empty] | 83.5 | 100 | 0 | 0 | 0 |  | 650 |  | 선택 | 해제 | 0 | 0 | 0 |  | 650 |  | 선택 | 해제 | 선택 | 미정 | 미정 | 선택 | 미정 |  | 미정 | BT180180 | H
B42873 | 2018-01-06 | 2 | D |  | 9 | B | 25MOCRS4HM3 | 소입성보증강 | C | BM#2 | 1602 | 53 | 1644 | 1574 | 44 | 9000 |  | 1 | 0.49 | 18 |  | -2.32 | 1577 | 1642 | 0 | 2.62 | 0 | 30 | 5 | 53 | Y |  | 2018-01-06 14:02 | 69 | 1088 | 20 | 29 | 35 | 38 | 40 | 39 | 39 | 39 | 38 | 37 | 36 | 35 | 33 | 32 | 35 | 40 | 32 | 39 | -0.18 | Y | 45.02 | Y | -0.2 | [8 empty] | N | N | N | 120 | 0.5 | 66 | 93584 | 107940 | 50 | 14800 | 12 | 1 | 40 | 2018-01-06 14:04 | 1577 | 125 |  | 10 |  | * 전공정 작업지연 감속주입 요청. | [14 empty] | 81.03 | 100 | 0 | 0 | 0 |  | 410 | 300 | 선택 | 선택 | 0 | 0 | 0 |  | 410 | 300 | 선택 | 선택 | 해제 | 미정 | 미정 | 미정 | 미정 |  | 미정 | RB100.00 | C
A42900 | 2018-01-06 | 1 | D |  | 3 | A | STB3D | 베어링강 | STB (SF) | BM#1 | 1581 | 41 | 1568 | 1535 | 34 | 5400 |  | 3 | 0.28 | 29 |  | -1.51 | 1519 | 1568 | 14.78 | 0 |  | 6 | 11 | 56 | Y |  | 2018-01-06 13:59 | 68 | 1090 | 23 | 30 | 34 | 38 | 38 | 39 | 39 | 38 | 38 | 37 | 37 | 36 | 35 | 35 | 36 | 39 | 35 | 38 | -0.11 | Y | 35 | Y | -0.2 | [8 empty] | N | N | Y | 210 | 0.48 | 62 | 101508 |  | 7080 | 15200 | 9 | 2 |  | 2018-01-06 14:14 | 1519 | 140 |  | 50 | [16 empty] | 99.18 | 100 | 0 | 0 | 0 |  | 650 |  | 선택 | 해제 | 0 | 0 | 0 |  | 650 |  | 선택 | 해제 | 선택 | 미정 | 미정 | 선택 | 미정 |  | 미정 | BT180180 | H
B42874 | 2018-01-06 | 2 | D |  | 10 | B | 25MOCRS4HM3 | 소입성보증강 | C | BM#2 | 1634 | 44 | 1645 | 1596 | 36 | 6900 |  | 1 | 0.49 | 18 |  | -2.22 | 1574 | 1637 | 0 | 1.47 | 0 | 10 | 8 | 63 | Y |  | 2018-01-06 14:58 | 66 | 1086 | 29 | 29 | 31 | 32 | 31 | 31 | 30 | 29 | 28 | 27 | 25 | 24 |  | 24 | 29 | 32 | 24 | 31 | -0.2 | Y | 39.98 | Y | -0.2 | [8 empty] | N | N | N | 110 | 0.54 | 58 | 101710 | 103960 | 3150 | 15100 | 12 | 1 | 10 | 2018-01-06 15:00 | 1574 | 126 |  | 23 | [16 empty] | 95.06 | 100 | 0 | 0 | 0 |  | 410 | 300 | 선택 | 선택 | 0 | 0 | 0 |  | 410 | 300 | 선택 | 선택 | 해제 | 미정 | 미정 | 미정 | 미정 |  | 미정 | RB105.00 | C
A42901 | 2018-01-06 | 1 | D |  | 4 | A | STB3D | 베어링강 | STB (SF) | BM#1 | 1518 | 45 | 1560 | 1532 | 37 | 5900 |  | 3 | 0.28 | 30 |  | -1.38 | 1514 | 1560 | 13.77 | 0 |  | 20 | 3 | 58 | Y |  | 2018-01-06 15:06 | 63 | 1089 | 35 | 34 | 32 | 32 | 34 | 33 | 32 | 31 | 31 | 31 | 30 | 29 | 29 | 29 | 32 | 34 | 29 | 32 | -0.11 | Y | 45.02 | Y | 0 | [8 empty] | N | N | Y | 200 | 0.48 | 67 | 101508 | 99560 | 7110 | 15800 | 9 | 2 |  | 2018-01-06 15:12 | 1514 | 131 |  | 45 | 10 | [15 empty] | 94.69 | 100 | 0 | 0 | 0 |  | 650 |  | 선택 | 해제 | 0 | 0 | 0 |  | 650 |  | 선택 | 해제 | 선택 | 미정 | 미정 | 선택 | 미정 |  | 미정 | BT180180 | H
B42875 | 2018-01-06 | 2 | D |  | 11 | A | SCM822HT | 소입성보증강 | C | BM#2 | 1583 | 45 | 1654 | 1544 | 39 | 7800 |  | 1 | 0.5 | 15 |  | -2.14 | 1575 | 1628 | 0 | 4.07 | 0 | 11 | 25 | 58 | Y |  | 2018-01-06 15:48 | 67 | 1086 | 22 | 27 | 30 | 32 | 33 | 32 | 32 | 31 | 31 | 29 | 29 | 28 | 26 | 26 | 29 | 33 | 26 | 32 | -0.17 | Y | 40 | Y | -0.4 | [8 empty] | N | N | Y | 100 | 0.48 | 62 | 111115 | 96850 | 1450 | 16900 | 12 | 1 | 20 | 2018-01-06 15:48 | 1575 | 127 |  | 34 | [16 empty] | 113.15 | 100 | 0 | 0 | 0 |  | 490 | 300 | 선택 | 선택 | 0 | 0 | 0 |  | 490 | 300 | 선택 | 선택 | 해제 | 미정 | 미정 | 미정 | 미정 |  | 미정 | RB160.00 | C
A42902 | 2018-01-06 | 1 | D |  | 5 | A | STB3D | 베어링강 | STB (SF) | BM#1 | 1590 | 41 | 1543 | 1535 | 38 | 5900 |  | 3 | 0.28 | 28 |  | -0.98 | 1512 | 1543 | 13.65 | 0 |  | 16 | 15 | 49 | Y |  | 2018-01-06 16:34 | 61 | 1086 | 29 | 31 | 33 | 33 | 33 | 32 | 31 | 30 | 30 | 29 | 28 | 27 | 27 | 27 | 30 | 33 | 27 | 33 | -0.11 |  | 54.98 | Y | 0 | [8 empty] | N | N | Y | 190 | 0.48 | 68 | 101508 | 104780 | 7080 | 17000 | 9 | 2 |  | 2018-01-06 16:38 | 1512 | 110 |  | 25 | 25 | [15 empty] | 90.27 | 100 | 0 | 0 | 0 |  | 650 |  | 선택 | 해제 | 0 | 0 | 0 |  | 650 |  | 선택 | 해제 | 선택 | 미정 | 미정 | 미정 | 미정 |  | 미정 | BT180180 | H
B42876 | 2018-01-06 | 2 | D |  | 12 | A | SCM822HT | 소입성보증강 | C | BM#2 | 1610 | 42 | 1666 | 1577 | 38 | 7600 |  | 1 | 0.52 | 16 |  | -2.43 | 1586 | 1640 | 0 | 4.91 | 0 | 31 | 64 | 58 | Y |  | 2018-01-06 17:06 | 78 | 1086 | 24 | 32 | 37 | 39 | 40 | 40 | 40 | 40 | 39 | 38 | 37 | 36 | 34 | 34 | 37 | 40 | 34 | 40 | -0.14 | Y | 41.73 | Y | 0 | [8 empty] | N | N | N | 150 | 0.47 | 63 | 155717 | 97930 | 3150 | 14700 | 12 | 1 | 40 | 2018-01-06 17:09 | 1586 | 130 |  | 20 |  | * 유사강종 연연주 혼탕부 ID:310~312/410~412이상재등록 | [14 empty] | 154.18 | 100 | 0 | 0 | 0 |  | 410 | 300 | 선택 | 선택 | 0 | 0 | 0 |  | 410 | 300 | 선택 | 선택 | 해제 | 미정 | 미정 | 미정 | 미정 |  | 미정 | BT180180 | C
A42903 | 2018-01-06 | 1 | D |  | 6 | A | STB3D | 베어링강 | STB (SF) | BM#1 | 1643 | 42 | 1552 | 1574 | 29 | 4400 |  | 3 | 0.31 | 28 |  | -1.43 | 1506 | 1552 | 12.02 | 0 |  | 28 | 39 | 67 | Y |  | 2018-01-06 17:58 | 55 | 1087 | 26 | 30 | 33 | 34 | 34 | 33 | 32 | 31 | 32 | 30 | 30 | 30 | 30 | 29 | 31 | 34 | 29 | 30 | -0.1 | Y | 50 | Y | -0.2 | [8 empty] | N | N | Y | 180 | 0.48 | 69 | 101508 | 105940 | 7080 | 16200 | 9 | 2 |  | 2018-01-06 17:57 | 1506 | 104 |  | 10 | [16 empty] | 89.36 | 100 | 0 | 0 | 0 |  | 650 |  | 선택 | 해제 | 0 | 0 | 0 |  | 650 |  | 선택 | 해제 | 선택 | 미정 | 미정 | 선택 | 미정 |  | 미정 | BT180180 | H
B42877 | 2018-01-06 | 2 | D |  | 13 | A | SCM822HD2 | 소입성보증강 | C2 | BM#2 | 1577 | 47 | 1646 | 1554 | 40 | 8200 |  | 1 | 0.49 | 16 |  | -2.23 | 1586 | 1639 | 0 | 2.62 | 0 | 30 | 6 | 42 | Y |  | 2018-01-06 17:56 | 78 | 1089 | 31 | 33 | 36 | 37 | 37 | 37 | 36 | 35 | 33 | 32 | 30 | 27 |  | 27 | 34 | 37 | 27 | 37 | -0.25 | Y | 40.02 | Y | -0.6 | [8 empty] | N | N | N | 140 | 0.54 | 55 | 41232 | 100010 | 50 | 14700 | 12 | 1 | 10 | 2018-01-06 17:58 | 1586 | 137 |  | 36 |  | * 유사강종 연연주 혼탕부 ID:301/401 이상재등록 | [14 empty] | 41.23 | 100 | 0 | 0 | 0 |  | 450 | 300 | 선택 | 선택 | 0 | 0 | 0 |  | 450 | 300 | 선택 | 선택 | 해제 | 미정 | 미정 | 미정 | 미정 |  | 미정 | RB085.00 | C
A42904 | 2018-01-06 | 1 | D |  | 7 | A | STB3D | 베어링강 | STB (SF) | BM#1 | 1612 | 41 | 1563 | 1570 | 34 | 5500 |  | 3 | 0.32 | 29 |  | -1.37 | 1518 | 1563 | 14.2 | 0 |  | 6 | 12 | 89 | Y |  | 2018-01-06 18:52 | 67 | 1087 | 33 | 37 | 39 | 40 | 40 | 40 | 39 | 39 | 39 | 38 | 37 | 35 | 34 | 34 | 38 | 40 | 34 | 40 | -0.13 | Y | 45.02 | Y | -0.2 | [8 empty] | N | N | Y | 230 | 0.48 | 66 | 101508 | 101760 | 7030 | 16200 | 9 | 2 |  | 2018-01-06 18:58 | 1518 | 110 |  | 26 | [16 empty] | 92.79 | 100 | 0 | 0 | 0 |  | 650 |  | 선택 | 해제 | 0 | 0 | 0 |  | 650 |  | 선택 | 해제 | 선택 | 미정 | 미정 | 선택 | 미정 |  | 미정 | BT180180 | H
B42878 | 2018-01-06 | 2 | D |  | 14 | A | SCM822HD2 | 소입성보증강 | C2 | BM#2 | 1587 | 47 | 1664 | 1575 | 38 | 7700 |  | 1 | 0.5 | 17 |  | -2.33 | 1586 | 1647 | 0 | 3.11 | 0 | 10 | 9 | 51 | Y |  | 2018-01-06 18:57 | 78 | 1087 | 25 | 32 | 37 | 40 | 40 | 40 | 39 | 38 | 37 | 36 | 34 | 32 |  | 32 | 36 | 40 | 32 | 40 | -0.2 | Y | 40 | Y | -0.4 | [8 empty] | N | N | N | 130 | 0.52 | 59 | 90281 | 100840 | 90 | 14600 | 12 | 1 | 20 | 2018-01-06 19:07 | 1586 | 132 |  | 33 | [16 empty] | 90.28 | 100 | 0 | 0 | 0 |  | 450 | 300 | 선택 | 선택 | 0 | 0 | 0 |  | 450 | 300 | 선택 | 선택 | 해제 | 미정 | 미정 | 미정 | 미정 |  | 미정 | RB080.00 | C
B42879 | 2018-01-06 | 2 | D | TUNDISH교체전 | 15 | A | SCM822HD2 | 소입성보증강 | C2 | BM#2 | 1589 | 45 | 1654 | 1556 | 39 | 7700 |  | 1 | 0.5 | 16 |  | -2.25 | 1588 | 1644 | 0 | 3.96 | 0 | 11 | 26 | 44 | Y |  | 2018-01-06 20:02 | 80 | 1086 | 29 | 33 | 34 | 35 | 35 | 35 | 34 | 33 | 32 | 31 | 29 | 28 |  | 28 | 32 | 35 | 28 | 35 | -0.17 | Y | 40 | Y | -0.2 | [8 empty] | N | N | N | 120 | 0.52 | 58 | 103702 | 99630 | 370 | 2000 | 12 | 1 | 30 | 2018-01-06 20:06 | 1588 | 135 |  | 29 |  |  | 8DA77228D61046AEA066DA1B51953EAB | 4E683E58B40E44B0A55B8B530816EE91 | 551E4206C1CD4C14B3DDF579C2D4526B | [11 empty] | 103.7 | 100 | 0 | 2900 | 0 |  | 450 | 300 | 선택 | 선택 | 0 | 2700 | 0 |  | 450 | 300 | 선택 | 선택 | 해제 | 미정 | 미정 | 미정 | 미정 |  | 미정 | BT180180 | C
A42905 | 2018-01-06 | 1 | D |  | 8 | A | STB3D | 베어링강 | STB (SF) | BM#1 | 1614 | 43 | 1548 | 1570 | 31 | 5200 |  | 3 | 0.32 | 28 |  | -1.13 | 1511 | 1548 | 14 | 0 |  | 20 | 4 | 82 | Y |  | 2018-01-06 19:52 | 60 | 1087 | 34 | 31 | 30 | 29 | 28 | 28 | 28 | 28 | 27 | 27 | 27 | 26 | 25 | 25 | 28 | 30 | 25 | 28 | -0.09 |  | 55.03 | Y | 0 | [8 empty] | N | N | Y | 220 | 0.48 | 66 | 101508 | 99470 | 7100 | 16200 | 9 | 2 |  | 2018-01-06 20:00 | 1511 | 118 |  | 35 | [16 empty] | 94.78 | 100 | 0 | 0 | 0 |  | 650 |  | 선택 | 해제 | 0 | 0 | 0 |  | 650 |  | 선택 | 해제 | 선택 | 미정 | 미정 | 선택 | 미정 |  | 미정 | BT180180 | H
A42906 | 2018-01-06 | 1 | B |  | 9 | A | STB3D | 베어링강 | STB (SF) | BM#1 | 1575 | 47 | 1564 | 1539 | 43 | 6600 |  | 3 | 0.29 | 28 |  | -1.48 | 1508 | 1564 | 16.35 | 0 |  | 16 | 16 | 72 | Y |  | 2018-01-06 21:08 | 57 | 1087 | 24 | 27 | 30 | 32 | 32 | 31 | 31 | 31 | 30 | 29 | 30 | 29 | 28 | 28 | 30 | 32 | 28 | 31 | -0.09 | Y | 45 | Y | -0.2 | [8 empty] | N | N | Y | 210 | 0.48 | 64 | 101508 | 99470 | 7100 | 14500 | 9 | 2 |  | 2018-01-06 21:18 | 1508 | 122 |  | 24 | [16 empty] | 95.31 | 100 | 0 | 0 | 0 |  | 650 |  | 선택 | 해제 | 0 | 0 | 0 |  | 650 |  | 선택 | 해제 | 선택 | 미정 | 미정 | 선택 | 선택 | 8 | 미정 | BT180180 | H
B42880 | 2018-01-06 | 2 | B | TUNDISH교체 | 1 | A | SCM420HT | 소입성보증강 | C | BM#2 | 1587 | 51 | 1685 | 1555 | 47 | 9500 |  | 1 | 0.5 | 20 |  | -2.32 | 1608 | 1690 | 0 | 3.26 | 0 | 31 | 65 | 36 | Y |  | 2018-01-06 21:10 | 98 | 1086 | -468 | -114 | 42 | 42 | 41 | 40 | 38 | 31 | 33 | 42 | 46 | 50 | 51 | 52 | 42 | 53 | 52 | 42 | -0.2 |  | 4.98 | Y | -0.2 |  | 2.14 | 2.08 | [5 empty] | N | N | N | 150 | 0.49 | 54 | 89347 | 92890 | 2310 | 16000 | 8 | 2 | 10 | 2018-01-06 21:10 | 1608 | 162 |  | 46 |  | * T/D 용강량 실측:1180mm / 15.5 TON TARE값 수정 함. * T/D FLUX 용탕부: 120 KG / 유탕부: 15KG 투입 * 슬리브 롱노즐( Y자형 ) 사용 | [14 empty] | 93.46 | 100 | 700 | 0 | 0 |  | 410 | 300 | 선택 | 선택 | 700 | 0 | 0 |  | 410 | 300 | 선택 | 선택 | 해제 | 미정 | 미정 | 미정 | 미정 |  | 미정 | RB140.00 | C
A42907 | 2018-01-06 | 1 | B |  | 10 | B | STB3D | 베어링강 | STB (SF) | BM#1 | 1584 | 41 | 1558 | 1530 | 38 | 5700 |  | 3 | 0.29 | 28 |  | -1.35 | 1515 | 1558 | 13.27 | 0 |  | 28 | 40 | 63 | Y |  | 2018-01-06 22:08 | 64 | 1087 | 24 | 29 | 33 | 36 | 37 | 38 | 38 | 38 | 38 | 39 | 38 | 38 | 38 | 38 | 36 | 39 | 38 | 38 | -0.05 | Y | 20 | Y | 0 | [8 empty] | N | N | Y | 200 | 0.48 | 68 | 101508 | 103480 | 7100 | 13800 | 9 | 2 |  | 2018-01-06 22:16 | 1515 | 115 |  | 30 | 14 | [15 empty] | 91.86 | 100 | 0 | 0 | 0 |  | 650 |  | 선택 | 해제 | 0 | 0 | 0 |  | 650 |  | 선택 | 해제 | 선택 | 미정 | 미정 | 선택 | 미정 |  | 미정 | BT180180 | H
B42881 | 2018-01-06 | 2 | B |  | 2 | A | SCM420HT | 소입성보증강 | C | BM#2 | 1565 | 48 | 1645 | 1544 | 41 | 8100 |  | 1 | 0.5 | 19 |  | -2.28 | 1573 | 1639 | 0 | 6.11 | 0 | 30 | 7 | 41 | Y |  | 2018-01-06 22:22 | 63 | 1086 | 50 | 41 | 35 | 32 | 29 | 27 | 27 | 25 | 24 | 22 | 21 | 19 |  | 19 | 30 | 35 | 19 | 0 | -0.36 |  | 45.02 | Y | -0.4 | [8 empty] | N | N | N | 140 | 0.52 | 58 | 92712 | 99600 | 70 | 15000 | 8 | 2 | 20 | 2018-01-06 22:19 | 1573 | 138 |  | 32 | [16 empty] | 94.46 | 100 | 0 | 0 | 0 |  | 410 | 300 | 선택 | 선택 | 0 | 0 | 0 |  | 410 | 300 | 선택 | 선택 | 해제 | 미정 | 미정 | 미정 | 미정 |  | 미정 | RB120.00 | C
B42882 | 2018-01-06 | 2 | B |  | 3 | A | SCM420HT | 소입성보증강 | C | BM#2 | 1595 | 44 | 1615 | 1575 | 38 | 7400 |  | 1 | 0.48 | 20 |  | -2.31 | 1591 | 1658 | 0 | 5.36 | 0 | 10 | 10 | 56 | Y |  | 2018-01-06 23:10 | 81 | 1082 | 14 | 27 | 34 | 37 | 37 | 38 | 36 | 35 | 34 | 32 | 29 |  |  | 29 | 32 | 38 | 29 | 0 | -0.36 | Y | 25.02 | Y | -0.6 | [8 empty] | N | N | N | 130 | 0.52 | 50 | 101193 | 88250 | 2060 | 15000 | 8 | 2 | 30 | 2018-01-06 23:18 | 1591 | 140 |  | 45 | [16 empty] | 112.19 | 100 | 0 | 0 | 0 |  | 410 | 300 | 선택 | 선택 | 0 | 0 | 0 |  | 410 | 300 | 선택 | 선택 | 해제 | 미정 | 미정 | 미정 | 미정 |  | 미정 | BM510510 | C
A42908 | 2018-01-06 | 1 | B |  | 11 | A | STB3D | 베어링강 | STB (SF) | BM#1 | 1617 | 42 | 1550 | 1556 | 31 | 4900 |  | 3 | 0.3 | 28 |  | -1.23 | 1510 | 1549 | 13.2 | 0 |  | 6 | 13 | 71 | Y |  | 2018-01-06 23:12 | 59 | 1088 | 37 | 35 | 35 | 35 | 34 | 34 | 33 | 33 | 33 | 32 | 32 | 31 | 31 | 31 | 34 | 35 | 31 | 35 | -0.08 |  | 50 | Y | 0 | [8 empty] | N | N | Y | 190 | 0.48 | 63 | 101508 | 99550 | 7070 | 15200 | 9 | 2 |  | 2018-01-06 23:18 | 1510 | 123 |  | 35 | [16 empty] | 95.27 | 100 | 0 | 0 | 0 |  | 650 |  | 선택 | 해제 | 0 | 0 | 0 |  | 650 |  | 선택 | 해제 | 선택 | 미정 | 미정 | 선택 | 미정 |  | 미정 | BT180180 | H
B42883 | 2018-01-06 | 2 | B |  | 4 | A | SCM420HT | 소입성보증강 | C | BM#2 | 1630 | 45 | 1657 | 1594 | 41 | 7200 |  | 1 | 0.49 | 19 |  | -2.28 | 1582 | 1641 | 0 | 5.07 | 0 | 11 | 27 | 53 | Y |  | 2018-01-07 00:09 | 72 | 1079 | 27 | 33 | 35 | 36 | 37 | 36 | 35 | 34 | 33 | 32 | 31 | 29 | 26 | 23 | 33 | 37 | 23 | 0 | -0.31 | Y | 45 | Y | -0.6 | [8 empty] | N | N | Y | 120 | 0.47 | 65 | 89966 | 99570 | 2440 | 13300 | 8 | 2 | 35 | 2018-01-07 00:14 | 1582 | 130 |  | 38 | [16 empty] | 88.2 | 100 | 0 | 0 | 0 |  | 490 | 300 | 선택 | 선택 | 0 | 0 | 0 |  | 490 | 300 | 선택 | 선택 | 해제 | 미정 | 미정 | 미정 | 미정 |  | 미정 | RB200.00 | C
A42909 | 2018-01-06 | 1 | B |  | 12 | A | STB3D | 베어링강 | STB (SF) | BM#1 | 1584 | 46 | 1547 | 1530 | 39 | 6300 |  | 3 | 0.3 | 28 |  | -1.37 | 1509 | 1553 | 13.24 | 0 |  | 20 | 5 | 58 | Y |  | 2018-01-07 00:22 | 58 | 1078 | 31 | 31 | 31 | 31 | 31 | 31 | 31 | 30 | 29 | 28 | 28 | 27 | 27 | 27 | 29 | 31 | 27 | 31 | -0.07 | Y | 60 | Y | 0 | [8 empty] | N | N | Y | 180 | 0.46 | 73 | 101508 | 106690 | 7090 | 15200 | 9 | 2 |  | 2018-01-07 00:30 | 1509 | 125 |  | 31 |  | *인코트생산 작업지연 감속주입 *정속유지강종 감속주입 이상재ID:103~106.203~206 | [14 empty] | 89.28 | 100 | 0 | 0 | 0 |  | 650 |  | 선택 | 해제 | 0 | 0 | 0 |  | 650 |  | 선택 | 해제 | 선택 | 미정 | 미정 | 선택 | 미정 |  | 미정 | BT180180 | H
B42884 | 2018-01-06 | 2 | B |  | 5 | A | SCM420HT | 소입성보증강 | C | BM#2 | 1593 | 49 | 1625 | 1564 | 40 | 7700 |  | 1 | 0.51 | 19 |  | -2.32 | 1578 | 1641 | 0 | 6.99 | 0 | 31 | 66 | 29 | Y |  | 2018-01-07 01:14 | 68 | 1085 | 19 | 30 | 33 | 35 | 35 | 35 | 35 | 33 | 32 | 30 | 28 | 26 | 23 | 23 | 31 | 35 | 23 | 35 | -0.27 | Y | 45 | Y | -0.6 |  |  |  |  | 1.4 |  |  |  | N | N | Y | 110 | 0.47 | 61 | 96525 | 96470 | 2990 | 16500 | 8 | 2 | 50 | 2018-01-07 01:22 | 1578 | 136 |  | 42 | [16 empty] | 94.35 | 100 | 0 | 0 | 0 |  | 490 | 300 | 선택 | 선택 | 0 | 0 | 0 |  | 490 | 300 | 선택 | 선택 | 해제 | 미정 | 미정 | 미정 | 미정 |  | 미정 | RB200.00 | C
A42910 | 2018-01-06 | 1 | B |  | 13 | A | STB3D | 베어링강 | STB (SF) | BM#1 | 1582 | 56 | 1557 | 1541 | 39 | 6300 |  | 3 | 0.3 | 28 |  | -1.04 | 1521 | 1554 | 13.42 | 0 |  | 16 | 17 | 54 | Y |  | 2018-01-07 01:22 | 70 | 1080 | 26 | 30 | 32 | 34 | 35 | 35 | 35 | 35 | 34 | 33 | 33 | 33 | 33 | 31 | 33 | 35 | 31 | 35 | -0.08 | Y | 50.02 | Y | -0.2 | [8 empty] | N | N | Y | 230 | 0.43 | 73 | 101508 | 102520 | 7080 | 15300 | 9 | 2 |  | 2018-01-07 01:28 | 1521 | 142 |  | 44 |  | *인코트생산 작업지연 감속주입 *정속유지강종 감속주입 이상재ID:101~106.201~206 | [14 empty] | 92.66 | 100 | 0 | 0 | 0 |  | 650 |  | 선택 | 해제 | 0 | 0 | 0 |  | 650 |  | 선택 | 해제 | 선택 | 미정 | 미정 | 선택 | 미정 |  | 미정 | BT180180 | H
B42885 | 2018-01-06 | 2 | B |  | 6 | A | SCM420HT | 소입성보증강 | C | BM#2 | 1591 | 48 | 1656 | 1556 | 40 | 8000 |  | 1 | 0.49 | 19 |  | -2.24 | 1573 | 1646 | 0 | 5.48 | 0 | 30 | 8 | 34 | Y |  | 2018-01-07 02:34 | 63 | 1083 | 20 | 26 | 31 | 33 | 33 | 33 | 33 | 32 | 30 | 30 | 28 | 26 | 26 | 24 | 29 | 33 | 24 | 33 | -0.19 | Y | 47.57 | Y | -0.4 | [8 empty] | N | N | Y | 100 | 0.47 | 65 | 101758 | 102210 | 100 | 14800 | 8 | 2 | 10 | 2018-01-07 02:38 | 1573 | 139 |  | 26 | [16 empty] | 100.11 | 100 | 0 | 0 | 0 |  | 490 | 300 | 선택 | 선택 | 0 | 0 | 0 |  | 490 | 300 | 선택 | 선택 | 해제 | 미정 | 미정 | 미정 | 미정 |  | 미정 | RB270.00 | C
A42911 | 2018-01-06 | 1 | B | TUNDISH교체전 | 14 | A | STB3D | 베어링강 | STB (SF) | BM#1 | 1621 | 51 | 1559 | 1565 | 40 | 6000 |  | 3 | 0.3 | 28 |  | -1.22 | 1525 | 1564 | 13.33 | 0 |  | 28 | 41 | 54 | Y |  | 2018-01-07 02:26 | 74 | 1086 | 31 | 34 | 38 | 41 | 42 | 44 | 46 | 47 | 47 | 46 | 45 | 44 | 44 | 43 | 42 | 47 | 43 | 44 | -0.13 | Y | 30.03 | Y | -0.2 | [8 empty] | N | N | M | 220 | 0.47 | 70 | 100559 | 107510 | 7040 | 2500 | 9 | 2 |  | 2018-01-07 02:32 | 1525 | 152 |  | 56 |  |  | 3383D7D5AFE6454486D29973187B5B1A | C54EFE51E78E4F70962512157D293148 | FCD996ACB2D74A02965684322827860B | [11 empty] | 87.79 | 100 | 0 | 3500 | 0 |  | 650 |  | 선택 | 해제 | 0 | 3500 | 0 |  | 650 |  | 선택 | 해제 | 선택 | 미정 | 미정 | 선택 | 미정 |  | 미정 | BT180180 | H
B42886 | 2018-01-06 | 2 | B |  | 7 | A | SCM420HT | 소입성보증강 | C | BM#2 | 1620 | 46 | 1636 | 1584 | 41 | 8100 |  | 1 | 0.49 | 30 |  | -2.15 | 1583 | 1678 | 0 | 8.71 | 0 | 10 | 11 | 40 | Y |  | 2018-01-07 03:39 | 73 | 1083 | 19 | 31 | 36 | 39 | 41 | 41 | 41 | 41 | 40 | 39 | 38 | 36 | 34 | 34 | 37 | 41 | 34 | 41 | -0.17 | Y | 40.02 | Y | -0.4 | [8 empty] | N | N | N | 150 | 0.47 | 63 | 95308 | 99230 | 120 | 13300 | 8 | 2 | 30 | 2018-01-07 03:34 | 1583 | 146 |  | 29 | [16 empty] | 96.13 | 75 | 0 | 0 | 0 |  | 410 | 300 | 선택 | 선택 | 0 | 0 | 0 |  | 410 | 300 | 선택 | 선택 | 해제 | 미정 | 미정 | 미정 | 미정 |  | 미정 | RB130.00 | C
A42913 | 2018-01-06 | 1 | B | TUNDISH교체 | 1 | A | SCR420HB | 소입성보증강 | C2 | BM#1 | 1626 | 35 | 1636 | 1562 | 30 | 6200 |  | 3 | 0.27 | 20 |  | -1.54 | 1598 | 1646 | 0 | 15.21 |  | 20 | 6 | 35 | Y |  | 2018-01-07 04:17 | 90 | 1086 | -119 | 33 | 29 | 36 | 43 | 46 | 48 | 50 | 50 | 51 |  |  |  | 51 | 38 | 51 | 51 | 0 | 0 |  |  | Y | 0.2 |  | 2.06 | 2.06 | [5 empty] | N | N | N | 150 | 0.52 | 52 | 84590 | 91370 | 7080 | 14600 | 4 | 1 |  | 2018-01-07 04:23 | 1598 | 113 |  | 37 |  | *T/Dflux 유15kg 용225kg | [14 empty] | 85.97 | 100 | 1000 | 0 | 0 |  | 450 |  | 선택 | 선택 | 1000 | 0 | 0 |  | 450 |  | 선택 | 선택 | 해제 | 미정 | 미정 | 선택 | 미정 |  | 미정 | BT180180 | H
B42887 | 2018-01-06 | 2 | C | TUNDISH교체전 | 8 | A | SCM420HT | 소입성보증강 | C | BM#2 | 1592 | 59 | 1656 | 1564 | 40 | 8200 |  | 1 | 0.5 | 19 |  | -1.92 | 1594 | 1644 | 0 | 6.69 | 0 | 11 | 28 | 28 | Y |  | 2018-01-07 04:38 | 84 | 1081 | 26 | 37 | 42 | 45 | 46 | 46 | 45 | 45 | 43 | 41 | 40 | 38 |  | 38 | 42 | 46 | 38 | 45 | -0.23 | Y | 34.98 | Y | -0.4 | [8 empty] | N | N | N | 140 | 0.53 | 55 | 98561 | 100190 | -890 | 2000 | 8 | 2 | 10 | 2018-01-07 04:53 | 1594 | 155 |  | 39 |  |  | 320D300510E740A4AED8F85668962882 | 548FDB7631734FB7A105CD8C540EB1C1 | 8DADA50948EB4B1DAE15B0813A6E625D | [11 empty] | 99.26 | 78.57 | 0 | 3000 | 0 |  | 410 | 300 | 선택 | 선택 | 0 | 4268 | 0 |  | 410 | 300 | 선택 | 선택 | 해제 | 미정 | 미정 | 미정 | 선택 | 7 | 미정 | RB120.00 | C
A42914 | 2018-01-06 | 1 | C |  | 2 | A | SCR420HB | 소입성보증강 | C2 | BM#1 | 1613 | 46 | 1607 | 1541 | 35 | 6600 |  | 3 | 0.27 | 18 |  | -1.5 | 1579 | 1612 | 0 | 13.27 |  | 31 | 67 | 36 | Y |  | 2018-01-07 05:25 | 71 | 1077 | 49 | 45 | 41 | 41 | 41 | 42 | 42 | 43 | 43 | 43 | 43 | 45 |  | 45 | 43 | 45 | 45 | 43 | 0 |  |  | Y | 0.4 | [8 empty] | N | N | N | 140 | 0.55 | 56 | 84590 | 96310 | 7010 | 14800 | 4 | 1 |  | 2018-01-07 05:32 | 1579 | 107 |  | 23 | [16 empty] | 81.89 | 100 | 0 | 0 | 300 |  | 450 |  | 선택 | 선택 | 0 | 0 | 300 |  | 450 |  | 선택 | 선택 | 해제 | 미정 | 미정 | 선택 | 미정 |  | 미정 | BT180180 | H
B42888 | 2018-01-06 | 2 | C | TUNDISH교체 | 1 | A | KBMA75S | 합금강 | D1 | BM#2 | 1626 | 51 | 1685 | 1584 | 39 | 7500 |  | 1 | 0.47 | 23 |  | -2.6 | 1595 | 1671 | 0 | 7.36 | 0 | 16 | 18 | 31 | Y |  | 2018-01-07 05:52 | 100 | 1093 | -955 | -297 | 36 | 39 | 38 | 31 | 36 | 40 | 44 | 45 | 45 | 47 | 47 | 46 | 42 | 47 | 46 | 0 | -0.1 |  | 9.98 | Y | -0.2 |  | 2.1 | 2.04 | [5 empty] | N | N | N | 150 | 0.47 | 59 | 95176 | 95210 | -160 | 16100 | 17 | 1 | 10 | 2018-01-07 05:49 | 1595 | 156 |  | 47 | 23 | *T/D플럭스 120/15KG *롱노즐 실리부 부착 | [14 empty] | 100.13 | 75 | 748 | 0 | 0 |  | 650 | 400 | 선택 | 선택 | 747 | 0 | 0 |  | 650 | 400 | 선택 | 선택 | 해제 | 미정 | 미정 | 미정 | 선택 |  | 미정 | RB105.00 | C
A42915 | 2018-01-06 | 1 | C |  | 3 | A | SCR420HB | 소입성보증강 | C2 | BM#1 | 1597 | 46 | 1600 | 1542 | 37 | 7300 |  | 3 | 0.26 | 21 |  | -1.01 | 1575 | 1600 | 0 | 13.37 |  | 6 | 15 | 37 | Y |  | 2018-01-07 06:21 | 67 | 1084 | 45 | 46 | 45 | 44 | 43 | 42 | 41 | 40 | 39 | 38 | 37 | 35 |  | 35 | 42 | 45 | 35 | 0 | -0.22 |  | 45 | Y | -0.4 | [8 empty] | N | N | N | 130 | 0.55 | 56 | 101508 | 101100 | 5820 | 16400 | 4 | 1 |  | 2018-01-07 06:35 | 1575 | 105 |  | 24 |  | *롱노즐SEN내부크랙으로교체 | [14 empty] | 93.9 | 100 | 0 | 0 | 0 |  | 450 |  | 선택 | 선택 | 0 | 0 | 0 |  | 450 |  | 선택 | 선택 | 해제 | 미정 | 미정 | 선택 | 선택 | 2 | 미정 | BT180180 | H
B42889 | 2018-01-06 | 2 | C |  | 2 | A | KBMA75S | 합금강 | D1 | BM#2 | 1632 | 47 | 1644 | 1586 | 35 | 6500 |  | 1 | 0.47 | 19 |  | -0.72 | 1576 | 1600 | 0 | 4.66 | 0 | 30 | 9 | 50 | Y |  | 2018-01-07 07:01 | 81 | 1082 | 44 | 42 | 42 | 42 | 41 | 41 | 40 | 39 | 38 | 37 | 35 | 34 | 32 | 32 | 39 | 42 | 32 | 42 | -0.2 |  | 50 | Y | -0.4 | [8 empty] | N | N | N | 140 | 0.49 | 61 | 97834 | 98310 | 60 | 15900 | 17 | 1 | 20 | 2018-01-07 07:20 | 1576 | 156 |  | 40 | [16 empty] | 100.45 | 76.92 | 0 | 0 | 0 |  | 650 | 400 | 선택 | 선택 | 0 | 0 | 0 |  | 650 | 400 | 선택 | 선택 | 해제 | 미정 | 미정 | 미정 | 미정 |  | 미정 | RB105.00 | C
A42916 | 2018-01-06 | 1 | C |  | 4 | A | SCR420HB | 소입성보증강 | C2 | BM#1 | 1567 | 42 | 1609 | 1577 | 32 | 5600 |  | 3 | 0.28 | 22 |  | -1.46 | 1571 | 1609 | 0 | 15.72 |  | 28 | 42 | 74 | Y |  | 2018-01-07 07:14 | 63 | 1090 | 35 | 34 | 33 | 32 | 32 | 32 | 32 | 33 | 33 | 33 | 33 | 34 | 33 | 33 | 33 | 34 | 33 | 33 | -0.2 | Y | 5 | Y | -0.2 | [8 empty] | N | N | N | 120 | 0.55 | 61 | 101508 | 104400 | 7030 | 15800 | 4 | 1 |  | 2018-01-07 07:21 | 1571 | 105 |  | 27 | [16 empty] | 91.12 | 100 | 0 | 0 | 0 |  | 450 |  | 선택 | 선택 | 0 | 0 | 0 |  | 450 |  | 선택 | 선택 | 해제 | 미정 | 미정 | 선택 | 미정 |  | 미정 | BT180180 | H
A42917 | 2018-01-07 | 1 | C |  | 5 | A | SCR420HB | 소입성보증강 | C2 | BM#1 | 1613 | 40 | 1615 | 1552 | 29 | 5200 |  | 3 | 0.26 | 22 |  | -1.56 | 1574 | 1615 | 0 | 19.51 |  | 20 | 7 | 49 | Y |  | 2018-01-07 08:11 | 66 | 1089 | 32 | 31 | 33 | 34 | 34 | 34 | 33 | 33 | 32 | 32 | 31 |  |  | 31 | 33 | 34 | 31 | 34 | -0.08 | Y | 34.98 | Y | -0.2 | [8 empty] | N | N | N | 110 | 0.54 | 54 | 101508 | 96650 | 7000 | 15700 | 4 | 1 |  | 2018-01-07 08:21 | 1574 | 106 |  | 33 |  | *롱노즐SEN내부크랙으로교체 | [14 empty] | 97.93 | 100 | 0 | 0 | 0 |  | 450 |  | 선택 | 선택 | 0 | 0 | 0 |  | 450 |  | 선택 | 선택 | 해제 | 미정 | 미정 | 선택 | 선택 | 2 | 미정 | BT180180 | H
B42890 | 2018-01-07 | 2 | C |  | 3 | A | KBMA75S | 합금강 | D1 | BM#2 | 1655 | 57 | 1645 | 1576 | 34 | 6300 |  | 1 | 0.47 | 19 |  | 0 | 1638 | 1638 | 0 | 5.15 | 0 | 10 | 12 | 44 | Y |  | 2018-01-07 08:09 | 143 | 1088 | 29 | 31 | 33 | 34 | 34 | 33 | 33 | 31 | 30 | 29 | 27 | 25 |  | 25 | 31 | 34 | 25 | 33 | -0.22 | Y | 40 | Y | -0.4 | [8 empty] | N | N | N | 130 | 0.5 | 60 | 98842 | 98660 | 4740 | 16600 | 17 | 1 | 30 | 2018-01-07 08:21 | 1578 | 157 |  | 35 | [16 empty] | 100.45 | 81.25 | 0 | 0 | 0 |  | 650 | 400 | 선택 | 선택 | 0 | 0 | 0 |  | 650 | 400 | 선택 | 선택 | 해제 | 미정 | 미정 | 미정 | 미정 |  | 미정 | BT180180 | C
A42918 | 2018-01-07 | 1 | C |  | 6 | A | SCR420HB | 소입성보증강 | C2 | BM#1 | 1651 | 40 | 1619 | 1588 | 28 | 4500 |  | 3 | 0.27 | 22 |  | -1.77 | 1572 | 1619 | 0 | 21.49 |  | 11 | 29 | 78 | Y |  | 2018-01-07 09:08 | 64 | 1082 | 29 | 32 | 35 | 37 | 37 | 37 | 36 | 36 | 34 | 34 | 33 | 32 |  | 32 | 34 | 37 | 32 | 37 | -0.13 | Y | 39.98 | Y | -0.2 | [8 empty] | N | N | N | 100 | 0.55 | 56 | 101508 | 99000 | 7060 | 15800 | 4 | 1 |  | 2018-01-07 09:17 | 1572 | 106 |  | 32 | [16 empty] | 95.76 | 100 | 0 | 0 | 0 |  | 450 |  | 선택 | 선택 | 0 | 0 | 0 |  | 450 |  | 선택 | 선택 | 해제 | 미정 | 미정 | 선택 | 미정 |  | 미정 | BT180180 | H
B42891 | 2018-01-07 | 2 | C |  | 4 | A | KBMA75S | 합금강 | D1 | BM#2 | 1596 | 44 | 1644 | 1566 | 33 | 6400 |  | 1 | 0.49 | 18 |  | 0 | 1564 | 1626 | 0 | 4.21 | 0 | 31 | 68 | 26 | Y |  | 2018-01-07 09:13 | 69 | 1090 | 21 | 27 | 32 | 33 | 34 | 33 | 33 | 32 | 31 | 30 | 29 | 27 |  | 27 | 30 | 34 | 27 | 33 | -0.2 | Y | 35.08 | Y | -0.4 | [8 empty] | N | N | N | 120 | 0.5 | 59 | 95517 | 97260 | 820 | 16100 | 17 | 1 | 10 | 2018-01-07 09:15 | 1564 | 145 |  | 33 | [16 empty] | 98.07 | 76.47 | 0 | 0 | 0 |  | 650 | 400 | 선택 | 선택 | 0 | 0 | 0 |  | 650 | 400 | 선택 | 선택 | 해제 | 미정 | 미정 | 미정 | 미정 |  | 미정 | BT180180 | C
A42919 | 2018-01-07 | 1 | C |  | 7 | A | SCR420HB | 소입성보증강 | C2 | BM#1 | 1639 | 43 | 1610 | 1579 | 31 | 4300 |  | 3 | 0.27 | 22 |  | -1.69 | 1566 | 1610 | 0 | 20.28 |  | 16 | 19 | 48 | Y |  | 2018-01-07 10:09 | 58 | 1087 | 31 | 35 | 36 | 37 | 37 | 37 | 35 | 34 | 34 | 33 | 32 |  |  | 32 | 35 | 37 | 32 | 37 | -0.14 | Y | 35 | Y | -0.2 | [8 empty] | N | N | N | 150 | 0.55 | 55 | 101508 | 98350 | 7000 | 16400 | 4 | 1 |  | 2018-01-07 10:15 | 1566 | 106 |  | 28 | [16 empty] | 96.35 | 100 | 0 | 0 | 0 |  | 450 |  | 선택 | 선택 | 0 | 0 | 0 |  | 450 |  | 선택 | 선택 | 해제 | 미정 | 미정 | 선택 | 미정 |  | 미정 | BT180180 | H
B42892 | 2018-01-07 | 2 | C |  | 5 | A | KBMA75S | 합금강 | D1 | BM#2 | 1561 | 58 | 1637 | 1534 | 40 | 8200 |  | 1 | 0.51 | 18 |  | 0 | 1575 | 1641 | 0 | 3.93 | 0 | 6 | 16 | 34 | Y |  | 2018-01-07 10:17 | 80 | 1094 | 23 | 35 | 36 | 38 | 41 | 42 | 42 | 42 | 41 | 40 | 39 | 37 | 36 | 36 | 38 | 42 | 36 | 42 | -0.17 | Y | 34.98 | Y | -0.2 | [8 empty] | N | N | N | 110 | 0.49 | 58 | 96156 | 95610 | 2470 | 16200 | 17 | 1 | 10 | 2018-01-07 10:41 | 1575 | 144 |  | 32 | [16 empty] | 98.88 | 76.47 | 0 | 0 | 0 |  | 650 | 400 | 선택 | 선택 | 0 | 0 | 0 |  | 650 | 400 | 선택 | 선택 | 해제 | 미정 | 미정 | 미정 | 미정 |  | 미정 | RB095.00 | C
A42920 | 2018-01-07 | 1 | C |  | 8 | A | SCR420HB | 소입성보증강 | C2 | BM#1 | 1627 | 41 | 1612 | 1571 | 31 | 5100 |  | 3 | 0.28 | 22 |  | -1.59 | 1571 | 1612 | 0 | 22.88 |  | 28 | 43 | 47 | Y |  | 2018-01-07 11:08 | 63 | 1093 | 30 | 34 | 38 | 40 | 41 | 40 | 41 | 41 | 41 | 41 | 39 | 39 |  | 39 | 39 | 41 | 39 | 41 | -0.05 | Y | 35 | Y | 0 | [8 empty] | N | N | N | 140 | 0.55 | 57 | 101508 | 99500 | 7020 | 16000 | 4 | 1 |  | 2018-01-07 11:14 | 1571 | 103 |  | 26 | [16 empty] | 95.31 | 100 | 0 | 0 | 0 |  | 450 |  | 선택 | 선택 | 0 | 0 | 0 |  | 450 |  | 선택 | 선택 | 해제 | 미정 | 미정 | 선택 | 미정 |  | 미정 | BT180180 | H
B42893 | 2018-01-07 | 2 | C |  | 6 | A | KBMA75S | 합금강 | D1 | BM#2 | 1576 | 40 | 1634 | 1544 | 31 | 6300 |  | 1 | 0.5 | 19 |  | 0 | 1567 | 1616 | 0 | 3.13 | 0 | 30 | 10 | 29 | Y |  | 2018-01-07 11:11 | 72 | 1085 | 32 | 31 | 33 | 34 | 34 | 34 | 33 | 32 | 31 | 30 | 27 | 27 | 25 | 25 | 31 | 34 | 25 | 34 | -0.2 | Y | 44.98 | Y | -0.4 | [8 empty] | N | N | N | 150 | 0.5 | 58 | 94978 | 96110 | 30 | 14800 | 17 | 1 | 30 | 2018-01-07 11:39 | 1567 | 130 |  | 39 | 15 | [15 empty] | 101.31 | 100 | 0 | 0 | 0 |  | 650 | 400 | 해제 | 선택 | 0 | 0 | 0 |  | 650 | 400 | 해제 | 선택 | 해제 | 미정 | 미정 | 미정 | 미정 |  | 미정 | BT180180 | C
A42921 | 2018-01-07 | 1 | C |  | 9 | A | SCR420HB | 소입성보증강 | C2 | BM#1 | 1622 | 39 | 1608 | 1562 | 29 | 4700 |  | 3 | 0.27 | 22 |  | -1.52 | 1569 | 1608 | 0 | 19.2 |  | 20 | 8 | 52 | Y |  | 2018-01-07 12:04 | 61 | 1082 | 37 | 36 | 36 | 36 | 36 | 35 | 35 | 34 | 33 | 32 | 32 | 31 |  | 31 | 35 | 36 | 31 | 36 | -0.11 |  | 44.98 | Y | -0.2 | [8 empty] | N | N | N | 130 | 0.53 | 58 | 101508 | 99600 | 7010 | 16300 | 4 | 1 |  | 2018-01-07 12:09 | 1569 | 103 |  | 27 |  | *전공정요청 감속주입 | [14 empty] | 95.22 | 100 | 0 | 0 | 0 |  | 450 |  | 선택 | 선택 | 0 | 0 | 0 |  | 450 |  | 선택 | 선택 | 해제 | 미정 | 미정 | 선택 | 미정 |  | 미정 | BT180180 | H
B42894 | 2018-01-07 | 2 | C |  | 7 | A | KBMA75S | 합금강 | D1 | BM#2 | 1607 | 38 | 1655 | 1586 | 30 | 5800 |  | 1 | 0.51 | 22 |  | 0 | 1564 | 1643 | 0 | 6.33 | 0 | 10 | 13 | 36 | Y |  | 2018-01-07 12:13 | 69 | 1095 | 21 | 28 | 31 | 33 | 33 | 33 | 33 | 31 | 30 | 29 | 27 | 25 | 25 | 25 | 30 | 33 | 25 | 33 | -0.2 | Y | 40.25 | Y | 0 | [8 empty] | N | N | N | 140 | 0.5 | 57 | 92935 | 95010 | 30 | 14000 | 17 | 1 | 40 | 2018-01-07 12:17 | 1564 | 137 |  | 39 | [16 empty] | 97.83 | 100 | 0 | 0 | 0 |  | 650 | 400 | 선택 | 선택 | 0 | 0 | 0 |  | 650 | 400 | 선택 | 선택 | 해제 | 미정 | 미정 | 미정 | 미정 |  | 미정 | BT180180 | C
A42922 | 2018-01-07 | 1 | D |  | 10 | A | SCR420HB | 소입성보증강 | C2 | BM#1 | 1641 | 40 | 1607 | 1571 | 30 | 4600 |  | 3 | 0.29 | 22 |  | -1.42 | 1569 | 1607 | 0 | 20.14 |  | 11 | 30 | 49 | Y |  | 2018-01-07 13:03 | 61 | 1085 | 30 | 31 | 33 | 33 | 34 | 33 | 33 | 32 | 31 | 31 | 31 | 30 |  | 30 | 32 | 34 | 30 | 33 | -0.11 | Y | 34.98 | Y | -0.2 | [8 empty] | N | N | N | 120 | 0.52 | 59 | 101508 | 96850 | 7080 | 15000 | 4 | 1 |  | 2018-01-07 13:08 | 1569 | 103 |  | 27 |  | *전공정요청 감속주입 | [14 empty] | 97.18 | 100 | 0 | 0 | 0 |  | 450 |  | 선택 | 선택 | 0 | 0 | 0 |  | 450 |  | 선택 | 선택 | 해제 | 미정 | 미정 | 선택 | 미정 |  | 미정 | BT180180 | H
B42895 | 2018-01-07 | 2 | D | TUNDISH교체전 | 8 | A | KBMA75S | 합금강 | D1 | BM#2 | 1613 | 45 | 1647 | 1587 | 31 | 5800 |  | 1 | 0.51 | 20 |  | 0 | 1570 | 1636 | 0 | 4.21 | 0 | 31 | 69 | 28 | Y |  | 2018-01-07 13:08 | 75 | 1090 | 22 | 33 | 37 | 39 | 40 | 40 | 40 | 40 | 39 | 38 | 37 | 36 |  | 36 | 37 | 40 | 36 | 40 | -0.11 | Y | 35 | Y | -0.2 | [8 empty] | N | N | N | 130 | 0.5 | 58 | 87696 | 94850 | 7150 | 2000 | 17 | 1 | 10 | 2018-01-07 13:14 | 1570 | 145 |  | 43 |  |  | 69DDB6CB2E174A0E883F4C5FF7703C04 | 3A667EE1ACF941E7AF457FB579312E24 | F3B6322BF5C54AF4B6408F717F30C216 | [11 empty] | 91.35 | 100 | 0 | 2540 | 0 |  | 650 | 400 | 선택 | 선택 | 0 | 2690 | 0 |  | 650 | 400 | 선택 | 선택 | 해제 | 미정 | 미정 | 미정 | 미정 |  | 미정 | BT180180 | C
A42923 | 2018-01-07 | 1 | D |  | 11 | A | SCR420HB | 소입성보증강 | C2 | BM#1 | 1619 | 40 | 1615 | 1567 | 27 | 4300 |  | 3 | 0.29 | 19 |  | -2.01 | 1570 | 1615 | 0 | 13.34 |  | 16 | 20 | 53 | Y |  | 2018-01-07 14:16 | 62 | 1092 | 28 | 35 | 38 | 39 | 39 | 38 | 37 | 36 | 35 | 35 | 34 | 34 |  | 34 | 36 | 39 | 34 | 35 | -0.12 | Y | 40 | Y | 0 | [8 empty] | N | N | N | 110 | 0.51 | 57 | 98988 | 93320 | 2310 | 15300 | 4 | 1 |  | 2018-01-07 14:24 | 1570 | 81 |  | 14 | [16 empty] | 98.11 | 100 | 0 | 0 | 0 |  | 450 |  | 선택 | 선택 | 0 | 0 | 0 |  | 450 |  | 선택 | 선택 | 해제 | 미정 | 미정 | 선택 | 미정 |  | 미정 | LT180180 | H
B42896 | 2018-01-07 | 2 | D | TUNDISH교체 | 1 | A | SNCM439P | 합금강 | SNCM439계 | BM#2 | 1630 | 47 | 1634 | 1574 | 42 | 8700 |  | 1 | 0.49 | 21 |  | -2.37 | 1593 | 1668 | 1.43 | 0 | 0 | 6 | 17 | 24 | Y |  | 2018-01-07 14:14 | 106 | 1080 | -422 | -148 | 23 | 46 | 46 | 45 | 44 | 42 | 41 | 41 | 38 | 40 | 46 | 52 | 48 | 53 | 52 | 52 | -0.07 |  | 15.02 | Y | 0 |  | 1.61 | 1.61 | [5 empty] | N | N | N | 190 | 0.44 | 63 | 101508 | 98390 | 980 | 16700 | 10 | 2 | 10 | 2018-01-07 14:20 | 1593 | 168 |  | 63 |  | * T/D 용강량 실측:1200mm / 16.0 TON TARE 값 수정함.* T/D FLUX 용탕부: 120KG / 유탕부: 15KG 투입 | [14 empty] | 103.05 | 100 | 730 | 0 | 0 |  | 650 | 400 | 해제 | 해제 | 720 | 0 | 0 |  | 650 | 400 | 해제 | 해제 | 선택 | 미정 | 미정 | 미정 | 미정 |  | 미정 | BT180180 | H
B42897 | 2018-01-07 | 2 | D |  | 12 | A | SCR420HB | 소입성보증강 | C2 | BM#1 | 1620 | 46 | 1656 | 1584 | 36 | 7300 |  | 1 | 0.5 | 19 |  | -2.26 | 1576 | 1638 | 0 | 3.39 | 0 | 30 | 11 | 22 | Y |  | 2018-01-07 15:15 | 68 | 1085 | 32 | 40 | 44 | 46 | 46 | 45 | 43 | 42 | 41 | 39 | 37 | 35 | 32 | 32 | 41 | 46 | 32 | 0 | -0.31 | Y | 45.02 | Y | -0.6 | [8 empty] | N | N | N | 100 | 0.47 | 62 | 82490 | 90630 | 5010 | 15400 | 4 | 1 |  | 2018-01-07 15:15 | 1576 | 119 |  | 14 |  | *전공정 작업지연으로 감속주입 | [14 empty] | 85.93 | 100 | 0 | 0 | 0 |  | 450 |  | 선택 | 선택 | 0 | 0 | 0 |  | 450 |  | 선택 | 선택 | 해제 | 미정 | 선택 | 미정 | 미정 |  | 미정 | LT180180 | H
B42898 | 2018-01-07 | 2 | D |  | 13 | A | SCR420HB | 소입성보증강 | C2 | BM#1 | 1591 | 45 | 1646 | 1554 | 36 | 7400 |  | 1 | 0.49 | 20 |  | -2.38 | 1585 | 1644 | 0 | 4.26 | 0 | 10 | 14 | 31 | Y |  | 2018-01-07 16:18 | 77 | 1025 | 29 | 39 | 44 | 47 | 48 | 48 | 47 | 46 | 45 | 43 | 43 | 41 |  | 41 | 43 | 48 | 41 | 0 | -0.2 | Y | 35.02 | Y | -0.4 | [8 empty] | N | N | N | 150 | 0.45 | 59 | 83750 | 87730 | 5080 | 16900 | 4 | 1 |  | 2018-01-07 16:24 | 1585 | 108 |  | 13 |  | *전공정 작업지연으로 감속주입 | [14 empty] | 90.05 | 100 | 0 | 0 | 0 |  | 450 |  | 선택 | 선택 | 0 | 0 | 0 |  | 450 |  | 선택 | 선택 | 해제 | 미정 | 선택 | 미정 | 선택 | 8 | 미정 | BT180180 | H
C41488 | 2018-01-07 | 3 | D |  | 2 | A | SNCM439P | 합금강 | SNCM439계 | BM#2 | 1596 | 50 | 1613 | 1523 | 39 | 8800 |  | 2 | 0.27 | 16 | 40 | -2.31 | 1561 | 1613 | 0.64 | 0 | 22 | 23 | 81 | 97 | Y |  | 2018-01-07 15:37 | 74 | 1060 | 52 | 52 | 52 | 52 | 52 | 52 | 52 | 52 | 52 | 52 | 22 | 22 | 21 | 21 | 42 | 52 | 21 | 52 | -0.43 | Y | 59.98 | Y | -0.2 | [8 empty] | N | N | N | 180 | 0.47 | 72 | 101508 | 110910 | 680 | 16500 | 10 | 2 | 20 | 2018-01-07 15:53 | 1561 | 144 |  | 46 |  | * T/D 자동온도측정 프로그램(T-TRACER) 네트워크 오류로 ΔT 잘못측정되어 정속주입 못함 ID:301~303/401~403 이상재등록 | [14 empty] | 91 | 100 | 0 | 0 | 0 |  | 650 | 400 | 해제 | 해제 | 0 | 0 | 0 |  | 650 | 400 | 해제 | 해제 | 선택 | 미정 | 미정 | 미정 | 미정 |  | 미정 | BT180180 | H
C41489 | 2018-01-07 | 3 | D |  | 3 | A | SNCM439P | 합금강 | SNCM439계 | BM#2 | 1594 | 48 | 1614 | 1536 | 39 | 8100 |  | 2 | 0.27 | 19 | 40 | -99.95 | 1547 | 3999 | 0.65 | 0 | 13 | 1 | 74 | 103 | Y |  | 2018-01-07 16:52 | 60 | 1060 | 21 | 18 | 20 | 20 | 21 | 20 | 20 | 20 | 19 | 18 | 17 | 17 | 17 | 17 | 19 | 21 | 17 | 20 | -0.1 | Y | 40 | Y | 0 | [8 empty] | N | N | N | 170 | 0.51 | 63 | 95796 | 104890 | 110 | 16000 | 10 | 2 | 30 | 2018-01-07 17:10 | 1547 | 148 |  | 45 | [16 empty] | 91.41 | 100 | 0 | 0 | 0 |  | 650 | 400 | 해제 | 해제 | 0 | 0 | 0 |  | 650 | 400 | 해제 | 해제 | 선택 | 미정 | 미정 | 미정 | 미정 |  | 미정 | RB120.00 | C
B42899 | 2018-01-07 | 2 | D |  | 14 | A | SCR420HB | 소입성보증강 | C2 | BM#1 | 1609 | 44 | 1635 | 1585 | 36 | 6700 |  | 1 | 0.49 | 19 |  | -2.13 | 1587 | 1635 | 0 | 4.86 | 0 | 31 | 70 | 46 | Y |  | 2018-01-07 17:23 | 79 | 1029 | 39 | 45 | 50 | 51 | 51 | 51 | 50 | 49 | 48 | 47 | 45 | 43 | 41 | 37 | 46 | 51 | 37 | 51 | -0.25 | Y | 54.98 | Y | -0.4 | [8 empty] | N | N | N | 140 | 0.45 | 71 | 101508 | 99090 | 1050 | 15400 | 4 | 1 |  | 2018-01-07 17:27 | 1587 | 102 |  | 8 |  | *전공정요청 L/D잔강 이월없음 *전공정 작업지연으로 감속주입 | [14 empty] | 101.51 | 100 | 0 | 0 | 0 |  | 450 |  | 선택 | 선택 | 0 | 0 | 0 |  | 450 |  | 선택 | 선택 | 해제 | 미정 | 해제 | 미정 | 미정 |  | 미정 | BT180180 | H
B42900 | 2018-01-07 | 2 | D |  | 15 | A | SCR420HB | 소입성보증강 | C2 | BM#1 | 1591 | 47 | 1625 | 1565 | 41 | 7900 |  | 1 | 0.47 | 19 |  | -2.16 | 1575 | 1635 | 0 | 3.86 | 0 | 16 | 21 | 70 | Y |  | 2018-01-07 18:22 | 67 | 1028 | 36 | 37 | 39 | 40 | 39 | 38 | 38 | 36 | 35 | 33 | 32 | 30 |  | 30 | 36 | 40 | 30 | 0 | -0.25 | Y | 40 | Y | -0.4 | [8 empty] | N | N | N | 130 | 0.52 | 59 | 101508 | 99360 | 110 | 14100 | 4 | 1 |  | 2018-01-07 18:26 | 1575 | 114 |  | 21 |  | *전공정요청 L/D잔강 이월없음 | [14 empty] | 101.51 | 100 | 0 | 0 | 0 |  | 450 |  | 선택 | 선택 | 0 | 0 | 0 |  | 450 |  | 선택 | 선택 | 해제 | 미정 | 해제 | 미정 | 미정 |  | 미정 | BT180180 | H
C41490 | 2018-01-07 | 3 | D |  | 4 | A | SNCM439P | 합금강 | SNCM439계 | BM#2 | 1603 | 43 | 1627 | 1541 | 38 | 8000 |  | 2 | 0.27 | 18 | 40 | -2.2 | 1563 | 1616 | 0.83 | 0 | 15 | 29 | 70 | 110 | Y |  | 2018-01-07 17:58 | 76 | 1101 | 16 | 23 | 27 | 29 | 30 | 31 | 30 | 29 | 28 | 27 | 26 | 25 | 24 | 22 | 26 | 31 | 22 | 0 | -0.22 | Y | 40 | Y | -0.4 | [8 empty] | N | N | N | 160 | 0.46 | 67 | 95784 | 100480 | 1930 | 16100 | 10 | 2 | 40 | 2018-01-07 18:04 | 1563 | 143 |  | 44 | [16 empty] | 93.58 | 100 | 0 | 0 | 0 |  | 650 | 400 | 해제 | 해제 | 0 | 0 | 0 |  | 650 | 400 | 해제 | 해제 | 선택 | 미정 | 미정 | 미정 | 미정 |  | 미정 | BT180180 | C
A42928 | 2018-01-07 | 1 | D | TUNDISH교체전 | 16 | A | SCR420HB | 소입성보증강 | C2 | BM#1 | 9999 | 39 | 1621 | 1558 | 38 | 5900 |  | 3 | 0.27 | 19 |  | -2.63 | 1562 | 1621 | 0 | 13.64 |  | 28 | 45 | 73 | Y |  | 2018-01-07 19:26 | 54 | 1025 | 27 | 30 | 32 | 33 | 32 | 31 | 32 | 31 | 30 | 29 | 28 | 26 | 25 | 25 | 30 | 33 | 25 | 32 | -0.18 | Y | 45.02 | Y | -0.2 | [8 empty] | N | N | N | 120 | 0.52 | 64 | 107689 | 109220 | 5330 | 1500 | 4 | 1 |  | 2018-01-07 19:32 | 1562 | 93 |  | 19 |  | *전공정요청 L/D잔강이월 없음 |  | 2AB6E99D37614E0894FBDC6C09DB94A4 | C255B27A006E4EC89C0D9B3DCC0DFBCA | F8EBBDADB8AB416E858EEF7585D435A4 | [10 empty] | 94.01 | 100 | 0 | 3000 | 0 |  | 450 |  | 선택 | 선택 | 0 | 3000 | 0 |  | 450 |  | 선택 | 선택 | 해제 | 미정 | 미정 | 미정 | 미정 |  | 미정 | BT180180 | C
C41491 | 2018-01-07 | 3 | D | 잔강최소화전 | 5 | A | SNCM439P | 합금강 | SNCM439계 | BM#2 | 1622 | 45 | 1623 | 1548 | 35 | 7500 |  | 2 | 0.27 | 16 | 40 | -2.28 | 1562 | 1611 | 0.55 | 0 | 17 | 22 | 46 | 134 | Y |  | 2018-01-07 19:00 | 75 | 1101 | 18 | 16 | 17 | 19 | 20 | 20 | 20 | 20 | 20 | 19 | 19 | 18 | 18 | 18 | 19 | 20 | 18 | 20 | -0.05 | Y | 40.9 | Y | 0 | [8 empty] | N | N | N | 150 | 0.45 | 64 | 101508 | 96730 | -580 | 3000 | 10 | 2 | 10 | 2018-01-07 19:12 | 1561 | 149 |  | 54 | [16 empty] | 105.57 | 100 | 0 | 3240 | 0 |  | 650 | 400 | 해제 | 해제 | 0 | 3440 | 0 |  | 650 | 400 | 해제 | 해제 | 선택 | 미정 | 미정 | 미정 | 미정 |  | 미정 | BT180180 | H
B42902 | 2018-01-07 | 2 | B | 잔강최소화 | 6 | A | AE4330VM | 합금강 | SNCM439계 | BM#2 | 1606 | 54 | 1655 | 1557 | 45 | 9300 |  | 1 | 0.46 | 20 |  | -2.17 | 1569 | 1636 | 0.77 | 0 | 0 | 20 | 10 | 56 | Y |  | 2018-01-07 20:41 | 75 | 1022 | -248 | 16 | 35 | 36 | 37 | 38 | 38 | 37 | 37 | 36 | 35 | 33 |  | 33 | 26 | 38 | 33 | 37 | -0.17 | Y | 29.98 | Y | -0.4 |  |  |  | 1.31 |  |  |  |  | N | N | N | 190 | 0.48 | 56 | 94105 | 101500 | 2010 | 16300 | 10 | 2 | 10 | 2018-01-07 20:40 | 1569 | 140 |  | 32 | [16 empty] | 90.92 | 100 | 2500 | 0 | 0 |  | 650 | 400 | 선택 | 선택 | 2500 | 0 | 0 |  | 650 | 400 | 선택 | 선택 | 선택 | 미정 | 미정 | 미정 | 선택 | 5 | 미정 | RB133.35 | C
A42929 | 2018-01-07 | 1 | B | TUNDISH교체 | 1 | A | SM58C | 탄소강 | B | BM#1 | 0 | 41 | 1620 | 1531 | 31 | 5600 |  | 3 | 0.31 | 16 |  | -2.69 | 1565 | 1620 | 10.69 | 0 |  | 10 | 15 | 84 | Y |  | 2018-01-07 20:30 | 81 | 1025 | 9 | 24 | 21 | 22 | 24 | 27 | 27 | 27 | 29 | 29 | 28 | 30 | 29 | 29 | 26 | 30 | 29 | 29 | 0 |  | 4.98 | Y | -0.2 |  | 2.46 | 2.19 | [5 empty] | N | N | N | 230 | 0.39 | 70 | 152262 | 97190 | 7040 | 14600 | 7 | 2 |  | 2018-01-07 20:38 | 1565 | 121 |  | 45 |  | *T/Dflux 유15kg 용225kg *전공정 작업지연 감속주입(20%이상)이상재 ID:101~106.201~106 *유사강종 연연주 혼탕부 성분 확인 ID:107~109.207~209 | [14 empty] | 145.43 | 100 | 700 | 0 | 0 |  | 650 |  | 해제 | 해제 | 700 | 0 | 0 |  | 650 |  | 해제 | 해제 | 해제 | 미정 | 미정 | 선택 | 선택 |  | 미정 | BT180180 | H
B42903 | 2018-01-07 | 2 | B |  | 7 | A | AE4330VM | 합금강 | SNCM439계 | BM#2 | 1611 | 52 | 1647 | 1585 | 43 | 8400 |  | 1 | 0.48 | 20 |  | -2.24 | 1565 | 1631 | 3.16 | 0 | 0 | 31 | 71 | 58 | Y |  | 2018-01-07 21:39 | 71 | 1029 | 31 | 34 | 37 | 39 | 40 | 40 | 39 | 38 | 37 | 36 | 35 | 34 | 32 | 32 | 36 | 40 | 32 | 0 | -0.2 | Y | 39.98 | Y | -0.4 |  |  |  | 1.3 |  |  |  |  | N | N | N | 180 | 0.49 | 63 | 96354 | 102540 | 20 | 15800 | 10 | 2 | 30 | 2018-01-07 22:08 | 1581 | 134 |  | 33 | [16 empty] | 94.65 | 100 | 0 | 0 | 0 |  | 650 | 400 | 선택 | 선택 | 0 | 0 | 0 |  | 650 | 400 | 선택 | 선택 | 선택 | 미정 | 미정 | 미정 | 미정 |  | 미정 | RB177.80 | C
A42930 | 2018-01-07 | 1 | B |  | 2 | A | AE1055M1 | 탄소강 | AE1055LS계 | BM#1 | 1604 | 40 | 1607 | 1547 | 38 | 5200 |  | 3 | 0.31 | 21 |  | -2.05 | 1557 | 1607 | 0 | 13.35 |  | 11 | 32 | 71 | Y |  | 2018-01-07 21:42 | 71 | 1026 | 26 | 29 | 30 | 33 | 33 | 34 | 35 | 35 | 34 | 34 | 33 | 33 | 32 | 32 | 32 | 35 | 32 | 34 | -0.05 | Y | 30 | Y | -0.2 | [8 empty] | N | N | N | 220 | 0.48 | 62 | 44456 | 95160 | 7010 | 14800 | 7 | 2 |  | 2018-01-07 21:48 | 1557 | 122 |  | 46 |  | *유사강종 연연주 혼탕부 성분 확인 ID:101.201 | [14 empty] | 43.52 | 100 | 0 | 0 | 0 |  | 400 |  | 선택 | 해제 | 0 | 0 | 0 |  | 400 |  | 선택 | 해제 | 해제 | 미정 | 미정 | 선택 | 미정 |  | 미정 | RB090.00 | H
B42904 | 2018-01-07 | 2 | B |  | 8 | A | AE4330VM | 합금강 | SNCM439계 | BM#2 | 1597 | 50 | 1654 | 1565 | 43 | 8700 |  | 1 | 0.47 | 20 |  | -2.08 | 1557 | 1629 | 3.53 | 0 | 0 | 16 | 22 | 71 | Y |  | 2018-01-07 22:46 | 63 | 1023 | 28 | 32 | 34 | 36 | 36 | 36 | 35 | 34 | 33 | 32 | 30 | 29 | 27 | 27 | 32 | 36 | 27 | 36 | -0.2 | Y | 45 | Y | -0.4 |  |  |  | 0.9 |  |  |  |  | N | N | N | 170 | 0.47 | 64 | 99135 | 100830 | 110 | 14500 | 10 | 2 | 10 | 2018-01-07 22:48 | 1557 | 137 |  | 32 |  | * T/D 델타티 벗어나 사이즈 변경 생관통보 | [14 empty] | 98.69 | 100 | 0 | 0 | 0 |  | 650 | 400 | 선택 | 선택 | 0 | 0 | 0 |  | 650 | 400 | 선택 | 선택 | 선택 | 미정 | 미정 | 미정 | 미정 |  | 미정 | RB146.05 | C
A42931 | 2018-01-07 | 1 | B |  | 3 | A | AE1055M1 | 탄소강 | AE1055LS계 | BM#1 | 1581 | 40 | 1606 | 1530 | 32 | 5200 |  | 3 | 0.3 | 20 |  | -1.53 | 1550 | 1586 | 0 | 12.54 |  | 30 | 13 | 61 | Y |  | 2018-01-07 22:56 | 64 | 1028 | 31 | 32 | 31 | 32 | 32 | 31 | 30 | 30 | 29 | 28 | 27 |  |  | 27 | 30 | 32 | 27 | 32 | -0.14 | Y | 35 | Y | -0.2 | [8 empty] | N | N | N | 210 | 0.48 | 56 | 88912 | 91940 | 7050 | 15000 | 7 | 2 |  | 2018-01-07 23:03 | 1550 | 113 |  | 36 | [16 empty] | 89.86 | 100 | 0 | 0 | 0 |  | 400 |  | 선택 | 해제 | 0 | 0 | 0 |  | 400 |  | 선택 | 해제 | 해제 | 미정 | 미정 | 선택 | 미정 |  | 미정 | RB090.00 | H
A42932 | 2018-01-07 | 1 | B |  | 4 | A | AE1055M1 | 탄소강 | AE1055LS계 | BM#1 | 1644 | 40 | 1604 | 1581 | 31 | 4400 |  | 3 | 0.3 | 20 |  | -1.6 | 1556 | 1594 | 0 | 12.65 |  | 28 | 46 | 87 | Y |  | 2018-01-08 00:03 | 70 | 1086 | 26 | 32 | 37 | 41 | 42 | 42 | 42 | 42 | 42 | 42 | 41 | 41 | 40 | 40 | 39 | 42 | 40 | 42 | -0.05 | Y | 39.98 | Y | -0.2 | [8 empty] | N | N | N | 200 | 0.48 | 62 | 100026 | 96970 | 7150 | 15200 | 7 | 2 |  | 2018-01-08 00:11 | 1556 | 107 |  | 28 | [16 empty] | 96.18 | 100 | 0 | 0 | 0 |  | 400 |  | 선택 | 해제 | 0 | 0 | 0 |  | 400 |  | 선택 | 해제 | 해제 | 미정 | 미정 | 선택 | 미정 |  | 미정 | RB090.00 | H
B42905 | 2018-01-07 | 2 | B |  | 9 | A | AE4330VM | 합금강 | SNCM439계 | BM#2 | 1601 | 50 | 1637 | 1567 | 46 | 9100 |  | 1 | 0.45 | 19 |  | -2.21 | 1554 | 1621 | 2.13 | 0 | 0 | 6 | 19 | 117 | Y |  | 2018-01-07 23:50 | 60 | 1082 | 21 | 24 | 26 | 27 | 26 | 26 | 25 | 24 | 22 | 21 | 20 | 18 | 17 | 11 | 22 | 27 | 11 | 26 | -0.29 | Y | 54.98 | Y | -0.8 |  |  |  | 0.95 |  |  |  |  | N | N | N | 160 | 0.45 | 70 | 153011 | 106470 | 90 | 15200 | 10 | 2 | 20 | 2018-01-07 23:49 | 1554 | 140 |  | 36 | [16 empty] | 144.76 | 100 | 0 | 0 | 0 |  | 650 | 400 | 선택 | 선택 | 0 | 0 | 0 |  | 650 | 400 | 선택 | 선택 | 선택 | 미정 | 미정 | 미정 | 미정 |  | 미정 | RB215.90 | C
A42933 | 2018-01-07 | 1 | B |  | 5 | A | AE1055M1 | 탄소강 | AE1055LS계 | BM#1 | 1643 | 40 | 1590 | 1573 | 23 | 3900 |  | 3 | 0.29 | 20 |  | -1.48 | 1548 | 1583 | 0 | 14.07 |  | 10 | 16 | 55 | Y |  | 2018-01-08 01:07 | 62 | 1083 | 38 | 36 | 36 | 36 | 35 | 34 | 34 | 33 | 33 | 33 | 32 | 31 | 31 | 31 | 34 | 36 | 31 | 36 | -0.1 |  | 50.02 | Y | 0 | [8 empty] | N | N | N | 190 | 0.48 | 60 | 88912 | 94310 | 7050 | 14800 | 7 | 2 |  | 2018-01-08 01:14 | 1548 | 111 |  | 27 | [16 empty] | 87.77 | 100 | 0 | 0 | 0 |  | 400 |  | 선택 | 해제 | 0 | 0 | 0 |  | 400 |  | 선택 | 해제 | 해제 | 미정 | 미정 | 선택 | 미정 |  | 미정 | RB090.00 | H
B42906 | 2018-01-07 | 2 | B |  | 10 | A | AE4330VM2 | 합금강 | SNCM439계 | BM#2 | 1603 | 45 | 1617 | 1577 | 41 | 7900 |  | 1 | 0.45 | 22 |  | -1.93 | 1555 | 1632 | 1.91 | 0 | 0 | 20 | 11 | 46 | Y |  | 2018-01-08 01:16 | 62 | 1085 | 10 | 20 | 26 | 29 | 30 | 31 | 30 | 29 | 28 | 27 | 26 | 24 | 23 | 19 | 25 | 31 | 19 | 0 | -0.28 | Y | 42.57 | Y | -0.6 |  |  |  | 0.98 |  |  |  |  | N | N | N | 150 | 0.45 | 69 | 42550 | 104170 | 1600 | 16100 | 10 | 2 | 40 | 2018-01-08 01:12 | 1555 | 136 |  | 24 | 16 | [15 empty] | 40.37 | 100 | 0 | 0 | 0 |  | 650 | 400 | 해제 | 선택 | 0 | 0 | 0 |  | 650 | 400 | 해제 | 선택 | 선택 | 미정 | 미정 | 미정 | 미정 |  | 미정 | RB209.55 | C
A42934 | 2018-01-07 | 1 | B |  | 6 | A | AE1055M1 | 탄소강 | AE1055LS계 | BM#1 | 1630 | 40 | 1583 | 1536 | 28 | 4300 |  | 3 | 0.3 | 20 |  | -1.58 | 1550 | 1588 | 0 | 12.75 |  | 11 | 33 | 56 | Y |  | 2018-01-08 01:54 | 64 | 1081 | 30 | 29 | 29 | 31 | 32 | 32 | 31 | 30 | 30 | 29 | 28 | 28 | 27 | 27 | 30 | 32 | 27 | 30 | -0.12 | Y | 40 | Y | -0.2 | [8 empty] | N | N | N | 180 | 0.48 | 64 | 100026 | 99230 | 7040 | 14500 | 7 | 2 |  | 2018-01-08 02:01 | 1550 | 115 |  | 44 | [16 empty] | 94.14 | 0 | 0 | 0 | 0 |  | 400 |  | 선택 | 해제 | 0 | 0 | 0 |  | 400 |  | 선택 | 해제 | 해제 | 미정 | 미정 | 선택 | 미정 |  | 미정 | RB090.00 | C
B42907 | 2018-01-07 | 2 | B |  | 11 | A | AE4330VM2 | 합금강 | SNCM439계 | BM#2 | 1616 | 48 | 1637 | 1585 | 41 | 8100 |  | 1 | 0.45 | 21 |  | -2.24 | 1559 | 1639 | 1.52 | 0 | 0 | 33 | 1 |  | Y |  | 2018-01-08 02:13 | 66 | 1100 | 16 | 17 | 19 | 21 | 22 | 23 | 23 | 22 | 21 | 21 | 20 | 20 | 19 | 17 | 20 | 23 | 17 | 21 | -0.15 | Y | 40 | Y | -0.4 |  |  |  | 1.28 |  |  |  |  | N | N | N | 190 | 0.45 | 69 | 93330 | 103120 | 540 | 16100 | 10 | 2 | 10 | 2018-01-08 02:35 | 1559 | 150 |  | 40 | [16 empty] | 90.09 | 100 | 0 | 0 | 0 |  | 650 | 400 | 해제 | 선택 | 0 | 0 | 0 |  | 650 | 400 | 해제 | 선택 | 선택 | 미정 | 미정 | 미정 | 미정 |  | 미정 | RB190.50 | C
A42935 | 2018-01-07 | 1 | B |  | 7 | A | AE1055M1 | 탄소강 | AE1055LS계 | BM#1 | 1597 | 40 | 1593 | 1540 | 28 | 4400 |  | 3 | 0.29 | 20 |  | -1.52 | 1551 | 1587 | 0 | 12.53 |  | 30 | 14 | 55 | Y |  | 2018-01-08 02:56 | 65 | 1090 | 26 | 27 | 27 | 28 | 29 | 29 | 29 | 29 | 29 | 29 | 29 | 28 | 27 | 27 | 28 | 29 | 27 | 29 | -0.05 | Y | 40 | Y | -0.2 | [8 empty] | N | N | N | 230 | 0.48 | 61 | 100026 | 96530 | 7050 | 15000 | 7 | 2 |  | 2018-01-08 03:14 | 1551 | 120 |  | 47 | [16 empty] | 96.6 | 100 | 0 | 0 | 0 |  | 400 |  | 선택 | 해제 | 0 | 0 | 0 |  | 400 |  | 선택 | 해제 | 해제 | 미정 | 미정 | 선택 | 미정 |  | 미정 | RB090.00 | C
B42908 | 2018-01-07 | 2 | B |  | 12 | A | AE4330VM2 | 합금강 | SNCM439계 | BM#2 | 1697 | 44 | 1655 | 1634 | 29 | 5500 |  | 1 | 0.45 | 19 |  | -2.03 | 1572 | 1640 | 1.62 | 0 | 0 | 16 | 23 | 45 | Y |  | 2018-01-08 03:12 | 79 | 1087 | 14 | 25 | 31 | 35 | 36 | 37 | 37 | 37 | 37 | 36 | 35 | 33 |  | 33 | 33 | 37 | 33 | 37 | -0.12 | Y | 29.98 | Y | -0.4 |  |  |  | 1.01 |  |  |  |  | N | N | N | 180 | 0.45 | 58 | 101508 | 87220 | 500 | 13400 | 10 | 2 | 30 | 2018-01-08 03:21 | 1572 | 164 |  | 54 | [16 empty] | 115.81 | 100 | 0 | 0 | 0 |  | 650 | 400 | 해제 | 선택 | 0 | 0 | 0 |  | 650 | 400 | 해제 | 선택 | 선택 | 미정 | 미정 | 미정 | 미정 |  | 미정 | BT180180 | H
A42936 | 2018-01-07 | 1 | B |  | 8 | A | AE1055M1 | 탄소강 | AE1055LS계 | BM#1 | 1601 | 40 | 1592 | 1523 | 29 | 4800 |  | 3 | 0.3 | 20 |  | 63.43 | 1553 | 0 | 0.87 | 12.97 |  | 28 | 47 | 47 | Y |  | 2018-01-08 04:26 | 67 | 1085 | 34 | 40 | 42 | 43 | 44 | 44 | 44 | 44 | 44 | 43 | 43 | 42 |  | 42 | 42 | 44 | 42 | 44 | -0.06 | Y | 34.98 | Y | -0.2 | [8 empty] | N | N | N | 220 | 0.48 | 63 | 100026 | 97370 | 7070 | 15200 | 7 | 2 |  | 2018-01-08 04:33 | 1553 | 127 |  | 21 | [16 empty] | 95.81 | 100 | 0 | 0 | 0 |  | 400 |  | 선택 | 해제 | 0 | 0 | 0 |  | 400 |  | 선택 | 해제 | 해제 | 미정 | 미정 | 선택 | 미정 |  | 미정 | RB090.00 | H
B42909 | 2018-01-07 | 2 | C | TUNDISH교체전 | 13 | A | AE4330VM2 | 합금강 | SNCM439계 | BM#2 | 1601 | 64 | 1665 | 1564 | 47 | 9700 |  | 1 | 0.44 | 23 |  | -1.64 | 1577 | 1640 | 1.22 | 0 | 0 | 31 | 72 | 170 | N | 1 | 2018-01-08 04:32 | 84 | 1080 | 28 | 38 | 44 | 46 | 47 | 47 | 47 | 46 | 45 | 44 | 43 | 41 | 39 | 37 | 42 | 47 | 37 | 47 | -0.22 | Y | 45.02 | Y | -0.4 |  |  |  | 1.26 |  |  |  |  | N | N | N | 180 | 0.49 | 68 | 124599 | 113600 | 4450 | 2300 | 10 | 2 | 10 | 2018-01-08 04:33 | 1577 | 167 |  | 38 |  | * L/D 강제개공 ID: 301,401 | EF41E5A6F8A640DBB0576536B9D6F80E | 1198C24EAE114616BE93A3BCC0ADA1C3 | 82E2BB6A4D2244FB81E862450152391F | [11 empty] | 111.7 | 75 | 0 | 2500 | 0 |  | 650 | 400 | 해제 | 선택 | 0 | 2538 | 0 |  | 650 | 400 | 해제 | 선택 | 선택 | 미정 | 미정 | 미정 | 미정 |  | 미정 | BT180180 | H
B42910 | 2018-01-07 | 2 | C | TUNDISH교체전 | 9 | A | AE1055M1 | 탄소강 | AE1055LS계 | BM#1 | 1610 | 46 | 1577 | 1514 | 34 | 6500 |  | 3 | 0.29 | 20 |  | -1.69 | 1553 | 1593 | 0 | 12.68 |  | 10 | 17 | 55 | Y |  | 2018-01-08 05:21 | 67 | 1089 | 40 | 39 | 39 | 39 | 39 | 38 | 37 | 36 | 35 | 35 | 35 | 33 |  | 33 | 37 | 39 | 33 | 39 | -0.13 |  | 44.97 | Y | -0.4 | [8 empty] | N | N | N | 210 | 0.48 | 59 | 64029 | 85850 | 7000 | 2000 | 7 | 2 |  | 2018-01-08 05:28 | 1553 | 114 |  | 30 | 10 |  | E6F69D1EC53840D886A06D3BB571025E | DB406F0C87A641C1A2370C39844E4F83 | D447E1185B4F404F8F4D0F65070D77AB | [11 empty] | 68.96 | 100 | 0 | 4230 | 0 |  | 400 |  | 선택 | 해제 | 0 | 4200 | 0 |  | 400 |  | 선택 | 해제 | 해제 | 미정 | 미정 | 선택 | 미정 |  | 미정 | RB090.00 | H
A42937 | 2018-01-07 | 1 | C | TUNDISH교체 | 1 | A | SM45C | 탄소강 | SM45C | BM#2 | 1752 | 74 | 1650 | 1659 | 27 | 4400 |  | 1 | 0.46 | 22 |  | -1.97 | 1590 | 1649 | 0 | 4.79 | 0 | 20 | 12 | 27 | Y |  | 2018-01-08 05:48 | 97 | 1080 | -572 | -435 | -146 | 40 | 32 | 33 | 37 | 41 | 43 | 44 | 46 | 46 | 46 | 46 | 42 | 46 | 46 | 46 | 0 |  | 20 | Y | 0 |  | 2.43 | 2.37 | [5 empty] | N | N | N | 190 | 0.48 | 62 | 92943 | 101310 | 790 | 14500 | 3 | 1 | 10 | 2018-01-08 06:05 | 1590 | 188 |  | 57 |  | *T/D플럭스 120/15KG *롱노즐 실리부 부착 | [14 empty] | 91.03 | 76.92 | 738 | 0 | 0 |  | 650 | 400 | 해제 | 해제 | 727 | 0 | 0 |  | 650 | 400 | 해제 | 해제 | 해제 | 미정 | 미정 | 미정 | 선택 |  | 미정 | RB114.30 | C
A42938 | 2018-01-07 | 1 | C | TUNDISH교체 | 1 | A | STB2 | 베어링강 | STB (SF) | BM#1 | 1594 | 53 | 1583 | 1513 | 45 | 7600 |  | 3 | 0.31 | 26 |  | -1.69 | 1533 | 1583 | 20.05 | 0 |  | 11 | 34 | 70 | Y |  | 2018-01-08 06:38 | 77 | 1082 | 35 | 32 | 33 | 36 | 38 | 39 | 40 | 40 | 41 | 41 | 42 |  |  | 42 | 38 | 42 | 42 | 0 | 0 |  |  | Y | 0.2 |  | 2.21 | 2.09 | [5 empty] | N | N | M | 230 | 0.47 | 56 | 118426 | 96550 | 7010 | 14700 | 13 | 1 |  | 2018-01-08 06:49 | 1533 | 128 |  | 37 |  | *T/D플럭스 유15 용275KG | [14 empty] | 114.37 | 100 | 1500 | 0 | 0 |  | 650 |  | 해제 | 해제 | 1500 | 0 | 0 |  | 650 |  | 해제 | 해제 | 선택 | 미정 | 미정 | 선택 | 미정 |  | 미정 | BT180180 | H
B42911 | 2018-01-07 | 2 | C |  | 2 | A | SM45C | 탄소강 | SM45C | BM#2 | 1581 | 43 | 1647 | 1534 | 37 | 7400 |  | 1 | 0.46 | 21 |  | 0 | 1574 | 1649 | 0 | 4.49 | 0 | 33 | 2 | 40 | Y |  | 2018-01-08 06:59 | 81 | 1079 | 44 | 42 | 38 | 36 | 34 | 33 | 32 | 31 | 30 | 29 | 28 | 27 | 26 | 25 | 32 | 38 | 25 | 0 | -0.24 |  | 55.02 | Y | -0.2 | [8 empty] | N | N | N | 180 | 0.46 | 63 | 94160 | 95270 | 3750 | 13400 | 3 | 1 |  | 2018-01-08 07:17 | 1574 | 172 |  | 52 |  | *전공정 작업지연 감속주입 | [14 empty] | 96.08 | 72.73 | 0 | 0 | 0 |  | 650 | 400 | 해제 | 해제 | 0 | 0 | 0 |  | 650 | 400 | 해제 | 해제 | 해제 | 미정 | 미정 | 미정 | 미정 |  | 미정 | LT180180 | C
A42939 | 2018-01-08 | 1 | C |  | 2 | A | STB2 | 베어링강 | STB (SF) | BM#1 | 1609 | 49 | 1557 | 1550 | 33 | 5200 |  | 3 | 0.29 | 25 |  | -1.64 | 1510 | 1557 | 11.51 | 0 |  | 30 | 15 | 76 | Y |  | 2018-01-08 07:53 | 54 | 1085 | 40 | 34 | 30 | 28 | 27 | 26 | 25 | 24 | 24 | 23 | 24 | 24 | 24 | 24 | 27 | 30 | 23 | 24 | -0.2 |  | 35 | Y | 0 |  |  |  | 1.65 |  |  |  |  | N | N | Y | 220 | 0.48 | 62 | 84590 | 97850 | 6910 | 15400 | 13 | 1 |  | 2018-01-08 08:05 | 1510 | 121 |  | 20 | 6 | [15 empty] | 80.68 | 100 | 0 | 0 | 0 |  | 650 |  | 해제 | 해제 | 0 | 0 | 0 |  | 650 |  | 해제 | 해제 | 선택 | 미정 | 미정 | 미정 | 미정 |  | 미정 | BT180180 | H
B42913 | 2018-01-08 | 2 | C |  | 3 | A | SM45C | 탄소강 | SM45C | BM#2 | 1568 | 50 | 1636 | 1544 | 37 | 8800 |  | 1 | 0.48 | 15 |  | 0 | 1558 | 1614 | 0 | 3.73 | 0 | 6 | 20 | 313 | Y |  | 2018-01-08 08:48 | 65 | 1095 | 19 | 31 | 36 | 37 | 37 | 37 | 36 | 35 | 33 | 32 | 30 | 28 | 27 | 25 | 32 | 37 | 25 | 37 | -0.24 | Y | 50.02 | Y | -0.4 | [8 empty] | N | N | Y | 170 | 0.47 | 66 | 95260 | 104750 | 1830 | 15700 | 3 | 1 | 30 | 2018-01-08 08:57 | 1558 | 107 |  | 10 | [16 empty] | 89.49 | 75 | 0 | 0 | 0 |  | 650 | 600 | 해제 | 해제 | 0 | 0 | 0 |  | 650 | 600 | 해제 | 해제 | 해제 | 미정 | 미정 | 미정 | 미정 |  | 미정 | RB220.00 | C
A42940 | 2018-01-08 | 1 | C |  | 3 | A | STB2 | 베어링강 | STB (SF) | BM#1 | 1574 | 57 | 1541 | 1532 | 36 | 6000 |  | 3 | 0.31 | 28 |  | -0.75 | 1517 | 1541 | 18.71 | 0 |  | 28 | 48 | 75 | Y |  | 2018-01-08 08:55 | 61 | 1085 | 23 | 28 | 36 | 40 | 41 | 38 | 36 | 35 | 34 | 35 | 35 | 35 | 34 | 34 | 35 | 41 | 34 | 35 | -0.17 | Y | 40.03 | Y | -0.2 |  |  |  | 1.41 |  |  |  |  | N | N | Y | 210 | 0.48 | 63 | 84590 | 96750 | 7050 | 15400 | 13 | 1 |  | 2018-01-08 09:03 | 1517 | 115 |  | 21 | [16 empty] | 81.53 | 100 | 0 | 0 | 0 |  | 650 |  | 해제 | 해제 | 0 | 0 | 0 |  | 650 |  | 해제 | 해제 | 선택 | 미정 | 미정 | 선택 | 미정 |  | 미정 | BT180180 | H
B42914 | 2018-01-08 | 2 | C |  | 4 | A | SM45C | 탄소강 | SM45C | BM#2 | 1580 | 33 | 1616 | 1536 | 29 | 6000 |  | 1 | 0.46 | 16 |  | 0 | 1551 | 1605 | 0 | 3.21 | 0 | 31 | 73 | 102 | Y |  | 2018-01-08 09:43 | 58 | 1089 | 21 | 21 | 22 | 23 | 23 | 22 | 21 | 20 | 19 | 18 | 17 | 15 | 13 | 11 | 20 | 23 | 11 | 21 | -0.24 | Y | 50.02 | Y | -0.4 | [8 empty] | N | N | Y | 160 | 0.47 | 65 | 98602 | 101410 | 90 | 15300 | 3 | 1 | 40 | 2018-01-08 09:53 | 1551 | 108 |  | 24 | [16 empty] | 98.36 | 76.92 | 0 | 0 | 0 |  | 650 | 700 | 해제 | 해제 | 0 | 0 | 0 |  | 650 | 700 | 해제 | 해제 | 해제 | 미정 | 미정 | 미정 | 미정 |  | 미정 | RB280.00 | C
A42941 | 2018-01-08 | 1 | C |  | 4 | A | STB2 | 베어링강 | STB (SF) | BM#1 | 1620 | 43 | 1547 | 1552 | 37 | 5200 |  | 3 | 0.32 | 28 |  | -1.04 | 1514 | 1547 | 24.77 | 0 |  | 10 | 18 | 88 | Y |  | 2018-01-08 09:59 | 58 | 1093 | 33 | 33 | 34 | 34 | 33 | 33 | 32 | 31 | 31 | 29 | 28 | 26 | 26 | 26 | 31 | 34 | 26 | 33 | -0.15 |  | 55 | Y | 0 |  |  |  | 1.34 |  |  |  |  | N | N | Y | 200 | 0.48 | 66 | 84590 | 102900 | 7030 | 16300 | 13 | 1 |  | 2018-01-08 10:10 | 1514 | 107 |  | 22 | [16 empty] | 76.97 | 100 | 0 | 0 | 0 |  | 650 |  | 해제 | 해제 | 0 | 0 | 0 |  | 650 |  | 해제 | 해제 | 선택 | 미정 | 미정 | 선택 | 미정 |  | 미정 | BT180180 | H
B42915 | 2018-01-08 | 2 | C |  | 5 | A | SM45C | 탄소강 | SM45C | BM#2 | 1547 | 48 | 1627 | 1516 | 40 | 8000 |  | 1 | 0.47 | 14 |  | 0 | 1558 | 1614 | 0 | 4.9 | 0 | 20 | 13 | 72 | Y |  | 2018-01-08 11:04 | 65 | 1090 | 10 | 23 | 30 | 33 | 36 | 36 | 36 | 35 | 35 | 34 | 32 | 31 | 29 | 27 | 31 | 36 | 27 | 36 | -0.2 | Y | 45 | Y | -0.4 |  |  |  | 0.9 |  |  |  |  | N | N | N | 150 | 0.47 | 66 | 92306 | 101220 | 80 | 15100 | 3 | 1 |  | 2018-01-08 11:12 | 1558 | 103 |  | 11 |  | * Tundish ΔT 빅사이즈 기준 초과로 일반사이즈로 변경 *빅사이즈 후속 | [14 empty] | 91.44 | 72.73 | 0 | 0 | 0 |  | 650 | 400 | 해제 | 해제 | 0 | 0 | 0 |  | 650 | 400 | 해제 | 해제 | 해제 | 미정 | 미정 | 미정 | 미정 |  | 미정 | RB088.00 | C
A42942 | 2018-01-08 | 1 | C |  | 5 | A | STB2 | 베어링강 | STB (SF) | BM#1 | 1611 | 41 | 1558 | 1564 | 30 | 4300 |  | 3 | 0.32 | 28 |  | -1.31 | 1516 | 1558 | 22.19 | 0 |  | 11 | 35 | 67 | Y |  | 2018-01-08 10:54 | 60 | 1085 | 25 | 26 | 29 | 30 | 30 | 32 | 32 | 30 | 30 | 32 | 33 | 33 | 32 | 31 | 30 | 33 | 31 | 32 | -0.02 | Y | 14.98 | Y | -0.2 |  |  |  | 1.36 |  |  |  |  | N | N | Y | 190 | 0.48 | 65 | 101508 | 100450 | 4450 | 15800 | 13 | 1 |  | 2018-01-08 11:02 | 1516 | 115 |  | 34 | [16 empty] | 94.47 | 100 | 0 | 0 | 0 |  | 650 |  | 해제 | 해제 | 0 | 0 | 0 |  | 650 |  | 해제 | 해제 | 선택 | 미정 | 미정 | 선택 | 미정 |  | 미정 | BT180180 | H
B42916 | 2018-01-08 | 2 | C |  | 6 | A | SM45C | 탄소강 | SM45C | BM#2 | 1611 | 38 | 1625 | 1544 | 31 | 6100 |  | 1 | 0.46 | 16 |  | -1.99 | 1551 | 1599 | 0 | 2.88 | 0 | 16 | 25 | 89 | Y |  | 2018-01-08 12:05 | 58 | 1077 | 24 | 26 | 28 | 28 | 28 | 28 | 27 | 26 | 24 | 23 | 22 | 21 | 19 | 19 | 25 | 28 | 19 | 28 | -0.18 |  | 50 | Y | -0.4 | [8 empty] | N | N | Y | 190 | 0.47 | 63 | 103704 | 97380 | 60 | 13800 | 3 | 1 | 20 | 2018-01-08 12:14 | 1551 | 108 |  | 19 | [16 empty] | 106.86 | 100 | 0 | 0 | 0 |  | 650 | 700 | 해제 | 해제 | 0 | 0 | 0 |  | 650 | 700 | 해제 | 해제 | 해제 | 미정 | 미정 | 미정 | 미정 |  | 미정 | RB280.00 | C
A42943 | 2018-01-08 | 1 | C |  | 6 | A | STB2 | 베어링강 | STB (SF) | BM#1 | 1592 | 42 | 1550 | 1596 | 30 | 3900 |  | 3 | 0.31 | 28 |  | -1.05 | 1516 | 1550 | 22.44 | 0 |  | 30 | 16 | 51 | Y |  | 2018-01-08 11:53 | 60 | 1083 | 30 | 29 | 30 | 31 | 32 | 32 | 31 | 30 | 29 | 28 | 27 | 26 | 25 | 25 | 29 | 32 | 25 | 30 | -0.17 | Y | 40 | Y | -0.2 |  |  |  | 1.2 |  |  |  |  | N | N | Y | 180 | 0.48 | 63 | 101508 | 97950 | 7060 | 16200 | 13 | 1 |  | 2018-01-08 12:17 | 1516 | 125 |  | 41 | [16 empty] | 96.72 | 100 | 0 | 0 | 0 |  | 650 |  | 해제 | 해제 | 0 | 0 | 0 |  | 650 |  | 해제 | 해제 | 선택 | 미정 | 미정 | 선택 | 미정 |  | 미정 | BT180180 | H
B42917 | 2018-01-08 | 2 | A |  | 7 | A | SM45C | 탄소강 | SM45C | BM#2 | 1604 | 36 | 1614 | 1566 | 29 | 5500 |  | 1 | 0.46 | 15 |  | -2.32 | 1551 | 1606 | 0 | 2.6 | 0 | 6 | 21 | 76 | Y |  | 2018-01-08 13:07 | 58 | 1088 | 15 | 14 | 19 | 22 | 23 | 24 | 23 | 23 | 22 | 21 | 20 | 19 | 17 | 16 | 20 | 24 | 16 | 23 | -0.2 | Y | 40 | Y | -0.2 | [8 empty] | N | N | Y | 190 | 0.47 | 60 | 86420 | 95260 | 70 | 15000 | 3 | 1 |  | 2018-01-08 13:14 | 1551 | 107 |  | 23 | [16 empty] | 90.97 | 100 | 0 | 0 | 0 |  | 650 | 700 | 해제 | 해제 | 0 | 0 | 0 |  | 650 | 700 | 해제 | 해제 | 해제 | 미정 | 미정 | 미정 | 미정 |  | 미정 | RB220.00 | C
A42944 | 2018-01-08 | 1 | A |  | 7 | A | STB2 | 베어링강 | STB (SF) | BM#1 | 1624 | 46 | 1557 | 1559 | 28 | 4500 |  | 3 | 0.32 | 28 |  | -1.16 | 1520 | 1557 | 22.6 | 0 |  | 28 | 49 | 46 | Y |  | 2018-01-08 12:53 | 64 | 1089 | 26 | 28 | 30 | 31 | 32 | 33 | 32 | 31 | 30 | 30 | 29 | 28 |  | 28 | 30 | 33 | 28 | 30 | -0.17 | Y | 30 | Y | -0.2 |  |  |  | 1.25 |  |  |  |  | N | N | Y | 230 | 0.48 | 64 | 101508 | 98830 | 6990 | 14130 | 13 | 1 |  | 2018-01-08 13:01 | 1520 | 127 |  | 44 |  | *STR#1기 FIXED#1 좌우 LOOP#6번 스프레이 원형으로 분사되면서 과냉처럼 변함-비수량 줄여 세미오토 작업중 | [14 empty] | 95.94 | 100 | 0 | 0 | 0 |  | 650 |  | 해제 | 해제 | 0 | 0 | 0 |  | 650 |  | 해제 | 해제 | 선택 | 미정 | 미정 | 선택 | 미정 |  | 미정 | BT180180 | H
B42918 | 2018-01-08 | 2 | A |  | 8 | A | SM45C | 탄소강 | SM45C | BM#2 | 1600 | 33 | 1615 | 1574 | 27 | 4600 |  | 1 | 0.49 | 16 |  | -1.84 | 1555 | 1600 | 0 | 7.04 | 0 | 10 | 19 | 52 | Y |  | 2018-01-08 14:17 | 62 | 1085 | 13 | 18 | 20 | 20 | 21 | 21 | 20 | 20 | 19 | 18 | 17 | 16 | 15 | 15 | 18 | 21 | 15 | 20 | -0.15 | Y | 39.98 | Y | -0.2 | [8 empty] | N | N | N | 170 | 0.47 | 63 | 111280 | 98530 | 3490 | 15400 | 3 | 1 |  | 2018-01-08 14:25 | 1556 | 108 |  | 17 |  | *빅사이즈 후속 HEAT | [14 empty] | 111.06 | 100 | 0 | 0 | 0 |  | 650 | 400 | 해제 | 해제 | 0 | 0 | 0 |  | 650 | 400 | 해제 | 해제 | 해제 | 미정 | 미정 | 미정 | 미정 |  | 미정 | LT180180 | C
A42945 | 2018-01-08 | 1 | A |  | 8 | A | STB2 | 베어링강 | STB (SF) | BM#1 | 1632 | 48 | 1568 | 1542 | 36 | 5800 |  | 3 | 0.3 | 28 |  | -1.31 | 1527 | 1568 | 21.45 | 0 |  | 33 | 3 | 197 | Y |  | 2018-01-08 14:02 | 71 | 1091 | 27 | 27 | 29 | 32 | 33 | 35 | 36 | 36 | 35 | 34 | 34 | 34 | 34 | 34 | 33 | 36 | 34 | 34 | 0 | Y | 29.98 | Y | 0 |  |  |  | 1.24 |  |  |  |  | N | N | Y | 220 | 0.48 | 62 | 101508 | 100060 | 7020 | 16060 | 13 | 1 |  | 2018-01-08 14:15 | 1527 | 139 |  | 44 |  | *STR#1기 FIXED#1 좌우 LOOP#6번 스프레이 원형으로 분사되면서 과냉처럼 변함-비수량 줄여 세미오토 작업중 | [14 empty] | 94.82 | 100 | 0 | 0 | 0 |  | 650 |  | 해제 | 해제 | 0 | 0 | 0 |  | 650 |  | 해제 | 해제 | 선택 | 미정 | 미정 | 선택 | 선택 | 7 | 미정 | BT180180 | H
B42919 | 2018-01-08 | 2 | A | 연주종료 | 9 | A | SM45C | 탄소강 | SM45C | BM#2 | 1580 | 33 | 1625 | 1554 | 28 | 5300 |  | 1 | 0.47 | 16 |  | -2.39 | 1555 | 1608 | 0 | 2.95 | 0 | 20 | 14 | 65 | Y |  | 2018-01-08 15:14 | 62 | 1087 | 10 | 11 | 19 | 23 | 25 | 26 | 26 | 25 | 25 | 24 | 23 | 21 |  | 21 | 22 | 26 | 21 | 25 | -0.17 | Y | 29.98 | Y | -0.4 | [8 empty] | N | N | N | 160 | 0.52 | 53 | 97465 | 92220 | 3780 | 1800 | 3 | 1 |  | 2018-01-08 15:31 | 1561 | 109 |  | 27 |  | *연주종료 16:51 (전기로#1 탭홀교체) | 8BFEFDDFE7F64CD7B73240EDC9F77FE8 | 0EB026BFE2B647ECA880AB49C0178614 | 084C0155B9234BE8AD1350AA151CDB61 |  |  | C7953B3268144AA0B4E282543355955E | 9CA4B9EE06684A19871DF66522A3547F | 8FCA906FAFA6493DBFAD89DB3FD2D024 | 910518C00D6344F3BC8593EF89623676 | DD969A92813346CE82D316D857F0C20E | AA1016917B8A49D0973943EAA4AF76EF | 5543F19B804D48429AB8D12BDE4CA1EE | 365820E99B324D59A6AD05DF82824879 |  | 101.53 | 100 | 0 | 3240 | 0 |  | 650 | 400 | 해제 | 해제 | 0 | 5180 | 0 |  | 650 | 400 | 해제 | 해제 | 해제 | 미정 | 미정 | 미정 | 미정 |  | 미정 | RB140.00 | C
A42946 | 2018-01-08 | 1 | A |  | 9 | A | STB2 | 베어링강 | STB (SF) | BM#1 | 1596 | 53 | 1566 | 1530 | 30 | 5200 |  | 3 | 0.3 | 28 |  | -1.25 | 1518 | 1558 | 14.39 | 0 |  | 11 | 36 | 36 | Y |  | 2018-01-08 15:06 | 62 | 1096 | 33 | 32 | 33 | 34 | 34 | 33 | 33 | 32 | 32 | 31 | 31 | 31 | 30 | 30 | 32 | 34 | 30 | 33 | -0.08 | Y | 50 | Y | 0 |  |  |  | 1.22 |  |  |  |  | N | N | Y | 210 | 0.48 | 66 | 101508 | 104670 | 7090 | 15250 | 13 | 1 |  | 2018-01-08 15:12 | 1518 | 141 |  | 44 |  | *STR#1기 FIXED#1 좌우 LOOP#6번 스프레이 원형으로 분사되면서 과냉처럼 변함-비수량 줄여 세미오토 작업중 | [14 empty] | 90.92 | 100 | 0 | 0 | 0 |  | 650 |  | 해제 | 해제 | 0 | 0 | 0 |  | 650 |  | 해제 | 해제 | 선택 | 미정 | 미정 | 선택 | 미정 |  | 미정 | BT180180 | H
B42920 | 2018-01-08 | 2 | A |  | 10 | A | STB2 | 베어링강 | STB (SF) | BM#1 | 1558 | 48 | 1564 | 1545 | 39 | 6900 |  | 3 | 0.3 | 27 |  | -1.42 | 1516 | 1560 | 15.17 | 0 |  | 16 | 26 | 66 | Y |  | 2018-01-08 16:30 | 60 | 1126 | 29 | 29 | 30 | 32 | 32 | 31 | 30 | 30 | 29 | 28 | 27 | 26 | 26 | 25 | 29 | 32 | 25 | 30 | -0.14 | Y | 50 | Y | -0.2 |  |  |  | 1.21 |  |  |  |  | N | N | Y | 200 | 0.48 | 68 | 101508 | 107270 | 6990 | 15360 | 13 | 1 |  | 2018-01-08 16:37 | 1516 | 126 |  | 30 |  | *STR#1기 FIXED#1 좌우 LOOP#6번 스프레이 원형으로 분사되면서 과냉처럼 변함-비수량 줄여 세미오토 작업중 | [14 empty] | 88.85 | 100 | 0 | 0 | 0 |  | 650 |  | 해제 | 해제 | 0 | 0 | 0 |  | 650 |  | 해제 | 해제 | 선택 | 미정 | 미정 | 선택 | 미정 |  | 미정 | BT180180 | H
A42947 | 2018-01-08 | 1 | A |  | 11 | A | STB2 | 베어링강 | STB (SF) | BM#1 | 1571 | 42 | 1545 | 1532 | 37 | 6900 |  | 3 | 0.31 | 25 |  | -1.39 | 1513 | 1553 | 12.58 | 0 |  | 30 | 17 | 145 | Y |  | 2018-01-08 17:46 | 57 | 1122 | 24 | 25 | 26 | 28 | 29 | 28 | 27 | 26 | 25 | 24 | 23 | 23 | 23 | 23 | 26 | 29 | 23 | 23 | -0.15 | Y | 39.98 | Y | 0 |  |  |  | 1.24 |  |  |  |  | N | N | Y | 190 | 0.48 | 60 | 101508 | 96230 | 7140 | 16000 | 13 | 1 |  | 2018-01-08 17:54 | 1513 | 104 |  | 24 |  | *STR#1기 FIXED#1 좌우 LOOP#6번 스프레이 원형으로 분사되면서 과냉처럼 변함-비수량 줄여 세미오토 작업중 | [14 empty] | 98.31 | 100 | 0 | 0 | 0 |  | 650 |  | 해제 | 해제 | 0 | 0 | 0 |  | 650 |  | 해제 | 해제 | 선택 | 미정 | 미정 | 선택 | 미정 |  | 미정 | BT180180 | H
A42948 | 2018-01-08 | 1 | A |  | 12 | A | STB2 | 베어링강 | STB (SF) | BM#1 | 1631 | 39 | 1569 | 1552 | 30 | 5000 |  | 3 | 0.3 | 28 |  | -1.23 | 1524 | 1563 | 16.28 | 0 |  | 28 | 50 | 139 | Y |  | 2018-01-08 18:49 | 68 | 1149 | 22 | 29 | 34 | 38 | 39 | 39 | 39 | 39 | 39 | 39 | 39 | 38 | 38 | 37 | 36 | 39 | 37 | 39 | -0.04 | Y | 45 | Y | -0.2 |  |  |  | 1.23 |  |  |  |  | N | N | Y | 180 | 0.48 | 66 | 101508 | 104010 | 6970 | 15410 | 13 | 1 |  | 2018-01-08 18:56 | 1524 | 108 |  | 25 |  | *STR#1기 FIXED#1 좌우 LOOP#6번 스프레이 원형으로 분사되면서 과냉처럼 변함-비수량 줄여 세미오토 작업중 | [14 empty] | 91.49 | 100 | 0 | 0 | 0 |  | 650 |  | 해제 | 해제 | 0 | 0 | 0 |  | 650 |  | 해제 | 해제 | 선택 | 미정 | 미정 | 선택 | 미정 |  | 미정 | BT180180 | H
B42923 | 2018-01-08 | 2 | A | 연주시작 | 1 | A | SCM440 | 합금강 | D | BM#2 | 1594 | 52 | 1636 | 1567 | 46 | 9400 |  | 1 | 0.46 | 20 |  | -1.97 | 1581 | 1636 | 0 | 2.36 | 0 | 10 | 20 | 138 | Y |  | 2018-01-08 19:54 | 85 | 1132 | 39 | 38 | 37 | 36 | 34 | 30 | 34 | 38 | 40 | 41 | 42 | 42 | 42 | 40 | 39 | 42 | 40 | 42 | -0.08 |  | 25.03 | Y | -0.2 |  | 2.84 | 2.71 | 2.24 |  |  |  |  | N | N | N | 150 | 0.47 | 68 | 94793 | 109900 | 2490 | 16100 | 14 | 2 |  | 2018-01-08 19:56 | 1587 | 122 |  | 18 |  | *턴디쉬 플럭스 120KG/15KG *슬리브 롱노즐 사용 *연주시작 20:14 *수소기준초과 10분 이상재 등록 | DF5DC2DB37F64E5CB57B3D4AC9635588 |  | 30567AC7545D460698F4E97E66483178 | [11 empty] | 86.61 | 100 | 1000 | 0 | 0 |  | 650 | 400 | 해제 | 해제 | 1000 | 0 | 0 |  | 650 | 400 | 해제 | 해제 | 해제 | 미정 | 미정 | 미정 | 미정 |  | 미정 | RB140.00 | C
A42949 | 2018-01-08 | 1 | A |  | 13 | A | STB2 | 베어링강 | STB (SF) | BM#1 | 1620 | 40 | 1571 | 1559 | 28 | 4700 |  | 3 | 0.3 | 28 |  | -1.38 | 1521 | 1565 | 21.84 | 0 |  | 11 | 37 | 75 | Y |  | 2018-01-08 19:51 | 65 | 1135 | 37 | 37 | 37 | 38 | 38 | 37 | 37 | 36 | 36 | 35 | 35 | 35 | 35 | 34 | 36 | 38 | 34 | 37 | -0.08 | Y | 50.02 | Y | -0.2 |  |  |  | 1.23 |  |  |  |  | N | N | Y | 230 | 0.48 | 66 | 152262 | 105070 | 2230 | 14910 | 13 | 1 |  | 2018-01-08 19:59 | 1521 | 116 |  | 32 |  | *STR#1기 FIXED#1 좌우 LOOP#6번 스프레이 원형으로 분사되면서 과냉처럼 변함-비수량 줄여 세미오토 작업중 *유사강종 연연주 혼탕부 성분 확인 ID:107~109.207~209 | [14 empty] | 135.89 | 100 | 0 | 0 | 0 |  | 650 |  | 해제 | 해제 | 0 | 0 | 0 |  | 650 |  | 해제 | 해제 | 선택 | 미정 | 미정 | 선택 | 미정 |  | 미정 | BT180180 | H
B42924 | 2018-01-08 | 2 | B |  | 2 | A | SCM440 | 합금강 | D | BM#2 | 1595 | 49 | 1625 | 1534 | 43 | 8700 |  | 1 | 0.46 | 15 |  | -2.64 | 1561 | 1617 | 0 | 2.44 | 0 | 20 | 15 | 146 | Y |  | 2018-01-08 20:52 | 65 | 1124 | 39 | 34 | 32 | 31 | 30 | 29 | 28 | 26 | 25 | 24 | 23 | 22 | 20 | 20 | 28 | 32 | 20 | 0 | -0.24 |  | 50 | Y | -0.4 |  |  |  | 1.48 |  |  |  |  | N | N | N | 140 | 0.5 | 61 | 95537 | 100860 | 3150 | 15800 | 14 | 2 | 20 | 2018-01-08 21:05 | 1561 | 127 |  | 31 | [16 empty] | 91.86 | 100 | 0 | 0 | 0 |  | 650 | 400 | 해제 | 해제 | 0 | 0 | 0 |  | 650 | 400 | 해제 | 해제 | 해제 | 미정 | 미정 | 미정 | 미정 |  | 미정 | RB140.00 | C
A42950 | 2018-01-08 | 1 | B | TUNDISH교체전 | 14 | A | P-STB2 | 베어링강 | STB (SF) | BM#1 | 1601 | 40 | 1573 | 1530 | 33 | 5400 |  | 3 | 0.29 | 28 |  | -1.35 | 1518 | 1561 | 20.24 | 0 |  | 16 | 27 | 70 | Y |  | 2018-01-08 21:01 | 62 | 1126 | 33 | 34 | 34 | 35 | 35 | 34 | 33 | 33 | 32 | 32 | 30 | 30 |  | 30 | 33 | 35 | 30 | 34 | -0.12 | Y | 40 | Y | 0 | [8 empty] | N | N | M | 220 | 0.47 | 64 | 53993 | 100260 | 7040 | 2500 | 13 | 1 |  | 2018-01-08 21:07 | 1518 | 121 |  | 31 |  | *STR#1기 FIXED#1 좌우 LOOP#6번 스프레이 원형으로 분사되면서 과냉처럼 변함-비수량 줄여 세미오토 작업중 *유사강종 연연주 혼탕부 성분 확인 ID:101.201 |  | 71C0818DB6864F38AC5392D7EC5D69F2 | 7D7ABD3E2CC04171944F8047B7D99B24 | 871A07C6045F4D039E9F71BFBB66B609 | [10 empty] | 50.32 | 100 | 0 | 3500 | 0 |  | 650 |  | 해제 | 해제 | 0 | 3600 | 0 |  | 650 |  | 해제 | 해제 | 선택 | 미정 | 미정 | 선택 | 미정 |  | 미정 | BT180180 | H
B42925 | 2018-01-08 | 2 | B |  | 3 | A | SCM440 | 합금강 | D | BM#2 | 1604 | 40 | 1636 | 1546 | 36 | 7300 |  | 1 | 0.47 | 18 |  | -2.47 | 1565 | 1621 | 0 | 4.56 | 0 | 6 | 23 | 105 | Y |  | 2018-01-08 21:54 | 69 | 1147 | 17 | 21 | 24 | 26 | 27 | 27 | 27 | 26 | 25 | 24 | 23 | 21 | 19 | 19 | 24 | 27 | 19 | 27 | -0.2 | Y | 40 | Y | -0.4 |  |  |  | 0.8 |  |  |  |  | N | N | Y | 130 | 0.48 | 63 | 96204 | 100420 | 40 | 16300 | 14 | 2 | 40 | 2018-01-08 21:55 | 1565 | 126 |  | 33 | [16 empty] | 96.64 | 100 | 0 | 0 | 0 |  | 650 | 400 | 해제 | 해제 | 0 | 0 | 0 |  | 650 | 400 | 해제 | 해제 | 해제 | 미정 | 미정 | 미정 | 미정 |  | 미정 | RB220.00 | C
A42951 | 2018-01-08 | 1 | B | TUNDISH교체 | 1 | A | BP-SCR420HC | 소입성보증강 | C | BM#1 | 1615 | 41 | 1647 | 1553 | 37 | 7200 |  | 3 | 0.29 | 20 |  | -2.19 | 1600 | 1651 | 0 | 11.21 |  | 33 | 5 | 56 | Y |  | 2018-01-08 22:14 | 89 | 1122 | 37 | 34 | 30 | 39 | 43 | 45 | 47 | 47 | 48 | 49 | 49 |  |  | 49 | 43 | 49 | 49 | 0 | 0 |  | 5 | Y | 0 |  | 2.2 | 2.14 | [5 empty] | N | N | N | 150 | 0.52 | 55 | 101508 | 96110 | 7040 | 14400 | 15 | 2 |  | 2018-01-08 22:20 | 1600 | 144 |  | 47 |  | *T/Dflux 유15kg 용120kg | [14 empty] | 98.46 | 100 | 1000 | 0 | 0 |  | 650 |  | 선택 | 선택 | 1000 | 0 | 0 |  | 650 |  | 선택 | 선택 | 해제 | 미정 | 미정 | 선택 | 미정 |  | 미정 | BT180180 | H
B42926 | 2018-01-08 | 2 | B |  | 4 | A | SCM440 | 합금강 | D | BM#2 | 1582 | 41 | 1635 | 1544 | 36 | 7300 |  | 1 | 0.49 | 17 |  | -2.36 | 1559 | 1613 | 0 | 5.03 | 0 | 30 | 18 | 111 | Y |  | 2018-01-08 22:44 | 63 | 1114 | 16 | 13 | 13 | 13 | 13 | 12 | 11 | 10 | 9 | 7 |  |  |  | 7 | 12 | 13 | 7 | 13 | -0.17 |  | 34.97 | Y | -0.4 |  |  |  | 0.95 |  |  |  |  | N | N | Y | 120 | 0.49 | 45 | 134638 | 75580 | 21480 | 15100 | 14 | 2 | 0 | 2018-01-08 22:51 | 1559 | 137 |  | 49 |  | * T/D 온도가 낮아 L/D 22TON 내림 | [14 empty] | 140.32 | 100 | 0 | 0 | 0 |  | 650 | 400 | 해제 | 해제 | 0 | 0 | 0 |  | 650 | 400 | 해제 | 해제 | 해제 | 미정 | 미정 | 미정 | 미정 |  | 미정 | RB150.00 | C
A42952 | 2018-01-08 | 1 | B |  | 2 | A | BP-SCR420HC | 소입성보증강 | C | BM#1 | 1625 | 45 | 1643 | 1554 | 35 | 6600 |  | 3 | 0.28 | 18 |  | -1.48 | 1594 | 1627 | 0 | 13.26 |  | 28 | 51 | 58 | Y |  | 2018-01-08 23:10 | 83 | 1132 | 45 | 47 | 48 | 49 | 50 | 50 | 49 | 50 | 49 | 50 |  |  |  | 50 | 49 | 50 | 49 | 50 | 0 | Y | 19.98 | Y | 0.2 | [8 empty] | N | N | N | 140 | 0.54 | 54 | 84590 | 95070 | 7040 | 14900 | 15 | 2 |  | 2018-01-08 23:18 | 1594 | 134 |  | 47 | [16 empty] | 82.85 | 100 | 0 | 0 | 0 |  | 650 |  | 선택 | 선택 | 0 | 0 | 0 |  | 650 |  | 선택 | 선택 | 해제 | 미정 | 미정 | 선택 | 미정 |  | 미정 | BT180180 | H
B42927 | 2018-01-08 | 2 | B |  | 5 | A | SCM440HF-JY | 소입성보증강 | D | BM#2 | 1581 | 54 | 1625 | 1527 | 46 | 9000 |  | 1 | 0.46 | 22 |  | 0 | 1569 | 1628 | 2.15 | 0 | 0 | 10 | 21 | 35 | Y |  | 2018-01-09 00:03 | 76 | 1088 | 8 | 27 | 35 | 39 | 41 | 42 | 41 | 40 | 39 | 37 | 36 | 34 | 33 | 33 | 35 | 42 | 33 | 0 | -0.26 | Y | 35.02 | Y | -0.2 | [8 empty] | N | N | N | 110 | 0.47 | 64 | 42800 | 99490 | 1360 | 16600 | 14 | 2 | 10 | 2018-01-09 00:03 |  | 117 |  | 19 | [16 empty] | 42.48 | 100 | 0 | 0 | 0 |  | 650 | 400 | 해제 | 해제 | 0 | 0 | 0 |  | 650 | 400 | 해제 | 해제 | 해제 | 미정 | 미정 | 미정 | 미정 |  | 미정 | LT180180 | H
A42953 | 2018-01-08 | 1 | B |  | 3 | A | BP-SCR420HC | 소입성보증강 | C | BM#1 | 1650 | 41 | 1629 | 1572 | 29 | 4900 |  | 3 | 0.3 | 17 |  | -1.34 | 1574 | 1602 | 0 | 12.3 |  | 11 | 38 | 73 | Y |  | 2018-01-09 00:16 | 63 | 1078 | 49 | 41 | 36 | 34 | 32 | 31 | 31 | 29 | 28 | 28 | 27 | 28 |  | 28 | 33 | 36 | 27 | 28 | -0.22 |  | 40 | Y | 0.2 | [8 empty] | N | N | N | 130 | 0.55 | 55 | 84590 | 92790 | 7110 | 14400 | 15 | 2 |  | 2018-01-09 00:33 | 1574 | 115 |  | 34 | 20 | [15 empty] | 84.76 | 100 | 0 | 0 | 0 |  | 650 |  | 선택 | 선택 | 0 | 0 | 0 |  | 650 |  | 선택 | 선택 | 해제 | 미정 | 미정 | 선택 | 미정 |  | 미정 | BT180180 | C
B42928 | 2018-01-08 | 2 | B |  | 6 | A | SCM440HF-JY | 소입성보증강 | D | BM#2 | 1594 | 44 | 1637 | 1556 | 36 | 7200 |  | 1 | 0.46 | 19 |  | 0 | 1566 | 1617 | 2.06 | 0 | 0 | 20 | 16 | 46 | Y |  | 2018-01-09 00:59 | 73 | 1085 | 27 | 32 | 36 | 37 | 38 | 38 | 37 | 36 | 35 | 34 | 33 | 31 | 30 | 28 | 34 | 38 | 28 | 0 | -0.23 | Y | 43.17 | Y | -0.4 | [8 empty] | N | N | N | 100 | 0.49 | 63 | 102720 | 102110 | 1170 | 15600 | 14 | 2 | 20 | 2018-01-09 01:05 | 1566 | 119 |  | 29 | [16 empty] | 99.58 | 100 | 0 | 0 | 0 |  | 650 | 400 | 해제 | 해제 | 0 | 0 | 0 |  | 650 | 400 | 해제 | 해제 | 해제 | 미정 | 미정 | 미정 | 미정 |  | 미정 | LT180180 | H
A42954 | 2018-01-08 | 1 | B |  | 4 | A | BP-SCR420HC | 소입성보증강 | C | BM#1 | 1606 | 48 | 1609 | 1559 | 32 | 5900 |  | 3 | 0.3 | 18 |  | -1.6 | 1577 | 1612 | 0 | 15.1 |  | 16 | 28 | 44 | Y |  | 2018-01-09 01:12 | 66 | 1088 | 26 | 30 | 32 | 34 | 35 | 35 | 34 | 34 | 33 | 32 | 32 |  |  | 32 | 32 | 35 | 32 | 34 | -0.05 | Y | 30.03 | Y | 0 | [8 empty] | N | N | N | 120 | 0.55 | 53 | 101508 | 97280 | 7080 | 15300 | 15 | 2 |  | 2018-01-09 01:20 | 1577 | 115 |  | 35 | [16 empty] | 97.37 | 0 | 0 | 0 | 0 |  | 650 |  | 선택 | 선택 | 0 | 0 | 0 |  | 650 |  | 선택 | 선택 | 해제 | 미정 | 미정 | 선택 | 미정 |  | 미정 | BT180180 | C
A42955 | 2018-01-08 | 1 | B |  | 5 | A | BP-SCR420HC | 소입성보증강 | C | BM#1 | 1620 | 41 | 1611 | 1570 | 28 | 5200 |  | 3 | 0.31 | 18 |  | -1.55 | 1576 | 1610 | 0 | 13.53 |  | 33 | 6 | 40 | Y |  | 2018-01-09 02:08 | 65 | 1083 | 31 | 34 | 37 | 38 | 38 | 38 | 38 | 38 | 38 | 38 | 37 | 36 |  | 36 | 37 | 38 | 36 | 38 | -0.05 | Y | 40.02 | Y | -0.2 | [8 empty] | N | N | N | 110 | 0.55 | 56 | 101508 | 97540 | 7100 | 13900 | 15 | 2 |  | 2018-01-09 02:16 | 1576 | 108 |  | 35 | [16 empty] | 97.09 | 100 | 0 | 0 | 0 |  | 650 |  | 선택 | 선택 | 0 | 0 | 0 |  | 650 |  | 선택 | 선택 | 해제 | 미정 | 미정 | 선택 | 미정 |  | 미정 | BT180180 | C
B42929 | 2018-01-08 | 2 | B |  | 7 | A | SCM440HF-JY | 소입성보증강 | D | BM#2 | 1597 | 50 | 1625 | 1524 | 40 | 7900 |  | 1 | 0.47 | 19 |  | -2.03 | 1560 | 1612 | 1.79 | 0 | 0 | 6 | 24 | 40 | Y |  | 2018-01-09 02:06 | 67 | 1089 | 26 | 29 | 31 | 32 | 33 | 33 | 32 | 32 | 31 | 29 | 28 | 27 | 26 | 25 | 30 | 33 | 25 | 32 | -0.18 | Y | 45 | Y | -0.2 | [8 empty] | N | N | N | 150 | 0.5 | 66 | 102720 | 107880 | 20 | 16700 | 14 | 2 | 40 | 2018-01-09 02:09 | 1560 | 130 |  | 28 | [16 empty] | 95.46 | 100 | 0 | 0 | 0 |  | 650 | 400 | 해제 | 해제 | 0 | 0 | 0 |  | 650 | 400 | 해제 | 해제 | 해제 | 미정 | 미정 | 미정 | 미정 |  | 미정 | LT180180 | C
A42956 | 2018-01-08 | 1 | B |  | 6 | A | BP-SCR420HC | 소입성보증강 | C | BM#1 | 1631 | 40 | 1623 | 1583 | 30 | 5100 |  | 3 | 0.3 | 19 |  | -1.65 | 1580 | 1617 | 0 | 15.98 |  | 28 | 52 | 44 | Y |  | 2018-01-09 03:11 | 69 | 1082 | 34 | 38 | 41 | 43 | 43 | 43 | 43 | 43 | 43 | 42 | 42 |  |  | 42 | 41 | 43 | 42 | 43 | -0.03 | Y | 35 | Y | 0 | [8 empty] | N | N | N | 100 | 0.55 | 54 | 101508 | 99850 | 7030 | 14700 | 15 | 2 |  | 2018-01-09 03:18 | 1580 | 103 |  | 29 | [16 empty] | 95.04 | 100 | 0 | 0 | 0 |  | 650 |  | 선택 | 선택 | 0 | 0 | 0 |  | 650 |  | 선택 | 선택 | 해제 | 미정 | 미정 | 선택 | 미정 |  | 미정 | BT180180 | C
B42930 | 2018-01-08 | 2 | B | TUNDISH교체전 | 8 | A | SCM440HF-JY | 소입성보증강 | D | BM#2 | 1566 | 43 | 1587 | 1525 | 40 | 8000 |  | 1 | 0.46 | 19 |  | -2.35 | 1560 | 1616 | 1.75 | 0 | 0 | 30 | 19 | 52 | Y |  | 2018-01-09 02:58 | 67 | 1088 | 23 | 23 | 25 | 25 | 26 | 25 | 25 | 24 | 23 | 22 | 20 | 18 |  | 18 | 23 | 26 | 18 | 25 | -0.23 | Y | 35 | Y | -0.4 | [8 empty] | N | N | N | 140 | 0.51 | 58 | 110762 | 97310 | 590 | 2000 | 14 | 2 | 10 | 2018-01-09 03:00 | 1560 | 135 |  | 45 |  |  | 5CB795AA4B894C2FB4183B742415C6B7 | BD891BF7D08D4A158B1455CB86905039 | 4DBAAD0EA62E4D11AF9A9C11ADD422ED | [11 empty] | 113.14 | 100 | 0 | 3027 | 0 |  | 650 | 400 | 해제 | 해제 | 0 | 3148 | 0 |  | 650 | 400 | 해제 | 해제 | 해제 | 미정 | 미정 | 미정 | 미정 |  | 미정 | RB160.00 | C
A42957 | 2018-01-08 | 1 | B |  | 7 | A | BP-SCR420HC | 소입성보증강 | C | BM#1 | 1606 | 40 | 1614 | 1564 | 27 | 5300 |  | 3 | 0.31 | 18 |  | -1.46 | 1571 | 1603 | 0 | 16.41 |  | 11 | 39 | 49 | Y |  | 2018-01-09 04:12 | 60 | 1085 | 41 | 39 | 38 | 37 | 38 | 37 | 36 | 35 | 35 | 35 | 35 | 34 |  | 34 | 37 | 38 | 34 | 35 | -0.09 | Y | 45.03 | Y | -0.2 | [8 empty] | N | N | N | 150 | 0.55 | 56 | 101508 | 96840 | 7050 | 15600 | 15 | 2 |  | 2018-01-09 04:22 | 1571 | 101 |  | 23 | [16 empty] | 97.79 | 100 | 0 | 0 | 0 |  | 650 |  | 선택 | 선택 | 0 | 0 | 0 |  | 650 |  | 선택 | 선택 | 해제 | 미정 | 미정 | 선택 | 미정 |  | 미정 | BT180180 | H
B42931 | 2018-01-08 | 2 | C | TUNDISH교체 | 1 | A | SCM822HT | 소입성보증강 | C | BM#2 | 1587 | 48 | 1664 | 1565 | 44 | 8800 |  | 1 | 0.5 | 22 |  | -2.64 | 1602 | 1684 | 0 | 8.56 | 0 | 10 | 22 | 44 | Y |  | 2018-01-09 04:14 | 94 | 1083 | -336 | -86 | 35 | 34 | 33 | 29 | 33 | 37 | 41 | 42 | 44 | 45 | 45 | 45 | 36 | 45 | 45 | 45 | 0 |  | 10 | Y | 0 |  | 1.64 | 1.64 | [5 empty] | N | N | N | 150 | 0.5 | 56 | 93049 | 99000 | 200 | 16000 | 11 | 1 | 10 | 2018-01-09 04:15 | 1602 | 163 |  | 55 |  | * T/D 용강량 실측:1190mm / 21.4 TON TARE값 수정 함. * T/D FLUX 용탕부: 120 KG / 유탕부: 15KG 투입 * 슬리브 롱노즐( Y자형 ) 사용 | [14 empty] | 93.8 | 72.73 | 798 | 0 | 0 |  | 410 | 300 | 선택 | 선택 | 747 | 0 | 0 |  | 410 | 300 | 선택 | 선택 | 해제 | 미정 | 미정 | 미정 | 미정 |  | 미정 | BT180180 | C
A42958 | 2018-01-08 | 1 | C |  | 8 | A | BP-SCR420HC | 소입성보증강 | C | BM#1 | 0 | 42 | 1603 | 1543 | 29 | 5600 |  | 3 | 0.3 | 18 |  | -1.47 | 1570 | 1602 | 0 | 15.05 |  | 16 | 29 | 55 | Y |  | 2018-01-09 05:09 | 59 | 1088 | 32 | 34 | 35 | 36 | 36 | 35 | 35 | 34 | 34 | 33 | 31 | 31 |  | 31 | 34 | 36 | 31 | 35 | -0.13 | Y | 39.93 | Y | 0 | [8 empty] | N | N | N | 140 | 0.55 | 55 | 84590 | 100300 | 7100 | 16200 | 15 | 2 |  | 2018-01-09 05:17 | 1570 | 98 |  | 23 | [16 empty] | 78.84 | 100 | 0 | 0 | 0 |  | 650 |  | 선택 | 선택 | 0 | 0 | 0 |  | 650 |  | 선택 | 선택 | 해제 | 미정 | 미정 | 선택 | 미정 |  | 미정 | BT180180 | H
B42932 | 2018-01-08 | 2 | C |  | 2 | A | SCM822HT | 소입성보증강 | C | BM#2 | 1610 | 49 | 1655 | 1544 | 44 | 8900 |  | 1 | 0.51 | 14 |  | -2.25 | 1583 | 1648 | 0 | 4.68 | 0 | 20 | 17 | 34 | Y |  | 2018-01-09 05:23 | 75 | 1080 | 43 | 40 | 39 | 40 | 40 | 39 | 39 | 38 | 38 | 37 | 36 |  |  | 36 | 39 | 40 | 36 | 40 | -0.11 | Y | 34.98 | Y | -0.2 | 0.5 |  |  | 0.88 |  |  |  |  | N | N | N | 140 | 0.55 | 55 | 153360 | 98940 | 2180 | 14500 | 11 | 1 | 20 | 2018-01-09 05:33 | 1583 | 160 |  | 43 |  | *전공정 탈가스 기준 미준수( 진공시간 미달-극진공14분).수소 측정 *연연주 혼탕부 성분확인 ID:307~309.408~410 | [14 empty] | 151.84 | 73.68 | 0 | 0 | 0 |  | 410 | 300 | 선택 | 선택 | 0 | 0 | 0 |  | 410 | 300 | 선택 | 선택 | 해제 | 미정 | 미정 | 미정 | 미정 |  | 미정 | BT180180 | C
A42959 | 2018-01-08 | 1 | C |  | 9 | A | BP-SCR420HC | 소입성보증강 | C | BM#1 | 1609 | 40 | 1611 | 1551 | 29 | 5200 |  | 3 | 0.28 | 18 |  | -1.64 | 1569 | 1605 | 0 | 12.95 |  | 6 | 25 | 55 | Y |  | 2018-01-09 05:59 | 58 | 1078 | 29 | 30 | 32 | 33 | 33 | 32 | 31 | 30 | 29 | 28 | 27 | 26 |  | 26 | 30 | 33 | 26 | 0 | -0.17 | Y | 40 | Y | -0.2 | [8 empty] | N | N | N | 130 | 0.55 | 58 | 101508 | 101500 | 7000 | 15600 | 15 | 2 |  | 2018-01-09 06:19 | 1569 | 97 |  | 30 | [16 empty] | 93.56 | 100 | 0 | 0 | 0 |  | 650 |  | 선택 | 선택 | 0 | 0 | 0 |  | 650 |  | 선택 | 선택 | 해제 | 미정 | 미정 | 선택 | 미정 |  | 미정 | BT180180 | H
B42933 | 2018-01-08 | 2 | C |  | 3 | A | SCM822HD2 | 소입성보증강 | C2 | BM#2 | 1621 | 42 | 1666 | 1584 | 35 | 7000 |  | 1 | 0.53 | 16 |  | 0 | 1585 | 1655 | 0 | 7.05 | 0 | 33 | 7 | 37 | Y |  | 2018-01-09 06:15 | 77 | 1075 | 32 | 33 | 37 | 37 | 37 | 37 | 36 | 35 | 34 | 32 | 30 |  |  | 30 | 35 | 37 | 30 | 37 | -0.18 |  | 39.98 | Y | -0.4 | [8 empty] | N | N | N | 130 | 0.55 | 53 | 50754 | 98140 | 1250 | 16100 | 11 | 1 | 30 | 2018-01-09 06:51 | 1585 | 151 |  | 50 | 20 | *연연주 혼탕부 성분확인 ID:301.401 | [14 empty] | 51.11 | 83.33 | 0 | 0 | 0 |  | 450 | 300 | 선택 | 선택 | 0 | 0 | 0 |  | 450 | 300 | 선택 | 선택 | 해제 | 미정 | 미정 | 미정 | 미정 |  | 미정 | BT180180 | H
A42960 | 2018-01-08 | 1 | C |  | 10 | A | BP-SCR420HC | 소입성보증강 | C | BM#1 | 1602 | 40 | 1615 | 1547 | 32 | 5800 |  | 3 | 0.29 | 19 |  | -1.62 | 1578 | 1615 | 0 | 19.13 |  | 28 | 53 | 61 | Y |  | 2018-01-09 07:02 | 67 | 1080 | 25 | 34 | 40 | 43 | 44 | 43 | 43 | 43 | 42 | 42 | 42 | 41 |  | 41 | 40 | 44 | 41 | 43 | -0.05 | Y | 35 | Y | -0.2 | [8 empty] | N | N | N | 120 | 0.53 | 59 | 101508 | 100700 | 7070 | 16200 | 15 | 2 |  | 2018-01-09 07:09 | 1578 | 98 |  | 26 |  | *전공정요청 감속주입 | [14 empty] | 94.25 | 100 | 0 | 0 | 0 |  | 650 |  | 선택 | 선택 | 0 | 0 | 0 |  | 650 |  | 선택 | 선택 | 해제 | 미정 | 미정 | 선택 | 미정 |  | 미정 | BT180180 | H
B42934 | 2018-01-08 | 2 | C |  | 4 | A | SCM822HD2 | 소입성보증강 | C2 | BM#2 | 1571 | 48 | 1664 | 1535 | 41 | 8400 |  | 1 | 0.5 | 17 |  | 0 | 1589 | 1641 | 0 | 3.42 | 0 | 30 | 20 | 29 | Y |  | 2018-01-09 07:19 | 81 | 1089 | 26 | 31 | 35 | 36 | 36 | 35 | 34 | 34 | 33 | 32 | 30 |  |  | 30 | 33 | 36 | 30 | 0 | -0.17 | Y | 35 | Y | -0.4 | [8 empty] | N | N | N | 120 | 0.55 | 53 | 94616 | 97190 | 90 | 14700 | 11 | 1 | 10 | 2018-01-09 07:42 | 1589 | 150 |  | 41 | [16 empty] | 97.95 | 75 | 0 | 0 | 0 |  | 450 | 300 | 선택 | 선택 | 0 | 0 | 0 |  | 450 | 300 | 선택 | 선택 | 해제 | 미정 | 미정 | 미정 | 미정 |  | 미정 | BT180180 | C
A42961 | 2018-01-09 | 1 | C |  | 11 | A | BP-SCR420HC | 소입성보증강 | C | BM#1 | 1581 | 41 | 1630 | 1548 | 32 | 5600 |  | 3 | 0.3 | 19 |  | -1.86 | 1579 | 1622 | 0 | 21.73 |  | 11 | 40 | 64 | Y |  | 2018-01-09 08:09 | 68 | 1085 | 39 | 42 | 43 | 43 | 43 | 42 | 40 | 40 | 38 | 37 | 34 | 32 | 31 | 28 | 39 | 43 | 28 | 43 | -0.27 |  | 55 | Y | -0.6 | [8 empty] | N | N | N | 110 | 0.44 | 70 | 101508 | 96150 | 4850 | 15900 | 15 | 2 |  | 2018-01-09 08:17 | 1579 | 97 |  | 19 |  | *전공정요청 HEAT 주속 20% 이상 감속주입 ID:101~106.201~206 *전공정요청 L/D잔강 이월 미실시 | [14 empty] | 100.6 | 100 | 0 | 0 | 0 |  | 650 |  | 선택 | 선택 | 0 | 0 | 0 |  | 650 |  | 선택 | 선택 | 해제 | 미정 | 미정 | 해제 | 미정 |  | 미정 | BT180180 | H
B42935 | 2018-01-09 | 2 | C |  | 5 | A | SCM822HD2 | 소입성보증강 | C2 | BM#2 | 1587 | 60 | 1646 | 1557 | 45 | 8800 |  | 1 | 0.49 | 15 |  | -2.05 | 1589 | 1636 | 0 | 3.29 | 0 | 10 | 23 | 20 | Y |  | 2018-01-09 08:23 | 81 | 1091 | 25 | 34 | 39 | 41 | 42 | 43 | 41 | 41 | 40 | 38 | 37 | 35 |  | 35 | 38 | 43 | 35 | 41 | -0.27 | Y | 30.02 | Y | -0.4 | [8 empty] | N | N | N | 110 | 0.55 | 58 | 101508 | 106130 | 30 | 13900 | 11 | 1 | 10 | 2018-01-09 08:29 | 1589 | 140 |  | 34 | [16 empty] | 95.54 | 75 | 0 | 0 | 0 |  | 450 | 300 | 선택 | 선택 | 0 | 0 | 0 |  | 450 | 300 | 선택 | 선택 | 해제 | 미정 | 미정 | 미정 | 미정 |  | 미정 | BT180180 | C
A42962 | 2018-01-09 | 1 | C | TUNDISH교체전 | 12 | A | BP-SCR420HC | 소입성보증강 | C | BM#1 | 1609 | 40 | 1611 | 1559 | 29 | 5500 |  | 3 | 0.29 | 19 |  | -1.65 | 1573 | 1611 | 0 | 19.18 |  | 16 | 30 | 62 | Y |  | 2018-01-09 09:01 | 62 | 1091 | 27 | 27 | 28 | 30 | 30 | 30 | 30 | 30 | 30 | 29 | 28 | 27 |  | 27 | 29 | 30 | 27 | 30 | -0.07 | Y | 40 | Y | -0.2 | [8 empty] | N | N | N | 100 | 0.53 | 61 | 102605 | 104760 | 2890 | 2000 | 15 | 2 |  | 2018-01-09 09:07 | 1573 | 109 |  | 39 |  | *전공정요청 감속주입 *전공정요청 L/D잔강 이월 미실시 | 60C0A6C19A7E4DF7AAA9778D773C75CC | 813D03196FA04A9F9153EC867C52FD7D | 7D8E908A271746A3BF8AF2BC65B68F71 | [11 empty] | 95.31 | 100 | 0 | 3000 | 0 |  | 650 |  | 선택 | 선택 | 0 | 3000 | 0 |  | 650 |  | 선택 | 선택 | 해제 | 미정 | 미정 | 미정 | 미정 |  | 미정 | BT180180 | H
B42936 | 2018-01-09 | 2 | C |  | 6 | A | SCM822HD2 | 소입성보증강 | C2 | BM#2 | 1558 | 38 | 1645 | 1566 | 33 | 6500 |  | 1 | 0.5 | 14 |  | -2.61 | 1578 | 1625 | 0 | 3.01 | 0 | 1 | 83 | 102 | Y |  | 2018-01-09 09:24 | 70 | 1080 | 29 | 30 | 31 | 32 | 32 | 32 | 31 | 30 | 30 | 28 | 26 | 24 |  | 24 | 30 | 32 | 24 | 32 | -0.2 | Y | 40.02 | Y | -0.4 | [8 empty] | N | N | N | 100 | 0.55 | 56 | 101508 | 102320 | 50 | 14500 | 11 | 1 | 20 | 2018-01-09 09:31 | 1578 | 120 |  | 35 | [16 empty] | 100.11 | 75 | 0 | 0 | 0 |  | 450 | 300 | 선택 | 선택 | 0 | 0 | 0 |  | 450 | 300 | 선택 | 선택 | 해제 | 미정 | 미정 | 미정 | 미정 |  | 미정 | BT180180 | H
B42937 | 2018-01-09 | 2 | C | 잔강최소화전 | 7 | A | SCM822HD2 | 소입성보증강 | C2 | BM#2 | 1617 | 41 | 1634 | 1605 | 28 | 5100 |  | 1 | 0.49 | 13 |  | 0 | 1573 | 1620 | 0 | 2.87 | 0 | 20 | 18 | 93 | Y |  | 2018-01-09 10:20 | 65 | 1096 | 21 | 24 | 26 | 26 | 26 | 26 | 25 | 25 | 24 | 23 | 21 |  |  | 21 | 24 | 26 | 21 | 26 | -0.13 |  | 39.97 | Y | -0.4 | [8 empty] | N | N | N | 150 | 0.55 | 54 | 91036 | 98560 | 7440 | 3000 | 11 | 1 | 10 | 2018-01-09 10:34 | 1573 | 120 |  | 38 | [16 empty] | 90.85 | 75 | 0 | 3100 | 0 |  | 450 | 300 | 선택 | 선택 | 0 | 3100 | 0 |  | 450 | 300 | 선택 | 선택 | 해제 | 미정 | 미정 | 미정 | 미정 |  | 미정 | BT180180 | C
A42963 | 2018-01-09 | 1 | C | TUNDISH교체 | 1 | A | AE1055LS | 탄소강 | G-AE1055LS | BM#1 | 1549 | 44 | 1622 | 1542 | 31 | 5600 |  | 3 | 0.29 | 25 |  | -2.11 | 1560 | 1622 | 0 | 14.92 |  | 6 | 26 | 88 | Y |  | 2018-01-09 10:30 | 76 | 1088 | 18 | 23 | 20 | 26 | 30 | 31 | 33 | 33 | 34 | 34 |  |  |  | 34 | 29 | 34 | 34 | 0 | 0 |  | 4.98 | Y | 0 |  | 2.24 | 2.12 | [5 empty] | N | N | M | 230 | 0.48 | 53 | 84590 | 87100 | 7070 | 16400 | 18 | 1 |  | 2018-01-09 10:37 | 1560 | 114 |  | 35 |  | *T/D플럭스 유15 용225KG | [14 empty] | 89.89 | 100 | 1500 | 0 | 0 |  | 400 |  | 선택 | 해제 | 1500 | 0 | 0 |  | 400 |  | 선택 | 해제 | 해제 | 미정 | 미정 | 선택 | 미정 |  | 미정 | BT180180 | H
B42938 | 2018-01-09 | 2 | C | 잔강최소화 | 8 | A | AE1040M | 탄소강 | B | BM#2 | 1578 | 41 | 1644 | 1524 | 33 | 6600 |  | 1 | 0.48 | 14 |  | 0 | 1563 | 1582 | 1.02 | 0.12 | 0 | 28 | 54 | 63 | Y |  | 2018-01-09 11:36 | 64 | 1088 | -189 | 6 | 24 | 25 | 25 | 25 | 25 | 24 | 23 | 22 |  |  |  | 22 | 16 | 25 | 22 | 25 | -0.09 | Y | 30.02 | Y | -0.2 | [8 empty] | N | N | N | 140 | 0.51 | 48 | 84590 | 93800 | 1200 | 15500 | 11 | 1 | 20 | 2018-01-09 11:51 | 1563 | 125 |  | 27 | [16 empty] | 89.04 | 100 | 3400 | 0 | 0 |  | 650 | 400 | 선택 | 선택 | 3400 | 0 | 0 |  | 650 | 400 | 선택 | 선택 | 해제 | 미정 | 미정 | 미정 | 선택 | 7 | 미정 | BT180180 | C
A42964 | 2018-01-09 | 1 | C |  | 2 | A | AE1055LS | 탄소강 | G-AE1055LS | BM#1 | 1590 | 41 | 1596 | 1560 | 31 | 4300 |  | 3 | 0.29 | 25 |  | -2.03 | 1538 | 1596 | 0 | 11.39 |  | 33 | 8 | 112 | Y |  | 2018-01-09 11:40 | 54 | 1091 | 34 | 30 | 27 | 25 | 24 | 24 | 23 | 22 | 22 | 21 | 21 |  |  | 21 | 25 | 27 | 21 | 0 | -0.15 |  | 40 | Y | 0 | [8 empty] | N | N | Y | 220 | 0.5 | 54 | 84590 | 88550 | 7000 | 16400 | 18 | 1 |  | 2018-01-09 11:45 | 1538 | 110 |  | 19 | [16 empty] | 88.58 | 100 | 0 | 0 | 0 |  | 400 |  | 선택 | 해제 | 0 | 0 | 0 |  | 400 |  | 선택 | 해제 | 해제 | 미정 | 미정 | 선택 | 미정 |  | 미정 | BT180180 | H
A42965 | 2018-01-09 | 1 | C |  | 3 | A | AE1055LS | 탄소강 | G-AE1055LS | BM#1 | 1592 | 41 | 1585 | 1533 | 32 | 5300 |  | 3 | 0.3 | 28 |  | -1.27 | 1544 | 1585 | 0 | 16.84 |  | 11 | 41 | 76 | Y |  | 2018-01-09 12:31 | 60 | 1092 | 20 | 24 | 28 | 31 | 32 | 32 | 32 | 32 | 31 | 30 | 29 | 28 |  | 28 | 29 | 32 | 28 | 32 | -0.11 | Y | 35 | Y | -0.2 | [8 empty] | N | N | Y | 210 | 0.5 | 55 | 84590 | 91290 | 7050 | 15160 | 18 | 1 |  | 2018-01-09 12:37 | 1544 | 105 |  | 24 |  | *STR#1 W/D#6 압력헌팅으로 SR적용못함-임의값 입력후 작업중 | [14 empty] | 86.05 | 100 | 0 | 0 | 0 |  | 400 |  | 선택 | 해제 | 0 | 0 | 0 |  | 400 |  | 선택 | 해제 | 해제 | 미정 | 미정 | 선택 | 미정 |  | 미정 | BT180180 | H
B42939 | 2018-01-09 | 2 | C | TUNDISH교체전 | 9 | A | AE1040M | 탄소강 | B | BM#2 | 1569 | 41 | 1636 | 1524 | 35 | 7100 |  | 1 | 0.47 | 13 |  | 0 | 1568 | 1615 | 1 | 0 | 0 | 30 | 21 | 104 | Y |  | 2018-01-09 12:49 | 69 | 1078 | 19 | 24 | 29 | 31 | 32 | 31 | 31 | 30 | 29 | 28 | 27 | 25 |  | 25 | 28 | 32 | 25 | 31 | -0.2 | Y | 34.97 | Y | -0.4 | [8 empty] | N | N | N | 130 | 0.51 | 57 | 86356 | 95550 | 4300 | 2000 | 11 | 1 |  | 2018-01-09 12:49 | 1568 | 108 |  | 5 |  |  | 031A6256B6DD4E46820282FD91858C74 | 17796ED7348C4B00A0C4FF8829F1D4F6 | DD7D4960E6D645D6B3D1635E101C06FA | [11 empty] | 89.03 | 100 | 0 | 2500 | 0 |  | 650 | 400 | 선택 | 선택 | 0 | 2500 | 0 |  | 650 | 400 | 선택 | 선택 | 해제 | 미정 | 미정 | 미정 | 미정 |  | 미정 | BT180180 | H
A42966 | 2018-01-09 | 1 | A |  | 4 | A | AE1055LS | 탄소강 | G-AE1055LS | BM#1 | 1580 | 43 | 1584 | 1547 | 33 | 5200 |  | 3 | 0.29 | 25 |  | -1.26 | 1547 | 1584 | 0 | 26.7 |  | 16 | 31 | 65 | Y |  | 2018-01-09 13:39 | 63 | 1087 | 27 | 33 | 38 | 40 | 40 | 40 | 39 | 38 | 37 | 37 | 37 | 35 | 35 | 35 | 37 | 40 | 35 | 40 | -0.11 | Y | 44.98 | Y | 0 | [8 empty] | N | N | Y | 200 | 0.5 | 62 | 101508 | 102920 | 7050 | 15080 | 18 | 1 |  | 2018-01-09 13:45 | 1547 | 100 |  | 15 |  | *STR#1 W/D#6 압력헌팅으로 SR적용못함-임의값 입력후 작업중 | [14 empty] | 92.36 | 100 | 0 | 0 | 0 |  | 400 |  | 선택 | 해제 | 0 | 0 | 0 |  | 400 |  | 선택 | 해제 | 해제 | 미정 | 미정 | 선택 | 미정 |  | 미정 | BT180180 | H
B42940 | 2018-01-09 | 2 | A | TUNDISH교체 | 1 | A | AE15B35C | 합금강 | 보론강 | BM#2 | 1587 | 45 | 1664 | 1565 | 38 | 7900 |  | 1 | 0.46 | 20 |  | 0 | 1580 | 1651 | 1.48 | 0 | 0 | 10 | 24 | 120 | Y |  | 2018-01-09 13:44 | 82 | 1090 | [14 empty] | 0 | 0 | 0 | 0 | 0 |  | 0 | Y | 0 |  | 2.58 | 2.46 | 1.99 |  |  |  |  | N | N | N | 150 | 0 | 61 | 90458 | 98660 | 1340 | 16800 | 6 | 2 |  | 2018-01-09 13:52 | 1580 | 132 |  | 37 |  | *턴디쉬 플럭스 120KG/15KG *슬리브 롱노즐 사용 *수소기준초과 10분 이상재 등록 | [14 empty] | 90.46 | 100 | 700 | 0 | 0 |  | 300 | 400 | 선택 | 선택 | 700 | 0 | 0 |  | 300 | 400 | 선택 | 선택 | 해제 | 미정 | 미정 | 미정 | 미정 |  | 미정 | RB180.00 | C
A42967 | 2018-01-09 | 1 | A |  | 5 | B | AE1055LS | 탄소강 | G-AE1055LS | BM#1 | 1627 | 42 | 1599 | 1571 | 27 | 4100 |  | 3 | 0.29 | 27 |  | -1.34 | 1546 | 1587 | 0 | 19.92 |  | 6 | 27 | 65 | Y |  | 2018-01-09 14:43 | 62 | 1095 | 34 | 36 | 37 | 38 | 38 | 37 | 36 | 35 | 35 | 34 | 34 | 33 |  | 33 | 36 | 38 | 33 | 34 | -0.13 | Y | 39.98 | Y | -0.2 | [8 empty] | N | N | Y | 190 | 0.5 | 58 | 101508 | 96380 | 7080 | 16130 | 18 | 1 |  | 2018-01-09 14:49 | 1546 | 103 |  | 16 |  | *STR#1 W/D#6 압력헌팅으로 SR적용못함-임의값 입력후 작업중 | [14 empty] | 98.22 | 100 | 0 | 0 | 0 |  | 400 |  | 선택 | 해제 | 0 | 0 | 0 |  | 400 |  | 선택 | 해제 | 해제 | 미정 | 미정 | 선택 | 미정 |  | 미정 | BT180180 | H
B42941 | 2018-01-09 | 2 | A |  | 2 | A | AE15B35C | 합금강 | 보론강 | BM#2 | 1603 | 42 | 1634 | 1554 | 36 | 7100 |  | 1 | 0.48 | 15 |  | -2.65 | 1562 | 1622 | 2.47 | 0 | 0 | 1 | 84 | 116 | Y |  | 2018-01-09 14:55 | 64 | 1080 | 32 | 28 | 25 | 24 | 22 | 21 | 19 | 19 | 18 | 17 | 16 | 14 | 12 | 12 | 21 | 25 | 12 | 0 | -0.26 |  | 49.98 | Y | -0.4 | [8 empty] | N | N | N | 140 | 0.48 | 63 | 103248 | 99350 | 50 | 16100 | 6 | 2 |  | 2018-01-09 15:16 | 1577 | 135 |  | 30 |  | *롤테이블에 B/M 틀어져 10% 이상 감속주입함.이상공정 등록 | [14 empty] | 104.29 | 100 | 0 | 0 | 0 |  | 300 | 400 | 선택 | 선택 | 0 | 0 | 0 |  | 300 | 400 | 선택 | 선택 | 해제 | 미정 | 미정 | 미정 | 미정 |  | 미정 | RB120.00 | H
A42968 | 2018-01-09 | 1 | A |  | 6 | A | AE1055LS | 탄소강 | G-AE1055LS | BM#1 | 1636 | 39 | 1602 | 1569 | 25 | 4000 |  | 3 | 0.29 | 26 |  | -1.19 | 1542 | 1578 | 0 | 15.99 |  | 33 | 9 | 74 | Y |  | 2018-01-09 15:49 | 58 | 1125 | 31 | 33 | 35 | 36 | 34 | 34 | 33 | 33 | 33 | 32 | 31 |  |  | 31 | 33 | 36 | 31 | 33 | -0.14 | Y | 34.98 | Y | -0.2 | [8 empty] | N | N | Y | 180 | 0.5 | 54 | 84590 | 91520 | 7010 | 15180 | 18 | 1 |  | 2018-01-09 15:56 | 1542 | 99 |  | 11 |  | *STR#1 W/D#6 압력헌팅으로 SR적용못함-임의값 입력후 작업중 | [14 empty] | 85.88 | 100 | 0 | 0 | 0 |  | 400 |  | 선택 | 해제 | 0 | 0 | 0 |  | 400 |  | 선택 | 해제 | 해제 | 미정 | 미정 | 선택 | 미정 |  | 미정 | BT180180 | H
B42942 | 2018-01-09 | 2 | A |  | 3 | A | AE15B35C | 합금강 | 보론강 | BM#2 | 1595 | 39 | 1647 | 1537 | 35 | 7400 |  | 1 | 0.47 | 16 |  | -2.98 | 1564 | 1629 | 2.17 | 0 | 0 | 20 | 19 | 126 | Y |  | 2018-01-09 15:37 | 66 | 1133 | 8 | 10 | 13 | 15 | 15 | 15 | 15 | 14 | 13 | 12 | 11 | 9 |  | 9 | 13 | 15 | 9 | 15 | -0.15 | Y | 40.03 | Y | -0.4 | [8 empty] | N | N | N | 130 | 0.5 | 56 | 103598 | 94210 | 910 | 15900 | 6 | 2 |  | 2018-01-09 16:21 | 1564 | 138 |  | 53 | [16 empty] | 111.4 | 100 | 0 | 0 | 0 |  | 300 | 400 | 선택 | 선택 | 0 | 0 | 0 |  | 300 | 400 | 선택 | 선택 | 해제 | 미정 | 미정 | 미정 | 미정 |  | 미정 | RB140.00 | C
A42969 | 2018-01-09 | 1 | A |  | 7 | A | AE1055LS | 탄소강 | G-AE1055LS | BM#1 | 1577 | 39 | 1591 | 1529 | 28 | 5000 |  | 3 | 0.29 | 25 |  | -1.35 | 1552 | 1591 | 0 | 16.69 |  | 11 | 42 | 76 | Y |  | 2018-01-09 16:38 | 68 | 1132 | 28 | 34 | 37 | 38 | 39 | 39 | 37 | 37 | 36 | 35 | 35 | 34 | 34 | 34 | 36 | 39 | 34 | 37 | -0.12 | Y | 40.02 | Y | 0 | [8 empty] | N | N | Y | 230 | 0.45 | 64 | 101508 | 95770 | 7080 | 16220 | 18 | 1 |  | 2018-01-09 16:47 | 1552 | 97 |  | 19 |  | *STR#1 W/D#6 압력헌팅으로 SR적용못함-임의값 입력후 작업중 *전공정 지연으로 감속주입-정속주입 강종 감속으로 이상재 등록 *전공정 지연으로 감속주입-감속주입 10%이상으로 이상재 등록 | [14 empty] | 98.79 | 100 | 0 | 0 | 0 |  | 400 |  | 선택 | 해제 | 0 | 0 | 0 |  | 400 |  | 선택 | 해제 | 해제 | 미정 | 미정 | 선택 | 미정 |  | 미정 | BT180180 | H
B42943 | 2018-01-09 | 2 | A |  | 4 | A | AE15B35C | 합금강 | 보론강 | BM#2 | 1594 | 39 | 1636 | 1555 | 34 | 6700 |  | 1 | 0.49 | 15 |  | -2.61 | 1563 | 1623 | 2.46 | 0 | 0 | 28 | 55 | 125 | Y |  | 2018-01-09 16:57 | 65 | 1145 | 5 | 17 | 23 | 27 | 29 | 30 | 30 | 30 | 30 | 29 | 29 | 28 | 27 | 27 | 26 | 30 | 27 | 30 | -0.08 | Y | 35.02 | Y | -0.2 | [8 empty] | N | N | N | 120 | 0.49 | 64 | 101196 | 102980 | 3110 | 16600 | 6 | 2 |  | 2018-01-09 17:13 | 1563 | 125 |  | 33 | [16 empty] | 94.58 | 100 | 0 | 0 | 0 |  | 300 | 400 | 선택 | 선택 | 0 | 0 | 0 |  | 300 | 400 | 선택 | 선택 | 해제 | 미정 | 미정 | 미정 | 미정 |  | 미정 | RB120.00 | H
A42970 | 2018-01-09 | 1 | A |  | 8 | A | AE1055LS | 탄소강 | G-AE1055LS | BM#1 | 1556 | 39 | 1590 | 1523 | 29 | 4900 |  | 3 | 0.3 | 25 |  | -1.6 | 1543 | 1590 | 0 | 18.01 |  | 16 | 32 | 77 | Y |  | 2018-01-09 17:52 | 59 | 1119 | 31 | 35 | 37 | 38 | 37 | 35 | 34 | 34 | 33 | 32 | 31 | 31 | 31 | 31 | 34 | 38 | 31 | 31 | -0.16 | Y | 45 | Y | 0 | [8 empty] | N | N | Y | 220 | 0.45 | 63 | 152262 | 95470 | 7050 | 15970 | 18 | 1 |  | 2018-01-09 17:59 | 1543 | 88 |  | 13 |  | *STR#1 W/D#6 압력헌팅으로 SR적용못함-임의값 입력후 작업중 *전공정 지연으로 감속주입-정속주입 강종 감속으로 이상재 등록 *전공정 지연으로 감속주입-감속주입 10%이상으로 이상재 등록 *유사강종 연연주 혼탕부 성분 확인 ID:107~109.207~209 | [14 empty] | 148.62 | 100 | 0 | 0 | 0 |  | 400 |  | 선택 | 해제 | 0 | 0 | 0 |  | 400 |  | 선택 | 해제 | 해제 | 미정 | 미정 | 선택 | 미정 |  | 미정 | BT180180 | H
B42944 | 2018-01-09 | 2 | A |  | 5 | A | AE15B35C | 합금강 | 보론강 | BM#2 | 1604 | 41 | 1644 | 1567 | 36 | 7200 |  | 1 | 0.49 | 16 |  | -2.88 | 1559 | 1629 | 1.84 | 0 | 0 | 30 | 22 | 134 | Y |  | 2018-01-09 17:57 | 61 | 1120 | 25 | 22 | 22 | 21 | 21 | 20 | 19 | 18 | 18 | 17 | 16 | 15 |  | 15 | 19 | 22 | 15 | 0 | -0.16 |  | 45 | Y | -0.2 | [8 empty] | N | N | N | 110 | 0.5 | 60 | 101196 | 98380 | 80 | 16000 | 6 | 2 |  | 2018-01-09 18:00 | 1565 | 136 |  | 39 | [16 empty] | 103.26 | 100 | 0 | 0 | 0 |  | 300 | 400 | 선택 | 선택 | 0 | 0 | 0 |  | 300 | 400 | 선택 | 선택 | 해제 | 미정 | 미정 | 미정 | 미정 |  | 미정 | RB120.00 | H
A42971 | 2018-01-09 | 1 | A |  | 9 | A | SP-AE1055LS | 탄소강 | P-AE1055LS | BM#1 | 1622 | 37 | 1588 | 1556 | 25 | 4200 |  | 3 | 0.29 | 25 |  | -1.56 | 1541 | 1586 | 0 | 17.1 |  | 6 | 28 | 78 | Y |  | 2018-01-09 18:44 | 57 | 1122 | 30 | 29 | 29 | 29 | 28 | 26 | 26 | 25 | 25 | 24 | 24 | 24 | 23 | 23 | 26 | 29 | 23 | 29 | -0.12 |  | 49.98 | Y | -0.2 | [8 empty] | N | N | Y | 210 | 0.48 | 63 | 50754 | 100770 | 6930 | 15370 | 18 | 1 |  | 2018-01-09 18:50 | 1541 | 99 |  | 28 |  | *유사강종 연연주 혼탕부 성분 확인 ID:101.201 *STR#1 W/D#6 압력헌팅으로 SR적용못함-임의값 입력후 작업중 | [14 empty] | 47.13 | 100 | 0 | 0 | 0 |  | 400 |  | 선택 | 해제 | 0 | 0 | 0 |  | 400 |  | 선택 | 해제 | 해제 | 미정 | 미정 | 선택 | 미정 |  | 미정 | BT180180 | H
B42945 | 2018-01-09 | 2 | A |  | 6 | A | AE15B35C | 합금강 | 보론강 | BM#2 | 1578 | 40 | 1646 | 1545 | 35 | 7000 |  | 1 | 0.5 | 15 |  | -2.62 | 1571 | 1638 | 3.29 | 0 | 0 | 10 | 25 | 99 | Y |  | 2018-01-09 18:58 | 73 | 1134 | 11 | 17 | 22 | 24 | 25 | 25 | 24 | 24 | 23 | 22 | 21 | 20 |  | 20 | 21 | 25 | 20 | 24 | -0.14 | Y | 34.98 | Y | -0.2 | [8 empty] | N | N | N | 100 | 0.49 | 60 | 101196 | 98110 | 2110 | 15100 | 6 | 2 |  | 2018-01-09 19:05 | 1571 | 141 |  | 41 | [16 empty] | 103.26 | 100 | 0 | 0 | 0 |  | 300 | 400 | 선택 | 선택 | 0 | 0 | 0 |  | 300 | 400 | 선택 | 선택 | 해제 | 미정 | 미정 | 미정 | 미정 |  | 미정 | RB120.00 | H
A42972 | 2018-01-09 | 1 | A |  | 10 | A | SP-AE1055LS | 탄소강 | P-AE1055LS | BM#1 | 1608 | 39 | 1601 | 1549 | 24 | 4100 |  | 3 | 0.29 | 25 |  | -2.1 | 1533 | 1594 | 0 | 16.41 |  | 33 | 10 | 77 | Y |  | 2018-01-09 19:52 | 49 | 1136 | 21 | 23 | 25 | 27 | 27 | 27 | 25 | 26 | 25 | 25 | 25 | 25 |  | 25 | 25 | 27 | 25 | 27 | -0.05 | Y | 40.02 | Y | 0 | [8 empty] | N | N | Y | 200 | 0.48 | 58 | 84590 | 93720 | 6980 | 16510 | 18 | 1 |  | 2018-01-09 20:00 | 1533 | 109 |  | 28 |  | *STR#1 W/D#6 압력헌팅으로 SR적용못함-임의값 입력후 작업중 *Sample채취 ID:103.203 | [14 empty] | 84 | 100 | 0 | 0 | 300 |  | 400 |  | 선택 | 해제 | 0 | 0 | 300 |  | 400 |  | 선택 | 해제 | 해제 | 미정 | 미정 | 선택 | 선택 | 9 | 미정 | BT180180 | H
B42946 | 2018-01-09 | 2 | A |  | 7 | A | AE15B35C | 합금강 | 보론강 | BM#2 | 1569 | 51 | 1665 | 1535 | 46 | 9200 |  | 1 | 0.49 | 16 |  | -3.99 | 1571 | 1651 | 1.46 | 0 | 0 | 29 | 79 | 670 | Y |  | 2018-01-09 19:57 | 73 | 1088 | 17 | 21 | 26 | 31 | 34 | 36 | 36 | 36 | 36 | 36 | 36 | 35 |  | 35 | 32 | 36 | 35 | 36 | -0.03 | Y | 29.98 | Y | -0.2 | [8 empty] | N | N | N | 150 | 0.49 | 58 | 92763 | 95000 | 2090 | 16200 | 6 | 2 |  | 2018-01-09 20:06 | 1582 | 146 |  | 45 | [16 empty] | 96.63 | 100 | 0 | 0 | 0 |  | 300 | 400 | 선택 | 선택 | 0 | 0 | 0 |  | 300 | 400 | 선택 | 선택 | 해제 | 미정 | 미정 | 미정 | 미정 |  | 미정 | RB120.00 | H
A42973 | 2018-01-09 | 1 | B |  | 11 | A | SP-AE1055LS | 탄소강 | P-AE1055LS | BM#1 | 1583 | 40 | 1581 | 1530 | 34 | 5900 |  | 3 | 0.3 | 26 |  | -1.77 | 1547 | 1599 | 0 | 21.53 |  | 11 | 43 | 61 | Y |  | 2018-01-09 20:53 | 63 | 1124 | 23 | 28 | 33 | 35 | 35 | 35 | 35 | 35 | 34 | 33 | 33 | 32 | 32 | 32 | 33 | 35 | 32 | 35 | -0.06 | Y | 50 | Y | 0 | [8 empty] | N | N | Y | 190 | 0.48 | 65 | 101508 | 101430 | 7100 | 15900 | 18 | 1 |  | 2018-01-09 21:00 | 1547 | 112 |  | 27 |  | *STR#1,2 압력헌팅으로 S/R재세팅함 | [14 empty] | 93.6 | 100 | 0 | 0 | 0 |  | 400 |  | 선택 | 해제 | 0 | 0 | 0 |  | 400 |  | 선택 | 해제 | 해제 | 미정 | 미정 | 선택 | 미정 |  | 미정 | BT180180 | H
B42947 | 2018-01-09 | 2 | B |  | 8 | B | AE15B35C | 합금강 | 보론강 | BM#2 | 1599 | 34 | 1656 | 1575 | 28 | 5700 |  | 1 | 0.5 | 16 |  | -3.3 | 1568 | 1640 | 1.74 | 0 | 0 | 28 | 56 | 39 | Y |  | 2018-01-09 21:02 | 70 | 1130 | 34 | 34 | 37 | 38 | 39 | 39 | 38 | 37 | 37 | 36 | 35 | 34 | 33 | 33 | 36 | 39 | 33 | 37 | -0.15 | Y | 40 | Y | -0.2 | [8 empty] | N | N | N | 140 | 0.49 | 62 | 101111 | 100610 | 3510 | 15000 | 6 | 2 | 10 | 2018-01-09 21:15 | 1574 | 132 |  | 41 | 18 | [15 empty] | 96.94 | 100 | 0 | 0 | 0 |  | 300 | 400 | 선택 | 선택 | 0 | 0 | 0 |  | 300 | 400 | 선택 | 선택 | 해제 | 미정 | 미정 | 미정 | 미정 |  | 미정 | BT180180 | C
A42974 | 2018-01-09 | 1 | B |  | 12 | A | SP-AE1055LS | 탄소강 | P-AE1055LS | BM#1 | 1577 | 40 | 1597 | 1577 | 30 | 5300 |  | 3 | 0.29 | 25 |  | -1.42 | 1555 | 1597 | 0 | 20.88 |  | 16 | 33 | 71 | Y |  | 2018-01-09 21:54 | 71 | 1129 | 31 | 36 | 39 | 41 | 43 | 42 | 42 | 42 | 41 | 40 | 37 | 36 | 36 | 36 | 39 | 43 | 36 | 42 | -0.17 | Y | 40.02 | Y | 0 | [8 empty] | N | N | Y | 180 | 0.48 | 65 | 101508 | 100680 | 7080 | 14700 | 18 | 1 |  | 2018-01-09 22:08 | 1555 | 118 |  | 33 | [16 empty] | 94.25 | 100 | 0 | 0 | 0 |  | 400 |  | 선택 | 해제 | 0 | 0 | 0 |  | 400 |  | 선택 | 해제 | 해제 | 미정 | 미정 | 선택 | 미정 |  | 미정 | BT180180 | H
B42948 | 2018-01-09 | 2 | B |  | 9 | A | AE15B35C | 합금강 | 보론강 | BM#2 | 1577 | 36 | 1656 | 1544 | 32 | 6800 |  | 1 | 0.5 | 16 |  | -2.93 | 1566 | 1640 | 2.19 | 0 | 0 | 30 | 23 | 34 | Y |  | 2018-01-09 22:07 | 68 | 1141 | 29 | 31 | 32 | 33 | 33 | 32 | 32 | 31 | 30 | 29 | 28 | 27 | 25 | 25 | 30 | 33 | 25 | 32 | -0.18 | Y | 45.03 | Y | -0.4 | [8 empty] | N | N | N | 130 | 0.49 | 61 | 92763 | 99000 | 2070 | 14500 | 6 | 2 | 20 | 2018-01-09 22:11 | 1566 | 142 |  | 41 | [16 empty] | 93.18 | 100 | 0 | 0 | 0 |  | 300 | 400 | 선택 | 선택 | 0 | 0 | 0 |  | 300 | 400 | 선택 | 선택 | 해제 | 미정 | 미정 | 미정 | 미정 |  | 미정 | RB120.00 | H
A42975 | 2018-01-09 | 1 | B |  | 13 | A | SP-AE1055LS | 탄소강 | P-AE1055LS | BM#1 | 9999 | 40 | 1590 | 1561 | 24 | 3900 |  | 3 | 0.29 | 26 |  | -1.42 | 1548 | 1590 | 0 | 20.51 |  | 10 | 26 | 41 | Y |  | 2018-01-09 22:55 | 64 | 1122 | 34 | 34 | 34 | 36 | 35 | 36 | 36 | 35 | 34 | 34 | 33 | 32 | 31 | 31 | 34 | 36 | 31 | 36 | -0.11 | Y | 45.02 | Y | -0.2 | [8 empty] | N | N | Y | 230 | 0.48 | 65 | 101508 | 99710 | 7120 | 14700 | 18 | 1 |  | 2018-01-09 23:02 | 1548 | 119 |  | 40 | [16 empty] | 95.09 | 100 | 0 | 0 | 0 |  | 400 |  | 선택 | 해제 | 0 | 0 | 0 |  | 400 |  | 선택 | 해제 | 해제 | 미정 | 미정 | 선택 | 미정 |  | 미정 | BT180180 | H
B42949 | 2018-01-09 | 2 | B |  | 10 | A | AE15B35C | 합금강 | 보론강 | BM#2 | 1549 | 47 | 1606 | 1554 | 40 | 8200 |  | 1 | 0.49 | 19 |  | -2.43 | 1572 | 1653 | 2.04 | 0 | 0 | 6 | 29 | 55 | Y |  | 2018-01-09 23:09 | 74 | 1139 | 23 | 27 | 30 | 32 | 33 | 33 | 33 | 32 | 31 | 30 | 28 | 26 |  | 26 | 30 | 33 | 26 | 33 | -0.2 | Y | 35 | Y | -0.4 | [8 empty] | N | N | N | 120 | 0.49 | 56 | 92763 | 92320 | 2400 | 15400 | 6 | 2 | 30 | 2018-01-09 23:10 | 1572 | 151 |  | 43 | [16 empty] | 98.01 | 100 | 0 | 0 | 0 |  | 300 | 400 | 선택 | 선택 | 0 | 0 | 0 |  | 300 | 400 | 선택 | 선택 | 해제 | 미정 | 미정 | 미정 | 미정 |  | 미정 | RB120.00 | H
A42976 | 2018-01-09 | 1 | B |  | 14 | A | SP-AE1055LS | 탄소강 | P-AE1055LS | BM#1 | 1611 | 40 | 1590 | 1534 | 31 | 5300 |  | 3 | 0.29 | 26 |  | -1.4 | 1545 | 1586 | 0 | 20.44 |  | 33 | 11 | 63 | Y |  | 2018-01-10 00:04 | 61 | 1085 | 30 | 30 | 32 | 33 | 34 | 33 | 33 | 32 | 31 | 32 | 31 | 31 | 31 | 31 | 32 | 34 | 31 | 33 | -0.07 | Y | 40 | Y | 0 | [8 empty] | N | N | Y | 220 | 0.48 | 61 | 101508 | 96240 | 7050 | 15500 | 18 | 1 |  | 2018-01-10 00:15 | 1545 | 124 |  | 36 | [16 empty] | 98.31 | 100 | 0 | 0 | 0 |  | 400 |  | 선택 | 해제 | 0 | 0 | 0 |  | 400 |  | 선택 | 해제 | 해제 | 미정 | 미정 | 선택 | 미정 |  | 미정 | BT180180 | H
B42950 | 2018-01-09 | 2 | B | TUNDISH교체전 | 11 | A | AE15B35C | 합금강 | 보론강 | BM#2 | 1573 | 46 | 1647 | 1544 | 37 | 7500 |  | 1 | 0.49 | 17 |  | -2.5 | 1574 | 1642 | 1.68 | 0 | 0 | 29 | 80 | 30 | Y |  | 2018-01-10 00:11 | 76 | 1088 | 22 | 26 | 33 | 36 | 37 | 37 | 37 | 37 | 36 | 35 | 34 | -53 | 30 | 30 | 27 | 37 | 30 | 37 | -0.17 | Y | 35 | Y | 9.99 | [8 empty] | N | N | N | 110 | 0.49 | 61 | 87493 | 99930 | -2180 | 2000 | 6 | 2 | 50 | 2018-01-10 00:09 | 1574 | 144 |  | 41 | 13 |  | E5B5833B037E43E09299805FA5BE4555 | C1CF9FED8F6940119B46B5A0DD5BFB2C | 12A7D00C9C7744F18029906BE1BCBE18 | [11 empty] | 89.51 | 100 | 0 | 2540 | 0 |  | 300 | 400 | 선택 | 선택 | 0 | 2650 | 0 |  | 300 | 400 | 선택 | 선택 | 해제 | 미정 | 미정 | 미정 | 미정 |  | 미정 | BT180180 | H
A42977 | 2018-01-09 | 1 | B | 연주종료 | 15 | A | SP-AE1055LS | 탄소강 | P-AE1055LS | BM#1 | 1571 | 47 | 1588 | 1530 | 38 | 6500 |  | 3 | 0.3 | 25 |  | -1.63 | 1553 | 1602 | 0 | 16.39 |  | 20 | 20 | 363 | Y |  | 2018-01-10 01:14 | 69 | 1075 | 30 | 34 | 38 | 40 | 41 | 41 | 41 | 41 | 41 | 40 | 40 | 39 | 39 | 39 | 39 | 41 | 39 | 41 | -0.05 | Y | 40 | Y | 0 | [8 empty] | N | N | M | 210 | 0.48 | 65 | 89171 | 101680 | 7020 | 2000 | 18 | 1 |  | 2018-01-10 01:27 | 1553 | 126 |  | 28 |  |  |  | 9B37EF8DDF104BDDB1189DA8A7ED05F8 | D5F3CDAFA76347F189931F4D2997936A | A81BDA18ABF446408D369AE98E6BE7D6 |  | 9361B873FCF340A6B14F0D390C5DBC34 |  |  |  | 602EEE4AB9844D878EA926FA04F52D83 |  |  |  |  | 82.03 | 100 | 0 | 3700 | 0 |  | 400 |  | 선택 | 해제 | 0 | 3500 | 0 |  | 400 |  | 선택 | 해제 | 해제 | 미정 | 미정 | 선택 | 미정 |  | 미정 | BT180180 | H
B42951 | 2018-01-09 | 2 | B | TUNDISH교체 | 1 | A | KBMA75S | 합금강 | D1 | BM#2 | 1603 | 45 | 1696 | 1564 | 38 | 7900 |  | 1 | 0.52 | 21 |  | -2.56 | 1584 | 1681 | 0 | 7.09 | 0 | 11 | 44 | 44 | Y |  | 2018-01-10 01:21 | 89 | 1083 | 8494 | -74 | 31 | 30 | 25 | 27 | 33 | 37 | 38 | 39 | 40 | 40 | 40 | 40 | 31 | 40 | 40 | 40 | 0 |  | 12.43 | Y | 0 |  | 1.9 | 1.9 | [5 empty] | N | N | N | 150 | 0.47 | 56 | 101508 | 94440 | 200 | 15400 | 9 | 1 | 10 | 2018-01-10 01:16 | 1584 | 177 |  | 62 |  | * T/D 용강량 실측:1210mm / 19.2 TON TARE값 수정 함. * T/D FLUX 용탕부: 120 KG / 유탕부: 15KG 투입 * 슬리브 롱노즐( Y자형 ) 사용 | [14 empty] | 107.64 | 100 | 700 | 0 | 0 |  | 650 | 400 | 선택 | 선택 | 700 | 0 | 0 |  | 650 | 400 | 선택 | 선택 | 해제 | 미정 | 미정 | 미정 | 미정 |  | 미정 | BT180180 | H
A42979 | 2018-01-09 | 1 | B |  | 2 | A | KBMA75S | 합금강 | D1 | BM#2 | 1594 | 41 | 1608 | 1547 | 28 | 5400 |  | 3 | 0.31 | 16 |  | -1.65 | 1554 | 1587 | 0 | 15.09 |  | 16 | 34 | 111 | Y |  | 2018-01-10 03:05 | 59 | 1079 | 38 | 35 | 33 | 32 | 31 | 30 | 29 | 28 | 27 | 27 | 26 | 26 | 26 | 26 | 30 | 33 | 26 | 26 | -0.13 |  | 55 | Y | 0 | [8 empty] | N | N | N | 140 | 0.5 | 66 | 101508 | 110020 | 2940 | 14500 | 9 | 1 | 20 | 2018-01-10 03:08 | 1559 | 109 |  | 18 | [16 empty] | 89.91 | 100 | 0 | 0 | 0 |  | 650 | 400 | 선택 | 선택 | 0 | 0 | 0 |  | 650 | 400 | 선택 | 선택 | 해제 | 미정 | 미정 | 미정 | 미정 |  | 미정 | BT180180 | H
B42954 | 2018-01-09 | 2 | B |  | 3 | A | KBMA75S | 합금강 | D1 | BM#2 | 1596 | 45 | 1625 | 1544 | 33 | 6700 |  | 1 | 0.5 | 17 |  | -2.02 | 1568 | 1619 | 0 | 5.26 | 0 | 29 | 81 | 32 | Y |  | 2018-01-10 04:04 | 73 | 1098 | 24 | 34 | 38 | 41 | 42 | 41 | 42 | 41 | 40 | 39 | 37 | 35 |  | 35 | 38 | 42 | 35 | 41 | -0.2 | Y | 34.98 | Y | -0.4 | [8 empty] | N | N | N | 130 | 0.49 | 58 | 101508 | 94670 | 280 | 14900 | 9 | 1 | 40 | 2018-01-10 04:20 | 1568 | 114 |  | 28 | 6 | [15 empty] | 106.96 | 100 | 0 | 0 | 0 |  | 650 | 400 | 선택 | 선택 | 0 | 0 | 0 |  | 650 | 400 | 선택 | 선택 | 해제 | 미정 | 미정 | 미정 | 미정 |  | 미정 | BT180180 | H
A42980 | 2018-01-09 | 1 | D |  | 4 | A | KBMA75S | 합금강 | D1 | BM#2 | 1622 | 49 | 1628 | 1569 | 33 | 6100 |  | 3 | 0.32 | 17 |  | -1.7 | 1564 | 1600 | 0.76 | 15.62 |  | 33 | 12 | 52 | Y |  | 2018-01-10 04:51 | 69 | 1088 | 31 | 33 | 34 | 36 | 37 | 37 | 37 | 37 | 36 | 36 | 36 | 35 | 34 | 34 | 35 | 37 | 34 | 37 | -0.07 | Y | 44.98 | Y | 0 | [8 empty] | N | N | N | 120 | 0.49 | 65 | 101508 | 106950 | 70 | 15600 | 9 | 1 | 40 | 2018-01-10 05:24 | 1564 | 171 |  | 43 | [16 empty] | 95.4 | 100 | 0 | 0 | 0 |  | 650 | 400 | 선택 | 선택 | 0 | 0 | 0 |  | 650 | 400 | 선택 | 선택 | 해제 | 미정 | 미정 | 미정 | 미정 |  | 미정 | BT180180 | H
A42981 | 2018-01-09 | 1 | D |  | 5 | A | KBMA75S | 합금강 | D1 | BM#2 | 1688 | 68 | 1610 | 1671 | 22 | 3400 |  | 3 | 0.31 | 16 |  | -1.73 | 1572 | 1606 | 0 | 13.86 |  | 10 | 27 | 161 | Y |  | 2018-01-10 05:42 | 77 | 1080 | 31 | 29 | 28 | 30 | 30 | 29 | 30 | 30 | 29 | 29 | 28 | 26 |  | 26 | 29 | 30 | 26 | 30 | -0.1 | Y | 40.02 | Y | -0.4 | [8 empty] | N | N | N | 110 | 0.51 | 57 | 93049 | 95740 | 1380 | 16000 | 9 | 1 | 10 | 2018-01-10 06:27 | 1572 | 175 |  | 60 | 10 | [15 empty] | 95.88 | 100 | 0 | 0 | 0 |  | 650 | 400 | 선택 | 선택 | 0 | 0 | 0 |  | 650 | 400 | 선택 | 선택 | 해제 | 미정 | 미정 | 미정 | 미정 |  | 미정 | BT180180 | H
A42982 | 2018-01-09 | 1 | D |  | 6 | A | KBMA75S | 합금강 | D1 | BM#2 | 1607 | 40 | 1631 | 1523 | 35 | 6400 |  | 3 | 0.32 | 21 |  | -2.32 | 1574 | 1631 | 0 | 19.25 |  | 16 | 35 | 31 | Y |  | 2018-01-10 06:52 | 79 | 1090 | 24 | 31 | 37 | 40 | 42 | 42 | 42 | 42 | 41 | 41 | 40 | 40 | 40 | 40 | 38 | 42 | 40 | 42 | -0.05 | Y | 37.07 | Y | 0 | [8 empty] | N | N | N | 100 | 0.49 | 60 | 109967 | 99580 | 1780 | 16200 | 9 | 1 | 20 | 2018-01-10 07:13 | 1574 | 141 |  | 50 | [16 empty] | 108.61 | 100 | 0 | 0 | 0 |  | 650 | 400 | 선택 | 선택 | 0 | 0 | 0 |  | 650 | 400 | 선택 | 선택 | 해제 | 미정 | 미정 | 미정 | 미정 |  | 미정 | BT180180 | H
A42983 | 2018-01-10 | 1 | D |  | 7 | A | KBMA75S | 합금강 | D1 | BM#2 | 1610 | 41 | 1611 | 1545 | 39 | 6000 |  | 3 | 0.31 | 17 |  | -1.68 | 1577 | 1611 | 0.23 | 15.66 |  | 20 | 21 | 209 | Y |  | 2018-01-10 07:44 | 82 | 1086 | 38 | 34 | 34 | 37 | 36 | 37 | 37 | 38 | 37 | 37 | 36 | 35 | 35 | 35 | 36 | 38 | 35 | 37 | -0.14 | Y | 20.93 | Y | 0 | [8 empty] | N | N | N | 150 | 0.49 | 60 | 84590 | 97960 | 1980 | 15600 | 9 | 1 | 20 | 2018-01-10 08:34 | 1577 | 140 |  | 61 | [16 empty] | 84.67 | 100 | 0 | 0 | 0 |  | 650 | 400 | 선택 | 선택 | 0 | 0 | 0 |  | 650 | 400 | 선택 | 선택 | 해제 | 미정 | 미정 | 미정 | 미정 |  | 미정 | BT180180 | H
A42984 | 2018-01-10 | 1 | D | 연주시작 | 1 | A | STB2 | 베어링강 | STB (SF) | BM#1 | 1623 | 45 | 1589 | 1563 | 36 | 6100 |  | 3 | 0.33 | 29 |  | -1.41 | 1543 | 1589 | 16.58 | 0 |  | 33 | 13 | 34 | Y |  | 2018-01-10 08:56 | 87 | 1086 | 21 | 49 | 47 | 49 | 54 | 57 | 58 | 58 | 58 | 59 | 57 |  |  | 57 | 54 | 59 | 57 | 58 | -0.4 |  | 5.02 | Y | -0.4 |  | 2.35 | 2.08 | [5 empty] | N | N | N | 230 | 0.42 | 64 | 80556 | 94010 | 7030 | 14600 | 16 | 1 |  | 2018-01-10 09:08 | 1543 | 104 |  | 16 |  | *T/Dflux 유15kg 용275kg *연주시작 | [14 empty] | 79.37 | 100 | 1500 | 0 | 0 |  | 650 |  | 해제 | 해제 | 1500 | 0 | 0 |  | 650 |  | 해제 | 해제 | 선택 | 미정 | 미정 | 선택 | 선택 |  | 미정 | BT180180 | H
B42957 | 2018-01-10 | 2 | D | TUNDISH교체전 | 8 | A | KBMA75S | 합금강 | D1 | BM#2 | 1582 | 46 | 1645 | 1547 | 35 | 7200 |  | 1 | 0.49 | 16 |  | -1.88 | 1571 | 1623 | 0 | 3.17 | 0 | 6 | 31 | 68 | Y |  | 2018-01-10 09:29 | 76 | 1087 | 34 | 38 | 43 | 45 | 46 | 45 | 44 | 44 | 43 | 41 | 40 | 38 |  | 38 | 42 | 46 | 38 | 0 | -0.23 | Y | 34.97 | Y | -0.4 | [8 empty] | N | N | N | 140 | 0.48 | 60 | 84590 | 96060 | -60 | 2000 | 9 | 1 | 30 | 2018-01-10 09:29 | 1571 | 128 |  | 20 | 21 |  | 2101D6C3676843C8B2E265BA630A3D44 | F1D3B4EBF9A7463BA84484278CC8436A | 0B04B74CC1CC4584951B25FF4744CB3E | [11 empty] | 88.11 | 100 | 0 | 3030 | 0 |  | 650 | 400 | 선택 | 선택 | 0 | 4030 | 0 |  | 650 | 400 | 선택 | 선택 | 해제 | 미정 | 미정 | 미정 | 미정 |  | 미정 | BT180180 | C
A42985 | 2018-01-10 | 1 | D |  | 2 | A | STB2 | 베어링강 | STB (SF) | BM#1 | 1578 | 41 | 1556 | 1530 | 34 | 5300 |  | 3 | 0.31 | 28 |  | -1.39 | 1511 | 1556 | 16.56 | 0 |  | 10 | 28 | 31 | Y |  | 2018-01-10 09:59 | 55 | 1086 | 57 | 51 | 44 | 41 | 39 | 36 | 35 | 33 | 32 | 32 | 31 | 30 | 30 | 28 | 37 | 44 | 28 | 0 | -0.29 |  | 55 | Y | -0.4 |  |  |  | 1.5 |  |  |  |  | N | N | Y | 220 | 0.48 | 68 | 101508 | 95480 | 7620 | 13000 | 16 | 2 |  | 2018-01-10 10:08 | 1511 | 103 |  | 17 |  | *STR#2 W/D#10 압력헌팅으로 SR미적용 이상재 ID: 201~206 | [14 empty] | 98.46 | 100 | 0 | 0 | 0 |  | 650 |  | 해제 | 해제 | 0 | 0 | 0 |  | 650 |  | 해제 | 해제 | 선택 | 미정 | 미정 | 선택 | 미정 |  | 미정 | BT180180 | H
B42958 | 2018-01-10 | 2 | D | TUNDISH교체 | 1 | A | SCR420HBS | 소입성보증강 | C2 | BM#2 | 1608 | 62 | 1677 | 1585 | 34 | 7000 |  | 3 | 0.31 | 18 |  | 72.95 | 1605 | 0 | 0.1 | 15.48 |  | 30 | 26 | 20 | Y |  | 2018-01-10 10:26 | 97 | 1087 | 35 | 35 | 34 | 35 | 44 | 48 | 50 | 51 | 52 | 53 | 53 | 53 |  | 53 | 47 | 53 | 53 | 53 | 0 |  | 7.52 | Y | 0 |  | 1.9 | 1.9 | [5 empty] | N | N | N | 150 | 0.5 | 55 | 84590 | 91420 | 60 | 15700 | 17 | 2 | 10 | 2018-01-10 10:35 | 1605 | 141 |  | 49 |  | * T/D 용강량 실측:1140mm / 15.9 TON TARE 값 수정함.* T/D FLUX 용탕부: 225KG / 유탕부: 15KG 투입 | [14 empty] | 89.51 | 100 | 1060 | 0 | 0 |  | 450 | 300 | 선택 | 선택 | 1040 | 0 | 0 |  | 450 | 300 | 선택 | 선택 | 해제 | 미정 | 미정 | 미정 | 미정 |  | 미정 | BT180180 | C
A42986 | 2018-01-10 | 1 | D |  | 3 | A | STB2 | 베어링강 | STB (SF) | BM#1 | 1586 | 52 | 1564 | 1541 | 34 | 4900 |  | 3 | 0.29 | 25 |  | -1.7 | 1514 | 1564 | 16.22 | 0 |  | 16 | 36 | 33 | Y |  | 2018-01-10 11:16 | 58 | 1086 | 26 | 36 | 42 | 45 | 46 | 46 | 44 | 43 | 42 | 41 | 40 | 39 |  | 39 | 41 | 46 | 39 | 0 | -0.2 | Y | 35 | Y | -0.2 |  |  |  | 1.44 |  |  |  |  | N | N | Y | 210 | 0.48 | 59 | 102972 | 95390 | 7090 | 15200 | 16 | 2 |  | 2018-01-10 11:24 | 1514 | 109 |  | 9 |  | *STR#2 W/D#10 압력헌팅으로 SR미적용 이상재 ID: 201~205 | [14 empty] | 99.97 | 100 | 0 | 0 | 0 |  | 650 |  | 해제 | 해제 | 0 | 0 | 0 |  | 650 |  | 해제 | 해제 | 선택 | 미정 | 미정 | 선택 | 미정 |  | 미정 | BT180180 | H
B42959 | 2018-01-10 | 2 | D |  | 2 | A | SCR420HBS | 소입성보증강 | C2 | BM#2 | 1586 | 46 | 1666 | 1554 | 40 | 8200 |  | 1 | 1000 |  |  | 0 | 1582 | 1578 | 0 | 0 | 0 | 19 | 1 | 13295 | Y |  | 2018-01-10 11:53 | 74 | 1085 | 50 | 44 | 41 | 39 | 38 | 37 | 36 | 35 | 34 | 33 | 31 | 29 |  | 29 | 38 | 41 | 29 | 0 | -0.27 |  | 45 | Y | -0.4 | [8 empty] | N | N | N | 140 | 0.52 | 56 | 59213 | 96360 | 90 | 16100 | 17 | 2 | 20 | 2018-01-10 11:58 | 1582 | 135 |  | 19 | [16 empty] | 61.49 | 100 | 0 | 0 | 0 |  | 450 | 300 | 선택 | 선택 | 0 | 0 | 0 |  | 450 | 300 | 선택 | 선택 | 해제 | 미정 | 미정 | 미정 | 미정 |  | 미정 | BT180180 | C
A42987 | 2018-01-10 | 1 | D |  | 4 | A | STB2 | 베어링강 | STB (SF) | BM#1 | 1630 | 41 | 1563 | 1568 | 38 | 4200 |  | 3 | 0.29 | 29 |  | -1.34 | 1520 | 1563 | 16.85 | 0 |  | 20 | 22 | 32 | Y |  | 2018-01-10 12:00 | 64 | 1086 | 37 | 40 | 42 | 43 | 44 | 44 | 44 | 44 | 43 | 43 | 42 | 41 | 40 | 40 | 42 | 44 | 40 | 44 | -0.09 | Y | 44.98 | Y | 0 |  |  |  | 1.43 |  |  |  |  | N | N | Y | 200 | 0.46 | 69 | 101508 | 100950 | 7090 | 16500 | 16 | 2 |  | 2018-01-10 12:08 | 1520 | 109 |  | 26 |  | *전기로1기 전극봉절손으로 감속주입 정속주입강종 기준미준수로 이상공정 등록 | [14 empty] | 93.47 | 100 | 0 | 0 | 0 |  | 650 |  | 해제 | 해제 | 0 | 0 | 0 |  | 650 |  | 해제 | 해제 | 선택 | 미정 | 미정 | 선택 | 미정 |  | 미정 | BT180180 | H
B42960 | 2018-01-10 | 2 | D |  | 3 | A | SCR420HBS | 소입성보증강 | C2 | BM#2 | 1588 | 52 | 1644 | 1545 | 43 | 8900 |  | 1 | 1000 |  |  | 0 | 1566 | 1578 | 0 | 0 | 0 | 11 | 46 | 99 | Y |  | 2018-01-10 12:54 | 58 | 1087 | 26 | 27 | 29 | 29 | 28 | 27 | 25 | 24 | [5 empty] | 24 | 27 | 29 | 24 | 0 | -0.2 |  | 25 | Y | -0.2 | [8 empty] | N | N | N | 130 | 0.5 | 38 | 93049 | 63620 | 33460 | 15200 | 17 | 2 | 30 | 2018-01-10 12:57 | 1566 | 134 |  | 17 |  | * STR#1.2기 클로깅 발생 감속주입 함. 래들 조기교체로 32톤 내림. | [14 empty] | 98.15 | 100 | 0 | 0 | 0 |  | 450 | 300 | 선택 | 선택 | 0 | 0 | 0 |  | 450 | 300 | 선택 | 선택 | 해제 | 미정 | 미정 | 미정 | 미정 |  | 미정 | BT180180 | C
A42988 | 2018-01-10 | 1 | A |  | 5 | A | STB2 | 베어링강 | STB (SF) | BM#1 | 1607 | 44 | 1550 | 1566 | 40 | 4600 |  | 3 | 0.29 | 28 |  | -1.31 | 1508 | 1550 | 16.68 | 0 |  | 33 | 14 | 63 | Y |  | 2018-01-10 13:12 | 52 | 1086 | 39 | 40 | 40 | 36 | 34 | 33 | 32 | 31 | 30 | 30 | 31 | 31 | 31 | 33 | 33 | 40 | 30 | 31 | 0 | Y | 35 | Y | 0.4 |  |  |  | 0.97 |  |  |  |  | N | N | Y | 190 | 0.45 | 68 | 84590 | 99610 | 7030 | 14520 | 16 | 2 |  | 2018-01-10 13:21 | 1508 | 121 |  | 25 |  | *전기로1기 전극봉절손으로 감속주입 정속주입강종 기준미준수로 이상공정 등록ID:101.201.202 | [14 empty] | 79.35 | 100 | 0 | 0 | 0 |  | 650 |  | 해제 | 해제 | 0 | 0 | 0 |  | 650 |  | 해제 | 해제 | 선택 | 미정 | 미정 | 선택 | 미정 |  | 미정 | BT180180 | H
B42961 | 2018-01-10 | 2 | A | 잔강최소화전 | 4 | A | SCR420HBS | 소입성보증강 | C2 | BM#2 | 1581 | 46 | 1615 | 1554 | 36 | 7300 |  | 3 | 0.29 | 18 |  | 72.27 | 1584 | 0 | 0 | 15.32 |  | 6 | 32 | 69 | Y |  | 2018-01-10 13:39 | 76 | 1086 | 22 | 34 | 39 | 42 | 44 | 44 | 44 | 44 | 43 | 43 | 43 | 42 | 41 | 41 | 41 | 44 | 41 | 44 | -0.07 | Y | 39.97 | Y | -0.2 | [8 empty] | N | N | N | 120 | 0.49 | 63 | 100637 | 98170 | 2280 | 3000 | 17 | 2 |  | 2018-01-10 13:43 | 1584 | 101 |  | 12 |  | *STR#1,2 크로깅발생 감속주입 (STR#2 20% 이상 감속주입) *주입말 전공정 지연 감속주입 | [14 empty] | 100.19 | 100 | 0 | 3100 | 0 |  | 450 | 300 | 선택 | 선택 | 0 | 3100 | 0 |  | 450 | 300 | 선택 | 선택 | 해제 | 미정 | 미정 | 미정 | 선택 | 4 | 미정 | BT180180 | C
A42989 | 2018-01-10 | 1 | A |  | 6 | A | STB2 | 베어링강 | STB (SF) | BM#1 | 1585 | 63 | 1568 | 1535 | 35 | 5600 |  | 3 | 0.29 | 25 |  | -2.03 | 1508 | 1568 | 18.82 | 0 |  | 10 | 29 | 67 | Y |  | 2018-01-10 14:36 | 52 | 1088 | 29 | 32 | 35 | 33 | 34 | 35 | 35 | 33 | 32 | 29 | 28 | 29 | 28 | 28 | 32 | 35 | 28 | 35 | -0.14 | Y | 50.02 | Y | -0.2 |  |  |  | 1.5 |  |  |  |  | N | N | Y | 180 | 0.48 | 62 | 101508 | 99150 | 6990 | 15850 | 16 | 2 |  | 2018-01-10 14:42 | 1508 | 129 |  | 12 | [16 empty] | 95.67 | 100 | 0 | 0 | 0 |  | 650 |  | 해제 | 해제 | 0 | 0 | 0 |  | 650 |  | 해제 | 해제 | 선택 | 미정 | 미정 | 선택 | 미정 |  | 미정 | BT180180 | H
B42962 | 2018-01-10 | 2 | A | 잔강최소화 | 5 | B | AE4140MB | 합금강 | D1 | BM#2 | 1592 | 46 | 1666 | 1545 | 41 | 8500 |  | 1 | 0.51 | 18 |  | -2.56 | 1581 | 1646 | 0.88 | 0 | 0 | 30 | 27 | 51 | Y |  | 2018-01-10 14:46 | 89 | 1086 | -289 | 46 | 53 | 53 | 54 | 54 | 54 | 54 | 53 | 52 | 50 | 48 | 45 | 45 | 43 | 54 | 45 | 54 | -0.23 | Y | 39.98 | Y | -0.6 |  |  |  | 0.99 |  |  |  |  | N | N | N | 110 | 0.44 | 60 | 154248 | 99030 | 3490 | 16000 | 17 | 2 |  | 2018-01-10 14:48 | 1581 | 113 |  | 20 |  | *연연주혼탕부 308~310.408~410 *주입말 전공정 지연 감속주입 | [14 empty] | 149.76 | 100 | 2500 | 0 | 0 |  | 650 | 400 | 선택 | 선택 | 2500 | 0 | 0 |  | 650 | 400 | 선택 | 선택 | 선택 | 미정 | 미정 | 미정 | 미정 |  | 미정 | RB127.00 | C
A42990 | 2018-01-10 | 1 | A |  | 7 | A | STB2 | 베어링강 | STB (SF) | BM#1 | 1568 | 40 | 1563 | 1546 | 32 | 5300 |  | 3 | 0.29 | 25 |  | -1.29 | 1513 | 1553 | 15.36 | 0 |  | 16 | 37 | 85 | Y |  | 2018-01-10 15:45 | 57 | 1088 | 26 | 30 | 34 | 37 | 39 | 40 | 38 | 37 | 37 | 36 | 34 | 33 |  | 33 | 35 | 40 | 33 | 37 | -0.23 | Y | 30.02 | Y | -0.2 |  |  |  | 1.59 |  |  |  |  | N | N | Y | 230 | 0.47 | 60 | 84590 | 94040 | 7010 | 15320 | 16 | 2 |  | 2018-01-10 15:51 | 1513 | 91 |  | 9 |  | *주입말 전공정 지연으로 감속주입-정속주입 강종 감속으로 이상재 등록ID:104.105.204.205 *STR#1 LOOP6번 안쪽 표면과냉발생 비수량50%줄임 | [14 empty] | 83.71 | 100 | 0 | 0 | 0 |  | 650 |  | 해제 | 해제 | 0 | 0 | 0 |  | 650 |  | 해제 | 해제 | 선택 | 미정 | 미정 | 선택 | 미정 |  | 미정 | BT180180 | H
B42963 | 2018-01-10 | 2 | A |  | 6 | A | AE4140MB2 | 합금강 | D | BM#2 | 1605 | 40 | 1637 | 1554 | 35 | 7100 |  | 1 | 0.5 | 18 |  | -2.26 | 1565 | 1618 | 1.05 | 0 | 0 | 19 | 2 | 66 | Y |  | 2018-01-10 16:06 | 74 | 1126 | 42 | 42 | 42 | 42 | 42 | 40 | 39 | 38 | 37 | 36 | 35 | 34 | 33 | 31 | 38 | 42 | 31 | 42 | -0.19 |  | 57.42 | Y | -0.4 |  |  |  | 0.84 |  |  |  |  | N | N | N | 100 | 0.45 | 69 | 45882 | 103390 | 120 | 16700 | 17 | 2 |  | 2018-01-10 16:05 | 1563 | 104 |  | 5 |  | *전공정 지연 감속주입] *연연주 혼탕부 301.401 | [14 empty] | 43.33 | 100 | 0 | 0 | 0 |  | 650 | 400 | 선택 | 선택 | 0 | 0 | 0 |  | 650 | 400 | 선택 | 선택 | 선택 | 미정 | 미정 | 미정 | 미정 |  | 미정 | RB120.65 | C
A42991 | 2018-01-10 | 1 | A |  | 8 | A | STB2 | 베어링강 | STB (SF) | BM#1 | 1578 | 39 | 1559 | 1534 | 31 | 5100 |  | 3 | 0.3 | 25 |  | -1.48 | 1516 | 1559 | 18.06 | 0 |  | 20 | 23 | 88 | Y |  | 2018-01-10 16:49 | 60 | 1121 | 31 | 35 | 39 | 39 | 39 | 39 | 37 | 36 | 36 | 34 | 34 | 33 | 33 | 33 | 36 | 39 | 33 | 39 | -0.11 | Y | 55.02 | Y | 0 |  |  |  | 1.4 |  |  |  |  | N | N | Y | 220 | 0.45 | 66 | 101508 | 98450 | 7000 | 15300 | 16 | 2 |  | 2018-01-10 16:51 | 1516 | 88 |  | 7 |  | *전공정 지연으로 감속주입-정속주입 강종 감속으로 이상재 등록 *STR#1 LOOP6번 안쪽 표면과냉발생 비수량50%줄임 | [14 empty] | 96.26 | 100 | 0 | 0 | 0 |  | 650 |  | 해제 | 해제 | 0 | 0 | 0 |  | 650 |  | 해제 | 해제 | 선택 | 미정 | 미정 | 선택 | 미정 |  | 미정 | BT180180 | H
B42964 | 2018-01-10 | 2 | A |  | 7 | A | AE4140MB2 | 합금강 | D | BM#2 | 1597 | 47 | 1646 | 1555 | 41 | 8200 |  | 1 | 0.48 | 19 |  | -2.3 | 1575 | 1628 | 0.86 | 0 | 0 | 11 | 47 | 94 | Y |  | 2018-01-10 17:19 | 84 | 1122 | 29 | 35 | 39 | 41 | 41 | 40 | 40 | 38 | 38 | 36 | 35 | 33 | 31 | 27 | 36 | 41 | 27 | 0 | -0.25 | Y | 55.02 | Y | -0.6 |  |  |  | 0.93 |  |  |  |  | N | N | N | 150 | 0.45 | 71 | 152127 | 103310 | 250 | 16500 | 17 | 2 |  | 2018-01-10 17:19 | 1575 | 110 |  | 4 |  | *전공정 지연 감속주입 *연연주 혼탕부 309~311,409~411 | [14 empty] | 143.52 | 100 | 0 | 0 | 0 |  | 650 | 400 | 선택 | 선택 | 0 | 0 | 0 |  | 650 | 400 | 선택 | 선택 | 선택 | 미정 | 미정 | 미정 | 미정 |  | 미정 | RB114.30 | C
A42992 | 2018-01-10 | 1 | A |  | 9 | A | STB2 | 베어링강 | STB (SF) | BM#1 | 1612 | 40 | 1557 | 1541 | 29 | 4900 |  | 3 | 0.3 | 26 |  | -1.48 | 1513 | 1557 | 19.43 | 0 |  | 33 | 15 | 81 | Y |  | 2018-01-10 17:50 | 57 | 1126 | 32 | 34 | 35 | 36 | 36 | 36 | 35 | 35 | 34 | 33 | 33 | 33 | 33 | 33 | 34 | 36 | 33 | 36 | -0.07 | Y | 45 | Y | 0 |  |  |  | 1.45 |  |  |  |  | N | N | Y | 210 | 0.48 | 61 | 84590 | 97010 | 6990 | 16240 | 16 | 2 |  | 2018-01-10 17:56 | 1513 | 96 |  | 16 |  | *STR#1 LOOP6번 안쪽 표면과냉발생 비수량50%줄임 | [14 empty] | 81.34 | 100 | 0 | 0 | 0 |  | 650 |  | 해제 | 해제 | 0 | 0 | 0 |  | 650 |  | 해제 | 해제 | 선택 | 미정 | 미정 | 선택 | 선택 | 8 | 미정 | BT180180 | H
B42965 | 2018-01-10 | 2 | A |  | 8 | A | AE4140M12 | 합금강 | D | BM#2 | 1570 | 42 | 1635 | 1547 | 37 | 7700 |  | 1 | 0.5 | 18 |  | -2.56 | 1550 | 1620 | 2.74 | 0 | 0 | 6 | 33 | 90 | Y |  | 2018-01-10 18:15 | 59 | 1129 | 25 | 25 | 27 | 27 | 27 | 27 | 27 | 26 | 25 | 24 | 22 | 21 | 19 | 19 | 25 | 27 | 19 | 27 | -0.16 |  | 49.97 | Y | -0.4 |  |  |  | 0.78 |  |  |  |  | N | N | N | 140 | 0.5 | 62 | 45348 | 100760 | 5270 | 16400 | 17 | 2 |  | 2018-01-10 18:16 | 1550 | 121 |  | 22 |  | *연연주 혼탕부 301.401 *주입초 전공정 지연 감속주입 | [14 empty] | 42.78 | 100 | 0 | 0 | 0 |  | 650 | 400 | 해제 | 해제 | 0 | 0 | 0 |  | 650 | 400 | 해제 | 해제 | 선택 | 미정 | 미정 | 미정 | 미정 |  | 미정 | RB171.45 | C
A42993 | 2018-01-10 | 1 | A |  | 10 | A | STB2 | 베어링강 | STB (SF) | BM#1 | 1596 | 40 | 1559 | 1532 | 31 | 5300 |  | 3 | 0.3 | 25 |  | -1.35 | 1513 | 1553 | 17.2 | 0 |  | 10 | 30 | 80 | Y |  | 2018-01-10 18:52 | 57 | 1127 | 32 | 33 | 34 | 36 | 36 | 35 | 34 | 33 | 32 | 31 | 30 | 29 | 29 | 28 | 33 | 36 | 28 | 0 | -0.16 | Y | 49.98 | Y | -0.2 |  |  |  | 1.67 |  |  |  |  | N | N | Y | 200 | 0.48 | 65 | 101508 | 100630 | 6970 | 15020 | 16 | 2 |  | 2018-01-10 19:05 | 1513 | 93 |  | 16 |  | *STR#1 LOOP6번 안쪽 표면과냉발생 비수량50%줄임 | [14 empty] | 94.34 | 100 | 0 | 0 | 0 |  | 650 |  | 해제 | 해제 | 0 | 0 | 0 |  | 650 |  | 해제 | 해제 | 선택 | 미정 | 미정 | 선택 | 미정 |  | 미정 | BT180180 | H
B42966 | 2018-01-10 | 2 | A |  | 9 | A | AE4140M12 | 합금강 | D | BM#2 | 1600 | 51 | 1634 | 1525 | 41 | 8800 |  | 1 | 0.48 | 18 |  | -2.7 | 1555 | 1621 | 2.09 | 0 | 0 | 30 | 28 | 78 | Y |  | 2018-01-10 19:25 | 64 | 1135 | 15 | 22 | 27 | 29 | 30 | 29 | 28 | 27 | 26 | 25 | 23 | 22 | 21 | 19 | 25 | 30 | 19 | 0 | -0.24 | Y | 44.97 | Y | -0.4 |  |  |  | 0.82 |  |  |  |  | N | N | Y | 130 | 0.48 | 68 | 89652 | 107450 | 90 | 17200 | 17 | 2 |  | 2018-01-10 19:22 | 1560 | 124 |  | 16 | [16 empty] | 83.79 | 100 | 0 | 0 | 0 |  | 650 | 400 | 해제 | 해제 | 0 | 0 | 0 |  | 650 | 400 | 해제 | 해제 | 선택 | 미정 | 미정 | 미정 | 미정 |  | 미정 | RB203.20 | C
A42994 | 2018-01-10 | 1 | A |  | 11 | A | STB2 | 베어링강 | STB (SF) | BM#1 | 9999 | 39 | 1569 | 1534 | 30 | 5300 |  | 3 | 0.3 | 27 |  | -1.29 | 1518 | 1558 | 20.71 | 0 |  | 16 | 38 | 77 | Y |  | 2018-01-10 19:49 | 62 | 1128 | 26 | 31 | 33 | 34 | 34 | 35 | 34 | 33 | 32 | 30 | 30 | 29 | 27 | 27 | 32 | 35 | 27 | 34 | -0.23 | Y | 35.02 | Y | -0.4 |  |  |  | 1.42 |  |  |  |  | N | N | Y | 190 | 0.48 | 60 | 101508 | 97670 | 6980 | 15050 | 16 | 2 |  | 2018-01-10 19:56 | 1518 | 105 |  | 28 |  | *STR#2 S/R재세팅 *STR#1 LOOP6번 안쪽 표면과냉발생 비수량50%줄임 | [14 empty] | 97 | 100 | 0 | 0 | 0 |  | 650 |  | 해제 | 해제 | 0 | 0 | 0 |  | 650 |  | 해제 | 해제 | 선택 | 미정 | 미정 | 선택 | 미정 |  | 미정 | BT180180 | H
B42967 | 2018-01-10 | 2 | A |  | 10 | A | AE4140M12 | 합금강 | D | BM#2 | 1597 | 41 | 1654 | 1554 | 37 | 7900 |  | 1 | 0.49 | 21 |  | -2.98 | 1560 | 1645 | 3.17 | 0 | 0 | 19 | 3 | 68 | Y |  | 2018-01-10 20:33 | 69 | 1155 | 16 | 21 | 30 | 35 | 37 | 38 | 38 | 37 | 37 | 36 | 35 | 34 | 33 | 31 | 33 | 38 | 31 | 37 | -0.17 | Y | 40.02 | Y | -0.4 |  |  |  | 0.83 |  |  |  |  | N | N | Y | 120 | 0.47 | 65 | 111790 | 101210 | 1800 | 15800 | 17 | 2 | 20 | 2018-01-10 20:39 | 1560 | 125 |  | 19 | [16 empty] | 109.6 | 100 | 0 | 0 | 0 |  | 650 | 400 | 해제 | 해제 | 0 | 0 | 0 |  | 650 | 400 | 해제 | 해제 | 선택 | 미정 | 미정 | 미정 | 미정 |  | 미정 | RB203.20 | C
A42995 | 2018-01-10 | 1 | B |  | 12 | A | STB2 | 베어링강 | STB (SF) | BM#1 | 9999 | 39 | 1557 | 1532 | 35 | 6200 |  | 3 | 0.29 | 26 |  | -1.07 | 1518 | 1550 | 14.37 | 0 |  | 20 | 24 | 65 | Y |  | 2018-01-10 20:55 | 62 | 1123 | 26 | 30 | 32 | 33 | 32 | 31 | 30 | 31 | 31 | 31 | 31 | 30 | 30 | 30 | 31 | 33 | 30 | 31 | -0.07 | Y | 44.97 | Y | 0 |  |  |  | 1.28 |  |  |  |  | N | N | Y | 180 | 0.48 | 65 | 109967 | 100790 | 7010 | 15300 | 16 | 2 |  | 2018-01-10 21:02 | 1518 | 111 |  | 27 |  | *STR#1 LOOP6번 안쪽 표면과냉발생 비수량50%줄임 | [14 empty] | 102.01 | 100 | 0 | 0 | 0 |  | 650 |  | 해제 | 해제 | 0 | 0 | 0 |  | 650 |  | 해제 | 해제 | 선택 | 미정 | 미정 | 선택 | 미정 |  | 미정 | BT180180 | H
B42968 | 2018-01-10 | 2 | B |  | 11 | A | AE4140M12 | 합금강 | D | BM#2 | 1568 | 45 | 1637 | 1556 | 36 | 7700 |  | 1 | 0.49 | 19 |  | -2.6 | 1618 | 1618 | 2.86 | 0 | 0 | 11 | 48 | 54 | Y |  | 2018-01-10 21:26 | 127 | 1143 | 28 | 28 | 28 | 29 | 28 | 28 | 27 | 26 | 25 | 24 | 22 | 21 | 19 | 16 | 25 | 29 | 16 | 28 | -0.26 | Y | 50 | Y | -0.6 |  |  |  | 0.61 |  |  |  |  | N | N | Y | 110 | 0.47 | 64 | 98062 | 101220 | 1780 | 15300 | 17 | 2 | 40 | 2018-01-10 21:25 | 1562 | 135 |  | 35 | [16 empty] | 95.21 | 100 | 0 | 0 | 0 |  | 650 | 400 | 해제 | 해제 | 0 | 0 | 0 |  | 650 | 400 | 해제 | 해제 | 선택 | 미정 | 미정 | 미정 | 미정 |  | 미정 | RB177.80 | C
A42996 | 2018-01-10 | 1 | B |  | 13 | A | STB2 | 베어링강 | STB (SF) | BM#1 | 1586 | 41 | 1571 | 1536 | 30 | 5400 |  | 3 | 0.3 | 28 |  | -1.11 | 1526 | 1561 | 20.4 | 0 |  | 33 | 16 | 61 | Y |  | 2018-01-10 21:50 | 70 | 1124 | 28 | 31 | 34 | 36 | 37 | 38 | 38 | 38 | 37 | 36 | 36 | 36 | 36 | 36 | 35 | 38 | 36 | 38 | -0.05 | Y | 35 | Y | 0 | [8 empty] | N | N | Y | 230 | 0.48 | 65 | 101508 | 102690 | 7010 | 15600 | 16 | 2 |  | 2018-01-10 22:02 | 1526 | 116 |  | 38 |  | *STR#1 LOOP6번 안쪽 표면과냉발생 비수량50%줄임 | [14 empty] | 92.53 | 100 | 0 | 0 | 0 |  | 650 |  | 해제 | 해제 | 0 | 0 | 0 |  | 650 |  | 해제 | 해제 | 선택 | 미정 | 미정 | 선택 | 미정 |  | 미정 | BT180180 | H
B42969 | 2018-01-10 | 2 | B | TUNDISH교체전 | 12 | A | AE4140M12 | 합금강 | D | BM#2 | 1580 | 46 | 1645 | 1556 | 42 | 8700 |  | 1 | 0.49 | 19 |  | -2.8 | 1572 | 1640 | 1.54 | 0 | 0 | 6 | 34 | 57 | Y |  | 2018-01-10 22:32 | 81 | 1087 | 14 | 25 | 32 | 36 | 39 | 39 | 39 | 39 | 38 | 38 | 37 | 36 | 34 | 33 | 34 | 39 | 33 | 39 | -0.13 | Y | 45 | Y | -0.2 |  |  |  | 0.87 |  |  |  |  | N | N | N | 100 | 0.47 | 65 | 105044 | 101960 | -1010 | 2000 | 17 | 2 | 10 | 2018-01-10 22:33 | 1572 | 142 |  | 36 |  |  | F3F3950BA31F4CB69E01F8CD446778EE | B2EA779BB40D4A369BA7C88AA1D26303 | 01C7A54D18CD4D29905E520AD2529053 | [11 empty] | 104.06 | 100 | 0 | 2750 | 0 |  | 650 | 400 | 해제 | 해제 | 0 | 2870 | 0 |  | 650 | 400 | 해제 | 해제 | 선택 | 미정 | 미정 | 미정 | 미정 |  | 미정 | RB158.75 | C
A42997 | 2018-01-10 | 1 | B | TUNDISH교체전 | 14 | A | STB2 | 베어링강 | STB (SF) | BM#1 | 1596 | 41 | 1561 | 1552 | 31 | 5200 |  | 3 | 0.29 | 28 |  | -1.25 | 1513 | 1553 | 17.01 | 0 |  | 10 | 31 | 60 | Y |  | 2018-01-10 22:59 | 57 | 1131 | 34 | 31 | 30 | 29 | 28 | 27 | 26 | 26 | 26 | 26 | 25 | 25 | 25 | 25 | 28 | 30 | 25 | 26 | -0.1 |  | 49.98 | Y | 0 |  |  |  | 1.49 |  |  |  |  | N | N | M | 220 | 0.48 | 64 | 101230 | 101900 | 7000 | 2500 | 16 | 2 |  | 2018-01-10 23:06 | 1513 | 120 |  | 36 |  | *STR#1 LOOP6번 안쪽 표면과냉발생 비수량50%줄임 |  | 649E42FC5B6D408B9B6C5B93F1F672BD | 15DC88500DEF47A1AAE7F59A744ABD99 | 2A0AF49582B04A6AAA774D8AE88A09FC | [10 empty] | 92.96 | 100 | 0 | 3500 | 0 |  | 650 |  | 해제 | 해제 | 0 | 3500 | 0 |  | 650 |  | 해제 | 해제 | 선택 | 미정 | 미정 | 선택 | 미정 |  | 미정 | BT180180 | H
B42970 | 2018-01-10 | 2 | B | TUNDISH교체 | 1 | A | 16MNCRS5HAM | 소입성보증강 | C1 | BM#2 | 1614 | 55 | 1686 | 1547 | 49 | 10100 |  | 1 | 0.49 | 20 |  | -2.78 | 1592 | 1669 | 0 | 4.74 | 0 | 30 | 29 | 38 | Y |  | 2018-01-10 23:42 | 81 | 1135 | -243 | -40 | 16 | 18 | 18 | 11 | 17 | 22 | 25 | 27 | 28 | 28 | 29 | 29 | 23 | 29 | 29 | 29 | 0 |  | 9.92 | Y | 0 |  | 1.54 | 1.54 | [5 empty] | N | N | N | 150 | 0.5 | 60 | 93049 | 105120 | 830 | 15600 | 4 | 1 | 10 | 2018-01-11 | 1592 | 177 |  | 60 |  | * T/D 용강량 실측:1150mm / 17 TON TARE값 수정 함. * T/D FLUX 용탕부: 120 KG / 유탕부: 15KG 투입 * 슬리브 롱노즐( Y자형 ) 사용 | [14 empty] | 87.82 | 100 | 700 | 0 | 0 |  | 450 | 300 | 선택 | 선택 | 700 | 0 | 0 |  | 450 | 300 | 선택 | 선택 | 해제 | 미정 | 미정 | 미정 | 미정 |  | 미정 | BT180180 | C
A42998 | 2018-01-10 | 1 | B | TUNDISH교체 | 1 | A | 42CRMO4MS2 | 합금강 | E1 | BM#1 | 1632 | 45 | 1626 | 1582 | 38 | 7300 |  | 3 | 0.3 | 26 |  | -1.72 | 1578 | 1629 | 14.62 | 0 |  | 16 | 39 | 62 | Y |  | 2018-01-11 00:15 | 85 | 1126 | 16 | 21 | 18 | 25 | 29 | 32 | 34 | 35 | 33 | 33 | 32 | 33 | 33 | 33 | 29 | 35 | 32 | 33 | 0 |  | 14.98 | Y | 0 |  | 2.24 | 2.24 | [5 empty] | N | N | N | 230 | 0.43 | 66 | 103512 | 99180 | 7020 | 15600 | 8 | 1 |  | 2018-01-11 00:23 | 1578 | 152 |  | 49 |  | *T/Dflux 유15kg 용225kg *기준 주속 대비 5% 감속 | [14 empty] | 97.51 | 100 | 1500 | 0 | 0 |  | 650 |  | 해제 | 해제 | 1500 | 0 | 0 |  | 650 |  | 해제 | 해제 | 해제 | 미정 | 미정 | 선택 | 미정 |  | 미정 | BM510510 | C
B42971 | 2018-01-10 | 2 | B |  | 2 | A | 16MNCRS5HAM | 소입성보증강 | C1 | BM#2 | 1618 | 44 | 1664 | 1554 | 35 | 7300 |  | 1 | 0.48 | 19 |  | -2.66 | 1571 | 1656 | 0 | 2.88 | 0 | 19 | 4 | 48 | Y |  | 2018-01-11 00:55 | 60 | 1137 | 28 | 24 | 22 | 22 | 21 | 21 | 20 | 20 | 19 | 18 | 17 |  |  | 17 | 21 | 22 | 17 | 0 | -0.13 |  | 39.97 | Y | -0.2 | [8 empty] | N | N | N | 140 | 0.53 | 54 | 93073 | 93860 | 470 | 14600 | 4 | 1 | 20 | 2018-01-11 00:57 | 1571 | 170 |  | 50 | [16 empty] | 98.8 | 100 | 0 | 0 | 0 |  | 450 | 300 | 선택 | 선택 | 0 | 0 | 0 |  | 450 | 300 | 선택 | 선택 | 해제 | 미정 | 미정 | 미정 | 미정 |  | 미정 | BT180180 | C
A43000 | 2018-01-10 | 1 | B |  | 2 | A | 42CRMO4MS | 합금강 | E1 | BM#1 | 1597 | 40 | 1587 | 1559 | 29 | 5500 |  | 3 | 0.29 | 25 |  | -1.4 | 1555 | 1595 | 11.94 | 0 |  | 28 | 63 | -96 | Y |  | 2018-01-11 01:56 | 62 | 1132 | 33 | 33 | 34 | 35 | 37 | 38 | 38 | 37 | 36 | 35 | 34 | 34 | 34 | 33 | 35 | 38 | 33 | 34 | -0.11 | Y | 44.98 | Y | 0 |  |  |  | 1.63 | 1.22 |  |  |  | N | N | N | 220 | 0.43 | 74 | 100500 | 101370 | 7130 | 15600 | 8 | 1 |  | 2018-01-11 02:08 | 1555 | 99 |  | 16 |  | *기준 주속 대비 5% 감속 *STR#1 LOOP6번 안쪽 표면과냉발생 비수량50%줄임 *Sample채취 ID:103 | [14 empty] | 92.71 | 100 | 0 | 0 | 300 |  | 650 |  | 해제 | 해제 | 0 | 0 | 0 |  | 650 |  | 해제 | 해제 | 해제 | 미정 | 미정 | 선택 | 미정 |  | 미정 | BM510510 | C
B42972 | 2018-01-10 | 2 | B |  | 3 | A | 16MNCRS5HAM | 소입성보증강 | C1 | BM#2 | 1595 | 48 | 1677 | 1554 | 41 | 8500 |  | 1 | 0.5 | 17 |  | -2.61 | 1582 | 1646 | 0 | 2.92 | 0 | 11 | 49 | 33 | Y |  | 2018-01-11 01:59 | 71 | 1085 | 13 | 18 | 22 | 23 | 24 | 22 | 21 | 20 | 18 | 17 | 14 | 12 |  | 12 | 19 | 24 | 12 | 0 | -0.34 | Y | 35 | Y | -0.4 | [8 empty] | N | N | N | 130 | 0.53 | 57 | 101508 | 100330 | 80 | 14300 | 4 | 1 | 30 | 2018-01-11 02:07 | 1582 | 151 |  | 43 | [16 empty] | 101.92 | 100 | 0 | 0 | 0 |  | 450 | 300 | 선택 | 선택 | 0 | 0 | 0 |  | 450 | 300 | 선택 | 선택 | 해제 | 미정 | 미정 | 미정 | 미정 |  | 미정 | BT180180 | H
B42973 | 2018-01-10 | 2 | B |  | 4 | A | 16MNCRS5HAM | 소입성보증강 | C1 | BM#2 | 1582 | 60 | 1655 | 1574 | 44 | 8400 |  | 1 | 0.52 | 17 |  | -3.02 | 1585 | 1654 | 0 | 4.69 | 0 | 6 | 35 | 55 | Y |  | 2018-01-11 03:10 | 74 | 1127 | 7 | 20 | 27 | 30 | 31 | 32 | 32 | 31 | 29 | 28 | 25 | 22 |  | 22 | 26 | 32 | 22 | 0 | -0.33 | Y | 30 | Y | -0.6 | [8 empty] | N | N | N | 120 | 0.52 | 55 | 101508 | 96890 | 1410 | 15300 | 4 | 1 | 50 | 2018-01-11 03:14 | 1585 | 145 |  | 31 | [16 empty] | 103.37 | 100 | 0 | 0 | 0 |  | 450 | 300 | 선택 | 선택 | 0 | 0 | 0 |  | 450 | 300 | 선택 | 선택 | 해제 | 미정 | 미정 | 미정 | 미정 |  | 미정 | BT180180 | H
A43001 | 2018-01-10 | 1 | B |  | 3 | A | 42CRMO4MS | 합금강 | E1 | BM#1 | 1614 | 44 | 1595 | 1560 | 38 | 6300 |  | 3 | 0.29 | 25 |  | -1.21 | 1554 | 1589 | 15.86 | 0 |  | 10 | 32 | 44 | Y |  | 2018-01-11 03:03 | 61 | 1121 | 32 | 32 | 31 | 33 | 33 | 32 | 32 | 31 | 29 | 29 | 29 | 28 | 28 | 27 | 30 | 33 | 27 | 32 | -0.11 | Y | 54.98 | Y | 0 | [8 empty] | N | N | N | 210 | 0.44 | 72 | 99336 | 103080 | 7020 | 15600 | 8 | 1 |  | 2018-01-11 03:09 | 1554 | 110 |  | 25 |  | *기준 주속 대비 5% 감속 *STR#1 LOOP6번 안쪽 표면과냉발생 비수량50%줄임 *몰드 냉각수온도 40도까지 상승 | [14 empty] | 90.22 | 83.33 | 0 | 0 | 0 |  | 650 |  | 해제 | 해제 | 0 | 0 | 0 |  | 650 |  | 해제 | 해제 | 해제 | 미정 | 미정 | 선택 | 미정 |  | 미정 | BM510510 | C
B42974 | 2018-01-10 | 2 | B |  | 5 | A | 16MNCRS5HAM | 소입성보증강 | C1 | BM#2 | 1644 | 49 | 1667 | 1606 | 41 | 6800 |  | 1 | 0.51 | 17 |  | -2.66 | 1596 | 1662 | 0 | 3.93 | 0 | 2 | 1 | 14115 | Y |  | 2018-01-11 04:14 | 85 | 1358 | 17 | 31 | 37 | 42 | 44 | 45 | 45 | 45 | 45 | 44 | 44 |  |  | 44 | 40 | 45 | 44 | 45 | -0.04 | Y | 24.98 | Y | 0 |  |  |  | 0.92 |  |  |  |  | N | N | N | 110 | 0.52 | 53 | 93049 | 91100 | 2000 | 15800 | 4 | 1 | 10 | 2018-01-11 04:20 | 1596 | 128 |  | 26 |  | * L/D 대보수 | [14 empty] | 99.95 | 100 | 0 | 0 | 0 |  | 450 | 300 | 선택 | 선택 | 0 | 0 | 0 |  | 450 | 300 | 선택 | 선택 | 해제 | 미정 | 미정 | 미정 | 미정 |  | 미정 | BT180180 | H
A43002 | 2018-01-10 | 1 | B |  | 4 | A | 42CRMO4MS | 합금강 | E1 | BM#1 | 1595 | 40 | 1602 | 1528 | 33 | 6300 |  | 3 | 0.29 | 25 |  | -1.39 | 1554 | 1594 | 15.55 | 0 |  | 22 | 59 | 102 | Y |  | 2018-01-11 04:08 | 61 | 1080 | 26 | 25 | 26 | 28 | 29 | 28 | 27 | 26 | 26 | 26 | 25 | 24 | 23 | 23 | 26 | 29 | 23 | 26 | -0.13 | Y | 45.03 | Y | 0 | [8 empty] | N | N | N | 200 | 0.47 | 67 | 100500 | 99650 | 7050 | 14800 | 8 | 1 |  | 2018-01-11 04:15 | 1554 | 121 |  | 34 |  | *기준 주속 대비 5% 감속 *STR#1 LOOP6번 안쪽 표면과냉발생 비수량50%줄임 | [14 empty] | 94.23 | 100 | 0 | 0 | 0 |  | 650 |  | 해제 | 해제 | 0 | 0 | 0 |  | 650 |  | 해제 | 해제 | 해제 | 미정 | 미정 | 선택 | 미정 |  | 미정 | BM510510 | C
B42975 | 2018-01-10 | 2 | D |  | 6 | A | 16MNCRS5HAM | 소입성보증강 | C1 | BM#2 | 1637 | 42 | 1634 | 1597 | 36 | 6900 |  | 1 | 0.52 | 17 |  | -2.74 | 1574 | 1652 | 0 | 4.56 | 0 | 19 | 5 | 40 | Y |  | 2018-01-11 05:09 | 63 | 1090 | 40 | 36 | 34 | 34 | 33 | 30 | 29 | 28 | 26 | 25 | 22 | 20 |  | 20 | 30 | 34 | 20 | 0 | -0.31 |  | 44.98 | Y | -0.4 | [8 empty] | N | N | N | 100 | 0.52 | 59 | 93049 | 102280 | 60 | 15600 | 4 | 1 | 40 | 2018-01-11 05:08 | 1574 | 123 |  | 27 | [16 empty] | 91.49 | 100 | 0 | 0 | 0 |  | 450 | 300 | 선택 | 선택 | 0 | 0 | 0 |  | 450 | 300 | 선택 | 선택 | 해제 | 미정 | 미정 | 미정 | 미정 |  | 미정 | BT180180 | H
A43003 | 2018-01-10 | 1 | D |  | 5 | A | 42CRMO4MS | 합금강 | E1 | BM#1 | 1606 | 44 | 1587 | 1556 | 36 | 6900 |  | 3 | 0.29 | 25 |  | -1.48 | 1550 | 1592 | 14.81 | 0 |  | 20 | 26 | 91 | Y |  | 2018-01-11 05:09 | 57 | 1075 | 22 | 22 | 21 | 22 | 23 | 23 | 22 | 22 | 21 | 21 | 20 | 20 | 18 | 18 | 21 | 23 | 18 | 22 | -0.11 | Y | 44.98 | Y | 0 | [8 empty] | N | N | N | 190 | 0.48 | 65 | 100500 | 102200 | 7650 | 14700 | 8 | 1 |  | 2018-01-11 05:18 | 1550 | 129 |  | 41 |  | *STR#1 LOOP6번 안쪽 표면과냉발생 비수량50%줄임 | [14 empty] | 91.49 | 100 | 0 | 0 | 0 |  | 650 |  | 해제 | 해제 | 0 | 0 | 0 |  | 650 |  | 해제 | 해제 | 해제 | 미정 | 미정 | 선택 | 미정 |  | 미정 | BM510510 | C
B42976 | 2018-01-10 | 2 | D |  | 7 | A | 16MNCRS5HAM | 소입성보증강 | C1 | BM#2 | 1583 | 49 | 1656 | 1537 | 43 | 8100 |  | 1 | 0.52 | 19 |  | -2.27 | 1573 | 1643 | 0 | 4.6 | 0 | 11 | 50 | 33 | Y |  | 2018-01-11 06:16 | 62 | 1125 | 14 | 21 | 26 | 28 | 28 | 28 | 28 | 27 | 26 | 24 | 24 |  |  | 24 | 25 | 28 | 24 | 28 | -0.1 | Y | 34.5 | Y | 0 | [8 empty] | N | N | N | 150 | 0.52 | 54 | 101508 | 94410 | 590 | 14500 | 4 | 1 | 10 | 2018-01-11 06:27 | 1573 | 128 |  | 22 | [16 empty] | 106.85 | 100 | 0 | 0 | 0 |  | 450 | 300 | 선택 | 선택 | 0 | 0 | 0 |  | 450 | 300 | 선택 | 선택 | 해제 | 미정 | 미정 | 미정 | 미정 |  | 미정 | BT180180 | H
A43004 | 2018-01-10 | 1 | D |  | 6 | A | 42CRMO4MS | 합금강 | E1 | BM#1 | 1641 | 42 | 1604 | 1567 | 26 | 5100 |  | 3 | 0.3 | 26 |  | -1.47 | 1553 | 1596 | 15.47 | 0 |  | 33 | 18 | 293 | Y |  | 2018-01-11 06:18 | 60 | 1132 | 17 | 24 | 28 | 29 | 30 | 31 | 31 | 31 | 30 | 30 | 28 | 25 | 24 | 28 | 27 | 31 | 24 | 31 | -0.2 | Y | 35 | Y | 0.41 |  |  |  | 1.49 | 0.22 |  |  |  | N | N | N | 180 | 0.45 | 70 | 100500 | 101070 | 7050 | 16600 | 8 | 1 |  | 2018-01-11 06:30 | 1553 | 132 |  | 40 |  | *기준 주속 대비 5% 감속 *STR#1 LOOP6번 안쪽 표면과냉발생 비수량50%줄임 | [14 empty] | 92.46 | 100 | 0 | 0 | 0 |  | 650 |  | 해제 | 해제 | 0 | 0 | 300 |  | 650 |  | 해제 | 해제 | 해제 | 미정 | 미정 | 선택 | 미정 |  | 미정 | BM510510 | C
B42977 | 2018-01-10 | 2 | D | TUNDISH교체전 | 8 | B | 16MNCRS5HAM | 소입성보증강 | C1 | BM#2 | 1642 | 51 | 1664 | 1596 | 39 | 6700 |  | 1 | 0.52 | 17 |  | -2.56 | 1577 | 1641 | 0 | 4.12 | 0 | 6 | 36 | 38 | Y |  | 2018-01-11 07:11 | 66 | 1088 | 22 | 30 | 33 | 36 | 37 | 37 | 37 | 36 | 35 | 34 | 33 |  |  | 33 | 34 | 37 | 33 | 37 | -0.13 | Y | 30 | Y | -0.2 | [8 empty] | N | N | N | 140 | 0.52 | 54 | 89403 | 92390 | 3110 | 2000 | 4 | 1 | 20 | 2018-01-11 07:26 | 1577 | 123 |  | 23 |  |  | 6E3C97A0D31A477B85457DB264CA600B | 90F6A90D90DD49EE8D49D66B72ECC1B0 | 0BB6CC6A750F45E89285AF51ADE4250D | [11 empty] | 93.62 | 100 | 0 | 2540 | 0 |  | 450 | 300 | 선택 | 선택 | 0 | 2540 | 0 |  | 450 | 300 | 선택 | 선택 | 해제 | 미정 | 미정 | 미정 | 미정 |  | 미정 | BT180180 | C
A43005 | 2018-01-10 | 1 | D |  | 7 | B | 42CRMO4MS | 합금강 | E1 | BM#1 | 1627 | 46 | 1607 | 1588 | 29 | 5400 |  | 3 | 0.29 | 26 |  | -1.86 | 1553 | 1607 | 14.73 | 0 |  | 10 | 33 | 46 | Y |  | 2018-01-11 07:20 | 60 | 1089 | 27 | 27 | 29 | 29 | 30 | 30 | 29 | 28 | 27 | 27 | 26 | 25 | 24 | 24 | 27 | 30 | 24 | 29 | -0.12 | Y | 50 | Y | 0 | [8 empty] | N | N | N | 230 | 0.46 | 70 | 100500 | 103930 | 7010 | 16500 | 8 | 1 |  | 2018-01-11 07:29 | 1553 | 142 |  | 48 |  | *기준 주속 대비 5% 감속 *STR#1 LOOP6번 안쪽 표면과냉발생 비수량50%줄임 | [14 empty] | 90.05 | 100 | 0 | 0 | 0 |  | 650 |  | 해제 | 해제 | 0 | 0 | 0 |  | 650 |  | 해제 | 해제 | 해제 | 미정 | 미정 | 선택 | 미정 |  | 미정 | BM510510 | C
B42978 | 2018-01-11 | 2 | D | TUNDISH교체 | 1 | A | SM45CB | 탄소강 | SM45C | BM#2 | 1606 | 46 | 1675 | 1557 | 39 | 7700 |  | 1 | 0.53 | 22 |  | -2.18 | 1579 | 1650 | 0 | 12.82 | 0 | 2 | 2 | 62 | Y |  | 2018-01-11 08:16 | 86 | 1087 | -444 | -150 | 36 | 35 | 34 | 34 | 30 | 37 | 42 | 44 | 45 | 46 | 46 | 46 | 42 | 47 | 46 | 46 | -0.2 |  | 5 | Y | -0.2 |  | 2.63 | 2.57 | 1.61 |  |  |  |  | N | N | N | 190 | 0.48 | 60 | 89202 | 95060 | 2940 | 13200 | 12 | 2 | 10 | 2018-01-11 08:22 | 1579 | 134 |  | 38 |  | * T/D 용강량 실측:1160mm / 16.5 TON TARE 값 수정함.* T/D FLUX 용탕부: 120KG / 유탕부: 15KG 투입 * 수소측정(10분)기준초과 이상공정 등록 및 생관통보 | [14 empty] | 91.02 | 100 | 750 | 0 | 0 |  | 650 | 400 | 해제 | 해제 | 770 | 0 | 0 |  | 650 | 400 | 해제 | 해제 | 해제 | 미정 | 미정 | 미정 | 미정 |  | 미정 | RB105.00 | C
A43006 | 2018-01-11 | 1 | D |  | 8 | A | 42CRMO4MS | 합금강 | E1 | BM#1 | 1608 | 41 | 1614 | 1548 | 35 | 6100 |  | 3 | 0.29 | 25 |  | -1.86 | 1560 | 1614 | 15.85 | 0 |  | 22 | 60 | 36 | Y |  | 2018-01-11 08:19 | 67 | 1088 | 23 | 24 | 28 | 30 | 32 | 32 | 33 | 33 | 33 | 33 | 29 | 26 | 23 | 17 | 28 | 33 | 17 | 33 | -0.4 | Y | 40 | Y | -0.6 | [8 empty] | N | N | N | 220 | 0.45 | 75 | 100500 | 105640 | 7070 | 14900 | 8 | 1 |  | 2018-01-11 08:28 | 1560 | 150 |  | 61 |  | *기준 주속 대비 5% 감속 *STR#1 LOOP6번 안쪽 표면과냉발생 비수량50%줄임 | [14 empty] | 88.7 | 100 | 0 | 0 | 0 |  | 650 |  | 해제 | 해제 | 0 | 0 | 0 |  | 650 |  | 해제 | 해제 | 해제 | 미정 | 미정 | 선택 | 미정 |  | 미정 | BM510510 | C
B42979 | 2018-01-11 | 2 | D |  | 2 | A | SM45CB | 탄소강 | SM45C | BM#2 | 1572 | 37 | 1627 | 1534 | 31 | 6200 |  | 1 | 0.53 | 16 |  | -1.92 | 1566 | 1610 | 0 | 2.73 | 0 | 19 | 6 | 50 | Y |  | 2018-01-11 09:12 | 73 | 1087 | 40 | 34 | 31 | 29 | 29 | 29 | 28 | 26 | 24 | 23 | 22 |  |  | 22 | 29 | 31 | 22 | 29 | -0.22 |  | 40 | Y | -0.2 | [8 empty] | N | N | N | 180 | 0.5 | 55 | 98939 | 94250 | -94250 | 14400 | 12 | 2 | 20 | 2018-01-11 09:56 | 1566 | 136 |  | 45 | [16 empty] | 103.98 | 100 | 0 | 0 | 0 |  | 650 | 400 | 해제 | 해제 | 0 | 0 | 0 |  | 650 | 400 | 해제 | 해제 | 해제 | 미정 | 미정 | 미정 | 미정 |  | 미정 | RB130.00 | C
A43008 | 2018-01-11 | 1 | D |  | 9 | A | 42CRMO4MS | 합금강 | E1 | BM#1 | 1573 | 44 | 1597 | 1518 | 36 | 6800 |  | 3 | 0.3 | 25 |  | -1.38 | 1557 | 1597 | 15.32 | 0 |  | 6 | 37 | 17 | Y |  | 2018-01-11 10:19 | 64 | 1086 | 12 | 19 | 22 | 23 | 23 | 22 | 21 | 20 | 18 | 18 | 17 | 15 | 14 | 13 | 19 | 23 | 13 | 0 | -0.2 | Y | 50.02 | Y | -0.2 |  |  |  | 1.43 | 0.57 |  |  |  | N | N | N | 210 | 0.49 | 67 | 100500 |  | 7090 | 15400 | 8 | 1 |  | 2018-01-11 10:26 | 1557 | 103 |  | 17 |  | *기준 주속 대비 5% 감속 *STR#1 LOOP6번 안쪽 표면과냉발생 비수량50%줄임 | [14 empty] | 88.94 | 100 | 0 | 0 | 300 |  | 650 |  | 해제 | 해제 | 0 | 0 | 0 |  | 650 |  | 해제 | 해제 | 해제 | 미정 | 미정 | 선택 | 미정 |  | 미정 | BM510510 | C
B42980 | 2018-01-11 | 2 | D |  | 3 | A | SM45CB | 탄소강 | SM45C | BM#2 | 1571 | 39 | 1647 | 1534 | 35 | 7100 |  | 1 | 0.52 | 16 |  | -2.8 | 1571 | 1623 | 0 | 3.47 | 0 | 16 | 40 | 370 | Y |  | 2018-01-11 10:07 | 78 | 1087 | 17 | 20 | 24 | 25 | 25 | 25 | 25 | 25 | 24 | 23 | 22 |  |  | 22 | 23 | 25 | 22 | 25 | -0.08 | Y | 35 | Y | -0.2 | [8 empty] | N | N | N | 170 | 0.52 | 54 | 99175 | 95110 | -110 | 14600 | 12 | 2 | 30 | 2018-01-11 10:34 | 1571 | 128 |  | 48 | [16 empty] | 104.39 | 100 | 0 | 0 | 0 |  | 650 | 400 | 해제 | 해제 | 0 | 0 | 0 |  | 650 | 400 | 해제 | 해제 | 해제 | 미정 | 미정 | 미정 | 미정 |  | 미정 | RB190.00 | C
A43009 | 2018-01-11 | 1 | D | TUNDISH교체전 | 10 | A | 42CRMO4MS2 | 합금강 | E1 | BM#1 | 1572 | 46 | 1604 | 1530 | 42 | 6800 |  | 3 | 0.28 | 26 |  | -1.64 | 1556 | 1604 | 21 | 0 |  | 10 | 34 | 39 | Y |  | 2018-01-11 11:31 | 63 | 1087 | 11 | 12 | 14 | 15 | 15 | 12 | 11 | 10 | 9 | 41 | 40 | 39 |  | 39 | 20 | 41 | 39 | 0 | -0.2 | Y | 10 | Y | -0.2 |  |  |  |  | 0.6 |  |  |  | N | N | N | 200 | 0.47 | 66 | 96833 | 99220 | 7630 | 1500 | 8 | 1 |  | 2018-01-11 11:36 | 1556 | 99 |  | 14 |  | *기준 주속 대비 5% 감속 *STR#1 LOOP6번 안쪽 표면과냉발생 비수량50%줄임 | DE30D3C56E944A60938E5AC99D6697E0 | A0B38F333A8D45379D958142111A22D6 |  | 08AE541C1D2A45BA8EDB47ABD5C8A95F | [10 empty] | 90.63 | 100 | 0 | 3500 | 0 |  | 650 |  | 해제 | 해제 | 0 | 3500 | 0 |  | 650 |  | 해제 | 해제 | 해제 | 미정 | 미정 | 선택 | 미정 |  | 미정 | BM510510 | C
B42981 | 2018-01-11 | 2 | D |  | 4 | A | SM45CB | 탄소강 | SM45C | BM#2 | 1606 | 36 | 1626 | 1554 | 31 | 6100 |  | 1 | 0.48 | 15 |  | -2.32 | 1558 | 1604 | 0 | 1.92 | 0 | 33 | 19 | 100 | Y |  | 2018-01-11 11:13 | 65 | 1087 | 17 | 18 | 19 | 19 | 19 | 18 | 17 | 17 | 16 | 15 | 14 | 13 | 11 | 11 | 17 | 19 | 11 | 19 | -0.16 |  | 50 | Y | -0.4 | [8 empty] | N | N | Y | 160 | 0.48 | 61 | 150264 | 97410 | 5140 | 16000 | 12 | 2 | 40 | 2018-01-11 11:27 | 1558 | 118 |  | 40 |  | * 유사강종 연연주 혼탕부 ID:307~309/407~409이상재등록 | [14 empty] | 146.6 | 100 | 0 | 0 | 0 |  | 650 | 700 | 해제 | 해제 | 0 | 0 | 0 |  | 650 | 700 | 해제 | 해제 | 해제 | 미정 | 미정 | 미정 | 미정 |  | 미정 | RB200.00 | C
B42982 | 2018-01-11 | 2 | D |  | 5 | A | SM45C | 탄소강 | SM45C | BM#2 | 1571 | 36 | 1624 | 1537 | 32 | 5500 |  | 1 | 0.54 | 15 |  | -2.14 | 1559 | 1607 | 0 | 1.86 | 0 | 2 | 3 | 36 | Y |  | 2018-01-11 12:17 | 66 | 1086 | 8 | 16 | 21 | 24 | 24 | 24 | 24 | 23 | 22 | 22 | 20 | 20 | 19 | 19 | 21 | 24 | 19 | 24 | -0.11 | Y | 43.52 | Y | -0.2 | [8 empty] | N | N | Y | 150 | 0.47 | 59 | 51852 | 93100 | 2680 | 14000 | 12 | 2 |  | 2018-01-11 12:29 | 1559 | 120 |  | 40 |  | * 유사강종 연연주 혼탕부 ID:301/401 이상재등록 | [14 empty] | 54.3 | 100 | 0 | 0 | 0 |  | 650 | 700 | 해제 | 해제 | 0 | 0 | 0 |  | 650 | 700 | 해제 | 해제 | 해제 | 미정 | 미정 | 미정 | 미정 |  | 미정 | RB330.00 | C
A43010 | 2018-01-11 | 1 | A | TUNDISH교체 | 1 | A | SM48CH | 탄소강 | B | BM#1 | 1567 | 40 | 1619 | 1517 | 33 | 6800 |  | 3 | 0.29 | 20 |  | -1.81 | 1576 | 1619 | 1.54 | 15.7 |  | 20 | 28 | 70 | Y |  | 2018-01-11 12:34 | 85 | 1087 | 33 | 31 | 28 | 35 | 38 | 41 | 43 | 44 | 44 | 44 | 44 |  |  | 44 | 39 | 44 | 44 | 44 | 0 |  | 15 | Y | 0 |  | 2.08 | 2.08 | [5 empty] | N | N | N | 150 | 0.48 | 58 | 101508 | 96430 | 3620 | 15170 | 3 | 2 |  | 2018-01-11 12:42 | 1576 | 116 |  | 44 |  | *T/Dflux 유15kg 용120kg *전공정요청 L/D잔강 미이월 | [14 empty] | 101.46 | 100 | 1000 | 0 | 0 |  | 650 |  | 선택 | 해제 | 1000 | 0 | 0 |  | 650 |  | 선택 | 해제 | 해제 | 미정 | 미정 | 선택 | 선택 |  | 미정 | BT180180 | C
B42983 | 2018-01-11 | 2 | A |  | 6 | A | SM45C | 탄소강 | SM45C | BM#2 | 1597 | 33 | 1627 | 1565 | 27 | 5100 |  | 1 | 0.52 | 14 |  | 0 | 1552 | 1615 | 0 | 3.72 | 0 | 22 | 61 | 61 | Y |  | 2018-01-11 13:20 | 59 | 1087 | 14 | 20 | 21 | 23 | 24 | 24 | 24 | 23 | 22 | 22 | 21 | 19 |  | 19 | 21 | 24 | 19 | 24 | -0.14 | Y | 35 | Y | -0.4 | [8 empty] | N | N | Y | 190 | 0.47 | 59 | 84871 | 93030 | 4090 | 15400 | 12 | 2 |  | 2018-01-11 13:33 | 1552 | 123 |  | 41 | [16 empty] | 87.5 | 100 | 0 | 0 | 0 |  | 650 | 700 | 해제 | 해제 | 0 | 0 | 0 |  | 650 | 700 | 해제 | 해제 | 해제 | 미정 | 미정 | 미정 | 선택 | 7 | 미정 | RB230.00 | C
A43011 | 2018-01-11 | 1 | A |  | 2 | A | SM48CH | 탄소강 | B | BM#1 | 1611 | 40 | 1632 | 1527 | 39 | 6400 |  | 1 | 0.5 | 16 |  | 0 | 1553 | 1621 | 0 | 2.24 | 0 | 19 | 7 | 71 | Y |  | 2018-01-11 13:58 | 62 | 1086 | 43 | 41 | 40 | 39 | 38 | 37 | 36 | 34 | 33 | 31 | 30 | 29 | 26 | 26 | 35 | 40 | 26 | 0 | -0.28 |  | 50.02 | Y | -0.6 | [8 empty] | N | N | N | 140 | 0.47 | 64 | 84590 | 99230 | 350 | 15400 | 3 | 2 |  | 2018-01-11 14:05 | 1553 | 113 |  | 20 |  | *전공정요청 L/D잔강 이월 안함-이상재등록 *전공정 지연으로 감속주입 | [14 empty] | 85.02 | 100 | 0 | 0 | 0 |  | 650 |  | 선택 | 해제 | 0 | 0 | 0 |  | 650 |  | 선택 | 해제 | 해제 | 미정 | 해제 | 미정 | 미정 |  | 미정 | BT180180 | C
B42984 | 2018-01-11 | 2 | A |  | 7 | A | SM45C | 탄소강 | SM45C | BM#2 | 1570 | 39 | 1615 | 1536 | 33 | 6200 |  | 1 | 0.49 | 15 |  | 0 | 1591 | 1591 | 0 | 1.47 | 0 | 16 | 41 | 40 | Y |  | 2018-01-11 14:41 | 98 | 1086 | 15 | 17 | 19 | 20 | 20 | 20 | 19 | 18 | 17 | 16 | 15 | 13 |  | 13 | 18 | 20 | 13 | 20 | -0.17 | Y | 40 | Y | -0.4 | [8 empty] | N | N | M | 180 | 0.47 | 58 | 86420 | 91940 | 60 | 16200 | 12 | 2 |  | 2018-01-11 14:49 | 1550 | 118 |  | 23 |  | *후 HEAT 감속주입으로 빅사이즈 해제 요첨 (일반사이즈로 변경함) | [14 empty] | 93.93 | 100 | 0 | 0 | 0 |  | 650 | 700 | 해제 | 해제 | 0 | 0 | 0 |  | 650 | 700 | 해제 | 해제 | 해제 | 미정 | 미정 | 미정 | 미정 |  | 미정 | RB180.00 | C
A43012 | 2018-01-11 | 1 | A |  | 3 | A | SM48CH | 탄소강 | B | BM#1 | 1591 | 61 | 1653 | 1543 | 32 | 6100 |  | 1 | 0.52 | 15 |  | 0 | 1616 | 1616 | 0 | 1.82 | 0 |  |  |  | Y |  | 2018-01-11 15:12 | 125 |  | 21 | 33 | 38 | 41 | 43 | 43 | 43 | 43 | 41 | 40 | 37 | 35 | 33 | 33 | 38 | 43 | 33 | 43 | -0.25 | Y | 39.98 | Y | -0.4 | [8 empty] | N | N | N | 130 | 0.45 | 64 | 84590 | 95860 | 180 | 15020 | 3 | 2 |  | 2018-01-11 15:16 | 1555 | 121 |  | 14 |  | *전공정요청 L/D잔강 이월 안함-이상재등록 *전공정 지연으로 감속주입 | [14 empty] | 88.11 | 100 | 0 | 0 | 0 |  | 650 |  | 선택 | 해제 | 0 | 0 | 0 |  | 650 |  | 선택 | 해제 | 해제 | 미정 | 미정 | 미정 | 미정 |  | 미정 | BT180180 | C
B42985 | 2018-01-11 | 2 | A |  | 8 | A | SM45C | 탄소강 | SM45C | BM#2 | 1590 | 46 | 1655 | 1555 | 33 | 6400 |  | 1 | 0.52 | 15 |  | -3.01 | 1559 | 1623 | 0 | 1.91 | 0 | 32 | 1 | 209347 | Y |  | 2018-01-11 15:47 | 66 | 1012 | 10 | 18 | 24 | 27 | 28 | 28 | 27 | 26 | 25 | 24 | 23 | 23 |  | 23 | 24 | 28 | 23 | 0 | -0.14 | Y | 35 | Y | 0 |  |  |  | 1.23 |  |  |  |  | N | N | N | 170 | 0.48 | 60 | 80540 | 94210 | 2790 | 15300 | 12 | 2 |  | 2018-01-11 15:55 | 1559 | 117 |  | 17 |  | *STR#1 B/M 절단이 되지않아 10% 이상 감속주입 | [14 empty] | 83.03 | 100 | 0 | 0 | 0 |  | 650 | 400 | 해제 | 해제 | 0 | 0 | 0 |  | 650 | 400 | 해제 | 해제 | 해제 | 미정 | 미정 | 미정 | 미정 |  | 미정 | RB100.00 | C
A43013 | 2018-01-11 | 1 | A |  | 4 | A | SM48CH | 탄소강 | B | BM#1 | 1583 | 59 | 1641 | 1530 | 33 | 6300 |  | 1 | 0.49 | 16 |  | -2.53 | 1554 | 1611 | 0 | 1.28 | 0 | 10 | 35 | 91 | Y |  | 2018-01-11 16:21 | 63 | 1079 | 27 | 33 | 35 | 37 | 37 | 37 | 37 | 35 | 33 | 31 | 30 | 27 | 26 | 26 | 33 | 37 | 26 | 37 | -0.24 | Y | 45 | Y | -0.2 | [8 empty] | N | N | N | 120 | 0.45 | 63 | 101508 | 94610 | 3410 | 15120 | 3 | 2 |  | 2018-01-11 16:22 | 1554 | 120 |  | 13 |  | *전공정요청 L/D잔강 이월 안함-이상재등록 *전공정 지연으로 감속주입 | [14 empty] | 103.58 | 100 | 0 | 0 | 0 |  | 650 |  | 선택 | 해제 | 0 | 0 | 0 |  | 650 |  | 선택 | 해제 | 해제 | 미정 | 미정 | 미정 | 미정 |  | 미정 | BT180180 | H
B42986 | 2018-01-11 | 2 | A |  | 9 | A | SM45C | 탄소강 | SM45C | BM#2 | 1601 | 36 | 1627 | 1554 | 26 | 5400 |  | 2 |  |  | 40 | 0 | 1607 | 1607 | 0 | 0 | 11 | 2 | 4 | 53 | Y |  | 2018-01-11 16:19 | 114 | 1114 | 18 | 26 | 30 | 32 | 33 | 32 | 32 | 31 | 30 | 29 | 27 |  |  | 27 | 29 | 33 | 27 | 32 | -0.2 | Y | 30 | Y | -0.4 | [8 empty] | N | N | N | 160 | 0.5 | 55 | 81570 | 92370 | 4680 | 16400 | 12 | 2 |  | 2018-01-11 16:51 | 1555 | 120 |  | 48 | [16 empty] | 84.09 | 100 | 0 | 0 | 0 |  | 650 | 400 | 해제 | 해제 | 0 | 0 | 0 |  | 650 | 400 | 해제 | 해제 | 해제 | 미정 | 미정 | 미정 | 미정 |  | 미정 | RB170.00 | C
A43014 | 2018-01-11 | 1 | A |  | 5 | A | SM48CH | 탄소강 | B | BM#1 | 1569 | 39 | 1609 | 1530 | 35 | 6400 |  | 1 | 0.5 | 16 |  | -2.17 | 1550 | 1606 | 0 | 2.13 | 0 | 20 | 29 | 68 | Y |  | 2018-01-11 17:13 | 59 | 1102 | 21 | 24 | 26 | 28 | 28 | 28 | 28 | 27 | 25 | 24 | 22 | 20 | 18 | 18 | 25 | 28 | 18 | 28 | -0.22 | Y | 45 | Y | -0.4 | [8 empty] | N | N | N | 110 | 0.45 | 62 | 84590 | 93270 | 4830 | 17230 | 3 | 2 |  | 2018-01-11 17:23 | 1550 | 121 |  | 28 |  | *전공정요청 L/D잔강 이월 안함-이상재등록 *전공정 지연으로 감속주입 | [14 empty] | 86.32 | 100 | 0 | 0 | 0 |  | 650 |  | 선택 | 해제 | 0 | 0 | 0 |  | 650 |  | 선택 | 해제 | 해제 | 미정 | 미정 | 미정 | 미정 |  | 미정 | BT180180 | H
B42987 | 2018-01-11 | 2 | A |  | 10 | A | SM45C | 탄소강 | SM45C | BM#2 | 1531 | 53 | 1624 | 1556 | 38 | 7200 |  | 1 | 0.51 | 15 |  | -3 | 1554 | 1620 | 0 | 2.52 | 0 | 22 | 62 | 61 | Y |  | 2018-01-11 17:45 | 61 | 1118 | 23 | 29 | 32 | 34 | 34 | 34 | 33 | 31 | 30 | 29 | 27 |  |  | 27 | 31 | 34 | 27 | 34 | -0.2 | Y | 34.98 | Y | -0.4 | [8 empty] | N | N | N | 150 | 0.5 | 54 | 95418 | 89440 | 7680 | 16300 | 12 | 2 |  | 2018-01-11 17:54 | 1554 | 116 |  | 19 | [16 empty] | 100.44 | 100 | 0 | 0 | 0 |  | 650 | 400 | 해제 | 해제 | 0 | 0 | 0 |  | 650 | 400 | 해제 | 해제 | 해제 | 미정 | 미정 | 미정 | 미정 |  | 미정 | RB170.00 | C
A43015 | 2018-01-11 | 1 | A |  | 6 | A | SM48CH | 탄소강 | B | BM#1 | 1587 | 51 | 1624 | 1539 | 32 | 6200 |  | 1 | 0.51 | 16 |  | -2.08 | 1560 | 1612 | 0 | 1.37 | 0 | 19 | 8 | 65 | Y |  | 2018-01-11 18:23 | 69 | 1133 | 16 | 22 | 26 | 28 | 30 | 30 | 30 | 30 | 30 | 29 | 28 | 27 | 25 | 25 | 27 | 30 | 25 | 30 | -0.13 | Y | 39.97 | Y | -0.4 | [8 empty] | N | N | N | 100 | 0.44 | 62 | 101508 | 89100 | 12520 | 17430 | 3 | 2 |  | 2018-01-11 18:31 | 1555 | 122 |  | 22 |  | *전공정 지연으로 감속주입 *STR#1,#2 클로깅으로 감속주입 *STR#1,#2 클로깅으로 L/D조기교체.L/D잔강 12.5ton 내림 | [14 empty] | 99.91 | 100 | 0 | 0 | 0 |  | 650 |  | 선택 | 해제 | 0 | 0 | 0 |  | 650 |  | 선택 | 해제 | 해제 | 미정 | 미정 | 미정 | 미정 |  | 미정 | BT180180 | H
B42988 | 2018-01-11 | 2 | A |  | 11 | A | SM45C | 탄소강 | SM45C | BM#2 | 1547 | 52 | 1624 | 1547 | 33 | 6500 |  | 1 | 0.5 | 15 |  | -2.27 | 1566 | 1612 | 0 | 2.84 | 0 | 16 | 42 | 59 | Y |  | 2018-01-11 18:50 | 73 | 1104 | 24 | 34 | 39 | 41 | 41 | 41 | 40 | 39 | 38 | 37 | 36 | 34 | 32 | 32 | 37 | 41 | 32 | 41 | -0.2 | Y | 45 | Y | -0.4 | [8 empty] | N | N | N | 190 | 0.5 | 60 | 98505 | 98400 | 2930 | 16600 | 12 | 2 |  | 2018-01-11 18:58 | 1566 | 105 |  | 11 | [16 empty] | 97.34 | 100 | 0 | 0 | 0 |  | 650 | 400 | 해제 | 해제 | 0 | 0 | 0 |  | 650 | 400 | 해제 | 해제 | 해제 | 미정 | 미정 | 미정 | 미정 |  | 미정 | RB140.00 | C
A43016 | 2018-01-11 | 1 | A |  | 7 | A | SM48CH | 탄소강 | B | BM#1 | 1566 | 48 | 1623 | 1532 | 32 | 6200 |  | 2 | 0.27 | 16 | 35 | 0 | 1617 | 1617 | 0.64 | 0 | 11 | 32 | 2 | 24 | Y |  | 2018-01-11 19:31 | 126 | 1135 | 24 | 27 | 29 | 31 | 31 | 31 | 29 | 28 | 27 | 26 | 25 | 24 |  | 24 | 28 | 31 | 24 | 31 | -0.17 | Y | 40 | Y | -0.2 | [8 empty] | N | N | N | 150 | 0.44 | 59 | 84590 | 86040 | 12080 | 16910 | 3 | 2 |  | 2018-01-11 19:47 | 1548 | 104 |  | 18 |  | *STR#1,#2 클로깅으로 감속주입 *STR#1,#2 클로깅으로 L/D조기교체.L/D잔강 12.0ton 내림 | [14 empty] | 86.49 | 100 | 0 | 0 | 0 |  | 650 |  | 선택 | 해제 | 0 | 0 | 0 |  | 650 |  | 선택 | 해제 | 해제 | 미정 | 미정 | 미정 | 미정 |  | 미정 | BT180180 | H
B42989 | 2018-01-11 | 2 | A |  | 12 | A | SM45C | 탄소강 | SM45C | BM#2 | 1534 | 46 | 1624 | 1535 | 39 | 7800 |  | 1 | 0.5 | 16 |  | -2.33 | 1561 | 1620 | 0 | 2.23 | 0 | 6 | 38 | 376 | Y |  | 2018-01-11 19:49 | 68 | 1110 | 35 | 39 | 40 | 40 | 39 | 38 | 37 | 36 | 35 | 33 | 32 | 30 |  | 30 | 36 | 40 | 30 | 0 | -0.22 |  | 45 | Y | -0.4 | [8 empty] | N | N | N | 180 | 0.5 | 62 | 93528 | 103600 | 320 | 16000 | 12 | 2 |  | 2018-01-11 19:57 | 1565 | 106 |  | 15 | [16 empty] | 87.41 | 75 | 0 | 0 | 0 |  | 650 | 400 | 해제 | 해제 | 0 | 0 | 0 |  | 650 | 400 | 해제 | 해제 | 해제 | 미정 | 미정 | 미정 | 미정 |  | 미정 | RB140.00 | C
A43017 | 2018-01-11 | 1 | A | TUNDISH교체전 | 8 | A | SM48CH | 탄소강 | B | BM#1 | 1575 | 41 | 1610 | 1537 | 38 | 6700 |  | 3 | 0.31 | 16 |  | -1.79 | 1572 | 1610 | 0 | 8.2 |  | 10 | 36 | 60 | Y |  | 2018-01-11 20:25 | 81 | 1127 | 23 | 32 | 40 | 44 | 46 | 47 | 47 | 47 | 47 | 47 | 45 | 44 | 44 | 44 | 43 | 47 | 44 | 47 | -0.08 | Y | 34.98 | Y | 0 | [8 empty] | N | N | N | 140 | 0.47 | 64 | 102887 | 101420 | 530 | 2000 | 3 | 2 |  | 2018-01-11 20:32 | 1572 | 106 |  | 27 |  | *STR#1,#2 클로깅으로 감속주입 *전공정요청 L/D잔강 이월 안함-이상재등록 | AD6757F468AE4F79997E0FAC5EABC1F7 | 79DB3A0853EA41B0B90290B482426FC3 | EEFB9A55EDC544059C314DC7592A27D5 | [11 empty] | 100.92 | 100 | 0 | 3000 | 0 |  | 650 |  | 선택 | 해제 | 0 | 3100 | 0 |  | 650 |  | 선택 | 해제 | 해제 | 미정 | 미정 | 미정 | 미정 |  | 미정 | BT180180 | H
B42990 | 2018-01-11 | 2 | C | TUNDISH교체전 | 13 | A | SM45C | 탄소강 | SM45C | BM#2 | 1548 | 46 | 1604 | 1554 | 32 | 6600 |  | 1 | 0.52 | 15 |  | -2.71 | 1558 | 1621 | 0 | 4.5 | 0 | 2 | 5 | 61 | Y |  | 2018-01-11 20:51 | 65 | 1131 | 26 | 35 | 39 | 41 | 42 | 42 | 41 | 40 | 39 | 38 | 36 | 35 | 34 | 31 | 37 | 42 | 31 | 0 | -0.24 | Y | 45 | Y | -0.6 | [8 empty] | N | N | N | 170 | 0.44 | 67 | 114361 | 97450 | 6550 | 2000 | 12 | 2 |  | 2018-01-11 20:59 | 1564 | 108 |  | 19 |  | *전공정 요청 감속주입(10%이상감속) | ADE5E5343D2B49C480F78768ACCDC474 | 61582BA00436491AB8508E63C2DD31FE | 2CC0CC5E98574F75BA5050A6765BA63B | [11 empty] | 109.96 | 78.57 | 0 | 2562 | 0 |  | 650 | 400 | 해제 | 해제 | 0 | 2500 | 0 |  | 650 | 400 | 해제 | 해제 | 해제 | 미정 | 미정 | 미정 | 미정 |  | 미정 | RB130.00 | C
A43018 | 2018-01-11 | 1 | C | TUNDISH교체 | 1 | A | AE1055LS | 탄소강 | G-AE1055LS | BM#1 | 9999 | 41 | 1616 | 1544 | 37 | 6900 |  | 3 | 0.33 | 26 |  | -1.72 | 1580 | 1631 | 0 | 13.46 |  | 20 | 30 | 68 | Y |  | 2018-01-11 21:30 | 96 | 1127 | 30 | 31 | 29 | 35 | 38 | 38 | 38 | 39 | 40 | 41 | 41 | 41 |  | 41 | 37 | 41 | 41 | 41 | 0 |  | 9.98 | Y | 0 |  | 2.25 | 2.13 | [5 empty] | N | N | M | 230 | 0.48 | 63 | 101508 | 104150 | 7080 | 16200 | 14 | 1 |  | 2018-01-11 21:38 | 1580 | 140 |  | 55 |  | *T/D가열온도:자동-1362`.수동건-1345`.STR#1:979.STR#2:929.T/D FLUX 유:15,용:225 | [14 empty] | 91.33 | 100 | 1500 | 0 | 0 |  | 400 |  | 선택 | 해제 | 1500 | 0 | 0 |  | 400 |  | 선택 | 해제 | 해제 | 미정 | 미정 | 선택 | 선택 |  | 미정 | BT180180 | H
B42991 | 2018-01-11 | 2 | C | TUNDISH교체 | 1 | A | SCR415HM | 소입성보증강 | C1 | BM#2 | 1584 | 54 | 1667 | 1566 | 40 | 8700 |  | 1 | 0.52 | 20 |  | 0 | 1671 | 1671 | 0 | 3.85 | 0 | 22 | 63 | 70 | Y |  | 2018-01-11 22:21 | 159 | 1132 | -447 | -111 | 21 | 28 | 27 | 21 | 24 | 29 | 31 | 32 | 33 | 34 | 34 | 33 | 28 | 34 | 33 | 0 | -0.1 |  | 10 | Y | -0.2 |  | 3.17 | 3.1 | 1.35 |  |  |  |  | N | N | N | 150 | 0.49 | 56 | 84590 | 96020 | 6380 | 15200 | 7 | 1 | 10 | 2018-01-11 22:26 | 1595 | 126 |  | 22 |  | *T/D플럭스 120/15KG *롱노즐 실리부 부착 *STR#2 코너 히터기 고장으로 미적용.이상공정 등록 *수소 10분 측정값 기준치 초과, 생관통보 | [14 empty] | 86.32 | 70 | 700 | 0 | 0 |  | 450 | 300 | 선택 | 선택 | 700 | 0 | 0 |  | 450 | 300 | 해제 | 선택 | 해제 | 미정 | 미정 | 미정 | 미정 |  | 미정 | BT180180 | H
A43019 | 2018-01-11 | 1 | C |  | 2 | A | AE1055LS | 탄소강 | G-AE1055LS | BM#1 | 1592 | 38 | 1592 | 1531 | 14 | 5200 |  | 3 | 0.32 | 28 |  | 48.88 | 1564 | 0 | 0 | 23.13 |  | 19 | 9 | 64 | Y |  | 2018-01-11 22:30 | 80 | 1132 | 41 | 39 | 39 | 39 | 38 | 37 | 35 | 32 | 31 | 30 | 30 | 29 | 28 | 28 | 35 | 39 | 28 | 39 | -0.22 |  | 50 | Y | -0.2 | [8 empty] | N | N | Y | 220 | 0.5 | 63 | 84590 | 100050 | 7070 | 15200 | 14 | 1 |  | 2018-01-11 22:38 | 1564 | 144 |  | 60 | [16 empty] | 79.02 | 100 | 0 | 0 | 0 |  | 400 |  | 선택 | 해제 | 0 | 0 | 0 |  | 400 |  | 선택 | 해제 | 해제 | 미정 | 미정 | 선택 | 미정 |  | 미정 | BT180180 | H
B42992 | 2018-01-11 | 2 | C |  | 2 | A | SCR415HM | 소입성보증강 | C1 | BM#2 | 1591 | 45 | 1644 | 1535 | 39 | 8100 |  | 1 | 0.5 | 16 |  | 0 | 1626 | 1626 | 0 | 3.09 | 0 | 16 | 43 | 84 | Y |  | 2018-01-11 23:10 | 114 | 1132 | 32 | 24 | 20 | 18 | 16 | 14 | 13 | 12 | 11 | 11 | 10 | 10 |  | 10 | 16 | 20 | 10 | 0 | -0.22 |  | 45 | Y | 0 | [8 empty] | N | N | N | 140 | 0.54 | 55 | 152262 | 98720 | 4630 | 15800 | 7 | 1 | 20 | 2018-01-11 23:22 | 1569 | 119 |  | 32 |  | *STR#2 코너 히터기 고장으로 미적용.이상공정 등록 *연연주 혼탕부 성분확인 ID:307~309.407~409 | [14 empty] | 153.8 | 66.67 | 0 | 0 | 0 |  | 450 | 300 | 선택 | 선택 | 0 | 0 | 0 |  | 450 | 300 | 해제 | 선택 | 해제 | 미정 | 미정 | 미정 | 미정 |  | 미정 | BT180180 | H
A43020 | 2018-01-11 | 1 | C |  | 3 | A | AE1055LS | 탄소강 | G-AE1055LS | BM#1 | 1572 | 46 | 1621 | 1538 | 33 | 5800 |  | 3 | 0.31 | 25 |  | -1.58 | 1562 | 1608 | 0 | 12.89 |  | 32 | 3 | 57 | Y |  | 2018-01-11 23:33 | 78 | 1091 | 27 | 27 | 31 | 34 | 40 | 43 | 40 | 40 | 41 | 41 | 41 |  |  | 41 | 37 | 43 | 40 | 41 | -0.3 | Y | 9.98 | Y | 0 | [8 empty] | N | N | Y | 210 | 0.5 | 53 | 84590 | 87900 | 7000 | 14800 | 14 | 1 |  | 2018-01-11 23:45 | 1562 | 150 |  | 62 | [16 empty] | 89.14 | 100 | 0 | 0 | 0 |  | 400 |  | 선택 | 해제 | 0 | 0 | 0 |  | 400 |  | 선택 | 해제 | 해제 | 미정 | 미정 | 선택 | 미정 |  | 미정 | BT180180 | H
B42993 | 2018-01-11 | 2 | C |  | 3 | A | 16MNCR5H | 소입성보증강 | AE1055M계 | BM#2 | 1560 | 44 | 1655 | 1534 | 37 | 9900 |  | 1 | 0.52 | 16 |  | 0 | 1576 | 1640 | 0 | 3.17 | 0 | 6 | 39 | 73 | Y |  | 2018-01-12 00:16 | 64 | 1088 | 9 | 17 | 23 | 25 | 26 | 26 | 25 | 24 | 22 | 21 | 19 | 17 |  | 17 | 21 | 26 | 17 | 0 | -0.26 | Y | 35 | Y | -0.4 | [8 empty] | N | N | N | 130 | 0.49 | 58 | 50754 | 92190 | 7860 | 12400 | 7 | 1 |  | 2018-01-12 00:23 | 1576 | 116 |  | 23 |  | *STR#2 코너 히터기 고장으로 미적용.이상공정 등록 *연연주 혼탕부 성분확인 ID:301.401 *주입 말기 전공정 작업지연 감속주입 | [14 empty] | 53.99 | 83.33 | 0 | 0 | 0 |  | 650 | 400 | 선택 | 선택 | 0 | 0 | 0 |  | 650 | 400 | 해제 | 선택 | 해제 | 미정 | 미정 | 미정 | 미정 |  | 미정 | BT180180 | C
A43021 | 2018-01-11 | 1 | C |  | 4 | A | AE1055LS | 탄소강 | G-AE1055LS | BM#1 | 1639 | 41 | 1605 | 1522 | 34 | 6000 |  | 3 | 0.31 | 26 |  | -1.6 | 1558 | 1605 | 0 | 14.21 |  | 10 | 37 | 50 | Y |  | 2018-01-12 00:37 | 74 | 1083 | 37 | 36 | 36 | 36 | 35 | 34 | 33 | 32 | 31 | 30 | 30 | 27 |  | 27 | 33 | 36 | 27 | 36 | -0.2 |  | 45.02 | Y | -0.6 | [8 empty] | N | N | Y | 200 | 0.5 | 61 | 101508 | 97200 | 7000 | 16000 | 14 | 1 |  | 2018-01-12 00:44 | 1558 | 135 |  | 53 | 13 | *롱노즐 SEN내부 크랙 교체 3회사용 | [14 empty] | 97.42 | 100 | 0 | 0 | 0 |  | 400 |  | 선택 | 해제 | 0 | 0 | 0 |  | 400 |  | 선택 | 해제 | 해제 | 미정 | 미정 | 선택 | 선택 | 3 | 미정 | BT180180 | H
B42994 | 2018-01-11 | 2 | C |  | 4 | B | 16MNCR5H | 소입성보증강 | AE1055M계 | BM#2 | 1562 | 46 | 1644 | 1547 | 41 | 8400 |  | 1 | 0.51 | 19 |  | 0 | 1572 | 1640 | 0 | 4.32 | 0 | 2 | 6 | 68 | Y |  | 2018-01-12 01:33 | 60 | 1089 | 9 | 19 | 24 | 25 | 27 | 27 | 26 | 24 | 24 | 23 | 22 | 21 | 19 | 19 | 23 | 27 | 19 | 24 | -0.2 | Y | 40.02 | Y | -0.4 | [8 empty] | N | N | N | 120 | 0.48 | 63 | 101508 | 101140 | 1940 | 14600 | 7 | 1 | 40 | 2018-01-12 01:41 | 1572 | 110 |  | 9 |  | *STR#2 코너 히터기 고장으로 미적용 | [14 empty] | 98.55 | 75 | 0 | 0 | 0 |  | 650 | 400 | 선택 | 선택 | 0 | 0 | 0 |  | 650 | 400 | 해제 | 선택 | 해제 | 미정 | 미정 | 미정 | 미정 |  | 미정 | BT180180 | C
A43022 | 2018-01-11 | 1 | C |  | 5 | A | AE1055LS | 탄소강 | G-AE1055LS | BM#1 | 1545 | 41 | 1593 | 1542 | 31 | 5200 |  | 3 | 0.31 | 25 |  | -1.47 | 1550 | 1593 | 0 | 12.09 |  | 20 | 31 | 46 | Y |  | 2018-01-12 01:58 | 66 | 1084 | 25 | 27 | 29 | 32 | 33 | 33 | 33 | 32 | 32 | 32 | 31 | 31 | 27 | 27 | 31 | 33 | 27 | 33 | -0.14 | Y | 40 | Y | -0.8 | [8 empty] | N | N | Y | 190 | 0.5 | 62 | 101508 | 100200 | 7000 | 15600 | 14 | 1 |  | 2018-01-12 02:09 | 1550 | 114 |  | 34 | 24 | [15 empty] | 94.69 | 100 | 0 | 0 | 0 |  | 400 |  | 선택 | 해제 | 0 | 0 | 0 |  | 400 |  | 선택 | 해제 | 해제 | 미정 | 미정 | 선택 | 미정 |  | 미정 | BT180180 | C
B42995 | 2018-01-11 | 2 | C |  | 5 | A | 16MNCR5H | 소입성보증강 | AE1055M계 | BM#2 | 1597 | 39 | 1657 | 1566 | 34 | 7100 |  | 1 | 0.51 | 16 |  | 0 | 1571 | 1635 | 0 | 3.38 | 0 | 22 | 64 | 51 | Y |  | 2018-01-12 02:29 | 59 | 1080 | 15 | 19 | 23 | 26 | 26 | 27 | 26 | 26 | 25 | 24 | -285 | 22 | 21 | 21 | 0 | 27 | 21 | 26 | -0.17 | Y | 25.03 | Y | -0.2 | [8 empty] | N | N | N | 110 | 0.48 | 62 | 101508 | 98720 | 1360 | 14900 | 7 | 1 | 10 | 2018-01-12 02:34 | 1571 | 115 |  | 18 |  | *STR#2 코너 히터기 고장으로 미적용 | [14 empty] | 95.4 | 75 | 0 | 0 | 0 |  | 650 | 400 | 선택 | 선택 | 0 | 0 | 0 |  | 650 | 400 | 해제 | 선택 | 해제 | 미정 | 미정 | 미정 | 미정 |  | 미정 | BT180180 | C
A43023 | 2018-01-11 | 1 | C |  | 6 | A | AE1055LS | 탄소강 | G-AE1055LS | BM#1 | 1562 | 41 | 1598 | 1556 | 29 | 4900 |  | 3 | 0.31 | 25 |  | -1.66 | 1549 | 1598 | 0 | 16.42 |  | 19 | 10 | 45 | Y |  | 2018-01-12 03:01 | 65 | 1095 | 27 | 29 | 31 | 32 | 33 | 33 | 33 | 34 | 35 | 34 | 33 | 32 | 32 | 32 | 32 | 35 | 32 | 33 | -0.02 | Y | 20.02 | Y | 0 | [8 empty] | N | N | Y | 180 | 0.5 | 64 | 101508 | 100600 | 6570 | 15700 | 14 | 1 |  | 2018-01-12 03:10 | 1549 | 113 |  | 32 | [16 empty] | 94.34 | 100 | 0 | 0 | 0 |  | 400 |  | 선택 | 해제 | 0 | 0 | 0 |  | 400 |  | 선택 | 해제 | 해제 | 미정 | 미정 | 선택 | 미정 |  | 미정 | BT180180 | H
B42996 | 2018-01-11 | 2 | C |  | 6 | A | 16MNCR5H | 소입성보증강 | AE1055M계 | BM#2 | 1623 | 37 | 1657 | 1604 | 31 | 6100 |  | 1 | 0.51 | 17 |  | 0 | 1576 | 1645 | 0 | 3.6 | 0 | 16 | 44 | 58 | Y |  | 2018-01-12 03:22 | 64 | 1087 | 18 | 22 | 22 | 23 | 23 | 22 | 22 | 21 | 19 | 18 | 17 | 15 |  | 15 | 20 | 23 | 15 | 22 | -0.2 | Y | 40 | Y | -0.4 | [8 empty] | N | N | N | 100 | 0.48 | 60 | 84590 | 94500 | 3520 | 15000 | 7 | 1 | 20 | 2018-01-12 03:45 | 1576 | 122 |  | 30 |  | *STR#2 코너 히터기 고장으로 미적용 | [14 empty] | 86.32 | 100 | 0 | 0 | 0 |  | 650 | 400 | 선택 | 선택 | 0 | 0 | 0 |  | 650 | 400 | 해제 | 선택 | 해제 | 미정 | 미정 | 미정 | 미정 |  | 미정 | BT180180 | C
A43024 | 2018-01-11 | 1 | C |  | 7 | A | AE1055LS | 탄소강 | G-AE1055LS | BM#1 | 1616 | 42 | 1594 | 1555 | 30 | 4700 |  | 3 | 0.31 | 25 |  | -1.68 | 1543 | 1594 | 0 | 14.96 |  | 32 | 4 | 50 | Y |  | 2018-01-12 04:00 | 59 | 1080 | 31 | 29 | 28 | 28 | 29 | 29 | 29 | -49 | 27 |  |  |  |  | 27 | 2 | 29 | 27 | 29 | -0.06 | Y | 14.98 | Y | 3.8 | [8 empty] | N | N | Y | 230 | 0.5 | 57 | 101508 | 92200 | 7000 | 16300 | 14 | 1 |  | 2018-01-12 04:07 | 1543 | 117 |  | 39 | [16 empty] | 102.33 | 100 | 0 | 0 | 0 |  | 400 |  | 선택 | 해제 | 0 | 0 | 0 |  | 400 |  | 선택 | 해제 | 해제 | 미정 | 미정 | 선택 | 미정 |  | 미정 | BT180180 | H
B42997 | 2018-01-11 | 2 | C | 잔강최소화전 | 7 | A | 16MNCR5H | 소입성보증강 | AE1055M계 | BM#2 | 1597 | 50 | 1656 | 1546 | 45 | 8900 |  | 1 | 0.52 | 17 |  | 0 | 1585 | 1647 | 0 | 3.75 | 0 | 6 | 40 | 53 | Y |  | 2018-01-12 04:33 | 73 | 1089 | 9 | 22 | 29 | 33 | 35 | 36 | 36 | 35 | 30 |  |  |  |  | 30 | 31 | 36 | 30 | 0 | -0.17 | Y | 35.02 | Y | -0.2 | [8 empty] | N | N | N | 150 | 0.48 | 62 | 93910 | 99310 | 130 | 3000 | 7 | 1 | 40 | 2018-01-12 04:44 | 1585 | 125 |  | 23 |  | *STR#2 코너 히터기 고장으로 미적용 | [14 empty] | 92.98 | 100 | 0 | 3100 | 0 |  | 650 | 400 | 선택 | 선택 | 0 | 3100 | 0 |  | 650 | 400 | 해제 | 선택 | 해제 | 미정 | 미정 | 미정 | 미정 |  | 미정 | BT180180 | H
A43025 | 2018-01-11 | 1 | D |  | 8 | A | AE1055LS | 탄소강 | G-AE1055LS | BM#1 | 1561 | 45 | 1586 | 1529 | 34 | 5800 |  | 3 | 0.31 | 29 |  | -0.57 | 1548 | 1586 | 0 | 18.47 |  | 2 | 7 | 39 | Y |  | 2018-01-12 05:11 | 64 | 1077 | 27 | 30 | 32 | 36 | 36 | 35 | 34 | 33 | 33 | 32 | 32 |  |  | 32 | 33 | 36 | 32 | 32 | -0.11 | Y | 34.98 | Y | 0 | [8 empty] | N | N | Y | 220 | 0.5 | 59 | 101508 | 94160 | 7090 | 14700 | 14 | 1 |  | 2018-01-12 05:21 | 1567 | 114 |  | 27 |  | *STR#1 W/D#6 압력헌팅으로 SR미적용 이상재 ID : 101~106 | [14 empty] | 99.76 | 100 | 0 | 0 | 0 |  | 400 |  | 해제 | 해제 | 0 | 0 | 0 |  | 400 |  | 해제 | 해제 | 해제 | 미정 | 미정 | 미정 | 미정 |  | 미정 | BT180180 | H
B42998 | 2018-01-11 | 2 | D | 잔강최소화 | 8 | A | AE4145MD | 합금강 | AE4145M계 | BM#2 | 1566 | 48 | 1635 | 1534 | 42 | 8500 |  | 1 | 0.49 | 20 |  | 0 | 1552 | 1615 | 1.53 | 0.08 | 0 | 10 | 38 | 62 | Y |  | 2018-01-12 05:37 | 64 | 1096 | -176 | 15 | 25 | 25 | 25 | 24 | 23 | 23 | 23 | 22 | 21 | 20 |  | 20 | 17 | 25 | 20 | 25 | -0.11 |  | 45.02 | Y | -0.2 |  |  |  | 1.14 |  |  |  |  | N | N | N | 140 | 0.46 | 56 | 97696 | 99760 | 3790 | 15200 | 7 | 1 | 10 | 2018-01-12 06:01 | 1552 | 139 |  | 37 |  | * STR#2기 Edge heater 코일부 누수로 사용불가 미적용 이상공정 등록. | [14 empty] | 94.35 | 100 | 2800 | 0 | 0 |  | 650 | 400 | 선택 | 선택 | 2800 | 0 | 0 |  | 650 | 400 | 해제 | 선택 | 선택 | 미정 | 미정 | 미정 | 선택 | 7 | 미정 | RB203.20 | C
A43026 | 2018-01-11 | 1 | D |  | 9 | A | AE1055LS | 탄소강 | G-AE1055LS | BM#1 | 1554 | 44 | 1577 | 1531 | 41 | 6700 |  | 3 | 0.31 | 25 |  | -1.1 | 1545 | 1577 | 0 | 9.92 |  | 20 | 32 | 52 | Y |  | 2018-01-12 06:11 | 61 | 1091 | 33 | 35 | 36 | 34 | 34 | 33 | 33 | 32 | 31 | 31 | 31 | 30 | 31 | 31 | 33 | 36 | 30 | 33 | -0.13 |  | 45 | Y | 0.2 | [8 empty] | N | N | Y | 210 | 0.5 | 63 | 101508 | 102310 | 7070 | 16100 | 14 | 1 |  | 2018-01-12 06:19 | 1545 | 113 |  | 27 |  | *STR#1 W/D#6 압력헌팅으로 SR미적용 이상재 ID : 101~106 | [14 empty] | 92.32 | 100 | 0 | 0 | 0 |  | 400 |  | 선택 | 해제 | 0 | 0 | 0 |  | 400 |  | 선택 | 해제 | 해제 | 미정 | 미정 | 선택 | 미정 |  | 미정 | BT180180 | H
B42999 | 2018-01-11 | 2 | D |  | 9 | A | AE4145MD | 합금강 | AE4145M계 | BM#2 | 1605 | 48 | 1624 | 1534 | 39 | 8000 |  | 1 | 0.5 | 21 |  | -2.09 | 1552 | 1608 | 4.39 | 0 | 0 | 22 | 65 | 50 | Y |  | 2018-01-12 06:36 | 64 | 1080 | 17 | 23 | 26 | 28 | 30 | 30 | 30 | 29 | 28 | 28 | 27 | 27 | 25 | 24 | 27 | 30 | 24 | 30 | -0.13 | Y | 44.98 | Y | -0.2 |  |  |  | 0.61 |  |  |  |  | N | N | N | 130 | 0.45 | 70 | 104480 | 104220 | 1280 | 15500 | 7 | 1 | 20 | 2018-01-12 06:55 | 1552 | 138 |  | 38 |  | * STR#2기 Edge heater 코일부 누수로 사용불가 미적용 이상공정 등록. | [14 empty] | 99.03 | 100 | 0 | 0 | 0 |  | 650 | 400 | 선택 | 선택 | 0 | 0 | 0 |  | 650 | 400 | 해제 | 선택 | 선택 | 미정 | 미정 | 미정 | 미정 |  | 미정 | RB215.90 | C
A43027 | 2018-01-11 | 1 | D |  | 10 | A | AE1055LS | 탄소강 | G-AE1055LS | BM#1 | 1572 | 44 | 1595 | 1531 | 34 | 5500 |  | 3 | 0.31 | 26 |  | 0 | 1595 | 1595 | 0 | 12.47 |  | 19 | 11 | 52 | Y |  | 2018-01-12 07:07 | 111 | 1098 | 31 | 31 | 32 | 33 | 34 | 34 | 34 | 34 | 33 | 33 | 34 | 34 | 34 | 34 | 33 | 34 | 33 | 34 | -0.04 | Y | 25 | Y | 0 | [8 empty] | N | N | Y | 200 | 0.5 | 60 | 101508 | 93210 | 7100 | 15900 | 14 | 1 |  | 2018-01-12 07:18 | 1548 | 116 |  | 34 |  | *STR#1 W/D#6 압력헌팅으로 SR미적용 이상재 ID : 101~106 | [14 empty] | 100.7 | 100 | 0 | 0 | 0 |  | 400 |  | 선택 | 해제 | 0 | 0 | 0 |  | 400 |  | 선택 | 해제 | 해제 | 미정 | 미정 | 선택 | 미정 |  | 미정 | BT180180 | H
B43000 | 2018-01-11 | 2 | D |  | 10 | B | AE4145MD | 합금강 | AE4145M계 | BM#2 | 1581 | 48 | 1644 | 1524 | 38 | 7900 |  | 1 | 0.49 | 21 |  | -2.41 | 1550 | 1623 | 2.01 | 0 | 0 | 16 | 45 | 48 | Y |  | 2018-01-12 08:01 | 62 | 1085 | 21 | 25 | 26 | 27 | 28 | 28 | 27 | 27 | 26 | 25 | 23 | 22 | 20 | 20 | 25 | 28 | 20 | 27 | -0.2 | Y | 40.02 | Y | -0.4 |  |  |  | 0.67 |  |  |  |  | N | N | N | 120 | 0.46 | 60 | 57132 | 91570 | 2230 | 15400 | 7 | 1 | 40 | 2018-01-12 08:18 | 1550 | 148 |  | 26 |  | * STR#2기 Edge heater 코일부 누수로 사용불가 미적용 이상공정 등록. * 성분 "카본" over 로 C급 발생하였으나 유저 변경하여 작업함. * 유사강종 연연주 혼탕부 ID:301~302/401~402이상재등록 | [14 empty] | 60.91 | 100 | 0 | 0 | 0 |  | 650 | 400 | 선택 | 선택 | 0 | 0 | 0 |  | 650 | 400 | 해제 | 선택 | 선택 | 미정 | 미정 | 미정 | 미정 |  | 미정 | RB215.90 | H
A43028 | 2018-01-12 | 1 | D |  | 11 | A | AE1055LS | 탄소강 | G-AE1055LS | BM#1 | 1609 | 40 | 1595 | 1573 | 28 | 4800 |  | 3 | 0.32 | 26 |  | -1.71 | 1544 | 1595 | 1.6 | 10.92 |  | 32 | 5 | 56 | Y |  | 2018-01-12 08:11 | 60 | 1086 | 34 | 33 | 33 | 34 | 34 | 33 | 33 | 34 | 33 | 32 | 31 | 30 | 29 | 28 | 32 | 34 | 28 | 34 | -0.12 | Y | 50 | Y | -0.2 | [8 empty] | N | N | Y | 190 | 0.5 | 68 | 101508 | 109490 | 7120 | 14800 | 14 | 1 |  | 2018-01-12 08:19 | 1544 | 116 |  | 31 |  | *STR#1 W/D#6 압력헌팅으로 SR미적용 이상재 ID : 101~106 | [14 empty] | 86.61 | 100 | 0 | 0 | 0 |  | 400 |  | 선택 | 해제 | 0 | 0 | 0 |  | 400 |  | 선택 | 해제 | 해제 | 미정 | 미정 | 선택 | 미정 |  | 미정 | BT180180 | H
B43001 | 2018-01-12 | 2 | D | 연주종료 | 11 | A | AE4145M2 | 합금강 | AE4145M계 | BM#2 | 1560 | 55 | 1625 | 1544 | 45 | 8700 |  | 1 | 0.48 | 22 |  | -2.12 | 1558 | 1618 | 1.34 | 0 | 0 | 6 | 41 | 54 | Y |  | 2018-01-12 09:04 | 70 | 1087 | 18 | 26 | 33 | 35 | 37 | 37 | 37 | 36 | 36 | 35 | 34 | 33 | 32 | 29 | 33 | 37 | 29 | 37 | -0.16 | Y | 50.02 | Y | -0.4 |  |  |  | 0.89 |  |  |  |  | N | N | N | 110 | 0.45 | 72 | 125793 | 107060 | 1940 | 2000 | 7 | 1 | 20 | 2018-01-12 09:27 | 1558 | 132 |  | 26 | 26 | * 유사강종 연연주 혼탕부 ID:307~309/406~408이상재등록 * STR#2기 Edge heater 코일부 누수로 사용불가 미적용 이상공정 등록. * 연주종료:11시00(몰드교체) | 8F225E3D97054084B41C84B9D26C9A73 | 3650EB7150EC48D899B6DC71899C8D2D | 34AF9E38DCB5494E97EE388D0AB621C3 | [11 empty] | 115.41 | 100 | 0 | 2850 | 0 |  | 650 | 400 | 선택 | 선택 | 0 | 3070 | 0 |  | 650 | 400 | 해제 | 선택 | 선택 | 미정 | 미정 | 미정 | 미정 |  | 미정 | RB120.65 | C
A43029 | 2018-01-12 | 1 | D |  | 12 | A | AE1055LS | 탄소강 | G-AE1055LS | BM#1 | 1582 | 40 | 1583 | 1539 | 35 | 4800 |  | 3 | 0.32 | 25 |  | -1.34 | 1544 | 1583 | 0 | 11.99 |  | 2 | 8 | 56 | Y |  | 2018-01-12 09:19 | 60 | 1088 | 26 | 29 | 31 | 32 | 31 | 32 | 31 | 31 | 30 | 29 | 29 | 28 | 29 | 29 | 30 | 32 | 28 | 31 | -0.1 | Y | 40 | Y | 0.2 | [8 empty] | N | N | Y | 180 | 0.5 | 61 | 101508 | 97870 | 7010 | 14400 | 14 | 1 |  | 2018-01-12 09:27 | 1544 | 109 |  | 34 | 17 | *STR#1 W/D#6 압력헌팅으로 SR미적용 이상재 ID : 101~ | [14 empty] | 96.22 | 100 | 0 | 0 | 0 |  | 400 |  | 선택 | 해제 | 0 | 0 | 0 |  | 400 |  | 선택 | 해제 | 해제 | 미정 | 미정 | 선택 | 미정 |  | 미정 | BT180180 | H
A43030 | 2018-01-12 | 1 | D |  | 13 | A | AE1055LS | 탄소강 | G-AE1055LS | BM#1 | 1592 | 40 | 1589 | 1550 | 39 | 4600 |  | 3 | 0.31 | 26 |  | -1.41 | 1547 | 1589 | 3.8 | 8.56 |  | 20 | 33 | 62 | Y |  | 2018-01-12 10:32 | 63 | 1086 | 28 | 32 | 35 | 36 | 36 | 36 | 35 | 35 | 35 | 34 | 34 | 34 |  | 34 | 34 | 36 | 34 | 36 | -0.05 | Y | 39.88 | Y | 0 | [8 empty] | N | N | Y | 230 | 0.5 | 59 | 152262 | 95590 | 7090 | 16100 | 14 | 1 |  | 2018-01-12 10:39 | 1547 | 99 |  | 23 | [16 empty] | 147.54 | 100 | 0 | 0 | 0 |  | 400 |  | 선택 | 해제 | 0 | 0 | 0 |  | 400 |  | 선택 | 해제 | 해제 | 미정 | 미정 | 선택 | 미정 |  | 미정 | BT180180 | H
A43031 | 2018-01-12 | 1 | D |  | 14 | A | SP-AE1055LS | 탄소강 | P-AE1055LS | BM#1 | 1600 | 40 | 1581 | 1537 | 30 | 4900 |  | 3 | 0.3 | 25 |  | -1.38 | 1541 | 1581 | 0 | 11.81 |  | 19 | 12 | 74 | Y |  | 2018-01-12 11:37 | 57 | 1086 | 35 | 34 | 34 | 34 | 33 | 32 | 31 | 30 | 29 | 27 | 26 | 25 | 25 | 24 | 30 | 34 | 24 | 34 | -0.18 |  | 55 | Y | -0.2 | [8 empty] | N | N | Y | 220 | 0.48 | 67 | 50754 | 102580 | 7060 | 16500 | 14 | 1 |  | 2018-01-12 11:44 | 1541 | 93 |  | 19 | [16 empty] | 46.04 | 100 | 0 | 0 | 0 |  | 400 |  | 선택 | 해제 | 0 | 0 | 0 |  | 400 |  | 선택 | 해제 | 해제 | 미정 | 미정 | 선택 | 미정 |  | 미정 | BT180180 | H
A43032 | 2018-01-12 | 1 | A |  | 15 | A | SP-AE1055LS | 탄소강 | P-AE1055LS | BM#1 | 1632 | 40 | 1590 | 1558 | 34 | 3800 |  | 3 | 0.31 | 25 |  | -1.66 | 1542 | 1590 | 0 | 12.05 |  | 32 | 6 | 79 | Y |  | 2018-01-12 12:43 | 58 | 1086 | 23 | 25 | 27 | 29 | 30 | 30 | 30 | 29 | 29 | 28 | 27 | 26 | 26 | 26 | 28 | 30 | 26 | 30 | -0.1 | Y | 40 | Y | 0 | [8 empty] | N | N | Y | 210 | 0.48 | 63 | 84590 | 98670 | 7130 | 16130 | 14 | 1 |  | 2018-01-12 12:50 | 1542 | 96 |  | 21 | [16 empty] | 80.03 | 100 | 0 | 0 | 0 |  | 400 |  | 선택 | 해제 | 0 | 0 | 0 |  | 400 |  | 선택 | 해제 | 해제 | 미정 | 미정 | 선택 | 선택 | 9 | 미정 | BT180180 | H
A43033 | 2018-01-12 | 1 | A |  | 16 | A | SP-AE1055LS | 탄소강 | P-AE1055LS | BM#1 | 1619 | 40 | 1580 | 1554 | 38 | 4000 |  | 3 | 0.31 | 26 |  | -1.13 | 1546 | 1580 | 0 | 12.86 |  | 2 | 9 | 68 | Y |  | 2018-01-12 13:49 | 62 | 1086 | 25 | 29 | 34 | 33 | 35 | 36 | 36 | 36 | 35 | 35 | 34 | 34 | 34 | 34 | 33 | 36 | 34 | 36 | -0.06 | Y | 35.02 | Y | 0 | [8 empty] | N | N | Y | 200 | 0.46 | 61 | 101508 | 93400 | 7030 | 16530 | 14 | 1 |  | 2018-01-12 14:01 | 1546 | 101 |  | 20 |  | *STR#2 LOOP#4 스프레이 헌팅으로 메뉴얼 작업중 *전공정 지연으로 감속주입-정속주입 강종 감속으로 이상재 등록ID:103~106.203~206 | [14 empty] | 101.1 | 100 | 0 | 0 | 0 |  | 400 |  | 선택 | 해제 | 0 | 0 | 0 |  | 400 |  | 선택 | 해제 | 해제 | 미정 | 미정 | 선택 | 미정 |  | 미정 | BT180180 | H
A43034 | 2018-01-12 | 1 | A |  | 17 | A | SP-AE1055LS | 탄소강 | P-AE1055LS | BM#1 | 0 | 41 | 1583 | 1530 | 38 | 6300 |  | 3 | 0.31 | 28 |  | -0.91 | 1552 | 1583 | 0 | 15.86 |  | 20 | 34 | 78 | Y |  | 2018-01-12 14:59 | 68 | 1086 | 32 | 34 | 37 | 38 | 37 | 36 | 35 | 35 | 34 | 33 | 31 | 30 | 30 | 30 | 34 | 38 | 30 | 30 | -0.16 | Y | 49.98 | Y | 0 | [8 empty] | N | N | Y | 190 | 0.44 | 67 | 84590 | 97030 | 7020 | 15850 | 14 | 1 |  | 2018-01-12 15:05 | 1552 | 102 |  | 14 |  | *STR#2 LOOP#4 스프레이 헌팅으로 메뉴얼 작업중 *전공정 지연으로 감속주입-정속주입 강종 감속으로 이상재 등록 | [14 empty] | 81.34 | 100 | 0 | 0 | 0 |  | 400 |  | 선택 | 해제 | 0 | 0 | 0 |  | 400 |  | 선택 | 해제 | 해제 | 미정 | 미정 | 선택 | 미정 |  | 미정 | BT180180 | H
A43035 | 2018-01-12 | 1 | A |  | 18 | A | SP-AE1055LS | 탄소강 | P-AE1055LS | BM#1 | 1564 | 39 | 1601 | 1533 | 30 | 5200 |  | 3 | 0.32 | 28 |  | -1.1 | 1552 | 1587 | 0 | 20.7 |  | 19 | 13 | 72 | Y |  | 2018-01-12 16:05 | 68 | 1091 | 28 | 31 | 34 | 35 | 34 | 34 | 32 | 32 | 32 | 31 | 30 | 29 | 28 | 28 | 32 | 35 | 28 | 34 | -0.16 | Y | 44.98 | Y | -0.2 | [8 empty] | N | N | Y | 180 | 0.46 | 62 | 84590 | 94620 | 7110 | 15600 | 14 | 1 |  | 2018-01-12 16:12 | 1552 | 97 |  | 19 |  | *STR#2 LOOP#4 스프레이 헌팅으로 메뉴얼 작업중 *전공정 지연으로 감속주입-정속주입 강종 감속으로 이상재 등록ID:101~103.201~203 | [14 empty] | 83.26 | 100 | 0 | 0 | 0 |  | 400 |  | 선택 | 해제 | 0 | 0 | 0 |  | 400 |  | 선택 | 해제 | 해제 | 미정 | 미정 | 선택 | 미정 |  | 미정 | BT180180 | H
B43007 | 2018-01-12 | 2 | A | 연주시작 | 1 | A | SNCMH2 | 소입성보증강 | C1 | BM#2 | 1591 | 51 | 1676 | 1574 | 43 | 9200 |  | 1 | 0.48 | 20 |  | -2.35 | 1588 | 1658 | 0.65 | 2.91 | 0 | 22 | 67 | 143 | Y |  | 2018-01-12 16:51 | 81 | 1141 | 21 | 37 | 36 | 33 | 32 | 31 | 30 | 36 | 39 | 41 | 42 | 43 | 43 | 43 | 39 | 43 | 43 | 43 | 0 |  | 15 | Y | 0 |  | 1.82 | 1.75 | [5 empty] | N | N | N | 150 | 0.49 | 60 | 92505 | 102000 | 60 | 15300 | 13 | 2 |  | 2018-01-12 16:52 | 1588 | 119 |  | 15 |  | *턴디쉬 플럭스 120KG/15KG *슬리브 롱노즐 사용 *전장과 요청으로 엣지히터 미적용(1시간 건조후 사용) *연주시작 17:08 | 5D1A97E147B54A72824B2538C65F353E | 9A28072BF4524676BD0F21722F2ED110 | [12 empty] | 92.23 | 100 | 700 | 0 | 0 |  | 450 | 300 | 해제 | 선택 | 700 | 0 | 0 |  | 450 | 300 | 해제 | 선택 | 해제 | 미정 | 미정 | 미정 | 미정 |  | 미정 | RB160.00 | C
A43036 | 2018-01-12 | 1 | A |  | 19 | A | SP-AE1055LS | 탄소강 | P-AE1055LS | BM#1 | 1548 | 42 | 1585 | 1532 | 32 | 5200 |  | 3 | 0.31 | 25 |  | 0 | 1583 | 1583 | 0 | 17.92 |  | 32 | 7 | 74 | Y |  | 2018-01-12 17:12 | 99 | 1129 | 27 | 29 | 28 | 28 | 28 | 27 | 26 | 25 | 25 | 24 | 23 | 22 | 22 | 22 | 26 | 28 | 22 | 28 | -0.12 |  | 50.05 | Y | 0 | [8 empty] | N | N | Y | 230 | 0.48 | 61 | 101508 | 96490 | 7040 | 16400 | 14 | 1 |  | 2018-01-12 17:20 | 1537 | 94 |  | 16 | [16 empty] | 98.12 | 100 | 0 | 0 | 0 |  | 400 |  | 선택 | 해제 | 0 | 0 | 0 |  | 400 |  | 선택 | 해제 | 해제 | 미정 | 미정 | 선택 | 미정 |  | 미정 | BT180180 | H
B43008 | 2018-01-12 | 2 | A |  | 2 | B | SNCMH2 | 소입성보증강 | C1 | BM#2 | 1581 | 49 | 1634 | 1555 | 44 | 9200 |  | 1 | 0.49 | 18 |  | -2.34 | 1568 | 1633 | 0 | 3.01 | 0 | 16 | 47 | 117 | Y |  | 2018-01-12 17:49 | 61 | 1133 | 40 | 38 | 38 | 37 | 36 | 35 | 33 | 32 | 31 | 30 | 29 | 27 | 25 | 25 | 33 | 38 | 25 | 0 | -0.26 |  | 49.98 | Y | -0.4 | [8 empty] | N | N | N | 140 | 0.52 | 64 | 110048 | 109500 | 60 | 15600 | 13 | 2 |  | 2018-01-12 17:55 | 1583 | 113 |  | 20 | [16 empty] | 101.33 | 100 | 0 | 0 | 300 |  | 450 | 300 | 선택 | 선택 | 0 | 0 | 300 |  | 450 | 300 | 선택 | 선택 | 해제 | 미정 | 미정 | 미정 | 미정 |  | 미정 | RB110.00 | C
A43037 | 2018-01-12 | 1 | A | TUNDISH교체전 | 20 | A | SP-AE1055LS | 탄소강 | P-AE1055LS | BM#1 | 1534 | 40 | 1589 | 1538 | 29 | 4800 |  | 3 | 0.3 | 27 |  | -1.62 | 1538 | 1589 | 0 | 12.8 |  | 2 | 10 | 86 | Y |  | 2018-01-12 18:21 | 54 | 1124 | 25 | 30 | 32 | 32 | 32 | 31 | 31 | 30 | 29 | 28 | 27 |  |  | 27 | 30 | 32 | 27 | 32 | -0.12 |  | 40 | Y | -0.2 | [8 empty] | N | N | M | 220 | 0.48 | 62 | 99268 | 95250 | 6850 | 1800 | 14 | 1 |  | 2018-01-12 18:30 | 1538 | 88 |  | 10 |  |  | 7354E33588CE4C25B51A6EA6302DF63F | 15B806C41A83470E934BC428736F774D |  | DE347A86C3FB4F3887137FCB79D25EDE | [10 empty] | 97.23 | 100 | 0 | 3500 | 0 |  | 400 |  | 선택 | 해제 | 0 | 3500 | 0 |  | 400 |  | 선택 | 해제 | 해제 | 미정 | 미정 | 선택 | 미정 |  | 미정 | BT180180 | C
B43009 | 2018-01-12 | 2 | A |  | 3 | A | SNCMH2 | 소입성보증강 | C1 | BM#2 | 1626 | 49 | 1627 | 1565 | 39 | 8100 |  | 1 | 0.51 | 18 |  | -2.97 | 1565 | 1634 | 0 | 5.35 | 0 | 6 | 43 | 121 | Y |  | 2018-01-12 18:55 | 58 | 1119 | 20 | 21 | 23 | 22 | 22 | 21 | 20 | 19 | 17 | 16 | 15 | 14 | 12 | 12 | 19 | 23 | 12 | 0 | -0.22 |  | 49.98 | Y | -0.4 | [8 empty] | N | N | N | 130 | 0.53 | 63 | 96024 | 109710 | 100 | 14900 | 13 | 2 |  | 2018-01-12 19:08 | 1572 | 118 |  | 21 | [16 empty] | 88.1 | 100 | 0 | 0 | 0 |  | 450 | 300 | 선택 | 선택 | 0 | 0 | 0 |  | 450 | 300 | 선택 | 선택 | 해제 | 미정 | 미정 | 미정 | 미정 |  | 미정 | RB160.00 | C
A43038 | 2018-01-12 | 1 | A | TUNDISH교체 | 1 | A | STB2 | 베어링강 | STB (SF) | BM#1 | 1598 | 41 | 1589 | 1539 | 40 | 6900 |  | 3 | 0.33 | 26 |  | -1.44 | 1543 | 1586 | 13.16 | 1.83 |  | 20 | 35 | 77 | Y |  | 2018-01-12 19:26 | 87 | 1122 | 37 | 36 | 40 | 43 | 44 | 45 | 46 | 46 | 46 | 46 | 46 |  |  | 46 | 43 | 46 | 46 | 46 | 0 |  | 20 | Y | 0 |  | 2.05 | 1.98 | [5 empty] | N | N | M | 230 | 0.47 | 64 | 101508 | 103330 | 7070 | 14460 | 10 | 2 |  | 2018-01-12 19:31 | 1543 | 115 |  | 32 |  | *T/D가열온도:자동-1344`.수동건-1358`.STR#1:975.STR#2:1028.T/D FLUX 유:15,용:275 | [14 empty] | 91.95 | 100 | 1500 | 0 | 0 |  | 650 |  | 해제 | 해제 | 1500 | 0 | 0 |  | 650 |  | 해제 | 해제 | 선택 | 미정 | 미정 | 선택 | 선택 |  | 미정 | BT180180 | H
B43010 | 2018-01-12 | 2 | A |  | 4 | A | SNCMH2 | 소입성보증강 | C1 | BM#2 | 1581 | 50 | 1646 | 1545 | 42 | 8800 |  | 1 | 0.5 | 18 |  | -2.3 | 1568 | 1622 | 0 | 4.75 | 0 | 10 | 41 | 107 | Y |  | 2018-01-12 20:03 | 61 | 1127 | 7 | 15 | 19 | 20 | 21 | 21 | 20 | 19 | 18 | 17 | 16 | 14 |  | 14 | 17 | 21 | 14 | 0 | -0.2 | Y | 35 | Y | -0.4 | [8 empty] | N | N | N | 120 | 0.53 | 58 | 113804 | 101790 | 2290 | 16000 | 13 | 2 |  | 2018-01-12 20:07 | 1575 | 123 |  | 19 | [16 empty] | 110.49 | 78.57 | 0 | 0 | 0 |  | 450 | 300 | 선택 | 선택 | 0 | 0 | 0 |  | 450 | 300 | 선택 | 선택 | 해제 | 미정 | 미정 | 미정 | 미정 |  | 미정 | RB160.00 | C
A43039 | 2018-01-12 | 1 | C |  | 2 | A | STB2 | 베어링강 | STB (SF) | BM#1 | 1575 | 40 | 1567 | 1536 | 32 | 5400 |  | 3 | 0.33 | 27 |  | -1.24 | 1529 | 1567 | 16.44 | 0 |  | 19 | 14 | 79 | Y |  | 2018-01-12 20:24 | 73 | 1128 | 47 | 42 | 40 | 39 | 39 | 39 | 38 | 38 | 37 | 36 | 36 | 36 | 35 | 35 | 38 | 40 | 35 | 39 | -0.09 |  | 55 | Y | 0 |  |  |  | 1.35 |  |  |  |  | N | N | Y | 220 | 0.48 | 66 | 84590 | 99600 | 6770 | 15400 | 10 | 2 |  | 2018-01-12 20:31 | 1529 | 119 |  | 40 | [16 empty] | 79.35 | 100 | 0 | 0 | 0 |  | 650 |  | 해제 | 해제 | 0 | 0 | 0 |  | 650 |  | 해제 | 해제 | 선택 | 미정 | 미정 | 선택 | 미정 |  | 미정 | BT180180 | H
B43011 | 2018-01-12 | 2 | C |  | 5 | A | SNCMH2 | 소입성보증강 | C1 | BM#2 | 1593 | 46 | 1637 | 1537 | 42 | 8600 |  | 1 | 0.49 | 18 |  | 0 | 1560 | 1631 | 0 | 3.07 | 0 | 22 | 68 | 69 | Y |  | 2018-01-12 21:02 | 53 | 1121 | 9 | 17 | 23 | 25 | 25 | 26 | 25 | 24 | 23 | 22 | 20 | 17 |  | 17 | 22 | 26 | 17 | 25 | -0.3 | Y | 30 | Y | -0.6 | [8 empty] | N | N | N | 110 | 0.53 | 57 | 94552 | 100220 | 2800 | 16100 | 13 | 2 | 20 | 2018-01-12 21:13 | 1560 | 119 |  | 20 | [16 empty] | 91.05 | 75 | 0 | 0 | 0 |  | 450 | 300 | 선택 | 선택 | 0 | 0 | 0 |  | 450 | 300 | 선택 | 선택 | 해제 | 미정 | 미정 | 미정 | 미정 |  | 미정 | RB130.00 | C
A43040 | 2018-01-12 | 1 | C |  | 3 | A | STB2 | 베어링강 | STB (SF) | BM#1 | 1594 | 40 | 1567 | 1534 | 34 | 5700 |  | 3 | 0.33 | 25 |  | -1.85 | 1516 | 1570 | 16.65 | 0 |  | 32 | 8 | 74 | Y |  | 2018-01-12 21:37 | 60 | 1127 | 33 | 32 | 32 | 31 | 30 | 30 | 29 | 28 | 27 | 27 | 27 | 27 | 26 | 26 | 29 | 32 | 26 | 27 | -0.12 |  | 50.02 | Y | -0.2 |  |  |  | 1.33 |  |  |  |  | N | N | Y | 210 | 0.48 | 65 | 101508 | 100850 | 6750 | 15900 | 10 | 2 |  | 2018-01-12 21:40 | 1516 | 123 |  | 34 | [16 empty] | 94.12 | 100 | 0 | 0 | 0 |  | 650 |  | 해제 | 해제 | 0 | 0 | 0 |  | 650 |  | 해제 | 해제 | 선택 | 미정 | 미정 | 선택 | 미정 |  | 미정 | BT180180 | H
B43012 | 2018-01-12 | 2 | C |  | 6 | A | SNCMH2 | 소입성보증강 | C1 | BM#2 | 1575 | 49 | 1635 | 1535 | 41 | 8400 |  | 1 | 0.52 | 19 |  | 0 | 1639 | 1639 | 0 | 15.74 | 0 | 16 | 48 | 54 | Y |  | 2018-01-12 22:06 | 132 | 1136 | 15 | 27 | 35 | 38 | 39 | 39 | 39 | 38 | 36 | 35 | 34 | 32 |  | 32 | 34 | 39 | 32 | 39 | -0.2 | Y | 34.98 | Y | -0.4 | [8 empty] | N | N | N | 150 | 0.51 | 59 | 98148 | 99370 | 3760 | 15900 | 13 | 2 | 10 | 2018-01-12 22:14 | 1583 | 115 |  | 16 |  | *전공정 요청 감속주입 | [14 empty] | 95.29 | 75 | 0 | 0 | 0 |  | 450 | 300 | 선택 | 선택 | 0 | 0 | 0 |  | 450 | 300 | 선택 | 선택 | 해제 | 미정 | 미정 | 미정 | 미정 |  | 미정 | RB130.00 | C
B43013 | 2018-01-12 | 2 | C |  | 7 | A | SNCMH2 | 소입성보증강 | C1 | BM#2 | 1584 | 48 | 1646 | 1545 | 38 | 7700 |  | 1 | 0.48 | 20 |  | 0 | 1572 | 1634 | 0 | 4 | 0 | 6 | 44 | 51 | Y |  | 2018-01-12 23:11 | 65 | 1128 | 29 | 32 | 36 | 38 | 38 | 37 | 36 | 36 | 34 | 32 | 30 | 28 |  | 28 | 34 | 38 | 28 | 36 | -0.25 | Y | 40 | Y | -0.4 | [8 empty] | N | N | N | 140 | 0.49 | 59 | 92965 | 94940 | 100 | 15800 | 13 | 2 | 20 | 2018-01-12 23:19 | 1572 | 111 |  | 12 |  | *전공정 요청 감속주입 | [14 empty] | 97.86 | 78.57 | 0 | 0 | 0 |  | 450 | 300 | 선택 | 선택 | 0 | 0 | 0 |  | 450 | 300 | 선택 | 선택 | 해제 | 미정 | 미정 | 미정 | 미정 |  | 미정 | RB130.00 | C
A43041 | 2018-01-12 | 1 | C |  | 4 | A | STB2 | 베어링강 | STB (SF) | BM#1 | 1577 | 40 | 1557 | 1545 | 32 | 5300 |  | 3 | 0.32 | 28 |  | -1.43 | 1511 | 1557 | 12 | 0 |  | 2 | 11 | 75 | Y |  | 2018-01-12 22:51 | 55 | 1132 | 26 | 25 | 25 | 26 | 27 | 27 | 25 | 24 | 24 | 25 | 25 | 24 | 23 | 24 | 25 | 27 | 23 | 25 | -0.1 | Y | 40.03 | Y | 0.2 |  |  |  | 1.36 |  |  |  |  | N | N | Y | 200 | 0.48 | 67 | 101508 | 99200 | 7000 | 16300 | 10 | 2 |  | 2018-01-12 22:59 | 1511 | 106 |  | 25 | 18 | [15 empty] | 95.58 | 100 | 0 | 0 | 0 |  | 650 |  | 해제 | 해제 | 0 | 0 | 0 |  | 650 |  | 해제 | 해제 | 선택 | 미정 | 미정 | 선택 | 미정 |  | 미정 | BT180180 | H
A43042 | 2018-01-12 | 1 | C |  | 5 | A | STB2 | 베어링강 | STB (SF) | BM#1 | 1600 | 62 | 1550 | 1530 | 45 | 7700 |  | 3 | 0.34 | 25 |  | -1.24 | 1515 | 1550 | 15.22 | 0 |  | 20 | 36 |  | Y |  | 2018-01-13 00:14 | 59 | 1090 | 23 | 29 | 32 | 33 | 33 | 33 | 28 | 33 | 34 | 34 | 33 | 35 | 33 | 33 | 32 | 35 | 33 | 33 | 0 | Y | 5 | Y | -0.4 |  |  |  | 1.34 |  |  |  |  | N | N | Y | 190 | 0.48 | 61 | 101508 | 95550 | 6810 | 15400 | 10 | 2 |  | 2018-01-13 00:22 | 1515 | 110 |  | 10 | [16 empty] | 98.98 | 100 | 0 | 0 | 0 |  | 650 |  | 해제 | 해제 | 0 | 0 | 0 |  | 650 |  | 해제 | 해제 | 선택 | 미정 | 미정 | 선택 | 미정 |  | 미정 | BT180180 | H
B43014 | 2018-01-12 | 2 | C | TUNDISH교체전 | 8 | A | SNCMH2 | 소입성보증강 | C1 | BM#2 | 1583 | 47 | 1634 | 1567 | 41 | 8100 |  | 1 | 0.49 | 19 |  | -2.17 | 1567 | 1623 | 0 | 4.16 | 0 | 10 | 42 | 59 | Y |  | 2018-01-13 00:14 | 60 | 1089 | 24 | 27 | 29 | 30 | 30 | 30 | 29 | 28 | 26 | 25 | 24 | 23 | 21 | 21 | 27 | 30 | 21 | 30 | -0.2 | Y | 45.02 | Y | -0.4 | [8 empty] | N | N | N | 130 | 0.52 | 63 | 112777 | 107690 | 7060 | 2000 | 13 | 2 | 10 | 2018-01-13 00:20 | 1567 | 111 |  | 12 |  |  | 9F24E00BD34E4DB5AA56D4BC4A606AC5 | 17D669621CB34826B33523666C52DDA5 | 5775A43B26FF43148398E2305FDB4808 | [11 empty] | 104.67 | 77.78 | 0 | 2500 | 0 |  | 450 | 300 | 선택 | 선택 | 0 | 2928 | 0 |  | 450 | 300 | 선택 | 선택 | 해제 | 미정 | 미정 | 미정 | 미정 |  | 미정 | BT180180 | C
A43043 | 2018-01-12 | 1 | C |  | 6 | A | STB2 | 베어링강 | STB (SF) | BM#1 | 1612 | 40 | 1551 | 1548 | 33 | 5100 |  | 3 | 0.33 | 25 |  | -1.22 | 1516 | 1551 | 16.5 | 0 |  | 20 | 37 | -110 | Y |  | 2018-01-13 01:13 | 60 | 1095 | 32 | 36 | 37 | 37 | 36 | 35 | 35 | 34 | 33 | 32 | 31 | 31 | 31 | 31 | 34 | 37 | 31 | 31 | -0.11 |  | 55 | Y | 0 |  |  |  | 1.35 |  |  |  |  | N | N | Y | 180 | 0.48 | 66 | 101508 | 100850 | 7070 | 16200 | 10 | 2 |  | 2018-01-13 01:20 | 1516 | 91 |  | 14 | [16 empty] | 94.12 | 100 | 0 | 0 | 0 |  | 650 |  | 해제 | 해제 | 0 | 0 | 0 |  | 650 |  | 해제 | 해제 | 선택 | 미정 | 미정 | 선택 | 미정 |  | 미정 | BT180180 | H
B43015 | 2018-01-12 | 2 | C | TUNDISH교체 | 1 | B | AE15B36D | 합금강 | 보론강 | BM#2 | 1628 | 50 | 1675 | 1507 | 41 | 8800 |  | 1 | 0.47 | 20 |  | 0 | 1581 | 1654 | 1.56 | 0 | 0 | 22 | 69 | 56 | Y |  | 2018-01-13 01:25 | 83 | 1085 | -278 | -215 | 33 | 32 | 27 | 26 | 28 | 29 | 34 | 35 | 36 | 37 | 37 | 37 | 34 | 37 | 37 | 37 | 0 |  | 15.75 | Y | 0 |  | 2.74 | 2.74 | 1.64 |  |  |  |  | N | N | N | 150 | 0.48 | 61 | 93425 | 99220 | 1230 | 15300 | 15 | 1 | 10 | 2018-01-13 01:32 | 1581 | 134 |  | 29 |  | *T/D플럭스 120/15KG *롱노즐 실리부 부착 *수소 10분 측정값 기준치 초과, 생관통보 | [14 empty] | 93.01 | 75 | 768 | 0 | 0 |  | 650 | 400 | 선택 | 선택 | 737 | 0 | 0 |  | 650 | 400 | 선택 | 선택 | 해제 | 미정 | 미정 | 미정 | 선택 |  | 미정 | RB140.00 | C
A43044 | 2018-01-12 | 1 | C |  | 7 | A | STB2 | 베어링강 | STB (SF) | BM#1 | 1581 | 40 | 1564 | 1540 | 31 | 5000 |  | 3 | 0.33 | 28 |  | -1.34 | 1521 | 1564 | 24.75 | 0 |  | 32 | 9 | 84 | Y |  | 2018-01-13 02:15 | 65 | 1089 | 30 | 34 | 37 | 38 | 38 | 37 | -15 | [6 empty] | -15 | 9 | 38 | 37 | 0 | -0.1 | Y | 15.02 | Y | 9.99 |  |  |  | 1.47 |  |  |  |  | N | N | Y | 230 | 0.48 | 63 | 84590 | 98700 | 7020 | 16200 | 10 | 2 |  | 2018-01-13 02:22 | 1521 | 99 |  | 19 | [16 empty] | 80.03 | 100 | 0 | 0 | 0 |  | 650 |  | 해제 | 해제 | 0 | 0 | 0 |  | 650 |  | 해제 | 해제 | 선택 | 미정 | 미정 | 선택 | 미정 |  | 미정 | BT180180 | H
B43016 | 2018-01-12 | 2 | C |  | 2 | B | AE15B36D | 합금강 | 보론강 | BM#2 | 1574 | 45 | 1647 | 1527 | 40 | 8200 |  | 1 | 0.47 | 16 |  | 0 | 1630 | 1630 | 1.12 | 0 | 0 | 16 | 49 | 67 | Y |  | 2018-01-13 02:53 | 132 | 1090 | 35 | 35 | 37 | 36 | 35 | 34 | 33 | 32 | 30 | 28 | 26 | 24 |  | 24 | 32 | 37 | 24 | 35 | -0.29 |  | 45 | Y | -0.4 | [8 empty] | N | N | N | 140 | 0.49 | 59 | 100366 | 95110 | 120 | 15800 | 15 | 1 |  | 2018-01-13 02:54 | 1577 | 112 |  | 3 | [16 empty] | 105.7 | 78.57 | 0 | 0 | 0 |  | 650 | 400 | 선택 | 선택 | 0 | 0 | 0 |  | 650 | 400 | 선택 | 선택 | 해제 | 미정 | 미정 | 미정 | 미정 |  | 미정 | RB140.00 | C
A43045 | 2018-01-12 | 1 | C |  | 8 | A | STB2 | 베어링강 | STB (SF) | BM#1 | 1612 | 41 | 1555 | 1562 | 31 | 4400 |  | 3 | 0.33 | 28 |  | -1.48 | 1508 | 1555 | 17.03 | 0 |  | 2 | 12 | 67 | Y |  | 2018-01-13 03:16 | 52 | 1093 | 35 | 32 | 32 | 32 | 31 | 30 | 30 | 28 | 28 | 27 | 25 | 24 | 24 | 24 | 29 | 32 | 24 | 32 | -0.16 |  | 50.07 | Y | 0 |  |  |  | 1.33 |  |  |  |  | N | N | Y | 220 | 0.48 | 69 | 101508 | 103000 | 6910 | 15300 | 10 | 2 |  | 2018-01-13 03:21 | 1508 | 106 |  | 22 | [16 empty] | 92.28 | 100 | 0 | 0 | 0 |  | 650 |  | 해제 | 해제 | 0 | 0 | 0 |  | 650 |  | 해제 | 해제 | 선택 | 미정 | 미정 | 선택 | 미정 |  | 미정 | BT180180 | H
B43017 | 2018-01-12 | 2 | C |  | 3 | A | AE15B36D | 합금강 | 보론강 | BM#2 | 1569 | 46 | 1634 | 1544 | 37 | 7600 |  | 1 | 0.49 | 15 |  | 0 | 1566 | 1617 | 1.1 | 0 | 0 | 6 | 45 | 90 | Y |  | 2018-01-13 03:44 | 68 | 1085 | 20 | 27 | 31 | 33 | 33 | 32 | 32 | 30 | 29 | 28 | 26 | 25 | 23 | 21 | 28 | 33 | 21 | 0 | -0.24 | Y | 50 | Y | -0.4 | [8 empty] | N | N | N | 130 | 0.49 | 68 | 100366 | 108740 | 20 | 15300 | 15 | 1 | 30 | 2018-01-13 03:49 | 1575 | 112 |  | 15 | [16 empty] | 92.93 | 100 | 0 | 0 | 0 |  | 650 | 400 | 선택 | 선택 | 0 | 0 | 0 |  | 650 | 400 | 선택 | 선택 | 해제 | 미정 | 미정 | 미정 | 미정 |  | 미정 | RB140.00 | C
A43046 | 2018-01-12 | 1 | C |  | 9 | A | STB2 | 베어링강 | STB (SF) | BM#1 | 1595 | 48 | 1552 | 1535 | 35 | 5700 |  | 3 | 0.33 | 28 |  | -1.2 | 1513 | 1552 | 17.52 | 0 |  | 19 | 16 | 69 | Y |  | 2018-01-13 04:30 | 57 | 1091 | 29 | 29 | 28 | 26 | 25 | 25 | [7 empty] | 25 | 27 | 28 | 25 | 0 | -0.2 |  | 15 | Y | 0 |  |  |  | 1.21 |  |  |  |  | N | N | Y | 210 | 0.48 | 63 | 152262 | 99000 | 7000 | 15700 | 10 | 2 |  | 2018-01-13 04:38 | 1513 | 112 |  | 17 |  | *유사강종 연연주 혼탕부 ID:107~109.207~209 | [14 empty] | 143.64 | 100 | 0 | 0 | 0 |  | 650 |  | 해제 | 해제 | 0 | 0 | 0 |  | 650 |  | 해제 | 해제 | 선택 | 미정 | 미정 | 선택 | 미정 |  | 미정 | BT180180 | H
B43018 | 2018-01-12 | 2 | D |  | 4 | A | AE15B36D | 합금강 | 보론강 | BM#2 | 1606 | 41 | 1635 | 1566 | 34 | 6500 |  | 1 | 0.49 | 16 |  | 0 | 1562 | 1617 | 1.12 | 0 | 0 | 10 | 43 | 88 | Y |  | 2018-01-13 04:50 | 64 | 1088 | 17 | 24 | 27 | 28 | 29 | 28 | 27 | 26 | 25 | 23 | 22 | 20 | 18 | 18 | 24 | 29 | 18 | 0 | -0.27 | Y | 40 | Y | -0.4 | [8 empty] | N | N | N | 120 | 0.49 | 64 | 100366 | 103850 | 1170 | 15700 | 15 | 1 | 40 | 2018-01-13 04:55 | 1562 | 113 |  | 19 | [16 empty] | 95.59 | 100 | 0 | 0 | 0 |  | 650 | 400 | 선택 | 선택 | 0 | 0 | 0 |  | 650 | 400 | 선택 | 선택 | 해제 | 미정 | 미정 | 미정 | 미정 |  | 미정 | RB140.00 | C
A43047 | 2018-01-12 | 1 | D |  | 10 | A | SP-STB2 | 베어링강 | STB (SF) | BM#1 | 1580 | 40 | 1557 | 1530 | 30 | 4800 |  | 3 | 0.34 | 28 |  | -1.36 | 1513 | 1557 | 19.82 | 0 |  | 20 | 38 | 65 | Y |  | 2018-01-13 05:35 | 58 | 1095 | 27 | 31 | 32 | 34 | 34 | 33 | 32 | 32 | 32 | 31 | 31 | 30 | 28 | 28 | 31 | 34 | 28 | 32 | -0.13 | Y | 45 | Y | -0.4 |  |  |  | 1.24 |  |  |  |  | N | N | Y | 200 | 0.48 | 63 | 50754 | 96790 | 7040 | 15500 | 10 | 2 |  | 2018-01-13 05:41 | 1513 | 97 |  | 18 |  | *유사강종 연연주 혼탕부 ID:101.201 | [14 empty] | 48.61 | 100 | 0 | 0 | 0 |  | 650 |  | 해제 | 해제 | 0 | 0 | 0 |  | 650 |  | 해제 | 해제 | 선택 | 미정 | 미정 | 선택 | 미정 |  | 미정 | BT180180 | H
B43019 | 2018-01-12 | 2 | D |  | 5 | A | AE15B36D | 합금강 | 보론강 | BM#2 | 1609 | 41 | 1645 | 1535 | 33 | 6500 |  | 1 | 0.49 | 16 |  | 0 | 1562 | 1573 | 1.89 | 0 | 0 | 22 | 70 | 69 | Y |  | 2018-01-13 06:01 | 64 | 1083 | 13 | 25 | 29 | 33 | 34 | 34 | 34 | 33 | 33 | 32 | 31 | 30 |  | 30 | 30 | 34 | 30 | 34 | -0.11 | Y | 35 | Y | -0.2 | [8 empty] | N | N | N | 110 | 0.49 | 60 | 92829 | 96970 | 140 | 15700 | 15 | 1 | 10 | 2018-01-13 05:59 | 1562 | 121 |  | 15 | [16 empty] | 95.7 | 100 | 0 | 0 | 0 |  | 650 | 400 | 선택 | 선택 | 0 | 0 | 0 |  | 650 | 400 | 선택 | 선택 | 해제 | 미정 | 미정 | 미정 | 미정 |  | 미정 | RB130.00 | C
A43048 | 2018-01-12 | 1 | D |  | 11 | A | SP-STB2 | 베어링강 | STB (SF) | BM#1 | 1583 | 46 | 1557 | 1530 | 38 | 5700 |  | 3 | 0.34 | 26 |  | -1.29 | 1518 | 1557 | 18.01 | 0 |  | 32 | 10 | 71 | Y |  | 2018-01-13 06:46 | 63 | 1090 | 28 | 36 | 39 | 40 | 40 | 39 | 39 | 39 | 39 | 38 | 37 | 37 | 35 | 35 | 38 | 40 | 35 | 39 | -0.11 | Y | 45 | Y | -0.4 |  |  |  | 1.35 |  |  |  |  | N | N | Y | 190 | 0.48 | 62 | 101508 | 95580 | 7060 | 14200 | 10 | 2 |  | 2018-01-13 06:52 | 1518 | 97 |  | 11 | [16 empty] | 98.36 | 100 | 0 | 0 | 0 |  | 650 |  | 해제 | 해제 | 0 | 0 | 0 |  | 650 |  | 해제 | 해제 | 선택 | 미정 | 미정 | 선택 | 미정 |  | 미정 | BT180180 | H
B43020 | 2018-01-12 | 2 | D |  | 6 | B | AE15B36D | 합금강 | 보론강 | BM#2 | 1606 | 41 | 1595 | 1565 | 34 | 6900 |  | 1 | 0.47 | 15 |  | -2.15 | 1563 | 1628 | 1.83 | 0 | 0 | 16 | 50 | 64 | Y |  | 2018-01-13 06:57 | 65 | 1089 | 25 | 30 | 33 | 34 | 33 | 32 | 32 | 31 | 29 | 29 | 27 | 26 | 25 | 24 | 30 | 34 | 24 | 0 | -0.21 | Y | 48.58 | Y | -0.28 | [8 empty] | N | N | N | 100 | 0.49 | 64 | 92829 | 103870 | 100 | 17100 | 15 | 1 | 20 | 2018-01-13 07:08 | 1563 | 120 |  | 21 | [16 empty] | 91.01 | 100 | 0 | 0 | 0 |  | 650 | 400 | 선택 | 선택 | 0 | 0 | 0 |  | 650 | 400 | 선택 | 선택 | 해제 | 미정 | 미정 | 미정 | 미정 |  | 미정 | RB130.00 | C
A43049 | 2018-01-13 | 1 | D |  | 12 | A | SP-STB2 | 베어링강 | STB (SF) | BM#1 | 1634 | 42 | 1547 | 1572 | 36 | 4200 |  | 3 | 0.33 | 29 |  | -1.01 | 1514 | 1547 | 19.26 | 0 |  | 2 | 13 | 90 | Y |  | 2018-01-13 07:46 | 59 | 1087 | 33 | 36 | 37 | 37 | 37 | 36 | 37 | 36 | 36 | 35 | 34 | 34 | 34 | 33 | 35 | 37 | 33 | 37 | -0.07 | Y | 55.02 | Y | -0.2 |  |  |  | 1.47 |  |  |  |  | N | N | Y | 180 | 0.48 | 68 | 101508 | 104020 | 7000 | 15700 | 10 | 2 |  | 2018-01-13 07:53 | 1514 | 98 |  | 14 | [16 empty] | 90.88 | 100 | 0 | 0 | 0 |  | 650 |  | 해제 | 해제 | 0 | 0 | 0 |  | 650 |  | 해제 | 해제 | 선택 | 미정 | 미정 | 선택 | 선택 | 9 | 미정 | BT180180 | H
B43021 | 2018-01-13 | 2 | D |  | 7 | B | AE15B36D | 합금강 | 보론강 | BM#2 | 1562 | 50 | 1604 | 1557 | 39 | 7700 |  | 1 | 0.49 | 18 |  | -2.39 | 1575 | 1630 | 1.89 | 0 | 0 | 6 | 46 | 57 | Y |  | 2018-01-13 08:02 | 77 | 1087 | 22 | 29 | 34 | 36 | 36 | 35 | 35 | 34 | 32 | 30 | 29 | 27 | 25 | 25 | 31 | 36 | 25 | 0 | -0.25 | Y | 44.17 | Y | -0.48 | [8 empty] | N | N | N | 150 | 0.49 | 62 | 103068 | 99430 | 1590 | 14400 | 15 | 1 |  | 2018-01-13 08:14 | 1575 | 127 |  | 23 |  | * 샘플채취 ID:303,403(300mm) | [14 empty] | 102.05 | 100 | 0 | 0 | 300 |  | 650 | 400 | 선택 | 선택 | 0 | 0 | 300 |  | 650 | 400 | 선택 | 선택 | 해제 | 미정 | 미정 | 미정 | 미정 |  | 미정 | BT180180 | C
A43050 | 2018-01-13 | 1 | D |  | 13 | A | SP-STB2 | 베어링강 | STB (SF) | BM#1 | 1580 | 40 | 1546 | 1530 | 37 | 6000 |  | 3 | 0.33 | 29 |  | -1.08 | 1511 | 1546 | 21.61 | 0 |  | 19 | 17 | 80 | Y |  | 2018-01-13 08:49 | 56 | 1087 | 32 | 34 | 36 | 36 | 35 | 34 | 33 | 31 | 31 | 31 | 31 | 30 | 29 | 29 | 32 | 36 | 29 | 31 | -0.13 |  | 54.98 | Y | 0 |  |  |  | 1.24 |  |  |  |  | N | N | Y | 230 | 0.48 | 69 | 101508 | 107320 | 7070 | 15200 | 10 | 2 |  | 2018-01-13 09:06 | 1511 | 104 |  | 20 | [16 empty] | 88.27 | 100 | 0 | 0 | 0 |  | 650 |  | 해제 | 해제 | 0 | 0 | 0 |  | 650 |  | 해제 | 해제 | 선택 | 미정 | 미정 | 선택 | 미정 |  | 미정 | BT180180 | H
B43022 | 2018-01-13 | 2 | D | TUNDISH교체전 | 8 | B | AE15B36D | 합금강 | 보론강 | BM#2 | 1552 | 45 | 1646 | 1555 | 35 | 6900 |  | 1 | 0.47 | 16 |  | -1.9 | 1572 | 1617 | 1.04 | 0 | 0 | 10 | 44 | 62 | Y |  | 2018-01-13 09:01 | 74 | 1087 | 22 | 30 | 33 | 35 | 36 | 36 | 35 | 34 | 33 | 32 | 31 | 29 | 26 | 26 | 32 | 36 | 26 | 0 | -0.25 | Y | 40.02 | Y | -0.6 | [8 empty] | N | N | N | 140 | 0.49 | 61 | 110852 | 99040 | 3760 | 2000 | 15 | 1 | 30 | 2018-01-13 09:14 | 1572 | 123 |  | 28 |  |  | 39AB23587C9245F0909F9274C9D05F45 | CD2F0CF5549745BEA86120AFCE0D9E51 | 40847ABDFD5C4AEC9B2A5588CC0A0CC3 | [11 empty] | 107.83 | 100 | 0 | 2820 | 0 |  | 650 | 400 | 선택 | 선택 | 0 | 2920 | 0 |  | 650 | 400 | 선택 | 선택 | 해제 | 미정 | 미정 | 미정 | 미정 |  | 미정 | RB120.00 | C
A43051 | 2018-01-13 | 1 | D | TUNDISH교체전 | 14 | A | SP-STB2 | 베어링강 | STB (SF) | BM#1 | 1585 | 39 | 1556 | 1539 | 34 | 5700 |  | 3 | 0.33 | 29 |  | -1.3 | 1514 | 1556 | 19.97 | 0 |  | 20 | 39 | 78 | Y |  | 2018-01-13 09:49 | 59 | 1089 | 28 | 28 | 29 | 29 | 29 | 29 | 29 | 27 | 27 | 26 | 26 | 26 |  | 26 | 28 | 29 | 26 | 29 | -0.06 | Y | 44.97 | Y | 0 |  |  |  | 1.13 |  |  |  |  | N | N | M | 220 | 0.48 | 64 | 108218 | 101170 | 7630 | 1500 | 10 | 2 |  | 2018-01-13 09:56 | 1514 | 114 |  | 33 |  |  | 93DE6034395B46EBA8D2E320A1F40CA5 | 05D71635E9604FDA8BEF1A85E35EE173 | 97023CA01DBD4A3DBFABEDB761EC02C9 | [11 empty] | 99.47 | 100 | 0 | 3500 | 0 |  | 650 |  | 해제 | 해제 | 0 | 3500 | 0 |  | 650 |  | 해제 | 해제 | 선택 | 미정 | 미정 | 선택 | 미정 |  | 미정 | BT180180 | H
B43023 | 2018-01-13 | 2 | D | TUNDISH교체 | 1 | A | SRD1 | 합금강 | D4 | BM#2 | 1560 | 53 | 1644 | 1524 | 49 | 9500 |  | 1 | 0.49 | 19 |  | -2.05 | 1586 | 1651 | 1.96 | 0 | 0 | 22 | 71 | 64 | Y |  | 2018-01-13 10:11 | 93 | 1086 | -408 | -287 | 31 | 30 | 33 | 37 | 40 | 42 | 44 | 45 | 46 | 45 | 45 | 44 | 31 | 46 | 44 | 45 | -0.05 |  | 15.02 | Y | -0.2 |  | 2.14 | 2.14 | [5 empty] | N | N | N | 150 | 0.46 | 61 | 90863 | 98230 | 2210 | 16300 | 17 | 2 | 10 | 2018-01-13 10:21 | 1586 | 149 |  | 45 |  | * T/D 용강량 실측:1200mm / 18.4 TON TARE 값 수정함.* T/D FLUX 용탕부: 120KG / 유탕부: 15KG 투입 | [14 empty] | 90.05 | 100 | 750 | 0 | 0 |  | 650 | 600 | 해제 | 해제 | 720 | 0 | 0 |  | 650 | 600 | 해제 | 해제 | 해제 | 미정 | 미정 | 미정 | 미정 |  | 미정 | RB120.00 | C
A43052 | 2018-01-13 | 1 | D | TUNDISH교체 | 1 | A | SCR420HD | 소입성보증강 | C | BM#1 | 1619 | 41 | 1634 | 1562 | 36 | 6800 |  | 3 | 0.32 | 18 |  | -1.55 | 1600 | 1634 | 0 | 14.17 |  | 32 | 11 | 70 | Y |  | 2018-01-13 10:53 | 91 | 1086 | 19 | 16 | 23 | 28 | 30 | 32 | 32 | 32 | 32 | 32 |  |  |  | 32 | 28 | 32 | 32 | 32 | 0 |  | 19.98 | Y | 0 |  | 2.57 | 2.51 | 1.62 |  |  |  |  | N | N | N | 150 | 0.54 | 55 | 101508 | 98740 | 7100 | 15400 | 11 | 1 |  | 2018-01-13 11:01 | 1600 | 139 |  | 60 |  | *T/Dflux 유15kg 용120kg *수소측정기준초과(10분) 이상공정등록 이상재 ID:101.102.201.202 생관통보 | [14 empty] | 95.54 | 100 | 700 | 0 | 0 |  | 410 |  | 선택 | 선택 | 700 | 0 | 0 |  | 410 |  | 선택 | 선택 | 해제 | 미정 | 미정 | 선택 | 선택 |  | 미정 | BT180180 | H
B43024 | 2018-01-13 | 2 | D |  | 2 | A | SRD1 | 합금강 | D4 | BM#2 | 1584 | 38 | 1644 | 1565 | 33 | 6400 |  | 1 | 0.49 | 17 |  | -2.45 | 1573 | 1626 | 1.54 | 0 | 0 | 16 | 51 | 58 | Y |  | 2018-01-13 11:03 | 80 | 1087 | 43 | 36 | 33 | 31 | 30 | 28 | 27 | 27 | 25 | 23 | 23 | 20 |  | 20 | 29 | 33 | 20 | 0 | -0.29 |  | 45.02 | Y | -0.6 | [8 empty] | N | N | N | 140 | 0.49 | 59 | 97575 | 95860 | 180 | 16300 | 17 | 2 | 20 | 2018-01-13 11:44 | 1573 | 148 |  | 56 | [16 empty] | 101.64 | 100 | 0 | 0 | 0 |  | 650 | 600 | 해제 | 해제 | 0 | 0 | 0 |  | 650 | 600 | 해제 | 해제 | 해제 | 미정 | 미정 | 미정 | 미정 |  | 미정 | RB105.00 | C
A43053 | 2018-01-13 | 1 | D |  | 2 | A | SCR420HD | 소입성보증강 | C | BM#1 | 1586 | 48 | 1602 | 1518 | 46 | 7300 |  | 3 | 0.32 | 16 |  | -1.2 | 1577 | 1602 | 0 | 13.46 |  | 2 | 14 | 76 | Y |  | 2018-01-13 12:07 | 68 | 1086 | 28 | 28 | 28 | 28 | 28 | 28 | 27 | 27 | 26 | 25 | 25 |  |  | 25 | 27 | 28 | 25 | 28 | -0.06 |  | 39.98 | Y | 0 | [8 empty] | N | N | N | 140 | 0.53 | 59 | 152262 | 98180 | 7030 | 13800 | 11 | 1 |  | 2018-01-13 12:20 | 1577 | 115 |  | 43 |  | 유사강종 연연주 혼탕부 성분확인 ID :107~109.207~209 | [14 empty] | 143.91 | 100 | 0 | 0 | 0 |  | 410 |  | 선택 | 선택 | 0 | 0 | 0 |  | 410 |  | 선택 | 선택 | 해제 | 미정 | 미정 | 선택 | 미정 |  | 미정 | BT180180 | H
B43025 | 2018-01-13 | 2 | B |  | 3 | A | SRD1 | 합금강 | D4 | BM#2 | 1599 | 48 | 1644 | 1546 | 44 | 8400 |  | 1 | 0.49 | 17 |  | -2.14 | 1559 | 1634 | 3.39 | 0 | 0 | 6 | 47 | 47 | Y |  | 2018-01-13 12:35 | 66 | 1087 | 17 | 22 | 27 | 29 | 29 | 29 | 28 | 27 | 27 | 26 | 24 | 23 | 21 | 19 | 25 | 29 | 19 | 29 | -0.2 | Y | 49.98 | Y | -0.4 | [8 empty] | N | N | N | 130 | 0.49 | 67 | 150958 | 107290 | 100 | 15200 | 17 | 2 | 30 | 2018-01-13 12:33 | 1559 | 144 |  | 26 |  | * 유사강종 연연주 혼탕부 ID:308~310/409~411이상재등록 | [14 empty] | 140.69 | 100 | 0 | 0 | 0 |  | 650 | 600 | 해제 | 해제 | 0 | 0 | 0 |  | 650 | 600 | 해제 | 해제 | 해제 | 미정 | 미정 | 미정 | 미정 |  | 미정 | RB150.00 | C
A43054 | 2018-01-13 | 1 | B |  | 3 | A | SCR420HON | 소입성보증강 | C | BM#1 | 1564 | 44 | 1597 | 1519 | 41 | 7100 |  | 3 | 0.33 | 18 |  | -1.1 | 1573 | 1597 | 0 | 14.46 |  | 19 | 18 | 81 | Y |  | 2018-01-13 13:05 | 63 | 1087 | 22 | 20 | 21 | 21 | 22 | 21 | 21 | 20 | 20 | 18 | 19 | 18 |  | 18 | 20 | 22 | 18 | 21 | -0.11 | Y | 34.98 | Y | -0.2 | [8 empty] | N | N | N | 130 | 0.52 | 57 | 46392 | 97860 | 7020 | 14700 | 11 | 1 |  | 2018-01-13 13:16 | 1573 | 118 |  | 44 |  | *유사강종 연연주 혼탕부 성분확인 ID:101.201 | [14 empty] | 44.27 | 100 | 0 | 0 | 0 |  | 410 |  | 선택 | 선택 | 0 | 0 | 0 |  | 410 |  | 선택 | 선택 | 해제 | 미정 | 미정 | 선택 | 미정 |  | 미정 | BT180180 | H
B43026 | 2018-01-13 | 2 | B |  | 4 | A | AE4140Q | 합금강 | D4 | BM#2 | 1549 | 44 | 1637 | 1536 | 38 | 7600 |  | 1 | 0.48 | 18 |  | -2.37 | 1561 | 1616 | 1.03 | 0 | 0 | 10 | 45 | 54 | Y |  | 2018-01-13 13:30 | 67 | 1085 | 15 | 20 | 23 | 24 | 24 | 24 | 22 | 22 | 20 | 19 | 18 | 16 | 14 | 14 | 20 | 24 | 14 | 24 | -0.22 | Y | 45 | Y | -0.4 |  |  |  | 1.11 |  |  |  |  | N | N | N | 120 | 0.49 | 60 | 41055 | 98960 | 770 | 14700 | 17 | 2 | 50 | 2018-01-13 13:31 | 1561 | 139 |  | 41 | [16 empty] | 41.22 | 100 | 0 | 0 | 0 |  | 650 | 1100 | 선택 | 선택 | 0 | 0 | 0 |  | 650 | 1100 | 선택 | 선택 | 선택 | 미정 | 미정 | 미정 | 미정 |  | 미정 | RB135.00 | H
A43055 | 2018-01-13 | 1 | B |  | 4 | A | SCR420HON | 소입성보증강 | C | BM#1 | 1565 | 41 | 1609 | 1533 | 34 | 7200 |  | 3 | 0.3 | 18 |  | -1.57 | 1574 | 1609 | 0 | 12.04 |  | 20 | 40 | 70 | Y |  | 2018-01-13 14:17 | 64 | 1089 | 16 | 20 | 22 | 23 | 23 | 23 | 25 | 25 | 25 | 24 | 24 | 23 | 22 | 22 | 23 | 25 | 22 | 25 | -0.08 | Y | 34.97 | Y | 0 | [8 empty] | N | N | N | 120 | 0.47 | 68 | 92784 | 102420 | 7110 | 15500 | 11 | 1 |  | 2018-01-13 14:23 | 1574 | 112 |  | 32 |  | *전기로 작업지연 감속주입 | [14 empty] | 84.77 | 100 | 0 | 0 | 0 |  | 410 |  | 선택 | 선택 | 0 | 0 | 0 |  | 410 |  | 선택 | 선택 | 해제 | 미정 | 미정 | 선택 | 미정 |  | 미정 | BT180180 | H
B43027 | 2018-01-13 | 2 | B |  | 5 | A | AE4140Q | 합금강 | D4 | BM#2 | 1617 | 43 | 1635 | 1555 | 38 | 7100 |  | 1 | 0.52 | 18 |  | -2.14 | 1565 | 1625 | 5.56 | 0 | 0 | 22 | 72 | 48 | Y |  | 2018-01-13 14:35 | 71 | 1088 | 23 | 28 | 29 | 30 | 31 | 31 | 32 | 31 | 31 | 29 | 28 | 26 | 24 | 24 | 29 | 32 | 24 | 31 | -0.27 | Y | 30.02 | Y | -0.4 |  |  |  | 0.85 |  |  |  |  | N | N | Y | 110 | 0.47 | 61 | 99622 | 96380 | 2130 | 16100 | 17 | 2 | 10 | 2018-01-13 14:35 | 1565 | 132 |  | 40 | [16 empty] | 101.19 | 100 | 0 | 0 | 0 |  | 650 | 1100 | 선택 | 선택 | 0 | 0 | 0 |  | 650 | 1100 | 선택 | 선택 | 선택 | 미정 | 미정 | 미정 | 미정 |  | 미정 | RB170.00 | C
A43056 | 2018-01-13 | 1 | B |  | 5 | A | SCR420HON | 소입성보증강 | C | BM#1 | 1553 | 48 | 1612 | 1517 | 36 | 6900 |  | 3 | 0.33 | 19 |  | -1.62 | 1575 | 1612 | 0 | 11.78 |  | 32 | 12 | 52 | Y |  | 2018-01-13 15:19 | 65 | 1085 | 22 | 25 | 28 | 28 | 28 | 29 | 27 | 26 | 24 | 23 | 22 | 22 | 23 | 22 | 25 | 29 | 22 | 28 | -0.17 | Y | 40.08 | Y | -0.2 | [8 empty] | N | N | N | 110 | 0.47 | 65 | 108248 | 100080 | 7130 | 14600 | 11 | 1 |  | 2018-01-13 15:25 | 1575 | 119 |  | 38 |  | *전기로 작업지연 감속주입 | [14 empty] | 101.07 | 100 | 0 | 0 | 0 |  | 410 |  | 선택 | 선택 | 0 | 0 | 0 |  | 410 |  | 선택 | 선택 | 해제 | 미정 | 미정 | 선택 | 미정 |  | 미정 | BT180180 | H
B43028 | 2018-01-13 | 2 | B |  | 6 | A | AE4140Q | 합금강 | D4 | BM#2 | 1569 | 42 | 1594 | 1555 | 37 | 7500 |  | 1 | 0.5 | 19 |  | -2.18 | 1567 | 1626 | 4.23 | 0 | 0 | 16 | 52 | 46 | Y |  | 2018-01-13 15:47 | 73 | 1080 | 21 | 29 | 34 | 37 | 38 | 38 | 38 | 37 | 36 | 35 | 34 | 32 | 31 | 31 | 34 | 38 | 31 | 38 | -0.17 | Y | 40.02 | Y | -0.2 |  |  |  | 0.72 |  |  |  |  | N | N | N | 100 | 0.47 | 63 | 95552 | 97590 | 40 | 14600 | 17 | 2 | 20 | 2018-01-13 15:58 | 1567 | 121 |  | 31 | [16 empty] | 98.81 | 100 | 0 | 0 | 0 |  | 650 | 1100 | 선택 | 선택 | 0 | 0 | 0 |  | 650 | 1100 | 선택 | 선택 | 선택 | 미정 | 미정 | 미정 | 미정 |  | 미정 | RB140.00 | C
A43057 | 2018-01-13 | 1 | B |  | 6 | A | SCR420HON | 소입성보증강 | C | BM#1 | 1580 | 42 | 1612 | 1529 | 37 | 6800 |  | 3 | 0.31 | 18 |  | -1.6 | 1576 | 1612 | 0 | 13.43 |  | 2 | 15 | 57 | Y |  | 2018-01-13 16:44 | 66 | 1083 | 21 | 26 | 29 | 31 | 33 | 34 | 33 | 33 | 31 | 31 | 30 | 30 | 30 | 31 | 30 | 34 | 30 | 33 | -0.04 | Y | 35.03 | Y | 0.2 | [8 empty] | N | N | N | 100 | 0.47 | 65 | 92784 | 98580 | 7060 | 15200 | 11 | 1 |  | 2018-01-13 16:49 | 1576 | 102 |  | 22 |  | *전기로 작업지연 감속주입 | [14 empty] | 87.66 | 100 | 0 | 0 | 0 |  | 410 |  | 선택 | 선택 | 0 | 0 | 0 |  | 410 |  | 선택 | 선택 | 해제 | 미정 | 미정 | 선택 | 미정 |  | 미정 | BT180180 | H
B43029 | 2018-01-13 | 2 | B |  | 7 | A | AE4140Q | 합금강 | D4 | BM#2 | 1573 | 43 | 1624 | 1524 | 38 | 7300 |  | 1 | 0.5 | 21 |  | -2.34 | 1557 | 1627 | 4.6 | 0 | 0 | 6 | 48 | 47 | Y |  | 2018-01-13 16:52 | 63 | 1081 | 25 | 24 | 26 | 26 | 25 | 24 | 22 | 21 | 20 | 18 | 16 | 13 |  | 13 | 22 | 26 | 13 | 0 | -0.29 |  | 45.02 | Y | -0.6 |  |  |  | 0.86 |  |  |  |  | N | N | N | 150 | 0.49 | 55 | 90238 | 91520 | 60 | 15700 | 17 | 2 | 30 | 2018-01-13 16:59 | 1557 | 130 |  | 33 | [16 empty] | 99.99 | 100 | 0 | 0 | 0 |  | 650 | 1100 | 선택 | 선택 | 0 | 0 | 0 |  | 650 | 1100 | 선택 | 선택 | 선택 | 미정 | 미정 | 미정 | 미정 |  | 미정 | RB140.00 | C
A43058 | 2018-01-13 | 1 | B |  | 7 | A | SCR420HON | 소입성보증강 | C | BM#1 | 1625 | 40 | 1619 | 1560 | 33 | 5600 |  | 3 | 0.31 | 19 |  | -1.54 | 1574 | 1610 | 0 | 14.6 |  | 19 | 19 | 83 | Y |  | 2018-01-13 17:54 | 64 | 1075 | 30 | 32 | 33 | 33 | 33 | 32 | 31 | 31 | 30 | 29 | 28 | 27 | 27 | 26 | 30 | 33 | 26 | 33 | -0.13 |  | 54.98 | Y | -0.2 | [8 empty] | N | N | N | 150 | 0.47 | 66 | 108248 | 101770 | 7120 | 15200 | 11 | 1 |  | 2018-01-13 18:01 | 1574 | 93 |  | 18 |  | *전기로 작업지연 감속주입 | [14 empty] | 99.49 | 100 | 0 | 0 | 0 |  | 410 |  | 선택 | 선택 | 0 | 0 | 0 |  | 410 |  | 선택 | 선택 | 해제 | 미정 | 미정 | 선택 | 미정 |  | 미정 | BT180180 | H
B43030 | 2018-01-13 | 2 | B |  | 8 | A | AE4140Q | 합금강 | D4 | BM#2 | 1585 | 43 | 1597 | 1536 | 38 | 7500 |  | 1 | 0.5 | 22 |  | -2.44 | 1556 | 1631 | 5.93 | 0 | 0 | 10 | 46 | 42 | Y |  | 2018-01-13 17:51 | 62 | 1082 | 11 | 19 | 23 | 25 | 25 | 25 | 25 | 24 | 23 | 22 | 20 | 18 |  | 18 | 22 | 25 | 18 | 25 | -0.17 | Y | 40 | Y | -0.4 |  |  |  | 0.75 |  |  |  |  | N | N | N | 140 | 0.49 | 57 | 98239 | 92900 | 570 | 15500 | 17 | 2 | 35 | 2018-01-13 17:56 | 1556 | 132 |  | 33 | [16 empty] | 105.24 | 100 | 0 | 0 | 0 |  | 650 | 1100 | 선택 | 선택 | 0 | 0 | 0 |  | 650 | 1100 | 선택 | 선택 | 선택 | 미정 | 미정 | 미정 | 미정 |  | 미정 | RB105.00 | C
B43031 | 2018-01-13 | 2 | B | TUNDISH교체전 | 9 | A | AE4140Q | 합금강 | D4 | BM#2 | 1562 | 45 | 1595 | 1515 | 37 | 7500 |  | 1 | 0.49 | 18 |  | -2.09 | 1564 | 1617 | 2.59 | 0 | 0 | 22 | 73 | 36 | Y |  | 2018-01-13 18:58 | 70 | 1080 | 16 | 26 | 31 | 34 | 36 | 36 | 35 | 34 | 33 | 31 | 28 |  |  | 28 | 31 | 36 | 28 | 0 | -0.27 | Y | 30 | Y | -0.6 |  |  |  | 0.79 |  |  |  |  | N | N | N | 130 | 0.49 | 52 | 88416 | 84170 | 2080 | 2000 | 17 | 2 | 50 | 2018-01-13 19:09 | 1564 | 118 |  | 24 |  |  | FACDF7BBC20446A48F990769A17BCE57 | DB5C5DE8D2814F5883F92D3C5C593FCA | F67977BD6220402FAA000A6785F6C205 | [11 empty] | 102.51 | 100 | 0 | 2548 | 0 |  | 650 | 1100 | 선택 | 선택 | 0 | 2468 | 0 |  | 650 | 1100 | 선택 | 선택 | 선택 | 미정 | 미정 | 미정 | 미정 |  | 미정 | RB120.00 | C
A43059 | 2018-01-13 | 1 | B |  | 8 | A | SCR420HON | 소입성보증강 | C | BM#1 | 1591 | 41 | 1610 | 1528 | 33 | 6400 |  | 3 | 0.34 | 20 |  | -1.66 | 1570 | 1610 | 0 | 14.85 |  | 20 | 41 | 84 | Y |  | 2018-01-13 18:55 | 60 | 1076 | 25 | 25 | 25 | 25 | 24 | 23 | 22 | 21 | 20 | 20 | 19 | 18 | 17 | 14 | 22 | 25 | 14 | 25 | -0.19 |  | 58.6 | Y | -0.56 | [8 empty] | N | N | N | 140 | 0.47 | 69 | 108248 | 101820 | 6930 | 15000 | 11 | 1 |  | 2018-01-13 19:04 | 1570 | 99 |  | 25 |  | *전기로 작업지연 감속주입 | [14 empty] | 99.58 | 100 | 0 | 0 | 0 |  | 410 |  | 선택 | 선택 | 0 | 0 | 0 |  | 410 |  | 선택 | 선택 | 해제 | 미정 | 미정 | 선택 | 미정 |  | 미정 | BT180180 | H
A43060 | 2018-01-13 | 1 | B |  | 9 | A | SCR420HON | 소입성보증강 | C | BM#1 | 1581 | 41 | 1616 | 1536 | 32 | 5900 |  | 3 | 0.32 | 19 |  | -1.64 | 1572 | 1611 | 0 | 13.37 |  | 32 | 13 | 84 | Y |  | 2018-01-13 20:03 | 62 | 1080 | 13 | 19 | 24 | 27 | 28 | 328 | 30 | 28 | 28 | 27 |  |  |  | 27 | 51 | 328 | 27 | 28 | 9.99 | Y | 20 | Y | -0.2 | [8 empty] | N | N | N | 130 | 0.52 | 60 | 92784 | 102630 | 7120 | 14700 | 11 | 1 |  | 2018-01-13 20:10 | 1572 | 105 |  | 27 |  | *고속강종 Test주속 적용 | [14 empty] | 84.62 | 100 | 0 | 0 | 0 |  | 410 |  | 선택 | 선택 | 0 | 0 | 0 |  | 410 |  | 선택 | 선택 | 해제 | 미정 | 미정 | 선택 | 미정 |  | 미정 | BT180180 | H
B43032 | 2018-01-13 | 2 | B | TUNDISH교체 | 1 | A | SM45CB | 탄소강 | SM45C | BM#2 | 9999 | 42 | 1627 | 1564 | 28 | 5800 |  | 1 | 0.52 | 9 |  | -2.46 | 1579 | 1612 | 0 | 3.11 | 0 | 16 | 53 | 46 | Y |  | 2018-01-13 19:51 | 86 | 1088 | -321 | -127 | 26 | 21 | 22 | 24 | 27 | 31 | 32 | 33 | 33 | 34 | 34 | 34 | 26 | 34 | 34 | 34 | 0 |  | 9.83 | Y | 0 | 0.7 | 2.76 | 2.76 | 1.44 |  |  |  |  | N | N | N | 190 | 0.49 | 63 | 154140 | 104720 | 1630 | 15600 | 2 | 1 | 10 | 2018-01-13 19:54 | 1579 | 128 |  | 50 |  | * T/D 용강량 실측:1140mm / 27.4 TON TARE값 수정 함. * T/D FLUX 용탕부: 120 KG / 유탕부: 15KG 투입 * 슬리브 롱노즐( Y자형 ) 사용 * 수소 기준값 초과 이상재 등록 및 생관통보 *연연주 혼탕부 성분확인 ID:307~309.407~409 | [14 empty] | 144.94 | 77.78 | 748 | 0 | 0 |  | 650 | 400 | 해제 | 해제 | 737 | 0 | 0 |  | 650 | 400 | 해제 | 해제 | 해제 | 미정 | 미정 | 미정 | 미정 |  | 미정 | RB180.00 | C
A43061 | 2018-01-13 | 1 | C |  | 10 | A | SCR420HON | 소입성보증강 | C | BM#1 | 1623 | 39 | 1613 | 1565 | 33 | 5400 |  | 3 | 0.33 | 19 |  | -1.75 | 1573 | 1614 | 0 | 14.64 |  | 2 | 16 | 71 | Y |  | 2018-01-13 21:05 | 63 | 1077 | 25 | 29 | 32 | 34 | 34 | 33 | 32 | 32 | 32 | 32 | 31 | 32 | 32 | 32 | 32 | 34 | 31 | 32 | 0 | Y | 35 | Y | 0 | [8 empty] | N | N | N | 120 | 0.55 | 60 | 92784 | 104350 | 6330 | 15800 | 11 | 1 |  | 2018-01-13 21:12 | 1573 | 109 |  | 27 | [16 empty] | 83.33 | 100 | 0 | 0 | 0 |  | 410 |  | 선택 | 선택 | 0 | 0 | 0 |  | 410 |  | 선택 | 선택 | 해제 | 미정 | 미정 | 선택 | 미정 |  | 미정 | BT180180 | H
B43033 | 2018-01-13 | 2 | C |  | 2 | A | SM45C | 탄소강 | SM45C | BM#2 | 1602 | 42 | 1614 | 1535 | 30 | 6000 |  | 1 | 0.5 | 16 |  | -2.05 | 1561 | 1615 | 0 | 4.29 | 0 | 6 | 49 | 48 | Y |  | 2018-01-13 20:59 | 68 | 1075 | 33 | 31 | 30 | 30 | 30 | 29 | 29 | 29 | 28 | 26 | 25 | 24 |  | 24 | 29 | 30 | 24 | 30 | -0.14 |  | 42.1 | Y | -0.2 | [8 empty] | N | N | N | 180 | 0.5 | 57 | 47532 | 94340 | 30 | 14900 | 2 | 1 | 20 | 2018-01-13 21:05 | 1561 | 130 |  | 47 |  | *연연주 혼탕부 성분확인 ID:301.401 | [14 empty] | 50.38 | 83.33 | 0 | 0 | 0 |  | 650 | 400 | 해제 | 해제 | 0 | 0 | 0 |  | 650 | 400 | 해제 | 해제 | 해제 | 미정 | 미정 | 미정 | 미정 |  | 미정 | RB114.30 | C
A43062 | 2018-01-13 | 1 | C |  | 11 | A | SCR420HON | 소입성보증강 | C | BM#1 | 1604 | 40 | 1609 | 1546 | 33 | 6000 |  | 3 | 0.3 | 21 |  | -1.45 | 1572 | 1609 | 0 | 15.35 |  | 19 | 20 | 70 | Y |  | 2018-01-13 22:09 | 62 | 1081 | 32 | 33 | 35 | 34 | 32 | 32 | 32 | 31 | 31 | 30 | 28 |  |  | 28 | 32 | 35 | 28 | 32 | -0.17 |  | 40 | Y | -0.4 | [8 empty] | N | N | N | 110 | 0.55 | 56 | 108248 | 100600 | 7000 | 16300 | 11 | 1 |  | 2018-01-13 22:13 | 1572 | 105 |  | 24 | [16 empty] | 100.6 | 100 | 0 | 0 | 0 |  | 410 |  | 선택 | 선택 | 0 | 0 | 0 |  | 410 |  | 선택 | 선택 | 해제 | 미정 | 미정 | 선택 | 미정 |  | 미정 | BT180180 | H
B43034 | 2018-01-13 | 2 | C |  | 3 | A | SM45C | 탄소강 | SM45C | BM#2 | 1595 | 42 | 1625 | 1566 | 28 | 5600 |  | 1 | 0.49 | 16 |  | 0 | 1553 | 1610 | 0 | 5.81 | 0 | 10 | 47 | 50 | Y |  | 2018-01-13 22:11 | 60 | 1075 | 20 | 23 | 25 | 27 | 27 | 26 | 25 | 25 | 24 | 23 | 22 | 21 |  | 21 | 24 | 27 | 21 | 25 | -0.15 | Y | 40 | Y | -0.2 | [8 empty] | N | N | N | 170 | 0.51 | 56 | 96139 | 95740 | 2370 | 14300 | 2 | 1 | 30 | 2018-01-13 22:30 | 1553 | 129 |  | 35 | [16 empty] | 99.47 | 75 | 0 | 0 | 0 |  | 650 | 400 | 해제 | 해제 | 0 | 0 | 0 |  | 650 | 400 | 해제 | 해제 | 해제 | 미정 | 미정 | 미정 | 미정 |  | 미정 | RB150.00 | C
A43063 | 2018-01-13 | 1 | C |  | 12 | A | SCR420HON | 소입성보증강 | C | BM#1 | 1598 | 41 | 1611 | 1544 | 32 | 6100 |  | 3 | 0.31 | 20 |  | -1.34 | 1578 | 1611 | 0 | 20.24 |  | 20 | 42 | 57 | Y |  | 2018-01-13 23:03 | 68 | 1087 | 27 | 31 | 34 | 35 | 36 | 35 | 35 | 34 | 33 | 32 | 32 | 30 |  | 30 | 33 | 36 | 30 | 35 | -0.17 | Y | 34.97 | Y | -0.4 | [8 empty] | N | N | N | 100 | 0.55 | 58 | 92784 | 100500 | 7000 | 15300 | 11 | 1 |  | 2018-01-13 23:11 | 1578 | 98 |  | 27 | [16 empty] | 86.31 | 100 | 0 | 0 | 0 |  | 410 |  | 선택 | 선택 | 0 | 0 | 0 |  | 410 |  | 선택 | 선택 | 해제 | 미정 | 미정 | 선택 | 미정 |  | 미정 | BT180180 | H
B43035 | 2018-01-13 | 2 | C |  | 4 | A | SM45C | 탄소강 | SM45C | BM#2 | 1613 | 34 | 1615 | 1535 | 29 | 6000 |  | 1 | 0.51 | 15 |  | 0 | 1559 | 1630 | 0 | 6.19 | 0 | 22 | 74 | 59 | Y |  | 2018-01-13 23:09 | 66 | 1083 | 17 | 24 | 27 | 29 | 30 | 30 | 31 | 30 | 30 | 29 | 28 |  |  | 28 | 28 | 31 | 28 | 30 | -0.06 | Y | 20 | Y | -0.2 | [8 empty] | N | N | N | 160 | 0.5 | 55 | 101830 | 89750 | 2340 | 15200 | 2 | 1 | 10 | 2018-01-13 23:35 | 1559 | 130 |  | 37 | [16 empty] | 110.68 | 75 | 0 | 0 | 0 |  | 650 | 400 | 해제 | 해제 | 0 | 0 | 0 |  | 650 | 400 | 해제 | 해제 | 해제 | 미정 | 미정 | 미정 | 미정 |  | 미정 | RB105.00 | C
A43064 | 2018-01-13 | 1 | C |  | 13 | A | SCR420HON | 소입성보증강 | C | BM#1 | 1610 | 40 | 1620 | 1564 | 27 | 5100 |  | 3 | 0.3 | 21 |  | -2 | 1570 | 1620 | 0 | 18.24 |  | 32 | 14 | 60 | Y |  | 2018-01-14 | 60 | 1089 | 27 | 28 | 29 | 29 | 29 | 29 | 27 | 26 | 25 | 25 | 25 | 25 |  | 25 | 27 | 29 | 25 | 29 | -0.08 |  | 44.98 | Y | 0 | [8 empty] | N | N | N | 150 | 0.55 | 57 | 108248 | 103100 | 7000 | 16700 | 11 | 1 |  | 2018-01-14 00:07 | 1570 | 100 |  | 29 |  | *롱노즐 SEN내부 크랙 교체 4회사용 | [14 empty] | 98.32 | 100 | 0 | 0 | 0 |  | 410 |  | 선택 | 선택 | 0 | 0 | 0 |  | 410 |  | 선택 | 선택 | 해제 | 미정 | 미정 | 선택 | 선택 | 4 | 미정 | BT180180 | H
B43036 | 2018-01-13 | 2 | C |  | 5 | A | SM45C | 탄소강 | SM45C | BM#2 | 1584 | 36 | 1635 | 1546 | 31 | 6200 |  | 1 | 0.49 | 21 |  | 0 | 1558 | 1624 | 0 | 4.74 | 0 | 16 | 54 | 32 | Y |  | 2018-01-14 00:08 | 65 | 1070 | 24 | 26 | 27 | 28 | 28 | 27 | 27 | 26 | 24 | 23 | 22 | 20 | 19 | 18 | 25 | 28 | 18 | 27 | -0.22 | Y | 45.98 | Y | -1.02 | [8 empty] | N | N | Y | 150 | 0.47 | 61 | 95028 | 95850 | 220 | 15900 | 2 | 1 | 20 | 2018-01-14 00:41 | 1558 | 124 |  | 34 | [16 empty] | 97.97 | 75 | 0 | 0 | 0 |  | 650 | 600 | 해제 | 해제 | 0 | 0 | 0 |  | 650 | 600 | 해제 | 해제 | 해제 | 미정 | 미정 | 미정 | 미정 |  | 미정 | RB200.00 | H
A43065 | 2018-01-13 | 1 | C | TUNDISH교체전 | 14 | A | SCR420HON | 소입성보증강 | C | BM#1 | 1677 | 41 | 1608 | 1561 | 29 | 5100 |  | 3 | 0.32 | 21 |  | -1.2 | 1579 | 1608 | 0 | 23.21 |  | 2 | 17 | 53 | Y |  | 2018-01-14 00:57 | 69 | 1085 | 24 | 29 | 34 | 37 | 38 | 38 | 38 | 37 | 37 | 37 | 39 | 40 |  | 40 | 36 | 40 | 40 | 38 | 0 |  |  | Y | 0.2 | [8 empty] | N | N | N | 140 | 0.55 | 57 | 92784 | 100300 | 7000 | 2000 | 11 | 1 |  | 2018-01-14 01:09 | 1579 | 104 |  | 31 |  |  |  | 8A43BA6B0ADC4D798B42A585CC059D2C | EED56097B37F45D2B53F4D5E516E90F1 | D7EE428F859A40F7B9818089845C311D | C5F5E45ECAE74239ADDDAC61C825FF4E | [9 empty] | 86.47 | 100 | 0 | 4000 | 0 |  | 410 |  | 선택 | 선택 | 0 | 5000 | 0 |  | 410 |  | 선택 | 선택 | 해제 | 미정 | 미정 | 선택 | 미정 |  | 미정 | BT180180 | H
B43037 | 2018-01-13 | 2 | C |  | 6 | A | SM45C | 탄소강 | SM45C | BM#2 | 1613 | 34 | 1627 | 1545 | 29 | 5700 |  | 1 | 0.51 | 21 |  | 0 | 1552 | 1620 | 0 | 4.29 | 0 | 6 | 50 | 30 | Y |  | 2018-01-14 01:10 | 59 | 1082 | 16 | 18 | 22 | 25 | 26 | 26 | 25 | 25 | 24 | 23 | 22 | 21 | 18 | 18 | 22 | 26 | 18 | 25 | -0.2 | Y | 40 | Y | -0.6 | [8 empty] | N | N | Y | 190 | 0.47 | 64 | 95062 | 98410 | 630 | 14600 | 2 | 1 | 30 | 2018-01-14 01:34 | 1552 | 126 |  | 35 | [16 empty] | 96.85 | 72.73 | 0 | 0 | 0 |  | 650 | 700 | 해제 | 해제 | 0 | 0 | 0 |  | 650 | 700 | 해제 | 해제 | 해제 | 미정 | 미정 | 미정 | 미정 |  | 미정 | RB200.00 | C
A43066 | 2018-01-13 | 1 | C | TUNDISH교체 | 1 | A | AE1055MS | 탄소강 | AE1055LS계 | BM#1 | 1620 | 41 | 1625 | 1553 | 28 | 4700 |  | 3 | 0.32 | 23 |  | -1.29 | 1576 | 1612 | 0 | 20.45 |  | 19 | 21 | 61 | Y |  | 2018-01-14 01:59 | 90 | 1090 | 22 | 28 | 25 | 30 | 35 | 37 | 40 | 41 | 42 | 42 | 42 |  |  | 42 | 36 | 42 | 42 | 42 | 0 |  | 10 | Y | 0 |  | 2.73 | 2.61 | 2.05 |  |  |  |  | N | N | N | 230 | 0.46 | 59 | 84590 | 92850 | 7060 | 15500 | 18 | 2 |  | 2018-01-14 02:07 | 1576 | 126 |  | 51 |  | *T/D플럭스 유15 용225KG *Hydris 수소 기준 초과(10분)ID:101.102.201.202 | [14 empty] | 84.72 | 100 | 1500 | 0 | 0 |  | 400 |  | 해제 | 해제 | 1500 | 0 | 0 |  | 400 |  | 해제 | 해제 | 해제 | 미정 | 미정 | 선택 | 미정 |  | 미정 | BT180180 | H
B43038 | 2018-01-13 | 2 | C |  | 7 | A | SM45C | 탄소강 | SM45C | BM#2 | 1651 | 30 | 1625 | 1606 | 26 | 4200 |  | 1 | 0.51 | 16 |  | 0 | 1560 | 1610 | 0 | 3.32 | 0 | 10 | 48 | 33 | Y |  | 2018-01-14 02:08 | 67 | 1082 | 15 | 21 | 23 | 25 | 25 | 25 | 25 | 24 | 23 | 22 | 21 | 19 | 17 | 17 | 22 | 25 | 17 | 25 | -0.18 | Y | 45.02 | Y | -0.4 | [8 empty] | N | N | N |  | 0.47 | 61 | 93730 | 93840 | 2160 | 16400 | 2 | 1 | 10 | 2018-01-14 02:18 | 1560 | 136 |  | 44 |  | *주입 후기 전공정 작업지연 10% 이상 감속주입, 이상공정 등록 및 생관통보 *빅사이즈에서 일반 사이즈로 변경 | [14 empty] | 97.64 | 100 | 0 | 0 | 0 |  | 650 | 700 | 해제 | 해제 | 0 | 0 | 0 |  | 650 | 700 | 해제 | 해제 | 해제 | 미정 | 미정 | 미정 | 미정 |  | 미정 | RB105.00 | C
A43067 | 2018-01-13 | 1 | C |  | 2 | A | AE1055MS | 탄소강 | AE1055LS계 | BM#1 | 1633 | 40 | 1594 | 1538 | 31 | 4100 |  | 3 | 0.33 | 23 |  | -1.3 | 1559 | 1594 | 0 | 27.16 |  | 18 | 1 | 11994 | Y |  | 2018-01-14 03:04 | 73 | 1520 | 41 | 32 | 28 | 26 | 25 | 25 | 24 | 25 | 24 | 24 | 24 | 23 |  | 23 | 27 | 28 | 23 | 25 | -0.11 |  | 45 | Y | -0.2 | [8 empty] | N | N | N | 220 | 0.48 | 56 | 84590 | 86650 | 7050 | 16100 | 18 | 2 |  | 2018-01-14 03:12 | 1559 | 120 |  | 47 | [16 empty] | 90.33 | 100 | 0 | 0 | 0 |  | 400 |  | 해제 | 해제 | 0 | 0 | 0 |  | 400 |  | 해제 | 해제 | 해제 | 미정 | 미정 | 선택 | 미정 |  | 미정 | BT180180 | H
B43039 | 2018-01-13 | 2 | C |  | 8 | A | SM45C | 탄소강 | SM45C | BM#2 | 1574 | 35 | 1645 | 1554 | 30 | 5500 |  | 1 | 0.52 | 16 |  | 0 | 1551 | 1625 | 0 | 3.48 | 0 | 22 | 75 | 38 | Y |  | 2018-01-14 03:17 | 58 | 1085 | 14 | 17 | 19 | 21 | 23 | 24 | 23 | 23 | 23 | 22 | 20 | 19 | 17 | 11 | 20 | 24 | 11 | 23 | -0.29 | Y | 45.02 | Y | -0.6 | [8 empty] | N | N | N | 170 | 0.4 | 71 | 86420 | 95040 | 990 | 14200 | 2 | 1 |  | 2018-01-14 03:36 | 1551 | 145 |  | 39 |  | *전공정 작업지연 10% 이상 감속주입, 이상공정 등록 및 생관통보 | [14 empty] | 90.02 | 100 | 0 | 0 | 0 |  | 650 | 400 | 해제 | 해제 | 0 | 0 | 0 |  | 650 | 400 | 해제 | 해제 | 해제 | 미정 | 미정 | 미정 | 미정 |  | 미정 | RB150.00 | C
A43068 | 2018-01-13 | 1 | C |  | 3 | A | AE1055MS | 탄소강 | AE1055LS계 | BM#1 | 1623 | 40 | 1603 | 1557 | 28 | 3100 |  | 3 | 0.31 | 21 |  | -1.72 | 1560 | 1603 | 0 | 16.8 |  | 32 | 15 | 58 | Y |  | 2018-01-14 04:01 | 74 | 1085 | 23 | 26 | 31 | 32 | 32 | 33 | 33 | 34 | 34 | 35 |  |  |  | 35 | 31 | 35 | 35 | 0 | 0 |  |  | Y | 0.2 | [8 empty] | N | N | Y | 210 | 0.48 | 49 | 84590 | 77300 | 7000 | 15900 | 18 | 2 |  | 2018-01-14 04:17 | 1560 | 121 |  | 48 | [16 empty] | 100.34 | 100 | 0 | 0 | 0 |  | 400 |  | 해제 | 해제 | 0 | 0 | 0 |  | 400 |  | 해제 | 해제 | 해제 | 미정 | 미정 | 선택 | 미정 |  | 미정 | BT180180 | H
B43041 | 2018-01-13 | 2 | D |  | 9 | A | SM45C | 탄소강 | SM45C | BM#2 | 1565 | 29 | 1615 | 1535 | 26 | 5100 |  | 1 | 0.5 | 15 |  | 0 | 1589 | 1589 | 0 | 3.18 | 0 | 16 | 55 | 107 | Y |  | 2018-01-14 04:54 | 96 | 1102 | 7 | 8 | 11 | 14 | 15 | 15 | 14 | 13 | 12 | 11 | 10 | 9 | 7 | 7 | 12 | 15 | 7 | 0 | -0.21 | Y | 38.82 | Y | -0.52 | [8 empty] | N | N | Y | 160 | 0.47 | 59 | 144876 | 91570 | 4490 | 16600 | 2 | 1 |  | 2018-01-14 05:02 | 1542 | 90 |  | 18 |  | *연연주 혼탕부 307~309,407~409 *T/D온도가 낮아 L/D잔강 4.5톤 내림. *B43044HEAT 감속주입으로 혼탕부 빅사이즈 해제요청함. *사이즈변경 빅사이즈 => 준빅사이즈 | [14 empty] | 150.91 | 100 | 0 | 0 | 0 |  | 650 | 700 | 해제 | 해제 | 0 | 0 | 0 |  | 650 | 700 | 해제 | 해제 | 해제 | 미정 | 미정 | 미정 | 미정 |  | 미정 | RB230.00 | C
A43069 | 2018-01-13 | 1 | D |  | 4 | A | AE1055MS | 탄소강 | AE1055LS계 | BM#1 | 1589 | 41 | 1588 | 1562 | 30 | 4700 |  | 3 | 0.31 | 21 |  | -1.41 | 1552 | 1588 | 0 | 17.02 |  | 2 | 18 | 52 | Y |  | 2018-01-14 05:10 | 66 | 1089 | 34 | 33 | 34 | 36 | 36 | 37 | 37 | 37 | 37 | 36 | 36 | 35 | 34 | 34 | 36 | 37 | 34 | 37 | -0.07 | Y | 40.02 | Y | 0 | [8 empty] | N | N | N |  | 0.48 | 66 | 101508 | 97020 | 7070 | 12800 | 18 | 2 |  | 2018-01-14 05:15 | 1552 | 105 |  | 28 |  | 래들미개공으로 강제개공실시 이상공정등록 ID 106.206 | [14 empty] | 96.08 | 100 | 0 | 0 | 0 |  | 400 |  | 해제 | 해제 | 0 | 0 | 0 |  | 400 |  | 해제 | 해제 | 해제 | 미정 | 미정 | 선택 | 미정 |  | 미정 | BT180180 | H
B43042 | 2018-01-13 | 2 | D |  | 10 | A | SM45CR2 | 탄소강 | SM45CR2 | BM#2 | 1566 | 37 | 1606 | 1520 | 30 | 6000 |  | 1 | 0.5 | 15 |  | 0 | 1560 | 1615 | 0 | 2.95 | 0 | 10 | 49 | 30 | Y |  | 2018-01-14 06:12 | 66 | 1097 | 3 | 22 | 31 | 36 | 38 | 39 | 38 | 38 | 37 | 36 | 35 | 33 | 31 | 31 | 32 | 39 | 31 | 38 | -0.23 | Y | 34.98 | Y | -0.4 | [8 empty] | N | N | N | 150 | 0.47 | 62 | 48324 | 96810 | 240 | 16600 | 2 | 1 |  | 2018-01-14 06:11 | 1560 | 92 |  | 1 |  | *연연주 혼탕부 301.401 | [14 empty] | 49.82 | 100 | 0 | 0 | 0 |  | 650 | 400 | 선택 | 선택 | 0 | 0 | 0 |  | 650 | 400 | 선택 | 선택 | 해제 | 미정 | 미정 | 미정 | 미정 |  | 미정 | RB190.00 | C
A43070 | 2018-01-13 | 1 | D |  | 5 | A | AE1055MS | 탄소강 | AE1055LS계 | BM#1 | 1581 | 40 | 1585 | 1556 | 29 | 4000 |  | 3 | 0.32 | 25 |  | -1.34 | 1546 | 1585 | 0 | 19.16 |  | 19 | 22 | 41 | N | 2 | 2018-01-14 06:10 | 60 | 1082 | 31 | 30 | 30 | 30 | 31 | 31 | 30 | 29 | 29 | 28 | 27 | 27 |  | 27 | 30 | 31 | 27 | 31 | -0.11 | Y | 35 | Y | 0 | [8 empty] | N | N | N | 190 | 0.48 | 57 | 84590 | 91670 | 7040 | 13800 | 18 | 2 |  | 2018-01-14 06:20 | 1546 | 113 |  | 36 |  | 래들미개공으로 강제개공실시 이상공정등록 ID 101.201 | [14 empty] | 85.23 | 100 | 0 | 0 | 0 |  | 400 |  | 해제 | 해제 | 0 | 0 | 0 |  | 400 |  | 해제 | 해제 | 해제 | 미정 | 미정 | 선택 | 미정 |  | 미정 | BT180180 | H
B43043 | 2018-01-13 | 2 | D |  | 11 | A | SM45CR2 | 탄소강 | SM45CR2 | BM#2 | 1645 | 43 | 1607 | 1586 | 35 | 4600 |  | 1 | 0.53 | 11 |  | 0 | 1555 | 1605 | 0 | 2.58 | 0 | 6 | 51 | 171 | Y |  | 2018-01-14 07:13 | 61 | 1087 | 28 | 32 | 36 | 37 | 37 | 37 | 36 | 35 | 34 | 33 | 32 | 30 | 28 | 27 | 33 | 37 | 27 | 37 | -0.2 | Y | 50 | Y | -0.2 |  |  |  | 1.01 |  |  |  |  | N | N | N | 140 | 0.44 | 66 | 94641 | 96420 | 100 | 15300 | 2 | 1 |  | 2018-01-14 07:13 | 1555 | 86 |  | 6 |  | *전공시간 미달로 수소측정 | [14 empty] | 95.98 | 100 | 0 | 0 | 0 |  | 650 | 700 | 선택 | 선택 | 0 | 0 | 0 |  | 650 | 700 | 선택 | 선택 | 해제 | 미정 | 미정 | 미정 | 미정 |  | 미정 | RB170.00 | C
A43071 | 2018-01-14 | 1 | D |  | 6 | A | AE1055MS | 탄소강 | AE1055LS계 | BM#1 | 1592 | 41 | 1597 | 1535 | 29 | 4600 |  | 3 | 0.32 | 22 |  | -1.66 | 1554 | 1597 | 0 | 16.64 |  | 18 | 2 | 55 | Y |  | 2018-01-14 07:20 | 68 | 1086 | 24 | 28 | 30 | 31 | 32 | 32 | 32 | 31 | 31 | 31 | 30 | 30 | 30 | 30 | 30 | 32 | 30 | 32 | -0.05 | Y | 40 | Y | 0 | [8 empty] | N | N | N | 180 | 0.48 | 62 | 101508 | 96140 | 7050 | 15100 | 18 | 2 |  | 2018-01-14 07:31 | 1554 | 98 |  | 27 | [16 empty] | 97.84 | 100 | 0 | 0 | 0 |  | 400 |  | 해제 | 해제 | 0 | 0 | 0 |  | 400 |  | 해제 | 해제 | 해제 | 미정 | 미정 | 선택 | 미정 |  | 미정 | BT180180 | C
B43044 | 2018-01-14 | 2 | D | TUNDISH교체전 | 12 | A | SM45CR2 | 탄소강 | SM45CR2 | BM#2 | 1616 | 36 | 1595 | 1537 | 31 | 5500 |  | 3 | 0.32 | 15 |  | -2.45 | 1548 | 1595 | 2.09 | 10.1 |  | 20 | 44 | 95 | Y |  | 2018-01-14 08:00 | 54 | 1087 | 23 | 23 | 22 | 21 | 21 | 20 | 19 | 18 | 17 | 16 | 15 | 14 | 13 | 12 | 18 | 22 | 12 | 0 | -0.18 |  | 55.02 | Y | -0.2 | [8 empty] | N | N | N | 130 | 0.44 | 69 | 83101 | 100520 | 830 | 2000 | 2 | 1 |  | 2018-01-14 08:04 | 1548 | 91 |  | 29 |  | *T/D온도가 낮아 정상적인 램핑다운이 되지않아 TAIL부 추가절단실시.(램핑다운중 크로깅발생 로컬로 스피드 조정함.) | A75F8F30170F41A9917D8D07EF8F583F | 764C273EB4C7409285B956B3B63BAD45 | B525AE2FBB0B401E8B6F43CEFBDBAE17 | [11 empty] | 81.99 | 100 | 0 | 4018 | 0 |  | 650 | 400 | 선택 | 선택 | 0 | 3500 | 0 |  | 650 | 400 | 선택 | 선택 | 해제 | 미정 | 미정 | 미정 | 미정 |  | 미정 | RB145.00 | C
A43072 | 2018-01-14 | 1 | D |  | 7 | A | AE1055MS | 탄소강 | AE1055LS계 | BM#1 | 1612 | 46 | 1583 | 1546 | 35 | 4300 |  | 3 | 0.31 | 21 |  | -1.42 | 1549 | 1583 | 0 | 15.7 |  | 32 | 16 | 78 | Y |  | 2018-01-14 08:29 | 63 | 1087 | 29 | 34 | 39 | 40 | 41 | 39 | 39 | 38 | 37 | 36 | 36 | 34 | 35 | 35 | 37 | 41 | 34 | 39 | -0.2 | Y | 35.02 | Y | 0.2 | [8 empty] | N | N | N | 230 | 0.48 | 62 | 84590 | 96380 | 7050 | 15200 | 18 | 2 |  | 2018-01-14 08:37 | 1549 | 95 |  | 20 | [16 empty] | 81.34 | 100 | 0 | 0 | 0 |  | 400 |  | 해제 | 해제 | 0 | 0 | 0 |  | 400 |  | 해제 | 해제 | 해제 | 미정 | 미정 | 선택 | 미정 |  | 미정 | BT180180 | H
B43045 | 2018-01-14 | 2 | D | TUNDISH교체 | 1 | A | SM48CM7 | 탄소강 | B | BM#2 | 1570 | 47 | 1647 | 1535 | 43 | 8400 |  | 1 | 0.5 | 20 |  | 0 | 1633 | 1633 | 3.81 | 0 | 0 | 16 | 56 | 85 | Y |  | 2018-01-14 09:31 | 146 | 1087 | -342 | -255 | -5 | 15 | 19 | 23 | 27 | 30 | 31 | 31 | 31 | 31 | 31 | 31 | 28 | 31 | 31 | 31 | 0 |  | 20.02 | Y | 0 |  | 1.64 | 1.57 |  | 0.92 |  |  |  | N | N | N | 150 | 0.48 | 55 | 84850 | 92180 | 820 | 15600 | 16 | 2 |  | 2018-01-14 09:39 | 1566 | 126 |  | 31 |  | *턴디쉬 플럭스 120KG/15KG *슬리브 롱노즐 사용 | [14 empty] | 91.24 | 100 | 700 | 0 | 300 |  | 650 | 400 | 해제 | 해제 | 700 | 0 | 0 |  | 650 | 400 | 해제 | 해제 | 해제 | 미정 | 미정 | 미정 | 미정 |  | 미정 | BM510510 | C
A43073 | 2018-01-14 | 1 | D | TUNDISH교체전 | 8 | A | AE1055MS | 탄소강 | AE1055LS계 | BM#1 | 1653 | 40 | 1583 | 1587 | 30 | 2900 |  | 3 | 0.3 | 21 |  | -1.32 | 1550 | 1583 | 3.02 | 13.57 |  | 10 | 50 | 42 | Y |  | 2018-01-14 09:28 | 64 | 1087 | 33 | 35 | 36 | 37 | 38 | 37 | 37 | 35 | 35 | 34 | 33 | 32 | 32 | 32 | 35 | 38 | 32 | 37 | -0.15 | Y | 40 | Y | 0 | [8 empty] | N | N | N | 220 | 0.48 | 65 | 106518 | 102990 | 7660 | 1500 | 18 | 2 |  | 2018-01-14 09:35 | 1550 | 99 |  | 26 |  |  | 7AE1CDAA7EC24CA89D921E713A6ADF6D | D966CD6D22894E8C84CF0B0C64829250 | F6261EA195204DBDB36F9E8758AEADE3 | [11 empty] | 96.27 | 100 | 0 | 3500 | 0 |  | 400 |  | 해제 | 해제 | 0 | 3500 | 0 |  | 400 |  | 해제 | 해제 | 해제 | 미정 | 미정 | 선택 | 미정 |  | 미정 | BT180180 | H
B43046 | 2018-01-14 | 2 | D |  | 2 | A | SM48CM7 | 탄소강 | B | BM#2 | 1556 | 42 | 1617 | 1527 | 38 | 7200 |  | 1 | 0.49 | 18 |  | 0 | 1608 | 1608 | 1.86 | 0 | 0 | 22 | 76 | 212 | Y |  | 2018-01-14 10:27 | 121 | 1087 | 30 | 25 | 24 | 23 | 22 | 22 | 21 | 20 | 19 | 18 | 16 |  |  | 16 | 22 | 24 | 16 | 0 | -0.2 |  | 40 | Y | -0.4 |  |  |  |  | 1 |  |  |  | N | N | N | 140 | 0.52 | 54 | 101820 | 91720 | 330 | 16000 | 16 | 2 | 10 | 2018-01-14 10:30 | 1555 | 120 |  | 32 | [16 empty] | 110.67 | 100 | 0 | 0 | 0 |  | 650 | 400 | 해제 | 해제 | 0 | 0 | 0 |  | 650 | 400 | 해제 | 해제 | 해제 | 미정 | 미정 | 미정 | 미정 |  | 미정 | BM510510 | C
A43074 | 2018-01-14 | 1 | D | TUNDISH교체 | 1 | A | STB2 | 베어링강 | STB (SF) | BM#1 | 1574 | 49 | 1585 | 1530 | 46 | 7300 |  | 3 | 0.33 | 29 |  | -1.65 | 1531 | 1585 | 16.72 | 0 |  | 2 | 19 | 133 | Y |  | 2018-01-14 10:54 | 75 | 1087 | 23 | 21 | 23 | 29 | 31 | 33 | 34 | 35 | 35 | 36 | 36 |  |  | 36 | 31 | 36 | 36 | 0 | 0 |  | 4.98 | Y | 0 |  | 1.99 | 1.99 | [5 empty] | N | N | N | 230 | 0.47 | 63 | 101508 | 95510 | 7020 | 14800 | 6 | 1 |  | 2018-01-14 11:01 | 1531 | 123 |  | 31 |  | *T/Dflux 유15kg 용275kg | [14 empty] | 98.55 | 100 | 1500 | 0 | 0 |  | 650 |  | 해제 | 해제 | 1500 | 0 | 0 |  | 650 |  | 해제 | 해제 | 선택 | 미정 | 미정 | 선택 | 선택 |  | 미정 | BT180180 | H
B43047 | 2018-01-14 | 2 | D |  | 3 | A | SM48CM7 | 탄소강 | B | BM#2 | 1566 | 44 | 1605 | 1524 | 38 | 7300 |  | 1 | 0.49 | 18 |  | 0 | 1608 | 1608 | 1.27 | 0 | 0 | 6 | 52 | 75 | Y |  | 2018-01-14 11:29 | 121 | 1086 | 13 | 20 | 26 | 28 | 28 | 28 | 27 | 26 | 25 | 24 | 22 | 20 |  | 20 | 24 | 28 | 20 | 28 | -0.2 | Y | 40 | Y | -0.4 |  |  |  |  | 0.8 |  |  |  | N | N | N | 130 | 0.51 | 59 | 101820 | 97960 | 340 | 15200 | 16 | 2 |  | 2018-01-14 11:53 | 1556 | 121 |  | 27 | [16 empty] | 103.69 | 100 | 0 | 0 | 0 |  | 650 | 400 | 해제 | 해제 | 0 | 0 | 0 |  | 650 | 400 | 해제 | 해제 | 해제 | 미정 | 미정 | 미정 | 미정 |  | 미정 | BM510510 | C
A43075 | 2018-01-14 | 1 | D |  | 2 | A | STB2 | 베어링강 | STB (SF) | BM#1 | 1605 | 44 | 1566 | 1549 | 34 | 5500 |  | 3 | 0.32 | 28 |  | -1.66 | 1513 | 1566 | 17.23 | 0 |  | 19 | 23 | 151 | Y |  | 2018-01-14 11:50 | 57 | 1087 | 34 | 27 | 24 | 22 | 21 | 21 | 21 | 20 | 20 | 20 | 19 | 19 | 18 | 18 | 22 | 24 | 18 | 21 | -0.12 |  | 50 | Y | -0.2 |  |  |  | 1.25 |  |  |  |  | N | N | Y | 220 | 0.48 | 63 | 101508 | 96490 | 7060 | 15600 | 6 | 1 |  | 2018-01-14 11:58 | 1513 | 126 |  | 41 | [16 empty] | 97.51 | 100 | 0 | 0 | 0 |  | 650 |  | 해제 | 해제 | 0 | 0 | 0 |  | 650 |  | 해제 | 해제 | 선택 | 미정 | 미정 | 선택 | 미정 |  | 미정 | BT180180 | H
B43048 | 2018-01-14 | 2 | D |  | 4 | A | SM48CM7 | 탄소강 | B | BM#2 | 1556 | 49 | 1615 | 1514 | 46 | 8200 |  | 1 | 0.48 | 18 |  | 0 | 1610 | 1610 | 1.06 | 0 | 0 | 20 | 45 | 62 | Y |  | 2018-01-14 12:28 | 123 | 1087 | 16 | 27 | 32 | 33 | 34 | 34 | 33 | 32 | 31 | 29 | 27 | 26 | 23 | 23 | 29 | 34 | 23 | 0 | -0.27 | Y | 40.02 | Y | -0.6 |  |  |  |  | 0.75 |  |  |  | N | N | N | 120 | 0.5 | 61 | 93335 | 101720 | 800 | 14000 | 16 | 2 | 50 | 2018-01-14 12:32 | 1563 | 122 |  | 28 | [16 empty] | 91.06 | 100 | 0 | 0 | 0 |  | 650 | 400 | 해제 | 해제 | 0 | 0 | 0 |  | 650 | 400 | 해제 | 해제 | 해제 | 미정 | 미정 | 미정 | 미정 |  | 미정 | BM510510 | C
A43076 | 2018-01-14 | 1 | B |  | 3 | A | STB2 | 베어링강 | STB (SF) | BM#1 | 1578 | 41 | 1560 | 1530 | 35 | 5700 |  | 3 | 0.3 | 28 |  | -1.64 | 1507 | 1560 | 16.35 | 0 |  | 32 | 17 | 78 | Y |  | 2018-01-14 12:48 | 51 | 1086 | 17 | 18 | 18 | 19 | 20 | 20 | 19 | 19 | 18 | 18 | 17 | 17 | 17 | 17 | 18 | 20 | 17 | 19 | -0.04 | Y | 40 | Y | 0 |  |  |  | 1.32 |  |  |  |  | N | N | Y | 210 | 0.48 | 62 | 84590 | 96470 | 7120 | 14900 | 6 | 1 |  | 2018-01-14 13:06 | 1507 | 131 |  | 46 | [16 empty] | 81.73 | 100 | 0 | 0 | 0 |  | 650 |  | 해제 | 해제 | 0 | 0 | 0 |  | 650 |  | 해제 | 해제 | 선택 | 미정 | 미정 | 선택 | 미정 |  | 미정 | BT180180 | H
B43049 | 2018-01-14 | 2 | B |  | 5 | A | SM48CM7 | 탄소강 | B | BM#2 | 1661 | 39 | 1627 | 1595 | 29 | 5200 |  | 1 | 0.5 | 19 |  | -2.53 | 1565 | 1622 | 2.03 | 0 | 0 | 18 | 3 | 178 | Y |  | 2018-01-14 13:36 | 78 | 1086 | 19 | 29 | 34 | 38 | 39 | 39 | 38 | 37 | 37 | 36 | 34 | 33 |  | 33 | 34 | 39 | 33 | 0 | -0.17 | Y | 35 | Y | -0.2 |  |  |  |  | 0.85 |  |  |  | N | N | N | 110 | 0.5 | 58 | 93335 | 97310 | 2800 | 14800 | 16 | 2 | 30 | 2018-01-14 13:33 | 1565 | 110 |  | 25 | [16 empty] | 93.34 | 100 | 0 | 0 | 0 |  | 650 | 400 | 해제 | 해제 | 0 | 0 | 0 |  | 650 | 400 | 해제 | 해제 | 해제 | 미정 | 미정 | 미정 | 미정 |  | 미정 | BM510510 | C
A43077 | 2018-01-14 | 1 | B |  | 4 | A | STB2 | 베어링강 | STB (SF) | BM#1 | 1603 | 46 | 1560 | 1556 | 34 | 5100 |  | 3 | 0.3 | 28 |  | -1.29 | 1519 | 1560 | 16.82 | 0 |  | 10 | 51 | 60 | Y |  | 2018-01-14 14:00 | 63 | 1086 | 16 | 22 | 26 | 29 | 29 | 30 | 29 | 29 | 29 | 29 | 29 | 28 | 27 | 26 | 27 | 30 | 26 | 29 | -0.1 | Y | 40.85 | Y | -1.18 |  |  |  | 1.22 |  |  |  |  | N | N | Y | 200 | 0.48 | 66 | 101508 | 99660 | 7040 | 15100 | 6 | 1 |  | 2018-01-14 14:08 | 1519 | 125 |  | 38 | 10 | *STR#1 LOOP6번 표면과냉 발생되어 비수량50%줄임 | [14 empty] | 95.13 | 100 | 0 | 0 | 0 |  | 650 |  | 해제 | 해제 | 0 | 0 | 0 |  | 650 |  | 해제 | 해제 | 선택 | 미정 | 미정 | 선택 | 미정 |  | 미정 | BT180180 | H
B43050 | 2018-01-14 | 2 | B |  | 6 | A | SM48CM7 | 탄소강 | B | BM#2 | 1575 | 42 | 1617 | 1535 | 34 | 6600 |  | 1 | 0.49 | 22 |  | -2.14 | 1551 | 1612 | 3.31 | 0 | 0 | 22 | 77 | 60 | Y |  | 2018-01-14 14:46 | 64 | 1087 | 29 | 32 | 33 | 34 | 35 | 34 | 34 | 33 | 32 | 31 | 30 | 28 | 26 | 26 | 32 | 35 | 26 | 34 | -0.23 | Y | 38.33 | Y | -0.41 |  |  |  |  | 0.7 |  |  |  | N | N | N | 100 | 0.5 | 57 | 93335 | 93900 | 2090 | 15900 | 16 | 2 | 10 | 2018-01-14 14:45 | 1551 | 114 |  | 16 | [16 empty] | 97.27 | 100 | 0 | 0 | 0 |  | 650 | 400 | 해제 | 해제 | 0 | 0 | 0 |  | 650 | 400 | 해제 | 해제 | 해제 | 미정 | 미정 | 미정 | 미정 |  | 미정 | BM510510 | C
A43078 | 2018-01-14 | 1 | B |  | 5 | A | STB2 | 베어링강 | STB (SF) | BM#1 | 1594 | 41 | 1558 | 1530 | 35 | 5600 |  | 3 | 0.31 | 28 |  | -1.17 | 1521 | 1558 | 16.44 | 0 |  | 2 | 20 | 47 | Y |  | 2018-01-14 15:07 | 65 | 1087 | 26 | 29 | 31 | 33 | 34 | 35 | 35 | 34 | 34 | 33 | 34 | 33 | 33 | 33 | 33 | 35 | 33 | 34 | -0.02 | Y | 35 | Y | 0 |  |  |  | 1.16 |  |  |  |  | N | N | Y | 190 | 0.48 | 62 | 101508 | 98400 | 6960 | 15000 | 6 | 1 |  | 2018-01-14 15:14 | 1521 | 120 |  | 37 | 10 | *STR#1 LOOP6번 표면과냉 발생되어 비수량50%줄임 | [14 empty] | 96.4 | 100 | 0 | 0 | 0 |  | 650 |  | 해제 | 해제 | 0 | 0 | 0 |  | 650 |  | 해제 | 해제 | 선택 | 미정 | 미정 | 선택 | 미정 |  | 미정 | BT180180 | H
B43051 | 2018-01-14 | 2 | B |  | 7 | A | SM48CM7 | 탄소강 | B | BM#2 | 1592 | 42 | 1605 | 1546 | 29 | 5800 |  | 1 | 0.48 | 19 |  | -2.02 | 1553 | 1605 | 2.71 | 0 | 0 | 6 | 53 | 61 | Y |  | 2018-01-14 15:42 | 66 | 1092 | 23 | 31 | 35 | 36 | 37 | 36 | 35 | 34 | 33 | 32 | 31 | 29 |  | 29 | 33 | 37 | 29 | 0 | -0.23 | Y | 35 | Y | -0.4 |  |  |  |  | 0.69 |  |  |  | N | N | N | 150 | 0.5 | 57 | 93335 | 94450 | 2160 | 15500 | 16 | 2 | 30 | 2018-01-14 15:41 | 1553 | 112 |  | 19 | [16 empty] | 97.89 | 100 | 0 | 0 | 0 |  | 650 | 400 | 해제 | 해제 | 0 | 0 | 0 |  | 650 | 400 | 해제 | 해제 | 해제 | 미정 | 미정 | 미정 | 미정 |  | 미정 | BM510510 | C
A43079 | 2018-01-14 | 1 | B |  | 6 | A | STB2 | 베어링강 | STB (SF) | BM#1 | 1603 | 40 | 1561 | 1534 | 33 | 5500 |  | 3 | 0.31 | 28 |  | -1.39 | 1514 | 1558 | 16.44 | 0 |  | 19 | 24 | 52 | Y |  | 2018-01-14 16:24 | 58 | 1095 | 31 | 31 | 31 | 30 | 30 | 28 | 27 | 27 | 26 | 26 | 26 | 26 | 26 | 25 | 28 | 31 | 25 | 31 | -0.11 |  | 55 | Y | -0.2 |  |  |  | 1.2 |  |  |  |  | N | N | Y | 180 | 0.48 | 65 | 101508 | 101550 | 7100 | 15900 | 6 | 1 |  | 2018-01-14 16:31 | 1514 | 116 |  | 25 | 13 | *STR#1 LOOP6번 표면과냉 발생되어 비수량50%줄임 | [14 empty] | 93.51 | 100 | 0 | 0 | 0 |  | 650 |  | 해제 | 해제 | 0 | 0 | 0 |  | 650 |  | 해제 | 해제 | 선택 | 미정 | 미정 | 선택 | 미정 |  | 미정 | BT180180 | H
B43052 | 2018-01-14 | 2 | B |  | 8 | A | SM48CM7 | 탄소강 | B | BM#2 | 1616 | 42 | 1615 | 1525 | 34 | 6600 |  | 1 | 0.5 | 19 |  | -2.36 | 1556 | 1614 | 3 | 0 | 0 | 16 | 57 | 231 | Y |  | 2018-01-14 16:38 | 69 | 1083 | 25 | 29 | 33 | 34 | 33 | 33 | 33 | 32 | 31 | 29 | 29 | 26 |  | 26 | 31 | 34 | 26 | 33 | -0.2 | Y | 40 | Y | -0.6 |  |  |  |  | 1 |  |  |  | N | N | N | 140 | 0.5 | 59 | 101820 | 98370 | 60 | 15300 | 16 | 2 | 10 | 2018-01-14 16:39 | 1556 | 115 |  | 24 | [16 empty] | 104.06 | 100 | 0 | 0 | 0 |  | 650 | 400 | 해제 | 해제 | 0 | 0 | 0 |  | 650 | 400 | 해제 | 해제 | 해제 | 미정 | 미정 | 미정 | 미정 |  | 미정 | BM510510 | C
A43080 | 2018-01-14 | 1 | B |  | 7 | A | STB2 | 베어링강 | STB (SF) | BM#1 | 1554 | 47 | 1562 | 1530 | 42 | 6800 |  | 3 | 0.32 | 28 |  | -1.17 | 1517 | 1554 | 16.48 | 0 |  | 32 | 18 | 67 | Y |  | 2018-01-14 17:41 | 61 | 1078 | 25 | 31 | 34 | 35 | 35 | 35 | 34 | 33 | 32 | 32 | 31 | 31 | 31 | 31 | 32 | 35 | 31 | 35 | -0.09 | Y | 45 | Y | 0 |  |  |  | 1.15 |  |  |  |  | N | N | Y | 230 | 0.48 | 62 | 84590 | 96750 | 7010 | 15400 | 6 | 1 |  | 2018-01-14 17:48 | 1517 | 105 |  | 14 | 20 | 〃 | [14 empty] | 81.53 | 100 | 0 | 0 | 0 |  | 650 |  | 해제 | 해제 | 0 | 0 | 0 |  | 650 |  | 해제 | 해제 | 선택 | 미정 | 미정 | 선택 | 미정 |  | 미정 | BT180180 | H
B43053 | 2018-01-14 | 2 | B |  | 9 | A | SM48CM7 | 탄소강 | B | BM#2 | 1600 | 42 | 1616 | 1556 | 26 | 5200 |  | 1 | 0.48 | 19 |  | -2.4 | 1555 | 1612 | 2.96 | 0 | 0 | 18 | 4 | 48 | Y |  | 2018-01-14 17:29 | 68 | 1085 | 23 | 26 | 30 | 32 | 33 | 34 | 33 | 33 | 32 | 31 | 28 | 27 |  | 27 | 30 | 34 | 27 | 33 | -0.23 | Y | 29.98 | Y | -0.2 |  |  |  |  | 1.1 |  |  |  | N | N | N | 130 | 0.5 | 57 | 101820 | 95240 | 480 | 16000 | 16 | 2 | 40 | 2018-01-14 17:52 | 1555 | 121 |  | 34 | [16 empty] | 106.39 | 100 | 0 | 0 | 0 |  | 650 | 400 | 해제 | 해제 | 0 | 0 | 0 |  | 650 | 400 | 해제 | 해제 | 해제 | 미정 | 미정 | 미정 | 미정 |  | 미정 | BM510510 | C
B43054 | 2018-01-14 | 2 | B | TUNDISH교체전 | 10 | A | SM48CM7 | 탄소강 | B | BM#2 | 1614 | 44 | 1607 | 1544 | 28 | 5500 |  | 1 | 0.48 | 18 |  | -1.94 | 1551 | 1602 | 2.92 | 0 | 0 | 22 | 78 | 36 | Y |  | 2018-01-14 18:35 | 64 | 1088 | 24 | 27 | 30 | 31 | 31 | 31 | 29 | 28 | 27 | 26 | 24 | 21 |  | 21 | 28 | 31 | 21 | 31 | -0.25 | Y | 40.02 | Y | -0.6 | [8 empty] | N | N | N | 120 | 0.5 | 59 | 83435 | 96990 | 560 | 2000 | 16 | 2 | 10 | 2018-01-14 18:39 | 1551 | 121 |  | 28 |  |  | 13261858C24A4C66A6E3E640B00B68A4 | F1A12B81FD8644BC8CFB00908956C160 | 02507D566E3345FDA04961B82B2F5CD7 | [11 empty] | 85.53 | 100 | 0 | 2480 | 0 |  | 650 | 400 | 해제 | 해제 | 0 | 2547 | 0 |  | 650 | 400 | 해제 | 해제 | 해제 | 미정 | 미정 | 미정 | 미정 |  | 미정 | SB180180 | C
A43081 | 2018-01-14 | 1 | B |  | 8 | A | STB2 | 베어링강 | STB (SF) | BM#1 | 1617 | 41 | 1567 | 1558 | 30 | 4500 |  | 3 | 0.31 | 28 |  | -1.13 | 1518 | 1554 | 16.72 | 0 |  | 10 | 52 | 71 | Y |  | 2018-01-14 18:47 | 62 | 1090 | 30 | 34 | 37 | 38 | 39 | 39 | 38 | 38 | 37 | 36 | 36 | 35 | 34 | 33 | 36 | 39 | 33 | 38 | -0.13 | Y | 45 | Y | -0.2 |  |  |  | 1.38 |  |  |  |  | N | N | Y | 220 | 0.48 | 65 | 101508 | 99550 | 7000 | 16100 | 6 | 1 |  | 2018-01-14 18:54 | 1518 | 105 |  | 13 |  | 〃 | [14 empty] | 95.27 | 100 | 0 | 0 | 0 |  | 650 |  | 해제 | 해제 | 0 | 0 | 0 |  | 650 |  | 해제 | 해제 | 선택 | 미정 | 미정 | 선택 | 미정 |  | 미정 | BT180180 | H
A43082 | 2018-01-14 | 1 | B |  | 9 | A | STB2 | 베어링강 | STB (SF) | BM#1 | 1555 | 43 | 1552 | 1530 | 39 | 6300 |  | 3 | 0.31 | 28 |  | -1.15 | 1516 | 1553 | 17.07 | 0 |  | 2 | 21 | 71 | Y |  | 2018-01-14 19:46 | 60 | 1085 | 33 | 35 | 36 | 36 | 35 | 36 | 35 | 34 | 33 | 33 | 33 | 33 | 32 | 32 | 34 | 36 | 32 | 36 | -0.08 | Y | 50.02 | Y | -0.2 |  |  |  | 1.27 |  |  |  |  | N | N | Y | 210 | 0.48 | 63 | 101508 | 100000 | 7000 | 15800 | 6 | 1 |  | 2018-01-14 19:52 | 1516 | 110 |  | 21 |  | 〃 | [14 empty] | 94.87 | 100 | 0 | 0 | 0 |  | 650 |  | 해제 | 해제 | 0 | 0 | 0 |  | 650 |  | 해제 | 해제 | 선택 | 미정 | 미정 | 선택 | 선택 | 8 | 미정 | BT180180 | H
B43055 | 2018-01-14 | 2 | B | TUNDISH교체 | 1 | A | SCM435 | 합금강 | D | BM#2 | 1604 | 52 | 1657 | 1534 | 47 | 9000 |  | 1 | 0.5 | 21 |  | -2.39 | 1586 | 1661 | 4.24 | 0 | 0 | 6 | 54 | 42 | Y |  | 2018-01-14 19:42 | 87 | 1087 | -262 | -100 | 39 | 36 | 35 | 34 | 15 | 35 | 38 | 41 | 42 | 44 | 44 | 43 | 35 | 44 | 43 | 44 | -0.05 |  | 18.27 | Y | 0 |  | 1.9 | 1.9 | [5 empty] | N | N | N | 150 | 0.47 | 59 | 152262 | 95850 | 2250 | 15900 | 8 | 1 | 10 | 2018-01-14 19:52 | 1586 | 150 |  | 46 |  | * T/D 용강량 실측:1180mm / 19.1 TON TARE값 수정 함. * T/D FLUX 용탕부: 120 KG / 유탕부: 15KG 투입 * 슬리브 롱노즐( Y자형 ) 사용 *연연주 혼탕부 성분확인 ID:307~309,407~409 | [14 empty] | 155.21 | 83.33 | 768 | 0 | 0 |  | 650 | 400 | 해제 | 해제 | 738 | 0 | 0 |  | 650 | 400 | 해제 | 해제 | 해제 | 미정 | 미정 | 미정 | 미정 |  | 미정 | BT180180 | C
A43083 | 2018-01-14 | 1 | C |  | 10 | A | STB2 | 베어링강 | STB (SF) | BM#1 | 1620 | 40 | 1548 | 1561 | 27 | 4300 |  | 3 | 0.31 | 28 |  | -1.04 | 1518 | 1551 | 19.03 | 0 |  | 19 | 25 | 67 | Y |  | 2018-01-14 20:46 | 62 | 1087 | 30 | 32 | 33 | 35 | 35 | 34 | 34 | 34 | 33 | 33 | 32 | 32 | 31 | 31 | 33 | 35 | 31 | 34 | -0.09 | Y | 45 | Y | -0.2 |  |  |  | 1.27 |  |  |  |  | N | N | Y | 200 | 0.48 | 62 | 84590 | 96650 | 7000 | 16300 | 6 | 1 |  | 2018-01-14 20:52 | 1518 | 110 |  | 26 | 8 | 〃 | [14 empty] | 81.61 | 100 | 0 | 0 | 0 |  | 650 |  | 해제 | 해제 | 0 | 0 | 0 |  | 650 |  | 해제 | 해제 | 선택 | 미정 | 미정 | 선택 | 미정 |  | 미정 | BT180180 | H
B43056 | 2018-01-14 | 2 | C |  | 2 | A | SCM435HF | 소입성보증강 | D | BM#2 | 1581 | 53 | 1644 | 1535 | 42 | 8400 |  | 1 | 0.49 | 20 |  | -2.15 | 1568 | 1634 | 0 | 8.73 | 0 | 16 | 58 | 45 | Y |  | 2018-01-14 20:58 | 71 | 1083 | 43 | 41 | 40 | 40 | 39 | 38 | 38 | 37 | 36 | 34 | 33 | 32 | 30 | 30 | 37 | 40 | 30 | 0 | -0.2 |  | 49.98 | Y | -0.4 | [8 empty] | N | N | N | 140 | 0.49 | 61 | 50754 | 98440 | 730 | 14300 | 8 | 1 | 20 | 2018-01-14 21:00 | 1568 | 141 |  | 32 | 14 | *연연주 혼탕부 성분확인 ID:301.401 | [14 empty] | 51.21 | 83.33 | 0 | 0 | 0 |  | 650 | 400 | 선택 | 선택 | 0 | 0 | 0 |  | 650 | 400 | 선택 | 선택 | 해제 | 미정 | 미정 | 미정 | 미정 |  | 미정 | BT180180 | C
A43084 | 2018-01-14 | 1 | C |  | 11 | A | STB2 | 베어링강 | STB (SF) | BM#1 | 1610 | 40 | 1558 | 1546 | 29 | 4500 |  | 3 | 0.3 | 28 |  | -1.15 | 1516 | 1553 | 16.56 | 0 |  | 32 | 19 | 57 | Y |  | 2018-01-14 21:41 | 60 | 1083 | 30 | 28 | 27 | 26 | 26 | 26 | 26 | 25 | 24 | 24 | 24 | 23 | 23 | 23 | 26 | 27 | 23 | 26 | -0.08 |  | 50 | Y | 0 |  |  |  | 1.21 |  |  |  |  | N | N | Y | 190 | 0.48 | 62 | 101508 | 97250 | 7080 | 16300 | 6 | 1 |  | 2018-01-14 21:48 | 1516 | 109 |  | 34 |  | 〃 | [14 empty] | 97.37 | 100 | 0 | 0 | 0 |  | 650 |  | 해제 | 해제 | 0 | 0 | 0 |  | 650 |  | 해제 | 해제 | 선택 | 미정 | 미정 | 선택 | 미정 |  | 미정 | BT180180 | H
B43057 | 2018-01-14 | 2 | C |  | 3 | A | SCM435HF | 소입성보증강 | D | BM#2 | 1558 | 43 | 1604 | 1545 | 35 | 7000 |  | 1 | 0.5 | 19 |  | 0 | 1570 | 1620 | 0 | 9.59 | 0 | 18 | 5 | 70 | Y |  | 2018-01-14 22:06 | 73 | 1082 | 25 | 31 | 35 | 37 | 37 | 37 | 37 | 36 | 35 | 34 | 32 | 31 | 28 | 28 | 34 | 37 | 28 | 37 | -0.2 | Y | 44.98 | Y | -0.6 | [8 empty] | N | N | N | 130 | 0.49 | 62 | 93049 | 101660 | 50 | 14600 | 8 | 1 | 30 | 2018-01-14 22:13 | 1576 | 123 |  | 28 | [16 empty] | 93.33 | 72.73 | 0 | 0 | 0 |  | 650 | 400 | 선택 | 선택 | 0 | 0 | 0 |  | 650 | 400 | 선택 | 선택 | 해제 | 미정 | 미정 | 미정 | 미정 |  | 미정 | BT180180 | C
A43085 | 2018-01-14 | 1 | C |  | 12 | A | STB2 | 베어링강 | STB (SF) | BM#1 | 1637 | 41 | 1551 | 1556 | 33 | 4300 |  | 3 | 0.3 | 28 |  | -1.12 | 1515 | 1551 | 17.36 | 0 |  | 10 | 53 | 52 | Y |  | 2018-01-14 22:53 | 59 | 1084 | 21 | 25 | 28 | 30 | 31 | 31 | 30 | 30 | 30 | 29 | 29 | 29 | 28 | 26 | 29 | 31 | 26 | 30 | -0.11 | Y | 44.98 | Y | -0.4 |  |  |  | 1.16 |  |  |  |  | N | N | Y | 180 | 0.48 | 65 | 101508 | 100150 | 7000 | 16500 | 6 | 1 |  | 2018-01-14 23:00 | 1515 | 110 |  | 27 | 9 | 〃 | [14 empty] | 94.73 | 100 | 0 | 0 | 0 |  | 650 |  | 해제 | 해제 | 0 | 0 | 0 |  | 650 |  | 해제 | 해제 | 선택 | 미정 | 미정 | 선택 | 미정 |  | 미정 | BT180180 | H
B43058 | 2018-01-14 | 2 | C |  | 4 | A | SCM435HF | 소입성보증강 | D | BM#2 | 1629 | 41 | 1637 | 1575 | 34 | 6400 |  | 1 | 0.5 | 21 |  | 0 | 1563 | 1628 | 0 | 8.73 | 0 | 22 | 79 | 68 | Y |  | 2018-01-14 23:07 | 66 | 1088 | 25 | 28 | 30 | 31 | 32 | 32 | 31 | 30 | 29 | 28 | 27 | 25 |  | 25 | 29 | 32 | 25 | 0 | -0.2 | Y | 34.98 | Y | -0.4 | [8 empty] | N | N | N | 120 | 0.5 | 57 | 93049 | 95100 | 990 | 15700 | 8 | 1 | 10 | 2018-01-14 23:15 | 1563 | 123 |  | 31 | [16 empty] | 96.93 | 72.73 | 0 | 0 | 0 |  | 650 | 400 | 선택 | 선택 | 0 | 0 | 0 |  | 650 | 400 | 선택 | 선택 | 해제 | 미정 | 미정 | 미정 | 미정 |  | 미정 | BT180180 | C
A43086 | 2018-01-14 | 1 | C |  | 13 | A | STB2 | 베어링강 | STB (SF) | BM#1 | 1591 | 41 | 1554 | 1554 | 31 | 4600 |  | 3 | 0.31 | 28 |  | -1.13 | 1518 | 1554 | 16.34 | 0 |  | 2 | 22 | 59 | Y |  | 2018-01-14 23:56 | 62 | 1091 | 25 | 28 | 30 | 31 | 31 | 33 | 33 | 32 | 32 | 32 | 32 | 32 | 31 | 31 | 31 | 33 | 31 | 32 | -0.06 | Y | 35.02 | Y | -0.2 |  |  |  | 1.3 |  |  |  |  | N | N | Y | 230 | 0.48 | 62 | 84590 | 97500 | 7070 | 15800 | 6 | 1 |  | 2018-01-15 00:04 | 1518 | 110 |  | 30 |  | 〃 | [14 empty] | 80.95 | 100 | 0 | 0 | 0 |  | 650 |  | 해제 | 해제 | 0 | 0 | 0 |  | 650 |  | 해제 | 해제 | 선택 | 미정 | 미정 | 선택 | 미정 |  | 미정 | BT180180 | H
B43059 | 2018-01-14 | 2 | C |  | 5 | A | SCM435HF | 소입성보증강 | D | BM#2 | 1585 | 49 | 1634 | 1534 | 40 | 7600 |  | 1 | 0.5 | 22 |  | 0 | 1557 | 1627 | 0 | 9.41 | 0 | 6 | 55 | 51 | Y |  | 2018-01-15 00:22 | 60 | 1085 | 22 | 27 | 31 | 33 | 33 | 33 | 32 | 31 | 30 | 29 | 28 | 26 | 24 | 24 | 29 | 33 | 24 | 33 | -0.2 | Y | 44.98 | Y | -0.4 | [8 empty] | N | N | N | 110 | 0.5 | 61 | 93049 | 100210 | 110 | 14500 | 8 | 1 | 20 | 2018-01-15 00:31 | 1557 | 122 |  | 17 | [16 empty] | 93.8 | 72.73 | 0 | 0 | 0 |  | 650 | 400 | 선택 | 선택 | 0 | 0 | 0 |  | 650 | 400 | 선택 | 선택 | 해제 | 미정 | 미정 | 미정 | 미정 |  | 미정 | BT180180 | H
A43087 | 2018-01-14 | 1 | C |  | 14 | A | STB2 | 베어링강 | STB (SF) | BM#1 | 1583 | 41 | 1559 | 1552 | 30 | 4500 |  | 3 | 0.31 | 28 |  | -1.44 | 1513 | 1559 | 14.99 | 0 |  | 19 | 26 | 56 | Y |  | 2018-01-15 00:58 | 57 | 1095 | 30 | 31 | 31 | 32 | 31 | 31 | 30 | 29 | 29 | 29 | 28 | 27 | 27 | 27 | 30 | 32 | 27 | 31 | -0.11 | Y | 44.97 | Y | 0 |  |  |  | 1.23 |  |  |  |  | N | N | Y | 220 | 0.48 | 64 | 101508 | 98000 | 7000 | 16500 | 6 | 1 |  | 2018-01-15 01:06 | 1513 | 112 |  | 32 |  | 〃 | [14 empty] | 96.67 | 100 | 0 | 0 | 0 |  | 650 |  | 해제 | 해제 | 0 | 0 | 0 |  | 650 |  | 해제 | 해제 | 선택 | 미정 | 미정 | 선택 | 미정 |  | 미정 | BT180180 | H
B43060 | 2018-01-14 | 2 | C | 잔강최소화전 | 6 | A | SCM435HF | 소입성보증강 | D | BM#2 | 1570 | 56 | 1624 | 1515 | 48 | 9300 |  | 1 | 0.53 | 18 |  | 0 | 1638 | 1638 | 0 | 8.05 | 0 | 33 | 36 | 520 | Y |  | 2018-01-15 01:31 | 141 | 1080 | 21 | 37 | 42 | 45 | 46 | 46 | 46 | 45 | 44 | 42 | 41 | 39 |  | 39 | 41 | 46 | 39 | 46 | -0.2 | Y | 35.02 | Y | -0.4 | [8 empty] | N | N | N | 100 | 0.49 | 58 | 91325 | 94030 | 970 | 3000 | 8 | 1 | 10 | 2018-01-15 01:38 | 1580 | 118 |  | 11 | [16 empty] | 96.13 | 72.73 | 0 | 3100 | 0 |  | 650 | 400 | 선택 | 선택 | 0 | 3100 | 0 |  | 650 | 400 | 선택 | 선택 | 해제 | 미정 | 미정 | 미정 | 미정 |  | 미정 | BT180180 | C
A43088 | 2018-01-14 | 1 | C |  | 15 | A | STB2 | 베어링강 | STB (SF) | BM#1 | 1570 | 49 | 1549 | 1538 | 37 | 5900 |  | 3 | 0.31 | 28 |  | -1.26 | 1509 | 1549 | 19.23 | 0 |  | 32 | 20 | 62 | Y |  | 2018-01-15 02:21 | 53 | 1077 | 26 | 30 | 31 | 32 | 32 | 31 | 30 | 30 | 29 | 28 | 27 | 26 | 26 | 26 | 29 | 32 | 26 | 30 | -0.13 | Y | 45.03 | Y | 0 |  |  |  | 1.99 |  |  |  |  | N | N | Y | 210 | 0.48 | 63 | 101508 | 98600 | 7000 | 16300 | 6 | 1 |  | 2018-01-15 02:28 | 1509 | 105 |  | 14 |  | 〃 | [14 empty] | 96.13 | 100 | 0 | 0 | 0 |  | 650 |  | 해제 | 해제 | 0 | 0 | 0 |  | 650 |  | 해제 | 해제 | 선택 | 미정 | 미정 | 선택 | 미정 |  | 미정 | BT180180 | H
B43061 | 2018-01-14 | 2 | C | 잔강최소화 | 7 | A | AE4140MB | 합금강 | D1 | BM#2 | 1613 | 44 | 1644 | 1565 | 39 | 7300 |  | 1 | 0.51 | 18 |  | 0 | 1632 | 1632 | 2.79 | 0.19 | 0 | 18 | 6 | 54 | Y |  | 2018-01-15 02:38 | 140 | 1089 | -206 | 24 | 44 | 44 | 45 | 44 | 44 | 43 | 43 | 42 | 41 | 41 |  | 41 | 34 | 45 | 41 | 44 | -0.13 | Y | 30.82 | Y | 0 |  |  |  | 1.2 |  |  |  |  | N | N | N | 150 | 0.48 | 54 | 94387 | 99100 | 4050 | 14800 | 8 | 1 | 20 | 2018-01-15 02:44 | 1577 | 120 |  | 16 | [16 empty] | 91.5 | 75 | 2500 | 0 | 0 |  | 650 | 400 | 선택 | 선택 | 2500 | 0 | 0 |  | 650 | 400 | 선택 | 선택 | 선택 | 미정 | 미정 | 미정 | 선택 | 6 | 미정 | RB101.60 | C
A43089 | 2018-01-14 | 1 | C |  | 16 | A | STB2 | 베어링강 | STB (SF) | BM#1 | 1585 | 43 | 1549 | 1538 | 35 | 5900 |  | 3 | 0.36 | 28 |  | -0.93 | 1519 | 1549 | 22.05 | 0 |  | 10 | 54 | 65 | Y |  | 2018-01-15 03:16 | 63 | 1096 | 25 | 30 | 33 | 35 | 36 | 36 | 36 | 35 | 34 | 33 | 33 | 32 | 31 | 31 | 33 | 36 | 31 | 36 | -0.11 | Y | 44.98 | Y | 0 |  |  |  | 1.89 |  |  |  |  | N | N | Y | 200 | 0.48 | 70 | 101508 | 107350 | 6980 | 16000 | 6 | 1 |  | 2018-01-15 03:26 | 1519 | 109 |  | 24 |  | 〃 | [14 empty] | 88.77 | 100 | 0 | 0 | 0 |  | 650 |  | 해제 | 해제 | 0 | 0 | 0 |  | 650 |  | 해제 | 해제 | 선택 | 미정 | 미정 | 선택 | 미정 |  | 미정 | BT180180 | H
B43062 | 2018-01-14 | 2 | C |  | 8 | B | AE4140MB | 합금강 | D1 | BM#2 | 1623 | 45 | 1635 | 1556 | 38 | 6800 |  | 1 | 0.51 | 18 |  | 0 | 1620 | 1620 | 2.32 | 0 | 0 | 22 | 80 | 69 | Y |  | 2018-01-15 03:39 | 128 | 1085 | 38 | 42 | 44 | 46 | 46 | 45 | 44 | 43 | 41 | 40 | 38 | 37 | 35 | 35 | 42 | 46 | 35 | 0 | -0.24 | Y | 45 | Y | -0.4 |  |  |  | 0.79 |  |  |  |  | N | N | N | 140 | 0.49 | 63 | 101062 | 102390 | 90 | 14700 | 8 | 1 |  | 2018-01-15 03:45 | 1573 | 112 |  | 13 | [16 empty] | 97.79 | 100 | 0 | 0 | 0 |  | 650 | 400 | 선택 | 선택 | 0 | 0 | 0 |  | 650 | 400 | 선택 | 선택 | 선택 | 미정 | 미정 | 미정 | 미정 |  | 미정 | RB114.30 | C
A43090 | 2018-01-14 | 1 | C |  | 17 | A | STB2 | 베어링강 | STB (SF) | BM#1 | 1612 | 42 | 1559 | 1530 | 33 | 5500 |  | 3 | 0.31 | 29 |  | -1.37 | 1514 | 1559 | 22.66 | 0 |  | 2 | 23 | 62 | Y |  | 2018-01-15 04:23 | 58 | 1087 | 29 | 30 | 29 | 30 | 30 | 29 | 29 | 29 | 29 | 28 | 28 | 27 | 26 | 26 | 29 | 30 | 26 | 30 | -0.09 | Y | 44.98 | Y | -0.2 |  |  |  | 1.55 |  |  |  |  | N | N | Y | 190 | 0.48 | 60 | 101508 | 95610 | 7090 | 15650 | 6 | 1 |  | 2018-01-15 04:28 | 1514 | 112 |  | 28 |  | *STR#1 LOOP6번 표면과냉 발생되어 비수량50%줄임 | [14 empty] | 98.94 | 100 | 0 | 0 | 0 |  | 650 |  | 해제 | 해제 | 0 | 0 | 0 |  | 650 |  | 해제 | 해제 | 선택 | 미정 | 미정 | 선택 | 미정 |  | 미정 | BT180180 | H
B43063 | 2018-01-14 | 2 | A |  | 9 | A | AE4140MB | 합금강 | D1 | BM#2 | 1565 | 45 | 1624 | 1545 | 38 | 7600 |  | 1 | 0.51 | 19 |  | 0 | 1556 | 1616 | 3.24 | 0 | 0 | 6 | 56 | 74 | Y |  | 2018-01-15 04:42 | 64 | 1088 | 30 | 32 | 32 | 33 | 34 | 33 | 31 | 30 | 29 | 28 | 27 | 26 | 25 | 20 | 28 | 34 | 20 | 0 | -0.25 | Y | 54.98 | Y | -0.4 |  |  |  | 1.05 |  |  |  |  | N | N | N | 130 | 0.41 | 72 | 151266 | 97280 | 2250 | 17300 | 8 | 1 |  | 2018-01-15 04:50 | 1556 | 114 |  | 15 |  | *전공정 요청 20% 이상 감속주입(전공정 성분 오버), 이상공정 등록 및 생관통보 *연연주 혼탕부 성분확인 308~310.409~411 | [14 empty] | 152.79 | 100 | 0 | 0 | 0 |  | 650 | 400 | 선택 | 선택 | 0 | 0 | 0 |  | 650 | 400 | 선택 | 선택 | 선택 | 미정 | 미정 | 미정 | 미정 |  | 미정 | RB139.70 | C
A43091 | 2018-01-14 | 1 | A | TUNDISH교체전 | 18 | A | STB2 | 베어링강 | STB (SF) | BM#1 | 1609 | 42 | 1558 | 1540 | 34 | 5600 |  | 3 | 0.32 | 28 |  | -1.27 | 1517 | 1558 | 24.77 | 0 |  | 19 | 27 | 66 | Y |  | 2018-01-15 05:24 | 61 | 1083 | 25 | 27 | 30 | 30 | 31 | 30 | 30 | 30 | 29 | 29 | 28 | 27 | 27 | 27 | 29 | 31 | 27 | 30 | -0.1 | Y | 40.03 | Y | 0 |  |  |  | 1.5 |  |  |  |  | N | N | M | 180 | 0.48 | 64 | 106561 | 103050 | 7000 | 1800 | 6 | 1 |  | 2018-01-15 05:29 | 1517 | 119 |  | 31 |  | *STR#1 LOOP6번 표면과냉 발생되어 비수량50%줄임 | 498665CFBC634846B77C9C2F590757B5 | B03E1CCFACAF4066953E422F89AA4129 | 1F8DFF1C07C64DCE821B27FEFAC3A025 | [11 empty] | 96.83 | 100 | 0 | 3800 | 0 |  | 650 |  | 해제 | 해제 | 0 | 3500 | 0 |  | 650 |  | 해제 | 해제 | 선택 | 미정 | 미정 | 선택 | 미정 |  | 미정 | BT180180 | H
B43064 | 2018-01-14 | 2 | A |  | 10 | A | AE4140M12 | 합금강 | D | BM#2 | 1591 | 44 | 1615 | 1556 | 35 | 6700 |  | 3 | 0.31 | 19 |  | 70.84 | 1549 | 0 | 13.78 | 0 |  | 33 | 37 | 68 | Y |  | 2018-01-15 05:58 | 58 | 1091 | 18 | 22 | 26 | 29 | 30 | 30 | 30 | 29 | 28 | 28 | 27 | 26 | 26 | 24 | 27 | 30 | 24 | 30 | -0.12 | Y | 50.02 | Y | -0.2 |  |  |  | 0.98 |  |  |  |  | N | N | Y | 120 | 0.47 | 72 | 45996 | 111330 | 30 | 16400 | 8 | 1 |  | 2018-01-15 06:00 | 1549 | 121 |  | 14 |  | *연연주 혼탕부 301.401 *STR#1,2 과압발생 S/R재셋팅(2회) | [14 empty] | 41.97 | 100 | 0 | 0 | 0 |  | 650 | 400 | 해제 | 해제 | 0 | 0 | 0 |  | 650 | 400 | 해제 | 해제 | 선택 | 미정 | 미정 | 미정 | 미정 |  | 미정 | RB228.60 | C
A43092 | 2018-01-14 | 1 | A | TUNDISH교체 | 1 | A | SCR420HB | 소입성보증강 | C2 | BM#1 | 1604 | 67 | 1635 | 1567 | 45 | 8600 |  | 3 | 0.29 | 22 |  | -1.57 | 1608 | 1649 | 0.19 | 19.12 |  | 32 | 21 | 62 | Y |  | 2018-01-15 06:44 | 100 | 1107 | 28 | 36 | 32 | 38 | 43 | 46 | 47 | 49 | 50 | 51 |  |  |  | 51 | 43 | 51 | 51 | 0 | 0 |  |  | Y | 0.2 |  | 2.25 | 2.25 | [5 empty] | N | N | N | 150 | 0.52 | 53 | 101508 | 95250 | 7050 | 14150 | 9 | 1 |  | 2018-01-15 06:53 | 1608 | 150 |  | 42 |  | *T/D가열온도:자동-1373`.수동건-1352`.STR#1:1001.STR#2:1044.T/D FLUX 유:15,용:225 | [14 empty] | 99.23 | 100 | 1000 | 0 | 0 |  | 450 |  | 선택 | 선택 | 1000 | 0 | 0 |  | 450 |  | 선택 | 선택 | 해제 | 미정 | 미정 | 선택 | 선택 |  | 미정 | BT180180 | H
B43065 | 2018-01-14 | 2 | A | 연주종료 | 11 | A | AE4140M12 | 합금강 | D | BM#2 | 1597 | 44 | 1635 | 1564 | 37 | 7500 |  | 1 | 0.49 | 19 |  | -2.32 | 1562 | 1628 | 2.57 | 0 | 0 | 18 | 7 | 62 | Y |  | 2018-01-15 07:04 | 71 | 1095 | 22 | 24 | 31 | 34 | 36 | 37 | 37 | 36 | 35 | 34 | 34 | 33 | 31 | 30 | 33 | 37 | 30 | 34 | -0.18 | Y | 39.98 | Y | -0.2 |  |  |  | 0.94 |  |  |  |  | N | N | N | 110 | 0.47 | 64 | 100141 | 99690 | 6660 | 2000 | 8 | 1 |  | 2018-01-15 07:09 | 1562 | 125 |  | 23 |  | *연주종료 08:49(정기보수) | 9D7097D329F24DD59DCADDCA63D711D3 | 86A4CC5F1AAB4F6088981D2D8FE02480 | E563C25E37FA40A394A2C6AE0F2AFCE0 |  |  | B7BC20017C4D478BA6C140564500639D | 37B77500B49F44AAA3285441E5955224 | 50D8172C972A4E59A039F59F8D82E4E3 | 8A1D5B48F7704946BE35A1B43389BC4C | 2494B538933D400190FEFA2E8F40565D | 6C396026B15246FDABABEFC7E889F1CD | F7B9CABBD4F74549AE8EA84573195333 | C4130F5C52A44108B76144687EF266A7 |  | 98.18 | 100 | 0 | 3670 | 0 |  | 650 | 400 | 해제 | 해제 | 0 | 3525 | 0 |  | 650 | 400 | 해제 | 해제 | 선택 | 미정 | 미정 | 미정 | 미정 |  | 미정 | RB184.15 | C
A43093 | 2018-01-15 | 1 | A |  | 2 | A | SCR420HB | 소입성보증강 | C2 | BM#1 | 1621 | 47 | 1641 | 1573 | 37 | 6600 |  | 3 | 0.3 | 21 |  | -1.75 | 1584 | 1630 | 0 | 19.99 |  | 10 | 55 | 75 | Y |  | 2018-01-15 07:45 | 76 | 1077 | 50 | 43 | 39 | 37 | 36 | 34 | 33 | 32 | 31 | 30 | 30 |  |  | 30 | 36 | 39 | 30 | 0 | -0.22 |  | 40 | Y | 0 | [8 empty] | N | N | N | 140 | 0.55 | 54 | 84590 | 95860 | 7010 | 14700 | 9 | 2 |  | 2018-01-15 07:53 | 1584 | 132 |  | 38 | [16 empty] | 82.29 | 100 | 0 | 0 | 0 |  | 450 |  | 선택 | 선택 | 0 | 0 | 0 |  | 450 |  | 선택 | 선택 | 해제 | 미정 | 미정 | 선택 | 미정 |  | 미정 | BT180180 | H
B43067 | 2018-01-15 | 2 | A |  | 3 | A | SCR420HB | 소입성보증강 | C2 | BM#1 | 1590 | 46 | 1646 | 1537 | 38 | 8000 |  | 1 | 0.5 | 18 |  | -2.25 | 1571 | 1635 | 0 | 4.7 | 0 | 6 | 57 | 64 | Y |  | 2018-01-15 08:56 | 63 | 1136 | 28 | 33 | 37 | 40 | 40 | 39 | 38 | 37 | 35 | 33 | 31 |  |  | 31 | 36 | 40 | 31 | 0 | -0.26 | Y | 34.97 | Y | -0.4 | [8 empty] | N | N | N | 130 | 0.54 | 53 | 84590 | 95020 | 7130 | 15100 | 09 | 2 |  | 2018-01-15 09:02 | 1582 | 115 |  | 21 |  | *주입말 전공정 지연으로 감속주입 | [14 empty] | 82.57 | 100 | 0 | 0 | 0 |  | 450 |  | 선택 | 선택 | 0 | 0 | 0 |  | 450 |  | 선택 | 선택 | 해제 | 미정 | 미정 | 선택 | 미정 |  | 미정 | BT180180 | H
B43068 | 2018-01-15 | 2 | A |  | 4 | A | SCR420HB | 소입성보증강 | C2 | BM#1 | 1599 | 47 | 1644 | 1554 | 34 | 7200 |  | 1 | 0.53 | 18 |  | -2.47 | 1571 | 1642 | 0 | 6.81 | 0 | 33 | 38 | 43 | Y |  | 2018-01-15 09:58 | 63 | 1127 | 27 | 34 | 40 | 42 | 43 | 43 | 41 | 40 | 40 | 38 | 36 | 34 | 32 | 32 | 38 | 43 | 32 | 40 | -0.27 | Y | 40.02 | Y | -0.4 | [8 empty] | N | N | N | 120 | 0.47 | 62 | 101508 | 96020 | 7050 | 14620 | 9 | 2 |  | 2018-01-15 10:04 | 1583 | 112 |  | 16 |  | *전공정 지연으로 감속주입 | [14 empty] | 98.55 | 100 | 0 | 0 | 0 |  | 450 |  | 선택 | 선택 | 0 | 0 | 0 |  | 450 |  | 선택 | 선택 | 해제 | 미정 | 미정 | 선택 | 미정 |  | 미정 | BT180180 | H
B43069 | 2018-01-15 | 2 | A |  | 5 | A | SCR420HB | 소입성보증강 | C2 | BM#1 | 1575 | 53 | 1627 | 1534 | 42 | 8900 |  | 1 | 0.49 | 18 |  | -1.69 | 1580 | 1633 | 0 | 3.64 | 0 | 32 | 22 | 51 | Y |  | 2018-01-15 11:12 | 72 | 1126 | 26 | 35 | 39 | 40 | 42 | 42 | 41 | 40 | 40 | 39 | 38 | 36 |  | 36 | 38 | 42 | 36 | 40 | -0.17 | Y | 35 | Y | -0.4 | [8 empty] | N | N | N | 110 | 0.47 | 59 | 84590 | 93970 | 7080 | 14850 | 9 | 2 |  | 2018-01-15 11:10 | 1580 | 118 |  | 7 |  | *전공정 지연으로 감속주입 | [14 empty] | 83.75 | 100 | 0 | 0 | 0 |  | 450 |  | 선택 | 선택 | 0 | 0 | 0 |  | 450 |  | 선택 | 선택 | 해제 | 미정 | 미정 | 선택 | 미정 |  | 미정 | BT180180 | H
B43070 | 2018-01-15 | 2 | A |  | 6 | A | SCR420HB | 소입성보증강 | C2 | BM#1 | 1580 | 48 | 1636 | 1535 | 43 | 9200 |  | 1 | 0.49 | 19 |  | -2.67 | 1575 | 1639 | 0 | 2.83 | 0 | 22 | 82 | 99 | Y |  | 2018-01-15 12:07 | 67 | 1113 | 31 | 36 | 39 | 41 | 40 | 40 | 40 | 39 | 38 | 36 | 34 | 33 | 30 | 30 | 37 | 41 | 30 | 40 | -0.24 | Y | 44.97 | Y | -0.6 | [8 empty] | N | N | N | 100 | 0.47 | 62 | 101508 | 97020 | 7090 | 15300 | 9 | 2 |  | 2018-01-15 12:10 | 1587 | 112 |  | 15 |  | *전공정 지연으로 감속주입 | [14 empty] | 97.6 | 100 | 0 | 0 | 0 |  | 450 |  | 선택 | 선택 | 0 | 0 | 0 |  | 450 |  | 선택 | 선택 | 해제 | 미정 | 미정 | 선택 | 미정 |  | 미정 | BT180180 | H
B43071 | 2018-01-15 | 2 | B |  | 7 | A | SCR420HB | 소입성보증강 | C2 | BM#1 | 1586 | 50 | 1665 | 1525 | 40 | 8100 |  | 1 | 0.51 | 18 |  | -3.01 | 1568 | 1638 | 0 | 4.56 | 0 | 6 | 58 | 82 | Y |  | 2018-01-15 13:12 | 60 | 1132 | 27 | 36 | 42 | 46 | 47 | 47 | 46 | 45 | 44 | 43 | 40 | 39 | 36 | 36 | 42 | 47 | 36 | 0 | -0.27 | Y | 40.02 | Y | -0.6 | [8 empty] | N | N | N | 150 | 0.45 | 62 | 101508 | 91000 | 5000 | 15100 | 9 | 2 |  | 2018-01-15 13:18 | 1585 | 105 |  | 15 |  | *전기로 작업지연으로 감속주입 *20%이상감속 이상재ID:104~106.204~206 *STR#1,2 코너부히터기 점검으로 미적용 이상재ID:103.104.203.204 | [14 empty] | 105.74 | 100 | 0 | 0 | 0 |  | 450 |  | 해제 | 선택 | 0 | 0 | 0 |  | 450 |  | 해제 | 선택 | 해제 | 미정 | 선택 | 해제 | 미정 |  | 미정 | BT180180 | H
B43072 | 2018-01-15 | 2 | B |  | 8 | A | SCR420HB | 소입성보증강 | C2 | BM#1 | 1628 | 44 | 1625 | 1565 | 35 | 7200 |  | 1 | 0.52 | 19 |  | 0 | 1576 | 1638 | 0 | 5.49 | 0 | 33 | 39 | 90 | Y |  | 2018-01-15 14:21 | 68 | 1136 | 32 | 37 | 40 | 41 | 42 | 41 | 40 | 39 | 39 | 37 | 36 | 35 | 33 | 28 | 37 | 42 | 28 | 0 | -0.25 | Y | 55.02 | Y | -0.2 | [8 empty] | N | N | N | 140 | 0.4 | 77 | 101508 | 97460 | 5070 | 15100 | 9 | 2 |  | 2018-01-15 14:27 | 1576 | 100 |  | 10 |  | *전기로 작업지연으로 감속주입 *20%이상감속 이상재ID:101~106.201~206 | [14 empty] | 99.03 | 100 | 0 | 0 | 0 |  | 450 |  | 선택 | 선택 | 0 | 0 | 0 |  | 450 |  | 선택 | 선택 | 해제 | 미정 | 선택 | 미정 | 미정 |  | 미정 | BT180180 | H
B43073 | 2018-01-15 | 2 | B |  | 9 | A | SCR420HB | 소입성보증강 | C2 | BM#1 | 1618 | 47 | 1646 | 1577 | 36 | 7200 |  | 1 | 0.51 | 19 |  | -1.88 | 1585 | 1638 | 0 | 5.11 | 0 | 32 | 23 | 87 | Y |  | 2018-01-15 15:32 | 77 | 1132 | 25 | 35 | 42 | 46 | 48 | 47 | 46 | 46 | 45 | 44 | 43 | 43 | 41 | 36 | 42 | 48 | 36 | 46 | -0.22 | Y | 54.98 | Y | -0.4 | [8 empty] | N | N | N | 130 | 0.4 | 75 | 101508 | 99750 | 5080 | 14900 | 9 | 2 |  | 2018-01-15 15:38 | 1585 | 108 |  | 18 |  | *전기로 작업지연으로 감속주입 *20%이상감속 이상재ID:101~106.201~206 | [14 empty] | 96.86 | 100 | 0 | 0 | 0 |  | 450 |  | 선택 | 선택 | 0 | 0 | 0 |  | 450 |  | 선택 | 선택 | 해제 | 미정 | 선택 | 미정 | 미정 |  | 미정 | BT180180 | H
B43074 | 2018-01-15 | 2 | B |  | 10 | A | SCR420HB | 소입성보증강 | C2 | BM#1 | 1605 | 47 | 1655 | 1554 | 37 | 7400 |  | 1 | 0.52 | 18 |  | -2.28 | 1582 | 1642 | 0 | 5.98 | 0 | 18 | 8 | 386 | Y |  | 2018-01-15 16:47 | 74 | 1088 | 32 | 37 | 39 | 42 | 43 | 42 | 42 | 41 | 39 | 39 | 37 | 36 | 34 | 30 | 38 | 43 | 30 | 42 | -0.24 | Y | 54.98 | Y | -0.2 | [8 empty] | N | N | N | 120 | 0.4 | 76 | 101508 | 98200 | 5040 | 15300 | 9 | 2 |  | 2018-01-15 16:51 | 1582 | 114 |  | 22 |  | *전기로 작업지연으로 감속주입 *20%이상감속 이상재ID:101~106.201~206 | [14 empty] | 98.36 | 100 | 0 | 0 | 0 |  | 450 |  | 선택 | 선택 | 0 | 0 | 0 |  | 450 |  | 선택 | 선택 | 해제 | 미정 | 선택 | 미정 | 미정 |  | 미정 | BT180180 | H
B43075 | 2018-01-15 | 2 | B |  | 11 | A | SCR420HB | 소입성보증강 | C2 | BM#1 | 1575 | 52 | 1624 | 1546 | 43 | 8500 |  | 1 | 0.51 | 19 |  | -2.25 | 1575 | 1628 | 0 | 5.83 | 0 | 6 | 59 | 101 | Y |  | 2018-01-15 18:07 | 67 | 1075 | 28 | 33 | 37 | 39 | 39 | 40 | 38 | 38 | 36 | 34 | 33 | 30 | 28 | 27 | 35 | 40 | 27 | 0 | -0.32 | Y | 40 | Y | -0.2 | [8 empty] | N | N | N | 110 | 0.47 | 68 | 101508 | 101190 | 980 | 15700 | 9 | 2 |  | 2018-01-15 18:10 | 1575 | 122 |  | 19 |  | *성분 OVER 작업지연으로 감속주입 *20%이상감속 이상재ID:104~106.204~206 *전공정요청 L/D잔강 이월 안함-이상재등록 | [14 empty] | 99.42 | 100 | 0 | 0 | 0 |  | 450 |  | 선택 | 선택 | 0 | 0 | 0 |  | 450 |  | 선택 | 선택 | 해제 | 미정 | 해제 | 미정 | 미정 |  | 미정 | BT180180 | H
B43076 | 2018-01-15 | 2 | B |  | 12 | A | SCR420HB | 소입성보증강 | C2 | BM#1 | 1612 | 46 | 1646 | 1544 | 37 | 7700 |  | 1 | 0.51 | 18 |  | -1.94 | 1573 | 1618 | 0 | 5.35 | 0 | 33 | 40 | 91 | Y |  | 2018-01-15 19:10 | 65 | 1076 | 23 | 27 | 30 | 31 | 32 | 32 | 31 | 32 | 30 | 30 | 28 | 26 | 25 | 23 | 28 | 32 | 23 | 32 | -0.2 | Y | 45 | Y | -0.4 | [8 empty] | N | N | N | 100 | 0.48 | 70 | 101508 | 105420 | 60 | 15600 | 9 | 2 |  | 2018-01-15 19:16 | 1573 | 124 |  | 27 |  | *성분 OVER 작업지연으로 감속주입 *20%이상감속 이상재ID:101.102.201.202 *전공정요청 L/D잔강 이월 안함-이상재등록 | [14 empty] | 97.6 | 100 | 0 | 0 | 0 |  | 450 |  | 선택 | 선택 | 0 | 0 | 0 |  | 450 |  | 선택 | 선택 | 해제 | 미정 | 미정 | 미정 | 미정 |  | 미정 | BT180180 | H
B43077 | 2018-01-15 | 2 | B |  | 13 | A | SCR420HB | 소입성보증강 | C2 | BM#1 | 1622 | 52 | 1614 | 1534 | 41 | 8500 |  | 1 | 0.5 | 19 |  | -1.79 | 1589 | 1642 | 0 | 5.34 | 0 | 32 | 24 | 74 | Y |  | 2018-01-15 20:10 | 81 | 1082 | 19 | 32 | 38 | 42 | 44 | 45 | 46 | 45 | 44 | 42 | 41 | 38 |  | 38 | 40 | 46 | 38 | 0 | -0.32 | Y | 24.98 | Y | -0.6 | [8 empty] | N | N | N | 150 | 0.55 | 57 | 84590 | 102620 | 110 | 14400 | 9 | 2 |  | 2018-01-15 20:20 | 1589 | 137 |  | 37 |  | *전공정요청 L/D잔강 이월 안함-이상재등록 | [14 empty] | 82.45 | 100 | 0 | 0 | 0 |  | 450 |  | 선택 | 선택 | 0 | 0 | 0 |  | 450 |  | 선택 | 선택 | 해제 | 미정 | 미정 | 미정 | 미정 |  | 미정 | BT180180 | H
B43078 | 2018-01-15 | 2 | C | TUNDISH교체전 | 14 | A | SCR420HB | 소입성보증강 | C2 | BM#1 | 1611 | 55 | 1615 | 1565 | 43 | 9000 |  | 1 | 0.52 | 19 |  | -2 | 1589 | 1646 | 0 | 6.01 | 0 | 18 | 9 | 50 | Y |  | 2018-01-15 21:24 | 81 | 1090 | 36 | 42 | 49 | 53 | 55 | 55 | 54 | 53 | 52 | 50 | 47 | 45 | 41 | 41 | 49 | 55 | 41 | 0 | -0.35 | Y | 40.02 | Y | -0.8 | [8 empty] | N | N | N | 140 | 0.5 | 64 | 107931 | 100760 | 1240 | 2000 | 9 | 2 |  | 2018-01-15 21:28 | 1589 | 123 |  | 22 |  | *전공정요청 L/D잔강 이월 안함-이상재등록 *전공정요청 감속주입 | 893215BFA9B14350AD0B5EB4AF4BA9F3 | 442423EB9D81440EA937BCF2A87A5459 | 59DDAD2F98B74632B7758EC3CEA995D2 | [11 empty] | 105.81 | 100 | 0 | 3000 | 0 |  | 450 |  | 선택 | 선택 | 0 | 3000 | 0 |  | 450 |  | 선택 | 선택 | 해제 | 미정 | 미정 | 미정 | 미정 |  | 미정 | BT180180 | H
B43079 | 2018-01-15 | 2 | C | TUNDISH교체 | 1 | A | SFMN438VM2 | 합금강 | KFMN443계 | BM#1 | 1670 | 44 | 1667 | 1617 | 27 | 5700 |  | 1 | 0.49 | 21 |  | -2.38 | 1574 | 1649 | 0 | 3.81 | 0 | 6 | 60 | 74 | Y |  | 2018-01-15 22:36 | 83 | 1080 | -32 | 39 | 35 | 37 | 39 | 42 | 43 | 44 | 44 | 43 | 42 |  |  | 42 | 39 | 44 | 42 | 0 | -0.13 |  | 14.98 | Y | -0.2 |  | 2.39 | 2.33 | [5 empty] | N | N | M | 150 | 0.45 | 59 | 97308 | 92800 | 4940 | 14600 | 4 | 1 |  | 2018-01-15 22:41 | 1574 | 137 |  | 37 | [16 empty] | 99.5 | 100 | 1000 | 0 | 0 |  | 650 |  | 해제 | 해제 | 1000 | 0 | 0 |  | 650 |  | 해제 | 해제 | 미정 | 미정 | 선택 | 해제 | 미정 |  | 미정 | SB150150 | H
B43080 | 2018-01-15 | 2 | C |  | 2 | B | SFMN438VM2 | 합금강 | KFMN443계 | BM#1 | 1644 | 37 | 1644 | 1584 | 30 | 5900 |  | 1 | 0.51 | 19 |  | -2.66 | 1556 | 1629 | 0 | 4.12 | 0 | 33 | 41 | 63 | Y |  | 2018-01-16 00:07 | 65 | 1090 | 40 | 43 | 43 | 41 | 40 | 39 | 38 | 37 | 37 | 36 | 34 | 33 | 31 | 38 | 32 | 43 | 18 | 0 | -0.38 | Y | 67.05 | Y | 0.6 |  |  |  | 1.49 |  |  |  |  | N | N | Y | 140 | 0.41 | 92 | 99360 | 94820 | 190 | 9300 | 4 | 1 |  | 2018-01-16 00:11 | 1567 | 95 |  | 5 |  | *HEAT평균 20%이상 감속주입ID:101~106.201~206 *전공정 와이어 투입기 안되어 L/D지연 T/D 잔강12톤 이하 발생 레벨기준미달ID:104.105.204.205 *전공정L/D지연 잔강이월 미실시 | [14 empty] | 102.96 | 100 | 0 | 0 | 0 |  | 650 |  | 해제 | 해제 | 0 | 0 | 0 |  | 650 |  | 해제 | 해제 | 미정 | 미정 | 미정 | 미정 | 미정 |  | 미정 | SB150150 | H
B43081 | 2018-01-15 | 2 | C |  | 3 | A | SFMN438VM2 | 합금강 | KFMN443계 | BM#1 | 1581 | 43 | 1597 | 1537 | 35 | 7400 |  | 1 | 0.49 | 18 |  | 0 | 1618 | 1618 | 0 | 3.6 | 0 | 32 | 25 | 99 | Y |  | 2018-01-16 01:24 | 127 | 1085 | 38 | 37 | 38 | 37 | 36 | 36 | 34 | 33 | 31 | 30 |  |  |  | 30 | 35 | 38 | 30 | 0 | -0.23 |  | 34.98 | Y | -0.2 |  |  |  | 1.4 |  |  |  |  | N | N | Y | 130 | 0.4 | 48 | 101370 | 88200 | 5010 | 16100 | 4 | 1 |  | 2018-01-16 01:27 | 1573 | 118 |  | 20 |  | *HEAT 평균주속 20%감속주입 ID:101~106.201~206 | [14 empty] | 108.77 | 100 | 0 | 0 | 0 |  | 650 |  | 해제 | 해제 | 0 | 0 | 0 |  | 650 |  | 해제 | 해제 | 미정 | 미정 | 선택 | 미정 | 미정 |  | 미정 | SB150150 | H
B43082 | 2018-01-15 | 2 | C |  | 4 | A | SFMN438VM2 | 합금강 | KFMN443계 | BM#1 | 1576 | 42 | 1624 | 1534 | 35 | 7200 |  | 1 | 0.49 | 18 |  | 0 | 1547 | 1620 | 0 | 3.74 | 0 | 18 | 10 | 110 | Y |  | 2018-01-16 02:21 | 56 | 1091 | 27 | 27 | 27 | 26 | 25 | 24 | 24 | 23 | 22 | 21 | 20 | 19 | 18 | 15 | 23 | 27 | 15 | 27 | -0.2 |  | 60.02 | Y | -0.4 |  |  |  | 1.67 |  |  |  |  | N | N | Y | 120 | 0.4 | 72 | 67848 | 82000 | 9000 | 17000 | 4 | 1 |  | 2018-01-16 02:23 | 1547 | 106 |  | 14 |  | *HEAT 평균주속 20%감속주입 ID:101~104.201~204 *STR#1.2 클로깅 발생 몰드레벨 헌팅 ID:103.104.203.204 *STR#2 클로깅 발생 주속0.40m/min이하 S/R해제ID:.201~204 *L/D잔강9톤 내려보냄 | [14 empty] | 74.56 | 100 | 0 | 0 | 0 |  | 650 |  | 해제 | 해제 | 0 | 0 | 0 |  | 650 |  | 해제 | 해제 | 미정 | 미정 | 선택 | 미정 | 미정 |  | 미정 | SB150150 | H
B43083 | 2018-01-15 | 2 | C | 연주종료 | 5 | B | SFMN438VM2 | 합금강 | KFMN443계 | BM#1 | 1601 | 42 | 1634 | 1516 | 36 | 7400 |  | 1 | 0.49 | 18 |  | 0 | 1560 | 1612 | 0 | 3.84 | 0 | 6 | 61 | 89 | Y |  | 2018-01-16 03:26 | 69 | 1089 | 15 | 22 | 29 | 32 | 33 | 33 | 32 | 31 | 30 | 29 | 28 | 26 | 26 | 22 | 28 | 33 | 22 | 0 | -0.22 | Y | 49.97 | Y | -0.4 |  |  |  | 1.41 |  |  |  |  | N | N | M | 110 | 0.41 | 72 | 77625 | 99500 | 100 | 2000 | 4 | 1 |  | 2018-01-16 03:31 | 1560 | 114 |  | 21 |  | *HEAT 평균주속 20%감속주입 ID:101~105.201~205 *STR#2 클로깅 발생 주속0.40m/min이하 S/R해제ID:201~205 *전공정요청 L/D잔강 이월 미실시 *전공정성분 OVER로 연주종료 05시16분 | 12CA68837B6C415FBFA164AF334CE544 | 7FA5599DD8BE4E7A848157A9FD63ED7A |  | DD37ECFC65DE48B2ADEE57EB3A0CF0CF |  | E620FC0994D34B419C6952D5897799BE |  |  |  | FB91D57A3BEA40A6931F6B1D535E2796 |  |  |  |  | 77.94 | 100 | 0 | 3550 | 0 |  | 650 |  | 해제 | 해제 | 0 | 3300 | 0 |  | 650 |  | 해제 | 해제 | 미정 | 미정 | 미정 | 미정 | 미정 |  | 미정 | SB150150 | H
B43084 | 2018-01-15 | 2 | A | 연주시작 | 1 | B | AE1548M | 합금강 | AE4130M6 | BM#2 | 1585 | 55 | 1654 | 1536 | 39 | 16600 |  | 1 | 0.48 | 20 |  | 0 | 1652 | 1652 | 1.97 | 0 | 0 | 33 | 42 |  | Y |  | 2018-01-16 08:21 | 165 | 1096 | 21 | 19 | 17 | 21 | 24 | 26 | 26 | 27 | 28 | 28 |  |  |  | 28 | 24 | 28 | 28 | 0 | 0 |  | 5 | Y | 0 |  | 1.93 | 1.87 | [5 empty] | N | N | M | 150 | 0.46 | 53 | 84004 | 86520 | 5180 | 15100 | 3 | 2 |  | 2018-01-16 08:24 | 1564 | 349 |  | 18 |  | *턴디쉬 플럭스 120KG/15KG *슬리브 롱노즐 사용 *STR#1,2 W/M과압발생으로 S/R재셋팅 (2회) |  | DB9764C2E544416AB9318A8E4E6874AE | AE2B9C6D794344C1A000B04A45C4F19C | [11 empty] | 93.18 | 100 | 700 | 0 | 0 |  | 650 | 700 | 해제 | 해제 | 700 | 0 | 0 |  | 650 | 700 | 해제 | 해제 | 해제 | 미정 | 선택 | 미정 | 미정 |  | 미정 | SB152152 | C
B43087 | 2018-01-16 | 2 | A |  | 2 | A | AE1548M | 합금강 | AE4130M6 | BM#2 | 1619 | 42 | 1655 | 1565 | 32 | 6600 |  | 1 | 0.48 | 16 |  | -3.28 | 1564 | 1634 | 1.16 | 0 | 0 | 33 | 43 | -147 | Y |  | 2018-01-16 09:22 | 77 | 1138 | 26 | 38 | 44 | 48 | 49 | 50 | 49 | 49 | 48 | 47 | 45 | 42 | 39 | 39 | 44 | 50 | 39 | 49 | -0.31 | Y | 35 | Y | -0.6 |  |  |  | 1.28 |  |  |  |  | N | N | Y | 140 | 0.47 | 61 | 92724 | 93920 | 4080 | 14600 | 3 | 2 |  | 2018-01-16 09:22 | 1564 | 124 |  | 13 | [16 empty] | 93.42 | 100 | 0 | 0 | 0 |  | 650 | 700 | 해제 | 해제 | 0 | 0 | 0 |  | 650 | 700 | 해제 | 해제 | 해제 | 미정 | 미정 | 미정 | 미정 |  | 미정 | SB152152 | C
B43088 | 2018-01-16 | 2 | A | 연주시작 | 1 | A | SHPG2 | 소입성보증강 | C | BM#1 | 1573 | 64 | 1656 | 1527 | 54 | 11800 |  | 3 | 0.32 | 20 |  | -1.82 | 1592 | 1637 | 0 | 18.32 |  | 32 | 27 | 80 | Y |  | 2018-01-16 10:25 | 84 | 1086 | 38 | 42 | 42 | 44 | 45 | 47 | 47 | 47 | 47 | 47 |  |  |  | 47 | 45 | 47 | 47 | 47 | 0 |  | 19.98 | Y | 0 |  | 2.14 | 2.14 | [5 empty] | N | N | N | 150 | 0.52 | 54 | 99674 | 99280 | 7160 | 15050 | 14 | 2 |  | 2018-01-16 10:31 | 1592 | 123 |  | 14 |  | *T/D가열온도:자동-1382`.수동건-1366`.STR#1:1061.STR#2:1031.T/D FLUX 유:15,용:120 | [14 empty] | 93.77 | 100 | 700 | 0 | 0 |  | 410 |  | 선택 | 선택 | 700 | 0 | 0 |  | 410 |  | 선택 | 선택 | 선택 | 미정 | 미정 | 선택 | 선택 |  | 미정 | BT180180 | H
A43094 | 2018-01-16 | 1 | A |  | 3 | A | AE1548M | 합금강 | AE4130M6 | BM#2 | 9999 | 32 | 1658 | 1617 | 28 | 4800 |  | 1 | 0.5 | 16 |  | -2.64 | 1576 | 1646 | 1.23 | 0 | 0 | 19 | 28 | 1429 | Y |  | 2018-01-16 09:59 | 89 | 1147 | 35 | 41 | 46 | 49 | 50 | 51 | 51 | 50 | 49 | 48 | 47 | 46 | 44 | 44 | 47 | 51 | 44 | 0 | -0.2 | Y | 35.03 | Y | -0.4 |  | 0.99 | 0.99 | [5 empty] | N | N | Y | 130 | 0.46 | 61 | 92724 | 92950 | 5070 | 16000 | 3 | 2 |  | 2018-01-16 10:11 | 1576 | 190 |  | 40 | [16 empty] | 95.89 | 100 | 0 | 0 | 0 |  | 650 | 700 | 해제 | 해제 | 0 | 0 | 0 |  | 650 | 700 | 해제 | 해제 | 해제 | 미정 | 선택 | 미정 | 미정 |  | 미정 | SB152152 | C
A43095 | 2018-01-16 | 1 | A |  | 2 | A | SHPG2 | 소입성보증강 | C | BM#1 | 1685 | 78 | 1639 | 1624 | 29 | 4600 |  | 3 | 0.32 | 18 |  | -1.52 | 1578 | 1611 | 0 | 14.94 |  | 2 | 24 | 1610 | Y |  | 2018-01-16 11:14 | 70 | 1155 | 45 | 43 | 42 | 41 | 40 | 38 | 37 | 36 | 34 | 33 | 31 |  |  | 31 | 39 | 42 | 31 | 0 | -0.28 |  | 39.98 | Y | -0.4 | [8 empty] | N | N | N | 140 | 0.55 | 51 | 84590 | 93800 | 7060 | 11360 | 14 | 2 |  | 2018-01-16 11:22 | 1578 | 158 |  | 21 |  | *L/D 강제개공으로 나탕주입-이상재등록ID:105.205 *A43096Heat 강제개공으로 T/D 잔강 미달 | [14 empty] | 83.96 | 100 | 0 | 0 | 0 |  | 410 |  | 선택 | 선택 | 0 | 0 | 0 |  | 410 |  | 선택 | 선택 | 선택 | 미정 | 미정 | 선택 | 미정 |  | 미정 | BT180180 | H
B43089 | 2018-01-16 | 2 | A |  | 4 | B | AE1548 | 합금강 | AE4130M6 | BM#2 | 1588 | 47 | 1637 | 1566 | 39 | 7800 |  | 1 | 0.5 | 16 |  | -3.92 | 1555 | 1640 | 1.46 | 0 | 0 | 5 | 1 | 25854 | Y |  | 2018-01-16 11:29 | 67 | 930 | 40 | 43 | 44 | 46 | 46 | 45 | 44 | 43 | 42 | 41 | 40 | 38 |  | 38 | 43 | 46 | 38 | 0 | -0.2 | Y | 40.02 | Y | -0.4 |  |  |  | 1.16 |  |  |  |  | N | N | Y | 120 | 0.47 | 59 | 93360 | 91890 | 6120 | 15200 | 3 | 2 |  | 2018-01-16 11:34 | 1565 | 113 |  | 14 |  | *L/D 잔강 6.1톤에 T/D내 슬러그 유입됨. 잔강 미이월 이상공정 등록 | [14 empty] | 97.25 | 100 | 0 | 0 | 0 |  | 650 | 700 | 해제 | 해제 | 0 | 0 | 0 |  | 650 | 700 | 해제 | 해제 | 해제 | 미정 | 선택 | 미정 | 미정 |  | 미정 | SB125125 | C
A43096 | 2018-01-16 | 1 | A |  | 3 | A | SHPG2 | 소입성보증강 | C | BM#1 | 1599 | 49 | 1609 | 1525 | 42 | 7500 |  | 3 | 0.31 | 16 |  | -1.82 | 1572 | 1609 | 0 | 12.41 |  | 30 | 55 | 1008 | N | 2 | 2018-01-16 11:53 | 64 | 1131 | 24 | 21 | 20 | 20 | 20 | 20 | 20 | 20 | 19 | 18 |  |  |  | 18 | 20 | 20 | 18 | 20 | -0.05 |  | 35.02 | Y | -0.2 | [8 empty] | N | N | N | 130 | 0.54 | 48 | 84590 | 90570 | 7100 | 14720 | 14 | 2 |  | 2018-01-16 12:17 | 1572 | 122 |  | 38 |  | *L/D 강제개공으로 나탕주입-이상재등록ID:101.201 *L/D 강제개공으로 T/D 잔강 미달 | [14 empty] | 86.71 | 100 | 0 | 0 | 0 |  | 410 |  | 선택 | 선택 | 0 | 0 | 0 |  | 410 |  | 선택 | 선택 | 선택 | 미정 | 미정 | 선택 | 미정 |  | 미정 | BT180180 | H
B43090 | 2018-01-16 | 2 | A |  | 5 | A | AE1548 | 합금강 | AE4130M6 | BM#2 | 1574 | 61 | 1596 | 1546 | 31 | 6000 |  | 3 | 0.39 | 18 |  | -1.74 | 1558 | 1596 | 9.66 | 0.46 |  | 6 | 63 | 63 | Y |  | 2018-01-16 12:20 | 70 | 1129 | 34 | 34 | 34 | 34 | 34 | 34 | 34 | 33 | 33 | 32 | 31 | 31 | 30 | 30 | 33 | 34 | 30 | 34 | -0.08 |  | 49.98 | Y | -0.2 |  |  |  | 0.73 |  |  |  |  | N | N | Y | 110 | 0.48 | 58 | 93024 | 92320 | 7180 | 15400 | 3 | 2 |  | 2018-01-16 12:30 | 1558 | 113 |  | 25 | [16 empty] | 93.59 | 100 | 0 | 0 | 0 |  | 650 | 700 | 해제 | 해제 | 0 | 0 | 0 |  | 650 | 700 | 해제 | 해제 | 해제 | 미정 | 미정 | 선택 | 미정 |  | 미정 | SB125125 | C
A43097 | 2018-01-16 | 1 | B |  | 4 | A | SHPG2 | 소입성보증강 | C | BM#1 | 1578 | 48 | 1605 | 1543 | 40 | 7300 |  | 3 | 0.3 | 17 |  | -1.45 | 1573 | 1605 | 0 | 9.23 |  | 18 | 12 | 89 | Y |  | 2018-01-16 12:59 | 65 | 1122 | 16 | 27 | 30 | 33 | 33 | 33 | 32 | 32 | 31 | 30 | 30 | 29 |  | 29 | 30 | 33 | 29 | 33 | -0.1 | Y | 39.97 | Y | -0.2 | [8 empty] | N | N | N | 120 | 0.55 | 58 | 101508 | 106000 | 7120 | 14900 | 14 | 2 |  | 2018-01-16 13:09 | 1573 | 109 |  | 23 | [16 empty] | 89.83 | 100 | 0 | 0 | 0 |  | 410 |  | 선택 | 선택 | 0 | 0 | 0 |  | 410 |  | 선택 | 선택 | 선택 | 미정 | 미정 | 선택 | 미정 |  | 미정 | BT180180 | H
B43091 | 2018-01-16 | 2 | B |  | 6 | A | AE1548 | 합금강 | AE4130M6 | BM#2 | 1616 | 43 | 1637 | 1561 | 28 | 5700 |  | 1 | 0.49 | 16 |  | 0 | 1623 | 1623 | 1.41 | 0 | 0 | 33 | 44 | 54 | Y |  | 2018-01-16 13:24 | 135 | 1136 | 28 | 38 | 44 | 47 | 48 | 48 | 48 | 48 | 47 | 46 | 45 | 43 |  | 43 | 44 | 48 | 43 | 48 | -0.14 | Y | 34.98 | Y | -0.4 |  |  |  | 1.04 |  |  |  |  | N | N | Y | 100 | 0.47 | 58 | 93024 | 89940 | 5090 | 16600 | 3 | 2 |  | 2018-01-16 13:33 | 1575 | 114 |  | 23 | [16 empty] | 96.7 | 100 | 0 | 0 | 0 |  | 650 | 700 | 해제 | 해제 | 0 | 0 | 0 |  | 650 | 700 | 해제 | 해제 | 해제 | 미정 | 선택 | 미정 | 미정 |  | 미정 | SB125125 | C
A43098 | 2018-01-16 | 1 | B |  | 5 | A | SHPG2 | 소입성보증강 | C | BM#1 | 1591 | 44 | 1604 | 1549 | 38 | 6600 |  | 3 | 0.3 | 17 |  | -1.42 | 1575 | 1605 | 0 | 11 |  | 32 | 28 | 55 | Y |  | 2018-01-16 13:53 | 67 | 1138 | 27 | 33 | 36 | 37 | 38 | 38 | 37 | 36 | 36 | 34 | 33 | 32 |  | 32 | 35 | 38 | 32 | 36 | -0.17 | Y | 35.02 | Y | -0.2 | [8 empty] | N | N | N | 110 | 0.55 | 58 | 101508 | 102420 | 7010 | 14400 | 14 | 2 |  | 2018-01-16 14:02 | 1575 | 106 |  | 30 | [16 empty] | 92.79 | 100 | 0 | 0 | 0 |  | 410 |  | 선택 | 선택 | 0 | 0 | 0 |  | 410 |  | 선택 | 선택 | 선택 | 미정 | 미정 | 선택 | 미정 |  | 미정 | BT180180 | H
B43092 | 2018-01-16 | 2 | B |  | 7 | A | AE1548 | 합금강 | AE4130M6 | BM#2 | 1609 | 46 | 1624 | 1546 | 33 | 6800 |  | 3 | 0.31 | 16 |  | -2.22 | 1562 | 1606 | 9.93 | 0.21 |  | 19 | 29 | 55 | Y |  | 2018-01-16 14:25 | 74 | 1104 | 41 | 42 | 45 | 46 | 46 | 46 | 46 | 46 | 45 | 44 | 43 | 43 | 42 | 42 | 44 | 46 | 42 | 46 | -0.09 | Y | 44.98 | Y | -0.2 |  |  |  | 0.81 |  |  |  |  | N | N | Y | 150 | 0.47 | 64 | 93024 | 99270 | 7130 | 16200 | 3 | 2 |  | 2018-01-16 14:36 | 1562 | 115 |  | 22 | [16 empty] | 87.51 | 100 | 0 | 0 | 0 |  | 650 | 700 | 해제 | 해제 | 0 | 0 | 0 |  | 650 | 700 | 해제 | 해제 | 해제 | 미정 | 미정 | 선택 | 미정 |  | 미정 | SB125125 | C
A43099 | 2018-01-16 | 1 | B |  | 6 | A | SHPG2 | 소입성보증강 | C | BM#1 | 1597 | 43 | 1607 | 1536 | 36 | 6600 |  | 3 | 0.29 | 17 |  | -1.34 | 1579 | 1607 | 0.03 | 14.81 |  | 2 | 25 | 62 | Y |  | 2018-01-16 14:57 | 71 | 1128 | 30 | 36 | 41 | 43 | 45 | 45 | 44 | 44 | 43 | 43 | 42 | 42 |  | 42 | 41 | 45 | 42 | 43 | -0.02 | Y | 35 | Y | 0 | [8 empty] | N | N | N | 100 | 0.55 | 57 | 101508 | 102970 | 1500 | 14300 | 14 | 2 |  | 2018-01-16 15:05 | 1579 | 104 |  | 25 |  | *전공정요청 L/D잔강 이월 안함-이상재등록 | [14 empty] | 97.23 | 100 | 0 | 0 | 0 |  | 410 |  | 선택 | 선택 | 0 | 0 | 0 |  | 410 |  | 선택 | 선택 | 선택 | 미정 | 미정 | 미정 | 미정 |  | 미정 | BT180180 | H
B43093 | 2018-01-16 | 2 | B |  | 8 | B | AE1548 | 합금강 | AE4130M6 | BM#2 | 1629 | 54 | 1615 | 1540 | 31 | 6000 |  | 1 | 0.51 | 16 |  | -2.14 | 1546 | 1599 | 2 | 0 | 0 | 5 | 2 | 71 | Y |  | 2018-01-16 15:48 | 58 | 1080 | 40 | 37 | 35 | 32 | 30 | 29 | 27 | 25 | 23 | 23 | 21 | 20 | 19 | 19 | 28 | 35 | 19 | 0 | -0.32 |  | 50 | Y | -0.2 |  |  |  | 1.61 |  |  |  |  | N | N | Y | 140 | 0.48 | 64 | 92892 | 100970 | 5140 | 15400 | 3 | 2 |  | 2018-01-16 15:45 | 1546 | 112 |  | 7 | [16 empty] | 87.63 | 100 | 0 | 0 | 0 |  | 650 | 700 | 해제 | 해제 | 0 | 0 | 0 |  | 650 | 700 | 해제 | 해제 | 해제 | 미정 | 선택 | 미정 | 미정 |  | 미정 | SB135135 | H
A43100 | 2018-01-16 | 1 | B |  | 7 | A | SHPG2 | 소입성보증강 | C | BM#1 | 1627 | 42 | 1602 | 1533 | 37 | 7100 |  | 3 | 0.31 | 18 |  | -1.67 | 1570 | 1608 | 0 | 15.69 |  | 30 | 56 | 70 | Y |  | 2018-01-16 16:02 | 62 | 1084 | 40 | 36 | 36 | 35 | 34 | 33 | 32 | 31 | 29 | 27 | 26 | 24 | 22 | 22 | 32 | 36 | 22 | 0 | -0.28 |  | 49.98 | Y | -0.4 | [8 empty] | N | N | N | 150 | 0.55 | 60 | 118426 | 102490 | 2780 | 14200 | 14 | 2 |  | 2018-01-16 16:09 | 1570 | 95 |  | 18 |  | *전공정요청 L/D잔강 이월 안함-이상재등록 | [14 empty] | 112.57 | 100 | 0 | 0 | 0 |  | 410 |  | 선택 | 선택 | 0 | 0 | 0 |  | 410 |  | 선택 | 선택 | 선택 | 미정 | 미정 | 미정 | 미정 |  | 미정 | BT180180 | H
B43094 | 2018-01-16 | 2 | B |  | 9 | A | AE1548 | 합금강 | AE4130M6 | BM#2 | 1601 | 47 | 1614 | 1540 | 35 | 7000 |  | 1 | 0.52 | 16 |  | -2.24 | 1547 | 1607 | 2.48 | 0 | 0 | 6 | 64 | 66 | Y |  | 2018-01-16 16:53 | 59 | 1073 | 16 | 22 | 27 | 29 | 29 | 28 | 28 | 27 | 26 | 25 | 23 | 22 | 20 | 20 | 25 | 29 | 20 | 0 | -0.2 | Y | 44.98 | Y | -0.4 |  |  |  | 0.72 |  |  |  |  | N | N | Y | 130 | 0.48 | 65 | 92892 | 102470 | 5120 | 14900 | 3 | 2 |  | 2018-01-16 16:53 | 1547 | 114 |  | 8 | [16 empty] | 86.37 | 100 | 0 | 0 | 0 |  | 650 | 700 | 해제 | 해제 | 0 | 0 | 0 |  | 650 | 700 | 해제 | 해제 | 해제 | 미정 | 선택 | 미정 | 미정 |  | 미정 | SB135135 | H
A43101 | 2018-01-16 | 1 | B | TUNDISH교체전 | 8 | A | SHPG2 | 소입성보증강 | C | BM#1 | 1605 | 41 | 1611 | 1556 | 34 | 6400 |  | 3 | 0.29 | 18 |  | -1.47 | 1571 | 1604 | 0 | 16.22 |  | 18 | 13 | 63 | Y |  | 2018-01-16 17:04 | 63 | 1086 | 20 | 28 | 33 | 35 | 36 | 35 | 35 | 35 | 34 | 33 | 32 |  |  | 32 | 32 | 36 | 32 | 35 | -0.13 | Y | 29.95 | Y | -0.2 | [8 empty] | N | N | N | 140 | 0.55 | 58 | 100512 | 107070 | 2580 | 2500 | 14 | 2 |  | 2018-01-16 17:10 | 1571 | 92 |  | 17 |  | *전공정요청 L/D잔강 이월 안함-이상재등록 |  | 84518AA6DD3948F09D595661B8643CD2 | 079B1C114E2340A6997F59F278F92F7C | 9C8BDA24BA5541A2BCC67A61FB72C792 | [10 empty] | 91.67 | 100 | 0 | 2500 | 0 |  | 410 |  | 선택 | 선택 | 0 | 2800 | 0 |  | 410 |  | 선택 | 선택 | 선택 | 미정 | 미정 | 미정 | 미정 |  | 미정 | BT180180 | H
B43095 | 2018-01-16 | 2 | B |  | 10 | A | AE1548 | 합금강 | AE4130M6 | BM#2 | 1643 | 46 | 1617 | 1534 | 27 | 5800 |  | 1 | 0.52 | 16 |  | -2.42 | 1543 | 1601 | 3.11 | 0 | 0 | 33 | 45 | 61 | Y |  | 2018-01-16 17:36 | 55 | 1065 | 15 | 20 | 23 | 24 | 24 | 24 | 24 | 24 | 23 | 22 | 21 | 21 | 20 | 20 | 22 | 24 | 20 | 24 | -0.1 | Y | 42.07 | Y | -0.2 |  |  |  | 1.1 |  |  |  |  | N | N | Y | 120 | 0.48 | 60 | 100633 | 96200 | 5070 | 14400 | 3 | 2 |  | 2018-01-16 17:37 | 1543 | 123 |  | 33 | [16 empty] | 99.39 | 100 | 0 | 0 | 0 |  | 650 | 700 | 해제 | 해제 | 0 | 0 | 0 |  | 650 | 700 | 해제 | 해제 | 해제 | 미정 | 선택 | 미정 | 미정 |  | 미정 | SB135135 | H
A43102 | 2018-01-16 | 1 | B | TUNDISH교체 | 1 | A | AE1070LS | 탄소강 | E1 | BM#1 | 1613 | 49 | 1596 | 1501 | 43 | 7400 |  | 3 | 0.3 | 25 |  | -1.37 | 1555 | 1596 | 0 | 18.93 |  | 32 | 29 | 73 | Y |  | 2018-01-16 18:15 | 80 | 1084 | 24 | 29 | 27 | 33 | 34 | 36 | 37 | 39 | 39 | 40 | 41 | 41 |  | 41 | 36 | 41 | 41 | 0 | 0 |  | 4.98 | Y | 0 |  | 2.18 | 2.11 | [5 empty] | N | N | N | 230 | 0.42 | 63 | 84590 | 90530 | 7110 | 14900 | 10 | 1 |  | 2018-01-16 18:15 | 1555 | 116 |  | 31 |  | *T/Dflux 유15kg 용225kg *STR#1 LOOP6번 표면과냉 비수량50%줄임 | [14 empty] | 86.71 | 100 | 1500 | 0 | 0 |  | 410 |  | 해제 | 해제 | 1500 | 0 | 0 |  | 410 |  | 해제 | 해제 | 해제 | 미정 | 미정 | 선택 | 미정 |  | 미정 | BT180180 | H
B43096 | 2018-01-16 | 2 | B |  | 11 | A | AE1548 | 합금강 | AE4130M6 | BM#2 | 1608 | 45 | 1614 | 1564 | 31 | 6300 |  | 1 | 0.53 | 16 |  | 0 | 1555 | 1606 | 2.33 | 0 | 0 | 19 | 30 | 59 | Y |  | 2018-01-16 18:31 | 67 | 1073 | 17 | 22 | 25 | 28 | 29 | 29 | 29 | 29 | 28 | 27 | 26 | 25 | 23 | 23 | 26 | 29 | 23 | 29 | -0.15 | Y | 39.98 | Y | -0.4 |  |  |  | 0.99 |  |  |  |  | N | N | Y | 110 | 0.48 | 63 | 100633 | 100270 | 5050 | 15900 | 3 | 2 |  | 2018-01-16 18:37 | 1555 | 131 |  | 42 | [16 empty] | 95.57 | 100 | 0 | 0 | 0 |  | 650 | 700 | 해제 | 해제 | 0 | 0 | 0 |  | 650 | 700 | 해제 | 해제 | 해제 | 미정 | 선택 | 미정 | 선택 | 9 | 미정 | SB135135 | C
A43103 | 2018-01-16 | 1 | B |  | 2 | A | AE1070LS | 탄소강 | E1 | BM#1 | 1588 | 40 | 1575 | 1526 | 35 | 5800 |  | 3 | 0.29 | 25 |  | -1.61 | 1537 | 1584 | 0 | 25.9 |  | 2 | 26 | 75 | Y |  | 2018-01-16 19:17 | 62 | 1086 | 40 | 35 | 33 | 31 | 30 | 30 | 30 | 30 | 29 | 28 | 29 | 29 | 28 | 28 | 31 | 33 | 28 | 30 | -0.1 |  | 50 | Y | -0.2 | [8 empty] | N | N | N | 220 | 0.46 | 65 | 101508 | 97540 | 7050 | 15400 | 10 | 1 |  | 2018-01-16 19:25 | 1537 | 121 |  | 33 |  | *STR#1 LOOP6번 표면과냉 비수량50%줄임 | [14 empty] | 97.09 | 100 | 0 | 0 | 0 |  | 450 |  | 해제 | 해제 | 0 | 0 | 0 |  | 450 |  | 해제 | 해제 | 해제 | 미정 | 미정 | 선택 | 미정 |  | 미정 | BT180180 | H
B43097 | 2018-01-16 | 2 | B |  | 12 | A | AE1548 | 합금강 | AE4130M6 | BM#2 | 1594 | 65 | 1607 | 1514 | 39 | 7900 |  | 1 | 0.5 | 16 |  | -2.45 | 1557 | 1612 | 2.31 | 0 | 0 | 5 | 3 | 47 | Y |  | 2018-01-16 19:50 | 69 | 1085 | 26 | 32 | 35 | 37 | 37 | 36 | 35 | 35 | 33 | 32 | 30 |  |  | 30 | 34 | 37 | 30 | 35 | -0.2 | Y | 35.08 | Y | -0.4 |  |  |  | 1.19 |  |  |  |  | N | N | Y | 100 | 0.48 | 56 | 92892 | 88910 | 5110 | 15100 | 3 | 2 |  | 2018-01-16 19:49 | 1557 | 138 |  | 28 | [16 empty] | 98.82 | 100 | 0 | 0 | 0 |  | 650 | 700 | 해제 | 해제 | 0 | 0 | 0 |  | 650 | 700 | 해제 | 해제 | 해제 | 미정 | 선택 | 미정 | 미정 |  | 미정 | SB135135 | H
A43104 | 2018-01-16 | 1 | B |  | 3 | A | AE1070LS | 탄소강 | E1 | BM#1 | 1597 | 40 | 1592 | 1534 | 34 | 5800 |  | 3 | 0.29 | 26 |  | -1.52 | 1544 | 1589 | 0 | 18.99 |  | 30 | 57 | 67 | Y |  | 2018-01-16 20:10 | 69 | 1082 | 28 | 26 | 26 | 28 | 29 | 29 | 29 | 29 | 29 | 27 | 27 | 27 | 26 | 26 | 28 | 29 | 26 | 29 | -0.07 | Y | 40 | Y | -0.2 | [8 empty] | N | N | N | 210 | 0.48 | 62 | 101508 | 93060 | 7060 | 15600 | 10 | 1 |  | 2018-01-16 20:17 | 1544 | 124 |  | 45 |  | *STR#1 LOOP6번 표면과냉 비수량50%줄임 | [14 empty] | 100.85 | 100 | 0 | 0 | 0 |  | 450 |  | 해제 | 해제 | 0 | 0 | 0 |  | 450 |  | 해제 | 해제 | 해제 | 미정 | 미정 | 선택 | 미정 |  | 미정 | BT180180 | H
B43098 | 2018-01-16 | 2 | D |  | 13 | A | AE1548 | 합금강 | AE4130M6 | BM#2 | 1606 | 46 | 1616 | 1557 | 28 | 5700 |  | 1 | 0.51 | 16 |  | -2.35 | 1538 | 1605 | 2.12 | 0 | 0 | 6 | 65 | 57 | Y |  | 2018-01-16 20:58 | 50 | 1087 | 27 | 25 | 24 | 24 | 23 | 22 | 22 | 21 | 20 | 19 | 18 | 18 | 16 | 16 | 22 | 24 | 16 | 0 | -0.16 |  | 49.98 | Y | -0.4 |  |  |  | 1.54 |  |  |  |  | N | N | Y | 150 | 0.48 | 61 | 92892 | 97140 | 5070 | 14800 | 3 | 2 | 10 | 2018-01-16 21:01 | 1538 | 119 |  | 19 | [16 empty] | 91.07 | 100 | 0 | 0 | 0 |  | 650 | 700 | 해제 | 해제 | 0 | 0 | 0 |  | 650 | 700 | 해제 | 해제 | 해제 | 미정 | 선택 | 미정 | 미정 |  | 미정 | SB135135 | H
A43105 | 2018-01-16 | 1 | D |  | 4 | A | AE1070LS | 탄소강 | E1 | BM#1 | 1574 | 54 | 1570 | 1512 | 34 | 5800 |  | 3 | 0.29 | 25 |  | -1.64 | 1528 | 1576 | 0 | 19.41 |  | 18 | 14 | 73 | Y |  | 2018-01-16 21:41 | 53 | 1080 | 26 | 27 | 29 | 30 | 30 | 30 | 30 | 29 | 28 | 28 | 26 | 27 | 27 | 27 | 28 | 30 | 26 | 30 | -0.06 | Y | 35.02 | Y | 0 | [8 empty] | N | N | N | 200 | 0.48 | 63 | 84590 | 96350 | 7070 | 14800 | 10 | 1 |  | 2018-01-16 21:49 | 1528 | 124 |  | 17 |  | *STR#1 LOOP6번 표면과냉 비수량50%줄임 | [14 empty] | 81.38 | 100 | 0 | 0 | 0 |  | 450 |  | 해제 | 해제 | 0 | 0 | 0 |  | 450 |  | 해제 | 해제 | 해제 | 미정 | 미정 | 선택 | 미정 |  | 미정 | BT180180 | H
B43099 | 2018-01-16 | 2 | D |  | 14 | A | AE1548 | 합금강 | AE4130M6 | BM#2 | 1605 | 48 | 1594 | 1524 | 35 | 6800 |  | 1 | 0.51 | 15 |  | -2.21 | 1558 | 1608 | 1.73 | 0 | 0 | 33 | 46 | 51 | Y |  | 2018-01-16 21:58 | 70 | 1079 | 15 | 23 | 28 | 31 | 33 | 33 | 33 | 32 | 31 | 31 | 30 | 29 |  | 29 | 29 | 33 | 29 | 33 | -0.11 | Y | 34.98 | Y | -0.2 |  |  |  | 1.02 |  |  |  |  | N | N | Y | 140 | 0.48 | 59 | 92892 | 93980 | 5080 | 15000 | 3 | 2 | 10 | 2018-01-16 22:02 | 1558 | 126 |  | 23 | [16 empty] | 93.83 | 100 | 0 | 0 | 0 |  | 650 | 700 | 해제 | 해제 | 0 | 0 | 0 |  | 650 | 700 | 해제 | 해제 | 해제 | 미정 | 선택 | 미정 | 미정 |  | 미정 | SB135135 | H
A43106 | 2018-01-16 | 1 | D |  | 5 | A | AE1070LS | 탄소강 | E1 | BM#1 | 1577 | 45 | 1574 | 1506 | 37 | 6200 |  | 3 | 0.28 | 27 |  | -1.1 | 1541 | 1574 | 0 | 14.41 |  | 32 | 30 | 52 | Y |  | 2018-01-16 22:27 | 66 | 1076 | 26 | 28 | 30 | 31 | 32 | 32 | 32 | 31 | 31 | 30 | 29 | 29 | 28 | 27 | 30 | 32 | 27 | 32 | -0.1 | Y | 49.98 | Y | -0.2 | [8 empty] | N | N | N | 190 | 0.46 | 72 | 101508 | 104570 | 7030 | 15700 | 10 | 1 |  | 2018-01-16 22:35 | 1541 | 123 |  | 35 |  | *STR#1 LOOP6번 표면과냉 비수량50%줄임 | [14 empty] | 90.43 | 100 | 0 | 0 | 0 |  | 450 |  | 해제 | 해제 | 0 | 0 | 0 |  | 450 |  | 해제 | 해제 | 해제 | 미정 | 미정 | 선택 | 미정 |  | 미정 | BT180180 | H
B43100 | 2018-01-16 | 2 | D | TUNDISH교체전 | 15 | A | AE1548 | 합금강 | AE4130M6 | BM#2 | 1596 | 47 | 1637 | 1555 | 33 | 6600 |  | 1 | 0.5 | 17 |  | -2.03 | 1570 | 1622 | 1.46 | 0 | 0 | 19 | 31 | 48 | Y |  | 2018-01-16 23:02 | 82 | 1085 | 26 | 33 | 38 | 41 | 42 | 42 | 41 | 39 | 38 | 36 | 34 | 32 | 30 | 30 | 36 | 42 | 30 | 0 | -0.3 | Y | 40 | Y | -0.4 |  |  |  | 1.17 |  |  |  |  | N | N | M | 130 | 0.47 | 63 | 104893 | 99070 | 4930 | 2000 | 3 | 2 | 10 | 2018-01-16 23:05 | 1570 | 126 |  | 21 |  |  | 98457912EB0148CF8D779364B5EF12DB | 2D6CD6B7F97A4BF4804E9FE8DE62ADD1 | C9153FFAC2E742169509F4D1F703E317 | [11 empty] | 100.86 | 100 | 0 | 2860 | 0 |  | 650 | 700 | 해제 | 해제 | 0 | 2580 | 0 |  | 650 | 700 | 해제 | 해제 | 해제 | 미정 | 선택 | 미정 | 미정 |  | 미정 | SB131131 | C
A43107 | 2018-01-16 | 1 | D |  | 6 | A | AE1070LS | 탄소강 | E1 | BM#1 | 1621 | 41 | 1568 | 1517 | 36 | 5000 |  | 3 | 0.29 | 25 |  | -1.35 | 1528 | 1568 | 0 | 19.56 |  | 2 | 27 | 50 | Y |  | 2018-01-16 23:35 | 53 | 1087 | 25 | 25 | 26 | 26 | 26 | 25 | 25 | 25 | 24 | 24 | 24 | 25 |  | 25 | 25 | 26 | 24 | 26 | -0.02 | Y | 40 | Y | 0.2 | [8 empty] | N | N | N | 180 | 0.48 | 62 | 101508 | 96880 | 7100 | 15200 | 10 | 1 |  | 2018-01-16 23:42 | 1528 | 124 |  | 40 |  | *STR#1 LOOP6번 표면과냉 비수량50%줄임 | [14 empty] | 97.14 | 100 | 0 | 0 | 0 |  | 450 |  | 해제 | 해제 | 0 | 0 | 0 |  | 450 |  | 해제 | 해제 | 해제 | 미정 | 미정 | 선택 | 미정 |  | 미정 | BT180180 | H
B43101 | 2018-01-16 | 2 | D | TUNDISH교체 | 1 | A | SNCM8 | 합금강 | SNCM439계 | BM#2 | 1572 | 56 | 1655 | 1554 | 47 | 9500 |  | 1 | 0.5 | 21 |  | -2.35 | 1580 | 1654 | 1.63 | 0 | 0 | 5 | 4 | 54 | Y |  | 2018-01-17 00:23 | 91 | 1087 | -314 | -151 | 33 | 31 | 32 | 39 | 42 | 44 | 45 | 46 | 46 | 46 | 46 | 46 | 43 | 46 | 46 | 46 | 0 |  | 24.98 | Y | 0 |  | 2.45 | 2.45 | [5 empty] | N | N | N | 190 | 0.48 | 65 | 149550 | 104120 | -104120 | 14600 | 7 | 1 | 10 | 2018-01-17 00:18 | 1580 | 156 |  | 30 |  | * T/D 용강량 실측:1120mm / 18.8 TON * T/D FLUX 용탕부: 120KG / 유탕부: 15KG 투입 * 유사강종 연연주 혼탕부 ID:307~309/407~409이상재등록 | [14 empty] | 141.02 | 100 | 750 | 0 | 0 |  | 650 | 400 | 선택 | 선택 | 800 | 0 | 0 |  | 650 | 400 | 선택 | 선택 | 선택 | 미정 | 미정 | 미정 | 미정 |  | 미정 | RB140.00 | C
A43108 | 2018-01-16 | 1 | D |  | 7 | A | AE1070LS | 탄소강 | E1 | BM#1 | 1594 | 40 | 1572 | 1534 | 33 | 5300 |  | 3 | 0.29 | 26 |  | -1.38 | 1531 | 1572 | 0 | 18.5 |  | 30 | 58 | 58 | Y |  | 2018-01-17 00:43 | 56 | 1088 | 26 | 26 | 25 | 24 | 22 | 21 | 19 | 19 | 18 | 17 | 17 | 17 | 17 | 17 | 20 | 25 | 17 | 17 | -0.15 |  | 55.02 | Y | 0 | [8 empty] | N | N | N | 230 | 0.5 | 66 | 101508 | 105000 | 7100 | 15300 | 10 | 1 |  | 2018-01-17 00:51 | 1531 | 111 |  | 36 |  | *STR#1 LOOP6번 표면과냉 비수량50%줄임 | [14 empty] | 90.11 | 100 | 0 | 0 | 0 |  | 450 |  | 해제 | 해제 | 0 | 0 | 0 |  | 450 |  | 해제 | 해제 | 해제 | 미정 | 미정 | 선택 | 미정 |  | 미정 | BT180180 | H
B43102 | 2018-01-16 | 2 | D |  | 2 | A | AE4340 | 합금강 | SNCM439계 | BM#2 | 1572 | 50 | 1624 | 1536 | 41 | 8200 |  | 1 | 0.49 | 21 |  | -1.96 | 1563 | 1623 | 2.01 | 0 | 0 | 6 | 66 | 59 | Y |  | 2018-01-17 01:27 | 74 | 1087 | 43 | 39 | 37 | 35 | 34 | 32 | 30 | 29 | 26 | 24 | 22 | 18 | 14 | 14 | 29 | 37 | 14 | 0 | -0.46 |  | 50.02 | Y | -0.8 |  |  |  | 1.05 |  |  |  |  | N | N | N | 180 | 0.5 | 65 | 49217 | 106530 | 130 | 13400 | 7 | 1 | 20 | 2018-01-17 01:33 | 1563 | 138 |  | 34 | 25 | * 유사강종 연연주 혼탕부 ID:301/401 이상재등록 | [14 empty] | 46.43 | 100 | 0 | 0 | 0 |  | 650 | 400 | 선택 | 선택 | 0 | 0 | 0 |  | 650 | 400 | 선택 | 선택 | 선택 | 미정 | 미정 | 미정 | 미정 |  | 미정 | RB120.00 | C
A43109 | 2018-01-16 | 1 | D | TUNDISH교체전 | 8 | A | AE1070LS | 탄소강 | E1 | BM#1 | 1584 | 37 | 1578 | 1519 | 37 | 5200 |  | 3 | 0.29 | 25 |  | -1.66 | 1529 | 1578 | 0 | 18.42 |  | 18 | 15 | 71 | Y |  | 2018-01-17 01:59 | 54 | 1086 | 16 | 19 | 21 | 22 | 22 | 22 | 22 | 21 | 20 | 20 | 20 |  |  | 20 | 20 | 22 | 20 | 22 | -0.05 | Y | 35.02 | Y | 0 | [8 empty] | N | N | N | 220 | 0.51 | 56 | 89892 | 94200 | 7600 | 1500 | 10 | 1 |  | 2018-01-17 02:06 | 1529 | 96 |  | 28 | 21 | *STR#1 LOOP6번 표면과냉 비수량50%줄임 | 21585A0EC1D5410F985E46C293B2F934 | A1C5D138564B46078814B5729C00E0A9 |  | DA8653B63FBB4C76B2556EBF4B5A7D1B | [10 empty] | 88.3 | 100 | 0 | 3500 | 0 |  | 450 |  | 해제 | 해제 | 0 | 3600 | 0 |  | 450 |  | 해제 | 해제 | 해제 | 미정 | 미정 | 선택 | 미정 |  | 미정 | BT180180 | H
B43103 | 2018-01-16 | 2 | D | 잔강최소화전 | 3 | A | AE4340 | 합금강 | SNCM439계 | BM#2 | 1613 | 52 | 1626 | 1556 | 38 | 7700 |  | 1 | 0.49 | 18 |  | -1.81 | 1562 | 1610 | 1.22 | 0 | 0 | 33 | 47 | 75 | Y |  | 2018-01-17 02:31 | 73 | 1086 | 7 | 23 | 30 | 34 | 36 | 35 | 35 | 34 | 34 | 32 | 31 | 30 | 28 | 28 | 30 | 36 | 28 | 34 | -0.2 | Y | 40 | Y | -0.4 |  |  |  | 0.96 |  |  |  |  | N | N | N | 170 | 0.5 | 63 | 100897 | 104520 | 2390 | 3000 | 7 | 1 | 40 | 2018-01-17 02:44 | 1562 | 146 |  | 37 | [16 empty] | 94.3 | 100 | 0 | 4300 | 0 |  | 650 | 400 | 선택 | 선택 | 0 | 4200 | 0 |  | 650 | 400 | 선택 | 선택 | 선택 | 미정 | 미정 | 미정 | 미정 |  | 미정 | BT180180 | C
A43110 | 2018-01-16 | 1 | D | TUNDISH교체 | 1 | A | SM55C | 탄소강 | B | BM#1 | 1631 | 39 | 1620 | 1562 | 39 | 5000 |  | 3 | 0.32 | 16 |  | -1.98 | 1579 | 1620 | 8.58 | 0 |  | 32 | 31 | 66 | Y |  | 2018-01-17 03:04 | 91 | 1085 | 22 | 29 | 26 | 31 | 35 | 38 | 40 | 40 | 42 | 43 | 44 |  |  | 44 | 37 | 44 | 44 | 0 | 0 |  |  | Y | 0.2 |  | 2.26 | 2.19 | [5 empty] | N | N | N | 230 | 0.48 | 60 | 93890 | 97590 | 7040 |  | 15 | 2 |  | 2018-01-17 03:12 | 1579 | 113 |  | 45 |  | *T/Dflux 유15kg 용225kg | [14 empty] | 89.33 | 100 | 700 | 0 | 0 |  | 650 |  | 해제 | 해제 | 700 | 0 | 0 |  | 650 |  | 해제 | 해제 | 해제 | 미정 | 미정 | 선택 | 선택 |  | 미정 | BM510510 | C
B43104 | 2018-01-16 | 2 | D | 잔강최소화 | 4 | A | AE4330VM | 합금강 | SNCM439계 | BM#2 | 1606 | 52 | 1635 | 1535 | 46 | 9300 |  | 1 | 0.48 | 20 |  | -2.51 | 1569 | 1637 | 1.56 | 0 | 0 | 19 | 32 | 79 | Y |  | 2018-01-17 03:56 | 75 | 1087 | -241 | 9 | 33 | 34 | 35 | 34 | 34 | 33 | 32 | 30 | 27 |  |  | 27 | 22 | 35 | 27 | 34 | -0.27 | Y | 30 | Y | -0.6 |  |  |  | 0.98 |  |  |  |  | N | N | N | 160 | 0.49 | 53 | 103626 | 99130 | 1970 | 14800 | 7 | 1 | 10 | 2018-01-17 04:05 | 1569 | 138 |  | 31 | [16 empty] | 102.6 | 100 | 3500 | 0 | 0 |  | 650 | 400 | 선택 | 선택 | 3500 | 0 | 0 |  | 650 | 400 | 선택 | 선택 | 선택 | 미정 | 미정 | 미정 | 미정 |  | 미정 | RB184.15 | C
A43111 | 2018-01-16 | 1 | D |  | 2 | A | SM55C | 탄소강 | B | BM#1 | 1633 | 41 | 1589 | 1555 | 37 | 3800 |  | 3 | 0.31 | 17 |  | -1.8 | 1551 | 1589 | 9.92 | 0 |  | 2 | 28 | 88 | Y |  | 2018-01-17 04:07 | 63 | 1087 | 44 | 37 | 32 | 29 | 26 | 24 | 23 | 23 | 22 | 23 | 22 | 22 | 22 | 21 | 27 | 32 | 21 | 23 | -0.2 |  | 55 | Y | -0.2 | [8 empty] | N | N | N | 220 | 0.45 | 66 | 103063 | 96510 | 7010 | 15680 | 15 | 2 |  | 2018-01-17 04:17 | 1551 | 106 |  | 42 |  | *BIG SIZE 포함 | [14 empty] | 99.58 | 100 | 0 | 0 | 0 |  | 650 |  | 해제 | 해제 | 0 | 0 | 0 |  | 650 |  | 해제 | 해제 | 해제 | 미정 | 미정 | 선택 | 미정 |  | 미정 | SB110110 | C
B43105 | 2018-01-16 | 2 | A |  | 5 | A | AE4330VM | 합금강 | SNCM439계 | BM#2 | 1603 | 46 | 1626 | 1564 | 38 | 7500 |  | 1 | 0.48 | 19 |  | -1.93 | 1560 | 1628 | 1.29 | 0 | 0 | 5 | 5 | 65 | Y |  | 2018-01-17 04:55 | 66 | 1086 | 24 | 30 | 35 | 37 | 38 | 37 | 36 | 35 | 34 | 33 | 32 | 30 | 30 | 28 | 33 | 38 | 28 | 30 | -0.24 | Y | 41.25 | Y | -0.41 |  |  |  | 1.24 |  |  |  |  | N | N | N | 150 | 0.47 | 62 | 150953 | 96200 | 30 | 15100 | 7 | 1 |  | 2018-01-17 05:10 | 1560 | 132 |  | 28 |  | *턴디쉬 기준온도 초과로 사이즈변경 준빅사이즈 => 일반사이즈 *연연주 혼탕부 309~311.409~411 | [14 empty] | 157.24 | 100 | 0 | 0 | 0 |  | 650 | 400 | 선택 | 선택 | 0 | 0 | 0 |  | 650 | 400 | 선택 | 선택 | 선택 | 미정 | 미정 | 미정 | 미정 |  | 미정 | BT180180 | C
A43112 | 2018-01-16 | 1 | A |  | 3 | A | SM55C | 탄소강 | B | BM#1 | 1606 | 39 | 1589 | 1540 | 38 | 4500 |  | 3 | 0.34 | 16 |  | -2.09 | 1546 | 1589 | 10.5 | 0 |  | 30 | 59 | 77 | Y |  | 2018-01-17 05:08 | 58 | 1086 | 21 | 17 | 15 | 16 | 16 | 16 | 16 | 16 | 15 | 15 | 15 | 15 |  | 15 | 16 | 16 | 15 | 16 | -0.03 | Y | 39.98 | Y | 0 | [8 empty] | N | N | N | 210 | 0.48 | 59 | 138258 | 94590 | 7010 | 15300 | 15 | 2 |  | 2018-01-17 05:28 | 1546 | 117 |  | 51 |  | *BIG SIZE 후속 HEAT BIG SIZE 주속적용 *유사강종 연연주 혼탕부 성분 확인 ID:106~108.207~209 | [14 empty] | 136.21 | 100 | 0 | 0 | 0 |  | 650 |  | 해제 | 해제 | 0 | 0 | 0 |  | 650 |  | 해제 | 해제 | 해제 | 미정 | 미정 | 선택 | 미정 |  | 미정 | RB110.00 | C
B43106 | 2018-01-16 | 2 | A |  | 6 | A | AE4330VM2 | 합금강 | SNCM439계 | BM#2 | 1614 | 47 | 1636 | 1564 | 41 | 8100 |  | 1 | 0.48 | 15 |  | 0 | 1560 | 1572 | 1.3 | 0 | 0 | 6 | 67 | 82 | Y |  | 2018-01-17 05:56 | 67 | 1086 | 25 | 28 | 30 | 31 | 31 | 31 | 30 | 29 | 28 | 27 | 25 | 24 | 22 | 17 | 27 | 31 | 17 | 31 | -0.25 | Y | 54.98 | Y | -0.6 |  |  |  | 1.07 |  |  |  |  | N | N | N | 190 | 0.45 | 71 | 36390 | 105450 | 670 | 15100 | 7 | 1 |  | 2018-01-17 06:18 | 1560 | 135 |  | 32 |  | *연연주 혼탕부 301.401 | [14 empty] | 34.33 | 100 | 0 | 0 | 0 |  | 650 | 400 | 해제 | 선택 | 0 | 0 | 0 |  | 650 | 400 | 해제 | 선택 | 선택 | 미정 | 미정 | 미정 | 미정 |  | 미정 | RB184.15 | C
A43113 | 2018-01-16 | 1 | A |  | 4 | A | AE1055LS | 탄소강 | G-AE1055LS | BM#1 | 0 | 39 | 1603 | 1576 | 27 | 4300 |  | 3 | 0.29 | 26 |  | -1.47 | 1552 | 1597 | 0 | 15.41 |  | 18 | 16 | 81 | Y |  | 2018-01-17 06:21 | 68 | 1086 | 19 | 23 | 28 | 30 | 31 | 31 | 31 | 32 | 32 | 32 | 31 | 31 |  | 31 | 29 | 32 | 31 | 32 | -0.05 | Y | 20 | Y | 0 | [8 empty] | N | N | Y | 200 | 0.5 | 57 | 50754 | 94570 | 7100 | 15810 | 15 | 2 |  | 2018-01-17 06:29 | 1552 | 121 |  | 40 |  | *유사강종 연연주 혼탕부 성분 확인 ID:101.201 *STR#2 LOOP#4 비수량 헌팅으로 메뉴얼 작업중 | [14 empty] | 49.95 | 100 | 0 | 0 | 0 |  | 400 |  | 선택 | 해제 | 0 | 0 | 0 |  | 400 |  | 선택 | 해제 | 해제 | 미정 | 미정 | 선택 | 미정 |  | 미정 | BT180180 | H
B43107 | 2018-01-16 | 2 | A |  | 7 | B | AE4330VM2 | 합금강 | SNCM439계 | BM#2 | 1586 | 48 | 1646 | 1556 | 41 | 8500 |  | 1 | 0.48 | 19 |  | 0 | 1559 | 1617 | 1.15 | 0 | 0 | 33 | 48 | 54 | Y |  | 2018-01-17 07:28 | 66 | 1086 | 14 | 25 | 30 | 32 | 34 | 35 | 35 | 33 | 33 | 32 | 31 | 30 | 28 | 26 | 30 | 35 | 26 | 0 | -0.23 | Y | 39.98 | Y | -0.4 |  |  |  | 1.3 |  |  |  |  | N | N | N | 180 | 0.45 | 68 | 94706 | 102510 | 2510 | 17300 | 7 | 1 |  | 2018-01-17 07:30 | 1559 | 119 |  | 14 | [16 empty] | 90.2 | 100 | 0 | 0 | 0 |  | 650 | 400 | 해제 | 선택 | 0 | 0 | 0 |  | 650 | 400 | 해제 | 선택 | 선택 | 미정 | 미정 | 미정 | 미정 |  | 미정 | RB184.15 | C
A43114 | 2018-01-16 | 1 | A |  | 5 | A | AE1055LS | 탄소강 | G-AE1055LS | BM#1 | 1589 | 43 | 1603 | 1542 | 33 | 5400 |  | 3 | 0.3 | 26 |  | -1.27 | 1549 | 1587 | 0 | 700 |  | 32 | 32 | 51 | Y |  | 2018-01-17 07:40 | 65 | 1084 | 31 | 33 | 36 | 38 | 38 | 38 | 38 | 37 | 37 | 37 | 36 | 36 |  | 36 | 36 | 38 | 36 | 38 | -0.05 | Y | 40.02 | Y | 0 | [8 empty] | N | N | Y | 190 | 0.5 | 58 | 101508 | 96140 | 7920 | 15170 | 15 | 2 |  | 2018-01-17 07:48 | 1549 | 123 |  | 21 |  | *STR#2 LOOP#4 비수량 헌팅으로 메뉴얼 작업중 *L/D물량 8ton에 슬러그 나옴-이상재등록 | [14 empty] | 97.6 | 100 | 0 | 0 | 0 |  | 400 |  | 선택 | 해제 | 0 | 0 | 0 |  | 400 |  | 선택 | 해제 | 해제 | 미정 | 미정 | 선택 | 미정 |  | 미정 | BT180180 | H
A43115 | 2018-01-17 | 1 | A |  | 6 | A | AE1055LS | 탄소강 | G-AE1055LS | BM#1 | 1579 | 44 | 1606 | 1530 | 34 | 5600 |  | 3 | 0.29 | 28 |  | -1.68 | 1550 | 1606 | 0 | 20.63 |  | 2 | 29 | 49 | Y |  | 2018-01-17 08:37 | 66 | 1124 | 33 | 38 | 41 | 42 | 43 | 43 | 43 | 44 | 43 | 43 | 43 | 43 |  | 43 | 42 | 44 | 43 | 43 | -0.05 | Y | 20 | Y | 0 | [8 empty] | N | N | Y | 180 | 0.5 | 57 | 84590 | 95210 | 7020 | 15530 | 15 | 2 |  | 2018-01-17 08:45 | 1550 | 123 |  | 25 |  | *STR#2 LOOP#4 비수량 헌팅으로 메뉴얼 작업중 | [14 empty] | 82.77 | 100 | 0 | 0 | 0 |  | 400 |  | 선택 | 해제 | 0 | 0 | 0 |  | 400 |  | 선택 | 해제 | 해제 | 미정 | 미정 | 선택 | 미정 |  | 미정 | BT180180 | H
B43108 | 2018-01-17 | 2 | A |  | 8 | A | AE4330VM2 | 합금강 | SNCM439계 | BM#2 | 1598 | 45 | 1635 | 1555 | 40 | 8500 |  | 1 | 0.47 | 18 |  | 0 | 1560 | 1623 | 5.09 | 0 | 0 | 19 | 33 | 70 | Y |  | 2018-01-17 08:36 | 67 | 1088 | 28 | 33 | 35 | 35 | 35 | 34 | 33 | 31 | 30 | 29 | 27 | 25 | 22 | 20 | 30 | 35 | 20 | 35 | -0.27 |  | 55 | Y | -0.4 |  |  |  | 1.27 |  |  |  |  | N | N | N | 170 | 0.45 | 71 | 98658 | 104030 | 3000 | 17000 | 7 | 1 |  | 2018-01-17 08:44 | 1560 | 121 |  | 18 |  | *준빅사이즈 후속 HEAT | [14 empty] | 91.69 | 100 | 0 | 0 | 0 |  | 650 | 400 | 해제 | 선택 | 0 | 0 | 0 |  | 650 | 400 | 해제 | 선택 | 선택 | 미정 | 미정 | 미정 | 미정 |  | 미정 | RB139.70 | C
A43116 | 2018-01-17 | 1 | A | 연주종료 | 7 | A | AE1055LS | 탄소강 | G-AE1055LS | BM#1 | 1590 | 40 | 1597 | 1559 | 28 | 4600 |  | 3 | 0.29 | 25 |  | -1.33 | 1558 | 1597 | 0 | 18.13 |  | 30 | 60 | 59 | Y |  | 2018-01-17 09:21 | 74 | 1092 | 41 | 40 | 40 | 41 | 41 | 41 | 41 | 40 | 40 | 39 | 39 | 38 |  | 38 | 40 | 41 | 38 | 41 | -0.05 | Y | 40.02 | Y | -0.2 | [8 empty] | N | N | Y | 230 | 0.5 | 56 | 84039 | 93940 | 7010 | 2600 | 15 | 2 |  | 2018-01-17 09:54 | 1558 | 117 |  | 42 |  | *STR#2 LOOP#4 비수량 헌팅으로 메뉴얼 작업중 *연주종료 11:14 | FAD703A4224F45A086592A23D1B9F6AF | F0925C3B400E4793AC7265575CD167C2 |  | AB8C3848501D4C998F7ABB39769EAF7B |  | BDBF0BBEE43E4025A6246F5E5028D041 |  |  |  | 5003723E1E3F4440846099CD58BD25FD |  |  |  |  | 83.25 | 100 | 0 | 3500 | 0 |  | 400 |  | 선택 | 해제 | 0 | 3500 | 0 |  | 400 |  | 선택 | 해제 | 해제 | 미정 | 미정 | 선택 | 미정 |  | 미정 | BT180180 | H
B43109 | 2018-01-17 | 2 | A | TUNDISH교체전 | 9 | A | AE4330VM2 | 합금강 | SNCM439계 | BM#2 | 1623 | 77 | 1606 | 1577 | 38 | 6700 |  | 3 | 0.32 | 18 |  | -1.44 | 1560 | 1591 | 14.74 | 2.55 |  | 5 | 6 | 79 | Y |  | 2018-01-17 09:58 | 67 | 1094 | 18 | 25 | 30 | 33 | 35 | 35 | 35 | 35 | 34 | 34 | 33 | 32 |  | 32 | 32 | 35 | 32 | 35 | -0.08 | Y | 35 | Y | -0.2 |  |  |  | 0.68 |  |  |  |  | N | N | N | 160 | 0.5 | 56 | 96764 | 92250 | 3550 | 2000 | 7 | 1 |  | 2018-01-17 10:03 | 1560 | 122 |  | 9 |  |  | A45563A6BE054AD58FD3BE311EE6A890 | 801677A8D1E340E7A3D5D57FD0AFFCCD | [12 empty] | 101.01 | 100 | 0 | 2856 | 0 |  | 650 | 400 | 해제 | 선택 | 0 | 2580 | 0 |  | 650 | 400 | 해제 | 선택 | 선택 | 미정 | 미정 | 미정 | 미정 |  | 미정 | RB107.95 | C
A43117 | 2018-01-17 | 1 | A | TUNDISH교체 | 1 | A | AE4137HMA | 소입성보증강 | AE4137HMA | BM#2 | 1587 | 52 | 1629 | 1544 | 40 | 7200 |  | 3 | 0.3 | 18 |  | -2.53 | 1574 | 1629 | 11.83 | 0 |  | 18 | 17 | 48 | Y |  | 2018-01-17 10:51 | 77 | 1112 | -492 | -281 | 16 | 18 | 11 | 19 | 23 | 25 | 26 | 27 | 27 | 27 |  | 27 | 23 | 27 | 27 | 27 | 0 |  | 10 | Y | 0 |  | 2.14 | 2.08 | 1.7 |  |  |  |  | N | N | N | 150 | 0.51 | 53 | 94050 | 93790 | 3900 | 15700 | 12 | 2 |  | 2018-01-17 10:56 | 1574 | 147 |  | 42 |  | *턴디쉬 플럭스 225KG/15KG *슬리브 롱노즐 사용 *첫HEAT 수소 2회 측정 강종 | [14 empty] | 97.71 | 100 | 700 | 0 | 0 |  | 650 | 400 | 선택 | 선택 | 700 | 0 | 0 |  | 650 | 400 | 선택 | 선택 | 선택 | 미정 | 미정 | 미정 | 미정 |  | 미정 | SB160160 | H
A43118 | 2018-01-17 | 1 | A |  | 2 | A | AE4137HMA | 소입성보증강 | AE4137HMA | BM#2 | 1602 | 44 | 1602 | 1552 | 38 | 6800 |  | 3 | 0.31 | 19 |  | -1.57 | 1581 | 1616 | 12.34 | 0 |  | 32 | 33 | 53 | Y |  | 2018-01-17 11:35 | 84 | 1128 | 25 | 27 | 30 | 31 | 32 | 32 | 32 | 31 | 31 | 31 | 30 | 30 |  | 30 | 30 | 32 | 30 | 32 | -0.06 | Y | 35 | Y | 0 |  |  |  | 1.06 |  |  |  |  | N | N | N | 140 | 0.53 | 58 | 93780 | 102260 | 1360 | 15300 | 12 | 2 |  | 2018-01-17 12:22 | 1581 | 146 |  | 53 |  | *4기 메저링 고장 401,402길이단척 | [14 empty] | 90.52 | 100 | 0 | 0 | 0 |  | 650 | 400 | 선택 | 선택 | 0 | 0 | 0 |  | 650 | 400 | 선택 | 선택 | 선택 | 미정 | 미정 | 미정 | 미정 |  | 미정 | SB160160 | H
A43119 | 2018-01-17 | 1 | B |  | 3 | A | AE4137HMA | 소입성보증강 | AE4137HMA | BM#2 | 1581 | 48 | 1610 | 1520 | 40 | 7700 |  | 3 | 0.31 | 19 |  | -0.91 | 1570 | 1591 | 12.87 | 0 |  | 2 | 30 | 48 | Y |  | 2018-01-17 13:07 | 73 | 1129 | 28 | 36 | 40 | 42 | 43 | 43 | 42 | 42 | 42 | 41 | 40 | 39 |  | 39 | 40 | 43 | 39 | 42 | -0.11 | Y | 35.02 | Y | -0.2 |  |  |  | 0.92 |  |  |  |  | N | N | N | 130 | 0.52 | 60 | 95400 | 101900 | 6980 | 15000 | 12 | 2 | 30 | 2018-01-17 13:12 | 1570 | 148 |  | 22 |  | *주입 후기 전공정 요청 20%이상 감속주입(전공정 성분오버),냉재처리 요청 | [14 empty] | 87.68 | 100 | 0 | 0 | 0 |  | 650 | 400 | 선택 | 선택 | 0 | 0 | 0 |  | 650 | 400 | 선택 | 선택 | 선택 | 미정 | 미정 | 미정 | 미정 |  | 미정 | SB160160 | C
A43120 | 2018-01-17 | 1 | B |  | 4 | A | AE4137HMA | 소입성보증강 | AE4137HMA | BM#2 | 1593 | 60 | 1618 | 1541 | 41 | 7600 |  | 3 | 0.31 | 19 |  | -1.69 | 1573 | 1611 | 14.44 | 0.62 |  | 30 | 61 | 51 | Y |  | 2018-01-17 13:50 | 76 | 1127 | 33 | 32 | 32 | 33 | 34 | 34 | 33 | 32 | 32 | 32 | 31 | 31 | 29 | 28 | 32 | 34 | 28 | 33 | -0.12 | Y | 49.98 | Y | -0.2 |  |  |  | 0.84 |  |  |  |  | N | N | N | 120 | 0.4 | 75 | 95400 | 100560 | 1760 | 17000 | 12 | 2 | 10 | 2018-01-17 14:29 | 1573 | 146 |  | 44 |  | *전공정 요청 20%이상 감속주입(전공정 성분오버),냉재처리 요청 | [14 empty] | 93.26 | 100 | 0 | 0 | 0 |  | 650 | 400 | 선택 | 선택 | 0 | 0 | 0 |  | 650 | 400 | 선택 | 선택 | 선택 | 미정 | 미정 | 미정 | 미정 |  | 미정 | SB160160 | C
A43121 | 2018-01-17 | 1 | B | 연주시작 | 1 | A | AE1055LS | 탄소강 | G-AE1055LS | BM#1 | 1595 | 40 | 1633 | 1547 | 34 | 5600 |  | 3 | 0.29 | 26 |  | -0.99 | 1578 | 1608 | 0 | 16.41 |  | 18 | 18 | 30 | Y |  | 2018-01-17 14:59 | 94 | 1119 | -50 | 47 | 41 | 45 | 49 | 49 | 52 | 54 | 56 | 55 | 54 | 55 |  | 55 | 47 | 56 | 54 | 0 | -0.2 |  | 10.02 | Y | 0.2 |  | 2.25 | 2.25 | [5 empty] | N | N | M | 230 | 0.45 | 59 | 97474 | 92920 | 7030 | 16600 | 17 | 1 |  | 2018-01-17 14:53 | 1578 | 114 |  | 17 |  | *T/Dflux 유15kg 용225kg *STR#2 Edge Heater Coil부 누수로 미적용ID:201~206 |  | 1D136D42BA9441B282EA5A1BE6C0D76F | EDC9A81926D34F21AD61F0B80EF611A6 | [11 empty] | 97.52 | 100 | 1500 | 0 | 0 |  | 400 |  | 선택 | 해제 | 1500 | 0 | 0 |  | 400 |  | 해제 | 해제 | 해제 | 미정 | 미정 | 선택 | 미정 |  | 미정 | BT180180 | H
A43122 | 2018-01-17 | 1 | B |  | 5 | A | AE4137HMA | 소입성보증강 | AE4137HMA | BM#2 | 1662 | 37 | 1631 | 1599 | 29 | 5000 |  | 1 | 0.39 | 18 |  | -2.45 | 1564 | 1621 | 1.99 | 0 | 0 | 32 | 34 | 43 | Y |  | 2018-01-17 15:43 | 67 | 1084 | 25 | 33 | 39 | 41 | 42 | 41 | 40 | 39 | 37 | 36 | 34 | 33 |  | 33 | 37 | 42 | 33 | 0 | -0.26 | Y | 34.98 | Y | -0.2 |  |  |  | 0.65 |  |  |  |  | N | N | N | 110 | 0.52 | 55 | 101595 | 96360 | 1570 | 16300 | 12 | 2 | 20 | 2018-01-17 15:49 | 1564 | 89 |  | 9 | [16 empty] | 103.77 | 100 | 0 | 0 | 0 |  | 650 | 400 | 선택 | 선택 | 0 | 0 | 0 |  | 650 | 400 | 선택 | 선택 | 선택 | 미정 | 미정 | 미정 | 미정 |  | 미정 | SB160160 | H
C41678 | 2018-01-17 | 3 | B |  | 2 | A | AE1055LS | 탄소강 | G-AE1055LS | BM#1 | 1635 | 50 | 1612 | 1560 | 31 | 6300 |  | 3 | 0.29 | 25 |  | -1.2 | 1548 | 1583 | 0 | 17.35 |  | 16 | 73 | 104 | Y |  | 2018-01-17 15:51 | 64 | 1077 | 54 | 45 | 40 | 38 | 36 | 35 | 36 | 36 | 35 | 35 | 34 | 32 | 31 | 31 | 38 | 40 | 31 | 36 | -0.18 |  | 50 | Y | -0.2 | [8 empty] | N | N | Y | 220 | 0.5 | 61 | 84590 | 98070 | 7130 | 15400 | 17 | 1 |  | 2018-01-17 15:59 | 1548 | 148 |  | 25 |  | *STR#2 Edge Heater Coil부 누수로 미적용ID:201~205 | [14 empty] | 80.49 | 100 | 0 | 0 | 0 |  | 400 |  | 선택 | 해제 | 0 | 0 | 0 |  | 400 |  | 해제 | 해제 | 해제 | 미정 | 미정 | 선택 | 미정 |  | 미정 | BT180180 | H
B43113 | 2018-01-17 | 2 | B |  | 6 | B | AE4137HMA | 소입성보증강 | AE4137HMA | BM#2 | 1600 | 45 | 1646 | 1556 | 38 | 7700 |  | 1 | 0.39 | 18 |  | -2.52 | 1575 | 1641 | 2.05 | 0 | 0 | 35 | 1 | 5863516 | Y |  | 2018-01-17 16:36 | 78 | 1086 | 30 | 37 | 41 | 43 | 43 | 42 | 41 | 40 | 38 | 37 | 36 | 35 | 34 | 34 | 39 | 43 | 34 | 0 | -0.21 | Y | 43.48 | Y | -0.2 |  |  |  | 1.07 |  |  |  |  | N | N | N | 100 | 0.53 | 59 | 93780 | 102880 | 3540 | 13300 | 12 | 2 | 30 | 2018-01-17 16:43 | 1575 | 115 |  | 15 |  | *대보수 첫HEAT | [14 empty] | 88.22 | 100 | 0 | 0 | 0 |  | 650 | 400 | 선택 | 선택 | 0 | 0 | 0 |  | 650 | 400 | 선택 | 선택 | 선택 | 미정 | 미정 | 미정 | 미정 |  | 미정 | SB160160 | H
A43123 | 2018-01-17 | 1 | B |  | 3 | A | AE1055LS | 탄소강 | G-AE1055LS | BM#1 | 1607 | 49 | 1598 | 1533 | 38 | 6200 |  | 3 | 0.29 | 25 |  | -1.17 | 1558 | 1592 | 0 | 19.15 |  | 2 | 31 | 34 | Y |  | 2018-01-17 17:07 | 74 | 1085 | 30 | 41 | 48 | 51 | 52 | 52 | 53 | 52 | 52 | 53 | 52 | 52 | 50 | 50 | 49 | 53 | 50 | 52 | -0.05 | Y | 30 | Y | -0.4 | [8 empty] | N | N | Y | 210 | 0.48 | 60 | 84590 | 90120 | 7030 | 12800 | 17 | 1 |  | 2018-01-17 17:14 | 1558 | 109 |  | 11 |  | *STR#2 Edge Heater Coil부 누수로 미적용ID:201~205 | [14 empty] | 87.07 | 100 | 0 | 0 | 0 |  | 400 |  | 선택 | 해제 | 0 | 0 | 0 |  | 400 |  | 해제 | 해제 | 해제 | 미정 | 미정 | 선택 | 미정 |  | 미정 | BT180180 | H
B43114 | 2018-01-17 | 2 | B |  | 7 | A | AE4137HMA | 소입성보증강 | AE4137HMA | BM#2 | 1629 | 57 | 1626 | 1526 | 39 | 7500 |  | 1 | 0.38 | 19 |  | -2.75 | 1555 | 1624 | 2.65 | 0 | 0 | 5 | 8 | 49 | Y |  | 2018-01-17 17:38 | 58 | 1090 | 29 | 32 | 33 | 33 | 32 | 31 | 30 | 29 | 28 | 26 | 24 |  |  | 24 | 30 | 33 | 24 | 0 | -0.23 |  | 38.67 | Y | -0.4 |  |  |  | 0.85 |  |  |  |  | N | N | N | 150 | 0.5 | 51 | 93780 | 83330 | 2770 | 15200 | 12 | 2 | 40 | 2018-01-17 17:50 | 1555 | 116 |  | 14 |  | *전공정 작업지연 감속주입, 평균주속 0.494 이하 냉재처리 | [14 empty] | 109.05 | 100 | 0 | 0 | 0 |  | 650 | 400 | 선택 | 선택 | 0 | 0 | 0 |  | 650 | 400 | 선택 | 선택 | 선택 | 미정 | 미정 | 미정 | 미정 |  | 미정 | SB160160 | C
A43124 | 2018-01-17 | 1 | B |  | 4 | B | AE1055LS | 탄소강 | G-AE1055LS | BM#1 | 1630 | 47 | 1591 | 1549 | 25 | 4100 |  | 3 | 0.29 | 25 |  | -0.93 | 1552 | 1579 | 0 | 19.65 |  | 30 | 62 | 31 | Y |  | 2018-01-17 18:03 | 68 | 1088 | 48 | 46 | 45 | 45 | 44 | 43 | 42 | 41 | 39 | 38 | 36 | 34 | 32 | 30 | 41 | 45 | 30 | 0 | -0.27 |  | 55 | Y | -0.4 | [8 empty] | N | N | Y | 200 | 0.45 | 65 | 101508 | 95460 | 6990 | 15800 | 17 | 1 |  | 2018-01-17 18:10 | 1552 | 111 |  | 17 |  | *STR#2 Edge Heater Coil부 누수로 미적용ID:201~206 *RH스노쿨 천공발생 감속주입 *정속유지가종 감속주입 이상재ID:103~106.203~206 *롱노즐 SEN내부 지금융착으로 교체-3회사용 | [14 empty] | 99.08 | 100 | 0 | 0 | 0 |  | 400 |  | 선택 | 해제 | 0 | 0 | 0 |  | 400 |  | 해제 | 해제 | 해제 | 미정 | 미정 | 선택 | 선택 | 3 | 미정 | BT180180 | H
B43115 | 2018-01-17 | 2 | B |  | 8 | A | AE4137HMA | 소입성보증강 | AE4137HMA | BM#2 | 1597 | 48 | 1606 | 1547 | 38 | 8000 |  | 1 | 0.43 | 18 |  | -2.32 | 1578 | 1637 | 5.5 | 0 | 0 | 21 | 1 | 17931 | Y |  | 2018-01-17 18:40 | 81 | 1065 | 19 | 37 | 44 | 48 | 49 | 49 | 49 | 49 | 48 | 46 | 46 | 44 | 43 | 42 | 44 | 49 | 42 | 49 | -0.16 | Y | 45 | Y | -0.2 |  |  |  | 1.14 |  |  |  |  | N | N | Y | 140 | 0.44 | 68 | 95400 | 97570 | 3060 | 15000 | 12 | 2 | 10 | 2018-01-17 18:45 | 1578 | 100 |  | 7 |  | *전공정 작업지연 10% 이상 감속주입,이상공정 등록 및 냉재처리 *대보수 첫 HEAT | [14 empty] | 94.83 | 100 | 0 | 0 | 0 |  | 650 | 400 | 선택 | 선택 | 0 | 0 | 0 |  | 650 | 400 | 선택 | 선택 | 선택 | 미정 | 미정 | 미정 | 미정 |  | 미정 | SB160160 | C
A43125 | 2018-01-17 | 1 | B |  | 5 | B | SM53C | 탄소강 | B | BM#1 | 1609 | 44 | 1598 | 1545 | 29 | 5000 |  | 1 | 0.47 | 5 |  | -2.1 | 1540 | 1560 | 0 | 1.34 | 0 | 32 | 35 | 38 | Y |  | 2018-01-17 19:16 | 52 | 1078 | 26 | 27 | 28 | 29 | 30 | 29 | 28 | 27 | 27 | 26 | 24 | 23 |  | 23 | 27 | 30 | 23 | 27 | -0.2 | Y | 35.02 | Y | -0.2 |  |  |  | 1.66 |  |  |  |  | N | N | N | 190 | 0.5 | 59 | 84590 | 92780 | 7130 | 14400 | 17 | 1 |  | 2018-01-17 19:21 | 1540 | 112 |  | 11 |  | *진공기준미달 | [14 empty] | 84.76 | 100 | 0 | 0 | 0 |  | 650 |  | 해제 | 해제 | 0 | 0 | 0 |  | 650 |  | 해제 | 해제 | 해제 | 미정 | 미정 | 선택 | 미정 |  | 미정 | BT180180 | H
B43116 | 2018-01-17 | 2 | B |  | 9 | A | AE4137HMA | 소입성보증강 | AE4137HMA | BM#2 | 1605 | 51 | 1636 | 1545 | 41 | 8600 |  | 1 | 0.39 | 19 |  | -1.92 | 1559 | 1608 | 2.85 | 0 | 0 | 19 | 35 | 77 | Y |  | 2018-01-17 19:50 | 62 | 1077 | 37 | 37 | 37 | 37 | 37 | 36 | 35 | 34 | 31 | 31 | 29 | 28 | 26 | 18 | 31 | 37 | 18 | 37 | -0.27 |  | 70.02 | Y | -0.4 |  |  |  | 1.11 |  |  |  |  | N | N | N | 130 | 0.4 | 79 | 103350 | 105660 | 100 | 16500 | 12 | 2 | 20 | 2018-01-17 19:58 | 1559 | 113 |  | 8 |  | *전공정 작업지연 10% 이상 감속주입,이상공정 등록 및 냉재처리 *B43117 래들 막힘으로 강제렌싱 1회 실시 ,T/D잔강 13.6톤 ID:407 | [14 empty] | 100 | 100 | 0 | 0 | 0 |  | 650 | 400 | 선택 | 선택 | 0 | 0 | 0 |  | 650 | 400 | 선택 | 선택 | 선택 | 미정 | 미정 | 미정 | 선택 | 8 | 미정 | SB160160 | C
A43126 | 2018-01-17 | 1 | B |  | 6 | B | SM53C | 탄소강 | B | BM#1 | 1606 | 40 | 1585 | 1523 | 28 | 4600 |  | 3 | 0.31 | 13 |  | -2.16 | 1546 | 1583 | 16.3 | 0.45 |  | 35 | 2 | 30 | Y |  | 2018-01-17 20:19 | 58 | 1089 | 21 | 24 | 27 | 28 | 28 | 28 | 28 | 27 | 27 | 27 | 27 | 26 |  | 26 | 27 | 28 | 26 | 28 | -0.05 | Y | 40.02 | Y | -0.2 | [8 empty] | N | N | N | 180 | 0.5 | 56 | 101508 | 93070 | 7100 | 15000 | 17 | 1 |  | 2018-01-17 20:25 | 1546 | 112 |  | 9 |  | *롱노즐 SEN내부 지금융착으로 교체-2회사용 | [14 empty] | 101.41 | 100 | 0 | 0 | 0 |  | 650 |  | 해제 | 해제 | 0 | 0 | 0 |  | 650 |  | 해제 | 해제 | 해제 | 미정 | 미정 | 선택 | 선택 | 2 | 미정 | BT180180 | H
A43127 | 2018-01-17 | 1 | D |  | 7 | A | AE1055LS | 탄소강 | G-AE1055LS | BM#1 | 1639 | 45 | 1596 | 1580 | 25 | 4200 |  | 3 | 0.29 | 25 |  | -1.12 | 1540 | 1572 | 0 | 17.72 |  | 2 | 32 | 66 | Y |  | 2018-01-17 21:12 | 56 | 1085 | 29 | 34 | 36 | 37 | 35 | 34 | 34 | 33 | 33 | 32 | 32 | 31 |  | 31 | 33 | 37 | 31 | 34 | -0.15 | Y | 39.98 | Y | -0.2 | [8 empty] | N | N | N | 230 | 0.5 | 59 | 101508 | 95000 | 7000 | 16000 | 17 | 1 |  | 2018-01-17 21:20 | 1540 | 112 |  | 13 |  | *STR#2 엣지히터 코일부 누수로 적용불가 | [14 empty] | 98.94 | 100 | 0 | 0 | 0 |  | 400 |  | 선택 | 해제 | 0 | 0 | 0 |  | 400 |  | 해제 | 해제 | 해제 | 미정 | 미정 | 선택 | 미정 |  | 미정 | BT180180 | H
B43117 | 2018-01-17 | 2 | D |  | 10 | A | AE4137HMA | 소입성보증강 | AE4137HMA | BM#2 | 1566 | 71 | 1595 | 1535 | 50 | 11100 |  | 1 | 0.52 | 6 |  | 0.11 | 1561 | 1566 | 2.02 | 0 | 0 | 16 | 74 |  | Y |  | 2018-01-17 21:08 | 64 | 1066 | 20 | 17 | 22 | 25 | 25 | 25 | 24 | 22 | 21 | 19 | 18 | 16 | 14 | 10 | 20 | 25 | 10 | 25 | -0.27 | Y | 55.03 | Y | -0.4 |  |  |  | 1.7 |  |  |  |  | N | N | N | 120 | 0.45 | 74 | 103350 | 109700 | 30 | 15100 | 12 | 2 | 40 | 2018-01-17 21:13 | 1561 | 113 |  | 13 |  | *전공정 탈가스 기준 미준수 (진공시간 미달-극진공 6분) *전공정 작업지연 10% 이상 감속주입,이상공정 등록 및 냉재처리 *래들 막힘으로 강제렌싱 1회 실시 ,T/D잔강 13.6톤 ID:301 | [14 empty] | 95.96 | 100 | 0 | 0 | 0 |  | 650 | 400 | 선택 | 선택 | 0 | 0 | 0 |  | 650 | 400 | 선택 | 선택 | 선택 | 미정 | 미정 | 미정 | 미정 |  | 미정 | SB160160 | C
A43128 | 2018-01-17 | 1 | D |  | 8 | A | AE1055LS | 탄소강 | G-AE1055LS | BM#1 | 1598 | 42 | 1592 | 1537 | 30 | 4900 |  | 3 | 0.29 | 25 |  | -1.44 | 1541 | 1583 | 1.58 | 13.92 |  | 30 | 63 | 63 | Y |  | 2018-01-17 22:10 | 57 | 1085 | 30 | 31 | 32 | 32 | 32 | 30 | 29 | 28 | 28 | 27 | 26 | 25 |  | 25 | 29 | 32 | 25 | 32 | -0.16 |  | 45.03 | Y | -0.2 | [8 empty] | N | N | Y | 220 | 0.5 | 59 | 84590 | 95010 | 7100 | 15500 | 17 | 1 |  | 2018-01-17 22:16 | 1541 | 106 |  | 15 |  | *STR#2 엣지히터 코일부 누수로 적용불가 | [14 empty] | 82.45 | 100 | 0 | 0 | 0 |  | 400 |  | 선택 | 해제 | 0 | 0 | 0 |  | 400 |  | 해제 | 해제 | 해제 | 미정 | 미정 | 선택 | 미정 |  | 미정 | BT180180 | H
B43118 | 2018-01-17 | 2 | D | TUNDISH교체전 | 11 | A | AE4137HMA | 소입성보증강 | AE4137HMA | BM#2 | 1612 | 44 | 1635 | 1576 | 35 | 7000 |  | 1 | 0.41 | 19 |  | -2.01 | 1573 | 1632 | 2.83 | 0 | 0 | 21 | 2 | 45 | Y |  | 2018-01-17 22:19 | 76 | 1083 | 6 | 26 | 35 | 40 | 42 | 43 | 42 | 41 | 40 | 39 | 38 | 37 |  | 37 | 36 | 43 | 37 | 0 | -0.2 | Y | 30.03 | Y | -0.2 |  |  |  | 1.41 |  |  |  |  | N | N | N | 110 | 0.53 | 59 | 108395 | 104050 | 1950 | 2000 | 12 | 2 | 20 | 2018-01-17 22:20 | 1573 | 108 |  | 19 |  |  | 0479CF2D97B8440CA42000A8B72689EA | 40E3EAFDED5848509F7CF85F8211C518 | 52EFC43415A64939BEB39C17597BD6DB | [11 empty] | 102.26 | 100 | 0 | 2830 | 0 |  | 650 | 400 | 선택 | 선택 | 0 | 2970 | 0 |  | 650 | 400 | 선택 | 선택 | 선택 | 미정 | 미정 | 미정 | 미정 |  | 미정 | SB160160 | H
A43129 | 2018-01-17 | 1 | D | TUNDISH교체전 | 9 | A | AE1055LS | 탄소강 | G-AE1055LS | BM#1 | 1617 | 41 | 1587 | 1539 | 37 | 4600 |  | 3 | 0.29 | 25 |  | -1.23 | 1551 | 1587 | 0 | 20.05 |  | 32 | 36 | 54 | Y |  | 2018-01-17 22:59 | 67 | 1086 | 24 | 30 | 37 | 38 | 39 | 39 | 39 | 38 | 38 | 37 | 37 | 37 |  | 37 | 36 | 39 | 37 | 39 | -0.06 | Y | 35 | Y | 0 | [8 empty] | N | N | M | 210 | 0.5 | 62 | 95104 | 101450 | 7650 | 1500 | 17 | 1 |  | 2018-01-17 23:08 | 1551 | 111 |  | 26 |  | *STR#2 엣지히터 코일부 누수로 적용불가 | F4F248F140BA4AF59A9B5C94BDDEF058 | 0A56E003F2204D6195648B81AD976773 | 211CE30F5F2649C6BB6652B0A49FF381 | [11 empty] | 87.17 | 100 | 0 | 3500 | 0 |  | 400 |  | 선택 | 해제 | 0 | 3500 | 0 |  | 400 |  | 해제 | 해제 | 해제 | 미정 | 미정 | 선택 | 미정 |  | 미정 | BT180180 | H
B43119 | 2018-01-17 | 2 | D | TUNDISH교체 | 1 | A | SM45C | 탄소강 | SM45C | BM#2 | 1615 | 43 | 1645 | 1575 | 35 | 6500 |  | 1 | 0.42 | 21 |  | -2.55 | 1588 | 1664 | 0 | 8.37 | 0 | 19 | 36 | 22 | Y |  | 2018-01-17 23:29 | 95 | 1083 | -291 | -117 | 39 | 36 | 39 | 42 | 45 | 45 | 44 | 43 | 41 | 39 | 35 | 35 | 41 | 45 | 35 | 39 | -0.33 |  | 30.02 | Y | -0.8 |  | 1.72 | 1.72 | [5 empty] | N | N | N | 190 | 0.47 | 59 | 94072 | 95830 | 2490 | 15600 | 13 | 1 | 10 | 2018-01-17 23:34 | 1588 | 133 |  | 34 |  | * T/D 용강량 실측:1120mm / 18.1 TON * T/D FLUX 용탕부: 120KG / 유탕부: 15KG 투입 | [14 empty] | 95.99 | 100 | 730 | 0 | 0 |  | 650 | 400 | 해제 | 해제 | 770 | 0 | 0 |  | 650 | 400 | 해제 | 해제 | 해제 | 미정 | 미정 | 미정 | 미정 |  | 미정 | RB080.00 | C
A43130 | 2018-01-17 | 1 | D | TUNDISH교체 | 1 | A | SF40CVM | 합금강 | D | BM#1 | 1583 | 44 | 1639 | 1542 | 41 | 6100 |  | 3 | 0.29 | 18 |  | -2.41 | 1586 | 1639 | 1.89 | 10.69 |  | 35 | 3 | 57 | Y |  | 2018-01-17 23:58 | 88 | 1087 | 28 | 31 | 34 | 36 | 37 | 38 | 38 | 38 | 37 |  |  |  |  | 37 | 35 | 38 | 37 | 38 | -0.07 |  | 15 | Y | -0.2 |  | 2.13 | 2.07 | [5 empty] | N | N | N | 150 | 0.47 | 61 | 101508 | 97190 | 7510 | 16500 | 16 | 2 |  | 2018-01-18 00:06 | 1586 | 141 |  | 56 |  | *STR#2 엣지히터 코일부 누수로 적용불가 *T/Dflux 유15kg 용225kg | [14 empty] | 96.95 | 100 | 1000 | 0 | 0 |  | 650 |  | 선택 | 선택 | 1000 | 0 | 0 |  | 650 |  | 해제 | 선택 | 해제 | 미정 | 미정 | 선택 | 선택 |  | 미정 | BT180180 | H
B43120 | 2018-01-17 | 2 | D |  | 2 | A | SM45C | 탄소강 | SM45C | BM#2 | 1604 | 44 | 1627 | 1537 | 36 | 6500 |  | 1 | 0.41 | 15 |  | -2.27 | 1553 | 1606 | 0 | 3.77 | 0 | 18 | 20 | 92 | Y |  | 2018-01-18 00:33 | 60 | 1086 | 31 | 24 | 21 | 19 | 18 | 16 | 15 | 14 | 13 | 12 | 10 | 9 |  | 9 | 17 | 21 | 9 | 0 | -0.27 |  | 45 | Y | -0.2 | [8 empty] | N | N | N | 180 | 0.52 | 58 | 99736 | 98800 | 1930 | 13100 | 13 | 1 | 20 | 2018-01-18 00:34 | 1553 | 132 |  | 31 | [16 empty] | 99.04 | 100 | 0 | 0 | 0 |  | 650 | 400 | 해제 | 해제 | 0 | 0 | 0 |  | 650 | 400 | 해제 | 해제 | 해제 | 미정 | 미정 | 미정 | 미정 |  | 미정 | RB110.00 | C
A43131 | 2018-01-17 | 1 | D |  | 2 | A | SF40CVM | 합금강 | D | BM#1 | 1624 | 40 | 1607 | 1558 | 39 | 4500 |  | 3 | 0.32 | 15 |  | -2.18 | 1565 | 1607 | 0 | 12.96 |  | 5 | 10 | 50 | Y |  | 2018-01-18 01:02 | 67 | 1086 | 37 | 31 | 28 | 27 | 26 | 26 | 24 | 24 | 24 | 24 | 24 | 24 | 24 | 24 | 26 | 28 | 24 | 24 | 0 | Y | 55.02 | Y | 0 | [8 empty] | N | N | Y | 140 | 0.48 | 67 | 101508 | 101310 | 7040 | 15800 | 16 | 2 |  | 2018-01-18 01:34 | 1565 | 127 |  | 55 | 17 | *STR#2 엣지히터 코일부 누수로 적용불가 | [14 empty] | 93.17 | 100 | 0 | 0 | 0 |  | 650 |  | 선택 | 선택 | 0 | 0 | 0 |  | 650 |  | 해제 | 선택 | 해제 | 미정 | 미정 | 선택 | 미정 |  | 미정 | BT180180 | H
B43121 | 2018-01-17 | 2 | D |  | 3 | A | SM45C | 탄소강 | SM45C | BM#2 | 1563 | 43 | 1635 | 1524 | 35 | 6700 |  | 1 | 0.42 | 16 |  | -2.21 | 1558 | 1621 | 0 | 4.32 | 0 | 2 | 33 | 78 | Y |  | 2018-01-18 01:23 | 65 | 1086 | 20 | 25 | 28 | 30 | 30 | 31 | 31 | 31 | 30 | 30 | 29 | 27 |  | 27 | 29 | 31 | 27 | 31 | -0.13 | Y | 30 | Y | -0.4 | [8 empty] | N | N | Y | 170 | 0.47 | 62 | 97971 | 98060 | 3010 | 13000 | 13 | 1 | 30 | 2018-01-18 01:24 | 1558 | 134 |  | 42 | [16 empty] | 97 | 100 | 0 | 0 | 0 |  | 650 | 700 | 해제 | 해제 | 0 | 0 | 0 |  | 650 | 700 | 해제 | 해제 | 해제 | 미정 | 미정 | 미정 | 미정 |  | 미정 | RB270.00 | H
A43132 | 2018-01-17 | 1 | D |  | 3 | A | SF40CVM | 합금강 | D | BM#1 | 1619 | 40 | 1617 | 1537 | 35 | 5100 |  | 3 | 0.31 | 15 |  | -2.55 | 1568 | 1617 | 0 | 13.72 |  | 30 | 64 | 64 | Y |  | 2018-01-18 02:07 | 70 | 1086 | 23 | 24 | 25 | 27 | 29 | 30 | 29 | 29 | 27 | 25 | 24 | 23 | 22 | 22 | 26 | 30 | 22 | 29 | -0.23 | Y | 35.02 | Y | -0.2 | [8 empty] | N | N | Y | 130 | 0.48 | 63 | 101508 | 95390 | 7030 | 15000 | 16 | 2 |  | 2018-01-18 02:32 | 1568 | 135 |  | 57 |  | *STR#2 엣지히터 코일부 누수로 적용불가 | [14 empty] | 98.55 | 100 | 0 | 0 | 0 |  | 650 |  | 선택 | 선택 | 0 | 0 | 0 |  | 650 |  | 해제 | 선택 | 해제 | 미정 | 미정 | 선택 | 미정 |  | 미정 | BT180180 | H
B43122 | 2018-01-17 | 2 | D |  | 4 | A | SM45C | 탄소강 | SM45C | BM#2 | 1638 | 34 | 1637 | 1587 | 25 | 4500 |  | 1 | 0.4 | 19 |  | -2.4 | 1555 | 1619 | 0 | 4.79 | 0 | 21 | 3 | 60 | Y |  | 2018-01-18 02:45 | 62 | 1086 | 22 | 28 | 31 | 31 | 30 | 30 | 29 | 28 | 27 | 26 | 24 | 21 |  | 21 | 27 | 31 | 21 | 0 | -0.22 |  | 44.98 | Y | -0.6 | [8 empty] | N | N | Y | 160 | 0.47 | 57 | 95062 | 91180 | 2300 | 14000 | 13 | 1 | 40 | 2018-01-18 02:45 | 1555 | 138 |  | 27 | [16 empty] | 101.89 | 100 | 0 | 0 | 0 |  | 650 | 700 | 해제 | 해제 | 0 | 0 | 0 |  | 650 | 700 | 해제 | 해제 | 해제 | 미정 | 미정 | 미정 | 미정 |  | 미정 | RB270.00 | H
B43123 | 2018-01-17 | 2 | D |  | 5 | A | SM45C | 탄소강 | SM45C | BM#2 | 1572 | 35 | 1637 | 1555 | 31 | 6100 |  | 1 | 0.42 | 17 |  | -2.29 | 1556 | 1626 | 0 | 4.58 | 0 | 19 | 37 | 45 | Y |  | 2018-01-18 03:46 | 63 | 1087 | 18 | 25 | 30 | 31 | 31 | 30 | 30 | 29 | 28 | 27 | 25 | 24 | 22 | 20 | 27 | 31 | 20 | 30 | -0.22 | Y | 50 | Y | -0.4 | [8 empty] | N | N | Y | 150 | 0.47 | 67 | 95062 | 104310 | 1730 | 14100 | 13 | 1 | 10 | 2018-01-18 03:52 | 1556 | 123 |  | 26 | [16 empty] | 89.68 | 100 | 0 | 0 | 0 |  | 650 | 700 | 해제 | 해제 | 0 | 0 | 0 |  | 650 | 700 | 해제 | 해제 | 해제 | 미정 | 미정 | 미정 | 미정 |  | 미정 | RB250.00 | C
A43133 | 2018-01-17 | 1 | D |  | 4 | A | SF40CVM | 합금강 | D | BM#1 | 1605 | 40 | 1606 | 1566 | 32 | 4600 |  | 3 | 0.31 | 19 |  | -1.82 | 1563 | 1606 | 2.96 | 11.77 |  | 32 | 37 | 69 | Y |  | 2018-01-18 03:15 | 65 | 1087 | 19 | 20 | 24 | 25 | 25 | 26 | 27 | 26 | 27 | 26 | 25 | 23 | 22 | 16 | 24 | 27 | 16 | 26 | -0.28 | Y | 39.98 | Y | -0.8 | [8 empty] | N | N | Y | 120 | 0.45 | 74 | 84590 | 94670 | 4720 | 10700 | 16 | 2 |  | 2018-01-18 03:24 | 1563 | 139 |  | 54 |  | *STR#2 엣지히터 코일부 누수로 적용불가 *전공정요청 L/D잔강이월없음 *RH설비이상으로 감속주입 *정속유지강종 감속주입(20%이상) ID:105.205 생관통보 *T/D 레벨미달(12톤이하) ID:105.205 *L/D 오픈후 롱노즐절손으로 강제개공 나탕주입 ID:105.205 | [14 empty] | 84.67 | 100 | 0 | 0 | 0 |  | 650 |  | 선택 | 선택 | 0 | 0 | 0 |  | 650 |  | 해제 | 선택 | 해제 | 미정 | 미정 | 해제 | 미정 |  | 미정 | BT180180 | H
B43124 | 2018-01-17 | 2 | A |  | 6 | A | SM45C | 탄소강 | SM45C | BM#2 | 1601 | 38 | 1625 | 1545 | 29 | 5700 |  | 1 | 0.4 | 17 |  | -2.89 | 1548 | 1614 | 0 | 3.18 | 0 | 18 | 21 | 45 | Y |  | 2018-01-18 04:35 | 55 | 1086 | 16 | 17 | 18 | 18 | 18 | 18 | 18 | 17 | 16 | 16 | 14 | 13 |  | 13 | 17 | 18 | 13 | 18 | -0.11 |  | 45 | Y | -0.2 | [8 empty] | N | N | Y | 190 | 0.47 | 60 | 100960 | 93630 | 2830 | 14900 | 13 | 1 |  | 2018-01-18 04:49 | 1548 | 134 |  | 47 | [16 empty] | 104.73 | 100 | 0 | 0 | 0 |  | 650 | 700 | 해제 | 해제 | 0 | 0 | 0 |  | 650 | 700 | 해제 | 해제 | 해제 | 미정 | 미정 | 미정 | 미정 |  | 미정 | RB330.00 | C
A43135 | 2018-01-17 | 1 | A |  | 5 | A | SF40CVM | 합금강 | D | BM#1 | 0 | 35 | 1611 | 1596 | 26 | 3300 |  | 1 | 0.52 | 9 |  | -1.02 | 1566 | 1579 | 0 | 0.77 | 0 | 2 | 34 | 23 | Y |  | 2018-01-18 05:20 | 68 | 1086 | -2 | 25 | 26 | 32 | 33 | 35 | 36 | 37 | 37 | 37 | 36 | 35 | 34 | 34 | 31 | 37 | 34 | 37 | -0.09 | Y | 29.97 | Y | 0 | [8 empty] | N | N | Y | 110 | 0.4 | 69 | 84590 | 95730 | 5060 | 17630 | 16 | 2 |  | 2018-01-18 05:24 | 1566 | 83 |  | 5 |  | *작업지연으로 롱노즐 절손됨.4회 사용후 교체 *T/D 레벨기준미달로 이상공정등록 이상재 ID:101.201 *래들개공후 롱노즐 절손으로 강제개공 나탕주입 ID;101.201 *전공정 지연으로 감속주입-정속주입 강종 감속으로 이상재 등록 *STR#2 Edge Heater Coil부 누수로 적용不 | [14 empty] | 83.96 | 100 | 0 | 0 | 0 |  | 650 |  | 선택 | 선택 | 0 | 0 | 0 |  | 650 |  | 해제 | 선택 | 해제 | 미정 | 선택 | 해제 | 선택 | 4 | 미정 | BT180180 | H
B43125 | 2018-01-17 | 2 | A |  | 7 | A | SM45C | 탄소강 | SM45C | BM#2 | 1579 | 45 | 1654 | 1537 | 37 | 7200 |  | 1 | 0.43 | 15 |  | 0 | 1561 | 1633 | 0 | 3.56 | 0 | 5 | 11 | 50 | Y |  | 2018-01-18 05:54 | 68 | 1087 | 8 | 27 | 35 | 39 | 41 | 42 | 42 | 41 | 41 | 40 | 40 | 39 | 38 | 38 | 36 | 42 | 38 | 41 | -0.11 | Y | 35.03 | Y | -0.2 | [8 empty] | N | N | N | 180 | 0.47 | 61 | 99489 | 96080 | 4980 | 15500 | 13 | 1 |  | 2018-01-18 06:17 | 1561 | 132 |  | 32 |  | *빅사이즈 후속 HEAT | [14 empty] | 98.16 | 100 | 0 | 0 | 0 |  | 650 | 400 | 해제 | 해제 | 0 | 0 | 0 |  | 650 | 400 | 해제 | 해제 | 해제 | 미정 | 미정 | 미정 | 미정 |  | 미정 | RB105.00 | C
A43136 | 2018-01-17 | 1 | A |  | 6 | A | SF40CVM | 합금강 | D | BM#1 | 1567 | 48 | 1639 | 1532 | 34 | 6700 |  | 1 | 0.42 | 13 |  | -2.65 | 1581 | 1635 | 0 | 5.62 | 0 | 21 | 4 | 32 | Y |  | 2018-01-18 06:25 | 83 | 1087 | 31 | 41 | 50 | 55 | 58 | 58 | 58 | 57 | 57 | 55 | 55 | 53 | 53 | 51 | 52 | 58 | 51 | 58 | -0.16 | Y | 45.02 | Y | -0.4 | [8 empty] | N | N | Y | 100 | 0.42 | 69 | 101508 | 96020 | 5040 | 15660 | 16 | 2 |  | 2018-01-18 06:30 | 1581 | 102 |  | 11 |  | *전공정 지연으로 감속주입-정속주입 강종 감속으로 이상재 등록 *STR#2 Edge Heater Coil부 누수로 적용不 | [14 empty] | 99.52 | 100 | 0 | 0 | 0 |  | 650 |  | 선택 | 선택 | 0 | 0 | 0 |  | 650 |  | 해제 | 선택 | 해제 | 미정 | 선택 | 미정 | 미정 |  | 미정 | BT180180 | H
B43126 | 2018-01-17 | 2 | A | TUNDISH교체전 | 8 | A | SM45C | 탄소강 | SM45C | BM#2 | 1616 | 54 | 1625 | 1564 | 35 | 6700 |  | 1 | 0.41 | 15 |  | 0 | 1582 | 1631 | 0 | 3.66 | 0 | 30 | 65 | 58 | Y |  | 2018-01-18 06:54 | 89 | 1086 | 34 | 43 | 47 | 48 | 48 | 47 | 46 | 44 | 42 | 40 | 37 | 34 |  | 34 | 43 | 48 | 34 | 0 | -0.35 | Y | 40 | Y | -0.6 | [8 empty] | N | N | N | 170 | 0.49 | 59 | 82972 | 95730 | 3270 | 2000 | 13 | 1 |  | 2018-01-18 07:22 | 1582 | 133 |  | 36 |  |  | B94AB62AA8AF477CAA96DF5C6EAAD253 | E7BCBB1B2FD941339739FFADF5FD4B54 | 38C3DA446A164B36B212238C1AB95E9C | [11 empty] | 83.81 | 100 | 0 | 2500 | 0 |  | 650 | 400 | 해제 | 해제 | 0 | 2500 | 0 |  | 650 | 400 | 해제 | 해제 | 해제 | 미정 | 미정 | 미정 | 미정 |  | 미정 | RB140.00 | C
A43137 | 2018-01-17 | 1 | A |  | 7 | A | SF40CVM | 합금강 | D | BM#1 | 1652 | 52 | 1635 | 1601 | 29 | 4500 |  | 1 | 0.41 | 14 |  | -3.02 | 1572 | 1634 | 0 | 2.7 | 0 | 35 | 5 | 38 | Y |  | 2018-01-18 07:32 | 74 | 1088 | 47 | 50 | 52 | 53 | 52 | 52 | 51 | 51 | 50 | 49 | 47 | 46 | 45 | 45 | 50 | 53 | 45 | 52 | -0.18 | Y | 45.12 | Y | -0.2 | [8 empty] | N | N | Y | 150 | 0.44 | 64 | 84590 | 93000 | 5110 | 13040 | 16 | 2 |  | 2018-01-18 07:33 | 1572 | 117 |  | 16 |  | *전공정 지연으로 감속주입-정속주입 강종 감속으로 이상재 등록 *STR#2 Edge Heater Coil부 누수로 적용不 | [14 empty] | 85.44 | 100 | 0 | 0 | 0 |  | 650 |  | 선택 | 선택 | 0 | 0 | 0 |  | 650 |  | 해제 | 선택 | 해제 | 미정 | 선택 | 미정 | 미정 |  | 미정 | BT180180 | C
A43138 | 2018-01-18 | 1 | A | TUNDISH교체전 | 8 | A | SF40CVM | 합금강 | D | BM#1 | 1586 | 73 | 1642 | 1546 | 44 | 7800 |  | 1 | 0.44 | 13 |  | -3.13 | 1584 | 1638 | 0 | 2.97 | 0 | 1 | 1 | 12367 | Y |  | 2018-01-18 08:50 | 86 | 1187 | 38 | 47 | 50 | 51 | 50 | 49 | 48 | 46 | 45 | 44 | 43 | 41 |  | 41 | 46 | 51 | 41 | 0 | -0.25 | Y | 39.92 | Y | -0.4 | [8 empty] | N | N | M | 140 | 0.46 | 62 | 102472 | 98030 | 4970 | 2000 | 16 | 2 |  | 2018-01-18 08:56 | 1570 | 124 |  | 8 |  | *STR#2 Edge Heater Coil부 누수로 적용不 *STR#2 Edge Heater Coil부 교체로 STR#1기 OFF-이상재 등록 | B4C33F77303E429ABF76CCB14A0F875A | 5EF05AEDD789409AB59F003B759A885F |  | 81E5AA8684404AEE99B80E2C0770D2AF | [10 empty] | 99.49 | 100 | 0 | 3000 | 0 |  | 650 |  | 해제 | 선택 | 0 | 3000 | 0 |  | 650 |  | 해제 | 선택 | 해제 | 미정 | 선택 | 미정 | 미정 |  | 미정 | BT180180 | C
B43127 | 2018-01-18 | 2 | A | TUNDISH교체 | 1 | A | 38MNS6 | 합금강 | KFMN443계 | BM#2 | 1580 | 53 | 1665 | 1517 | 48 | 10000 |  | 1 | 0.41 | 20 |  | -2.86 | 1582 | 1666 | 0 | 8.44 | 0 | 32 | 38 | 58 | Y |  | 2018-01-18 08:27 | 89 | 1092 | -340 | -119 | 28 | 27 | 22 | 26 | 31 | 33 | 34 | 33 | 33 | 33 | 33 | 33 | 28 | 34 | 33 | 33 | 0 |  | 25.02 | Y | 0 |  | 1.9 | 1.83 | [5 empty] | N | N | M | 150 | 0.42 | 63 | 89028 | 94560 | 440 | 17000 | 2 | 2 |  | 2018-01-18 08:25 | 1572 | 146 |  | 31 |  | *턴디쉬 플럭스 120KG/15KG *슬리브 롱노즐 사용 *전공정 지연 10% 이상 감속주입 이상공정 등록 *주입말 0.40 이하 감속주입 305.306.405.406 | [14 empty] | 93.71 | 100 | 1000 | 0 | 0 |  | 650 | 400 | 선택 | 선택 | 1000 | 0 | 0 |  | 650 | 400 | 선택 | 선택 | 미정 | 미정 | 미정 | 미정 | 미정 |  | 미정 | SB125125 | C
A43139 | 2018-01-18 | 1 | A |  | 2 | A | 38MNS6 | 합금강 | KFMN443계 | BM#2 | 1593 | 48 | 1626 | 1510 | 37 | 7100 |  | 1 | 0.42 | 16 |  | 0 | 1561 | 1618 | 0 | 2.53 | 0 | 2 | 35 | 82 | Y |  | 2018-01-18 09:56 | 68 | 1128 | 30 | 30 | 35 | 36 | 36 | 36 | 35 | 34 | 33 | 31 | 31 | 30 | 28 | 27 | 32 | 36 | 27 | 36 | -0.18 | Y | 50 | Y | -0.2 |  |  |  | 1.02 |  |  |  |  | N | N | Y | 140 | 0.48 | 67 | 103866 | 105930 | 100 | 16600 | 2 | 2 |  | 2018-01-18 09:59 | 1561 | 111 |  | 8 |  | *전공정 지연 감속주입 *STR#1,2 W/M 압력과다로 S/R 재셋팅 | [14 empty] | 99.87 | 100 | 0 | 0 | 0 |  | 650 | 400 | 선택 | 선택 | 0 | 0 | 0 |  | 650 | 400 | 선택 | 선택 | 미정 | 미정 | 미정 | 미정 | 미정 |  | 미정 | SB120120 | C
B43128 | 2018-01-18 | 2 | A | TUNDISH교체 | 1 | A | SUM32F | 특수용도강 | C1 | BM#1 | 1585 | 47 | 1684 | 1524 | 43 | 9200 |  | 2 | 1000 |  | 40 | 0 | 1604 | 1667 | 0.18 | 0 | 0 | 19 | 38 | 131 | Y |  | 2018-01-18 09:26 | 89 | 1125 | 10 | 19 | 22 | 23 | 25 | 25 | 25 | 24 | [5 empty] | 24 | 21 | 25 | 24 | 25 | -0.07 |  | 14.98 | Y | -0.2 |  | 2.07 | 2.07 | [5 empty] | N | N | N | 150 | 0.48 | 54 | 84590 | 97700 | 550 | 14930 | 11 | 1 |  | 2018-01-18 09:38 | 1604 | 167 |  | 61 |  | *T/D가열온도:자동-1376`.수동건-1344`.STR#1:901.STR#2:918.T/D FLUX 유:15,용:120 *STR#1,#2 Edge Heater Coil부 교체로 적용不-이상재 등록 | [14 empty] | 86.1 | 100 | 700 | 0 | 0 |  | 450 |  | 해제 | 선택 | 700 | 0 | 0 |  | 450 |  | 해제 | 선택 | 해제 | 미정 | 미정 | 미정 | 선택 |  | 미정 | BT180180 | C
A43140 | 2018-01-18 | 1 | A |  | 3 | A | 38MNS6 | 합금강 | KFMN443계 | BM#2 | 1607 | 49 | 1627 | 1552 | 34 | 6300 |  | 1 | 0.42 | 18 |  | -2.55 | 1558 | 1618 | 0 | 2.41 | 0 | 5 | 12 | 93 | Y |  | 2018-01-18 10:54 | 65 | 1132 | 22 | 21 | 23 | 23 | 23 | 22 | 20 | 19 | 17 | 17 | 16 | 14 |  | 14 | 20 | 23 | 14 | 23 | -0.2 |  | 45 | Y | -0.4 |  |  |  | 0.8 |  |  |  |  | N | N | Y | 130 | 0.53 | 59 | 103866 | 103560 | 110 | 16500 | 2 | 2 |  | 2018-01-18 10:59 | 1558 | 121 |  | 21 | [16 empty] | 101.83 | 100 | 0 | 0 | 0 |  | 650 | 400 | 선택 | 선택 | 0 | 0 | 0 |  | 650 | 400 | 선택 | 선택 | 미정 | 미정 | 미정 | 미정 | 미정 |  | 미정 | SB120120 | C
B43129 | 2018-01-18 | 2 | A |  | 2 | A | SUM32F | 특수용도강 | C1 | BM#1 | 1639 | 55 | 1645 | 1585 | 35 | 6300 |  | 1 | 0.43 | 8 |  | -4.75 | 1575 | 1639 | 0 | 1.29 | 0 | 18 | 22 | 126 | Y |  | 2018-01-18 10:15 | 60 | 1144 | 22 | 23 | 27 | 29 | 30 | 32 | 32 | 30 | 28 | 27 |  |  |  | 27 | 29 | 32 | 27 | 0 | -0.17 | Y | 30 | Y | -0.2 | [8 empty] | N | N | N | 140 | 0.5 | 58 | 84590 | 93590 | 1230 | 14910 | 11 | 1 |  | 2018-01-18 10:28 | 1594 | 161 |  | 69 |  | *STR#1,#2 Edge Heater Coil부 교체로 적용不-이상재 등록 *전공정 지연으로 감속주입 *Sample 채취ID:103.203 | [14 empty] | 89.23 | 100 | 0 | 0 | 300 |  | 450 |  | 해제 | 선택 | 0 | 0 | 300 |  | 450 |  | 해제 | 선택 | 해제 | 미정 | 미정 | 미정 | 미정 |  | 미정 | BT180180 | C
A43141 | 2018-01-18 | 1 | A | 잔강최소화전 | 4 | A | 38MNS6 | 합금강 | KFMN443계 | BM#2 | 1571 | 42 | 1618 | 1521 | 37 | 6500 |  | 1 | 0.41 | 16 |  | -2.13 | 1557 | 1610 | 0 | 2.65 | 0 | 35 | 6 | 66 | Y |  | 2018-01-18 11:49 | 64 | 1133 | 10 | 17 | 20 | 22 | 23 | 24 | 24 | 23 | 22 | 22 | 21 |  |  | 21 | 21 | 24 | 21 | 22 | -0.03 | Y | 25 | Y | -0.2 |  |  |  | 1.16 |  |  |  |  | N | N | Y | 120 | 0.54 | 54 | 88617 | 95270 | 9730 | 3000 | 2 | 2 |  | 2018-01-18 11:55 | 1557 | 120 |  | 27 |  | *STR#2 크로깅 발생으로 L/D잔강 10톤 내림. | [14 empty] | 84.4 | 75 | 0 | 3286 | 0 |  | 650 | 400 | 선택 | 선택 | 0 | 3159 | 0 |  | 650 | 400 | 선택 | 선택 | 미정 | 미정 | 미정 | 미정 | 미정 |  | 미정 | SB125125 | C
B43130 | 2018-01-18 | 2 | A |  | 3 | A | SUM32F | 특수용도강 | C1 | BM#1 | 1588 | 48 | 1676 | 1547 | 42 | 8400 |  | 2 | 0.27 | 8 |  | -5.9 | 1581 | 1659 | 0.7 | 0 | 0 | 30 | 66 | 75 | Y |  | 2018-01-18 12:07 | 66 | 1135 | 22 | 33 | 40 | 43 | 44 | 45 | 44 | 43 | 42 | 41 | 39 | 38 | 36 | 36 | 39 | 45 | 36 | 0 | -0.26 | Y | 35 | Y | -0.41 | [8 empty] | N | N | N | 130 | 0.48 | 62 | 101508 | 98720 | 440 | 15610 | 11 | 1 |  | 2018-01-18 12:12 | 1583 | 150 |  | 19 |  | *STR#2 Edge Heater Coil부 교체로 적용不-이상재 등록 *전공정 지연으로 감속주입 | [14 empty] | 98.55 | 100 | 0 | 0 | 0 |  | 450 |  | 선택 | 선택 | 0 | 0 | 0 |  | 450 |  | 해제 | 선택 | 해제 | 미정 | 미정 | 미정 | 미정 |  | 미정 | BT180180 | C
A43142 | 2018-01-18 | 1 | C | 잔강최소화 | 5 | A | SMN455M | 합금강 | D1 | BM#2 | 1619 | 41 | 1598 | 1574 | 34 | 5800 |  | 3 | 0.3 | 21 |  | -1.74 | 1558 | 1601 | 10.86 | 0.03 |  | 1 | 2 | 66 | Y |  | 2018-01-18 12:44 | 77 | 1138 | -273 | 17 | 30 | 32 | 33 | 33 | 33 | 33 | 33 | 32 | 32 |  |  | 32 | 22 | 33 | 32 | 33 | -0.03 | Y | 30.02 | Y | 0 |  |  |  | 0.62 |  |  |  |  | N | N | N | 110 | 0.49 | 53 | 97292 | 98860 | -810 | 14100 | 2 | 2 | 20 | 2018-01-18 12:48 | 1558 | 125 |  | 41 | [16 empty] | 99.23 | 76.92 | 2700 | 0 | 0 |  | 650 | 400 | 해제 | 해제 | 2700 | 0 | 0 |  | 650 | 400 | 해제 | 해제 | 선택 | 미정 | 미정 | 미정 | 미정 |  | 미정 | LT160160 | C
B43132 | 2018-01-18 | 2 | C |  | 4 | A | SUM32F | 특수용도강 | C1 | BM#1 | 1615 | 39 | 1655 | 1545 | 34 | 7000 |  | 1 | 0.43 | 8 |  | -3.73 | 1578 | 1625 | 1.1 | 0 | 0 | 21 | 5 | 246 | Y |  | 2018-01-18 13:21 | 63 | 1155 | 38 | 40 | 40 | 39 | 38 | 37 | 36 | 35 | 34 | 33 | 32 | 30 | 29 | 29 | 36 | 40 | 29 | 0 | -0.22 |  | 50.02 | Y | -0.2 | [8 empty] | N | N | N | 120 | 0.46 | 67 | 84590 | 97230 | 1860 | 15600 | 11 | 1 |  | 2018-01-18 13:24 | 1583 | 92 |  | 9 |  | *STR#2 Edge Heater Coil부 교체로 적용不-이상재 등록ID:201 *전공정 지연으로 감속주입 | [14 empty] | 85.44 | 100 | 0 | 0 | 0 |  | 450 |  | 선택 | 선택 | 0 | 0 | 0 |  | 450 |  | 해제 | 선택 | 해제 | 미정 | 미정 | 미정 | 미정 |  | 미정 | BT180180 | C
A43143 | 2018-01-18 | 1 | C |  | 6 | A | SMN455M | 합금강 | D1 | BM#2 | 1598 | 40 | 1611 | 1545 | 32 | 5300 |  | 3 | 0.31 | 18 |  | -1.57 | 1564 | 1598 | 10.01 | 0 |  | 19 | 39 | 43 | Y |  | 2018-01-18 13:33 | 83 | 1144 | 28 | 31 | 33 | 35 | 36 | 36 | 36 | 35 | 34 | 32 | 30 | 28 | 28 | 28 | 33 | 36 | 28 | 36 | -0.22 | Y | 36.68 | Y | 0 |  |  |  | 0.67 |  |  |  |  | N | N | N | 100 | 0.49 | 60 | 97292 | 97600 | 1400 | 14500 | 2 | 2 | 30 | 2018-01-18 14:10 | 1564 | 122 |  | 49 | [16 empty] | 98.27 | 76.92 | 0 | 0 | 0 |  | 650 | 400 | 해제 | 해제 | 0 | 0 | 0 |  | 650 | 400 | 해제 | 해제 | 선택 | 미정 | 미정 | 미정 | 미정 |  | 미정 | LT160160 | H
B43133 | 2018-01-18 | 2 | C |  | 5 | A | SUM32F | 특수용도강 | C1 | BM#1 | 1583 | 46 | 1625 | 1524 | 35 | 7100 |  | 1 | 0.43 | 8 |  | 0 | 1576 | 1620 | 0.74 | 0 | 0 | 5 | 13 | 36 | Y |  | 2018-01-18 14:29 | 61 | 1138 | 25 | 32 | 35 | 37 | 38 | 38 | 37 | 36 | 35 | 34 | 32 | 31 | 29 | 27 | 34 | 38 | 27 | 0 | -0.24 | Y | 45.02 | Y | -0.4 | [8 empty] | N | N | N | 110 | 0.49 | 66 | 101508 | 104610 | 350 | 16200 | 11 | 1 |  | 2018-01-18 14:33 | 1576 | 98 |  | 8 |  | *전공정 지연으로 감속주입 | [14 empty] | 96.77 | 100 | 0 | 0 | 0 |  | 450 |  | 선택 | 선택 | 0 | 0 | 0 |  | 450 |  | 선택 | 선택 | 해제 | 미정 | 미정 | 미정 | 미정 |  | 미정 | BT180180 | C
A43144 | 2018-01-18 | 1 | C |  | 7 | A | SMN455M | 합금강 | D1 | BM#2 | 1552 | 44 | 1584 | 1523 | 33 | 6100 |  | 3 | 0.32 | 18 |  | -1.6 | 1549 | 1584 | 10.67 | 0 |  | 18 | 23 | 36 | Y |  | 2018-01-18 14:40 | 68 | 1133 | 26 | 27 | 29 | 30 | 29 | 29 | 28 | 27 | 26 | 25 | 24 | 23 | 22 | 20 | 26 | 30 | 20 | 29 | -0.2 | Y | 50 | Y | -0.4 |  |  |  | 0.72 |  |  |  |  | N | N | N | 150 | 0.51 | 65 | 97292 | 108120 | 2430 | 15700 | 2 | 2 | 10 | 2018-01-18 14:57 | 1549 | 122 |  | 44 |  | *전공정 요청 감속주입 | [14 empty] | 88.01 | 76.92 | 0 | 0 | 0 |  | 650 | 400 | 해제 | 해제 | 0 | 0 | 0 |  | 650 | 400 | 해제 | 해제 | 선택 | 미정 | 미정 | 미정 | 미정 |  | 미정 | LT160160 | H
B43134 | 2018-01-18 | 2 | C |  | 6 | A | SUM32F | 특수용도강 | C1 | BM#1 | 1626 | 39 | 1624 | 1584 | 30 | 5700 |  | 1 | 0.43 | 9 |  | 0 | 1590 | 1636 | 0.65 | 0 | 0 | 32 | 40 | 37 | Y |  | 2018-01-18 15:25 | 75 | 1090 | 24 | 34 | 37 | 40 | 43 | 43 | 43 | 42 | 41 | 40 | 38 |  |  | 38 | 39 | 43 | 38 | 43 | -0.17 | Y | 29.98 | Y | -0.4 | [8 empty] | N | N | N | 100 | 0.5 | 55 | 101508 | 89100 | 7000 | 16200 | 11 | 1 |  | 2018-01-18 15:28 | 1590 | 107 |  | 20 |  | *전공정 지연으로 감속주입 *전공정요청 L/D잔강 7톤 내려보냄 | [14 empty] | 105.74 | 100 | 0 | 0 | 0 |  | 450 |  | 선택 | 선택 | 0 | 0 | 0 |  | 450 |  | 선택 | 선택 | 해제 | 미정 | 미정 | 선택 | 미정 |  | 미정 | BT180180 | H
A43145 | 2018-01-18 | 1 | C |  | 8 | A | SMN455M | 합금강 | D1 | BM#2 | 1620 | 40 | 1592 | 1552 | 32 | 4200 |  | 3 | 0.27 | 20 |  | -1.91 | 1547 | 1592 | 13.06 | 0 |  | 35 | 7 | 55 | Y |  | 2018-01-18 15:53 | 66 | 1085 | 17 | 21 | 25 | 27 | 28 | 28 | 28 | 28 | 28 | 28 | 27 | 26 |  | 26 | 26 | 28 | 26 | 28 | -0.06 | Y | 35 | Y | -0.2 |  |  |  | 0.58 |  |  |  |  | N | N | N | 140 | 0.51 | 59 | 97292 | 99580 | 620 | 15200 | 2 | 2 | 20 | 2018-01-18 16:05 | 1547 | 126 |  | 39 | [16 empty] | 97.1 | 76.92 | 0 | 0 | 0 |  | 650 | 400 | 해제 | 해제 | 0 | 0 | 0 |  | 650 | 400 | 해제 | 해제 | 선택 | 미정 | 미정 | 미정 | 미정 |  | 미정 | LT160160 | H
B43135 | 2018-01-18 | 2 | C |  | 7 | A | SUM32F | 특수용도강 | C1 | BM#1 | 1615 | 44 | 1644 | 1575 | 34 | 6300 |  | 1 | 0.43 | 9 |  | -2.82 | 1572 | 1628 | 0.68 | 0 | 0 | 30 | 67 | 75 | Y |  | 2018-01-18 16:26 | 57 | 1088 | 34 | 33 | 33 | 33 | 32 | 30 | 28 | 27 | 26 | 24 | 22 | 21 |  | 21 | 29 | 33 | 21 | 33 | -0.27 |  | 45 | Y | -0.2 | [8 empty] | N | N | N | 150 | 0.52 | 59 | 101508 | 99200 | 910 | 15700 | 11 | 1 |  | 2018-01-18 16:30 | 1590 | 104 |  | 15 | [16 empty] | 101.51 | 100 | 0 | 0 | 0 |  | 450 |  | 선택 | 선택 | 0 | 0 | 0 |  | 450 |  | 선택 | 선택 | 해제 | 미정 | 미정 | 미정 | 미정 |  | 미정 | BT180180 | H
A43146 | 2018-01-18 | 1 | C |  | 9 | A | SMN455M | 합금강 | D1 | BM#2 | 1575 | 41 | 1594 | 1561 | 29 | 4700 |  | 3 | 0.28 | 21 |  | -1.71 | 1553 | 1594 | 12.38 | 0 |  | 1 | 3 | 44 | Y |  | 2018-01-18 16:47 | 72 | 1078 | 22 | 22 | 24 | 26 | 26 | 27 | 26 | 26 | 25 | 25 | 24 | 23 | 22 | 22 | 25 | 27 | 22 | 26 | -0.14 | Y | 34.95 | Y | -0.2 |  |  |  | 0.53 |  |  |  |  | N | N | N | 130 | 0.49 | 61 | 89808 | 99140 | -190 | 15300 | 2 | 2 | 30 | 2018-01-18 17:15 | 1553 | 127 |  | 47 |  | *전공정 요청 감속주입 | [14 empty] | 90.76 | 75 | 0 | 0 | 0 |  | 650 | 400 | 해제 | 해제 | 0 | 0 | 0 |  | 650 | 400 | 해제 | 해제 | 선택 | 미정 | 미정 | 미정 | 미정 |  | 미정 | BT180180 | C
B43136 | 2018-01-18 | 2 | C | TUNDISH교체전 | 8 | A | SUM32F | 특수용도강 | C1 | BM#1 | 1599 | 40 | 1647 | 1574 | 31 | 5600 |  | 1 | 0.43 | 9 |  | 0 | 1582 | 1634 | 0.69 | 0 | 0 | 21 | 6 | 64 | Y |  | 2018-01-18 17:14 | 67 | 1083 | 17 | 25 | 29 | 31 | 32 | 31 | 31 | 30 | 28 | 27 | 25 | 22 |  | 22 | 27 | 32 | 22 | 31 | -0.29 | Y | 35 | Y | -0.6 | [8 empty] | N | N | N | 140 | 0.52 | 59 | 106447 | 97470 | 2530 | 2000 | 11 | 1 |  | 2018-01-18 17:23 | 1582 | 110 |  | 27 |  |  | 8F4F13BA762940C99D1610FF7FFF2BFF | 0D2D693E130B45D5B728DDCB76FAF5B0 | A38CAE5EAB21436A8FD485324D857027 | [11 empty] | 106.45 | 100 | 0 | 2500 | 0 |  | 450 |  | 선택 | 선택 | 0 | 2550 | 0 |  | 450 |  | 선택 | 선택 | 해제 | 미정 | 미정 | 미정 | 미정 |  | 미정 | BT180180 | H
B43137 | 2018-01-18 | 2 | C | TUNDISH교체전 | 10 | A | SMN455M | 합금강 | D1 | BM#2 | 1626 | 42 | 1627 | 1587 | 32 | 6000 |  | 1 | 0.4 | 16 |  | 0 | 1556 | 1620 | 1.14 | 0 | 0 | 5 | 14 | 47 | Y |  | 2018-01-18 18:24 | 75 | 1085 | 20 | 38 | 44 | 48 | 50 | 51 | 51 | 50 | 49 | 49 | 48 | 46 |  | 46 | 45 | 51 | 46 | 0 | -0.17 | Y | 29.97 | Y | -0.4 |  |  |  | 0.78 |  |  |  |  | N | N | N | 120 | 0.48 | 60 | 101508 | 95140 | 3860 | 2200 | 2 | 2 | 10 | 2018-01-18 18:30 | 1556 | 108 |  | 13 |  |  | D8AEEC58BBAF4D1688B941AA74CCDF04 | FB4119EBC5DF49008EDDFC062E86171B | 9A9A49E2994D46D38441A000FFFC8DA4 | [11 empty] | 102.53 | 75 | 0 | 2860 | 0 |  | 650 | 400 | 해제 | 해제 | 0 | 3000 | 0 |  | 650 | 400 | 해제 | 해제 | 선택 | 미정 | 미정 | 미정 | 미정 |  | 미정 | BT180180 | C
A43147 | 2018-01-18 | 1 | C | TUNDISH교체 | 1 | A | AE5130M | 합금강 | D1 | BM#1 | 1588 | 57 | 1618 | 1527 | 44 | 8200 |  | 3 | 0.28 | 20 |  | -1.09 | 1592 | 1618 | 0 | 13.23 |  | 19 | 40 | 46 | Y |  | 2018-01-18 18:06 | 90 | 1060 | -85 | 31 | 25 | 30 | 33 | 36 | 38 | 38 | 38 | 38 | 38 | 37 |  | 37 | 31 | 38 | 37 | 38 | -0.04 |  | 25 | Y | -0.2 |  | 2.46 | 2.29 | [5 empty] | N | N | N | 150 | 0.47 | 57 | 101508 | 98800 | 7070 | 16400 | 18 | 2 |  | 2018-01-18 18:15 | 1592 | 152 |  | 59 | [16 empty] | 95.94 | 100 | 700 | 0 | 0 |  | 650 |  | 선택 | 선택 | 700 | 0 | 0 |  | 650 |  | 선택 | 선택 | 해제 | 미정 | 미정 | 선택 | 미정 |  | 미정 | BT180180 | H
A43148 | 2018-01-18 | 1 | C |  | 2 | A | AE5130M | 합금강 | D1 | BM#1 | 1594 | 54 | 1611 | 1590 | 34 | 5700 |  | 3 | 0.29 | 16 |  | -1.94 | 1572 | 1611 | 0 | 14.9 |  | 18 | 24 | 51 | Y |  | 2018-01-18 19:23 | 70 | 1087 | 37 | 34 | 34 | 35 | 35 | 35 | 35 | 34 | 33 | 33 | 32 | 32 |  | 32 | 34 | 35 | 32 | 35 | -0.07 | Y | 40 | Y | 0 | [8 empty] | N | N | Y | 140 | 0.49 | 58 | 84590 | 90300 | 10000 | 15800 | 18 | 2 |  | 2018-01-18 19:30 | 1572 | 143 |  | 41 |  | *전공정요청 L/D잔강 10톤 내려보냄 | [14 empty] | 84.34 | 100 | 0 | 0 | 0 |  | 650 |  | 선택 | 선택 | 0 | 0 | 0 |  | 650 |  | 선택 | 선택 | 해제 | 미정 | 미정 | 해제 | 미정 |  | 미정 | BT180180 | H
B43138 | 2018-01-18 | 2 | C | TUNDISH교체 | 1 | B | AE1050 | 탄소강 | AE1050 | BM#2 | 1589 | 44 | 1667 | 1534 | 36 | 7400 |  | 1 | 0.41 | 21 |  | 0 | 1656 | 1656 | 3.1 | 0 | 0 | 32 | 41 | 60 | Y |  | 2018-01-18 19:27 | 167 | 1090 | 8500 | -307 | 37 | 37 | 36 | 35 | 30 | 31 | 36 | 39 | 41 | 43 | 44 | 45 | 39 | 45 | 45 | 0 | 0 |  | 5 | Y | 0 |  | 2.7 | 2.58 | 1.09 |  |  |  |  | N | N | M | 190 | 0.45 | 62 | 101508 | 96810 | 5740 | 16500 | 6 | 1 | 10 | 2018-01-18 19:35 | 1591 | 130 |  | 35 |  | *T/D플럭스 120/15KG *롱노즐 실리부 부착 *수소 10분 측정값 기준치 초과, 생관통보 | [14 empty] | 102.28 | 100 | 730 | 0 | 0 |  | 670 | 600 | 해제 | 해제 | 730 | 0 | 0 |  | 670 | 600 | 해제 | 해제 | 해제 | 미정 | 미정 | 미정 | 선택 |  | 미정 | BT180180 | C
A43149 | 2018-01-18 | 1 | D |  | 3 | A | AE5130M | 합금강 | D1 | BM#1 | 1571 | 43 | 1610 | 1547 | 31 | 5600 |  | 3 | 0.26 | 20 |  | -1.41 | 1576 | 1610 | 0 | 19.22 |  | 35 | 8 | 79 | Y |  | 2018-01-18 20:13 | 74 | 1086 | 30 | 28 | 28 | 31 | 32 | 31 | 32 | 31 | 30 | 29 | 29 | 29 |  | 29 | 30 | 32 | 29 | 31 | -0.09 | Y | 34.97 | Y | 0 | [8 empty] | N | N | N | 130 | 0.5 | 58 | 84590 | 92720 | 7040 | 14700 | 18 | 2 |  | 2018-01-18 20:34 | 1572 | 121 |  | 50 | 14 | [15 empty] | 84.34 | 100 | 0 | 0 | 0 |  | 650 |  | 선택 | 선택 | 0 | 0 | 0 |  | 650 |  | 선택 | 선택 | 해제 | 미정 | 미정 | 선택 | 미정 |  | 미정 | BT180180 | H
B43139 | 2018-01-18 | 2 | D |  | 2 | A | AE1050 | 탄소강 | AE1050 | BM#2 | 1584 | 33 | 1624 | 1554 | 26 | 5200 |  | 1 | 0.42 | 15 |  | 0 | 1554 | 1619 | 1.66 | 0 | 0 | 30 | 68 | 55 | Y |  | 2018-01-18 20:26 | 65 | 1095 | 43 | 35 | 30 | 27 | 24 | 23 | 21 | 21 | 19 | 17 | 16 | 14 | 11 | 11 | 24 | 30 | 11 | 0 | -0.38 |  | 49.98 | Y | -0.6 | [8 empty] | N | N | Y | 180 | 0.47 | 60 | 96655 | 93610 | 1390 | 16200 | 6 | 1 | 20 | 2018-01-18 20:38 | 1554 | 137 |  | 41 | [16 empty] | 101.74 | 100 | 0 | 0 | 0 |  | 670 | 600 | 해제 | 해제 | 0 | 0 | 0 |  | 670 | 600 | 해제 | 해제 | 해제 | 미정 | 미정 | 미정 | 미정 |  | 미정 | SB131131 | C
A43150 | 2018-01-18 | 1 | D |  | 4 | A | AE5130M | 합금강 | D1 | BM#1 | 1608 | 45 | 1602 | 1541 | 35 | 6500 |  | 3 | 0.25 | 19 |  | -1.15 | 1575 | 1602 | 0 | 11.34 |  | 1 | 4 | 61 | Y |  | 2018-01-18 21:19 | 73 | 1084 | 28 | 27 | 28 | 29 | 30 | 30 | 28 | 29 | 28 | 27 | 27 | 27 | 26 | 26 | 28 | 30 | 26 | 28 | -0.1 | Y | 40.05 | Y | -0.2 | [8 empty] | N | N |  | 120 | 0.51 | 61 | 101508 | 99380 | 7670 | 15000 | 18 | 2 |  | 2018-01-18 21:24 | 1575 | 124 |  | 44 | [16 empty] | 94.82 | 100 | 0 | 0 | 0 |  | 650 |  | 선택 | 선택 | 0 | 0 | 0 |  | 650 |  | 선택 | 선택 | 해제 | 미정 | 미정 | 선택 | 미정 |  | 미정 | BT180180 | H
B43140 | 2018-01-18 | 2 | D |  | 3 | A | AE1050 | 탄소강 | AE1050 | BM#2 | 1577 | 35 | 1624 | 1534 | 29 | 5900 |  | 1 | 0.41 | 16 |  | 0 | 1556 | 1620 | 0 | 2.78 | 0 | 21 | 7 | 40 | Y |  | 2018-01-18 21:24 | 67 | 1092 | 9 | 15 | 21 | 23 | 25 | 25 | 25 | 25 | 24 | 23 | 22 | 21 | 21 | 21 | 21 | 25 | 21 | 25 | -0.1 | Y | 39.9 | Y | 0 | [8 empty] | N | N | Y | 170 | 0.47 | 60 | 96655 | 94160 | 3440 | 15700 | 6 | 1 | 30 | 2018-01-18 21:59 | 1556 | 135 |  | 46 | [16 empty] | 99.03 | 100 | 0 | 0 | 0 |  | 670 | 600 | 해제 | 해제 | 0 | 0 | 0 |  | 670 | 600 | 해제 | 해제 | 해제 | 미정 | 미정 | 미정 | 미정 |  | 미정 | SB131131 | C
A43151 | 2018-01-18 | 1 | D |  | 5 | A | AE5130M | 합금강 | D1 | BM#1 | 1639 | 40 | 1618 | 1585 | 18 | 3000 |  | 3 | 0.28 | 18 |  | -1.89 | 1576 | 1618 | 0 | 12.29 |  | 19 | 41 | 45 | Y |  | 2018-01-18 22:12 | 74 | 1090 | 25 | 30 | 34 | 36 | 37 | 37 | 36 | 36 | 35 | 34 | 33 | 33 | 31 | 31 | 34 | 37 | 31 | 36 | -0.15 | Y | 40.02 | Y | -0.4 | [8 empty] | N | N | N | 110 | 0.5 | 62 | 101508 | 98400 | 4770 | 13200 | 18 | 2 |  | 2018-01-18 22:20 | 1576 | 119 |  | 52 |  | *전공정요청 L/D잔강 미이월 | [14 empty] | 97.84 | 100 | 0 | 0 | 0 |  | 650 |  | 선택 | 선택 | 0 | 0 | 0 |  | 650 |  | 선택 | 선택 | 해제 | 미정 | 미정 | 해제 | 미정 |  | 미정 | BT180180 | H
B43141 | 2018-01-18 | 2 | D |  | 4 | A | AE1050 | 탄소강 | AE1050 | BM#2 | 1591 | 36 | 1646 | 1576 | 30 | 5600 |  | 1 | 0.41 | 19 |  | -2.45 | 1563 | 1636 | 0 | 5.06 | 0 | 5 | 15 | 53 | Y |  | 2018-01-18 22:26 | 74 | 1078 | 17 | 23 | 27 | 29 | 29 | 29 | 29 | 28 | 26 | 26 | 24 | 22 | 20 | 20 | 25 | 29 | 20 | 29 | -0.2 | Y | 45.02 | Y | -0.4 | [8 empty] | N | N | Y | 160 | 0.47 | 64 | 96655 | 100640 | 990 | 15200 | 6 | 1 | 40 | 2018-01-18 22:53 | 1563 | 144 |  | 48 | [16 empty] | 95.7 | 100 | 0 | 0 | 0 |  | 670 | 600 | 해제 | 해제 | 0 | 0 | 0 |  | 670 | 600 | 해제 | 해제 | 해제 | 미정 | 미정 | 미정 | 미정 |  | 미정 | SB131131 | C
A43152 | 2018-01-18 | 1 | D |  | 6 | A | AE5130M | 합금강 | D1 | BM#1 | 1629 | 44 | 1620 | 1581 | 30 | 5600 |  | 3 | 0.28 | 17 |  | -1.88 | 1581 | 1620 | 0 | 11.14 |  | 18 | 25 | 36 | Y |  | 2018-01-18 23:17 | 79 | 1096 | 28 | 34 | 37 | 39 | 40 | 41 | 41 | 41 | 41 | 40 | 39 | 37 | 37 | 37 | 38 | 41 | 37 | 41 | -0.1 | Y | 35.03 | Y | 0 | [8 empty] | N | N | N | 100 | 0.49 | 65 | 101508 | 103900 | 5110 | 16800 | 18 | 2 |  | 2018-01-18 23:25 | 1581 | 130 |  | 52 |  | *전공정요청 L/D잔강 미이월 | [14 empty] | 92.62 | 100 | 0 | 0 | 0 |  | 650 |  | 선택 | 선택 | 0 | 0 | 0 |  | 650 |  | 선택 | 선택 | 해제 | 미정 | 미정 | 해제 | 미정 |  | 미정 | BT180180 | H
B43142 | 2018-01-18 | 2 | D |  | 5 | A | AE1050 | 탄소강 | AE1050 | BM#2 | 1611 | 38 | 1647 | 1577 | 30 | 5500 |  | 1 | 0.41 | 18 |  | -2.4 | 1571 | 1639 | 0 | 3.7 | 0 | 32 | 42 | 24 | Y |  | 2018-01-18 23:47 | 82 | 1085 | 15 | 22 | 29 | 32 | 33 | 34 | 33 | 32 | 32 | 30 | 29 | 27 | 26 | 26 | 29 | 34 | 26 | 32 | -0.25 | Y | 32.33 | Y | 0 | [8 empty] | N | N | Y | 150 | 0.47 | 62 | 96655 | 97040 | 1590 | 15300 | 6 | 1 | 10 | 2018-01-19 00:02 | 1571 | 148 |  | 35 | [16 empty] | 98.13 | 100 | 0 | 0 | 0 |  | 670 | 600 | 해제 | 해제 | 0 | 0 | 0 |  | 670 | 600 | 해제 | 해제 | 해제 | 미정 | 미정 | 미정 | 미정 |  | 미정 | SB131131 | H
A43153 | 2018-01-18 | 1 | D |  | 7 | A | AE5130M | 합금강 | D1 | BM#1 | 1651 | 41 | 1617 | 1585 | 41 | 4200 |  | 3 | 0.28 | 16 |  | -2.24 | 1572 | 1617 | 0 | 18.94 |  | 35 | 9 | 47 | Y |  | 2018-01-19 00:15 | 70 | 1086 | 36 | 32 | 32 | 32 | 32 | 32 | 32 | 32 | 32 | 32 | 32 | 31 | 31 | 31 | 32 | 32 | 31 | 32 | -0.02 | Y | 50 | Y | 0 | [8 empty] | N | N | N | 150 | 0.49 | 60 | 101508 | 94510 | 4700 | 16800 | 18 | 2 |  | 2018-01-19 00:24 | 1572 | 136 |  | 61 |  | *전공정요청 L/D잔강 미이월 | [14 empty] | 101.76 | 100 | 0 | 0 | 0 |  | 650 |  | 선택 | 선택 | 0 | 0 | 0 |  | 650 |  | 선택 | 선택 | 해제 | 미정 | 미정 | 해제 | 미정 |  | 미정 | BT180180 | H
B43143 | 2018-01-18 | 2 | D |  | 6 |  | AE1050 | 탄소강 | AE1050 | BM#2 | 1575 | 42 | 1634 | 1555 | 34 | 6100 |  | 1 | 0.42 | 17 |  | -2.93 | 1587 | 1626 | 0 | 4.69 | 0 | 30 | 69 | 46 | Y |  | 2018-01-19 00:49 | 98 | 1086 | 20 | 24 | 26 | 27 | 28 | 29 | 29 | 28 | 27 | 26 | 25 | 23 |  | 23 | 26 | 29 | 23 | 0 | -0.2 | Y | 29.98 | Y | -0.4 | [8 empty] | N | N | Y | 190 | 0.47 | 59 | 96655 | 90420 | 10610 | 14400 | 6 | 1 | 20 | 2018-01-19 00:50 | 1566 | 131 |  | 37 | 20 | [15 empty] | 103.93 | 100 | 0 | 0 | 0 |  | 670 | 600 | 해제 | 해제 | 0 | 0 | 0 |  | 670 | 600 | 해제 | 해제 | 해제 | 미정 | 미정 | 미정 | 미정 |  | 미정 | SB131131 | C
A43154 | 2018-01-18 | 1 | D | TUNDISH교체전 | 8 | A | AE5130M | 합금강 | D1 | BM#1 | 9999 | 39 | 1631 | 1549 | 36 | 6300 |  | 3 | 0.25 | 16 |  | -2.84 | 1573 | 1631 | 0 | 13.73 |  | 2 | 37 | 340 | Y |  | 2018-01-19 01:21 | 71 | 1087 | 30 | 27 | 26 | 28 | 29 | 30 | 30 | 30 | 29 | 29 | 29 | 29 | 27 | 27 | 29 | 30 | 27 | 30 | -0.05 | Y | 35.02 | Y | -0.4 | [8 empty] | N | N | N | 140 | 0.51 | 63 | 101850 | 104540 | 3060 | 1500 | 18 | 2 |  | 2018-01-19 01:30 | 1573 | 135 |  | 56 |  | *전공정요청 L/D잔강 미이월 | F938AEDB2C7F4EEEB9E5062066A756FE | 82253C32776546CB86CC2FF53A41FDED | 62B6334EC622450D92E93881E1446EA8 | [11 empty] | 94.66 | 100 | 0 | 2500 | 0 |  | 650 |  | 선택 | 선택 | 0 | 2500 | 0 |  | 650 |  | 선택 | 선택 | 해제 | 미정 | 미정 | 미정 | 미정 |  | 미정 | BT180180 | H
B43144 | 2018-01-18 | 2 | D |  | 7 | A | AE1050 | 탄소강 | AE1050 | BM#2 | 1577 | 37 | 1627 | 1556 | 31 | 5600 |  | 1 | 0.42 | 16 |  | -1.95 | 1574 | 1613 | 0 | 2.48 | 0 | 21 | 8 | 52 | Y |  | 2018-01-19 01:43 | 85 | 1088 | 16 | 27 | 29 | 31 | 33 | 34 | 34 | 33 | 33 | 32 | 31 | 30 | 29 | 29 | 30 | 34 | 29 | 33 | -0.14 | Y | 35.02 | Y | -0.2 | [8 empty] | N | N | Y | 180 | 0.47 | 62 | 96655 | 97400 | 3710 | 14800 | 6 | 1 | 30 | 2018-01-19 01:44 | 1574 | 134 |  | 46 | [16 empty] | 93.57 | 100 | 0 | 0 | 0 |  | 670 | 600 | 해제 | 해제 | 0 | 0 | 0 |  | 670 | 600 | 해제 | 해제 | 해제 | 미정 | 미정 | 미정 | 선택 | 6 | 미정 | SB131131 | H
B43145 | 2018-01-18 | 2 | D |  | 8 | A | AE1050 | 탄소강 | AE1050 | BM#2 | 1617 | 41 | 1636 | 1554 | 35 | 6200 |  | 1 | 0.43 | 16 |  | -2.83 | 1572 | 1636 | 0 | 4.5 | 0 | 5 | 16 | 40 | Y |  | 2018-01-19 02:49 | 83 | 1087 | 23 | 30 | 35 | 37 | 39 | 38 | 38 | 37 | 35 | 34 | 33 | 31 |  | 31 | 34 | 39 | 31 | 0 | -0.23 | Y | 35 | Y | -0.4 | [8 empty] | N | N | Y | 170 | 0.47 | 59 | 96655 | 93150 | 1290 | 13900 | 6 | 1 |  | 2018-01-19 02:50 | 1572 | 140 |  | 45 | [16 empty] | 102.39 | 100 | 0 | 0 | 0 |  | 670 | 600 | 해제 | 해제 | 0 | 0 | 0 |  | 670 | 600 | 해제 | 해제 | 해제 | 미정 | 미정 | 미정 | 미정 |  | 미정 | SB131131 | H
A43156 | 2018-01-18 | 1 | D | TUNDISH교체 | 1 | A | AE15B38M | 탄소강 | 보론강 | BM#1 | 1601 | 40 | 1635 | 1556 | 39 | 5100 |  | 3 | 0.29 | 15 |  | -2.27 | 1591 | 1635 | 8.92 | 0 |  | 18 | 26 | 35 | Y |  | 2018-01-19 03:04 | 94 | 1089 | -57 | 33 | 31 | 36 | 41 | 45 | 47 | 48 | 49 | 50 | 50 | 50 |  | 50 | 40 | 50 | 50 | 50 | 0 |  | 10 | Y | 0 |  | 2.15 | 2.15 | [5 empty] | N | N | N | 150 | 0.46 | 62 | 101508 | 97550 | 1500 | 16700 | 8 | 1 |  | 2018-01-19 03:12 | 1591 | 102 |  | 41 |  | *T/Dflux 유15kg 용120kg | [14 empty] | 102.02 | 100 | 1500 | 0 | 0 |  | 300 |  | 선택 | 선택 | 1500 | 0 | 0 |  | 300 |  | 선택 | 선택 | 해제 | 미정 | 미정 | 미정 | 선택 |  | 미정 | BT180180 | H
B43146 | 2018-01-18 | 2 | D |  | 9 | A | AE1050 | 탄소강 | AE1050 | BM#2 | 1591 | 39 | 1627 | 1556 | 34 | 6000 |  | 1 | 0.42 | 15 |  | -2 | 1576 | 1619 | 0 | 2.32 | 0 | 32 | 43 | 37 | Y |  | 2018-01-19 03:41 | 87 | 1085 | 24 | 31 | 31 | 34 | 35 | 35 | 34 | 33 | 32 | 31 | 30 | 28 |  | 28 | 32 | 35 | 28 | 31 | -0.2 | Y | 35 | Y | -0.4 | [8 empty] | N | N | Y | 160 | 0.47 | 59 | 96655 | 94660 | 3420 | 15400 | 6 | 1 | 40 | 2018-01-19 03:44 | 1576 | 141 |  | 56 | [16 empty] | 98.63 | 100 | 0 | 0 | 0 |  | 670 | 600 | 해제 | 해제 | 0 | 0 | 0 |  | 670 | 600 | 해제 | 해제 | 해제 | 미정 | 미정 | 미정 | 미정 |  | 미정 | SB131131 | H
A43157 | 2018-01-18 | 1 | D |  | 2 | A | AE15B38M | 탄소강 | 보론강 | BM#1 | 1565 | 40 | 1596 | 1519 | 32 | 5800 |  | 3 | 0.29 | 13 |  | -2.2 | 1558 | 1596 | 10.17 | 0 |  | 19 | 42 | 158 | Y |  | 2018-01-19 04:16 | 61 | 1086 | 50 | 42 | 35 | 31 | 28 | 26 | 24 | 23 | 21 | 22 | 21 | 21 | 20 | 20 | 28 | 35 | 20 | 21 | -0.3 |  | 49.98 | Y | -0.2 | [8 empty] | N | N | N | 140 | 0.49 | 64 | 84590 | 101200 | 2730 | 15560 | 8 | 1 |  | 2018-01-19 04:25 | 1558 | 96 |  | 32 | [16 empty] | 81.45 | 100 | 0 | 0 | 0 |  | 300 |  | 선택 | 선택 | 0 | 0 | 0 |  | 300 |  | 선택 | 선택 | 해제 | 미정 | 미정 | 미정 | 미정 |  | 미정 | BT180180 | H
B43147 | 2018-01-18 | 2 | A | TUNDISH교체전 | 10 | A | AE1050 | 탄소강 | AE1050 | BM#2 | 1584 | 42 | 1646 | 1555 | 37 | 7100 |  | 1 | 0.41 | 15 |  | -2.5 | 1571 | 1622 | 0 | 3.01 | 0 | 30 | 70 | 35 | Y |  | 2018-01-19 04:48 | 82 | 1089 | 24 | 29 | 31 | 32 | 34 | 35 | 35 | 34 | 33 | 32 | 31 | 31 | 30 | 29 | 32 | 35 | 29 | 31 | -0.15 | Y | 40.02 | Y | -0.2 | [8 empty] | N | N | M | 150 | 0.47 | 66 | 75461 | 103310 | 2190 | 2300 | 6 | 1 |  | 2018-01-19 05:04 | 1571 | 148 |  | 52 |  |  | 017EB7322DA14085A2B2DF241D346658 | BFD86A4A054040129111FE571167165D | 34422E4B6D6C42DAAA1BA95128175C4D | [11 empty] | 71.53 | 100 | 0 | 2500 | 0 |  | 670 | 600 | 해제 | 해제 | 0 | 2500 | 0 |  | 670 | 600 | 해제 | 해제 | 해제 | 미정 | 미정 | 미정 | 미정 |  | 미정 | BT180180 | C
A43158 | 2018-01-18 | 1 | A |  | 3 | A | AE15B38M | 탄소강 | 보론강 | BM#1 | 1628 | 40 | 1600 | 1553 | 38 | 4400 |  | 3 | 0.26 | 14 |  | -1.73 | 1569 | 1600 | 7.86 | 0 |  | 35 | 10 | 92 | Y |  | 2018-01-19 05:18 | 72 | 1088 | 19 | 23 | 28 | 32 | 33 | 34 | 35 | 34 | 33 | 33 | 33 | 33 | 33 | 33 | 31 | 35 | 33 | 33 | 0 | Y | 30 | Y | 0 | [8 empty] | N | N | N | 130 | 0.49 | 64 | 101508 | 102120 | 1870 | 8870 | 8 | 1 |  | 2018-01-19 05:26 | 1569 | 97 |  | 37 |  | *A43159Heat 롱노즐 OVER FLOW발생으로 L/D 강제개공및 나탕주입-이상재등록ID:106.206 *A43159Heat 롱노즐 OVER FLOW발생으로 T/D 잔강 미달-이상재등록 | [14 empty] | 97.7 | 100 | 0 | 0 | 0 |  | 300 |  | 선택 | 선택 | 0 | 0 | 0 |  | 300 |  | 선택 | 선택 | 해제 | 미정 | 미정 | 미정 | 미정 |  | 미정 | BT180180 | H
A43159 | 2018-01-18 | 1 | A |  | 4 | A | AE15B38M | 탄소강 | 보론강 | BM#1 | 1632 | 39 | 1623 | 1568 | 24 | 4300 |  | 3 | 0.27 | 16 |  | 0 | 1623 | 1623 | 9.35 | 0 |  | 21 | 9 | 90 | Y |  | 2018-01-19 06:45 | 126 | 1085 | -134 | 34 | 39 | 41 | 42 | 42 | 42 | 42 | 41 | 41 | 41 | 41 |  | 41 | 27 | 42 | 41 | 42 | -0.03 | Y | 35.02 | Y | 0 | [8 empty] | N | N | N | 120 | 0.49 | 57 | 118426 | 98800 | 2490 | 14910 | 8 | 1 |  | 2018-01-19 06:56 | 1569 | 103 |  | 22 |  | *롱노즐 OVER FLOW발생으로 L/D 강제개공및 나탕주입-이상재등록ID:101.201 *롱노즐 OVER FLOW발생으로 T/D 잔강 미달-이상재등록 | [14 empty] | 116.27 | 100 | 0 | 0 | 0 |  | 300 |  | 선택 | 선택 | 0 | 0 | 0 |  | 300 |  | 선택 | 선택 | 해제 | 미정 | 미정 | 미정 | 선택 |  | 미정 | BT180180 | H
B43149 | 2018-01-18 | 2 | A | TUNDISH교체 | 1 | B | SCM440M1 | 합금강 | D | BM#2 | 1603 | 49 | 1654 | 1557 | 41 | 8800 |  | 1 | 0.39 | 21 |  | -2.01 | 1581 | 1641 | 3.1 | 0 | 0 | 2 | 38 | 89 | Y |  | 2018-01-19 06:48 | 87 | 1087 | -346 | -168 | 41 | 40 | 37 | 37 | 36 | 35 | 38 | 39 | 41 | 42 | 43 | 44 | 41 | 44 | 44 | 44 | 0 |  | 14.97 | Y | 0 |  | 2.4 | 2.33 | [5 empty] | N | N | N | 150 | 0.47 | 61 | 101508 | 99060 | 10910 | 14600 | 1 | 2 |  | 2018-01-19 06:48 | 1588 | 131 |  | 28 |  | *턴디쉬 플럭스 120KG/15KG *슬리브 롱노즐 사용 | [14 empty] | 98.55 | 100 | 700 | 0 | 0 |  | 650 | 400 | 해제 | 해제 | 700 | 0 | 0 |  | 650 | 400 | 해제 | 해제 | 해제 | 미정 | 미정 | 미정 | 미정 |  | 미정 | BT180180 | H
A43160 | 2018-01-19 | 1 | A |  | 5 | A | AE15B38M | 탄소강 | 보론강 | BM#1 | 1591 | 36 | 1610 | 1526 | 28 | 4600 |  | 3 | 0.28 | 15 |  | -1.47 | 1575 | 1603 | 7.65 | 0 |  | 32 | 44 | 36 | Y |  | 2018-01-19 07:25 | 78 | 1133 | 38 | 38 | 39 | 40 | 41 | 41 | 41 | 41 | 41 | 40 | 40 | 40 |  | 40 | 40 | 41 | 40 | 41 | -0.03 | Y | 34.97 | Y | 0 | [8 empty] | N | N | N | 110 | 0.49 | 58 | 84590 | 96220 | 140 | 14780 | 8 | 1 |  | 2018-01-19 07:33 | 1575 | 105 |  | 43 | [16 empty] | 87.79 | 100 | 0 | 0 | 0 |  | 300 |  | 선택 | 선택 | 0 | 0 | 0 |  | 300 |  | 선택 | 선택 | 해제 | 미정 | 미정 | 미정 | 미정 |  | 미정 | BT180180 | H
B43150 | 2018-01-19 | 2 | A |  | 2 | B | SCM440M1 | 합금강 | D | BM#2 | 1632 | 52 | 1626 | 1526 | 44 | 8900 |  | 1 | 0.41 | 18 |  | -2.42 | 1559 | 1630 | 5.27 | 0 | 0 | 18 | 27 | 76 | Y |  | 2018-01-19 07:56 | 65 | 1118 | 41 | 41 | 41 | 41 | 41 | 41 | 40 | 39 | 38 | 37 | 36 | 34 |  | 34 | 39 | 41 | 34 | 41 | -0.16 |  | 44.97 | Y | -0.4 | [8 empty] | N | N | N | 140 | 0.49 | 59 | 101508 | 96720 | 3380 | 16200 | 1 | 2 |  | 2018-01-19 08:10 | 1566 | 130 |  | 23 | [16 empty] | 102.38 | 100 | 0 | 0 | 0 |  | 650 | 400 | 해제 | 해제 | 0 | 0 | 0 |  | 650 | 400 | 해제 | 해제 | 해제 | 미정 | 미정 | 미정 | 미정 |  | 미정 | BT180180 | H
A43161 | 2018-01-19 | 1 | A |  | 6 | A | AE15B38M | 탄소강 | 보론강 | BM#1 | 1562 | 39 | 1604 | 1547 | 32 | 5700 |  | 3 | 0.27 | 16 |  | -1.08 | 1567 | 1588 | 7.76 | 0 |  | 19 | 43 | 65 | Y |  | 2018-01-19 08:45 | 70 | 1127 | 36 | 35 | 35 | 35 | 34 | 33 | 32 | 32 | 31 | 30 | 29 | 28 |  | 28 | 32 | 35 | 28 | 35 | -0.16 |  | 44.97 | Y | -0.2 | [8 empty] | N | N | N | 100 | 0.49 | 60 | 101508 | 97980 | 1180 | 15270 | 8 | 1 |  | 2018-01-19 08:55 | 1567 | 107 |  | 25 | [16 empty] | 102.48 | 100 | 0 | 0 | 0 |  | 300 |  | 선택 | 선택 | 0 | 0 | 0 |  | 300 |  | 선택 | 선택 | 해제 | 미정 | 미정 | 미정 | 미정 |  | 미정 | BT180180 | H
B43151 | 2018-01-19 | 2 | A |  | 3 | B | SCM440M1 | 합금강 | D | BM#2 | 1593 | 41 | 1645 | 1534 | 36 | 7400 |  | 1 | 0.39 | 16 |  | -2.62 | 1561 | 1623 | 1.7 | 0 | 0 | 1 | 7 | 39 | Y |  | 2018-01-19 08:54 | 67 | 1132 | 31 | 31 | 35 | 36 | 36 | 35 | 34 | 32 | 31 | 31 | 30 | -659 | 27 | 27 | 0 | 36 | 27 | 31 | -0.2 | Y | 40.02 | Y | 9.99 | [8 empty] | N | N | N | 130 | 0.49 | 63 | 101820 | 100350 | 960 | 15400 | 1 | 2 |  | 2018-01-19 09:09 | 1566 | 125 |  | 27 | [16 empty] | 99.77 | 100 | 0 | 0 | 0 |  | 650 | 400 | 해제 | 해제 | 0 | 0 | 0 |  | 650 | 400 | 해제 | 해제 | 해제 | 미정 | 미정 | 미정 | 미정 |  | 미정 | BT180180 | C
A43162 | 2018-01-19 | 1 | A |  | 7 | A | AE15B38M | 탄소강 | 보론강 | BM#1 | 1584 | 39 | 1608 | 1542 | 31 | 5000 |  | 3 | 0.28 | 19 |  | -1.72 | 1568 | 1607 | 10.87 | 0 |  | 35 | 11 | 71 | Y |  | 2018-01-19 09:46 | 71 | 1128 | 26 | 32 | 37 | 39 | 38 | 39 | 39 | 38 | 37 | 35 | 35 | 34 | 34 | 34 | 36 | 39 | 34 | 39 | -0.11 | Y | 45.02 | Y | 0 | [8 empty] | N | N | N | 150 | 0.49 | 60 | 84590 | 98960 | 200 | 15680 | 8 | 1 |  | 2018-01-19 09:55 | 1568 | 107 |  | 27 | [16 empty] | 85.36 | 100 | 0 | 0 | 0 |  | 300 |  | 선택 | 선택 | 0 | 0 | 0 |  | 300 |  | 선택 | 선택 | 해제 | 미정 | 미정 | 미정 | 미정 |  | 미정 | BT180180 | H
B43152 | 2018-01-19 | 2 | A |  | 4 | A | SCM440 | 합금강 | D | BM#2 | 1562 | 34 | 1636 | 1555 | 31 | 6300 |  | 1 | 0.38 | 17 |  | -2.2 | 1557 | 1619 | 0 | 3.98 | 0 | 30 | 71 | 73 | Y |  | 2018-01-19 09:46 | 61 | 1142 | 22 | 23 | 26 | 27 | 27 | 26 | 26 | 25 | 24 | 22 | 21 | 19 |  | 19 | 24 | 27 | 19 | 26 | -0.2 | Y | 40.02 | Y | -0.4 |  |  |  | 1.24 |  |  |  |  | N | N | N | 120 | 0.51 | 59 | 150261 | 99090 | 2640 | 15300 | 1 | 2 |  | 2018-01-19 09:54 | 1557 | 128 |  | 41 |  | *연연주 혼탕부 308~310.408~410 | [14 empty] | 144.48 | 100 | 0 | 0 | 0 |  | 650 | 400 | 해제 | 해제 | 0 | 0 | 0 |  | 650 | 400 | 해제 | 해제 | 해제 | 미정 | 미정 | 미정 | 미정 |  | 미정 | RB140.00 | C
A43163 | 2018-01-19 | 1 | A |  | 8 | A | AE15B38M | 탄소강 | 보론강 | BM#1 | 1592 | 41 | 1605 | 1529 | 29 | 5300 |  | 3 | 0.29 | 17 |  | -1.93 | 1566 | 1605 | 10.41 | 0 |  | 32 | 45 | 21 | Y |  | 2018-01-19 10:52 | 69 | 1139 | 31 | 35 | 38 | 39 | 38 | 38 | 37 | 38 | 35 | 34 | 33 | 33 | 32 | 32 | 36 | 39 | 32 | 38 | -0.16 | Y | 44.98 | Y | -0.2 | [8 empty] | N | N | N | 140 | 0.49 | 60 | 101508 | 98070 | 60 | 14670 | 8 | 1 |  | 2018-01-19 11:00 | 1566 | 103 |  | 25 | [16 empty] | 104.27 | 100 | 0 | 0 | 0 |  | 300 |  | 선택 | 선택 | 0 | 0 | 0 |  | 300 |  | 선택 | 선택 | 해제 | 미정 | 미정 | 미정 | 미정 |  | 미정 | BT180180 | H
B43153 | 2018-01-19 | 2 | A |  | 5 | A | SCM440HK | 소입성보증강 | D | BM#2 | 1592 | 39 | 1626 | 1535 | 35 | 7200 |  | 1 | 0.39 | 16 |  | -2.29 | 1559 | 1609 | 2.36 | 0 | 0 | 2 | 39 | 44 | Y |  | 2018-01-19 10:58 | 65 | 1138 | 25 | 30 | 32 | 32 | 32 | 31 | 30 | 29 | 28 | 27 | 25 | 23 |  | 23 | 29 | 32 | 23 | 32 | -0.2 |  | 44.98 | Y | -0.4 | [8 empty] | N | N | N | 110 | 0.5 | 62 | 46062 | 104340 | 2750 | 15500 | 1 | 2 |  | 2018-01-19 11:02 | 1559 | 123 |  | 32 |  | *연연주 혼탕부 301.401 | [14 empty] | 42.99 | 83.33 | 0 | 0 | 0 |  | 650 | 400 | 해제 | 해제 | 0 | 0 | 0 |  | 650 | 400 | 해제 | 해제 | 해제 | 미정 | 미정 | 미정 | 미정 |  | 미정 | RB110.00 | C
A43164 | 2018-01-19 | 1 | A |  | 9 | A | AE15B38M | 탄소강 | 보론강 | BM#1 | 1575 | 36 | 1599 | 1538 | 30 | 5100 |  | 3 | 0.29 | 15 |  | -1.87 | 1564 | 1599 | 10.65 | 0 |  | 21 | 10 | 138 | Y |  | 2018-01-19 11:46 | 67 | 1132 | 28 | 26 | 25 | 26 | 27 | 28 | 29 | 28 | 28 | 27 | 27 | 26 | 25 | 25 | 27 | 29 | 25 | 28 | -0.13 | Y | 29.98 | Y | -0.2 | [8 empty] | N | N | N | 130 | 0.49 | 62 | 101508 | 101080 | 2150 | 13640 | 8 | 1 |  | 2018-01-19 11:58 | 1564 | 103 |  | 34 | [16 empty] | 98.46 | 100 | 0 | 0 | 0 |  | 300 |  | 선택 | 선택 | 0 | 0 | 0 |  | 300 |  | 선택 | 선택 | 해제 | 미정 | 미정 | 미정 | 미정 |  | 미정 | BT180180 | H
B43154 | 2018-01-19 | 2 | A |  | 6 | A | SCM440HK | 소입성보증강 | D | BM#2 | 1653 | 34 | 1645 | 1580 | 30 | 5700 |  | 1 | 0.41 | 15 |  | 0 | 1573 | 1625 | 3.46 | 0 | 0 | 18 | 28 | 51 | Y |  | 2018-01-19 11:46 | 79 | 1139 | 20 | 28 | 34 | 36 | 37 | 37 | 37 | 36 | 35 | 34 | 33 | 32 | 30 | 30 | 33 | 37 | 30 | 37 | -0.17 | Y | 40.02 | Y | -0.4 | [8 empty] | N | N | N | 100 | 0.5 | 64 | 92124 | 105270 | 840 | 15500 | 1 | 2 |  | 2018-01-19 11:59 | 1573 | 131 |  | 49 | [16 empty] | 86.91 | 75 | 0 | 0 | 0 |  | 650 | 400 | 해제 | 해제 | 0 | 0 | 0 |  | 650 | 400 | 해제 | 해제 | 해제 | 미정 | 미정 | 미정 | 미정 |  | 미정 | RB110.00 | C
A43165 | 2018-01-19 | 1 | C |  | 10 | A | AE15B38M | 탄소강 | 보론강 | BM#1 | 1603 | 40 | 1608 | 1547 | 29 | 4800 |  | 3 | 0.27 | 15 |  | -2.37 | 1563 | 1608 | 10.21 | 0 |  | 19 | 44 | 66 | Y |  | 2018-01-19 12:52 | 66 | 1134 | 21 | 25 | 27 | 28 | 30 | 29 | 28 | 28 | 28 | 27 | 27 | 24 |  | 24 | 27 | 30 | 24 | 28 | -0.17 | Y | 35 | Y | -0.6 | [8 empty] | N | N | N | 120 | 0.49 | 59 | 101508 | 95120 | 2440 | 16100 | 8 | 1 |  | 2018-01-19 13:03 | 1563 | 108 |  | 34 | [16 empty] | 104.11 | 100 | 0 | 0 | 0 |  | 300 |  | 선택 | 선택 | 0 | 0 | 0 |  | 300 |  | 선택 | 선택 | 해제 | 미정 | 미정 | 미정 | 미정 |  | 미정 | BT180180 | H
B43155 | 2018-01-19 | 2 | C |  | 7 | A | SCM440HK | 소입성보증강 | D | BM#2 | 1586 | 41 | 1635 | 1564 | 32 | 6700 |  | 1 | 0.41 | 16 |  | 0 | 1576 | 1633 | 2.49 | 0 | 0 | 1 | 8 | 35 | Y |  | 2018-01-19 12:56 | 82 | 1148 | 27 | 33 | 36 | 38 | 39 | 39 | 38 | 37 | 36 | 35 | 33 | 31 | 29 | 29 | 35 | 39 | 29 | 0 | -0.25 | Y | 39.98 | Y | -0.4 | [8 empty] | N | N | N | 150 | 0.49 | 60 | 91870 | 96940 | 1670 | 14500 | 1 | 2 |  | 2018-01-19 12:57 | 1576 | 135 |  | 45 |  | *STR#1 위드롤 9번 펄트 발생으로 OPEN 작업 | [14 empty] | 93.27 | 78.57 | 0 | 0 | 0 |  | 650 | 400 | 해제 | 해제 | 0 | 0 | 0 |  | 650 | 400 | 해제 | 해제 | 해제 | 미정 | 미정 | 미정 | 미정 |  | 미정 | SB120120 | C
A43166 | 2018-01-19 | 1 | C |  | 11 | A | AE15B38M | 탄소강 | 보론강 | BM#1 | 1593 | 40 | 1619 | 1527 | 31 | 5000 |  | 3 | 0.27 | 14 |  | -1.71 | 1571 | 1602 | 9.66 | 0 |  | 35 | 12 | 67 | Y |  | 2018-01-19 13:53 | 74 | 1127 | 22 | 31 | 37 | 40 | 41 | 42 | 42 | 42 | 42 | 41 | 41 | 41 |  | 41 | 38 | 42 | 41 | 42 | -0.03 | Y | 30 | Y | 0 | [8 empty] | N | N | N |  | 0.49 | 59 | 84590 | 94200 | 910 | 16400 | 8 | 1 |  | 2018-01-19 14:12 | 1571 | 111 |  | 34 | [16 empty] | 88.95 | 100 | 0 | 0 | 0 |  | 300 |  | 선택 | 선택 | 0 | 0 | 0 |  | 300 |  | 선택 | 선택 | 해제 | 미정 | 미정 | 해제 | 미정 |  | 미정 | BT180180 | H
B43156 | 2018-01-19 | 2 | C | TUNDISH교체전 | 8 | B | SCM440HK | 소입성보증강 | D | BM#2 | 1603 | 41 | 1625 | 1554 | 35 | 7200 |  | 1 | 0.5 | 18 |  | -2.33 | 1574 | 1625 | 2.03 | 0 | 0 | 30 | 72 | 39 | Y |  | 2018-01-19 14:00 | 80 | 1134 | 26 | 31 | 34 | 35 | 36 | 35 | 35 | 34 | 33 | 32 | 31 | 29 | 27 | 27 | 32 | 36 | 27 | 35 | -0.22 | Y | 40.02 | Y | -0.4 | [8 empty] | N | N | N | 140 | 0.5 | 64 | 110976 | 105590 | 5260 | 2200 | 1 | 2 | 30 | 2018-01-19 14:13 | 1574 | 137 |  | 46 |  | *STR#1 위드롤 9번 펄트 발생으로 OPEN 작업 | 0760D2EA133540C69CE2EE3187CDF125 | E3737272903C46AD866B134D57ABED16 | DFB7ADD6698449C4A2C016400EDDCAEC | [11 empty] | 105.44 | 76.47 | 0 | 2738 | 0 |  | 650 | 400 | 해제 | 해제 | 0 | 3997 | 0 |  | 650 | 400 | 해제 | 해제 | 해제 | 미정 | 미정 | 미정 | 미정 |  | 미정 | RB110.00 | C
A43167 | 2018-01-19 | 1 | C |  | 12 | A | AE15B38M | 탄소강 | 보론강 | BM#1 | 1585 | 39 | 1599 | 1566 | 28 | 4500 |  | 3 | 0.28 | 17 |  | -1.25 | 1574 | 1599 | 11.84 | 0 |  | 12 | 1 | 21868 | Y |  | 2018-01-19 14:45 | 77 | 1185 | 39 | 33 | 31 | 31 | 32 | 32 | 32 | 31 | 31 | 31 | 32 | 32 | 32 | 30 | 32 | 32 | 30 | 32 | -0.04 | Y | 44.75 | Y | -0.42 | [8 empty] | N | N | N | 100 | 0.49 | 65 | 101508 | 98500 | 1040 | 15900 | 8 | 1 |  | 2018-01-19 14:55 | 1574 | 112 |  | 41 | [16 empty] | 102.12 | 100 | 0 | 0 | 0 |  | 300 |  | 선택 | 선택 | 0 | 0 | 0 |  | 300 |  | 선택 | 선택 | 해제 | 미정 | 미정 | 미정 | 미정 |  | 미정 | BT180180 | H
B43157 | 2018-01-19 | 2 | C | TUNDISH교체 | 1 | A | AE1548 | 합금강 | AE4130M6 | BM#2 | 1580 | 59 | 1676 | 1535 | 49 | 9600 |  | 1 | 0.39 | 21 |  | 0 | 1579 | 1667 | 2.36 | 0 | 0 | 32 | 46 | 53 | Y |  | 2018-01-19 15:26 | 91 | 1124 | 8501 | -87 | 37 | 36 | 30 | 35 | 40 | 42 | 44 | 45 | 46 | 46 | 47 | 46 | 38 | 47 | 46 | 46 | 0 |  | 5 | Y | -0.2 |  | 2.21 | 2.14 | [5 empty] | N | N | M | 150 | 0.45 | 60 | 93024 | 95410 | 9640 | 16000 | 9 | 1 |  | 2018-01-19 15:39 | 1579 | 166 |  | 49 |  | *T/D플럭스 120/15KG *롱노즐 실리부 부착 | [14 empty] | 92.15 | 75 | 738 | 0 | 0 |  | 650 | 700 | 해제 | 해제 | 747 | 0 | 0 |  | 650 | 700 | 해제 | 해제 | 해제 | 미정 | 선택 | 미정 | 선택 |  | 미정 | SB125125 | H
A43168 | 2018-01-19 | 1 | C |  | 13 | A | AE15B38M | 탄소강 | 보론강 | BM#1 | 1598 | 39 | 1608 | 1540 | 28 | 4800 |  | 3 | 0.28 | 15 |  | -2.06 | 1568 | 1608 | 18.06 | 0 |  | 21 | 11 | 43 | Y |  | 2018-01-19 15:48 | 71 | 1091 | 29 | 30 | 33 | 34 | 34 | 35 | 34 | 33 | 32 | 32 | 31 | 31 |  | 31 | 32 | 35 | 31 | 34 | -0.13 | Y | 30 | Y | 0 | [8 empty] | N | N | N | 150 | 0.49 | 59 | 101508 | 94840 | 1520 | 15200 | 8 | 1 |  | 2018-01-19 15:56 | 1568 | 112 |  | 43 | [16 empty] | 105.41 | 100 | 0 | 0 | 0 |  | 300 |  | 선택 | 선택 | 0 | 0 | 0 |  | 300 |  | 선택 | 선택 | 해제 | 미정 | 미정 | 미정 | 미정 |  | 미정 | BT180180 | H
B43158 | 2018-01-19 | 2 | C |  | 2 | A | AE1548 | 합금강 | AE4130M6 | BM#2 | 1610 | 42 | 1634 | 1534 | 36 | 7100 |  | 1 | 0.41 | 16 |  | 0 | 1568 | 1632 | 1.94 | 0 | 0 | 18 | 29 | 46 | Y |  | 2018-01-19 16:35 | 80 | 1088 | 44 | 39 | 34 | 32 | 31 | 30 | 28 | 27 | 25 | 25 | 23 | 22 |  | 22 | 30 | 34 | 22 | 0 | -0.27 |  | 44.98 | Y | -0.2 |  |  |  | 2.59 |  |  |  |  | N | N | Y | 140 | 0.48 | 60 | 93024 | 94000 | 5090 | 15700 | 9 | 1 |  | 2018-01-19 16:56 | 1568 | 150 |  | 42 | 17 | *수소 기준치 초과, 이상 공정 등록 | [14 empty] | 93.02 | 75 | 0 | 0 | 0 |  | 650 | 700 | 해제 | 해제 | 0 | 0 | 0 |  | 650 | 700 | 해제 | 해제 | 해제 | 미정 | 선택 | 미정 | 미정 |  | 미정 | SB125125 | H
A43169 | 2018-01-19 | 1 | C | TUNDISH교체전 | 14 | A | AE15B38M | 탄소강 | 보론강 | BM#1 | 1611 | 40 | 1630 | 1557 | 31 | 5000 |  | 1 | 0.42 | 13 |  | 0 | 1556 | 1619 | 2.79 | 0 | 0 | 19 | 45 | 53 | Y |  | 2018-01-19 17:13 | 59 | 1090 | 28 | 32 | 33 | 34 | 33 | 32 | 31 | 30 | 29 | 28 | 26 | 25 |  | 25 | 30 | 34 | 25 | 0 | -0.23 | Y | 39.97 | Y | -0.2 | [8 empty] | N | N | N | 140 | 0.49 | 60 | 86979 | 95750 | -750 | 2000 | 8 | 1 |  | 2018-01-19 17:18 | 1556 | 111 |  | 21 |  |  | BB8C6AAA368D48FC883FE1E4C983E03A | B628FF83AAD64BCAADF197CA40C0D9E6 | 340E935BC6F74850A8945B186EDB0072 | [11 empty] | 91.56 | 100 | 0 | 3920 | 0 |  | 300 |  | 선택 | 선택 | 0 | 3520 | 0 |  | 300 |  | 선택 | 선택 | 해제 | 미정 | 미정 | 미정 | 미정 |  | 미정 | BT180180 | H
B43159 | 2018-01-19 | 2 | C |  | 3 | A | AE1548 | 합금강 | AE4130M6 | BM#2 | 1578 | 41 | 1625 | 1534 | 34 | 6900 |  | 3 | 0.27 | 15 |  | -1.92 | 1582 | 1618 | 6.61 | 0 |  | 1 | 9 | 48 | Y |  | 2018-01-19 17:06 | 94 | 1083 | 19 | 27 | 34 | 39 | 41 | 43 | 43 | 44 | 43 | 42 | 41 | 42 |  | 42 | 38 | 44 | 41 | 43 | -0.03 | Y | 15.02 | Y | 0.2 |  | 1.42 | 1.42 | [5 empty] | N | N | Y | 130 | 0.47 | 59 | 93024 | 91590 | 10060 | 15300 | 9 | 1 |  | 2018-01-19 18:04 | 1582 | 153 |  | 74 |  | *수소 10분 측정값 1.42PPM *전공정 요청 L/D 잔강 10톤 내림 | [14 empty] | 91.51 | 75 | 0 | 0 | 0 |  | 650 | 700 | 해제 | 해제 | 0 | 0 | 0 |  | 650 | 700 | 해제 | 해제 | 해제 | 미정 | 미정 | 선택 | 미정 |  | 미정 | SB125125 | H
A43170 | 2018-01-19 | 1 | C | TUNDISH교체 | 1 | A | AE1055LS | 탄소강 | G-AE1055LS | BM#1 | 1552 | 44 | 1615 | 1515 | 39 | 6900 |  | 3 | 0.29 | 26 |  | -1.48 | 1571 | 1615 | 0 | 25.33 |  | 35 | 13 | 55 | Y |  | 2018-01-19 18:14 | 87 | 1087 | 28 | 25 | 28 | 31 | 34 | 35 | 35 | 36 | 36 | 36 | 36 |  |  | 36 | 33 | 36 | 36 | 36 | 0 |  | 15 | Y | 0 |  | 2.66 | 2.53 | 2.1 |  |  |  |  | N | N | M | 230 | 0.45 | 63 | 101508 | 93250 | 6910 | 15100 | 4 | 2 |  | 2018-01-19 18:22 | 1571 | 128 |  | 40 |  | *T/D플럭스 유15 용225KG *전공정요청 HEAT평균 주속10%이상 감속주입 ID:102~106 .202~206 *Hydris 수소 기준 초과(10분)생관통보 | [14 empty] | 101.25 | 100 | 1500 | 0 | 0 |  | 400 |  | 선택 | 해제 | 1500 | 0 | 0 |  | 400 |  | 선택 | 해제 | 해제 | 미정 | 미정 | 선택 | 미정 |  | 미정 | BT180180 | H
B43160 | 2018-01-19 | 2 | C |  | 4 | A | AE1548 | 합금강 | AE4130M6 | BM#2 | 1609 | 59 | 1634 | 1534 | 39 | 7500 |  | 1 | 0.41 | 18 |  | 0 | 1552 | 1622 | 2.08 | 0 | 0 | 30 | 73 | 39 | Y |  | 2018-01-19 18:45 | 64 | 1098 | 39 | 37 | 36 | 35 | 34 | 33 | 32 | 31 | 29 | 25 | 24 | 25 | 23 | 23 | 31 | 36 | 23 | 0 | -0.26 | Y | 50 | Y | -0.4 |  |  |  | 1.15 |  |  |  |  | N | N | Y | 120 | 0.47 | 61 | 93024 | 95450 | 5090 | 16600 | 9 | 1 |  | 2018-01-19 19:04 | 1552 | 160 |  | 35 | [16 empty] | 92.56 | 75 | 0 | 0 | 0 |  | 650 | 700 | 해제 | 해제 | 0 | 0 | 0 |  | 650 | 700 | 해제 | 해제 | 해제 | 미정 | 선택 | 미정 | 미정 |  | 미정 | SB125125 | C
A43171 | 2018-01-19 | 1 | C |  | 2 | A | AE1055LS | 탄소강 | G-AE1055LS | BM#1 | 1576 | 48 | 1599 | 1517 | 29 | 5000 |  | 3 | 0.28 | 26 |  | -1.78 | 1546 | 1599 | 0 | 12.63 |  | 12 | 2 | 60 | Y |  | 2018-01-19 19:16 | 62 | 1084 | 34 | 27 | 23 | 21 | 20 | 19 | 19 | 19 | 18 | 18 | 17 | 17 | 17 | 17 | 21 | 23 | 17 | 19 | -0.12 |  | 49.97 | Y | 0 | [8 empty] | N | N | Y | 220 | 0.44 | 63 | 84590 | 90150 | 7020 | 16800 | 4 | 2 |  | 2018-01-19 19:23 | 1546 | 134 |  | 44 |  | *전공정요청 HEAT평균 주속10%이상 감속주입 ID:101~105.201~205 | [14 empty] | 87.07 | 100 | 0 | 0 | 0 |  | 400 |  | 선택 | 해제 | 0 | 0 | 0 |  | 400 |  | 선택 | 해제 | 해제 | 미정 | 미정 | 선택 | 미정 |  | 미정 | BT180180 | H
B43161 | 2018-01-19 | 2 | C |  | 5 | A | AE1548 | 합금강 | AE4130M6 | BM#2 | 1589 | 63 | 1626 | 1536 | 47 | 8800 |  | 1 | 0.41 | 15 |  | -1.83 | 1571 | 1619 | 2.66 | 0 | 0 | 32 | 47 | 29 | Y |  | 2018-01-19 19:54 | 83 | 1086 | 20 | 28 | 34 | 37 | 37 | 38 | 37 | 36 | 36 | 34 | 34 | 31 | 30 | 29 | 33 | 38 | 29 | 37 | -0.22 | Y | 40 | Y | -0.2 |  |  |  | 0.99 |  |  |  |  | N | N | Y | 110 | 0.48 | 67 | 93024 | 106020 | 4810 | 16900 | 9 | 1 |  | 2018-01-19 20:10 | 1571 | 154 |  | 31 | [16 empty] | 83.81 | 100 | 0 | 0 | 0 |  | 650 | 700 | 해제 | 해제 | 0 | 0 | 0 |  | 650 | 700 | 해제 | 해제 | 해제 | 미정 | 선택 | 미정 | 미정 |  | 미정 | SB125125 | H
A43172 | 2018-01-19 | 1 | D |  | 3 | A | AE1055LS | 탄소강 | G-AE1055LS | BM#1 | 1562 | 54 | 1603 | 1503 | 44 | 7500 |  | 3 | 0.27 | 25 |  | -1.36 | 1563 | 1603 | 0 | 18.8 |  | 18 | 30 | 18 | Y |  | 2018-01-19 20:45 | 79 | 1095 | 15 | 28 | 38 | 44 | 46 | 47 | 47 | 47 | 46 | 46 | 45 | 44 | 43 | 40 | 41 | 47 | 40 | 47 | -0.14 | Y | 50.02 | Y | -0.4 | [8 empty] | N | N | Y | 210 | 0.41 | 75 | 101508 | 98700 | 7090 | 16200 | 4 | 2 |  | 2018-01-19 20:53 | 1563 | 112 |  | 19 |  | *전공정요청 HEAT평균 주속10%이상 감속주입 ID:101~106.201~206 | [14 empty] | 95.45 | 100 | 0 | 0 | 0 |  | 400 |  | 선택 | 해제 | 0 | 0 | 0 |  | 400 |  | 선택 | 해제 | 해제 | 미정 | 미정 | 선택 | 미정 |  | 미정 | BT180180 | H
B43162 | 2018-01-19 | 2 | D |  | 6 | A | AE1548 | 합금강 | AE4130M6 | BM#2 | 1607 | 38 | 1645 | 1545 | 32 | 7000 |  | 1 | 0.41 | 15 |  | 0 | 1564 | 1632 | 2.11 | 0 | 0 | 29 | 1 | 12213 | Y |  | 2018-01-19 20:46 | 76 | 1170 | 26 | 21 | 19 | 19 | 19 | 19 | 18 | 18 | 17 | 17 | 16 | 14 |  | 14 | 19 | 19 | 14 | 19 | -0.11 |  | 45 | Y | -0.4 |  |  |  | 0.92 |  |  |  |  | N | N | Y | 100 | 0.48 | 58 | 94572 | 91880 | 5190 | 16500 | 9 | 1 | 40 | 2018-01-19 21:06 | 1564 | 145 |  | 48 | 22 | *대보수 첫 HEAT | [14 empty] | 96.5 | 100 | 0 | 0 | 0 |  | 650 | 700 | 해제 | 해제 | 0 | 0 | 0 |  | 650 | 700 | 해제 | 해제 | 해제 | 미정 | 선택 | 미정 | 미정 |  | 미정 | SB125125 | H
A43173 | 2018-01-19 | 1 | D |  | 4 | A | AE1055LS | 탄소강 | G-AE1055LS | BM#1 | 1580 | 41 | 1588 | 1543 | 30 | 4100 |  | 3 | 0.27 | 26 |  | -1.17 | 1553 | 1588 | 0 | 24.63 |  | 1 | 10 | 62 | Y |  | 2018-01-19 21:58 | 69 | 1085 | 40 | 39 | 39 | 39 | 39 | 39 | 39 | 38 | 38 | 37 | 37 | 36 | 35 | 34 | 38 | 39 | 34 | 39 | -0.08 | Y | 60 | Y | 0 | [8 empty] | N | N | Y | 200 | 0.4 | 74 | 84590 | 90270 | 7070 | 13300 | 4 | 2 |  | 2018-01-19 22:08 | 1553 | 102 |  | 23 |  | *전공정요청 HEAT평균 주속10%이상 감속주입 ID:101~105.201~205 | [14 empty] | 86.45 | 100 | 0 | 0 | 0 |  | 400 |  | 선택 | 해제 | 0 | 0 | 0 |  | 400 |  | 선택 | 해제 | 해제 | 미정 | 미정 | 선택 | 미정 |  | 미정 | BT180180 | H
B43163 | 2018-01-19 | 2 | D |  | 7 | A | AE1548 | 합금강 | AE4130M6 | BM#2 | 1579 | 57 | 1636 | 1524 | 46 | 9200 |  | 1 | 0.39 | 18 |  | -2.95 | 1561 | 1629 | 1.76 | 0 | 0 | 21 | 12 | 135 | Y |  | 2018-01-19 22:12 | 73 | 1091 | 13 | 22 | 27 | 30 | 31 | 30 | 30 | 29 | 28 | 27 | 26 | 24 | 23 | 22 | 26 | 31 | 22 | 30 | -0.2 | Y | 44.98 | Y | -0.2 |  |  |  | 0.9 |  |  |  |  | N | N | Y | 150 | 0.48 | 65 | 112140 | 102950 | 5120 | 15200 | 9 | 1 | 10 | 2018-01-19 22:33 | 1561 | 148 |  | 23 | [16 empty] | 103.83 | 100 | 0 | 0 | 0 |  | 650 | 700 | 해제 | 해제 | 0 | 0 | 0 |  | 650 | 700 | 해제 | 해제 | 해제 | 미정 | 선택 | 미정 | 미정 |  | 미정 | SB125125 | H
A43174 | 2018-01-19 | 1 | D |  | 5 | A | AE1055LS | 탄소강 | G-AE1055LS | BM#1 | 1574 | 41 | 1587 | 1533 | 38 | 5000 |  | 3 | 0.27 | 26 |  | -1.29 | 1549 | 1587 | 0 | 15.22 |  | 35 | 14 | 82 | Y |  | 2018-01-19 22:59 | 65 | 1086 | 30 | 31 | 31 | 32 | 32 | 31 | 31 | 30 | 31 | 30 | 29 | 29 | 29 | 29 | 31 | 32 | 29 | 31 | -0.07 | Y | 44.98 | Y | 0 | [8 empty] | N | N | Y | 190 | 0.49 | 60 | 101508 | 98670 | 7110 | 16200 | 4 | 2 |  | 2018-01-19 23:07 | 1549 | 115 |  | 37 |  | *롱노즐 4회사용후 내부 지금융착으로 교체 | [14 empty] | 95.49 | 100 | 0 | 0 | 0 |  | 400 |  | 선택 | 해제 | 0 | 0 | 0 |  | 400 |  | 선택 | 해제 | 해제 | 미정 | 미정 | 선택 | 선택 | 4 | 미정 | BT180180 | H
B43164 | 2018-01-19 | 2 | D |  | 8 | A | AE1548 | 합금강 | AE4130M6 | BM#2 | 1574 | 55 | 1614 | 1526 | 42 | 8300 |  | 1 | 0.39 | 16 |  | -2.12 | 1564 | 1609 | 0.93 | 0 | 0 | 30 | 74 | 48 | Y |  | 2018-01-19 23:04 | 76 | 1080 | 18 | 23 | 26 | 29 | 29 | 30 | 29 | 28 | 28 | 27 | 26 | 25 | 23 | 23 | 26 | 30 | 23 | 29 | -0.2 | Y | 34.98 | Y | -0.4 |  |  |  | 0.72 |  |  |  |  | N | N | Y | 140 | 0.48 | 64 | 96120 | 101410 | 5120 | 17800 | 9 | 1 | 10 | 2018-01-19 23:19 | 1564 | 143 |  | 39 | [16 empty] | 90.25 | 100 | 0 | 0 | 0 |  | 650 | 700 | 해제 | 해제 | 0 | 0 | 0 |  | 650 | 700 | 해제 | 해제 | 해제 | 미정 | 선택 | 미정 | 미정 |  | 미정 | SB125125 | H
A43175 | 2018-01-19 | 1 | D |  | 6 | A | AE1055LS | 탄소강 | G-AE1055LS | BM#1 | 1597 | 40 | 1599 | 1520 | 37 | 5400 |  | 3 | 0.27 | 26 |  | -1.65 | 1550 | 1599 | 0 | 19.49 |  | 12 | 3 | 89 | Y |  | 2018-01-20 | 66 | 1087 | 27 | 29 | 29 | 29 | 28 | 28 | 28 | 27 | 26 | 26 | 25 | 26 |  | 26 | 27 | 29 | 25 | 29 | -0.1 | Y | 39.97 | Y | 0.2 | [8 empty] | N | N | Y | 180 | 0.5 | 61 | 101508 | 98230 | 7040 | 16000 | 4 | 2 |  | 2018-01-20 00:09 | 1550 | 115 |  | 38 | [16 empty] | 95.9 | 100 | 0 | 0 | 0 |  | 400 |  | 선택 | 해제 | 0 | 0 | 0 |  | 400 |  | 선택 | 해제 | 해제 | 미정 | 미정 | 선택 | 미정 |  | 미정 | BT180180 | H
B43165 | 2018-01-19 | 2 | D |  | 9 | A | AE1548 | 합금강 | AE4130M6 | BM#2 | 1611 | 43 | 1646 | 1554 | 34 | 6200 |  | 1 | 0.39 | 17 |  | -2.39 | 1567 | 1629 | 1.51 | 0 | 0 | 32 | 48 | 50 | Y |  | 2018-01-20 00:10 | 79 | 1088 | 21 | 25 | 28 | 30 | 31 | 31 | 31 | 30 | 29 | 28 | 27 | 25 |  | 25 | 28 | 31 | 25 | 31 | -0.17 | Y | 35.02 | Y | -0.4 |  |  |  | 0.82 |  |  |  |  | N | N | Y | 130 | 0.48 | 55 | 96120 | 87080 | 5090 | 16500 | 9 | 1 | 10 | 2018-01-20 00:35 | 1567 | 137 |  | 39 | 18 | [15 empty] | 104.36 | 100 | 0 | 0 | 0 |  | 650 | 700 | 해제 | 해제 | 0 | 0 | 0 |  | 650 | 700 | 해제 | 해제 | 해제 | 미정 | 선택 | 미정 | 미정 |  | 미정 | SB125125 | H
A43176 | 2018-01-19 | 1 | D |  | 7 | A | AE1055LS | 탄소강 | G-AE1055LS | BM#1 | 1593 | 40 | 1603 | 1545 | 25 | 4000 |  | 3 | 0.27 | 25 |  | -1.53 | 1558 | 1603 | 0 | 19.5 |  | 18 | 31 | 70 | Y |  | 2018-01-20 01:06 | 74 | 1087 | 25 | 30 | 34 | 36 | 38 | 38 | 40 | 39 | 39 | 39 | 38 | 38 |  | 38 | 36 | 40 | 38 | 39 | -0.04 | Y | 25 | Y | 0 | [8 empty] | N | N | Y | 230 | 0.5 | 60 | 101508 | 95980 | 7110 | 15800 | 4 | 2 |  | 2018-01-20 01:16 | 1558 | 107 |  | 35 | [16 empty] | 97.98 | 100 | 0 | 0 | 0 |  | 400 |  | 선택 | 해제 | 0 | 0 | 0 |  | 400 |  | 선택 | 해제 | 해제 | 미정 | 미정 | 선택 | 미정 |  | 미정 | BT180180 | H
B43166 | 2018-01-19 | 2 | D |  | 10 | A | AE1548 | 합금강 | AE4130M6 | BM#2 | 1599 | 44 | 1636 | 1555 | 35 | 7000 |  | 1 | 0.38 | 16 |  | -2.12 | 1572 | 1627 | 1.1 | 0 | 0 | 29 | 2 | 48 | Y |  | 2018-01-20 01:06 | 84 | 1088 | 22 | 26 | 30 | 33 | 34 | 34 | 34 | 33 | 32 | 31 | 30 | 28 | 27 | 27 | 30 | 34 | 27 | 34 | -0.17 | Y | 40 | Y | -0.2 |  |  |  | 1.41 |  |  |  |  | N | N | Y | 120 | 0.48 | 63 | 95988 | 100890 | 5140 | 16500 | 9 | 1 | 10 | 2018-01-20 01:18 | 1579 | 136 |  | 42 | [16 empty] | 90.55 | 100 | 0 | 0 | 0 |  | 650 | 700 | 해제 | 해제 | 0 | 0 | 0 |  | 650 | 700 | 해제 | 해제 | 해제 | 미정 | 선택 | 미정 | 선택 | 9 | 미정 | SB125125 | H
A43177 | 2018-01-19 | 1 | D |  | 8 | A | AE1055LS | 탄소강 | G-AE1055LS | BM#1 | 1622 | 42 | 1593 | 1565 | 37 | 3800 |  | 3 | 0.28 | 26 |  | -1.52 | 1548 | 1593 | 0 | 21.29 |  | 1 | 11 | 55 | Y |  | 2018-01-20 02:14 | 64 | 1089 | 38 | 35 | 34 | 37 | 36 | 35 | 34 | 33 | 33 | 32 | 33 | 32 | 31 | 31 | 34 | 37 | 31 | 33 | -0.13 | Y | 45 | Y | -0.2 | [8 empty] | N | N | Y | 220 | 0.5 | 63 | 101508 | 97870 | 7100 | 16600 | 4 | 2 |  | 2018-01-20 02:22 | 1548 | 107 |  | 26 | [16 empty] | 96.22 | 100 | 0 | 0 | 0 |  | 400 |  | 선택 | 해제 | 0 | 0 | 0 |  | 400 |  | 선택 | 해제 | 해제 | 미정 | 미정 | 선택 | 미정 |  | 미정 | BT180180 | H
B43167 | 2018-01-19 | 2 | D |  | 11 | A | AE1548 | 합금강 | AE4130M6 | BM#2 | 1607 | 41 | 1627 | 1544 | 32 | 6400 |  | 1 | 0.38 | 17 |  | -2.36 | 1562 | 1623 | 1.04 | 0 | 0 | 21 | 13 | 37 | Y |  | 2018-01-20 02:24 | 74 | 1087 | 23 | 28 | 32 | 34 | 34 | 35 | 34 | 33 | 32 | 31 | 30 | 28 |  | 28 | 31 | 35 | 28 | 34 | -0.23 | Y | 29.98 | Y | -0.4 |  |  |  | 0.96 |  |  |  |  | N | N | Y | 110 | 0.48 | 59 | 95592 | 93950 | 5170 | 16200 | 9 | 1 | 10 | 2018-01-20 02:30 | 1562 | 125 |  | 30 | 8 | [15 empty] | 96.56 | 100 | 0 | 0 | 0 |  | 650 | 700 | 해제 | 해제 | 0 | 0 | 0 |  | 650 | 700 | 해제 | 해제 | 해제 | 미정 | 선택 | 미정 | 미정 |  | 미정 | SB125125 | H
A43178 | 2018-01-19 | 1 | D |  | 9 | A | AE1055LS | 탄소강 | G-AE1055LS | BM#1 | 1611 | 41 | 1591 | 1550 | 36 | 4600 |  | 3 | 0.28 | 25 |  | -1.23 | 1555 | 1591 | 0 | 21.52 |  | 35 | 15 | 69 | Y |  | 2018-01-20 03:10 | 71 | 1086 | 31 | 32 | 35 | 37 | 37 | 37 | 36 | 36 | 36 | 35 | 35 | 35 | 35 | 35 | 35 | 37 | 35 | 37 | -0.04 | Y | 45 | Y | 0 | [8 empty] | N | N | Y | 210 | 0.5 | 61 | 152262 | 97290 | 7010 | 15400 | 4 | 2 |  | 2018-01-20 03:21 | 1555 | 107 |  | 34 |  | *유사강종 연연주 혼탕부 성분확인 ID: 107~109.207~209 | [14 empty] | 143.51 | 100 | 0 | 0 | 0 |  | 400 |  | 선택 | 해제 | 0 | 0 | 0 |  | 400 |  | 선택 | 해제 | 해제 | 미정 | 미정 | 선택 | 미정 |  | 미정 | BT180180 | H
B43168 | 2018-01-19 | 2 | D |  | 12 | A | AE1548 | 합금강 | AE4130M6 | BM#2 | 1585 | 44 | 1624 | 1545 | 35 | 7000 |  | 1 | 0.39 | 17 |  | -2.48 | 1561 | 1616 | 0.97 | 0 | 0 | 30 | 75 | 49 | Y |  | 2018-01-20 03:23 | 73 | 1086 | 24 | 26 | 29 | 31 | 31 | 30 | 29 | 28 | 28 | 27 | 25 | 24 | 24 | 24 | 28 | 31 | 24 | 24 | -0.17 | Y | 41.83 | Y | 0 |  |  |  | 1.06 |  |  |  |  | N | N | Y | 100 | 0.48 | 61 | 95592 | 98010 | 7090 | 16300 | 9 | 1 | 10 | 2018-01-20 03:42 | 1561 | 130 |  | 33 |  | * 전공정(VD)요청 래들잔강 7톤 이월함. | [14 empty] | 87.7 | 100 | 0 | 0 | 0 |  | 650 | 700 | 해제 | 해제 | 0 | 0 | 0 |  | 650 | 700 | 해제 | 해제 | 해제 | 미정 | 해제 | 선택 | 미정 |  | 미정 | SB125125 | H
A43179 | 2018-01-19 | 1 | D |  | 10 | A | SP-AE1055LS | 탄소강 | P-AE1055LS | BM#1 | 1595 | 40 | 1596 | 1537 | 27 | 4500 |  | 3 | 0.28 | 26 |  | -1.65 | 1547 | 1596 | 0 | 21.46 |  | 12 | 4 | 66 | Y |  | 2018-01-20 04:11 | 63 | 1086 | 32 | 28 | 28 | 28 | 28 | 27 | 26 | 26 | 25 | 24 | 23 | 22 | 22 | 22 | 26 | 28 | 22 | 28 | -0.12 |  | 50 | Y | 0 | [8 empty] | N | N | Y | 200 | 0.48 | 61 | 50754 | 96280 | 7020 | 16100 | 4 | 2 |  | 2018-01-20 04:19 | 1547 | 112 |  | 37 |  | *유사강종 연연주 혼탕부 성분확인 ID: 101.201 *롱노즐 5회사용후 헤드부 지금융착으로 교체 | [14 empty] | 49.13 | 100 | 0 | 0 | 0 |  | 400 |  | 선택 | 해제 | 0 | 0 | 0 |  | 400 |  | 선택 | 해제 | 해제 | 미정 | 미정 | 선택 | 선택 | 5 | 미정 | BT180180 | H
B43169 | 2018-01-19 | 2 | B |  | 13 | A | AE1548 | 합금강 | AE4130M6 | BM#2 | 1573 | 45 | 1626 | 1544 | 37 | 7400 |  | 1 | 0.39 | 16 |  | -2.1 | 1568 | 1619 | 0.95 | 0 | 0 | 32 | 49 | 48 | Y |  | 2018-01-20 04:25 | 80 | 1086 | 21 | 27 | 33 | 35 | 37 | 38 | 38 | 36 | 36 | 36 | 35 | 34 | 33 | 32 | 34 | 38 | 32 | 36 | -0.15 | Y | 40 | Y | -0.2 |  |  |  | 0.94 |  |  |  |  | N | N | Y | 150 | 0.48 | 67 | 95592 | 102000 | 5040 | 15700 | 9 | 1 |  | 2018-01-20 04:54 | 1568 | 135 |  | 35 | [16 empty] | 91.04 | 100 | 0 | 0 | 0 |  | 650 | 700 | 해제 | 해제 | 0 | 0 | 0 |  | 650 | 700 | 해제 | 해제 | 해제 | 미정 | 선택 | 미정 | 미정 |  | 미정 | SB125125 | H
A43180 | 2018-01-19 | 1 | B |  | 11 | A | SP-AE1055LS | 탄소강 | P-AE1055LS | BM#1 | 1636 | 41 | 1587 | 1570 | 33 | 3300 |  | 3 | 0.27 | 26 |  | -1.31 | 1548 | 1587 | 0 | 21.9 |  | 18 | 32 | 65 | Y |  | 2018-01-20 05:26 | 64 | 1086 | 21 | 27 | 30 | 31 | 31 | 32 | 32 | 32 | 32 | 31 | 31 | 31 | 30 | 30 | 30 | 32 | 30 | 32 | -0.06 | Y | 34.98 | Y | -0.2 | [8 empty] | N | N | Y | 190 | 0.48 | 61 | 84590 | 94190 | 7110 | 14600 | 4 | 2 |  | 2018-01-20 05:34 | 1548 | 100 |  | 24 | [16 empty] | 83.59 | 100 | 0 | 0 | 0 |  | 400 |  | 선택 | 해제 | 0 | 0 | 0 |  | 400 |  | 선택 | 해제 | 해제 | 미정 | 미정 | 선택 | 미정 |  | 미정 | BT180180 | H
B43170 | 2018-01-19 | 2 | B |  | 14 | A | AE1548 | 합금강 | AE4130M6 | BM#2 | 1590 | 45 | 1635 | 1516 | 37 | 7600 |  | 1 | 0.38 | 16 |  | -2.38 | 1574 | 1626 | 1.05 | 0 | 0 | 29 | 3 | 42 | Y |  | 2018-01-20 05:21 | 86 | 1086 | 30 | 32 | 35 | 37 | 38 | 39 | 39 | 39 | 37 | 36 | 36 | 35 | 34 | 33 | 36 | 39 | 33 | 39 | -0.15 | Y | 40.02 | Y | -0.2 |  |  |  | 0.98 |  |  |  |  | N | N | Y | 140 | 0.43 | 66 | 95592 | 92930 | 5190 | 15600 | 9 | 1 |  | 2018-01-20 05:23 | 1574 | 144 |  | 47 |  | * 전공정 작업지연 감속주입 0.40 | [14 empty] | 97.54 | 100 | 0 | 0 | 0 |  | 650 | 700 | 해제 | 해제 | 0 | 0 | 0 |  | 650 | 700 | 해제 | 해제 | 해제 | 미정 | 선택 | 미정 | 미정 |  | 미정 | SB125125 | H
A43181 | 2018-01-19 | 1 | B |  | 12 | A | SP-AE1055LS | 탄소강 | P-AE1055LS | BM#1 | 1625 | 40 | 1586 | 1557 | 27 | 4400 |  | 3 | 0.25 | 26 |  | 0 | 1548 | 1586 | 0 | 16.12 |  | 21 | 14 | 57 | Y |  | 2018-01-20 06:34 | 64 | 1086 | 34 | 37 | 38 | 39 | 39 | 38 | 39 | 38 | 37 | 37 | 37 | 37 |  | 37 | 38 | 39 | 37 | 39 | -0.05 | Y | 39.98 | Y | 0 | [8 empty] | N | N | Y | 180 | 0.48 | 62 | 84590 | 96040 | 7110 | 14800 | 4 | 2 |  | 2018-01-20 06:43 | 1548 | 99 |  | 19 | [16 empty] | 82.09 | 100 | 0 | 0 | 0 |  | 400 |  | 선택 | 해제 | 0 | 0 | 0 |  | 400 |  | 선택 | 해제 | 해제 | 미정 | 미정 | 선택 | 미정 |  | 미정 | BT180180 | H
B43172 | 2018-01-19 | 2 | B |  | 15 | A | AE1548 | 합금강 | AE4130M6 | BM#2 | 1599 | 52 | 1597 | 1557 | 38 | 6600 |  | 1 | 0.39 | 16 |  | -2.21 | 1547 | 1591 | 1.5 | 0 | 0 | 30 | 76 | 37 | Y |  | 2018-01-20 07:10 | 59 | 1081 | 30 | 32 | 33 | 32 | 30 | 30 | 29 | 28 | 26 | 26 | 23 | 21 | 20 | 17 | 27 | 33 | 17 | 30 | -0.29 |  | 55.02 | Y | -0.6 |  |  |  | 0.68 |  |  |  |  | N | N | Y | 130 | 0.47 | 66 | 111524 | 100510 | 5080 | 15100 | 9 | 1 |  | 2018-01-20 07:10 | 1547 | 95 |  | 7 |  | * 전공정 작업지연 감속주입 0.40 | [14 empty] | 105.56 | 85.71 | 0 | 0 | 0 |  | 650 | 700 | 해제 | 해제 | 0 | 0 | 0 |  | 650 | 700 | 해제 | 해제 | 해제 | 미정 | 선택 | 미정 | 미정 |  | 미정 | SB125125 | H
A43182 | 2018-01-20 | 1 | B |  | 13 | A | SP-AE1055LS | 탄소강 | P-AE1055LS | BM#1 | 1616 | 41 | 1593 | 1547 | 24 | 4300 |  | 3 | 0.25 | 25 |  | -1.16 | 1550 | 1584 | 0 | 15.26 |  | 35 | 16 | 70 | Y |  | 2018-01-20 07:32 | 66 | 1090 | 36 | 38 | 38 | 38 | 38 | 38 | 37 | 37 | 36 | 36 | 36 | 35 |  | 35 | 37 | 38 | 35 | 38 | -0.06 |  | 44.98 | Y | -0.2 | [8 empty] | N | N | Y | 230 | 0.48 | 61 | 84590 | 95280 | 7110 | 15500 | 4 | 2 |  | 2018-01-20 07:40 | 1550 | 102 |  | 25 | [16 empty] | 82.69 | 100 | 0 | 0 | 0 |  | 400 |  | 선택 | 해제 | 0 | 0 | 0 |  | 400 |  | 선택 | 해제 | 해제 | 미정 | 미정 | 선택 | 미정 |  | 미정 | BT180180 | H
B43173 | 2018-01-20 | 2 | B |  | 16 | A | AE1548 | 합금강 | AE4130M6 | BM#2 | 1572 | 39 | 1637 | 1566 | 30 | 6000 |  | 1 | 0.41 | 16 |  | -2.07 | 1556 | 1606 | 3.02 | 0 | 0 | 32 | 50 | 21 | Y |  | 2018-01-20 08:12 | 68 | 1085 | 26 | 33 | 37 | 38 | 39 | 38 | 37 | 36 | 35 | 34 | 33 | 31 |  | 31 | 35 | 39 | 31 | 0 | -0.24 | Y | 32.73 | Y | -0.4 |  |  |  | 0.63 |  |  |  |  | N | N | Y | 120 | 0.48 | 61 | 111524 | 97280 | 5170 | 16100 | 9 | 1 |  | 2018-01-20 08:10 | 1556 | 100 |  | 15 | [16 empty] | 108.96 | 85.71 | 0 | 0 | 0 |  | 650 | 700 | 해제 | 해제 | 0 | 0 | 0 |  | 650 | 700 | 해제 | 해제 | 해제 | 미정 | 선택 | 미정 | 미정 |  | 미정 | SB125125 | H
A43183 | 2018-01-20 | 1 | B |  | 14 | A | SP-AE1055LS | 탄소강 | P-AE1055LS | BM#1 | 1584 | 41 | 1585 | 1539 | 34 | 5700 |  | 3 | 0.25 | 25 |  | -1.2 | 1545 | 1580 | 0 | 15.1 |  | 12 | 5 | 66 | Y |  | 2018-01-20 08:51 | 61 | 1090 | 34 | 38 | 38 | 38 | 38 | 37 | 35 | 34 | 34 | 33 | 32 | 32 | 32 | 32 | 35 | 38 | 32 | 38 | -0.12 |  | 50.03 | Y | 0 | [8 empty] | N | N | Y | 220 | 0.48 | 63 | 101508 | 95060 | 7120 | 14100 | 4 | 2 |  | 2018-01-20 08:57 | 1545 | 88 |  | 9 | [16 empty] | 99.47 | 100 | 0 | 0 | 0 |  | 400 |  | 선택 | 해제 | 0 | 0 | 0 |  | 400 |  | 선택 | 해제 | 해제 | 미정 | 미정 | 선택 | 미정 |  | 미정 | BT180180 | H
B43174 | 2018-01-20 | 2 | B | TUNDISH교체전 | 17 | A | AE1548 | 합금강 | AE4130M6 | BM#2 | 1605 | 43 | 1626 | 1537 | 35 | 6700 |  | 1 | 0.41 | 15 |  | -2.08 | 1553 | 1599 | 2.54 | 0 | 0 | 18 | 33 | 39 | Y |  | 2018-01-20 09:12 | 65 | 1095 | 27 | 31 | 34 | 35 | 35 | 35 | 34 | 33 | 31 | 30 | 29 | 27 | 25 | 25 | 31 | 35 | 25 | 35 | -0.22 | Y | 44.98 | Y | -0.4 |  |  |  | 0.75 |  |  |  |  | N | N | M | 110 | 0.48 | 64 | 75162 | 101540 | 5010 | 2000 | 9 | 1 |  | 2018-01-20 09:15 | 1553 | 110 |  | 19 |  |  | F17388041AF64BC9AA6A810EB1B84FEE | B39D7411DE844DFE9A6A255F7E853039 | 5D6BF12B41EE4BFEB0B45FCF0D359657 | [11 empty] | 70.54 | 100 | 0 | 2930 | 0 |  | 650 | 700 | 해제 | 해제 | 0 | 3270 | 0 |  | 650 | 700 | 해제 | 해제 | 해제 | 미정 | 선택 | 미정 | 미정 |  | 미정 | SB125125 | C
A43184 | 2018-01-20 | 1 | B |  | 15 | A | SP-AE1055LS | 탄소강 | P-AE1055LS | BM#1 | 1632 | 40 | 1588 | 1565 | 26 | 4000 |  | 3 | 0.26 | 25 |  | -1.37 | 1548 | 1588 | 0 | 15.85 |  | 29 | 4 | 41 | Y |  | 2018-01-20 09:44 | 64 | 1085 | 30 | 34 | 37 | 38 | 38 | 38 | 38 | 37 | 37 | 37 | 38 | 37 |  | 37 | 37 | 38 | 37 | 38 | -0.02 | Y | 40.02 | Y | -0.2 | [8 empty] | N | N | Y | 210 | 0.48 | 60 | 84590 | 95310 | 7060 | 16300 | 4 | 2 |  | 2018-01-20 09:50 | 1548 | 93 |  | 19 | [16 empty] | 82.65 | 100 | 0 | 0 | 0 |  | 400 |  | 선택 | 해제 | 0 | 0 | 0 |  | 400 |  | 선택 | 해제 | 해제 | 미정 | 미정 | 선택 | 선택 | 5 | 미정 | BT180180 | H
B43175 | 2018-01-20 | 2 | B | TUNDISH교체 | 1 | A | SM45CS | 탄소강 | B | BM#2 | 1619 | 46 | 1645 | 1557 | 35 | 7100 |  | 1 | 0.41 | 20 |  | -2.31 | 1580 | 1642 | 3.06 | 0 | 0 | 1 | 13 | 93 | Y |  | 2018-01-20 10:10 | 87 | 1088 | -269 | 30 | 29 | 27 | 22 | 28 | 32 | 35 | 36 | 37 | 37 | 37 | 35 | 36 | 33 | 37 | 35 | 37 | -0.05 |  | 15 | Y | 0.2 |  | 2.27 | 2.27 | [5 empty] | N | N | N | 150 | 0.49 | 59 | 93049 | 99360 | 3080 | 16100 | 3 | 2 | 10 | 2018-01-20 10:27 | 1580 | 143 |  | 53 |  | * T/D 용강량 실측:1170mm / 19.3 TON TARE값 수정 함. * T/D FLUX 용탕부: 120 KG / 유탕부: 15KG 투입 * 슬리브 롱노즐( Y자형 ) 사용 | [14 empty] | 90.34 | 100 | 1500 | 0 | 0 |  | 650 | 700 | 해제 | 선택 | 1500 | 0 | 0 |  | 650 | 700 | 해제 | 선택 | 해제 | 미정 | 미정 | 미정 | 미정 |  | 미정 | BT180180 | H
A43185 | 2018-01-20 | 1 | B |  | 16 | A | SP-AE1055LS | 탄소강 | P-AE1055LS | BM#1 | 1611 | 39 | 1586 | 1544 | 27 | 4400 |  | 3 | 0.25 | 26 |  | -1.24 | 1541 | 1578 | 0 | 15.49 |  | 21 | 15 | 69 | Y |  | 2018-01-20 10:49 | 57 | 1090 | 36 | 36 | 35 | 36 | 35 | 34 | 33 | 33 | 32 | 31 | 31 | 30 | 30 | 30 | 33 | 36 | 30 | 36 | -0.13 | Y | 45.02 | Y | 0 | [8 empty] | N | N | Y | 200 | 0.48 | 62 | 101508 | 93780 | 7060 | 15500 | 4 | 2 |  | 2018-01-20 10:55 | 1541 | 94 |  | 16 | [16 empty] | 100.7 | 100 | 0 | 0 | 0 |  | 400 |  | 선택 | 해제 | 0 | 0 | 0 |  | 400 |  | 선택 | 해제 | 해제 | 미정 | 미정 | 선택 | 미정 |  | 미정 | BT180180 | H
B43176 | 2018-01-20 | 2 | B |  | 2 | A | SM45CS | 탄소강 | B | BM#2 | 1613 | 38 | 1625 | 1565 | 31 | 5800 |  | 1 | 0.41 | 14 |  | 0 | 1604 | 1604 | 2.62 | 0 | 0 | 30 | 77 | 62 | Y |  | 2018-01-20 11:26 | 111 | 1081 | 34 | 26 | 24 | 22 | 21 | 19 | 19 | 18 | 18 | 18 | 16 | 15 | 14 | 14 | 21 | 24 | 14 | 18 | -0.2 |  | 50 | Y | -0.2 | [8 empty] | N | N | N | 140 | 0.52 | 61 | 93049 | 104580 | 20 | 15400 | 3 | 2 | 20 | 2018-01-20 11:52 | 1558 | 134 |  | 39 | [16 empty] | 89.77 | 100 | 0 | 0 | 0 |  | 650 | 700 | 해제 | 선택 | 0 | 0 | 0 |  | 650 | 700 | 해제 | 선택 | 해제 | 미정 | 미정 | 미정 | 미정 |  | 미정 | BT180180 | H
A43186 | 2018-01-20 | 1 | B |  | 17 | A | SP-AE1055LS | 탄소강 | P-AE1055LS | BM#1 | 1625 | 40 | 1585 | 1556 | 34 | 4000 |  | 3 | 0.25 | 25 |  | -1.27 | 1542 | 1579 | 0 | 15.16 |  | 35 | 17 | 72 | Y |  | 2018-01-20 11:49 | 58 | 1080 | 28 | 30 | 31 | 31 | 32 | 32 | 31 | 31 | 30 | 29 | 28 | 28 | 28 | 28 | 30 | 32 | 28 | 31 | -0.1 | Y | 40.02 | Y | 0 | [8 empty] | N | N | Y | 190 | 0.48 | 60 | 101508 | 95650 | 6930 | 15400 | 4 | 2 |  | 2018-01-20 11:56 | 1542 | 98 |  | 19 | [16 empty] | 98.98 | 100 | 0 | 0 | 0 |  | 400 |  | 선택 | 해제 | 0 | 0 | 0 |  | 400 |  | 선택 | 해제 | 해제 | 미정 | 미정 | 선택 | 미정 |  | 미정 | BT180180 | H
B43177 | 2018-01-20 | 2 | C |  | 3 | A | SM45CS | 탄소강 | B | BM#2 | 1633 | 48 | 1614 | 1576 | 34 | 5900 |  | 1 | 0.43 | 14 |  | -2.12 | 1566 | 1611 | 3.61 | 0 | 0 | 32 | 51 | 62 | Y |  | 2018-01-20 12:27 | 73 | 1081 | 11 | 18 | 24 | 27 | 27 | 27 | 25 | 25 | 24 | 23 | 21 | 18 |  | 18 | 23 | 27 | 18 | 27 | -0.23 | Y | 39.98 | Y | -0.6 | [8 empty] | N | N | N | 130 | 0.51 | 59 | 101508 | 100740 | 1130 | 13700 | 3 | 2 | 30 | 2018-01-20 12:58 | 1566 | 136 |  | 42 | [16 empty] | 99.71 | 100 | 0 | 0 | 0 |  | 650 | 700 | 해제 | 선택 | 0 | 0 | 0 |  | 650 | 700 | 해제 | 선택 | 해제 | 미정 | 미정 | 미정 | 미정 |  | 미정 | BT180180 | H
A43187 | 2018-01-20 | 1 | C |  | 18 | A | SP-AE1055LS | 탄소강 | P-AE1055LS | BM#1 | 1606 | 39 | 1587 | 1547 | 27 | 4100 |  | 3 | 0.26 | 25 |  | -1.54 | 1540 | 1585 | 0 | 15.93 |  | 12 | 6 | 65 | Y |  | 2018-01-20 12:46 | 56 | 1095 | 25 | 27 | 26 | 27 | 27 | 26 | 25 | 25 | 24 | 23 | 23 | 22 | 22 | 22 | 25 | 27 | 22 | 27 | -0.11 | Y | 44.98 | Y | 0 | [8 empty] | N | N | Y | 180 | 0.48 | 61 | 84590 | 95950 | 6820 | 16700 | 4 | 2 |  | 2018-01-20 12:52 | 1540 | 105 |  | 25 | [16 empty] | 82.17 | 100 | 0 | 0 | 0 |  | 400 |  | 선택 | 해제 | 0 | 0 | 0 |  | 400 |  | 선택 | 해제 | 해제 | 미정 | 미정 | 선택 | 미정 |  | 미정 | BT180180 | H
B43178 | 2018-01-20 | 2 | C |  | 4 | A | SM45CS | 탄소강 | B | BM#2 | 1619 | 40 | 1626 | 1567 | 33 | 5900 |  | 1 | 0.39 | 17 |  | -2.63 | 1565 | 1623 | 2.65 | 0 | 0 | 18 | 34 | 55 | Y |  | 2018-01-20 13:26 | 72 | 1086 | 12 | 19 | 26 | 28 | 28 | 28 | 27 | 26 | 25 | 23 | 20 |  |  | 20 | 24 | 28 | 20 | 28 | -0.23 | Y | 35.02 | Y | -0.6 | [8 empty] | N | N | N | 120 | 0.51 | 55 | 101508 | 93440 | 1810 | 14500 | 3 | 2 | 40 | 2018-01-20 13:35 | 1565 | 126 |  | 45 | [16 empty] | 106.57 | 100 | 0 | 0 | 0 |  | 650 | 700 | 해제 | 선택 | 0 | 0 | 0 |  | 650 | 700 | 해제 | 선택 | 해제 | 미정 | 미정 | 미정 | 미정 |  | 미정 | BT180180 | C
A43188 | 2018-01-20 | 1 | C |  | 19 | A | SP-AE1055LS | 탄소강 | P-AE1055LS | BM#1 | 1629 | 39 | 1581 | 1569 | 26 | 3800 |  | 3 | 0.26 | 26 |  | -1.25 | 1546 | 1583 | 0 | 16.06 |  | 29 | 5 | 52 | Y |  | 2018-01-20 13:43 | 62 | 1090 | 21 | 24 | 27 | 28 | 29 | 29 | 29 | 28 | 28 | 28 | 27 | 26 | 26 | 26 | 27 | 29 | 26 | 29 | -0.07 | Y | 40.02 | Y | 0 | [8 empty] | N | N | Y | 230 | 0.48 | 62 | 101508 | 96300 | 6940 | 16200 | 4 | 2 |  | 2018-01-20 13:43 | 1546 | 110 |  | 31 | [16 empty] | 98.27 | 100 | 0 | 0 | 0 |  | 400 |  | 선택 | 해제 | 0 | 0 | 0 |  | 400 |  | 선택 | 해제 | 해제 | 미정 | 미정 | 선택 | 미정 |  | 미정 | BT180180 | H
B43179 | 2018-01-20 | 2 | C |  | 5 | A | SM45CS | 탄소강 | B | BM#2 | 1598 | 43 | 1617 | 1566 | 28 | 5100 |  | 1 | 0.38 | 14 |  | -2.32 | 1555 | 1602 | 1.15 | 0 | 0 | 1 | 14 | 43 | Y |  | 2018-01-20 14:33 | 62 | 1088 | 15 | 21 | 25 | 26 | 26 | 25 | 25 | 24 | 23 | 22 | 20 | 18 |  | 18 | 23 | 26 | 18 | 25 | -0.2 | Y | 40.02 | Y | -0.4 | [8 empty] | N | N | N | 110 | 0.51 | 57 | 101508 | 97660 | 4440 | 13600 | 3 | 2 | 10 | 2018-01-20 14:42 | 1555 | 121 |  | 35 | [16 empty] | 101.51 | 100 | 0 | 0 | 0 |  | 650 | 700 | 해제 | 선택 | 0 | 0 | 0 |  | 650 | 700 | 해제 | 선택 | 해제 | 미정 | 미정 | 미정 | 미정 |  | 미정 | BT180180 | H
A43189 | 2018-01-20 | 1 | C | TUNDISH교체전 | 20 | A | SP-AE1055LS | 탄소강 | P-AE1055LS | BM#1 | 1587 | 40 | 1587 | 1538 | 33 | 5200 |  | 3 | 0.25 | 26 |  | -1.42 | 1544 | 1587 | 0 | 16.3 |  | 21 | 16 | 53 | Y |  | 2018-01-20 14:48 | 60 | 1096 | 25 | 27 | 28 | 29 | 30 | 30 | 30 | 30 | 30 | 29 | 27 | 28 | 28 | 27 | 28 | 30 | 27 | 30 | -0.06 | Y | 45 | Y | -0.2 | [8 empty] | N | N | M | 220 | 0.48 | 67 | 94435 | 101500 | 7000 | 2000 | 4 | 2 |  | 2018-01-20 14:53 | 1544 | 110 |  | 29 |  |  | 2ED29F71EB1B432AAB29C24A45136013 | F8C86BC95CF74009B497A603D315E3CC | D5F51984845A43CDAFE1187142CE9566 | [11 empty] | 87.04 | 100 | 0 | 3500 | 0 |  | 400 |  | 선택 | 해제 | 0 | 3500 | 0 |  | 400 |  | 선택 | 해제 | 해제 | 미정 | 미정 | 선택 | 미정 |  | 미정 | BT180180 | H
B43180 | 2018-01-20 | 2 | C |  | 6 | A | SM45CS | 탄소강 | B | BM#2 | 1612 | 36 | 1626 | 1565 | 29 | 5000 |  | 1 | 0.38 | 16 |  | 0 | 1616 | 1616 | 1.19 | 0 | 0 | 30 | 78 | 42 | Y |  | 2018-01-20 15:23 | 123 | 1091 | 13 | 24 | 27 | 29 | 30 | 30 | 30 | 29 | 29 | 27 | 25 |  |  | 25 | 27 | 30 | 25 | 30 | -0.14 | Y | 30 | Y | -0.4 | [8 empty] | N | N | N | 100 | 0.51 | 56 | 93049 | 94890 | 4200 | 16600 | 3 | 2 | 10 | 2018-01-20 16:05 | 1567 | 123 |  | 46 | [16 empty] | 93.99 | 100 | 0 | 0 | 0 |  | 650 | 700 | 해제 | 선택 | 0 | 0 | 0 |  | 650 | 700 | 해제 | 선택 | 해제 | 미정 | 미정 | 미정 | 미정 |  | 미정 | BT180180 | C
A43190 | 2018-01-20 | 1 | C | TUNDISH교체 | 1 | A | STB2 | 베어링강 | STB (SF) | BM#1 | 1570 | 51 | 1595 | 1537 | 44 | 7200 |  | 3 | 0.26 | 28 |  | -1.56 | 1544 | 1595 | 19.79 | 0 |  | 35 | 18 | 55 | Y |  | 2018-01-20 16:14 | 88 | 1086 | 21 | 36 | 34 | 39 | 43 | 45 | 46 | 48 | 48 | 50 | 50 | 49 |  | 49 | 44 | 50 | 49 | 0 | -0.1 |  | 10.02 | Y | -0.2 |  | 1.95 | 1.82 | [5 empty] | N | N | M | 230 | 0.46 | 63 | 101508 | 99550 | 7000 | 15500 | 10 | 1 |  | 2018-01-20 16:21 | 1544 | 132 |  | 32 |  | *T/D플럭스 유15 용275KG *STR#1 LOOP6번 표면과냉 발생되어 비수량 줄임 | [14 empty] | 95.27 | 100 | 1500 | 0 | 0 |  | 650 |  | 해제 | 해제 | 1500 | 0 | 0 |  | 650 |  | 해제 | 해제 | 선택 | 미정 | 미정 | 선택 | 미정 |  | 미정 | BT180180 | H
B43181 | 2018-01-20 | 2 | C |  | 7 | A | SM45CS | 탄소강 | B | BM#2 | 1618 | 36 | 1625 | 1577 | 30 | 5000 |  | 1 | 0.38 | 13 |  | 0 | 1567 | 1567 | 1.33 | 0 | 0 | 32 | 52 | 32 | Y |  | 2018-01-20 16:38 | 74 | 1077 | [14 empty] | 0 | 0 | 0 | 0 | 0 |  | 0 | Y | 0 | [8 empty] | N | N | N | 150 | 0 | 57 | 93049 | 96030 | 5470 | 16600 | 3 | 2 | 20 | 2018-01-20 17:03 | 1563 | 122 |  | 30 | [16 empty] | 91.67 | 100 | 0 | 0 | 0 |  | 650 | 700 | 해제 | 선택 | 0 | 0 | 0 |  | 650 | 700 | 해제 | 선택 | 해제 | 미정 | 미정 | 미정 | 미정 |  | 미정 | BT180180 | C
A43191 | 2018-01-20 | 1 | C |  | 2 | A | STB2 | 베어링강 | STB (SF) | BM#1 | 1600 | 43 | 1551 | 1530 | 36 | 5900 |  | 3 | 0.23 | 28 |  | -1.14 | 1520 | 1557 | 15.44 | 0 |  | 12 | 7 | 71 | Y |  | 2018-01-20 17:18 | 64 | 1095 | 48 | 40 | 34 | 32 | 30 | 30 | 28 | 27 | 25 | 23 | 23 | 23 | 22 | 22 | 30 | 34 | 22 | 23 | -0.24 |  | 50 | Y | -0.2 |  |  |  | 1.48 |  |  |  |  | N | N | Y | 220 | 0.48 | 65 | 84590 | 99950 | 7000 | 15800 | 10 | 1 |  | 2018-01-20 17:29 | 1520 | 126 |  | 33 |  | *STR#1 LOOP6번 표면과냉 발생되어 비수량 줄임 | [14 empty] | 79.09 | 100 | 0 | 0 | 0 |  | 650 |  | 해제 | 해제 | 0 | 0 | 0 |  | 650 |  | 해제 | 해제 | 선택 | 미정 | 미정 | 선택 | 미정 |  | 미정 | BT180180 | H
B43182 | 2018-01-20 | 2 | C | TUNDISH교체전 | 8 | A | SM45CS | 탄소강 | B | BM#2 | 1625 | 39 | 1627 | 1577 | 29 | 5000 |  | 1 | 0.39 | 14 |  | 0 | 1608 | 1608 | 1.18 | 0 | 0 | 18 | 35 | 42 | Y |  | 2018-01-20 17:33 | 115 | 1088 | 17 | 22 | 27 | 29 | 30 | 29 | 28 | 27 | 26 | 25 | 23 | 20 | 17 | 17 | 25 | 30 | 17 | 0 | -0.32 | Y | 40.02 | Y | -0.6 | [8 empty] | N | N | N | 1561 | 0.51 | 60 | 93267 | 100480 | 870 | 2200 | 3 | 2 | 30 | 2018-01-20 17:39 | 1561 | 122 |  | 34 |  |  | 320143BBF9EA4B74A543DB8B18F47895 | 766B9100237747D298F25D9F8BD09EC7 | 1AE38ACA8C7E41FC94427B2BF9792113 | [11 empty] | 92.02 | 100 | 0 | 3558 | 0 |  | 650 | 700 | 해제 | 선택 | 0 | 3647 | 0 |  | 650 | 700 | 해제 | 선택 | 해제 | 미정 | 미정 | 미정 | 미정 |  | 미정 | BT180180 | C
A43192 | 2018-01-20 | 1 | C |  | 3 | A | STB2 | 베어링강 | STB (SF) | BM#1 | 1599 | 46 | 1558 | 1530 | 35 | 6000 |  | 3 | 0.21 | 30 |  | -0.95 | 1525 | 1558 | 23.3 | 0 |  | 29 | 6 | 72 | Y |  | 2018-01-20 18:17 | 69 | 1077 | 21 | 23 | 26 | 28 | 30 | 30 | 29 | 29 | 29 | 29 | 28 | 28 | 28 | 28 | 28 | 30 | 28 | 29 | -0.05 | Y | 39.93 | Y | 0 |  |  |  | 1.7 |  |  |  |  | N | N | Y | 210 | 0.48 | 63 | 101508 | 98150 | 7000 | 15900 | 10 | 1 |  | 2018-01-20 18:21 | 1525 | 134 |  | 40 |  | *STR#1 LOOP6번 표면과냉 발생되어 비수량 줄임 | [14 empty] | 96.54 | 100 | 0 | 0 | 0 |  | 650 |  | 해제 | 해제 | 0 | 0 | 0 |  | 650 |  | 해제 | 해제 | 선택 | 미정 | 미정 | 선택 | 미정 |  | 미정 | BT180180 | H
B43183 | 2018-01-20 | 2 | C | TUNDISH교체 | 1 | A | AE4137HMA | 소입성보증강 | AE4137HMA | BM#2 | 1607 | 50 | 1665 | 1564 | 40 | 8300 |  | 1 | 0.39 | 21 |  | 0 | 1585 | 1653 | 3.17 | 0 | 0 | 1 | 15 | 44 | Y |  | 2018-01-20 18:53 | 88 | 1090 | -162 | 29 | 24 | 25 | 32 | 36 | 39 | 40 | 40 | 40 | 41 |  |  | 41 | 33 | 41 | 41 | 40 | 0 |  |  | Y | 0.2 |  | 2.61 | 2.55 | 1.5 |  |  |  |  | N | N | N | 150 | 0.51 | 56 | 95940 | 96380 | 220 | 15100 | 7 | 1 | 10 | 2018-01-20 19:01 | 1585 | 147 |  | 39 |  | *T/D플럭스 225/15KG *롱노즐 실리부 부착 *수소 10분 측정값 기준치 초과, 생관통보 | [14 empty] | 96.91 | 100 | 738 | 0 | 0 |  | 650 | 400 | 선택 | 선택 | 757 | 0 | 0 |  | 650 | 400 | 선택 | 선택 | 선택 | 미정 | 미정 | 미정 | 선택 |  | 미정 | SB120120 | C
A43193 | 2018-01-20 | 1 | C |  | 4 | A | STB2 | 베어링강 | STB (SF) | BM#1 | 1612 | 53 | 1552 | 1487 | 42 | 6800 |  | 3 | 0.22 | 29 |  | -1.12 | 1522 | 1559 | 18.77 | 0 |  | 21 | 17 | 66 | Y |  | 2018-01-20 19:31 | 66 | 1086 | 27 | 30 | 35 | 36 | 36 | 36 | 35 | 35 | 35 | 33 | 33 | 33 | 33 | 33 | 34 | 36 | 33 | 36 | -0.07 | Y | 44.98 | Y | 0 |  |  |  | 1.5 |  |  |  |  | N | N | Y | 200 | 0.48 | 61 | 84590 | 93950 | 7000 | 15700 | 10 | 1 |  | 2018-01-20 19:38 | 1522 | 131 |  | 31 | 6 | *STR#1 LOOP6번 표면과냉 발생되어 비수량 줄임 | [14 empty] | 83.79 | 100 | 0 | 0 | 0 |  | 650 |  | 해제 | 해제 | 0 | 0 | 0 |  | 650 |  | 해제 | 해제 | 선택 | 미정 | 미정 | 선택 | 미정 |  | 미정 | BT180180 | H
B43184 | 2018-01-20 | 2 | C |  | 2 | A | AE4137HMA | 소입성보증강 | AE4137HMA | BM#2 | 1623 | 44 | 1644 | 1574 | 38 | 7000 |  | 1 | 0.39 | 19 |  | -1.99 | 1565 | 1627 | 2.85 | 0 | 0 | 30 | 79 | 50 | Y |  | 2018-01-20 20:05 | 68 | 1098 | 39 | 30 | 24 | 21 | 19 | 17 | 16 | 15 | 14 | 13 | 13 | 13 |  | 13 | 20 | 24 | 13 | 13 | -0.24 |  | 45 | Y | 0 |  |  |  | 0.99 |  |  |  |  | N | N | N | 150 | 0.54 | 57 | 95940 | 100350 | 610 | 14400 | 7 | 1 | 20 | 2018-01-20 20:15 | 1565 | 132 |  | 26 | 16 | [15 empty] | 95.08 | 100 | 0 | 0 | 0 |  | 650 | 400 | 해제 | 선택 | 0 | 0 | 0 |  | 650 | 400 | 해제 | 선택 | 선택 | 미정 | 미정 | 미정 | 미정 |  | 미정 | SB120120 | C
A43194 | 2018-01-20 | 1 | D |  | 5 | A | STB2 | 베어링강 | STB (SF) | BM#1 | 1579 | 44 | 1559 | 1541 | 33 | 5500 |  | 3 | 0.24 | 27 |  | -1.13 | 1516 | 1551 | 17.46 | 0 |  | 35 | 19 | 50 | Y |  | 2018-01-20 20:30 | 60 | 1090 | 32 | 32 | 32 | 32 | 32 | 31 | 31 | 30 | 30 | 30 | 29 | 29 | 28 | 28 | 31 | 32 | 28 | 32 | -0.08 |  | 49.98 | Y | -0.2 |  |  |  | 1.47 |  |  |  |  | N | N | Y | 190 | 0.48 | 64 | 101508 | 101110 | 3160 | 17020 | 10 | 1 |  | 2018-01-20 20:35 | 1516 | 122 |  | 35 |  | *STR#1 LOOP6번 표면과냉 발생되어 비수량 줄임 | [14 empty] | 93.9 | 100 | 0 | 0 | 0 |  | 650 |  | 해제 | 해제 | 0 | 0 | 0 |  | 650 |  | 해제 | 해제 | 선택 | 미정 | 미정 | 선택 | 미정 |  | 미정 | BT180180 | H
B43185 | 2018-01-20 | 2 | D |  | 3 | A | AE4137HMA | 소입성보증강 | AE4137HMA | BM#2 | 1620 | 45 | 1647 | 1567 | 37 | 7500 |  | 1 | 0.39 | 20 |  | 0 | 1569 | 1639 | 3 | 0 | 0 | 32 | 53 | 55 | Y |  | 2018-01-20 21:03 | 72 | 1092 | 10 | 24 | 30 | 33 | 34 | 34 | 33 | 33 | 32 | 30 | 29 | 26 |  | 26 | 29 | 34 | 26 | 33 | -0.23 | Y | 34.98 | Y | -0.6 |  |  |  | 0.9 |  |  |  |  | N | N | N | 130 | 0.53 | 57 | 95940 | 99500 | 2530 | 14900 | 99 | 1 | 30 | 2018-01-20 21:12 | 1569 | 131 |  | 28 | [16 empty] | 94.06 | 100 | 0 | 0 | 0 |  | 650 | 400 | 선택 | 선택 | 0 | 0 | 0 |  | 650 | 400 | 선택 | 선택 | 선택 | 미정 | 미정 | 미정 | 미정 |  | 미정 | SB120120 | C
A43195 | 2018-01-20 | 1 | D |  | 6 | A | STB2 | 베어링강 | STB (SF) | BM#1 | 1621 | 42 | 1559 | 1574 | 30 | 4500 |  | 3 | 0.18 | 28 |  | -1.08 | 1516 | 1551 | 15.08 | 0 |  | 12 | 8 | 49 | Y |  | 2018-01-20 21:38 | 60 | 1090 | 26 | 26 | 26 | 27 | 27 | 26 | 26 | 26 | 26 | 26 | 25 | 25 | 24 | 24 | 26 | 27 | 24 | 26 | -0.03 | Y | 45 | Y | -0.2 |  |  |  | 1.4 |  |  |  |  | N | N | Y | 180 | 0.48 | 62 | 101508 | 97250 | 7140 | 16160 | 10 | 1 |  | 2018-01-20 21:42 | 1516 | 128 |  | 33 |  | *STR#1 LOOP6번 표면과냉 발생되어 비수량 줄임 | [14 empty] | 97.37 | 100 | 0 | 0 | 0 |  | 650 |  | 해제 | 해제 | 0 | 0 | 0 |  | 650 |  | 해제 | 해제 | 선택 | 미정 | 미정 | 선택 | 미정 |  | 미정 | BT180180 | H
B43186 | 2018-01-20 | 2 | D |  | 4 | A | AE4137HMA | 소입성보증강 | AE4137HMA | BM#2 | 1609 | 44 | 1657 | 1567 | 36 | 7400 |  | 1 | 0.39 | 19 |  | -3.04 | 1567 | 1648 | 2.67 | 0 | 0 | 18 | 36 | 55 | Y |  | 2018-01-20 22:02 | 70 | 1089 | 23 | 28 | 31 | 33 | 33 | 33 | 32 | 30 | 29 | 29 | 27 | 25 |  | 25 | 30 | 33 | 25 | 33 | -0.2 | Y | 39.98 | Y | -0.4 |  |  |  | 1.11 |  |  |  |  | N | N | N | 120 | 0.53 | 56 | 95940 | 97920 | 2120 | 15100 | 7 | 1 | 40 | 2018-01-20 22:25 | 1567 | 132 |  | 28 | [16 empty] | 95.94 | 100 | 0 | 0 | 0 |  | 650 | 400 | 선택 | 선택 | 0 | 0 | 0 |  | 650 | 400 | 선택 | 선택 | 선택 | 미정 | 미정 | 미정 | 미정 |  | 미정 | SB120120 | H
A43196 | 2018-01-20 | 1 | D |  | 7 | A | STB2 | 베어링강 | STB (SF) | BM#1 | 1628 | 50 | 1563 | 1582 | 31 | 4700 |  | 3 | 0.25 | 25 |  | -1.21 | 1527 | 1563 | 14.86 | 0 |  | 29 | 7 | 44 | Y |  | 2018-01-20 22:35 | 71 | 1086 | 22 | 27 | 33 | 36 | 37 | 38 | 37 | 37 | 36 | 35 | 33 | 33 | 32 | 31 | 34 | 38 | 31 | 37 | -0.17 | Y | 40 | Y | -0.2 |  |  |  | 1.37 |  |  |  |  | N | N | Y | 230 | 0.48 | 65 | 101508 | 102830 | 7060 | 16820 | 10 | 1 |  | 2018-01-20 22:43 | 1527 | 131 |  | 40 |  | *STR#1 LOOP6번 표면과냉 발생되어 비수량 줄임 | [14 empty] | 92.41 | 100 | 0 | 0 | 0 |  | 650 |  | 해제 | 해제 | 0 | 0 | 0 |  | 650 |  | 해제 | 해제 | 선택 | 미정 | 미정 | 선택 | 미정 |  | 미정 | BT180180 | H
B43187 | 2018-01-20 | 2 | D |  | 5 | A | AE4137HMA | 소입성보증강 | AE4137HMA | BM#2 | 1629 | 48 | 1657 | 1561 | 39 | 7800 |  | 1 | 0.39 | 20 |  | -1.91 | 1580 | 1650 | 4.1 | 0 | 0 | 1 | 16 | 30 | Y |  | 2018-01-20 23:03 | 83 | 1098 | 22 | 37 | 45 | 49 | 50 | 50 | 50 | 48 | 47 | 45 | 44 | 42 |  | 42 | 44 | 50 | 42 | 50 | -0.23 | Y | 34.98 | Y | -0.4 |  |  |  | 1.31 |  |  |  |  | N | N | N | 110 | 0.53 | 59 | 103320 | 102370 | 690 | 14600 | 7 | 1 | 10 | 2018-01-20 23:10 | 1580 | 131 |  | 25 | [16 empty] | 100.31 | 100 | 0 | 0 | 0 |  | 650 | 400 | 선택 | 선택 | 0 | 0 | 0 |  | 650 | 400 | 선택 | 선택 | 선택 | 미정 | 미정 | 미정 | 미정 |  | 미정 | SB120120 | H
A43197 | 2018-01-20 | 1 | D |  | 8 | A | STB2 | 베어링강 | STB (SF) | BM#1 | 1623 | 50 | 1568 | 1554 | 30 | 5000 |  | 3 | 0.27 | 28 |  | -1.6 | 1516 | 1568 | 16.96 | 0 |  | 21 | 18 | 57 | Y |  | 2018-01-20 23:57 | 60 | 1086 | 30 | 29 | 29 | 29 | 29 | 29 | 28 | 29 | 29 | 28 | 27 | 26 | 26 | 26 | 28 | 29 | 26 | 29 | -0.06 | Y | 50.02 | Y | 0 |  |  |  | 1.34 |  |  |  |  | N | N | Y | 220 | 0.48 | 63 | 101508 | 98790 | 7090 | 15160 | 10 | 1 |  | 2018-01-21 00:04 | 1516 | 125 |  | 26 | 21 | *STR#1 LOOP6번 표면과냉 발생되어 비수량 줄임 | [14 empty] | 95.94 | 100 | 0 | 0 | 0 |  | 650 |  | 해제 | 해제 | 0 | 0 | 0 |  | 650 |  | 해제 | 해제 | 선택 | 미정 | 미정 | 선택 | 미정 |  | 미정 | BT180180 | H
B43188 | 2018-01-20 | 2 | D |  | 6 | A | AE4137HMA | 소입성보증강 | AE4137HMA | BM#2 | 1626 | 40 | 1654 | 1576 | 33 | 6800 |  | 1 | 0.39 | 19 |  | -2.09 | 1568 | 1639 | 1.27 | 0 | 0 | 30 | 80 | 42 | Y |  | 2018-01-21 00:06 | 71 | 1087 | 39 | 40 | 40 | 40 | 39 | 39 | 38 | 36 | 35 | 33 | 31 |  |  | 31 | 38 | 40 | 31 | 40 | -0.22 |  | 40.08 | Y | -0.39 |  |  |  | 1.07 |  |  |  |  | N | N | N | 100 | 0.53 | 56 | 95940 | 97710 | 7420 | 13200 | 7 | 1 | 10 | 2018-01-21 00:05 | 1568 | 131 |  | 24 | [16 empty] | 95.46 | 100 | 0 | 0 | 0 |  | 650 | 400 | 선택 | 선택 | 0 | 0 | 0 |  | 650 | 400 | 선택 | 선택 | 선택 | 미정 | 미정 | 미정 | 미정 |  | 미정 | SB120120 | H
B43189 | 2018-01-20 | 2 | D |  | 7 | A | AE4137HMA | 소입성보증강 | AE4137HMA | BM#2 | 1623 | 41 | 1636 | 1585 | 33 | 6400 |  | 1 | 0.38 | 19 |  | -1.98 | 1566 | 1630 | 1.2 | 0 | 0 | 32 | 54 | 38 | Y |  | 2018-01-21 01:07 | 69 | 1087 | 27 | 35 | 38 | 39 | 40 | 40 | 39 | 38 | 37 | 36 | 34 |  |  | 34 | 37 | 40 | 34 | 0 | -0.2 | Y | 30 | Y | -0.4 |  |  |  | 0.91 |  |  |  |  | N | N | N | 150 | 0.53 | 53 | 95940 | 93640 | 3180 | 14300 | 7 | 1 | 20 | 2018-01-21 01:11 | 1566 | 122 |  | 22 | [16 empty] | 99.42 | 100 | 0 | 0 | 0 |  | 650 | 400 | 선택 | 선택 | 0 | 0 | 0 |  | 650 | 400 | 선택 | 선택 | 선택 | 미정 | 미정 | 미정 | 선택 | 6 | 미정 | SB120120 | H
A43198 | 2018-01-20 | 1 | D |  | 9 | A | STB2 | 베어링강 | STB (SF) | BM#1 | 1618 | 40 | 1548 | 1546 | 39 | 5300 |  | 3 | 0.3 | 28 |  | -0.9 | 1519 | 1548 | 19.17 | 0 |  | 35 | 20 | 69 | Y |  | 2018-01-21 01:05 | 63 | 1086 | 25 | 30 | 34 | 35 | 35 | 36 | 35 | 35 | 35 | 34 | 34 | 33 | 33 | 33 | 33 | 36 | 33 | 35 | -0.04 | Y | 34.98 | Y | 0 |  |  |  | 1.48 |  |  |  |  | N | N | Y | 210 | 0.48 | 65 | 101508 | 101660 | 7120 | 15600 | 10 | 1 |  | 2018-01-21 01:16 | 1519 | 106 |  | 23 | 23 | *STR#1 LOOP6번 표면과냉 발생되어 비수량 줄임 | [14 empty] | 93.38 | 100 | 0 | 0 | 0 |  | 650 |  | 해제 | 해제 | 0 | 0 | 0 |  | 650 |  | 해제 | 해제 | 선택 | 미정 | 미정 | 선택 | 미정 |  | 미정 | BT180180 | H
B43190 | 2018-01-20 | 2 | D |  | 8 | A | AE4137HMA | 소입성보증강 | AE4137HMA | BM#2 | 1600 | 47 | 1625 | 1567 | 39 | 7800 |  | 1 | 0.39 | 20 |  | -1.66 | 1571 | 1620 | 1.17 | 0 | 0 | 18 | 37 | 39 | Y |  | 2018-01-21 02:06 | 74 | 1086 | 29 | 36 | 38 | 40 | 40 | 40 | 39 | 39 | 37 | 36 | 35 | 33 | 32 | 32 | 37 | 40 | 32 | 40 | -0.18 | Y | 45.02 | Y | -0.2 |  |  |  | 1.29 |  |  |  |  | N | N | N | 140 | 0.53 | 61 | 103320 | 108820 | 3760 | 15800 | 7 | 1 | 20 | 2018-01-21 02:05 | 1571 | 123 |  | 20 | [16 empty] | 92.25 | 100 | 0 | 0 | 0 |  | 650 | 400 | 선택 | 선택 | 0 | 0 | 0 |  | 650 | 400 | 선택 | 선택 | 선택 | 미정 | 미정 | 미정 | 미정 |  | 미정 | SB120120 | C
A43199 | 2018-01-20 | 1 | D |  | 10 | A | STB2 | 베어링강 | STB (SF) | BM#1 | 1563 | 41 | 1564 | 1530 | 38 | 6000 |  | 3 | 0.3 | 28 |  | -1.53 | 1515 | 1564 | 19.97 | 0 |  | 12 | 9 | 78 | Y |  | 2018-01-21 02:07 | 59 | 1086 | 32 | 32 | 32 | 32 | 32 | 31 | 30 | 30 | 29 | 28 | 28 | 27 | 26 | 26 | 30 | 32 | 26 | 32 | -0.12 |  | 50 | Y | -0.2 |  |  |  | 1.53 |  |  |  |  | N | N | Y | 200 | 0.48 | 64 | 101508 | 101880 | 7080 | 14820 | 10 | 1 |  | 2018-01-21 02:15 | 1515 | 112 |  | 29 |  | *STR#1 LOOP6번 표면과냉 발생되어 비수량 줄임 | [14 empty] | 93.21 | 100 | 0 | 0 | 0 |  | 650 |  | 해제 | 해제 | 0 | 0 | 0 |  | 650 |  | 해제 | 해제 | 선택 | 미정 | 미정 | 선택 | 미정 |  | 미정 | BT180180 | H
B43191 | 2018-01-20 | 2 | D |  | 9 | A | AE4137HMA | 소입성보증강 | AE4137HMA | BM#2 | 1596 | 40 | 1655 | 1554 | 34 | 7100 |  | 1 | 0.39 | 21 |  | -2.2 | 1571 | 1636 | 1.68 | 0 | 0 | 1 | 17 | 45 | Y |  | 2018-01-21 03:00 | 74 | 1087 | -272 | 33 | 37 | 38 | 39 | 38 | 38 | 37 | 36 | 34 | 32 |  |  | 32 | 7 | 39 | 32 | 38 | -0.23 | Y | 30 | Y | -0.4 |  |  |  | 0.86 |  |  |  |  | N | N | N | 130 | 0.53 | 54 | 95940 | 93840 | 2230 | 16200 | 7 | 1 | 40 | 2018-01-21 03:03 | 1571 | 128 |  | 30 | [16 empty] | 99.94 | 100 | 0 | 0 | 0 |  | 650 | 400 | 선택 | 선택 | 0 | 0 | 0 |  | 650 | 400 | 선택 | 선택 | 선택 | 미정 | 미정 | 미정 | 미정 |  | 미정 | SB120120 | H
A43200 | 2018-01-20 | 1 | D |  | 11 | A | STB2 | 베어링강 | STB (SF) | BM#1 | 1612 | 56 | 1549 | 1532 | 37 | 4800 |  | 3 | 0.29 | 28 |  | -1.09 | 1514 | 1549 | 19.33 | 0 |  | 29 | 8 | 60 | Y |  | 2018-01-21 03:18 | 58 | 1089 | 24 | 29 | 32 | 34 | 35 | 34 | 34 | 33 | 33 | 32 | 31 | 30 | 30 | 30 | 32 | 35 | 30 | 34 | -0.12 | Y | 40.03 | Y | 0 |  |  |  | 1.46 |  |  |  |  | N | N | Y | 190 | 0.48 | 63 | 101508 | 101760 | 7030 | 14830 | 10 | 1 |  | 2018-01-21 03:27 | 1514 | 122 |  | 26 |  | *STR#1 LOOP6번 표면과냉 발생되어 비수량 줄임 | [14 empty] | 93.34 | 100 | 0 | 0 | 0 |  | 650 |  | 해제 | 해제 | 0 | 0 | 0 |  | 650 |  | 해제 | 해제 | 선택 | 미정 | 미정 | 선택 | 미정 |  | 미정 | BT180180 | H
B43192 | 2018-01-20 | 2 | D |  | 10 | A | AE4137HMA | 소입성보증강 | AE4137HMA | BM#2 | 1560 | 47 | 1646 | 1546 | 40 | 7800 |  | 1 | 0.41 | 19 |  | -2.49 | 1566 | 1633 | 3.54 | 0 | 0 | 30 | 81 | 37 | Y |  | 2018-01-21 03:53 | 69 | 1086 | 29 | 33 | 35 | 36 | 37 | 37 | 36 | 35 | 33 | 32 | 31 | 28 |  | 28 | 34 | 37 | 28 | 0 | -0.26 | Y | 35.02 | Y | -0.6 |  |  |  | 0.85 |  |  |  |  | N | N | N | 120 | 0.53 | 57 | 95940 | 99010 | 2040 | 16600 | 7 | 1 | 10 | 2018-01-21 04:05 | 1566 | 125 |  | 32 | [16 empty] | 94.99 | 100 | 0 | 0 | 0 |  | 650 | 400 | 선택 | 선택 | 0 | 0 | 0 |  | 650 | 400 | 선택 | 선택 | 선택 | 미정 | 미정 | 미정 | 미정 |  | 미정 | SB120120 | H
A43201 | 2018-01-20 | 1 | D |  | 12 | A | STB2 | 베어링강 | STB (SF) | BM#1 | 1574 | 42 | 1556 | 1530 | 36 | 6000 |  | 3 | 0.31 | 29 |  | -1.08 | 1521 | 1556 | 20.26 | 0 |  | 21 | 19 | 75 | Y |  | 2018-01-21 04:22 | 65 | 1086 | 28 | 28 | 29 | 29 | 29 | 29 | 29 | 27 | 27 | 26 | 26 | 25 | 24 | 25 | 27 | 29 | 24 | 29 | -0.1 | Y | 49.97 | Y | 0.2 |  |  |  | 1.7 |  |  |  |  | N | N | Y | 180 | 0.48 | 69 | 101508 | 105540 | 6720 | 15400 | 10 | 1 |  | 2018-01-21 04:31 | 1521 | 113 |  | 28 |  | *STR#1 LOOP6번 표면과냉 발생되어 비수량 줄임 | [14 empty] | 90.19 | 100 | 0 | 0 | 0 |  | 650 |  | 해제 | 해제 | 0 | 0 | 0 |  | 650 |  | 해제 | 해제 | 선택 | 미정 | 미정 | 선택 | 미정 |  | 미정 | BT180180 | H
B43193 | 2018-01-20 | 2 | B |  | 11 | A | AE4137HMA | 소입성보증강 | AE4137HMA | BM#2 | 1604 | 42 | 1635 | 1564 | 35 | 7000 |  | 1 | 0.39 | 19 |  | -2.05 | 1570 | 1627 | 1.19 | 0 | 0 | 32 | 55 | 48 | Y |  | 2018-01-21 04:55 | 73 | 1087 | 25 | 30 | 35 | 37 | 37 | 37 | 37 | 35 | 35 | 34 | 32 | 30 |  | 30 | 34 | 37 | 30 | 37 | -0.18 | Y | 39.98 | Y | -0.4 |  |  |  | 0.82 |  |  |  |  | N | N | N | 110 | 0.53 | 57 | 103320 | 99940 | 1010 |  | 7 | 1 | 30 | 2018-01-21 05:09 | 1570 | 124 |  | 30 | [16 empty] | 102.5 | 100 | 0 | 0 | 0 |  | 650 | 400 | 선택 | 선택 | 0 | 0 | 0 |  | 650 | 400 | 선택 | 선택 | 선택 | 미정 | 미정 | 미정 | 미정 |  | 미정 | SB120120 | H
A43202 | 2018-01-20 | 1 | B |  | 13 | A | STB2 | 베어링강 | STB (SF) | BM#1 | 1573 | 40 | 1546 | 1537 | 37 | 6200 |  | 3 | 0.31 | 26 |  | -1.07 | 1514 | 1546 | 19.49 | 0 |  | 35 | 21 | 67 | Y |  | 2018-01-21 05:37 | 58 | 1089 | 24 | 28 | 31 | 32 | 32 | 31 | 30 | 29 | 28 | 27 | 27 | 26 | 26 | 26 | 28 | 32 | 26 | 26 | -0.12 | Y | 49.98 | Y | 0 |  |  |  | 1.46 |  |  |  |  | N | N | Y | 230 | 0.48 | 67 | 101508 | 105230 | 7060 | 13500 | 10 | 1 |  | 2018-01-21 05:42 | 1514 | 106 |  | 23 |  | *STR#1 LOOP6번 표면과냉 발생되어 비수량 줄임 | [14 empty] | 90.43 | 100 | 0 | 0 | 0 |  | 650 |  | 해제 | 해제 | 0 | 0 | 0 |  | 650 |  | 해제 | 해제 | 선택 | 미정 | 미정 | 선택 | 미정 |  | 미정 | BT180180 | H
B43194 | 2018-01-20 | 2 | B | TUNDISH교체전 | 12 | A | AE4137HMA | 소입성보증강 | AE4137HMA | BM#2 | 1622 | 42 | 1634 | 1565 | 35 | 7000 |  | 1 | 0.38 | 19 |  | -2.03 | 1572 | 1627 | 0.96 | 0 | 0 | 12 | 10 | 30 | Y |  | 2018-01-21 05:55 | 75 | 1088 | 26 | 32 | 35 | 37 | 37 | 38 | 36 | 34 | 34 | 33 | 31 | 28 |  | 28 | 34 | 38 | 28 | 0 | -0.33 | Y | 30 | Y | -0.6 |  |  |  | 0.96 |  |  |  |  | N | N | N | 100 | 0.53 | 56 | 100720 | 99780 | 1570 | 2000 | 7 | 1 | 50 | 2018-01-21 05:58 | 1572 | 126 |  | 30 |  |  | CD8EF763CEF6495E82C7234004799E5C | 4A9D20AE4EC24F0BA837675D6B3F3A33 | E269FB6E74274688B50CA95E20B9B506 | [11 empty] | 99.38 | 100 | 0 | 2630 | 0 |  | 650 | 400 | 선택 | 선택 | 0 | 2780 | 0 |  | 650 | 400 | 선택 | 선택 | 선택 | 미정 | 미정 | 미정 | 미정 |  | 미정 | SB120120 | H
A43203 | 2018-01-20 | 1 | B |  | 14 | A | STB2 | 베어링강 | STB (SF) | BM#1 | 1617 | 41 | 1563 | 1551 | 26 | 4900 |  | 3 | 0.29 | 29 |  | -0.94 | 1527 | 1558 | 17.13 | 0 |  | 18 | 38 | 93 | Y |  | 2018-01-21 06:36 | 71 | 1085 | 24 | 30 | 33 | 36 | 37 | 37 | 36 | 36 | 36 | 36 | 35 | 35 | 34 | 34 | 34 | 37 | 34 | 36 | -0.04 | Y | 40 | Y | -0.2 |  |  |  | 1.95 |  |  |  |  | N | N | Y | 220 | 0.48 | 64 | 101508 | 99380 | 7070 | 14900 | 10 | 1 |  | 2018-01-21 06:50 | 1527 | 116 |  | 33 |  | *STR#1 LOOP6번 표면과냉 발생되어 비수량 줄임 | [14 empty] | 95.4 | 100 | 0 | 0 | 0 |  | 650 |  | 해제 | 해제 | 0 | 0 | 0 |  | 650 |  | 해제 | 해제 | 선택 | 미정 | 미정 | 선택 | 미정 |  | 미정 | BT180180 | H
B43195 | 2018-01-20 | 2 | B | 교체, 잔강최소화전 | 1 | A | AE1030CS | 탄소강 | B | BM#2 | 1586 | 47 | 1666 | 1547 | 36 | 7400 |  | 1 | 0.39 | 21 |  | 0 | 1592 | 1667 | 2.38 | 0 | 0 | 1 | 18 | 47 | Y |  | 2018-01-21 07:04 | 87 | 1086 | -177 | 26 | 26 | 26 | 22 | 28 | 32 | 34 | 36 | 36 | 36 | 36 |  | 36 | 28 | 36 | 36 | 36 | 0 |  | 15 | Y | 0 |  | 1.51 | 1.51 | [5 empty] | N | N | N | 150 | 0.48 | 51 | 74609 | 85760 | 1650 | 3000 | 11 | 2 | 10 | 2018-01-21 07:08 | 1592 | 150 |  | 45 |  | * T/D 용강량 실측:1170mm / 17.6 TON TARE값 수정 함. * T/D FLUX 용탕부: 120 KG / 유탕부: 15KG 투입 * 슬리브 롱노즐( Y자형 ) 사용 | [14 empty] | 84.02 | 100 | 700 | 3100 | 0 |  | 650 | 400 | 해제 | 해제 | 700 | 3100 | 0 |  | 650 | 400 | 해제 | 해제 | 해제 | 미정 | 미정 | 미정 | 미정 |  | 미정 | BT180180 | C
A43204 | 2018-01-21 | 1 | B |  | 15 | A | STB2 | 베어링강 | STB (SF) | BM#1 | 1614 | 41 | 1571 | 1558 | 32 | 5000 |  | 3 | 0.28 | 28 |  | -1.07 | 1526 | 1560 | 19.9 | 0 |  | 29 | 9 | 66 | Y |  | 2018-01-21 07:38 | 70 | 1083 | 33 | 35 | 37 | 38 | 39 | 39 | 38 | 37 | 37 | 36 | 36 | 37 | 36 | 36 | 37 | 39 | 36 | 37 | -0.07 | Y | 40 | Y | -0.2 |  |  |  | 1.72 |  |  |  |  | N | N | Y | 210 | 0.48 | 62 | 103704 | 97860 | 7040 | 14600 | 10 | 1 |  | 2018-01-21 07:44 | 1526 | 123 |  | 37 |  | *STR#1 LOOP6번 표면과냉 발생되어 비수량 줄임 | [14 empty] | 98.91 | 100 | 0 | 0 | 0 |  | 650 |  | 해제 | 해제 | 0 | 0 | 0 |  | 650 |  | 해제 | 해제 | 선택 | 미정 | 미정 | 선택 | 미정 |  | 미정 | BT180180 | H
B43196 | 2018-01-21 | 2 | B | 잔강최소화 | 2 | A | AE1548 | 합금강 | AE4130M6 | BM#2 | 1562 | 45 | 1594 | 1546 | 41 | 8300 |  | 1 | 0.41 | 16 |  | -2.25 | 1564 | 1629 | 2.38 | 0 | 0 | 30 | 82 | 43 | Y |  | 2018-01-21 08:02 | 76 | 1081 | -302 | 27 | 32 | 33 | 33 | 34 | 34 | 33 | 32 | 32 | 31 | 30 | 28 | 28 | 24 | 34 | 28 | 33 | -0.17 | Y | 35 | Y | -0.4 |  |  |  | 0.63 |  |  |  |  | N | N | Y | 140 | 0.47 | 63 | 94512 | 110200 | 16550 | 15600 | 11 | 2 |  | 2018-01-21 08:36 | 1564 | 156 |  | 53 |  | * L/D 잔강 5TON 이월 강종인데 WEIGHT 입력이 잘못 되어 L/D 잔강 없이 작업 함. ( SLAG 이월 시킴 ) | [14 empty] | 85.73 | 100 | 2500 | 0 | 0 |  | 650 | 700 | 해제 | 해제 | 2500 | 0 | 0 |  | 650 | 700 | 해제 | 해제 | 해제 | 미정 | 해제 | 미정 | 선택 | 1 | 미정 | SB120120 | H
A43205 | 2018-01-21 | 1 | B |  | 16 | A | STB2 | 베어링강 | STB (SF) | BM#1 | 1602 | 49 | 1555 | 1544 | 37 | 6000 |  | 3 | 0.27 | 28 |  | -1.25 | 1516 | 1557 | 18.11 | 0 |  | 21 | 20 | 61 | Y |  | 2018-01-21 08:54 | 60 | 1083 | 34 | 34 | 35 | 36 | 35 | 36 | 35 | 35 | 34 | 33 | 33 | 33 | 32 | 32 | 34 | 36 | 32 | 35 | -0.08 | Y | 49.98 | Y | 0 |  |  |  | 1.49 |  |  |  |  | N | N | Y | 200 | 0.48 | 67 | 103704 | 102170 | 7060 | 14400 | 10 | 1 |  | 2018-01-21 09:06 | 1516 | 130 |  | 26 |  | *STR#1 LOOP6번 표면과냉 발생되어 비수량 줄임 | [14 empty] | 95.01 | 100 | 0 | 0 | 0 |  | 650 |  | 해제 | 해제 | 0 | 0 | 0 |  | 650 |  | 해제 | 해제 | 선택 | 미정 | 미정 | 선택 | 미정 |  | 미정 | BT180180 | H
B43197 | 2018-01-21 | 2 | B |  | 3 | A | AE1548 | 합금강 | AE4130M6 | BM#2 | 1699 | 68 | 1635 | 1625 | 22 | 4400 |  | 1 | 0.41 | 16 |  | -2.46 | 1562 | 1616 | 2.56 | 0 | 0 | 32 | 56 | 62 | Y |  | 2018-01-21 09:30 | 74 | 1077 | 22 | 29 | 33 | 36 | 38 | 39 | 40 | 39 | 38 | 38 | 36 | 36 | 34 | 32 | 36 | 40 | 32 | 38 | -0.23 | Y | 35.02 | Y | -0.4 |  |  |  | 0.73 |  |  |  |  | N | N | Y | 130 | 0.48 | 60 | 94992 | 94790 | 5040 | 16500 | 11 | 2 |  | 2018-01-21 09:29 | 156 | 146 |  | 32 | [16 empty] | 95.18 | 100 | 0 | 0 | 0 |  | 650 | 700 | 해제 | 해제 | 0 | 0 | 0 |  | 650 | 700 | 해제 | 해제 | 해제 | 미정 | 선택 | 미정 | 미정 |  | 미정 | SB120120 | H
A43206 | 2018-01-21 | 1 | B |  | 17 | A | STB2 | 베어링강 | STB (SF) | BM#1 | 1600 | 47 | 1549 | 1530 | 40 | 6600 |  | 3 | 0.27 | 28 |  | -1.03 | 1517 | 1550 | 16.51 | 0 |  | 35 | 22 | 68 | Y |  | 2018-01-21 09:59 | 61 | 1081 | 30 | 31 | 32 | 33 | 33 | 33 | 33 | 33 | 32 | 31 | 31 | 31 | 31 | 31 | 32 | 33 | 31 | 33 | -0.04 | Y | 44.98 | Y | 0 |  |  |  | 1.33 |  |  |  |  | N | N | Y | 190 | 0.48 | 65 | 101508 | 102320 | 7090 | 14500 | 10 | 1 |  | 2018-01-21 10:06 | 1517 | 115 |  | 29 | 23 | *STR#1 LOOP6번 표면과냉 발생되어 비수량 줄임 | [14 empty] | 92.87 | 100 | 0 | 0 | 0 |  | 650 |  | 해제 | 해제 | 0 | 0 | 0 |  | 650 |  | 해제 | 해제 | 선택 | 미정 | 미정 | 선택 | 미정 |  | 미정 | BT180180 | H
B43198 | 2018-01-21 | 2 | B |  | 4 | A | AE1548 | 합금강 | AE4130M6 | BM#2 | 1612 | 42 | 1624 | 1557 | 31 | 6300 |  | 1 | 0.41 | 18 |  | -2.59 | 1556 | 1620 | 2.77 | 0 | 0 | 18 | 39 | 34 | Y |  | 2018-01-21 10:30 | 68 | 1086 | 29 | 32 | 34 | 35 | 35 | 35 | 35 | 33 | 33 | 31 | 29 | 29 | 26 | 26 | 32 | 35 | 26 | 35 | -0.2 | Y | 45 | Y | -0.6 |  |  |  | 0.62 |  |  |  |  | N | N | Y | 120 | 0.48 | 60 | 98926 | 96200 | 5070 | 15800 | 11 | 2 |  | 2018-01-21 10:32 | 1562 | 125 |  | 36 | [16 empty] | 97.75 | 100 | 0 | 0 | 0 |  | 650 | 700 | 해제 | 해제 | 0 | 0 | 0 |  | 650 | 700 | 해제 | 해제 | 해제 | 미정 | 선택 | 미정 | 미정 |  | 미정 | SB120120 | H
A43207 | 2018-01-21 | 1 | B |  | 18 | A | STB2 | 베어링강 | STB (SF) | BM#1 | 1598 | 41 | 1553 | 1530 | 35 | 5800 |  | 3 | 0.26 | 28 |  | -1.12 | 1510 | 1546 | 16.9 | 0 |  | 12 | 11 | 114 | Y |  | 2018-01-21 10:59 | 54 | 1080 | 30 | 26 | 24 | 22 | 22 | 22 | 20 | 18 | 17 | 17 | 16 | 16 | 15 | 15 | 20 | 24 | 15 | 22 | -0.16 |  | 55.02 | Y | 0 |  |  |  | 1.33 |  |  |  |  | N | N | Y | 180 | 0.48 | 69 | 101508 | 104910 | 7070 | 14900 | 10 | 1 |  | 2018-01-21 11:05 | 1510 | 119 |  | 34 |  | *STR#1 LOOP6번 표면과냉 발생되어 비수량 줄임 | [14 empty] | 90.71 | 100 | 0 | 0 | 0 |  | 650 |  | 해제 | 해제 | 0 | 0 | 0 |  | 650 |  | 해제 | 해제 | 선택 | 미정 | 미정 | 선택 | 미정 |  | 미정 | BT180180 | H
B43199 | 2018-01-21 | 2 | B |  | 5 | B | AE1548 | 합금강 | AE4130M6 | BM#2 | 1575 | 51 | 1604 | 1525 | 37 | 7800 |  | 1 | 0.42 | 16 |  | -2.6 | 1566 | 1629 | 3.66 | 0 | 0 | 33 | 50 | 5499 | Y |  | 2018-01-21 11:38 | 78 | 1150 | 29 | 34 | 37 | 38 | 39 | 39 | 39 | 38 | 37 | 36 | 35 | 34 |  | 34 | 36 | 39 | 34 | 39 | -0.14 | Y | 35 | Y | -0.2 |  |  |  | 0.76 |  |  |  |  | N | N | Y | 110 | 0.47 | 60 | 93327 | 94230 | 5060 | 14200 | 11 | 2 |  | 2018-01-21 11:37 | 1566 | 128 |  | 30 |  | * 후 HEAT L/D 강제개공 ID : 407 | [14 empty] | 94.03 | 76.92 | 0 | 0 | 0 |  | 650 | 700 | 해제 | 해제 | 0 | 0 | 0 |  | 650 | 700 | 해제 | 해제 | 해제 | 미정 | 선택 | 미정 | 미정 |  | 미정 | SB120120 | H
A43208 | 2018-01-21 | 1 | B |  | 19 | A | STB2 | 베어링강 | STB (SF) | BM#1 | 1618 | 45 | 1557 | 1566 | 31 | 4800 |  | 3 | 0.27 | 28 |  | -1.31 | 1515 | 1557 | 17.2 | 0 |  | 29 | 10 | 58 | Y |  | 2018-01-21 11:59 | 59 | 1083 | 13 | 18 | 23 | 26 | 28 | 29 | 29 | 29 | 29 | 30 | 30 | 29 | 28 | 27 | 26 | 30 | 27 | 29 | -0.04 | Y | 25.02 | Y | 0 |  |  |  | 1.38 |  |  |  |  | N | N | Y | 230 | 0.45 | 71 | 101508 | 104750 | 6950 | 16600 | 10 | 1 |  | 2018-01-21 12:13 | 1518 | 132 |  | 45 |  | *STR#1 LOOP6번 표면과냉 발생되어 비수량 줄임 *인코트생산작업지연감속주입정속유지강종감속주입이상재ID:102~106.202~206 | [14 empty] | 90.83 | 0 | 0 | 0 | 0 |  | 650 |  | 해제 | 해제 | 0 | 0 | 0 |  | 650 |  | 해제 | 해제 | 선택 | 미정 | 미정 | 선택 | 미정 |  | 미정 | BT180180 | H
B43200 | 2018-01-21 | 2 | C |  | 6 | A | AE1548 | 합금강 | AE4130M6 | BM#2 | 1617 | 44 | 1605 | 1557 | 28 | 5700 |  | 1 | 0.42 | 16 |  | -2.43 | 1548 | 1607 | 4.24 | 0 | 0 | 30 | 83 | 51 | N | 2 | 2018-01-21 12:46 | 60 | 1087 | 29 | 26 | 30 | 32 | 32 | 32 | 31 | 31 | 29 | 28 | 27 | 25 | 23 | 23 | 29 | 32 | 23 | 32 | -0.2 | Y | 45 | Y | -0.4 |  |  |  | 0.58 |  |  |  |  | N | N | Y | 100 | 0.48 | 59 | 93327 | 95350 | 5040 | 15100 | 11 | 2 |  | 2018-01-21 13:05 | 1548 | 116 |  | 26 | 13 | * L/D 강제개공 ID: 301 | [14 empty] | 88.63 | 76.92 | 0 | 0 | 0 |  | 650 | 700 | 해제 | 해제 | 0 | 0 | 0 |  | 650 | 700 | 해제 | 해제 | 해제 | 미정 | 선택 | 미정 | 미정 |  | 미정 | SB120120 | H
A43209 | 2018-01-21 | 1 | C | TUNDISH교체전 | 20 | A | STB2 | 베어링강 | STB (SF) | BM#1 | 1608 | 49 | 1570 | 1554 | 36 | 5800 |  | 3 | 0.27 | 28 |  | -1.17 | 1526 | 1563 | 14.91 | 0 |  | 21 | 21 | 54 | Y |  | 2018-01-21 13:04 | 70 | 1083 | 27 | 30 | 33 | 36 | 37 | 38 | 38 | 36 | 35 | 35 | 34 | 34 | 34 | 34 | 34 | 38 | 34 | 34 | 0 | Y | 34.98 | Y | 0 |  |  |  | 1.37 |  |  |  |  | N | N | M | 220 | 0.48 | 69 | 110494 | 105200 | 7000 | 2000 | 10 | 1 |  | 2018-01-21 13:11 | 1526 | 146 |  | 53 |  | *STR#1 LOOP6번 표면과냉 발생되어 비수량 줄임 | 57530AA140754341AE871C437AAD4EA5 | 8C0950AC8D2149F9B06F9FF33E36AE51 | BFB2076C4D5B43128B7C7D54B0E36A72 | [11 empty] | 98.48 | 100 | 0 | 3500 | 0 |  | 650 |  | 해제 | 해제 | 0 | 3800 | 0 |  | 650 |  | 해제 | 해제 | 선택 | 미정 | 미정 | 선택 | 미정 |  | 미정 | BT180180 | H
B43201 | 2018-01-21 | 2 | C |  | 7 | A | AE1548 | 합금강 | AE4130M6 | BM#2 | 1609 | 46 | 1625 | 1544 | 29 | 6000 |  | 1 | 0.42 | 17 |  | 0 | 1553 | 1621 | 3.16 | 0 | 0 | 32 | 57 | 51 | Y |  | 2018-01-21 13:48 | 65 | 1086 | 28 | 31 | 34 | 35 | 34 | 33 | 33 | 32 | 30 | 29 | 27 |  |  | 27 | 32 | 35 | 27 | 0 | -0.23 | Y | 35.02 | Y | -0.4 |  |  |  | 0.75 |  |  |  |  | N | N | Y | 150 | 0.48 | 57 | 93327 | 90890 | 5130 | 15000 | 11 | 2 |  | 2018-01-21 14:06 | 1553 | 118 |  | 26 | [16 empty] | 97.2 | 76.92 | 0 | 0 | 0 |  | 650 | 700 | 해제 | 해제 | 0 | 0 | 0 |  | 650 | 700 | 해제 | 해제 | 해제 | 미정 | 선택 | 미정 | 미정 |  | 미정 | SB120120 | H
B43202 | 2018-01-21 | 2 | C |  | 8 | A | AE1548 | 합금강 | AE4130M6 | BM#2 | 1605 | 49 | 1637 | 1546 | 36 | 7400 |  | 1 | 0.41 | 16 |  | 0 | 1568 | 1623 | 1.62 | 0 | 0 | 18 | 40 | 55 | Y |  | 2018-01-21 14:55 | 80 | 1088 | 24 | 36 | 43 | 46 | 47 | 48 | 48 | 47 | 46 | 45 | 44 | 43 | 42 | 40 | 43 | 48 | 40 | 0 | -0.2 | Y | 40.02 | Y | -0.4 |  |  |  | 0.76 |  |  |  |  | N | N | Y | 140 | 0.47 | 67 | 93327 | 103940 | 5110 | 17300 | 11 | 2 |  | 2018-01-21 15:09 | 1568 | 122 |  | 19 | [16 empty] | 85.07 | 76.92 | 0 | 0 | 0 |  | 650 | 700 | 해제 | 해제 | 0 | 0 | 0 |  | 650 | 700 | 해제 | 해제 | 해제 | 미정 | 선택 | 미정 | 미정 |  | 미정 | SB120120 | H
A43211 | 2018-01-21 | 1 | C | TUNDISH교체 | 1 | A | AE5124H | 소입성보증강 | C1 | BM#1 | 1629 | 41 | 1635 | 1576 | 32 | 5500 |  | 3 | 0.24 | 21 |  | -1.64 | 1594 | 1635 | 0 | 15.46 |  | 12 | 12 | 27 | Y |  | 2018-01-21 14:53 | 86 | 1075 | 24 | 30 | 27 | 33 | 36 | 39 | 38 | 38 | 39 | 38 |  |  |  | 38 | 35 | 39 | 38 | 38 | 0 |  | 19.98 | Y | -0.2 |  | 2.41 | 2.28 | [5 empty] | N | N | N | 150 | 0.5 | 54 | 84590 | 93350 | 6990 | 16000 | 12 | 2 |  | 2018-01-21 15:03 | 1594 | 114 |  | 38 |  | *T/D플럭스 유15 용120KG | [14 empty] | 84.29 | 100 | 1000 | 0 | 0 |  | 450 |  | 선택 | 선택 | 1000 | 0 | 0 |  | 450 |  | 선택 | 선택 | 미정 | 미정 | 미정 | 선택 | 미정 |  | 미정 | BT180180 | H
A43212 | 2018-01-21 | 1 | C | 잔강최소화전 | 2 | A | AE5124H | 소입성보증강 | C1 | BM#1 | 1615 | 40 | 1626 | 1579 | 27 | 4400 |  | 3 | 0.26 | 21 |  | -1.74 | 1582 | 1626 | 0 | 18.91 |  | 1 | 19 | 338 | Y |  | 2018-01-21 15:48 | 74 | 1084 | 38 | 34 | 33 | 33 | 32 | 32 | 31 | 31 | 31 | 30 | 29 | 28 |  | 28 | 32 | 33 | 28 | 31 | -0.11 |  | 45 | Y | -0.2 | [8 empty] | N | N | N | 140 | 0.52 | 58 | 87788 | 93600 | 6960 | 3000 | 12 | 2 |  | 2018-01-21 15:55 | 1582 | 109 |  | 38 | [16 empty] | 87.26 | 100 | 0 | 3100 | 0 |  | 450 |  | 선택 | 선택 | 0 | 3100 | 0 |  | 450 |  | 선택 | 선택 | 미정 | 미정 | 미정 | 선택 | 미정 |  | 미정 | BT180180 | H
B43203 | 2018-01-21 | 2 | C |  | 9 | A | AE1548 | 합금강 | AE4130M6 | BM#2 | 1629 | 41 | 1637 | 1564 | 30 | 6000 |  | 1 | 0.39 | 21 |  | 0 | 1559 | 1629 | 2.18 | 0 | 0 | 33 | 51 | 57 | Y |  | 2018-01-21 15:57 | 71 | 1092 | 37 | 36 | 36 | 36 | 35 | 34 | 33 | 32 | 31 | 30 | 29 | 28 | 26 | 26 | 33 | 36 | 26 | 36 | -0.2 |  | 50 | Y | -0.4 |  |  |  | 0.9 |  |  |  |  | N | N | Y | 130 | 0.48 | 61 | 100506 | 97040 | 5040 | 17100 | 11 | 2 |  | 2018-01-21 16:16 | 1559 | 126 |  | 27 | [16 empty] | 98.54 | 78.57 | 0 | 0 | 0 |  | 650 | 700 | 해제 | 해제 | 0 | 0 | 0 |  | 650 | 700 | 해제 | 해제 | 해제 | 미정 | 선택 | 미정 | 미정 |  | 미정 | SB120120 | H
A43213 | 2018-01-21 | 1 | C | 잔강최소화 | 3 | A | SCR440HF | 소입성보증강 | D | BM#1 | 1623 | 42 | 1593 | 1556 | 30 | 5500 |  | 3 | 0.27 | 15 |  | -1.15 | 1571 | 1593 | 7.6 | 0 |  | 29 | 11 | 85 | Y |  | 2018-01-21 16:45 | 76 | 1092 | 14 | 26 | 26 | 27 | 27 | 28 | 28 | 28 | 28 | 29 |  |  |  | 29 | 26 | 29 | 29 | 28 | 0 |  |  | Y | 0.2 | [8 empty] | N | N | N | 130 | 0.51 | 50 | 101508 | 98200 | 7100 | 15700 | 12 | 2 |  | 2018-01-21 16:50 | 1571 | 119 |  | 52 | [16 empty] | 96.49 | 100 | 2500 | 0 | 0 |  | 650 |  | 선택 | 선택 | 2500 | 0 | 0 |  | 650 |  | 선택 | 선택 | 해제 | 미정 | 미정 | 선택 | 선택 | 2 | 미정 | BT180180 | H
B43204 | 2018-01-21 | 2 | C |  | 10 | A | AE1548 | 합금강 | AE4130M6 | BM#2 | 1623 | 42 | 1625 | 1575 | 31 | 5500 |  | 1 | 0.4 | 15 |  | -2.6 | 1558 | 1616 | 1.79 | 0 | 0 | 30 | 84 | 45 | Y |  | 2018-01-21 16:46 | 70 | 1088 | 24 | 25 | 28 | 29 | 29 | 29 | 28 | 27 | 26 | 24 | 23 | 22 | 19 | 19 | 26 | 29 | 19 | 29 | -0.23 | Y | 43.5 | Y | -0.6 |  |  |  | 0.9 |  |  |  |  | N | N | Y | 120 | 0.48 | 61 | 93327 | 95640 | 5160 | 15700 | 11 | 2 |  | 2018-01-21 17:22 | 1558 | 135 |  | 41 | [16 empty] | 92.4 | 76.92 | 0 | 0 | 0 |  | 650 | 700 | 해제 | 해제 | 0 | 0 | 0 |  | 650 | 700 | 해제 | 해제 | 해제 | 미정 | 선택 | 미정 | 미정 |  | 미정 | SB120120 | H
A43214 | 2018-01-21 | 1 | C |  | 4 | A | SCR440HF | 소입성보증강 | D | BM#1 | 1621 | 40 | 1601 | 1566 | 30 | 4800 |  | 3 | 0.28 | 16 |  | -2.04 | 1561 | 1601 | 10.34 | 0 |  | 21 | 22 | 63 | Y |  | 2018-01-21 17:48 | 66 | 1089 | 27 | 28 | 30 | 31 | 31 | 31 | 31 | 30 | 30 | 30 | 29 | 28 |  | 28 | 30 | 31 | 28 | 31 | -0.07 | Y | 40 | Y | -0.2 | [8 empty] | N | N | N | 120 | 0.5 | 61 | 84590 | 95150 | 6780 | 15600 | 12 | 2 |  | 2018-01-21 18:02 | 1561 | 108 |  | 39 | [16 empty] | 82.81 | 100 | 0 | 0 | 0 |  | 650 |  | 선택 | 선택 | 0 | 0 | 0 |  | 650 |  | 선택 | 선택 | 해제 | 미정 | 미정 | 선택 | 미정 |  | 미정 | BT180180 | H
B43205 | 2018-01-21 | 2 | C |  | 11 | A | AE1548 | 합금강 | AE4130M6 | BM#2 | 1624 | 47 | 1626 | 1557 | 34 | 6900 |  | 1 | 0.41 | 16 |  | 0 | 1554 | 1616 | 1.82 | 0 | 0 | 35 | 24 | 70 | Y |  | 2018-01-21 17:54 | 66 | 1081 | 16 | 24 | 27 | 30 | 30 | 31 | 31 | 30 | 30 | 29 | 28 | 28 | 27 | 27 | 28 | 31 | 27 | 30 | -0.11 | Y | 35 | Y | -0.2 |  |  |  | 0.94 |  |  |  |  | N | N | Y | 110 | 0.48 | 62 | 93327 | 97800 | 5050 | 17300 | 11 | 2 |  | 2018-01-21 18:12 | 1554 | 140 |  | 37 | [16 empty] | 91.5 | 76.92 | 0 | 0 | 0 |  | 650 | 700 | 해제 | 해제 | 0 | 0 | 0 |  | 650 | 700 | 해제 | 해제 | 해제 | 미정 | 선택 | 미정 | 미정 |  | 미정 | SB120120 | H
A43215 | 2018-01-21 | 1 | C |  | 5 | A | SCR440HF | 소입성보증강 | D | BM#1 | 1578 | 41 | 1594 | 1547 | 32 | 5200 |  | 3 | 0.28 | 16 |  | -1.36 | 1568 | 1594 | 10.38 | 0 |  | 12 | 13 | 53 | Y |  | 2018-01-21 18:45 | 73 | 1096 | 27 | 26 | 27 | 29 | 30 | 30 | 29 | 28 | 28 | 28 | 27 | 26 |  | 26 | 28 | 30 | 26 | 28 | -0.11 | Y | 35 | Y | -0.2 | [8 empty] | N | N | N | 110 | 0.51 | 58 | 84590 | 96500 | 7040 | 16300 | 12 | 2 |  | 2018-01-21 18:51 | 1568 | 113 |  | 45 | [16 empty] | 81.73 | 100 | 0 | 0 | 0 |  | 650 |  | 선택 | 선택 | 0 | 0 | 0 |  | 650 |  | 선택 | 선택 | 해제 | 미정 | 미정 | 선택 | 미정 |  | 미정 | BT180180 | H
B43206 | 2018-01-21 | 2 | C | TUNDISH교체전 | 12 | A | AE1548 | 합금강 | AE4130M6 | BM#2 | 1582 | 45 | 1625 | 1554 | 36 | 7300 |  | 1 | 0.41 | 15 |  | 0 | 1557 | 1619 | 1.88 | 0 | 0 | 32 | 58 | 109 | Y |  | 2018-01-21 18:58 | 69 | 1085 | 27 | 29 | 30 | 30 | 30 | 29 | 28 | 28 | 27 | 25 | 24 |  |  | 24 | 28 | 30 | 24 | 30 | -0.15 |  | 40.02 | Y | -0.2 |  |  |  | 0.63 |  |  |  |  | N | N | M | 100 | 0.48 | 59 | 101630 | 92210 | 14940 | 2200 | 11 | 2 |  | 2018-01-21 19:29 | 1557 | 129 |  | 37 |  |  | D54CC41C83F0494AB7655DE761B31800 | F1D91D43C0974FF586CB950AF476266F | 61046CED82C24953BFFF9E19570E9CFF | [11 empty] | 94.85 | 100 | 0 | 2500 | 0 |  | 650 | 700 | 해제 | 해제 | 0 | 2500 | 0 |  | 650 | 700 | 해제 | 해제 | 해제 | 미정 | 선택 | 미정 | 미정 |  | 미정 | SB125125 | C
A43216 | 2018-01-21 | 1 | C |  | 6 | A | SCR440HF | 소입성보증강 | D | BM#1 | 1562 | 44 | 1583 | 1520 | 35 | 6500 |  | 3 | 0.29 | 16 |  | -1.09 | 1562 | 1583 | 15.19 | 0 |  | 18 | 41 | 122 | Y |  | 2018-01-21 19:49 | 67 | 1090 | 25 | 24 | 26 | 27 | 29 | 29 | 30 | 30 | 29 | 29 | 28 | 27 | 27 | 27 | 28 | 30 | 27 | 29 | -0.05 | Y | 29.98 | Y | 0 | [8 empty] | N | N | N | 100 | 0.51 | 63 | 101508 | 102050 | 7090 | 15800 | 12 | 2 |  | 2018-01-21 19:57 | 1562 | 114 |  | 40 | [16 empty] | 93.13 | 100 | 0 | 0 | 0 |  | 650 |  | 선택 | 선택 | 0 | 0 | 0 |  | 650 |  | 선택 | 선택 | 해제 | 미정 | 미정 | 선택 | 미정 |  | 미정 | BT180180 | H
B43207 | 2018-01-21 | 2 | A | TUNDISH교체 | 1 | A | SCR420HB | 소입성보증강 | C2 | BM#2 | 1604 | 69 | 1664 | 1544 | 47 | 9700 |  | 1 | 0.39 | 21 |  | 0 | 1649 | 1649 | 0 | 3.98 | 0 | 1 | 20 | 47 | Y |  | 2018-01-21 20:31 | 141 | 1080 | -413 | -119 | 35 | 35 | 31 | 31 | 30 | 30 | 27 | 24 | 29 | 31 | 31 | 38 | 30 | 38 | 38 | 35 | 0 |  | 5.02 | Y | 0 |  | 2.58 | 2.58 | 2 |  |  |  |  | N | N | N | 150 | 0.4 | 73 | 101508 | 102490 | 5120 | 15100 | 17 | 1 |  | 2018-01-21 20:38 | 1603 | 146 |  | 29 |  | *T/D플럭스 225/15KG *롱노즐 실리부 부착 *전공정 요청 20% 이상 감속주입, 이상공정 등록 및 생관통보 *수소 10분 측정값 기준치 초과,생관통보 | [14 empty] | 90.63 | 100 | 1000 | 0 | 0 |  | 450 | 300 | 선택 | 선택 | 1000 | 0 | 0 |  | 450 | 300 | 선택 | 선택 | 해제 | 미정 | 선택 | 미정 | 미정 |  | 미정 | BT180180 | H
A43217 | 2018-01-21 | 1 | A |  | 7 | A | SCR440HF | 소입성보증강 | D | BM#1 | 1649 | 42 | 1597 | 1589 | 29 | 4500 |  | 3 | 0.28 | 16 |  | -1.74 | 1563 | 1597 | 14.51 | 0 |  | 29 | 12 | 48 | Y |  | 2018-01-21 20:51 | 68 | 1086 | 26 | 27 | 28 | 29 | 30 | 30 | 28 | 29 | 28 | 28 | 27 | 26 |  | 26 | 28 | 30 | 26 | 28 | -0.11 | Y | 34.98 | Y | -0.2 | [8 empty] | N | N | N | 150 | 0.51 | 56 | 94061 | 94560 | 7050 | 14760 | 12 | 2 |  | 2018-01-21 20:56 | 1563 | 111 |  | 41 | [16 empty] | 92.63 | 100 | 0 | 0 | 0 |  | 650 |  | 선택 | 선택 | 0 | 0 | 0 |  | 650 |  | 선택 | 선택 | 해제 | 미정 | 미정 | 선택 | 미정 |  | 미정 | BT180180 | C
B43208 | 2018-01-21 | 2 | A |  | 2 | A | SCR420HB | 소입성보증강 | C2 | BM#2 | 1645 | 79 | 1645 | 1566 | 48 | 9900 |  | 1 | 0.38 | 19 |  | -2.93 | 1571 | 1641 | 0 | 3.71 | 0 | 30 | 85 | 71 | Y |  | 2018-01-21 22:13 | 63 | 1092 | 35 | 44 | 48 | 49 | 49 | 49 | 48 | 47 | 46 | 45 | 44 | 42 | 41 | 38 | 45 | 49 | 38 | 49 | -0.22 | Y | 50.02 | Y | -0.6 | [8 empty] | N | N | N | 140 | 0.47 | 67 | 101508 | 104950 | 5150 | 16700 | 17 | 1 |  | 2018-01-21 22:12 | 1594 | 131 |  | 5 |  | *전공정 지연 감속주입 | [14 empty] | 93.51 | 100 | 0 | 0 | 300 |  | 450 | 300 | 선택 | 선택 | 0 | 0 | 300 |  | 450 | 300 | 선택 | 선택 | 해제 | 미정 | 선택 | 미정 | 미정 |  | 미정 | BT180180 | H
A43218 | 2018-01-21 | 1 | A | TUNDISH교체전 | 8 | A | SCR440HF | 소입성보증강 | D | BM#1 | 1612 | 40 | 1606 | 1564 | 32 | 5000 |  | 3 | 0.27 | 16 |  | -2.24 | 1562 | 1606 | 11.05 | 0 |  | 21 | 23 | 52 | Y |  | 2018-01-21 22:01 | 67 | 1089 | 23 | 28 | 31 | 34 | 35 | 34 | 34 | 34 | 33 | 33 | 33 | 32 |  | 32 | 32 | 35 | 32 | 34 | -0.04 | Y | 34.98 | Y | -0.2 | [8 empty] | N | N | N | 140 | 0.5 | 61 | 103912 | 98740 | 6910 | 1700 | 12 | 2 |  | 2018-01-21 22:17 | 1562 | 111 |  | 30 | [16 empty] | 98.45 | 100 | 0 | 2700 | 0 |  | 650 |  | 선택 | 선택 | 0 | 2750 | 0 |  | 650 |  | 선택 | 선택 | 해제 | 미정 | 미정 | 선택 | 미정 |  | 미정 |  | C
B43209 | 2018-01-21 | 2 | A |  | 3 | A | SCR420HB | 소입성보증강 | C2 | BM#2 | 1639 | 44 | 1657 | 1594 | 34 | 6800 |  | 1 | 0.4 | 18 |  | -2.18 | 1571 | 1630 | 0 | 4.88 | 0 | 35 | 25 | 97 | Y |  | 2018-01-21 23:11 | 63 | 1096 | 34 | 33 | 33 | 32 | 32 | 31 | 30 | 29 | 27 | 26 | 24 |  |  | 24 | 30 | 33 | 24 | 0 | -0.23 |  | 39.98 | Y | -0.4 | [8 empty] | N | N | N | 130 | 0.5 | 58 | 101508 | 95950 | 5100 | 15900 | 17 | 1 |  | 2018-01-21 23:11 | 1575 | 112 |  | 17 |  | *주입초 전공정 지연 감속주입 | [14 empty] | 99.52 | 100 | 0 | 0 | 0 |  | 450 | 300 | 선택 | 선택 | 0 | 0 | 0 |  | 450 | 300 | 선택 | 선택 | 해제 | 미정 | 선택 | 미정 | 미정 |  | 미정 | BT180180 | H
A43219 | 2018-01-21 | 1 | A | TUNDISH교체 | 1 | A | SM45C | 탄소강 | SM45C | BM#1 | 1580 | 40 | 1612 | 1560 | 34 | 6000 |  | 3 | 0.27 | 20 |  | -1.6 | 1588 | 1627 | 0.09 | 13.23 |  | 12 | 14 | 70 | Y |  | 2018-01-21 23:06 | 95 | 1085 | 28 | 25 | 31 | 35 | 38 | 39 | 40 | 40 | 41 | 41 | 41 |  |  | 41 | 36 | 41 | 41 | 41 | 0 |  | 10.02 | Y | 0 |  | 2.26 | 2.26 | [5 empty] | N | N | N | 190 | 0.49 | 64 | 90888 | 106320 | 2450 | 14430 | 14 | 1 |  | 2018-01-21 23:18 | 1588 | 133 |  | 52 |  | *T/D가열온도:자동-1343`.수동건-1307`.STR#1:943.STR#2:966.T/D FLUX 유:15,용:120 | [14 empty] | 83.54 | 100 | 700 | 0 | 0 |  | 650 |  | 해제 | 해제 | 700 | 0 | 0 |  | 650 |  | 해제 | 해제 | 해제 | 미정 | 미정 | 미정 | 미정 |  | 미정 | SB120120 | H
B43210 | 2018-01-21 | 2 | A |  | 4 | A | SCR420HB | 소입성보증강 | C2 | BM#2 | 1641 | 44 | 1656 | 1605 | 30 | 6100 |  | 1 | 0.39 | 18 |  | -2.34 | 1575 | 1631 | 0 | 4.05 | 0 | 32 | 59 | 99 | Y |  | 2018-01-22 00:07 | 67 | 1089 | 21 | 28 | 32 | 34 | 34 | 34 | 33 | 32 | 31 | 30 | 28 | 26 |  | 26 | 30 | 34 | 26 | 34 | -0.2 | Y | 39.98 | Y | -0.4 | [8 empty] | N | N | N | 120 | 0.52 | 56 | 101508 | 95970 | 5090 | 15500 | 17 | 1 |  | 2018-01-22 00:22 | 1584 | 116 |  | 22 | [16 empty] | 99.52 | 100 | 0 | 0 | 0 |  | 450 | 300 | 선택 | 선택 | 0 | 0 | 0 |  | 450 | 300 | 선택 | 선택 | 해제 | 미정 | 선택 | 미정 | 미정 |  | 미정 | BT180180 | H
A43220 | 2018-01-21 | 1 | A |  | 2 | A | SM45C | 탄소강 | SM45C | BM#1 | 1582 | 37 | 1591 | 1536 | 31 | 5000 |  | 3 | 0.27 | 15 |  | -1.54 | 1560 | 1589 | 0 | 10.73 |  | 18 | 42 | 68 | Y |  | 2018-01-22 00:20 | 67 | 1093 | 42 | 36 | 33 | 31 | 30 | 28 | 27 | 27 | 25 | 25 | 23 | 23 | 22 | 22 | 29 | 33 | 22 | 0 | -0.22 |  | 50 | Y | -0.2 | [8 empty] | N | N | N | 180 | 0.5 | 60 | 103872 | 100130 | 1580 | 14210 | 14 | 1 |  | 2018-01-22 00:27 | 1560 | 115 |  | 45 | [16 empty] | 102.19 | 100 | 0 | 0 | 0 |  | 650 |  | 해제 | 해제 | 0 | 0 | 0 |  | 650 |  | 해제 | 해제 | 해제 | 미정 | 미정 | 미정 | 미정 |  | 미정 | SB120120 | H
B43211 | 2018-01-21 | 2 | A |  | 5 | A | SCR420HB | 소입성보증강 | C2 | BM#2 | 1617 | 47 | 1624 | 1587 | 36 | 7200 |  | 1 | 0.39 | 18 |  | -2.17 | 1581 | 1628 | 0 | 3.71 | 0 | 1 | 21 | 64 | Y |  | 2018-01-22 01:10 | 73 | 1088 | 23 | 28 | 32 | 32 | 32 | 32 | 31 | 29 | 28 | 27 | 25 | 23 |  | 23 | 29 | 32 | 23 | 32 | -0.2 |  | 45.02 | Y | -0.4 | [8 empty] | N | N | N | 110 | 0.52 | 59 | 101508 | 102960 | 5110 |  | 17 | 1 |  | 2018-01-22 01:16 | 1581 | 117 |  | 18 | [16 empty] | 91.45 | 100 | 0 | 0 | 0 |  | 450 | 300 | 선택 | 선택 | 0 | 0 | 0 |  | 450 | 300 | 선택 | 선택 | 해제 | 미정 | 선택 | 미정 | 미정 |  | 미정 | BT180180 | H
A43221 | 2018-01-21 | 1 | A |  | 3 | A | SM45C | 탄소강 | SM45C | BM#1 | 1584 | 37 | 1597 | 1535 | 30 | 4900 |  | 3 | 0.27 | 16 |  | -1.91 | 1563 | 1601 | 0 | 11.23 |  | 29 | 13 | 81 | Y |  | 2018-01-22 01:28 | 70 | 1125 | 20 | 24 | 25 | 27 | 28 | 28 | 27 | 27 | 27 | 26 | 26 | 25 |  | 25 | 26 | 28 | 25 | 27 | -0.05 | Y | 35 | Y | -0.2 | [8 empty] | N | N | N | 170 | 0.51 | 57 | 103872 | 96260 | 2120 | 14370 | 14 | 1 |  | 2018-01-22 01:36 | 1563 | 112 |  | 40 | [16 empty] | 105.61 | 100 | 0 | 0 | 0 |  | 650 |  | 해제 | 해제 | 0 | 0 | 0 |  | 650 |  | 해제 | 해제 | 해제 | 미정 | 미정 | 미정 | 미정 |  | 미정 | SB120120 | H
B43212 | 2018-01-21 | 2 | A |  | 6 | A | SCR420HB | 소입성보증강 | C2 | BM#2 | 1597 | 43 | 1627 | 1567 | 34 | 6900 |  | 1 | 0.4 | 19 |  | -2.23 | 1575 | 1624 | 0 | 4.07 | 0 | 30 | 86 | 48 | Y |  | 2018-01-22 02:02 | 67 | 1128 | 19 | 22 | 24 | 25 | 25 | 25 | 24 | 23 | 22 | 21 | 19 | 17 |  | 17 | 23 | 25 | 17 | 25 | -0.2 | Y | 40 | Y | -0.4 | [8 empty] | N | N | N | 100 | 0.53 | 55 | 101508 | 97970 | 5090 | 15600 | 17 | 1 |  | 2018-01-22 02:05 | 1575 | 120 |  | 28 | [16 empty] | 98.55 | 100 | 0 | 0 | 0 |  | 450 | 300 | 선택 | 선택 | 0 | 0 | 0 |  | 450 | 300 | 선택 | 선택 | 해제 | 미정 | 선택 | 미정 | 미정 |  | 미정 | BT180180 | H
A43222 | 2018-01-21 | 1 | A |  | 4 | A | SM45C | 탄소강 | SM45C | BM#1 | 1605 | 36 | 1603 | 1549 | 27 | 4200 |  | 3 | 0.27 | 16 |  | -1.74 | 1568 | 1603 | 0 | 13.37 |  | 21 | 24 | 79 | Y |  | 2018-01-22 02:29 | 75 | 1098 | 22 | 27 | 29 | 31 | 32 | 32 | 32 | 32 | 32 | 31 | 30 | 29 |  | 29 | 30 | 32 | 29 | 32 | -0.09 | Y | 35.02 | Y | -0.2 | [8 empty] | N | N | N | 160 | 0.5 | 55 | 103872 | 93350 | 2070 | 14900 | 14 | 1 |  | 2018-01-22 02:34 | 1568 | 110 |  | 41 | [16 empty] | 108.88 | 100 | 0 | 0 | 0 |  | 650 |  | 해제 | 해제 | 0 | 0 | 0 |  | 650 |  | 해제 | 해제 | 해제 | 미정 | 미정 | 미정 | 미정 |  | 미정 | SB120120 | H
B43213 | 2018-01-21 | 2 | A |  | 7 | A | SCR420HB | 소입성보증강 | C2 | BM#2 | 1593 | 43 | 1626 | 1567 | 35 | 6900 |  | 1 | 0.39 | 18 |  | -2.19 | 1567 | 1619 | 0 | 3.95 | 0 | 35 | 26 | 44 | Y |  | 2018-01-22 02:59 | 59 | 1105 | 15 | 21 | 25 | 27 | 28 | 28 | 27 | 27 | 26 | 25 | 24 |  |  | 24 | 25 | 28 | 24 | 27 | -0.13 | Y | 30 | Y | -0.2 | [8 empty] | N | N | N | 150 | 0.55 | 54 | 101508 | 99950 | 5070 | 15600 | 17 | 1 |  | 2018-01-22 03:23 | 1567 | 122 |  | 29 | [16 empty] | 96.67 | 100 | 0 | 0 | 0 |  | 450 | 300 | 선택 | 선택 | 0 | 0 | 0 |  | 450 | 300 | 선택 | 선택 | 해제 | 미정 | 선택 | 미정 | 미정 |  | 미정 | BT180180 | H
A43223 | 2018-01-21 | 1 | A |  | 5 | A | SM45C | 탄소강 | SM45C | BM#1 | 1583 | 35 | 1594 | 1552 | 25 | 3800 |  | 3 | 0.27 | 16 |  | -1.5 | 1565 | 1594 | 0 | 10.92 |  | 12 | 15 | 53 | Y |  | 2018-01-22 03:29 | 72 | 1092 | 25 | 29 | 31 | 33 | 34 | 34 | 34 | 35 | 34 | 33 | 32 | 31 |  | 31 | 32 | 35 | 31 | 34 | -0.2 | Y | 19.97 | Y | -0.2 | [8 empty] | N | N | N | 150 | 0.5 | 57 | 90888 | 95780 | 1310 | 15830 | 14 | 1 |  | 2018-01-22 03:34 | 1565 | 107 |  | 39 | [16 empty] | 93.7 | 100 | 0 | 0 | 0 |  | 650 |  | 해제 | 해제 | 0 | 0 | 0 |  | 650 |  | 해제 | 해제 | 해제 | 미정 | 미정 | 미정 | 미정 |  | 미정 | SB120120 | H
B43214 | 2018-01-21 | 2 | A |  | 8 | A | SCR420HB | 소입성보증강 | C2 | BM#2 | 1587 | 43 | 1634 | 1555 | 36 | 7100 |  | 1 | 0.39 | 18 |  | -2.55 | 1571 | 1636 | 0 | 4.4 | 0 | 32 | 60 | 46 | Y |  | 2018-01-22 03:58 | 63 | 1103 | 20 | 26 | 31 | 33 | 33 | 33 | 33 | 32 | 31 | 30 | 28 |  |  | 28 | 30 | 33 | 28 | 33 | -0.14 | Y | 35 | Y | -0.4 | [8 empty] | N | N | N | 140 | 0.52 | 53 | 84590 | 92980 | 5120 | 14800 | 17 | 1 |  | 2018-01-22 04:09 | 1583 | 122 |  | 27 | [16 empty] | 88.11 | 100 | 0 | 0 | 0 |  | 450 | 300 | 선택 | 선택 | 0 | 0 | 0 |  | 450 | 300 | 선택 | 선택 | 해제 | 미정 | 선택 | 미정 | 선택 | 8 | 미정 | BT180180 | H
A43224 | 2018-01-21 | 1 | B |  | 6 | A | SM45C | 탄소강 | SM45C | BM#1 | 1556 | 42 | 1580 | 1513 | 34 | 5500 |  | 3 | 0.26 | 16 |  | -1.39 | 1553 | 1580 | 0 | 9.99 |  | 18 | 43 | 48 | Y |  | 2018-01-22 04:36 | 60 | 1096 | 28 | 27 | 28 | 29 | 29 | 29 | 28 | 28 | 27 | 26 | 25 | 24 | 23 | 23 | 27 | 29 | 23 | 29 | -0.13 | Y | 44.98 | Y | -0.2 | [8 empty] | N | N | N | 190 | 0.5 | 61 | 103872 | 98830 | 2220 | 16000 | 14 | 1 |  | 2018-01-22 04:49 | 1553 | 106 |  | 33 | [16 empty] | 102.89 | 100 | 0 | 0 | 0 |  | 650 |  | 해제 | 해제 | 0 | 0 | 0 |  | 650 |  | 해제 | 해제 | 해제 | 미정 | 미정 | 미정 | 미정 |  | 미정 | SB120120 | H
B43215 | 2018-01-21 | 2 | B |  | 9 | A | SCR420HB | 소입성보증강 | C2 | BM#2 | 1599 | 47 | 1625 | 1556 | 37 | 7300 |  | 1 | 0.38 | 18 |  | -2.11 | 1578 | 1624 | 0 | 3.4 | 0 | 1 | 22 | 38 | Y |  | 2018-01-22 04:58 | 70 | 1080 | 23 | 29 | 33 | 35 | 35 | 34 | 34 | 32 | 31 | 29 | 27 |  |  | 27 | 31 | 35 | 27 | 0 | -0.23 | Y | 35 | Y | -0.4 | [8 empty] | N | N | N | 130 | 0.52 | 54 | 93049 | 95980 | 5150 | 15300 | 17 | 1 |  | 2018-01-22 05:00 | 1578 | 122 |  | 24 | [16 empty] | 92.13 | 100 | 0 | 0 | 0 |  | 450 | 300 | 선택 | 선택 | 0 | 0 | 0 |  | 450 | 300 | 선택 | 선택 | 해제 | 미정 | 선택 | 미정 | 미정 |  | 미정 | BT180180 | H
A43225 | 2018-01-21 | 1 | B |  | 7 | A | SM45C | 탄소강 | SM45C | BM#1 | 1614 | 36 | 1608 | 1546 | 25 | 4100 |  | 3 | 0.27 | 16 |  | -2.1 | 1563 | 1608 | 0 | 10.4 |  | 29 | 14 | 69 | Y |  | 2018-01-22 05:30 | 70 | 1099 | 21 | 23 | 25 | 27 | 29 | 29 | 29 | 29 | 30 | 30 | 29 | 28 |  | 28 | 27 | 30 | 28 | 29 | -0.03 | Y | 14.98 | Y | -0.2 | [8 empty] | N | N | N | 180 | 0.49 | 60 | 94276 | 95760 | 1570 | 15100 | 14 | 1 |  | 2018-01-22 05:37 | 1563 | 106 |  | 40 |  | *전기로 전극교체 작업지연 감속주입 | [14 empty] | 96.89 | 100 | 0 | 0 | 0 |  | 650 |  | 해제 | 해제 | 0 | 0 | 0 |  | 650 |  | 해제 | 해제 | 해제 | 미정 | 미정 | 미정 | 미정 |  | 미정 | RB110.00 | C
B43216 | 2018-01-21 | 2 | B |  | 10 | A | SCR420HB | 소입성보증강 | C2 | BM#2 | 1613 | 45 | 1664 | 1566 | 36 | 7300 |  | 1 | 0.4 | 19 |  | -2.7 | 1583 | 1656 | 0 | 5.12 | 0 | 31 | 1 | 15337 | Y |  | 2018-01-22 06:06 | 75 | 1494 | 23 | 33 | 38 | 40 | 41 | 41 | 41 | 40 | 39 | 37 | 36 |  |  | 36 | 37 | 41 | 36 | 41 | -0.17 | Y | 30 | Y | -0.2 |  |  |  | 0.89 |  |  |  |  | N | N | N | 120 | 0.52 | 55 | 93049 | 95640 | 5210 | 14200 | 17 | 1 |  | 2018-01-22 06:16 | 1583 | 114 |  | 14 |  | * L/D 대보수 | [14 empty] | 92.36 | 100 | 0 | 0 | 0 |  | 450 | 300 | 선택 | 선택 | 0 | 0 | 0 |  | 450 | 300 | 선택 | 선택 | 해제 | 미정 | 선택 | 미정 | 미정 |  | 미정 | BT180180 | H
B43217 | 2018-01-21 | 2 | B |  | 11 | A | SCR420HB | 소입성보증강 | C2 | BM#2 | 1608 | 45 | 1625 | 1567 | 37 | 7400 |  | 1 | 0.41 | 18 |  | -2.28 | 1583 | 1648 | 0 | 6.99 | 0 | 35 | 27 | 48 | Y |  | 2018-01-22 07:06 | 75 | 1132 | 31 | 42 | 47 | 49 | 49 | 48 | 47 | 47 | 45 | 44 | 43 | 39 |  | 39 | 45 | 49 | 39 | 47 | -0.25 | Y | 40 | Y | -0.8 | [8 empty] | N | N | N | 110 | 0.52 | 56 | 109967 | 97260 | 5080 | 14900 | 17 | 1 |  | 2018-01-22 07:13 | 1583 | 107 |  | 12 | [16 empty] | 107.49 | 100 | 0 | 0 | 0 |  | 450 | 300 | 선택 | 선택 | 0 | 0 | 0 |  | 450 | 300 | 선택 | 선택 | 해제 | 미정 | 선택 | 미정 | 미정 |  | 미정 | BT180180 | H
A43226 | 2018-01-21 | 1 | B |  | 8 | A | SM45C | 탄소강 | SM45C | BM#1 | 1570 | 42 | 1599 | 1543 | 28 | 4300 |  | 3 | 0.27 | 16 |  | -1.7 | 1553 | 1587 | 0 | 13.03 |  | 21 | 25 | 51 | Y |  | 2018-01-22 06:46 | 60 | 1127 | 26 | 28 | 29 | 32 | 32 | 32 | 32 | 31 | 31 | 31 | 30 | 30 | 29 | 27 | 30 | 32 | 27 | 32 | -0.1 | Y | 49.98 | Y | -0.4 | [8 empty] | N | N | N | 170 | 0.47 | 65 | 92004 | 98980 | 710 | 16200 | 14 | 1 |  | 2018-01-22 06:53 | 1553 | 103 |  | 27 |  | *전기로 전극교체 작업지연 감속주입 | [14 empty] | 92.33 | 100 | 0 | 0 | 0 |  | 650 |  | 해제 | 해제 | 0 | 0 | 0 |  | 650 |  | 해제 | 해제 | 해제 | 미정 | 미정 | 미정 | 미정 |  | 미정 | BT180180 | C
A43227 | 2018-01-22 | 1 | B |  | 12 | A | SCR420HB | 소입성보증강 | C2 | BM#2 | 1590 | 41 | 1604 | 1531 | 33 | 6100 |  | 3 | 0.27 | 18 |  | -1.72 | 1572 | 1610 | 0 | 15.33 |  | 12 | 16 | 65 | Y |  | 2018-01-22 07:51 | 64 | 1083 | 35 | 33 | 31 | 30 | 30 | 28 | 27 | 26 | 25 | 24 |  |  |  | 24 | 29 | 31 | 24 | 0 | -0.2 |  | 35 | Y | -0.2 | [8 empty] | N | N | N | 100 | 0.52 | 54 | 76131 | 94510 | 7150 | 15600 | 17 | 1 |  | 2018-01-22 08:01 | 1572 | 98 |  | 26 | [16 empty] | 74.97 | 100 | 0 | 0 | 0 |  | 450 | 300 | 선택 | 선택 | 0 | 0 | 0 |  | 450 | 300 | 선택 | 선택 | 해제 | 미정 | 미정 | 선택 | 미정 |  | 미정 | BT180180 | H
C41777 | 2018-01-22 | 3 | B |  | 9 | A | SM45C | 탄소강 | SM45C | BM#1 | 1579 | 41 | 1620 | 1527 | 30 | 6000 |  | 1 | 0.38 | 16 |  | 0 | 1544 | 1594 | 0 | 4.57 | 0 | 20 | 86 | 63 | Y |  | 2018-01-22 08:08 | 51 | 1095 | 25 | 26 | 28 | 31 | 32 | 31 | 31 | 30 | 29 | 28 | 28 | 26 | 26 | 26 | 29 | 32 | 26 | 31 | -0.13 | Y | 45 | Y | 0 | [8 empty] | N | N | Y | 160 | 0.49 | 66 | 101820 | 105330 | 2070 | 15000 | 14 | 1 |  | 2018-01-22 08:13 | 1544 | 99 |  | 11 | [16 empty] | 94.85 | 100 | 0 | 0 | 0 |  | 650 |  | 해제 | 해제 | 0 | 0 | 0 |  | 650 |  | 해제 | 해제 | 해제 | 미정 | 미정 | 미정 | 미정 |  | 미정 | SB180180 | C
B43219 | 2018-01-22 | 2 | B |  | 13 | A | SCR420HB | 소입성보증강 | C2 | BM#2 | 1605 | 48 | 1616 | 1515 | 35 | 7000 |  | 3 | 0.26 | 18 |  | -1.55 | 1570 | 1604 | 0 | 14.72 |  | 1 | 23 | 56 | Y |  | 2018-01-22 08:56 | 62 | 1088 | 21 | 27 | 29 | 30 | 31 | 30 | 30 | 30 | 29 | 29 | 28 |  |  | 28 | 29 | 31 | 28 | 30 | -0.05 | Y | 30.02 | Y | -0.2 | [8 empty] | N | N | N | 150 | 0.5 | 54 | 93049 | 88930 | 7160 | 15100 | 17 | 1 |  | 2018-01-22 09:00 | 1570 | 102 |  | 18 |  | * 전공정 요청으로 감속주입 0.40 이상공정 등록 및 생관통보 | [14 empty] | 96.88 | 100 | 0 | 0 | 0 |  | 450 | 300 | 선택 | 선택 | 0 | 0 | 0 |  | 450 | 300 | 선택 | 선택 | 해제 | 미정 | 미정 | 선택 | 미정 |  | 미정 | BT180180 | H
A43228 | 2018-01-22 | 1 | B |  | 10 | A | SM45C | 탄소강 | SM45C | BM#1 | 1604 | 40 | 1618 | 1522 | 33 | 6000 |  | 1 | 0.42 | 16 |  | -2.39 | 1543 | 1605 | 0 | 5.32 | 0 | 18 | 44 | 75 | Y |  | 2018-01-22 09:12 | 50 | 1080 | 22 | 25 | 26 | 27 | 27 | 26 | 25 | 24 | 22 | 22 | 20 | 19 | 16 | 16 | 24 | 27 | 16 | 22 | -0.24 | Y | 44.98 | Y | -0.6 | [8 empty] | N | N | Y | 150 | 0.47 | 60 | 102576 | 91750 | 1560 | 15200 | 14 | 1 |  | 2018-01-22 09:17 | 1543 | 105 |  | 15 |  | *STR#2 강압하TEST *샘플채취ID:201.203 | [14 empty] | 110.06 | 100 | 0 | 0 | 0 |  | 650 |  | 해제 | 해제 | 0 | 0 | 1500 |  | 650 |  | 해제 | 해제 | 해제 | 미정 | 미정 | 미정 | 미정 |  | 미정 | RB180.00 | C
B43220 | 2018-01-22 | 2 | B |  | 14 | A | SCR420HB | 소입성보증강 | C2 | BM#2 | 1618 | 47 | 1634 | 1565 | 30 | 6400 |  | 1 | 0.41 | 19 |  | -2.35 | 1570 | 1627 | 0 | 5.81 | 0 | 31 | 2 | 62 | Y |  | 2018-01-22 10:07 | 62 | 1082 | 24 | 31 | 34 | 35 | 36 | 35 | 33 | 33 | 31 | 31 | 29 | 27 | 26 | 26 | 31 | 36 | 26 | 31 | -0.25 | Y | 40 | Y | -0.2 | [8 empty] | N | N | N | 140 | 0.45 | 64 | 91586 | 95780 | 5170 | 16400 | 17 | 1 |  | 2018-01-22 10:05 | 1570 | 100 |  | 6 |  | * 전공정 요청으로 감속주입 0.45 | [14 empty] | 90.81 | 100 | 0 | 0 | 0 |  | 450 | 300 | 선택 | 선택 | 0 | 0 | 0 |  | 450 | 300 | 선택 | 선택 | 해제 | 미정 | 선택 | 미정 | 미정 |  | 미정 | BT180180 | H
A43229 | 2018-01-22 | 1 | B | 연주종료 | 11 | A | SM45C | 탄소강 | SM45C | BM#1 | 1680 | 39 | 1622 | 1622 | 19 | 3100 |  | 3 | 0.28 | 14 |  | -1.49 | 1564 | 1591 | 0 | 12.71 |  | 29 | 15 | 80 | Y |  | 2018-01-22 09:57 | 71 | 1080 | 15 | 25 | 30 | 33 | 36 | 37 | 37 | 38 | 38 | 37 | 36 | 36 |  | 36 | 34 | 38 | 36 | 37 | -0.02 | Y | 20.02 | Y | 0 | [8 empty] | N | N | N | 190 | 0.47 | 73 | 69922 | 90210 | 1340 | 2500 | 14 | 1 |  | 2018-01-22 10:14 | 1564 | 109 |  | 32 |  | *BIG SIZE 후속 HEAT BIG SIZE 주속적용 |  | 5C9DBEE874EC40B7A2B768BA5BA34019 | 014DC096A92F4AC1B764E2F7D2FCCC5B | BBF3C1AA482B445C9D999E4098AFFFAC |  | 1E1CD93335824677B9C3554FE90B1E0C |  |  |  | 0B2646AE31C643FF992554573ECE42B4 |  |  |  |  | 76.38 | 100 | 0 | 3000 | 0 |  | 650 |  | 해제 | 해제 | 0 | 3000 | 0 |  | 650 |  | 해제 | 해제 | 해제 | 미정 | 미정 | 미정 | 미정 |  | 미정 | BT180180 | H
B43221 | 2018-01-22 | 2 | B |  | 15 | A | SCR420HB | 소입성보증강 | C2 | BM#2 | 1571 | 55 | 1605 | 1517 | 36 | 7600 |  | 3 | 0.28 | 18 |  | -0.76 | 1588 | 1605 | 0 | 14.28 |  | 35 | 28 | 61 | Y |  | 2018-01-22 11:03 | 80 | 1083 | 22 | 33 | 41 | 46 | 48 | 49 | 50 | 50 | 50 | 49 | 49 | 49 | 48 | 48 | 45 | 50 | 48 | 50 | -0.07 | Y | 30.02 | Y | -0.2 | [8 empty] | N | N | N | 130 | 0.51 | 60 | 101508 | 100510 | 7090 | 16300 | 17 | 1 |  | 2018-01-22 11:10 | 1588 | 104 |  | 17 |  | * 전공정 요청으로 감속주입 0.45 | [14 empty] | 94.38 | 100 | 0 | 0 | 0 |  | 450 | 300 | 선택 | 선택 | 0 | 0 | 0 |  | 450 | 300 | 선택 | 선택 | 해제 | 미정 | 미정 | 선택 | 미정 |  | 미정 | BT180180 | H
A43230 | 2018-01-22 | 1 | B | TUNDISH교체전 | 16 | A | SCR420HB | 소입성보증강 | C2 | BM#2 | 0 | 42 | 1610 | 1577 | 29 | 5700 |  | 3 | 0.25 | 19 |  | -1.31 | 1582 | 1612 | 0 | 16.62 |  | 32 | 62 | 41 | Y |  | 2018-01-22 12:05 | 74 | 1079 | 46 | 46 | 46 | 45 | 45 | 44 | 43 | 42 | 41 | 41 | 41 | 40 |  | 40 | 43 | 46 | 40 | 46 | -0.13 |  | 45.02 | Y | -0.2 | [8 empty] | N | N | N | 120 | 0.51 | 59 | 94006 | 98640 | 7010 | 2000 | 17 | 1 |  | 2018-01-22 12:06 | 1582 | 91 |  | 18 |  | * 주입말기 전공정 작업지연으로 감속주입 0.45 | 3DE759FC117A4D2CB06DCFB93EBCB26F | 8D2E8918DBC64B1E8AFC3145BDFC0A99 | 7F7147B0049F4CABB2B982F79F94FCBD | [11 empty] | 88.98 | 75 | 0 | 3000 | 0 |  | 450 | 300 | 선택 | 선택 | 0 | 3138 | 0 |  | 450 | 300 | 선택 | 선택 | 해제 | 미정 | 미정 | 선택 | 미정 |  | 미정 | BT180180 | H
A43231 | 2018-01-22 | 1 | C | TUNDISH교체 | 1 | A | SCR420HCS | 소입성보증강 | C | BM#2 | 1616 | 44 | 1636 | 1565 | 34 | 7100 |  | 3 | 0.25 | 20 |  | -1.67 | 1607 | 1649 | 0 | 18.42 |  | 21 | 26 | 199 | Y |  | 2018-01-22 13:22 | 96 | 1086 | -423 | -232 | 32 | 30 | 24 | 24 | 23 | 24 | 33 | 37 | 39 | 40 | 41 | 42 | 32 | 42 | 42 | 24 | 0 |  |  | Y | 0.2 |  | 2.74 | 2.74 | 1.84 |  |  |  |  | N | N | N | 150 | 0.52 | 55 | 152262 | 98030 | 2770 | 16000 | 16 | 2 | 10 | 2018-01-22 13:18 | 1607 | 122 |  | 28 |  | *T/D플럭스 120/15KG *롱노즐 실리부 부착 *수소 10분 측정값 기준치 초과, 생관통보 *연연주 혼탕부 성분확인 ID:307~309,407~409 | [14 empty] | 151.05 | 77.78 | 738 | 0 | 0 |  | 410 | 300 | 선택 | 선택 | 767 | 0 | 0 |  | 410 | 300 | 선택 | 선택 | 해제 | 미정 | 미정 | 미정 | 미정 |  | 미정 | BT180180 | H
A43232 | 2018-01-22 | 1 | C |  | 2 | A | SCR420HON | 소입성보증강 | C | BM#2 | 1648 | 40 | 1618 | 1586 | 29 | 5700 |  | 3 | 0.25 | 21 |  | -1.61 | 1576 | 1616 | 0 | 21.14 |  | 29 | 16 | 48 | Y |  | 2018-01-22 14:16 | 66 | 1080 | 41 | 34 | 32 | 31 | 30 | 29 | 29 | 28 | 27 | 27 | 26 |  |  | 26 | 31 | 32 | 26 | 0 | -0.15 |  | 40 | Y | -0.2 | [8 empty] | N | N | N | 140 | 0.55 | 53 | 42295 | 96220 | 7180 | 16900 | 16 | 2 |  | 2018-01-22 14:31 | 1576 | 121 |  | 33 |  | *연연주 혼탕부 성분확인 ID:301.401 | [14 empty] | 40.96 | 80 | 0 | 0 | 0 |  | 410 | 300 | 선택 | 선택 | 0 | 0 | 0 |  | 410 | 300 | 선택 | 선택 | 해제 | 미정 | 미정 | 선택 | 미정 |  | 미정 | BT180180 | H
A43233 | 2018-01-22 | 1 | C |  | 3 | B | SCR420HD | 소입성보증강 | C | BM#2 | 0 |  |  | 1535 | 0 | 6500 |  | 1 | 0.3 | 21 | [7 empty] | 18 | 45 | 179 | Y |  | 2018-01-22 16:55 |  | 1078 | 24 | 28 | 30 | 30 | 30 | 30 | 29 | 27 | 28 | 25 | 22 |  |  | 22 | 28 | 30 | 22 | 30 | -0.2 | Y | 40 | Y | -0.6 | [8 empty] | N | N | N | 130 | 0.55 | 54 | 93049 | 98630 | 13570 | 16100 | 16 | 2 |  | 2018-01-22 15:39 | 1570 | 121 |  | -72 |  | * C급 발생으로 강종 변경 SCR420HON → SCR420HD * C급 발생으로 래들 잔강 14톤 이월 | [14 empty] | 9304900 | 72.73 | 0 | 0 | 0 |  | 410 | 300 | 선택 | 선택 | 0 | 0 | 0 |  | 410 | 300 | 선택 | 선택 | 해제 | 미정 | 미정 | 선택 | 미정 |  | 미정 | BT180180 | C
B43225 | 2018-01-22 | 2 | C |  | 4 | A | SCR420HON | 소입성보증강 | C | BM#2 | 1545 | 54 | 1645 | 1534 | 47 | 9800 |  | 1 | 0.39 | 20 |  | 0 | 1583 | 1658 | 0 | 3.96 | 0 | 35 | 29 | 105 | Y |  | 2018-01-22 16:16 | 73 | 1090 | 19 | 33 | 37 | 40 | 39 | 38 | 38 | 36 | 36 | 35 | 34 | 32 | 30 | 30 | 35 | 40 | 30 | 0 | -0.22 | Y | 45 | Y | -0.4 | [8 empty] | N | N | N | 120 | 0.51 | 60 | 101508 | 99040 | 5010 | 15200 | 16 | 2 |  | 2018-01-22 16:30 | 1583 | 139 |  | 24 | 15 | *전공정 요청 감속주입 | [14 empty] | 98.46 | 75 | 0 | 0 | 0 |  | 410 | 300 | 선택 | 선택 | 0 | 0 | 0 |  | 410 | 300 | 선택 | 선택 | 해제 | 미정 | 선택 | 미정 | 미정 |  | 미정 | BT180180 | H
A43234 | 2018-01-22 | 1 | C | 연주시작 | 1 | A | AE1038M2 | 탄소강 | B | BM#1 | 1647 | 43 | 1634 | 1574 | 38 | 5400 |  | 3 | 0.32 | 15 |  | -2.09 | 1590 | 1630 | 10.89 | 0 |  | 12 | 18 | 85 | Y |  | 2018-01-22 16:29 | 93 | 1087 | 51 | 48 | 45 | 45 | 48 | [8 empty] | 48 | 47 | 48 | 48 | 0 | 0 |  |  | Y | 0.6 |  | 2.18 | 2.06 | [5 empty] | N | N | Y | 150 | 0.45 | 55 | 97218 | 91450 | 6840 | 15600 | 2 | 2 |  | 2018-01-22 17:00 | 1590 | 130 |  | 47 | 31 | *RH벳셀교체 전공정요청 HEAT내 20%이상 감속주입 ID: 106.206 |  | 5F3933E04B0E4A96B5058AFD93992263 | E7E43321D78C418E9BF48910937A0904 | [11 empty] | 98.75 | 100 | 700 | 0 | 0 |  | 650 |  | 해제 | 해제 | 700 | 0 | 0 |  | 650 |  | 해제 | 해제 | 해제 | 미정 | 미정 | 선택 | 미정 |  | 미정 | RB120.00 | C
B43226 | 2018-01-22 | 2 | C |  | 5 | A | SCR420HON | 소입성보증강 | C | BM#2 | 1615 | 61 | 1624 | 1547 | 43 | 9300 |  | 1 | 0.39 | 17 |  | 0 | 1579 | 1641 | 0 | 3.13 | 0 | 32 | 63 | 113 | Y |  | 2018-01-22 17:22 | 69 | 1098 | 26 | 32 | 35 | 36 | 36 | 35 | 34 | 33 | 32 | 30 | 29 | 26 | 25 | 25 | 32 | 36 | 25 | 0 | -0.24 | Y | 45 | Y | -0.2 | [8 empty] | N | N | N | 110 | 0.5 | 61 | 101508 | 101740 | 5140 |  | 16 | 2 |  | 2018-01-22 17:31 | 1579 | 137 |  | 21 |  | *전공정 요청 감속주입 | [14 empty] | 95.09 | 75 | 0 | 0 | 0 |  | 410 | 300 | 선택 | 선택 | 0 | 0 | 0 |  | 410 | 300 | 선택 | 선택 | 해제 | 미정 | 선택 | 미정 | 선택 | 4 | 미정 | BT180180 | H
A43235 | 2018-01-22 | 1 | C |  | 2 | A | AE1038M2 | 탄소강 | B | BM#1 | 1609 | 56 | 1620 | 1538 | 41 | 6600 |  | 1 | 0.38 | 16 |  | 0 | 1619 | 1619 | 1.19 | 0 | 0 | 21 | 27 | 64 | Y |  | 2018-01-22 17:54 | 122 | 1091 | 43 | 44 | 43 | 42 | 41 | 41 | 41 | 39 | 38 | 36 | 33 | 32 | 31 | 31 | 39 | 43 | 31 | 41 | -0.24 |  | 49.98 | Y | -0.2 | [8 empty] | N | N | N | 140 | 0.4 | 69 | 99360 | 90000 | 4990 | 16800 | 2 | 2 |  | 2018-01-22 17:58 |  | 126 |  | 18 |  | *RH벳셀교체 전공정요청 HEAT내 20%이상 감속주입 ID: 101~106.201~206 | [14 empty] | 104.59 | 100 | 0 | 0 | 300 |  | 650 |  | 해제 | 해제 | 0 | 0 | 300 |  | 650 |  | 해제 | 해제 | 해제 | 미정 | 선택 | 해제 | 미정 |  | 미정 | RB110.00 | C
B43227 | 2018-01-22 | 2 | C |  | 6 | A | SCR420HON | 소입성보증강 | C | BM#2 | 1633 | 55 | 1644 | 1566 | 35 | 7600 |  | 1 | 0.41 | 16 |  | 0 | 1633 | 1633 | 0 | 3.79 | 0 | 1 | 25 | 64 | Y |  | 2018-01-22 18:32 | 123 | 1095 | 22 | 30 | 34 | 36 | 36 | 35 | 35 | 34 | 33 | 32 | 31 | 29 | 27 | 27 | 32 | 36 | 27 | 0 | -0.2 | Y | 44.98 | Y | -0.4 | [8 empty] | N | N | N | 100 | 0.5 | 63 | 101508 | 102970 | 5150 | 16500 | 16 | 2 |  | 2018-01-22 18:39 | 1575 | 125 |  | 15 |  | *전공정 요청 감속주입 | [14 empty] | 93.17 | 75 | 0 | 0 | 0 |  | 410 | 300 | 선택 | 선택 | 0 | 0 | 0 |  | 410 | 300 | 선택 | 선택 | 해제 | 미정 | 선택 | 미정 | 미정 |  | 미정 | BT180180 | H
A43236 | 2018-01-22 | 1 | C |  | 3 | A | AE1038M2 | 탄소강 | B | BM#1 | 1580 | 42 | 1645 | 1555 | 36 | 5900 |  | 1 | 0.39 | 16 |  | 0 | 1632 | 1632 | 1.4 | 0 | 0 | 29 | 17 | 84 | Y |  | 2018-01-22 19:13 | 135 | 1092 | 27 | 32 | 39 | 43 | 44 | 45 | 43 | 42 | 39 | 38 | 38 | 36 | 35 | 31 | 38 | 45 | 31 | 0 | -0.31 | Y | 45 | Y | -0.4 | [8 empty] | N | N | N | 130 | 0.4 | 70 | 82800 | 89000 | 5100 | 15700 | 2 | 2 |  | 2018-01-22 19:18 | 1589 | 124 |  | 10 | 12 | *RH벳셀교체 전공정요청 HEAT내 20%이상 감속주입 ID: 101~105.201~205 | [14 empty] | 87.16 | 100 | 0 | 0 | 0 |  | 650 |  | 해제 | 해제 | 0 | 0 | 0 |  | 650 |  | 해제 | 해제 | 해제 | 미정 | 선택 | 해제 | 미정 |  | 미정 | RB080.00 | H
B43228 | 2018-01-22 | 2 | C |  | 7 | A | SCR420HON | 소입성보증강 | C | BM#2 | 1635 | 46 | 1664 | 1584 | 33 | 6900 |  | 1 | 0.41 | 17 |  | 0 | 1643 | 1643 | 0 | 4.01 | 0 | 31 | 4 | 66 | Y |  | 2018-01-22 19:40 | 133 | 1102 | 24 | 34 | 38 | 40 | 39 | 37 | 37 | 36 | 34 | 33 | 31 | 30 | 29 | 27 | 34 | 40 | 27 | 0 | -0.26 | Y | 50.02 | Y | -0.4 | [8 empty] | N | N | N | 150 | 0.42 | 66 | 95692 | 90010 | 5090 | 17200 | 16 | 2 |  | 2018-01-22 19:46 | 1585 | 123 |  | 12 |  | *전공정 요청 20%이상 감속주입,이상공정 등록 및 생관통보 | [14 empty] | 100.73 | 100 | 0 | 0 | 0 |  | 410 | 300 | 선택 | 선택 | 0 | 0 | 0 |  | 410 | 300 | 선택 | 선택 | 해제 | 미정 | 선택 | 미정 | 미정 |  | 미정 | BT180180 | H
A43237 | 2018-01-22 | 1 | C |  | 4 | A | AE1038M2 | 탄소강 | B | BM#1 | 1600 | 49 | 1634 | 1571 | 36 | 5800 |  | 1 | 0.39 | 16 |  | 0 | 1630 | 1630 | 1.27 | 0 | 0 | 18 | 46 | 83 | Y |  | 2018-01-22 20:38 | 133 | 1098 | 30 | 41 | 46 | 49 | 50 | 50 | 51 | 50 | 49 | 47 | 46 | 44 | 42 | 41 | 46 | 51 | 41 | 50 | -0.29 | Y | 35 | Y | -0.2 | [8 empty] | N | N | N | 120 | 0.45 | 67 | 83179 | 97000 | 4410 | 16100 | 2 | 2 |  | 2018-01-22 20:17 |  | 135 |  | -4 |  | 전공정요청 감속주입 | [14 empty] | 81.55 | 100 | 0 | 0 | 0 |  | 650 |  | 해제 | 해제 | 0 | 0 | 0 |  | 650 |  | 해제 | 해제 | 해제 | 미정 | 선택 | 미정 | 미정 |  | 미정 | RB080.00 | H
B43229 | 2018-01-22 | 2 | A |  | 8 | A | SCR420HON | 소입성보증강 | C | BM#2 | 1611 | 56 | 1646 | 1574 | 42 | 8300 |  | 1 | 0.41 | 17 |  | 0 | 1586 | 1645 | 0 | 3.72 | 0 | 35 | 30 | 60 | Y |  | 2018-01-22 20:50 | 76 | 1096 | 25 | 36 | 43 | 47 | 48 | 48 | 47 | 46 | 45 | 44 | 43 | 42 | 41 | 39 | 43 | 48 | 39 | 0 | -0.18 | Y | 50 | Y | -0.2 | [8 empty] | N | N | N | 140 | 0.47 | 70 | 92784 | 106950 | 5110 | 16200 | 16 | 2 |  | 2018-01-22 20:56 | 1586 | 127 |  | 11 |  | *전공정 요청 감속주입 | [14 empty] | 82.62 | 100 | 0 | 0 | 0 |  | 410 | 300 | 선택 | 선택 | 0 | 0 | 0 |  | 410 | 300 | 선택 | 선택 | 해제 | 미정 | 선택 | 미정 | 선택 | 8 | 미정 | BT180180 | H
A43238 | 2018-01-22 | 1 | A |  | 5 | A | AE1038M2 | 탄소강 | B | BM#1 | 1613 | 54 | 1623 | 1566 | 39 | 5600 |  | 1 | 0.38 | 16 |  | 0 | 1615 | 1615 | 2.48 | 0 | 0 | 12 | 19 | 57 | Y |  | 2018-01-22 21:24 | 118 | 1095 | 37 | 36 | 35 | 35 | 34 | 33 | 33 | 31 | 31 | 30 | 29 | 28 |  | 28 | 33 | 35 | 28 | 0 | -0.16 |  | 45.02 | Y | -0.2 | [8 empty] | N | N | N | 110 | 0.45 | 56 | 80668 | 82530 | 5080 | 14830 | 2 | 2 |  | 2018-01-22 21:23 |  | 141 |  | 19 |  | *전공정 지연으로 감속주입 | [14 empty] | 92.14 | 100 | 0 | 0 | 0 |  | 650 |  | 해제 | 해제 | 0 | 0 | 0 |  | 650 |  | 해제 | 해제 | 해제 | 미정 | 선택 | 미정 | 미정 |  | 미정 | RB110.00 | C
B43230 | 2018-01-22 | 2 | A |  | 9 | A | SCR420HON | 소입성보증강 | C | BM#2 | 1620 | 51 | 1634 | 1577 | 39 | 7700 |  | 1 | 0.42 | 18 |  | -2.88 | 1567 | 1635 | 0 | 3.68 | 0 | 32 | 64 | 69 | Y |  | 2018-01-22 22:01 | 57 | 1085 | 36 | 34 | 34 | 33 | 32 | 31 | 31 | 30 | 29 | 28 | 27 | 25 |  | 25 | 31 | 34 | 25 | 0 | -0.2 |  | 44.98 | Y | -0.4 | [8 empty] | N | N | N | 100 | 0.52 | 59 | 108248 | 102240 | 6770 | 17600 | 16 | 2 |  | 2018-01-22 22:08 | 1567 | 131 |  | 14 |  | *L/D잔강 6.5톤에 T/D내 슬러그 유입됨. 잔강 미이월 이상공정 등록 | [14 empty] | 99.31 | 100 | 0 | 0 | 0 |  | 410 | 300 | 선택 | 선택 | 0 | 0 | 0 |  | 410 | 300 | 선택 | 선택 | 해제 | 미정 | 선택 | 미정 | 미정 |  | 미정 | BT180180 | H
A43239 | 2018-01-22 | 1 | A | 잔강최소화전 | 6 | A | AE1038M2 | 탄소강 | B | BM#1 | 1575 | 48 | 1615 | 1533 | 38 | 6600 |  | 1 | 0.39 | 15 |  | -2.29 | 1561 | 1607 | 2.4 | 0.18 | 0 | 21 | 28 | 59 | Y |  | 2018-01-22 22:31 | 64 | 1081 | 24 | 32 | 35 | 37 | 36 | 36 | 36 | 35 | 34 | 31 | 31 | 29 |  | 29 | 33 | 37 | 29 | 36 | -0.2 | Y | 40.02 | Y | -0.4 | [8 empty] | N | N | N | 100 | 0.5 | 59 | 90148 | 98030 | 5010 | 3000 | 2 | 2 |  | 2018-01-22 22:34 | 1561 | 122 |  | 12 | [16 empty] | 87.52 | 100 | 0 | 3100 | 0 |  | 650 |  | 해제 | 해제 | 0 | 3100 | 0 |  | 650 |  | 해제 | 해제 | 해제 | 미정 | 선택 | 미정 | 미정 |  | 미정 | BT180180 | C
B43231 | 2018-01-22 | 2 | A | TUNDISH교체전 | 10 | A | SCR420HON | 소입성보증강 | C | BM#2 | 1590 | 68 | 1644 | 1557 | 42 | 8600 |  | 1 | 0.48 | 16 |  | -2.49 | 1576 | 1642 | 0 | 15.46 | 0 | 1 | 26 | 64 | Y |  | 2018-01-22 23:16 | 66 | 1089 | 22 | 33 | 37 | 40 | 41 | 41 | 41 | 40 | 39 | 39 | 37 | 36 | 34 | 34 | 37 | 41 | 34 | 41 | -0.19 | Y | 37.83 | Y | -0.4 | [8 empty] | N | N | N | 150 | 0.52 | 61 | 100398 | 103950 | -6070 | 2000 | 16 | 2 |  | 2018-01-22 23:07 | 1576 | 131 |  | 0 |  | *램핑다운중 T/D WEIGHT 맞지않아 TARE값 2톤 수정. | 70C25B8421074DED91126B116F533D07 | 475BDAE21C474F8B9249A6608C4B04AE | 3EFB6EF31FE943D4879EE9CF3CEF8DFC | [11 empty] | 92.96 | 100 | 0 | 3000 | 0 |  | 410 | 300 | 선택 | 선택 | 0 | 3000 | 0 |  | 410 | 300 | 선택 | 선택 | 해제 | 미정 | 선택 | 미정 | 미정 |  | 미정 | BT180180 | H
A43240 | 2018-01-22 | 1 | A | 잔강최소화 | 7 | B | AE15B36C2 | 합금강 | 보론강 | BM#1 | 1585 | 44 | 1628 | 1536 | 38 | 7100 |  | 3 | 0.31 | 21 |  | -1.69 | 1591 | 1633 | 9.48 | 2.43 |  | 29 | 18 | 52 | Y |  | 2018-01-22 23:20 | 93 | 1096 | 37 | 46 | 46 | 47 | 47 | 47 | 46 | 45 | 44 | 42 | 41 |  |  | 41 | 44 | 47 | 41 | 47 | -0.17 | Y | 35.02 | Y | -0.2 | [8 empty] | N | N | N | 150 | 0.49 | 59 | 97954 | 102660 | 1830 | 15800 | 2 | 2 |  | 2018-01-22 23:28 | 1591 | 127 |  | 35 | [16 empty] | 93.29 | 100 | 4000 | 0 | 0 |  | 300 |  | 선택 | 선택 | 4000 | 0 | 0 |  | 300 |  | 선택 | 선택 | 해제 | 미정 | 미정 | 미정 | 선택 |  | 미정 | RB170.00 | C
B43232 | 2018-01-22 | 2 | A | TUNDISH교체 | 1 | A | SCM440J | 합금강 | D4 | BM#2 | 1594 | 56 | 1666 | 1564 | 42 | 8700 |  | 1 | 0.41 | 21 |  | -2.34 | 1582 | 1656 | 2.49 | 0 | 0 | 31 | 5 | 66 | Y |  | 2018-01-23 00:08 | 87 | 1077 | -266 | -115 | 41 | 41 | 40 | 39 | 38 | 33 | 38 | 42 | 43 | 45 | 45 | 45 | 42 | 46 | 45 | 45 | -0.07 |  | 15.02 | Y | 0 |  | 2.58 | 2.52 | 1.44 |  |  |  |  | N | N | N | 150 | 0.46 | 61 | 84590 | 97430 | 7930 | 15200 | 8 | 1 |  | 2018-01-23 00:12 | 1588 | 148 |  | 37 |  | *턴디쉬 플럭스 120KG/15KG *슬리브 롱노즐 사용 *수소기준초과 10분 이상재 등록 | [14 empty] | 81.34 | 100 | 1000 | 0 | 0 |  | 650 | 1100 | 해제 | 해제 | 1000 | 0 | 0 |  | 650 | 1100 | 해제 | 해제 | 해제 | 미정 | 미정 | 미정 | 미정 |  | 미정 | BT180180 | H
A43241 | 2018-01-22 | 1 | A |  | 8 | A | AE15B36C2 | 합금강 | 보론강 | BM#1 | 1572 | 51 | 1601 | 1558 | 39 | 6900 |  | 3 | 0.32 | 20 |  | -1.42 | 1567 | 1601 | 12.61 | 0 |  | 18 | 47 | 65 | Y |  | 2018-01-23 00:31 | 69 | 1114 | 37 | 34 | 34 | 32 | 31 | 31 | 30 | 28 | 27 | 26 | 24 | 24 | 24 | 19 | 28 | 34 | 19 | 24 | -0.21 |  | 70 | Y | -0.4 | [8 empty] | N | N | N | 140 | 0.4 | 84 | 103224 | 112690 | 80 | 16820 | 2 | 2 |  | 2018-01-23 00:37 | 1567 | 121 |  | 27 |  | *Test 방안서 적용 *Sample채취 ID:103.203 | [14 empty] | 93.93 | 100 | 0 | 0 | 300 |  | 400 |  | 선택 | 선택 | 0 | 0 | 300 |  | 400 |  | 선택 | 선택 | 해제 | 미정 | 미정 | 미정 | 미정 |  | 미정 | RB120.00 | C
B43233 | 2018-01-22 | 2 | A |  | 2 | A | SCM440J | 합금강 | D4 | BM#2 | 1582 | 44 | 1647 | 1546 | 36 | 7500 |  | 1 | 0.39 | 16 |  | -2.68 | 1559 | 1631 | 3.31 | 0 | 0 | 35 | 31 | 63 | Y |  | 2018-01-23 01:40 | 64 | 1133 | 42 | 42 | 43 | 43 | 42 | 42 | 41 | 40 | 40 | 38 | 37 | 36 | 35 | 35 | 40 | 43 | 35 | 42 | -0.16 |  | 50.03 | Y | -0.2 | [8 empty] | N | N | N | 140 | 0.48 | 63 | 99124 | 100180 | 5880 | 15500 | 8 | 1 |  | 2018-01-23 01:32 | 1573 | 129 |  | 8 |  | *L/D WEIGHT 편차 발생으로 전공정 통보. | [14 empty] | 95.31 | 100 | 0 | 0 | 0 |  | 650 | 1100 | 해제 | 해제 | 0 | 0 | 0 |  | 650 | 1100 | 해제 | 해제 | 해제 | 미정 | 미정 | 미정 | 미정 |  | 미정 | RB080.00 | H
A43242 | 2018-01-22 | 1 | A |  | 9 | A | AE15B36C2 | 합금강 | 보론강 | BM#1 | 1580 | 41 | 1595 | 1535 | 38 | 6400 |  | 3 | 0.3 | 16 |  | -1.56 | 1571 | 1602 | 6.71 | 4.15 |  | 12 | 20 | 68 | Y |  | 2018-01-23 01:36 | 73 | 1124 | 15 | 19 | 21 | 23 | 23 | 24 | 22 | 22 | 20 | 18 | 19 | 18 | 16 | 14 | 19 | 24 | 14 | 0 | -0.18 | Y | 55.07 | Y | 0 | [8 empty] | N | N | N | 130 | 0.4 | 82 | 103224 | 107780 | 1100 | 15110 | 2 | 2 |  | 2018-01-23 01:43 | 1571 | 125 |  | 50 | 23 | *Test 방안서 적용 *Sample채취 ID:103.203 | [14 empty] | 94.88 | 100 | 0 | 0 | 300 |  | 400 |  | 선택 | 선택 | 0 | 0 | 300 |  | 400 |  | 선택 | 선택 | 해제 | 미정 | 미정 | 미정 | 미정 |  | 미정 | RB120.00 | C
B43234 | 2018-01-22 | 2 | A |  | 3 | A | SCM440J | 합금강 | D4 | BM#2 | 1598 | 41 | 1624 | 1544 | 34 | 6800 |  | 1 | 0.38 | 16 |  | -2.27 | 1559 | 1620 | 2.18 | 0 | 0 | 32 | 65 | 71 | Y |  | 2018-01-23 02:14 | 64 | 1144 | 31 | 34 | 34 | 37 | 37 | 36 | 35 | 34 | 33 | 32 | 31 | 30 | 29 | 29 | 33 | 37 | 29 | 34 | -0.18 | Y | 45 | Y | -0.2 | [8 empty] | N | N | N | 130 | 0.49 | 64 | 94063 | 102290 | 5790 | 14300 | 8 | 1 |  | 2018-01-23 02:20 | 1574 | 134 |  | 40 | [16 empty] | 87.1 | 100 | 0 | 0 | 0 |  | 650 | 1100 | 해제 | 해제 | 0 | 0 | 0 |  | 650 | 1100 | 해제 | 해제 | 해제 | 미정 | 미정 | 미정 | 미정 |  | 미정 | BT180180 | C
A43243 | 2018-01-22 | 1 | A | TUNDISH교체전 | 10 | A | AE15B36C2 | 합금강 | 보론강 | BM#1 | 1594 | 44 | 1604 | 1546 | 37 | 6300 |  | 3 | 0.31 | 15 |  | -1.56 | 1569 | 1598 | 6.49 | 0 |  | 21 | 29 | 77 | Y |  | 2018-01-23 02:42 | 71 | 1127 | 8 | 12 | 14 | 17 | 18 | 17 | 17 | 17 | 17 | 16 | 15 | 14 | 14 | 14 | 15 | 18 | 14 | 17 | -0.09 | Y | 44.98 | Y | 0 | [8 empty] | N | N | N | 120 | 0.5 | 69 | 113848 | 115380 | -2280 | 2000 | 2 | 2 |  | 2018-01-23 02:49 | 1569 | 151 |  | 71 |  |  |  | 2B8220EE306A4B6AAB7AFCB971BBD71E | 884A2032C05E47889275086380C2B3AC | FEC3188D4C434C7D8CC99BBA9813BDC2 | [10 empty] | 100.66 | 86.67 | 0 | 2950 | 0 |  | 300 |  | 선택 | 선택 | 0 | 2600 | 0 |  | 300 |  | 선택 | 선택 | 해제 | 미정 | 미정 | 미정 | 미정 |  | 미정 | RB120.00 | C
B43235 | 2018-01-22 | 2 | A |  | 4 | A | SCM440J | 합금강 | D4 | BM#2 | 1591 | 43 | 1664 | 1575 | 36 | 6900 |  | 1 | 0.4 | 21 |  | -2.35 | 1574 | 1657 | 3.26 | 0 | 0 | 23 | 1 | 21008 | Y |  | 2018-01-23 03:16 | 79 | 1278 | 23 | 39 | 48 | 51 | 54 | 55 | 55 | 55 | 54 | 54 | 53 | 52 | 50 | 50 | 49 | 55 | 50 | 55 | -0.14 | Y | 35 | Y | -0.4 |  |  |  | 0.76 |  |  |  |  | N | N | N | 120 | 0.47 | 62 | 102596 | 97310 | 3760 | 15200 | 8 | 1 |  | 2018-01-23 03:23 | 1598 | 140 |  | 45 |  | *대보수 L/D | [14 empty] | 101.28 | 100 | 0 | 0 | 0 |  | 650 | 1100 | 해제 | 해제 | 0 | 0 | 0 |  | 650 | 1100 | 해제 | 해제 | 해제 | 미정 | 미정 | 미정 | 미정 |  | 미정 | BT180180 | C
B43236 | 2018-01-22 | 2 | B |  | 5 | B | SCM440J | 합금강 | D4 | BM#2 | 1593 | 41 | 1647 | 1565 | 37 | 7500 |  | 1 | 0.39 | 16 |  | -2.23 | 1565 | 1633 | 1.72 | 0 | 0 | 31 | 6 | 35 | Y |  | 2018-01-23 04:30 | 70 | 1121 | 46 | 44 | 43 | 44 | 43 | 42 | 42 | 40 | 40 | 39 | 38 | 37 | 35 | 34 | 41 | 44 | 34 | 0 | -0.2 | Y | 50.03 | Y | -0.2 | [8 empty] | N | N | N | 110 | 0.48 | 67 | 103912 | 104550 | 1490 | 16200 | 8 | 1 | 10 | 2018-01-23 04:53 | 1575 | 145 |  | 37 | [16 empty] | 98.03 | 100 | 0 | 0 | 0 |  | 650 | 1100 | 해제 | 해제 | 0 | 0 | 0 |  | 650 | 1100 | 해제 | 해제 | 해제 | 미정 | 미정 | 미정 | 미정 |  | 미정 | RB190.00 | C
A43244 | 2018-01-22 | 1 | B | TUNDISH교체 | 1 | A | AE1055LS | 탄소강 | G-AE1055LS | BM#1 | 1582 | 46 | 1624 | 1529 | 40 | 6700 |  | 3 | 0.3 | 25 |  | -1.5 | 1573 | 1617 | 0 | 9.48 |  | 29 | 19 | 86 | Y |  | 2018-01-23 04:20 | 89 | 1095 | 11 | 18 | 17 | 24 | 27 | 29 | 31 | 32 | 32 | 33 | 33 |  |  | 33 | 27 | 33 | 33 | 0 | 0 |  | 5 | Y | 0 |  | 2.5 | 2.5 | 1.76 |  |  |  |  | N | N | M | 230 | 0.48 | 55 | 84590 | 88930 | 7080 | 14600 | 6 | 1 |  | 2018-01-23 04:28 | 1573 | 166 |  | 66 | 20 | *T/D가열온도:자동-1373`.수동건-1362`.STR#1:966.STR#2:981.T/D FLUX 유:15,용:225 *수소기준초과 이상재ID:101.102.201.202 | [14 empty] | 87.75 | 100 | 1500 | 0 | 0 |  | 400 |  | 선택 | 해제 | 1500 | 0 | 0 |  | 400 |  | 선택 | 해제 | 해제 | 미정 | 미정 | 선택 | 선택 |  | 미정 | BT180180 | H
A43245 | 2018-01-22 | 1 | B |  | 2 | A | AE1055LS | 탄소강 | G-AE1055LS | BM#1 | 1595 | 42 | 1600 | 1529 | 35 | 5900 |  | 3 | 0.29 | 25 |  | -1.47 | 1566 | 1609 | 0 | 11.98 |  | 18 | 48 | 78 | Y |  | 2018-01-23 05:32 | 82 | 1127 | 31 | 30 | 32 | 31 | 32 | 33 | 32 | 33 | 32 | 31 | 29 | 28 |  | 28 | 31 | 33 | 28 | 32 | -0.17 | Y | 30 | Y | -0.2 | [8 empty] | N | N | Y | 220 | 0.5 | 57 | 84590 | 94320 | 7060 | 14900 | 6 | 1 |  | 2018-01-23 05:37 | 1566 | 137 |  | 52 | 19 | [15 empty] | 83.46 | 100 | 0 | 0 | 0 |  | 400 |  | 선택 | 해제 | 0 | 0 | 0 |  | 400 |  | 선택 | 해제 | 해제 | 미정 | 미정 | 선택 | 미정 |  | 미정 | BT180180 | H
B43237 | 2018-01-22 | 2 | B |  | 6 | A | SCM440 | 합금강 | D | BM#2 | 1601 | 49 | 1646 | 1556 | 43 | 7700 |  | 1 | 0.39 | 20 |  | -2.47 | 1561 | 1635 | 0 | 7.67 | 0 | 35 | 32 | 29 | Y |  | 2018-01-23 05:27 | 65 | 1138 | 30 | 31 | 35 | 37 | 38 | 39 | 39 | 38 | 37 | 36 | 35 | 34 | 33 | 31 | 35 | 39 | 31 | 0 | -0.2 | Y | 40.02 | Y | -0.4 |  |  |  | 0.72 |  |  |  |  | N | N | Y | 100 | 0.47 | 66 | 151530 | 102200 | 300 | 15000 | 8 | 1 | 20 | 2018-01-23 05:29 | 1573 | 153 |  | 48 | [16 empty] | 147.91 | 100 | 0 | 0 | 0 |  | 650 | 400 | 해제 | 해제 | 0 | 0 | 0 |  | 650 | 400 | 해제 | 해제 | 해제 | 미정 | 미정 | 미정 | 미정 |  | 미정 | RB240.00 | C
B43238 | 2018-01-22 | 2 | B |  | 7 | B | AE4140Q | 합금강 | D4 | BM#2 | 1622 | 39 | 1644 | 1575 | 34 | 6600 |  | 1 | 0.41 | 19 |  | -2.6 | 1570 | 1648 | 5.12 | 0 | 0 | 32 | 66 | 35 | Y |  | 2018-01-23 06:49 | 76 | 1140 | 30 | 36 | 39 | 41 | 42 | 42 | 41 | 40 | 39 | 38 | 37 | 35 |  | 35 | 38 | 42 | 35 | 0 | -0.2 | Y | 35.02 | Y | -0.4 |  |  |  | 0.62 |  |  |  |  | N | N | N | 150 | 0.47 | 58 | 46882 | 91290 | 1340 | 14800 | 8 | 1 | 30 | 2018-01-23 06:57 | 1570 | 150 |  | 35 | 20 | [15 empty] | 50.68 | 100 | 0 | 0 | 0 |  | 650 | 1100 | 선택 | 선택 | 0 | 0 | 0 |  | 650 | 1100 | 선택 | 선택 | 선택 | 미정 | 미정 | 미정 | 미정 |  | 미정 | RB105.00 | C
A43246 | 2018-01-22 | 1 | B |  | 3 | A | AE1055LS | 탄소강 | G-AE1055LS | BM#1 | 1585 | 41 | 1599 | 1535 | 32 | 5200 |  | 3 | 0.29 | 25 |  | -1.63 | 1548 | 1596 | 0 | 12.55 |  | 12 | 21 | 57 | Y |  | 2018-01-23 06:41 | 64 | 1121 | 25 | 25 | 25 | 25 | 25 | 24 | 24 | 23 | 22 | 21 | 21 | 19 | 18 | 18 | 23 | 25 | 18 | 25 | -0.14 |  | 50 | Y | -0.2 | [8 empty] | N | N | Y | 210 | 0.5 | 60 | 101508 | 95550 | 7010 | 15100 | 6 | 1 |  | 2018-01-23 07:00 | 1548 | 121 |  | 42 | 11 | [15 empty] | 99.03 | 100 | 0 | 0 | 0 |  | 400 |  | 선택 | 해제 | 0 | 0 | 0 |  | 400 |  | 선택 | 해제 | 해제 | 미정 | 미정 | 선택 | 미정 |  | 미정 | BT180180 | H
A43247 | 2018-01-23 | 1 | B |  | 4 | A | AE1055LS | 탄소강 | G-AE1055LS | BM#1 | 1652 | 40 | 1601 | 1587 | 24 | 3900 |  | 3 | 0.29 | 25 |  | -1.4 | 1547 | 1588 | 0 | 12.8 |  | 21 | 30 | 54 | Y |  | 2018-01-23 07:46 | 63 | 1083 | 17 | 23 | 28 | 31 | 32 | 32 | 32 | 31 | 31 | 31 | 30 | 29 |  | 29 | 29 | 32 | 29 | 32 | -0.08 | Y | 34.98 | Y | -0.2 | [8 empty] | N | N | Y | 200 | 0.5 | 59 | 101508 | 97330 | 7110 | 15700 | 6 | 1 |  | 2018-01-23 08:04 | 1547 | 122 |  | 37 | [16 empty] | 97.32 | 100 | 0 | 0 | 0 |  | 400 |  | 선택 | 해제 | 0 | 0 | 0 |  | 400 |  | 선택 | 해제 | 해제 | 미정 | 미정 | 선택 | 미정 |  | 미정 | BT180180 | H
B43239 | 2018-01-22 | 2 | B |  | 8 | A | AE4140Q | 합금강 | D4 | BM#2 | 1609 | 59 | 1626 | 1567 | 40 | 8100 |  | 1 | 0.38 | 20 |  | -1.87 | 1573 | 1633 | 3.08 | 0 | 0 | 23 | 2 | 35 | Y |  | 2018-01-23 07:56 | 79 | 1086 | 30 | 40 | 44 | 47 | 48 | 48 | 48 | 47 | 46 | 46 | 44 | 44 | 44 | 42 | 44 | 48 | 42 | 48 | -0.15 | Y | 40.25 | Y | -0.4 |  |  |  | 0.79 |  |  |  |  | N | N | N | 140 | 0.47 | 61 | 97057 | 95930 | 5090 | 14700 | 8 | 1 |  | 2018-01-23 07:59 | 1573 | 148 |  | 29 | [16 empty] | 96.1 | 100 | 0 | 0 | 0 |  | 650 | 1100 | 선택 | 선택 | 0 | 0 | 0 |  | 650 | 1100 | 선택 | 선택 | 선택 | 미정 | 미정 | 미정 | 미정 |  | 미정 | RB110.00 | C
A43248 | 2018-01-23 | 1 | B |  | 5 | A | AE1055LS | 탄소강 | G-AE1055LS | BM#1 | 1616 | 40 | 1594 | 1572 | 29 | 4800 |  | 3 | 0.29 | 25 |  | -1.59 | 1558 | 1605 | 0 | 12.58 |  | 31 | 7 | 54 | Y |  | 2018-01-23 08:50 | 74 | 1082 | 28 | 35 | 40 | 42 | 43 | 44 | 44 | 44 | 43 | 42 | 42 | 42 | 41 | 41 | 41 | 44 | 41 | 44 | -0.08 | Y | 35 | Y | -0.2 | [8 empty] | N | N | Y | 190 | 0.5 | 63 | 101508 | 98800 | 6980 | 15400 | 6 | 1 |  | 2018-01-23 09:12 | 1558 | 126 |  | 34 |  | * 전기로 전극절손 감속주입 *정속유지강종 감속주입 이상재ID:105.106.205.206 | [14 empty] | 95.4 | 100 | 0 | 0 | 0 |  | 400 |  | 선택 | 해제 | 0 | 0 | 0 |  | 400 |  | 선택 | 해제 | 해제 | 미정 | 미정 | 선택 | 미정 |  | 미정 | BT180180 | H
B43240 | 2018-01-23 | 2 | B |  | 9 | A | AE4140Q | 합금강 | D4 | BM#2 | 1604 | 47 | 1635 | 1555 | 32 | 6700 |  | 1 | 0.38 | 19 |  | -2.25 | 1568 | 1633 | 3.62 | 0 | 0 | 28 | 1 | 12043 | Y |  | 2018-01-23 09:07 | 74 | 1236 | 38 | 42 | 44 | 45 | 45 | 44 | 43 | 42 | 41 | 39 | 38 | 36 | 34 | 34 | 41 | 45 | 34 | 0 | -0.24 | Y | 45.02 | Y | -0.4 |  |  |  | 0.88 |  |  |  |  | N | N | Y | 130 | 0.47 | 62 | 94086 | 97030 | 3470 | 15700 | 8 | 1 | 10 | 2018-01-23 09:08 | 1568 | 132 |  | 23 | 42 | * T/D 델타티 높아 준빅사이즈에서 사이즈 변경 요청 하였으나 생산관리에서 빅사이즈 조건으로 작업 요청 함. | [14 empty] | 93.66 | 100 | 0 | 0 | 0 |  | 650 | 1100 | 선택 | 선택 | 0 | 0 | 0 |  | 650 | 1100 | 선택 | 선택 | 선택 | 미정 | 미정 | 미정 | 미정 |  | 미정 | RB220.00 | C
A43249 | 2018-01-23 | 1 | B |  | 6 | A | AE1055LS | 탄소강 | G-AE1055LS | BM#1 | 1610 | 41 | 1601 | 1554 | 30 | 5000 |  | 3 | 0.29 | 25 |  | -1.65 | 1553 | 1601 | 0 | 12.63 |  | 18 | 49 | 34 | Y |  | 2018-01-23 09:53 | 69 | 1090 | 40 | 37 | 35 | 35 | 33 | 33 | 34 | 33 | 32 | 31 | 30 | 29 | 29 | 29 | 33 | 35 | 29 | 33 | -0.12 | Y | 50.02 | Y | 0 | [8 empty] | N | N | Y | 180 | 0.47 | 63 | 101508 | 96670 | 7070 | 15300 | 6 | 1 |  | 2018-01-23 10:05 | 1553 | 121 |  | 35 |  | * 전기로 전극절손 감속주입 *정속유지강종 감속주입 이상재ID:101~106.201~206 | [14 empty] | 97.93 | 100 | 0 | 0 | 0 |  | 400 |  | 선택 | 해제 | 0 | 0 | 0 |  | 400 |  | 선택 | 해제 | 해제 | 미정 | 미정 | 선택 | 미정 |  | 미정 | BT180180 | H
B43241 | 2018-01-23 | 2 | B | TUNDISH교체전 | 10 | A | AE4140Q | 합금강 | D4 | BM#2 | 1624 | 42 | 1637 | 1586 | 32 | 6200 |  | 1 | 0.38 | 22 |  | -2.15 | 1555 | 1628 | 3.51 | 0 | 0 | 35 | 33 | 44 | Y |  | 2018-01-23 10:02 | 61 | 1075 | 32 | 33 | 33 | 34 | 33 | 33 | 31 | 31 | 29 | 27 | 27 | 25 |  | 25 | 31 | 34 | 25 | 33 | -0.23 | Y | 39.98 | Y | -0.4 |  |  |  | 0.66 |  |  |  |  | N | N | N | 120 | 0.47 | 64 | 101382 | 99020 | 30 | 2000 | 8 | 1 | 20 | 2018-01-23 10:06 | 1555 | 136 |  | 33 |  |  | 86E207383F9347109A74C4AE2C8C70C1 | 909FE7BD79D54E8DB87F6C94D2824D42 | DFBE8CC561FF4DD58CBAE99AA41CBDE0 | [11 empty] | 102.35 | 100 | 0 | 2650 | 0 |  | 650 | 1100 | 선택 | 선택 | 0 | 2800 | 0 |  | 650 | 1100 | 선택 | 선택 | 선택 | 미정 | 미정 | 미정 | 미정 |  | 미정 | RB130.00 | C
A43250 | 2018-01-23 | 1 | B |  | 7 | A | AE1055LS | 탄소강 | G-AE1055LS | BM#1 | 1555 | 47 | 1583 | 1529 | 36 | 6100 |  | 3 | 0.29 | 25 |  | -1.43 | 1560 | 1602 | 0 | 12.69 |  | 12 | 22 | 52 | Y |  | 2018-01-23 10:58 | 76 | 1085 | 28 | 32 | 35 | 37 | 36 | 38 | 37 | 35 | 35 | 36 | 33 | 34 | 35 | 35 | 35 | 38 | 33 | 35 | -0.2 | Y | 25 | Y | 0.2 | [8 empty] | N | N | Y | 230 | 0.48 | 63 | 84590 | 95830 | 7060 | 15500 | 6 | 1 |  | 2018-01-23 11:05 | 1560 | 126 |  | 35 |  | * 전기로 전극절손 감속주입 *정속유지강종 감속주입 이상재ID:101~104.201~204 | [14 empty] | 82.25 | 100 | 0 | 0 | 0 |  | 400 |  | 선택 | 해제 | 0 | 0 | 0 |  | 400 |  | 선택 | 해제 | 해제 | 미정 | 미정 | 선택 | 미정 |  | 미정 | BT180180 | H
B43242 | 2018-01-23 | 2 | B | TUNDISH교체 | 1 | A | SM35CH | 탄소강 | B | BM#2 | 1606 | 52 | 1625 | 1515 | 39 | 8100 |  | 1 | 0.38 | 21 |  | -2.45 | 1583 | 1650 | 2.74 | 0 | 0 | 32 | 67 | 43 | Y |  | 2018-01-23 11:15 | 82 | 1075 | -189 | 20 | 19 | 17 | 18 | 25 | 28 | 31 | 32 | 34 | 34 | 35 | 34 | 34 | 23 | 35 | 34 | 34 | 0 |  | 5 | Y | -0.2 |  | 1.62 | 1.62 | [5 empty] | N | N | N | 150 | 0.48 | 57 | 93049 | 97380 | 3600 | 13900 | 18 | 2 | 10 | 2018-01-23 11:29 | 1583 | 164 |  | 53 |  | * T/D 용강량 실측:1150mm / 17.3 TON TARE값 수정 함. * T/D FLUX 용탕부: 120 KG / 유탕부: 15KG 투입 * 슬리브 롱노즐( Y자형 ) 사용 * 침적노즐 단조정시 T/D WEIGHT 0.6 TON 헌팅 함. * 후 HEAT L/D 강제 랜싱 ID: 305,406 | [14 empty] | 92.04 | 100 | 1100 | 0 | 0 |  | 650 | 400 | 해제 | 해제 | 1000 | 0 | 0 |  | 650 | 400 | 해제 | 해제 | 해제 | 미정 | 미정 | 미정 | 미정 |  | 미정 | BT180180 | H
A43251 | 2018-01-23 | 1 | B |  | 8 | A | AE1055LS | 탄소강 | G-AE1055LS | BM#1 | 1575 | 40 | 1580 | 1522 | 31 | 5200 |  | 3 | 0.3 | 25 |  | -1.27 | 1543 | 1580 | 0 | 13.08 |  | 21 | 31 | 70 | Y |  | 2018-01-23 12:23 | 59 | 1082 | 34 | 32 | 32 | 32 | 32 | 31 | 31 | 30 | 28 | 27 | 27 | 27 | 28 | 28 | 30 | 32 | 27 | 32 | -0.11 | Y | 45 | Y | 0.2 | [8 empty] | N | N | Y | 220 | 0.5 | 62 | 152262 | 102380 | 7000 | 14000 | 6 | 1 |  | 2018-01-23 12:31 | 1543 | 89 |  | 15 | 15 | *유사강종 연연주 혼탕부 성분 확인 ID:107~109.207~209 | [14 empty] | 139.24 | 100 | 0 | 0 | 0 |  | 400 |  | 선택 | 해제 | 0 | 0 | 0 |  | 400 |  | 선택 | 해제 | 해제 | 미정 | 미정 | 선택 | 미정 |  | 미정 | BT180180 | H
B43243 | 2018-01-23 | 2 | D |  | 2 | A | SM35CH | 탄소강 | B | BM#2 | 1633 | 45 | 1594 | 1516 | 38 | 7600 |  | 1 | 0.4 | 17 |  | 0 | 1566 | 1627 | 3.36 | 0 | 0 | 23 | 3 | 55 | N | 1 | 2018-01-23 12:26 | 65 | 1081 | 30 | 26 | 25 | 24 | 24 | 23 | 23 | 22 | 21 | 20 | 18 | 17 |  | 17 | 22 | 25 | 17 | 0 | -0.18 |  | 45 | Y | -0.2 | [8 empty] | N | N | N | 140 | 0.52 | 54 | 93049 | 94030 | 3870 | 15000 | 18 | 2 | 30 | 2018-01-23 12:25 | 1566 | 152 |  | 43 | 17 | * L/D 강제 랜싱 ID: 301,401 | [14 empty] | 95.09 | 100 | 0 | 0 | 0 |  | 650 | 400 | 해제 | 해제 | 0 | 0 | 0 |  | 650 | 400 | 해제 | 해제 | 해제 | 미정 | 미정 | 미정 | 미정 |  | 미정 | BT180180 | C
A43252 | 2018-01-23 | 1 | D |  | 9 | A | P-AE1055LS | 탄소강 | G-AE1055LS | BM#1 | 1598 | 41 | 1583 | 1538 | 36 | 5100 |  | 3 | 0.3 | 25 |  | -1.35 | 1549 | 1588 | 0 | 12.31 |  | 31 | 8 | 68 | Y |  | 2018-01-23 13:24 | 64 | 1080 | 34 | 37 | 40 | 38 | 38 | 38 | 37 | 37 | 36 | 36 | 36 | 36 |  | 36 | 37 | 40 | 36 | 38 | -0.09 |  | 44.98 | Y | 0 | [8 empty] | N | N | Y | 210 | 0.48 | 64 | 50754 | 101640 | 7090 | 15300 | 6 | 1 |  | 2018-01-23 13:30 | 1549 | 95 |  | 18 |  | *유사강종 연연주 혼탕부 성분 확인 ID:101.201 | [14 empty] | 46.44 | 100 | 0 | 0 | 0 |  | 650 |  | 선택 | 해제 | 0 | 0 | 0 |  | 650 |  | 선택 | 해제 | 해제 | 미정 | 미정 | 선택 | 미정 |  | 미정 | BT180180 | H
B43244 | 2018-01-23 | 2 | D |  | 3 | A | SM35C | 탄소강 | B | BM#2 | 1590 | 45 | 1646 | 1554 | 32 | 6400 |  | 1 | 0.43 | 17 |  | -2.16 | 1576 | 1640 | 2.63 | 0 | 0 | 28 | 2 | 48 | Y |  | 2018-01-23 13:22 | 75 | 1088 | 25 | 32 | 34 | 36 | 35 | 34 | 34 | 32 | 31 | 30 | 29 |  |  | 29 | 32 | 36 | 29 | 34 | -0.17 | Y | 40 | Y | -0.2 | [8 empty] | N | N | N | 130 | 0.5 | 60 | 96024 | 99360 | 950 | 15000 | 18 | 2 | 40 | 2018-01-23 13:26 | 1576 | 145 |  | 43 | [16 empty] | 95.83 | 100 | 0 | 0 | 0 |  | 650 | 400 | 해제 | 해제 | 0 | 0 | 0 |  | 650 | 400 | 해제 | 해제 | 해제 | 미정 | 미정 | 미정 | 미정 |  | 미정 | RB180.00 | C
A43253 | 2018-01-23 | 1 | D |  | 10 | A | P-AE1055LS | 탄소강 | G-AE1055LS | BM#1 | 1601 | 40 | 1598 | 1541 | 29 | 4700 |  | 3 | 0.29 | 25 |  | -1.52 | 1554 | 1598 | 0 | 12.39 |  | 18 | 50 | 71 | Y |  | 2018-01-23 14:20 | 69 | 1078 | 34 | 35 | 37 | 37 | 37 | 37 | 36 | 35 | 34 | 34 | 32 | 32 | 32 | 32 | 35 | 37 | 32 | 37 | -0.1 |  | 50.02 | Y | 0 | [8 empty] | N | N | Y | 200 | 0.48 | 65 | 101508 | 101260 | 7010 | 16600 | 6 | 1 |  | 2018-01-23 14:31 | 1554 | 102 |  | 29 | [16 empty] | 93.21 | 100 | 0 | 0 | 0 |  | 650 |  | 선택 | 해제 | 0 | 0 | 0 |  | 650 |  | 선택 | 해제 | 해제 | 미정 | 미정 | 선택 | 미정 |  | 미정 | BT180180 | H
B43245 | 2018-01-23 | 2 | D |  | 4 | A | SM35C | 탄소강 | B | BM#2 | 1610 | 60 |  | 1550 | 0 | 6300 |  | 1 | 0.38 | 16 |  | -1.89 | 1570 | 1615 | 1.01 | 0 | 0 | 35 | 34 | 43 | Y |  | 2018-01-23 14:25 | 69 | 1077 | 24 | 28 | 31 | 33 | 33 | 34 | 34 | 34 | 32 | 31 | 30 | 28 |  | 28 | 31 | 34 | 28 | 34 | -0.2 | Y | 30 | Y | -0.4 | [8 empty] | N | N | N | 120 | 0.5 | 58 | 96024 | 97410 | 2660 | 15900 | 18 | 2 | 10 | 2018-01-23 14:54 | 1570 | 148 |  | 44 | [16 empty] | 96.02 | 100 | 0 | 0 | 0 |  | 650 | 400 | 해제 | 해제 | 0 | 0 | 0 |  | 650 | 400 | 해제 | 해제 | 해제 | 미정 | 미정 | 미정 | 미정 |  | 미정 | RB160.00 | C
A43254 | 2018-01-23 | 1 | D |  | 11 | B | P-AE1055LS | 탄소강 | G-AE1055LS | BM#1 | 1659 | 40 | 1593 | 1580 | 29 | 2900 |  | 3 | 0.3 | 26 |  | -1.52 | 1546 | 1593 | 0 | 18.94 |  | 12 | 23 | 75 | Y |  | 2018-01-23 15:24 | 61 | 1086 | 31 | 31 | 31 | 32 | 32 | 32 | 31 | 31 | 31 | 31 | 29 | 29 |  | 29 | 31 | 32 | 29 | 32 | -0.07 | Y | 39.97 | Y | 0 | [8 empty] | N | N | Y | 190 | 0.48 | 60 | 84590 | 88950 | 7100 | 15300 | 6 | 1 |  | 2018-01-23 15:31 | 1546 | 109 |  | 31 | [16 empty] | 87.66 | 100 | 0 | 0 | 0 |  | 650 |  | 선택 | 해제 | 0 | 0 | 0 |  | 650 |  | 선택 | 해제 | 해제 | 미정 | 미정 | 선택 | 미정 |  | 미정 | BT180180 | H
B43246 | 2018-01-23 | 2 | D |  | 5 | A | SM35C | 탄소강 | B | BM#2 | 1571 | 41 | 1644 | 1555 | 33 | 6300 |  | 1 | 0.37 | 19 |  | -1.96 | 1570 | 1628 | 1.98 | 0 | 0 | 32 | 68 | 32 | Y |  | 2018-01-23 15:40 | 69 | 1087 | 22 | 30 | 33 | 35 | 36 | 36 | 36 | 35 | 34 | 33 | 32 | 30 |  | 30 | 33 | 36 | 30 | 36 | -0.17 | Y | 35.02 | Y | -0.4 | [8 empty] | N | N | N | 110 | 0.5 | 57 | 93569 | 94170 | 4950 | 17600 | 18 | 2 | 20 | 2018-01-23 15:40 | 1570 | 130 |  | 29 | [16 empty] | 94.51 | 100 | 0 | 0 | 0 |  | 650 | 400 | 해제 | 해제 | 0 | 0 | 0 |  | 650 | 400 | 해제 | 해제 | 해제 | 미정 | 미정 | 미정 | 미정 |  | 미정 | RB110.00 | C
A43255 | 2018-01-23 | 1 | D |  | 12 | A | P-AE1055LS | 탄소강 | G-AE1055LS | BM#1 | 1616 | 41 | 1590 | 1574 | 38 | 4100 |  | 3 | 0.3 | 26 |  | -1.38 | 1550 | 1590 | 0 | 18.98 |  | 21 | 32 | 80 | Y |  | 2018-01-23 16:24 | 65 | 1087 | 26 | 27 | 30 | 32 | 33 | 33 | 32 | 31 | 30 | 30 | 28 | 27 | 26 | 27 | 30 | 33 | 26 | 30 | -0.17 | Y | 40 | Y | 0.2 | [8 empty] | N | N | Y | 180 | 0.48 | 68 | 101508 | 105880 | 7080 | 16000 | 6 | 1 |  | 2018-01-23 16:30 | 1550 | 111 |  | 32 |  | *롱노즐 내부 지금융착으로 5회 사용후 교체 | [14 empty] | 89.39 | 100 | 0 | 0 | 0 |  | 650 |  | 선택 | 해제 | 0 | 0 | 0 |  | 650 |  | 선택 | 해제 | 해제 | 미정 | 미정 | 선택 | 선택 | 5 | 미정 | BT180180 | H
B43247 | 2018-01-23 | 2 | D |  | 6 | A | SM35C | 탄소강 | B | BM#2 | 1611 | 36 | 1626 | 1574 | 25 | 4600 |  | 1 | 0.37 | 16 |  | -2.11 | 1569 | 1613 | 1.03 | 0 | 0 | 23 | 4 | 40 | Y |  | 2018-01-23 16:22 | 68 | 1086 | 27 | 26 | 26 | 27 | 27 | 27 | 26 | 24 | 23 | 23 | 21 | 19 | 19 | 19 | 25 | 27 | 19 | 27 | -0.2 | Y | 40.65 | Y | 0 | [8 empty] | N | N | N | 100 | 0.51 | 59 | 108596 | 99280 | 810 | 16600 | 18 | 2 | 30 | 2018-01-23 17:03 | 1569 | 125 |  | 47 | [16 empty] | 108.6 | 100 | 0 | 0 | 0 |  | 650 | 400 | 해제 | 해제 | 0 | 0 | 0 |  | 650 | 400 | 해제 | 해제 | 해제 | 미정 | 미정 | 미정 | 미정 |  | 미정 | RB140.00 | C
A43256 | 2018-01-23 | 1 | D |  | 13 | A | P-AE1055LS | 탄소강 | G-AE1055LS | BM#1 | 1609 | 40 | 1591 | 1564 | 23 | 3700 |  | 3 | 0.3 | 25 |  | -1.53 | 1547 | 1591 | 0 | 17.7 |  | 31 | 9 | 72 | Y |  | 2018-01-23 17:17 | 62 | 1086 | 26 | 26 | 25 | 25 | 24 | 23 | 21 | 21 | 20 | 21 | 20 | 19 | 20 | 20 | 22 | 25 | 19 | 21 | -0.13 | Y | 45.02 | Y | 0.2 | [8 empty] | N | N | Y | 230 | 0.48 | 64 | 101508 | 96550 | 7060 | 15100 | 6 | 1 |  | 2018-01-23 17:26 | 1547 | 121 |  | 49 | [16 empty] | 97.46 | 100 | 0 | 0 | 0 |  | 650 |  | 선택 | 해제 | 0 | 0 | 0 |  | 650 |  | 선택 | 해제 | 해제 | 미정 | 미정 | 선택 | 미정 |  | 미정 | BT180180 | H
B43248 | 2018-01-23 | 2 | D |  | 7 | A | SM35C | 탄소강 | B | BM#2 | 1651 | 35 | 1646 | 1584 | 29 | 4800 |  | 1 | 0.36 | 18 |  | -2.44 | 1571 | 1629 | 1.35 | 0 | 0 | 28 | 3 | 35 | Y |  | 2018-01-23 17:41 | 70 | 1086 | 17 | 23 | 28 | 31 | 32 | 32 | 32 | 31 | 31 | 29 | 28 | 27 | 25 | 25 | 28 | 32 | 25 | 32 | -0.18 | Y | 39.98 | Y | -0.4 | [8 empty] | N | N | N | 150 | 0.46 | 62 | 95669 | 92090 | 790 | 14900 | 18 | 2 | 40 | 2018-01-23 17:42 | 1571 | 123 |  | 29 | [16 empty] | 102.87 | 100 | 0 | 0 | 0 |  | 650 | 600 | 해제 | 해제 | 0 | 0 | 0 |  | 650 | 600 | 해제 | 해제 | 해제 | 미정 | 미정 | 미정 | 미정 |  | 미정 | RB170.00 | C
A43257 | 2018-01-23 | 1 | D | TUNDISH교체전 | 14 | B | P-AE1055LS | 탄소강 | G-AE1055LS | BM#1 | 1591 | 49 | 1584 | 1548 | 29 | 4800 |  | 3 | 0.29 | 26 |  | -1.23 | 1548 | 1584 | 1.28 | 18.89 |  | 18 | 51 | 46 | Y |  | 2018-01-23 18:32 | 63 | 1086 | 18 | 20 | 24 | 26 | 27 | 27 | 26 | 26 | 24 | 24 | 24 | 23 |  | 23 | 24 | 27 | 23 | 26 | -0.07 | Y | 34.97 | Y | -0.2 | [8 empty] | N | N | M | 220 | 0.48 | 59 | 98730 | 95580 | 7620 | 1500 | 6 | 1 |  | 2018-01-23 18:40 | 1548 | 127 |  | 39 |  |  | AE198AA30E2E4D6F876EAED571CF637B | E2D444CC148543B98A966B2EE8142C9E |  | 70F67BE6AB79421E8DB8781CB0DFF5DA | [10 empty] | 95.67 | 100 | 0 | 3500 | 0 |  | 650 |  | 선택 | 해제 | 0 | 3500 | 0 |  | 650 |  | 선택 | 해제 | 해제 | 미정 | 미정 | 선택 | 미정 |  | 미정 | BT180180 | H
B43249 | 2018-01-23 | 2 | D |  | 8 | A | SM35C | 탄소강 | B | BM#2 | 1553 | 42 | 1634 | 1564 | 33 | 6300 |  | 1 | 0.37 | 18 |  | -2.19 | 1579 | 1626 | 1.04 | 0 | 0 | 35 | 35 | 46 | Y |  | 2018-01-23 18:57 | 78 | 1087 | 19 | 27 | 31 | 33 | 34 | 34 | 32 | 31 | 30 | 28 | 27 | 26 | 24 | 23 | 29 | 34 | 23 | 0 | -0.24 | Y | 45.03 | Y | -0.2 | [8 empty] | N | N | N | 140 | 0.44 | 69 | 152607 | 102510 | 590 | 15500 | 18 | 2 | 10 | 2018-01-23 19:00 | 1579 | 111 |  | 19 |  | * 유사강종 연연주 혼탕부 ID:308~310/407~409이상재등록 | [14 empty] | 148.16 | 100 | 0 | 0 | 0 |  | 650 | 400 | 해제 | 해제 | 0 | 0 | 0 |  | 650 | 400 | 해제 | 해제 | 해제 | 미정 | 미정 | 미정 | 미정 |  | 미정 | RB160.00 | C
B43250 | 2018-01-23 | 2 | D | TUNDISH교체전 | 9 | A | SM30C | 탄소강 | SM45C | BM#2 | 1594 | 34 | 1624 | 1555 | 27 | 5200 |  | 1 | 0.38 | 16 |  | -2.59 | 1557 | 1616 | 1.28 | 0 | 0 | 32 | 69 | 67 | Y |  | 2018-01-23 19:57 | 52 | 1089 | 14 | 13 | 12 | 12 | 12 | 11 | 11 | 10 | 9 | 8 | 7 |  |  | 7 | 11 | 12 | 7 | 12 | -0.12 |  | 40 | Y | -0.2 | [8 empty] | N | N | N | 130 | 0.52 | 53 | 25453 | 91990 | 2610 | 2000 | 18 | 2 | 20 | 2018-01-23 19:57 | 1557 | 124 |  | 32 |  | * 유사강종 연연주 혼탕부 ID:301/401 이상재등록 * T/D 온도 낮아 정상램핑다운 불가로 TAIL 추가절단 함. * T/D WEIGHT 1.5~2.5톤 차이남. | 32475DDA869749FC8E9891CBB13BCD29 | 4F0481A2C0FE42AA83492D645E6419E0 | 5ABE817454734A0F92F5D8D2C14EF902 | [11 empty] | 26.91 | 100 | 0 | 3000 | 0 |  | 650 | 400 | 해제 | 해제 | 0 | 3000 | 0 |  | 650 | 400 | 해제 | 해제 | 해제 | 미정 | 미정 | 미정 | 미정 |  | 미정 | BT180180 | H
A43258 | 2018-01-23 | 1 | D | TUNDISH교체 | 1 | A | BP-SCM420HT | 소입성보증강 | C | BM#1 | 1635 | 43 | 1634 | 1607 | 38 | 6200 |  | 3 | 0.31 | 18 |  | -1.8 | 1596 | 1634 | 0 | 16.34 |  | 12 | 24 | 60 | Y |  | 2018-01-23 19:45 | 86 | 1086 | -117 | 24 | 20 | 25 | 30 | 33 | 34 | 35 | 35 | 35 | 36 |  |  | 36 | 31 | 36 | 36 | 35 | 0 |  |  | Y | 0.2 |  | 2.32 | 2.32 | [5 empty] | N | N | N | 150 | 0.54 | 56 | 101508 | 98350 | 7500 | 13400 | 4 | 2 |  | 2018-01-23 19:52 | 1596 | 135 |  | 54 |  | *T/Dflux 유15kg 용120kg | [14 empty] | 95.9 | 100 | 1000 | 0 | 0 |  | 650 |  | 선택 | 선택 | 1000 | 0 | 0 |  | 650 |  | 선택 | 선택 | 해제 | 미정 | 미정 | 선택 | 선택 |  | 미정 | BT180180 | H
A43259 | 2018-01-23 | 1 | A |  | 2 | A | BP-SCM420HT | 소입성보증강 | C | BM#1 | 1585 | 48 | 1604 | 1527 | 40 | 6400 |  | 3 | 0.3 | 18 |  | -1.24 | 1577 | 1604 | 0 | 12.63 |  | 21 | 33 | 71 | Y |  | 2018-01-23 20:48 | 67 | 1086 | 32 | 28 | 26 | 26 | 27 | 26 | 27 | 26 | 25 | 25 | 25 |  |  | 25 | 27 | 27 | 25 | 26 | -0.02 | Y | 30 | Y | 0 | [8 empty] | N | N | N | 140 | 0.55 | 55 | 84590 | 100350 | 6970 | 15080 | 4 | 2 |  | 2018-01-23 20:55 | 1577 | 124 |  | 48 | 8 | [15 empty] | 78.84 | 100 | 0 | 0 | 0 |  | 650 |  | 선택 | 선택 | 0 | 0 | 0 |  | 650 |  | 선택 | 선택 | 해제 | 미정 | 미정 | 선택 | 미정 |  | 미정 | BT180180 | H
B43251 | 2018-01-23 | 2 | A | TUNDISH교체 | 1 | A | SM53C | 탄소강 | B | BM#2 | 1603 | 41 | 1654 | 1557 | 35 | 7300 |  | 1 | 0.36 | 20 |  | -2.06 | 1583 | 1645 | 1.07 | 0 | 0 | 23 | 5 | 57 | Y |  | 2018-01-23 20:58 | 95 | 1087 | 33 | 35 | 35 | 39 | 44 | 46 | 47 | 48 | 48 | 49 | 49 |  |  | 49 | 44 | 49 | 49 | 0 | 0 |  | 5 | Y | 0 |  | 2.86 | 2.86 | 1.5 |  |  |  |  | N | N | N | 150 | 0.47 | 58 | 84590 | 94010 | 1940 | 15800 | 15 | 1 |  | 2018-01-23 21:03 | 1583 | 134 |  | 42 |  | *턴디쉬 플럭스 120KG/15KG *슬리브 롱노즐 사용 *수소 10분 측정값 3PPM 초과로 2회 측정 (3.12PPM.2.86PPM) *수소기준초과 (10분) 이상재 등록 | [14 empty] | 86.32 | 100 | 700 | 0 | 0 |  | 650 | 400 | 해제 | 해제 | 700 | 0 | 0 |  | 650 | 400 | 해제 | 해제 | 해제 | 미정 | 미정 | 미정 | 미정 |  | 미정 | BT180180 | H
A43260 | 2018-01-23 | 1 | A |  | 3 | A | BP-SCM420HT | 소입성보증강 | C | BM#1 | 1623 | 39 | 1618 | 1563 | 37 | 5600 |  | 3 | 0.32 | 16 |  | -1.64 | 1585 | 1618 | 0 | 22.49 |  | 31 | 10 | 70 | Y |  | 2018-01-23 21:44 | 75 | 1086 | 23 | 24 | 25 | 27 | 27 | 27 | 27 | 27 | 26 | 26 | 25 |  |  | 25 | 26 | 27 | 25 | 27 | -0.05 | Y | 35 | Y | -0.2 | [8 empty] | N | N | N | 130 | 0.55 | 54 | 101508 | 97360 | 7040 | 14060 | 4 | 2 |  | 2018-01-23 21:49 | 1585 | 117 |  | 49 | [16 empty] | 97.32 | 0 | 0 | 0 | 0 |  | 650 |  | 선택 | 선택 | 0 | 0 | 0 |  | 650 |  | 선택 | 선택 | 해제 | 미정 | 미정 | 선택 | 미정 |  | 미정 | BT180180 | H
B43252 | 2018-01-23 | 2 | A |  | 2 | A | SM53C | 탄소강 | B | BM#2 | 1579 | 36 | 1614 | 1535 | 30 | 5500 |  | 1 | 0.39 | 14 |  | -2.83 | 1548 | 1609 | 2.42 | 0 | 0 | 28 | 4 | 57 | Y |  | 2018-01-23 22:09 | 60 | 1086 | 46 | 38 | 35 | 32 | 30 | 29 | 27 | 27 | 26 | 25 | 24 | 23 |  | 23 | 30 | 35 | 23 | 0 | -0.27 |  | 45 | Y | -0.2 | [8 empty] | N | N | N | 140 | 0.5 | 57 | 152262 | 94940 | 530 | 16000 | 15 | 1 |  | 2018-01-23 22:15 | 1560 | 119 |  | 32 |  | *연연주 혼탕부 307~309.407~409 | [14 empty] | 159.6 | 100 | 0 | 0 | 0 |  | 650 | 400 | 해제 | 해제 | 0 | 0 | 0 |  | 650 | 400 | 해제 | 해제 | 해제 | 미정 | 미정 | 미정 | 미정 |  | 미정 | BT180180 | C
A43261 | 2018-01-23 | 1 | A |  | 4 | A | BP-SCM420HT | 소입성보증강 | C | BM#1 | 1597 | 41 | 1627 | 1554 | 31 | 6000 |  | 3 | 0.31 | 17 |  | -1.82 | 1565 | 1603 | 0 | 9.68 |  | 18 | 52 | 66 | Y |  | 2018-01-23 22:54 | 55 | 1087 | 23 | 22 | 23 | 24 | 24 | 24 | 23 | 23 | 22 | 22 | 22 |  |  | 22 | 23 | 24 | 22 | 24 | -0.06 | Y | 35 | Y | 0 | [8 empty] | N | N | N | 120 | 0.55 | 51 | 101508 | 94690 | 7090 | 13750 | 4 | 2 |  | 2018-01-23 23:07 | 1565 | 112 |  | 36 | [16 empty] | 99.86 | 100 | 0 | 0 | 0 |  | 650 |  | 선택 | 선택 | 0 | 0 | 0 |  | 650 |  | 선택 | 선택 | 해제 | 미정 | 미정 | 선택 | 미정 |  | 미정 | BT180180 | H
B43253 | 2018-01-23 | 2 | A |  | 3 | A | SM53CM | 탄소강 | B | BM#2 | 1582 | 41 | 1626 | 1534 | 33 | 6200 |  | 1 | 0.4 | 13 |  | -2.45 | 1552 | 1607 | 3.49 | 0 | 0 | 35 | 36 | 59 | Y |  | 2018-01-23 23:36 | 64 | 1088 | 21 | 24 | 28 | 30 | 31 | 31 | 30 | 29 | 28 | 27 | 26 | 24 | 22 | 22 | 27 | 31 | 22 | 0 | -0.22 | Y | 40.02 | Y | -0.4 | [8 empty] | N | N | N | 130 | 0.51 | 62 | 50754 | 103580 | 2530 | 15400 | 15 | 1 |  | 2018-01-23 23:16 | 1552 | 116 |  | 5 |  | *연연주 혼탕부 301.401 | [14 empty] | 47.88 | 100 | 0 | 0 | 0 |  | 650 | 400 | 해제 | 해제 | 0 | 0 | 0 |  | 650 | 400 | 해제 | 해제 | 해제 | 미정 | 미정 | 미정 | 미정 |  | 미정 | BT180180 | C
A43262 | 2018-01-23 | 1 | A |  | 5 | A | BP-SCM420HT | 소입성보증강 | C | BM#1 | 1580 | 39 | 1613 | 1537 | 32 | 5800 |  | 3 | 0.31 | 18 |  | -1.61 | 1585 | 1620 | 0 | 13.38 |  | 12 | 25 | 43 | Y |  | 2018-01-23 23:52 | 75 | 1122 | 18 | 31 | 35 | 38 | 38 | 38 | 38 | 38 | 37 | 36 | 35 |  |  | 35 | 35 | 38 | 35 | 38 | -0.08 | Y | 35.02 | Y | -0.2 | [8 empty] | N | N | N | 110 | 0.55 | 53 | 101508 | 97630 | 7060 | 14660 | 4 | 2 |  | 2018-01-24 00:02 | 1585 | 105 |  | 33 | [16 empty] | 97 | 100 | 0 | 0 | 0 |  | 650 |  | 선택 | 선택 | 0 | 0 | 0 |  | 650 |  | 선택 | 선택 | 해제 | 미정 | 미정 | 선택 | 미정 |  | 미정 | BT180180 | H
B43254 | 2018-01-23 | 2 | A |  | 4 | A | SM53CM | 탄소강 | B | BM#2 | 1557 | 45 | 1635 | 1564 | 33 | 5900 |  | 1 | 0.39 | 14 |  | -2.88 | 1552 | 1611 | 1.49 | 0 | 0 | 32 | 70 | 68 | Y |  | 2018-01-24 00:16 | 64 | 1132 | 24 | 27 | 29 | 30 | 30 | 29 | 28 | 27 | 26 | 23 | 20 |  |  | 20 | 27 | 30 | 20 | 0 | -0.29 | Y | 35 | Y | -0.6 | [8 empty] | N | N | N | 120 | 0.5 | 55 | 101508 | 92940 | 3080 | 16200 | 15 | 1 |  | 2018-01-24 00:26 | 1552 | 123 |  | 30 | [16 empty] | 105.74 | 100 | 0 | 0 | 0 |  | 650 | 400 | 해제 | 해제 | 0 | 0 | 0 |  | 650 | 400 | 해제 | 해제 | 해제 | 미정 | 미정 | 미정 | 미정 |  | 미정 | BT180180 | C
A43263 | 2018-01-23 | 1 | A |  | 6 | A | BP-SCM420HT | 소입성보증강 | C | BM#1 | 1591 | 39 | 1626 | 1561 | 33 | 6200 |  | 3 | 0.31 | 20 |  | -1.66 | 1588 | 1628 | 0 | 15.46 |  | 29 | 20 | 1018 | Y |  | 2018-01-24 00:52 | 78 | 1131 | 31 | 31 | 33 | 34 | 35 | 34 | 34 | 33 | 33 | 32 | 32 |  |  | 32 | 33 | 35 | 32 | 34 | -0.05 | Y | 29.98 | Y | 0 | [8 empty] | N | N | N | 100 | 0.55 | 52 | 84590 | 95900 | 7070 | 15870 | 4 | 2 |  | 2018-01-24 01:00 | 1588 | 103 |  | 29 | [16 empty] | 82.25 | 100 | 0 | 0 | 0 |  | 650 |  | 선택 | 선택 | 0 | 0 | 0 |  | 650 |  | 선택 | 선택 | 해제 | 미정 | 미정 | 선택 | 미정 |  | 미정 | BT180180 | H
B43255 | 2018-01-23 | 2 | A |  | 5 | A | SM53CM | 탄소강 | B | BM#2 | 1593 | 40 | 1624 | 1547 | 33 | 6400 |  | 1 | 0.39 | 14 |  | -2.6 | 1547 | 1613 | 2.01 | 0 | 0 | 23 | 6 | 56 | Y |  | 2018-01-24 01:17 | 59 | 1142 | 17 | 24 | 30 | 32 | 33 | 34 | 33 | 32 | 32 | 31 | 30 | 29 |  | 29 | 30 | 34 | 29 | 32 | -0.17 | Y | 30.02 | Y | -0.2 | [8 empty] | N | N | N | 110 | 0.5 | 59 | 101508 | 98820 | 3210 | 16900 | 15 | 1 |  | 2018-01-24 01:29 | 1547 | 122 |  | 26 | [16 empty] | 99.52 | 100 | 0 | 0 | 0 |  | 650 | 400 | 해제 | 해제 | 0 | 0 | 0 |  | 650 | 400 | 해제 | 해제 | 해제 | 미정 | 미정 | 미정 | 미정 |  | 미정 | BT180180 | C
A43264 | 2018-01-23 | 1 | A |  | 7 | A | BP-SCM420HT | 소입성보증강 | C | BM#1 | 1596 | 37 | 1614 | 1541 | 30 | 5800 |  | 3 | 0.32 | 19 |  | -1.93 | 1570 | 1614 | 0 | 13.72 |  | 31 | 11 | 48 | Y |  | 2018-01-24 01:52 | 60 | 1136 | 30 | 30 | 30 | 29 | 28 | 27 | 26 | 24 | 23 | 23 | 22 | 21 | 20 | 20 | 26 | 30 | 20 | 30 | -0.2 |  | 49.98 | Y | -0.2 | [8 empty] | N | N | N | 150 | 0.51 | 60 | 101508 | 100450 | 7030 | 14970 | 4 | 2 |  | 2018-01-24 01:59 | 1570 | 93 |  | 24 |  | *전공정 지연으로 감속주입 | [14 empty] | 94.47 | 100 | 0 | 0 | 0 |  | 650 |  | 선택 | 선택 | 0 | 0 | 0 |  | 650 |  | 선택 | 선택 | 해제 | 미정 | 미정 | 선택 | 미정 |  | 미정 | BT180180 | H
B43256 | 2018-01-23 | 2 | A |  | 6 | A | SM53CM | 탄소강 | B | BM#2 | 1567 | 35 | 1634 | 1547 | 30 | 6100 |  | 1 | 0.39 | 14 |  | -2.62 | 1549 | 1616 | 2.51 | 0 | 0 | 28 | 5 | 52 | Y |  | 2018-01-24 02:23 | 61 | 1131 | 27 | 31 | 34 | 36 | 36 | 36 | 36 | 35 | 34 | 33 | 32 | 30 |  | 30 | 33 | 36 | 30 | 36 | -0.15 | Y | 40.02 | Y | -0.4 | [8 empty] | N | N | N | 100 | 0.5 | 57 | 101508 | 93470 | 2560 | 15700 | 15 | 1 |  | 2018-01-24 02:38 | 1567 | 127 |  | 23 | [16 empty] | 105.74 | 100 | 0 | 0 | 0 |  | 650 | 400 | 해제 | 해제 | 0 | 0 | 0 |  | 650 | 400 | 해제 | 해제 | 해제 | 미정 | 미정 | 미정 | 선택 | 6 | 미정 | BT180180 | C
A43265 | 2018-01-23 | 1 | A |  | 8 | A | BP-SCM420HT | 소입성보증강 | C | BM#1 | 1587 | 42 | 1616 | 1525 | 38 | 7000 |  | 3 | 0.32 | 18 |  | -1.57 | 1573 | 1609 | 0 | 10.48 |  | 21 | 34 | 165 | Y |  | 2018-01-24 02:55 | 63 | 1148 | 17 | 21 | 24 | 25 | 25 | 25 | 24 | 22 | 21 | 20 | 19 | 17 | 16 | 16 | 22 | 25 | 16 | 25 | -0.2 | Y | 45.02 | Y | -0.2 | [8 empty] | N | N | N | 140 | 0.5 | 60 | 101508 | 101340 | 7080 | 15230 | 4 | 2 |  | 2018-01-24 03:12 | 1573 | 98 |  | 25 |  | *전공정 지연으로 감속주입 | [14 empty] | 93.69 | 100 | 0 | 0 | 0 |  | 650 |  | 선택 | 선택 | 0 | 0 | 0 |  | 650 |  | 선택 | 선택 | 해제 | 미정 | 미정 | 선택 | 미정 |  | 미정 | BT180180 | C
B43257 | 2018-01-23 | 2 | A |  | 7 | A | SM53CM | 탄소강 | B | BM#2 | 1594 | 34 | 1630 | 1567 | 28 | 5700 |  | 1 | 0.53 | 13 |  | -2.7 | 1544 | 1617 | 9.76 | 0 | 0 | 35 | 37 | 45 | Y |  | 2018-01-24 03:23 | 56 | 1124 | 26 | 24 | 24 | 25 | 26 | 25 | 25 | 24 | 23 | 23 | 22 | 20 | 18 | 18 | 24 | 26 | 18 | 25 | -0.2 | Y | 40 | Y | -0.4 | [8 empty] | N | N | N | 150 | 0.52 | 60 | 84590 | 103360 | 4220 | 15600 | 15 | 1 |  | 2018-01-24 03:20 | 1544 | 126 |  | 23 | [16 empty] | 77.61 | 100 | 0 | 0 | 0 |  | 650 | 400 | 해제 | 해제 | 0 | 0 | 0 |  | 650 | 400 | 해제 | 해제 | 해제 | 미정 | 미정 | 미정 | 미정 |  | 미정 | BT180180 | C
A43266 | 2018-01-23 | 1 | A |  | 9 | A | BP-SCM420HT | 소입성보증강 | C | BM#1 | 1592 | 38 | 1619 | 1543 | 31 | 5800 |  | 3 | 0.32 | 18 |  | -1.67 | 1580 | 1619 | 0 | 11.13 |  | 12 | 26 | 75 | Y |  | 2018-01-24 03:55 | 70 | 1133 | 16 | 19 | 25 | 29 | 31 | 31 | 31 | 31 | 31 | 30 | 30 | 29 | 29 | 29 | 28 | 31 | 29 | 31 | -0.05 | Y | 39.97 | Y | 0 | [8 empty] | N | N | N | 130 | 0.5 | 64 | 101508 | 103530 | 7020 | 15710 | 4 | 2 |  | 2018-01-24 04:16 | 1580 | 92 |  | 27 |  | *전공정 지연으로 감속주입 | [14 empty] | 91.86 | 100 | 0 | 0 | 0 |  | 650 |  | 선택 | 선택 | 0 | 0 | 0 |  | 650 |  | 선택 | 선택 | 해제 | 미정 | 미정 | 선택 | 미정 |  | 미정 | BT180180 | C
B43258 | 2018-01-23 | 2 | A |  | 8 | B | SM53CM | 탄소강 | B | BM#2 | 1607 | 40 | 1625 | 1547 | 35 | 6900 |  | 1 | 0.42 | 14 |  | -3 | 1554 | 1626 | 4.79 | 0 | 0 | 32 | 71 | 37 | Y |  | 2018-01-24 04:12 | 66 | 1129 | 15 | 20 | 26 | 30 | 31 | 32 | 32 | 31 | 30 | 29 | 28 | 26 |  | 26 | 28 | 32 | 26 | 0 | -0.2 | Y | 29.98 | Y | -0.4 | [8 empty] | N | N | N | 140 | 0.5 | 56 | 101508 | 92900 | 4210 | 15600 | 15 | 1 |  | 2018-01-24 04:20 | 1554 | 135 |  | 36 | [16 empty] | 105.74 | 100 | 0 | 0 | 0 |  | 650 | 400 | 해제 | 해제 | 0 | 0 | 0 |  | 650 | 400 | 해제 | 해제 | 해제 | 미정 | 미정 | 미정 | 미정 |  | 미정 | BT180180 | H
A43267 | 2018-01-23 | 1 | B |  | 10 | A | BP-SCM420HT | 소입성보증강 | C | BM#1 | 1613 | 40 | 1627 | 1561 | 33 | 5500 |  | 3 | 0.32 | 19 |  | -1.85 | 1583 | 1627 | 0 | 11.77 |  | 29 | 21 | 80 | Y |  | 2018-01-24 05:02 | 73 | 1133 | 26 | 30 | 32 | 34 | 35 | 35 | 34 | 33 | 32 | 32 | 31 | 30 | 30 | 30 | 32 | 35 | 30 | 32 | -0.12 | Y | 40.02 | Y | 0 | [8 empty] | N | N | N | 120 | 0.49 | 63 | 152262 | 99200 | 7120 | 15400 | 4 | 2 |  | 2018-01-24 05:08 | 1583 | 100 |  | 26 |  | *전공정 지연으로 감속주입 *20%이상감속 이상재ID:106~109.206~209 (생관통보) *유사강종 연연주 혼탕부 성분 확인 ID:107~109.207~209 | [14 empty] | 143.37 | 0 | 0 | 0 | 0 |  | 650 |  | 선택 | 선택 | 0 | 0 | 0 |  | 650 |  | 선택 | 선택 | 해제 | 미정 | 미정 | 선택 | 미정 |  | 미정 | BT180180 | C
B43259 | 2018-01-23 | 2 | B | TUNDISH교체전 | 9 | A | SM53CM | 탄소강 | B | BM#2 | 1549 | 41 | 1635 | 1565 | 30 | 5600 |  | 1 | 0.45 | 14 |  | -2.51 | 1555 | 1616 | 5.24 | 0 | 0 | 23 | 7 | 33 | Y |  | 2018-01-24 05:07 | 67 | 1138 | 22 | 25 | 27 | 29 | 30 | 31 | 30 | 30 | 28 | 27 | 25 | 23 |  | 23 | 27 | 31 | 23 | 30 | -0.27 | Y | 30 | Y | -0.4 | [8 empty] | N | N | N | 130 | 0.5 | 59 | 88776 |  | 105000 | 2000 | 15 | 1 |  | 2018-01-24 05:03 | 1555 | 138 |  | 41 |  |  | BAAAABFEEA5846D4ABC01F25AD6C8620 | B6B558ED8A6A4B69B0B366216D5C784A | E3D66CD2F390473E87B87CC162508675 | [11 empty] | 84.55 | 100 | 0 | 2450 | 0 |  | 650 | 400 | 해제 | 해제 | 0 | 2430 | 0 |  | 650 | 400 | 해제 | 해제 | 해제 | 미정 | 미정 | 미정 | 미정 |  | 미정 | BT180180 | C
A43268 | 2018-01-23 | 1 | B |  | 11 | A | SCM420HM | 소입성보증강 | C | BM#1 | 1615 | 37 | 1649 | 1542 | 34 | 6100 |  | 1 | 0.41 | 13 |  | -2.61 | 1577 | 1630 | 0.69 | 0.69 | 0 | 31 | 12 | 72 | Y |  | 2018-01-24 06:25 | 67 | 1128 | 29 | 32 | 36 | 38 | 38 | 37 | 35 | 33 | 32 | 31 | 29 | 28 | 25 | 25 | 32 | 38 | 25 | 0 | -0.26 | Y | 50.02 | Y | 0 | [8 empty] | N | N | N | 110 | 0.41 | 70 | 50754 | 87460 | 5090 | 15600 | 4 | 2 |  | 2018-01-24 06:31 | 1577 | 90 |  | 6 |  | *유사강종 연연주 혼탕부 성분 확인 ID:101.201 *전공정 지연으로 감속주입 *20%이상감속 이상재ID:101.102.103.201.202.203(생관통보) | [14 empty] | 54.87 | 100 | 0 | 0 | 0 |  | 410 |  | 선택 | 선택 | 0 | 0 | 0 |  | 410 |  | 선택 | 선택 | 해제 | 미정 | 선택 | 미정 | 미정 |  | 미정 | BT180180 | C
B43260 | 2018-01-23 | 2 | B | TUNDISH교체 | 1 | A | 42CRMO4MS2 | 합금강 | E1 | BM#2 | 1589 | 55 | 1665 | 1574 | 45 | 8600 |  | 3 | 0.38 | 26 |  | -1.48 | 1590 | 1637 | 12.09 | 2.1 |  | 28 | 6 | 34 | Y |  | 2018-01-24 06:22 | 97 | 1136 | -229 | 35 | 33 | 31 | 35 | 36 | 39 | 41 | 43 | 44 | 44 | 45 | 44 | 44 | 31 | 45 | 44 | 44 | 0 |  | 4.98 | Y | -0.2 |  | 2.2 | 2.2 | [5 empty] | N | N | N | 230 | 0.4 | 62 | 83750 | 91940 | 7090 | 16400 | 7 | 2 |  | 2018-01-24 06:32 | 1590 | 165 |  | 54 |  | * T/D 용강량 실측:1150mm / 16.8 TON TARE값 수정 함. * T/D FLUX 용탕부: 225 KG / 유탕부: 15KG 투입 * 슬리브 롱노즐( Y자형 ) 사용 | [14 empty] | 85.33 | 100 | 1500 | 0 | 0 |  | 650 | 400 | 해제 | 해제 | 1500 | 0 | 0 |  | 650 | 400 | 해제 | 해제 | 해제 | 미정 | 미정 | 선택 | 미정 |  | 미정 | BM510510 | C
A43269 | 2018-01-24 | 1 | B | TUNDISH교체전 | 12 | A | SCM420HM | 소입성보증강 | C | BM#1 | 1625 | 39 | 1635 | 1562 | 30 | 5600 |  | 1 | 0.43 | 13 |  | -2.48 | 1579 | 1629 | 0 | 4.7 | 0 |  |  |  | Y |  | 2018-01-24 07:26 | 69 |  | 20 | 29 | 35 | 38 | 39 | 39 | 39 | 38 | 37 | 35 | 34 |  |  | 34 | 35 | 39 | 34 | 39 | -0.17 | Y | 30.02 | Y | -0.2 | [8 empty] | N | N | N | 100 | 0.52 | 56 | 82573 | 97010 | 4990 | 2500 | 4 | 2 |  | 2018-01-24 07:32 | 1579 | 93 |  | 16 |  | *고속강종 Test주속 적용 |  | 6659CA39D744405BB00204B03C7B883E | 9255B69593CC48D4BBD9C87BCEFDAF48 | 8BF0DEBA2CE8428B8210A1627E426DD8 | [10 empty] | 80.95 | 100 | 0 | 2500 | 0 |  | 410 |  | 선택 | 선택 | 0 | 2500 | 0 |  | 410 |  | 선택 | 선택 | 해제 | 미정 | 선택 | 미정 | 미정 |  | 미정 | BT180180 | C
B43261 | 2018-01-23 | 2 | B |  | 2 | A | 42CRMO4MS | 합금강 | E1 | BM#2 | 1641 | 43 | 1625 | 1594 | 31 | 5900 |  | 3 | 0.33 | 25 |  | -0.91 | 1570 | 1597 | 12.77 | 0 |  | 35 | 38 | 40 | Y |  | 2018-01-24 07:31 | 77 | 1129 | 44 | 38 | 35 | 34 | -274 | 32 | 32 | 32 | 32 | 31 | 31 | 31 | 31 | 30 | 10 | 35 | 30 | 32 | -0.09 | Y | 10 | Y | 0 |  |  |  | 0.67 | 0.65 |  |  |  | N | N | N | 220 | 0.43 | 66 | 100500 | 94820 | 6850 | 15800 | 7 | 2 |  | 2018-01-24 08:03 | 1570 | 156 |  | 51 | 15 | * 샘플채취 ID: 303 | [14 empty] | 98.87 | 92.31 | 0 | 0 | 300 |  | 650 | 400 | 해제 | 해제 | 0 | 0 | 0 |  | 650 | 400 | 해제 | 해제 | 해제 | 미정 | 미정 | 선택 | 미정 |  | 미정 | BM510510 | C
B43262 | 2018-01-24 | 2 | B | TUNDISH교체 | 1 | A | SM25C | 탄소강 | A | BM#1 | 1622 | 42 | 1675 | 1585 | 29 | 6000 |  | 1 | 0.42 | 16 |  | -2.6 | 1593 | 1650 | 2.35 | 0 | 0 | 32 | 72 | 41 | Y |  | 2018-01-24 08:15 | 83 | 1086 | -74 | 25 | 20 | 27 | 33 | 37 | 37 | 36 | 36 | 37 | 37 |  |  | 37 | 29 | 37 | 36 | 37 | -0.07 |  | 15.02 | Y | 0 |  | 2.43 | 2.36 | [5 empty] | N | N | N | 150 | 0.52 | 54 | 84590 | 93480 | 1950 | 13500 | 3 | 1 |  | 2018-01-24 08:21 | 1593 | 132 |  | 50 |  | *T/Dflux 유15kg 용120kg *잔강 이월 미적용 강종 *STR#1 MLC센서 아웃포지션 감지 않되어 메뉴얼 작업함 이상재ID:101.102 | [14 empty] | 88.76 | 100 | 700 | 0 | 0 |  | 410 |  | 해제 | 해제 | 700 | 0 | 0 |  | 410 |  | 해제 | 해제 | 해제 | 미정 | 미정 | 미정 | 미정 |  | 미정 | BT180180 | C
A43270 | 2018-01-24 | 1 | B |  | 3 | A | 42CRMO4MS | 합금강 | E1 | BM#2 | 1642 | 41 | 1612 | 1566 | 33 | 6100 |  | 3 | 0.32 | 26 |  | -1.49 | 1561 | 1606 | 13.29 | 0 |  | 12 | 27 | 84 | Y |  | 2018-01-24 08:39 | 68 | 1081 | 28 | 25 | 23 | 23 | 23 | 23 | 23 | 22 | 21 | 21 | 20 | 19 | 19 | 19 | 22 | 23 | 19 | 23 | -0.08 |  | 50 | Y | 0 | [8 empty] | N | N | N | 210 | 0.48 | 62 | 100500 | 98450 | 7190 | 16000 | 7 | 2 |  | 2018-01-24 09:18 | 1561 | 136 |  | 52 | [16 empty] | 95.26 | 100 | 0 | 0 | 0 |  | 650 | 400 | 해제 | 해제 | 0 | 0 | 0 |  | 650 | 400 | 해제 | 해제 | 해제 | 미정 | 미정 | 선택 | 미정 |  | 미정 | BM510510 | C
B43263 | 2018-01-24 | 2 | B |  | 2 | A | SM25C | 탄소강 | A | BM#1 | 1610 | 45 | 1617 | 1575 | 31 | 5200 |  | 3 | 0.32 | 15 |  | -1.68 | 1592 | 1624 | 8.24 | 0 |  | 23 | 8 | 48 | Y |  | 2018-01-24 09:06 | 82 | 1080 | 34 | 38 | 40 | 41 | 42 | 42 | 42 | 41 | 41 | 40 | 40 | 39 | 39 | 38 | 40 | 42 | 38 | 42 | -0.09 | Y | 45 | Y | -0.2 | [8 empty] | N | N | N | 140 | 0.44 | 68 | 101508 | 97110 | 1040 | 14600 | 3 | 1 |  | 2018-01-24 09:13 | 1592 | 131 |  | 54 |  | *잔강 이월 미적용 강종 *전공정 작업지연 감속주입 *20%이상감속 이상재ID:102~106.202~206(생관통보) | [14 empty] | 103.42 | 100 | 0 | 0 | 0 |  | 410 |  | 해제 | 해제 | 0 | 0 | 0 |  | 410 |  | 해제 | 해제 | 해제 | 미정 | 미정 | 미정 | 미정 |  | 미정 | BT180180 | C
A43271 | 2018-01-24 | 1 | B |  | 4 | A | 42CRMO4MS | 합금강 | E1 | BM#2 | 1575 | 43 | 1604 | 1515 | 36 | 7200 |  | 3 | 0.32 | 26 |  | -1.45 | 1560 | 1603 | 13.63 | 0 |  | 29 | 22 | 81 | Y |  | 2018-01-24 10:04 | 67 | 1080 | 17 | 22 | 26 | 29 | 29 | 29 | 30 | 28 | 28 | 28 | 27 | 27 | 26 | 25 | 26 | 30 | 25 | 29 | -0.14 | Y | 34.98 | Y | -0.2 | [8 empty] | N | N | N | 200 | 0.47 | 68 | 100500 | 105200 | 6920 | 15900 | 7 | 2 |  | 2018-01-24 10:04 | 1560 | 133 |  | 33 | [16 empty] | 89.69 | 100 | 0 | 0 | 0 |  | 650 | 400 | 해제 | 해제 | 0 | 0 | 0 |  | 650 | 400 | 해제 | 해제 | 해제 | 미정 | 미정 | 선택 | 미정 |  | 미정 | BM510510 | C
B43264 | 2018-01-24 | 2 | B |  | 3 | A | SM25C | 탄소강 | A | BM#1 | 1666 | 58 | 1666 | 1596 | 25 | 5000 |  | 2 | 0.27 | 13 |  | -1.96 | 1574 | 1609 | 0.64 | 0 | 5 | 31 | 13 | 43 | Y |  | 2018-01-24 10:47 | 64 | 1079 | 37 | 37 | 38 | 38 | 37 | 35 | 33 | 31 | 29 | 26 |  |  |  | 26 | 34 | 38 | 26 | 37 | -0.34 |  | 35.03 | Y | -0.6 | [8 empty] | N | N | N | 130 | 0.55 | 53 | 84590 | 89290 | 2440 | 14500 | 3 | 1 |  | 2018-01-24 10:58 | 1574 | 142 |  | 20 |  | *잔강 이월 미적용 강종 | [14 empty] | 92.35 | 0 | 0 | 0 | 0 |  | 410 |  | 해제 | 해제 | 0 | 0 | 0 |  | 410 |  | 해제 | 해제 | 해제 | 미정 | 미정 | 미정 | 미정 |  | 미정 | BT180180 | C
C41822 | 2018-01-24 | 3 | B |  | 4 | A | SM25C | 탄소강 | A | BM#1 | 1615 | 43 | 1657 | 1570 | 34 | 6100 |  | 2 | 0.4 | 19 |  | -2.19 | 1587 | 1641 | 1.01 | 0 | 10 | 33 | 65 | 54 | Y |  | 2018-01-24 11:39 | 77 | 1083 | 23 | 38 | 41 | 44 | 45 | 45 | 44 | 42 | 40 | 40 | 38 |  |  | 38 | 40 | 45 | 38 | 0 | -0.23 | Y | 30 | Y | -0.4 | [8 empty] | N | N | N | 120 | 0.55 | 52 | 101508 | 95480 | 3140 | 13700 | 3 | 1 |  | 2018-01-24 11:51 | 1587 | 130 |  | 24 |  | *잔강 이월 미적용 강종 | [14 empty] | 102.95 | 0 | 0 | 0 | 0 |  | 410 |  | 해제 | 해제 | 0 | 0 | 0 |  | 410 |  | 해제 | 해제 | 해제 | 미정 | 미정 | 미정 | 미정 |  | 미정 | BT180180 | C
A43272 | 2018-01-24 | 1 | B |  | 5 | A | 42CRMO4MS | 합금강 | E1 | BM#2 | 1625 | 56 | 1626 | 1574 | 34 | 6700 |  | 3 | 0.32 | 25 |  | -1.2 | 1578 | 1613 | 12.33 | 0 |  | 28 | 7 | 48 | Y |  | 2018-01-24 10:57 | 85 | 1077 | 24 | 31 | 35 | 37 | 39 | 39 | 39 | 37 | 37 | 37 | 36 | 36 | 35 | 34 | 35 | 39 | 34 | 39 | -0.09 | Y | 55.03 | Y | -0.2 | [8 empty] | N | N | N | 190 | 0.43 | 78 | 100500 | 107960 | 7050 | 15500 | 7 | 2 |  | 2018-01-24 11:06 | 1578 | 148 |  | 51 | [16 empty] | 87.39 | 100 | 0 | 0 | 0 |  | 650 | 400 | 해제 | 해제 | 0 | 0 | 0 |  | 650 | 400 | 해제 | 해제 | 해제 | 미정 | 미정 | 선택 | 미정 |  | 미정 | BM510510 | C
C41823 | 2018-01-24 | 3 | B |  | 5 | A | SM25C | 탄소강 | A | BM#1 | 1576 | 42 | 1637 | 1538 | 31 | 6300 |  | 2 | 0.27 | 13 |  | -2.83 | 1570 | 1632 | 0.76 | 0 | 15 | 19 | 70 | 69 | Y |  | 2018-01-24 12:28 | 60 | 1086 | 36 | 34 | 39 | 41 | 41 | 41 | 40 | 39 | 37 | 35 | 32 | 29 | 27 | 27 | 37 | 41 | 27 | 41 | -0.33 | Y | 42.1 | Y | -0.96 | [8 empty] | N | N | N | 110 | 0.55 | 57 | 84590 | 96310 | 1920 | 14700 | 3 | 1 |  | 2018-01-24 12:41 | 1570 | 108 |  | 27 |  | *잔강 이월 미적용 강종 | [14 empty] | 85.66 | 100 | 0 | 0 | 0 |  | 410 |  | 해제 | 해제 | 0 | 0 | 0 |  | 410 |  | 해제 | 해제 | 해제 | 미정 | 미정 | 미정 | 미정 |  | 미정 | BT180180 | C
A43273 | 2018-01-24 | 1 | D |  | 6 | A | 42CRMO4MS | 합금강 | E1 | BM#2 | 1567 | 42 | 1584 | 1512 | 35 | 7100 |  | 3 | 0.32 | 25 |  | -1.39 | 1548 | 1589 | 12.64 | 0 |  | 21 | 35 | 400 | Y |  | 2018-01-24 12:49 | 55 | 1088 | 27 | 24 | 22 | 21 | 19 | 17 | 16 | 16 | 15 | 15 | 14 | 13 | 13 | 13 | 18 | 22 | 13 | 0 | -0.19 |  | 48.58 | Y | 0 |  |  |  | 0.57 | 0.7 |  |  |  | N | N | N | 180 | 0.48 | 68 | 100500 | 107320 | 7160 | 14100 | 7 | 2 | 10 | 2018-01-24 12:50 | 1548 | 103 |  | 21 |  | * 샘플채취 ID:403(300mm) | [14 empty] | 87.81 | 100 | 0 | 0 | 0 |  | 650 | 400 | 해제 | 해제 | 0 | 0 | 300 |  | 650 | 400 | 해제 | 해제 | 해제 | 미정 | 미정 | 선택 | 미정 |  | 미정 | BM510510 | C
B43265 | 2018-01-24 | 2 | D |  | 6 | A | SM25C | 탄소강 | A | BM#1 | 1608 | 45 | 1657 | 1594 | 31 | 5600 |  | 1 | 0.47 | 14 |  | 0 | 1574 | 1639 | 4.34 | 0 | 0 | 32 | 73 | 81 | Y |  | 2018-01-24 13:21 | 64 | 1081 | 26 | 28 | 31 | 31 | 31 | 31 | 29 | 28 | 27 | 26 |  |  |  | 26 | 29 | 31 | 26 | 31 | -0.14 |  | 35 | Y | -0.2 | [8 empty] | N | N | N | 100 | 0.55 | 50 | 84590 | 89340 | 500 | 14400 | 3 | 1 |  | 2018-01-24 13:26 | 1574 | 120 |  | 32 |  | *잔강 이월 미적용 강종 | [14 empty] | 93.68 | 100 | 0 | 0 | 0 |  | 410 |  | 해제 | 해제 | 0 | 0 | 0 |  | 410 |  | 해제 | 해제 | 해제 | 미정 | 미정 | 미정 | 미정 |  | 미정 | BT180180 | H
A43274 | 2018-01-24 | 1 | D |  | 7 | A | 42CRMO4MS | 합금강 | E1 | BM#2 | 1569 | 39 | 1598 | 1514 | 34 | 6900 |  | 3 | 0.31 | 26 |  | -1.37 | 1550 | 1591 | 13.16 | 0 |  | 12 | 28 | 97 | Y |  | 2018-01-24 14:02 | 57 | 1079 | 11 | 14 | 16 | 17 | 17 | 17 | 18 | 17 | 17 | 16 | 16 | 16 | 16 | 16 | 16 | 18 | 16 | 17 | -0.07 | Y | 30 | Y | 0 | [8 empty] | N | N | N | 230 | 0.49 | 61 | 100500 | 98130 | 7160 | 15000 | 7 | 2 | 10 | 2018-01-24 14:10 | 1550 | 98 |  | 19 | [16 empty] | 95.53 | 100 | 0 | 0 | 0 |  | 650 | 400 | 해제 | 해제 | 0 | 0 | 0 |  | 650 | 400 | 해제 | 해제 | 해제 | 미정 | 미정 | 선택 | 미정 |  | 미정 | BM510510 | C
B43266 | 2018-01-24 | 2 | D |  | 7 | A | SM25C | 탄소강 | A | BM#1 | 1659 | 42 | 1657 | 1604 | 21 | 4200 |  | 1 | 0.41 | 16 |  | -1.71 | 1588 | 1637 | 1.82 | 0 | 0 | 23 | 9 | 92 | Y |  | 2018-01-24 14:21 | 78 | 1081 | 22 | 36 | 41 | 43 | 44 | 45 | 44 | 44 | 42 | 40 | 40 |  |  | 40 | 40 | 45 | 40 | 44 | -0.12 | Y | 25.02 | Y | 0 | [8 empty] | N | N | N | 150 | 0.55 | 54 | 101508 | 93320 | 3450 | 15100 | 3 | 1 |  | 2018-01-24 14:29 | 1588 | 115 |  | 23 | [16 empty] | 104.32 | 100 | 0 | 0 | 0 |  | 410 |  | 해제 | 해제 | 0 | 0 | 0 |  | 410 |  | 해제 | 해제 | 해제 | 미정 | 미정 | 미정 | 미정 |  | 미정 | BT180180 | C
B43267 | 2018-01-24 | 2 | D | TUNDISH교체전 | 8 | A | SM25C | 탄소강 | A | BM#1 | 1610 | 37 | 1635 | 1565 | 29 | 5300 |  | 1 | 0.39 | 16 |  | -2.9 | 1566 | 1620 | 0.99 | 0 | 0 | 31 | 14 | 99 | Y |  | 2018-01-24 15:30 | 56 | 1086 | 36 | 29 | 27 | 26 | 25 | 22 | 21 | 19 | 19 |  |  |  |  | 19 | 24 | 27 | 19 | 0 | -0.27 |  | 30.02 | Y | 0 | [8 empty] | N | N | N | 140 | 0.55 | 49 | 96400 | 91510 | 2490 | 1500 | 3 | 1 |  | 2018-01-24 15:23 | 1566 | 109 |  | 9 |  |  | F54CD78901E14895BAC33DA7FB4023FC | 7CF9684BC3B240BB88A19A6ECCEA11D3 | 4F78B74C6152400E95E4930B64E798DE | [11 empty] | 102.55 | 100 | 0 | 2500 | 0 |  | 410 |  | 해제 | 해제 | 0 | 2500 | 0 |  | 410 |  | 해제 | 해제 | 해제 | 미정 | 미정 | 미정 | 미정 |  | 미정 | BT180180 | C
A43275 | 2018-01-24 | 1 | D |  | 8 | A | 42CRMO4MS | 합금강 | E1 | BM#2 | 1575 | 44 | 1589 | 1515 | 42 | 7100 |  | 3 | 0.31 | 26 |  | -1.18 | 1554 | 1589 | 12.21 | 0 |  | 29 | 23 | 100 | Y |  | 2018-01-24 15:03 | 61 | 1079 | 20 | 24 | 26 | 27 | 27 | 27 | 26 | 26 | 26 | 25 | 25 | 24 | 23 | 23 | 25 | 27 | 23 | 27 | -0.09 | Y | 44.98 | Y | -0.2 | [8 empty] | N | N | N | 220 | 0.47 | 65 | 100500 | 102920 | 7160 | 16300 | 7 | 2 | 10 | 2018-01-24 15:13 | 1554 | 103 |  | 21 | [16 empty] | 91.41 | 100 | 0 | 0 | 0 |  | 650 | 400 | 해제 | 해제 | 0 | 0 | 0 |  | 650 | 400 | 해제 | 해제 | 해제 | 미정 | 미정 | 선택 | 선택 | 7 | 미정 | BM510510 | C
A43276 | 2018-01-24 | 1 | D |  | 9 | A | 42CRMO4MS | 합금강 | E1 | BM#2 | 1598 | 47 | 1603 | 1539 | 39 | 6200 |  | 3 | 0.32 | 26 |  | -1.21 | 1568 | 1603 | 16.42 | 0 |  | 28 | 8 | 79 | Y |  | 2018-01-24 16:07 | 75 | 1086 | 22 | 31 | 37 | 40 | 42 | 42 | 41 | 41 | 39 | 39 | 38 | 37 | 37 | 34 | 37 | 42 | 34 | 37 | -0.15 | Y | 53.43 | Y | 0 | [8 empty] | N | N | N | 210 | 0.43 | 74 | 100500 | 105370 | 7150 | 17400 | 7 | 2 | 10 | 2018-01-24 16:11 | 1568 | 109 |  | 26 | [16 empty] | 89.41 | 100 | 0 | 0 | 0 |  | 650 | 400 | 해제 | 해제 | 0 | 0 | 0 |  | 650 | 400 | 해제 | 해제 | 해제 | 미정 | 미정 | 선택 | 미정 |  | 미정 | BM510510 | C
B43268 | 2018-01-24 | 2 | D | TUNDISH교체 | 1 | A | AE4140 | 합금강 | D | BM#1 | 1628 | 47 | 1644 | 1576 | 36 | 7200 |  | 1 | 0.41 | 20 |  | -2.3 | 1577 | 1645 | 1.85 | 0 | 0 | 19 | 71 | 45 | Y |  | 2018-01-24 16:30 | 83 | 1086 | 29 | 35 | 32 | 36 | 40 | 41 | 43 | 44 | 43 | 41 | 42 |  |  | 42 | 40 | 44 | 41 | 0 | -0.3 |  | 10 | Y | 0.2 |  | 2.25 | 2.25 | [5 empty] | N | N | Y | 150 | 0.47 | 60 | 101508 | 96010 | 5490 | 15100 | 9 | 2 |  | 2018-01-24 16:34 | 1588 | 125 |  | 26 |  | *T/Dflux 유15kg 용120kg | [14 empty] | 100.01 | 100 | 700 | 0 | 0 |  | 650 |  | 해제 | 해제 | 700 | 0 | 0 |  | 650 |  | 해제 | 해제 | 해제 | 미정 | 선택 | 해제 | 선택 |  | 미정 | BT180180 | C
B43269 | 2018-01-24 | 2 | D |  | 2 | A | AE4140 | 합금강 | D | BM#1 | 1557 | 52 | 1624 | 1557 | 42 | 7700 |  | 1 | 0.4 | 18 |  | -2.38 | 1553 | 1612 | 1.48 | 0 | 0 | 32 | 74 | 57 | Y |  | 2018-01-24 17:44 | 59 | 1087 | 38 | 34 | 32 | 31 | 28 | 28 | 28 | 28 | 26 | 25 | 24 | 24 |  | 24 | 29 | 32 | 24 | 28 | -0.18 |  | 45 | Y | 0 |  |  |  | 1.78 |  |  |  |  | N | N | N | 140 | 0.5 | 56 | 84590 | 90190 | 5090 | 15800 | 9 | 2 |  | 2018-01-24 17:45 | 1553 | 126 |  | 13 | [16 empty] | 88.58 | 100 | 0 | 0 | 0 |  | 650 |  | 해제 | 해제 | 0 | 0 | 0 |  | 650 |  | 해제 | 해제 | 해제 | 미정 | 선택 | 미정 | 미정 |  | 미정 | BT180180 | C
A43277 | 2018-01-24 | 1 | D |  | 10 | A | 42CRMO4MS | 합금강 | E1 | BM#2 | 1576 | 49 | 1584 | 1521 | 44 | 7300 |  | 3 | 0.32 | 26 |  | -0.76 | 1562 | 1584 | 17.06 | 0 |  | 21 | 36 | 72 | Y |  | 2018-01-24 17:13 | 69 | 1086 | 33 | 30 | 27 | 27 | 27 | 27 | 27 | 26 | 26 | 25 | 25 | 24 | 23 | 23 | 26 | 27 | 23 | 27 | -0.07 | Y | 58.35 | Y | 0 | [8 empty] | N | N | N | 200 | 0.45 | 73 | 117250 | 107920 | 7130 | 16500 | 7 | 2 | 10 | 2018-01-24 17:21 | 1562 | 122 |  | 37 | [16 empty] | 101.91 | 100 | 0 | 0 | 0 |  | 650 | 400 | 해제 | 해제 | 0 | 0 | 0 |  | 650 | 400 | 해제 | 해제 | 해제 | 미정 | 미정 | 선택 | 미정 |  | 미정 | BM510510 | C
B43270 | 2018-01-24 | 2 | D |  | 3 | A | AE4140 | 합금강 | D | BM#1 | 1630 | 42 | 1636 | 1575 | 33 | 6100 |  | 1 | 0.4 | 17 |  | -2.18 | 1555 | 1605 | 0.82 | 0 | 0 | 23 | 10 | 67 | Y |  | 2018-01-24 18:34 | 61 | 1088 | 23 | 26 | 29 | 29 | 29 | 31 | 31 | 30 | 30 | 29 | 27 | 26 |  | 26 | 28 | 31 | 26 | 29 | -0.17 | Y | 29.98 | Y | -0.2 |  |  |  | 2.28 |  |  |  |  | N | N | N | 130 | 0.5 | 59 | 101508 | 94630 | 5110 | 15500 | 9 | 2 |  | 2018-01-24 18:39 | 1560 | 119 |  | 20 | [16 empty] | 101.2 | 100 | 0 | 0 | 0 |  | 650 |  | 해제 | 해제 | 0 | 0 | 0 |  | 650 |  | 해제 | 해제 | 해제 | 미정 | 선택 | 미정 | 미정 |  | 미정 | BT180180 | H
A43278 | 2018-01-24 | 1 | D |  | 11 | A | 42CRMO4MS | 합금강 | E1 | BM#2 | 1587 | 47 | 1584 | 1541 | 38 | 6100 |  | 3 | 0.35 | 26 |  | -1.2 | 1549 | 1584 | 17.71 | 0 |  | 12 | 29 | 77 | Y |  | 2018-01-24 18:21 | 56 | 1086 | 22 | 18 | 16 | 16 | 15 | 15 | 14 | 13 | 12 | 11 | 11 | 11 | 11 | 11 | 14 | 16 | 11 | 11 | -0.1 |  | 49.98 | Y | 0 |  |  |  | 0.6 | 0.39 |  |  |  | N | N | N | 190 | 0.49 | 61 | 100500 | 99250 | 7070 | 15000 | 7 | 2 | 10 | 2018-01-24 18:47 | 1549 | 135 |  | 45 |  | * 샘플채취 ID:303(300mm) | [14 empty] | 94.54 | 100 | 0 | 0 | 300 |  | 650 | 400 | 해제 | 해제 | 0 | 0 | 0 |  | 650 | 400 | 해제 | 해제 | 해제 | 미정 | 미정 | 선택 | 미정 |  | 미정 | BM510510 | C
B43271 | 2018-01-24 | 2 | D |  | 4 | A | AE4140 | 합금강 | D | BM#1 | 1594 | 48 | 1625 | 1556 | 37 | 7100 |  | 1 | 0.39 | 17 |  | -2.11 | 1557 | 1603 | 1.13 | 0 | 0 | 31 | 15 | 83 | Y |  | 2018-01-24 19:36 | 63 | 1089 | 24 | 29 | 32 | 35 | 36 | 35 | 34 | 33 | 31 | 30 | 28 | 27 | 24 | 24 | 31 | 36 | 24 | 0 | -0.3 | Y | 40.02 | Y | -0.6 |  |  |  | 1.96 |  |  |  |  | N | N | N | 120 | 0.49 | 62 | 101508 | 97700 | 5120 | 15900 | 9 | 2 |  | 2018-01-24 19:40 | 1557 | 112 |  | 18 | [16 empty] | 98.27 | 100 | 0 | 0 | 0 |  | 650 |  | 해제 | 해제 | 0 | 0 | 0 |  | 650 |  | 해제 | 해제 | 해제 | 미정 | 선택 | 미정 | 미정 |  | 미정 | BT180180 | H
A43279 | 2018-01-24 | 1 | D | TUNDISH교체전 | 12 | A | 42CRMO4MS2 | 합금강 | E1 | BM#2 | 1593 | 50 | 1602 | 1535 | 42 | 6600 |  | 3 | 0.34 | 25 |  | -1.29 | 1565 | 1602 | 14.68 | 0 |  | 29 | 24 | 70 | Y |  | 2018-01-24 19:13 | 72 | 1086 | 8 | 12 | 16 | 19 | 21 | 22 | 21 | 21 | 21 | 21 | 20 | 20 | 20 | 20 | 19 | 22 | 20 | 21 | -0.02 | Y | 34.9 | Y | 0 |  |  |  |  | 0.5 |  |  |  | N | N | N | 180 | 0.48 | 63 | 99274 | 101700 | 7100 | 2000 | 7 | 2 | 10 | 2018-01-24 19:39 | 1565 | 141 |  | 58 |  |  | 3A45F7E5A4EA47CC91C7F7F84A8A0F80 | F9894D7DFEDE4130B06896C6429E53FD | 287AA8F009C144FB9FEE0D287DAE3DF9 | [11 empty] | 91.24 | 100 | 0 | 3500 | 0 |  | 650 | 400 | 해제 | 해제 | 0 | 3610 | 0 |  | 650 | 400 | 해제 | 해제 | 해제 | 미정 | 미정 | 선택 | 미정 |  | 미정 | BM510510 | C
B43272 | 2018-01-24 | 2 | D |  | 5 | A | AE4140 | 합금강 | D | BM#1 | 1574 | 39 | 1634 | 1564 | 33 | 6800 |  | 1 | 0.43 | 17 |  | -1.9 | 1557 | 1611 | 1.41 | 0 | 0 | 19 | 72 | 57 | Y |  | 2018-01-24 20:40 | 63 | 1087 | 22 | 28 | 32 | 34 | 34 | 34 | 33 | 32 | 31 | 29 | 28 | 27 |  | 27 | 30 | 34 | 27 | 34 | -0.17 | Y | 40 | Y | -0.2 |  |  |  | 1.98 |  |  |  |  | N | N | N | 110 | 0.51 | 60 | 84590 | 98940 | 7150 | 13000 | 9 | 2 |  | 2018-01-24 20:44 | 1557 | 108 |  | 16 | [16 empty] | 79.8 | 100 | 0 | 0 | 0 |  | 650 |  | 해제 | 해제 | 0 | 0 | 0 |  | 650 |  | 해제 | 해제 | 해제 | 미정 | 해제 | 선택 | 미정 |  | 미정 | BT180180 | C
A43280 | 2018-01-24 | 1 | A | TUNDISH교체 | 1 | A | BP-SCR420H1V | 소입성보증강 | C | BM#2 | 1697 | 70 | 1640 | 1658 | 29 | 4100 |  | 3 | 0.3 | 20 |  | -1.66 | 1600 | 1640 | 0.02 | 14.5 |  | 28 | 9 | 48 | Y |  | 2018-01-24 20:41 | 91 | 1086 | 21 | 23 | 25 | 32 | 35 | 36 | 37 | 39 | 40 | 40 |  |  |  | 40 | 34 | 40 | 40 | 0 | 0 |  | 4.98 | Y | 0 |  | 2.15 | 2.15 | [5 empty] | N | N | N | 150 | 0.5 | 56 | 101508 |  | 7150 | 15300 | 1 | 1 | 10 | 2018-01-24 20:45 | 1600 | 161 |  | 58 | 13 | * T/D 용강량 실측:1150mm / 19.3 TON * T/D FLUX 용탕부: 225 KG / 유탕부: 15KG 투입 | [14 empty] | 98.17 | 100 | 1000 | 0 | 0 |  | 650 | 300 | 선택 | 선택 | 1000 | 0 | 0 |  | 650 | 300 | 선택 | 선택 | 해제 | 미정 | 미정 | 미정 | 미정 |  | 미정 | BT180180 | C
B43273 | 2018-01-24 | 2 | A |  | 6 | A | AE4140 | 합금강 | D | BM#1 | 1598 | 43 | 1637 | 1577 | 35 | 7100 |  | 1 | 0.42 | 18 |  | -2.21 | 1567 | 1629 | 2.04 | 0 | 0 | 32 | 75 | 58 | Y |  | 2018-01-24 21:40 | 73 | 1087 | 19 | 34 | 39 | 42 | 44 | 43 | 43 | 41 | 40 | 39 | 39 | 38 | 37 | 37 | 38 | 44 | 37 | 39 | -0.17 | Y | 40.02 | Y | -0.2 |  |  |  | 1.49 |  |  |  |  | N | N | N | 100 | 0.5 | 61 | 101508 | 103030 | 5040 | 16460 | 9 | 2 |  | 2018-01-24 21:44 | 1567 | 111 |  | 21 |  | *롱노즐 SEN내부 지금융착으로 교체-5회사용 | [14 empty] | 93.99 | 100 | 0 | 0 | 0 |  | 650 |  | 해제 | 해제 | 0 | 0 | 0 |  | 650 |  | 해제 | 해제 | 해제 | 미정 | 선택 | 미정 | 선택 | 5 | 미정 | BT180180 | C
A43281 | 2018-01-24 | 1 | A |  | 2 | A | BP-SCR420H1V | 소입성보증강 | C | BM#2 | 1570 | 46 | 1616 | 1524 | 42 | 7200 |  | 3 | 0.33 | 14 |  | -1.47 | 1589 | 1616 | 0 | 11 |  | 21 | 37 | 67 | Y |  | 2018-01-24 21:32 | 80 | 1086 | 39 | 32 | 30 | 30 | 30 | 29 | 29 | 28 | 28 | 27 | 26 | 26 |  | 26 | 30 | 30 | 26 | 30 | -0.09 |  | 45 | Y | 0 | [8 empty] | N | N | N | 140 | 0.52 | 56 | 101508 | 96610 | 7050 | 15300 | 1 | 1 |  | 2018-01-24 22:08 | 1589 | 132 |  | 66 | 26 | [15 empty] | 97.98 | 100 | 0 | 0 | 0 |  | 650 | 300 | 선택 | 선택 | 0 | 0 | 0 |  | 650 | 300 | 선택 | 선택 | 해제 | 미정 | 미정 | 선택 | 미정 |  | 미정 | BT180180 | H
B43274 | 2018-01-24 | 2 | A |  | 7 | A | AE4140 | 합금강 | D | BM#1 | 1590 | 46 | 1624 | 1537 | 35 | 7100 |  | 1 | 0.39 | 16 |  | -1.86 | 1565 | 1602 | 1.58 | 0 | 0 | 23 | 11 | 62 | Y |  | 2018-01-24 22:42 | 71 | 1086 | 36 | 34 | 34 | 33 | 33 | 33 | 31 | 31 | 29 | 28 | 27 | 26 | 25 | 25 | 31 | 34 | 25 | 33 | -0.18 |  | 49.97 | Y | -0.2 |  |  |  | 1.64 |  |  |  |  | N | N | N | 150 | 0.5 | 63 | 101508 | 101020 | 5000 | 15660 | 9 | 2 |  | 2018-01-24 22:44 | 1553 | 114 |  | 22 | [16 empty] | 99.52 | 100 | 0 | 0 | 0 |  | 650 |  | 해제 | 해제 | 0 | 0 | 0 |  | 650 |  | 해제 | 해제 | 해제 | 미정 | 선택 | 미정 | 미정 |  | 미정 | BT180180 | H
A43282 | 2018-01-24 | 1 | A |  | 3 | A | BP-SCR420H1V | 소입성보증강 | C | BM#2 | 1610 | 39 | 1620 | 1558 | 33 | 6000 |  | 3 | 0.31 | 17 |  | -2.15 | 1576 | 1622 | 0 | 11.87 |  | 12 | 30 | 65 | Y |  | 2018-01-24 22:57 | 67 | 1087 | 24 | 24 | 24 | 24 | 24 | 24 | 24 | 23 | 22 | 21 | 20 | 20 |  | 20 | 23 | 24 | 20 | 24 | -0.09 |  | 45.03 | Y | 0 | [8 empty] | N | N | N | 130 | 0.52 | 56 | 84590 | 98200 | 7090 | 15300 | 1 | 1 |  | 2018-01-24 23:09 | 1576 | 125 |  | 40 | [16 empty] | 80.41 | 100 | 0 | 0 | 0 |  | 650 | 300 | 선택 | 선택 | 0 | 0 | 0 |  | 650 | 300 | 선택 | 선택 | 해제 | 미정 | 미정 | 선택 | 미정 |  | 미정 | BT180180 | C
B43275 | 2018-01-24 | 2 | A | TUNDISH교체전 | 8 | B | AE4140 | 합금강 | D | BM#1 | 1617 | 43 | 1636 | 1585 | 32 | 6200 |  | 1 | 0.42 | 17 |  | -2.33 | 1563 | 1611 | 3.22 | 0 | 0 | 31 | 16 | 59 | Y |  | 2018-01-24 23:42 | 69 | 1120 | 23 | 28 | 31 | 33 | 34 | 34 | 33 | 33 | 32 | 30 | 29 | 28 |  | 28 | 31 | 34 | 28 | 33 | -0.17 | Y | 34.93 | Y | -0.2 |  |  |  | 1.7 |  |  |  |  | N | N | N | 140 | 0.5 | 59 | 95177 | 97020 | 4980 | 1500 | 9 | 2 |  | 2018-01-24 23:47 | 1563 | 117 |  | 28 |  |  | D8E2A4D2B88B40FEAD14CE0F6D2E8836 | 6214DCA7A1544321B0DD399051042BE9 |  | F97F2400E8514FA3A54C1C0D5291D1D5 | [10 empty] | 93.31 | 100 | 0 | 2500 | 0 |  | 650 |  | 해제 | 해제 | 0 | 2500 | 0 |  | 650 |  | 해제 | 해제 | 해제 | 미정 | 선택 | 미정 | 미정 |  | 미정 | BT180180 | C
A43283 | 2018-01-24 | 1 | A |  | 4 | A | BP-SCR420H1V | 소입성보증강 | C | BM#2 | 1598 | 41 | 1619 | 1554 | 34 | 6400 |  | 3 | 0.31 | 13 |  | -1.62 | 1586 | 1633 | 0 | 15.56 |  | 29 | 25 | 54 | Y |  | 2018-01-25 00:07 | 77 | 1132 | 18 | 26 | 31 | 35 | 37 | 37 | 38 | 38 | 37 | 37 | 37 | 37 |  | 37 | 34 | 38 | 37 | 37 | -0.04 | Y | 25.02 | Y | 0 | [8 empty] | N | N | N | 120 | 0.52 | 57 | 101508 | 97730 | 7610 | 15400 | 1 | 1 |  | 2018-01-25 00:14 | 1586 | 125 |  | 30 |  | *L/D잔강 7.5톤에 T/D내 슬러그 유입되 잔강이월 못함. | [14 empty] | 96.4 | 100 | 0 | 0 | 0 |  | 650 | 300 | 선택 | 선택 | 0 | 0 | 0 |  | 650 | 300 | 선택 | 선택 | 해제 | 미정 | 미정 | 해제 | 미정 |  | 미정 | BT180180 | C
A43284 | 2018-01-24 | 1 | A |  | 5 | A | BP-SCR420H1V | 소입성보증강 | C | BM#2 | 1582 | 41 | 1615 | 1543 | 35 | 6800 |  | 3 | 0.29 | 17 |  | -1.37 | 1595 | 1623 | 0 | 12.61 |  | 28 | 10 | 39 | Y |  | 2018-01-25 00:54 | 86 | 1141 | 34 | 38 | 40 | 42 | 44 | 44 | 44 | 43 | 43 | 43 | 42 | 41 |  | 41 | 42 | 44 | 41 | 44 | -0.08 | Y | 35 | Y | -0.2 | [8 empty] | N | N | N | 110 | 0.52 | 58 | 101508 | 99580 | 7630 | 15300 | 1 | 1 |  | 2018-01-25 01:32 | 1587 | 122 |  | 41 |  | *L/D잔장 7.6톤에 슬러그 유입됨. 이상공정 등록 | [14 empty] | 94.73 | 100 | 0 | 0 | 0 |  | 650 | 300 | 선택 | 선택 | 0 | 0 | 0 |  | 650 | 300 | 선택 | 선택 | 해제 | 미정 | 미정 | 미정 | 미정 |  | 미정 | BT180180 | H
B43276 | 2018-01-24 | 2 | A | TUNDISH교체 | 1 | A | 30MNB5M | 합금강 | 30MNB5M계 | BM#1 | 1605 | 49 | 1655 | 1567 | 43 | 8900 |  | 1 | 0.4 | 20 |  | -2.73 | 1590 | 1658 | 2.09 | 0 | 0 | 19 | 73 | 63 | Y |  | 2018-01-25 01:15 | 92 | 1138 | 6 | 17 | 15 | 21 | 25 | 28 | 29 | 30 | 30 | 31 | 31 | 31 | 31 | 31 | 26 | 31 | 31 | 31 | 0 |  | 15 | Y | 0 |  | 2.03 | 2.03 | [5 empty] | N | N | N | 150 | 0.39 | 69 | 89508 | 94450 | 5140 | 15700 | 11 | 1 |  | 2018-01-25 01:11 | 1590 | 145 |  | 23 |  | *T/D가열온도:자동-1330`.수동건-1320`.STR#1:893.STR#2:846.T/D FLUX 유:15,용:120 *Test 방안서 적용 | [14 empty] | 90.41 | 100 | 700 | 0 | 0 |  | 400 |  | 선택 | 선택 | 700 | 0 | 0 |  | 400 |  | 선택 | 선택 | 해제 | 미정 | 선택 | 미정 | 선택 |  | 미정 | RB107.95 | H
A43285 | 2018-01-24 | 1 | A |  | 6 | A | BP-SCR420H1V | 소입성보증강 | C | BM#2 | 1573 | 43 | 1615 | 1551 | 37 | 6600 |  | 3 | 0.31 | 13 |  | -2.31 | 1582 | 1623 | 0 | 8.84 |  | 18 | 53 | 1439 | Y |  | 2018-01-25 01:52 | 73 | 1158 | 38 | 33 | 32 | 32 | 33 | 34 | 34 | 34 | 34 | 34 | 33 | 33 |  | 33 | 34 | 34 | 33 | 34 | -0.03 | Y | 30.02 | Y | 0 | [8 empty] | N | N | N | 100 | 0.52 | 59 | 101508 | 102770 | 7140 | 14700 | 1 | 1 |  | 2018-01-25 02:05 | 1583 | 123 |  | 45 | [16 empty] | 92.45 | 100 | 0 | 0 | 0 |  | 650 | 300 | 선택 | 선택 | 0 | 0 | 0 |  | 650 | 300 | 선택 | 선택 | 해제 | 미정 | 미정 | 선택 | 미정 |  | 미정 | BT180180 | H
B43277 | 2018-01-24 | 2 | A |  | 2 | A | 30MNB5M | 합금강 | 30MNB5M계 | BM#1 | 1582 | 45 | 1647 | 1577 | 35 | 7000 |  | 1 | 0.41 | 15 |  | -2.66 | 1564 | 1635 | 2.48 | 0 | 0 | 21 | 38 | 30 | Y |  | 2018-01-25 01:59 | 66 | 1119 | 28 | 27 | 28 | 27 | 28 | 28 | 27 | 27 | 26 | 25 | 25 | 24 | 24 | 22 | 26 | 28 | 22 | 28 | -0.09 | Y | 65.02 | Y | -0.2 | [8 empty] | N | N | N | 140 | 0.4 | 78 | 104426 | 101980 | 5040 | 16110 | 11 | 1 |  | 2018-01-25 02:07 | 1564 | 149 |  | 49 |  | *Test 방안서 적용 *Sample채취 ID:103.203 | [14 empty] | 10442600 | 100 | 0 | 0 | 300 |  | 400 |  | 선택 | 선택 | 0 | 0 | 300 |  | 400 |  | 선택 | 선택 | 해제 | 미정 | 선택 | 미정 | 미정 |  | 미정 | RB107.95 | H
A43286 | 2018-01-24 | 1 | A |  | 7 | A | BP-SCR420H1V | 소입성보증강 | C | BM#2 | 1578 | 39 | 1621 | 1554 | 33 | 5000 |  | 3 | 0.29 | 16 |  | -1.97 | 1575 | 1615 | 0 | 11.81 |  | 12 | 31 | 45 | Y |  | 2018-01-25 02:52 | 66 | 1138 | 29 | 28 | 29 | 29 | 29 | 30 | 30 | 29 | 29 | 29 | 28 |  |  | 28 | 29 | 30 | 28 | 29 | -0.02 | Y | 24.98 | Y | -0.2 | [8 empty] | N | N | N | 150 | 0.52 | 54 | 101508 | 94480 | 7120 | 15600 | 1 | 1 |  | 2018-01-25 03:08 | 1575 | 122 |  | 48 | [16 empty] | 100.01 | 75 | 0 | 0 | 0 |  | 650 | 300 | 선택 | 선택 | 0 | 0 | 0 |  | 650 | 300 | 선택 | 선택 | 해제 | 미정 | 미정 | 선택 | 미정 |  | 미정 | BT180180 | H
B43278 | 2018-01-24 | 2 | A |  | 3 | B | 30MNB5M | 합금강 | 30MNB5M계 | BM#1 | 1599 | 46 | 1664 | 1566 | 39 | 7800 |  | 1 | 0.41 | 15 |  | -2.52 | 1562 | 1640 | 3.04 | 0 | 0 | 23 | 12 | 57 | Y |  | 2018-01-25 03:05 | 64 | 1130 | 20 | 18 | 18 | 18 | 18 | 17 | 17 | 16 | 15 | 15 | 14 | 14 | 13 | 11 | 16 | 18 | 11 | 18 | -0.11 |  | 65.03 | Y | -0.2 | [8 empty] | N | N | N | 130 | 0.4 | 76 | 104426 | 99960 | 5040 | 16100 | 11 | 1 |  | 2018-01-25 03:22 | 1562 | 169 |  | 64 |  | *Test 방안서 적용 | [14 empty] | 96.38 | 100 | 0 | 0 | 0 |  | 400 |  | 선택 | 선택 | 0 | 0 | 0 |  | 400 |  | 선택 | 선택 | 해제 | 미정 | 선택 | 미정 | 미정 |  | 미정 | RB107.95 | H
A43287 | 2018-01-24 | 1 | A | TUNDISH교체전 | 8 | A | BP-SCR420H1V | 소입성보증강 | C | BM#2 | 1593 | 43 | 1611 | 1545 | 38 | 6900 |  | 3 | 0.31 | 16 |  | -1.68 | 1581 | 1620 | 0 | 12.13 |  | 29 | 26 | 45 | Y |  | 2018-01-25 04:03 | 72 | 1129 | 27 | 30 | 33 | 34 | 34 | 34 | 34 | 33 | 33 | 32 | 31 | 30 |  | 30 | 32 | 34 | 30 | 34 | -0.1 | Y | 39.98 | Y | -0.2 | [8 empty] | N | N | N | 140 | 0.52 | 60 | 82708 | 103530 | 6870 | 2000 | 1 | 1 |  | 2018-01-25 04:23 | 1581 | 117 |  | 33 |  |  | 4DC71C3B38044FBBB6F6AFC439150663 | 4C6EA012FBDC4D39B735EAAAA53E91A1 | E1361EFE4B9949D3ABFE28AD236E4044 | [11 empty] | 74.92 | 70 | 0 | 3000 | 0 |  | 650 | 300 | 선택 | 선택 | 0 | 3038 | 0 |  | 650 | 300 | 선택 | 선택 | 해제 | 미정 | 미정 | 선택 | 미정 |  | 미정 | BT180180 | C
B43279 | 2018-01-24 | 2 | C |  | 4 | A | 30MNB5M | 합금강 | 30MNB5M계 | BM#1 | 1604 | 63 | 1646 | 1556 | 53 | 10700 |  | 1 | 0.39 | 15 |  | -2.88 | 1573 | 1649 | 2.72 | 0 | 0 | 31 | 17 | 56 | Y |  | 2018-01-25 04:37 | 75 | 1144 | 9 | 17 | 21 | 24 | 27 | 27 | 27 | 27 | 27 | 26 | 25 | 25 | 24 | 19 | 23 | 27 | 19 | 27 | -0.13 | Y | 59.95 | Y | -0.6 | [8 empty] | N | N | N | 120 | 0.4 | 82 | 78650 | 101000 | 5000 | 12600 | 11 | 1 |  | 2018-01-25 04:40 | 1573 | 178 |  | 52 |  | *Test 방안서 적용 | [14 empty] | 72.29 | 100 | 0 | 0 | 0 |  | 400 |  | 선택 | 선택 | 0 | 0 | 0 |  | 400 |  | 선택 | 선택 | 해제 | 미정 | 선택 | 미정 | 미정 |  | 미정 | RB107.95 | H
A43288 | 2018-01-24 | 1 | C | TUNDISH교체 | 1 | A | AE1055M1 | 탄소강 | AE1055LS계 | BM#2 | 1589 | 45 | 1625 | 1557 | 31 | 5500 |  | 3 | 0.32 | 21 |  | -1.65 | 1583 | 1627 | 0 | 15.8 |  | 28 | 11 | 48 | Y |  | 2018-01-25 05:01 | 97 | 1142 | 29 | 26 | 19 | 28 | 35 | 39 | 41 | 42 | 44 | 44 | 43 |  |  | 43 | 36 | 44 | 43 | 0 | -0.1 |  | 10 | Y | -0.2 |  | 2.19 | 2.19 | [5 empty] | N | N | N | 230 | 0.46 | 59 | 93049 | 94260 | 6390 | 15300 | 14 | 2 |  | 2018-01-25 05:17 | 1583 | 143 |  | 61 |  | *T/D플럭스 225/15KG *롱노즐 실리부 부착 | [14 empty] | 92.45 | 72.73 | 1538 | 0 | 0 |  | 400 | 400 | 선택 | 해제 | 1617 | 0 | 0 |  | 400 | 400 | 선택 | 해제 | 해제 | 미정 | 미정 | 선택 | 선택 |  | 미정 | BT180180 | C
A43289 | 2018-01-24 | 1 | C |  | 2 | A | AE1055M1 | 탄소강 | AE1055LS계 | BM#2 | 0 | 40 | 1612 | 1535 | 31 | 5500 |  | 3 | 0.32 | 21 |  | -1.81 | 1564 | 1610 | 0 | 19.11 |  | 18 | 54 | 42 | Y |  | 2018-01-25 06:09 | 78 | 1140 | 43 | 35 | 33 | 33 | 34 | 34 | 34 | 35 | 35 | 34 | 35 | 35 | 35 | 35 | 35 | 35 | 34 | 35 | -0.1 | Y | 10 | Y | 0 | [8 empty] | N | N | N | 220 | 0.48 | 61 | 93049 | 95860 | 6880 | 15800 | 14 | 2 |  | 2018-01-25 06:45 | 1564 | 141 |  | 55 | [16 empty] | 90.6 | 72.73 | 0 | 0 | 0 |  | 400 | 400 | 선택 | 해제 | 0 | 0 | 0 |  | 400 | 400 | 선택 | 해제 | 해제 | 미정 | 미정 | 선택 | 미정 |  | 미정 | BT180180 | C
B43281 | 2018-01-24 | 2 | C |  | 5 | B | AE15B36C2 | 합금강 | 보론강 | BM#1 | 1628 | 50 | 1624 | 1597 | 29 | 5200 |  | 1 | 0.39 | 16 |  | -2.38 | 1549 | 1607 | 1.32 | 0 | 0 | 5 | 49 | 41 | Y |  | 2018-01-25 06:47 | 51 | 1126 | 13 | 23 | 25 | 27 | 26 | 25 | 24 | 24 | 23 | 20 | 20 | 19 | 18 | 14 | 21 | 27 | 14 | 0 | -0.22 | Y | 60.02 | Y | -0.4 | [8 empty] | N | N | N | 110 | 0.4 | 78 | 114100 | 104000 | 5000 | 12600 | 11 | 1 |  | 2018-01-25 06:51 | 1549 | 109 |  | 5 |  | *Test 방안서 적용 *30MNB5M "DIB" 미달되어 C급발생. 생산관리 요청으로 AE15B36C2로 강종변경함 | [14 empty] | 104.68 | 100 | 0 | 0 | 0 |  | 400 |  | 해제 | 선택 | 0 | 0 | 0 |  | 400 |  | 해제 | 선택 | 해제 | 미정 | 미정 | 미정 | 미정 |  | 미정 | RB100.00 | C
A43290 | 2018-01-24 | 1 | C |  | 3 | A | AE1055M1 | 탄소강 | AE1055LS계 | BM#2 | 0 | 41 | 1594 | 1548 | 34 | 5600 |  | 3 | 0.3 | 20 |  | -1.44 | 1559 | 1594 | 0 | 10.05 |  | 12 | 32 | 56 | Y |  | 2018-01-25 07:11 | 73 | 1091 | 33 | 29 | 27 | 27 | 27 | 27 | 27 | 26 | 25 | 25 | 24 | 24 | 23 | 23 | 27 | 27 | 23 | 27 | -0.08 |  | 50 | Y | -0.2 | [8 empty] | N | N | N | 210 | 0.46 | 63 | 93049 | 95900 | 7100 | 16100 | 14 | 2 |  | 2018-01-25 07:53 | 1570 | 142 |  | 55 |  | *전공정 요청 감속주입 , 정속 규정 미준수 이상공정 등록 | [14 empty] | 90.38 | 72.73 | 0 | 0 | 0 |  | 400 | 400 | 선택 | 해제 | 0 | 0 | 0 |  | 400 | 400 | 선택 | 해제 | 해제 | 미정 | 미정 | 선택 | 미정 |  | 미정 | BT180180 | C
B43282 | 2018-01-25 | 2 | C |  | 6 | A | 30MNB5M | 합금강 | 30MNB5M계 | BM#1 | 1607 | 60 | 1635 | 1564 | 40 | 7100 |  | 1 | 0.38 | 16 |  | -2.19 | 1544 | 1612 | 1.34 | 0 | 0 | 23 | 13 | 25 | Y |  | 2018-01-25 08:08 | 46 | 1087 | 12 | 17 | 20 | 23 | 24 | 24 | 23 | 23 | 22 | 21 | 19 | 19 | 19 | 16 | 20 | 24 | 16 | 23 | -0.13 | Y | 60.02 | Y | -0.2 | [8 empty] | N | N | N | 100 | 0.4 | 81 | 109060 | 104000 | 4360 | 16900 | 11 | 1 |  | 2018-01-25 08:05 | 1544 | 119 |  | 3 |  | *Test 방안서 적용 *Sample채취 ID:103.203 별도 적치(UT검사) | [14 empty] | 100.06 | 100 | 0 | 0 | 300 |  | 400 |  | 선택 | 선택 | 0 | 0 | 300 |  | 400 |  | 선택 | 선택 | 해제 | 미정 | 선택 | 미정 | 미정 |  | 미정 | RB107.95 | C
A43291 | 2018-01-25 | 1 | C |  | 4 | A | AE1055M1 | 탄소강 | AE1055LS계 | BM#2 | 0 | 47 | 1606 | 1520 | 38 | 6300 |  | 3 | 0.3 | 20 |  | -1.49 | 1570 | 1606 | 0 | 12.96 |  | 29 | 27 | 54 | Y |  | 2018-01-25 08:10 | 84 | 1091 | 22 | 27 | 32 | 36 | 37 | 38 | 39 | 39 | 39 | 39 | 39 | 39 | 38 | 37 | 36 | 39 | 37 | 39 | -0.06 | Y | 34.98 | Y | -0.2 | [8 empty] | N | N | N | 200 | 0.45 | 66 | 93049 | 96960 | 7140 | 16300 | 14 | 2 |  | 2018-01-25 08:24 | 1570 | 148 |  | 62 |  | *전공정 요청 감속주입 , 정속 규정 미준수 이상공정 등록 | [14 empty] | 89.47 | 72.73 | 0 | 0 | 0 |  | 400 | 400 | 선택 | 해제 | 0 | 0 | 0 |  | 400 | 400 | 선택 | 해제 | 해제 | 미정 | 미정 | 선택 | 미정 |  | 미정 | BT180180 | C
B43283 | 2018-01-25 | 2 | C |  | 7 | B | 30MNB5M | 합금강 | 30MNB5M계 | BM#1 | 1613 | 52 | 1635 | 1536 | 39 | 7300 |  | 1 | 0.38 | 16 |  | -2.32 | 1567 | 1612 | 0.96 | 0 | 0 | 32 | 77 | 32 | Y |  | 2018-01-25 09:06 | 69 | 1077 | 16 | 14 | 15 | 15 | 15 | 15 | 14 | 13 | 12 | 11 | 11 | 10 | 9 | 9 | 13 | 15 | 9 | 15 | -0.12 |  | 50 | Y | -0.2 | [8 empty] | N | N | N | 150 | 0.4 | 62 | 93896 | 78390 | 30040 | 17200 | 11 | 1 |  | 2018-01-25 09:14 | 1567 | 138 |  | 26 |  | *Test 방안서 적용 *Sample채취 ID:103.203 | [14 empty] | 86.62 | 100 | 0 | 0 | 300 |  | 400 |  | 선택 | 선택 | 0 | 0 | 300 |  | 400 |  | 선택 | 선택 | 해제 | 미정 | 선택 | 미정 | 미정 |  | 미정 | RB107.95 | C
A43293 | 2018-01-25 | 1 | C |  | 5 | A | AE1055M1 | 탄소강 | AE1055LS계 | BM#2 | 0 | 42 | 1600 | 1546 | 31 | 4900 |  | 3 | 0.32 | 20 |  | -1.74 | 1557 | 1600 | 0 | 17.97 |  | 22 | 1 | 14099 | Y |  | 2018-01-25 10:07 | 71 | 1238 | 35 | 37 | 38 | 38 | 37 | 37 | 36 | 34 | 33 | 33 | 32 | 32 | 32 | 30 | 34 | 38 | 30 | 37 | -0.13 |  | 60 | Y | -0.2 | [8 empty] | N | N | N | 190 | 0.4 | 73 | 101508 | 96300 | 7130 | 17600 | 14 | 2 |  | 2018-01-25 10:16 | 1557 | 89 |  | 14 |  | *전공정 요청 감속주입(0.40), 정속 규정 미준수 이상공정 등록-전기로 전극 절손 | [14 empty] | 98.22 | 75 | 0 | 0 | 0 |  | 400 | 400 | 선택 | 해제 | 0 | 0 | 0 |  | 400 | 400 | 선택 | 해제 | 해제 | 미정 | 미정 | 선택 | 미정 |  | 미정 | BT180180 | C
B43284 | 2018-01-25 | 2 | C | TUNDISH교체전 | 8 | B | 30MNB5M | 합금강 | 30MNB5M계 | BM#1 | 1580 | 50 | 1634 | 1556 | 39 | 7500 |  | 1 | 0.39 | 16 |  | -2.61 | 1551 | 1619 | 1.23 | 0 | 0 | 31 | 18 | 69 | Y | 0 | 2018-01-25 10:21 | 53 | 1088 | 8 | 14 | 17 | 19 | 20 | 19 | 19 | 18 | 17 | 16 | 16 | 15 | 14 | 11 | 16 | 20 | 11 | 19 | -0.16 | Y | 55 | Y | -0.2 | [8 empty] | N | N | N | 140 | 0.4 | 75 | 72282 | 96700 | 5000 | 2000 | 11 | 1 |  | 2018-01-25 10:28 | 1551 | 136 |  | 14 |  | *Test 방안서 적용 | FA915F9AAB4540C696A6688AAC1A772B | 7002D35B21C34ABFBE02A305E4C4B7D6 | C91771246C48454FA6DEE9FDB17867EC | [11 empty] | 71.07 | 100 | 0 | 2550 | 0 |  | 400 |  | 선택 | 선택 | 0 | 2500 | 0 |  | 400 |  | 선택 | 선택 | 해제 | 미정 | 선택 | 미정 | 미정 |  | 미정 | RB107.95 | C
A43294 | 2018-01-25 | 1 | C |  | 6 | A | AE1055M1 | 탄소강 | AE1055LS계 | BM#2 | 1548 | 46 | 1592 | 1530 | 37 | 5800 |  | 3 | 0.3 | 20 |  | -1.31 | 1558 | 1592 | 0 | 17.39 |  | 18 | 55 | 96 | Y |  | 2018-01-25 11:26 | 72 | 1095 | 30 | 33 | 36 | 38 | 38 | 38 | 37 | 36 | 36 | 35 | 34 | 33 | 33 | 32 | 35 | 38 | 32 | 38 | -0.1 | Y | 60 | Y | 0 | [8 empty] | N | N | N | 180 | 0.4 | 79 | 101508 | 103500 | 7620 | 16800 | 14 | 2 | 10 | 2018-01-25 11:32 | 1558 | 98 |  | 11 |  | *전공정 요청 감속주입(0.40), 정속 규정 미준수 이상공정 등록-전기로 전극 절손 *전공정 L/D중량 잘못 기입으로 슬러그 유입,이상공정 등록 | [14 empty] | 91.37 | 100 | 0 | 0 | 0 |  | 400 | 400 | 선택 | 해제 | 0 | 0 | 0 |  | 400 | 400 | 선택 | 해제 | 해제 | 미정 | 미정 | 해제 | 미정 |  | 미정 | BT180180 | H
B43285 | 2018-01-25 | 2 | C | TUNDISH교체 | 1 | A | BP-SCR420HB2 | 소입성보증강 | C2 | BM#1 | 1621 | 64 | 1685 | 1584 | 52 | 10200 |  | 1 | 0.41 | 21 |  | -2.21 | 1597 | 1655 | 0 | 3.59 | 0 | 5 | 50 | 55 | N | 1 | 2018-01-25 11:38 | 88 | 1105 | 0 | 15 | 19 | 19 | 27 | 31 | 33 | 35 | 37 | 38 | 39 | 38 | 38 | 38 | 32 | 39 | 38 | 38 | -0.1 |  | 10.02 | Y | 0 |  | 2.33 | 2.27 | [5 empty] | N | N | N | 150 | 0.51 | 62 | 101508 |  | 4980 | 15400 | 12 | 2 |  | 2018-01-25 11:40 | 1597 | 172 |  | 39 |  | *T/D플럭스 유15 용225KG *전공정요청 감속주입 *Ladle 강제 나탕주입ID:101.201 | [14 empty] | 91.33 | 100 | 1000 | 0 | 0 |  | 450 |  | 선택 | 선택 | 1000 | 0 | 0 |  | 450 |  | 선택 | 선택 | 해제 | 미정 | 선택 | 해제 | 미정 |  | 미정 | BT180180 | C
A43295 | 2018-01-25 | 1 | D |  | 7 | A | AE1055M1 | 탄소강 | AE1055LS계 | BM#2 | 9999 | 42 | 1589 | 1512 | 33 | 5600 |  | 3 | 0.31 | 20 |  | -1.49 | 1552 | 1589 | 0 | 15.39 |  | 28 | 13 | 28 | Y |  | 2018-01-25 12:49 | 66 | 1124 | 32 | 32 | 32 | 33 | 34 | 33 | 32 | 32 | 31 | 30 | 29 | 28 | 28 | 27 | 31 | 34 | 27 | 32 | -0.16 | Y | 45 | Y | -0.2 | [8 empty] | N | N | N | 230 | 0.48 | 66 | 101508 | 103860 | 7250 | 16900 | 14 | 2 | 10 | 2018-01-25 12:55 | 1552 | 91 |  | 10 | [16 empty] | 91.41 | 100 | 0 | 0 | 0 |  | 400 | 400 | 선택 | 해제 | 0 | 0 | 0 |  | 400 | 400 | 선택 | 해제 | 해제 | 미정 | 미정 | 선택 | 미정 |  | 미정 | BT180180 | C
B43286 | 2018-01-25 | 2 | D |  | 2 | A | BP-SCR420HB2 | 소입성보증강 | C2 | BM#1 | 1614 | 48 | 1664 | 1585 | 41 | 7900 |  | 1 | 0.41 | 19 |  | 0 | 1577 | 1642 | 0 | 3.75 | 0 | 23 | 14 | 68 | Y |  | 2018-01-25 12:38 | 68 | 1098 | 37 | 34 | 32 | 32 | 31 | 30 | 29 | 28 | 28 | 27 | 26 | 24 |  | 24 | 30 | 32 | 24 | 0 | -0.18 |  | 45 | Y | -0.4 | [8 empty] | N | N | N | 140 | 0.55 | 55 | 101508 | 98390 | 5020 | 14400 | 12 | 2 |  | 2018-01-25 12:44 | 1577 | 150 |  | 42 | 23 | [15 empty] | 97.6 | 100 | 0 | 0 | 0 |  | 450 |  | 선택 | 선택 | 0 | 0 | 0 |  | 450 |  | 선택 | 선택 | 해제 | 미정 | 선택 | 미정 | 미정 |  | 미정 | BT180180 | C
A43296 | 2018-01-25 | 1 | D | TUNDISH교체전 | 8 | A | AE1055M1 | 탄소강 | AE1055LS계 | BM#2 | 1647 | 43 | 1581 | 1534 | 30 | 4900 |  | 3 | 0.31 | 20 |  | -1.37 | 1548 | 1581 | 0 | 17.01 |  | 29 | 28 | 107 | Y |  | 2018-01-25 13:39 | 62 | 1091 | 25 | 26 | 27 | 27 | 28 | 27 | 27 | 26 | 26 | 25 | 25 | 24 | 24 | 24 | 26 | 28 | 24 | 27 | -0.1 | Y | 39.98 | Y | 0 | [8 empty] | N | N | N | 220 | 0.48 | 62 | 90172 | 98040 | 7060 | 2000 | 14 | 2 | 10 | 2018-01-25 13:46 | 1548 | 105 |  | 29 |  |  | E018D6F8733642D2B89082BF12C0BFCB | 78E93B9B768245588C809C869106F084 | 06E89E2788A24502B1EFEC0CBF0FD99F | [11 empty] | 85.8 | 100 | 0 | 3690 | 0 |  | 400 | 400 | 선택 | 해제 | 0 | 3770 | 0 |  | 400 | 400 | 선택 | 해제 | 해제 | 미정 | 미정 | 미정 | 미정 |  | 미정 | BT180180 | C
B43287 | 2018-01-25 | 2 | D |  | 3 | B | BP-SCR420HB2 | 소입성보증강 | C2 | BM#1 | 1632 | 44 | 1644 | 1607 | 34 | 6200 |  | 1 | 0.4 | 19 |  | 0 | 1626 | 1626 | 0 | 2.7 | 0 | 32 | 78 | 60 | Y |  | 2018-01-25 13:26 | 117 | 1077 | 22 | 22 | 21 | 22 | 21 | 21 | 21 | 20 | 19 | 17 | 15 | 13 | 13 | 13 | 19 | 22 | 13 | 22 | -0.2 | Y | 45 | Y | 0 | [8 empty] | N | N | N | 130 | 0.48 | 63 | 152262 | 94380 | 5080 | 16900 | 12 | 2 |  | 2018-01-25 13:53 | 1574 | 143 |  | 50 |  | 유사강종 연연주 혼탕부 ID:107~109.207~209 *전공정 작업지연,감속주입 | [14 empty] | 145.78 | 100 | 0 | 0 | 0 |  | 450 |  | 선택 | 선택 | 0 | 0 | 0 |  | 450 |  | 선택 | 선택 | 해제 | 미정 | 선택 | 미정 | 미정 |  | 미정 | BT180180 | H
A43297 | 2018-01-25 | 1 | D |  | 4 | A | SCR420HB2 | 소입성보증강 | C2 | BM#1 | 1588 | 43 | 1619 | 1538 | 38 | 6800 |  | 3 | 0.31 | 19 |  | -2.11 | 1569 | 1619 | 0 | 15.76 |  | 22 | 2 | 86 | Y |  | 2018-01-25 14:50 | 60 | 1097 | 10 | 13 | 18 | 21 | 23 | 23 | 23 | 24 | 24 | 23 | 23 | 23 | 23 | 23 | 21 | 24 | 23 | 23 | -0.04 | Y | 25.03 | Y | 0 | [8 empty] | N | N | N | 120 | 0.47 | 63 | 50754 | 95400 | 7090 | 16300 | 12 | 2 |  | 2018-01-25 14:59 | 1569 | 114 |  | 30 |  | *유사강종 연연주 혼탕부 성분확인 ID:101.201 *전공정 작업지연,감속주입 | [14 empty] | 49.28 | 100 | 0 | 0 | 0 |  | 450 |  | 선택 | 선택 | 0 | 0 | 0 |  | 450 |  | 선택 | 선택 | 해제 | 미정 | 미정 | 선택 | 미정 |  | 미정 | BT180180 | H
B43288 | 2018-01-25 | 2 | D | TUNDISH교체 | 1 | A | SCR420HB | 소입성보증강 | C2 | BM#2 | 1579 | 60 | 1677 | 1575 | 47 | 9700 |  | 1 | 0.41 | 20 |  | -2.18 | 1589 | 1660 | 0 | 6.03 | 0 | 31 | 19 | 44 | Y |  | 2018-01-25 14:59 | 81 | 1086 | 8481 | -149 | 8 | 15 | 19 | 23 | 27 | 30 | 31 | 32 | 34 | 33 | 34 | 34 | 25 | 34 | 33 | 0 | -0.2 |  | 5 | Y | 0.2 |  | 1.92 | 1.92 | [5 empty] | N | N | N | 150 | 0.52 | 56 | 93049 | 99540 | 5460 | 15400 | 10 | 1 | 10 | 2018-01-25 14:59 | 1589 | 162 |  | 36 |  | * T/D 용강량 실측:1200mm / 19.7 TON * T/D FLUX 용탕부: 225 KG / 유탕부: 15KG 투입 | [14 empty] | 88.62 | 100 | 1040 | 0 | 0 |  | 450 | 300 | 선택 | 선택 | 1080 | 0 | 0 |  | 450 | 300 | 선택 | 선택 | 해제 | 미정 | 선택 | 미정 | 미정 |  | 미정 | BT180180 | C
B43289 | 2018-01-25 | 2 | D |  | 2 | A | SCR420HB | 소입성보증강 | C2 | BM#2 | 1584 | 53 | 1657 | 1574 | 44 | 8500 |  | 1 | 0.42 | 19 |  | -2.14 | 1592 | 1657 | 0 | 3.99 | 0 | 5 | 51 | 36 | Y |  | 2018-01-25 16:05 | 84 | 1086 | 37 | 40 | 42 | 41 | 40 | 40 | 38 | 37 | 36 | 34 | 32 |  |  | 32 | 38 | 42 | 32 | 40 | -0.25 |  | 40 | Y | -0.4 | [8 empty] | N | N | N | 140 | 0.55 | 55 | 93049 | 99970 | 5060 | 15200 | 10 | 1 | 20 | 2018-01-25 16:08 | 1592 | 148 |  | 28 | [16 empty] | 88.62 | 100 | 0 | 0 | 0 |  | 450 | 300 | 선택 | 선택 | 0 | 0 | 0 |  | 450 | 300 | 선택 | 선택 | 해제 | 미정 | 선택 | 미정 | 미정 |  | 미정 | BT180180 | C
A43298 | 2018-01-25 | 1 | D |  | 5 | A | SCR420HB2 | 소입성보증강 | C2 | BM#1 | 0 | 67 | 1597 | 1519 | 36 | 7200 |  | 3 | 0.3 | 19 |  | -1.46 | 1563 | 1597 | 0 | 13.81 |  | 18 | 56 | 80 | Y |  | 2018-01-25 16:10 | 54 | 1087 | 23 | 25 | 27 | 28 | 26 | 26 | 25 | 23 | 22 | 20 | 20 | 19 | 17 | 16 | 23 | 28 | 16 | 0 | -0.24 | Y | 50 | Y | -0.2 | [8 empty] | N | N | N | 110 | 0.49 | 67 | 101508 | 102750 | 7030 | 15200 | 12 | 2 |  | 2018-01-25 16:18 | 1563 | 115 |  | 15 |  | *전공정 작업지연,감속주입 | [14 empty] | 91.95 | 100 | 0 | 0 | 0 |  | 450 |  | 선택 | 선택 | 0 | 0 | 0 |  | 450 |  | 선택 | 선택 | 해제 | 미정 | 미정 | 선택 | 미정 |  | 미정 | BT180180 | H
B43290 | 2018-01-25 | 2 | D |  | 3 | A | SCR420HB | 소입성보증강 | C2 | BM#2 | 1598 | 48 | 1645 | 1555 | 40 | 8000 |  | 1 | 0.41 | 21 |  | -2.12 | 1567 | 1635 | 0 | 4.09 | 0 | 28 | 14 | 60 | Y |  | 2018-01-25 17:12 | 59 | 1087 | 30 | 30 | 31 | 31 | 30 | 29 | 28 | 27 | 26 | 25 | 23 | 22 |  | 22 | 28 | 31 | 22 | 30 | -0.2 |  | 44.98 | Y | -0.2 | [8 empty] | N | N | N | 130 | 0.55 | 57 | 101508 | 103480 | 5120 | 15900 | 10 | 1 | 10 | 2018-01-25 17:11 | 1567 | 128 |  | 19 | [16 empty] | 93.56 | 100 | 0 | 0 | 0 |  | 450 | 300 | 선택 | 선택 | 0 | 0 | 0 |  | 450 | 300 | 선택 | 선택 | 해제 | 미정 | 선택 | 미정 | 미정 |  | 미정 | BT180180 | C
A43299 | 2018-01-25 | 1 | D |  | 6 | A | SCR420HB2 | 소입성보증강 | C2 | BM#1 | 1636 | 44 | 1621 | 1568 | 35 | 5500 |  | 3 | 0.3 | 19 |  | -2.03 | 1574 | 1621 | 0 | 15.96 |  | 23 | 15 | 85 | Y |  | 2018-01-25 17:06 | 65 | 1086 | 13 | 23 | 29 | 35 | 35 | 35 | 37 | 36 | 35 | 35 | 34 | 34 |  | 34 | 32 | 37 | 34 | 35 | -0.02 | Y | 24.98 | Y | 0 | [8 empty] | N | N | N | 100 | 0.52 | 55 | 84590 | 93270 | 7020 | 15300 | 12 | 2 |  | 2018-01-25 17:13 | 1574 | 103 |  | 27 | [16 empty] | 83.88 | 100 | 0 | 0 | 0 |  | 450 |  | 선택 | 선택 | 0 | 0 | 0 |  | 450 |  | 선택 | 선택 | 해제 | 미정 | 미정 | 선택 | 미정 |  | 미정 | BT180180 | H
B43291 | 2018-01-25 | 2 | D |  | 4 | A | SCR420HB | 소입성보증강 | C2 | BM#2 | 1597 | 48 | 1647 | 1575 | 38 | 7600 |  | 1 | 0.43 | 19 |  | -2.29 | 1575 | 1636 | 0 | 4.13 | 0 | 32 | 79 | 55 | Y |  | 2018-01-25 18:06 | 67 | 1089 | 20 | 26 | 29 | 31 | 32 | 31 | 31 | 30 | 29 | 28 | 25 |  |  | 25 | 28 | 32 | 25 | 31 | -0.23 | Y | 30 | Y | -0.6 | [8 empty] | N | N | N | 120 | 0.55 | 53 | 101508 | 95860 | 5100 | 15000 | 10 | 1 | 10 | 2018-01-25 18:11 | 1575 | 126 |  | 24 | [16 empty] | 100.5 | 100 | 0 | 0 | 0 |  | 450 | 300 | 선택 | 선택 | 0 | 0 | 0 |  | 450 | 300 | 선택 | 선택 | 해제 | 미정 | 선택 | 미정 | 미정 |  | 미정 | BT180180 | C
A43300 | 2018-01-25 | 1 | D |  | 7 | B | SCR420HB2 | 소입성보증강 | C2 | BM#1 | 1653 | 40 | 1609 | 1590 | 36 | 4200 |  | 3 | 0.32 | 19 |  | -1.54 | 1573 | 1609 | 0 | 16.64 |  | 29 | 29 | 81 | Y |  | 2018-01-25 18:02 | 64 | 1088 | 34 | 33 | 34 | 36 | 35 | 33 | 33 | 33 | 32 | 32 | 32 | 32 |  | 32 | 33 | 36 | 32 | 33 | -0.02 | Y | 40.02 | Y | 0 | [8 empty] | N | N | N | 150 | 0.55 | 60 | 101508 | 101060 | 7080 | 14000 | 12 | 2 |  | 2018-01-25 18:09 | 1573 | 96 |  | 27 |  | *샘플채취 ID:103.203(300mm) | [14 empty] | 93.38 | 100 | 0 | 0 | 300 |  | 450 |  | 선택 | 선택 | 0 | 0 | 300 |  | 450 |  | 선택 | 선택 | 해제 | 미정 | 미정 | 선택 | 미정 |  | 미정 | BT180180 | H
B43292 | 2018-01-25 | 2 | D |  | 5 | A | SCR420HB | 소입성보증강 | C2 | BM#2 | 1598 | 44 | 1655 | 1586 | 34 | 6200 |  | 1 | 0.42 | 20 |  | -2.47 | 1576 | 1634 | 0 | 4.08 | 0 | 22 | 3 | 53 | Y |  | 2018-01-25 19:06 | 68 | 1086 | 26 | 29 | 30 | 30 | 29 | 28 | 27 | 26 | 25 |  |  |  |  | 25 | 28 | 30 | 25 | 0 | -0.17 |  | 30 | Y | -0.2 | [8 empty] | N | N | N | 110 | 0.55 | 50 | 101508 | 92010 | 5140 | 15000 | 10 | 1 | 10 | 2018-01-25 19:19 | 1576 | 120 |  | 20 | [16 empty] | 104.65 | 100 | 0 | 0 | 0 |  | 450 | 300 | 선택 | 선택 | 0 | 0 | 0 |  | 450 | 300 | 선택 | 선택 | 해제 | 미정 | 선택 | 미정 | 미정 |  | 미정 | BT180180 | C
A43301 | 2018-01-25 | 1 | D |  | 8 | B | SCR420HB2 | 소입성보증강 | C2 | BM#1 | 1595 | 41 | 1615 | 1538 | 37 | 6100 |  | 3 | 0.31 | 19 |  | -1.84 | 1572 | 1615 | 0 | 17.98 |  | 31 | 20 | 65 | Y |  | 2018-01-25 19:01 | 63 | 1087 | 29 | 32 | 32 | 32 | 31 | 30 | 29 | 28 | 27 | 26 | 24 | 23 |  | 23 | 29 | 32 | 23 | 32 | -0.2 |  | 45 | Y | -0.2 | [8 empty] | N | N | N | 140 | 0.53 | 59 | 99359 | 100370 | 7630 | 15200 | 12 | 2 |  | 2018-01-25 19:09 | 1572 | 100 |  | 28 |  | ID 205.206수동 절단 치수 부정확함(대략 맞추었음) | [14 empty] | 92 | 100 | 0 | 0 | 0 |  | 450 |  | 선택 | 선택 | 0 | 0 | 0 |  | 450 |  | 선택 | 선택 | 해제 | 미정 | 미정 | 선택 | 미정 |  | 미정 | BT180180 | H
B43293 | 2018-01-25 | 2 | D |  | 6 | A | SCR420HB | 소입성보증강 | C2 | BM#2 | 1597 | 44 | 1647 | 1564 | 37 | 7800 |  | 1 | 0.42 | 19 |  | -1.98 | 1580 | 1630 | 0 | 3.99 | 0 | 18 | 57 | 41 | Y |  | 2018-01-25 20:02 | 72 | 1086 | 20 | 29 | 34 | 36 | 38 | 37 | 36 | 35 | 34 | 32 | 30 | 28 |  | 28 | 33 | 38 | 28 | 0 | -0.29 | Y | 34.98 | Y | -0.4 | [8 empty] | N | N | N | 100 | 0.55 | 58 | 101508 | 105450 | 5080 | 14400 | 10 | 1 | 10 | 2018-01-25 20:01 | 1580 | 114 |  | 17 | [16 empty] | 92.28 | 100 | 0 | 0 | 0 |  | 450 | 300 | 선택 | 선택 | 0 | 0 | 0 |  | 450 | 300 | 선택 | 선택 | 해제 | 미정 | 선택 | 미정 | 미정 |  | 미정 | BT180180 | C
A43302 | 2018-01-25 | 1 | D |  | 9 | A | SCR420HB2 | 소입성보증강 | C2 | BM#1 | 1607 | 43 | 1612 | 1537 | 39 | 6000 |  | 3 | 0.31 | 19 |  | -1.7 | 1572 | 1612 | 0 | 15.78 |  | 5 | 52 | 62 | Y |  | 2018-01-25 20:03 | 63 | 1086 | 19 | 25 | 29 | 31 | 32 | 32 | 30 | 30 | 29 | 29 | 28 | 28 |  | 28 | 29 | 32 | 28 | 29 | -0.02 | Y | 34.97 | Y | 0 | [8 empty] | N | N | N | 130 | 0.52 | 60 | 101508 | 99310 | 7120 | 14800 | 12 | 2 |  | 2018-01-25 20:17 | 1572 | 104 |  | 28 | [16 empty] | 94.91 | 100 | 0 | 0 | 0 |  | 450 |  | 선택 | 선택 | 0 | 0 | 0 |  | 450 |  | 선택 | 선택 | 해제 | 미정 | 미정 | 선택 | 선택 | 8 | 미정 | BT180180 | H
B43294 | 2018-01-25 | 2 | A |  | 7 | A | SCR420HB | 소입성보증강 | C2 | BM#2 | 1595 | 43 | 1634 | 1595 | 35 | 7000 |  | 1 | 0.41 | 18 |  | -1.88 | 1573 | 1628 | 0 | 2.6 | 0 | 23 | 16 | 42 | Y |  | 2018-01-25 20:54 | 65 | 1086 | 23 | 29 | 33 | 34 | 35 | 34 | 33 | 33 | 32 | 30 | 30 | 27 |  | 27 | 31 | 35 | 27 | 33 | -0.23 | Y | 35 | Y | -0.6 | [8 empty] | N | N | N | 150 | 0.55 | 56 | 101508 | 101980 | 5090 | 14300 | 10 | 1 |  | 2018-01-25 20:54 | 1573 | 117 |  | 25 | [16 empty] | 94.87 | 100 | 0 | 0 | 0 |  | 450 | 300 | 선택 | 선택 | 0 | 0 | 0 |  | 450 | 300 | 선택 | 선택 | 해제 | 미정 | 선택 | 미정 | 미정 |  | 미정 | BT180180 | C
A43303 | 2018-01-25 | 1 | A |  | 10 | A | SCR420HB2 | 소입성보증강 | C2 | BM#1 | 1604 | 42 | 1596 | 1547 | 39 | 6400 |  | 3 | 0.29 | 19 |  | -1.13 | 1570 | 1596 | 0.56 | 14.26 |  | 28 | 15 | 62 | Y |  | 2018-01-25 21:12 | 61 | 1087 | 25 | 30 | 33 | 35 | 35 | 34 | 34 | 32 | 32 | 30 | 29 | 28 | 27 | 26 | 31 | 35 | 26 | 0 | -0.16 | Y | 54.93 | Y | 0 | [8 empty] | N | N | N | 120 | 0.47 | 70 | 101508 | 106740 | 7040 | 16620 | 12 | 2 |  | 2018-01-25 21:20 | 1570 | 94 |  | 19 |  | *전공정 지연으로 감속주입-감속주입 20%이상으로 이상재등록및 생관통보ID:101~105.201~205 | [14 empty] | 89.28 | 100 | 0 | 0 | 0 |  | 450 |  | 선택 | 선택 | 0 | 0 | 0 |  | 450 |  | 선택 | 선택 | 해제 | 미정 | 미정 | 선택 | 미정 |  | 미정 | BT180180 | H
B43295 | 2018-01-25 | 2 | A |  | 8 | A | SCR420HB | 소입성보증강 | C2 | BM#2 | 1647 | 47 | 1654 | 1574 | 40 | 8400 |  | 1 | 0.41 | 19 |  | 0 | 1640 | 1640 | 0 | 2.81 | 0 | 12 | 33 | 658 | Y |  | 2018-01-25 22:04 | 132 | 1087 | 23 | 26 | 29 | 29 | 29 | 28 | 27 | 25 | 25 | 23 | 23 | 22 |  | 22 | 26 | 29 | 22 | 29 | -0.16 |  | 44.97 | Y | -0.2 | [8 empty] | N | N | N | 140 | 0.52 | 56 | 101508 | 97970 | 5100 | 15200 | 10 | 1 |  | 2018-01-25 22:13 | 1579 | 111 |  | 14 | [16 empty] | 98.55 | 100 | 0 | 0 | 0 |  | 450 | 300 | 선택 | 선택 | 0 | 0 | 0 |  | 450 | 300 | 선택 | 선택 | 해제 | 미정 | 선택 | 미정 | 선택 | 8 | 미정 | BT180180 | C
A43304 | 2018-01-25 | 1 | A |  | 11 | A | SCR420HB2 | 소입성보증강 | C2 | BM#1 | 1593 | 40 | 1606 | 1543 | 38 | 6500 |  | 3 | 0.31 | 18 |  | -1.91 | 1562 | 1606 | 0 | 13.48 |  | 29 | 30 | 75 | Y |  | 2018-01-25 22:30 | 53 | 1088 | 24 | 25 | 26 | 26 | 25 | 26 | 25 | 23 | 22 | 21 | 20 | 19 |  | 19 | 24 | 26 | 19 | 26 | -0.16 | Y | 45 | Y | -0.2 | [8 empty] | N | N | N | 110 | 0.55 | 58 | 101508 | 105240 | 7080 | 14410 | 12 | 2 |  | 2018-01-25 22:38 | 1562 | 104 |  | 14 | [16 empty] | 90.47 | 100 | 0 | 0 | 0 |  | 450 |  | 선택 | 선택 | 0 | 0 | 0 |  | 450 |  | 선택 | 선택 | 해제 | 미정 | 미정 | 선택 | 미정 |  | 미정 | BT180180 | H
B43296 | 2018-01-25 | 2 | A |  | 9 | A | SCR420HB | 소입성보증강 | C2 | BM#2 | 1652 | 38 | 1646 | 1586 | 29 | 5700 |  | 1 | 0.71 | 19 |  | -2.07 | 1579 | 1626 | 0 | 2.06 | 0 | 22 | 4 | 59 | Y |  | 2018-01-25 22:55 | 71 | 1087 | 18 | 24 | 28 | 30 | 31 | 31 | 30 | 29 | 28 | 27 | 25 | 23 | 21 | 21 | 26 | 31 | 21 | 0 | -0.25 | Y | 40.03 | Y | -0.4 | [8 empty] | N | N | N | 130 | 0.47 | 64 | 101508 | 98970 | 5130 | 15400 | 10 | 1 |  | 2018-01-25 23:05 | 1579 | 112 |  | 23 |  | *전공정 요청 감속주입(전기로 작업지연) | [14 empty] | 101.15 | 100 | 0 | 0 | 0 |  | 450 | 300 | 선택 | 선택 | 0 | 0 | 0 |  | 450 | 300 | 선택 | 선택 | 해제 | 미정 | 선택 | 미정 | 미정 |  | 미정 | BT180180 | C
A43305 | 2018-01-25 | 1 | A |  | 12 | A | SCR420HB2 | 소입성보증강 | C2 | BM#1 | 1561 | 50 | 1604 | 1538 | 41 | 7300 |  | 3 | 0.31 | 19 |  | -1.64 | 1571 | 1609 | 0 | 14.26 |  | 31 | 21 | 72 | Y |  | 2018-01-25 23:24 | 62 | 1088 | 14 | 24 | 29 | 30 | 29 | 28 | 28 | 26 | 24 | 21 | 20 |  |  | 20 | 25 | 30 | 20 | 0 | -0.29 | Y | 35 | Y | -0.2 | [8 empty] | N | N | N | 100 | 0.56 | 54 | 101508 | 99840 | 7050 | 15060 | 12 | 2 |  | 2018-01-25 23:32 | 1571 | 106 |  | 21 | [16 empty] | 95 | 100 | 0 | 0 | 0 |  | 450 |  | 선택 | 선택 | 0 | 0 | 0 |  | 450 |  | 선택 | 선택 | 해제 | 미정 | 미정 | 선택 | 미정 |  | 미정 | BT180180 | H
B43297 | 2018-01-25 | 2 | A |  | 10 | A | SCR420HB | 소입성보증강 | C2 | BM#2 | 1579 | 48 | 1624 | 1527 | 41 | 8600 |  | 1 | 0.56 | 19 |  | -2.22 | 1566 | 1615 | 0 | 5.16 | 0 | 18 | 58 | 52 | Y |  | 2018-01-26 00:05 | 58 | 1140 | 15 | 21 | 24 | 26 | 26 | 27 | 27 | 26 | 26 | 25 | 24 | 23 | 23 | 23 | 24 | 27 | 23 | 26 | -0.11 | Y | 34.98 | Y | 0 | [8 empty] | N | N | N | 120 | 0.49 | 61 | 101508 | 98950 | 5140 | 15500 | 10 | 1 |  | 2018-01-26 00:10 | 1566 | 118 |  | 21 |  | *전공정 요청 감속주입 (전기로 작업지연) | [14 empty] | 97.6 | 100 | 0 | 0 | 0 |  | 450 | 300 | 선택 | 선택 | 0 | 0 | 0 |  | 450 | 300 | 선택 | 선택 | 해제 | 미정 | 선택 | 미정 | 미정 |  | 미정 | BT180180 | C
A43306 | 2018-01-25 | 1 | A |  | 13 | A | SCR420HB2 | 소입성보증강 | C2 | BM#1 | 1587 | 42 | 1600 | 1541 | 36 | 6400 |  | 3 | 0.3 | 18 |  | -1.5 | 1567 | 1602 | 0 | 14.74 |  | 5 | 53 | 80 | Y |  | 2018-01-26 00:21 | 58 | 1124 | 18 | 24 | 28 | 30 | 31 | 31 | 30 | 29 | 28 | 27 | 26 |  |  | 26 | 27 | 31 | 26 | 0 | -0.17 | Y | 29.97 | Y | -0.2 | [8 empty] | N | N | N | 150 | 0.55 | 54 | 101508 | 97840 | 6840 | 16800 | 12 | 2 |  | 2018-01-26 00:28 | 1567 | 99 |  | 21 |  | *주입중 전공정 지연으로 감속주입 | [14 empty] | 97 | 100 | 0 | 0 | 0 |  | 450 |  | 선택 | 선택 | 0 | 0 | 0 |  | 450 |  | 선택 | 선택 | 해제 | 미정 | 미정 | 선택 | 미정 |  | 미정 | BT180180 | H
B43298 | 2018-01-25 | 2 | A |  | 11 | A | SCR420HB | 소입성보증강 | C2 | BM#2 | 1572 | 39 | 1647 | 1565 | 33 | 6600 |  | 1 | 0.46 | 18 |  | -1.61 | 1560 | 1615 | 0 | 5.23 | 0 | 23 | 17 | 65 | Y |  | 2018-01-26 01:09 | 52 | 1148 | 19 | 26 | 30 | 31 | 31 | 32 | 31 | 30 | 28 | 27 | 25 | 24 |  | 24 | 28 | 32 | 24 | 31 | -0.27 | Y | 30.02 | Y | -0.2 | [8 empty] | N | N | N | 110 | 0.5 | 60 | 101508 | 98650 | 5170 | 16900 | 10 | 1 |  | 2018-01-26 01:12 | 1560 | 115 |  | 21 |  | *전공정 지연 감속주입 | [14 empty] | 99.52 | 100 | 0 | 0 | 0 |  | 450 | 300 | 선택 | 선택 | 0 | 0 | 0 |  | 450 | 300 | 선택 | 선택 | 해제 | 미정 | 선택 | 미정 | 미정 |  | 미정 | BT180180 | C
A43307 | 2018-01-25 | 1 | A | TUNDISH교체전 | 14 | A | SCR420HB2 | 소입성보증강 | C2 | BM#1 | 1597 | 39 | 1598 | 1542 | 34 | 6200 |  | 3 | 0.31 | 18 |  | -1.04 | 1574 | 1598 | 0 | 12.59 |  | 28 | 16 | 64 | Y |  | 2018-01-26 01:26 | 65 | 1150 | 21 | 26 | 30 | 32 | 33 | 33 | 32 | 32 | 31 | 30 | 28 | 28 | 26 | 26 | 30 | 33 | 26 | 32 | -0.17 | Y | 40.02 | Y | -0.4 | [8 empty] | N | N | N | 140 | 0.49 | 63 | 98500 | 102060 | 6990 | 1700 | 12 | 2 |  | 2018-01-26 01:33 | 1574 | 84 |  | 14 |  |  | B51C549D7690427F92BEC1B2781A2876 | F029C366BFD643DCADC691852C2E96F9 |  | A9CEA056231C43B2949FCA63E67C7F8C | [10 empty] | 90.33 | 100 | 0 | 3000 | 0 |  | 450 |  | 선택 | 선택 | 0 | 3000 | 0 |  | 450 |  | 선택 | 선택 | 해제 | 미정 | 미정 | 선택 | 미정 |  | 미정 | BT180180 | H
B43299 | 2018-01-25 | 2 | A |  | 12 | A | SCR420HB | 소입성보증강 | C2 | BM#2 | 1622 | 50 | 1657 | 1544 | 43 | 8700 |  | 1 | 0.46 | 18 |  | -2.44 | 1567 | 1633 | 0 | 11.41 | 0 | 2 | 40 | 9343 | Y |  | 2018-01-26 02:25 | 59 | 1085 | 18 | 23 | 26 | 28 | 27 | 27 | 25 | 24 | 23 | 22 | 21 | 20 | 18 | 16 | 23 | 28 | 16 | 0 | -0.24 | Y | 50.82 | Y | -0.2 | [8 empty] | N | N | N | 100 | 0.47 | 67 | 101508 | 102950 | 5150 | 15900 | 10 | 1 |  | 2018-01-26 02:30 | 1567 | 111 |  | 7 |  | *전공정 지연 감속주입 | [14 empty] | 93.6 | 100 | 0 | 0 | 0 |  | 450 | 300 | 선택 | 선택 | 0 | 0 | 0 |  | 450 | 300 | 선택 | 선택 | 해제 | 미정 | 선택 | 미정 | 미정 |  | 미정 | BT180180 | H
A43308 | 2018-01-25 | 1 | A |  | 15 | A | 30MNB5M | 합금강 | 30MNB5M계 | BM#1 | 1582 | 49 | 1616 | 1532 | 46 | 8600 |  | 3 | 0.34 | 16 |  | -1.97 | 1572 | 1616 | 12.54 | 0 |  | 12 | 34 | 99 | Y |  | 2018-01-26 02:46 | 74 | 1138 | -49 | 19 | 12 | 14 | 16 | 18 | 20 | 21 | 22 | 22 | 21 | 21 | 21 | 20 | 17 | 22 | 20 | 21 | -0.03 | Y | 29.98 | Y | -0.2 |  | 2.31 | 2.31 | [5 empty] | N | N | N | 150 | 0.39 | 76 | 89256 | 104580 | 7020 | 16230 | 16 | 1 |  | 2018-01-26 02:51 | 1572 | 110 |  | 25 |  | *T/D가열온도:자동-1320`.수동건-1311`.STR#1:948.STR#2:982.T/D FLUX 유:15,용:120 *Test 방안서 적용 | [14 empty] | 79.59 | 100 | 700 | 0 | 0 |  | 400 |  | 선택 | 선택 | 700 | 0 | 0 |  | 400 |  | 선택 | 선택 | 해제 | 미정 | 미정 | 선택 | 선택 |  | 미정 | RB114.30 | H
B43300 | 2018-01-25 | 2 | A |  | 13 | A | SCR420HB | 소입성보증강 | C2 | BM#2 | 1611 | 43 | 1634 | 1555 | 35 | 7100 |  | 1 | 0.41 | 19 |  | -1.99 | 1569 | 1622 | 0 | 5.84 | 0 | 22 | 5 | 68 | Y |  | 2018-01-26 03:29 | 61 | 1143 | 14 | 22 | 26 | 28 | 29 | 29 | 28 | 27 | 26 | 25 | 24 | 22 | 21 | 21 | 25 | 29 | 21 | 0 | -0.2 | Y | 40.02 | Y | -0.2 | [8 empty] | N | N | N | 150 | 0.5 | 60 | 101508 | 100470 | 5030 | 14200 | 10 | 1 |  | 2018-01-26 03:36 | 1569 | 110 |  | 13 |  | *전공정 지연 감속주입 | [14 empty] | 97.6 | 75 | 0 | 0 | 0 |  | 450 | 300 | 선택 | 선택 | 0 | 0 | 0 |  | 450 | 300 | 선택 | 선택 | 해제 | 미정 | 선택 | 미정 | 미정 |  | 미정 | BT180180 | H
A43309 | 2018-01-25 | 1 | A |  | 16 | A | 30MNB5M | 합금강 | 30MNB5M계 | BM#1 | 1553 | 45 | 1621 | 1537 | 39 | 7300 |  | 3 | 0.33 | 17 |  | -2.14 | 1585 | 1629 | 11.34 | 2.36 |  | 31 | 22 | 91 | Y |  | 2018-01-26 03:54 | 87 | 1127 | 18 | 24 | 29 | 34 | 37 | 37 | 37 | 37 | 37 | 37 | 37 | 37 | 36 | 35 | 34 | 37 | 35 | 37 | -0.04 | Y | 54.98 | Y | 0 | [8 empty] | N | N | N | 140 | 0.4 | 75 | 92704 | 98620 | 7030 | 16260 | 16 | 1 |  | 2018-01-26 04:00 | 1585 | 125 |  | 36 |  | *Test 방안서 적용 *Sample채취 ID:103.203 | [14 empty] | 87.75 | 100 | 0 | 0 | 300 |  | 400 |  | 선택 | 선택 | 0 | 0 | 300 |  | 400 |  | 선택 | 선택 | 해제 | 미정 | 미정 | 선택 | 미정 |  | 미정 | RB114.30 | H
B43301 | 2018-01-25 | 2 | A |  | 14 | A | SCR420HB | 소입성보증강 | C2 | BM#2 | 1601 | 41 | 1647 | 1555 | 33 | 7100 |  | 1 | 0.41 | 19 |  | -2.09 | 1571 | 1621 | 0 | 3.06 | 0 | 18 | 59 | 69 | Y |  | 2018-01-26 04:27 | 63 | 1142 | 17 | 23 | 26 | 27 | 27 | 27 | 27 | 25 | 24 | 23 | 22 | 20 | 18 | 18 | 24 | 27 | 18 | 27 | -0.2 | Y | 44.98 | Y | -0.4 | [8 empty] | N | N | N | 140 | 0.5 | 63 | 101508 | 103930 | 5140 | 14900 | 10 | 1 |  | 2018-01-26 04:27 | 1571 | 112 |  | 19 |  | *전공정 지연 감속주입 | [14 empty] | 93.13 | 75 | 0 | 0 | 0 |  | 450 | 300 | 선택 | 선택 | 0 | 0 | 0 |  | 450 | 300 | 선택 | 선택 | 해제 | 미정 | 선택 | 미정 | 미정 |  | 미정 | BT180180 | H
B43302 | 2018-01-25 | 2 | C |  | 15 | A | SCR420HB | 소입성보증강 | C2 | BM#2 | 1572 | 48 | 1647 | 1557 | 36 | 7400 |  | 1 | 0.43 | 13 |  | -2.13 | 1560 | 1618 | 8.03 | 8.03 | 0 | 23 | 18 | 60 | Y |  | 2018-01-26 05:36 | 52 | 1141 | 13 | 18 | 22 | 23 | 24 | 24 | 23 | 22 | 21 | 19 | 18 | 18 | 18 | 18 | 20 | 24 | 18 | 18 | -0.15 | Y | 39.98 | Y | 0 |  |  |  | 0.78 |  |  |  |  | N | N | N | 130 | 0.5 | 65 | 101508 | 107090 | 5040 | 13300 | 10 | 1 |  | 2018-01-26 05:37 | 1561 | 118 |  | 15 |  | *전공정 작업지연 감속 주입 *전공정 탈가스 기준 미준수(진공 시간 미달-극진공 13분) | [14 empty] | 91.45 | 75 | 0 | 0 | 0 |  | 450 | 300 | 선택 | 선택 | 0 | 0 | 0 |  | 450 | 300 | 선택 | 선택 | 해제 | 미정 | 선택 | 미정 | 미정 |  | 미정 | BT180180 | H
A43310 | 2018-01-25 | 1 | C |  | 17 | A | 30MNB5M | 합금강 | 30MNB5M계 | BM#1 | 1587 | 52 | 1625 | 1537 | 48 | 8500 |  | 3 | 0.33 | 19 |  | -1.75 | 1573 | 1615 | 18.05 | 0 |  | 5 | 54 | 92 | Y |  | 2018-01-26 05:20 | 75 | 1130 | 32 | 35 | 38 | 39 | 41 | 43 | 43 | 43 | 41 | 40 | 39 | 38 | 37 | 34 | 38 | 43 | 34 | 43 | -0.15 | Y | 60 | Y | 0 | [8 empty] | N | N | N | 130 | 0.4 | 87 | 111328 | 108500 | 6950 | 15000 | 16 | 1 |  | 2018-01-26 05:27 | 1585 | 131 |  | 28 |  | *Test 방안서 적용 | [14 empty] | 96.39 | 100 | 0 | 0 | 0 |  | 400 |  | 선택 | 선택 | 0 | 0 | 0 |  | 400 |  | 선택 | 선택 | 해제 | 미정 | 미정 | 선택 | 미정 |  | 미정 | RB114.30 | H
B43303 | 2018-01-25 | 2 | C |  | 16 | A | SCR420HB | 소입성보증강 | C2 | BM#2 | 1599 | 39 | 1646 | 1557 | 31 | 6500 |  | 1 | 0.41 | 18 |  | 0 | 1620 | 1620 | 0 | 3.01 | 0 | 2 | 41 | 66 | Y |  | 2018-01-26 06:27 | 112 | 1102 | 12 | 16 | 19 | 19 | 21 | 19 | 19 | 18 | 17 | 17 | 15 | 13 |  | 13 | 17 | 21 | 13 | 19 | -0.23 |  | 35 | Y | -0.4 | [8 empty] | N | N | N | 120 | 0.51 | 55 | 93049 | 95490 | 5110 |  | 10 | 1 |  | 2018-01-26 06:38 | 1571 | 126 |  | 33 |  | *전공정 작업지연 감속주입 | [14 empty] | 92.59 | 72.73 | 0 | 0 | 0 |  | 450 | 300 | 선택 | 선택 | 0 | 0 | 0 |  | 450 | 300 | 선택 | 선택 | 해제 | 미정 | 선택 | 미정 | 선택 |  | 미정 | BT180180 | H
A43312 | 2018-01-25 | 1 | C |  | 18 | A | 30MNB5M | 합금강 | 30MNB5M계 | BM#1 | 1562 | 42 | 1600 | 1519 | 33 | 6500 |  | 3 | 0.39 | 15 |  | -1.78 | 1567 | 1600 | 2.55 | 1.08 |  | 12 | 35 | 81 | Y |  | 2018-01-26 07:06 | 69 | 1092 | 30 | 35 | 37 | 35 | 34 | 34 | 36 | 35 | 34 | 33 | 30 | 30 | 30 | 27 | 32 | 37 | 27 | 35 | -0.14 | Y | 69.97 | Y | -0.2 | [8 empty] | N | N | N | 120 | 0.4 | 81 | 95498 | 102950 | 6960 | 14100 | 16 | 1 |  | 2018-01-26 07:14 | 1567 | 78 |  | 9 |  | *Test 방안서 적용 | [14 empty] | 86.86 | 100 | 0 | 0 | 0 |  | 400 |  | 선택 | 선택 | 0 | 0 | 0 |  | 400 |  | 선택 | 선택 | 해제 | 미정 | 미정 | 선택 | 미정 |  | 미정 | RB107.95 | H
B43304 | 2018-01-25 | 2 | C |  | 17 | A | SCR420HB | 소입성보증강 | C2 | BM#2 | 1586 | 54 | 1657 | 1545 | 41 | 7900 |  | 1 | 0.43 | 20 |  | 0 | 1574 | 1640 | 0 | 6.05 | 0 | 22 | 6 | 52 | Y |  | 2018-01-26 07:43 | 66 | 1139 | 11 | 25 | 34 | 38 | 39 | 39 | 39 | 38 | 37 | 35 | 34 | 32 | 30 | 30 | 33 | 39 | 30 | 39 | -0.22 | Y | 40 | Y | -0.4 | [8 empty] | N | N | N | 110 | 0.43 | 65 | 93049 | 89990 | 5110 | 13300 | 10 | 1 |  | 2018-01-26 07:49 | 1574 | 122 |  | 16 |  | *전공정 작업지연 20% 이상 감속주입, 이상공정 등록 및 생관통보 *후속 Heat B43305 주속 0.4이하 감속으로 코너 히터기 적용 불가, 이상공정 등록 | [14 empty] | 97.95 | 72.73 | 0 | 0 | 0 |  | 450 | 300 | 해제 | 선택 | 0 | 0 | 0 |  | 450 | 300 | 해제 | 선택 | 해제 | 미정 | 선택 | 미정 | 미정 |  | 미정 | BT180180 | H
A43313 | 2018-01-26 | 1 | C |  | 19 | B | 30MNB5M | 합금강 | 30MNB5M계 | BM#1 | 1529 | 47 | 1580 | 1517 | 39 | 7300 |  | 3 | 0.32 | 18 |  | -1.23 | 1553 | 1580 | 11.76 | 0 |  | 31 | 23 | 55 | Y |  | 2018-01-26 08:30 | 55 | 1078 | 23 | 29 | 31 | 33 | 32 | 32 | 30 | 29 | 28 | 27 | 26 | 24 | 23 | 19 | 26 | 33 | 19 | 0 | -0.2 | Y | 69.97 | Y | -0.4 | [8 empty] | N | N | N | 110 | 0.4 | 86 | 103454 | 111500 | 6360 | 15500 | 16 | 1 |  | 2018-01-26 08:37 | 1553 | 83 |  | 8 |  | *Test 방안서 적용 *Sample채취 ID:103.203 별도적치 (UT검사) | [14 empty] | 87.3 | 100 | 0 | 0 | 300 |  | 400 |  | 선택 | 선택 | 0 | 0 | 300 |  | 400 |  | 선택 | 선택 | 해제 | 미정 | 미정 | 선택 | 미정 |  | 미정 | RB107.95 | C
B43305 | 2018-01-26 | 2 | C | 연주종료 | 18 | A | SCR420HB | 소입성보증강 | C2 | BM#2 | 1592 | 57 | 1637 | 1527 | 42 | 8400 |  | 3 | 0.43 | 19 |  | 0 | 0 | 0 | 0 | 4.92 | 0 | 18 | 60 | 57 | Y |  | 2018-01-26 10:00 | 129 | 1098 | 21 | 29 | 32 | 32 | 33 | 32 | 31 | 31 | 29 | 28 | 26 | 24 | 23 | 17 | 27 | 33 | 17 | 32 | -0.29 | Y | 55.02 | Y | -0.4 | [8 empty] | N | N | N | 150 | 0.37 | 80 | 84590 | 98950 | 4300 | 2000 | 10 | 1 |  | 2018-01-26 09:06 | 1576 | 118 |  | -51 |  | *전공정 작업지연 20% 이상 감속주입, 이상공정 등록 및 생관통보 *전공정 요청으로 주속 0.4이하 (0.3까지) 감속주입 ID:302~305,402~405 *연주 종료 10:46 (전공정 성분 오버) | 91E3998E65FA4B088F9382314C424DDE | 75916ED4EDC34C4EBC318C5CDC77C6F2 | 6FBFCEB85B5946169DE7E5EBE99FAA69 |  |  | 761140A7D2124880BE0E5057CEEB672F | 184377FFCCAD4651996999271B89A125 |  |  | 25F56A6381AD4EC3AD47B1618132153C | 5EFB95560694495F99F0DCE2750CAA57 |  |  |  | 81.93 | 50 | 0 | 3200 | 0 |  | 450 | 300 | 선택 | 선택 | 0 | 4250 | 0 |  | 450 | 300 | 선택 | 선택 | 해제 | 미정 | 선택 | 미정 | 미정 |  | 미정 | BT180180 | H
A43314 | 2018-01-26 | 1 | C |  | 20 | A | 30MNB5M | 합금강 | 30MNB5M계 | BM#1 | 1607 | 40 | 1597 | 1543 | 36 | 6700 |  | 3 | 0.33 | 16 |  | -1.42 | 1568 | 1597 | 9.22 | 4.12 |  | 28 | 18 | 49 | Y |  | 2018-01-26 09:28 | 70 | 1093 | 25 | 29 | 32 | 33 | 34 | 34 | 34 | 33 | 32 | 32 | 31 | 31 | 30 | 28 | 31 | 34 | 28 | 34 | -0.11 | Y | 55.1 | Y | 0 | [8 empty] | N | N | N | 100 | 0.4 | 81 | 103454 | 105850 | 7000 | 16600 | 16 | 1 |  | 2018-01-26 09:40 | 1568 | 110 |  | 37 |  | *Test 방안서 적용 | [14 empty] | 91.67 | 100 | 0 | 0 | 0 |  | 400 |  | 선택 | 선택 | 0 | 0 | 0 |  | 400 |  | 선택 | 선택 | 해제 | 미정 | 미정 | 선택 | 미정 |  | 미정 | RB107.95 | H
A43315 | 2018-01-26 | 1 | C |  | 21 | A | 30MNB5M | 합금강 | 30MNB5M계 | BM#1 | 1584 | 77 | 1601 | 1538 | 44 | 7900 |  | 3 | 0.34 | 15 |  | -1.78 | 1567 | 1601 | 14.8 | 0 |  | 2 | 42 | 72 | Y |  | 2018-01-26 11:11 | 69 | 1085 | 26 | 33 | 38 | 41 | 43 | 43 | 43 | 43 | 43 | 43 | 42 | 41 | 40 | 39 | 40 | 43 | 39 | 43 | -0.08 | Y | 49.98 | Y | 0 | [8 empty] | N | N | N | 150 | 0.4 | 74 | 101646 | 94400 | 7000 | 16300 | 16 | 1 |  | 2018-01-26 11:18 | 1567 | 128 |  | 17 |  | *Test 방안서 적용 *Sample채취 ID:103.203 | [14 empty] | 100.24 | 100 | 0 | 0 | 300 |  | 400 |  | 선택 | 선택 | 0 | 0 | 300 |  | 400 |  | 선택 | 선택 | 해제 | 미정 | 미정 | 선택 | 미정 |  | 미정 | RB107.95 | H
A43316 | 2018-01-26 | 1 | C |  | 22 | A | 30MNB5M | 합금강 | 30MNB5M계 | BM#1 | 1622 | 42 | 1595 | 1550 | 32 | 5800 |  | 3 | 0.41 | 18 |  | -1.6 | 1554 | 1595 | 13.36 | 0 |  | 12 | 36 | 123 | Y |  | 2018-01-26 12:10 | 56 | 1091 | 37 | 31 | 28 | 26 | 24 | 22 | 20 | 18 | 17 | 16 | 15 | 14 | 13 | 11 | 20 | 28 | 11 | 0 | -0.28 |  | 60 | Y | -0.2 | [8 empty] | N | N | N | 140 | 0.4 | 73 | 99411 | 94450 | 7080 | 9100 | 16 | 1 |  | 2018-01-26 12:19 | 1554 | 111 |  | 34 | 33 | *Test 방안서 적용 | [14 empty] | 97.41 | 100 | 0 | 0 | 0 |  | 400 |  | 선택 | 선택 | 0 | 0 | 0 |  | 400 |  | 선택 | 선택 | 해제 | 미정 | 미정 | 선택 | 미정 |  | 미정 | RB107.95 | H
A43317 | 2018-01-26 | 1 | D | TUNDISH교체전 | 23 | B | 30MNB5M | 합금강 | 30MNB5M계 | BM#1 | 1565 | 57 | 1590 | 1528 | 43 | 7200 |  | 3 | 0.31 | 16 |  | -1.17 | 1567 | 1590 | 11.58 | 0 |  | 31 | 24 | 89 | Y |  | 2018-01-26 13:39 | 69 | 1096 | 19 | 23 | 24 | 24 | 23 | 22 | 20 | [6 empty] | 20 | 22 | 24 | 20 | 0 | -0.2 |  | 20 | Y | -0.4 | [8 empty] | N | N | N | 130 | 0.32 | 48 | 58961 | 56260 | 48640 | 2000 | 16 | 1 |  | 2018-01-26 13:44 | 1567 | 125 |  | 26 |  | *롱노즐 OVER FLOW 발생 ID:101.102.201.202 *T/D 레벨 12톤이하 ID:101.102.201.202 *클로깅발생으로 히트 평균주속 20%이상 감속주입 생관통보 *클로깅현상으로 래들잔강 48톤 이월함 | DCE6747A417944EDBB8C572374982DB5 | EC92D80ED4874909A9B31D7EE264A2C9 | B87C6ADC92B8484D8700472C71D7CFDB | [11 empty] | 56.21 | 100 | 0 | 2500 | 0 |  | 400 |  | 선택 | 선택 | 0 | 2500 | 0 |  | 400 |  | 선택 | 선택 | 해제 | 미정 | 미정 | 미정 | 미정 |  | 미정 | RB110.00 | H
A43318 | 2018-01-26 | 1 | D | TUNDISH교체 | 1 | A | AE1055LS | 탄소강 | G-AE1055LS | BM#1 | 1595 | 40 | 1622 | 1554 | 40 | 5700 |  | 3 | 0.3 | 26 |  | -1.72 | 1569 | 1622 | 0 | 18.04 |  | 28 | 19 | 94 | Y |  | 2018-01-26 14:38 | 85 | 1095 | 14 | 27 | 25 | 28 | 30 | 34 | 35 | 37 | 38 | 38 | 38 | 37 | 37 | 38 | 33 | 38 | 37 | 38 | -0.05 |  | 20.1 | Y | 0.2 |  | 2.29 | 2.11 | [5 empty] | N | N | N | 230 | 0.39 | 73 | 101508 | 98380 | 7520 | 15900 | 8 | 1 |  | 2018-01-26 14:53 | 1569 | 109 |  | 28 | 19 | *T/Dflux 유15kg 용225kg *히트평균주속 20%이상 감속주입.생관통보 | [14 empty] | 95.85 | 100 | 1500 | 0 | 0 |  | 400 |  | 선택 | 해제 | 1500 | 0 | 0 |  | 400 |  | 선택 | 해제 | 해제 | 미정 | 미정 | 선택 | 선택 |  | 미정 | BT180180 | H
B43306 | 2018-01-26 | 2 | D | 연주시작 | 1 | C | AE4140MB | 합금강 | D1 | BM#2 | 1593 | 48 | 1664 | 1536 | 43 | 18200 |  | 1 | 0.41 | 21 |  | -2.54 | 1572 | 1654 | 1.36 | 0 | 0 | 23 | 19 |  | Y |  | 2018-01-26 15:45 | 80 | 1099 | 30 | 30 | 29 | 30 | 35 | 36 | 37 | 38 | 38 | 39 | 38 | 39 |  | 39 | 36 | 39 | 38 | 38 | -0.2 |  | 5.02 | Y | 0.2 |  | 2.36 | 2.36 | [5 empty] | N | N | N | 150 | 0.45 | 58 | 152262 | 95260 | 4160 | 16500 | 2 | 2 | 10 | 2018-01-26 15:37 | 1572 | 456 |  | 15 |  | * T/D 용강량 실측:1150mm / 16.3 TON TARE값 수정 함. * T/D FLUX 용탕부: 120 KG / 유탕부: 15KG 투입. * 전공정 작업지연 감속주입함. * 성분 C급 발생 래들잔강 약 5톤 내림.-강종변경(생관) * 유사강종 연연주 혼탕부 ID:307~309/407~409이상재등록 | 26BD41D2A4AD43ED971E3F6B8B056F84 |  | 2CDBC8E539B849D7BE4EA4C1BFDF1CDC | [11 empty] | 155.37 | 100 | 710 | 0 | 0 |  | 650 | 400 | 선택 | 선택 | 730 | 0 | 0 |  | 650 | 400 | 선택 | 선택 | 선택 | 미정 | 미정 | 미정 | 미정 |  | 미정 | BT180180 | C
A43319 | 2018-01-26 | 1 | D |  | 2 | A | AE1055LS | 탄소강 | G-AE1055LS | BM#1 | 1618 | 42 | 1583 | 1564 | 39 | 4200 |  | 3 | 0.29 | 26 |  | -0.96 | 1555 | 1583 | 0 | 17.16 |  | 2 | 43 | 78 | Y |  | 2018-01-26 15:52 | 71 | 1086 | 36 | 33 | 33 | 33 | 34 | 34 | 33 | 32 | 32 | 32 | 31 | 30 | 28 | 27 | 32 | 34 | 27 | 33 | -0.14 | Y | 50 | Y | -0.2 | [8 empty] | N | N | Y | 220 | 0.4 | 71 | 84590 | 90820 | 7050 | 15100 | 8 | 2 |  | 2018-01-26 16:01 | 1555 | 123 |  | 29 |  | *히트평균주속 20%이상 감속주입.생관통보 | [14 empty] | 85.97 | 100 | 0 | 0 | 0 |  | 400 |  | 선택 | 해제 | 0 | 0 | 0 |  | 400 |  | 선택 | 해제 | 해제 | 미정 | 미정 | 선택 | 미정 |  | 미정 | BT180180 | C
B43309 | 2018-01-26 | 2 | D |  | 2 | A | AE4140MB2 | 합금강 | D | BM#2 | 1548 | 50 | 1634 | 1536 | 41 | 8600 |  | 1 | 0.42 | 20 |  | -2.1 | 1557 | 1618 | 3.3 | 0 | 0 |  |  |  | Y |  | 2018-01-26 16:52 | 66 |  | 39 | 38 | 38 | 38 | 37 | 36 | 34 | 33 | 33 | 31 | 29 | 28 | 26 | 25 | 33 | 38 | 25 | 38 | -0.24 |  | 55 | Y | -0.2 |  |  |  | 1.18 |  |  |  |  | N | N | N | 140 | 0.47 | 69 | 50754 | 106480 | 120 | 17400 | 2 | 2 | 20 | 2018-01-26 16:52 | 1557 | 113 |  | 9 |  | * 전공정 작업지연 감속주입 요청. * 유사강종 연연주 혼탕부 ID:301/401 이상재등록 | [14 empty] | 47.75 | 100 | 0 | 0 | 0 |  | 650 | 400 | 선택 | 선택 | 0 | 0 | 0 |  | 650 | 400 | 선택 | 선택 | 선택 | 미정 | 미정 | 미정 | 미정 |  | 미정 | BT180180 | H
A43320 | 2018-01-26 | 1 | D |  | 3 | A | AE1055LS | 탄소강 | G-AE1055LS | BM#1 | 1557 | 42 | 1582 | 1537 | 40 | 6800 |  | 3 | 0.29 | 26 |  | -1.27 | 1544 | 1582 | 0 | 15.38 |  | 22 | 8 | 98 | Y |  | 2018-01-26 17:10 | 60 | 1087 | 25 | 26 | 27 | 27 | 28 | 26 | 26 | 25 | 23 | 23 | 22 | 22 | 21 | 21 | 24 | 28 | 21 | 26 | -0.14 | Y | 50.02 | Y | 0 | [8 empty] | N | N | Y | 210 | 0.46 | 73 | 101508 | 106060 | 7060 | 16900 | 8 | 2 |  | 2018-01-26 17:17 | 1544 | 106 |  | 24 | 18 | *히트평균주속 20%이상 감속주입.생관통보 | [14 empty] | 89.24 | 100 | 0 | 0 | 0 |  | 400 |  | 선택 | 해제 | 0 | 0 | 0 |  | 400 |  | 선택 | 해제 | 해제 | 미정 | 미정 | 선택 | 미정 |  | 미정 | BT180180 | C
B43310 | 2018-01-26 | 2 | D |  | 3 | A | AE4140MB2 | 합금강 | D | BM#2 | 1575 | 51 | 1626 | 1556 | 44 | 9100 |  | 1 | 0.4 | 19 |  | -2.51 | 1572 | 1632 | 1.12 | 0 | 0 | 12 | 37 | 124 | Y |  | 2018-01-26 18:03 | 81 | 1086 | 20 | 30 | 36 | 38 | 39 | 38 | 38 | 35 | 34 | 33 | 32 | 31 | 32 | 19 | 32 | 39 | 19 | 38 | -0.33 | Y | 60.52 | Y | -0.8 |  |  |  | 0.87 |  |  |  |  | N | N | N | 130 | 0.41 | 82 | 103050 | 107580 | 70 | 17000 | 2 | 2 | 30 | 2018-01-26 18:02 | 1572 | 110 |  | 9 |  | * 전공정 작업지연 20%이상 감속주입 이상공정 등록 | [14 empty] | 95.86 | 100 | 0 | 0 | 0 |  | 650 | 400 | 선택 | 선택 | 0 | 0 | 0 |  | 650 | 400 | 선택 | 선택 | 선택 | 미정 | 미정 | 미정 | 미정 |  | 미정 | RB140.00 | C
A43321 | 2018-01-26 | 1 | D |  | 4 | A | AE1055LS | 탄소강 | G-AE1055LS | BM#1 | 1635 | 39 | 1590 | 1560 | 36 | 4100 |  | 3 | 0.29 | 25 |  | -1.39 | 1547 | 1590 | 0 | 16.88 |  | 18 | 62 | 74 | Y |  | 2018-01-26 18:12 | 63 | 1086 | 21 | 23 | 25 | 26 | 26 | 25 | 24 | 24 | 23 | 22 | 21 | 21 | 19 | 19 | 23 | 26 | 19 | 21 | -0.16 | Y | 44.98 | Y | -0.4 | [8 empty] | N | N | Y | 200 | 0.5 | 62 | 101508 | 98620 | 7010 | 16400 | 8 | 2 |  | 2018-01-26 18:18 | 1547 | 117 |  | 36 | [16 empty] | 95.54 | 100 | 0 | 0 | 0 |  | 400 |  | 선택 | 해제 | 0 | 0 | 0 |  | 400 |  | 선택 | 해제 | 해제 | 미정 | 미정 | 선택 | 미정 |  | 미정 | BT180180 | C
B43311 | 2018-01-26 | 2 | D |  | 4 | A | AE4140MB2 | 합금강 | D | BM#2 | 1575 | 63 | 1617 | 1555 | 47 | 9800 |  | 1 | 0.39 | 19 |  | -2.23 | 1554 | 1616 | 1.04 | 0 | 0 | 31 | 25 | 144 | Y |  | 2018-01-26 19:21 | 63 | 1086 | 16 | 20 | 25 | 27 | 28 | 27 | 26 | 25 | 25 | 23 | 23 | 22 | 21 | 18 | 23 | 28 | 18 | 25 | -0.2 | Y | 50 | Y | -0.2 |  |  |  | 0.95 |  |  |  |  | N | N | N | 120 | 0.46 | 72 | 106272 | 109030 | 90 | 18100 | 2 | 2 | 40 | 2018-01-26 19:21 | 1554 | 130 |  | 15 |  | * 전공정 작업지연 감속주입 요청. | [14 empty] | 98.77 | 100 | 0 | 0 | 0 |  | 650 | 400 | 선택 | 선택 | 0 | 0 | 0 |  | 650 | 400 | 선택 | 선택 | 선택 | 미정 | 미정 | 미정 | 미정 |  | 미정 | RB107.95 | C
A43322 | 2018-01-26 | 1 | D |  | 5 | A | AE1055LS | 탄소강 | G-AE1055LS | BM#1 | 1583 | 44 | 1589 | 1536 | 36 | 5300 |  | 3 | 0.28 | 26 |  | -1.35 | 1548 | 1589 | 0 | 16.45 |  | 28 | 20 | 71 | Y |  | 2018-01-26 19:15 | 64 | 1086 | 19 | 21 | 24 | 27 | 28 | 28 | 28 | 28 | 28 | 27 | 26 | 26 | 25 | 25 | 26 | 28 | 25 | 28 | -0.07 | Y | 40 | Y | -0.2 | [8 empty] | N | N | Y | 190 | 0.5 | 60 | 101508 | 97130 | 7050 | 15600 | 8 | 2 |  | 2018-01-26 19:20 | 1548 | 122 |  | 36 | [16 empty] | 96.91 | 100 | 0 | 0 | 0 |  | 400 |  | 선택 | 해제 | 0 | 0 | 0 |  | 400 |  | 선택 | 해제 | 해제 | 미정 | 미정 | 선택 | 미정 |  | 미정 | BT180180 | H
A43323 | 2018-01-26 | 1 | D |  | 6 | A | AE1055LS | 탄소강 | G-AE1055LS | BM#1 | 1527 | 39 | 1591 | 1537 | 39 | 6200 |  | 3 | 0.3 | 26 |  | 0 | 1548 | 1591 | 0 | 500 |  | 2 | 44 | 71 | Y |  | 2018-01-26 20:24 | 64 | 1086 | 25 | 25 | 28 | 30 | 31 | 30 | 29 | 29 | 27 | 27 | 26 | 25 | 25 | 25 | 28 | 31 | 25 | 25 | -0.15 | Y | 40.02 | Y | 0 | [8 empty] | N | N | Y | 180 | 0.5 | 62 | 101508 | 97670 | 7040 | 14600 | 8 | 2 |  | 2018-01-26 20:32 | 1548 | 107 |  | 28 | [16 empty] | 96.95 | 100 | 0 | 0 | 0 |  | 400 |  | 선택 | 해제 | 0 | 0 | 0 |  | 400 |  | 선택 | 해제 | 해제 | 미정 | 미정 | 선택 | 미정 |  | 미정 | BT180180 | H
B43312 | 2018-01-26 | 2 | B |  | 5 | A | AE4140MB2 | 합금강 | D | BM#2 | 1598 | 43 | 1647 | 1565 | 39 | 8200 |  | 1 | 0.39 | 19 |  | -2.06 | 1564 | 1624 | 1 | 0 | 0 | 29 | 33 | 87 | Y |  | 2018-01-26 20:24 | 73 | 1086 | 17 | 22 | 28 | 30 | 31 | 31 | 31 | 29 | 29 | 28 | 26 | 26 | 25 | 22 | 27 | 31 | 22 | 31 | -0.18 | Y | 49.97 | Y | -0.2 |  |  |  | 1.09 |  |  |  |  | N | N | N | 110 | 0.47 | 70 | 106448 | 109320 | 30 | 15600 | 2 | 2 | 10 | 2018-01-26 20:42 | 1564 | 126 |  | 27 |  | * 전공정 작업지연 감속주입 요청. | [14 empty] | 97.66 | 100 | 0 | 0 | 0 |  | 650 | 400 | 선택 | 선택 | 0 | 0 | 0 |  | 650 | 400 | 선택 | 선택 | 선택 | 미정 | 미정 | 미정 | 미정 |  | 미정 | RB120.65 | C
A43324 | 2018-01-26 | 1 | B |  | 7 | A | AE1055LS | 탄소강 | G-AE1055LS | BM#1 | 1575 | 45 | 1594 | 1537 | 39 | 5700 |  | 3 | 0.3 | 25 |  | -1.63 | 1546 | 1594 | 0 | 15.91 |  | 22 | 9 | 58 | Y |  | 2018-01-26 21:41 | 62 | 1089 | 24 | 30 | 34 | 35 | 36 | 36 | 36 | 35 | 35 | 34 | 33 | 33 | 33 | 33 | 33 | 36 | 33 | 36 | -0.07 | Y | 39.98 | Y | 0 | [8 empty] | N | N | Y | 230 | 0.5 | 62 | 152262 | 101130 | 6190 | 16000 | 8 | 2 |  | 2018-01-26 21:45 | 1546 | 102 |  | 14 |  | *유사강종 연연주 혼탕부 성분 확인 ID:107~109.207~209 | [14 empty] | 140.85 | 100 | 0 | 0 | 0 |  | 400 |  | 선택 | 해제 | 0 | 0 | 0 |  | 400 |  | 선택 | 해제 | 해제 | 미정 | 미정 | 선택 | 미정 |  | 미정 | BT180180 | H
B43313 | 2018-01-26 | 2 | B |  | 6 | B | AE4140MB2 | 합금강 | D | BM#2 | 1613 | 55 | 1615 | 1544 | 47 | 9700 |  | 1 | 0.42 | 20 |  | -1.95 | 1562 | 1618 | 4.1 | 0 | 0 | 23 | 20 | 152 | Y |  | 2018-01-26 21:42 | 71 | 1087 | 27 | 32 | 34 | 34 | 33 | 33 | 32 | 30 | 29 | 28 | 27 | 25 | 25 | 24 | 30 | 34 | 24 | 0 | -0.2 |  | 50.33 | Y | -0.2 |  |  |  | 1.13 |  |  |  |  | N | N | N | 100 | 0.49 | 68 | 107108 | 111240 | 130 | 15700 | 2 | 2 | 20 | 2018-01-26 21:44 | 1562 | 128 |  | 24 |  | * 전공정 작업지연 감속주입 요청. | [14 empty] | 97.37 | 100 | 0 | 0 | 0 |  | 650 | 400 | 선택 | 선택 | 0 | 0 | 0 |  | 650 | 400 | 선택 | 선택 | 선택 | 미정 | 미정 | 미정 | 미정 |  | 미정 | RB180.00 | C
A43325 | 2018-01-26 | 1 | B |  | 8 | A | SP-AE1055LS | 탄소강 | P-AE1055LS | BM#1 | 1624 | 40 | 1599 | 1562 | 25 | 4300 |  | 3 | 0.29 | 25 |  | -1.3 | 1552 | 1590 | 0 | 19.18 |  | 12 | 38 | 95 | Y |  | 2018-01-26 22:42 | 68 | 1086 | 31 | 34 | 37 | 38 | 38 | 38 | 37 | 37 | 36 | 35 | 35 | 34 | 34 | 34 | 36 | 38 | 34 | 38 | -0.08 | Y | 50 | Y | 0 | [8 empty] | N | N | Y | 220 | 0.48 | 66 | 50754 | 100290 | 7090 | 15900 | 8 | 2 |  | 2018-01-26 22:47 | 1552 | 97 |  | 18 |  | *유사강종 연연주 혼탕부 성분 확인 ID:101.201 | [14 empty] | 47.3 | 100 | 0 | 0 | 0 |  | 400 |  | 선택 | 해제 | 0 | 0 | 0 |  | 400 |  | 선택 | 해제 | 해제 | 미정 | 미정 | 선택 | 미정 |  | 미정 | BT180180 | H
B43314 | 2018-01-26 | 2 | B |  | 7 | A | AE4140MB2 | 합금강 | D | BM#2 | 1609 | 46 | 1647 | 1555 | 43 | 8200 |  | 1 | 0.43 | 19 |  | -2.13 | 1557 | 1620 | 3.31 | 0 | 0 | 18 | 63 | 67 | Y |  | 2018-01-26 22:46 | 66 | 1086 | 21 | 25 | 28 | 29 | 31 | 30 | 30 | 27 | 26 | 25 | 25 | 24 | 22 | 21 | 26 | 31 | 21 | 25 | -0.23 | Y | 43.42 | Y | -0.29 |  |  |  | 0.76 |  |  |  |  | N | N | N | 150 | 0.51 | 64 | 107640 | 108060 | 1870 | 15000 | 2 | 2 | 40 | 2018-01-26 22:57 | 1557 | 130 |  | 31 |  | * 전공정 작업지연 감속주입 요청. | [14 empty] | 99.76 | 100 | 0 | 0 | 0 |  | 650 | 400 | 선택 | 선택 | 0 | 0 | 0 |  | 650 | 400 | 선택 | 선택 | 선택 | 미정 | 미정 | 미정 | 미정 |  | 미정 | RB105.00 | C
A43326 | 2018-01-26 | 1 | B |  | 9 | A | SP-AE1055LS | 탄소강 | P-AE1055LS | BM#1 | 1602 | 41 | 1586 | 1530 | 31 | 5200 |  | 3 | 0.29 | 25 |  | -1.32 | 1545 | 1584 | 0 | 18.31 |  | 28 | 21 | 77 | Y |  | 2018-01-26 23:41 | 61 | 1078 | 32 | 33 | 34 | 34 | 33 | 33 | 32 | 31 | 31 | 30 | 30 | 29 |  | 29 | 32 | 34 | 29 | 33 | -0.11 |  | 45.02 | Y | -0.2 | [8 empty] | N | N | Y | 210 | 0.48 | 63 | 84590 | 100130 | 2220 | 15000 | 8 | 2 |  | 2018-01-26 23:47 | 1545 | 106 |  | 26 | [16 empty] | 78.98 | 100 | 0 | 0 | 0 |  | 400 |  | 선택 | 해제 | 0 | 0 | 0 |  | 400 |  | 선택 | 해제 | 해제 | 미정 | 미정 | 선택 | 미정 |  | 미정 | BT180180 | H
B43315 | 2018-01-26 | 2 | B |  | 8 | A | AE4140MB2 | 합금강 | D | BM#2 | 1553 | 49 | 1634 | 1536 | 43 | 9000 |  | 1 | 0.43 | 19 |  | 0.13 | 1556 | 1568 | 3.19 | 0 | 0 | 31 | 26 | 69 | Y |  | 2018-01-27 00:17 | 65 | 1085 | 27 | 34 | 36 | 36 | 37 | 36 | 35 | 33 | 32 | 31 | 29 | 27 | 24 | 24 | 32 | 37 | 24 | 36 | -0.32 | Y | 40.03 | Y | -0.6 |  |  |  | 0.92 |  |  |  |  | N | N | N | 140 | 0.47 | 67 | 95292 | 104890 | 490 | 16000 | 2 | 2 | 10 | 2018-01-27 00:15 | 1556 | 105 |  | 8 |  | * 전공정 작업지연 감속주입 요청. | [14 empty] | 90.5 | 100 | 0 | 0 | 0 |  | 650 | 400 | 선택 | 선택 | 0 | 0 | 0 |  | 650 | 400 | 선택 | 선택 | 선택 | 미정 | 미정 | 미정 | 미정 |  | 미정 | RB139.70 | C
A43327 | 2018-01-26 | 1 | B |  | 10 | A | SP-AE1055LS | 탄소강 | P-AE1055LS | BM#1 | 1625 | 40 | 1597 | 1530 | 28 | 4700 |  | 3 | 0.29 | 25 |  | -1.38 | 1551 | 1594 | 0 | 20.33 |  | 2 | 45 | 63 | Y |  | 2018-01-27 00:43 | 67 | 1086 | 27 | 31 | 34 | 35 | 35 | 35 | 36 | 35 | 35 | 34 | 34 | 34 | 34 | 34 | 34 | 36 | 34 | 35 | -0.07 | Y | 30.02 | Y | 0 | [8 empty] | N | N | Y | 200 | 0.48 | 62 | 101508 | 95380 | 7090 | 15000 | 8 | 2 |  | 2018-01-27 00:50 | 1551 | 107 |  | 29 | [16 empty] | 99.18 | 100 | 0 | 0 | 0 |  | 400 |  | 선택 | 해제 | 0 | 0 | 0 |  | 400 |  | 선택 | 해제 | 해제 | 미정 | 미정 | 선택 | 미정 |  | 미정 | BT180180 | H
B43316 | 2018-01-26 | 2 | B |  | 9 | A | AE4140MB2 | 합금강 | D | BM#2 | 1586 | 46 | 1655 | 1557 | 39 | 7800 |  | 1 | 0.43 | 19 |  | -2.17 | 1563 | 1631 | 3.77 | 0 | 0 | 29 | 34 | 90 | Y |  | 2018-01-27 01:20 | 72 | 1083 | 31 | 38 | 41 | 42 | 42 | 41 | 40 | 39 | 37 | 35 | 33 | 30 | 27 | 27 | 37 | 42 | 27 | 0 | -0.33 | Y | 45 | Y | -0.6 |  |  |  | 0.77 |  |  |  |  | N | N | N | 130 | 0.45 | 65 | 101508 | 97700 | 90 | 16000 | 2 | 2 | 20 | 2018-01-27 01:19 | 1563 | 110 |  | 15 |  | * 전공정 작업지연 감속주입 요청. | [14 empty] | 104.11 | 100 | 0 | 0 | 0 |  | 650 | 400 | 선택 | 선택 | 0 | 0 | 0 |  | 650 | 400 | 선택 | 선택 | 선택 | 미정 | 미정 | 미정 | 미정 |  | 미정 | BT180180 | H
A43328 | 2018-01-26 | 1 | B |  | 11 | A | SP-AE1055LS | 탄소강 | P-AE1055LS | BM#1 | 1606 | 41 | 1595 | 1534 | 28 | 4600 |  | 3 | 0.29 | 25 |  | -1.06 | 1550 | 1581 | 0 | 21.11 |  | 23 | 21 | 61 | Y |  | 2018-01-27 01:58 | 66 | 1084 | 35 | 37 | 37 | 37 | 36 | 36 | 35 | 34 | 34 | 33 | 32 | 32 |  | 32 | 35 | 37 | 32 | 37 | -0.11 |  | 45 | Y | 0 | [8 empty] | N | N | Y | 190 | 0.48 | 62 | 101508 | 97280 | 7110 | 14500 | 8 | 2 |  | 2018-01-27 02:05 | 1550 | 98 |  | 17 | [16 empty] | 97.32 | 100 | 0 | 0 | 0 |  | 400 |  | 선택 | 해제 | 0 | 0 | 0 |  | 400 |  | 선택 | 해제 | 해제 | 미정 | 미정 | 선택 | 미정 |  | 미정 | BT180180 | H
B43317 | 2018-01-26 | 2 | B |  | 10 | A | AE4140MB2 | 합금강 | D | BM#2 | 1570 | 51 | 1636 | 1524 | 45 | 9000 |  | 1 | 0.41 | 19 |  | -2.17 | 1563 | 1621 | 1.98 | 0 | 0 | 22 | 10 | 93 | Y |  | 2018-01-27 02:30 | 72 | 1086 | 25 | 33 | 39 | 41 | 42 | 41 | 40 | 38 | 37 | 36 | 35 | 34 | 32 | 29 | 36 | 42 | 29 | 0 | -0.29 | Y | 45 | Y | -0.6 |  |  |  | 0.68 |  |  |  |  | N | N | N | 120 | 0.47 | 66 | 101508 | 102960 | 140 | 15600 | 2 | 2 | 20 | 2018-01-27 02:32 | 1563 | 112 |  | 14 |  | * 전공정 작업지연 감속주입 요청. | [14 empty] | 98.55 | 100 | 0 | 0 | 0 |  | 650 | 400 | 선택 | 선택 | 0 | 0 | 0 |  | 650 | 400 | 선택 | 선택 | 선택 | 미정 | 미정 | 미정 | 미정 |  | 미정 | BT180180 | C
A43329 | 2018-01-26 | 1 | B |  | 12 | A | SP-AE1055LS | 탄소강 | P-AE1055LS | BM#1 | 1648 | 40 | 1584 | 1554 | 24 | 3900 |  | 3 | 0.29 | 25 |  | -1.37 | 1544 | 1584 | 0 | 18.35 |  | 12 | 39 | 80 | Y |  | 2018-01-27 02:50 | 60 | 1082 | 30 | 28 | 28 | 28 | 27 | 27 | 26 | 26 | 25 | 25 | 24 | 25 | 25 | 25 | 26 | 28 | 24 | 28 | -0.1 | Y | 40 | Y | 0 | [8 empty] | N | N | Y | 180 | 0.48 | 62 | 101508 | 96410 | 7030 | 15600 | 8 | 2 |  | 2018-01-27 02:57 | 1544 | 101 |  | 30 | [16 empty] | 98.22 | 100 | 0 | 0 | 0 |  | 400 |  | 선택 | 해제 | 0 | 0 | 0 |  | 400 |  | 선택 | 해제 | 해제 | 미정 | 미정 | 선택 | 선택 | 3 | 미정 | BT180180 | C
B43318 | 2018-01-26 | 2 | B | TUNDISH교체전 | 11 | A | AE4140MB2 | 합금강 | D | BM#2 | 1599 | 44 | 1646 | 1565 | 38 | 8100 |  | 1 | 0.43 | 19 |  | -2.17 | 1552 | 1621 | 2.73 | 0 | 0 | 18 | 64 | 74 | Y |  | 2018-01-27 03:28 | 61 | 1072 | 26 | 27 | 29 | 30 | 30 | 29 | 28 | 27 | 26 | 24 | 23 | 21 | 19 | 16 | 26 | 30 | 16 | 0 | -0.28 | Y | 50.02 | Y | -0.6 |  |  |  | 0.72 |  |  |  |  | N | N | N | 110 | 0.47 | 68 | 112086 | 106870 | -70 | 2000 | 2 | 2 | 40 | 2018-01-27 03:44 | 1552 | 119 |  | 25 |  | * 전공정 작업지연 감속주입 요청. | 28E2B3E99E0C4DDD9041E0688272B541 | 2C8D34EFD8A7455CB4EE8A47C93735F8 | D5B065CBE3E14DC7B98E641AB6374FB6 | [11 empty] | 104.95 | 78.57 | 0 | 2500 | 0 |  | 650 | 400 | 선택 | 선택 | 0 | 2500 | 0 |  | 650 | 400 | 선택 | 선택 | 선택 | 미정 | 미정 | 미정 | 미정 |  | 미정 | BT180180 | H
A43330 | 2018-01-26 | 1 | B |  | 13 | A | SP-AE1055LS | 탄소강 | P-AE1055LS | BM#1 | 1594 | 41 | 1611 | 1530 | 31 | 5400 |  | 3 | 0.29 | 25 |  | -1.31 | 1557 | 1598 | 0 | 19.66 |  | 28 | 22 | 61 | Y |  | 2018-01-27 03:57 | 73 | 1085 | 23 | 32 | 37 | 39 | 40 | 41 | 41 | 41 | 40 | 40 | 39 | 39 | 39 | 39 | 38 | 41 | 39 | 41 | -0.06 | Y | 34.95 | Y | 0 | [8 empty] | N | N | Y | 230 | 0.48 | 61 | 84590 | 97130 | 7030 | 15300 | 8 | 2 |  | 2018-01-27 04:04 | 1557 | 109 |  | 26 | [16 empty] | 81.26 | 100 | 0 | 0 | 0 |  | 400 |  | 선택 | 해제 | 0 | 0 | 0 |  | 400 |  | 선택 | 해제 | 해제 | 미정 | 미정 | 선택 | 미정 |  | 미정 | BT180180 | H
B43319 | 2018-01-26 | 2 | C | TUNDISH교체 | 1 | A | AE4130MV | 합금강 | D | BM#2 | 1613 | 52 | 1694 | 1547 | 44 | 9500 |  | 1 | 0.42 | 21 |  | -2.37 | 1591 | 1663 | 2.75 | 0 | 0 | 31 | 27 | 63 | Y |  | 2018-01-27 04:35 | 89 | 1081 | 25 | 19 | 26 | 31 | 33 | 35 | 36 | 37 | 38 | 38 |  |  |  | 38 | 32 | 38 | 38 | 0 | 0 |  | 4.98 | Y | 0 |  | 2.15 | 2.15 | [5 empty] | N | N | N | 150 | 0.48 | 58 | 93344 | 95280 | 2270 | 15300 | 17 | 1 | 10 | 2018-01-27 04:36 | 1591 | 156 |  | 54 |  | * T/D 용강량 실측:1180mm / 18.1 TON TARE값 수정 함. * T/D FLUX 용탕부: 120 KG / 유탕부: 15KG 투입 * 슬리브 롱노즐( Y자형 ) 사용 | [14 empty] | 95.69 | 75 | 708 | 0 | 0 |  | 650 | 400 | 선택 | 선택 | 717 | 0 | 0 |  | 650 | 400 | 선택 | 선택 | 해제 | 미정 | 미정 | 미정 | 미정 |  | 미정 | RB093.00 | C
A43331 | 2018-01-26 | 1 | C | TUNDISH교체전 | 14 | A | SP-AE1055LS | 탄소강 | P-AE1055LS | BM#1 | 1636 | 40 | 1589 | 1565 | 24 | 3900 |  | 3 | 0.29 | 25 |  | -1.26 | 1555 | 1592 | 0 | 18.58 |  | 2 | 46 | 56 | Y |  | 2018-01-27 04:48 | 71 | 1083 | 38 | 36 | 36 | 36 | 36 | 36 | 35 | 35 | 34 | 34 | 33 | 33 | 33 | 33 | 35 | 36 | 33 | 36 | -0.05 | Y | 50.08 | Y | 0 | [8 empty] | N | N | M | 220 | 0.48 | 64 | 93104 | 98250 | 7000 | 2000 | 8 | 2 |  | 2018-01-27 04:57 | 1555 | 114 |  | 39 |  |  | 6B3FD0BC40994B0FA5BAC403C29FBFF0 | 1BFBC4089D304872981755D12502D00B | 4F836367684943C3AFA12906324596F5 | [11 empty] | 88.46 | 100 | 0 | 3500 | 0 |  | 400 |  | 선택 | 해제 | 0 | 3620 | 0 |  | 400 |  | 선택 | 해제 | 해제 | 미정 | 미정 | 선택 | 미정 |  | 미정 | BT180180 | H
B43320 | 2018-01-26 | 2 | C |  | 2 | A | AE4130MV | 합금강 | D | BM#2 | 1584 | 48 | 1655 | 1546 | 41 | 8000 |  | 1 | 0.42 | 19 |  | -2.02 | 1570 | 1626 | 2.68 | 0 | 0 | 29 | 35 | 61 | Y |  | 2018-01-27 05:52 | 68 | 1080 | 34 | 29 | 26 | 24 | 23 | 22 | 20 | 19 | 18 | 16 | 14 | 14 |  | 14 | 22 | 26 | 14 | 0 | -0.27 |  | 45.02 | Y | 0 |  |  |  | 0.71 |  |  |  |  | N | N | N | 140 | 0.52 | 57 | 93344 | 97240 | 880 | 14800 | 17 | 1 | 20 | 2018-01-27 06:01 | 1570 | 144 |  | 37 | [16 empty] | 95.15 | 75 | 0 | 0 | 0 |  | 650 | 400 | 선택 | 선택 | 0 | 0 | 0 |  | 650 | 400 | 선택 | 선택 | 해제 | 미정 | 미정 | 미정 | 미정 |  | 미정 | RB093.00 | C
A43332 | 2018-01-26 | 1 | C | TUNDISH교체 | 1 | A | SPS7 | 특수용도강 | D3 | BM#1 | 1715 | 41 | 1622 | 1651 | 24 | 3700 |  | 3 | 0.3 | 20 |  | -1.87 | 1572 | 1617 | 14.32 | 1.67 |  | 23 | 22 | 51 | Y |  | 2018-01-27 06:04 | 91 | 1079 | 30 | 33 | 31 | 38 | 43 | 44 | 46 | 47 | 47 | 49 | 49 |  |  | 49 | 43 | 49 | 49 | 0 | 0 |  | 4.98 | Y | 0 |  | 2.01 | 1.88 |  | 0.17 |  |  |  | N | N | M | 150 | 0.48 | 59 | 101508 | 99550 | 6680 | 16000 | 18 | 1 |  | 2018-01-27 06:14 | 1572 | 145 |  | 51 | [16 empty] | 95.27 | 100 | 1000 | 0 | 0 |  | 490 |  | 선택 | 선택 | 1000 | 0 | 0 |  | 490 |  | 선택 | 선택 | 선택 | 미정 | 미정 | 선택 | 미정 |  | 미정 | LT180180 | H
B43321 | 2018-01-26 | 2 | C |  | 3 | A | AE4130MV | 합금강 | D | BM#2 | 1552 | 52 | 1647 | 1535 | 44 | 9000 |  | 1 | 0.4 | 19 |  | 0 | 1568 | 1636 | 1.37 | 0 | 0 | 22 | 11 | 60 | Y |  | 2018-01-27 06:56 | 66 | 1077 | 10 | 19 | 26 | 29 | 29 | 29 | 28 | 27 | 26 | 24 | 23 | 21 |  | 21 | 24 | 29 | 21 | 29 | -0.2 | Y | 40 | Y | -0.4 |  |  |  | 0.79 |  |  |  |  | N | N | N | 130 | 0.52 | 58 | 102528 | 99660 | 420 | 15100 | 17 | 1 | 30 | 2018-01-27 07:10 | 1568 | 136 |  | 33 | [16 empty] | 102.17 | 75 | 0 | 0 | 0 |  | 650 | 400 | 선택 | 선택 | 0 | 0 | 0 |  | 650 | 400 | 선택 | 선택 | 해제 | 미정 | 미정 | 미정 | 미정 |  | 미정 | RB180.00 | H
A43333 | 2018-01-26 | 1 | C |  | 2 | A | SPS7 | 특수용도강 | D3 | BM#1 | 1646 | 52 | 1579 | 1588 | 34 | 5800 |  | 3 | 0.31 | 18 |  | -1.48 | 1562 | 1595 | 12.11 | 0 |  | 12 | 40 | 47 | Y |  | 2018-01-27 06:52 | 81 | 1076 | 50 | 44 | 40 | 37 | 36 | 36 | 36 | 36 | 36 | 36 | 36 | 36 | 36 | 36 | 38 | 40 | 36 | 36 | -0.08 | Y | 49.98 | Y | 0 |  |  |  |  | 0.15 |  |  |  | N | N | Y | 140 | 0.5 | 64 | 101508 | 99700 | 6970 | 15500 | 18 | 1 |  | 2018-01-27 06:59 | 1562 | 150 |  | 62 | [16 empty] | 95.13 | 100 | 0 | 0 | 0 |  | 490 |  | 선택 | 선택 | 0 | 0 | 0 |  | 490 |  | 선택 | 선택 | 선택 | 미정 | 미정 | 선택 | 미정 |  | 미정 | LT180180 | H
B43322 | 2018-01-27 | 2 | C |  | 4 | A | AE4130MV | 합금강 | D | BM#2 | 1610 | 47 | 1637 | 1547 | 36 | 7500 |  | 1 | 0.41 | 19 |  | 0 | 1559 | 1625 | 1.37 | 0 | 0 | 18 | 65 | 56 | Y |  | 2018-01-27 08:00 | 57 | 1093 | 16 | 18 | 20 | 22 | 22 | 21 | 20 | 18 | 17 | 17 | 16 | 14 |  | 14 | 18 | 22 | 14 | 0 | -0.2 | Y | 40 | Y | -0.4 |  |  |  | 0.8 |  |  |  |  | N | N | N | 120 | 0.52 | 58 | 100646 | 101090 | 130 | 14600 | 17 | 1 | 40 | 2018-01-27 08:06 | 1559 | 128 |  | 31 | [16 empty] | 98.67 | 78.57 | 0 | 0 | 0 |  | 650 | 400 | 선택 | 선택 | 0 | 0 | 0 |  | 650 | 400 | 선택 | 선택 | 해제 | 미정 | 미정 | 미정 | 미정 |  | 미정 | RB180.00 | C
A43334 | 2018-01-27 | 1 | C |  | 3 | A | SPS7 | 특수용도강 | D3 | BM#1 | 1612 | 45 | 1588 | 1543 | 33 | 5500 |  | 3 | 0.3 | 18 |  | -1.17 | 1562 | 1588 | 10.32 | 0 |  | 28 | 23 | 54 | Y |  | 2018-01-27 07:53 | 81 | 1087 | 36 | 37 | 38 | 40 | 40 | 41 | 40 | 40 | 39 | 38 | 38 | 37 | 37 | 37 | 39 | 41 | 37 | 40 | -0.11 | Y | 35 | Y | 0 |  |  |  |  | 0.27 |  |  |  | N | N | Y | 130 | 0.5 | 62 | 101508 | 101400 | 7070 | 15800 | 18 | 1 |  | 2018-01-27 08:08 | 1562 | 142 |  | 67 | [16 empty] | 93.64 | 100 | 0 | 0 | 0 |  | 490 |  | 선택 | 선택 | 0 | 0 | 0 |  | 490 |  | 선택 | 선택 | 선택 | 미정 | 미정 | 선택 | 미정 |  | 미정 | LT180180 | H
B43323 | 2018-01-27 | 2 | C |  | 5 | A | AE4130MV | 합금강 | D | BM#2 | 1569 | 44 | 1645 | 1535 | 36 | 7600 |  | 1 | 0.4 | 18 |  | 0 | 1570 | 1622 | 1.29 | 0 | 0 | 31 | 28 | 39 | Y |  | 2018-01-27 09:10 | 68 | 1091 | 10 | 21 | 24 | 27 | 27 | 27 | 26 | 25 | 24 | 23 | 22 | 20 |  | 20 | 23 | 27 | 20 | 27 | -0.18 | Y | 39.98 | Y | -0.4 |  |  |  | 1 |  |  |  |  | N | N | N | 110 | 0.51 | 58 | 93984 | 99620 | 2220 | 15800 | 17 | 1 | 10 | 2018-01-27 09:15 | 1570 | 120 |  | 22 | [16 empty] | 92.32 | 72.73 | 0 | 0 | 0 |  | 650 | 400 | 선택 | 선택 | 0 | 0 | 0 |  | 650 | 400 | 선택 | 선택 | 해제 | 미정 | 미정 | 미정 | 미정 |  | 미정 | RB180.00 | H
A43335 | 2018-01-27 | 1 | C |  | 4 | A | SPS7 | 특수용도강 | D3 | BM#1 | 1597 | 55 | 1601 | 1582 | 34 | 5300 |  | 3 | 0.32 | 19 |  | -1.71 | 1562 | 1601 | 19.5 | 0 |  | 2 | 47 | 53 | Y |  | 2018-01-27 09:12 | 81 | 1074 | 36 | 37 | 40 | 43 | 44 | 44 | 44 | 44 | 43 | 43 | 43 | 42 | 42 | 42 | 42 | 44 | 42 | 44 | -0.05 | Y | 40 | Y | 0 |  |  |  |  | 0.16 |  |  |  | N | N | Y | 120 | 0.5 | 63 | 101508 | 99050 | 7060 | 15700 | 18 | 1 |  | 2018-01-27 09:19 | 1562 | 143 |  | 51 | [16 empty] | 95.72 | 100 | 0 | 0 | 0 |  | 490 |  | 선택 | 선택 | 0 | 0 | 0 |  | 490 |  | 선택 | 선택 | 선택 | 미정 | 미정 | 선택 | 미정 |  | 미정 | LT180180 | H
B43324 | 2018-01-27 | 2 | C |  | 6 | A | AE4130MV | 합금강 | D | BM#2 | 1581 | 44 | 1646 | 1547 | 36 | 7400 |  | 1 | 0.41 | 19 |  | 0 | 1571 | 1627 | 1.25 | 0 | 0 | 29 | 36 | 47 | Y |  | 2018-01-27 10:17 | 69 | 1078 | 15 | 26 | 31 | 33 | 33 | 32 | 31 | 31 | 30 | 28 | 27 | 24 |  | 24 | 28 | 33 | 24 | 31 | -0.22 | Y | 40.02 | Y | -0.6 |  |  |  | 0.85 |  |  |  |  | N | N | N | 100 | 0.51 | 58 | 93984 | 97080 | 2040 | 15100 | 17 | 1 | 20 | 2018-01-27 10:27 | 1571 | 111 |  | 16 | [16 empty] | 94.93 | 72.73 | 0 | 0 | 0 |  | 650 | 400 | 선택 | 선택 | 0 | 0 | 0 |  | 650 | 400 | 선택 | 선택 | 해제 | 미정 | 미정 | 미정 | 미정 |  | 미정 | RB180.00 | H
A43336 | 2018-01-27 | 1 | C |  | 5 | A | SPS7 | 특수용도강 | D3 | BM#1 | 1582 | 41 | 1596 | 1567 | 31 | 4900 |  | 3 | 0.31 | 18 |  | -1.86 | 1555 | 1596 | 15.72 | 0 |  | 23 | 23 | 36 | Y |  | 2018-01-27 10:12 | 74 | 1099 | 39 | 38 | 37 | 38 | 39 | 39 | 38 | 38 | 37 | 37 | 36 | 37 |  | 37 | 38 | 39 | 36 | 39 | -0.03 | Y | 30.02 | Y | 0.2 | [8 empty] | N | N | Y | 110 | 0.5 | 58 | 84590 | 95150 | 6990 | 16200 | 18 | 1 |  | 2018-01-27 10:28 | 1555 | 131 |  | 55 | 21 | [15 empty] | 82.81 | 100 | 0 | 0 | 0 |  | 490 |  | 선택 | 선택 | 0 | 0 | 0 |  | 490 |  | 선택 | 선택 | 선택 | 미정 | 미정 | 선택 | 미정 |  | 미정 | BT180180 | H
B43325 | 2018-01-27 | 2 | C |  | 7 | A | AE4130MV | 합금강 | D | BM#2 | 1556 | 42 | 1644 | 1546 | 35 | 7200 |  | 1 | 0.4 | 21 |  | -2.05 | 1578 | 1628 | 1.39 | 0 | 0 | 22 | 12 | 56 | Y |  | 2018-01-27 11:21 | 76 | 1074 | 19 | 27 | 31 | 32 | 33 | 32 | 31 | 30 | 29 | 28 | 26 | 26 |  | 26 | 29 | 33 | 26 | 0 | -0.2 | Y | 35.02 | Y | 0 |  |  |  | 0.75 |  |  |  |  | N | N | N | 150 | 0.51 | 58 | 94787 | 97080 | 1150 | 16200 | 17 | 1 | 30 | 2018-01-27 11:26 | 1578 | 107 |  | 13 | [16 empty] | 95.74 | 100 | 0 | 0 | 0 |  | 650 | 400 | 선택 | 선택 | 0 | 0 | 0 |  | 650 | 400 | 선택 | 선택 | 해제 | 미정 | 미정 | 미정 | 미정 |  | 미정 | RB120.00 | C
A43337 | 2018-01-27 | 1 | C |  | 6 | A | SPS7 | 특수용도강 | D3 | BM#1 | 1546 | 41 | 1592 | 1538 | 28 | 5300 |  | 3 | 0.32 | 18 |  | -1.86 | 1551 | 1592 | 14.36 | 0 |  | 12 | 41 | 40 | Y |  | 2018-01-27 11:18 | 70 | 1076 | 35 | 34 | 34 | 35 | 34 | 34 | 34 | 33 | 32 | 32 | 31 | 31 | 30 | 30 | 33 | 35 | 30 | 34 | -0.11 | Y | 45.03 | Y | -0.2 | [8 empty] | N | N | Y | 100 | 0.5 | 63 | 84590 | 100350 | 7120 | 15400 | 18 | 1 |  | 2018-01-27 11:28 | 1551 | 129 |  | 50 | [16 empty] | 78.8 | 100 | 0 | 0 | 0 |  | 490 |  | 선택 | 선택 | 0 | 0 | 0 |  | 490 |  | 선택 | 선택 | 선택 | 미정 | 미정 | 선택 | 미정 |  | 미정 | BT180180 | H
B43326 | 2018-01-27 | 2 | C |  | 8 | A | AE4130MV | 합금강 | D | BM#2 | 1589 | 40 | 1627 | 1576 | 34 | 6500 |  | 1 | 0.41 | 18 |  | -2.47 | 1567 | 1621 | 1.32 | 0 | 0 | 18 | 66 | 56 | Y |  | 2018-01-27 12:17 | 65 | 1095 | 22 | 22 | 24 | 25 | 24 | 23 | 22 | 21 | 19 | 18 | 17 | 15 | 12 | 12 | 21 | 25 | 12 | 22 | -0.29 | Y | 45 | Y | -0.6 |  |  |  | 0.75 |  |  |  |  | N | N | N | 140 | 0.52 | 61 | 93344 | 103830 | 780 | 14400 | 17 | 1 | 40 | 2018-01-27 12:28 | 1567 | 104 |  | 18 | [16 empty] | 89.58 | 100 | 0 | 0 | 0 |  | 650 | 400 | 선택 | 선택 | 0 | 0 | 0 |  | 650 | 400 | 선택 | 선택 | 해제 | 미정 | 미정 | 미정 | 미정 |  | 미정 | RB093.00 | C
A43338 | 2018-01-27 | 1 | D |  | 7 | A | SPS7 | 특수용도강 | D3 | BM#1 | 1572 | 41 | 1576 | 1546 | 32 | 5400 |  | 3 | 0.31 | 17 |  | -1.33 | 1549 | 1576 | 13.79 | 0 |  | 28 | 24 | 39 | Y |  | 2018-01-27 12:15 | 68 | 1078 | 28 | 28 | 28 | 29 | 30 | 30 | 30 | 29 | 29 | 28 | 28 | 28 | 28 | 28 | 29 | 30 | 28 | 30 | -0.05 | Y | 39.98 | Y | 0 | [8 empty] | N | N | Y | 150 | 0.5 | 65 | 101508 | 104730 | 7010 | 15400 | 18 | 1 |  | 2018-01-27 12:21 | 1549 | 131 |  | 56 | [16 empty] | 90.31 | 100 | 0 | 0 | 0 |  | 490 |  | 선택 | 선택 | 0 | 0 | 0 |  | 490 |  | 선택 | 선택 | 선택 | 미정 | 미정 | 선택 | 미정 |  | 미정 | BT180180 | H
B43327 | 2018-01-27 | 2 | D |  | 9 | A | AE4130MV | 합금강 | D | BM#2 | 1556 | 43 | 1635 | 1534 | 36 | 7400 |  | 1 | 0.43 | 20 |  | -1.95 | 1569 | 1618 | 1.43 | 0 | 0 | 31 | 29 | 60 | Y |  | 2018-01-27 13:25 | 67 | 1078 | 9 | 21 | 24 | 26 | 26 | 26 | 25 | 23 | 23 | 22 | 21 | 19 |  | 19 | 22 | 26 | 19 | 26 | -0.17 | Y | 40 | Y | -0.4 |  |  |  | 0.84 |  |  |  |  | N | N | N | 130 | 0.49 | 59 | 99268 | 96030 | 4080 | 15500 | 17 | 1 | 20 | 2018-01-27 13:35 | 1569 | 107 |  | 14 |  | *전공정 요청 감속주입 | [14 empty] | 954.5 | 100 | 0 | 0 | 0 |  | 650 | 400 | 선택 | 선택 | 0 | 0 | 0 |  | 650 | 400 | 선택 | 선택 | 해제 | 미정 | 미정 | 미정 | 미정 |  | 미정 | RB170.00 | C
A43339 | 2018-01-27 | 1 | D | TUNDISH교체전 | 8 | A | SPS7 | 특수용도강 | D3 | BM#1 | 1584 | 43 | 1581 | 1555 | 34 | 5600 |  | 3 | 0.32 | 17 |  | -1.18 | 1556 | 1581 | 15.7 | 0 |  | 2 | 48 | 39 | Y |  | 2018-01-27 13:22 | 75 | 1075 | 25 | 28 | 31 | 34 | 35 | 36 | 35 | 35 | 35 | 35 | 34 | 34 | 33 | 33 | 33 | 36 | 33 | 35 | -0.04 | Y | 35 | Y | -0.2 | [8 empty] | N | N | M | 140 | 0.5 | 66 | 118832 | 106720 | 7680 | 1500 | 18 | 1 |  | 2018-01-27 13:29 | 1556 | 130 |  | 55 |  |  | 30D302BA21A5488A9E5DD9DC06CDD3C3 | 4274C5F6028E4249A45CDD0FC0FA4FBD | D13A82CB27AC42879EDC4DCB95E0DB98 | [11 empty] | 103.87 | 100 | 0 | 3000 | 0 |  | 490 |  | 선택 | 선택 | 0 | 3000 | 0 |  | 490 |  | 선택 | 선택 | 선택 | 미정 | 미정 | 선택 | 미정 |  | 미정 | BT180180 | H
B43328 | 2018-01-27 | 2 | D | 연주종료 | 10 | A | AE4130MV | 합금강 | D | BM#2 | 1548 | 45 | 1644 | 1585 | 35 | 6900 |  | 1 | 0.4 | 19 |  | -2.32 | 1573 | 1634 | 1.45 | 0 | 0 | 29 | 37 | 59 | Y |  | 2018-01-27 14:34 | 71 | 1105 | 14 | 29 | 39 | 43 | 44 | 44 | 43 | 42 | 41 | 39 | 37 | 35 | 33 | 33 | 37 | 44 | 33 | 0 | -0.27 | Y | 40.02 | Y | -0.4 |  |  |  | 0.86 |  |  |  |  | N | N | N | 120 | 0.49 | 63 | 115461 | 103170 | -170 | 2000 | 17 | 1 | 30 | 2018-01-27 14:34 | 1573 | 99 |  | 8 |  | * 연주종료:16시03분(전기로#2기 보수로 몰드교체함) | A04A7AA88FB342638BCBD83AC805F8D7 | CBEFF2F5092C4C92A010B479FA1E58D0 | 66B2FE05DB2D4A15922768B663D69861 | [11 empty] | 112.1 | 100 | 0 | 2850 | 0 |  | 650 | 400 | 선택 | 선택 | 0 | 2910 | 0 |  | 650 | 400 | 선택 | 선택 | 해제 | 미정 | 미정 | 미정 | 미정 |  | 미정 | RB120.00 | C
A43340 | 2018-01-27 | 1 | D | TUNDISH교체 | 1 | A | SMN440 | 합금강 | D1 | BM#1 | 1597 | 46 | 1633 | 1531 | 38 | 6800 |  | 3 | 0.31 | 20 |  | -1.99 | 1586 | 1633 | 11.74 | 0 |  | 23 | 24 | 43 | Y |  | 2018-01-27 14:34 | 92 | 1083 | 18 | 27 | 26 | 32 | 37 | 39 | 41 | 41 | 42 | 42 | 43 | 43 |  | 43 | 37 | 43 | 43 | 0 | 0 |  | 4.98 | Y | 0 |  | 2.1 | 2.04 | [5 empty] | N | N | N | 150 | 0.48 | 63 | 101508 | 101910 | 7540 | 14800 | 15 | 2 |  | 2018-01-27 14:44 | 1586 | 153 |  | 75 |  | *T/Dflux 유15kg 용120kg | [14 empty] | 92.74 | 100 | 700 | 0 | 0 |  | 650 |  | 선택 | 선택 | 700 | 0 | 0 |  | 650 |  | 선택 | 선택 | 미정 | 미정 | 미정 | 선택 | 선택 |  | 미정 | BT180180 | H
A43341 | 2018-01-27 | 1 | D |  | 2 | A | SMN440 | 합금강 | D1 | BM#1 | 1642 | 40 | 1604 | 1575 | 38 | 4700 |  | 3 | 0.31 | 16 |  | -2.06 | 1563 | 1604 | 10.3 | 0 |  | 12 | 42 | 58 | Y |  | 2018-01-27 15:59 | 69 | 1086 | 42 | 33 | 30 | 28 | 27 | 27 | 24 | 24 | 24 | 24 | 24 | 24 | 24 | 24 | 27 | 30 | 24 | 24 | -0.12 | Y | 50 | Y | 0 |  |  |  | 1.48 |  |  |  |  | N | N | N | 140 | 0.5 | 64 | 101508 | 102250 | 7040 | 14700 | 15 | 2 |  | 2018-01-27 16:07 | 1563 | 132 |  | 54 | 23 | [15 empty] | 92.36 | 100 | 0 | 0 | 0 |  | 650 |  | 선택 | 선택 | 0 | 0 | 0 |  | 650 |  | 선택 | 선택 | 미정 | 미정 | 미정 | 선택 | 미정 |  | 미정 | BT180180 | H
A43342 | 2018-01-27 | 1 | D |  | 3 | A | SMN440 | 합금강 | D1 | BM#1 | 1619 | 40 | 1594 | 1541 | 36 | 5500 |  | 3 | 0.31 | 16 |  | -1.52 | 1562 | 1594 | 9.23 | 0 |  | 28 | 25 | 71 | Y |  | 2018-01-27 17:09 | 68 | 1087 | 22 | 24 | 27 | 28 | 29 | 30 | 28 | 29 | 28 | 28 | 28 | 28 | 27 | 27 | 27 | 30 | 27 | 28 | -0.02 | Y | 34.97 | Y | -0.2 |  |  |  | 1.44 |  |  |  |  | N | N | N | 130 | 0.51 | 62 | 101508 | 101100 | 7060 | 15300 | 15 | 2 |  | 2018-01-27 17:33 | 1562 | 120 |  | 50 | 10 | [15 empty] | 93.34 | 100 | 0 | 0 | 0 |  | 650 |  | 선택 | 선택 | 0 | 0 | 0 |  | 650 |  | 선택 | 선택 | 미정 | 미정 | 미정 | 선택 | 미정 |  | 미정 | BT180180 | H
A43343 | 2018-01-27 | 1 | D |  | 4 | A | SMN440 | 합금강 | D1 | BM#1 | 1589 | 39 | 1599 | 1536 | 35 | 5400 |  | 3 | 0.31 | 16 |  | -1.98 | 1559 | 1599 | 10.59 | 0 |  | 2 | 49 | 27 | Y |  | 2018-01-27 18:18 | 65 | 1086 | 25 | 23 | 24 | 27 | 27 | 28 | 28 | 28 | 28 | 27 | 28 | 27 | 26 | 26 | 27 | 28 | 26 | 28 | -0.06 | Y | 34.98 | Y | -0.2 |  |  |  | 1.56 |  |  |  |  | N | N | N | 120 | 0.51 | 61 | 101508 | 97240 | 7050 | 14200 | 15 | 2 |  | 2018-01-27 18:29 | 1559 | 119 |  | 44 | [16 empty] | 96.81 | 100 | 0 | 0 | 0 |  | 650 |  | 선택 | 선택 | 0 | 0 | 0 |  | 650 |  | 선택 | 선택 | 미정 | 미정 | 미정 | 선택 | 미정 |  | 미정 | BT180180 | H
A43344 | 2018-01-27 | 1 | D |  | 5 | A | SMN440 | 합금강 | D1 | BM#1 | 1607 | 51 | 1603 | 1530 | 35 | 5500 |  | 3 | 0.31 | 16 |  | -2.17 | 1560 | 1603 | 9.2 | 0 |  | 22 | 13 | 313 | Y |  | 2018-01-27 19:27 | 66 | 1086 | 23 | 23 | 24 | 25 | 26 | 26 | 26 | 26 | 25 | 25 | 24 | 24 | 24 | 24 | 25 | 26 | 24 | 26 | -0.05 | Y | 40 | Y | 0 |  |  |  | 1.53 |  |  |  |  | N | N | N | 110 | 0.51 | 61 | 101508 | 101310 | 6680 | 15500 | 15 | 2 |  | 2018-01-27 19:31 | 1560 | 122 |  | 37 | [16 empty] | 93.17 | 100 | 0 | 0 | 0 |  | 650 |  | 선택 | 선택 | 0 | 0 | 0 |  | 650 |  | 선택 | 선택 | 미정 | 미정 | 미정 | 선택 | 미정 |  | 미정 | BT180180 | H
A43345 | 2018-01-27 | 1 | B |  | 6 | A | SMN440 | 합금강 | D1 | BM#1 | 1616 | 40 | 1600 | 1555 | 35 | 4700 |  | 3 | 0.31 | 17 |  | -1.67 | 1566 | 1600 | 9.42 | 0 |  | 29 | 38 | 190 | Y |  | 2018-01-27 20:33 | 72 | 1086 | 24 | 22 | 28 | 31 | 33 | 34 | 32 | 33 | 33 | 33 | 33 | 33 | 33 | 34 | 31 | 34 | 32 | 33 | -0.4 | Y | 5.02 | Y | 0.2 |  |  |  | 1.39 |  |  |  |  | N | N | N | 100 | 0.5 | 68 | 101508 | 103990 | 4700 | 14900 | 15 | 2 |  | 2018-01-27 20:38 | 1566 | 104 |  | 32 | 20 | *전공정요청 L/D 잔강 이월없음 | [14 empty] | 93.43 | 100 | 0 | 0 | 0 |  | 650 |  | 선택 | 선택 | 0 | 0 | 0 |  | 650 |  | 선택 | 선택 | 미정 | 미정 | 미정 | 해제 | 미정 |  | 미정 | BT180180 | H
B43330 | 2018-01-27 | 2 | B | 연주시작 | 1 | A | SM45CS | 탄소강 | B | BM#2 | 1608 | 49 | 1664 | 1574 | 41 | 8100 |  | 1 | 0.43 | 20 |  | 0 | 1584 | 1664 | 1.35 | 0 | 0 | 12 | 43 | 62 | Y |  | 2018-01-27 21:34 | 91 | 1086 | 31 | 30 | 29 | 23 | 32 | 34 | 37 | 38 | 38 | 39 | 39 | 38 |  | 38 | 35 | 39 | 38 | 38 | 0 |  | 9.98 | Y | -0.2 |  | 2.37 | 2.37 | [5 empty] | N | N | N | 150 | 0.48 | 56 | 98315 | 96160 | 1290 | 16200 | 7 | 2 | 10 | 2018-01-27 21:31 | 1575 | 139 |  | 10 |  | * T/D 용강량 실측:1190mm / 17.2TON TARE값 수정 함. * T/D FLUX 용탕부: 120 KG / 유탕부: 15KG 투입 * 슬리브 롱노즐( Y자형 ) 사용 | 14CBE2DEC044437AABE320B7407BBB7A |  | 99ABDD068D5F404EBF395A768459D260 | [11 empty] | 102.41 | 100 | 1500 | 0 | 0 |  | 650 | 700 | 해제 | 선택 | 1500 | 0 | 0 |  | 650 | 700 | 해제 | 선택 | 해제 | 미정 | 미정 | 미정 | 미정 |  | 미정 | RB120.00 | C
A43346 | 2018-01-27 | 1 | B |  | 7 | A | SMN440 | 합금강 | D1 | BM#1 | 1624 | 40 | 1600 | 1558 | 38 | 4500 |  | 3 | 0.35 | 16 |  | -1.81 | 1564 | 1600 | 9.39 | 0 |  | 28 | 26 | 59 | Y |  | 2018-01-27 21:40 | 70 | 1087 | 30 | 29 | 30 | 32 | 34 | 35 | 35 | 34 | 34 | 33 | 32 | 32 |  | 32 | 33 | 35 | 32 | 34 | -0.05 | Y | 38.45 | Y | 0 |  |  |  | 1.48 |  |  |  |  | N | N | N | 150 | 0.49 | 64 | 101508 | 102190 | 4810 | 13900 | 15 | 2 |  | 2018-01-27 21:44 | 1564 | 110 |  | 35 |  | *전공정요청 L/D 잔강 이월없음 | [14 empty] | 94.96 | 100 | 0 | 0 | 0 |  | 650 |  | 선택 | 선택 | 0 | 0 | 0 |  | 650 |  | 선택 | 선택 | 미정 | 미정 | 미정 | 해제 | 미정 |  | 미정 | BT180180 | H
B43331 | 2018-01-27 | 2 | B |  | 2 | A | SM45CS | 탄소강 | B | BM#2 | 1570 | 53 | 1674 | 1554 | 47 | 9300 |  | 1 | 0.42 | 16 |  | -2.98 | 1567 | 1628 | 1.8 | 0 | 0 | 31 | 30 | 339 | Y |  | 2018-01-27 22:14 | 74 | 1086 | 36 | 30 | 28 | 25 | 23 | 21 | 21 | 20 | 19 | 18 | 17 | 15 |  | 15 | 23 | 28 | 15 | 0 | -0.29 |  | 45 | Y | -0.4 | [8 empty] | N | N | N | 140 | 0.51 | 58 | 101630 | 97370 | 760 | 15800 | 7 | 2 | 20 | 2018-01-27 22:21 | 1567 | 137 |  | 29 |  | * T/D WEIGHT 0.8 TON 헌팅발생 | [14 empty] | 103.7 | 100 | 0 | 0 | 0 |  | 650 | 700 | 해제 | 선택 | 0 | 0 | 0 |  | 650 | 700 | 해제 | 선택 | 해제 | 미정 | 미정 | 미정 | 미정 |  | 미정 | RB105.00 | C
A43347 | 2018-01-27 | 1 | B | TUNDISH교체전 | 8 | A | SMN440 | 합금강 | D1 | BM#1 | 1627 | 39 | 1606 | 1570 | 26 | 4300 |  | 3 | 0.35 | 16 |  | -1.5 | 1569 | 1599 | 10.09 | 0 |  | 2 | 50 | 63 | Y |  | 2018-01-27 22:33 | 75 | 1089 | 28 | 30 | 31 | 32 | 33 | 33 | 33 | 31 | 32 | 31 | 31 | 30 |  | 30 | 31 | 33 | 30 | 33 | -0.07 | Y | 34.98 | Y | -0.2 | [8 empty] | N | N | N | 140 | 0.49 | 61 | 94278 | 99790 | 1260 | 2500 | 15 | 2 |  | 2018-01-27 22:42 | 1569 | 113 |  | 48 |  | *전공정요청 L/D 잔강 이월없음 |  | FB82A88C753F444BA0D5B8D2267F4043 | 26703013D85046688EB46CAF43DDCEE5 | 9B63A2BD896F4B59A37362F6615B9E08 | [10 empty] | 93.3 | 100 | 0 | 2500 | 0 |  | 650 |  | 선택 | 선택 | 0 | 2500 | 0 |  | 650 |  | 선택 | 선택 | 미정 | 미정 | 미정 | 미정 | 미정 |  | 미정 | BT180180 | H
B43332 | 2018-01-27 | 2 | B |  | 3 | A | SM45CS | 탄소강 | B | BM#2 | 1574 | 58 | 1617 | 1526 | 38 | 7600 |  | 1 | 0.42 | 15 |  | -2.27 | 1561 | 1604 | 2.13 | 0 | 0 | 23 | 25 | 94 | Y |  | 2018-01-27 23:05 | 68 | 1086 | 12 | 16 | 19 | 20 | 21 | 21 | 21 | 20 | 19 | 18 | 18 | 17 |  | 17 | 19 | 21 | 17 | 21 | -0.11 | Y | 35 | Y | -0.2 | [8 empty] | N | N | N | 130 | 0.52 | 58 | 95068 | 99760 | 240 | 16200 | 7 | 2 | 30 | 2018-01-27 23:13 | 1561 | 132 |  | 38 |  | * T/D WEIGHT 1.2 TON 헌팅발생 | [14 empty] | 93.2 | 100 | 0 | 0 | 0 |  | 650 | 700 | 해제 | 선택 | 0 | 0 | 0 |  | 650 | 700 | 해제 | 선택 | 해제 | 미정 | 미정 | 미정 | 미정 |  | 미정 | RB105.00 | C
B43333 | 2018-01-27 | 2 | B |  | 4 | A | SM45CS | 탄소강 | B | BM#2 | 1624 | 45 | 1617 | 1545 | 33 | 6500 |  | 1 | 0.41 | 15 |  | -2.7 | 1568 | 1617 | 0.71 | 0 | 0 | 11 | 1 | 14895 | Y |  | 2018-01-28 00:22 | 75 | 1085 | 14 | 21 | 26 | 28 | 29 | 29 | 28 | 27 | 26 | 25 | 24 | 22 |  | 22 | 25 | 29 | 22 | 0 | -0.2 | Y | 35.03 | Y | -0.4 |  |  |  | 1.06 |  |  |  |  | N | N | N | 120 | 0.51 | 58 | 90994 | 96610 | 3470 | 16000 | 7 | 2 |  | 2018-01-28 00:27 | 1568 | 121 |  | 22 | 17 | * L/D 대보수 * T/D WEIGHT 0.6 TON 헌팅발생 | [14 empty] | 90.99 | 100 | 0 | 0 | 0 |  | 650 | 700 | 해제 | 선택 | 0 | 0 | 0 |  | 650 | 700 | 해제 | 선택 | 해제 | 미정 | 미정 | 미정 | 미정 |  | 미정 | RB110.00 | C
A43348 | 2018-01-27 | 1 | B | TUNDISH교체 | 1 | A | AE1055LS | 탄소강 | G-AE1055LS | BM#1 | 1604 | 46 | 1612 | 1526 | 42 | 6900 |  | 3 | 0.34 | 25 |  | -1.63 | 1565 | 1613 | 0 | 19.45 |  | 22 | 14 | 60 | Y |  | 2018-01-28 00:04 | 81 | 1087 | 21 | 13 | 15 | 25 | 30 | 32 | 34 | 35 | 36 | 37 |  |  |  | 37 | 28 | 37 | 37 | 0 | 0 |  |  | Y | 0.2 |  | 2 | 2 | [5 empty] | N | N | M | 230 | 0.48 | 55 | 84590 | 90190 | 7130 | 15400 | 9 | 1 |  | 2018-01-28 00:05 | 1565 | 134 |  | 43 |  | *T/Dflux 유15kg 용225kg | [14 empty] | 87.03 | 100 | 1500 | 0 | 0 |  | 400 |  | 선택 | 해제 | 1500 | 0 | 0 |  | 400 |  | 선택 | 해제 | 해제 | 미정 | 미정 | 선택 | 미정 |  | 미정 | BT180180 | H
A43349 | 2018-01-27 | 1 | B |  | 2 | B | AE1055LS | 탄소강 | G-AE1055LS | BM#1 | 1639 | 40 | 1589 | 1518 | 35 | 5600 |  | 3 | 0.34 | 25 |  | -1.35 | 1547 | 1587 | 0 | 23.08 |  | 12 | 44 | 40 | Y |  | 2018-01-28 01:15 | 63 | 1083 | 35 | 33 | 31 | 30 | 30 | 30 | 31 | 30 | 30 | 30 | 30 | 30 |  | 30 | 31 | 31 | 30 | 30 | 0 | Y | 44.98 | Y | 0 | [8 empty] | N | N | Y | 220 | 0.5 | 56 | 84590 | 90560 | 6620 | 14800 | 9 | 1 |  | 2018-01-28 01:23 | 1547 | 119 |  | 29 | 15 | [15 empty] | 86.67 | 100 | 0 | 0 | 0 |  | 400 |  | 선택 | 해제 | 0 | 0 | 0 |  | 400 |  | 선택 | 해제 | 해제 | 미정 | 미정 | 선택 | 미정 |  | 미정 | BT180180 | H
B43334 | 2018-01-27 | 2 | B |  | 5 | A | SM45CS | 탄소강 | B | BM#2 | 1547 | 45 | 1625 | 1566 | 29 | 5600 |  | 1 | 0.41 | 15 |  | -2.22 | 1560 | 1601 | 0.89 | 0 | 0 | 29 | 39 | 86 | Y |  | 2018-01-28 01:22 | 67 | 1085 | 18 | 25 | 28 | 31 | 31 | 31 | 30 | 29 | 29 | 27 | 25 | 23 |  | 23 | 27 | 31 | 23 | 31 | -0.2 | Y | 40.02 | Y | -0.4 | [8 empty] | N | N | N | 110 | 0.51 | 58 | 101814 | 96760 | 1930 | 15000 | 7 | 2 | 50 | 2018-01-28 01:23 | 1560 | 109 |  | 22 | [16 empty] | 103.26 | 100 | 0 | 0 | 0 |  | 650 | 700 | 해제 | 선택 | 0 | 0 | 0 |  | 650 | 700 | 해제 | 선택 | 해제 | 미정 | 미정 | 미정 | 미정 |  | 미정 | RB110.00 | C
B43335 | 2018-01-27 | 2 | B |  | 6 | A | SM45CS | 탄소강 | B | BM#2 | 1609 | 46 | 1615 | 1565 | 27 | 5300 |  | 1 | 0.42 | 15 |  | -2.65 | 1549 | 1596 | 1.12 | 0 | 0 | 31 | 31 | 63 | Y |  | 2018-01-28 02:20 | 56 | 1087 | 17 | 19 | 21 | 21 | 20 | 19 | 18 | 17 | 16 | 15 | 14 | 11 |  | 11 | 18 | 21 | 11 | 0 | -0.22 |  | 44.98 | Y | -0.6 | [8 empty] | N | N | N | 100 | 0.52 | 55 | 93733 | 96220 | 2150 | 14600 | 7 | 2 | 10 | 2018-01-28 02:24 | 1549 | 109 |  | 26 | [16 empty] | 95.35 | 100 | 0 | 0 | 0 |  | 650 | 700 | 해제 | 선택 | 0 | 0 | 0 |  | 650 | 700 | 해제 | 선택 | 해제 | 미정 | 미정 | 미정 | 미정 |  | 미정 | RB110.00 | C
A43350 | 2018-01-27 | 1 | B |  | 3 | A | AE1055LS | 탄소강 | G-AE1055LS | BM#1 | 1629 | 40 | 1601 | 1572 | 25 | 4000 |  | 3 | 0.34 | 25 |  | -1.45 | 1548 | 1590 | 0 | 18.49 |  | 28 | 27 | 68 | Y |  | 2018-01-28 02:09 | 64 | 1089 | 28 | 29 | 33 | 35 | 36 | 36 | 36 | 35 | 34 | 34 | 34 | 34 |  | 34 | 34 | 36 | 34 | 36 | -0.06 | Y | 35 | Y | 0 | [8 empty] | N | N | Y | 210 | 0.5 | 59 | 101508 | 96640 | 7020 | 13600 | 9 | 1 |  | 2018-01-28 02:16 | 1548 | 110 |  | 33 | [16 empty] | 97.93 | 100 | 0 | 0 | 0 |  | 400 |  | 선택 | 해제 | 0 | 0 | 0 |  | 400 |  | 선택 | 해제 | 해제 | 미정 | 미정 | 선택 | 미정 |  | 미정 | BT180180 | H
B43336 | 2018-01-27 | 2 | B | 잔강최소화전 | 7 | A | SM45CS | 탄소강 | B | BM#2 | 1626 | 46 | 1625 | 1537 | 31 | 6200 |  | 1 | 0.44 | 15 |  | -2.31 | 1570 | 1611 | 3.96 | 0 | 0 | 23 | 26 | 56 | Y |  | 2018-01-28 03:26 | 77 | 1078 | 7 | 25 | 32 | 35 | 36 | 36 | 36 | 34 | 34 | 32 | 31 | 28 |  | 28 | 30 | 36 | 28 | 36 | -0.23 | Y | 35.02 | Y | -0.6 | [8 empty] | N | N | N | 150 | 0.5 | 60 | 82272 | 100030 | 4050 | 3000 | 7 | 2 | 40 | 2018-01-28 03:32 | 1570 | 105 |  | 18 | [16 empty] | 79.11 | 75 | 0 | 3200 | 0 |  | 650 | 700 | 해제 | 선택 | 0 | 3200 | 0 |  | 650 | 700 | 해제 | 선택 | 해제 | 미정 | 미정 | 미정 | 미정 |  | 미정 | RB110.00 | C
A43351 | 2018-01-27 | 1 | B |  | 4 | A | AE1055LS | 탄소강 | G-AE1055LS | BM#1 | 1610 | 41 | 1580 | 1543 | 30 | 4800 |  | 3 | 0.34 | 26 |  | -1.49 | 1544 | 1589 | 0 | 19.11 |  | 2 | 51 | 61 | Y |  | 2018-01-28 03:27 | 60 | 1082 | 31 | 31 | 33 | 33 | 34 | 34 | 34 | 32 | 33 | 32 | 31 | 31 | 31 | 31 | 32 | 34 | 31 | 34 | -0.07 | Y | 40 | Y | 0 | [8 empty] | N | N | Y | 200 | 0.5 | 61 | 101508 | 98960 | 7030 | 14200 | 9 | 1 |  | 2018-01-28 03:37 | 1544 | 108 |  | 18 | [16 empty] | 95.81 | 100 | 0 | 0 | 0 |  | 400 |  | 선택 | 해제 | 0 | 0 | 0 |  | 400 |  | 선택 | 해제 | 해제 | 미정 | 미정 | 선택 | 선택 | 3 | 미정 | BT180180 | H
A43352 | 2018-01-27 | 1 | B |  | 5 | A | AE1055LS | 탄소강 | G-AE1055LS | BM#1 | 1600 | 41 | 1580 | 1535 | 30 | 4900 |  | 3 | 0.33 | 25 |  | -0.91 | 1548 | 1577 | 0 | 19.94 |  | 22 | 15 | 47 | Y |  | 2018-01-28 04:14 | 64 | 1080 | 30 | 30 | 31 | 31 | 31 | 31 | 31 | 29 | 29 | 29 | 28 | 28 | 29 | 29 | 30 | 31 | 28 | 31 | -0.04 | Y | 45.02 | Y | 0.2 | [8 empty] | N | N | Y | 190 | 0.5 | 60 | 101508 | 99330 | 7000 | 14200 | 9 | 1 |  | 2018-01-28 04:25 | 1548 | 112 |  | 33 | [16 empty] | 95.49 | 100 | 0 | 0 | 0 |  | 400 |  | 선택 | 해제 | 0 | 0 | 0 |  | 400 |  | 선택 | 해제 | 해제 | 미정 | 미정 | 선택 | 미정 |  | 미정 | BT180180 | H
B43337 | 2018-01-27 | 2 | B | 잔강최소화 | 8 | A | 46MNVS6 | 합금강 | KFMN445V계 | BM#2 | 1587 | 43 | 1655 | 1545 | 36 | 7300 |  | 1 | 0.45 | 16 |  | -2.74 | 1570 | 1630 | 0 | 2.62 | 0 | 11 | 2 | 61 | Y |  | 2018-01-28 04:32 | 76 | 1083 | -265 | 22 | 31 | 31 | 31 | 30 | 30 | 30 | 28 | 27 |  |  |  | 27 | 20 | 31 | 27 | 31 | -0.1 |  | 34.97 | Y | -0.2 | [8 empty] | N | N | Y | 140 | 0.5 | 49 | 91104 | 94010 | 1990 | 15800 | 7 | 2 | 10 | 2018-01-28 04:31 | 1570 | 118 |  | 27 | [16 empty] | 94.9 | 75 | 1600 | 0 | 0 |  | 490 | 400 | 해제 | 해제 | 1600 | 0 | 0 |  | 490 | 400 | 해제 | 해제 | 해제 | 미정 | 미정 | 미정 | 선택 | 7 | 미정 | RB100.00 | C
B43338 | 2018-01-27 | 2 | C |  | 9 | A | 46MNVS6 | 합금강 | KFMN445V계 | BM#2 | 1622 | 42 | 1634 | 1565 | 32 | 6600 |  | 1 | 0.45 | 16 |  | 0 | 1563 | 1624 | 0 | 4.13 | 0 | 29 | 40 | 58 | Y |  | 2018-01-28 05:33 | 69 | 1079 | 23 | 28 | 32 | 34 | 35 | 35 | 35 | 34 | 33 | 32 | 31 | 29 | 28 | 28 | 32 | 35 | 28 | 35 | -0.17 | Y | 40.03 | Y | -0.2 | [8 empty] | N | N | Y | 130 | 0.51 | 62 | 91104 | 102830 | 410 | 15500 | 7 | 2 | 20 | 2018-01-28 05:35 | 1563 | 113 |  | 17 | [16 empty] | 88.36 | 75 | 0 | 0 | 0 |  | 490 | 400 | 해제 | 해제 | 0 | 0 | 0 |  | 490 | 400 | 해제 | 해제 | 해제 | 미정 | 미정 | 미정 | 미정 |  | 미정 | RB100.00 | C
A43353 | 2018-01-27 | 1 | C |  | 6 | A | AE1055LS | 탄소강 | G-AE1055LS | BM#1 | 1633 | 48 | 1578 | 1584 | 29 | 4600 |  | 3 | 0.32 | 25 |  | -1.01 | 1541 | 1571 | 0 | 19.34 |  | 12 | 45 | 51 | Y |  | 2018-01-28 05:33 | 57 | 1088 | 27 | 28 | 31 | 33 | 33 | 32 | 30 | 28 | 28 | 27 | 26 | 25 | 25 | 25 | 29 | 33 | 25 | 28 | -0.18 | Y | 44.95 | Y | 0 | [8 empty] | N | N | Y | 180 | 0.5 | 63 | 152262 | 102700 | 7090 | 16200 | 9 | 1 |  | 2018-01-28 05:43 | 1541 | 112 |  | 16 |  | *유사강종 연연주 혼탕부 성분 확인 ID:107~109.207~209 | [14 empty] | 138.8 | 100 | 0 | 0 | 0 |  | 400 |  | 선택 | 해제 | 0 | 0 | 0 |  | 400 |  | 선택 | 해제 | 해제 | 미정 | 미정 | 선택 | 미정 |  | 미정 | BT180180 | H
B43339 | 2018-01-27 | 2 | C | TUNDISH교체전 | 10 | A | 46MNVS6 | 합금강 | KFMN445V계 | BM#2 | 1600 | 51 | 1636 | 1557 | 36 | 7300 |  | 1 | 0.43 | 14 |  | 0 | 1556 | 1623 | 0 | 2.81 | 0 | 31 | 32 | 52 | Y |  | 2018-01-28 06:42 | 62 | 1081 | 24 | 28 | 31 | 32 | 32 | 32 | 32 | 32 | 31 | 30 | 29 | 28 |  | 28 | 30 | 32 | 28 | 32 | -0.1 | Y | 40 | Y | -0.2 | [8 empty] | N | N | M | 120 | 0.51 | 59 | 98809 | 99920 | 80 | 2000 | 7 | 2 | 10 | 2018-01-28 06:48 | 1556 | 113 |  | 12 |  |  | 16C852CAE19C4E1F9EEF53E03EAEAAC5 | A4C82D01C47841C796C6E3E0344BDDA9 | A6B337A73F15435F93F0CF150D07FAFD | [11 empty] | 98.81 | 75 | 0 | 2558 | 0 |  | 490 | 400 | 해제 | 해제 | 0 | 2537 | 0 |  | 490 | 400 | 해제 | 해제 | 해제 | 미정 | 미정 | 미정 | 미정 |  | 미정 | BT180180 | H
A43354 | 2018-01-27 | 1 | C |  | 7 | A | SP-AE1055LS | 탄소강 | P-AE1055LS | BM#1 | 1624 | 40 | 1597 | 1551 | 26 | 4300 |  | 3 | 0.33 | 25 |  | -1.06 | 1548 | 1579 | 0 | 15.86 |  | 28 | 28 | 71 | Y |  | 2018-01-28 06:34 | 64 | 1078 | 23 | 29 | 34 | 36 | 37 | 37 | 37 | 36 | 35 | 34 | 33 | 32 | 32 | 32 | 34 | 37 | 32 | 37 | -0.12 | Y | 40 | Y | 0 | [8 empty] | N | N | Y | 230 | 0.49 | 61 | 50754 | 96950 | 7000 | 16000 | 9 | 1 |  | 2018-01-28 06:41 | 1548 | 105 |  | 20 | 15 | *유사강종 연연주 혼탕부 성분 확인 ID:101.201 | [14 empty] | 48.83 | 100 | 0 | 0 | 0 |  | 400 |  | 선택 | 해제 | 0 | 0 | 0 |  | 400 |  | 선택 | 해제 | 해제 | 미정 | 미정 | 선택 | 미정 |  | 미정 | BT180180 | H
A43355 | 2018-01-28 | 1 | C |  | 8 | A | SP-AE1055LS | 탄소강 | P-AE1055LS | BM#1 | 1600 | 44 | 1587 | 1574 | 30 | 4700 |  | 3 | 0.29 | 25 |  | -1.38 | 1545 | 1587 | 0 | 26.12 |  | 2 | 52 | 55 | Y |  | 2018-01-28 07:36 | 61 | 1085 | 31 | 32 | 35 | 36 | 36 | 36 | 35 | 34 | 34 | 33 | 32 | 32 | 31 | 30 | 34 | 36 | 30 | 36 | -0.12 | Y | 50.02 | Y | -0.2 | [8 empty] | N | N | Y | 220 | 0.48 | 65 | 84590 | 99000 | 7000 | 15500 | 9 | 1 |  | 2018-01-28 07:43 | 1545 | 107 |  | 21 | [16 empty] | 79.8 | 100 | 0 | 0 | 0 |  | 400 |  | 선택 | 해제 | 0 | 0 | 0 |  | 400 |  | 선택 | 해제 | 해제 | 미정 | 미정 | 선택 | 미정 |  | 미정 | BT180180 | H
B43340 | 2018-01-28 | 2 | C | TUNDISH교체 | 1 | A | SCM415 | 합금강 | C | BM#2 | 1611 | 52 | 1637 | 1546 | 44 | 8500 |  | 1 | 0.44 | 20 |  | -2.14 | 1597 | 1659 | 5 | 0 | 0 | 23 | 27 | 70 | Y |  | 2018-01-28 07:47 | 81 | 1080 | 21 | 25 | 26 | 19 | 19 | 27 | 31 | 33 | 34 | 35 | 36 | 35 |  | 35 | 30 | 36 | 35 | 0 | -0.2 |  | 5.02 | Y | -0.2 |  | 2.46 | 2.46 | [5 empty] | N | N | N | 150 | 0.53 | 55 | 91483 | 98440 | 2560 | 15500 | 6 | 1 | 10 | 2018-01-28 07:56 | 1597 | 135 |  | 32 | [16 empty] | 90.58 | 72.73 | 738 | 0 | 0 |  | 410 | 300 | 선택 | 선택 | 717 | 0 | 0 |  | 410 | 300 | 선택 | 선택 | 해제 | 미정 | 미정 | 미정 | 미정 |  | 미정 | RB095.00 | C
A43356 | 2018-01-28 | 1 | C |  | 9 | A | SP-AE1055LS | 탄소강 | P-AE1055LS | BM#1 | 1580 | 43 | 1579 | 1532 | 36 | 5800 |  | 3 | 0.3 | 25 |  | -1.17 | 1546 | 1579 | 0 | 26.63 |  | 22 | 16 | 58 | Y |  | 2018-01-28 08:53 | 62 | 1089 | 28 | 33 | 36 | 37 | 38 | 37 | 36 | 35 | 34 | 34 | 33 | 32 | 31 | 31 | 34 | 38 | 31 | 0 | -0.17 | Y | 40 | Y | -0.2 | [8 empty] | N | N | Y | 210 | 0.48 | 63 | 101508 | 99350 | 7000 | 14200 | 9 | 1 |  | 2018-01-28 08:59 | 1546 | 94 |  | 10 |  | .Ladle 강제 나탕주입ID:106.206 *롱노즐 교체 8회사용 | [14 empty] | 95.45 | 100 | 0 | 0 | 0 |  | 400 |  | 선택 | 해제 | 0 | 0 | 0 |  | 400 |  | 선택 | 해제 | 해제 | 미정 | 미정 | 선택 | 해제 | 8 | 미정 | BT180180 | H
B43341 | 2018-01-28 | 2 | C |  | 2 | A | SCM415 | 합금강 | C | BM#2 | 1582 | 47 | 1654 | 1554 | 35 | 7200 |  | 1 | 0.41 | 15 |  | -2.66 | 1584 | 1638 | 1.22 | 0 | 0 | 11 | 3 | 72 | Y |  | 2018-01-28 08:46 | 68 | 1106 | 34 | 27 | 24 | 23 | 21 | 20 | 18 | 16 | 15 | 15 | 14 |  |  | 14 | 21 | 24 | 14 | 0 | -0.25 |  | 40.02 | Y | -0.2 | [8 empty] | N | N | N | 140 | 0.56 | 54 | 97098 | 99940 | 70 | 16100 | 7 | 1 | 20 | 2018-01-28 09:03 | 1584 | 125 |  | 31 | [16 empty] | 98.08 | 75 | 0 | 0 | 0 |  | 410 | 300 | 선택 | 선택 | 0 | 0 | 0 |  | 410 | 300 | 선택 | 선택 | 해제 | 미정 | 미정 | 미정 | 미정 |  | 미정 | RB140.00 | C
B43342 | 2018-01-28 | 2 | C |  | 3 | A | SCM415 | 합금강 | C | BM#2 | 1602 | 51 | 1646 | 1534 | 35 | 7300 |  | 1 | 0.39 | 15 |  | 0 | 1624 | 1624 | 0.72 | 0 | 0 | 29 | 41 | 63 | Y |  | 2018-01-28 09:53 | 108 | 1099 | 10 | 17 | 23 | 25 | 26 | 26 | 26 | 25 | 23 | 23 | 23 |  |  | 23 | 22 | 26 | 23 | 26 | -0.1 | Y | 30.02 | Y | 0 | [8 empty] | N | N | N | 130 | 0.55 | 51 | 90118 | 94760 | 20 | 16200 | 6 | 1 | 30 | 2018-01-28 10:09 | 1585 | 122 |  | 21 | [16 empty] | 95.87 | 72.73 | 0 | 0 | 0 |  | 410 | 300 | 선택 | 선택 | 0 | 0 | 0 |  | 410 | 300 | 선택 | 선택 | 해제 | 미정 | 미정 | 미정 | 미정 |  | 미정 | RB120.00 | C
A43357 | 2018-01-28 | 1 | C |  | 10 | A | SP-AE1055LS | 탄소강 | P-AE1055LS | BM#1 | 1591 | 40 | 1597 | 1540 | 27 | 4300 |  | 3 | 0.29 | 25 |  | -1.66 | 1549 | 1597 | 0 | 32.07 |  | 12 | 46 | 87 | N | 2 | 2018-01-28 09:47 | 65 | 1105 | 29 | 31 | 35 | 36 | 36 | 36 | 36 | 36 | 35 | 34 | 34 | 34 |  | 34 | 34 | 36 | 34 | 36 | -0.05 | Y | 40.03 | Y | 0 | [8 empty] | N | N | Y | 200 | 0.48 | 57 | 84590 | 89650 | 7000 | 16000 | 9 | 1 |  | 2018-01-28 09:53 | 1549 | 96 |  | 23 |  | .Ladle 강제 나탕주입ID:101.201 | [14 empty] | 87.52 | 100 | 0 | 0 | 0 |  | 400 |  | 선택 | 해제 | 0 | 0 | 0 |  | 400 |  | 선택 | 해제 | 해제 | 미정 | 미정 | 선택 | 미정 |  | 미정 | BT180180 | H
B43343 | 2018-01-28 | 2 | C |  | 4 | A | SCM415C1 | 합금강 | C | BM#2 | 1595 | 44 | 1645 | 1545 | 37 | 7700 |  | 1 | 0.41 | 16 |  | 0 | 1582 | 1638 | 1.03 | 0 | 0 | 31 | 33 | 66 | Y |  | 2018-01-28 10:50 | 66 | 1078 | 20 | 22 | 25 | 27 | 27 | 26 | 24 | 23 | 22 | 22 | 21 | 19 | 14 | 14 | 23 | 27 | 14 | 22 | -0.29 | Y | 45 | Y | -1 | [8 empty] | N | N | Y | 120 | 0.48 | 62 | 93335 | 97900 | 3510 | 16200 | 6 | 1 | 40 | 2018-01-28 11:02 | 1582 | 109 |  | 17 | [16 empty] | 92.41 | 72.73 | 0 | 0 | 0 |  | 490 | 300 | 선택 | 선택 | 0 | 0 | 0 |  | 490 | 300 | 선택 | 선택 | 해제 | 미정 | 미정 | 미정 | 미정 |  | 미정 | SB300300 | C
A43358 | 2018-01-28 | 1 | C |  | 11 | A | SP-AE1055LS | 탄소강 | P-AE1055LS | BM#1 | 1567 | 42 | 1585 | 1530 | 31 | 5000 |  | 3 | 0.3 | 25 |  | -1.39 | 1545 | 1585 | 0 | 31.66 |  | 28 | 29 | 83 | Y |  | 2018-01-28 10:46 | 61 | 1091 | 34 | 35 | 36 | 36 | 35 | 34 | 33 | 33 | 32 | 31 | 29 | 28 | 28 | 28 | 33 | 36 | 28 | 0 | -0.17 |  | 47.8 | Y | 0 | [8 empty] | N | N | Y | 190 | 0.48 | 62 | 101508 | 97700 | 7080 | 15700 | 9 | 1 |  | 2018-01-28 10:56 | 1545 | 97 |  | 22 | [16 empty] | 96.95 | 100 | 0 | 0 | 0 |  | 400 |  | 선택 | 해제 | 0 | 0 | 0 |  | 400 |  | 선택 | 해제 | 해제 | 미정 | 미정 | 선택 | 미정 |  | 미정 | BT180180 | H
B43344 | 2018-01-28 | 2 | C |  | 5 | A | SCM415C1 | 합금강 | C | BM#2 | 1548 | 55 | 1635 | 1536 | 40 | 8700 |  | 1 | 0.42 | 15 |  | -2.27 | 1587 | 1641 | 1.58 | 0 | 0 | 23 | 28 | 41 | Y |  | 2018-01-28 11:56 | 71 | 1087 | 24 | 24 | 29 | 32 | 34 | 35 | 35 | 35 | 34 | 33 | 31 | 30 | 28 | 27 | 32 | 35 | 27 | 35 | -0.2 | Y | 40.02 | Y | -0.2 | [8 empty] | N | N | Y | 110 | 0.47 | 65 | 91000 | 101360 | 2380 | 15900 | 6 | 1 | 10 | 2018-01-28 12:03 | 1587 | 114 |  | 16 | [16 empty] | 88.35 | 76.92 | 0 | 0 | 0 |  | 490 | 300 | 선택 | 선택 | 0 | 0 | 0 |  | 490 | 300 | 선택 | 선택 | 해제 | 미정 | 미정 | 미정 | 미정 |  | 미정 | SB295295 | C
A43359 | 2018-01-28 | 1 | C |  | 12 | A | SP-AE1055LS | 탄소강 | P-AE1055LS | BM#1 | 1581 | 47 | 1590 | 1530 | 33 | 5400 |  | 3 | 0.29 | 25 |  | -1.41 | 1549 | 1590 | 0 | 31.22 |  | 2 | 53 | 73 | Y |  | 2018-01-28 11:57 | 65 | 1115 | 27 | 32 | 37 | 38 | 40 | 40 | 40 | 39 | 38 | 37 | 36 | 35 | 33 | 32 | 36 | 40 | 32 | 40 | -0.18 | Y | 45 | Y | -0.2 | [8 empty] | N | N | Y | 180 | 0.48 | 69 | 101508 | 105300 | 6950 | 16000 | 9 | 1 |  | 2018-01-28 12:05 | 1549 | 99 |  | 15 | [16 empty] | 90.39 | 100 | 0 | 0 | 0 |  | 400 |  | 선택 | 해제 | 0 | 0 | 0 |  | 400 |  | 선택 | 해제 | 해제 | 미정 | 미정 | 선택 | 미정 |  | 미정 | BT180180 | H
B43345 | 2018-01-28 | 2 | A |  | 6 | A | SCM415 | 합금강 | C | BM#2 | 1596 | 47 | 1645 | 1577 | 34 | 6600 |  | 1 | 0.4 | 17 |  | 0 | 1579 | 1636 | 1.32 | 0 | 0 | 11 | 4 | 54 | Y |  | 2018-01-28 12:57 | 63 | 1098 | 23 | 23 | 24 | 24 | 24 | 23 | 23 | 22 | 21 | 20 | 19 | 17 | 17 | 15 | 22 | 24 | 15 | 24 | -0.17 |  | 51.65 | Y | -0.4 | [8 empty] | N | N | Y | 100 | 0.48 | 62 | 114175 | 98280 | 810 | 16200 | 6 | 1 |  | 2018-01-28 13:06 | 1579 | 117 |  | 23 | [16 empty] | 111.23 | 78.57 | 0 | 0 | 0 |  | 490 | 300 | 선택 | 선택 | 0 | 0 | 0 |  | 490 | 300 | 선택 | 선택 | 해제 | 미정 | 미정 | 미정 | 미정 |  | 미정 | RB210.00 | C
A43360 | 2018-01-28 | 1 | A |  | 13 | A | SP-AE1055LS | 탄소강 | P-AE1055LS | BM#1 | 1590 | 41 | 1584 | 1556 | 32 | 4200 |  | 3 | 0.3 | 25 |  | -1.05 | 1553 | 1584 | 0 | 32.49 |  | 22 | 17 | 79 | Y |  | 2018-01-28 12:58 | 69 | 1078 | 31 | 36 | 39 | 40 | 41 | 40 | 40 | 40 | 39 | 39 | 38 | 38 | 38 | 38 | 38 | 41 | 38 | 40 | -0.04 | Y | 40 | Y | 0 | [8 empty] | N | N | Y | 230 | 0.48 | 61 | 101508 | 96710 | 7090 | 15700 | 9 | 1 |  | 2018-01-28 13:06 | 1553 | 104 |  | 24 | [16 empty] | 97.89 | 100 | 0 | 0 | 0 |  | 400 |  | 선택 | 해제 | 0 | 0 | 0 |  | 400 |  | 선택 | 해제 | 해제 | 미정 | 미정 | 선택 | 미정 |  | 미정 | BT180180 | H
B43346 | 2018-01-28 | 2 | A |  | 7 | A | SCM415 | 합금강 | C | BM#2 | 1616 | 43 | 1645 | 1595 | 29 | 5500 |  | 1 | 0.39 | 16 |  | -1.9 | 1571 | 1624 | 0.93 | 0 | 0 | 29 | 42 | 63 | Y |  | 2018-01-28 14:06 | 55 | 1091 | 13 | 16 | 20 | 23 | 22 | 23 | 23 | 23 | 22 | 22 | 21 | 20 | 19 | 19 | 21 | 23 | 19 | 23 | -0.09 | Y | 45 | Y | -0.2 | [8 empty] | N | N | Y | 150 | 0.48 | 62 | 95000 | 98480 | 960 | 15900 | 6 | 1 |  | 2018-01-28 14:16 | 1571 | 121 |  | 18 | [16 empty] | 93.73 | 0 | 0 | 0 | 0 |  | 490 | 300 | 선택 | 선택 | 0 | 0 | 0 |  | 490 | 300 | 선택 | 선택 | 해제 | 미정 | 미정 | 미정 | 미정 |  | 미정 | RB210.00 | C
A43361 | 2018-01-28 | 1 | A | TUNDISH교체전 | 14 | A | SP-AE1055LS | 탄소강 | P-AE1055LS | BM#1 | 1582 | 41 | 1578 | 1538 | 30 | 4700 |  | 3 | 0.29 | 26 |  | -1.02 | 1548 | 1578 | 0 | 29.6 |  | 12 | 47 | 74 | Y |  | 2018-01-28 13:57 | 64 | 1089 | 36 | 35 | 35 | 35 | 34 | 33 | 33 | 32 | 31 | 31 | 30 | 29 |  | 29 | 33 | 35 | 29 | 35 | -0.13 |  | 45 | Y | -0.2 | [8 empty] | N | N | M | 220 | 0.48 | 62 | 95378 | 97660 | 6990 | 1300 | 9 | 1 |  | 2018-01-28 14:13 | 1548 | 107 |  | 29 |  |  | 5DF416301532455BA71C945EE4AED57E | AB5183258FD246F5B2FBD1B9B6829DF9 | 9A3F502327124A83834F3F9393C5D0DD | 9E122BFA7FAF4267890EB0BD6D8E8B56 | 03E6192A2279476899A384BDD0D4DF7E | [9 empty] | 91.14 | 100 | 0 | 3500 | 0 |  | 400 |  | 선택 | 해제 | 0 | 3500 | 0 |  | 400 |  | 선택 | 해제 | 해제 | 미정 | 미정 | 선택 | 미정 |  | 미정 | BT180180 | H
B43347 | 2018-01-28 | 2 | A |  | 8 | A | SCM415 | 합금강 | C | BM#2 | 1608 | 40 | 1644 | 1575 | 28 | 5600 |  | 1 | 0.39 | 16 |  | -2.27 | 1575 | 1624 | 2 | 0 | 0 | 31 | 34 | 53 | Y |  | 2018-01-28 15:02 | 59 | 1098 | 16 | 14 | 15 | 16 | 16 | 15 | 14 | 14 | 13 | 12 | 11 | 10 |  | 10 | 14 | 16 | 10 | 16 | -0.15 | Y | 39.97 | Y | -0.2 | [8 empty] | N | N | N | 140 | 0.49 | 58 | 96181 | 94360 | 4700 | 16700 | 6 | 1 |  | 2018-01-28 15:06 | 1575 | 130 |  | 28 |  | *빅사이즈 후속 HEAT | [14 empty] | 97.15 | 75 | 0 | 0 | 0 |  | 410 | 300 | 선택 | 선택 | 0 | 0 | 0 |  | 410 | 300 | 선택 | 선택 | 해제 | 미정 | 미정 | 미정 | 미정 |  | 미정 | RB190.00 | C
A43362 | 2018-01-28 | 1 | A | TUNDISH교체 | 1 | A | SCR420HB2 | 소입성보증강 | C2 | BM#1 | 1577 | 46 | 1644 | 1534 | 43 | 7800 |  | 3 | 0.3 | 21 |  | -1.68 | 1602 | 1643 | 0 | 25.13 |  | 28 | 30 | 68 | Y |  | 2018-01-28 15:14 | 93 | 1081 | 26 | 30 | 28 | 35 | 38 | 41 | 42 | 43 | 45 | 45 | 44 |  |  | 44 | 39 | 45 | 44 | 0 | -0.1 |  | 10 | Y | -0.2 |  | 1.67 | 1.67 | [5 empty] | N | N | N | 150 | 0.52 | 58 | 101508 | 103880 | 2270 | 14700 | 3 | 1 |  | 2018-01-28 15:20 | 1602 | 123 |  | 39 |  | *T/D가열온도:자동-1377`.수동건-1351`.STR#1:960.STR#2:947.T/D FLUX 유:15,용:225 *전공정요청으로 L/D잔강 이월하지않음-이상재등록 | [14 empty] | 95.63 | 100 | 1000 | 0 | 0 |  | 450 |  | 선택 | 선택 | 1000 | 0 | 0 |  | 450 |  | 선택 | 선택 | 해제 | 미정 | 미정 | 해제 | 선택 |  | 미정 | BT180180 | H
B43348 | 2018-01-28 | 2 | A | TUNDISH교체전 | 9 | A | SCM415 | 합금강 | C | BM#2 | 1579 | 45 | 1655 | 1535 | 39 | 8100 |  | 1 | 0.38 | 16 |  | -2.14 | 1581 | 1642 | 2.74 | 0 | 0 | 23 | 29 | 40 | Y |  | 2018-01-28 16:04 | 65 | 1098 | 7 | 16 | 23 | 27 | 30 | 31 | 31 | 31 | 31 | 31 | 30 | 29 |  | 29 | 27 | 31 | 29 | 31 | -0.07 | Y | 30.03 | Y | -0.2 | [8 empty] | N | N | N | 130 | 0.53 | 55 | 100864 | 96410 | 4640 | 2000 | 6 | 1 |  | 2018-01-28 16:07 | 1587 | 123 |  | 26 | 10 |  | 29465E809BF54951A0933DC774A395C8 | A19C31D5A3664E7F9290E9EA61E9074B | D87BF29FFAF2482495FBE3E8E123367E | [11 empty] | 103.98 | 78.57 | 0 | 3154 | 0 |  | 410 | 300 | 선택 | 선택 | 0 | 3076 | 0 |  | 410 | 300 | 선택 | 선택 | 해제 | 미정 | 미정 | 미정 | 미정 |  | 미정 | RB100.00 | C
A43363 | 2018-01-28 | 1 | A |  | 2 | A | SCR420HB2 | 소입성보증강 | C2 | BM#1 | 1603 | 40 | 1640 | 1556 | 30 | 5600 |  | 3 | 0.3 | 18 |  | -1.46 | 1589 | 1622 | 0 | 20.98 |  | 2 | 54 | 77 | Y |  | 2018-01-28 16:02 | 80 | 1092 | 39 | 40 | 40 | 40 | 41 | 40 | 40 | 39 | 39 | 38 | 37 |  |  | 37 | 39 | 41 | 37 | 40 | -0.13 | Y | 30 | Y | -0.2 | [8 empty] | N | N | N | 140 | 0.53 | 58 | 84590 | 98590 | 7100 | 15620 | 3 | 2 |  | 2018-01-28 16:13 | 1589 | 123 |  | 50 |  | *주입중 전공정 지연으로 감속주입 | [14 empty] | 80.1 | 100 | 0 | 0 | 0 |  | 450 |  | 선택 | 선택 | 0 | 0 | 0 |  | 450 |  | 선택 | 선택 | 해제 | 미정 | 미정 | 선택 | 미정 |  | 미정 | BT180180 | H
A43364 | 2018-01-28 | 1 | A |  | 3 | B | SCR420HB2 | 소입성보증강 | C2 | BM#1 | 1592 | 50 | 1622 | 1548 | 38 | 7000 |  | 1 | 0.44 | 18 |  | -2.09 | 1571 | 1633 | 8.32 | 8.32 | 0 | 22 | 18 | 67 | Y |  | 2018-01-28 17:49 | 62 | 1085 | 35 | 38 | 40 | 40 | 40 | 38 | 37 | 37 | 36 | 34 | 32 | 30 | 27 | 27 | 36 | 40 | 27 | 40 | -0.26 |  | 50.05 | Y | -0.6 | [8 empty] | N | N | N | 130 | 0.49 | 61 | 101508 | 98990 | 3020 | 15320 | 3 | 2 |  | 2018-01-28 17:51 | 1571 | 102 |  | 4 |  | *전공정 지연으로 감속주입 *전공정 지연으로 진공시간미달 | [14 empty] | 96.67 | 100 | 0 | 0 | 0 |  | 450 |  | 선택 | 선택 | 0 | 0 | 0 |  | 450 |  | 선택 | 선택 | 해제 | 미정 | 선택 | 미정 | 미정 |  | 미정 | BT180180 | H
B43349 | 2018-01-28 | 2 | A | TUNDISH교체 | 1 | A | SM45CB | 탄소강 | SM45C | BM#2 | 1609 | 44 | 1665 | 1584 | 37 | 7200 |  | 1 | 0.42 | 21 |  | -2.18 | 1586 | 1652 | 0 | 10.55 | 0 | 11 | 5 | 48 | Y |  | 2018-01-28 17:20 | 93 | 1125 | 22 | 20 | 18 | 25 | 28 | 31 | 32 | 32 | 33 | 33 | 33 |  |  | 33 | 28 | 33 | 33 | 33 | 0 |  | 10 | Y | 0 |  | 2.47 | 2.35 | 1.23 |  |  |  |  | N | N | N | 190 | 0.47 | 59 | 92555 | 95770 | -770 | 15400 | 11 | 2 |  | 2018-01-28 17:23 | 1586 | 145 |  | 35 |  | *턴디쉬 플럭스 120KG/15KG *슬리브 롱노즐 사용 *전공정 요청 감속주입 (RH 스노클 교체) | [14 empty] | 97.43 | 75 | 700 | 0 | 0 |  | 650 | 400 | 해제 | 해제 | 700 | 0 | 0 |  | 650 | 400 | 해제 | 해제 | 해제 | 미정 | 미정 | 미정 | 미정 |  | 미정 | RB105.00 | C
A43365 | 2018-01-28 | 1 | A |  | 4 | B | SCR420HB2 | 소입성보증강 | C2 | BM#1 | 1599 | 60 | 1631 | 1540 | 38 | 7000 |  | 1 | 0.42 | 18 |  | -2.42 | 1564 | 1617 | 0 | 7.98 | 0 | 12 | 48 | 81 | Y |  | 2018-01-28 18:56 | 55 | 1091 | 23 | 27 | 30 | 31 | 30 | 29 | 28 | 27 | 25 | 25 | 23 |  |  | 23 | 27 | 31 | 23 | 0 | -0.23 | Y | 35.03 | Y | -0.4 | [8 empty] | N | N | N | 120 | 0.55 | 52 | 101508 | 96050 | 5030 | 15060 | 3 | 2 |  | 2018-01-28 18:56 | 1564 | 107 |  | 2 | [16 empty] | 100.5 | 100 | 0 | 0 | 0 |  | 450 |  | 선택 | 선택 | 0 | 0 | 0 |  | 450 |  | 선택 | 선택 | 해제 | 미정 | 선택 | 미정 | 미정 |  | 미정 | BT180180 | H
B43350 | 2018-01-28 | 2 | A |  | 2 | A | SM45CB | 탄소강 | SM45C | BM#2 | 1637 | 45 | 1654 | 1585 | 39 | 7100 |  | 1 | 0.45 | 15 |  | -3.26 | 1565 | 1639 | 4.11 | 7.65 | 0 | 29 | 43 | 43 | Y |  | 2018-01-28 18:18 | 72 | 1096 | 31 | 37 | 40 | 43 | 43 | 43 | 42 | 42 | 41 | 40 | 39 | 38 | 35 | 35 | 40 | 43 | 35 | 43 | -0.18 | Y | 45 | Y | -0.6 | [8 empty] | N | N | N | 180 | 0.47 | 62 | 98100 | 96490 | 4610 | 16200 | 11 | 2 |  | 2018-01-28 18:50 | 1563 | 150 |  | 40 |  | *전공정 요청 감속주입 | [14 empty] | 98.3 | 75 | 0 | 0 | 0 |  | 650 | 400 | 해제 | 해제 | 0 | 0 | 0 |  | 650 | 400 | 해제 | 해제 | 해제 | 미정 | 미정 | 미정 | 미정 |  | 미정 | RB160.00 | H
B43351 | 2018-01-28 | 2 | A |  | 5 | A | SCR420HB2 | 소입성보증강 | C2 | BM#1 | 1623 | 44 | 1655 | 1595 | 36 | 7400 |  | 2 | 0.4 | 18 |  | -2.31 | 1581 | 1653 | 0.27 | 0.45 |  | 31 | 35 | 47 | Y |  | 2018-01-28 18:59 | 72 | 1087 | 19 | 32 | 37 | 39 | 40 | 41 | 40 | 40 | 39 | 39 | 38 |  |  | 38 | 37 | 41 | 38 | 40 | -0.06 | Y | 25.02 | Y | -0.2 | [8 empty] | N | N | N | 110 | 0.55 | 54 | 101508 | 100010 | 5040 | 16010 | 3 | 2 |  | 2018-01-28 19:21 | 1580 | 145 |  | 55 | [16 empty] | 96.67 | 100 | 0 | 0 | 0 |  | 450 |  | 선택 | 선택 | 0 | 0 | 0 |  | 450 |  | 선택 | 선택 | 해제 | 미정 | 선택 | 미정 | 미정 |  | 미정 | BT180180 | H
B43352 | 2018-01-28 | 2 | A |  | 3 | A | SM45CB | 탄소강 | SM45C | BM#2 | 1592 | 38 | 1596 | 1556 | 32 | 6500 |  | 1 | 0.41 | 15 |  | 77.52 | 1566 | 0 | 0 | 3.46 | 0 | 23 | 30 | 54 | Y |  | 2018-01-28 19:46 | 73 | 1093 | 31 | 31 | 34 | 37 | 37 | 36 | 33 | 32 | 33 | 31 | 30 | 29 | 27 | 25 | 32 | 37 | 25 | 31 | -0.22 | Y | 55.02 | Y | 0 | [8 empty] | N | N | N | 170 | 0.44 | 71 | 99604 | 101060 | 1960 | 15600 | 11 | 2 |  | 2018-01-28 19:48 | 1566 | 93 |  | 17 |  | *전공정 지연 감속주입 (10%이상 감속으로 이상공정 등록) *주입말 전공정 지연으로 0.40 이하 주입 305.306.405.406 | [14 empty] | 96.7 | 100 | 0 | 0 | 0 |  | 650 | 400 | 해제 | 해제 | 0 | 0 | 0 |  | 650 | 400 | 해제 | 해제 | 해제 | 미정 | 미정 | 미정 | 미정 |  | 미정 | RB160.00 | H
A43366 | 2018-01-28 | 1 | A |  | 6 | A | SCR420HB2 | 소입성보증강 | C2 | BM#1 | 1602 | 79 | 1631 | 1558 | 47 | 8400 |  | 1 | 0.43 | 18 |  | 0.2 | 1566 | 1566 | 4.98 | 4.98 | 0 | 28 | 31 | 64 | Y |  | 2018-01-28 20:38 | 57 | 1098 | 36 | 35 | 35 | 35 | 33 | 33 | 32 | 31 | 29 | 28 | 26 |  |  | 26 | 32 | 35 | 26 | 35 | -0.23 |  | 39.9 | Y | -0.4 | [8 empty] | N | N | N | 100 | 0.55 | 54 | 101508 | 97990 | 5060 | 15320 | 3 | 2 |  | 2018-01-28 20:41 | 1566 | 149 |  | 13 | [16 empty] | 10150800 | 100 | 0 | 0 | 0 |  | 450 |  | 선택 | 선택 | 0 | 0 | 0 |  | 450 |  | 선택 | 선택 | 해제 | 미정 | 선택 | 미정 | 미정 |  | 미정 | BT180180 | H
B43353 | 2018-01-28 | 2 | B |  | 4 | A | SM45CB | 탄소강 | SM45C | BM#2 | 1593 | 46 | 1625 | 1545 | 37 | 7300 |  | 2 | 0.5 | 16 |  | -1.82 | 1562 | 1606 | 1.47 | 0 | 0 | 2 | 55 | 75 | Y |  | 2018-01-28 20:59 | 69 | 1099 | 21 | 29 | 32 | 33 | 33 | 33 | 32 | 31 | 30 | 29 | 28 | 26 |  | 26 | 30 | 33 | 26 | 33 | -0.18 | Y | 39.03 | Y | -0.4 | [8 empty] | N | N | N | 160 | 0.5 | 57 | 99333 | 95180 | 5940 | 14800 | 11 | 2 | 30 | 2018-01-28 21:05 | 1560 | 110 |  | 18 | [16 empty] | 102.94 | 100 | 0 | 0 | 0 |  | 650 | 400 | 해제 | 해제 | 0 | 0 | 0 |  | 650 | 400 | 해제 | 해제 | 해제 | 미정 | 미정 | 미정 | 미정 |  | 미정 | RB105.00 | C
A43367 | 2018-01-28 | 1 | B |  | 7 | A | SCR420HB2 | 소입성보증강 | C2 | BM#1 | 1580 | 46 | 1635 | 1555 | 33 | 5900 |  | 1 | 0.41 | 18 |  | -2.31 | 1574 | 1631 | 0.61 | 2.25 | 0 | 11 | 6 | 36 | Y |  | 2018-01-28 21:27 | 65 | 1104 | 21 | 24 | 26 | 27 | 25 | 24 | 23 | 22 | 21 | 19 |  |  |  | 19 | 24 | 27 | 19 | 0 | -0.27 | Y | 30 | Y | -0.4 | [8 empty] | N | N | N | 150 | 0.55 | 46 | 84590 | 82980 | 5080 | 15200 | 3 | 2 |  | 2018-01-28 21:31 | 1574 | 123 |  | 20 | [16 empty] | 96.13 | 100 | 0 | 0 | 0 |  | 450 |  | 선택 | 선택 | 0 | 0 | 0 |  | 450 |  | 선택 | 선택 | 해제 | 미정 | 선택 | 미정 | 미정 |  | 미정 | BT180180 | H
B43354 | 2018-01-28 | 2 | B |  | 5 | A | SM45CB | 탄소강 | SM45C | BM#2 | 1587 | 48 | 1636 | 1525 | 34 | 6900 |  | 1 | 0.99 | 16 |  | -2.22 | 1558 | 1612 | 0 | 6.43 | 0 | 22 | 19 | 82 | Y |  | 2018-01-28 22:00 | 65 | 1119 | 29 | 32 | 34 | 34 | 33 | 33 | 32 | 30 | 29 | 26 | 26 | 25 |  | 25 | 31 | 34 | 25 | 0 | -0.22 |  | 40.33 | Y | -0.2 | [8 empty] | N | N | N | 150 | 0.5 | 57 | 102798 | 97430 | 800 | 15300 | 11 | 2 | 50 | 2018-01-28 22:07 | 1558 | 112 |  | 18 | [16 empty] | 104.79 | 100 | 0 | 0 | 0 |  | 650 | 400 | 해제 | 해제 | 0 | 0 | 0 |  | 650 | 400 | 해제 | 해제 | 해제 | 미정 | 미정 | 미정 | 미정 |  | 미정 | RB120.00 | C
A43368 | 2018-01-28 | 1 | B |  | 8 | A | SCR420HB2 | 소입성보증강 | C2 | BM#1 | 1563 | 46 | 1625 | 1546 | 40 | 7600 |  | 3 | 0.3 | 20 |  | -1.67 | 1585 | 1629 | 0 | 14.42 |  | 12 | 49 | 40 | Y |  | 2018-01-28 22:16 | 76 | 1088 | 19 | 30 | 39 | 42 | 44 | 46 | 45 | 44 | 42 | 41 | 42 | 42 | 41 | 40 | 40 | 46 | 40 | 42 | -0.15 | Y | 40.03 | Y | -0.2 | [8 empty] | N | N | N | 140 | 0.51 | 70 | 101508 | 107670 | 7030 | 14200 | 3 | 2 |  | 2018-01-28 22:21 | 1585 | 109 |  | 18 |  | *전기로보수 작업지연 감속주입 *20%이상 감속 ID:101.102.201.202 | [14 empty] | 88.58 | 100 | 0 | 0 | 0 |  | 450 |  | 선택 | 선택 | 0 | 0 | 0 |  | 450 |  | 선택 | 선택 | 해제 | 미정 | 미정 | 선택 | 미정 |  | 미정 | BT180180 | H
B43355 | 2018-01-28 | 2 | B |  | 6 | A | SM45CB | 탄소강 | SM45C | BM#2 | 1616 | 45 | 1614 | 1554 | 26 | 5300 |  | 1 | 0.43 | 15 |  | -1.92 | 1557 | 1603 | 0 | 6.1 | 0 | 29 | 44 | 71 | Y |  | 2018-01-28 22:52 | 64 | 1096 | 22 | 29 | 32 | 33 | 34 | 34 | 33 | 32 | 31 | 29 | 26 | 23 |  | 23 | 30 | 34 | 23 | 0 | -0.31 | Y | 35 | Y | -0.6 | [8 empty] | N | N | N | 190 | 0.5 | 56 | 85270 | 93560 | 90 | 16000 | 11 | 2 | 30 | 2018-01-28 22:52 | 1557 | 112 |  | 26 | [16 empty] | 91.2 | 100 | 0 | 0 | 0 |  | 650 | 400 | 해제 | 해제 | 0 | 0 | 0 |  | 650 | 400 | 해제 | 해제 | 해제 | 미정 | 미정 | 미정 | 미정 |  | 미정 | RB190.00 | C
A43369 | 2018-01-28 | 1 | B |  | 9 | A | SCR420HB2 | 소입성보증강 | C2 | BM#1 | 1598 | 45 | 1612 | 1556 | 37 | 7100 |  | 3 | 0.33 | 19 |  | -1.39 | 1585 | 1618 | 0 | 11.84 |  | 31 | 36 | 42 | Y |  | 2018-01-28 23:05 | 76 | 1085 | 36 | 37 | 38 | 39 | 39 | 39 | 38 | 38 | 37 | 36 | 36 | 35 | 34 | 34 | 37 | 39 | 34 | 39 | -0.11 | Y | 45.03 | Y | -0.2 | [8 empty] | N | N | N | 130 | 0.55 | 60 | 118426 | 108820 | 7050 | 14700 | 3 | 2 |  | 2018-01-28 23:12 | 1585 | 120 |  | 39 | [16 empty] | 102.27 | 100 | 0 | 0 | 0 |  | 450 |  | 선택 | 선택 | 0 | 0 | 0 |  | 450 |  | 선택 | 선택 | 해제 | 미정 | 미정 | 선택 | 선택 | 8 | 미정 | BT180180 | H
B43356 | 2018-01-28 | 2 | B |  | 7 | A | SM45CB | 탄소강 | SM45C | BM#2 | 1608 | 39 | 1617 | 1574 | 25 | 4400 |  | 1 | 0.43 | 15 |  | -2.21 | 1554 | 1597 | 0 | 5.06 | 0 | 23 | 31 | 57 | Y |  | 2018-01-28 23:57 | 61 | 1083 | 24 | 28 | 28 | 28 | 27 | 27 | 25 | 24 | 23 | 21 |  |  |  | 21 | 25 | 28 | 21 | 28 | -0.2 |  | 35 | Y | -0.4 | [8 empty] | N | N | N | 180 | 0.51 | 55 | 83241 | 93000 | 1700 | 16200 | 11 | 2 | 10 | 2018-01-29 00:12 | 1554 | 88 |  | 19 | [16 empty] | 87.9 | 100 | 0 | 0 | 0 |  | 650 | 400 | 해제 | 해제 | 0 | 0 | 0 |  | 650 | 400 | 해제 | 해제 | 해제 | 미정 | 미정 | 미정 | 미정 |  | 미정 | RB120.00 | C
A43370 | 2018-01-28 | 1 | B |  | 10 | A | SCR420HB2 | 소입성보증강 | C2 | BM#1 | 1593 | 41 | 1619 | 1550 | 32 | 5700 |  | 3 | 0.33 | 19 |  | -1.83 | 1574 | 1617 | 0 | 12.38 |  | 28 | 32 | 41 | Y |  | 2018-01-29 00:11 | 65 | 1082 | 32 | 32 | 34 | 35 | 34 | 33 | 33 | 33 | 32 | 31 | 30 | 29 |  | 29 | 32 | 35 | 29 | 33 | -0.15 | Y | 40.02 | Y | -0.2 | [8 empty] | N | N | N | 120 | 0.55 | 57 | 101508 | 100970 | 6930 | 15600 | 3 | 2 |  | 2018-01-29 00:17 | 1574 | 122 |  | 36 |  | *STR#1 Edge Heate 펄트발생으로 미적용 ID:102~106 | [14 empty] | 94.03 | 100 | 0 | 0 | 0 |  | 450 |  | 해제 | 선택 | 0 | 0 | 0 |  | 450 |  | 선택 | 선택 | 해제 | 미정 | 미정 | 선택 | 미정 |  | 미정 | BT180180 | H
B43357 | 2018-01-28 | 2 | B |  | 8 | A | SM45CB | 탄소강 | SM45C | BM#2 | 1581 | 41 | 1624 | 1547 | 27 | 5600 |  | 1 | 0.44 | 16 |  | -2.25 | 1551 | 1601 | 0 | 6.77 | 0 | 2 | 56 | 61 | Y |  | 2018-01-29 01:06 | 58 | 1082 | 16 | 22 | 27 | 28 | 28 | 28 | 28 | 26 | 25 | 24 | 23 | 20 |  | 20 | 25 | 28 | 20 | 28 | -0.2 | Y | 40.02 | Y | -0.6 | [8 empty] | N | N | Y | 170 | 0.47 | 60 | 150426 | 94020 | -20 | 15500 | 11 | 2 | 20 | 2018-01-29 01:03 | 1551 | 89 |  | 8 | [16 empty] | 160.03 | 100 | 0 | 0 | 0 |  | 650 | 700 | 해제 | 해제 | 0 | 0 | 0 |  | 650 | 700 | 해제 | 해제 | 해제 | 미정 | 미정 | 미정 | 미정 |  | 미정 | RB240.00 | C
A43371 | 2018-01-28 | 1 | B |  | 11 | A | SCR420HB2 | 소입성보증강 | C2 | BM#1 | 1595 | 47 | 1603 | 1547 | 34 | 6400 |  | 3 | 0.32 | 18 |  | -1.4 | 1569 | 1601 | 0 | 11.43 |  | 11 | 7 | 57 | Y |  | 2018-01-29 01:15 | 60 | 1080 | 27 | 27 | 28 | 27 | 26 | 26 | 25 | 24 | 24 | 23 | 22 | 22 |  | 22 | 25 | 28 | 22 | 27 | -0.13 |  | 44.98 | Y | 0 | [8 empty] | N | N | N | 110 | 0.55 | 56 | 101508 | 100950 | 7020 | 15100 | 3 | 2 |  | 2018-01-29 01:21 | 1569 | 113 |  | 30 |  | *STR#1 Edge Heate 펄트발생으로 미적용 ID:101~106 | [14 empty] | 94.08 | 100 | 0 | 0 | 0 |  | 450 |  | 해제 | 선택 | 0 | 0 | 0 |  | 450 |  | 선택 | 선택 | 해제 | 미정 | 미정 | 선택 | 미정 |  | 미정 | BT180180 | H
B43358 | 2018-01-28 | 2 | B |  | 9 | A | SM45C | 탄소강 | SM45C | BM#2 | 1615 | 40 | 1615 | 1576 | 27 | 4000 |  | 1 | 0.42 | 16 |  | -2.37 | 1550 | 1600 | 0 | 7.13 | 0 | 12 | 50 | 32 | Y |  | 2018-01-29 02:01 | 57 | 1077 | 13 | 20 | 24 | 25 | 25 | 25 | 25 | 24 | 23 | 22 | 20 | 17 | 15 | 15 | 22 | 25 | 15 | 25 | -0.22 | Y | 44.98 | Y | -0.4 | [8 empty] | N | N | Y | 160 | 0.47 | 61 | 43210 | 96310 | -310 | 15100 | 11 | 2 | 30 | 2018-01-29 02:08 | 1550 | 91 |  | 17 | [16 empty] | 45.01 | 100 | 0 | 0 | 0 |  | 650 | 700 | 해제 | 해제 | 0 | 0 | 0 |  | 650 | 700 | 해제 | 해제 | 해제 | 미정 | 미정 | 미정 | 미정 |  | 미정 | RB320.00 | C
A43372 | 2018-01-28 | 1 | B |  | 12 | A | SCR420HB2 | 소입성보증강 | C2 | BM#1 | 1617 | 40 | 1619 | 1560 | 30 | 5600 |  | 3 | 0.31 | 18 |  | -1.65 | 1574 | 1611 | 0 | 12.03 |  | 29 | 45 | 24 | Y |  | 2018-01-29 02:11 | 65 | 1078 | 19 | 29 | 35 | 38 | 38 | 38 | 38 | 37 | 36 | 35 | 33 | 33 | 31 | 29 | 34 | 38 | 29 | 38 | -0.19 | Y | 46.67 | Y | -1.2 | [8 empty] | N | N | N | 100 | 0.55 | 62 | 101508 | 109410 | 40 | 14200 | 3 | 2 |  | 2018-01-29 02:17 | 1574 | 113 |  | 32 |  | *전공정요청 L/D잔강 이월 안함-이상재등록 *STR#1 Edge Heate 펄트발생으로 미적용 ID:101~106 | [14 empty] | 93.17 | 100 | 0 | 0 | 0 |  | 450 |  | 해제 | 선택 | 0 | 0 | 0 |  | 450 |  | 선택 | 선택 | 해제 | 미정 | 미정 | 해제 | 미정 |  | 미정 | BT180180 | H
B43359 | 2018-01-28 | 2 | B |  | 10 | A | SM45C | 탄소강 | SM45C | BM#2 | 1588 | 41 | 1616 | 1564 | 32 | 5400 |  | 1 | 0.43 | 15 |  | -2.37 | 1545 | 1599 | 0 | 6.26 | 0 | 22 | 20 | 118 | Y |  | 2018-01-29 03:05 | 52 | 1092 | 11 | 21 | 24 | 25 | 26 | 25 | 25 | 24 | 24 | 23 | 22 | 21 | 20 | 20 | 22 | 26 | 20 | 25 | -0.16 | Y | 37.08 | Y | -0.24 | [8 empty] | N | N | Y | 150 | 0.47 | 62 | 88862 | 96800 | 1170 | 15100 | 11 | 2 | 50 | 2018-01-29 03:05 | 1545 | 96 |  | 18 | [16 empty] | 90.77 | 100 | 0 | 0 | 0 |  | 650 | 700 | 해제 | 해제 | 0 | 0 | 0 |  | 650 | 700 | 해제 | 해제 | 해제 | 미정 | 미정 | 미정 | 미정 |  | 미정 | RB240.00 | C
A43373 | 2018-01-28 | 1 | B |  | 13 | A | SCR420HB2 | 소입성보증강 | C2 | BM#1 | 1579 | 39 | 1613 | 1556 | 28 | 5400 |  | 3 | 0.31 | 18 |  | -1.53 | 1576 | 1611 | 0 | 11.59 |  | 31 | 37 | 46 | Y |  | 2018-01-29 03:02 | 67 | 1079 | 27 | 29 | 30 | 30 | 30 | 30 | 29 | 28 | 28 | 26 | 26 | 25 |  | 25 | 28 | 30 | 25 | 30 | -0.11 |  | 44.98 | Y | -0.2 | [8 empty] | N | N | N | 150 | 0.55 | 56 | 101508 | 102150 | 3820 | 15900 | 3 | 2 |  | 2018-01-29 03:13 | 1576 | 120 |  | 43 |  | *전공정요청 L/D잔강 이월 안함-이상재등록 *STR#1 Edge Heate 펄트발생으로 미적용 ID:101~106 | [14 empty] | 95.81 | 100 | 0 | 0 | 0 |  | 450 |  | 해제 | 선택 | 0 | 0 | 0 |  | 450 |  | 선택 | 선택 | 해제 | 미정 | 미정 | 미정 | 미정 |  | 미정 | BT180180 | H
B43360 | 2018-01-28 | 2 | B |  | 11 | A | SM45C | 탄소강 | SM45C | BM#2 | 1626 | 41 | 1625 | 1547 | 32 | 6000 |  | 1 | 0.43 | 15 |  | -2.35 | 1561 | 1610 | 0 | 9.05 | 0 | 23 | 32 | 69 | Y |  | 2018-01-29 04:13 | 68 | 1087 | 14 | 24 | 31 | 33 | 34 | 35 | 33 | 32 | 32 | 30 | 29 | 27 | 24 | 24 | 29 | 35 | 24 | 0 | -0.31 | Y | 35.02 | Y | -0.6 | [8 empty] | N | N | N | 190 | 0.47 | 64 | 97949 | 101690 | 70 | 15400 | 11 | 2 | 10 | 2018-01-29 04:18 | 1561 | 97 |  | 16 | [16 empty] | 98.99 | 76.92 | 0 | 0 | 0 |  | 650 | 400 | 해제 | 해제 | 0 | 0 | 0 |  | 650 | 400 | 해제 | 해제 | 해제 | 미정 | 미정 | 미정 | 미정 |  | 미정 | RB105.00 | C
A43374 | 2018-01-28 | 1 | B | TUNDISH교체전 | 14 | A | SCR420HB2 | 소입성보증강 | C2 | BM#1 | 1611 | 40 | 1603 | 1564 | 33 | 5800 |  | 3 | 0.31 | 18 |  | -1.54 | 1578 | 1613 | 0 | 12.1 |  | 28 | 33 | 51 | Y |  | 2018-01-29 04:00 | 69 | 1090 | 23 | 27 | 32 | 35 | 36 | 36 | 35 | 34 | 33 | 33 | 31 | 29 |  | 29 | 32 | 36 | 29 | 0 | -0.2 | Y | 35.02 | Y | -0.4 | [8 empty] | N | N | N | 140 | 0.55 | 58 | 101317 | 105830 | 1920 | 2000 | 3 | 2 |  | 2018-01-29 04:21 | 1578 | 120 |  | 44 |  | *전공정요청 L/D잔강 이월 안함-이상재등록 *STR#1 Edge Heate 펄트발생으로 미적용 ID:101~106 | 51647971DCEC429099969E0B464DA582 | A1F84D32546648628C6D255F61E41847 | F0B15420A96141E6AA4745D85670BFA6 | [11 empty] | 94.03 | 100 | 0 | 3000 | 0 |  | 450 |  | 해제 | 선택 | 0 | 3000 | 0 |  | 450 |  | 선택 | 선택 | 해제 | 미정 | 미정 | 미정 | 미정 |  | 미정 | BT180180 | H
B43361 | 2018-01-28 | 2 | C |  | 12 | A | SM45C | 탄소강 | SM45C | BM#2 | 1602 | 45 | 1636 | 1554 | 30 | 5900 |  | 1 | 0.43 | 16 |  | -2.01 | 1555 | 1602 | 0 | 8.43 | 0 | 2 | 57 | 82 | Y |  | 2018-01-29 05:18 | 62 | 1086 | 18 | 24 | 27 | 28 | 28 | 28 | 27 | 25 | 23 | 22 | 21 | 17 |  | 17 | 24 | 28 | 17 | 28 | -0.27 | Y | 40 | Y | -0.8 | [8 empty] | N | N | N | 180 | 0.5 | 56 | 97149 | 95230 | 130 | 13900 | 11 | 2 | 20 | 2018-01-29 05:20 | 1555 | 105 |  | 18 | [16 empty] | 103.24 | 76.92 | 0 | 0 | 0 |  | 650 | 400 | 해제 | 해제 | 0 | 0 | 0 |  | 650 | 400 | 해제 | 해제 | 해제 | 미정 | 미정 | 미정 | 미정 |  | 미정 | RB105.00 | C
A43375 | 2018-01-28 | 1 | C | TUNDISH교체 | 1 | A | STB2 | 베어링강 | STB (SF) | BM#1 | 1621 | 43 | 1591 | 1550 | 37 | 6100 |  | 3 | 0.32 | 28 |  | -1.5 | 1544 | 1593 | 14.45 | 0 |  | 11 | 8 | 42 | Y |  | 2018-01-29 05:22 | 88 | 1088 | 18 | 27 | 25 | 30 | 34 | 36 | 37 | 37 | 39 | 40 | 40 |  |  | 40 | 34 | 40 | 40 | 0 | 0 |  | 4.98 | Y | 0 |  | 1.6 | 1.43 | [5 empty] | N | N | M | 230 | 0.46 | 59 | 84590 | 94450 | 7000 | 15400 | 1 | 1 |  | 2018-01-29 05:29 | 1544 | 149 |  | 47 |  | *T/Dflux 유15kg 용275kg *STR#1 BLOOM 상면/옆면 과냉 발생으로 스프레이 비수량 줄임.(상면 원형으로 과냉) *STR#2 BLOOM상면 과냉 발생으로 스프레이 비수량 줄임 (상면 마지막 노즐 에어 누기 있음) | [14 empty] | 83.38 | 100 | 1500 | 0 | 0 |  | 650 |  | 해제 | 해제 | 1500 | 0 | 0 |  | 650 |  | 해제 | 해제 | 선택 | 미정 | 미정 | 선택 | 미정 |  | 미정 | BT180180 | H
B43362 | 2018-01-28 | 2 | C | TUNDISH교체전 | 13 | A | SM45C | 탄소강 | SM45C | BM#2 | 1617 | 42 | 1614 | 1576 | 26 | 4500 |  | 1 | 0.41 | 16 |  | -1.83 | 1547 | 1593 | 0 | 3.73 | 0 | 12 | 51 | 76 | Y |  | 2018-01-29 06:15 | 54 | 1083 | 12 | 20 | 21 | 23 | 23 | 23 | 22 | 21 | 20 | 20 | 19 | 18 | 17 | 17 | 20 | 23 | 17 | 23 | -0.13 | Y | 45 | Y | -0.2 | [8 empty] | N | N | N | 170 | 0.49 | 61 | 105631 | 99540 | 1460 | 2000 | 12 | 2 | 10 | 2018-01-29 06:29 | 1547 | 107 |  | 21 |  | *전공정 작업지연 감속주입 | A4BA9B4C6D734939B1832E716E2DEDB3 | 1D005AC96135459296764B65E974745C | 945D7C91C5374C9DA4E01AF0BE7333D3 | [11 empty] | 104.59 | 78.57 | 0 | 2548 | 0 |  | 650 | 400 | 해제 | 해제 | 0 | 2607 | 0 |  | 650 | 400 | 해제 | 해제 | 해제 | 미정 | 미정 | 미정 | 미정 |  | 미정 | RB120.00 | C
A43376 | 2018-01-28 | 1 | C |  | 2 | A | STB2 | 베어링강 | STB (SF) | BM#1 | 1591 | 44 | 1567 | 1530 | 36 | 6000 |  | 3 | 0.31 | 28 |  | -1.4 | 1531 | 1576 | 13.48 | 0 |  | 29 | 46 | 33 | Y |  | 2018-01-29 06:21 | 75 | 1085 | 39 | 37 | 36 | 36 | 36 | 37 | 36 | 36 | 36 | 36 | 35 | 35 | 34 | 34 | 36 | 37 | 34 | 36 | -0.04 | Y | 39.98 | Y | 0 |  |  |  | 1.67 |  |  |  |  | N | N | Y | 220 | 0.48 | 65 | 101508 | 100050 | 7000 | 14700 | 1 | 1 |  | 2018-01-29 06:28 | 1531 | 152 |  | 49 |  | .Ladle 강제개공 나탕주입 ID:106.206 *STR#1 BLOOM 상면/옆면 과냉 발생으로 스프레이 비수량 줄임.(상면 원형으로 과냉) *STR#2 BLOOM상면 과냉 발생으로 스프레이 비수량 줄임 (상면 마지막 노즐 에어 누기 있음) | [14 empty] | 94.82 | 100 | 0 | 0 | 0 |  | 650 |  | 해제 | 해제 | 0 | 0 | 0 |  | 650 |  | 해제 | 해제 | 선택 | 미정 | 미정 | 선택 | 미정 |  | 미정 | BT180180 | H
B43363 | 2018-01-28 | 2 | C | TUNDISH교체 | 1 | A | SCM440HF | 소입성보증강 | D | BM#2 | 1598 | 54 | 1654 | 1554 | 45 | 9000 |  | 1 | 0.41 | 20 |  | 0 | 1579 | 1648 | 1.51 | 0 | 0 | 22 | 21 | 63 | Y |  | 2018-01-29 07:39 | 86 | 1081 | 35 | 36 | 34 | 29 | 35 | 37 | 40 | 42 | 44 | 45 | 46 | 46 | 46 | 46 | 41 | 46 | 46 | 46 | 0 |  | 10 | Y | 0 |  | 2.48 | 2.41 | 0.96 |  |  |  |  | N | N | N | 150 | 0.47 | 60 | 92352 | 97450 | 1550 | 14800 | 10 | 1 | 10 | 2018-01-29 07:46 | 1579 | 129 |  | 23 |  | *T/D플럭스 120/15KG *롱노즐 실리부 부착 *수소 10분 측정값 기준치 초과,생관통보 | [14 empty] | 93.28 | 75 | 1068 | 0 | 0 |  | 650 | 400 | 해제 | 해제 | 1137 | 0 | 0 |  | 650 | 400 | 해제 | 해제 | 해제 | 미정 | 미정 | 미정 | 선택 |  | 미정 | RB110.00 | C
A43377 | 2018-01-28 | 1 | C |  | 3 | A | STB2 | 베어링강 | STB (SF) | BM#1 | 1586 | 54 | 1565 | 1537 | 40 | 6200 |  | 3 | 0.36 | 28 |  | -0.89 | 1532 | 1561 | 21.64 | 0 |  | 31 | 38 | 33 | Y |  | 2018-01-29 07:26 | 76 | 1088 | 32 | 33 | 36 | 34 | 34 | 34 | 34 | 33 | 35 | 37 | 38 | 38 | 37 | 37 | 35 | 38 | 37 | 34 | 0.07 | Y | 9.82 | Y | -0.21 |  |  |  | 1.61 |  |  |  |  | N | N | Y | 210 | 0.48 | 60 | 84590 | 95200 | 10000 | 15000 | 1 | 1 |  | 2018-01-29 07:36 | 1532 | 161 |  | 50 |  | .Ladle 강제개공 나탕주입 ID:101.201 *전공정요청 L/D잔강 10톤 내려보냄 *STR#1 BLOOM 상면/옆면 과냉 발생으로 스프레이 비수량 줄임.(상면 원형으로 과냉) *STR#2 BLOOM상면 과냉 발생으로 스프레이 비수량 줄임 (상면 마지막 노즐 에어 누기 있음) | [14 empty] | 80.41 | 100 | 0 | 0 | 0 |  | 650 |  | 해제 | 해제 | 0 | 0 | 0 |  | 650 |  | 해제 | 해제 | 선택 | 미정 | 미정 | 해제 | 미정 |  | 미정 | BT180180 | H
B43364 | 2018-01-29 | 2 | C |  | 2 | A | SCM440HF | 소입성보증강 | D | BM#2 | 1608 | 43 | 1637 | 1536 | 37 | 7800 |  | 1 | 0.39 | 21 |  | 0 | 1585 | 1585 | 1.97 | 0 | 0 | 23 | 33 | 65 | Y |  | 2018-01-29 08:40 | 92 | 1090 | 43 | 35 | 32 | 30 | 29 | 27 | 25 | 24 | 24 | 21 | 20 | 20 | 19 | 19 | 27 | 32 | 19 | 0 | -0.26 |  | 49.98 | Y | -0.2 |  |  |  | 0.41 |  |  |  |  | N | N | N | 140 | 0.51 | 61 | 98322 | 101620 | 1420 | 14000 | 10 | 1 | 20 | 2018-01-29 08:45 | 1559 | 124 |  | 25 | [16 empty] | 95.46 | 84.62 | 0 | 0 | 0 |  | 650 | 400 | 해제 | 해제 | 0 | 0 | 0 |  | 650 | 400 | 해제 | 해제 | 해제 | 미정 | 미정 | 미정 | 미정 |  | 미정 | RB170.00 | C
A43378 | 2018-01-29 | 1 | C |  | 4 | A | STB2 | 베어링강 | STB (SF) | BM#1 | 1571 | 44 | 1578 | 1545 | 34 | 5500 |  | 3 | 0.34 | 28 |  | -1.24 | 1538 | 1578 | 23.45 | 0 |  | 28 | 34 | 46 | Y |  | 2018-01-29 08:25 | 82 | 1095 | 35 | 36 | 37 | 39 | 40 | 40 | 41 | 40 | 40 | 40 | 39 | 39 | 39 | 38 | 39 | 41 | 38 | 40 | -0.04 | Y | 35 | Y | -0.2 |  |  |  | 1.12 |  |  |  |  | N | N | Y | 200 | 0.48 | 67 | 101508 | 102350 | 7000 | 16000 | 1 | 1 |  | 2018-01-29 08:39 | 1538 | 150 |  | 54 | 20 | *강제개공시 롱노즐 지금 융착으로 교체함 4회사용 *STR#1 BLOOM 상면/옆면 과냉 발생으로 스프레이 비수량 줄임.(상면 원형으로 과냉) *STR#2 BLOOM상면 과냉 발생으로 스프레이 비수량 줄임 (상면 마지막 노즐 에어 누기 있음) | [14 empty] | 92.83 | 100 | 0 | 0 | 0 |  | 650 |  | 해제 | 해제 | 0 | 0 | 0 |  | 650 |  | 해제 | 해제 | 선택 | 미정 | 미정 | 선택 | 선택 | 4 | 미정 | BT180180 | H
B43365 | 2018-01-29 | 2 | C |  | 3 | A | SCM440HF | 소입성보증강 | D | BM#2 | 9999 | 39 | 1636 | 1575 | 33 | 6700 |  | 1 | 0.39 | 19 |  | 0 | 1567 | 1617 | 1.25 | 0 | 0 | 2 | 58 | 75 | Y |  | 2018-01-29 09:27 | 74 | 1085 | 15 | 23 | 26 | 28 | 28 | 28 | 28 | 27 | 26 | 24 | 23 | 21 |  | 21 | 25 | 28 | 21 | 28 | -0.17 | Y | 40 | Y | -0.4 |  |  |  | 0.83 |  |  |  |  | N | N | N | 130 | 0.51 | 59 | 93933 | 100570 | 1520 | 14900 | 10 | 1 |  | 2018-01-29 09:44 | 1567 | 130 |  | 42 | [16 empty] | 92.09 | 72.73 | 0 | 0 | 0 |  | 650 | 400 | 해제 | 해제 | 0 | 0 | 0 |  | 650 | 400 | 해제 | 해제 | 해제 | 미정 | 미정 | 미정 | 미정 |  | 미정 | RB170.00 | C
A43379 | 2018-01-29 | 1 | C |  | 5 | A | STB2 | 베어링강 | STB (SF) | BM#1 | 1640 | 52 | 1550 | 1565 | 39 | 5300 |  | 3 | 0.33 | 28 |  | -1.09 | 1527 | 1563 | 19.5 | 0 |  | 11 | 9 | 33 | Y |  | 2018-01-29 09:33 | 71 | 1091 | 37 | 34 | 33 | 33 | 33 | 33 | 33 | 32 | 30 | 27 | 25 | 26 | 26 | 26 | 31 | 33 | 25 | 33 | -0.2 | Y | 40 | Y | 0 |  |  |  | 1.46 |  |  |  |  | N | N | Y | 190 | 0.48 | 66 | 101508 | 102600 | 7000 | 16200 | 1 | 1 |  | 2018-01-29 09:43 | 1527 | 150 |  | 54 | 14 | *STR#1 BLOOM 상면/옆면 과냉 발생으로 스프레이 비수량 줄임.(상면 원형으로 과냉) *STR#2 BLOOM상면 과냉 발생으로 스프레이 비수량 줄임 (상면 마지막 노즐 에어 누기 있음) | [14 empty] | 92.62 | 100 | 0 | 0 | 0 |  | 650 |  | 해제 | 해제 | 0 | 0 | 0 |  | 650 |  | 해제 | 해제 | 선택 | 미정 | 미정 | 선택 | 미정 |  | 미정 | BT180180 | H
B43366 | 2018-01-29 | 2 | C | 잔강최소화전 | 4 | A | SCM440HF | 소입성보증강 | D | BM#2 | 1631 | 54 | 1635 | 1544 | 40 | 8400 |  | 1 | 0.39 | 18 |  | 0 | 1568 | 1610 | 0.78 | 0 | 0 | 12 | 52 | 63 | Y |  | 2018-01-29 10:34 | 75 | 1078 | 16 | 24 | 32 | 34 | 36 | 36 | 35 | 34 | 33 | 32 | 31 | 30 | 29 | 25 | 31 | 36 | 25 | 0 | -0.24 | Y | 45 | Y | -0.8 |  |  |  | 1.17 |  |  |  |  | N | N | N | 120 | 0.5 | 66 | 107240 | 107970 | -1120 | 3000 | 10 | 1 | 20 | 2018-01-29 10:40 | 1568 | 137 |  | 36 | [16 empty] | 100.36 | 100 | 0 | 3830 | 0 |  | 650 | 400 | 해제 | 해제 | 0 | 3490 | 0 |  | 650 | 400 | 해제 | 해제 | 해제 | 미정 | 미정 | 미정 | 미정 |  | 미정 | BT180180 | C
A43380 | 2018-01-29 | 1 | C |  | 6 | A | STB2 | 베어링강 | STB (SF) | BM#1 | 1644 | 63 | 1564 | 1601 | 30 | 4000 |  | 3 | 0.34 | 28 |  | -1.06 | 1530 | 1564 | 25.56 | 0 |  | 29 | 47 | 40 | Y |  | 2018-01-29 10:49 | 74 | 1099 | 26 | 30 | 36 | 39 | 41 | 42 | 42 | 41 | 42 | 41 | 42 | 43 | 42 | 42 | 39 | 43 | 42 | 42 | 0 | Y | 5.02 | Y | -0.2 |  |  |  | 1.48 |  |  |  |  | N | N | Y | 180 | 0.48 | 64 | 101508 | 97750 | 7000 | 15500 | 1 | 1 |  | 2018-01-29 10:58 | 1530 | 149 |  | 45 |  | *STR#1 BLOOM 상면/옆면 과냉 발생으로 스프레이 비수량 줄임.(상면 원형으로 과냉) *STR#2 BLOOM상면 과냉 발생으로 스프레이 비수량 줄임 (상면 마지막 노즐 에어 누기 있음) | [14 empty] | 96.91 | 100 | 0 | 0 | 0 |  | 650 |  | 해제 | 해제 | 0 | 0 | 0 |  | 650 |  | 해제 | 해제 | 선택 | 미정 | 미정 | 선택 | 미정 |  | 미정 | BT180180 | H
B43367 | 2018-01-29 | 2 | C | 잔강최소화 | 5 | A | AE4145M2 | 합금강 | AE4145M계 | BM#2 | 1618 | 51 | 1617 | 1523 | 42 | 8100 |  | 1 | 0.41 | 22 |  | 0 | 1559 | 1628 | 3.16 | 0 | 0 | 22 | 22 | 43 | Y |  | 2018-01-29 12:00 | 71 | 1078 | 25 | 37 | 38 | 38 | 38 | 38 | 37 | 37 | 36 | 35 | 33 | 32 |  | 32 | 35 | 38 | 32 | 38 | -0.13 |  | 45 | Y | -0.2 |  |  |  | 0.79 |  |  |  |  | N | N | N | 110 | 0.45 | 63 | 158382 | 103860 | 2520 | 16100 | 10 | 1 | 30 | 2018-01-29 12:02 | 1559 | 148 |  | 30 |  | *연연주 혼탕부 성분확인 ID:308~310,408~410 | [14 empty] | 151.42 | 100 | 2500 | 0 | 0 |  | 650 | 400 | 선택 | 선택 | 2500 | 0 | 0 |  | 650 | 400 | 선택 | 선택 | 선택 | 미정 | 미정 | 미정 | 미정 | 4 | 미정 | RB127.00 | C
C41927 | 2018-01-29 | 3 | C |  | 7 | A | STB2 | 베어링강 | STB (SF) | BM#1 | 1572 | 64 | 1589 | 1530 | 45 | 8400 |  | 3 | 0.35 | 28 |  | -1.28 | 1517 | 1559 | 36.09 | 0 |  | 1 | 60 | 111 | Y |  | 2018-01-29 12:20 | 61 | 1060 | 40 | 40 | 40 | 38 | 37 | 38 | 36 | 35 | 35 | 35 | 34 | 34 | 34 | 34 | 37 | 40 | 34 | 40 | -0.12 |  | 49.97 | Y | 0 |  |  |  | 1.5 |  |  |  |  | N | N | Y | 230 | 0.48 | 65 | 101508 | 102150 | 6930 | 16300 | 14 | 1 |  | 2018-01-29 12:27 | 1517 | 136 |  | 19 |  | *STR#1 BLOOM 상면/옆면 과냉 발생으로 스프레이 비수량 줄임.(상면 원형으로 과냉) *STR#2 BLOOM상면 과냉 발생으로 스프레이 비수량 줄임 (상면 마지막 노즐 에어 누기 있음) | [14 empty] | 93 | 100 | 0 | 0 | 0 |  | 650 |  | 해제 | 해제 | 0 | 0 | 0 |  | 650 |  | 해제 | 해제 | 선택 | 미정 | 해제 | 선택 | 미정 |  | 미정 | BT180180 | H
B43368 | 2018-01-29 | 2 | A |  | 6 | A | AE4145MD | 합금강 | AE4145M계 | BM#2 | 1563 | 65 | 1635 | 1563 | 41 | 8600 |  | 1 | 0.4 | 22 |  | 0 | 1551 | 1614 | 1.64 | 0 | 0 | 23 | 34 | 40 | Y |  | 2018-01-29 13:03 | 63 | 1092 | 28 | 28 | 28 | 29 | 28 | 28 | 28 | 27 | 26 | 26 | 26 | 24 | 24 | 23 | 27 | 29 | 23 | 28 | -0.12 | Y | 50.03 | Y | -0.2 |  |  |  | 0.99 |  |  |  |  | N | N | N | 110 | 0.45 | 66 | 42130 | 98760 | 2280 | 16100 | 10 | 1 |  | 2018-01-29 13:07 | 1551 | 155 |  | 32 |  | *연연주 혼탕부 성분확인 ID:301.401 | [14 empty] | 42.13 | 100 | 0 | 0 | 0 |  | 650 | 400 | 선택 | 선택 | 0 | 0 | 0 |  | 650 | 400 | 선택 | 선택 | 선택 | 미정 | 미정 | 미정 | 미정 |  | 미정 | RB209.55 | C
A43381 | 2018-01-29 | 1 | A |  | 8 | A | STB2 | 베어링강 | STB (SF) | BM#1 | 1612 | 42 | 1542 | 1534 | 33 | 5300 |  | 3 | 0.32 | 28 |  | -1.01 | 1509 | 1542 | 17.18 | 0 |  | 31 | 39 | 134 | Y |  | 2018-01-29 13:19 | 53 | 1098 | 33 | 30 | 26 | 24 | 22 | 21 | 22 | 21 | 21 | 20 | 20 | 19 | 18 | 18 | 23 | 26 | 18 | 21 | -0.16 |  | 50 | Y | -0.2 |  |  |  | 1.56 |  |  |  |  | N | N | Y | 220 | 0.48 | 63 | 101508 | 100080 | 7150 | 14240 | 1 | 1 |  | 2018-01-29 13:24 | 1509 | 117 |  | 27 |  | *STR#1 BLOOM 상면/옆면 과냉 발생으로 스프레이 비수량 줄임.(상면 원형으로 과냉) *STR#2 BLOOM상면 과냉 발생으로 스프레이 비수량 줄임 (상면 마지막 노즐 에어 누기 있음) | [14 empty] | 94.78 | 100 | 0 | 0 | 0 |  | 650 |  | 해제 | 해제 | 0 | 0 | 0 |  | 650 |  | 해제 | 해제 | 선택 | 미정 | 미정 | 선택 | 미정 |  | 미정 | BT180180 | H
B43369 | 2018-01-29 | 2 | A |  | 7 | A | AE4145MD | 합금강 | AE4145M계 | BM#2 | 1607 | 46 | 1634 | 1545 | 39 | 8400 |  | 1 | 0.4 | 21 |  | -2.59 | 1557 | 1630 | 3.7 | 0 | 0 | 2 | 59 | 52 | Y |  | 2018-01-29 14:12 | 69 | 1103 | 21 | 26 | 28 | 30 | 31 | 31 | 31 | 30 | 30 | 30 | 29 | 28 | 28 | 28 | 29 | 31 | 28 | 31 | -0.07 | Y | 40 | Y | 0 |  |  |  | 0.66 |  |  |  |  | N | N | N | 150 | 0.45 | 65 | 97799 | 96900 | 7150 | 15600 | 10 | 1 |  | 2018-01-29 14:20 | 1557 | 148 |  | 33 |  | *L/D WEIGHT 편차 7.1톤 발생 | [14 empty] | 94.04 | 100 | 0 | 0 | 0 |  | 650 | 400 | 선택 | 선택 | 0 | 0 | 0 |  | 650 | 400 | 선택 | 선택 | 선택 | 미정 | 미정 | 미정 | 미정 |  | 미정 | RB210.00 | C
A43382 | 2018-01-29 | 1 | A |  | 9 | A | STB2 | 베어링강 | STB (SF) | BM#1 | 1590 | 41 | 1562 | 1530 | 32 | 5200 |  | 3 | 0.33 | 26 |  | -1.12 | 1527 | 1561 | 14.26 | 0 |  | 28 | 35 | 130 | Y |  | 2018-01-29 14:14 | 71 | 1096 | 15 | 23 | 27 | 30 | 30 | 32 | 32 | 31 | 30 | 31 | 31 | 30 | 30 | 29 | 29 | 32 | 29 | 31 | -0.07 | Y | 40 | Y | -0.2 |  |  |  | 1.43 |  |  |  |  | N | N | Y | 210 | 0.48 | 65 | 152262 | 104760 | 7050 | 16470 | 1 | 1 |  | 2018-01-29 14:21 | 1527 | 118 |  | 39 |  | *STR#1 BLOOM 상면/옆면 과냉 발생으로 스프레이 비수량 줄임.(상면 원형으로 과냉) *STR#2 BLOOM상면 과냉 발생으로 스프레이 비수량 줄임 (상면 마지막 노즐 에어 누기 있음) *유사강종 연연주 혼탕부 성분 확인 ID:107~109.207~209 *S/R 재셋팅 | [14 empty] | 136.25 | 100 | 0 | 0 | 0 |  | 650 |  | 해제 | 해제 | 0 | 0 | 0 |  | 650 |  | 해제 | 해제 | 선택 | 미정 | 미정 | 선택 | 미정 |  | 미정 | BT180180 | H
A43383 | 2018-01-29 | 1 | A |  | 10 | A | SP-STB2 | 베어링강 | STB (SF) | BM#1 | 1634 | 45 | 1562 | 1533 | 40 | 6800 |  | 3 | 0.33 | 27 |  | -1.33 | 1523 | 1565 | 14.12 | 0 |  | 11 | 10 | 118 | Y |  | 2018-01-29 15:23 | 68 | 1092 | 28 | 28 | 28 | 30 | 29 | 29 | 30 | 28 | 29 | 29 | 28 | 27 | 27 | 27 | 29 | 30 | 27 | 29 | -0.07 | Y | 45 | Y | 0 |  |  |  | 1.36 |  |  |  |  | N | N | Y | 200 | 0.48 | 61 | 50754 | 96930 | 7080 | 16200 | 1 | 1 |  | 2018-01-29 15:34 | 1523 | 129 |  | 39 |  | *STR#1 BLOOM 상면/옆면 과냉 발생으로 스프레이 비수량 줄임.(상면 원형으로 과냉) *STR#2 BLOOM상면 과냉 발생으로 스프레이 비수량 줄임 (상면 마지막 노즐 에어 누기 있음) *유사강종 연연주 혼탕부 성분 확인 ID:101.201 | [14 empty] | 48.85 | 100 | 0 | 0 | 0 |  | 650 |  | 해제 | 해제 | 0 | 0 | 0 |  | 650 |  | 해제 | 해제 | 선택 | 미정 | 미정 | 선택 | 미정 |  | 미정 | BT180180 | H
B43370 | 2018-01-29 | 2 | A |  | 8 | A | AE4145MD | 합금강 | AE4145M계 | BM#2 | 1574 | 48 | 1654 | 1555 | 44 | 9000 |  | 1 | 0.41 | 20 |  | -2.04 | 1574 | 1638 | 6.33 | 0 | 0 | 12 | 53 | 44 | Y |  | 2018-01-29 15:06 | 86 | 1078 | 23 | 31 | 36 | 39 | 41 | 42 | 42 | 41 | 41 | 40 | 39 | 38 | 36 | 34 | 37 | 42 | 34 | 41 | -0.18 | Y | 45.02 | Y | -0.2 |  |  |  | 0.7 |  |  |  |  | N | N | N | 150 | 0.45 | 70 | 93328 | 105230 | 3840 | 15400 | 10 | 1 |  | 2018-01-29 15:14 | 1574 | 156 |  | 47 |  | *T/D 기준온도 초과로 준빅사이즈 해제 요청함. *준빅사이즈 후속 HEAT | [14 empty] | 86.18 | 100 | 0 | 0 | 0 |  | 650 | 400 | 선택 | 선택 | 0 | 0 | 0 |  | 650 | 400 | 선택 | 선택 | 선택 | 미정 | 미정 | 미정 | 미정 |  | 미정 | RB190.50 | C
A43384 | 2018-01-29 | 1 | A |  | 11 | A | SP-STB2 | 베어링강 | STB (SF) | BM#1 | 1580 | 48 | 1562 | 1534 | 40 | 6500 |  | 3 | 0.33 | 27 |  | -1.35 | 1525 | 1567 | 13.14 | 0 |  | 29 | 48 | 122 | Y |  | 2018-01-29 16:23 | 70 | 1120 | 26 | 28 | 29 | 30 | 31 | 32 | 32 | 31 | 31 | 30 | 29 | 29 | 30 | 30 | 30 | 32 | 29 | 31 | -0.02 | Y | 30 | Y | 0.2 |  |  |  | 1.32 |  |  |  |  | N | N | Y | 190 | 0.48 | 65 | 101508 | 102990 | 6520 | 16150 | 1 | 1 |  | 2018-01-29 16:30 | 1525 | 134 |  | 42 |  | *STR#1 BLOOM 상면/옆면 과냉 발생으로 스프레이 비수량 줄임.(상면 원형으로 과냉) *STR#2 BLOOM상면 과냉 발생으로 스프레이 비수량 줄임 (상면 마지막 노즐 에어 누기 있음) | [14 empty] | 92.28 | 100 | 0 | 0 | 0 |  | 650 |  | 해제 | 해제 | 0 | 0 | 0 |  | 650 |  | 해제 | 해제 | 선택 | 미정 | 미정 | 선택 | 미정 |  | 미정 | BT180180 | H
B43371 | 2018-01-29 | 2 | A |  | 9 | A | AE4145MD | 합금강 | AE4145M계 | BM#2 | 1583 | 49 | 1656 | 1566 | 44 | 14700 |  | 1 | 0.42 | 21 |  | -2.53 | 1565 | 1649 | 4.36 | 0 | 0 | 22 | 23 | 38 | Y |  | 2018-01-29 16:10 | 77 | 1130 | 30 | 35 | 39 | 41 | 41 | 41 | 41 | 40 | 39 | 38 | 37 | 36 | 34 | 34 | 38 | 41 | 34 | 41 | -0.16 | Y | 44.98 | Y | -0.4 |  |  |  | 0.8 |  |  |  |  | N | N | N | 130 | 0.45 | 64 | 96551 | 95640 | 2430 | 15900 | 10 | 1 |  | 2018-01-29 16:10 | 1577 | 165 |  | 56 |  | *AL 성분초과 냉재처리 요청 | [14 empty] | 98.52 | 100 | 0 | 0 | 0 |  | 650 | 400 | 선택 | 선택 | 0 | 0 | 0 |  | 650 | 400 | 선택 | 선택 | 선택 | 미정 | 미정 | 미정 | 미정 |  | 미정 | RB170.00 | C
A43385 | 2018-01-29 | 1 | A |  | 12 | A | SP-STB2 | 베어링강 | STB (SF) | BM#1 | 1578 | 44 | 1575 | 1544 | 35 | 5700 |  | 3 | 0.33 | 27 |  | -1.02 | 1521 | 1553 | 12.31 | 0 |  | 31 | 40 | 50 | Y |  | 2018-01-29 17:31 | 66 | 1128 | 28 | 27 | 26 | 26 | 26 | 27 | 27 | 26 | 26 | 26 | 25 | 25 | 24 | 24 | 26 | 27 | 24 | 27 | -0.05 | Y | 35.02 | Y | -0.2 |  |  |  | 1.46 |  |  |  |  | N | N | Y | 180 | 0.48 | 64 | 101508 | 102520 | 7110 | 16440 | 1 | 1 |  | 2018-01-29 17:39 | 1521 | 145 |  | 43 |  | *STR#1 BLOOM 상면/옆면 과냉 발생으로 스프레이 비수량 줄임.(상면 원형으로 과냉) *STR#2 BLOOM상면 과냉 발생으로 스프레이 비수량 줄임 (상면 마지막 노즐 에어 누기 있음) | [14 empty] | 90.23 | 100 | 0 | 0 | 0 |  | 650 |  | 해제 | 해제 | 0 | 0 | 0 |  | 650 |  | 해제 | 해제 | 선택 | 미정 | 미정 | 선택 | 미정 |  | 미정 | BT180180 | H
B43372 | 2018-01-29 | 2 | A |  | 10 | A | AE4145MD | 합금강 | AE4145M계 | BM#2 | 1572 | 53 | 1634 | 1545 | 44 | 9500 |  | 1 | 0.45 | 21 |  | -2.42 | 1557 | 1641 | 9.28 | 0 | 0 | 23 | 35 | 37 | Y |  | 2018-01-29 17:32 | 69 | 1135 | 30 | 31 | 32 | 33 | 33 | 33 | 33 | 32 | 31 | 30 | 29 | 28 | 27 | 23 | 30 | 33 | 23 | 33 | -0.18 | Y | 55 | Y | -0.4 |  |  |  | 0.78 |  |  |  |  | N | N | N | 120 | 0.45 | 73 | 105322 | 107760 | 3350 | 16000 | 10 | 1 |  | 2018-01-29 18:01 | 1557 | 154 |  | 42 | 12 | [15 empty] | 94.33 | 100 | 0 | 0 | 0 |  | 650 | 400 | 선택 | 선택 | 0 | 0 | 0 |  | 650 | 400 | 선택 | 선택 | 선택 | 미정 | 미정 | 미정 | 미정 |  | 미정 | RB210.00 | C
A43386 | 2018-01-29 | 1 | A |  | 13 | A | SP-STB2 | 베어링강 | STB (SF) | BM#1 | 1579 | 45 | 1578 | 1549 | 37 | 6200 |  | 3 | 0.33 | 29 |  | -1.46 | 1527 | 1575 | 17.75 | 0 |  | 28 | 36 | 52 | Y |  | 2018-01-29 18:50 | 72 | 1092 | 22 | 26 | 30 | 32 | 34 | 35 | 34 | 34 | 34 | 34 | 33 | 33 | 33 | 33 | 32 | 35 | 33 | 34 | -0.02 | Y | 35 | Y | 0 |  |  |  | 1.44 |  |  |  |  | N | N | Y | 230 | 0.48 | 64 | 101508 | 101830 | 7020 | 14980 | 1 | 1 |  | 2018-01-29 18:48 | 1527 | 142 |  | 31 |  | *STR#1 BLOOM 상면/옆면 과냉 발생으로 스프레이 비수량 줄임.(상면 원형으로 과냉) *STR#2 BLOOM상면 과냉 발생으로 스프레이 비수량 줄임 (상면 마지막 노즐 에어 누기 있음) | [14 empty] | 93.3 | 100 | 0 | 0 | 0 |  | 650 |  | 해제 | 해제 | 0 | 0 | 0 |  | 650 |  | 해제 | 해제 | 선택 | 미정 | 미정 | 선택 | 미정 |  | 미정 | BT180180 | H
B43373 | 2018-01-29 | 2 | A | TUNDISH교체전 | 11 | A | AE4145MD | 합금강 | AE4145M계 | BM#2 | 1571 | 45 | 1645 | 1545 | 40 | 8900 |  | 1 | 0.42 | 21 |  | -2.27 | 1563 | 1640 | 7 | 0 | 0 | 2 | 60 | 41 | Y |  | 2018-01-29 18:30 | 75 | 1124 | 19 | 25 | 30 | 32 | 33 | 33 | 33 | 32 | 32 | 31 | 30 | 29 | 27 | 25 | 29 | 33 | 25 | 33 | -0.18 | Y | 45.02 | Y | -0.4 |  |  |  | 0.58 |  |  |  |  | N | N | N | 110 | 0.46 | 69 | 104396 | 104430 | 2570 | 2000 | 10 | 1 |  | 2018-01-29 18:32 | 1563 | 163 |  | 59 |  |  | 87F7B3E853374B388E11D2522F53150D | 0DCEA2AF182249DDBDD3026B619C75A2 | 11BBF1D51FED4C78B1B4DA8C246C0031 | [11 empty] | 97.57 | 100 | 0 | 2734 | 0 |  | 650 | 400 | 선택 | 선택 | 0 | 2834 | 0 |  | 650 | 400 | 선택 | 선택 | 선택 | 미정 | 미정 | 미정 | 미정 |  | 미정 | BT180180 | C
A43387 | 2018-01-29 | 1 | A | TUNDISH교체전 | 14 | A | SP-STB2 | 베어링강 | STB (SF) | BM#1 | 1559 | 40 | 1571 | 1535 | 35 | 5900 |  | 3 | 0.33 | 28 |  | -1.26 | 1534 | 1575 | 13.95 | 0 |  | 11 | 11 | 48 | Y |  | 2018-01-29 19:39 | 79 | 1099 | 31 | 29 | 28 | 29 | 28 | 28 | 27 | 27 | 26 | 26 | 24 | 24 | 23 | 23 | 27 | 29 | 23 | 28 | -0.12 | Y | 50 | Y | 0 |  |  |  | 1.31 |  |  |  |  | N | N | M | 220 | 0.44 | 66 | 97264 | 96140 | 7060 | 2500 | 1 | 1 |  | 2018-01-29 19:45 | 1534 | 140 |  | 50 |  | *STR#1 BLOOM 상면/옆면 과냉 발생으로 스프레이 비수량 줄임.(상면 원형으로 과냉) *STR#2 BLOOM상면 과냉 발생으로 스프레이 비수량 줄임 (상면 마지막 노즐 에어 누기 있음) *전공정 지연으로 감속주입 |  | 6C3778AF60BF4957BC5E5F56C3DD5766 | 888C370766814B41A00D2B71709E4BB1 | B29D34416FE840968C13A9AC4EBB2778 | [10 empty] | 94.25 | 100 | 0 | 3500 | 0 |  | 650 |  | 해제 | 해제 | 0 | 3500 | 0 |  | 650 |  | 해제 | 해제 | 선택 | 미정 | 미정 | 선택 | 미정 |  | 미정 | BT180180 | H
B43375 | 2018-01-29 | 2 | B | TUNDISH교체 | 1 | A | SCM420HT | 소입성보증강 | C | BM#2 | 1593 | 43 | 1684 | 1556 | 39 | 8200 |  | 1 | 0.44 | 20 |  | -2.11 | 1600 | 1660 | 0 | 10.12 | 0 | 22 | 24 | 24 | Y |  | 2018-01-29 20:30 | 90 | 1139 | -330 | -194 | 28 | 25 | 24 | 33 | 38 | 40 | 42 | 43 | 43 | 42 | 42 | 42 | 38 | 43 | 42 | 42 | 0 |  | 17.85 | Y | 0 |  | 2.52 | 2.39 | 1.28 |  |  |  |  | N | N | N | 150 | 0.5 | 62 | 96330 | 106500 | 470 | 15600 | 4 | 2 | 10 | 2018-01-29 20:30 | 1606 | 141 |  | 39 |  | *T/D 플럭스 120KG/15KG *슬리브 롱노즐 사용 *첫HEAT 수소기준초과(10분) 이상재 등록 | [14 empty] | 90.88 | 100 | 700 | 0 | 0 |  | 410 | 300 | 선택 | 선택 | 700 | 0 | 0 |  | 410 | 300 | 선택 | 선택 | 해제 | 미정 | 미정 | 미정 | 미정 |  | 미정 | RB105.00 | C
A43389 | 2018-01-29 | 1 | B | TUNDISH교체 | 1 | A | STB3D | 베어링강 | STB (SF) | BM#1 | 1599 | 46 | 1574 | 1532 | 38 | 6800 |  | 3 | 0.34 | 25 |  | -1.08 | 1542 | 1574 | 16.54 | 0 |  | 31 | 41 | 42 | Y |  | 2018-01-29 21:39 | 91 | 1132 | 38 | 46 | 43 | 48 | 49 | 50 | 50 | 51 | 52 | 52 | 53 | 53 | 54 | 54 | 50 | 54 | 54 | 0 | 0 |  |  | Y | 0.2 |  | 2 | 2 | [5 empty] | N | N | M | 230 | 0.45 | 66 | 101508 | 103210 | 7590 | 15000 | 16 | 2 |  | 2018-01-29 21:44 | 1542 | 104 |  | 21 |  | *T/Dflux 유15kg 용270kg *STR#1 MLC센서 포지션 펄트 발생 메뉴얼 작업 ID:101 *STR#1 Edge Heate 펄트발생으로 미적용 ID:101~106 *STR#1 BLOOM 상면/옆면 과냉 발생으로 스프레이 비수량 줄임.(상면 원형으로 과냉) *STR#2 BLOOM상면 과냉 발생으로 스프레이 비수량 줄임 (상면 마지막 노즐 에어 누기 있음) | [14 empty] | 91.61 | 100 | 1500 | 0 | 0 |  | 650 |  | 해제 | 해제 | 1500 | 0 | 0 |  | 650 |  | 선택 | 해제 | 선택 | 미정 | 미정 | 선택 | 선택 |  | 미정 | BT180180 | H
B43376 | 2018-01-29 | 2 | B |  | 2 | A | SCM420HT | 소입성보증강 | C | BM#2 | 1597 | 50 | 1664 | 1566 | 41 | 8300 |  | 1 | 0.45 | 18 |  | -2.08 | 1588 | 1645 | 4.82 | 7.25 | 0 | 16 | 1 | 14374 | Y |  | 2018-01-29 21:39 | 78 | 1258 | 42 | 35 | 32 | 30 | 28 | 27 | 27 | 27 | 26 | 24 | 23 | 23 | 22 | 22 | 28 | 32 | 22 | 27 | -0.2 |  | 50 | Y | -0.2 |  |  |  | 0.97 |  |  |  |  | N | N | Y | 140 | 0.48 | 63 | 90936 | 99500 | 2580 | 14900 | 4 | 2 | 20 | 2018-01-29 21:41 | 1588 | 141 |  | 35 |  | * L/D 대보수 | [14 empty] | 86.61 | 100 | 0 | 0 | 0 |  | 490 | 300 | 선택 | 선택 | 0 | 0 | 0 |  | 490 | 300 | 선택 | 선택 | 해제 | 미정 | 미정 | 미정 | 미정 |  | 미정 | RB125.00 | C
A43390 | 2018-01-29 | 1 | B |  | 2 | A | STB3D | 베어링강 | STB (SF) | BM#1 | 1594 | 42 | 1566 | 1530 | 36 | 6100 |  | 3 | 0.33 | 28 |  | -1 | 1520 | 1552 | 13.72 | 0 |  | 28 | 37 | 45 | Y |  | 2018-01-29 22:43 | 69 | 1126 | 52 | 47 | 44 | 42 | 42 | 41 | 40 | 40 | 40 | 39 | 39 | 39 | 39 | 39 | 42 | 44 | 39 | 40 | -0.1 |  | 50 | Y | 0 | [8 empty] | N | N | Y | 220 | 0.48 | 61 | 84590 | 93000 | 7120 | 14800 | 16 | 2 |  | 2018-01-29 22:50 | 1520 | 110 |  | 26 |  | *STR#1 Edge Heate 펄트발생으로 미적용 ID:101~105 *STR#1 BLOOM 상면/옆면 과냉 발생으로 스프레이 비수량 줄임.(상면 원형으로 과냉) *STR#2 BLOOM상면 과냉 발생으로 스프레이 비수량 줄임 (상면 마지막 노즐 에어 누기 있음) | [14 empty] | 84.59 | 100 | 0 | 0 | 0 |  | 650 |  | 해제 | 해제 | 0 | 0 | 0 |  | 650 |  | 선택 | 해제 | 선택 | 미정 | 미정 | 선택 | 미정 |  | 미정 | BT180180 | H
B43377 | 2018-01-29 | 2 | B |  | 3 | A | SCM420HT | 소입성보증강 | C | BM#2 | 1588 | 43 | 1664 | 1574 | 37 | 7600 |  | 1 | 0.42 | 19 |  | -0.05 | 1574 | 1588 | 0 | 6.39 | 0 | 12 | 55 | 39 | Y |  | 2018-01-29 22:42 | 64 | 1138 | 18 | 21 | 26 | 28 | 28 | 28 | 28 | 27 | 27 | 24 | 23 | 22 | 20 | 20 | 25 | 28 | 20 | 28 | -0.18 | Y | 44.98 | Y | -0.4 | [8 empty] | N | N | Y | 130 | 0.47 | 62 | 99692 | 97710 | 100 | 16400 | 4 | 2 | 30 | 2018-01-29 22:40 | 1574 | 141 |  | 38 |  | * STR#1,2 W/M 압력 초과로 S/R 재 셋팅함. | [14 empty] | 101.99 | 100 | 0 | 0 | 0 |  | 490 | 300 | 선택 | 선택 | 0 | 0 | 0 |  | 490 | 300 | 선택 | 선택 | 해제 | 미정 | 미정 | 미정 | 미정 |  | 미정 | RB200.00 | C
A43391 | 2018-01-29 | 1 | B |  | 3 | A | STB3D | 베어링강 | STB (SF) | BM#1 | 1556 | 50 | 1549 | 1530 | 45 | 7800 |  | 3 | 0.33 | 25 |  | -0.92 | 1515 | 1542 | 15.06 | 0 |  | 2 | 61 | 81 | Y |  | 2018-01-30 | 64 | 1088 | 37 | 40 | 43 | 44 | 44 | 43 | 42 | 42 | 41 | 41 | 41 | 39 | 39 | 39 | 41 | 44 | 39 | 41 | -0.11 | Y | 45 | Y | 0 | [8 empty] | N | N | Y | 210 | 0.48 | 65 | 101508 | 102280 | 7090 | 14600 | 16 | 2 |  | 2018-01-30 00:07 | 1515 | 103 |  | 11 |  | *STR#1 Edge Heate 펄트발생으로 미적용 ID:101~106 *STR#1 BLOOM 상면/옆면 과냉 발생으로 스프레이 비수량 줄임.(상면 원형으로 과냉) *STR#2 BLOOM상면 과냉 발생으로 스프레이 비수량 줄임 (상면 마지막 노즐 에어 누기 있음) | [14 empty] | 92.87 | 100 | 0 | 0 | 0 |  | 650 |  | 해제 | 해제 | 0 | 0 | 0 |  | 650 |  | 선택 | 해제 | 선택 | 미정 | 미정 | 선택 | 미정 |  | 미정 | BT180180 | H
B43378 | 2018-01-29 | 2 | B |  | 4 | A | SCM420HT | 소입성보증강 | C | BM#2 | 1634 | 43 | 1664 | 1604 | 35 | 7200 |  | 1 | 0.43 | 19 |  | 0 | 1577 | 1646 | 0 | 6.63 | 0 | 23 | 36 | 134 | Y |  | 2018-01-29 23:40 | 67 | 1125 | 16 | 15 | 18 | 20 | 22 | 23 | 23 | 23 | 23 | 22 | 22 | 21 | 20 | 20 | 21 | 23 | 20 | 23 | -0.07 | Y | 40 | Y | 0 | [8 empty] | N | N | N | 120 | 0.48 | 65 | 105547 | 102950 | 1270 | 15800 | 4 | 2 | 50 | 2018-01-30 00:03 | 1577 | 147 |  | 45 | [16 empty] | 101.34 | 100 | 0 | 0 | 0 |  | 490 | 300 | 선택 | 선택 | 0 | 0 | 0 |  | 490 | 300 | 선택 | 선택 | 해제 | 미정 | 미정 | 미정 | 미정 |  | 미정 | BM510510 | C
A43392 | 2018-01-29 | 1 | B |  | 4 | A | STB3D | 베어링강 | STB (SF) | BM#1 | 1567 | 51 | 1541 | 1530 | 43 | 7300 |  | 3 | 0.32 | 28 |  | -1.15 | 1507 | 1544 | 13.68 | 0 |  | 11 | 12 | 100 | Y |  | 2018-01-30 01:05 | 56 | 1083 | 39 | 37 | 36 | 34 | 32 | 31 | 30 | 29 | 28 | 26 | 25 | 24 | 24 | 23 | 30 | 36 | 23 | 0 | -0.22 |  | 60 | Y | 0 | [8 empty] | N | N | Y | 200 | 0.48 | 73 | 118426 | 106400 | 7100 | 13500 | 16 | 2 |  | 2018-01-30 01:12 | 1507 | 106 |  | 11 |  | *STR#1 Edge Heate 펄트발생으로 미적용 ID:101~107 *STR#1 BLOOM 상면/옆면 과냉 발생으로 스프레이 비수량 줄임.(상면 원형으로 과냉) *STR#2 BLOOM상면 과냉 발생으로 스프레이 비수량 줄임 (상면 마지막 노즐 에어 누기 있음) | [14 empty] | 104.43 | 100 | 0 | 0 | 0 |  | 650 |  | 해제 | 해제 | 0 | 0 | 0 |  | 650 |  | 선택 | 해제 | 선택 | 미정 | 미정 | 선택 | 미정 |  | 미정 | BT180180 | H
B43379 | 2018-01-29 | 2 | B |  | 5 | A | SCM420HT | 소입성보증강 | C | BM#2 | 1600 | 53 | 1667 | 1574 | 35 | 7500 |  | 1 | 0.44 | 19 |  | -1.94 | 1595 | 1650 | 0 | 6.77 | 0 | 22 | 25 | 23 | Y |  | 2018-01-30 00:39 | 85 | 1085 | 15 | 28 | 36 | 39 | 41 | 43 | 42 | 41 | 40 | 38 | 37 | 35 | 34 | 32 | 36 | 43 | 32 | 0 | -0.27 | Y | 40.02 | Y | -0.4 | [8 empty] | N | N | N | 110 | 0.47 | 66 | 96511 | 103270 | 60 | 15500 | 4 | 2 | 10 | 2018-01-30 00:58 | 1595 | 157 |  | 54 | [16 empty] | 93.61 | 100 | 0 | 0 | 0 |  | 410 | 300 | 선택 | 선택 | 0 | 0 | 0 |  | 410 | 300 | 선택 | 선택 | 해제 | 미정 | 미정 | 미정 | 미정 |  | 미정 | RB120.00 | C
B43380 | 2018-01-29 | 2 | B |  | 6 | A | SCM420HT | 소입성보증강 | C | BM#2 | 1595 | 43 | 1665 | 1567 | 35 | 6900 |  | 1 | 0.43 | 19 |  | -1.81 | 1588 | 1649 | 0 | 6.71 | 0 | 16 | 2 | 29 | Y |  | 2018-01-30 02:03 | 78 | 1095 | 27 | 32 | 35 | 37 | 38 | 38 | 37 | 37 | 36 | 35 | 33 |  |  | 33 | 35 | 38 | 33 | 37 | -0.17 | Y | 29.98 | Y | -0.4 | [8 empty] | N | N | N | 100 | 0.52 | 53 | 96767 | 92480 | 50 | 15100 | 4 | 2 | 40 | 2018-01-30 02:29 | 1588 | 148 |  | 39 | [16 empty] | 104.78 | 100 | 0 | 0 | 0 |  | 410 | 300 | 선택 | 선택 | 0 | 0 | 0 |  | 410 | 300 | 선택 | 선택 | 해제 | 미정 | 미정 | 미정 | 미정 |  | 미정 | BT180180 | C
A43393 | 2018-01-29 | 1 | B |  | 5 | B | STB3D | 베어링강 | STB (SF) | BM#1 | 1575 | 50 | 1539 | 1575 | 36 | 5900 |  | 3 | 0.32 | 28 |  | -1.17 | 1502 | 1539 | 13.47 | 0 |  | 31 | 42 | 76 | Y |  | 2018-01-30 02:17 | 51 | 1089 | 21 | 29 | 31 | 32 | 33 | 32 | 32 | 31 | 30 | 30 | 28 | 28 | 28 | 29 | 30 | 33 | 28 | 32 | -0.13 | Y | 39.98 | Y | 0.2 | [8 empty] | N | N | Y | 190 | 0.48 | 67 | 101508 | 105940 | 7100 | 13300 | 16 | 2 |  | 2018-01-30 02:28 | 1502 | 101 |  | 13 |  | *STR#1 Edge Heate 펄트발생으로 미적용 ID:101~106 *STR#1 BLOOM 상면/옆면 과냉 발생으로 스프레이 비수량 줄임.(상면 원형으로 과냉) *STR#2 BLOOM상면 과냉 발생으로 스프레이 비수량 줄임 (상면 마지막 노즐 에어 누기 있음) | [14 empty] | 89.87 | 100 | 0 | 0 | 0 |  | 650 |  | 해제 | 해제 | 0 | 0 | 0 |  | 650 |  | 선택 | 해제 | 선택 | 미정 | 미정 | 선택 | 미정 |  | 미정 | BT180180 | H
B43381 | 2018-01-29 | 2 | B |  | 7 | A | SCM420HT | 소입성보증강 | C | BM#2 | 1587 | 48 | 1675 | 1537 | 38 | 8000 |  | 1 | 0.45 | 19 |  | -2.19 | 1581 | 1654 | 0 | 7.52 | 0 | 12 | 56 | 33 | Y |  | 2018-01-30 02:50 | 71 | 1077 | 28 | 33 | 37 | 38 | 39 | 38 | 38 | 37 | 35 | 33 | 31 | 29 |  | 29 | 35 | 39 | 29 | 38 | -0.29 | Y | 35 | Y | -0.4 | [8 empty] | N | N | N | 150 | 0.52 | 57 | 95382 | 98450 | 50 | 15600 | 4 | 2 | 10 | 2018-01-30 02:53 | 1581 | 147 |  | 49 | [16 empty] | 96.88 | 100 | 0 | 0 | 0 |  | 410 | 300 | 선택 | 선택 | 0 | 0 | 0 |  | 410 | 300 | 선택 | 선택 | 해제 | 미정 | 미정 | 미정 | 미정 |  | 미정 | RB160.00 | C
A43394 | 2018-01-29 | 1 | B |  | 6 | A | STB3D | 베어링강 | STB (SF) | BM#1 | 1617 | 44 | 1543 | 1530 | 36 | 6100 |  | 3 | 0.32 | 28 |  | -1.08 | 1510 | 1545 | 13.64 | 0 |  | 28 | 38 | 85 | Y |  | 2018-01-30 03:20 | 59 | 1085 | 29 | 29 | 32 | 32 | 33 | 34 | 33 | 33 | 33 | 33 | 32 | 31 | 30 | 30 | 32 | 34 | 30 | 33 | -0.1 | Y | 40 | Y | 0 | [8 empty] | N | N | Y | 180 | 0.48 | 68 | 101508 | 104590 | 7100 | 14900 | 16 | 2 |  | 2018-01-30 03:30 | 1510 | 104 |  | 19 |  | *STR#1 Edge Heate 펄트발생으로 미적용 ID:101~106 *STR#1 BLOOM 상면/옆면 과냉 발생으로 스프레이 비수량 줄임.(상면 원형으로 과냉) *STR#2 BLOOM상면 과냉 발생으로 스프레이 비수량 줄임 (상면 마지막 노즐 에어 누기 있음) | [14 empty] | 90.96 | 100 | 0 | 0 | 0 |  | 650 |  | 해제 | 해제 | 0 | 0 | 0 |  | 650 |  | 선택 | 해제 | 선택 | 미정 | 미정 | 선택 | 미정 |  | 미정 | BT180180 | H
B43382 | 2018-01-29 | 2 | B |  | 8 | A | SCM420HT | 소입성보증강 | C | BM#2 | 1610 | 48 | 1666 | 1556 | 41 | 8600 |  | 1 | 0.46 | 19 |  | -2.37 | 1587 | 1650 | 0 | 6.83 | 0 | 23 | 37 | 30 | Y |  | 2018-01-30 03:47 | 77 | 1075 | 24 | 27 | 32 | 34 | 35 | 35 | 34 | 33 | 32 | 31 | 28 | 27 | 24 | 24 | 31 | 35 | 24 | 0 | -0.27 | Y | 40 | Y | -0.6 | [8 empty] | N | N | N | 140 | 0.52 | 62 | 96259 | 106420 | 50 | 14200 | 4 | 2 |  | 2018-01-30 04:08 | 1587 | 145 |  | 52 | [16 empty] | 91.63 | 100 | 0 | 0 | 0 |  | 410 | 300 | 선택 | 선택 | 0 | 0 | 0 |  | 410 | 300 | 선택 | 선택 | 해제 | 미정 | 미정 | 미정 | 미정 |  | 미정 | RB110.00 | C
A43395 | 2018-01-29 | 1 | B |  | 7 | A | STB3D | 베어링강 | STB (SF) | BM#1 | 1598 | 41 | 1557 | 1530 | 33 | 5500 |  | 3 | 0.32 | 28 |  | -1.15 | 1517 | 1554 | 14.18 | 0 |  | 2 | 62 | 74 | Y |  | 2018-01-30 04:15 | 66 | 1085 | 29 | 32 | 35 | 36 | 37 | 37 | 37 | 37 | 37 | 36 | 36 | 36 | 35 | 35 | 35 | 37 | 35 | 37 | -0.05 | Y | 39.98 | Y | -0.2 | [8 empty] | N | N | Y | 230 | 0.48 | 65 | 101508 | 101400 | 7080 | 14700 | 16 | 2 |  | 2018-01-30 04:20 | 1517 | 117 |  | 33 |  | *STR#1 Edge Heate 펄트발생으로 미적용 ID:101~106 *STR#1 BLOOM 상면/옆면 과냉 발생으로 스프레이 비수량 줄임.(상면 원형으로 과냉) *STR#2 BLOOM상면 과냉 발생으로 스프레이 비수량 줄임 (상면 마지막 노즐 에어 누기 있음) | [14 empty] | 93.08 | 100 | 0 | 0 | 0 |  | 650 |  | 해제 | 해제 | 0 | 0 | 0 |  | 650 |  | 선택 | 해제 | 선택 | 미정 | 미정 | 선택 | 미정 |  | 미정 | BT180180 | H
B43383 | 2018-01-29 | 2 | D | TUNDISH교체전 | 9 | A | SCM420HT | 소입성보증강 | C | BM#2 | 1568 | 48 | 1676 | 1527 | 44 | 9300 |  | 1 | 0.43 | 19 |  | -2.16 | 1593 | 1650 | 0 | 6.45 | 0 | 11 | 13 | 33 | Y |  | 2018-01-30 04:53 | 83 | 1097 | 18 | 26 | 29 | 31 | 31 | 30 | 29 | 28 | 27 | 26 | 24 | 21 |  | 21 | 27 | 31 | 21 | 0 | -0.25 | Y | 40 | Y | -0.6 | [8 empty] | N | N | N | 130 | 0.53 | 56 | 114382 | 98870 | 680 | 2000 | 4 | 2 | 30 | 2018-01-30 05:22 | 1593 | 146 |  | 50 | 10 |  | DC0C05BC0E2348E7A48E227939B9FE0B | 169A1F0FECE74CF1A03589F71E8C1BD3 | 6E90223CB87D475E86EAB29BCC7FFBE2 | [11 empty] | 114.9 | 100 | 0 | 2910 | 0 |  | 410 | 300 | 선택 | 선택 | 0 | 2950 | 0 |  | 410 | 300 | 선택 | 선택 | 해제 | 미정 | 미정 | 미정 | 미정 |  | 미정 | RB120.00 | C
A43396 | 2018-01-29 | 1 | D |  | 8 | A | STB3D | 베어링강 | STB (SF) | BM#1 | 1647 | 43 | 1549 | 1538 | 28 | 4700 |  | 3 | 0.32 | 28 |  | -1 | 1522 | 1554 | 13.82 | 0 |  | 22 | 26 | 53 | Y |  | 2018-01-30 05:25 | 71 | 1088 | 34 | 39 | 42 | 44 | 45 | 46 | 46 | 46 | 45 | 45 | 45 | 45 | 44 | 44 | 44 | 46 | 44 | 46 | -0.05 | Y | 35 | Y | -0.2 | [8 empty] | N | N | Y | 220 | 0.48 | 64 | 101508 | 98650 | 7650 | 14100 | 16 | 2 |  | 2018-01-30 05:32 | 1522 | 129 |  | 30 |  | *STR#1 Edge Heate 펄트발생으로 미적용 ID:101~106 *STR#1 BLOOM 상면/옆면 과냉 발생으로 스프레이 비수량 줄임.(상면 원형으로 과냉) *STR#2 BLOOM상면 과냉 발생으로 스프레이 비수량 줄임 (상면 마지막 노즐 에어 누기 있음) | [14 empty] | 95.49 | 100 | 0 | 0 | 0 |  | 650 |  | 해제 | 해제 | 0 | 0 | 0 |  | 650 |  | 선택 | 해제 | 선택 | 미정 | 미정 | 선택 | 미정 |  | 미정 | BT180180 | H
A43397 | 2018-01-29 | 1 | D |  | 9 | A | STB3D | 베어링강 | STB (SF) | BM#1 | 1597 | 40 | 1563 | 1534 | 31 | 5400 |  | 3 | 0.32 | 29 |  | -1.38 | 1518 | 1563 | 13.57 | 0 |  | 31 | 43 | 50 | Y |  | 2018-01-30 06:23 | 67 | 1081 | 41 | 38 | 37 | 37 | 36 | 35 | 34 | 34 | 33 | 33 | 33 | 33 | 33 | 33 | 35 | 37 | 33 | 33 | -0.08 |  | 50 | Y | 0 | [8 empty] | N | N | Y | 210 | 0.48 | 62 | 101508 | 96970 | 7080 | 15800 | 16 | 2 |  | 2018-01-30 06:31 | 1518 | 118 |  | 38 | 23 | *STR#1 Edge Heate 펄트발생으로 미적용 ID:101~106 *STR#1 BLOOM 상면/옆면 과냉 발생으로 스프레이 비수량 줄임.(상면 원형으로 과냉) *STR#2 BLOOM상면 과냉 발생으로 스프레이 비수량 줄임 (상면 마지막 노즐 에어 누기 있음) | [14 empty] | 97.04 | 100 | 0 | 0 | 0 |  | 650 |  | 해제 | 해제 | 0 | 0 | 0 |  | 650 |  | 선택 | 해제 | 선택 | 미정 | 미정 | 선택 | 미정 |  | 미정 | BT180180 | H
C41941 | 2018-01-29 | 3 | D | TUNDISH교체 | 1 | A | SM45C | 탄소강 | SM45C | BM#2 | 1609 | 43 | 1663 | 1573 | 35 | 7100 |  | 1 | 0.43 | 18 |  | -2.34 | 1587 | 1647 | 0 | 7.29 | 0 | 35 | 68 | 70 | Y |  | 2018-01-30 06:10 | 94 | 1064 | 8496 | 8496 | 23 | 25 | 25 | 25 | 27 | 32 | 35 | 37 | 38 | 39 | 38 | 36 | 35 | 39 | 36 | 38 | -0.07 |  | 19.97 | Y | -0.2 |  | 2.15 | 2.15 | [5 empty] | N | N | N | 190 | 0.48 | 63 | 97721 | 102820 | 20 | 15200 | 2 | 1 | 10 | 2018-01-30 06:18 | 1587 | 152 |  | 53 |  | * T/D 용강량 실측:1150mm / 19.0 TON * T/D FLUX 용탕부: 120KG / 유탕부: 15KG 투입 | [14 empty] | 93.96 | 100 | 770 | 0 | 0 |  | 650 | 400 | 해제 | 해제 | 740 | 0 | 0 |  | 650 | 400 | 해제 | 해제 | 해제 | 미정 | 미정 | 미정 | 미정 |  | 미정 | RB105.00 | C
A43398 | 2018-01-30 | 1 | D |  | 10 | A | STB3D | 베어링강 | STB (SF) | BM#1 | 1653 | 58 | 1545 | 1594 | 40 | 4800 |  | 3 | 0.31 | 29 |  | -1.01 | 1512 | 1545 | 13.66 | 0 |  | 28 | 39 | 47 | Y |  | 2018-01-30 07:46 | 61 | 1087 | 33 | 34 | 36 | 37 | 38 | 38 | 38 | 37 | 36 | 36 | 35 | 35 | 34 | 33 | 36 | 38 | 33 | 38 | -0.11 | Y | 45.02 | Y | -0.2 | [8 empty] | N | N | Y | 200 | 0.48 | 67 | 101508 | 99420 | 7630 | 14700 | 16 | 2 |  | 2018-01-30 07:54 | 1512 | 118 |  | 17 | 10 | *STR#1 Edge Heate 펄트발생으로 미적용 *STR#1 BLOOM 상면/옆면 과냉 발생으로 스프레이 비수량 줄임.(상면 원형으로 과냉) *STR#2 BLOOM상면 과냉 발생으로 스프레이 비수량 줄임 (상면 마지막 노즐 에어 누기 있음) | [14 empty] | 94.82 | 100 | 0 | 0 | 0 |  | 650 |  | 해제 | 해제 | 0 | 0 | 0 |  | 650 |  | 선택 | 해제 | 선택 | 미정 | 미정 | 선택 | 미정 |  | 미정 | BT180180 | H
B43386 | 2018-01-30 | 2 | D |  | 2 | A | SM45C | 탄소강 | SM45C | BM#2 | 1565 | 39 | 1624 | 1564 | 34 | 5200 |  | 1 | 0.41 | 15 |  | -1.94 | 1565 | 1601 | 0 | 3.08 | 0 | 23 | 38 | 30 | Y |  | 2018-01-30 07:56 | 72 | 1086 | 31 | 32 | 34 | 34 | 34 | 33 | 33 | 31 | 30 | 29 | 28 | 27 | 26 | 26 | 31 | 34 | 26 | 34 | -0.16 |  | 50.03 | Y | -0.2 | [8 empty] | N | N | N | 180 | 0.5 | 63 | 98462 | 103210 | 2110 | 14700 | 2 | 1 | 20 | 2018-01-30 08:01 | 1565 | 108 |  | 13 | [16 empty] | 93.77 | 100 | 0 | 0 | 0 |  | 650 | 400 | 해제 | 해제 | 0 | 0 | 0 |  | 650 | 400 | 해제 | 해제 | 해제 | 미정 | 미정 | 미정 | 미정 |  | 미정 | RB133.35 | C
B43387 | 2018-01-30 | 2 | D |  | 3 | A | SM45C | 탄소강 | SM45C | BM#2 | 1566 | 36 | 1624 | 1564 | 31 | 5100 |  | 1 | 0.41 | 18 |  | -2.35 | 1558 | 1615 | 0 | 2.48 | 0 | 11 | 14 | 36 | Y |  | 2018-01-30 08:53 | 65 | 1088 | 22 | 26 | 29 | 30 | 30 | 28 | 26 | 26 | 26 | 25 | 23 | 21 |  | 21 | 26 | 30 | 21 | 26 | -0.22 | Y | 40.02 | Y | -0.4 | [8 empty] | N | N | N | 170 | 0.5 | 58 | 98151 | 96540 | 220 | 13700 | 2 | 1 | 30 | 2018-01-30 08:59 | 1558 | 108 |  | 22 | [16 empty] | 98.15 | 100 | 0 | 0 | 0 |  | 650 | 400 | 해제 | 해제 | 0 | 0 | 0 |  | 650 | 400 | 해제 | 해제 | 해제 | 미정 | 미정 | 미정 | 미정 |  | 미정 | RB170.00 | C
A43399 | 2018-01-30 | 1 | D |  | 11 | A | STB3D | 베어링강 | STB (SF) | BM#1 | 1618 | 54 | 1561 | 1560 | 42 | 5500 |  | 3 | 0.33 | 29 |  | -1.3 | 1519 | 1561 | 15.72 | 0 |  | 2 | 63 | 73 | Y |  | 2018-01-30 08:52 | 68 | 1089 | 32 | 38 | 42 | 44 | 45 | 45 | 45 | 45 | 45 | 44 | 44 | 43 | 43 | 43 | 43 | 45 | 43 | 45 | -0.05 | Y | 40.02 | Y | 0 | [8 empty] | N | N | Y | 190 | 0.48 | 62 | 101508 | 97770 | 7010 | 16200 | 16 | 2 |  | 2018-01-30 09:00 | 1519 | 115 |  | 20 | 14 | *STR#1.2 Edge Heate 펄트발생으로 미적용 *STR#1 BLOOM 상면/옆면 과냉 발생으로 스프레이 비수량 줄임.(상면 원형으로 과냉) *STR#2 BLOOM상면 과냉 발생으로 스프레이 비수량 줄임 (상면 마지막 노즐 에어 누기 있음) | [14 empty] | 96.31 | 100 | 0 | 0 | 0 |  | 650 |  | 해제 | 해제 | 0 | 0 | 0 |  | 650 |  | 해제 | 해제 | 선택 | 미정 | 미정 | 선택 | 미정 |  | 미정 | BT180180 | H
B43388 | 2018-01-30 | 2 | D |  | 4 | A | SM45C | 탄소강 | SM45C | BM#2 | 1558 | 36 | 1617 | 1545 | 32 | 5400 |  | 1 | 0.42 | 17 |  | -2.21 | 1543 | 1596 | 0 | 2.99 | 0 | 22 | 27 | 70 | Y |  | 2018-01-30 09:47 | 50 | 1086 | 15 | 17 | 18 | 18 | 18 | 17 | 16 | 15 | 14 | 14 | 13 | 13 |  | 13 | 16 | 18 | 13 | 18 | -0.11 |  | 43.93 | Y | 0 | [8 empty] | N | N | N | 160 | 0.52 | 54 | 92469 | 96160 | 660 | 13400 | 2 | 1 | 40 | 2018-01-30 09:48 | 1543 | 112 |  | 30 | [16 empty] | 95.62 | 100 | 0 | 0 | 0 |  | 650 | 400 | 해제 | 해제 | 0 | 0 | 0 |  | 650 | 400 | 해제 | 해제 | 해제 | 미정 | 미정 | 미정 | 미정 |  | 미정 | RB190.00 | C
A43400 | 2018-01-30 | 1 | D |  | 12 | A | STB3D | 베어링강 | STB (SF) | BM#1 | 1643 | 44 | 1551 | 1565 | 42 | 4300 |  | 3 | 0.33 | 28 |  | -1.08 | 1516 | 1551 | 16.49 | 0 |  | 16 | 4 | 67 | Y |  | 2018-01-30 09:55 | 65 | 1087 | 42 | 43 | 45 | 46 | 46 | 46 | 46 | 45 | 45 | 44 | 41 | 40 | 39 | 39 | 44 | 46 | 39 | 46 | -0.14 | Y | 50 | Y | 0 | [8 empty] | N | N | Y | 180 | 0.48 | 68 | 101508 | 100180 | 7030 | 14500 | 16 | 2 |  | 2018-01-30 10:02 | 1516 | 106 |  | 21 | 10 | *STR#1,2 Edge Heate 펄트발생으로 미적용 *STR#1 BLOOM 상면/옆면 과냉 발생으로 스프레이 비수량 줄임.(상면 원형으로 과냉) *STR#2 BLOOM상면 과냉 발생으로 스프레이 비수량 줄임 (상면 마지막 노즐 에어 누기 있음) | [14 empty] | 94.16 | 100 | 0 | 0 | 0 |  | 650 |  | 해제 | 해제 | 0 | 0 | 0 |  | 650 |  | 해제 | 해제 | 선택 | 미정 | 미정 | 선택 | 미정 |  | 미정 | BT180180 | H
B43389 | 2018-01-30 | 2 | D |  | 5 | A | SM45C | 탄소강 | SM45C | BM#2 | 1574 | 37 | 1614 | 1535 | 31 | 6200 |  | 1 | 0.45 | 17 |  | -2.52 | 1553 | 1614 | 0 | 7.21 | 0 | 12 | 58 | 74 | Y |  | 2018-01-30 10:49 | 60 | 1087 | 9 | 19 | 21 | 23 | 23 | 23 | 23 | 22 | 21 | 20 | 19 | 18 | 16 | 16 | 20 | 23 | 16 | 23 | -0.16 | Y | 44.33 | Y | -0.4 | [8 empty] | N | N | Y | 150 | 0.48 | 60 | 100781 | 95980 | 1740 | 15200 | 2 | 1 | 10 | 2018-01-30 11:02 | 1553 | 108 |  | 25 | [16 empty] | 103.37 | 100 | 0 | 0 | 0 |  | 650 | 700 | 해제 | 해제 | 0 | 0 | 0 |  | 650 | 700 | 해제 | 해제 | 해제 | 미정 | 미정 | 미정 | 미정 |  | 미정 | RB210.00 | C
A43401 | 2018-01-30 | 1 | D |  | 13 | A | STB3D | 베어링강 | STB (SF) | BM#1 | 1604 | 52 | 1547 | 1530 | 45 | 5500 |  | 3 | 0.3 | 28 |  | -0.62 | 1504 | 1547 | 400 | 0 |  | 31 | 44 | 69 | Y |  | 2018-01-30 10:59 | 53 | 1086 | 37 | 32 | 31 | 29 | 29 | 30 | 28 | 29 | 28 | 28 | 28 | 28 | 28 | 28 | 30 | 31 | 28 | 29 | -0.02 | Y | 49.98 | Y | 0 | [8 empty] | N | N | Y | 230 | 0.48 | 62 | 101508 | 97770 | 7080 | 15100 | 16 | 2 |  | 2018-01-30 11:07 | 1504 | 118 |  | 24 |  | *STR#1,2 Edge Heate 펄트발생으로 미적용 *STR#1 BLOOM 상면/옆면 과냉 발생으로 스프레이 비수량 줄임.(상면 원형으로 과냉) *STR#2 BLOOM상면 과냉 발생으로 스프레이 비수량 줄임 (상면 마지막 노즐 에어 누기 있음 *롱노즐 7회 사용후 헤드부 지금융챡으로 교체 | [14 empty] | 95.4 | 100 | 0 | 0 | 0 |  | 650 |  | 해제 | 해제 | 0 | 0 | 0 |  | 650 |  | 해제 | 해제 | 선택 | 미정 | 미정 | 선택 | 선택 | 7 | 미정 | BT180180 | H
B43390 | 2018-01-30 | 2 | D |  | 6 | A | SM45C | 탄소강 | SM45C | BM#2 | 1554 | 33 | 1637 | 1535 | 29 | 5700 |  | 1 | 0.48 | 18 |  | -2.07 | 1550 | 1612 | 0 | 17.86 | 0 | 23 | 39 | 53 | Y |  | 2018-01-30 11:54 | 57 | 1087 | 13 | 21 | 24 | 28 | 29 | 30 | 30 | 30 | 29 | 28 | 27 | 25 |  | 25 | 26 | 30 | 25 | 30 | -0.17 | Y | 30 | Y | -0.4 | [8 empty] | N | N | Y | 190 | 0.47 | 58 | 152198 | 90550 | 2280 | 14900 | 2 | 1 | 20 | 2018-01-30 12:03 | 1550 | 112 |  | 23 |  | * 유사강종 연연주 혼탕부 ID:307~309/407~409이상재등록 | [14 empty] | 164.01 | 100 | 0 | 0 | 0 |  | 650 | 700 | 해제 | 해제 | 0 | 0 | 0 |  | 650 | 700 | 해제 | 해제 | 해제 | 미정 | 미정 | 미정 | 미정 |  | 미정 | RB300.00 | C
A43402 | 2018-01-30 | 1 | D | TUNDISH교체전 | 14 | A | STB3D | 베어링강 | STB (SF) | BM#1 | 1586 | 45 | 1550 | 1530 | 36 | 5700 |  | 3 | 0.32 | 28 |  | -1.33 | 1507 | 1550 | 13.38 | 0 |  | 28 | 40 | 67 | Y |  | 2018-01-30 12:10 | 56 | 1086 | 27 | 30 | 31 | 33 | 33 | 33 | 33 | 32 | 31 | 30 | 29 | 28 | 27 | 25 | 30 | 33 | 25 | 33 | -0.15 | Y | 55 | Y | -0.2 | [8 empty] | N | N | M | 220 | 0.4 | 76 | 73485 | 99410 | 7640 | 1500 | 16 | 2 |  | 2018-01-30 12:18 | 1507 | 104 |  | 18 | 19 | *STR#1,2 Edge Heate 펄트발생으로 미적용 *STR#1 BLOOM 상면/옆면 과냉 발생으로 스프레이 비수량 줄임.(상면 원형으로 과냉) *STR#2 BLOOM상면 과냉 발생으로 스프레이 비수량 줄임 (상면 마지막 노즐 에어 누기 있음) | [14 empty] | 68.65 | 100 | 0 | 3500 | 0 |  | 650 |  | 해제 | 해제 | 0 | 3500 | 0 |  | 650 |  | 해제 | 해제 | 선택 | 미정 | 미정 | 선택 | 미정 |  | 미정 | BT180180 | H
B43391 | 2018-01-30 | 2 | A |  | 7 | A | AE1045M6 | 탄소강 | SM45C | BM#2 | 1584 | 39 | 1617 | 1557 | 33 | 5700 |  | 1 | 0.44 | 16 |  | -1.99 | 1542 | 1609 | 1.27 | 0 | 0 | 2 | 64 | 46 | Y |  | 2018-01-30 13:04 | 48 | 1087 | 19 | 18 | 19 | 20 | 19 | 18 | 17 | 16 | 15 | 15 | 13 | 12 | 11 | 10 | 16 | 20 | 10 | 19 | -0.2 | Y | 50 | Y | -0.2 | [8 empty] | N | N | Y | 180 | 0.47 | 66 | 45006 | 102290 | 1800 | 13500 | 2 | 1 |  | 2018-01-30 13:07 | 1542 | 113 |  | 15 |  | * 유사강종 연연주 혼탕부 ID:301/401 이상재등록 *주입말 전공정 지연으로 0.40까지 감속함.(감속시간 6분정도) 사무실과 협의하여 빅사이즈 유지함. | [14 empty] | 43.28 | 100 | 0 | 0 | 0 |  | 650 | 700 | 해제 | 해제 | 0 | 0 | 0 |  | 650 | 700 | 해제 | 해제 | 해제 | 미정 | 미정 | 미정 | 미정 |  | 미정 | RB140.00 | C
C41948 | 2018-01-30 | 3 | A | TUNDISH교체 | 1 | A | SCR420HB | 소입성보증강 | C2 | BM#1 | 1636 | 40 | 1661 | 1572 | 30 | 7000 |  | 1 | 1000 |  |  | 0 | 1582 | 1566 | 0 | 0 | 0 | 21 | 66 | 90 | Y |  | 2018-01-30 13:41 | 74 | 1101 | -85 | 24 | 20 | 26 | 32 | 34 | 35 | 35 | 34 | 34 | 34 | 32 |  | 32 | 27 | 35 | 32 | 34 | -0.06 |  | 25 | Y | -0.4 |  | 2.24 | 2.24 | [5 empty] | N | N | N | 150 | 0.49 | 60 | 101508 | 102280 | 1110 | 15600 | 12 | 1 |  | 2018-01-30 13:44 | 1582 | 125 |  | 30 |  | *T/D가열온도:자동-1363`.수동건-1360`.STR#1:873.STR#2:961.T/D FLUX 유:15,용:225 *STR#1 Edge Heater 코일부 교체로 적용不 *전공정 지연으로 감속주입 *전공정요청 L/D잔강 이월 안함-이상재등록 | [14 empty] | 97.89 | 100 | 1000 | 0 | 0 |  | 450 |  | 해제 | 선택 | 1000 | 0 | 0 |  | 450 |  | 선택 | 선택 | 해제 | 미정 | 해제 | 해제 | 선택 |  | 미정 | BT180180 | H
B43392 | 2018-01-30 | 2 | A |  | 8 | B | AE1045M6 | 탄소강 | SM45C | BM#2 | 1573 | 31 | 1617 | 1565 | 21 | 9000 |  | 1 | 0.46 | 12 |  | -2.56 | 1557 | 1601 | 3.95 | 0 | 0 | 22 | 28 |  | Y |  | 2018-01-30 14:24 | 63 | 1089 | 5 | 18 | 24 | 26 | 27 | 27 | 26 | 26 | 26 | 25 | 24 | 23 | 22 | 22 | 23 | 27 | 22 | 26 | -0.12 | Y | 40 | Y | -0.2 |  |  |  | 0.91 |  |  |  |  | N | N | Y | 170 | 0.47 | 64 | 101878 | 100760 | 3260 | 14600 | 2 | 1 |  | 2018-01-30 14:25 | 1557 | 124 |  | 5 |  | *진공시간 미달로 수소측정 *후 HEAT 주입말 감속주입으로 사이즈 변경 요청함. (빅사이즈 해제) *생관에 빅사이즈 해제 요청하였으나 이미 절단이 들어가서 사이즈 변경 안된다고함. 사무실에 통보함. | [14 empty] | 98.91 | 100 | 0 | 0 | 0 |  | 650 | 700 | 해제 | 해제 | 0 | 0 | 0 |  | 650 | 700 | 해제 | 해제 | 해제 | 미정 | 미정 | 미정 | 선택 | 8 | 미정 | RB203.20 | C
C41949 | 2018-01-30 | 3 | A |  | 2 | A | SCR420HB | 소입성보증강 | C2 | BM#1 | 1664 | 42 | 1682 | 1598 | 28 | 5800 |  | 2 | 0.5 | 18 | 40 | -2.74 | 1575 | 1645 | 0.36 | 0.39 | 13 | 35 | 70 | 83 | Y |  | 2018-01-30 14:47 | 67 | 1101 | 29 | 32 | 35 | 36 | 36 | 35 | 34 | 33 | 32 | 30 | 28 | 25 |  | 25 | 32 | 36 | 25 | 0 | -0.27 | Y | 40 | Y | -0.6 | [8 empty] | N | N | N | 140 | 0.5 | 60 | 84590 | 98820 | 1400 | 14900 | 12 | 1 |  | 2018-01-30 15:08 | 1575 | 126 |  | 27 |  | *STR#1 Edge Heater 코일부 교체로 적용不 *전공정 지연으로 감속주입 *전공정요청 L/D잔강 이월 안함-이상재등록 | [14 empty] | 84.51 | 100 | 0 | 0 | 0 |  | 450 |  | 해제 | 선택 | 0 | 0 | 0 |  | 450 |  | 선택 | 선택 | 해제 | 미정 | 미정 | 미정 | 미정 |  | 미정 | BT180180 | H
B43393 | 2018-01-30 | 2 | A |  | 9 | A | AE1045M6 | 탄소강 | SM45C | BM#2 | 1570 | 39 | 1614 | 1555 | 32 | 6500 |  | 1 | 0.44 | 15 |  | -2.59 | 1550 | 1609 | 5.09 | 0 | 0 | 29 | 50 | 966 | Y |  | 2018-01-30 15:28 | 56 | 1033 | 20 | 21 | 22 | 23 | 22 | 22 | 20 | 20 | 18 | 17 | 16 | 16 | 11 | 11 | 20 | 23 | 11 | 22 | -0.27 | Y | 45 | Y | -1 | [8 empty] | N | N | N | 160 | 0.46 | 60 | 96729 | 92780 | 310 | 15700 | 2 | 1 |  | 2018-01-30 15:27 | 1550 | 99 |  | 8 |  | *주입말 전공정 지연 감속주입으로 사이즈변경 요청 (준빅사이즈 해제) *L/D 교체시 프리징 현상 발생으로 스피드 0.40 이하 감속 및 몰드헌팅 발생함. 306.406 | [14 empty] | 101.39 | 100 | 0 | 0 | 0 |  | 650 | 600 | 선택 | 해제 | 0 | 0 | 0 |  | 650 | 600 | 선택 | 해제 | 해제 | 미정 | 미정 | 미정 | 미정 |  | 미정 | RB160.00 | C
C41950 | 2018-01-30 | 3 | A |  | 3 | A | SCR420HB | 소입성보증강 | C2 | BM#1 | 1633 | 44 | 1681 | 1566 | 38 | 7600 |  | 2 | 0.5 | 18 | 40 | -3.05 | 1590 | 1671 | 0.33 | 0.87 | 15 | 5 | 77 | 87 | Y |  | 2018-01-30 15:45 | 82 | 1094 | 19 | 29 | 35 | 37 | 38 | 38 | 37 | 37 | 36 | 34 | 33 | 31 |  | 31 | 34 | 38 | 31 | 37 | -0.2 | Y | 34.97 | Y | -0.4 | [8 empty] | N | N | N | 130 | 0.5 | 55 | 84590 | 93100 | 120 | 14130 | 12 | 1 |  | 2018-01-30 15:58 | 1590 | 121 |  | 32 |  | *STR#1 Edge Heater 코일부 교체로 적용不 *전공정 지연으로 감속주입 *전공정요청 L/D잔강 이월 안함-이상재등록 | [14 empty] | 91.45 | 100 | 0 | 0 | 0 |  | 450 |  | 해제 | 선택 | 0 | 0 | 0 |  | 450 |  | 선택 | 선택 | 해제 | 미정 | 미정 | 미정 | 미정 |  | 미정 | BT180180 | H
C41951 | 2018-01-30 | 3 | A |  | 10 | A | AE1045M6 | 탄소강 | SM45C | BM#2 | 1618 | 33 | 1612 | 1585 | 24 | 4400 |  | 2 | 0.5 | 15 | 40 | -2.38 | 1562 | 1613 | 0.34 | 0.22 | 10 | 1 | 66 | 113 | Y |  | 2018-01-30 16:24 | 68 | 1085 | 10 | 16 | 22 | 24 | 25 | 26 | 25 | 25 | 23 | 23 | 22 | 21 | 21 | 18 | 21 | 26 | 18 | 25 | -0.17 | Y | 46.23 | Y | -0.2 | [8 empty] | N | N | N | 150 | 0.4 | 74 | 102095 | 97980 | 2130 | 15100 | 2 | 1 |  | 2018-01-30 16:35 | 1562 | 82 |  | 16 |  | *전공정 지연 20%이상 감속주입 | [14 empty] | 103.7 | 100 | 0 | 0 | 0 |  | 650 | 400 | 해제 | 해제 | 0 | 0 | 0 |  | 650 | 400 | 해제 | 해제 | 해제 | 미정 | 미정 | 미정 | 미정 |  | 미정 | RB140.00 | C
B43394 | 2018-01-30 | 2 | A |  | 4 | A | SCR420HB | 소입성보증강 | C2 | BM#1 | 1562 | 45 | 1665 | 1556 | 40 | 8100 |  | 1 | 0.45 | 19 |  | -2.36 | 1580 | 1640 | 0.15 | 10.92 | 0 | 28 | 41 | 65 | Y |  | 2018-01-30 17:00 | 72 | 1136 | 26 | 33 | 33 | 34 | 33 | 32 | 31 | 30 | 28 | 27 | 25 | 23 |  | 23 | 30 | 34 | 23 | 33 | -0.28 | Y | 39.98 | Y | -0.4 | [8 empty] | N | N | N | 120 | 0.5 | 56 | 101508 | 95040 | 5070 | 15980 | 12 | 1 |  | 2018-01-30 17:03 | 1580 | 137 |  | 17 |  | *STR#1 Edge Heater 코일부 교체로 적용不 *전공정 지연으로 감속주입 | [14 empty] | 103.58 | 100 | 0 | 0 | 0 |  | 450 |  | 해제 | 선택 | 0 | 0 | 0 |  | 450 |  | 선택 | 선택 | 해제 | 미정 | 선택 | 미정 | 미정 |  | 미정 | BT180180 | H
C41952 | 2018-01-30 | 3 | A |  | 11 | A | AE1045M6 | 탄소강 | SM45C | BM#2 | 1562 | 39 | 1646 | 1546 | 30 | 5900 |  | 2 | 0.5 | 14 |  | -2.18 | 1573 | 1623 | 1.07 | 0 |  | 21 | 67 | 49 | Y |  | 2018-01-30 17:34 | 79 | 1081 | 15 | 28 | 35 | 39 | 41 | 41 | 40 | 40 | 39 | 38 | 36 | 35 | 32 | 32 | 36 | 41 | 32 | 0 | -0.22 | Y | 40 | Y | -0.6 |  |  |  | 0.62 |  |  |  |  | N | N | Y | 190 | 0.47 | 61 | 94731 | 95540 | 680 | 15200 | 2 | 1 |  | 2018-01-30 17:54 | 1573 | 98 |  | 23 |  | *진공기준 미달 수소측정 | [14 empty] | 98.52 | 100 | 0 | 0 | 0 |  | 650 | 600 | 해제 | 해제 | 0 | 0 | 0 |  | 650 | 600 | 해제 | 해제 | 해제 | 미정 | 미정 | 미정 | 미정 |  | 미정 | RB200.00 | C
B43395 | 2018-01-30 | 2 | A |  | 5 | A | SCR420HB | 소입성보증강 | C2 | BM#1 | 1625 | 43 | 1635 | 1594 | 38 | 7600 |  | 1 | 0.47 | 18 |  | -2.36 | 1570 | 1648 | 0 | 21.36 | 0 | 2 | 65 | 91 | Y |  | 2018-01-30 18:02 | 62 | 1118 | 20 | 24 | 26 | 27 | 27 | 27 | 26 | 25 | 24 | 23 | 22 | 22 |  | 22 | 24 | 27 | 22 | 27 | -0.13 | Y | 39.98 | Y | 0 | [8 empty] | N | N | N | 110 | 0.5 | 59 | 101508 | 98100 | 4950 | 15770 | 12 | 1 |  | 2018-01-30 18:02 | 1571 | 125 |  | 14 |  | *STR#1 Edge Heater 코일부 교체로 적용不 *전공정 지연으로 감속주입 *진공시간 미달로 이상재 등록 | [14 empty] | 98.55 | 100 | 0 | 0 | 0 |  | 450 |  | 해제 | 선택 | 0 | 0 | 0 |  | 450 |  | 선택 | 선택 | 해제 | 미정 | 선택 | 미정 | 미정 |  | 미정 | BT180180 | H
A43408 | 2018-01-30 | 1 | A | TUNDISH교체전 | 12 | A | AE1045M6 | 탄소강 | SM45C | BM#2 | 1605 | 42 | 1619 | 1564 | 33 | 5500 |  | 3 | 0.35 | 19 |  | -1.89 | 1565 | 1609 | 15.83 | 0 |  | 16 | 6 | 59 | Y |  | 2018-01-30 18:32 | 71 | 1109 | 31 | 30 | 31 | 32 | 32 | 32 | 32 | 31 | 31 | 30 | 30 | 29 | 28 | 28 | 31 | 32 | 28 | 32 | -0.09 | Y | 45 | Y | -0.2 | [8 empty] | N | N | N | 180 | 0.47 | 63 | 83327 | 98260 | 1090 | 2000 | 2 | 1 |  | 2018-01-30 18:45 | 1565 | 128 |  | 30 |  | *준빅사이즈 후속 HEAT | D83259D96226418EB99CE1F489B0E58B | 6D467E2E9FE440ADBFD9B112B1A2FA78 | D8220FCBDEDA4E5C904AE906624FF56D | [11 empty] | 83.87 | 100 | 0 | 2873 | 0 |  | 650 | 400 | 해제 | 해제 | 0 | 2544 | 0 |  | 650 | 400 | 해제 | 해제 | 해제 | 미정 | 미정 | 미정 | 미정 |  | 미정 | RB190.00 | C
B43396 | 2018-01-30 | 2 | A |  | 6 | A | SCR420HB | 소입성보증강 | C2 | BM#1 | 1603 | 40 | 1657 | 1586 | 34 | 6900 |  | 1 | 0.41 | 19 |  | -2.25 | 1573 | 1636 | 0 | 9.11 | 0 | 12 | 60 | 85 | Y |  | 2018-01-30 18:53 | 65 | 1132 | 18 | 23 | 26 | 27 | 28 | 26 | 26 | 26 | 26 | 24 | 22 | 21 |  | 21 | 24 | 28 | 21 | 26 | -0.2 | Y | 34.97 | Y | -0.2 | [8 empty] | N | N | N | 100 | 0.5 | 58 | 101508 | 96710 | 5040 | 16150 | 12 | 1 |  | 2018-01-30 18:56 | 1573 | 124 |  | 25 |  | *STR#1 Edge Heater 코일부 교체로 적용不 *전공정 지연으로 감속주입 | [14 empty] | 97.6 | 100 | 0 | 0 | 0 |  | 450 |  | 해제 | 선택 | 0 | 0 | 0 |  | 450 |  | 선택 | 선택 | 해제 | 미정 | 선택 | 미정 | 미정 |  | 미정 | BT180180 | H
B43397 | 2018-01-30 | 2 | A |  | 7 | A | SCR420HB | 소입성보증강 | C2 | BM#1 | 1599 | 42 | 1654 | 1585 | 33 | 6700 |  | 1 | 0.43 | 18 |  | -2.54 | 1571 | 1645 | 0 | 9.68 | 0 | 29 | 51 | 81 | Y |  | 2018-01-30 20:04 | 63 | 1152 | 18 | 27 | 34 | 35 | 36 | 36 | 35 | 34 | 33 | 31 | 29 | 27 |  | 27 | 32 | 36 | 27 | 0 | -0.26 | Y | 34.98 | Y | -0.4 | [8 empty] | N | N | N | 150 | 0.5 | 56 | 101508 | 93020 | 5030 | 15530 | 12 | 1 |  | 2018-01-30 20:06 | 1571 | 113 |  | 16 |  | *STR#1 Edge Heater 코일부 교체로 적용不 *전공정 지연으로 감속주입 | [14 empty] | 102.02 | 100 | 0 | 0 | 0 |  | 450 |  | 해제 | 선택 | 0 | 0 | 0 |  | 450 |  | 선택 | 선택 | 해제 | 미정 | 선택 | 미정 | 미정 |  | 미정 | BT180180 | H
A43409 | 2018-01-30 | 1 | A | TUNDISH교체 | 1 | A | AE1043M | 탄소강 | D1 | BM#2 | 1573 | 44 | 1637 | 1530 | 40 | 7200 |  | 3 | 0.33 | 22 |  | 60.42 | 1580 | 0 | 3.46 | 18.58 |  | 31 | 46 | 57 | Y |  | 2018-01-30 19:49 | 89 | 1115 | 11 | 35 | 34 | 30 | 28 | 27 | 34 | 38 | 39 | 40 | 41 | 41 | 41 | 40 | 37 | 41 | 40 | 41 | -0.05 |  | 20 | Y | -0.2 |  | 2.6 | 2.43 | 1.34 |  |  |  |  | N | N | N | 150 | 0.47 | 64 | 99000 | 104460 | 1300 | 16000 | 17 | 2 |  | 2018-01-30 19:55 | 1580 | 158 |  | 46 |  | *턴디쉬 플럭스 120KG/15KG *슬리브 롱노즐 사용 *첫 HEAT 수소기준초과(10분) 이상재 등록 | [14 empty] | 94.92 | 100 | 700 | 0 | 0 |  | 650 | 400 | 해제 | 해제 | 700 | 0 | 0 |  | 650 | 400 | 해제 | 해제 | 해제 | 미정 | 미정 | 미정 | 미정 |  | 미정 | RB100.00 | C
B43398 | 2018-01-30 | 2 | B |  | 8 | A | SCR420HB | 소입성보증강 | C2 | BM#1 | 1597 | 46 | 1635 | 1565 | 38 | 7500 |  | 1 | 0.43 | 18 |  | -1.9 | 1575 | 1630 | 3.27 | 4.81 | 0 | 28 | 42 | 52 | Y |  | 2018-01-30 21:05 | 67 | 1138 | 24 | 32 | 37 | 39 | 38 | 38 | 37 | 35 | 34 | 32 | 31 | 28 | 27 | 22 | 33 | 39 | 22 | 0 | -0.31 | Y | 55 | Y | -0.8 | [8 empty] | N | N | N | 140 | 0.46 | 70 | 84590 | 102750 | 5110 | 15700 | 12 | 1 |  | 2018-01-30 21:07 | 1583 | 112 |  | 14 |  | *STR#1 Edge Heater 코일부 교체로 적용不 *전공정 지연으로 감속주입 *20%이상감속 ID:103~105.203~205 | [14 empty] | 78.32 | 100 | 0 | 0 | 0 |  | 450 |  | 해제 | 선택 | 0 | 0 | 0 |  | 450 |  | 선택 | 선택 | 해제 | 미정 | 선택 | 미정 | 미정 |  | 미정 | BT180180 | H
A43410 | 2018-01-30 | 1 | B |  | 2 | A | AE1043M | 탄소강 | D1 | BM#2 | 9999 | 61 | 1618 | 1640 | 19 | 3000 |  | 3 | 0.33 | 19 |  | -2.27 | 1562 | 1614 | 0 | 12.57 |  | 22 | 30 | 47 | Y |  | 2018-01-30 20:47 | 71 | 1129 | 38 | 35 | 35 | 34 | 33 | 32 | 32 | 30 | 30 | 29 | 29 | 27 | 26 | 25 | 31 | 35 | 25 | 0 | -0.19 |  | 53.33 | Y | -0.2 | [8 empty] | N | N | N | 180 | 0.5 | 64 | 98664 | 105140 | 130 | 15400 | 17 | 2 | 20 | 2018-01-30 21:02 | 1562 | 166 |  | 54 | [16 empty] | 94.1 | 100 | 0 | 0 | 0 |  | 650 | 400 | 해제 | 해제 | 0 | 0 | 0 |  | 650 | 400 | 해제 | 해제 | 해제 | 미정 | 미정 | 미정 | 미정 |  | 미정 | BT180180 | C
B43399 | 2018-01-30 | 2 | B | 연주종료 | 9 | A | SCR420HB | 소입성보증강 | C2 | BM#1 | 1577 | 40 | 1655 | 1587 | 32 | 9100 |  | 1 | 0.42 | 19 |  | -2.02 | 1572 | 1631 | 0 | 8.19 | 0 | 2 | 66 | 55 | Y |  | 2018-01-30 22:06 | 64 | 1135 | 22 | 27 | 32 | 33 | 35 | 34 | 33 | 35 | 34 | 32 | 30 | 30 | 29 | 28 | 31 | 35 | 28 | 0 | -0.16 | Y | 45 | Y | -0.2 | [8 empty] | N | N | N | 130 | 0.5 | 67 | 108654 | 105190 | 60 | 2500 | 12 | 1 |  | 2018-01-30 22:14 | 1572 | 123 |  | 24 |  | *STR#1 Edge Heater 코일부 교체로 적용不 *전공정 지연으로 감속주입 *20%이상감속 ID:101~103.201~203 *전공정요청 L/D잔강이월 미실시 *성분 OVER 연주종료 |  | 49AD40C77B5B40359FC200A41BA257A4 | EBEFAA4A497B4FF78726A49BA9571EDF | BE5619B553AE484F97C8BFF2B0350B11 |  | 28DC99CC0571496E9BFA74D6407BAC7F |  |  |  | E44B4BFF33344B20B350940D6E990853 |  |  |  |  | 103.23 | 100 | 0 | 3000 | 0 |  | 450 |  | 해제 | 선택 | 0 | 3000 | 0 |  | 450 |  | 선택 | 선택 | 해제 | 미정 | 선택 | 미정 | 미정 |  | 미정 | BT180180 | H
A43411 | 2018-01-30 | 1 | B |  | 3 | A | AE1043M | 탄소강 | D1 | BM#2 | 1560 | 41 | 1599 | 1518 | 38 | 6900 |  | 3 | 0.33 | 18 |  | 0 | 1561 | 1601 | 0 | 11.5 |  | 11 | 17 | 56 | Y |  | 2018-01-30 22:12 | 70 | 1130 | 22 | 25 | 27 | 28 | 28 | 28 | 28 | 26 | 26 | 25 | 23 | 21 |  | 21 | 26 | 28 | 21 | 28 | -0.18 | Y | 39.98 | Y | -0.4 | [8 empty] | N | N | N | 170 | 0.51 | 59 | 98664 | 100500 | 470 | 15000 | 17 | 2 | 30 | 2018-01-30 22:15 | 1561 | 146 |  | 37 | [16 empty] | 97.78 | 100 | 0 | 0 | 0 |  | 650 | 400 | 해제 | 해제 | 0 | 0 | 0 |  | 650 | 400 | 해제 | 해제 | 해제 | 미정 | 미정 | 미정 | 미정 |  | 미정 | RB100.00 | C
A43412 | 2018-01-30 | 1 | B |  | 4 | A | AE1043M | 탄소강 | D1 | BM#2 | 1590 | 42 | 1612 | 1548 | 32 | 5400 |  | 3 | 0.32 | 16 |  | -1.69 | 1568 | 1601 | 0 | 10.97 |  | 16 | 7 | 59 | Y |  | 2018-01-30 22:51 | 77 | 1144 | 16 | 21 | 25 | 27 | 28 | 29 | 28 | 28 | 28 | 27 | 26 | 24 | 24 | 24 | 25 | 29 | 24 | 28 | -0.15 | Y | 32.68 | Y | 0 | [8 empty] | N | N | N | 160 | 0.51 | 61 | 98664 | 103530 | 60 | 14400 | 17 | 2 | 35 | 2018-01-30 23:16 | 1568 | 148 |  | 60 | [16 empty] | 96.07 | 100 | 0 | 0 | 0 |  | 650 | 400 | 해제 | 해제 | 0 | 0 | 0 |  | 650 | 400 | 해제 | 해제 | 해제 | 미정 | 미정 | 미정 | 미정 |  | 미정 | RB100.00 | C
A43413 | 2018-01-30 | 1 | B |  | 5 | A | AE1043M | 탄소강 | D1 | BM#2 | 1634 | 47 | 1632 | 1578 | 28 | 4500 |  | 3 | 0.32 | 18 |  | -1.69 | 1564 | 1601 | 0 | 4.78 |  | 29 | 52 | 49 | Y |  | 2018-01-31 00:12 | 73 | 1131 | 19 | 26 | 29 | 31 | 32 | 33 | 33 | 33 | 33 | 32 | 31 | 30 | 30 | 30 | 30 | 33 | 30 | 33 | -0.09 | Y | 31.42 | Y | 0 | [8 empty] | N | N | N | 150 | 0.5 | 59 | 98664 | 97970 | 1630 | 14800 | 17 | 2 | 50 | 2018-01-31 00:36 | 1564 | 156 |  | 44 | [16 empty] | 99.11 | 100 | 0 | 0 | 0 |  | 650 | 400 | 해제 | 해제 | 0 | 0 | 0 |  | 650 | 400 | 해제 | 해제 | 해제 | 미정 | 미정 | 미정 | 미정 |  | 미정 | RB100.00 | C
A43414 | 2018-01-30 | 1 | B |  | 6 | A | AE1043M | 탄소강 | D1 | BM#2 | 1621 | 40 | 1608 | 1558 | 26 | 4700 |  | 3 | 0.32 | 16 |  | -2.09 | 1561 | 1603 | 0 | 11.59 |  | 22 | 31 | 43 | Y |  | 2018-01-31 01:05 | 70 | 1075 | 25 | 28 | 29 | 30 | 31 | 31 | 31 | 31 | 30 | 30 | 29 | 28 | 27 | 27 | 29 | 31 | 27 | 31 | -0.1 | Y | 40.02 | Y | -0.2 | [8 empty] | N | N | N | 190 | 0.5 | 61 | 98664 | 101500 | 100 | 14600 | 17 | 2 | 30 | 2018-01-31 01:28 | 1561 | 141 |  | 53 | 21 | [15 empty] | 97.25 | 100 | 0 | 0 | 0 |  | 650 | 400 | 해제 | 해제 | 0 | 0 | 0 |  | 650 | 400 | 해제 | 해제 | 해제 | 미정 | 미정 | 미정 | 미정 |  | 미정 | RB100.00 | C
A43415 | 2018-01-30 | 1 | B |  | 7 | A | AE1043M | 탄소강 | D1 | BM#2 | 1636 | 40 | 1602 | 1574 | 24 | 4100 |  | 3 | 0.33 | 15 |  | -1.62 | 1560 | 1591 | 0 | 11.14 |  | 11 | 18 | 28 | Y |  | 2018-01-31 02:09 | 69 | 1095 | 22 | 24 | 24 | 25 | 26 | 25 | 25 | 25 | 24 | 23 | 22 | 21 |  | 21 | 24 | 26 | 21 | 25 | -0.14 | Y | 35 | Y | -0.2 | [8 empty] | N | N | N | 180 | 0.51 | 58 | 106886 | 99590 | 20 | 15000 | 17 | 2 | 10 | 2018-01-31 02:31 | 1560 | 145 |  | 54 | [16 empty] | 108.02 | 100 | 0 | 0 | 0 |  | 650 | 400 | 해제 | 해제 | 0 | 0 | 0 |  | 650 | 400 | 해제 | 해제 | 해제 | 미정 | 미정 | 미정 | 미정 |  | 미정 | RB085.00 | C
A43416 | 2018-01-30 | 1 | B | TUNDISH교체전 | 8 | B | AE1043M | 탄소강 | D1 | BM#2 | 1602 | 40 | 1614 | 1539 | 30 | 5400 |  | 3 | 0.33 | 15 |  | -1.52 | 1564 | 1593 | 0 | 10.1 |  | 16 | 8 | 38 | Y |  | 2018-01-31 03:06 | 73 | 1080 | 17 | 23 | 25 | 27 | 28 | 27 | 28 | 27 | 27 | 26 | 26 | 25 |  | 25 | 25 | 28 | 25 | 27 | -0.09 | Y | 34.98 | Y | -0.2 | [8 empty] | N | N | N | 170 | 0.51 | 60 | 103823 | 102240 | 110 | 2000 | 17 | 2 | 30 | 2018-01-31 03:29 | 1564 | 148 |  | 59 |  |  | 048B54451D1A42E7BC156604A0490DBB | 1EAD209E6167409C89856A0AEE28B651 | BF2E7917E65D4C96846EAB3EEEF5C352 | [11 empty] | 101.44 | 100 | 0 | 2880 | 0 |  | 650 | 400 | 해제 | 해제 | 0 | 2780 | 0 |  | 650 | 400 | 해제 | 해제 | 해제 | 미정 | 미정 | 미정 | 미정 |  | 미정 | BT180180 | C
A43417 | 2018-01-30 | 1 | B | 연주시작 | 1 | A | STB2 | 베어링강 | STB (SF) | BM#1 | 1580 | 52 | 1589 | 1530 | 45 | 7700 |  | 3 | 0.33 | 28 |  | -1.18 | 1547 | 1585 | 15.84 | 0 |  | 29 | 53 | 23 | Y |  | 2018-01-31 04:25 | 91 | 1090 | 40 | 45 | 48 | 51 | 53 | 54 | 54 | 54 | 54 | 55 | 55 | 54 |  | 54 | 52 | 55 | 54 | 54 | -0.1 |  | 9.97 | Y | -0.2 |  | 1.89 | 1.89 | [5 empty] | N | N | M | 230 | 0.44 | 65 | 97392 | 99620 | 7090 | 13800 | 8 | 2 |  | 2018-01-31 04:22 | 1547 | 114 |  | 3 |  | *T/Dflux 유15kg 용275kg *STR#1 LOOP6번 표면과냉 되어 비수량 줄임 | [14 empty] | 91.32 | 100 | 1500 | 0 | 0 |  | 650 |  | 해제 | 해제 | 1500 | 0 | 0 |  | 650 |  | 해제 | 해제 | 선택 | 미정 | 미정 | 선택 | 미정 |  | 미정 | BT180180 | H
B43403 | 2018-01-30 | 2 | D | TUNDISH교체 | 1 | A | KBMA75S | 합금강 | D1 | BM#2 | 1609 | 49 | 1665 | 1575 | 40 | 7700 |  | 1 | 0.46 | 18 |  | 0 | 1586 | 1644 | 0 | 4.19 | 0 | 12 | 62 | -34 | Y |  | 2018-01-31 04:59 | 91 | 1078 | 31 | 31 | 30 | 28 | 27 | 26 | 25 | 29 | 33 | 35 | 36 | 37 | 37 | 37 | 33 | 37 | 37 | 37 | 0 |  | 15 | Y | 0 |  | 2.03 | 2.03 | [5 empty] | N | N | N | 150 | 0.48 | 59 | 84590 | 98720 | 100 | 16800 | 7 | 1 | 10 | 2018-01-31 04:56 | 1586 | 138 |  | 34 |  | * T/D 용강량 실측:1130mm / 17.5TON TARE값 수정 함. * T/D FLUX 용탕부: 120 KG / 유탕부: 15KG 투입 * 슬리브 롱노즐( Y자형 ) 사용 | [14 empty] | 86.01 | 100 | 710 | 0 | 0 |  | 650 | 400 | 선택 | 선택 | 780 | 0 | 0 |  | 650 | 400 | 선택 | 선택 | 해제 | 미정 | 미정 | 미정 | 미정 |  | 미정 | BT180180 | C
A43418 | 2018-01-30 | 1 | D |  | 2 | A | STB2 | 베어링강 | STB (SF) | BM#1 | 1579 | 40 | 1570 | 1539 | 31 | 5200 |  | 3 | 0.33 | 28 |  | -1.01 | 1524 | 1556 | 15.7 | 0 |  | 22 | 32 | 26 | Y |  | 2018-01-31 05:16 | 68 | 1095 | 50 | 48 | 45 | 43 | 43 | 43 | 41 | 39 | 38 | 38 | 38 | 38 | 38 | 38 | 42 | 45 | 38 | 43 | -0.14 |  | 50 | Y | 0 |  |  |  | 1.52 |  |  |  |  | N | N | Y | 220 | 0.48 | 60 | 91745 | 93320 | 7120 | 16900 | 8 | 2 |  | 2018-01-31 05:25 | 1524 | 109 |  | 19 |  | *STR#1 LOOP6번 표면과냉 되어 비수량 줄임 | [14 empty] | 90.93 | 100 | 0 | 0 | 0 |  | 650 |  | 해제 | 해제 | 0 | 0 | 0 |  | 650 |  | 해제 | 해제 | 선택 | 미정 | 미정 | 선택 | 미정 |  | 미정 | RB110.00 | H
B43404 | 2018-01-30 | 2 | D |  | 2 | A | KBMA75S | 합금강 | D1 | BM#2 | 1568 | 44 | 1656 | 1585 | 31 | 6100 |  | 1 | 0.47 | 18 |  | -2.42 | 1555 | 1630 | 0 | 14.48 | 0 | 31 | 48 | 99 | Y |  | 2018-01-31 06:10 | 60 | 1085 | 35 | 33 | 33 | 32 | 31 | 30 | 30 | 29 | 28 | 27 | 26 | 25 | 23 | 23 | 30 | 33 | 23 | 0 | -0.2 |  | 50.03 | Y | -0.4 | [8 empty] | N | N | N | 140 | 0.5 | 60 | 98605 | 99270 | 130 | 14900 | 7 | 1 | 20 | 2018-01-31 06:23 | 1555 | 128 |  | 24 | 16 | [15 empty] | 99.6 | 100 | 0 | 0 | 0 |  | 650 | 400 | 선택 | 선택 | 0 | 0 | 0 |  | 650 | 400 | 선택 | 선택 | 해제 | 미정 | 미정 | 미정 | 미정 |  | 미정 | RB160.00 | C
A43419 | 2018-01-30 | 1 | D |  | 3 | A | STB2 | 베어링강 | STB (SF) | BM#1 | 1577 | 41 | 1560 | 1530 | 33 | 5400 |  | 3 | 0.33 | 28 |  | -1.4 | 1514 | 1560 | 16.65 | 0 |  | 28 | 44 | 44 | Y |  | 2018-01-31 06:15 | 58 | 1080 | 38 | 37 | 34 | 33 | 32 | 32 | 30 | 30 | 29 | 28 | 28 | 28 | 28 | 28 | 31 | 34 | 28 | 28 | -0.12 |  | 50.02 | Y | 0 |  |  |  | 1.2 |  |  |  |  | N | N | Y | 210 | 0.48 | 65 | 94188 | 99770 | 7090 | 15700 | 8 | 2 |  | 2018-01-31 06:25 | 1514 | 112 |  | 21 |  | *STR#1 LOOP6번 표면과냉 되어 비수량 줄임 | [14 empty] | 87.7 | 100 | 0 | 0 | 0 |  | 650 |  | 해제 | 해제 | 0 | 0 | 0 |  | 650 |  | 해제 | 해제 | 선택 | 미정 | 미정 | 선택 | 미정 |  | 미정 | RB110.00 | H
B43405 | 2018-01-30 | 2 | D |  | 3 | A | KBMA75S | 합금강 | D1 | BM#2 | 1583 | 39 | 1635 | 1567 | 31 | 6000 |  | 1 | 0.45 | 18 |  | -2.39 | 1559 | 1616 | 0 | 4.98 | 0 | 2 | 68 | 36 | Y |  | 2018-01-31 06:56 | 64 | 1086 | 20 | 22 | 23 | 24 | 25 | 25 | 25 | 24 | 23 | 22 | 21 | 20 |  | 20 | 23 | 25 | 20 | 25 | -0.14 | Y | 34.98 | Y | -0.2 | [8 empty] | N | N | N | 130 | 0.51 | 58 | 101744 | 99060 | 100 | 15000 | 7 | 1 | 30 | 2018-01-31 07:03 | 1559 | 132 |  | 41 | [16 empty] | 102.77 | 100 | 0 | 0 | 0 |  | 650 | 400 | 선택 | 선택 | 0 | 0 | 0 |  | 650 | 400 | 선택 | 선택 | 해제 | 미정 | 미정 | 미정 | 미정 |  | 미정 | BT180180 | C
A43420 | 2018-01-30 | 1 | D |  | 4 | A | STB2 | 베어링강 | STB (SF) | BM#1 | 1614 | 48 | 1558 | 1538 | 43 | 5100 |  | 3 | 0.33 | 29 |  | -1.3 | 1516 | 1558 | 16.38 | 0 |  | 11 | 19 | 89 | Y |  | 2018-01-31 07:16 | 60 | 1083 | 28 | 31 | 34 | 33 | 34 | 34 | 34 | 34 | 32 | 32 | 31 | 31 | 30 | 30 | 32 | 34 | 30 | 34 | -0.07 | Y | 60.03 | Y | 0 |  |  |  | 1.19 |  |  |  |  | N | N | Y | 200 | 0.48 | 73 | 118426 | 108910 | 7070 | 15700 | 8 | 2 |  | 2018-01-31 07:25 | 1516 | 121 |  | 27 |  | *STR#1 LOOP6번 표면과냉 되어 비수량 줄임 | [14 empty] | 101.57 | 100 | 0 | 0 | 0 |  | 650 |  | 해제 | 해제 | 0 | 0 | 0 |  | 650 |  | 해제 | 해제 | 선택 | 미정 | 미정 | 선택 | 미정 |  | 미정 | BT180180 | H
B43406 | 2018-01-31 | 2 | D |  | 4 | A | KBMA75S | 합금강 | D1 | BM#2 | 1604 | 46 | 1654 | 1555 | 36 | 6400 |  | 1 | 0.45 | 19 |  | -2.51 | 1566 | 1640 | 0 | 4.22 | 0 | 16 | 9 | 64 | Y |  | 2018-01-31 08:05 | 71 | 1087 | 15 | 24 | 30 | 32 | 33 | 33 | 32 | 32 | 31 | 29 | 28 |  |  | 28 | 29 | 33 | 28 | 32 | -0.17 | Y | 30.02 | Y | -0.2 | [8 empty] | N | N | N | 120 | 0.5 | 51 | 98258 | 84880 | 1200 | 14300 | 7 | 1 | 40 | 2018-01-31 08:08 | 1566 | 133 |  | 34 | [16 empty] | 116.97 | 100 | 0 | 0 | 0 |  | 650 | 400 | 선택 | 선택 | 0 | 0 | 0 |  | 650 | 400 | 선택 | 선택 | 해제 | 미정 | 미정 | 미정 | 미정 |  | 미정 | BT180180 | C
A43421 | 2018-01-31 | 1 | D |  | 5 | A | STB2 | 베어링강 | STB (SF) | BM#1 | 9999 | 47 | 1552 | 1530 | 40 | 5800 |  | 3 | 0.33 | 28 |  | -1.21 | 1513 | 1552 | 16.36 | 0 |  | 29 | 54 | 57 | Y |  | 2018-01-31 08:19 | 57 | 1087 | 29 | 27 | 27 | 27 | 27 | 27 | 26 | 25 | 25 | 25 | 25 | 24 | 24 | 24 | 26 | 27 | 24 | 27 | -0.05 | Y | 50 | Y | 0 |  |  |  | 1.27 |  |  |  |  | N | N | Y | 190 | 0.48 | 65 | 101508 | 102150 | 7060 | 16400 | 8 | 2 |  | 2018-01-31 08:30 | 1513 | 121 |  | 37 | 14 | *STR#1 LOOP6번 표면과냉 되어 비수량 줄임 | [14 empty] | 92.45 | 100 | 0 | 0 | 0 |  | 650 |  | 해제 | 해제 | 0 | 0 | 0 |  | 650 |  | 해제 | 해제 | 선택 | 미정 | 미정 | 선택 | 미정 |  | 미정 | BT180180 | H
B43407 | 2018-01-31 | 2 | D |  | 5 | A | KBMA75S | 합금강 | D1 | BM#2 | 1630 | 42 | 1636 | 1586 | 32 | 6400 |  | 1 | 0.45 | 19 |  | -1.96 | 1568 | 1623 | 0 | 2.64 | 0 | 12 | 63 | 41 | Y |  | 2018-01-31 09:12 | 73 | 1086 | 25 | 35 | 34 | 36 | 37 | 37 | 35 | 34 | 34 | 33 | 32 | 31 | 29 | 27 | 33 | 37 | 27 | 34 | -0.22 | Y | 45 | Y | -0.4 | [8 empty] | N | N | N | 110 | 0.5 | 66 | 101508 | 108310 | 1740 | 15500 | 2 | 1 | 10 | 2018-01-31 09:23 | 1568 | 114 |  | 21 | [16 empty] | 92.28 | 100 | 0 | 0 | 0 |  | 650 | 400 | 선택 | 선택 | 0 | 0 | 0 |  | 650 | 400 | 선택 | 선택 | 해제 | 미정 | 미정 | 미정 | 미정 |  | 미정 | BT180180 | H
A43422 | 2018-01-31 | 1 | D |  | 6 | A | STB2 | 베어링강 | STB (SF) | BM#1 | 1608 | 42 | 1555 | 1537 | 31 | 5000 |  | 3 | 0.33 | 28 |  | -0.65 | 1534 | 1555 | 15.53 | 0 |  | 22 | 33 | 62 | Y |  | 2018-01-31 09:26 | 78 | 1087 | 23 | 23 | 26 | 27 | 28 | 28 | 28 | 28 | 27 | 27 | 26 | 26 | 26 | 25 | 26 | 28 | 25 | 28 | -0.06 | Y | 49.98 | Y | 0 |  |  |  | 1.42 |  |  |  |  | N | N | Y | 180 | 0.48 | 70 | 101508 | 105230 | 7010 | 15300 | 8 | 2 |  | 2018-01-31 09:37 | 1534 | 124 |  | 36 |  | *STR#1 LOOP6번 표면과냉 되어 비수량 줄임 *래들미개공으로 강제개공실시 이상공정등록 ID 106.206 | [14 empty] | 89.91 | 100 | 0 | 0 | 0 |  | 650 |  | 해제 | 해제 | 0 | 0 | 0 |  | 650 |  | 해제 | 해제 | 선택 | 미정 | 미정 | 선택 | 미정 |  | 미정 | BT180180 | H
B43408 | 2018-01-31 | 2 | D |  | 6 | A | KBMA75S | 합금강 | D1 | BM#2 | 1564 | 45 | 1637 | 1534 | 35 | 7100 |  | 1 | 0.46 | 15 |  | -1.96 | 1560 | 1602 | 0 | 2.81 | 0 | 31 | 49 | 40 | Y |  | 2018-01-31 10:26 | 65 | 1089 | 23 | 29 | -613 | -343 | 30 | 29 | 29 | 28 | 27 | 26 | 25 | 24 | 22 | 22 | 0 | 30 | 22 | 29 | -0.22 |  | 37.15 | Y | -0.41 | [8 empty] | N | N | N | 100 | 0.51 | 58 | 93049 | 99120 | 980 | 15200 | 7 | 1 | 20 | 2018-01-31 10:28 | 1560 | 125 |  | 16 | [16 empty] | 93.05 | 100 | 0 | 0 | 0 |  | 650 | 400 | 선택 | 선택 | 0 | 0 | 0 |  | 650 | 400 | 선택 | 선택 | 해제 | 미정 | 미정 | 미정 | 미정 |  | 미정 | BT180180 | C
A43423 | 2018-01-31 | 1 | D |  | 7 | A | STB2 | 베어링강 | STB (SF) | BM#1 | 1621 | 48 | 1547 | 1553 | 46 | 4800 |  | 3 | 0.33 | 28 |  | -1.15 | 1510 | 1547 | 19.34 | 0 |  | 28 | 45 | 67 | N | 1 | 2018-01-31 10:50 | 54 | 1087 | 22 | 25 | 27 | 28 | 29 | 28 | 29 | 28 | 27 | 27 | 26 | 25 | 25 | 25 | 27 | 29 | 25 | 28 | -0.1 | Y | 40 | Y | 0 |  |  |  | 1.32 |  |  |  |  | N | N | Y | 230 | 0.48 | 63 | 101508 | 97770 | 7100 | 15200 | 8 | 2 |  | 2018-01-31 10:57 | 1510 | 119 |  | 25 | 18 | *STR#1 LOOP6번 표면과냉 되어 비수량 줄임 *래들미개공으로 강제개공실시 이상공정등록 ID 101.201 | [14 empty] | 96.31 | 100 | 0 | 0 | 0 |  | 650 |  | 해제 | 해제 | 0 | 0 | 0 |  | 650 |  | 해제 | 해제 | 선택 | 미정 | 미정 | 선택 | 미정 |  | 미정 | BT180180 | H
B43409 | 2018-01-31 | 2 | D |  | 7 | A | KBMA75S | 합금강 | D1 | BM#2 | 1590 | 45 | 1636 | 1535 | 37 | 7300 |  | 1 | 0.46 | 18 |  | -1.91 | 1565 | 1623 | 0 | 2.88 | 0 | 2 | 69 | 61 | Y |  | 2018-01-31 11:23 | 70 | 1087 | 18 | 28 | 34 | 36 | 37 | 37 | 37 | 36 | 35 | 34 | 33 | 31 |  | 31 | 33 | 37 | 31 | 37 | -0.17 | Y | 34.98 | Y | -0.4 | [8 empty] | N | N | N | 150 | 0.49 | 59 | 93049 | 96940 | 3130 | 15900 | 7 | 1 | 40 | 2018-01-31 11:30 | 1565 | 116 |  | 21 | [16 empty] | 93.05 | 100 | 0 | 0 | 0 |  | 650 | 400 | 선택 | 선택 | 0 | 0 | 0 |  | 650 | 400 | 선택 | 선택 | 해제 | 미정 | 미정 | 미정 | 미정 |  | 미정 | BT180180 | C
A43424 | 2018-01-31 | 1 | D |  | 8 | A | STB2 | 베어링강 | STB (SF) | BM#1 | 1591 | 39 | 1560 | 1534 | 34 | 5100 |  | 3 | 0.33 | 28 |  | -1.25 | 1520 | 1560 | 20.78 | 0 |  | 16 | 10 | 40 | Y |  | 2018-01-31 11:49 | 64 | 1086 | 25 | 26 | 30 | 33 | 35 | 35 | 35 | 35 | 34 | 34 | 33 | 32 | 32 | 31 | 32 | 35 | 31 | 35 | -0.09 | Y | 45.02 | Y | -0.2 |  |  |  | 1.63 |  |  |  |  | N | N | Y | 220 | 0.48 | 66 | 101508 | 100370 | 7070 | 15800 | 8 | 2 |  | 2018-01-31 11:56 | 1520 | 111 |  | 29 | 13 | *STR#1 LOOP6번 표면과냉 되어 비수량 줄임 *롱노즐 7회 사용후 헤드부 지금융착으로 교체 | [14 empty] | 93.99 | 100 | 0 | 0 | 0 |  | 650 |  | 해제 | 해제 | 0 | 0 | 0 |  | 650 |  | 해제 | 해제 | 선택 | 미정 | 미정 | 선택 | 선택 | 7 | 미정 | BT180180 | H
B43410 | 2018-01-31 | 2 | D |  | 8 | A | KBMA75S | 합금강 | D1 | BM#2 | 1571 | 43 | 1617 | 1536 | 35 | 6800 |  | 1 | 0.46 | 18 |  | -1.88 | 1560 | 1616 | 0 | 3.54 | 0 | 29 | 55 | 36 | Y |  | 2018-01-31 12:21 | 65 | 1087 | 27 | 27 | 31 | 31 | 31 | 31 | 31 | 29 | 28 | 26 | 25 | 25 |  | 25 | 28 | 31 | 25 | 31 | -0.13 |  | 45.02 | Y | 0 | [8 empty] | N | N | N | 140 | 0.5 | 59 | 101508 | 97350 | 720 | 14100 | 7 | 1 | 10 | 2018-01-31 12:24 | 1560 | 119 |  | 24 | [16 empty] | 103.58 | 100 | 0 | 0 | 0 |  | 650 | 400 | 선택 | 선택 | 0 | 0 | 0 |  | 650 | 400 | 선택 | 선택 | 해제 | 미정 | 미정 | 미정 | 미정 |  | 미정 | BT180180 | C
A43425 | 2018-01-31 | 1 | A |  | 9 | A | STB2 | 베어링강 | STB (SF) | BM#1 | 1619 | 39 | 1563 | 1575 | 33 | 4900 |  | 3 | 0.33 | 28 |  | -1.43 | 1517 | 1563 | 19.69 | 0 |  | 11 | 20 | 130 | Y |  | 2018-01-31 12:47 | 61 | 1087 | 30 | 27 | 26 | 26 | 25 | 23 | 23 | 23 | 22 | 21 | 21 | 20 | 20 | 20 | 24 | 26 | 20 | 23 | -0.12 |  | 49.98 | Y | 0 |  |  |  | 1.65 |  |  |  |  | N | N | Y | 210 | 0.48 | 62 | 84590 | 98770 | 7130 | 16080 | 8 | 2 |  | 2018-01-31 12:55 | 1517 | 118 |  | 39 |  | *STR#1 LOOP6번 표면과냉 되어 비수량 줄임 | [14 empty] | 79.95 | 100 | 0 | 0 | 0 |  | 650 |  | 해제 | 해제 | 0 | 0 | 0 |  | 650 |  | 해제 | 해제 | 선택 | 미정 | 미정 | 선택 | 미정 |  | 미정 | BT180180 | H
B43411 | 2018-01-31 | 2 | A | TUNDISH교체전 | 9 | A | KBMA75S | 합금강 | D1 | BM#2 | 1577 | 40 | 1635 | 1537 | 33 | 6500 |  | 1 | 0.47 | 18 |  | -2.18 | 1559 | 1616 | 0 | 5.26 | 0 | 12 | 64 | 56 | Y |  | 2018-01-31 13:23 | 64 | 1084 | 17 | 23 | 27 | 30 | 28 | 27 | 26 | 26 | 24 | 23 | 21 |  |  | 21 | 25 | 30 | 21 | 0 | -0.26 |  | 35 | Y | -0.4 | [8 empty] | N | N | N | 130 | 0.51 | 54 | 92172 | 92310 | 3290 | 2000 | 7 | 1 |  | 2018-01-31 13:26 | 1559 | 113 |  | 24 |  |  | B8C21C8FC647457E8F67CB3A4200B1B6 | 62AFA7E12CE64E8392608DE4F1AE6C7C | BAA92374EDF446DEB070554FD6EDAAF2 | [11 empty] | 96.41 | 100 | 0 | 2500 | 0 |  | 650 | 400 | 선택 | 선택 | 0 | 2500 | 0 |  | 650 | 400 | 선택 | 선택 | 해제 | 미정 | 미정 | 미정 | 미정 |  | 미정 | BT180180 | C
A43426 | 2018-01-31 | 1 | A |  | 10 | A | STB2 | 베어링강 | STB (SF) | BM#1 | 1617 | 44 | 1559 | 1569 | 39 | 4500 |  | 3 | 0.32 | 29 |  | -0.9 | 1530 | 1559 | 16.59 | 0 |  | 22 | 34 | 53 | Y |  | 2018-01-31 13:52 | 74 | 1088 | 19 | 26 | 32 | 35 | 37 | 38 | 39 | 39 | 38 | 37 | 36 | 36 | 37 | 37 | 34 | 39 | 36 | 37 | 0 | Y | 25 | Y | 0.2 |  |  |  | 1.18 |  |  |  |  | N | Y | Y | 200 | 0.48 | 61 | 101508 | 96590 | 7100 | 15960 | 8 | 2 |  | 2018-01-31 14:12 | 1530 | 124 |  | 39 |  | *STR#1 LOOP6번 표면과냉 되어 비수량 줄임 *STR#2 W/R#8.#9.#10 강압하 Test *Sample채취 ID:201.203.205 각 500mm씩 | [14 empty] | 97.98 | 100 | 0 | 0 | 0 |  | 650 |  | 해제 | 해제 | 0 | 0 | 1500 |  | 650 |  | 해제 | 해제 | 선택 | 미정 | 미정 | 선택 | 미정 |  | 미정 | BT180180 | H
B43412 | 2018-01-31 | 2 | A | TUNDISH교체 | 1 | A | SM20C | 탄소강 | C2 | BM#2 | 1596 | 42 | 1674 | 1567 | 36 | 7300 |  | 1 | 0.49 | 20 |  | -2.51 | 1599 | 1674 | 6.85 | 0 | 0 | 31 | 50 | 65 | Y |  | 2018-01-31 14:42 | 85 | 1087 | 25 | 25 | 21 | 26 | 30 | 32 | 34 | 36 | 36 | 37 | 37 | 38 |  | 38 | 32 | 38 | 38 | 0 | 0 |  |  | Y | 0.2 |  | 2.2 | 2.14 | [5 empty] | N | N | N | 150 | 0.49 | 59 | 87104 | 98120 | 5190 | 15600 | 15 | 2 |  | 2018-01-31 14:40 | 1606 | 131 |  | 25 | [16 empty] | 84.08 | 100 | 700 | 0 | 0 |  | 410 | 300 | 선택 | 선택 | 700 | 0 | 0 |  | 410 | 300 | 선택 | 선택 | 해제 | 미정 | 미정 | 미정 | 미정 |  | 미정 | RB130.00 | C
A43427 | 2018-01-31 | 1 | A |  | 11 | A | STB2 | 베어링강 | STB (SF) | BM#1 | 1610 | 43 | 1579 | 1549 | 32 | 5200 |  | 3 | 0.33 | 28 |  | -1.15 | 1521 | 1558 | 19.28 | 0 |  | 28 | 46 | 54 | Y |  | 2018-01-31 15:07 | 65 | 1087 | 36 | 36 | 36 | 36 | 36 | 36 | 36 | 35 | 35 | 35 | 34 | 34 | 34 | 34 | 35 | 36 | 34 | 36 | -0.03 | Y | 50 | Y | 0 |  |  |  | 1.28 |  |  |  |  | N | N | Y | 190 | 0.48 | 62 | 84590 | 97500 | 7050 | 15300 | 8 | 2 |  | 2018-01-31 15:16 | 1521 | 114 |  | 26 | 12 | *STR#1 LOOP6번 표면과냉 되어 비수량 줄임 | [14 empty] | 80.95 | 100 | 0 | 0 | 0 |  | 650 |  | 해제 | 해제 | 0 | 0 | 0 |  | 650 |  | 해제 | 해제 | 선택 | 미정 | 미정 | 선택 | 미정 |  | 미정 | BT180180 | H
B43413 | 2018-01-31 | 2 | A |  | 2 | A | SM20C | 탄소강 | C2 | BM#2 | 1636 | 38 | 1665 | 1547 | 33 | 6200 |  | 1 | 0.43 | 20 |  | -2.41 | 1580 | 1650 | 4.16 | 0 | 0 | 2 | 70 | 59 | Y |  | 2018-01-31 15:33 | 66 | 1094 | 34 | 29 | 27 | 25 | 24 | 23 | 22 | 21 | 19 | 18 | 16 |  |  | 16 | 24 | 27 | 16 | 0 | -0.27 |  | 40 | Y | -0.4 | [8 empty] | N | N | N | 140 | 0.5 | 52 | 96744 | 87780 | 4250 | 15700 | 15 | 2 |  | 2018-01-31 16:04 | 1580 | 134 |  | 37 | [16 empty] | 105.16 | 100 | 0 | 0 | 0 |  | 410 | 300 | 선택 | 선택 | 0 | 0 | 0 |  | 410 | 300 | 선택 | 선택 | 해제 | 미정 | 미정 | 미정 | 미정 |  | 미정 | BT180180 | C
A43428 | 2018-01-31 | 1 | A |  | 12 | A | STB2 | 베어링강 | STB (SF) | BM#1 | 1606 | 42 | 1564 | 1559 | 34 | 5500 |  | 3 | 0.33 | 28 |  | -1.32 | 1522 | 1564 | 21.05 | 0 |  | 16 | 11 | 52 | Y |  | 2018-01-31 16:07 | 66 | 1128 | 33 | 33 | 33 | 34 | 34 | 34 | 34 | 33 | 33 | 32 | 32 | 31 | 30 | 30 | 33 | 34 | 30 | 34 | -0.08 | Y | 50.02 | Y | 0 |  |  |  | 1.19 |  |  |  |  | N | N | Y | 180 | 0.48 | 67 | 101508 | 103320 | 7050 | 15910 | 8 | 2 |  | 2018-01-31 16:13 | 1522 | 116 |  | 30 |  | *STR#1 LOOP6번 표면과냉 되어 비수량 줄임 | [14 empty] | 92.03 | 100 | 0 | 0 | 0 |  | 650 |  | 해제 | 해제 | 0 | 0 | 0 |  | 650 |  | 해제 | 해제 | 선택 | 미정 | 미정 | 선택 | 미정 |  | 미정 | BT180180 | H
B43414 | 2018-01-31 | 2 | A |  | 3 | A | SM20C | 탄소강 | C2 | BM#2 | 1572 | 37 | 1654 | 1544 | 33 | 6400 |  | 1 | 0.46 | 17 |  | -2.55 | 1573 | 1633 | 5.77 | 0 | 0 | 29 | 56 | 53 | Y |  | 2018-01-31 16:41 | 59 | 1139 | 11 | 15 | 19 | 20 | 20 | 21 | 19 | 18 | 17 | 17 | 16 | 13 |  | 13 | 17 | 21 | 13 | 0 | -0.27 | Y | 30 | Y | -0.6 | [8 empty] | N | N | N | 130 | 0.5 | 59 | 94256 | 97920 | 5150 | 14400 | 15 | 2 |  | 2018-01-31 17:00 | 1573 | 120 |  | 24 |  | *3HEAT 연속 L/D WEIGHT 편차 -5톤 발생 전공정 통보 | [14 empty] | 91.51 | 100 | 0 | 0 | 0 |  | 410 | 300 | 선택 | 선택 | 0 | 0 | 0 |  | 410 | 300 | 선택 | 선택 | 해제 | 미정 | 미정 | 미정 | 미정 |  | 미정 | RB130.00 | C
A43429 | 2018-01-31 | 1 | A |  | 13 | A | STB2 | 베어링강 | STB (SF) | BM#1 | 1597 | 41 | 1554 | 1538 | 37 | 6100 |  | 3 | 0.33 | 28 |  | -1.17 | 1523 | 1561 | 22.78 | 0 |  | 11 | 21 | 58 | Y |  | 2018-01-31 17:15 | 67 | 1134 | 28 | 29 | 31 | 31 | 31 | 30 | 30 | 29 | 28 | 28 | 27 | 27 | 27 | 27 | 29 | 31 | 27 | 31 | -0.08 |  | 50 | Y | 0 |  |  |  | 1.2 |  |  |  |  | N | N | Y | 230 | 0.48 | 64 | 101508 | 101420 | 7050 | 16370 | 8 | 2 |  | 2018-01-31 17:27 | 1523 | 119 |  | 32 |  | *STR#1 LOOP6번 표면과냉 되어 비수량 줄임 | [14 empty] | 93.64 | 100 | 0 | 0 | 0 |  | 650 |  | 해제 | 해제 | 0 | 0 | 0 |  | 650 |  | 해제 | 해제 | 선택 | 미정 | 미정 | 선택 | 미정 |  | 미정 | BT180180 | H
B43415 | 2018-01-31 | 2 | A |  | 4 | A | SM20C | 탄소강 | C2 | BM#2 | 1588 | 37 | 1645 | 1555 | 33 | 6600 |  | 1 | 0.44 | 16 |  | -2.35 | 1579 | 1631 | 5.5 | 0 | 0 | 12 | 65 | 79 | Y |  | 2018-01-31 17:33 | 65 | 1088 | 8 | 14 | 15 | 16 | 16 | 16 | 15 | 15 | 15 | 14 | 13 | 12 |  | 12 | 14 | 16 | 12 | 16 | -0.1 | Y | 39.98 | Y | -0.2 | [8 empty] | N | N | Y | 120 | 0.49 | 60 | 90222 | 96690 | 4410 | 17000 | 15 | 2 |  | 2018-01-31 17:51 | 1579 | 125 |  | 34 | [16 empty] | 89.33 | 100 | 0 | 0 | 0 |  | 490 | 300 | 선택 | 선택 | 0 | 0 | 0 |  | 490 | 300 | 선택 | 선택 | 해제 | 미정 | 미정 | 미정 | 미정 |  | 미정 | RB160.00 | C
A43430 | 2018-01-31 | 1 | A | TUNDISH교체전 | 14 | A | STB2 | 베어링강 | STB (SF) | BM#1 | 1584 | 45 | 1564 | 1535 | 35 | 5800 |  | 3 | 0.33 | 28 |  | -1.28 | 1522 | 1563 | 20.03 | 0 |  | 22 | 35 | 59 | Y |  | 2018-01-31 18:18 | 66 | 1130 | 26 | 29 | 32 | 34 | 35 | 35 | 35 | 34 | 34 | 34 | 33 | 32 | 32 | 32 | 33 | 35 | 32 | 35 | -0.07 | Y | 40.02 | Y | 0 |  |  |  | 1.21 |  |  |  |  | N | N | Y | 220 | 0.48 | 65 | 107923 | 101870 | 6930 | 2100 | 8 | 2 |  | 2018-01-31 18:27 | 1522 | 130 |  | 35 |  | *STR#1 LOOP6번 표면과냉 되어 비수량 줄임 | AF2DFF4CF71348618EA3273EB682868E | 06A5EC9A86D84A4EB53CE786896B1248 | 229D08EF38924F15BE15FAA765502BBA | [11 empty] | 99.19 | 100 | 0 | 3500 | 0 |  | 650 |  | 해제 | 해제 | 0 | 3500 | 0 |  | 650 |  | 해제 | 해제 | 선택 | 미정 | 미정 | 선택 | 미정 |  | 미정 | BT180180 | H
B43416 | 2018-01-31 | 2 | A |  | 5 | A | SM20C | 탄소강 | C2 | BM#2 | 1573 | 40 | 1636 | 1557 | 34 | 6600 |  | 1 | 0.45 | 16 |  | -2.56 | 1582 | 1650 | 6.72 | 0 | 0 | 31 | 51 | 43 | Y |  | 2018-01-31 18:31 | 68 | 1110 | 9 | 17 | 25 | 28 | 30 | 30 | 30 | 30 | 29 | 28 | 27 | 26 | 24 | 24 | 26 | 30 | 24 | 30 | -0.15 | Y | 40 | Y | -0.4 | [8 empty] | N | N | Y | 110 | 0.48 | 62 | 103563 | 96260 | 2780 | 13900 | 15 | 2 |  | 2018-01-31 18:44 | 1582 | 134 |  | 38 | [16 empty] | 104.61 | 100 | 0 | 0 | 0 |  | 490 | 300 | 선택 | 선택 | 0 | 0 | 0 |  | 490 | 300 | 선택 | 선택 | 해제 | 미정 | 미정 | 미정 | 선택 | 5 | 미정 | RB130.00 | C
B43417 | 2018-01-31 | 2 | A |  | 6 | A | SM20C | 탄소강 | C2 | BM#2 | 1592 | 38 | 1665 | 1565 | 30 | 6000 |  | 1 | 0.43 | 15 |  | -1.7 | 1589 | 1643 | 4.54 | 0 | 0 | 2 | 71 | 40 | Y |  | 2018-01-31 19:28 | 75 | 1139 | 19 | 26 | 29 | 31 | 31 | 32 | 31 | 31 | 30 | 29 | 28 | 27 | 26 | 24 | 28 | 32 | 24 | 31 | -0.21 | Y | 37.77 | Y | -0.4 | [8 empty] | N | N | Y | 100 | 0.47 | 64 | 93218 | 101790 | 2840 | 15400 | 15 | 2 |  | 2018-01-31 19:52 | 1589 | 142 |  | 47 | [16 empty] | 89.63 | 75 | 0 | 0 | 0 |  | 490 | 300 | 선택 | 선택 | 0 | 0 | 0 |  | 490 | 300 | 선택 | 선택 | 해제 | 미정 | 미정 | 미정 | 미정 |  | 미정 | RB240.00 | C
A43431 | 2018-01-31 | 1 | A | TUNDISH교체 | 1 | A | AE1055LS | 탄소강 | G-AE1055LS | BM#1 | 1587 | 54 | 1635 | 1531 | 40 | 7300 |  | 3 | 0.31 | 28 |  | -1.63 | 1579 | 1632 | 0.06 | 20.23 |  | 28 | 47 | 59 | Y |  | 2018-01-31 19:32 | 95 | 1130 | 33 | 34 | 34 | 39 | 43 | 46 | 49 | 49 | 50 | 51 | 51 |  |  | 51 | 44 | 51 | 51 | 0 | 0 |  | 5 | Y | 0 |  | 2.13 | 2.13 | [5 empty] | N | N | M | 230 | 0.47 | 59 | 101508 | 96540 | 7110 | 15510 | 14 | 2 |  | 2018-01-31 19:42 | 1579 | 159 |  | 51 |  | *T/D가열온도:자동-1363`.수동건-1346`.STR#1:964.STR#2:1043.T/D FLUX 유:15,용:225 *STR#1,#2 Edge Heater 보수로 적용不-이상재 등록 *STR#1 스토퍼 컨트롤 안되어 교체중 용강 조기 주입-추가절단 500mm | [14 empty] | 97.09 | 100 | 2000 | 0 | 0 |  | 400 |  | 해제 | 해제 | 1500 | 0 | 0 |  | 400 |  | 해제 | 해제 | 해제 | 미정 | 미정 | 선택 | 선택 |  | 미정 | BT180180 | H
A43432 | 2018-01-31 | 1 | C |  | 2 | A | AE1055LS | 탄소강 | G-AE1055LS | BM#1 | 1604 | 41 | 1608 | 1537 | 32 | 5300 |  | 3 | 0.31 | 26 |  | -1.45 | 1544 | 1589 | 0 | 21.51 |  | 16 | 12 | 59 | Y |  | 2018-01-31 20:48 | 60 | 1128 | 50 | 39 | 30 | 25 | 24 | 22 | 21 | 21 | 21 | 21 | 20 | 18 |  | 18 | 26 | 30 | 18 | 21 | -0.27 |  | 44.98 | Y | -0.4 | [8 empty] | N | N | Y | 220 | 0.5 | 58 | 84590 | 92000 | 7000 | 16100 | 14 | 1 |  | 2018-01-31 20:55 | 1544 | 134 |  | 37 |  | *STR#1,#2 Edge Heater 보수로 적용不이상재 등록ID:201~203 | [14 empty] | 85.44 | 100 | 0 | 0 | 0 |  | 400 |  | 해제 | 해제 | 0 | 0 | 0 |  | 400 |  | 선택 | 해제 | 해제 | 미정 | 미정 | 선택 | 미정 |  | 미정 | BT180180 | H
B43418 | 2018-01-31 | 2 | C |  | 7 | A | SM20C | 탄소강 | C2 | BM#2 | 1593 | 40 | 1637 | 1567 | 35 | 7200 |  | 1 | 0.47 | 16 |  | -2.21 | 1585 | 1659 | 6.35 | 0 | 0 | 29 | 57 | 31 | Y |  | 2018-01-31 20:30 | 71 | 1135 | 20 | 26 | 29 | 31 | 32 | 32 | 31 | 30 | 30 | 29 | 27 | 26 | 24 | 24 | 28 | 32 | 24 | 0 | -0.2 | Y | 39.98 | Y | -0.4 | [8 empty] | N | N | Y | 150 | 0.47 | 61 | 95172 | 96740 | 1280 | 15100 | 15 | 2 | 30 | 2018-01-31 20:22 | 1594 | 150 |  | 52 | [16 empty] | 94.7 | 75 | 0 | 0 | 0 |  | 490 | 300 | 선택 | 선택 | 0 | 0 | 0 |  | 490 | 300 | 선택 | 선택 | 해제 | 미정 | 미정 | 미정 | 미정 |  | 미정 | RB170.00 | C
A43433 | 2018-01-31 | 1 | C |  | 3 | A | AE1055LS | 탄소강 | G-AE1055LS | BM#1 | 1566 | 42 | 1605 | 1522 | 32 | 5700 |  | 3 | 0.32 | 25 |  | -1.23 | 1550 | 1586 | 0 | 18.67 |  | 11 | 22 | 61 | Y |  | 2018-01-31 21:50 | 66 | 1134 | 18 | 25 | 29 | 31 | 33 | 33 | 33 | 32 | 32 | 32 | 31 | 31 |  | 31 | 30 | 33 | 31 | 33 | -0.06 | Y | 35.02 | Y | 0 | [8 empty] | N | N | Y | 210 | 0.5 | 58 | 84590 | 95050 | 6630 | 15800 | 14 | 1 |  | 2018-01-31 22:16 | 1547 | 119 |  | 34 |  | *STR#1 Edge Heater 사용불가 미적용 | [14 empty] | 82.89 | 100 | 0 | 0 | 0 |  | 400 |  | 해제 | 해제 | 0 | 0 | 0 |  | 400 |  | 선택 | 해제 | 해제 | 미정 | 미정 | 선택 | 미정 |  | 미정 | BT180180 | H
B43419 | 2018-01-31 | 2 | C | TUNDISH교체전 | 8 | A | SM20C | 탄소강 | C2 | BM#2 | 1606 | 41 | 1686 | 1564 | 31 | 5600 |  | 1 | 0.43 | 16 |  | -2.14 | 1597 | 1653 | 4.91 | 0 | 0 | 12 | 66 | 26 | Y |  | 2018-01-31 21:27 | 83 | 1140 | 19 | 26 | 27 | 29 | 31 | 33 | 34 | 34 | 34 | 33 | 33 | 33 | 32 | 32 | 31 | 34 | 32 | 34 | -0.05 | Y | 35.02 | Y | 0 | [8 empty] | N | N | N | 140 | 0.47 | 62 | 94997 | 96620 | 4230 | 2000 | 15 | 2 | 10 | 2018-01-31 21:59 | 1597 | 158 |  | 60 |  | *빅사이즈 후속 #3 컴파운드후 메저링 길이감지되지않아 고철3400MM 발생함 | 6A1F11FB947D4950B297F8E01F38A8C0 | 79EBB656666A4A968AD2FD14DDAFF624 | EB7745178A5F41EA92D17F7C8936360E | [11 empty] | 94.2 | 76.92 | 0 | 3228 | 0 |  | 410 | 300 | 선택 | 선택 | 0 | 2707 | 0 |  | 410 | 300 | 선택 | 선택 | 해제 | 미정 | 미정 | 미정 | 미정 |  | 미정 | RB145.00 | C
A43434 | 2018-01-31 | 1 | C |  | 4 | A | AE1055LS | 탄소강 | G-AE1055LS | BM#1 | 1574 | 44 | 1601 | 1554 | 33 | 5200 |  | 3 | 0.32 | 25 |  | -1.56 | 1556 | 1601 | 0 | 24.07 |  | 22 | 36 | 62 | Y |  | 2018-01-31 22:59 | 72 | 1145 | 30 | 35 | 39 | 41 | 41 | 43 | 43 | 43 | 43 | 41 | 41 | 41 | 42 | 42 | 40 | 43 | 41 | 43 | -0.07 | Y | 30 | Y | 0.2 | [8 empty] | N | N | Y | 200 | 0.5 | 61 | 101508 | 97500 | 6650 | 15700 | 14 | 1 |  | 2018-01-31 23:01 | 1556 | 114 |  | 24 |  | *STR#1 Edge Heater 사용불가 미적용 | [14 empty] | 97.14 | 100 | 0 | 0 | 0 |  | 400 |  | 해제 | 해제 | 0 | 0 | 0 |  | 400 |  | 선택 | 해제 | 해제 | 미정 | 미정 | 선택 | 미정 |  | 미정 | BT180180 | H
B43420 | 2018-01-31 | 2 | C | TUNDISH교체 | 1 | A | KSG4120H | 소입성보증강 | C | BM#2 | 1613 | 68 | 1694 | 1574 | 54 | 10100 |  | 1 | 0.46 | 21 |  | -2.35 | 1612 | 1691 | 0 | 5.26 | 0 | 31 | 52 | 24 | Y |  | 2018-01-31 22:59 | 99 | 1136 | 8476 | 33 | 33 | 30 | 30 | 28 | 27 | 26 | 34 | 40 | 42 | 44 | 45 | 46 | 38 | 46 | 46 | 0 | 0 |  |  | Y | 0.2 |  | 2.19 | 2.13 | [5 empty] | N | N | N | 150 | 0.52 | 54 | 93049 | 97170 | 5830 | 14800 | 9 | 1 | 10 | 2018-01-31 23:23 | 1612 | 178 |  | 53 |  | *T/D플럭스 225/15KG *롱노즐 실리부 부착 | [14 empty] | 90.34 | 72.73 | 1098 | 0 | 0 |  | 410 | 300 | 선택 | 선택 | 1137 | 0 | 0 |  | 410 | 300 | 선택 | 선택 | 해제 | 미정 | 선택 | 미정 | 선택 |  | 미정 | BT180180 | C
A43435 | 2018-01-31 | 1 | C |  | 5 | A | AE1055LS | 탄소강 | G-AE1055LS | BM#1 | 1590 | 41 | 1587 | 1543 | 31 | 5000 |  | 3 | 0.31 | 25 |  | -1.17 | 1553 | 1587 | 0 | 19 |  | 28 | 48 | 51 | Y |  | 2018-01-31 23:48 | 69 | 1095 | 41 | 39 | 39 | 39 | 39 | 39 | 38 | 38 | 38 | 37 | 37 | 36 | 36 | 36 | 38 | 39 | 36 | 39 | -0.05 | Y | 50 | Y | 0 | [8 empty] | N | N | Y | 190 | 0.5 | 62 | 101508 | 99800 | 6880 | 15800 | 14 | 1 |  | 2018-01-31 23:55 | 1553 | 118 |  | 37 |  | *STR#1 Edge Heater 사용불가 미적용 | [14 empty] | 95.04 | 100 | 0 | 0 | 0 |  | 400 |  | 해제 | 해제 | 0 | 0 | 0 |  | 400 |  | 선택 | 해제 | 해제 | 미정 | 미정 | 선택 | 미정 |  | 미정 | BT180180 | H
B43421 | 2018-01-31 | 2 | C |  | 2 | A | FPA-KSG4120H | 소입성보증강 | C | BM#2 | 1548 | 68 | 1677 | 1556 | 46 | 10900 |  | 1 | 0.49 | 26 |  | -2.09 | 1586 | 1663 | 0 | 7.1 | 0 | 2 | 72 | 31 | Y |  | 2018-02-01 00:25 | 73 | 1098 | 43 | 42 | 41 | 40 | 40 | 39 | 38 | 38 | 37 | 35 | 33 | 32 |  | 32 | 38 | 41 | 32 | 0 | -0.2 |  | 45.02 | Y | -0.2 | [8 empty] | N | N | Y | 140 | 0.52 | 57 | 93049 | 97990 | 5110 | 15700 | 9 | 1 |  | 2018-02-01 00:33 | 1586 | 156 |  | 24 |  | *전공정 작업지연 감속주입 | [14 empty] | 90.34 | 72.73 | 0 | 0 | 0 |  | 410 | 300 | 선택 | 선택 | 0 | 0 | 0 |  | 410 | 300 | 선택 | 선택 | 해제 | 미정 | 선택 | 미정 | 미정 |  | 미정 | BT180180 | H
A43436 | 2018-01-31 | 1 | C |  | 6 | A | AE1055LS | 탄소강 | G-AE1055LS | BM#1 | 1672 | 40 | 1583 | 1578 | 29 | 3700 |  | 3 | 0.32 | 25 |  | -1.27 | 1546 | 1583 | 0 | 18.81 |  | 16 | 13 | 48 | Y |  | 2018-02-01 00:49 | 62 | 1098 | 34 | 32 | 31 | 32 | 33 | 32 | 32 | 31 | 28 | 27 | 27 | 27 |  | 27 | 31 | 33 | 27 | 32 | -0.17 | Y | 35 | Y | 0 | [8 empty] | N | N | Y | 180 | 0.5 | 59 | 84590 | 93650 | 7020 | 16000 | 14 | 1 |  | 2018-02-01 00:56 | 1546 | 121 |  | 40 |  | *STR#1 Edge Heater 사용불가 미적용 | [14 empty] | 84.04 | 100 | 0 | 0 | 0 |  | 400 |  | 해제 | 해제 | 0 | 0 | 0 |  | 400 |  | 선택 | 해제 | 해제 | 미정 | 미정 | 선택 | 미정 |  | 미정 | BT180180 | H
B43422 | 2018-01-31 | 2 | C |  | 3 | A | FPA-KSG4120H | 소입성보증강 | C | BM#2 | 1600 | 53 | 1645 | 1595 | 34 | 6900 |  | 1 | 0.48 | 19 |  | -1.87 | 1568 | 1628 | 0 | 3.67 | 0 | 29 | 58 | 56 | Y |  | 2018-02-01 01:25 | 55 | 1095 | 26 | 26 | 25 | 25 | 24 | 23 | 22 | 21 | 20 | 19 | 18 | 17 |  | 17 | 23 | 25 | 17 | 0 | -0.18 |  | 45 | Y | -0.2 | [8 empty] | N | N | Y | 130 | 0.52 | 60 | 101508 | 102980 | 5110 | 16400 | 9 | 1 |  | 2018-02-01 01:40 | 1568 | 136 |  | 24 |  | *전공정 작업지연 감속주입 | [14 empty] | 93.99 | 75 | 0 | 0 | 0 |  | 410 | 300 | 선택 | 선택 | 0 | 0 | 0 |  | 410 | 300 | 선택 | 선택 | 해제 | 미정 | 선택 | 미정 | 해제 |  | 미정 | BT180180 | C
A43437 | 2018-01-31 | 1 | C |  | 7 | A | AE1055LS | 탄소강 | G-AE1055LS | BM#1 | 1597 | 40 | 1586 | 1553 | 31 | 4500 |  | 3 | 0.32 | 25 |  | -1.12 | 1553 | 1586 | 0 | 19.25 |  | 11 | 23 | 48 | Y |  | 2018-02-01 01:48 | 69 | 1090 | 26 | 28 | 31 | 34 | 35 | 35 | 35 | 35 | 35 | 34 | 34 | 34 | 34 | 34 | 33 | 35 | 34 | 35 | -0.03 | Y | 40 | Y | 0 | [8 empty] | N | N | Y | 230 | 0.5 | 61 | 101508 | 99900 | 6930 | 15800 | 14 | 1 |  | 2018-02-01 01:53 | 1553 | 122 |  | 41 |  | *STR#1 Edge Heater 사용불가 미적용 | [14 empty] | 94.96 | 100 | 0 | 0 | 0 |  | 400 |  | 해제 | 해제 | 0 | 0 | 0 |  | 400 |  | 선택 | 해제 | 해제 | 미정 | 미정 | 선택 | 미정 |  | 미정 | BT180180 | H
B43423 | 2018-01-31 | 2 | C |  | 4 | A | FPA-KSG4120H | 소입성보증강 | C | BM#2 | 1599 | 45 | 1646 | 1576 | 36 | 7300 |  | 1 | 0.48 | 19 |  | -2.1 | 1579 | 1635 | 0 | 3.56 | 0 | 6 | 2 | 45 | Y |  | 2018-02-01 02:14 | 66 | 1087 | 15 | 16 | 17 | 16 | 16 | 15 | 14 | 13 | 11 | 10 |  |  |  | 10 | 14 | 17 | 10 | 16 | -0.2 |  | 35 | Y | -0.2 | [8 empty] | N | N | Y | 120 | 0.55 | 53 | 101508 | 96970 | 5130 | 15600 | 9 | 1 |  | 2018-02-01 02:24 | 1579 | 133 |  | 38 |  | *전공정 작업지연 감속주입 | [14 empty] | 99.52 | 75 | 0 | 0 | 0 |  | 410 | 300 | 선택 | 선택 | 0 | 0 | 0 |  | 410 | 300 | 선택 | 선택 | 해제 | 미정 | 선택 | 미정 | 미정 |  | 미정 | BT180180 | C
A43438 | 2018-01-31 | 1 | C |  | 8 | A | AE1055LS | 탄소강 | G-AE1055LS | BM#1 | 1613 | 45 | 1588 | 1551 | 28 | 4400 |  | 3 | 0.31 | 25 |  | -1.46 | 1545 | 1588 | 0 | 15.59 |  | 22 | 37 | 45 | Y |  | 2018-02-01 02:55 | 61 | 1086 | 32 | 31 | 31 | 31 | 31 | 31 | 31 | 30 | 30 | 29 | 28 | 28 | 28 | 28 | 30 | 31 | 28 | 31 | -0.05 | Y | 50.02 | Y | 0 | [8 empty] | N | N | Y | 220 | 0.5 | 62 | 101508 | 99150 | 6790 | 15900 | 14 | 1 |  | 2018-02-01 03:01 | 1545 | 118 |  | 37 |  | *STR#1 Edge Heater 사용불가 미적용 | [14 empty] | 95.63 | 100 | 0 | 0 | 0 |  | 400 |  | 해제 | 해제 | 0 | 0 | 0 |  | 400 |  | 선택 | 해제 | 해제 | 미정 | 미정 | 선택 | 미정 |  | 미정 | BT180180 | H
B43424 | 2018-01-31 | 2 | C |  | 5 | A | KSG4120H | 소입성보증강 | C | BM#2 | 1580 | 55 | 1635 | 1565 | 42 | 8100 |  | 1 | 0.51 | 19 |  | -1.74 | 1586 | 1629 | 0 | 3.07 | 0 | 31 | 53 | 33 | Y |  | 2018-02-01 03:31 | 73 | 1098 | 7 | 23 | 31 | 35 | 36 | 36 | 35 | 34 | 33 | 31 | 30 | 27 | 26 | 26 | 29 | 36 | 26 | 0 | -0.25 | Y | 40 | Y | -0.2 | [8 empty] | N | N | N | 110 | 0.5 | 63 | 101508 | 102950 | 5090 | 16000 | 9 | 1 |  | 2018-02-01 03:40 | 1586 | 118 |  | 16 |  | *전공정 작업지연 감속주입 | [14 empty] | 94.56 | 100 | 0 | 0 | 300 |  | 410 | 300 | 선택 | 선택 | 0 | 0 | 300 |  | 410 | 300 | 선택 | 선택 | 해제 | 미정 | 선택 | 미정 | 미정 |  | 미정 | BT180180 | C
A43439 | 2018-01-31 | 1 | C |  | 9 | A | AE1055LS | 탄소강 | G-AE1055LS | BM#1 | 1592 | 42 | 1591 | 1545 | 29 | 4600 |  | 3 | 0.32 | 25 |  | -1.4 | 1550 | 1591 | 0 | 19.4 |  | 28 | 49 | 48 | Y |  | 2018-02-01 03:54 | 66 | 1094 | 26 | 30 | 33 | 34 | 35 | 36 | 36 | 36 | 35 | 35 | 35 | 34 |  | 34 | 34 | 36 | 34 | 36 | -0.06 | Y | 30 | Y | -0.2 | [8 empty] | N | N | Y | 210 | 0.5 | 59 | 101508 | 96250 | 6900 | 16000 | 14 | 1 |  | 2018-02-01 04:02 | 1550 | 124 |  | 41 |  | *STR#1 Edge Heater 사용불가 미적용 | [14 empty] | 98.31 | 100 | 0 | 0 | 0 |  | 400 |  | 해제 | 해제 | 0 | 0 | 0 |  | 400 |  | 선택 | 해제 | 해제 | 미정 | 미정 | 선택 | 미정 |  | 미정 | BT180180 | H
B43425 | 2018-01-31 | 2 | C |  | 6 | A | KSG4120H | 소입성보증강 | C | BM#2 | 1620 | 48 | 1656 | 1577 | 37 | 7500 |  | 1 | 0.46 | 19 |  | -1.93 | 1589 | 1642 | 0 | 3.58 | 0 | 2 | 73 | 59 | Y |  | 2018-02-01 04:38 | 76 | 1088 | 31 | 37 | 39 | 41 | 41 | 40 | 39 | 37 | 36 | 35 | 33 | 31 |  | 31 | 37 | 41 | 31 | 0 | -0.25 | Y | 40.08 | Y | -0.39 | [8 empty] | N | N | N | 100 | 0.5 | 62 | 101508 | 102400 | 5180 | 15200 | 9 | 1 | 10 | 2018-02-01 04:47 | 1589 | 115 |  | 15 |  | *전공정 작업지연 감속주입 | [14 empty] | 94.87 | 100 | 0 | 0 | 0 |  | 410 | 300 | 선택 | 선택 | 0 | 0 | 0 |  | 410 | 300 | 선택 | 선택 | 해제 | 미정 | 선택 | 미정 | 미정 |  | 미정 | BT180180 | C
A43440 | 2018-01-31 | 1 | D |  | 10 | A | AE1055LS | 탄소강 | G-AE1055LS | BM#1 | 1593 | 41 | 1581 | 1534 | 31 | 5100 |  | 3 | 0.31 | 25 |  | -1.3 | 1544 | 1582 | 0 | 19.09 |  | 16 | 14 | 45 | Y |  | 2018-02-01 05:15 | 60 | 1107 | 32 | 31 | 31 | 31 | 31 | 30 | 29 | 29 | 29 | 28 | 28 | 27 | 26 | 26 | 29 | 31 | 26 | 31 | -0.1 |  | 50.02 | Y | -0.2 | [8 empty] | N | N | Y | 200 | 0.5 | 63 | 101508 | 101750 | 7010 | 15900 | 14 | 1 |  | 2018-02-01 05:14 | 1544 | 114 |  | 21 | 17 | *STR#1 Edge Heater 사용불가 미적용 | [14 empty] | 92.79 | 100 | 0 | 0 | 0 |  | 400 |  | 해제 | 해제 | 0 | 0 | 0 |  | 400 |  | 선택 | 해제 | 해제 | 미정 | 미정 | 선택 | 미정 |  | 미정 | BT180180 | H
B43426 | 2018-01-31 | 2 | D |  | 7 | A | KSG4120H | 소입성보증강 | C | BM#2 | 1631 | 48 | 1646 | 1575 | 39 | 7500 |  | 1 | 0.52 | 19 |  | -1.96 | 1590 | 1641 | 0 | 4.01 | 0 | 29 | 59 | 66 | Y |  | 2018-02-01 05:44 | 77 | 1089 | 27 | 35 | 39 | 41 | 42 | 41 | 40 | 40 | 39 | 37 | 36 | 34 |  | 34 | 38 | 42 | 34 | 0 | -0.23 | Y | 35 | Y | -0.4 | [8 empty] | N | N | N | 150 | 0.52 | 60 | 93049 | 101870 | 5240 | 14800 | 9 | 1 | 10 | 2018-02-01 05:49 | 1590 | 116 |  | 15 |  | * 래들 WEIGHT 오차로 래들 잔강 이월전 주입완료되어 래들잔강 이월못해 이상공정등록 함. | [14 empty] | 86.96 | 100 | 0 | 0 | 0 |  | 410 | 300 | 선택 | 선택 | 0 | 0 | 0 |  | 410 | 300 | 선택 | 선택 | 해제 | 미정 | 해제 | 미정 | 미정 |  | 미정 | BT180180 | C
A43441 | 2018-01-31 | 1 | D |  | 11 | A | AE1055LS | 탄소강 | G-AE1055LS | BM#1 | 1600 | 41 | 1591 | 1562 | 29 | 4200 |  | 3 | 0.32 | 25 |  | -1.61 | 1543 | 1591 | 0 | 19.66 |  | 6 | 3 | 33 | Y |  | 2018-02-01 06:02 | 59 | 1098 | 26 | 26 | 26 | 27 | 28 | 27 | 27 | 26 | 26 | 26 | 25 | 24 | 24 | 24 | 26 | 28 | 24 | 27 | -0.1 | Y | 40.02 | Y | 0 | [8 empty] | N | N | Y | 190 | 0.5 | 64 | 101508 | 103140 | 7050 | 15800 | 14 | 1 |  | 2018-02-01 06:13 | 1543 | 122 |  | 38 |  | *STR#1 Edge Heater 사용불가 미적용 | [14 empty] | 91.61 | 100 | 0 | 0 | 0 |  | 400 |  | 해제 | 해제 | 0 | 0 | 0 |  | 400 |  | 선택 | 해제 | 해제 | 미정 | 미정 | 선택 | 미정 |  | 미정 | BT180180 | H
B43427 | 2018-01-31 | 2 | D |  | 8 | A | KSG4120H | 소입성보증강 | C | BM#2 | 1610 | 49 | 1634 | 1554 | 40 | 8400 |  | 1 | 0.53 | 18 |  | -2.04 | 1570 | 1636 | 0 | 3.38 | 0 | 12 | 68 | 44 | Y |  | 2018-02-01 06:49 | 57 | 1050 | 28 | 32 | 31 | 32 | 31 | 30 | 29 | 29 | 28 | 27 | 27 | 26 |  | 26 | 29 | 32 | 26 | 0 | -0.15 | Y | 40 | Y | -0.2 | [8 empty] | N | N | N | 140 | 0.52 | 57 | 93049 | 99180 | 6890 | 16800 | 9 | 1 | 40 | 2018-02-01 06:52 | 1570 | 117 |  | 12 |  | * 래들 WEIGHT 오차로 래들 잔강 이월전 주입완료되어 래들잔강 이월못해 이상공정등록 함. | [14 empty] | 87.78 | 100 | 0 | 0 | 0 |  | 410 | 300 | 선택 | 선택 | 0 | 0 | 0 |  | 410 | 300 | 선택 | 선택 | 해제 | 미정 | 해제 | 미정 | 선택 | 7 | 미정 | BT180180 | H
A43442 | 2018-01-31 | 1 | D | 연주종료 | 12 | A | AE1055LS | 탄소강 | G-AE1055LS | BM#1 | 1601 | 46 | 1596 | 1514 | 36 | 5300 |  | 3 | 0.31 | 25 |  | -1.17 | 1562 | 1596 | 0 | 18.13 |  | 31 | 54 | 39 | Y |  | 2018-02-01 07:03 | 78 | 1124 | 21 | 31 | 38 | 40 | 42 | 42 | 42 | 42 | 42 | 42 | 42 | 41 |  | 41 | 39 | 42 | 41 | 42 | -0.03 | Y | 35 | Y | -0.2 | [8 empty] | N | N | M | 180 | 0.5 | 61 | 94572 | 99420 | 7630 | 1500 | 14 | 1 |  | 2018-02-01 07:11 | 1562 | 127 |  | 43 |  | *STR#1 Edge Heater 사용불가 미적용 *연주종료 09:04 | D67E6951FCFC46FD9EF56FB86E69AF95 | FB6A7DE342C6409FB40CF80A9FBEA92A | 3EF156C5EE71404BB5C32CB68FA8419D | 94D32F1D13024F7BA79A98FDFA3BA5B9 |  | FF2834E2FC8542CCB420FB2D6B57AB28 |  |  |  | 3636B338DCAA4366BE0E41724648D384 |  |  |  |  | 88.34 | 100 | 0 | 3500 | 0 |  | 400 |  | 해제 | 해제 | 0 | 3500 | 0 |  | 400 |  | 선택 | 해제 | 해제 | 미정 | 미정 | 선택 | 미정 |  | 미정 | BT180180 | H
B43428 | 2018-01-31 | 2 | D |  | 9 | A | KSG4120H | 소입성보증강 | C | BM#2 | 1619 | 46 | 1655 | 1604 | 33 | 6400 |  | 1 | 0.82 | 17 |  | -1.99 | 1584 | 1639 | 0 | 4.14 | 0 | 23 | 43 | 46 | Y |  | 2018-02-01 07:47 | 71 | 1087 | 23 | 32 | 37 | 38 | 39 | 39 | 38 | 38 | 37 | 35 | 34 |  |  | 34 | 36 | 39 | 34 | 38 | -0.17 | Y | 30.08 | Y | -0.2 | [8 empty] | N | N | N | 130 | 0.54 | 52 | 101508 | 92460 | 5620 | 17200 | 9 | 1 | 20 | 2018-02-01 07:46 | 1584 | 122 |  | 14 |  | * 래들 WEIGHT 오차로 래들 잔강 이월전 주입완료되어 래들잔강 이월못해 이상공정등록 함. | [14 empty] | 104.81 | 100 | 0 | 0 | 0 |  | 410 | 300 | 해제 | 선택 | 0 | 0 | 0 |  | 410 | 300 | 해제 | 선택 | 해제 | 미정 | 미정 | 미정 | 미정 |  | 미정 | BT180180 | H
A43443 | 2018-02-01 | 1 | D |  | 10 | A | KSG4120H | 소입성보증강 | C | BM#2 | 1642 | 45 | 1603 | 1573 | 42 | 5600 |  | 3 | 0.4 | 19 |  | -1.04 | 1577 | 1603 | 0 | 15.5 |  | 28 | 50 | 56 | Y |  | 2018-02-01 08:21 | 64 | 1087 | 30 | 27 | 26 | 26 | 26 | 26 | 24 | 25 | 24 | 24 | 23 | 23 |  | 23 | 25 | 26 | 23 | 26 | -0.06 | Y | 45 | Y | 0 | [8 empty] | N | N | N | 120 | 0.55 | 57 | 101508 | 102990 | 720 | 14900 | 9 | 1 | 10 | 2018-02-01 08:33 | 1577 | 117 |  | 35 | 23 | * 전공정 요청 래들잔강 이월안해 이상공정 등록 | [14 empty] | 96.77 | 100 | 0 | 0 | 0 |  | 410 | 300 | 선택 | 선택 | 0 | 0 | 0 |  | 410 | 300 | 선택 | 선택 | 해제 | 미정 | 미정 | 미정 | 미정 |  | 미정 | BT180180 | H
A43444 | 2018-02-01 | 1 | D |  | 11 | A | KSG4120H | 소입성보증강 | C | BM#2 | 1615 | 43 | 1627 | 1566 | 39 | 6100 |  | 3 | 0.29 | 19 |  | -1.6 | 1589 | 1627 | 0 | 16.38 |  | 16 | 15 | 69 | Y |  | 2018-02-01 09:25 | 76 | 1087 | 21 | 31 | 36 | 38 | 39 | 39 | 39 | 38 | 38 | 38 | 37 |  |  | 37 | 36 | 39 | 37 | 39 | -0.07 | Y | 30.02 | Y | -0.2 | [8 empty] | N | N | N | 110 | 0.55 | 54 | 101508 | 100690 | 3080 | 13700 | 9 | 1 | 20 | 2018-02-01 09:31 | 1589 | 107 |  | 31 | 14 | * 전공정 요청 래들잔강 이월안해 이상공정 등록 | [14 empty] | 97.89 | 100 | 0 | 0 | 0 |  | 410 | 300 | 선택 | 선택 | 0 | 0 | 0 |  | 410 | 300 | 선택 | 선택 | 해제 | 미정 | 미정 | 미정 | 미정 |  | 미정 | BT180180 | H
A43445 | 2018-02-01 | 1 | D | TUNDISH교체전 | 12 | A | KSG4120H | 소입성보증강 | C | BM#2 | 1604 | 46 | 1623 | 1548 | 39 | 6300 |  | 3 | 0.32 | 19 |  | -1.96 | 1578 | 1623 | 0 | 17.61 |  | 6 | 4 | 70 | Y |  | 2018-02-01 10:25 | 65 | 1086 | 31 | 33 | 32 | 32 | 31 | 31 | 30 | 29 | 29 | 28 | 27 |  |  | 27 | 30 | 32 | 27 | 31 | -0.12 |  | 40 | Y | -0.2 | [8 empty] | N | N | N | 100 | 0.55 | 53 | 98752 | 99110 | 4290 | 2000 | 9 | 1 | 30 | 2018-02-01 10:37 | 1578 | 110 |  | 29 |  | * 전공정 요청 래들잔강 이월안해 이상공정 등록 | A014457B681540A5B7A21473EA3F1272 | 68E185C2EDF3420FBFA03E020E800BA8 | 39436A90ECF44EC9ABA8F1C6887D83F0 | [11 empty] | 95.5 | 100 | 0 | 3000 | 0 |  | 410 | 300 | 선택 | 선택 | 0 | 5200 | 0 |  | 410 | 300 | 선택 | 선택 | 해제 | 미정 | 미정 | 미정 | 미정 |  | 미정 | BT180180 | H
A43446 | 2018-02-01 | 1 | D | TUNDISH교체 | 1 | A | AE15B36C2 | 합금강 | 보론강 | BM#2 | 1632 | 40 | 1636 | 1562 | 38 | 5700 |  | 3 | 0.33 | 18 |  | -2.22 | 1586 | 1636 | 12.36 | 0 |  | 22 | 39 | 88 | Y |  | 2018-02-01 11:12 | 88 | 1087 | -351 | -271 | 11 | 15 | 17 | 21 | 25 | 27 | 29 | 30 | 31 | 32 | 32 | 32 | 17 | 32 | 32 | 0 | 0 |  | 4.98 | Y | 0 |  |  |  | 1.91 |  |  |  |  | N | N | N | 150 | 0.45 | 60 | 102690 | 99070 | 2160 | 16100 | 6 | 2 | 10 | 2018-02-01 11:15 | 1586 | 127 |  | 62 |  | * T/D 용강량 실측:1130mm / 17.5TON TARE값 수정 함. * T/D FLUX 용탕부: 120 KG / 유탕부: 15KG 투입 * STR#1기 스토퍼 컨트롤 안되어 슬라이드 게이트로 컨트롤하며 초기주입 함. | [14 empty] | 102.59 | 100 | 700 | 0 | 0 |  | 300 | 400 | 선택 | 선택 | 700 | 0 | 0 |  | 300 | 400 | 선택 | 선택 | 해제 | 미정 | 미정 | 미정 | 미정 |  | 미정 | RB100.00 | H
A43447 | 2018-02-01 | 1 | A |  | 2 | A | AE15B36C2 | 합금강 | 보론강 | BM#2 | 1694 | 62 | 1610 | 1615 | 27 | 2100 |  | 3 | 0.31 | 17 |  | -1.84 | 1571 | 1610 | 8.75 | 3.46 |  | 31 | 55 | 113 | Y |  | 2018-02-01 12:44 | 73 | 1087 | 30 | 29 | 28 | 28 | 27 | 27 | 26 | 25 | 24 | 23 | 22 | 21 | 20 | 18 | 25 | 28 | 18 | 0 | -0.17 |  | 60 | Y | -0.4 | [8 empty] | N | N | N | 140 | 0.41 | 75 | 103398 | 100420 | 10 | 16300 | 6 | 2 |  | 2018-02-01 12:48 | 1571 | 131 |  | 33 |  | *샘플 302.402 (300mm) | [14 empty] | 103.29 | 100 | 0 | 0 | 300 |  | 400 | 400 | 선택 | 선택 | 0 | 0 | 300 |  | 400 | 400 | 선택 | 선택 | 해제 | 미정 | 미정 | 미정 | 미정 |  | 미정 | RB100.00 | C
A43448 | 2018-02-01 | 1 | A |  | 3 | A | AE15B36C2 | 합금강 | 보론강 | BM#2 | 1581 | 46 | 1585 | 1530 | 43 | 5800 |  | 3 | 0.33 | 17 |  | -0.86 | 1567 | 1585 | 10.88 | 0 |  | 16 | 16 | 82 | Y |  | 2018-02-01 13:46 | 69 | 1087 | 15 | 15 | 16 | 18 | 19 | 19 | 19 | 19 | 19 | 18 | 18 | 18 | 18 | 18 | 18 | 19 | 18 | 19 | -0.03 | Y | 40 | Y | 0 | [8 empty] | N | N | N | 130 | 0.47 | 61 | 103398 | 94520 | 850 | 14600 | 6 | 2 |  | 2018-02-01 14:05 | 1567 | 126 |  | 49 | 21 | [15 empty] | 108.44 | 100 | 0 | 0 | 300 |  | 300 | 400 | 선택 | 선택 | 0 | 0 | 300 |  | 300 | 400 | 선택 | 선택 | 해제 | 미정 | 미정 | 미정 | 미정 |  | 미정 | RB100.00 | C
A43449 | 2018-02-01 | 1 | A |  | 4 | A | AE15B36C2 | 합금강 | 보론강 | BM#2 | 1627 | 40 | 1625 | 1562 | 33 | 5500 |  | 3 | 0.33 | 17 |  | -2.3 | 1570 | 1620 | 13.62 | 0 |  | 6 | 5 | 88 | Y |  | 2018-02-01 14:56 | 72 | 1087 | 13 | 17 | 20 | 21 | 23 | 23 | 23 | 23 | 23 | 22 | 22 | 22 | 22 | 22 | 21 | 23 | 22 | 23 | -0.03 | Y | 40 | Y | 0 | [8 empty] | N | N | N | 120 | 0.47 | 62 | 93168 | 97300 | 2650 | 15900 | 6 | 2 |  | 2018-02-01 15:12 | 1570 | 124 |  | 43 | 8 | *산소공장 에어컴프레샤 고장으로 에어 공급이 원활치않아 스프레이분사 미흡 307.308.407.408 | [14 empty] | 93.31 | 100 | 0 | 0 | 0 |  | 300 | 400 | 선택 | 선택 | 0 | 0 | 0 |  | 300 | 400 | 선택 | 선택 | 해제 | 미정 | 미정 | 미정 | 미정 |  | 미정 | RB150.00 | C
A43450 | 2018-02-01 | 1 | A |  | 5 | A | AE15B36C2 | 합금강 | 보론강 | BM#2 | 1539 | 40 | 1589 | 1512 | 35 | 6400 |  | 3 | 0.35 | 16 |  | -1.91 | 1562 | 1601 | 9.26 | 0 |  | 22 | 40 | 68 | Y |  | 2018-02-01 16:11 | 64 | 1022 | 17 | 17 | 19 | 20 | 20 | 20 | 20 | 19 | 19 | 18 | 18 | 17 | 17 | 17 | 19 | 20 | 17 | 20 | -0.06 | Y | 44.98 | Y | 0 | [8 empty] | N | N | Y | 110 | 0.49 | 62 | 95368 | 100930 | 310 | 16200 | 6 | 2 |  | 2018-02-01 16:39 | 1562 | 107 |  | 34 | 20 | [15 empty] | 94.28 | 100 | 0 | 0 | 0 |  | 450 | 400 | 선택 | 선택 | 0 | 0 | 0 |  | 450 | 400 | 선택 | 선택 | 해제 | 미정 | 미정 | 미정 | 미정 |  | 미정 | RB100.00 | C
A43451 | 2018-02-01 | 1 | A |  | 6 | A | AE15B36C2 | 합금강 | 보론강 | BM#2 | 1657 | 42 | 1623 | 1535 | 33 | 5500 |  | 3 | 0.34 | 16 |  | -1.7 | 1575 | 1610 | 11.35 | 0 |  | 31 | 56 | 73 | Y |  | 2018-02-01 17:16 | 77 | 1141 | 16 | 22 | 27 | 31 | 32 | 33 | 33 | 32 | 31 | 30 | 30 | 30 | 31 | 31 | 29 | 33 | 30 | 31 | 0 | Y | 27.15 | Y | 0 | [8 empty] | N | N | N | 100 | 0.47 | 63 | 91280 | 98200 | 390 | 15300 | 6 | 2 |  | 2018-02-01 17:23 | 1575 | 107 |  | 34 |  | *준빅사이즈 후속 HEAT | [14 empty] | 92.67 | 100 | 0 | 0 | 0 |  | 300 | 400 | 선택 | 선택 | 0 | 0 | 0 |  | 300 | 400 | 선택 | 선택 | 해제 | 미정 | 미정 | 미정 | 미정 |  | 미정 | RB100.00 | H
A43452 | 2018-02-01 | 1 | A |  | 7 | A | AE15B36C2 | 합금강 | 보론강 | BM#2 | 1623 | 40 | 1597 | 1583 | 24 | 4100 |  | 3 | 0.33 | 16 |  | -1.77 | 1567 | 1603 | 9.81 | 0 |  | 16 | 17 | 77 | Y |  | 2018-02-01 18:20 | 69 | 1119 | 27 | 26 | 25 | 25 | 24 | 24 | 24 | 23 | 22 | 22 | 21 | 21 | 20 | 20 | 24 | 25 | 20 | 24 | -0.1 |  | 50 | Y | -0.2 | [8 empty] | N | N | N | 150 | 0.49 | 62 | 91280 | 100220 | 50 | 13900 | 6 | 2 |  | 2018-02-01 18:37 | 1567 | 99 |  | 36 | [16 empty] | 91.51 | 100 | 0 | 0 | 0 |  | 300 | 400 | 선택 | 선택 | 0 | 0 | 0 |  | 300 | 400 | 선택 | 선택 | 해제 | 미정 | 미정 | 미정 | 선택 | 7 | 미정 | RB100.00 | H
A43453 | 2018-02-01 | 1 | A |  | 8 | A | AE15B36C2 | 합금강 | 보론강 | BM#2 | 9999 | 44 | 1597 | 1517 | 31 | 5500 |  | 3 | 0.32 | 16 |  | -1.93 | 1567 | 1604 | 8.48 | 2.73 |  | 6 | 6 | 79 | Y |  | 2018-02-01 19:26 | 69 | 1133 | 15 | 18 | 20 | 21 | 22 | 23 | 22 | 22 | 22 | 22 | 21 | 20 | 21 | 21 | 21 | 23 | 20 | 22 | -0.02 | Y | 30.03 | Y | 0.2 | [8 empty] | N | N | N | 140 | 0.49 | 60 | 102690 | 100120 | 680 | 14800 | 6 | 2 |  | 2018-02-01 19:42 | 1567 | 106 |  | 37 | [16 empty] | 101.93 | 77.78 | 0 | 0 | 0 |  | 300 | 400 | 선택 | 선택 | 0 | 0 | 0 |  | 300 | 400 | 선택 | 선택 | 해제 | 미정 | 미정 | 미정 | 미정 |  | 미정 | RB100.00 | H
A43454 | 2018-02-01 | 1 | C |  | 9 | A | AE15B36C2 | 합금강 | 보론강 | BM#2 | 1594 | 41 | 1612 | 1555 | 32 | 5400 |  | 3 | 0.34 | 18 |  | -1.75 | 1576 | 1613 | 9.57 | 1.98 |  | 22 | 41 | 68 | Y |  | 2018-02-01 20:29 | 78 | 1129 | 17 | 23 | 27 | 29 | 31 | 31 | 31 | 31 | 30 | 29 | 27 | 27 | 27 | 27 | 28 | 31 | 27 | 31 | -0.09 | Y | 40 | Y | 0 | [8 empty] | N | N | N | 130 | 0.49 | 63 | 102690 | 102290 | -1840 | 15600 | 6 | 2 | 20 | 2018-02-01 20:51 | 1576 | 111 |  | 37 |  | *샘플 302.402 300mm *A43454 ID:408품 롤테이블 이동중 슬림현상 발생으로 가운데 통로로 낙하 발생, 생관통보 냉제요청 | [14 empty] | 102.23 | 77.78 | 0 | 0 | 300 |  | 300 | 400 | 선택 | 선택 | 0 | 0 | 300 |  | 300 | 400 | 선택 | 선택 | 해제 | 미정 | 미정 | 미정 | 미정 |  | 미정 | RB100.00 | C
A43455 | 2018-02-01 | 1 | C |  | 10 | A | AE15B36C2 | 합금강 | 보론강 | BM#2 | 1563 | 40 | 1603 | 1523 | 35 | 6000 |  | 3 | 0.32 | 16 |  | -1.82 | 1575 | 1612 | 10.12 | 2.5 |  | 31 | 57 | 62 | Y |  | 2018-02-01 21:29 | 77 | 1094 | 24 | 24 | 25 | 26 | 28 | 28 | 28 | 27 | 27 | 26 | 26 | 24 |  | 24 | 26 | 28 | 24 | 28 | -0.1 | Y | 34.97 | Y | -0.4 | [8 empty] | N | N | N | 120 | 0.49 | 58 | 94197 | 94650 | -2150 | 15800 | 6 | 2 | 10 | 2018-02-01 21:36 | 1575 | 117 |  | 43 | [16 empty] | 101.83 | 75 | 0 | 0 | 0 |  | 300 | 400 | 선택 | 선택 | 0 | 0 | 0 |  | 300 | 400 | 선택 | 선택 | 해제 | 미정 | 미정 | 미정 | 미정 |  | 미정 | RB130.00 | C
A43456 | 2018-02-01 | 1 | C |  | 11 | A | AE15B36C2 | 합금강 | 보론강 | BM#2 | 1566 | 41 | 1595 | 1538 | 34 | 5700 |  | 3 | 0.32 | 16 |  | -1.48 | 1566 | 1595 | 4.88 | 4.99 |  | 16 | 18 | 57 | Y |  | 2018-02-01 22:31 | 68 | 1134 | 22 | 21 | 22 | 22 | 23 | 22 | 20 | 21 | 20 | 20 | 18 | 17 | 16 | 16 | 20 | 23 | 16 | 22 | -0.17 | Y | 40.02 | Y | -0.2 | [8 empty] | N | N | N | 110 | 0.49 | 64 | 94764 | 103320 | -2170 | 14700 | 6 | 2 | 20 | 2018-02-01 23:09 | 1566 | 115 |  | 42 | [16 empty] | 93.69 | 75 | 0 | 0 | 0 |  | 300 | 400 | 선택 | 선택 | 0 | 0 | 0 |  | 300 | 400 | 선택 | 선택 | 해제 | 미정 | 미정 | 미정 | 미정 |  | 미정 | RB140.00 | C
A43457 | 2018-02-01 | 1 | C | TUNDISH교체전 | 12 | A | AE15B36C2 | 합금강 | 보론강 | BM#2 | 1594 | 46 | 1602 | 1555 | 30 | 5500 |  | 3 | 0.34 | 16 |  | -2.11 | 1560 | 1602 | 9.22 | 0 |  | 6 | 7 | 57 | Y |  | 2018-02-01 23:40 | 62 | 1090 | 12 | 16 | 18 | 19 | 20 | 21 | 21 | 21 | 20 | 20 | 19 | 19 | 18 | 18 | 19 | 21 | 18 | 21 | -0.08 | Y | 35.03 | Y | -0.2 | [8 empty] | N | N | N | 100 | 0.49 | 62 | 100011 | 100560 | 90 | 2200 | 6 | 2 | 10 | 2018-02-01 23:50 | 1560 | 121 |  | 40 |  |  | 5173AEDDB0644F9F90EA6FE7837C0A16 | B8598319D4C14CE0A6B0BC033DCCEA06 | 28665BA73F6D4DB8B30AF0A738871FCB | [11 empty] | 99.37 | 78.57 | 0 | 2698 | 0 |  | 300 | 400 | 선택 | 선택 | 0 | 2657 | 0 |  | 300 | 400 | 선택 | 선택 | 해제 | 미정 | 미정 | 미정 | 미정 |  | 미정 | RB110.00 | C
A43458 | 2018-02-01 | 1 | C | TUNDISH교체 | 1 | A | 34CRMO4 | 합금강 | AE4130M6 | BM#2 | 1611 | 53 | 1626 | 1520 | 47 | 8500 |  | 3 | 0.36 | 19 |  | -2.15 | 1576 | 1626 | 12.91 | 0 |  | 22 | 42 | 56 | Y |  | 2018-02-02 01:14 | 76 | 1098 | -314 | -108 | 16 | 17 | 16 | 14 | 17 | 22 | 25 | 27 | 28 | 29 | 30 | 29 | 22 | 30 | 29 | 0 | -0.1 |  | 10 | Y | -0.2 |  | 2.01 | 1.94 | 1.16 |  |  |  |  | N | N | M | 150 | 0.46 | 61 | 94435 | 98640 | 110 | 16000 | 11 | 1 | 10 | 2018-02-02 01:21 | 1576 | 127 |  | 32 |  | *T/D플럭스 120/15KG *롱노즐 실리부 부착 *수소 10분 측정값 기준치 초과,생관통보 | [14 empty] | 99.04 | 72.73 | 758 | 0 | 0 |  | 650 | 1000 | 선택 | 선택 | 757 | 0 | 0 |  | 650 | 1000 | 선택 | 선택 | 해제 | 미정 | 미정 | 미정 | 선택 |  | 미정 | SB190190 | H
A43459 | 2018-02-01 | 1 | C |  | 2 | A | 34CRMO4 | 합금강 | AE4130M6 | BM#2 | 1621 | 41 | 1604 | 1552 | 36 | 6600 |  | 3 | 0.35 | 18 |  | -1.66 | 1566 | 1604 | 9.77 | 0 |  | 31 | 58 | 75 | Y |  | 2018-02-02 02:17 | 66 | 1090 | 26 | 23 | 22 | 22 | 21 | 21 | 20 | 20 | 19 | 19 | 18 | 18 | 17 | 18 | 20 | 22 | 17 | 18 | -0.1 | Y | 50.02 | Y | 0.2 |  |  |  | 0.72 |  |  |  |  | N | N | Y | 140 | 0.48 | 68 | 94435 | 107640 | 50 | 16300 | 11 | 1 | 20 | 2018-02-02 02:28 | 1566 | 116 |  | 33 | [16 empty] | 88.75 | 72.73 | 0 | 0 | 0 |  | 650 | 1000 | 선택 | 선택 | 0 | 0 | 0 |  | 650 | 1000 | 선택 | 선택 | 해제 | 미정 | 미정 | 미정 | 미정 |  | 미정 | SB190190 | H
A43460 | 2018-02-01 | 1 | C |  | 3 | A | 34CRMO4 | 합금강 | AE4130M6 | BM#2 | 1599 | 40 | 1620 | 1545 | 34 | 6300 |  | 3 | 0.33 | 18 |  | -1.81 | 1568 | 1609 | 8.66 | 1.57 |  | 16 | 19 | 76 | Y |  | 2018-02-02 03:14 | 68 | 1085 | 16 | 17 | 18 | 19 | 21 | 21 | 20 | 20 | 20 | 19 | 19 | 19 | 18 | 18 | 19 | 21 | 18 | 20 | -0.06 | Y | 44.98 | Y | 0 |  |  |  | 0.81 |  |  |  |  | N | N | Y | 130 | 0.48 | 64 | 103020 | 101760 | 20 | 16200 | 11 | 1 | 10 | 2018-02-02 03:48 | 1568 | 131 |  | 47 | [16 empty] | 101.35 | 100 | 0 | 0 | 0 |  | 650 | 1000 | 선택 | 선택 | 0 | 0 | 0 |  | 650 | 1000 | 선택 | 선택 | 해제 | 미정 | 미정 | 미정 | 미정 |  | 미정 | SB190190 | H
A43461 | 2018-02-01 | 1 | D |  | 4 | A | 34CRMO4 | 합금강 | AE4130M6 | BM#2 | 1581 | 43 | 1609 | 1547 | 36 | 7000 |  | 3 | 0.33 | 18 |  | -1.61 | 1572 | 1609 | 4.33 | 4.49 |  | 6 | 8 | 68 | Y |  | 2018-02-02 04:15 | 72 | 1088 | 15 | 15 | 19 | 22 | 23 | 23 | 22 | 22 | 21 | 21 | 21 | 21 | 20 | 21 | 20 | 23 | 20 | 22 | -0.02 | Y | 40 | Y | 0.2 |  |  |  | 0.72 |  |  |  |  | N | N | Y | 120 | 0.48 | 65 | 103020 | 103390 | 450 | 15500 | 11 | 1 | 40 | 2018-02-02 04:59 | 1572 | 135 |  | 53 | [16 empty] | 99.3 | 100 | 0 | 0 | 0 |  | 650 | 1000 | 선택 | 선택 | 0 | 0 | 0 |  | 650 | 1000 | 선택 | 선택 | 해제 | 미정 | 미정 | 미정 | 미정 |  | 미정 | SB190190 | H
A43462 | 2018-02-01 | 1 | D |  | 5 | A | 34CRMO4 | 합금강 | AE4130M6 | BM#2 | 1586 | 42 | 1619 | 1551 | 37 | 6700 |  | 3 | 0.33 | 19 |  | -1.71 | 1582 | 1623 | 5.82 | 4.7 |  | 22 | 43 | 48 | Y |  | 2018-02-02 05:16 | 82 | 1091 | 17 | 20 | 25 | 27 | 29 | 30 | 30 | 30 | 32 | 32 | 30 | 31 | 30 | 30 | 28 | 32 | 30 | 30 | 0 | Y | 20.03 | Y | -0.2 |  |  |  | 0.77 |  |  |  |  | N | N | Y | 110 | 0.48 | 64 | 103020 | 104380 | 90 | 15600 | 11 | 1 | 10 | 2018-02-02 05:31 | 1582 | 150 |  | 61 | [16 empty] | 101.35 | 100 | 0 | 0 | 0 |  | 650 | 1000 | 선택 | 선택 | 0 | 0 | 0 |  | 650 | 1000 | 선택 | 선택 | 해제 | 미정 | 미정 | 미정 | 미정 |  | 미정 | SB190190 | H
A43463 | 2018-02-01 | 1 | D |  | 6 | A | 34CRMO4 | 합금강 | AE4130M6 | BM#2 | 1621 | 44 | 1622 | 1574 | 38 | 6300 |  | 3 | 0.34 | 19 |  | -1.95 | 1576 | 1622 | 10.69 | 0 |  | 31 | 59 | 32 | Y |  | 2018-02-02 06:30 | 76 | 1085 | 26 | 28 | 29 | 30 | 31 | 31 | 31 | 30 | 29 | 29 | 27 | 26 | 25 | 23 | 28 | 31 | 23 | 31 | -0.18 | Y | 44.5 | Y | -0.4 |  |  |  | 0.65 |  |  |  |  | N | N | Y | 100 | 0.48 | 67 | 103020 | 106680 | 30 | 16000 | 11 | 1 | 10 | 2018-02-02 07:20 | 1576 | 154 |  | 56 | [16 empty] | 98.4 | 100 | 0 | 0 | 0 |  | 650 | 1000 | 선택 | 선택 | 0 | 0 | 0 |  | 650 | 1000 | 선택 | 선택 | 해제 | 미정 | 미정 | 미정 | 미정 |  | 미정 | SB190190 | H
A43465 | 2018-02-02 | 1 | D |  | 7 | A | 34CRMO4 | 합금강 | AE4130M6 | BM#2 | 1610 | 41 | 1613 | 1548 | 38 | 6300 |  | 3 | 0.34 | 19 |  | -1.95 | 1567 | 1613 | 15.88 | 0 |  | 23 | 44 | 1307 | Y |  | 2018-02-02 08:22 | 67 | 1087 | 26 | 28 | 30 | 31 | 30 | 31 | 30 | 29 | 29 | 29 | 29 | 29 | 29 | 29 | 29 | 31 | 29 | 30 | -0.02 | Y | 44.98 | Y | 0 |  |  |  | 0.74 |  |  |  |  | N | N | Y | 150 | 0.48 | 66 | 120190 | 104310 | 3290 | 15900 | 11 | 1 | 20 | 2018-02-02 08:26 | 1567 | 97 |  | 14 | [16 empty] | 111.75 | 100 | 0 | 0 | 0 |  | 650 | 1000 | 선택 | 선택 | 0 | 0 | 0 |  | 650 | 1000 | 선택 | 선택 | 해제 | 미정 | 미정 | 미정 | 미정 |  | 미정 | SB190190 | H
A43466 | 2018-02-02 | 1 | D |  | 8 | A | 34CRMO4 | 합금강 | AE4130M6 | BM#2 | 1606 | 39 | 1624 | 1556 | 39 | 6500 |  | 3 | 0.33 | 18 |  | -2.2 | 1574 | 1624 | 15.95 | 0 |  | 6 | 9 | 87 | Y |  | 2018-02-02 09:21 | 74 | 1089 | 25 | 30 | 33 | 33 | 34 | 34 | 33 | 32 | 31 | 29 | 29 | 28 | 26 | 26 | 31 | 34 | 26 | 33 | -0.2 | Y | 39.98 | Y | -0.4 |  |  |  | 0.82 |  |  |  |  | N | N | Y | 140 | 0.48 | 63 | 103020 | 102130 | 1130 | 15200 | 11 | 1 | 30 | 2018-02-02 09:31 | 1574 | 103 |  | 24 | [16 empty] | 99.83 | 100 | 0 | 0 | 0 |  | 650 | 1000 | 선택 | 선택 | 0 | 0 | 0 |  | 650 | 1000 | 선택 | 선택 | 해제 | 미정 | 미정 | 미정 | 선택 | 7 | 미정 | SB190190 | H
A43467 | 2018-02-02 | 1 | D |  | 9 | A | 34CRMO4 | 합금강 | AE4130M6 | BM#2 | 1632 | 39 | 1618 | 1572 | 37 | 5700 |  | 3 | 0.33 | 18 |  | -1.89 | 1575 | 1618 | 16.51 | 0 |  | 22 | 44 | 81 | Y |  | 2018-02-02 10:20 | 75 | 1087 | 19 | 25 | 29 | 32 | 33 | 33 | 33 | 32 | 31 | 31 | 30 | 29 | 29 | 28 | 30 | 33 | 28 | 33 | -0.11 | Y | 45.02 | Y | -0.2 |  |  |  | 0.7 |  |  |  |  | N | N | Y | 130 | 0.48 | 66 | 103020 | 106050 | 1440 | 15600 | 11 | 1 | 40 | 2018-02-02 10:35 | 1575 | 114 |  | 32 | [16 empty] | 95.88 | 100 | 0 | 0 | 0 |  | 650 | 1000 | 선택 | 선택 | 0 | 0 | 0 |  | 650 | 1000 | 선택 | 선택 | 해제 | 미정 | 미정 | 미정 | 미정 |  | 미정 | SB190190 | H
B43429 | 2018-02-02 | 2 | D |  | 10 | A | 34CRMO4 | 합금강 | AE4130M6 | BM#2 | 1573 | 59 | 1676 | 1526 | 49 | 10000 |  | 1 | 0.43 | 16 |  | -2.73 | 1564 | 1644 | 1.22 | 0 | 0 | 11 | 25 | 1550 | Y |  | 2018-02-02 11:44 | 64 | 1087 | 26 | 23 | 22 | 20 | 19 | 18 | 16 | 15 | 15 | 14 | 13 | 12 |  | 12 | 18 | 22 | 12 | 0 | -0.22 |  | 45.02 | Y | -0.2 |  |  |  | 0.7 |  |  |  |  | N | N | Y | 120 | 0.48 | 57 | 94435 | 91630 | 100 | 16000 | 11 | 1 | 10 | 2018-02-02 11:44 | 1564 | 139 |  | 18 | [16 empty] | 104.35 | 100 | 0 | 0 | 0 |  | 650 | 1000 | 선택 | 선택 | 0 | 0 | 0 |  | 650 | 1000 | 선택 | 선택 | 해제 | 미정 | 미정 | 미정 | 미정 |  | 미정 | SB190190 | H
A43469 | 2018-02-02 | 1 | D | 연주시작 | 1 | A | 28MN6 | 합금강 | C1 | BM#1 | 1635 | 44 | 1637 | 1583 | 42 | 5500 |  | 3 | 0.32 | 19 |  | -1.81 | 1596 | 1637 | 12.58 | 0 |  | 23 | 45 | 54 | Y |  | 2018-02-02 12:23 | 95 | 1087 | 40 | 45 | 38 | 42 | 50 | 54 | 56 | 57 | 58 | 58 | 58 | 58 |  | 58 | 52 | 58 | 58 | 58 | 0 |  | 14.98 | Y | 0 |  | 2.3 | 2.12 | [5 empty] | N | N | N | 150 | 0.44 | 63 | 99674 | 97090 | 7080 | 15300 | 5 | 2 |  | 2018-02-02 12:38 | 1596 | 113 |  | 28 |  | *T/Dflux 유15kg 용120kg *연주시작12:52 |  | C17783A26AF04B9D8F32D075FA66DE59 | 43C2599DB7D84F24BDBEEF23B4A2E454 | [11 empty] | 95.75 | 100 | 700 | 0 | 0 |  | 650 |  | 해제 | 해제 | 700 | 0 | 0 |  | 650 |  | 해제 | 해제 | 해제 | 미정 | 미정 | 선택 | 미정 |  | 미정 | BT180180 | H
B43430 | 2018-02-02 | 2 | B | TUNDISH교체전 | 11 | A | 34CRMO4 | 합금강 | AE4130M6 | BM#2 | 1587 | 52 | 1644 | 1545 | 41 | 8300 |  | 1 | 0.45 | 17 |  | -2.53 | 1566 | 1632 | 1.96 | 0 | 0 | 16 | 21 | 166 | Y |  | 2018-02-02 12:49 | 66 | 1086 | 22 | 26 | 29 | 29 | 29 | 27 | 26 | 25 | 23 | 22 | 20 |  |  | 20 | 25 | 29 | 20 | 29 | -0.23 |  | 39.98 | Y | -0.4 |  |  |  | 0.47 |  |  |  |  | N | N | M | 110 | 0.48 | 59 | 84595 | 93190 | 1310 | 2000 | 11 | 1 | 20 | 2018-02-02 12:52 | 1566 | 122 |  | 13 |  |  | 05DC380678A847A9891C3E6CD86DDCBF | 0F194170657344688D7E6B0C596A4E71 | 9012FC77F8EE48698B02DC118DA3ADAA | [11 empty] | 89.52 | 100 | 0 | 3300 | 0 |  | 650 | 1000 | 선택 | 선택 | 0 | 3420 | 0 |  | 650 | 1000 | 선택 | 선택 | 해제 | 미정 | 미정 | 미정 | 미정 |  | 미정 | SB190190 | H
A43470 | 2018-02-02 | 1 | B |  | 2 | A | 28MN6 | 합금강 | C1 | BM#1 | 1633 | 43 | 1619 | 1578 | 40 | 4700 |  | 3 | 0.33 | 17 |  | -2 | 1578 | 1619 | 12.4 | 0 |  | 6 | 10 | 58 | Y |  | 2018-02-02 13:22 | 77 | 1087 | 57 | 51 | 47 | 44 | 42 | 41 | 42 | 42 | 41 | 39 | 39 | 39 |  | 39 | 44 | 47 | 39 | 42 | -0.18 |  | 45 | Y | 0 | [8 empty] | N | N | N | 140 | 0.5 | 56 | 84590 | 90020 | 4880 | 14600 | 5 | 2 |  | 2018-02-02 13:30 | 1578 | 105 |  | 34 | [16 empty] | 87.16 | 100 | 0 | 0 | 0 |  | 650 |  | 해제 | 해제 | 0 | 0 | 0 |  | 650 |  | 해제 | 해제 | 해제 | 미정 | 미정 | 선택 | 미정 |  | 미정 | BT180180 | C
B43431 | 2018-02-02 | 2 | B | TUNDISH교체 | 1 | A | SM35C | 탄소강 | B | BM#2 | 1631 | 45 | 1677 | 1567 | 33 | 6800 |  | 1 | 0.47 | 18 |  | -2.52 | 1582 | 1640 | 2.84 | 0 | 0 | 31 | 60 | 210 | Y |  | 2018-02-02 13:48 | 81 | 1087 | 8488 | 8488 | 17 | 16 | 12 | 17 | 21 | 24 | 25 | 27 | 27 | 26 |  | 26 | 287 | 27 | 26 | 0 | -0.12 |  | 8.52 | Y | -0.22 |  | 1.69 | 1.69 | [5 empty] | N | N | N | 150 | 0.48 | 50 | 96079 | 87130 | 40 | 15500 | 10 | 2 | 10 | 2018-02-02 13:54 | 1582 | 139 |  | 41 |  | * T/D 용강량 실측:1180mm / 17.7 TON TARE값 수정 함. * T/D FLUX 용탕부: 120 KG / 유탕부: 15KG 투입 * 슬리브 롱노즐( Y자형 ) 사용 | [14 empty] | 110.5 | 100 | 700 | 0 | 0 |  | 650 | 400 | 해제 | 해제 | 700 | 0 | 0 |  | 650 | 400 | 해제 | 해제 | 해제 | 미정 | 미정 | 미정 | 미정 |  | 미정 | RB130.00 | C
A43471 | 2018-02-02 | 1 | B |  | 3 | A | 28MN6 | 합금강 | C1 | BM#1 | 1622 | 40 | 1614 | 1571 | 31 | 4400 |  | 3 | 0.33 | 17 |  | -1.52 | 1578 | 1609 | 13.93 | 0 |  | 22 | 45 | 49 | Y |  | 2018-02-02 14:19 | 77 | 1085 | 36 | 39 | 42 | 44 | 45 | 44 | 45 | 44 | 44 | 43 | 42 |  |  | 42 | 43 | 45 | 42 | 44 | -0.1 | Y | 30.02 | Y | -0.2 | [8 empty] | N | N | N | 130 | 0.51 | 52 | 84590 | 87910 | 7120 | 15100 | 5 | 2 |  | 2018-02-02 14:29 | 1578 | 104 |  | 34 |  | *STR#1기 TCM 토치 동작 않되어 감속주입 | [14 empty] | 89.14 | 100 | 0 | 0 | 0 |  | 650 |  | 해제 | 해제 | 0 | 0 | 0 |  | 650 |  | 해제 | 해제 | 해제 | 미정 | 미정 | 선택 | 미정 |  | 미정 | BT180180 | C
B43432 | 2018-02-02 | 2 | B |  | 2 | A | SM35C | 탄소강 | B | BM#2 | 1620 | 43 | 1655 | 1576 | 34 | 6400 |  | 1 | 0.5 | 16 |  | -3.08 | 1578 | 1646 | 9.61 | 0 | 0 | 19 | 1 | 12138 | Y |  | 2018-02-02 14:41 | 77 | 1083 | 24 | 19 | 19 | 19 | 19 | 19 | 19 | 18 | 17 | 16 | 15 |  |  | 15 | 19 | 19 | 15 | 19 | -0.1 |  | 40.02 | Y | -0.2 | [8 empty] | N | N | N | 140 | 0.52 | 53 | 90048 | 91140 | 690 | 16200 | 10 | 2 | 20 | 2018-02-02 14:58 | 1578 | 127 |  | 40 | [16 empty] | 98.14 | 100 | 0 | 0 | 0 |  | 650 | 400 | 해제 | 해제 | 0 | 0 | 0 |  | 650 | 400 | 해제 | 해제 | 해제 | 미정 | 미정 | 미정 | 미정 |  | 미정 | RB150.00 | C
A43472 | 2018-02-02 | 1 | B |  | 4 | A | 28MN6 | 합금강 | C1 | BM#1 | 1592 | 40 | 1600 | 1533 | 30 | 5300 |  | 3 | 0.32 | 16 |  | -1.46 | 1559 | 1588 | 10.66 | 0 |  | 11 | 26 | 46 | Y |  | 2018-02-02 15:23 | 58 | 1085 | 40 | 33 | 31 | 30 | 28 | 27 | 26 | 25 | 24 | 23 | 24 | 24 |  | 24 | 28 | 31 | 23 | 24 | -0.23 | Y | 34.98 | Y | 0 | [8 empty] | N | N | N | 120 | 0.52 | 58 | 101508 | 95300 | 7020 | 12900 | 5 | 2 |  | 2018-02-02 15:30 | 1559 | 97 |  | 24 | [16 empty] | 99.23 | 100 | 0 | 0 | 0 |  | 650 |  | 해제 | 해제 | 0 | 0 | 0 |  | 650 |  | 해제 | 해제 | 해제 | 미정 | 미정 | 선택 | 미정 |  | 미정 | BT180180 | H
B43433 | 2018-02-02 | 2 | B |  | 3 | A | SM35C | 탄소강 | B | BM#2 | 1609 | 41 | 1646 | 1556 | 27 | 5500 |  | 1 | 0.49 | 16 |  | -2.49 | 1563 | 1620 | 3.93 | 0 | 0 | 20 | 2 | 76 | Y |  | 2018-02-02 15:40 | 62 | 1083 | 10 | 15 | 20 | 23 | 24 | 23 | 23 | 22 | 22 | 20 | 18 |  |  | 18 | 20 | 24 | 18 | 23 | -0.2 | Y | 30 | Y | -0.4 | [8 empty] | N | N | N | 130 | 0.52 | 52 | 96245 | 89740 | 2130 | 14400 | 10 | 2 | 30 | 2018-02-02 15:47 | 1563 | 127 |  | 37 | [16 empty] | 104.78 | 100 | 0 | 0 | 0 |  | 650 | 400 | 해제 | 해제 | 0 | 0 | 0 |  | 650 | 400 | 해제 | 해제 | 해제 | 미정 | 미정 | 미정 | 미정 |  | 미정 | RB120.00 | C
A43473 | 2018-02-02 | 1 | B |  | 5 | A | 28MN6 | 합금강 | C1 | BM#1 | 1616 | 40 | 1598 | 1539 | 31 | 5800 |  | 3 | 0.32 | 16 |  | -1.41 | 1564 | 1592 | 10.58 | 0 |  | 23 | 46 | 51 | Y |  | 2018-02-02 16:18 | 63 | 1082 | 20 | 26 | 30 | 33 | 32 | 32 | 32 | 32 | 31 | 32 | 31 | 31 |  | 31 | 30 | 33 | 31 | 32 | -0.03 | Y | 39.98 | Y | 0 | [8 empty] | N | N | N | 110 | 0.52 | 57 | 101508 | 99390 | 7030 | 15200 | 5 | 2 |  | 2018-02-02 16:27 | 1564 | 100 |  | 28 | [16 empty] | 95.4 | 100 | 0 | 0 | 0 |  | 650 |  | 해제 | 해제 | 0 | 0 | 0 |  | 650 |  | 해제 | 해제 | 해제 | 미정 | 미정 | 선택 | 미정 |  | 미정 | BT180180 | C
B43434 | 2018-02-02 | 2 | B |  | 4 | A | SM35C | 탄소강 | B | BM#2 | 1625 | 42 | 1647 | 1565 | 26 | 5300 |  | 1 | 0.46 | 16 |  | 0 | 1569 | 1621 | 2.42 | 0 | 0 | 16 | 22 | 59 | Y |  | 2018-02-02 16:35 | 68 | 1081 | 13 | 16 | 23 | 24 | 25 | 25 | 24 | 23 | 23 | 22 | 20 | 18 | 17 | 17 | 21 | 25 | 17 | 23 | -0.2 | Y | 40.03 | Y | -0.2 | [8 empty] | N | N | N | 120 | 0.46 | 61 | 82348 | 93240 | 1360 | 15300 | 10 | 2 | 35 | 2018-02-02 17:05 | 1578 | 119 |  | 37 | [16 empty] | 87.14 | 100 | 0 | 0 | 0 |  | 650 | 600 | 해제 | 해제 | 0 | 0 | 0 |  | 650 | 600 | 해제 | 해제 | 해제 | 미정 | 미정 | 미정 | 미정 |  | 미정 | RB130.00 | C
A43474 | 2018-02-02 | 1 | B |  | 6 | A | 28MN6 | 합금강 | C1 | BM#1 | 1601 | 40 | 1596 | 1546 | 30 | 5300 |  | 3 | 0.33 | 17 |  | -1.73 | 1563 | 1599 | 11.14 | 0 |  | 6 | 11 | 58 | Y |  | 2018-02-02 17:19 | 62 | 1087 | 30 | 32 | 32 | 34 | 34 | 34 | 33 | 31 | 31 | 32 | 31 | 30 | 32 | 32 | 32 | 34 | 30 | 34 | -0.1 | Y | 40.02 | Y | 0.4 | [8 empty] | N | N | N | 100 | 0.52 | 62 | 101508 | 102700 | 7080 | 15300 | 5 | 2 |  | 2018-02-02 17:27 | 1563 | 101 |  | 26 | [16 empty] | 92.53 | 0 | 0 | 0 | 0 |  | 650 |  | 해제 | 해제 | 0 | 0 | 0 |  | 650 |  | 해제 | 해제 | 해제 | 미정 | 미정 | 선택 | 미정 |  | 미정 | BT180180 | H
B43435 | 2018-02-02 | 2 | B |  | 5 | A | SM35C | 탄소강 | B | BM#2 | 1606 | 41 | 1625 | 1575 | 24 | 5000 |  | 1 | 0.46 | 16 |  | -2.4 | 1568 | 1619 | 2.5 | 0 | 0 | 31 | 61 | 41 | Y |  | 2018-02-02 17:39 | 67 | 1080 | 13 | 19 | 19 | 19 | 23 | 24 | 25 | 25 | 24 | 23 | 22 | 21 | 18 | 16 | 21 | 25 | 16 | 19 | -0.26 | Y | 34.98 | Y | -0.4 | [8 empty] | N | N | N | 110 | 0.46 | 59 | 76413 | 88960 | 110 | 14900 | 10 | 2 | 40 | 2018-02-02 18:00 | 1568 | 125 |  | 37 | [16 empty] | 85.86 | 100 | 0 | 0 | 0 |  | 650 | 400 | 해제 | 해제 | 0 | 0 | 0 |  | 650 | 400 | 해제 | 해제 | 해제 | 미정 | 미정 | 미정 | 미정 |  | 미정 | RB140.00 | C
A43475 | 2018-02-02 | 1 | B |  | 7 | A | 28MN6 | 합금강 | C1 | BM#1 | 1616 | 43 | 1595 | 1564 | 25 | 4800 |  | 3 | 0.33 | 16 |  | -1.31 | 1565 | 1591 | 10.49 | 0 |  | 22 | 46 | 55 | Y |  | 2018-02-02 18:14 | 64 | 1076 | 29 | 29 | 31 | 32 | 33 | 33 | 32 | 31 | 32 | 31 | 30 | 31 |  | 31 | 31 | 33 | 30 | 32 | -0.1 | Y | 30 | Y | 0.2 | [8 empty] | N | N | N | 150 | 0.52 | 56 | 84590 | 95990 | 7140 | 14700 | 5 | 2 |  | 2018-02-02 18:21 | 1565 | 109 |  | 35 | [16 empty] | 82.13 | 100 | 0 | 0 | 0 |  | 650 |  | 해제 | 해제 | 0 | 0 | 0 |  | 650 |  | 해제 | 해제 | 해제 | 미정 | 미정 | 선택 | 미정 |  | 미정 | BT180180 | C
B43436 | 2018-02-02 | 2 | B |  | 6 | A | SM35C | 탄소강 | B | BM#2 | 0 | 44 | 1634 | 1535 | 34 | 7100 |  | 1 | 0.45 | 16 |  | -2.01 | 1572 | 1616 | 1.85 | 0 | 0 | 19 | 2 | 36 | Y |  | 2018-02-02 18:47 | 71 | 1086 | 11 | 20 | 23 | 25 | 25 | 25 | 24 | 24 | 23 | 22 | 21 | 20 | 19 | 18 | 21 | 25 | 18 | 25 | -0.15 | Y | 48.23 | Y | -0.2 | [8 empty] | N | N | N | 100 | 0.42 | 66 | 142111 | 90910 | 4280 | 16200 | 10 | 2 | 50 | 2018-02-02 19:11 | 1572 | 122 |  | 31 |  | * 전공정 요청으로 감속주입 0.40 이상공정 등록 및 생관통보 | [14 empty] | 149.35 | 100 | 0 | 0 | 0 |  | 650 | 400 | 해제 | 해제 | 0 | 0 | 0 |  | 650 | 400 | 해제 | 해제 | 해제 | 미정 | 미정 | 미정 | 미정 |  | 미정 | RB150.00 | C
A43476 | 2018-02-02 | 1 | B | TUNDISH교체전 | 8 | A | 28MN6 | 합금강 | C1 | BM#1 | 1568 | 41 | 1607 | 1529 | 32 | 5800 |  | 3 | 0.32 | 17 |  | -1.77 | 1566 | 1603 | 11.13 | 0 |  | 11 | 27 | 60 | Y |  | 2018-02-02 19:07 | 65 | 1085 | 28 | 26 | 25 | 24 | 24 | 24 | 25 | 25 | 25 | 23 | 23 |  |  | 23 | 25 | 25 | 23 | 25 | -0.05 | Y | 40 | Y | 0 | [8 empty] | N | N | N | 140 | 0.53 | 54 | 93832 | 96340 | 7010 | 2500 | 5 | 2 |  | 2018-02-02 19:14 | 1566 | 113 |  | 40 |  |  | 3AE630A916C44AF49A47E0BD16D56E6B | 313076ABE3A54235AA7510F87A974341 | D388877CC62B40A08703E0409970F3BC | [11 empty] | 90.79 | 100 | 0 | 2500 | 0 |  | 650 |  | 해제 | 해제 | 0 | 2500 | 0 |  | 650 |  | 해제 | 해제 | 해제 | 미정 | 미정 | 선택 | 미정 |  | 미정 | BT180180 | C
B43437 | 2018-02-02 | 2 | B | 잔강최소화전 | 7 | B | SM35CM4 | 탄소강 | B | BM#2 | 1566 | 43 | 1637 | 1527 | 30 | 6200 |  | 1 | 0.45 | 14 |  | -2.39 | 1569 | 1611 | 0.98 | 0 | 0 | 20 | 3 | 52 | Y |  | 2018-02-02 20:10 | 67 | 1079 | 14 | 19 | 24 | 26 | 27 | 28 | 28 | 27 | 26 | 26 | 25 | 23 | 21 | 21 | 25 | 28 | 21 | 26 | -0.2 | Y | 35 | Y | -0.4 | [8 empty] | N | N | N | 150 | 0.47 | 61 | 40947 |  | 92900 | 3000 | 10 | 2 | 10 | 2018-02-02 20:13 | 1569 | 98 |  | 17 |  | * 전공정 요청으로 감속주입 0.40 이상공정 등록 및 생관통보 | [14 empty] | 44.08 | 80 | 0 | 3100 | 0 |  | 650 | 400 | 해제 | 해제 | 0 | 3100 | 0 |  | 650 | 400 | 해제 | 해제 | 해제 | 미정 | 미정 | 미정 | 미정 |  | 미정 | BT180180 | H
A43477 | 2018-02-02 | 1 | C | TUNDISH교체 | 1 | A | AE15B38M | 탄소강 | 보론강 | BM#1 | 1609 | 40 | 1629 | 1564 | 28 | 5000 |  | 3 | 0.33 | 19 |  | -1.84 | 1581 | 1623 | 10.75 | 0 |  | 23 | 47 | 52 | Y |  | 2018-02-02 20:30 | 84 | 1089 | 10 | 22 | 21 | 29 | 34 | 36 | 38 | 40 | 41 | 42 | 43 | 45 |  | 45 | 35 | 45 | 45 | 0 | 0 |  |  | Y | 0.4 |  | 2.21 | 2.21 | [5 empty] | N | N | N | 150 | 0.47 | 62 | 84590 | 99230 | 5920 | 15800 | 3 | 1 |  | 2018-02-02 20:35 | 1581 | 135 |  | 37 |  | *T/Dflux 유15kg 용120kg | [14 empty] | 80.45 | 100 | 1500 | 0 | 0 |  | 300 |  | 선택 | 선택 | 1500 | 0 | 0 |  | 300 |  | 선택 | 선택 | 해제 | 미정 | 미정 | 해제 | 미정 |  | 미정 | BT180180 | H
B43438 | 2018-02-02 | 2 | C | 잔강최소화 | 8 | A | 46MNVS6 | 합금강 | KFMN445V계 | BM#2 | 1589 | 45 | 1647 | 1596 | 29 | 5600 |  | 1 | 0.5 | 16 |  | -2.46 | 1562 | 1628 | 0 | 8.86 | 0 | 6 | 12 | 42 | Y |  | 2018-02-02 21:22 | 68 | 1087 | -245 | 20 | 31 | 28 | 31 | 30 | 31 | 30 | 29 | 27 | 27 |  |  | 27 | 20 | 31 | 27 | 31 | -0.1 | Y | 40 | Y | 0 | [8 empty] | N | N | Y | 140 | 0.5 | 51 | 91104 | 97840 | -990 | 16500 | 10 | 2 | 20 | 2018-02-02 21:11 | 1562 | 119 |  | 22 | [16 empty] | 94.07 | 75 | 3000 | 0 | 0 |  | 490 | 400 | 해제 | 해제 | 3000 | 0 | 0 |  | 490 | 400 | 해제 | 해제 | 해제 | 미정 | 미정 | 미정 | 미정 |  | 미정 | RB100.00 | H
A43478 | 2018-02-02 | 1 | C |  | 2 | A | AE15B38M | 탄소강 | 보론강 | BM#1 | 1580 | 40 | 1608 | 1522 | 27 | 5200 |  | 3 | 0.34 | 15 |  | -1.75 | 1569 | 1602 | 13.04 | 0 |  | 16 | 23 | 92 | Y |  | 2018-02-02 21:15 | 72 | 1088 | 43 | 34 | 30 | 29 | 29 | 29 | 29 | 28 | 27 | 25 | 25 | 26 | 25 | 25 | 29 | 30 | 25 | 29 | -0.1 | Y | 50.02 | Y | -0.2 | [8 empty] | N | N | N | 140 | 0.49 | 64 | 101508 | 100870 | 920 | 16200 | 3 | 1 |  | 2018-02-02 21:28 | 1569 | 123 |  | 55 | 20 | [15 empty] | 99.76 | 100 | 0 | 0 | 0 |  | 300 |  | 선택 | 선택 | 0 | 0 | 0 |  | 300 |  | 선택 | 선택 | 해제 | 미정 | 미정 | 미정 | 미정 |  | 미정 | BT180180 | H
B43439 | 2018-02-02 | 2 | C |  | 9 | A | 46MNVS6 | 합금강 | KFMN445V계 | BM#2 | 1622 | 44 | 1625 | 1556 | 28 | 5800 |  | 1 | 0.47 | 16 |  | 0 | 1602 | 1602 | 0 | 3.74 | 0 | 31 | 62 | 65 | Y |  | 2018-02-02 22:24 | 108 | 1077 | 25 | 20 | 18 | 16 | 14 | 12 | 12 | 10 | 9 |  |  |  |  | 9 | 15 | 18 | 9 | 0 | -0.3 |  | 30.03 | Y | -0.2 | [8 empty] | N | N | Y | 130 | 0.53 | 45 | 91104 | 78970 | 18020 | 16400 | 10 | 2 | 20 | 2018-02-02 22:33 | 1553 | 116 |  | 13 |  | *STR#1.2 클로킹 발생으로 L/D잔강 18톤 내림 | [14 empty] | 90.43 | 75 | 0 | 0 | 0 |  | 490 | 400 | 해제 | 해제 | 0 | 0 | 0 |  | 490 | 400 | 해제 | 해제 | 해제 | 미정 | 미정 | 미정 | 미정 |  | 미정 | RB100.00 | H
A43479 | 2018-02-02 | 1 | C |  | 3 | A | AE15B38M | 탄소강 | 보론강 | BM#1 | 1625 | 52 | 1599 | 1548 | 29 | 5500 |  | 3 | 0.34 | 18 |  | -1.56 | 1565 | 1599 | 16.1 | 0 |  | 22 | 47 | 55 | Y |  | 2018-02-02 22:32 | 68 | 1085 | 23 | 28 | 31 | 33 | 34 | 35 | 35 | 35 | 35 | 34 | 34 | 33 | 33 | 32 | 33 | 35 | 32 | 35 | -0.07 | Y | 40.02 | Y | -0.2 | [8 empty] | N | N | N | 130 | 0.49 | 67 | 101508 | 106000 | 910 | 15600 | 3 | 1 |  | 2018-02-02 22:48 | 1565 | 130 |  | 44 | [16 empty] | 95 | 100 | 0 | 0 | 0 |  | 300 |  | 선택 | 선택 | 0 | 0 | 0 |  | 300 |  | 선택 | 선택 | 해제 | 미정 | 미정 | 미정 | 미정 |  | 미정 | BT180180 | H
B43440 | 2018-02-02 | 2 | C | TUNDISH교체전 | 10 | A | 46MNVS6 | 합금강 | KFMN445V계 | BM#2 | 1604 | 42 | 1635 | 1546 | 32 | 6600 |  | 1 | 0.47 | 13 |  | 0 | 1567 | 1627 | 0 | 2.45 | 0 | 19 | 3 | 59 | Y |  | 2018-02-02 23:17 | 73 | 1078 | 6 | 21 | 30 | 34 | 35 | 36 | 35 | 33 | 32 | 31 | 29 | 27 | 24 | 24 | 28 | 36 | 24 | 0 | -0.34 | Y | 35.02 | Y | -0.6 |  |  |  | 0.99 |  |  |  |  | N | N | M | 120 | 0.46 | 64 | 68328 | 95010 | -3010 | 2100 | 10 | 2 | 10 | 2018-02-02 23:19 | 1567 | 103 |  | 7 |  | *전공정 작업지연 감속 주입 *전공정 탈가스 기준 미준수 (진공시간 미달-극진공 13분),수소 측정 | ACC649D1087A4EEDBDCAC54C89AAF3FA | 5B063959A4C44A65A034522D5BACDD3E | 6E75EDCF68694611B4FC244D3F584A5C | [11 empty] | 74.27 | 75 | 0 | 3298 | 0 |  | 490 | 400 | 해제 | 해제 | 0 | 3577 | 0 |  | 490 | 400 | 해제 | 해제 | 해제 | 미정 | 미정 | 미정 | 미정 |  | 미정 | RB100.00 | H
A43480 | 2018-02-02 | 1 | C |  | 4 | A | AE15B38M | 탄소강 | 보론강 | BM#1 | 1576 | 40 | 1604 | 1546 | 30 | 4800 |  | 3 | 0.35 | 15 |  | -2.06 | 1565 | 1604 | 14.4 | 0 |  | 11 | 28 | 77 | Y |  | 2018-02-02 23:42 | 68 | 1091 | 30 | 26 | 26 | 24 | 25 | 26 | 26 | 25 | 24 | 23 | 23 | 23 | 23 | 22 | 25 | 26 | 22 | 26 | -0.07 | Y | 55.02 | Y | -0.2 | [8 empty] | N | N | N | 120 | 0.49 | 66 | 101508 | 102340 | 1800 | 15600 | 3 | 1 |  | 2018-02-02 23:49 | 1565 | 112 |  | 42 | 23 | [15 empty] | 97.51 | 100 | 0 | 0 | 0 |  | 300 |  | 선택 | 선택 | 0 | 0 | 0 |  | 300 |  | 선택 | 선택 | 해제 | 미정 | 미정 | 미정 | 미정 |  | 미정 | BT180180 | H
B43441 | 2018-02-02 | 2 | C | TUNDISH교체 | 1 | B | AE4130M10 | 합금강 | AE4130M계 | BM#2 | 1540 | 50 | 1657 | 1534 | 41 | 8800 |  | 1 | 0.46 | 20 |  | 0 | 1645 | 1645 | 1.82 | 0 | 0 | 20 | 4 | 62 | Y |  | 2018-02-03 00:30 | 145 | 1105 | -379 | -108 | 24 | 25 | 24 | 18 | 21 | 26 | 28 | 29 | 30 | 30 | 31 | 32 | 25 | 32 | 32 | 0 | 0 |  |  | Y | 0.2 |  | 2.6 | 2.48 | 1.17 |  |  |  |  | N | N | N | 150 | 0.48 | 62 | 93861 | 103400 | -2400 | 15100 | 2 | 1 | 10 | 2018-02-03 00:35 | 1585 | 124 |  | 25 |  | *T/D플럭스 120/15KG *롱노즐 실리부 부착 *수소 10분 측정값 기준치 초과,생관통보 *전공정 작업지연 감속주입 | [14 empty] | 92.93 | 80 | 738 | 0 | 0 |  | 650 | 400 | 선택 | 선택 | 737 | 0 | 0 |  | 650 | 400 | 선택 | 선택 | 미정 | 미정 | 미정 | 미정 | 선택 |  | 미정 | RB107.95 | C
A43481 | 2018-02-02 | 1 | C |  | 5 | A | AE15B38M | 탄소강 | 보론강 | BM#1 | 1599 | 42 | 1602 | 1547 | 29 | 5200 |  | 3 | 0.37 | 16 |  | -1.6 | 1570 | 1602 | 16.01 | 0 |  | 30 | 1 | 17025 | Y |  | 2018-02-03 00:48 | 73 | 1149 | 21 | 18 | 19 | 22 | 23 | 24 | 24 | 24 | 24 | 24 | 23 | 23 | 24 | 24 | 22 | 24 | 23 | 24 | -0.03 | Y | 30 | Y | 0.2 | [8 empty] | N | N | N | 110 | 0.49 | 61 | 101508 | 97930 | 2520 | 15900 | 3 | 1 |  | 2018-02-03 00:53 | 1570 | 123 |  | 43 | [16 empty] | 101.05 | 100 | 0 | 0 | 0 |  | 300 |  | 선택 | 선택 | 0 | 0 | 0 |  | 300 |  | 선택 | 선택 | 해제 | 미정 | 미정 | 미정 | 미정 |  | 미정 | BT180180 | H
B43442 | 2018-02-02 | 2 | C |  | 2 | B | AE4130M10 | 합금강 | AE4130M계 | BM#2 | 1629 | 64 | 1637 | 1547 | 44 | 9300 |  | 1 | 0.46 | 19 |  | 0 | 1623 | 1623 | 1.47 | 0 | 0 | 6 | 13 | 63 | Y |  | 2018-02-03 01:52 | 123 | 1088 | 27 | 29 | 31 | 31 | 30 | 30 | 29 | 28 | 26 | 24 | 23 | 22 | 21 | 21 | 27 | 31 | 21 | 0 | -0.18 |  | 55 | Y | 0 |  |  |  | 1.28 |  |  |  |  | N | N | N | 140 | 0.5 | 67 | 97286 | 111370 | 90 | 15800 | 2 | 1 |  | 2018-02-03 01:59 | 1579 | 127 |  | 9 | [16 empty] | 82.69 | 75 | 0 | 0 | 0 |  | 650 | 400 | 선택 | 선택 | 0 | 0 | 0 |  | 650 | 400 | 선택 | 선택 | 미정 | 미정 | 미정 | 미정 | 미정 |  | 미정 | BT180180 | C
A43482 | 2018-02-02 | 1 | C |  | 6 | A | AE15B38M | 탄소강 | 보론강 | BM#1 | 1578 | 39 | 1601 | 1535 | 30 | 5400 |  | 3 | 0.35 | 17 |  | -1.03 | 1579 | 1601 | 17.73 | 0 |  | 16 | 24 | 50 | Y |  | 2018-02-03 01:41 | 82 | 1069 | 21 | 25 | 29 | 32 | 33 | 33 | 33 | 32 | 31 | 31 | 31 | 30 | 29 | 29 | 30 | 33 | 29 | 33 | -0.1 | Y | 40 | Y | -0.2 | [8 empty] | N | N | N | 100 | 0.49 | 65 | 101508 | 102290 | 1210 | 16500 | 3 | 1 |  | 2018-02-03 01:48 | 1579 | 129 |  | 53 | [16 empty] | 98.12 | 100 | 0 | 0 | 0 |  | 300 |  | 선택 | 선택 | 0 | 0 | 0 |  | 300 |  | 선택 | 선택 | 해제 | 미정 | 미정 | 미정 | 미정 |  | 미정 | BT180180 | H
B43443 | 2018-02-02 | 2 | C |  | 3 | A | AE4130M10 | 합금강 | AE4130M계 | BM#2 | 1587 | 44 | 1656 | 1584 | 36 | 6600 |  | 1 | 0.46 | 19 |  | 0 | 1633 | 1633 | 1.4 | 0 | 0 | 31 | 63 | 81 | Y |  | 2018-02-03 02:42 | 133 | 1077 | 17 | 21 | 25 | 26 | 26 | 24 | 24 | 22 | 22 | 20 | 19 | 16 |  | 16 | 22 | 26 | 16 | 0 | -0.25 | Y | 40.02 | Y | -0.6 |  |  |  | 1.15 |  |  |  |  | N | N | N | 130 | 0.51 | 57 | 96635 | 97750 | 10 | 15300 | 2 | 1 | 30 | 2018-02-03 02:56 | 1576 | 120 |  | 29 | [16 empty] | 100.92 | 80 | 0 | 0 | 0 |  | 650 | 400 | 선택 | 선택 | 0 | 0 | 0 |  | 650 | 400 | 선택 | 선택 | 미정 | 미정 | 미정 | 미정 | 미정 |  | 미정 | BT180180 | C
A43483 | 2018-02-02 | 1 | C |  | 7 | A | AE15B38M | 탄소강 | 보론강 | BM#1 | 1536 | 42 | 1609 | 1549 | 28 | 5100 |  | 3 | 0.42 | 16 |  | -2.14 | 1565 | 1609 | 18.31 | 0 |  | 19 | 4 | 52 | Y |  | 2018-02-03 02:45 | 68 | 1090 | 28 | 25 | 25 | 26 | 26 | 26 | 25 | 24 | 23 | 23 | 22 | 22 | 21 | 21 | 24 | 26 | 21 | 26 | -0.11 | Y | 44.97 | Y | -0.2 | [8 empty] | N | N | N | 150 | 0.49 | 64 | 101508 | 102700 | 1110 | 16500 | 3 | 1 |  | 2018-02-03 02:51 | 1565 | 133 |  | 55 | [16 empty] | 97.89 | 100 | 0 | 0 | 0 |  | 300 |  | 선택 | 선택 | 0 | 0 | 0 |  | 300 |  | 선택 | 선택 | 해제 | 미정 | 미정 | 미정 | 미정 |  | 미정 | BT180180 | H
B43444 | 2018-02-02 | 2 | C |  | 4 | A | AE4130M10 | 합금강 | AE4130M계 | BM#2 | 1578 | 52 | 1634 | 1534 | 43 | 7800 |  | 1 | 0.45 | 19 |  | 0 | 1619 | 1619 | 1.52 | 0 | 0 | 22 | 48 | 91 | Y |  | 2018-02-03 03:52 | 119 | 1088 | 11 | 20 | 22 | 22 | 22 | 22 | 22 | 22 | 21 | 19 | 18 | 16 |  | 16 | 20 | 22 | 16 | 22 | -0.13 |  | 44.98 | Y | -0.4 |  |  |  | 0.97 |  |  |  |  | N | N | Y | 120 | 0.49 | 59 | 92364 | 95290 | 50 | 14700 | 2 | 1 | 10 | 2018-02-03 04:01 | 1564 | 123 |  | 19 | [16 empty] | 97.23 | 100 | 0 | 0 | 0 |  | 650 | 400 | 선택 | 선택 | 0 | 0 | 0 |  | 650 | 400 | 선택 | 선택 | 미정 | 미정 | 미정 | 미정 | 미정 |  | 미정 | RB133.35 | C
A43484 | 2018-02-02 | 1 | C |  | 8 | A | AE15B38M | 탄소강 | 보론강 | BM#1 | 1602 | 41 | 1605 | 1556 | 29 | 4800 |  | 3 | 0.35 | 15 |  | -1.86 | 1569 | 1605 | 13.71 | 0 |  | 11 | 29 | 38 | Y |  | 2018-02-03 03:51 | 72 | 1099 | 19 | 20 | 22 | 25 | 27 | 28 | 27 | 27 | 26 | 25 | 25 | 24 | 22 | 22 | 24 | 28 | 22 | 27 | -0.17 | Y | 35.02 | Y | -0.4 | [8 empty] | N | N | N | 140 | 0.49 | 64 | 101508 | 100090 | 40 | 15300 | 3 | 1 |  | 2018-02-03 03:54 | 1569 | 129 |  | 56 | 12 | [15 empty] | 102.43 | 100 | 0 | 0 | 0 |  | 300 |  | 선택 | 선택 | 0 | 0 | 0 |  | 300 |  | 선택 | 선택 | 해제 | 미정 | 미정 | 미정 | 미정 |  | 미정 | BT180180 | H
B43445 | 2018-02-02 | 2 | D |  | 5 | A | AE4130M10 | 합금강 | AE4130M계 | BM#2 | 1629 | 40 | 1635 | 1575 | 31 | 5900 |  | 1 | 0.49 | 19 |  | 0 | 1565 | 1635 | 2.05 | 0 | 0 | 20 | 5 | 62 | Y |  | 2018-02-03 04:47 | 65 | 1078 | 10 | 18 | 25 | 26 | 27 | 27 | 27 | 26 | 25 | 23 | 22 | 19 |  | 19 | 23 | 27 | 19 | 27 | -0.23 | Y | 35 | Y | -0.6 |  |  |  | 1.66 |  |  |  |  | N | N | Y | 110 | 0.48 | 59 | 103498 | 94710 | 60 | 13600 | 2 | 1 | 40 | 2018-02-03 05:01 | 1565 | 121 |  | 27 | [16 empty] | 111.29 | 100 | 0 | 0 | 0 |  | 650 | 400 | 선택 | 선택 | 0 | 0 | 0 |  | 650 | 400 | 선택 | 선택 | 미정 | 미정 | 미정 | 미정 | 선택 | 4 | 미정 | BT180180 | C
A43485 | 2018-02-02 | 1 | D |  | 9 | A | AE15B38M | 탄소강 | 보론강 | BM#1 | 1583 | 41 | 1613 | 1535 | 29 | 4900 |  | 3 | 0.34 | 16 |  | -2.54 | 1563 | 1613 | 11.26 | 0 |  | 30 | 2 | 44 | Y |  | 2018-02-03 05:01 | 66 | 1091 | 19 | 15 | 15 | 17 | 18 | 18 | 18 | 17 | 17 | 16 | 15 | 15 | 16 | 16 | 17 | 18 | 15 | 18 | -0.05 | Y | 35 | Y | 0.2 | [8 empty] | N | N | N | 130 | 0.5 | 61 | 101508 | 99030 | 100 | 14900 | 3 | 1 |  | 2018-02-03 05:07 | 1563 | 121 |  | 50 | 10 | [15 empty] | 102.59 | 100 | 0 | 0 | 0 |  | 300 |  | 선택 | 선택 | 0 | 0 | 0 |  | 300 |  | 선택 | 선택 | 해제 | 미정 | 미정 | 미정 | 미정 |  | 미정 | BT180180 | H
B43446 | 2018-02-02 | 2 | D |  | 6 | A | AE4130M10 | 합금강 | AE4130M계 | BM#2 | 1589 | 39 | 1654 | 1576 | 33 | 6000 |  | 1 | 0.48 | 18 |  | 0 | 1565 | 1638 | 2.24 | 0 | 0 | 6 | 14 | 46 | Y |  | 2018-02-03 05:51 | 65 | 1070 | 13 | 19 | 22 | 24 | 24 | 24 | 24 | 23 | 21 | 20 | 19 | 18 |  | 18 | 21 | 24 | 18 | 24 | -0.15 | Y | 40 | Y | -0.2 |  |  |  | 0.78 |  |  |  |  | N | N | Y | 100 | 0.48 | 56 | 97992 | 91740 | 1370 | 15300 | 2 | 1 | 10 | 2018-02-03 05:55 | 1565 | 127 |  | 26 | [16 empty] | 105.37 | 100 | 0 | 0 | 0 |  | 650 | 400 | 선택 | 선택 | 0 | 0 | 0 |  | 650 | 400 | 선택 | 선택 | 미정 | 미정 | 미정 | 미정 | 미정 |  | 미정 | RB203.20 | C
A43486 | 2018-02-02 | 1 | D |  | 10 | A | AE15B38M | 탄소강 | 보론강 | BM#1 | 1602 | 39 | 1611 | 1551 | 28 | 4700 |  | 3 | 0.37 | 18 |  | -2.04 | 1566 | 1611 | 14.92 | 0 | 0 | 16 | 25 | 46 | Y |  | 2018-02-20 13:43 | 69 | 1093 | 14 | 17 | 21 | 24 | 25 | 26 | 26 | 26 | 25 | 25 | 24 | 24 | 22 | 22 | 23 | 26 | 22 | 26 | -0.11 | Y | 35 | Y | -0.4 | [8 empty] | N | N | N | 120 | 0.49 | 62 | 101508 | 95370 | 4490 | 10500 | 3 | 1 |  | 2018-02-03 06:12 | 1566 | 119 |  | -24888 |  | *히트내 주속감속(20%이상) 이상재 ID:106.206 생관통보 *롱노즐 오버플로우 발생 나탕주입 이상재 ID:106.206 *T/D 레벨 12톤이하 발생 이상재 ID:106.206 | [14 empty] | 101.1 | 100 | 0 | 0 | 0 |  | 300 |  | 선택 | 선택 | 0 | 0 | 0 |  | 300 |  | 선택 | 선택 | 해제 | 미정 | 미정 | 미정 | 미정 |  | 미정 | BT180180 | H
B43447 | 2018-02-02 | 2 | D |  | 7 | A | AE4130M10 | 합금강 | AE4130M계 | BM#2 | 1613 | 40 | 1655 | 1597 | 33 | 5900 |  | 1 | 0.49 | 20 |  | -2.5 | 1572 | 1647 | 1.76 | 0 | 0 | 31 | 64 | 40 | Y |  | 2018-02-03 06:46 | 72 | 1108 | 15 | 23 | 27 | 30 | 30 | 31 | 29 | 29 | 28 | 27 | 26 | 24 | 22 | 22 | 26 | 31 | 22 | 0 | -0.26 | Y | 35.03 | Y | -0.4 |  |  |  | 0.67 |  |  |  |  | N | N | N | 150 | 0.47 | 61 | 103086 | 97230 | 80 | 14800 | 2 | 1 | 20 | 2018-02-03 07:02 | 1572 | 130 |  | 31 | [16 empty] | 107.83 | 100 | 0 | 0 | 0 |  | 650 | 400 | 선택 | 선택 | 0 | 0 | 0 |  | 650 | 400 | 선택 | 선택 | 미정 | 미정 | 미정 | 미정 | 미정 |  | 미정 | BT180180 | C
A43487 | 2018-02-02 | 1 | D |  | 11 | A | AE15B38M | 탄소강 | 보론강 | BM#1 | 1613 | 42 | 1591 | 1544 | 40 | 5200 |  | 3 | 0.33 | 14 |  | -1.23 | 1569 | 1591 | 12.38 | 0 |  | 19 | 5 | 43 | Y |  | 2018-02-03 07:05 | 72 | 1096 | -27 | 10 | 17 | 23 | 24 | 25 | 26 | 27 | 26 | 26 | 25 | 23 |  | 23 | 20 | 27 | 23 | 26 | -0.1 | Y | 20.03 | Y | -0.4 | [8 empty] | N | N | N | 110 | 0.48 | 60 | 101508 | 97010 | 4870 | 14200 | 3 | 1 |  | 2018-02-03 07:14 | 1569 | 126 |  | 55 |  | *롱노즐 마우스링 지금융착으로 롱노즐교체 *히트내 주속감속(20%이상) 이상재 ID:101.102.201.202 생관통보 *롱노즐 오버플로우 발생 나탕주입 이상재 ID:101.102.201.202 *T/D 레벨 12톤이하 발생 이상재 ID:101.201 | [14 empty] | 99.18 | 100 | 0 | 0 | 0 |  | 300 |  | 선택 | 선택 | 0 | 0 | 0 |  | 300 |  | 선택 | 선택 | 해제 | 미정 | 미정 | 미정 | 선택 | 3 | 미정 | BT180180 | H
B43448 | 2018-02-03 | 2 | D |  | 8 | A | AE4130M10 | 합금강 | AE4130M계 | BM#2 | 1619 | 42 | 1656 | 1557 | 35 | 7300 |  | 1 | 0.47 | 19 |  | -2.13 | 1574 | 1629 | 2.29 | 0 | 0 | 22 | 49 | 40 | Y |  | 2018-02-03 07:56 | 74 | 1087 | 18 | 26 | 30 | 32 | 33 | 33 | 32 | 31 | 30 | 28 | 27 | 24 |  | 24 | 29 | 33 | 24 | 0 | -0.26 | Y | 35 | Y | -0.6 |  |  |  | 0.73 |  |  |  |  | N | N | N | 140 | 0.5 | 57 | 94289 | 94870 | 30 | 15600 | 2 | 1 | 30 | 2018-02-03 08:10 | 1574 | 131 |  | 26 | [16 empty] | 99.78 | 100 | 0 | 0 | 0 |  | 650 | 400 | 선택 | 선택 | 0 | 0 | 0 |  | 650 | 400 | 선택 | 선택 | 미정 | 미정 | 미정 | 미정 | 미정 |  | 미정 | BT180180 | C
A43488 | 2018-02-03 | 1 | D |  | 12 | A | AE15B38M | 탄소강 | 보론강 | BM#1 | 9999 | 45 | 1602 | 1545 | 45 | 5400 |  | 3 | 0.33 | 15 |  | -1.53 | 1574 | 1602 | 14.19 | 0 |  | 11 | 30 | 50 | Y |  | 2018-02-03 08:09 | 77 | 1087 | 16 | 25 | 29 | 32 | 33 | 34 | 34 | 34 | 33 | 33 | 33 | 32 | 31 | 31 | 31 | 34 | 31 | 34 | -0.08 | Y | 35.03 | Y | -0.2 | [8 empty] | N | N | N | 100 | 0.49 | 63 | 101508 | 99660 | 3710 | 15700 | 3 | 1 |  | 2018-02-03 08:25 | 1574 | 131 |  | 55 | [16 empty] | 97.65 | 100 | 0 | 0 | 0 |  | 300 |  | 선택 | 선택 | 0 | 0 | 0 |  | 300 |  | 선택 | 선택 | 해제 | 미정 | 미정 | 미정 | 미정 |  | 미정 | BT180180 | H
B43449 | 2018-02-03 | 2 | D |  | 9 | A | AE4130M10 | 합금강 | AE4130M계 | BM#2 | 1613 | 41 | 1644 | 1557 | 36 | 6300 |  | 1 | 0.46 | 19 |  | -2 | 1567 | 1630 | 1.69 | 0 | 0 | 20 | 6 | 45 | Y |  | 2018-02-03 08:59 | 67 | 1088 | 20 | 25 | 29 | 30 | 31 | 30 | 29 | 28 | 28 | 26 | 25 |  |  | 25 | 27 | 31 | 25 | 0 | -0.2 | Y | 30.02 | Y | -0.2 |  |  |  | 0.87 |  |  |  |  | N | N | N | 130 | 0.51 | 54 | 95620 | 90300 | 40 | 15200 | 2 | 1 | 40 | 2018-02-03 09:04 | 1567 | 132 |  | 22 | [16 empty] | 106.24 | 100 | 0 | 0 | 0 |  | 650 | 400 | 선택 | 선택 | 0 | 0 | 0 |  | 650 | 400 | 선택 | 선택 | 미정 | 미정 | 미정 | 미정 | 미정 |  | 미정 | BT180180 | C
B43450 | 2018-02-03 | 2 | D |  | 10 | A | AE4130M10 | 합금강 | AE4130M계 | BM#2 | 1610 | 45 | 1646 | 1576 | 36 | 6500 |  | 1 | 0.47 | 16 |  | -1.68 | 1570 | 1621 | 1.3 | 0 | 0 | 6 | 15 | 44 | Y |  | 2018-02-03 09:56 | 70 | 1087 | 20 | 27 | 30 | 32 | 32 | 31 | 29 | 27 | 26 | 25 | 24 | 23 |  | 23 | 27 | 32 | 23 | 0 | -0.23 | Y | 39.98 | Y | -0.2 |  |  |  | 1.12 |  |  |  |  | N | N | N | 120 | 0.51 | 57 | 99628 | 95110 | 80 | 14500 | 2 | 1 | 10 | 2018-02-03 09:56 | 1570 | 122 |  | 22 | [16 empty] | 104.87 | 100 | 0 | 0 | 0 |  | 650 | 400 | 선택 | 선택 | 0 | 0 | 0 |  | 650 | 400 | 선택 | 선택 | 미정 | 미정 | 미정 | 미정 | 미정 |  | 미정 | BT180180 | C
A43489 | 2018-02-03 | 1 | D |  | 13 | A | AE15B38M | 탄소강 | 보론강 | BM#1 | 1593 | 40 | 1608 | 1549 | 34 | 5200 |  | 3 | 0.33 | 14 |  | -2.29 | 1567 | 1608 | 11.22 | 0 |  | 30 | 3 | 50 | Y |  | 2018-02-03 09:10 | 70 | 1089 | 30 | 24 | 23 | 23 | 22 | 23 | 22 | 22 | 22 | 21 | 21 | 19 | 18 | 18 | 22 | 23 | 18 | 23 | -0.09 | Y | 55.02 | Y | 0 | [8 empty] | N | N | N | 150 | 0.49 | 68 | 101508 | 109860 | 4940 | 15000 | 3 | 1 |  | 2018-02-03 09:19 | 1567 | 123 |  | 59 | 14 | [15 empty] | 87.96 | 100 | 0 | 0 | 0 |  | 300 |  | 선택 | 선택 | 0 | 0 | 0 |  | 300 |  | 선택 | 선택 | 해제 | 미정 | 미정 | 미정 | 미정 |  | 미정 | BT180180 | H
B43451 | 2018-02-03 | 2 | D | TUNDISH교체전 | 11 | A | AE4130M10 | 합금강 | AE4130M계 | BM#2 | 1582 | 39 | 1644 | 1544 | 35 | 6800 |  | 1 | 0.49 | 20 |  | -2.54 | 1562 | 1631 | 2.31 | 0 | 0 | 31 | 65 | 45 | Y |  | 2018-02-03 10:41 | 62 | 1087 | 19 | 21 | 22 | 23 | 23 | 23 | 22 | 21 | 20 | 20 | 19 | 17 |  | 17 | 21 | 23 | 17 | 23 | -0.15 | Y | 39.98 | Y | -0.4 |  |  |  | 0.67 |  |  |  |  | N | N | N | 110 | 0.51 | 56 | 80041 | 95260 | -260 | 2000 | 2 | 1 | 20 | 2018-02-03 10:46 | 1562 | 127 |  | 37 |  |  | 9DA2C441EDB949C795127CB09F6DE94F | 9A5F72D5634249338FD42CF28975F417 | 236A389DEF4E4310A8BBC9E17E2C52CB | [11 empty] | 84.25 | 100 | 0 | 2620 | 0 |  | 650 | 400 | 선택 | 선택 | 0 | 2600 | 0 |  | 650 | 400 | 선택 | 선택 | 미정 | 미정 | 미정 | 미정 | 미정 |  | 미정 | BT180180 | H
A43490 | 2018-02-03 | 1 | D |  | 14 | A | AE15B38M | 탄소강 | 보론강 | BM#1 | 1554 | 40 | 1618 | 1508 | 35 | 6300 |  | 3 | 0.33 | 14 |  | -2.63 | 1571 | 1618 | 11.57 | 0 |  | 16 | 26 | 47 | Y |  | 2018-02-03 10:33 | 74 | 1086 | 14 | 22 | 27 | 30 | 32 | 33 | 34 | 33 | 32 | 32 | 31 | 31 | 31 | 31 | 29 | 34 | 31 | 32 | -0.02 | Y | 30 | Y | 0 | [8 empty] | N | N | N | 140 | 0.49 | 63 | 101508 | 97960 | 5520 | 15600 | 3 | 1 |  | 2018-02-03 10:46 | 1571 | 117 |  | 46 | 17 | [15 empty] | 97.51 | 100 | 0 | 0 | 0 |  | 300 |  | 선택 | 선택 | 0 | 0 | 0 |  | 300 |  | 선택 | 선택 | 해제 | 미정 | 미정 | 미정 | 미정 |  | 미정 | BT180180 | H
A43491 | 2018-02-03 | 1 | D | TUNDISH교체전 | 15 | A | AE15B38M | 탄소강 | 보론강 | BM#1 | 1613 | 40 | 1621 | 1559 | 32 | 5100 |  | 3 | 0.34 | 14 |  | -2.69 | 1574 | 1621 | 12.08 | 0 |  | 19 | 6 | 65 | Y |  | 2018-02-03 11:33 | 77 | 1089 | 28 | 28 | 28 | 29 | 31 | 31 | 31 | 31 | 29 | 28 | 27 | 27 |  | 27 | 29 | 31 | 27 | 31 | -0.09 | Y | 35 | Y | 0 | [8 empty] | N | N | N | 130 | 0.49 | 62 | 100936 | 102050 | 3450 | 1500 | 3 | 1 |  | 2018-02-03 11:53 | 1574 | 121 |  | 50 |  |  |  | D4FF87D6DE524BCD82D47B27D61A9595 | 321BD68447D9427198E75FABE4B96A09 | 6DB93EC872BC40C0859D8ABD4D2F829B | [10 empty] | 95.67 | 100 | 0 | 3500 | 0 |  | 300 |  | 선택 | 선택 | 0 | 3700 | 0 |  | 300 |  | 선택 | 선택 | 해제 | 미정 | 미정 | 미정 | 미정 |  | 미정 | BT180180 | H
B43452 | 2018-02-03 | 2 | D | TUNDISH교체 | 1 | A | SNCM439P | 합금강 | SNCM439계 | BM#2 | 1610 | 43 | 1646 | 1566 | 40 | 8300 |  | 1 | 0.49 | 21 |  | -2.53 | 1569 | 1640 | 1.43 | 0 | 0 | 22 | 50 | 34 | Y |  | 2018-02-03 12:05 | 82 | 1089 | -340 | -226 | 22 | 21 | 25 | 32 | 36 | 37 | 38 | 39 | 40 | 39 | 39 | 39 | 35 | 40 | 39 | 39 | 0 |  | 9.98 | Y | 0 |  | 2.04 | 2.04 | [5 empty] | N | N | N | 190 | 0.48 | 60 | 90968 | 97050 | 130 | 15900 | 4 | 2 | 10 | 2018-02-03 12:08 | 1569 | 125 |  | 35 |  | * T/D 용강량 실측:1130mm / 16.7 TON TARE값 수정 함. * T/D FLUX 용탕부: 120 KG / 유탕부: 15KG 투입 | [14 empty] | 93.78 | 100 | 700 | 0 | 0 |  | 650 | 400 | 해제 | 해제 | 700 | 0 | 0 |  | 650 | 400 | 해제 | 해제 | 선택 | 미정 | 미정 | 미정 | 미정 |  | 미정 | RB130.00 | C
B43453 | 2018-02-03 | 2 | B | 잔강최소화전 | 2 | A | SNCM439P | 합금강 | SNCM439계 | BM#2 | 1600 | 46 | 1635 | 1556 | 35 | 7200 |  | 1 | 0.46 | 19 |  | 0 | 1609 | 1609 | 1.25 | 0 | 0 | 12 | 80 | 64 | Y |  | 2018-02-03 13:08 | 122 | 1087 | 36 | 31 | 29 | 28 | 27 | 25 | 24 | 23 | 22 | 20 | 18 | 16 |  | 16 | 25 | 29 | 16 | 0 | -0.29 |  | 45 | Y | -0.4 | [8 empty] | N | N | N | 180 | 0.5 | 59 | 92144 | 97940 | 100 | 3000 | 4 | 2 | 15 | 2018-02-03 13:24 |  | 131 |  | 34 | [16 empty] | 94.26 | 100 | 0 | 3000 | 0 |  | 650 | 400 | 해제 | 해제 | 0 | 3100 | 0 |  | 650 | 400 | 해제 | 해제 | 선택 | 미정 | 미정 | 미정 | 미정 |  | 미정 | RB120.00 | H
A43492 | 2018-02-03 | 1 | B | TUNDISH교체 | 1 | A | AE5120M | 합금강 | C1 | BM#1 | 1628 | 42 | 1652 | 1581 | 41 | 6600 |  | 3 | 0.32 | 21 |  | -1.68 | 1610 | 1652 | 0 | 18.79 |  | 20 | 7 | 50 | Y |  | 2018-02-03 12:43 | 102 | 1086 | 23 | 29 | 27 | 34 | 40 | 42 | 44 | 45 | 45 | 45 | 47 |  |  | 47 | 39 | 47 | 47 | 45 | 0 |  |  | Y | 0.4 |  | 2.17 | 2.17 | [5 empty] | N | N | N | 150 | 0.49 | 59 | 101508 | 96790 | 7080 | 15200 | 1 | 2 |  | 2018-02-03 13:01 | 1610 | 146 |  | 70 |  | *T/Dflux 유15kg 용120kg | [14 empty] | 97.79 | 100 | 1000 | 0 | 0 |  | 450 |  | 선택 | 선택 | 1000 | 0 | 0 |  | 450 |  | 선택 | 선택 | 미정 | 미정 | 미정 | 선택 | 선택 |  | 미정 | BT180180 | H
A43493 | 2018-02-03 | 1 | B |  | 2 | A | AE5120M | 합금강 | C1 | BM#1 | 1607 | 40 | 1644 | 1566 | 36 | 7400 |  | 1 | 0.49 | 17 |  | 0 | 1595 | 1563 | 0 | 4.49 | 0 | 30 | 4 | 50 | Y |  | 2018-02-03 14:01 | 87 | 1087 | 45 | 42 | 40 | 40 | 40 | 39 | 38 | 37 | 37 | 35 | 34 | 31 |  | 31 | 39 | 40 | 31 | 40 | -0.2 |  | 44.97 | Y | -0.6 | [8 empty] | N | N | N | 140 | 0.52 | 57 | 84590 | 96410 | 5090 | 14700 | 1 | 2 |  | 2018-02-03 14:06 | 1595 | 138 |  | 52 | 10 | [15 empty] | 83.38 | 100 | 0 | 0 | 0 |  | 450 |  | 선택 | 선택 | 0 | 0 | 0 |  | 450 |  | 선택 | 선택 | 미정 | 미정 | 선택 | 해제 | 미정 |  | 미정 | BT180180 | H
B43454 | 2018-02-03 | 2 | B | 잔강최소화 | 3 | A | AE4330VM | 합금강 | SNCM439계 | BM#2 | 1580 | 56 | 1644 | 1557 | 47 | 9200 |  | 1 | 0.48 | 19 |  | -2.07 | 1555 | 1610 | 3.18 | 0 | 0 | 6 | 16 | 65 | Y |  | 2018-02-03 14:31 | 61 | 1087 | -345 | 6 | 24 | 26 | 26 | 27 | 27 | 26 | 26 | 24 | 23 | 22 |  | 22 | 13 | 27 | 22 | 26 | -0.17 | Y | 30 | Y | -0.2 |  |  |  | 0.97 |  |  |  |  | N | N | N | 170 | 0.47 | 58 | 93705 | 100010 | 2550 | 16100 | 4 | 2 | 10 | 2018-02-03 14:35 | 1555 | 145 |  | 25 |  | * 정속유지 강종인데 전공정 작업지연으로 감속주입 ID: 303~306, 403~406 | [14 empty] | 92.55 | 100 | 3000 | 0 | 0 |  | 650 | 400 | 선택 | 선택 | 3000 | 0 | 0 |  | 650 | 400 | 선택 | 선택 | 선택 | 미정 | 미정 | 미정 | 선택 | 2 | 미정 | RB177.80 | C
A43494 | 2018-02-03 | 1 | B |  | 3 | A | AE5120M | 합금강 | C1 | BM#1 | 1569 | 51 | 1629 | 1528 | 42 | 7700 |  | 1 | 0.49 | 17 |  | -2.79 | 1567 | 1635 | 0 | 5.47 | 0 | 16 | 27 | 51 | Y |  | 2018-02-03 15:16 | 59 | 1089 | 31 | 27 | 28 | 28 | 27 | 27 | 26 | 25 | 23 | 22 | 21 | 19 |  | 19 | 25 | 28 | 19 | 27 | -0.2 |  | 45.02 | Y | -0.4 | [8 empty] | N | N | N | 130 | 0.52 | 59 | 84590 | 94090 | 430 | 13500 | 1 | 2 |  | 2018-02-03 15:24 | 1567 | 133 |  | 34 |  | *전공정 요청 L/D잔강이월 미실시 | [14 empty] | 89.56 | 100 | 0 | 0 | 0 |  | 450 |  | 선택 | 선택 | 0 | 0 | 0 |  | 450 |  | 선택 | 선택 | 미정 | 미정 | 해제 | 미정 | 미정 |  | 미정 | BT180180 | H
B43455 | 2018-02-03 | 2 | B |  | 4 | B | AE4330VM | 합금강 | SNCM439계 | BM#2 | 0 | 56 | 1624 | 1546 | 47 | 9400 |  | 2 | 0.4 | 19 |  | -2.55 | 1567 | 1627 | 1.1 | 0 | 5 | 31 | 66 | 76 | Y |  | 2018-02-03 15:41 | 73 | 1092 | 17 | 28 | 34 | 37 | 38 | 39 | 38 | 37 | 37 | 35 | 35 | 33 | 32 | 30 | 34 | 39 | 30 | 37 | -0.23 | Y | 39.98 | Y | -0.4 |  |  |  | 0.86 |  |  |  |  | N | N | N | 160 | 0.45 | 67 | 93702 | 100680 | 730 | 16000 | 4 | 2 | 20 | 2018-02-03 15:51 | 1567 | 138 |  | 16 |  | * T/D 델타티 초과되어 빅 사이즈 변경 요청 하였으나 생관에서 빅사이즈 조건으로 작업요청. | [14 empty] | 92.5 | 100 | 0 | 0 | 0 |  | 650 | 600 | 선택 | 선택 | 0 | 0 | 0 |  | 650 | 600 | 선택 | 선택 | 선택 | 미정 | 미정 | 미정 | 미정 |  | 미정 | RB139.70 | C
A43495 | 2018-02-03 | 1 | B |  | 4 | A | AE5120M | 합금강 | C1 | BM#1 | 1555 | 49 | 1635 | 1530 | 43 | 8300 |  | 1 | 0.47 | 17 |  | -1.98 | 1569 | 1624 | 0 | 4.23 | 0 | 19 | 7 | 64 | Y |  | 2018-02-03 16:20 | 61 | 1095 | 14 | 21 | 25 | 28 | 28 | 29 | 28 | 26 | 25 | 25 | 23 | 23 |  | 23 | 25 | 29 | 23 | 28 | -0.2 | Y | 30.02 | Y | 0 | [8 empty] | N | N | N | 120 | 0.53 | 59 | 101508 | 103810 | 110 | 14700 | 1 | 2 |  | 2018-02-03 16:23 | 1569 | 129 |  | 29 |  | *전공정 요청 L/D잔강이월 미실시 *롱노즐 SEN내부 크랙으로 교체-3회사용 | [14 empty] | 98.46 | 100 | 0 | 0 | 0 |  | 450 |  | 선택 | 선택 | 0 | 0 | 0 |  | 450 |  | 선택 | 선택 | 미정 | 미정 | 미정 | 미정 | 선택 | 3 | 미정 | BT180180 | H
B43456 | 2018-02-03 | 2 | B |  | 5 | A | AE4330VM | 합금강 | SNCM439계 | BM#2 | 1628 | 57 | 1614 | 1587 | 43 | 8200 |  | 1 | 0.5 | 21 |  | -2.13 | 1553 | 1616 | 4.36 | 0 | 0 | 22 | 51 | 61 | Y |  | 2018-02-03 16:54 | 59 | 1096 | 25 | 27 | 29 | 31 | 31 | 30 | 30 | 29 | 28 | 26 | 25 | 24 | 22 | 20 | 27 | 31 | 20 | 0 | -0.22 | Y | 49.98 | Y | -0.4 |  |  |  | 0.84 |  |  |  |  | N | N | N | 150 | 0.45 | 69 | 142296 | 103780 | 110 | 12800 | 4 | 2 | 30 | 2018-02-03 16:52 | 1553 | 139 |  | 15 |  | * 후 HEAT L/D 강제개공 ID: 306,406 | [14 empty] | 137.95 | 100 | 0 | 0 | 0 |  | 650 | 400 | 선택 | 선택 | 0 | 0 | 0 |  | 650 | 400 | 선택 | 선택 | 선택 | 미정 | 미정 | 미정 | 미정 |  | 미정 | RB203.20 | C
A43496 | 2018-02-03 | 1 | B |  | 5 | A | AE5120M | 합금강 | C1 | BM#1 | 1593 | 46 | 1642 | 1554 | 33 | 7400 |  | 1 | 0.46 | 17 |  | 0 | 1626 | 1626 | 0 | 5.33 | 0 | 20 | 8 | 38 | Y |  | 2018-02-03 17:35 | 118 | 1093 | 20 | 20 | 28 | 33 | 34 | 33 | 33 | 33 | 32 | 31 | 31 | 29 | 27 | 26 | 29 | 34 | 26 | 33 | -0.18 | Y | 44.97 | Y | -0.2 | [8 empty] | N | N | N | 110 | 0.52 | 66 | 101508 | 106450 | -450 | 14900 | 1 | 2 |  | 2018-02-03 17:37 | 1571 | 112 |  | 14 | 17 | *전공정 요청 L/D잔강이월 미실시 | [14 empty] | 98.65 | 100 | 0 | 0 | 0 |  | 450 |  | 선택 | 선택 | 0 | 0 | 0 |  | 450 |  | 선택 | 선택 | 미정 | 미정 | 선택 | 미정 | 미정 |  | 미정 | BT180180 | H
B43457 | 2018-02-03 | 2 | B |  | 6 | A | AE4330VM2 | 합금강 | SNCM439계 | BM#2 | 1614 | 48 | 1605 | 1557 | 40 | 8300 |  | 2 | 0.4 | 19 |  | -2.42 | 1563 | 1622 | 0.74 | 0 |  | 12 | 81 | 59 | N | 1 | 2018-02-03 17:30 | 70 | 1077 | 11 | 18 | 21 | 20 | 21 | 21 | 21 | 20 | 19 | 18 | 17 | 16 | 14 | 10 | 18 | 21 | 10 | 21 | -0.2 | Y | 55.82 | Y | -0.4 |  |  |  | 0.96 |  |  |  |  | N | N | N | 190 | 0.45 | 66 | 46656 | 101530 | 90 | 16400 | 4 | 2 | 50 | 2018-02-03 17:49 | 1557 | 146 |  | 53 | [16 empty] | 46.33 | 100 | 0 | 0 | 0 |  | 650 | 600 | 해제 | 선택 | 0 | 0 | 0 |  | 650 | 600 | 해제 | 선택 | 선택 | 미정 | 미정 | 미정 | 미정 |  | 미정 | RB203.20 | C
A43497 | 2018-02-03 | 1 | B |  | 6 | A | AE5120M | 합금강 | C1 | BM#1 | 1642 | 42 | 1633 | 1597 | 29 | 4800 |  | 1 | 0.51 | 17 |  | 0 | 1568 | 1623 | 0 | 7.22 | 0 | 30 | 5 | 50 | Y |  | 2018-02-03 18:28 | 60 | 1085 | 23 | 26 | 27 | 28 | 29 | 27 | 26 | 25 | 24 | 22 | 21 | 19 |  | 19 | 25 | 29 | 19 | 0 | -0.29 | Y | 34.97 | Y | -0.4 | [8 empty] | N | N | N | 100 | 0.53 | 56 | 101508 | 96180 | 670 | 15300 | 1 | 2 |  | 2018-02-03 18:35 | 1568 | 119 |  | 28 |  | *전공정 요청 L/D잔강이월 미실시 | [14 empty] | 104.81 | 100 | 0 | 0 | 0 |  | 450 |  | 선택 | 선택 | 0 | 0 | 0 |  | 450 |  | 선택 | 선택 | 미정 | 미정 | 미정 | 미정 | 미정 |  | 미정 | BT180180 | H
B43458 | 2018-02-03 | 2 | B |  | 7 | A | AE4330VM2 | 합금강 | SNCM439계 | BM#2 | 1641 | 51 | 1625 | 1586 | 41 | 8300 |  | 1 | 0.5 | 19 |  | 0 | 1557 | 1623 | 2.81 | 0 | 0 | 6 | 17 | 51 | Y |  | 2018-02-03 19:12 | 64 | 1087 | 8 | 17 | 24 | 28 | 30 | 30 | 30 | 29 | 28 | 28 | 27 | 25 | 24 | 22 | 25 | 30 | 22 | 30 | -0.18 | Y | 45.02 | Y | -0.4 |  |  |  | 1.07 |  |  |  |  | N | N | N | 180 | 0.45 | 68 | 101506 | 101790 | 120 | 16400 | 4 | 2 | 10 | 2018-02-03 19:23 | 1557 | 150 |  | 20 | [16 empty] | 100.15 | 100 | 0 | 0 | 0 |  | 650 | 400 | 해제 | 선택 | 0 | 0 | 0 |  | 650 | 400 | 해제 | 선택 | 선택 | 미정 | 미정 | 미정 | 미정 |  | 미정 | RB190.00 | C
A43498 | 2018-02-03 | 1 | B |  | 7 | A | AE5120M | 합금강 | C1 | BM#1 | 1599 | 46 | 1644 | 1561 | 30 | 6600 |  | 1 | 0.52 | 17 |  | -2.15 | 1559 | 1619 | 0 | 7.41 | 0 | 16 | 28 | 48 | Y |  | 2018-02-03 19:39 | 51 | 1089 | 16 | 22 | 25 | 26 | 25 | 26 | 24 | 23 | 22 | 22 | 20 | 19 |  | 19 | 23 | 26 | 19 | 22 | -0.17 | Y | 40.02 | Y | -0.2 | [8 empty] | N | N | N | 150 | 0.53 | 59 | 101508 | 98810 | 50 | 13400 | 1 | 2 |  | 2018-02-03 19:44 | 1559 | 119 |  | 16 |  | *전공정 요청 L/D잔강이월 미실시 | [14 empty] | 103.05 | 100 | 0 | 0 | 0 |  | 450 |  | 선택 | 선택 | 0 | 0 | 0 |  | 450 |  | 선택 | 선택 | 미정 | 미정 | 미정 | 미정 | 미정 |  | 미정 | BT180180 | H
B43459 | 2018-02-03 | 2 | B |  | 8 | A | AE4330VM2 | 합금강 | SNCM439계 | BM#2 | 1595 | 48 | 1637 | 1576 | 39 | 8200 |  | 2 | 0.27 | 19 |  | -2.1 | 1581 | 1632 | 1.1 | 0 |  | 31 | 67 | 51 | Y |  | 2018-02-03 19:42 | 88 | 1075 | 18 | 21 | 23 | 25 | 24 | 23 | 22 | 21 | 19 | 17 | 14 | 12 | 9 | 9 | 19 | 25 | 9 | 0 | -0.36 | Y | 45 | Y | -0.61 |  |  |  | 0.88 |  |  |  |  | N | N | N | 170 | 0.45 | 63 | 95928 | 95290 | 3780 | 15800 | 4 | 2 | 20 | 2018-02-03 20:32 | 1557 | 157 |  | 62 |  | * T/D 온도 낮아 L/D 3.6 TON 내림 | [14 empty] | 96.85 | 78.57 | 0 | 0 | 0 |  | 650 | 400 | 해제 | 선택 | 0 | 0 | 0 |  | 650 | 400 | 해제 | 선택 | 선택 | 미정 | 미정 | 미정 | 미정 |  | 미정 | RB133.35 | C
A43499 | 2018-02-03 | 1 | B |  | 8 | A | AE5120M | 합금강 | C1 | BM#1 | 1613 | 43 | 1622 | 1558 | 36 | 6600 |  | 1 | 0.49 | 17 |  | 0 | 1571 | 1617 | 0 | 2.93 | 0 | 19 | 8 | 41 | Y |  | 2018-02-03 20:39 | 63 | 1088 | 12 | 27 | 34 | 36 | 35 | 35 | 35 | 34 | 33 | 31 | 30 | 27 |  | 27 | 31 | 36 | 27 | 35 | -0.23 | Y | 39.98 | Y | -0.6 | [8 empty] | N | N | N | 140 | 0.52 | 57 | 152262 | 101050 | -1550 | 15600 | 1 | 2 |  | 2018-02-03 20:39 | 1571 | 117 |  | 16 |  | *전공정 요청 L/D잔강이월 미실시 *유사강종 연연주 혼탕부 성분 확인 ID:107~109.207~209 | [14 empty] | 153.03 | 100 | 0 | 0 | 0 |  | 450 |  | 선택 | 선택 | 0 | 0 | 0 |  | 450 |  | 선택 | 선택 | 미정 | 미정 | 해제 | 미정 | 미정 |  | 미정 | BT180180 | H
A43500 | 2018-02-03 | 1 | C |  | 9 | A | AE5120HM | 소입성보증강 | C1 | BM#1 | 1608 | 41 | 1624 | 1561 | 35 | 6700 |  | 1 | 0.5 | 17 |  | -2.09 | 1568 | 1617 | 0 | 3.81 | 0 | 20 | 9 | 55 | Y |  | 2018-02-03 21:38 | 60 | 1080 | 26 | 25 | 31 | 33 | 34 | 35 | 34 | 33 | 32 | 30 | 29 | 27 | 26 | 26 | 31 | 35 | 26 | 0 | -0.26 | Y | 35 | Y | -0.2 | [8 empty] | N | N | N | 130 | 0.52 | 61 | 50754 | 98120 | 3560 | 14700 | 1 | 2 |  | 2018-02-03 21:41 | 1568 | 112 |  | 15 |  | *전공정 요청 L/D잔강이월 미실시 *유사강종 연연주 혼탕부 성분 확인 ID:101.201 | [14 empty] | 49.95 | 100 | 0 | 0 | 0 |  | 450 |  | 선택 | 선택 | 0 | 0 | 0 |  | 450 |  | 선택 | 선택 | 해제 | 미정 | 미정 | 해제 | 미정 |  | 미정 | BT180180 | H
B43460 | 2018-02-03 | 2 | C | TUNDISH교체전 | 9 | A | AE4330VM2 | 합금강 | SNCM439계 | BM#2 | 0 | 51 | 1655 | 1584 | 40 | 8400 |  | 1 | 0.5 | 19 |  | -1.95 | 1577 | 1633 | 2.32 | 0 | 0 | 22 | 52 | 42 | Y |  | 2018-02-03 21:11 | 84 | 1082 | 4 | 22 | 34 | 40 | 43 | 43 | 43 | 43 | 43 | 42 | 41 | 39 | 38 | 37 | 37 | 43 | 37 | 43 | -0.13 | Y | 45.03 | Y | -0.2 |  |  |  | 0.76 |  |  |  |  | N | N | N | 160 | 0.45 | 69 | 109552 | 102250 | -2650 | 2200 | 4 | 2 | 30 | 2018-02-03 21:18 | 1577 | 156 |  | 39 |  | *준빅사이즈 후속 | 0EF5293BCDC74171A9C5E78A7B1897CB | 6662BC3C733440EBAA4577434FB6BFCE | AFC223AA5DCD4F689B14A4E8E15ACFDC | [11 empty] | 109.99 | 73.33 | 0 | 3878 | 0 |  | 650 | 400 | 해제 | 선택 | 0 | 2887 | 0 |  | 650 | 400 | 해제 | 선택 | 선택 | 미정 | 미정 | 미정 | 미정 |  | 미정 | RB139.70 | C
A43501 | 2018-02-03 | 1 | C | TUNDISH교체전 | 10 | A | AE5120HM | 소입성보증강 | C1 | BM#1 | 1589 | 39 | 1622 | 1572 | 33 | 5600 |  | 3 | 0.27 | 19 |  | -1.69 | 1580 | 1623 | 0 | 12.62 |  | 30 | 6 | 45 | Y |  | 2018-02-03 22:16 | 72 | 1078 | 23 | 30 | 34 | 35 | 35 | 35 | 36 | 35 | 33 | 33 | 32 |  |  | 32 | 33 | 36 | 32 | 35 | -0.07 | Y | 25 | Y | -0.2 | [8 empty] | N | N | N | 130 | 0.52 | 60 | 103511 | 102550 | 3050 | 2000 | 1 | 2 |  | 2018-02-03 22:24 | 1580 | 115 |  | 38 |  |  | 586F024586A24726BF2D7BD0DB5EF5FE | 7076CDA571AA4482A97B705C6A1D74FB | 536E80CFD90D440BB35774A718656B87 | [11 empty] | 98.02 | 100 | 0 | 3080 | 0 |  | 450 |  | 선택 | 선택 | 0 | 2500 | 0 |  | 450 |  | 선택 | 선택 | 해제 | 미정 | 미정 | 미정 | 미정 |  | 미정 | BT180180 | H
B43461 | 2018-02-03 | 2 | C | TUNDISH교체 | 1 | A | AE15B35C | 합금강 | 보론강 | BM#2 | 1611 | 44 | 1694 | 1586 | 37 | 7600 |  | 1 | 0.5 | 18 |  | 0 | 1582 | 1661 | 3.09 | 0 | 0 | 12 | 82 | 36 | Y |  | 2018-02-03 22:23 | 84 | 1097 | -332 | -117 | 21 | 21 | 21 | 21 | 21 | 20 | 20 | 27 | 30 | 32 | 34 | 35 | 27 | 35 | 35 | 35 | 0 |  | 15 | Y | 0 |  | 2.25 | 2.25 | [5 empty] | N | N | N | 150 | 0.47 | 58 | 97020 | 94560 | 1040 | 14400 | 12 | 1 | 10 | 2018-02-03 22:38 | 1582 | 180 |  | 60 | 14 | *T/D플럭스 120/15KG *롱노즐 실리부 부착 | [14 empty] | 102.13 | 78.57 | 748 | 0 | 0 |  | 300 | 400 | 선택 | 선택 | 737 | 0 | 0 |  | 300 | 400 | 선택 | 선택 | 해제 | 미정 | 미정 | 미정 | 선택 |  | 미정 | RB090.00 | C
A43502 | 2018-02-03 | 1 | C | TUNDISH교체 | 1 | A | STB2 | 베어링강 | STB (SF) | BM#1 | 1622 | 52 | 1582 | 1522 | 46 | 7400 |  | 3 | 0.31 | 28 |  | -1.37 | 1537 | 1582 | 23.53 | 0 |  | 16 | 29 | 41 | Y |  | 2018-02-03 23:42 | 81 | 1080 | 32 | 28 | 25 | 35 | 39 | 41 | 41 | 41 | 41 | 41 | 40 |  |  | 40 | 37 | 41 | 40 | 41 | -0.04 |  | 25 | Y | -0.2 |  | 1.92 | 1.8 | [5 empty] | N | N | M | 230 | 0.47 | 83 | 101508 | 93250 | 7000 | 15300 | 10 | 2 |  | 2018-02-03 23:48 | 1537 | 111 |  | 14 |  | *STR#1 TCM 토치 모터 선로 절손되어 비상토치로 절단ID:101~106 *STR#1 픽시드 #1 옆면 안쪽 원형 과냉발생 비수량 줄임 *STR#2 픽시드 #1 옆면 안쪽 바깥쪽 원형 과냉 발생 비수량 줄임 | [14 empty] | 101.25 | 100 | 1500 | 0 | 0 |  | 650 |  | 해제 | 해제 | 1500 | 0 | 0 |  | 650 |  | 해제 | 해제 | 선택 | 미정 | 미정 | 선택 | 미정 |  | 미정 | BT180180 | H
B43463 | 2018-02-03 | 2 | C |  | 2 | A | AE15B35C | 합금강 | 보론강 | BM#2 | 1605 | 48 | 1644 | 1544 | 37 | 7600 |  | 1 | 0.49 | 18 |  | 0 | 1567 | 1641 | 1.64 | 0 | 0 | 33 | 1 | 12405 | Y |  | 2018-02-04 00:07 | 69 | 1338 | 33 | 32 | 30 | 29 | 28 | 27 | 25 | 24 | 23 | 23 | 22 | 21 | 20 | 20 | 26 | 30 | 20 | 0 | -0.2 |  | 49.98 | Y | -0.2 |  |  |  | 1.16 |  |  |  |  | N | N | N | 140 | 0.49 | 62 | 96375 | 99610 | 30 | 14500 | 12 | 1 | 10 | 2018-02-04 00:15 | 1567 | 116 |  | 17 |  | *대보수 첫HEAT | [14 empty] | 100.39 | 76.47 | 0 | 0 | 0 |  | 300 | 400 | 선택 | 선택 | 0 | 0 | 0 |  | 300 | 400 | 선택 | 선택 | 해제 | 미정 | 미정 | 미정 | 미정 |  | 미정 | RB100.00 | C
A43503 | 2018-02-03 | 1 | C |  | 2 | A | STB2 | 베어링강 | STB (SF) | BM#1 | 1576 | 49 | 1560 | 1530 | 39 | 6200 |  | 3 | 0.28 | 28 |  | -1.55 | 1511 | 1560 | 14.06 | 0 |  | 19 | 9 | 62 | Y |  | 2018-02-04 00:54 | 55 | 1091 | 38 | 31 | 28 | 26 | 25 | 24 | 23 | 23 | 22 | 22 | 21 | 21 |  | 21 | 25 | 28 | 21 | 0 | -0.16 |  | 45 | Y | 0 |  |  |  | 1.5 |  |  |  |  | N | N | Y | 220 | 0.48 | 59 | 83516 | 92600 | 7000 | 16000 | 10 | 1 |  | 2018-02-04 00:56 | 1511 | 126 |  | 26 |  | *STR#1 픽시드 #1 옆면 안쪽 원형 과냉발생 비수량 줄임 *STR#2 픽시드 #1 옆면 안쪽 바깥쪽 원형 과냉 발생 비수량 줄임 | [14 empty] | 83.85 | 100 | 0 | 0 | 500 |  | 650 |  | 해제 | 해제 | 0 | 0 | 500 |  | 650 |  | 해제 | 해제 | 선택 | 미정 | 미정 | 선택 | 미정 |  | 미정 | BT180180 | H
B43464 | 2018-02-03 | 2 | C |  | 3 | A | AE15B35C | 합금강 | 보론강 | BM#2 | 1603 | 41 | 1625 | 1547 | 33 | 6000 |  | 1 | 0.49 | 15 |  | 0 | 1557 | 1617 | 1.54 | 0 | 0 | 31 | 68 | 96 | Y |  | 2018-02-04 01:04 | 59 | 1088 | 17 | 21 | 23 | 24 | 24 | 24 | 23 | 22 | 21 | 20 | 19 | 17 | 15 | 15 | 21 | 24 | 15 | 24 | -0.2 | Y | 45 | Y | -0.4 |  |  |  | 1.18 |  |  |  |  | N | N | Y | 130 | 0.48 | 61 | 94339 | 97290 | 100 | 14700 | 12 | 1 | 30 | 2018-02-04 01:12 | 1557 | 114 |  | 24 | [16 empty] | 98.27 | 100 | 0 | 0 | 0 |  | 450 | 400 | 선택 | 선택 | 0 | 0 | 0 |  | 450 | 400 | 선택 | 선택 | 해제 | 미정 | 미정 | 미정 | 미정 |  | 미정 | RB180.00 | C
A43504 | 2018-02-03 | 1 | C |  | 3 | A | STB2 | 베어링강 | STB (SF) | BM#1 | 1595 | 44 | 1552 | 1530 | 38 | 6000 |  | 3 | 0.29 | 28 |  | -0.81 | 1526 | 1552 | 17.97 | 0 |  | 20 | 10 | 70 | Y |  | 2018-02-04 01:50 | 70 | 1099 | 19 | 24 | 30 | 30 | 32 | 32 | 33 | 32 | 32 | 32 | 32 | 32 | 31 | 29 | 30 | 33 | 29 | 32 | -0.06 | Y | 34.98 | Y | -0.4 |  |  |  | 1.4 |  |  |  |  | N | N | Y | 210 | 0.48 | 67 | 84590 | 99150 | 6900 | 15700 | 10 | 1 |  | 2018-02-04 01:57 | 1526 | 119 |  | 29 |  | *STR#1 픽시드 #1 옆면 안쪽 원형 과냉발생 비수량 줄임 *STR#2 픽시드 #1 옆면 안쪽 바깥쪽 원형 과냉 발생 비수량 줄임 | [14 empty] | 79.76 | 100 | 0 | 0 | 0 |  | 650 |  | 해제 | 해제 | 0 | 0 | 0 |  | 650 |  | 해제 | 해제 | 선택 | 미정 | 미정 | 선택 | 미정 |  | 미정 | BT180180 | H
B43465 | 2018-02-03 | 2 | C |  | 4 | A | AE15B35C | 합금강 | 보론강 | BM#2 | 1601 | 43 | 1634 | 1547 | 34 | 6400 |  | 1 | 0.53 | 15 |  | 0 | 1566 | 1615 | 1.11 | 0 | 0 | 22 | 53 | 76 | Y |  | 2018-02-04 02:05 | 68 | 1084 | 11 | 22 | 28 | 32 | 33 | 33 | 33 | 33 | 32 | 30 | 29 | 28 | 27 | 25 | 28 | 33 | 25 | 33 | -0.18 | Y | 45 | Y | -0.4 | [8 empty] | N | N | N | 120 | 0.48 | 66 | 97763 | 105020 | 30 |  | 12 | 1 | 40 | 2018-02-04 02:25 | 1566 | 122 |  | 27 | [16 empty] | 95.85 | 78.57 | 0 | 0 | 0 |  | 300 | 400 | 선택 | 선택 | 0 | 0 | 0 |  | 300 | 400 | 선택 | 선택 | 해제 | 미정 | 미정 | 미정 | 미정 |  | 미정 | RB120.00 | C
A43505 | 2018-02-03 | 1 | C |  | 4 | A | STB2 | 베어링강 | STB (SF) | BM#1 | 1618 | 42 | 1560 | 1550 | 30 | 5000 |  | 3 | 0.28 | 29 |  | -1.26 | 1519 | 1560 | 14.7 | 0 |  | 30 | 7 | 70 | Y |  | 2018-02-04 02:44 | 63 | 1092 | 28 | 29 | 31 | 32 | 32 | 32 | 32 | 31 | 31 | 30 | 30 | 29 | 29 | 29 | 30 | 32 | 29 | 32 | -0.06 | Y | 50 | Y | 0 |  |  |  | 1.39 |  |  |  |  | N | N | Y | 200 | 0.48 | 66 | 101508 | 102600 | 7000 | 16400 | 10 | 1 |  | 2018-02-04 02:51 | 1519 | 128 |  | 43 |  | *STR#1 픽시드 #1 옆면 안쪽 원형 과냉발생 비수량 줄임 *STR#2 픽시드 #1 옆면 안쪽 바깥쪽 원형 과냉 발생 비수량 줄임 | [14 empty] | 92.62 | 100 | 0 | 0 | 0 |  | 650 |  | 해제 | 해제 | 0 | 0 | 0 |  | 650 |  | 해제 | 해제 | 선택 | 미정 | 미정 | 선택 | 미정 |  | 미정 | BT180180 | H
B43466 | 2018-02-03 | 2 | C |  | 5 | A | AE15B35C | 합금강 | 보론강 | BM#2 | 1595 | 45 | 1635 | 1554 | 34 | 6700 |  | 1 | 0.67 | 15 |  | 0 | 1623 | 1623 | 2.31 | 0 | 0 | 6 | 19 | 64 | Y |  | 2018-02-04 03:08 | 125 | 1105 | 20 | 26 | 28 | 29 | 30 | 30 | 29 | 29 | 28 | 27 | 26 | 25 | 24 | 24 | 27 | 30 | 24 | 29 | -0.15 | Y | 40.02 | Y | -0.2 | [8 empty] | N | N | N | 120 | 0.49 | 60 | 92763 | 98450 | 80 |  | 12 | 1 | 10 | 2018-02-04 03:21 | 1575 | 131 |  | 34 | [16 empty] | 94.66 | 100 | 0 | 0 | 0 |  | 300 | 400 | 선택 | 선택 | 0 | 0 | 0 |  | 300 | 400 | 선택 | 선택 | 해제 | 미정 | 미정 | 미정 | 미정 |  | 미정 | RB120.00 | H
A43506 | 2018-02-03 | 1 | C |  | 5 | A | STB2 | 베어링강 | STB (SF) | BM#1 | 1571 | 45 | 1557 | 1538 | 41 | 6700 |  | 3 | 0.27 | 28 |  | -1.47 | 1509 | 1557 | 11.62 | 0 |  | 16 | 30 | 41 | Y |  | 2018-02-04 04:10 | 53 | 1096 | 29 | 28 | 32 | 33 | 33 | 32 | 31 | 30 | 29 | 27 | 26 | 26 | 26 | 24 | 29 | 33 | 24 | 26 | -0.16 | Y | 55 | Y | -0.2 |  |  |  | 1.53 |  |  |  |  | N | N | Y | 190 | 0.48 | 71 | 101508 | 107200 | 6960 | 15500 | 10 | 1 |  | 2018-02-04 04:18 | 1509 | 114 |  | 24 | 17 | *STR#1 픽시드 #1 옆면 안쪽 원형 과냉발생 비수량 줄임 *STR#2 픽시드 #1 옆면 안쪽 바깥쪽 원형 과냉 발생 비수량 줄임 | [14 empty] | 88.89 | 100 | 0 | 0 | 0 |  | 650 |  | 해제 | 해제 | 0 | 0 | 0 |  | 650 |  | 해제 | 해제 | 선택 | 미정 | 미정 | 선택 | 미정 |  | 미정 | BT180180 | H
B43467 | 2018-02-03 | 2 | C |  | 6 | A | AE15B35C | 합금강 | 보론강 | BM#2 | 1587 | 44 | 1636 | 1546 | 37 | 7400 |  | 1 | 0.64 | 17 |  | -2.57 | 1561 | 1635 | 1.84 | 0 | 0 | 12 | 83 | 107 | Y |  | 2018-02-04 04:22 | 63 | 1081 | 21 | 23 | 24 | 26 | 27 | 27 | 26 | 25 | 25 | 24 | 22 | 21 | 20 | 20 | 24 | 27 | 20 | 0 | -0.17 | Y | 40 | Y | -0.2 | [8 empty] | N | N | N | 100 | 0.49 | 61 | 92763 | 99090 | 3010 | 15100 | 12 | 1 | 20 | 2018-02-04 04:42 | 1561 | 137 |  | 24 | [16 empty] | 90.94 | 100 | 0 | 0 | 0 |  | 300 | 400 | 선택 | 선택 | 0 | 0 | 0 |  | 300 | 400 | 선택 | 선택 | 해제 | 미정 | 미정 | 미정 | 미정 |  | 미정 | RB120.00 | H
A43507 | 2018-02-03 | 1 | A |  | 6 | A | STB2 | 베어링강 | STB (SF) | BM#1 | 1588 | 46 | 1565 | 1530 | 34 | 5400 |  | 3 | 0.28 | 28 |  | -1.49 | 1517 | 1565 | 13.98 | 0 |  | 33 | 2 | 119 | Y |  | 2018-02-04 05:17 | 61 | 1088 | 23 | 25 | 26 | 27 | 28 | 27 | 27 | 26 | 25 | 25 | 25 |  |  | 25 | 26 | 28 | 25 | 27 | -0.05 | Y | 30.02 | Y | 0 |  |  |  | 1.27 |  |  |  |  | N | N | Y | 180 | 0.48 | 54 | 101508 | 86620 | 7010 | 14280 | 10 | 1 |  | 2018-02-04 05:22 | 1517 | 119 |  | 29 |  | *STR#1 픽시드 #1 옆면 안쪽 원형 과냉발생 비수량 줄임 *STR#2 픽시드 #1 옆면 안쪽 바깥쪽 원형 과냉 발생 비수량 줄임 | [14 empty] | 108.45 | 100 | 0 | 0 | 0 |  | 650 |  | 해제 | 해제 | 0 | 0 | 0 |  | 650 |  | 해제 | 해제 | 선택 | 미정 | 미정 | 선택 | 미정 |  | 미정 | BT180180 | H
B43468 | 2018-02-03 | 2 | A |  | 7 | A | AE15B35C | 합금강 | 보론강 | BM#2 | 1630 | 42 | 1644 | 1587 | 34 | 5700 |  | 1 | 0.65 | 15 |  | -2.73 | 1568 | 1628 | 1.72 | 0 | 0 | 31 | 69 | 41 | Y |  | 2018-02-04 05:09 | 70 | 1095 | 18 | 22 | 25 | 27 | 28 | 28 | 28 | 28 | 27 | 27 | 26 | 25 |  | 25 | 26 | 28 | 25 | 28 | -0.08 | Y | 34.98 | Y | -0.2 | [8 empty] | N | N | N | 150 | 0.49 | 58 | 92763 | 92960 | 160 | 14600 | 12 | 1 |  | 2018-02-04 05:34 | 1578 | 139 |  | 40 | [16 empty] | 99.75 | 100 | 0 | 0 | 0 |  | 300 | 400 | 선택 | 선택 | 0 | 0 | 0 |  | 300 | 400 | 선택 | 선택 | 해제 | 미정 | 미정 | 미정 | 선택 | 7 | 미정 | RB120.00 | H
A43508 | 2018-02-03 | 1 | A |  | 7 | A | STB2 | 베어링강 | STB (SF) | BM#1 | 1584 | 41 | 1567 | 1530 | 36 | 5700 |  | 3 | 0.28 | 28 |  | -1.57 | 1516 | 1567 | 12.21 | 0 |  | 19 | 10 | 134 | Y |  | 2018-02-04 06:23 | 60 | 1087 | 23 | 27 | 30 | 31 | 30 | 30 | 28 | 28 | 27 | 27 | 26 | 26 |  | 26 | 28 | 31 | 26 | 30 | -0.12 | Y | 40 | Y | 0 |  |  |  | 1.34 |  |  |  |  | N | N | Y | 230 | 0.48 | 59 | 84590 | 95120 | 7010 | 15360 | 10 | 1 |  | 2018-02-04 06:28 | 1516 | 109 |  | 20 |  | *STR#1 픽시드 #1 옆면 안쪽 원형 과냉발생 비수량 줄임 *STR#2 픽시드 #1 옆면 안쪽 바깥쪽 원형 과냉 발생 비수량 줄임 | [14 empty] | 82.85 | 100 | 0 | 0 | 0 |  | 650 |  | 해제 | 해제 | 0 | 0 | 0 |  | 650 |  | 해제 | 해제 | 선택 | 미정 | 미정 | 선택 | 미정 |  | 미정 | BT180180 | H
B43469 | 2018-02-03 | 2 | A |  | 8 | A | AE15B35C | 합금강 | 보론강 | BM#2 | 1574 | 47 | 1635 | 1545 | 36 | 7200 |  | 1 | 0.63 | 16 |  | -2.65 | 1568 | 1638 | 1.6 | 0 | 0 | 20 | 11 | 42 | Y |  | 2018-02-04 06:09 | 70 | 1099 | 21 | 23 | 26 | 27 | 27 | 26 | 26 | 25 | 23 | 22 | 21 | 18 |  | 18 | 24 | 27 | 18 | 26 | -0.22 | Y | 40.02 | Y | -0.6 | [8 empty] | N | N | N | 140 | 0.49 | 59 | 109629 | 95950 | 20 | 15800 | 12 | 1 |  | 2018-02-04 06:30 | 1568 | 143 |  | 41 | [16 empty] | 117.88 | 100 | 0 | 0 | 0 |  | 300 | 400 | 선택 | 선택 | 0 | 0 | 0 |  | 300 | 400 | 선택 | 선택 | 해제 | 미정 | 미정 | 미정 | 미정 |  | 미정 | RB120.00 | C
B43470 | 2018-02-03 | 2 | A |  | 9 | A | AE15B35C | 합금강 | 보론강 | BM#2 | 1624 | 47 | 1656 | 1587 | 34 | 6100 |  | 1 | 0.56 | 16 |  | -2.46 | 1572 | 1635 | 3.83 | 0 | 0 | 6 | 20 | 28 | Y |  | 2018-02-04 07:12 | 74 | 1095 | 14 | 22 | 28 | 31 | 33 | 34 | 33 | 33 | 32 | 31 | 30 | 28 |  | 28 | 29 | 34 | 28 | 33 | -0.2 | Y | 29.97 | Y | -0.4 | [8 empty] | N | N | N | 130 | 0.49 | 58 | 84330 | 94900 | 90 | 15900 | 12 | 1 |  | 2018-02-04 07:41 | 1572 | 144 |  | 39 | [16 empty] | 89.71 | 100 | 0 | 0 | 0 |  | 300 | 400 | 선택 | 선택 | 0 | 0 | 0 |  | 300 | 400 | 선택 | 선택 | 해제 | 미정 | 미정 | 미정 | 미정 |  | 미정 | RB120.00 | C
A43509 | 2018-02-03 | 1 | A |  | 8 | A | STB2 | 베어링강 | STB (SF) | BM#1 | 1599 | 44 | 1568 | 1557 | 36 | 6100 |  | 3 | 0.28 | 28 |  | -1.05 | 1534 | 1568 | 15.89 | 0 |  | 30 | 8 | 57 | Y |  | 2018-02-04 07:26 | 78 | 1092 | 24 | 33 | 37 | 39 | 40 | 40 | 40 | 39 | 39 | 39 | 38 | 37 | 36 | 36 | 37 | 40 | 36 | 40 | -0.09 | Y | 45 | Y | 0 |  |  |  | 1.37 |  |  |  |  | N | N | Y | 220 | 0.48 | 65 | 101508 | 104350 | 6990 | 16620 | 10 | 1 |  | 2018-02-04 07:30 | 1534 | 112 |  | 21 |  | *STR#1 픽시드 #1 옆면 안쪽 원형 과냉발생 비수량 줄임 *STR#2 픽시드 #1 옆면 안쪽 바깥쪽 원형 과냉 발생 비수량 줄임 | [14 empty] | 91.2 | 100 | 0 | 0 | 0 |  | 650 |  | 해제 | 해제 | 0 | 0 | 0 |  | 650 |  | 해제 | 해제 | 선택 | 미정 | 미정 | 선택 | 미정 |  | 미정 | BT180180 | H
B43471 | 2018-02-04 | 2 | A |  | 10 | A | AE15B35C | 합금강 | 보론강 | BM#2 | 1588 | 37 | 1654 | 1545 | 32 | 6700 |  | 1 | 0.59 | 16 |  | -2.47 | 1565 | 1638 | 5.16 | 0 | 0 | 12 | 84 | 34 | Y |  | 2018-02-04 08:09 | 67 | 1133 | 24 | 27 | 30 | 31 | 31 | 31 | 31 | 30 | 29 | 28 | 26 | 25 |  | 25 | 29 | 31 | 25 | 31 | -0.15 | Y | 39.97 | Y | -0.2 | [8 empty] | N | N | N | 120 | 0.49 | 57 | 101196 | 93290 | 80 | 15600 | 12 | 1 |  | 2018-02-04 08:43 | 1571 | 135 |  | 43 | 13 | [15 empty] | 110.96 | 100 | 0 | 0 | 0 |  | 300 | 400 | 선택 | 선택 | 0 | 0 | 0 |  | 300 | 400 | 선택 | 선택 | 해제 | 미정 | 미정 | 미정 | 미정 |  | 미정 | RB120.00 | C
A43510 | 2018-02-04 | 1 | A |  | 9 | A | STB2 | 베어링강 | STB (SF) | BM#1 | 1576 | 44 | 1568 | 1532 | 39 | 6500 |  | 3 | 0.28 | 26 |  | -1.41 | 1517 | 1559 | 14.31 | 0 |  | 16 | 31 | 55 | Y |  | 2018-02-04 08:33 | 61 | 1120 | 34 | 34 | 33 | 34 | 33 | 33 | 32 | 31 | 30 | 29 | 28 | 27 | 27 | 27 | 31 | 34 | 27 | 34 | -0.14 | Y | 50.02 | Y | 0 |  |  |  | 1.32 |  |  |  |  | N | N | Y | 210 | 0.48 | 68 | 101508 | 107230 | 7010 | 15770 | 10 | 1 |  | 2018-02-04 08:48 | 1517 | 113 |  | 22 |  | *STR#1 픽시드 #1 옆면 안쪽 원형 과냉발생 비수량 줄임 *STR#2 픽시드 #1 옆면 안쪽 바깥쪽 원형 과냉 발생 비수량 줄임 | [14 empty] | 88.89 | 100 | 0 | 0 | 0 |  | 650 |  | 해제 | 해제 | 0 | 0 | 0 |  | 650 |  | 해제 | 해제 | 선택 | 미정 | 미정 | 선택 | 미정 |  | 미정 | BT180180 | H
B43472 | 2018-02-04 | 2 | A | TUNDISH교체전 | 11 | A | AE15B35C | 합금강 | 보론강 | BM#2 | 1556 | 42 | 1656 | 1527 | 39 | 7900 |  | 1 | 0.57 | 16 |  | -2.31 | 1568 | 1633 | 4.05 | 0 | 0 | 31 | 70 | 28 | Y |  | 2018-02-04 09:17 | 70 | 1113 | 21 | 27 | 31 | 33 | 34 | 34 | 33 | 33 | 32 | 31 | 30 | 29 |  | 29 | 31 | 34 | 29 | 33 | -0.14 | Y | 35 | Y | -0.2 | [8 empty] | N | N | N | 110 | 0.49 | 60 | 100224 | 97390 | -1390 | 2000 | 12 | 1 |  | 2018-02-04 09:28 | 1568 | 134 |  | 36 |  |  | B5BE78F940074F14A2279B23A0949145 | FAAA7DDA7D1A403B8AB4DD57D6A2946E | 187AE155E80B4977A6838F1222A972CF | [11 empty] | 104.4 | 100 | 0 | 2500 | 0 |  | 300 | 400 | 선택 | 선택 | 0 | 2500 | 0 |  | 300 | 400 | 선택 | 선택 | 해제 | 미정 | 미정 | 미정 | 미정 |  | 미정 | RB105.00 | C
A43511 | 2018-02-04 | 1 | A |  | 10 | A | STB2 | 베어링강 | STB (SF) | BM#1 | 1590 | 42 | 1572 | 1530 | 36 | 5900 |  | 3 | 0.28 | 26 |  | -1.2 | 1535 | 1572 | 15.74 | 0 |  | 33 | 3 | 65 | Y |  | 2018-02-04 09:27 | 79 | 1128 | 25 | 29 | 33 | 35 | 37 | 37 | 37 | 37 | 36 | 35 | 35 | 35 | 34 | 34 | 34 | 37 | 34 | 37 | -0.07 | Y | 39.98 | Y | -0.2 |  |  |  | 1.3 |  |  |  |  | N | N | Y | 200 | 0.48 | 65 | 103026 | 102730 | 7090 | 15360 | 10 | 1 |  | 2018-02-04 09:44 | 1535 | 120 |  | 38 |  | *STR#1 픽시드 #1 옆면 안쪽 원형 과냉발생 비수량 줄임 *STR#2 픽시드 #1 옆면 안쪽 바깥쪽 원형 과냉 발생 비수량 줄임 | [14 empty] | 93.87 | 100 | 0 | 0 | 0 |  | 650 |  | 해제 | 해제 | 0 | 0 | 0 |  | 650 |  | 해제 | 해제 | 선택 | 미정 | 미정 | 선택 | 미정 |  | 미정 | RB120.00 | H
A43512 | 2018-02-04 | 1 | A |  | 11 | A | STB2 | 베어링강 | STB (SF) | BM#1 | 1571 | 45 | 1560 | 1534 | 40 | 6600 |  | 3 | 0.27 | 26 |  | -0.81 | 1536 | 1560 | 13.09 | 0 |  | 19 | 11 | 62 | Y |  | 2018-02-04 10:31 | 80 | 1138 | 32 | 32 | 33 | 33 | 34 | 34 | 34 | 33 | 32 | 32 | 30 | 30 | 28 | 28 | 32 | 34 | 28 | 34 | -0.15 | Y | 40 | Y | -0.4 |  |  |  | 1.41 |  |  |  |  | N | N | Y | 190 | 0.48 | 60 | 101691 | 96080 | 7050 | 16060 | 10 | 1 |  | 2018-02-04 10:38 | 1536 | 130 |  | 42 |  | *STR#1 픽시드 #1 옆면 안쪽 원형 과냉발생 비수량 줄임 *STR#2 픽시드 #1 옆면 안쪽 바깥쪽 원형 과냉 발생 비수량 줄임 | [14 empty] | 98.63 | 100 | 0 | 0 | 0 |  | 650 |  | 해제 | 해제 | 0 | 0 | 0 |  | 650 |  | 해제 | 해제 | 선택 | 미정 | 미정 | 선택 | 미정 |  | 미정 | BT180180 | H
B43473 | 2018-02-04 | 2 | A | TUNDISH교체 | 1 | A | SM45CB | 탄소강 | SM45C | BM#2 | 1626 | 47 | 1674 | 1585 | 41 | 6800 |  | 1 | 0.55 | 20 |  | -2.13 | 1585 | 1650 | 0.57 | 5.26 | 0 | 20 | 12 | 34 | Y |  | 2018-02-04 10:20 | 92 | 1135 | -322 | -139 | 28 | 27 | 20 | 20 | 20 | 21 | 24 | 27 | 29 | 31 | 33 | 34 | 29 | 34 | 34 | 34 | 0 |  | 10.02 | Y | 0 |  | 2.68 | 2.55 | 1.83 |  |  |  |  | N | N | N | 190 | 0.44 | 63 | 98969 | 95040 | 3550 | 15900 | 17 | 2 |  | 2018-02-04 10:26 | 1585 | 163 |  | 60 | 14 | *턴디쉬 플럭스 120KG/15KG *슬리브 롱노즐 사용 *전공정 요청 감속주입 (INGOT 생산) 10% 이상 감속 이상공정 등록 | [14 empty] | 99.97 | 100 | 700 | 0 | 0 |  | 650 | 400 | 해제 | 해제 | 700 | 0 | 0 |  | 650 | 400 | 해제 | 해제 | 해제 | 미정 | 미정 | 미정 | 미정 |  | 미정 | RB110.00 | C
A43513 | 2018-02-04 | 1 | A | TUNDISH교체전 | 12 | A | STB2 | 베어링강 | STB (SF) | BM#1 | 1608 | 41 | 1560 | 1535 | 35 | 5900 |  | 3 | 0.27 | 25 |  | -1.03 | 1530 | 1560 | 13.16 | 0 |  | 30 | 9 | 58 | Y |  | 2018-02-04 11:34 | 74 | 1122 | 27 | 29 | 31 | 33 | 33 | 33 | 33 | 32 | 32 | 31 | 30 | 30 | 30 | 29 | 31 | 33 | 29 | 33 | -0.08 | Y | 50 | Y | -0.2 |  |  |  | 1.36 |  |  |  |  | N | N | M | 180 | 0.48 | 66 | 107423 | 105470 | 6980 | 1700 | 10 | 1 |  | 2018-02-04 11:55 | 1530 | 130 |  | 43 |  | *STR#1 픽시드 #1 옆면 안쪽 원형 과냉발생 비수량 줄임 *STR#2 픽시드 #1 옆면 안쪽 바깥쪽 원형 과냉 발생 비수량 줄임 |  | 3FE778B0E19445DB9DC0902B43DF8D03 | 671D474C8A184C29A63E42C7BBE9072D | EBC0D95AA8C84351923E698E81B3BA05 | [10 empty] | 95.53 | 100 | 0 | 3500 | 0 |  | 650 |  | 해제 | 해제 | 0 | 3500 | 0 |  | 650 |  | 해제 | 해제 | 선택 | 미정 | 미정 | 선택 | 미정 |  | 미정 | BT180180 | H
B43474 | 2018-02-04 | 2 | A |  | 2 | A | SM45CB | 탄소강 | SM45C | BM#2 | 1575 | 45 | 1667 | 1534 | 40 | 8200 |  | 1 | 0.58 | 16 |  | -2.41 | 1579 | 1652 | 5.41 | 5.41 | 0 | 22 | 54 | 344 | Y |  | 2018-02-04 11:22 | 86 | 1128 | 33 | 32 | 31 | 33 | 34 | 34 | 34 | 34 | 34 | 33 | 32 | 31 | 30 | 30 | 33 | 34 | 30 | 34 | -0.1 | Y | 40.02 | Y | -0.2 | [8 empty] | N | N | N | 180 | 0.45 | 63 | 96207 | 94720 | 370 | 16100 | 17 | 2 |  | 2018-02-04 11:27 | 1579 | 159 |  | 64 |  | *전공정 요청 감속주입 (INGOT 생산) 10% 이상 감속 이상공정 등록 | [14 empty] | 103.45 | 100 | 0 | 0 | 0 |  | 650 | 400 | 해제 | 해제 | 0 | 0 | 0 |  | 650 | 400 | 해제 | 해제 | 해제 | 미정 | 미정 | 미정 | 미정 |  | 미정 | RB140.00 | C
B43476 | 2018-02-04 | 2 | B |  | 3 | A | SM45CB | 탄소강 | SM45C | BM#2 | 1600 | 39 | 1635 | 1554 | 31 | 6100 |  | 1 | 0.57 | 15 |  | -2.36 | 1565 | 1616 | 5.35 | 0 | 0 | 31 | 71 | 37 | Y |  | 2018-02-04 13:19 | 72 | 1127 | 25 | 28 | 32 | 34 | 33 | 32 | 31 | 29 | 28 | 27 | 25 | 23 |  | 23 | 29 | 34 | 23 | 0 | -0.27 | Y | 40 | Y | -0.4 | [8 empty] | N | N | N | 170 | 0.5 | 56 | 132071 | 93960 | 100 | 15100 | 17 | 2 | 30 | 2018-02-04 13:18 | 1565 | 105 |  | 13 | [16 empty] | 143.56 | 100 | 0 | 0 | 0 |  | 650 | 400 | 해제 | 해제 | 0 | 0 | 0 |  | 650 | 400 | 해제 | 해제 | 해제 | 미정 | 미정 | 미정 | 미정 |  | 미정 | RB093.00 | C
A43514 | 2018-02-04 | 1 | B | TUNDISH교체 | 1 | A | STB2D | 베어링강 | STB (SF) | BM#1 | 1612 | 48 | 1582 | 1554 | 41 | 7000 |  | 3 | 0.27 | 27 |  | -1.44 | 1550 | 1595 | 10.78 | 0 |  | 16 | 32 | 48 | Y |  | 2018-02-04 12:45 | 96 | 1136 | 28 | 34 | 31 | 37 | 38 | 41 | 42 | 43 | 45 | 45 | 46 | 46 | 47 | 47 | 41 | 47 | 47 | 0 | 0 |  |  | Y | 0.2 |  | 1.84 | 1.84 | [5 empty] | N | N | M | 230 | 0.46 | 66 | 101508 | 103370 | 7580 | 15300 | 7 | 2 |  | 2018-02-04 12:51 | 1550 | 163 |  | 63 |  | *T/D가열온도:자동-1383`.수동건-1366`.STR#1:1047.STR#2:962.T/D FLUX 유:15,용:225 *STR#1 픽시드 #1 LOOP#6 안쪽 원형 과냉발생 비수량 줄임 *STR#2 픽시드 #1 LOOP#6 안쪽 바깥쪽 원형 과냉 발생 비수량 줄임 | [14 empty] | 91.49 | 100 | 1500 | 0 | 0 |  | 650 |  | 해제 | 해제 | 1500 | 0 | 0 |  | 650 |  | 해제 | 해제 | 선택 | 미정 | 미정 | 선택 | 선택 |  | 미정 | BT180180 | H
B43477 | 2018-02-04 | 2 | B |  | 4 | A | SM45C | 탄소강 | SM45C | BM#2 | 1627 | 36 | 1616 | 1585 | 26 | 4600 |  | 1 | 0.61 | 6 |  | -1.68 | 1560 | 1585 | 0 | 4.11 | 0 | 6 | 21 | 226 | Y |  | 2018-02-04 14:05 | 67 | 1085 | 20 | 21 | 23 | 24 | 23 | 22 | 21 | 21 | 20 | 19 | 19 | 19 | 16 | 16 | 21 | 24 | 16 | 21 | -0.2 | Y | 39.95 | Y | -0.6 |  |  |  | 1.66 |  |  |  |  | N | N | N | 160 | 0.5 | 56 | 34133 | 92390 | 1780 | 15900 | 17 | 2 | 35 | 2018-02-04 14:09 | 1560 | 104 |  | 27 |  | * 전공정 작업지연 감속주입 0.40 이상공정 등록 및 생관통보 | [14 empty] | 36.27 | 100 | 0 | 0 | 0 |  | 650 | 400 | 해제 | 해제 | 0 | 0 | 0 |  | 650 | 400 | 해제 | 해제 | 해제 | 미정 | 미정 | 미정 | 미정 |  | 미정 | BT180180 | C
A43515 | 2018-02-04 | 1 | B |  | 2 | A | STB2D | 베어링강 | STB (SF) | BM#1 | 1582 | 41 | 1564 | 1530 | 38 | 6200 |  | 3 | 0.27 | 28 |  | -1.09 | 1520 | 1555 | 13.59 | 0 |  | 33 | 4 | 58 | Y |  | 2018-02-04 14:14 | 66 | 1128 | 45 | 38 | 34 | 31 | 29 | 29 | 30 | 29 | 28 | 28 | 27 | 27 | 27 | 27 | 31 | 34 | 27 | 29 | -0.14 |  | 50 | Y | 0 | [8 empty] | N | N | Y | 220 | 0.48 | 63 | 101508 | 98390 | 7070 | 15100 | 7 | 2 |  | 2018-02-04 14:21 | 1520 | 137 |  | 42 | 20 | *STR#1 픽시드 #1 LOOP#6 안쪽 원형 과냉발생 비수량 줄임 *STR#2 픽시드 #1 LOOP#6 안쪽 바깥쪽 원형 과냉 발생 비수량 줄임 | [14 empty] | 96.35 | 100 | 0 | 0 | 0 |  | 650 |  | 해제 | 해제 | 0 | 0 | 0 |  | 650 |  | 해제 | 해제 | 선택 | 미정 | 미정 | 선택 | 미정 |  | 미정 | BT180180 | H
B43478 | 2018-02-04 | 2 | B |  | 5 | A | SM45C | 탄소강 | SM45C | BM#2 | 1600 | 45 | 1626 | 1566 | 26 | 5200 |  | 1 | 0.57 | 15 |  | 0 | 1551 | 1601 | 0 | 5.6 | 0 | 29 | 77 | 81 | Y |  | 2018-02-04 15:23 | 58 | 1060 | 13 | 22 | 27 | 29 | 30 | 29 | 29 | 28 | 27 | 26 | 25 | 23 |  | 23 | 26 | 30 | 23 | 29 | -0.21 | Y | 32.83 | Y | -0.4 | [8 empty] | N | N | N | 150 | 0.5 | 56 | 96100 | 94030 | 990 | 15500 | 17 | 2 | 50 | 2018-02-04 15:17 | 1601 | 106 |  | 8 | [16 empty] | 101.26 | 100 | 0 | 0 | 0 |  | 650 | 400 | 해제 | 해제 | 0 | 0 | 0 |  | 650 | 400 | 해제 | 해제 | 해제 | 미정 | 미정 | 미정 | 미정 |  | 미정 | RB114.30 | C
A43516 | 2018-02-04 | 1 | B |  | 3 | A | STB2D | 베어링강 | STB (SF) | BM#1 | 1617 | 53 | 1568 | 1530 | 39 | 6400 |  | 3 | 0.27 | 28 |  | -1.24 | 1518 | 1562 | 14.96 | 0 |  | 19 | 12 | 66 | Y |  | 2018-02-04 15:16 | 64 | 1127 | 26 | 27 | 28 | 30 | 30 | 30 | 29 | 28 | 28 | 28 | 28 | 28 | 28 | 29 | 28 | 30 | 28 | 30 | -0.04 | Y | 45.02 | Y | 0.2 | [8 empty] | N | N | Y | 210 | 0.48 | 67 | 101508 | 103130 | 7050 | 15400 | 7 | 2 |  | 2018-02-04 15:40 | 1518 | 148 |  | 44 |  | *STR#1 픽시드 #1 LOOP#6 안쪽 원형 과냉발생 비수량 줄임 *STR#2 픽시드 #1 LOOP#6 안쪽 바깥쪽 원형 과냉 발생 비수량 줄임 | [14 empty] | 92.2 | 100 | 0 | 0 | 0 |  | 650 |  | 해제 | 해제 | 0 | 0 | 0 |  | 650 |  | 해제 | 해제 | 선택 | 미정 | 미정 | 선택 | 미정 |  | 미정 | BT180180 | H
B43479 | 2018-02-04 | 2 | B |  | 6 | A | SM45C | 탄소강 | SM45C | BM#2 | 1642 | 41 | 1617 | 1556 | 24 | 4800 |  | 1 | 0.57 | 15 |  | -2.1 | 1548 | 1596 | 0 | 5.47 | 0 | 22 | 55 | 68 | Y |  | 2018-02-04 16:06 | 55 | 1077 | 19 | 20 | 23 | 24 | 24 | 23 | 23 | 21 | 21 | 19 | 18 | 17 |  | 17 | 21 | 24 | 17 | 23 | -0.17 | Y | 40.02 | Y | -0.2 | [8 empty] | N | N | Y | 190 | 0.48 | 59 | 93974 | 92950 | 60 | 15400 | 17 | 2 | 10 | 2018-02-04 16:07 | 1548 | 99 |  | 24 | [16 empty] | 101.7 | 100 | 0 | 0 | 0 |  | 650 | 700 | 해제 | 해제 | 0 | 0 | 0 |  | 650 | 700 | 해제 | 해제 | 해제 | 미정 | 미정 | 미정 | 미정 |  | 미정 | RB350.00 | C
A43517 | 2018-02-04 | 1 | B |  | 4 | A | STB2D | 베어링강 | STB (SF) | BM#1 | 1657 | 73 | 1565 | 1560 | 37 | 5700 |  | 3 | 0.28 | 29 |  | -1.04 | 1521 | 1556 | 14.13 | 0 |  | 30 | 10 | 60 | Y |  | 2018-02-04 16:39 | 67 | 1082 | 29 | 34 | 38 | 41 | 42 | 43 | 43 | 43 | 43 | 41 | 42 | 41 | 41 | 41 | 40 | 43 | 41 | 43 | -0.05 | Y | 35.02 | Y | 0 | [8 empty] | N | N | N | 200 | 0.48 | 64 | 101508 | 99970 | 7070 | 15900 | 7 | 2 |  | 2018-02-04 16:45 | 1521 | 151 |  | 30 |  | *STR#1 픽시드 #1 LOOP#6 안쪽 원형 과냉발생 비수량 줄임 *STR#2 픽시드 #1 LOOP#6 안쪽 바깥쪽 원형 과냉 발생 비수량 줄임 | [14 empty] | 94.87 | 100 | 0 | 0 | 0 |  | 650 |  | 해제 | 해제 | 0 | 0 | 0 |  | 650 |  | 해제 | 해제 | 선택 | 미정 | 미정 | 선택 | 미정 |  | 미정 | BT180180 | H
B43480 | 2018-02-04 | 2 | B |  | 7 | A | SM45C | 탄소강 | SM45C | BM#2 | 1589 | 43 | 1635 | 1574 | 26 | 5200 |  | 1 | 0.54 | 16 |  | 0 | 1545 | 1601 | 0 | 3.51 | 0 | 31 | 72 | 56 | Y |  | 2018-02-04 17:13 | 52 | 1083 | 16 | 20 | 21 | 21 | 21 | 20 | 19 | 18 | 17 | 16 | 13 | 11 |  | 11 | 18 | 21 | 11 | 21 | -0.23 |  | 42.77 | Y | -0.4 | [8 empty] | N | N | Y | 180 | 0.47 | 61 | 101818 | 96480 | 20 | 16000 | 17 | 2 | 20 | 2018-02-04 17:13 | 1545 | 106 |  | 20 | [16 empty] | 107.97 | 100 | 0 | 0 | 0 |  | 650 | 700 | 해제 | 해제 | 0 | 0 | 0 |  | 650 | 700 | 해제 | 해제 | 해제 | 미정 | 미정 | 미정 | 미정 |  | 미정 | RB300.00 | C
A43518 | 2018-02-04 | 1 | B |  | 5 | A | STB2D | 베어링강 | STB (SF) | BM#1 | 1568 | 49 | 1568 | 1530 | 37 | 6400 |  | 3 | 0.28 | 29 |  | -1.19 | 1521 | 1560 | 14.6 | 0 |  | 16 | 33 | 53 | Y |  | 2018-02-04 17:40 | 67 | 1085 | 40 | 38 | 38 | 38 | 39 | 38 | 38 | 38 | 37 | 37 | 36 | 35 | 35 | 35 | 37 | 39 | 35 | 38 | -0.09 | Y | 45 | Y | 0 | [8 empty] | N | N | Y | 190 | 0.48 | 68 | 101508 | 101130 | 7020 | 13800 | 7 | 2 |  | 2018-02-04 17:47 | 1521 | 129 |  | 34 | 29 | *STR#1 픽시드 #1 LOOP#6 안쪽 원형 과냉발생 비수량 줄임 *STR#2 픽시드 #1 LOOP#6 안쪽 바깥쪽 원형 과냉 발생 비수량 줄임 | [14 empty] | 93.9 | 100 | 0 | 0 | 0 |  | 650 |  | 해제 | 해제 | 0 | 0 | 0 |  | 650 |  | 해제 | 해제 | 선택 | 미정 | 미정 | 선택 | 미정 |  | 미정 | BT180180 | H
B43481 | 2018-02-04 | 2 | B | TUNDISH교체전 | 8 | A | SM45C | 탄소강 | SM45C | BM#2 | 1636 | 44 | 1617 | 1555 | 26 | 5400 |  | 1 | 0.55 | 16 |  | -1.96 | 1555 | 1603 | 0 | 4.02 | 0 | 6 | 22 | 67 | Y |  | 2018-02-04 18:12 | 62 | 1081 | 15 | 20 | 23 | 25 | 25 | 24 | 24 | 23 | 22 | 20 | 19 | 17 |  | 17 | 22 | 25 | 17 | 0 | -0.2 | Y | 39.98 | Y | -0.4 | [8 empty] | N | N | N | 170 | 0.47 | 62 | 92683 | 97360 | -960 | 2000 | 17 | 2 | 40 | 2018-02-04 18:14 | 1555 | 113 |  | 25 |  |  | 6B3EC50859F94C27877339CCEB5DEED1 | AB15406D4B964DA59839975BC974A81A | 8D4E52F546584C1B8FF61A89AD16ED20 | [11 empty] | 96.14 | 100 | 0 | 2440 | 0 |  | 650 | 400 | 해제 | 해제 | 0 | 2610 | 0 |  | 650 | 400 | 해제 | 해제 | 해제 | 미정 | 미정 | 미정 | 미정 |  | 미정 | RB140.00 | C
A43519 | 2018-02-04 | 1 | B |  | 6 | A | STB2D | 베어링강 | STB (SF) | BM#1 | 1639 | 47 | 1568 | 1565 | 33 | 5100 |  | 3 | 0.27 | 28 |  | -1.25 | 1511 | 1551 | 14.23 | 0 |  | 33 | 5 | 58 | Y |  | 2018-02-04 19:08 | 57 | 1080 | 32 | 35 | 36 | 37 | 36 | 35 | 35 | 34 | 34 | 33 | 32 | 32 |  | 32 | 34 | 37 | 32 | 35 | -0.12 | Y | 40 | Y | 0 | [8 empty] | N | N | Y | 180 | 0.48 | 60 | 101508 | 95850 | 7190 | 15600 | 7 | 2 |  | 2018-02-04 19:15 | 1511 | 116 |  | 14 | 25 | *STR#1 픽시드 #1 LOOP#6 안쪽 원형 과냉발생 비수량 줄임 *STR#2 픽시드 #1 LOOP#6 안쪽 바깥쪽 원형 과냉 발생 비수량 줄임 | [14 empty] | 98.6 | 100 | 0 | 0 | 0 |  | 650 |  | 해제 | 해제 | 0 | 0 | 0 |  | 650 |  | 해제 | 해제 | 선택 | 미정 | 미정 | 선택 | 미정 |  | 미정 | BT180180 | H
B43482 | 2018-02-04 | 2 | B | TUNDISH교체 | 1 | B | SCR420HCS | 소입성보증강 | C | BM#2 | 1656 | 43 | 1687 | 1606 | 38 | 7200 |  | 1 | 0.6 | 19 |  | -2.65 | 1596 | 1661 | 0 | 6.46 | 0 | 29 | 78 | 61 | Y |  | 2018-02-04 19:23 | 85 | 1079 | -360 | -149 | 16 | 16 | 16 | 15 | 13 | 13 | 11 | 16 | 21 | 8478 | 30 | 33 | 999 | 8478 | 30 | 16 | 9.99 |  | 5 | Y | 0 |  | 2.02 | 2.02 | [5 empty] | N | N | N | 150 | 0.52 | 50 | 135344 | 91870 | 270 | 15100 | 8 | 1 | 10 | 2018-02-04 19:22 | 1596 | 142 |  | 44 |  | * T/D 용강량 실측:1110mm / 18.6 TON TARE값 수정 함. * T/D FLUX 용탕부: 120 KG / 유탕부: 15KG 투입 * 슬리브 롱노즐( Y자형 ) 사용 | [14 empty] | 147.43 | 75 | 700 | 0 | 0 |  | 410 | 300 | 선택 | 선택 | 700 | 0 | 0 |  | 410 | 300 | 선택 | 선택 | 해제 | 미정 | 미정 | 미정 | 미정 |  | 미정 | BT180180 | C
A43520 | 2018-02-04 | 1 | B |  | 7 | A | STB2D | 베어링강 | STB (SF) | BM#1 | 1636 | 44 | 1569 | 1571 | 37 | 5500 |  | 3 | 0.27 | 28 |  | -1.31 | 1515 | 1557 | 13.89 | 0 |  | 19 | 13 | 65 | Y |  | 2018-02-04 20:05 | 61 | 1082 | 33 | 34 | 37 | 39 | 40 | 40 | 40 | 40 | 38 | 38 | 38 | 38 | 38 | 36 | 38 | 40 | 36 | 40 | -0.09 | Y | 45.02 | Y | -0.4 | [8 empty] | N | N | Y | 230 | 0.48 | 70 | 101508 | 103350 | 7270 | 13400 | 7 | 2 |  | 2018-02-04 20:12 | 1515 | 109 |  | 18 | 10 | *L/D잔강 7.3TON 슬러그 나옴 | [14 empty] | 91.78 | 100 | 0 | 0 | 0 |  | 650 |  | 해제 | 해제 | 0 | 0 | 0 |  | 650 |  | 해제 | 해제 | 선택 | 미정 | 미정 | 해제 | 미정 |  | 미정 | BT180180 | H
B43483 | 2018-02-04 | 2 | B |  | 2 | A | SCR420HON | 소입성보증강 | C | BM#2 | 1617 | 46 | 1654 | 1565 | 36 | 7200 |  | 1 | 0.56 | 17 |  | -2.27 | 1586 | 1642 | 0 | 5.57 | 0 | 22 | 56 | 58 | Y |  | 2018-02-04 20:23 | 76 | 1075 | 33 | 33 | 33 | 35 | 35 | 36 | 35 | 35 | 34 | 33 | 32 | 30 |  | 30 | 34 | 36 | 30 | 35 | -0.2 | Y | 30.02 | Y | -0.4 | [8 empty] | N | N | N | 140 | 0.52 | 53 | 46392 | 91450 | 5050 | 14300 | 8 | 1 |  | 2018-02-04 20:45 | 1586 | 138 |  | 38 |  | *연연주 혼탕부 성분확인 ID:301.401 | [14 empty] | 48.1 | 83.33 | 0 | 0 | 0 |  | 410 | 300 | 선택 | 선택 | 0 | 0 | 0 |  | 410 | 300 | 선택 | 선택 | 해제 | 미정 | 선택 | 미정 | 미정 |  | 미정 | BT180180 | C
A43521 | 2018-02-04 | 1 | C | TUNDISH교체전 | 8 | A | STB2D | 베어링강 | STB (SF) | BM#1 | 1634 | 41 | 1545 | 1569 | 29 | 4500 |  | 3 | 0.27 | 28 |  | -1.22 | 1514 | 1553 | 14.25 | 0 |  | 30 | 11 | 66 | Y |  | 2018-02-04 21:05 | 60 | 1086 | 34 | 34 | 33 | 33 | 32 | 32 | 32 | 32 | 30 | 31 | 30 | 30 | 30 | 30 | 32 | 33 | 30 | 32 | -0.05 | Y | 50.02 | Y | 0 | [8 empty] | N | N | M | 220 | 0.48 | 62 | 75618 | 99350 | 7000 | 2000 | 7 | 2 |  | 2018-02-04 21:12 | 1514 | 119 |  | 28 |  |  | 80AB8ED5B0674AA696E673BC4ED6530B | E82115A543434F9F9F6086C5C1A291AF | 4710030656644D3C84C3D659426CEBB4 | [11 empty] | 71.1 | 100 | 0 | 3600 | 0 |  | 650 |  | 해제 | 해제 | 0 | 3500 | 0 |  | 650 |  | 해제 | 해제 | 선택 | 미정 | 미정 | 선택 | 미정 |  | 미정 | BT180180 | H
B43484 | 2018-02-04 | 2 | C |  | 3 | A | SCR420HON | 소입성보증강 | C | BM#2 | 1612 | 45 | 1655 | 1564 | 38 | 7700 |  | 1 | 0.53 | 17 |  | -2.16 | 1575 | 1642 | 0 | 4.64 | 0 | 31 | 73 | 56 | Y |  | 2018-02-04 21:27 | 65 | 1084 | 28 | 31 | 32 | 33 | 33 | 33 | 33 | 32 | 30 | 28 |  |  |  | 28 | 31 | 33 | 28 | 33 | -0.15 | Y | 30 | Y | -0.4 | [8 empty] | N | N | N | 130 | 0.54 | 49 | 92784 | 91210 | 4950 | 14600 | 8 | 1 |  | 2018-02-04 21:31 | 1575 | 135 |  | 30 | [16 empty] | 96.5 | 75 | 0 | 0 | 0 |  | 410 | 300 | 선택 | 선택 | 0 | 0 | 0 |  | 410 | 300 | 선택 | 선택 | 해제 | 미정 | 선택 | 미정 | 선택 | 2 | 미정 | BT180180 | C
B43485 | 2018-02-04 | 2 | C |  | 4 | B | SCR420HON | 소입성보증강 | C | BM#2 | 1611 | 44 | 1655 | 1584 | 32 | 6700 |  | 1 | 0.52 | 17 |  | 0 | 1574 | 1631 | 0 | 3.3 | 0 | 16 | 34 | 63 | Y |  | 2018-02-04 22:25 | 64 | 1080 | 24 | 26 | 28 | 30 | 30 | 30 | 29 | 28 | 26 | 25 | 24 |  |  | 24 | 28 | 30 | 24 | 30 | -0.17 | Y | 35 | Y | -0.2 | [8 empty] | N | N | N | 120 | 0.52 | 50 | 92784 | 87960 | 5150 | 15200 | 8 | 1 |  | 2018-02-04 22:37 | 1574 | 128 |  | 25 | [16 empty] | 99.77 | 75 | 0 | 0 | 0 |  | 410 | 300 | 선택 | 선택 | 0 | 0 | 0 |  | 410 | 300 | 선택 | 선택 | 해제 | 미정 | 선택 | 미정 | 미정 |  | 미정 | BT180180 | H
A43522 | 2018-02-04 | 1 | C | TUNDISH교체 | 1 | A | AE15B34M | 합금강 | 보론강 | BM#1 | 0 | 40 | 1629 | 1541 | 30 | 6100 |  | 3 | 0.27 | 20 |  | -1.97 | 1588 | 1635 | 9.21 | 0 |  | 6 | 23 | 35 | Y |  | 2018-02-04 22:05 | 91 | 1075 | -45 | 29 | 28 | 31 | 35 | 35 | 36 | 37 | 37 | 38 | 39 | 39 |  | 39 | 33 | 39 | 39 | 0 | 0 |  | 4.95 | Y | 0 |  | 1.98 | 1.81 | [5 empty] | N | N | N | 150 | 0.47 | 85 | 101892 | 98990 | 3210 | 15200 | 15 | 1 |  | 2018-02-04 22:10 | 1588 | 112 |  | 32 | 10 | [15 empty] | 99.7 | 100 | 700 | 0 | 0 |  | 300 |  | 선택 | 선택 | 700 | 0 | 0 |  | 300 |  | 선택 | 선택 | 해제 | 미정 | 미정 | 미정 | 미정 |  | 미정 | BT180180 | C
B43486 | 2018-02-04 | 2 | C |  | 5 | B | SCR420HON | 소입성보증강 | C | BM#2 | 1615 | 47 | 1637 | 1554 | 36 | 7200 |  | 1 | 0.51 | 16 |  | 0 | 1575 | 1632 | 3.03 | 3.03 | 0 | 29 | 79 | 32 | Y |  | 2018-02-04 23:30 | 65 | 1078 | 22 | 29 | 35 | 37 | 38 | 38 | 38 | 37 | 36 | 35 | 33 | 32 |  | 32 | 34 | 38 | 32 | 38 | -0.17 | Y | 35 | Y | -0.2 | [8 empty] | N | N | N | 110 | 0.52 | 59 | 92784 | 101950 | 5070 | 14700 | 8 | 1 |  | 2018-02-04 23:31 | 1575 | 121 |  | 12 | [16 empty] | 82.77 | 75 | 0 | 0 | 0 |  | 410 | 300 | 선택 | 선택 | 0 | 0 | 0 |  | 410 | 300 | 선택 | 선택 | 해제 | 미정 | 선택 | 미정 | 미정 |  | 미정 | BT180180 | H
A43523 | 2018-02-04 | 1 | C |  | 2 | A | AE15B34M | 합금강 | 보론강 | BM#1 | 0 | 51 | 1597 | 1552 | 35 | 6000 |  | 3 | 0.29 | 17 |  | -1.1 | 1574 | 1597 | 10.23 | 0 |  | 33 | 6 | 53 | Y |  | 2018-02-04 23:04 | 77 | 1076 | 36 | 30 | 28 | 28 | 29 | 28 | 29 | 28 | 28 | 28 | 27 | 27 | 27 | 27 | 29 | 29 | 27 | 28 | -0.02 | Y | 40.02 | Y | 0 | [8 empty] | N | N | N | 140 | 0.49 | 62 | 84910 | 99110 | 1490 | 15000 | 15 | 1 |  | 2018-02-04 23:13 | 1574 | 139 |  | 58 | 20 | [15 empty] | 84.4 | 100 | 0 | 0 | 0 |  | 300 |  | 선택 | 선택 | 0 | 0 | 0 |  | 300 |  | 선택 | 선택 | 해제 | 미정 | 미정 | 미정 | 미정 |  | 미정 | BT180180 | C
B43487 | 2018-02-04 | 2 | C |  | 6 | A | SCR420HON | 소입성보증강 | C | BM#2 | 1585 | 49 | 1637 | 1554 | 40 | 8100 |  | 1 | 0.53 | 17 |  | 0 | 1632 | 1632 | 0 | 2.85 | 0 | 22 | 57 | 32 | Y |  | 2018-02-05 00:31 | 122 | 1085 | 29 | 33 | 36 | 38 | 39 | 39 | 38 | 38 | 36 | 36 | 35 | 34 | 33 | 33 | 36 | 39 | 33 | 38 | -0.15 | Y | 40 | Y | -0.2 | [8 empty] | N | N | N | 100 | 0.52 | 61 | 100516 | 104050 | 5080 | 15000 | 8 | 1 |  | 2018-02-05 00:41 | 1588 | 124 |  | 14 | [16 empty] | 92.22 | 76.92 | 0 | 0 | 0 |  | 410 | 300 | 선택 | 선택 | 0 | 0 | 0 |  | 410 | 300 | 선택 | 선택 | 해제 | 미정 | 선택 | 미정 | 미정 |  | 미정 | BT180180 | H
A43524 | 2018-02-04 | 1 | C |  | 3 | A | AE15B34M | 합금강 | 보론강 | BM#1 | 1673 | 42 | 1600 | 1613 | 22 | 3700 |  | 3 | 0.29 | 15 |  | -1.82 | 1565 | 1600 | 7.7 | 0 |  | 19 | 14 | 67 | Y |  | 2018-02-05 00:15 | 68 | 1093 | 24 | 26 | 28 | 30 | 30 | 31 | 30 | 28 | 28 | 26 | 26 | 25 | 23 | 23 | 27 | 31 | 23 | 30 | -0.23 | Y | 35 | Y | -0.4 | [8 empty] | N | N | N | 130 | 0.48 | 63 | 84910 | 97220 | 3630 | 16100 | 15 | 1 |  | 2018-02-05 00:23 | 1565 | 125 |  | 52 | 20 | *전기로 전극 절손 전공정요청 감속주입 ID:105.205 | [14 empty] | 84.19 | 100 | 0 | 0 | 0 |  | 300 |  | 선택 | 선택 | 0 | 0 | 0 |  | 300 |  | 선택 | 선택 | 해제 | 미정 | 미정 | 미정 | 미정 |  | 미정 | BT180180 | C
B43488 | 2018-02-04 | 2 | C |  | 7 | A | SCR420HON | 소입성보증강 | C | BM#2 | 1601 | 50 | 1635 | 1556 | 42 | 8200 |  | 1 | 0.53 | 19 |  | 0 | 1575 | 1628 | 0 | 4.24 | 0 | 31 | 74 | 41 | Y |  | 2018-02-05 01:30 | 65 | 1081 | 32 | 34 | 37 | 38 | 39 | 38 | 37 | 36 | 35 | 34 | 33 | 32 |  | 32 | 35 | 39 | 32 | 0 | -0.2 | Y | 34.97 | Y | -0.2 | [8 empty] | N | N | N | 150 | 0.52 | 59 | 100516 | 102040 | 4970 | 16300 | 8 | 1 |  | 2018-02-05 01:42 | 1575 | 126 |  | 18 | [16 empty] | 93.94 | 76.92 | 0 | 0 | 0 |  | 410 | 300 | 선택 | 선택 | 0 | 0 | 0 |  | 410 | 300 | 선택 | 선택 | 해제 | 미정 | 선택 | 미정 | 미정 |  | 미정 | BT180180 | H
A43525 | 2018-02-04 | 1 | C |  | 4 | A | AE15B34M | 합금강 | 보론강 | BM#1 | 1633 | 42 | 1614 | 1574 | 27 | 4300 |  | 3 | 0.28 | 15 |  | -2.34 | 1569 | 1614 | 7.14 | 0 |  | 30 | 12 | 64 | Y |  | 2018-02-05 01:16 | 72 | 1099 | 19 | 20 | 23 | 27 | 28 | 28 | 28 | 28 | 25 | 25 | 25 | 25 | 24 | 24 | 25 | 28 | 24 | 28 | -0.1 | Y | 40 | Y | -0.2 | [8 empty] | N | N | N | 120 | 0.46 | 64 | 101892 | 96100 | 1600 | 15200 | 15 | 1 |  | 2018-02-05 01:31 | 1569 | 126 |  | 56 |  | *전기로 전극 절손 전공정요청 감속주입 ID:101~106.201~206 | [14 empty] | 104.29 | 100 | 0 | 0 | 0 |  | 300 |  | 선택 | 선택 | 0 | 0 | 0 |  | 300 |  | 선택 | 선택 | 해제 | 미정 | 미정 | 미정 | 미정 |  | 미정 | RB155.00 | H
B43489 | 2018-02-04 | 2 | C |  | 8 | A | SCR420HON | 소입성보증강 | C | BM#2 | 1613 | 49 | 1644 | 1577 | 40 | 8100 |  | 1 | 0.51 | 21 |  | 0 | 1578 | 1640 | 0 | 4.11 | 0 | 16 | 35 | 47 | Y |  | 2018-02-05 02:30 | 68 | 1080 | 29 | 32 | 35 | 36 | 37 | 37 | 37 | 36 | 35 | 34 | 32 | 31 |  | 31 | 34 | 37 | 31 | 37 | -0.17 | Y | 35 | Y | -0.2 | [8 empty] | N | N | N | 140 | 0.52 | 55 | 100516 | 95010 | 5100 | 16400 | 8 | 1 |  | 2018-02-05 02:44 | 1578 | 126 |  | 20 | [16 empty] | 93.11 | 76.92 | 0 | 0 | 0 |  | 410 | 300 | 선택 | 선택 | 0 | 0 | 0 |  | 410 | 300 | 선택 | 선택 | 해제 | 미정 | 선택 | 미정 | 미정 |  | 미정 | BT180180 | H
A43526 | 2018-02-04 | 1 | C |  | 5 | A | AE15B34M | 합금강 | 보론강 | BM#1 | 1575 | 63 | 1607 | 1535 | 41 | 7000 |  | 3 | 0.31 | 17 |  | -1.45 | 1577 | 1607 | 12.92 | 0 |  | 6 | 24 | 43 | Y |  | 2018-02-05 02:50 | 80 | 1092 | 19 | 33 | 41 | 46 | 48 | 49 | 50 | 48 | 48 | 48 | 48 | 46 | 45 | 45 | 44 | 50 | 45 | 48 | -0.06 | Y | 34.98 | Y | 0 | [8 empty] | N | N | N | 110 | 0.46 | 70 | 101892 | 101910 | 2600 | 14800 | 15 | 1 |  | 2018-02-05 02:57 | 1577 | 126 |  | 28 |  | *전기로 전극 절손 전공정요청 감속주입 ID:101~106.201~206 | [14 empty] | 97.55 | 100 | 0 | 0 | 0 |  | 300 |  | 선택 | 선택 | 0 | 0 | 0 |  | 300 |  | 선택 | 선택 | 해제 | 미정 | 미정 | 미정 | 미정 |  | 미정 | RB155.00 | H
B43490 | 2018-02-04 | 2 | C |  | 9 | A | SCR420HON | 소입성보증강 | C | BM#2 | 1592 | 49 | 1646 | 1556 | 40 | 8000 |  | 1 | 0.55 | 17 |  | 0 | 1579 | 1631 | 0 | 4.13 | 0 | 29 | 80 | 49 | Y |  | 2018-02-05 03:36 | 69 | 1077 | 30 | 35 | 40 | 41 | 42 | 42 | 41 | 41 | 40 | 39 | 37 | 36 | 34 | 34 | 39 | 42 | 34 | 41 | -0.2 | Y | 40 | Y | -0.4 | [8 empty] | N | N | N | 130 | 0.52 | 61 | 100516 | 104040 | 4900 | 14600 | 8 | 1 |  | 2018-02-05 03:43 | 1579 | 123 |  | 12 | [16 empty] | 92.9 | 100 | 0 | 0 | 0 |  | 410 | 300 | 선택 | 선택 | 0 | 0 | 0 |  | 410 | 300 | 선택 | 선택 | 해제 | 미정 | 선택 | 미정 | 미정 |  | 미정 | BT180180 | H
A43527 | 2018-02-04 | 1 | C |  | 6 | A | AE15B34M | 합금강 | 보론강 | BM#1 | 1564 | 41 | 1594 | 1567 | 30 | 4800 |  | 3 | 0.28 | 15 |  | -1.87 | 1558 | 1594 | 8.89 | 0 |  | 33 | 7 | 81 | Y |  | 2018-02-05 04:03 | 61 | 1091 | 40 | 36 | 34 | 32 | 31 | 30 | 28 | 28 | 26 | 25 | 24 | 23 | 22 | 20 | 29 | 34 | 20 | 0 | -0.25 |  | 55.02 | Y | -0.4 | [8 empty] | N | N | N | 100 | 0.46 | 67 | 101892 | 101000 | 2310 | 16200 | 15 | 1 |  | 2018-02-05 04:17 | 1558 | 92 |  | 25 | 19 | *전기로 전극 절손 전공정요청 감속주입 ID:101~106.201~206 | [14 empty] | 98.73 | 100 | 0 | 0 | 0 |  | 300 |  | 선택 | 선택 | 0 | 0 | 0 |  | 300 |  | 선택 | 선택 | 해제 | 미정 | 미정 | 미정 | 미정 |  | 미정 | RB155.00 | H
B43491 | 2018-02-04 | 2 | C |  | 10 | A | SCR420HON | 소입성보증강 | C | BM#2 | 1636 | 45 | 1647 | 1577 | 36 | 7100 |  | 1 | 0.51 | 18 |  | 0 | 1579 | 1627 | 0 | 3.6 | 0 | 22 | 58 | 52 | Y |  | 2018-02-05 04:32 | 69 | 1077 | 32 | 35 | 37 | 38 | 39 | 39 | 38 | 38 | 37 | 36 | 35 | 33 |  | 33 | 37 | 39 | 33 | 38 | -0.17 | Y | 35 | Y | -0.4 | [8 empty] | N | N | N | 120 | 0.52 | 56 | 108248 | 97170 | 5000 | 15600 | 8 | 1 |  | 2018-02-05 04:41 | 1579 | 120 |  | 20 | [16 empty] | 98.27 | 100 | 0 | 0 | 0 |  | 410 | 300 | 선택 | 선택 | 0 | 0 | 0 |  | 410 | 300 | 선택 | 선택 | 해제 | 미정 | 선택 | 미정 | 선택 | 7 | 미정 | BT180180 | H
A43528 | 2018-02-04 | 1 | A |  | 7 | A | AE15B34M | 합금강 | 보론강 | BM#1 | 1615 | 41 | 1608 | 1558 | 27 | 4500 |  | 3 | 0.28 | 16 |  | -2.16 | 1566 | 1608 | 8.98 | 0 |  | 19 | 15 | 78 | Y |  | 2018-02-05 05:03 | 69 | 1093 | 18 | 20 | 26 | 30 | 31 | 32 | 33 | 32 | 31 | 31 | 31 | 29 | 29 | 28 | 29 | 33 | 28 | 31 | -0.14 | Y | 35.02 | Y | -0.2 | [8 empty] | N | N | N | 150 | 0.46 | 65 | 101892 | 97360 | 2370 | 15030 | 15 | 1 |  | 2018-02-05 05:09 | 1566 | 100 |  | 33 |  | *전기로 전극 절손 전공정요청 감속주입 ID:101~106.201~206 | [14 empty] | 102.3 | 100 | 0 | 0 | 0 |  | 300 |  | 선택 | 선택 | 0 | 0 | 0 |  | 300 |  | 선택 | 선택 | 해제 | 미정 | 미정 | 미정 | 미정 |  | 미정 | RB155.00 | H
B43492 | 2018-02-04 | 2 | A |  | 11 | A | SCR420HON | 소입성보증강 | C | BM#2 | 1612 | 47 | 1644 | 1556 | 35 | 7000 |  | 1 | 0.47 | 21 |  | 0 | 1573 | 1624 | 0 | 3.97 | 0 | 31 | 75 | 54 | Y |  | 2018-02-05 05:30 | 63 | 1102 | 32 | 33 | 35 | 36 | 36 | 36 | 35 | 35 | 33 | 33 | 31 | 30 | 28 | 28 | 34 | 36 | 28 | 36 | -0.18 | Y | 45 | Y | -0.4 | [8 empty] | N | N | N | 110 | 0.5 | 61 | 108248 | 99970 | 10480 | 15700 | 8 | 1 |  | 2018-02-05 05:38 | 1573 | 116 |  | 21 |  | *전공정 지연 감속주입 | [14 empty] | 103.09 | 100 | 0 | 0 | 0 |  | 410 | 300 | 선택 | 선택 | 0 | 0 | 0 |  | 410 | 300 | 선택 | 선택 | 해제 | 미정 | 선택 | 미정 | 미정 |  | 미정 | BT180180 | H
A43529 | 2018-02-04 | 1 | A | TUNDISH교체전 | 8 | A | AE15B34M | 합금강 | 보론강 | BM#1 | 1577 | 42 | 1600 | 1535 | 29 | 5300 |  | 3 | 0.28 | 23 |  | -1.66 | 1555 | 1600 | 12.3 | 0 |  | 30 | 13 | 75 | Y |  | 2018-02-05 06:19 | 58 | 1098 | 24 | 23 | 22 | 21 | 19 | 18 | 17 | 17 | 15 | 15 | 13 | 11 |  | 11 | 18 | 22 | 11 | 0 | -0.24 |  | 45.02 | Y | -0.4 | [8 empty] | N | N | N | 140 | 0.5 | 58 | 100239 | 97020 | -170 | 1200 | 15 | 1 |  | 2018-02-05 06:28 | 1555 | 101 |  | 27 |  |  | C73ABDF0A5CB4706B7F9A3ACE6AA5036 | B0526014BF6440EAB62A9725C39EEC53 |  | B17AE5B013FE478CA8FCB244C814F1DC | [10 empty] | 103.5 | 100 | 0 | 2750 | 0 |  | 300 |  | 선택 | 선택 | 0 | 2600 | 0 |  | 300 |  | 선택 | 선택 | 해제 | 미정 | 미정 | 미정 | 미정 |  | 미정 | RB155.00 | H
B43493 | 2018-02-04 | 2 | A |  | 12 | A | SCR420HON | 소입성보증강 | C | BM#2 | 1621 | 49 | 1645 | 1577 | 34 | 6700 |  | 1 | 0.46 | 16 |  | -1.49 | 1568 | 1620 | 0 | 8.34 | 0 | 16 | 36 | 55 | Y |  | 2018-02-05 06:48 | 58 | 1090 | 26 | 31 | 34 | 37 | 37 | 38 | 36 | 35 | 34 | 33 | 32 | 30 | 29 | 29 | 33 | 38 | 29 | 0 | -0.26 | Y | 35.02 | Y | -0.2 | [8 empty] | N | N | N | 100 | 0.47 | 64 | 108248 | 100060 | 5000 | 16600 | 8 | 1 |  | 2018-02-05 06:48 | 1568 | 118 |  | 7 |  | *전공정 지연 감속주입 | [14 empty] | 103.09 | 100 | 0 | 0 | 0 |  | 410 | 300 | 선택 | 선택 | 0 | 0 | 0 |  | 410 | 300 | 선택 | 선택 | 해제 | 미정 | 미정 | 미정 | 미정 |  | 미정 | BT180180 | H
B43494 | 2018-02-04 | 2 | A |  | 13 | A | SCR420HON | 소입성보증강 | C | BM#2 | 1586 | 44 | 1644 | 1555 | 35 | 7300 |  | 1 | 0.47 | 16 |  | -1.96 | 1573 | 1628 | 0 | 7.56 | 0 | 29 | 81 | 61 | Y |  | 2018-02-05 07:40 | 63 | 1133 | 27 | 29 | 32 | 35 | 36 | 36 | 35 | 34 | 34 | 33 | 32 | 31 | 30 | 30 | 33 | 36 | 30 | 0 | -0.15 | Y | 40.02 | Y | -0.2 | [8 empty] | N | N | N | 150 | 0.47 | 63 | 92784 | 98900 | 5140 | 16900 | 8 | 1 |  | 2018-02-05 07:59 | 1573 | 123 |  | 22 |  | *전공정 지연 감속주입 | [14 empty] | 89.26 | 100 | 0 | 0 | 0 |  | 410 | 300 | 선택 | 선택 | 0 | 0 | 0 |  | 410 | 300 | 선택 | 선택 | 해제 | 미정 | 미정 | 미정 | 미정 |  | 미정 | BT180180 | H
A43530 | 2018-02-05 | 1 | A | TUNDISH교체 | 1 | A | SFMN438VS2 | 합금강 | KFMN438V | BM#1 | 1575 | 44 | 1625 | 1542 | 39 | 6900 |  | 3 | 0.23 | 25 |  | -1.23 | 1589 | 1625 | 0 | 17.97 |  | 6 | 25 | 67 | Y |  | 2018-02-05 07:42 | 95 | 1077 | 23 | 32 | 31 | 37 | 41 | 44 | 44 | 45 | 45 | 46 | 45 |  |  | 45 | 41 | 46 | 45 | 45 | -0.2 |  | 5.02 | Y | -0.2 |  | 2.63 | 2.5 | 1.98 |  |  |  |  | N | N | M | 150 | 0.5 | 58 | 96468 | 99650 | 3550 | 15730 | 14 | 2 |  | 2018-02-05 07:45 | 1589 | 119 |  | 27 |  | *T/D가열온도:자동-1363`.수동건-1323`.STR#1:1023.STR#2:1027.T/D FLUX 유:15,용:225 *전공정요청 L/D잔강 이월 안함-이상재등록 *첫Heat 수소측정치 OVER되어 이상재 등록및 생관통보-ID:101.102.201.202 | [14 empty] | 93.48 | 100 | 1000 | 0 | 0 |  | 650 |  | 선택 | 선택 | 1000 | 0 | 0 |  | 650 |  | 선택 | 선택 | 미정 | 미정 | 미정 | 해제 | 선택 |  | 미정 | RB160.00 | C
A43531 | 2018-02-05 | 1 | A |  | 2 | A | SFMN438VS2 | 합금강 | KFMN438V | BM#1 | 1600 | 47 | 1599 | 1540 | 39 | 6800 |  | 3 | 0.27 | 26 |  | -1.42 | 1565 | 1608 | 0 | 20.34 |  | 33 | 8 | 87 | Y |  | 2018-02-05 08:43 | 71 | 1084 | 44 | 37 | 34 | 32 | 30 | 28 | 28 | 26 | 24 | 24 | 24 | 23 |  | 23 | 29 | 34 | 23 | 24 | -0.24 |  | 45.02 | Y | -0.2 | [8 empty] | N | N | Y | 140 | 0.53 | 60 | 97873 | 103380 | 90 | 14110 | 14 | 2 |  | 2018-02-05 08:55 | 1565 | 120 |  | 26 |  | *전공정요청 L/D잔강 이월 안함-이상재등록 | [14 empty] | 95.86 | 100 | 0 | 0 | 0 |  | 650 |  | 선택 | 선택 | 0 | 0 | 0 |  | 650 |  | 선택 | 선택 | 미정 | 미정 | 미정 | 미정 | 미정 |  | 미정 | RB170.00 | C
B43495 | 2018-02-05 | 2 | A |  | 14 | B | SCR420HON | 소입성보증강 | C | BM#2 | 1595 | 45 | 1674 | 1554 | 39 | 8200 |  | 1 | 0.46 | 16 |  | -2.66 | 1581 | 1644 | 0 | 10.72 | 0 | 18 | 1 | 12548 | Y |  | 2018-02-05 08:54 | 71 | 1028 | 28 | 31 | 34 | 36 | 37 | 37 | 36 | 35 | 33 | 32 | 31 | 30 | 28 | 26 | 33 | 37 | 26 | 0 | -0.24 | Y | 45 | Y | -0.4 | [8 empty] | N | N | N | 140 | 0.47 | 67 | 92784 | 104250 | 30 | 16200 | 8 | 1 |  | 2018-02-05 08:59 | 1581 | 115 |  | 14 |  | *전기로 텝홀 교체로 잔강이월 미실시 *전공정 지연 감속주입 | [14 empty] | 89.22 | 100 | 0 | 0 | 0 |  | 410 | 300 | 선택 | 선택 | 0 | 0 | 0 |  | 410 | 300 | 선택 | 선택 | 해제 | 미정 | 미정 | 미정 | 미정 |  | 미정 | BT180180 | H
A43532 | 2018-02-05 | 1 | A |  | 3 | A | SFMN438VS2 | 합금강 | KFMN438V | BM#1 | 1620 | 40 | 1627 | 1562 | 34 | 5600 |  | 3 | 0.25 | 30 |  | -1.55 | 1570 | 1624 | 0 | 24.8 |  | 19 | 16 | 74 | Y |  | 2018-02-05 09:53 | 76 | 1036 | 18 | 30 | 36 | 38 | 39 | 39 | 39 | 39 | 38 | 37 | 36 | 36 |  | 36 | 35 | 39 | 36 | 39 | -0.08 | Y | 35 | Y | 0 | [8 empty] | N | N | Y | 130 | 0.52 | 57 | 98460 | 100470 | 990 | 14780 | 14 | 2 |  | 2018-02-05 10:00 | 1570 | 120 |  | 20 |  | *전공정요청 L/D잔강 이월 안함-이상재등록 | [14 empty] | 97.15 | 100 | 0 | 0 | 0 |  | 650 |  | 선택 | 선택 | 0 | 0 | 0 |  | 650 |  | 선택 | 선택 | 미정 | 미정 | 미정 | 미정 | 미정 |  | 미정 | RB165.10 | H
B43496 | 2018-02-05 | 2 | A |  | 15 | A | SCR420HON | 소입성보증강 | C | BM#2 | 1604 | 46 | 1645 | 1555 | 40 | 8200 |  | 1 | 0.46 | 16 |  | -2.21 | 1562 | 1638 | 0 | 10.33 | 0 | 22 | 59 | 142 | Y |  | 2018-02-05 10:04 | 52 | 1138 | 23 | 24 | 27 | 30 | 31 | 31 | 30 | 30 | 29 | 28 | 27 | 25 |  | 25 | 28 | 31 | 25 | 30 | -0.17 | Y | 35 | Y | -0.4 | [8 empty] | N | N | N | 130 | 0.52 | 57 | 92784 | 97660 | 430 | 16100 | 8 | 1 |  | 2018-02-05 10:03 | 1562 | 121 |  | 15 |  | *전기로 텝홀 교체로 잔강이월 미실시 | [14 empty] | 95.65 | 100 | 0 | 0 | 0 |  | 410 | 300 | 선택 | 선택 | 0 | 0 | 0 |  | 410 | 300 | 선택 | 선택 | 해제 | 미정 | 미정 | 미정 | 미정 |  | 미정 | BT180180 | H
A43533 | 2018-02-05 | 1 | A | 연주종료 | 4 | B | SFMN438VS2 | 합금강 | KFMN438V | BM#1 | 1568 | 45 | 1627 | 1534 | 40 | 6900 |  | 1 | 0.45 | 20 |  | 0 | 1557 | 1642 | 0 | 7.76 | 0 | 30 | 14 | 69 | Y |  | 2018-02-05 11:03 | 63 | 1129 | 31 | 35 | 38 | 39 | 39 | 39 | 38 | 37 | 35 | 33 | 31 |  |  | 31 | 36 | 39 | 31 | 39 | -0.23 | Y | 35 | Y | -0.4 | [8 empty] | N | N | Y | 120 | 0.52 | 52 | 88886 | 92410 | 590 | 2100 | 14 | 2 |  | 2018-02-05 11:03 | 1557 | 124 |  | 10 |  | *전공정요청 L/D잔강 이월 안함-이상재등록 *연주종료 12:24 |  | CF19C29632C341A9AAE998CA21090ACA | 61034AD3E570446FB63910D0A1412C50 | 05014451BCDE481480FE7EA2044891F4 |  | 944F4DC031F94B3484E952D2D7D34B3F |  |  |  | B820A3B6644341FC9190BD4163F3A9B9 |  |  |  |  | 95.58 | 100 | 0 | 3300 | 0 |  | 650 |  | 선택 | 선택 | 0 | 3200 | 0 |  | 650 |  | 선택 | 선택 | 미정 | 미정 | 미정 | 미정 | 미정 |  | 미정 | RB150.00 | C
B43497 | 2018-02-05 | 2 | A | TUNDISH교체전 | 16 | A | SCR420HON | 소입성보증강 | C | BM#2 | 1581 | 41 | 1625 | 1554 | 32 | 6900 |  | 3 | 0.25 | 19 |  | -1.44 | 1585 | 1619 | 0 | 16.33 |  | 16 | 37 | 66 | Y |  | 2018-02-05 10:43 | 75 | 1152 | 23 | 28 | 32 | 34 | 35 | 35 | 35 | 34 | 33 | 32 | 31 | 30 | 28 | 28 | 32 | 35 | 28 | 35 | -0.17 | Y | 40.03 | Y | -0.4 | [8 empty] | N | N | N | 120 | 0.53 | 64 | 102571 | 110930 | 420 | 2000 | 8 | 1 |  | 2018-02-05 10:53 | 1585 | 120 |  | 36 |  | *전기로 텝홀 교체로 잔강이월 미실시 | 14FE5A29F77B4CA6950E1D4B5EFBC90D | 96234992DD1D4652840BE851AD626C06 | 107D3CB663ED449DA13F57ED5063A097 | [11 empty] | 92.12 | 100 | 0 | 3000 | 0 |  | 410 | 300 | 선택 | 선택 | 0 | 3000 | 0 |  | 410 | 300 | 선택 | 선택 | 해제 | 미정 | 미정 | 미정 | 미정 |  | 미정 | BT180180 | H
C42105 | 2018-02-05 | 3 | A | TUNDISH교체 | 1 | A | SNCM8 | 합금강 | SNCM439계 | BM#2 | 1602 | 45 | 1671 | 1559 | 42 | 8100 |  | 2 | 0.27 | 20 | 40 | -3.03 | 1579 | 1664 | 1.15 | 0 | 15 | 11 | 41 | 46 | Y |  | 2018-02-05 12:11 | 90 | 1079 | 37 | 37 | 35 | 33 | 32 | 30 | 26 | 31 | 35 | 36 | 38 | 39 | 40 | 40 | 35 | 40 | 40 | 40 | 0 |  | 10 | Y | 0 |  | 2.34 | 2.21 | [5 empty] | N | N | N | 190 | 0.47 | 59 | 92509 | 96640 | 3220 | 15700 | 9 | 2 | 10 | 2018-02-05 12:18 | 1579 | 138 |  | 39 |  | *턴디쉬 플럭스 120KG/15KG *슬리브 롱노즐 사용 | [14 empty] | 93.21 | 100 | 700 | 0 | 0 |  | 650 | 400 | 선택 | 선택 | 700 | 0 | 0 |  | 650 | 400 | 선택 | 선택 | 선택 | 미정 | 미정 | 미정 | 미정 |  | 미정 | RB190.00 | C
C42106 | 2018-02-05 | 3 | B |  | 2 | A | SNCM8 | 합금강 | SNCM439계 | BM#2 | 1604 | 54 | 1650 | 1515 | 41 | 8300 |  | 2 | 0.4 | 19 | 40 | -3.18 | 1560 | 1640 | 0.87 | 0 | 13 | 23 | 61 | 32 | Y |  | 2018-02-05 13:26 | 71 | 1065 | 39 | 38 | 39 | 40 | 39 | 38 | 37 | 36 | 34 | 32 | 30 | 28 |  | 28 | 36 | 40 | 28 | 39 | -0.3 | Y | 39.98 | Y | -0.4 |  |  |  | 0.92 |  |  |  |  | N | N | N | 180 | 0.49 | 57 | 143803 | 93820 | 310 | 13400 | 9 | 2 | 20 | 2018-02-05 13:28 | 1561 | 130 |  | 27 |  | * 후 HEAT L/D 강제개공 ID: 306,405 | [14 empty] | 155.63 | 100 | 0 | 0 | 0 |  | 650 | 400 | 선택 | 선택 | 0 | 0 | 0 |  | 650 | 400 | 선택 | 선택 | 선택 | 미정 | 미정 | 미정 | 미정 |  | 미정 | BT180180 | H
A43534 | 2018-02-05 | 1 | B |  | 3 | A | AE4340 | 합금강 | SNCM439계 | BM#2 | 1583 | 55 | 1625 | 1542 | 49 | 8800 |  | 3 | 0.32 | 18 |  | -1.86 | 1587 | 1632 | 11.51 | 0 |  | 6 | 26 | 155 | N | 2 | 2018-02-05 13:50 | 98 | 1077 | 24 | 30 | 35 | 39 | 41 | 41 | 41 | 41 | 40 | 40 | 39 | 38 | 37 | 37 | 37 | 41 | 37 | 41 | -0.1 | Y | 40 | Y | -0.2 |  |  |  | 0.65 |  |  |  |  | N | N | N | 170 | 0.47 | 63 | 50754 | 100610 | 2160 | 12500 | 9 | 2 | 30 | 2018-02-05 14:35 | 1587 | 165 |  | 65 |  | * 정속유지 강종인데 전공정 작업지연(RH대차 설비이상) 0.40 ID: 301~303, 401~403 | [14 empty] | 49.4 | 100 | 0 | 0 | 0 |  | 650 | 400 | 선택 | 선택 | 0 | 0 | 0 |  | 650 | 400 | 선택 | 선택 | 선택 | 미정 | 미정 | 미정 | 미정 |  | 미정 | BT180180 | H
A43536 | 2018-02-05 | 1 | B |  | 4 | A | AE4340 | 합금강 | SNCM439계 | BM#2 | 1600 | 40 | 1594 | 1523 | 36 | 6900 |  | 3 | 0.28 | 18 |  | -1.76 | 1550 | 1588 | 8.61 | 0 |  | 33 | 9 | 226 | Y |  | 2018-02-05 15:36 | 61 | 1088 | 32 | 27 | 27 | 24 | 22 | 21 | 20 | 19 | 18 | 17 | 16 | 15 | 14 | 13 | 20 | 27 | 13 | 0 | -0.24 |  | 58.57 | Y | -0.28 |  |  |  | 0.81 |  |  |  |  | N | N | N | 160 | 0.45 | 66 | 151722 | 101730 | 1940 | 15600 | 9 | 2 | 50 | 2018-02-05 15:58 | 1550 | 107 |  | 28 | [16 empty] | 146.52 | 100 | 0 | 0 | 0 |  | 650 | 400 | 선택 | 선택 | 0 | 0 | 0 |  | 650 | 400 | 선택 | 선택 | 선택 | 미정 | 미정 | 미정 | 미정 |  | 미정 | BT180180 | C
A43537 | 2018-02-05 | 1 | B |  | 5 | B | AE4340M7 | 합금강 | SNCM439계 | BM#2 | 1598 | 40 | 1599 | 1538 | 32 | 6700 |  | 3 | 0.28 | 16 |  | -1.85 | 1550 | 1587 | 7.41 | 0 |  | 30 | 15 | 174 | Y |  | 2018-02-05 16:45 | 62 | 1071 | 13 | 18 | 21 | 23 | 24 | 23 | 23 | 22 | 21 | 20 | 19 | 19 | 18 | 18 | 20 | 24 | 18 | 23 | -0.13 | Y | 45.9 | Y | -0.2 |  |  |  | 0.81 |  |  |  |  | N | N | N | 150 | 0.45 | 68 | 42295 | 102140 | 2270 | 15300 | 9 | 2 | 10 | 2018-02-05 16:48 | 1550 | 100 |  | 28 | [16 empty] | 40.55 | 100 | 0 | 0 | 0 |  | 650 | 400 | 해제 | 해제 | 0 | 0 | 0 |  | 650 | 400 | 해제 | 해제 | 선택 | 미정 | 미정 | 미정 | 미정 |  | 미정 | BT180180 | H
B43502 | 2018-02-05 | 2 | B | 잔강최소화전 | 6 | A | AE4340M7 | 합금강 | SNCM439계 | BM#2 | 1622 | 46 | 1615 | 1525 | 37 | 7800 |  | 1 | 0.46 | 20 |  | -1.76 | 1567 | 1617 | 2.87 | 0 | 0 | 18 | 3 | 32 | Y |  | 2018-02-05 18:05 | 79 | 1092 | 17 | 34 | 36 | 43 | 48 | 51 | 51 | 51 | 51 | 50 | 49 | 48 | 46 | 43 | 45 | 51 | 43 | 51 | -0.18 | Y | 44.98 | Y | -0.2 |  |  |  | 0.98 |  |  |  |  | N | N | N | 190 | 0.44 | 67 | 98629 | 99330 | 10 | 3000 | 9 | 2 | 20 | 2018-02-05 18:09 | 1567 | 124 |  | 20 |  | * 정속유지 강종인데 전공정 작업지연 0.40 감속주입 ID: 301~307, 401~406 | [14 empty] | 99.63 | 100 | 0 | 3100 | 0 |  | 650 | 400 | 해제 | 해제 | 0 | 3100 | 0 |  | 650 | 400 | 해제 | 해제 | 선택 | 미정 | 미정 | 미정 | 선택 | 6 | 미정 | BT180180 | C
A43538 | 2018-02-05 | 1 | B | 연주시작 | 1 | A | SM55CBQ | 탄소강 | AE1055M계 | BM#1 | 1607 | 47 | 1621 | 1530 | 42 | 7100 |  | 3 | 0.29 | 25 |  | -1.62 | 1565 | 1615 | 11.83 | 0 |  | 19 | 18 | 76 | Y |  | 2018-02-05 18:29 | 81 | 1082 | 19 | 29 | 24 | 29 | 34 | 38 | 41 | 43 | 45 | 47 |  |  |  | 47 | 36 | 47 | 47 | 0 | 0 |  |  | Y | 0.4 |  | 2.25 | 2.19 | [5 empty] | N | N | M | 230 | 0.46 | 55 | 153710 | 89130 | 7020 | 15400 | 5 | 1 |  | 2018-02-05 18:36 | 1565 | 119 |  | 15 |  | *T/Dflux 유15kg 용225kg *STR#1 LOOP6번 과냉 비수량 줄임 *STR#2 LOOP5.6번 과냉 비수량 줄임 *유사강종 연연주 혼탕부 성분 확인 ID:109~111.209~211 |  | 47ABE302BB7249A49D55272D5644A94D | 0D8F20F6F8524228B519A52457350F64 | [11 empty] | 159.86 | 100 | 1500 | 0 | 0 |  | 400 |  | 해제 | 해제 | 1500 | 0 | 0 |  | 400 |  | 해제 | 해제 | 해제 | 미정 | 미정 | 선택 | 미정 |  | 미정 | BT180180 | C
A43539 | 2018-02-05 | 1 | B |  | 2 | A | AE1055LS | 탄소강 | G-AE1055LS | BM#1 | 1625 | 40 | 1566 | 1559 | 31 | 5000 |  | 3 | 0.26 | 25 |  | -1.38 | 1543 | 1583 | 0 | 12.83 |  | 6 | 27 | 102 | Y |  | 2018-02-05 19:30 | 59 | 1088 | 48 | 44 | 42 | 39 | 37 | 35 | 34 | 34 | 33 | 31 | 31 | 30 |  | 30 | 36 | 42 | 30 | 0 | -0.27 |  | 45 | Y | -0.2 | [8 empty] | N | N | Y | 220 | 0.49 | 60 | 33836 | 93630 | 7050 |  | 5 | 1 |  | 2018-02-05 19:36 | 1543 | 110 |  | 10 |  | *유사강종 연연주 혼탕부 성분 확인 ID:101.201 | [14 empty] | 33.62 | 100 | 0 | 0 | 0 |  | 400 |  | 선택 | 해제 | 0 | 0 | 0 |  | 400 |  | 선택 | 해제 | 해제 | 미정 | 미정 | 선택 | 미정 |  | 미정 | BT180180 | H
B43503 | 2018-02-05 | 2 | B | 잔강최소화 | 7 | A | SNCM5 | 합금강 | SNCM439계 | BM#2 | 1613 | 57 | 1635 | 1576 | 52 | 11200 |  | 1 | 0.46 | 17 |  | -2.74 | 1566 | 1628 | 1.85 | 0 | 0 | 31 | 76 | 623 | Y |  | 2018-02-05 19:23 | 74 | 1074 | 35 | 35 | 35 | 35 | 35 | 34 | 34 | 32 | 32 | 30 |  |  |  | 30 | 34 | 35 | 30 | 35 | -0.11 |  | 34.33 | Y | -0.4 | [8 empty] | N | N | N | 180 | 0.5 | 57 | 93049 | 104390 | 110 | 15600 | 9 | 2 | 10 | 2018-02-05 19:23 | 1566 | 133 |  | 24 |  | * V/D WEIGHT 불일치 | [14 empty] | 89.47 | 100 | 4000 | 0 | 0 |  | 650 | 400 | 선택 | 선택 | 4000 | 0 | 0 |  | 650 | 400 | 선택 | 선택 | 선택 | 미정 | 미정 | 미정 | 미정 |  | 미정 | BT180180 | H
A43540 | 2018-02-05 | 1 | B |  | 3 | A | AE1055LS | 탄소강 | G-AE1055LS | BM#1 | 1558 | 44 | 1585 | 1521 | 36 | 6100 |  | 3 | 0.26 | 25 |  | -1.68 | 1545 | 1594 | 0 | 13.05 |  | 33 | 10 | 90 | Y |  | 2018-02-05 20:16 | 61 | 1080 | 27 | 29 | 30 | 31 | 31 | 31 | 30 | 29 | 28 | 28 | 27 | 27 |  | 27 | 29 | 31 | 27 | 31 | -0.1 | Y | 40 | Y | 0 | [8 empty] | N | N | Y | 210 | 0.5 | 57 | 101508 | 93630 | 7130 | 14600 | 5 | 1 |  | 2018-02-05 20:27 | 1545 | 109 |  | 25 | [16 empty] | 100.85 | 100 | 0 | 0 | 300 |  | 400 |  | 선택 | 해제 | 0 | 0 | 300 |  | 400 |  | 선택 | 해제 | 해제 | 미정 | 미정 | 선택 | 미정 |  | 미정 | BT180180 | H
B43504 | 2018-02-05 | 2 | B | TUNDISH교체전 | 8 | A | SNCM5 | 합금강 | SNCM439계 | BM#2 | 1594 | 52 | 1624 | 1587 | 47 | 9000 |  | 1 | 0.44 | 23 |  | -1.74 | 1568 | 1623 | 2.62 | 0 | 0 | 22 | 61 | 51 | Y |  | 2018-02-05 20:25 | 76 | 1089 | 26 | 37 | 44 | 48 | 48 | 48 | 48 | 47 | 46 | 45 | 44 | 42 | 41 | 38 | 43 | 48 | 38 | 48 | -0.2 | Y | 49.98 | Y | -0.6 | [8 empty] | N | N | N | 170 | 0.49 | 69 | 103029 | 111230 | -2630 | 2000 | 9 | 2 | 20 | 2018-02-05 20:30 | 1568 | 125 |  | 23 |  |  | 0CC1624A9ACB45BD8B5F87E2F28B663A | 92607492AC8343DEB6059A3519A66F26 | B8084218FF3C463DB95A66F3AF5E0767 | [11 empty] | 94.87 | 100 | 0 | 2540 | 0 |  | 650 | 400 | 선택 | 선택 | 0 | 2580 | 0 |  | 650 | 400 | 선택 | 선택 | 선택 | 미정 | 미정 | 미정 | 미정 |  | 미정 | BT180180 | H
A43541 | 2018-02-05 | 1 | D |  | 4 | A | AE1055LS | 탄소강 | G-AE1055LS | BM#1 | 1626 | 40 | 1591 | 1555 | 29 | 4600 |  | 3 | 0.26 | 25 |  | -1.27 | 1553 | 1590 | 0 | 13.91 |  | 18 | 4 | 23 | Y |  | 2018-02-05 21:24 | 69 | 1085 | 25 | 36 | 44 | 47 | 48 | 48 | 49 | 48 | 48 | 47 | 45 | 45 | 46 | 46 | 44 | 49 | 45 | 48 | -0.04 | Y | 24.98 | Y | 0.2 | [8 empty] | N | N | Y | 200 | 0.49 | 65 | 84590 | 99280 | 5590 | 13200 | 5 | 1 |  | 2018-02-05 21:32 | 1553 | 93 |  | 16 | [16 empty] | 79.13 | 100 | 0 | 0 | 0 |  | 400 |  | 선택 | 해제 | 0 | 0 | 0 |  | 400 |  | 선택 | 해제 | 해제 | 미정 | 미정 | 선택 | 미정 |  | 미정 | BT180180 | H
B43505 | 2018-02-05 | 2 | D | TUNDISH교체 | 1 | A | SM45CB | 탄소강 | SM45C | BM#2 | 1595 | 44 | 1654 | 1567 | 36 | 7400 |  | 1 | 0.47 | 20 |  | -2.28 | 1579 | 1642 | 0 | 5.6 | 0 | 30 | 16 | 72 | Y |  | 2018-02-05 21:21 | 86 | 1081 | 14 | 13 | 12 | 11 | 13 | 17 | 20 | 23 | 25 | 27 | 27 | 28 | 28 | 28 | 21 | 28 | 28 | 0 | 0 |  | 5 | Y | 0 |  | 1.99 | 1.99 | [5 empty] | N | N | N | 150 | 0.49 | 56 | 151851 | 95470 | 600 | 14700 | 6 | 1 | 10 | 2018-02-05 21:22 | 1579 | 154 |  | 61 |  | * T/D 용강량 실측:1140mm / 18.5TON * T/D FLUX 용탕부: 120 KG / 유탕부: 15KG 투입 * 유사강종 연연주 혼탕부 ID:307~309/407~409이상재등록 | [14 empty] | 159.42 | 100 | 740 | 0 | 0 |  | 650 | 400 | 해제 | 해제 | 750 | 0 | 0 |  | 650 | 400 | 해제 | 해제 | 해제 | 미정 | 미정 | 미정 | 미정 |  | 미정 | RB170.00 | C
A43542 | 2018-02-05 | 1 | D |  | 5 | A | AE1055LS | 탄소강 | G-AE1055LS | BM#1 | 1641 | 40 | 1599 | 1567 | 32 | 4600 |  | 3 | 0.27 | 25 |  | -1.63 | 1551 | 1599 | 0 | 17.71 |  | 19 | 19 | 65 | Y |  | 2018-02-05 22:28 | 67 | 1081 | 42 | 42 | 42 | 42 | 42 | 42 | 40 | 40 | 39 | 38 | 36 | 35 | 35 | 35 | 40 | 42 | 35 | 42 | -0.14 |  | 49.98 | Y | 0 | [8 empty] | N | N | Y | 190 | 0.47 | 64 | 84590 | 97880 | 7000 | 15600 | 5 | 1 |  | 2018-02-05 22:36 | 1551 | 100 |  | 18 |  | *전공정 작업지연으로 감속주입 *롱노즐 4회사용후 헤드부 지금융착으로 교체 | [14 empty] | 80.18 | 100 | 0 | 0 | 0 |  | 400 |  | 선택 | 해제 | 0 | 0 | 0 |  | 400 |  | 선택 | 해제 | 해제 | 미정 | 미정 | 선택 | 선택 | 4 | 미정 | BT180180 | H
B43506 | 2018-02-05 | 2 | D |  | 2 | A | SM45C | 탄소강 | SM45C | BM#2 | 1602 | 46 | 1614 | 1554 | 36 | 6800 |  | 1 | 0.47 | 15 |  | -1.94 | 1556 | 1604 | 0 | 2.91 | 0 | 16 | 39 | 102 | Y |  | 2018-02-05 22:46 | 63 | 1077 | 26 | 23 | 22 | 22 | 21 | 20 | 19 | 19 | 18 | 18 | 17 | 16 | 15 | 15 | 20 | 22 | 15 | 0 | -0.14 |  | 50.03 | Y | -0.2 | [8 empty] | N | N | N | 180 | 0.52 | 60 | 43210 | 103740 | 50 | 14200 | 6 | 1 | 20 | 2018-02-05 22:50 | 1564 | 136 |  | 36 | 23 | * 유사강종 연연주 혼탕부 ID:301/401 이상재등록 | [14 empty] | 42.57 | 100 | 0 | 0 | 0 |  | 650 | 400 | 해제 | 해제 | 0 | 0 | 0 |  | 650 | 400 | 해제 | 해제 | 해제 | 미정 | 미정 | 미정 | 미정 |  | 미정 | RB170.00 | C
A43543 | 2018-02-05 | 1 | D |  | 6 | A | AE1055LS | 탄소강 | G-AE1055LS | BM#1 | 1588 | 40 | 1582 | 1523 | 35 | 5000 |  | 3 | 0.27 | 25 |  | -1.46 | 1539 | 1582 | 0 | 18.38 |  | 6 | 28 | 70 | Y |  | 2018-02-05 23:30 | 55 | 1089 | 34 | 32 | 31 | 30 | 29 | 28 | 27 | 26 | 25 | 24 | 23 | 22 | 21 | 21 | 27 | 31 | 21 | 0 | -0.2 |  | 50 | Y | -0.2 | [8 empty] | N | N | Y | 180 | 0.47 | 62 | 101508 | 94400 | 7040 | 15500 | 5 | 1 |  | 2018-02-05 23:38 | 1539 | 98 |  | 22 |  | *전공정 작업지연으로 감속주입 | [14 empty] | 99.52 | 100 | 0 | 0 | 0 |  | 400 |  | 선택 | 해제 | 0 | 0 | 0 |  | 400 |  | 선택 | 해제 | 해제 | 미정 | 미정 | 선택 | 미정 |  | 미정 | BT180180 | H
B43507 | 2018-02-05 | 2 | D |  | 3 | A | SM45C | 탄소강 | SM45C | BM#2 | 1589 | 38 | 1624 | 1556 | 32 | 6100 |  | 1 | 0.47 | 15 |  | -2.28 | 1556 | 1612 | 0 | 3.15 | 0 | 31 | 77 | 73 | Y |  | 2018-02-05 23:34 | 63 | 1086 | 14 | 13 | 16 | 18 | 20 | 20 | 20 | 20 | 19 | 19 | 18 | 17 |  | 17 | 18 | 20 | 17 | 20 | -0.08 | Y | 35 | Y | -0.2 | [8 empty] | N | N | N | 170 | 0.52 | 57 | 99066 | 98210 | 120 | 13900 | 6 | 1 | 30 | 2018-02-06 00:02 | 1556 | 139 |  | 52 | [16 empty] | 102.29 | 100 | 0 | 0 | 0 |  | 650 | 400 | 해제 | 해제 | 0 | 0 | 0 |  | 650 | 400 | 해제 | 해제 | 해제 | 미정 | 미정 | 미정 | 미정 |  | 미정 | RB140.00 | C
A43544 | 2018-02-05 | 1 | D |  | 7 | A | AE1055LS | 탄소강 | G-AE1055LS | BM#1 | 1599 | 40 | 1589 | 1536 | 37 | 4900 |  | 3 | 0.26 | 25 |  | -1.62 | 1541 | 1589 | 0 | 18.42 |  | 33 | 11 | 82 | Y |  | 2018-02-06 00:38 | 57 | 1088 | 20 | 25 | 27 | 28 | 29 | 29 | 29 | 28 | 26 | 25 | 25 | 25 | 24 | 24 | 26 | 29 | 24 | 29 | -0.12 | Y | 40 | Y | -0.2 | [8 empty] | N | N | Y | 230 | 0.47 | 65 | 101508 | 98180 | 7040 | 15700 | 5 | 1 |  | 2018-02-06 00:46 | 1541 | 92 |  | 17 |  | *전공정 작업지연으로 감속주입 | [14 empty] | 95.94 | 100 | 0 | 0 | 0 |  | 400 |  | 선택 | 해제 | 0 | 0 | 0 |  | 400 |  | 선택 | 해제 | 해제 | 미정 | 미정 | 선택 | 미정 |  | 미정 | BT180180 | H
B43508 | 2018-02-05 | 2 | D |  | 4 | A | SM45C | 탄소강 | SM45C | BM#2 | 1620 | 41 | 1615 | 1564 | 34 | 5600 |  | 1 | 0.46 | 16 |  | -2.16 | 1561 | 1613 | 0 | 3.5 | 0 | 22 | 62 | 53 | Y |  | 2018-02-06 01:01 | 68 | 1087 | 15 | 25 | 29 | 32 | 33 | 34 | 32 | 32 | 31 | 30 | 28 | 27 | 24 | 24 | 29 | 34 | 24 | 32 | -0.29 | Y | 34.98 | Y | -0.6 | [8 empty] | N | N | Y | 160 | 0.47 | 60 | 95062 | 95060 | 830 | 14600 | 6 | 1 | 40 | 2018-02-06 01:01 | 1561 | 122 |  | 25 | 21 | [15 empty] | 99.23 | 100 | 0 | 0 | 0 |  | 650 | 600 | 해제 | 해제 | 0 | 0 | 0 |  | 650 | 600 | 해제 | 해제 | 해제 | 미정 | 미정 | 미정 | 미정 |  | 미정 | RB220.00 | C
A43545 | 2018-02-05 | 1 | D |  | 8 | A | AE1055LS | 탄소강 | G-AE1055LS | BM#1 | 1574 | 39 | 1598 | 1537 | 38 | 5300 |  | 3 | 0.27 | 25 |  | -1.69 | 1548 | 1598 | 0 | 18.36 |  | 18 | 5 | 77 | Y |  | 2018-02-06 01:38 | 64 | 1087 | 24 | 30 | 35 | 37 | 38 | 38 | 38 | 37 | 37 | 35 | 34 | 34 | 34 | 34 | 35 | 38 | 34 | 38 | -0.09 | Y | 45.02 | Y | 0 | [8 empty] | N | N | Y | 220 | 0.47 | 65 | 101508 | 96600 | 7080 | 15400 | 5 | 1 |  | 2018-02-06 01:46 | 1548 | 99 |  | 24 |  | *전공정 작업지연으로 감속주입 | [14 empty] | 97.42 | 100 | 0 | 0 | 0 |  | 400 |  | 선택 | 해제 | 0 | 0 | 0 |  | 400 |  | 선택 | 해제 | 해제 | 미정 | 미정 | 선택 | 미정 |  | 미정 | BT180180 | H
B43509 | 2018-02-05 | 2 | D |  | 5 | A | SM45C | 탄소강 | SM45C | BM#2 | 1595 | 46 | 1614 | 1554 | 37 | 6300 |  | 1 | 0.5 | 16 |  | -1.94 | 1557 | 1609 | 0 | 2.82 | 0 | 30 | 17 | 51 | Y |  | 2018-02-06 02:06 | 64 | 1087 | 22 | 25 | 29 | 31 | 31 | 31 | 30 | 30 | 28 | 27 | 26 | 24 | 24 | 22 | 28 | 31 | 22 | 31 | -0.2 | Y | 45.77 | Y | -0.4 | [8 empty] | N | N | Y | 150 | 0.47 | 62 | 99393 | 97450 | 10 | 14700 | 6 | 1 | 10 | 2018-02-06 02:07 | 1557 | 128 |  | 24 | [16 empty] | 103.53 | 100 | 0 | 0 | 0 |  | 650 | 600 | 해제 | 해제 | 0 | 0 | 0 |  | 650 | 600 | 해제 | 해제 | 해제 | 미정 | 미정 | 미정 | 미정 |  | 미정 | RB200.00 | C
A43546 | 2018-02-05 | 1 | D |  | 9 | A | AE1055LS | 탄소강 | G-AE1055LS | BM#1 | 1606 | 40 | 1594 | 1539 | 36 | 4700 |  | 3 | 0.27 | 25 |  | -1.66 | 1545 | 1594 | 0 | 20.45 |  | 19 | 20 | 73 | Y |  | 2018-02-06 02:36 | 61 | 1087 | 33 | 31 | 31 | 31 | 30 | 29 | 29 | 28 | 27 | 26 | 25 | 25 | 25 | 25 | 29 | 31 | 25 | 31 | -0.12 |  | 49.97 | Y | 0 | [8 empty] | N | N | Y | 210 | 0.47 | 62 | 101508 | 95780 | 7050 | 15000 | 5 | 1 |  | 2018-02-06 02:49 | 1545 | 108 |  | 32 |  | *전공정 작업지연으로 감속주입 | [14 empty] | 98.17 | 0 | 0 | 0 | 0 |  | 400 |  | 선택 | 해제 | 0 | 0 | 0 |  | 400 |  | 선택 | 해제 | 해제 | 미정 | 미정 | 선택 | 미정 |  | 미정 | BT180180 | H
B43510 | 2018-02-05 | 2 | D |  | 6 | A | SM45C | 탄소강 | SM45C | BM#2 | 1563 | 42 | 1624 | 1544 | 34 | 6600 |  | 1 | 0.5 | 16 |  | -2.46 | 1558 | 1621 | 0 | 3.78 | 0 | 16 | 40 | 54 | Y |  | 2018-02-06 02:56 | 65 | 1088 | 19 | 22 | 25 | 27 | 28 | 28 | 27 | 26 | 25 | 24 | 22 | 21 | 19 | 19 | 24 | 28 | 19 | 0 | -0.22 | Y | 40 | Y | -0.4 | [8 empty] | N | N | Y | 190 | 0.47 | 63 | 93834 | 98390 | 10 | 14800 | 6 | 1 | 20 | 2018-02-06 03:01 | 1558 | 128 |  | 39 | [16 empty] | 96.54 | 100 | 0 | 0 | 0 |  | 650 | 600 | 해제 | 해제 | 0 | 0 | 0 |  | 650 | 600 | 해제 | 해제 | 해제 | 미정 | 미정 | 미정 | 미정 |  | 미정 | RB200.00 | H
A43547 | 2018-02-05 | 1 | D |  | 10 | A | AE1055LS | 탄소강 | G-AE1055LS | BM#1 | 1588 | 43 | 1589 | 1543 | 40 | 4700 |  | 3 | 0.26 | 25 |  | -1.49 | 1546 | 1589 | 0 | 18.16 |  | 6 | 29 | 61 | Y |  | 2018-02-06 03:32 | 62 | 1087 | 23 | 24 | 25 | 25 | 25 | 25 | 25 | 24 | 24 | 23 | 22 | 22 | 21 | 21 | 24 | 25 | 21 | 25 | -0.07 | Y | 55.02 | Y | 0 | [8 empty] | N | N | Y | 200 | 0.47 | 66 | 84590 | 97820 | 7080 | 15500 | 5 | 1 |  | 2018-02-06 03:40 | 1546 | 115 |  | 41 |  | *전공정 작업지연으로 감속주입 | [14 empty] | 80.22 | 100 | 0 | 0 | 0 |  | 400 |  | 선택 | 해제 | 0 | 0 | 0 |  | 400 |  | 선택 | 해제 | 해제 | 미정 | 미정 | 선택 | 미정 |  | 미정 | BT180180 | H
B43511 | 2018-02-05 | 2 | D |  | 7 | A | SM45C | 탄소강 | SM45C | BM#2 | 1579 | 43 | 1615 | 1544 | 36 | 6200 |  | 1 | 0.5 | 15 |  | -2.19 | 1551 | 1605 | 0 | 2.5 | 0 | 31 | 78 | 50 | Y |  | 2018-02-06 04:02 | 58 | 1087 | 15 | 16 | 18 | 19 | 20 | 20 | 20 | 19 | 19 | 18 | 17 | 16 | 14 | 14 | 18 | 20 | 14 | 20 | -0.15 | Y | 39.97 | Y | -0.4 | [8 empty] | N | N | Y | 180 | 0.47 | 62 | 103186 | 96760 | 670 | 15900 | 6 | 1 | 40 | 2018-02-06 04:04 | 1551 | 131 |  | 39 | [16 empty] | 106.05 | 100 | 0 | 0 | 0 |  | 650 | 600 | 해제 | 해제 | 0 | 0 | 0 |  | 650 | 600 | 해제 | 해제 | 해제 | 미정 | 미정 | 미정 | 선택 | 6 | 미정 | RB200.00 | H
A43548 | 2018-02-05 | 1 | A |  | 11 | A | AE1055LS | 탄소강 | G-AE1055LS | BM#1 | 1593 | 41 | 1586 | 1543 | 40 | 4700 |  | 3 | 0.28 | 25 |  | -1.6 | 1539 | 1586 | 0 | 15.87 |  | 33 | 12 | 60 | Y |  | 2018-02-06 04:58 | 55 | 1086 | 18 | 22 | 24 | 25 | 26 | 26 | 26 | 26 | 25 | 25 | 24 | 24 |  | 24 | 24 | 26 | 24 | 26 | -0.06 | Y | 35.02 | Y | 0 | [8 empty] | N | N | Y | 190 | 0.47 | 59 | 101508 | 92980 | 7080 | 14210 | 5 | 1 |  | 2018-02-06 05:08 | 1539 | 105 |  | 22 |  | *전공정 지연으로 감속주입-정속주입 강종 감속으로 이상재 등록 | [14 empty] | 101.56 | 100 | 0 | 0 | 0 |  | 400 |  | 선택 | 해제 | 0 | 0 | 0 |  | 400 |  | 선택 | 해제 | 해제 | 미정 | 미정 | 선택 | 미정 |  | 미정 | BT180180 | H
B43512 | 2018-02-05 | 2 | A |  | 8 | A | SM45C | 탄소강 | SM45C | BM#2 | 1552 | 40 | 1614 | 1524 | 36 | 7100 |  | 1 | 0.49 | 16 |  | -2.38 | 1556 | 1619 | 0 | 2.49 | 0 | 22 | 63 | 47 | Y |  | 2018-02-06 04:58 | 63 | 1087 | 12 | 18 | 25 | 29 | 30 | 31 | 32 | 32 | 31 | 31 | 29 | 28 | 26 | 24 | 27 | 32 | 24 | 31 | -0.23 | Y | 35 | Y | -0.4 | [8 empty] | N | N | Y | 170 | 0.47 | 67 | 95062 | 104800 | 40 | 15500 | 6 | 1 |  | 2018-02-06 05:11 | 1556 | 132 |  | 48 | [16 empty] | 91.76 | 100 | 0 | 0 | 0 |  | 650 | 600 | 해제 | 해제 | 0 | 0 | 0 |  | 650 | 600 | 해제 | 해제 | 해제 | 미정 | 미정 | 미정 | 미정 |  | 미정 | RB200.00 | H
A43549 | 2018-02-05 | 1 | A |  | 12 | A | AE1055LS | 탄소강 | G-AE1055LS | BM#1 | 1589 | 40 | 1583 | 1530 | 36 | 4900 |  | 3 | 0.28 | 27 |  | -1.27 | 1544 | 1583 | 0 | 16.05 |  | 18 | 6 | 78 | Y |  | 2018-02-06 06:00 | 60 | 1087 | 21 | 28 | 31 | 33 | 34 | 33 | 33 | 33 | 33 | 32 | 31 | 31 |  | 31 | 31 | 34 | 31 | 33 | -0.05 | Y | 35 | Y | 0 | [8 empty] | N | N | Y | 180 | 0.5 | 58 | 84590 | 98120 | 7080 | 14730 | 5 | 1 |  | 2018-02-06 06:09 | 1544 | 102 |  | 22 | [16 empty] | 80.48 | 100 | 0 | 0 | 0 |  | 400 |  | 선택 | 해제 | 0 | 0 | 0 |  | 400 |  | 선택 | 해제 | 해제 | 미정 | 미정 | 선택 | 미정 |  | 미정 | BT180180 | H
B43513 | 2018-02-05 | 2 | A |  | 9 | A | SM45C | 탄소강 | SM45C | BM#2 | 1611 | 35 | 1627 | 1567 | 28 | 5600 |  | 1 | 0.48 | 21 |  | -2 | 1567 | 1617 | 0 | 2.81 | 0 | 30 | 18 | 44 | Y |  | 2018-02-06 06:03 | 74 | 1087 | 21 | 22 | 23 | 24 | 23 | 23 | 22 | 21 | 19 | 18 | 16 | 14 | 12 | 12 | 20 | 24 | 12 | 23 | -0.27 | Y | 44.98 | Y | -0.4 | [8 empty] | N | N | N | 160 | 0.47 | 62 | 103988 | 96840 | 10 | 15500 | 6 | 1 |  | 2018-02-06 06:33 | 1567 | 143 |  | 54 |  | *준빅사이즈 후속 HEAT | [14 empty] | 107.76 | 100 | 0 | 0 | 0 |  | 650 | 400 | 해제 | 해제 | 0 | 0 | 0 |  | 650 | 400 | 해제 | 해제 | 해제 | 미정 | 미정 | 미정 | 미정 |  | 미정 | SB180180 | C
A43550 | 2018-02-05 | 1 | A |  | 13 | A | AE1055LS | 탄소강 | G-AE1055LS | BM#1 | 1571 | 41 | 1590 | 1538 | 33 | 5400 |  | 3 | 0.26 | 25 |  | -1.33 | 1551 | 1590 | 0 | 19.06 |  | 19 | 21 | 72 | Y |  | 2018-02-06 07:18 | 67 | 1087 | 29 | 34 | 38 | 40 | 40 | 39 | 39 | 38 | 38 | 37 | 36 | 36 |  | 36 | 37 | 40 | 36 | 38 | -0.1 | Y | 40.02 | Y | 0 | [8 empty] | N | N | Y | 230 | 0.5 | 58 | 101508 | 96730 | 7040 | 14950 | 5 | 1 |  | 2018-02-06 07:11 | 1551 | 99 |  | 6 | [16 empty] | 97.84 | 100 | 0 | 0 | 0 |  | 400 |  | 선택 | 해제 | 0 | 0 | 0 |  | 400 |  | 선택 | 해제 | 해제 | 미정 | 미정 | 선택 | 미정 |  | 미정 | BT180180 | H
B43514 | 2018-02-05 | 2 | A | TUNDISH교체전 | 10 | A | SM45C | 탄소강 | SM45C | BM#2 | 1560 | 39 | 1644 | 1534 | 34 | 7000 |  | 1 | 0.47 | 16 |  | -2.5 | 1571 | 1625 | 0 | 4.66 | 0 | 16 | 41 | 30 | Y |  | 2018-02-06 07:10 | 78 | 1087 | 9 | 17 | 24 | 28 | 29 | 30 | 30 | 29 | 28 | 26 | 25 |  |  | 25 | 25 | 30 | 25 | 0 | -0.2 | Y | 25.02 | Y | -0.2 | [8 empty] | N | N | N | 150 | 0.5 | 53 | 81372 | 89520 | -520 | 2000 | 6 | 1 |  | 2018-02-06 07:53 | 1571 | 151 |  | 52 |  |  | F66A03F2A32649388A3D4A8295EE547B | A7A2E194A53146C48893A58C9DE5EB54 | 322939EB5ECC44FF930F842E32ECF2FD | [11 empty] | 91.43 | 100 | 0 | 2500 | 0 |  | 650 | 400 | 해제 | 해제 | 0 | 2500 | 0 |  | 650 | 400 | 해제 | 해제 | 해제 | 미정 | 미정 | 미정 | 미정 |  | 미정 | RB150.00 | C
A43551 | 2018-02-06 | 1 | A | TUNDISH교체전 | 14 | A | AE1055LS | 탄소강 | G-AE1055LS | BM#1 | 1608 | 40 | 1604 | 1534 | 30 | 5100 |  | 3 | 0.27 | 27 |  | -1.44 | 1550 | 1595 | 0 | 26.51 |  | 6 | 30 | 69 | Y |  | 2018-02-06 08:07 | 66 | 1124 | 34 | 36 | 38 | 39 | 38 | 38 | 38 | 37 | 36 | 36 | 35 |  |  | 35 | 37 | 39 | 35 | 38 | -0.11 | Y | 34.98 | Y | -0.2 | [8 empty] | N | N | M | 220 | 0.5 | 57 | 87646 | 94760 | 6990 | 1300 | 5 | 1 |  | 2018-02-06 08:14 | 1550 | 105 |  | 18 |  |  | 442D53108D974FF3B9BB77E25693FB7E | F549A30AE839448593FCFD1B9E5BAA03 |  | 18772EB0643241DEA5D575CE084BCE96 | [10 empty] | 86.14 | 100 | 0 | 3500 | 0 |  | 400 |  | 선택 | 해제 | 0 | 3500 | 0 |  | 400 |  | 선택 | 해제 | 해제 | 미정 | 미정 | 선택 | 미정 |  | 미정 | BT180180 | H
B43515 | 2018-02-06 | 2 | A | TUNDISH교체 | 1 | A | SCR440B1 | 합금강 | 보론강 | BM#2 | 1599 | 55 | 1685 | 1537 | 49 | 10100 |  | 1 | 0.53 | 20 |  | -2.6 | 1588 | 1662 | 7.56 | 0 | 0 | 31 | 79 | 27 | Y |  | 2018-02-06 08:29 | 94 | 1133 | -325 | -121 | 28 | 26 | 20 | 25 | 30 | 32 | 35 | 36 | 37 | 37 | 37 | 36 | 27 | 37 | 36 | 37 | -0.06 |  | 15 | Y | -0.2 |  | 1.85 | 1.72 | [5 empty] | N | N | N | 150 | 0.48 | 60 | 96810 | 101820 | 560 | 16800 | 2 | 2 |  | 2018-02-06 08:28 | 1588 | 176 |  | 55 |  | *턴디쉬 플럭스 120KG/15KG *슬리브 롱노즐 사용 | [14 empty] | 97.79 | 100 | 700 | 0 | 0 |  | 650 | 400 | 선택 | 선택 | 700 | 0 | 0 |  | 650 | 400 | 선택 | 선택 | 해제 | 미정 | 미정 | 미정 | 미정 |  | 미정 | RB170.00 | C
A43552 | 2018-02-06 | 1 | A | TUNDISH교체 | 1 | A | SMN440 | 합금강 | D1 | BM#1 | 1568 | 42 | 1618 | 1536 | 37 | 6500 |  | 3 | 0.29 | 20 |  | -1.66 | 1579 | 1620 | 14.36 | 4.61 |  | 33 | 13 | 62 | Y |  | 2018-02-06 09:11 | 85 | 1130 | 20 | 32 | 28 | 32 | 35 | 37 | 39 | 40 | 41 | 40 | 41 |  |  | 41 | 36 | 41 | 40 | 0 | -0.2 |  | 4.98 | Y | 0.2 |  | 2.77 | 2.05 | 1.9 |  |  |  |  | N | N | N | 150 | 0.47 | 58 | 101508 | 96070 | 7330 | 14620 | 3 | 2 |  | 2018-02-06 09:18 | 1579 | 120 |  | 38 |  | *T/D가열온도:자동-1356`.수동건-1343`.STR#1:1038.STR#2:938.T/D FLUX 유:15,용:120 *수소측정 열전대 파손으로 주입 10분에 측정 못함 *첫Heat 수소측정치 OVER되어 이상재 등록및 생관통보-ID:101.102.201.202 | [14 empty] | 98.17 | 100 | 700 | 0 | 0 |  | 650 |  | 선택 | 선택 | 700 | 0 | 0 |  | 650 |  | 선택 | 선택 | 미정 | 미정 | 미정 | 선택 | 선택 |  | 미정 | BT180180 | H
B43516 | 2018-02-06 | 2 | A |  | 2 | A | SCR440B1 | 합금강 | 보론강 | BM#2 | 1605 | 41 | 1654 | 1566 | 36 | 7600 |  | 1 | 0.49 | 16 |  | -2.19 | 1562 | 1640 | 6.01 | 0 | 0 | 22 | 64 | 36 | Y |  | 2018-02-06 09:25 | 68 | 1135 | 34 | 33 | 35 | 35 | 35 | 35 | 35 | 34 | 33 | 32 | 31 | 30 | 28 | 28 | 33 | 35 | 28 | 35 | -0.14 |  | 50 | Y | -0.4 | [8 empty] | N | N | Y | 140 | 0.47 | 64 | 90884 | 99730 | 60 | 17200 | 2 | 2 |  | 2018-02-06 09:36 | 1578 | 167 |  | 62 | [16 empty] | 92.74 | 100 | 0 | 0 | 0 |  | 650 | 400 | 선택 | 선택 | 0 | 0 | 0 |  | 650 | 400 | 선택 | 선택 | 해제 | 미정 | 미정 | 미정 | 미정 |  | 미정 | RB140.00 | C
A43553 | 2018-02-06 | 1 | A |  | 2 | A | SMN440 | 합금강 | D1 | BM#1 | 1631 | 40 | 1612 | 1588 | 27 | 4300 |  | 3 | 0.31 | 16 |  | -1.82 | 1575 | 1612 | 9.3 | 0 |  | 18 | 7 | 76 | Y |  | 2018-02-06 09:51 | 81 | 1085 | 38 | 34 | 32 | 34 | 34 | 34 | 34 | 33 | 32 | 32 | 31 | 32 | 31 | 28 | 33 | 34 | 28 | 34 | -0.12 | Y | 50 | Y | -0.6 |  |  |  | 1.82 |  |  |  |  | N | N | N | 140 | 0.49 | 66 | 84590 | 99820 | 6950 | 12700 | 3 | 2 |  | 2018-02-06 09:59 | 1575 | 123 |  | 58 |  | *STR#2 픽시드 #1 LOOP#6 안쪽 바깥쪽 원형 과냉 발생 비수량 줄임 | [14 empty] | 78.76 | 100 | 0 | 0 | 0 |  | 650 |  | 선택 | 선택 | 0 | 0 | 0 |  | 650 |  | 선택 | 선택 | 미정 | 미정 | 미정 | 선택 | 미정 |  | 미정 | BT180180 | H
B43517 | 2018-02-06 | 2 | A | 잔강최소화전 | 3 | A | SCR440B1 | 합금강 | 보론강 | BM#2 | 1576 | 76 | 1624 | 1567 | 42 | 8600 |  | 1 | 0.48 | 16 |  | -2.24 | 1562 | 1623 | 3.44 | 0 | 0 | 30 | 19 | 27 | Y |  | 2018-02-06 10:49 | 68 | 1085 | 25 | 26 | 29 | 32 | 33 | 34 | 34 | 33 | 33 | 32 | 31 | 30 | 28 | 27 | 31 | 34 | 27 | 33 | -0.17 | Y | 40 | Y | -0.2 | [8 empty] | N | N | N | 130 | 0.47 | 66 | 100372 | 100940 | 50 | 3000 | 2 | 2 |  | 2018-02-06 10:58 | 1570 | 174 |  | 45 |  | *준빅사이즈 후속 HEAT | [14 empty] | 100.17 | 100 | 0 | 3394 | 0 |  | 650 | 400 | 선택 | 선택 | 0 | 3275 | 0 |  | 650 | 400 | 선택 | 선택 | 해제 | 미정 | 미정 | 미정 | 선택 | 3 | 미정 | RB140.00 | C
A43554 | 2018-02-06 | 1 | A |  | 3 | A | SMN440 | 합금강 | D1 | BM#1 | 1708 | 60 | 1600 | 1601 | 24 | 3700 |  | 3 | 0.28 | 16 |  | -1.42 | 1559 | 1588 | 10.15 | 0 |  | 19 | 22 | 61 | Y |  | 2018-02-06 11:23 | 65 | 1094 | 24 | 28 | 29 | 30 | 30 | 30 | 30 | 30 | 28 | 28 | 28 | 27 | 28 | 28 | 29 | 30 | 27 | 30 | -0.07 | Y | 40 | Y | 0.2 |  |  |  | 1.64 |  |  |  |  | N | N | N | 130 | 0.51 | 61 | 101508 | 103550 | 7120 | 15640 | 3 | 2 |  | 2018-02-06 11:29 | 1559 | 133 |  | 33 |  | *STR#2 픽시드 #1 LOOP#6 안쪽 바깥쪽 원형 과냉 발생 비수량 줄임 *L/D C/N깨져 롱노즐 헤드에끼임-롱노즐 교체 | [14 empty] | 91.82 | 100 | 0 | 0 | 0 |  | 650 |  | 선택 | 선택 | 0 | 0 | 0 |  | 650 |  | 선택 | 선택 | 미정 | 미정 | 미정 | 선택 | 선택 |  | 미정 | BT180180 | H
B43518 | 2018-02-06 | 2 | A | 잔강최소화 | 4 | A | AE4140M10 | 합금강 | D4 | BM#2 | 1662 | 44 | 1636 | 1604 | 38 | 7300 |  | 1 | 0.47 | 19 |  | -2.55 | 1566 | 1636 | 1.7 | 0 | 0 | 16 | 42 | 58 | Y |  | 2018-02-06 12:02 | 74 | 1137 | -312 | 23 | 30 | 30 | 31 | 31 | 32 | 31 | 30 | 29 | 27 | 25 |  | 25 | 20 | 32 | 25 | 31 | -0.28 | Y | 24.98 | Y | -0.4 |  |  |  | 1.01 |  |  |  |  | N | N | N | 120 | 0.48 | 59 | 93660 | 106710 | 1860 | 15300 | 2 | 2 | 10 | 2018-02-06 12:04 | 1572 | 168 |  | 54 | [16 empty] | 89.2 | 100 | 2900 | 0 | 0 |  | 650 | 1100 | 해제 | 해제 | 2900 | 0 | 0 |  | 650 | 1100 | 해제 | 해제 | 선택 | 미정 | 미정 | 미정 | 미정 |  | 미정 | RB127.00 | C
A43555 | 2018-02-06 | 1 | A |  | 4 | A | SMN440 | 합금강 | D1 | BM#1 | 1594 | 41 | 1593 | 1533 | 33 | 6000 |  | 3 | 0.28 | 17 |  | -1.69 | 1558 | 1593 | 10.15 | 0 |  | 6 | 31 | 83 | Y |  | 2018-02-06 12:22 | 64 | 1128 | 26 | 24 | 24 | 24 | 23 | 23 | 22 | 21 | 20 | 19 | 19 | 19 |  | 19 | 22 | 24 | 19 | 24 | -0.11 |  | 45.02 | Y | 0 |  |  |  | 1.52 |  |  |  |  | N | N | N | 120 | 0.51 | 59 | 101508 | 95500 | 7140 | 14900 | 3 | 2 |  | 2018-02-06 12:31 | 1558 | 108 |  | 37 |  | *STR#2 픽시드 #1 LOOP#6 안쪽 바깥쪽 원형 과냉 발생 비수량 줄임 | [14 empty] | 99.03 | 100 | 0 | 0 | 0 |  | 650 |  | 선택 | 선택 | 0 | 0 | 0 |  | 650 |  | 선택 | 선택 | 미정 | 미정 | 미정 | 선택 | 미정 |  | 미정 | BT180180 | H
A43556 | 2018-02-06 | 1 | B |  | 5 | A | SMN440 | 합금강 | D1 | BM#1 | 1624 | 42 | 1591 | 1548 | 34 | 5600 |  | 3 | 0.28 | 16 |  | -1.95 | 1561 | 1600 | 10.88 | 0 |  | 33 | 14 | 62 | Y |  | 2018-02-06 13:27 | 67 | 1138 | 17 | 24 | 26 | 29 | 30 | 30 | 29 | 29 | 28 | 28 | 28 | 28 | 28 | 28 | 27 | 30 | 28 | 29 | -0.05 | Y | 39.95 | Y | 0 |  |  |  | 2.02 |  |  |  |  | N | N | N | 110 | 0.51 | 60 | 101508 | 99490 | 7020 | 15300 | 3 | 2 |  | 2018-02-06 13:32 | 1561 | 112 |  | 32 |  | *STR#2 픽시드 #1 LOOP#6 안쪽 바깥쪽 원형 과냉 발생 비수량 줄임 | [14 empty] | 95.36 | 100 | 0 | 0 | 0 |  | 650 |  | 선택 | 선택 | 0 | 0 | 0 |  | 650 |  | 선택 | 선택 | 미정 | 미정 | 미정 | 선택 | 미정 |  | 미정 | BT180180 | H
B43519 | 2018-02-06 | 2 | B |  | 5 | B | AE4140M10 | 합금강 | D4 | BM#2 | 1613 | 46 | 1675 | 1574 | 41 | 8400 |  | 1 | 0.49 | 18 |  | -2.33 | 1568 | 1646 | 8.85 | 0 | 0 | 32 | 1 | 16777 | Y |  | 2018-02-06 13:05 | 76 | 1134 | 21 | 23 | 25 | 29 | 31 | 32 | 33 | 33 | 33 | 32 | 32 | 31 | 31 | 31 | 30 | 33 | 31 | 33 | -0.06 | Y | 29.98 | Y | 0 |  |  |  | 1 |  |  |  |  | N | N | Y | 110 | 0.47 | 64 | 98176 | 100750 | 290 | 14500 | 2 | 2 | 20 | 2018-02-06 13:00 | 1568 | 168 |  | 53 |  | *대보수 L/D | [14 empty] | 99.17 | 100 | 0 | 0 | 0 |  | 650 | 1100 | 해제 | 해제 | 0 | 0 | 0 |  | 650 | 1100 | 해제 | 해제 | 선택 | 미정 | 미정 | 미정 | 미정 |  | 미정 | RB200.00 | C
A43557 | 2018-02-06 | 1 | B |  | 6 | A | SMN440 | 합금강 | D1 | BM#1 | 1610 | 45 | 1622 | 1544 | 38 | 6400 |  | 3 | 0.29 | 16 |  | -2.38 | 1568 | 1616 | 9.27 | 0 |  | 35 | 1 | 8380 | Y |  | 2018-02-06 14:25 | 74 | 965 | 27 | 25 | 24 | 25 | 28 | 28 | 26 | 27 | 27 | 27 | 26 | 25 | 24 | 24 | 26 | 28 | 24 | 27 | -0.1 | Y | 40 | Y | -0.2 |  |  |  | 1.74 |  |  |  |  | N | N | N | 100 | 0.51 | 63 | 101508 | 101280 | 7120 | 14900 | 3 | 2 |  | 2018-02-06 14:31 | 1568 | 115 |  | 36 |  | *STR#2 픽시드 #1 LOOP#6 안쪽 바깥쪽 원형 과냉 발생 비수량 줄임 | [14 empty] | 93.73 | 100 | 0 | 0 | 0 |  | 650 |  | 선택 | 선택 | 0 | 0 | 0 |  | 650 |  | 선택 | 선택 | 미정 | 미정 | 미정 | 선택 | 미정 |  | 미정 | BT180180 | H
B43520 | 2018-02-06 | 2 | B |  | 6 | A | AE4140M10 | 합금강 | D4 | BM#2 | 1586 | 48 | 1644 | 1566 | 42 | 8900 |  | 1 | 0.53 | 18 |  | 0 | 1560 | 1645 | 5.93 | 0 | 0 | 22 | 65 | 34 | Y |  | 2018-02-06 14:17 | 68 | 1122 | 28 | 30 | 32 | 33 | 34 | 33 | 33 | 33 | 32 | 31 | 30 | 29 | 28 | 26 | 31 | 34 | 26 | 33 | -0.18 | Y | 44.08 | Y | -0.4 |  |  |  | 0.98 |  |  |  |  | N | N | N | 100 | 0.47 | 67 | 102458 | 105190 | 70 | 16600 | 2 | 2 | 40 | 2018-02-06 14:18 | 1560 | 161 |  | 49 | 12 | [15 empty] | 98.33 | 100 | 0 | 0 | 0 |  | 650 | 1100 | 해제 | 해제 | 0 | 0 | 0 |  | 650 | 1100 | 해제 | 해제 | 선택 | 미정 | 미정 | 미정 | 미정 |  | 미정 | RB140.00 | C
A43558 | 2018-02-06 | 1 | B |  | 7 | A | SMN440 | 합금강 | D1 | BM#1 | 1614 | 42 | 1619 | 1566 | 31 | 5100 |  | 3 | 0.29 | 16 |  | -2 | 1570 | 1610 | 8.73 | 0 |  | 19 | 23 | 58 | Y |  | 2018-02-06 15:24 | 76 | 1078 | 22 | 32 | 40 | 42 | 44 | 46 | 45 | 45 | 45 | 44 | 44 | 44 |  | 44 | 41 | 46 | 44 | 45 | -0.04 | Y | 30.05 | Y | 0 |  |  |  | 1.39 |  |  |  |  | N | N | N | 150 | 0.49 | 58 | 84590 | 94010 | 7150 | 15900 | 3 | 2 |  | 2018-02-06 15:54 | 1570 | 113 |  | 41 |  | *STR#2 픽시드 #1 LOOP#6 안쪽 바깥쪽 원형 과냉 발생 비수량 줄임 | [14 empty] | 83.71 | 100 | 0 | 0 | 0 |  | 650 |  | 선택 | 선택 | 0 | 0 | 0 |  | 650 |  | 선택 | 선택 | 미정 | 미정 | 미정 | 선택 | 미정 |  | 미정 | BT180180 | H
B43521 | 2018-02-06 | 2 | B | 연주종료 | 7 | A | AE4140M10 | 합금강 | D4 | BM#2 | 1588 | 45 | 1647 | 1567 | 40 | 8100 |  | 1 | 0.5 | 19 |  | -2.03 | 1566 | 1626 | 2.06 | 0 | 0 | 18 | 8 | 79 | Y |  | 2018-02-06 15:16 | 74 | 1088 | 24 | 25 | 26 | 27 | 28 | 28 | 28 | 27 | 26 | 25 | 24 | 23 | 22 | 20 | 26 | 28 | 20 | 28 | -0.18 | Y | 44.92 | Y | -0.4 |  |  |  | 0.91 |  |  |  |  | N | N | N | 150 | 0.49 | 65 | 105818 | 105110 | -2110 | 2000 | 2 | 2 | 10 | 2018-02-06 15:25 | 1566 | 163 |  | 59 |  | * 작업종료 : 17시 40분 | 6F366ABCFCCD4A6BB43C0560534601D7 | F44A63D1E8934A4C84785C27FD13B72D | 42AFE1CC468D477EA0A234B8A97C14F9 |  |  | A437807ECF4145E7AC118480A3C192F0 | 0504862D7CAD4FDAB295A3354EE0E338 |  |  | F1FE0227CD694212BE6195CE939CE3B8 | 58BE138AC55B421DA6F4921331AAAD08 |  |  |  | 102.74 | 100 | 0 | 2900 | 0 |  | 650 | 1100 | 해제 | 해제 | 0 | 3000 | 0 |  | 650 | 1100 | 해제 | 해제 | 선택 | 미정 | 미정 | 미정 | 미정 |  | 미정 | RB101.60 | C
B43522 | 2018-02-06 | 2 | B |  | 8 | A | SMN440 | 합금강 | D1 | BM#1 | 1618 | 50 | 1634 | 1587 | 36 | 6900 |  | 1 | 0.53 | 18 |  | -2.43 | 1569 | 1636 | 3.55 | 0 | 0 | 16 | 43 | 30 | Y |  | 2018-02-06 16:27 | 75 | 1095 | 44 | 42 | 42 | 42 | 42 | 42 | 41 | 40 | 39 | 37 | 36 | 34 | 32 | 32 | 40 | 42 | 32 | 42 | -0.2 |  | 50.02 | Y | -0.4 |  |  |  | 1.63 |  |  |  |  | N | N | N | 140 | 0.49 | 62 | 101508 | 95140 | 5010 | 14500 | 3 | 2 |  | 2018-02-06 16:33 | 1569 | 148 |  | 37 |  | *STR#2 픽시드 #1 LOOP#6 안쪽 바깥쪽 원형 과냉 발생 비수량 줄임 | [14 empty] | 101.36 | 100 | 0 | 0 | 0 |  | 650 |  | 선택 | 선택 | 0 | 0 | 0 |  | 650 |  | 선택 | 선택 | 미정 | 미정 | 선택 | 해제 | 미정 |  | 미정 | BT180180 | H
B43523 | 2018-02-06 | 2 | B |  | 9 | A | SMN440 | 합금강 | D1 | BM#1 | 1609 | 49 | 1666 | 1574 | 33 | 7000 |  | 1 | 0.52 | 20 |  | -2.65 | 1575 | 1645 | 3.65 | 0 | 0 | 30 | 20 | 164 | Y |  | 2018-02-06 17:18 | 81 | 1080 | 35 | 38 | 38 | 40 | 39 | 38 | 38 | 38 | 36 | 35 | 34 | 32 |  | 32 | 37 | 40 | 32 | 38 | -0.2 | Y | 39.98 | Y | -0.4 |  |  |  | 1.39 |  |  |  |  | N | N | N | 130 | 0.49 | 60 | 101508 | 97470 | 160 | 15700 | 3 | 2 |  | 2018-02-06 17:30 | 1575 | 150 |  | 49 |  | *STR#2 픽시드 #1 LOOP#6 안쪽 바깥쪽 원형 과냉 발생 비수량 줄임 *전공정요청 L/D잔강 이월 안함-이상재등록 | [14 empty] | 104 | 100 | 0 | 0 | 0 |  | 650 |  | 선택 | 선택 | 0 | 0 | 0 |  | 650 |  | 선택 | 선택 | 미정 | 미정 | 선택 | 미정 | 미정 |  | 미정 | BT180180 | H
B43524 | 2018-02-06 | 2 | B |  | 10 | A | SMN440 | 합금강 | D1 | BM#1 | 1624 | 43 | 1657 | 1547 | 33 | 7100 |  | 1 | 0.5 | 17 |  | -2.26 | 1566 | 1631 | 3.11 | 0 | 0 | 32 | 2 | 83 | Y |  | 2018-02-06 18:24 | 72 | 1090 | 31 | 29 | 30 | 32 | 32 | 33 | 33 | 32 | 31 | 30 | 29 | 28 | 25 | 25 | 31 | 33 | 25 | 32 | -0.23 | Y | 34.97 | Y | -0.6 |  |  |  | 1.6 |  |  |  |  | N | N | N | 120 | 0.49 | 61 | 101508 | 94290 | 40 | 15800 | 3 | 2 |  | 2018-02-06 18:30 | 1566 | 147 |  | 44 |  | *STR#2 픽시드 #1 LOOP#6 안쪽 바깥쪽 원형 과냉 발생 비수량 줄임 *전공정요청 L/D잔강 이월 안함-이상재등록 | [14 empty] | 107.82 | 100 | 0 | 0 | 0 |  | 650 |  | 선택 | 선택 | 0 | 0 | 0 |  | 650 |  | 선택 | 선택 | 미정 | 미정 | 미정 | 미정 | 미정 |  | 미정 | BT180180 | H
B43525 | 2018-02-06 | 2 | B | TUNDISH교체전 | 11 | A | SMN440 | 합금강 | D1 | BM#1 | 1603 | 50 | 1634 | 1566 | 40 | 7600 |  | 1 | 0.5 | 18 |  | -2.16 | 1564 | 1632 | 6.58 | 0 | 0 | 22 | 66 | 67 | Y |  | 2018-02-06 19:34 | 70 | 1079 | 21 | 30 | 36 | 39 | 39 | 38 | 38 | 36 | 35 | 34 | 35 | 34 | 33 | 31 | 34 | 39 | 31 | 0 | -0.16 | Y | 50.05 | Y | -0.4 |  |  |  | 1.44 |  |  |  |  | N | N | N | 110 | 0.5 | 66 | 98061 | 109690 | -1640 | 2500 | 3 | 2 |  | 2018-02-06 19:39 | 1564 | 148 |  | 38 |  | *STR#2 픽시드 #1 LOOP#6 안쪽 바깥쪽 원형 과냉 발생 비수량 줄임 *전공정요청 L/D잔강 이월 안함-이상재등록 | 3C70080B81B84650B756E22E61954D80 | 25CB38564AB347778C22B01E9FB93F35 | 6F0FFFAF9D144382A0CEB4D327360E8B | DE13B54C91F1432A968C3D76C9365832 | F281D0465F6940A8969B993D16E64C08 | [9 empty] | 90.76 | 100 | 0 | 2500 | 0 |  | 650 |  | 선택 | 선택 | 0 | 2500 | 0 |  | 650 |  | 선택 | 선택 | 미정 | 미정 | 미정 | 미정 | 미정 |  | 미정 | BT180180 | H
B43526 | 2018-02-06 | 2 | B | 연주시작 | 1 | A | SM45CB | 탄소강 | SM45C | BM#2 | 1614 | 57 | 1677 | 1566 | 38 | 7900 |  | 1 | 0.51 | 21 |  | -2.06 | 1578 | 1644 | 0.07 | 7.26 | 0 | 18 | 9 | 69 | Y |  | 2018-02-06 20:40 | 85 | 1085 | 12 | 47 | 45 | 45 | 44 | 42 | 40 | 38 | 38 | 44 | 48 | 50 | 50 | 52 | 47 | 52 | 52 | 52 | 0 |  | 20 | Y | 0 |  | 1.87 | 1.87 | [5 empty] | N | N | N | 190 | 0.46 | 64 | 94464 | 103320 | 10 | 13600 | 4 | 1 |  | 2018-02-06 20:06 | 1578 | 128 |  | 13 |  | * T/D 용강량 실측:1190mm / 18.8 TON TARE값 수정 함. * T/D FLUX 용탕부: 120 KG / 유탕부: 15KG 투입 * 슬리브 롱노즐( Y자형 ) 사용 | 2118921E70784B0D9497B41ED7C79AAC |  | 0978BA9C9F524F88BB366C09D6DBD1F5 | [11 empty] | 95.03 | 100 | 720 | 0 | 0 |  | 650 | 400 | 해제 | 해제 | 730 | 0 | 0 |  | 650 | 400 | 해제 | 해제 | 해제 | 미정 | 미정 | 미정 | 미정 |  | 미정 | RB120.00 | C
A43563 | 2018-02-06 | 1 | D | TUNDISH교체 | 1 | A | STB2 | 베어링강 | STB (SF) | BM#1 | 1648 | 47 | 1584 | 1570 | 34 | 5500 |  | 3 | 0.29 | 28 |  | -1.34 | 1543 | 1586 | 15.14 | 0 |  | 6 | 33 | 54 | Y |  | 2018-02-06 21:05 | 87 | 1088 | 25 | 33 | 32 | 38 | 42 | 43 | 42 | 44 | 43 | 46 | 46 | 45 |  | 45 | 41 | 46 | 45 | 0 | -0.1 |  | 10.02 | Y | -0.2 |  | 1.78 | 1.6 | [5 empty] | N | N | M | 230 | 0.46 | 62 | 101508 | 96950 | 7500 | 14900 | 11 | 2 |  | 2018-02-06 21:05 | 1543 | 124 |  | 38 |  | *T/Dflux 유15kg 용275kg | [14 empty] | 97.18 | 100 | 1500 | 0 | 0 |  | 650 |  | 해제 | 해제 | 1500 | 0 | 0 |  | 650 |  | 해제 | 해제 | 선택 | 미정 | 미정 | 선택 | 미정 |  | 미정 | BT180180 | H
B43527 | 2018-02-06 | 2 | D |  | 2 | A | SM45CB | 탄소강 | SM45C | BM#2 | 1628 | 45 | 1624 | 1574 | 31 | 5500 |  | 1 | 0.5 | 21 |  | -2.14 | 1551 | 1617 | 0 | 7.58 | 0 | 16 | 44 | 99 | Y |  | 2018-02-06 21:40 | 58 | 1085 | 50 | 40 | 36 | 33 | 31 | 29 | 28 | 27 | 25 | 23 | 22 | 19 |  | 19 | 30 | 36 | 19 | 0 | -0.38 |  | 45 | Y | -0.6 | [8 empty] | N | N | N | 180 | 0.5 | 58 | 102775 | 96660 | 30 | 13400 | 4 | 1 | 20 | 2018-02-06 21:38 | 1551 | 120 |  | 21 | 13 | [15 empty] | 107.22 | 100 | 0 | 0 | 0 |  | 650 | 400 | 해제 | 해제 | 0 | 0 | 0 |  | 650 | 400 | 해제 | 해제 | 해제 | 미정 | 미정 | 미정 | 미정 |  | 미정 | RB140.00 | C
A43564 | 2018-02-06 | 1 | D |  | 2 | A | STB2 | 베어링강 | STB (SF) | BM#1 | 1642 | 39 | 1551 | 1577 | 27 | 4300 |  | 3 | 0.28 | 28 |  | -1.14 | 1513 | 1550 | 15.75 | 0 |  | 30 | 21 | 77 | Y |  | 2018-02-06 22:08 | 57 | 1088 | 44 | 35 | 30 | 27 | 26 | 24 | 24 | 24 | 24 | 25 | 25 | 23 | 23 | 23 | 28 | 30 | 23 | 24 | -0.14 |  | 49.98 | Y | 0 |  |  |  | 1.74 |  |  |  |  | N | N | Y | 220 | 0.48 | 60 | 84882 | 93900 | 7050 | 15400 | 11 | 1 |  | 2018-02-06 22:19 | 1513 | 126 |  | 38 | [16 empty] | 84 | 100 | 0 | 0 | 0 |  | 650 |  | 해제 | 해제 | 0 | 0 | 0 |  | 650 |  | 해제 | 해제 | 선택 | 미정 | 미정 | 선택 | 미정 |  | 미정 | BT180180 | H
B43528 | 2018-02-06 | 2 | D |  | 3 | A | SM45CB | 탄소강 | SM45C | BM#2 | 1600 | 48 | 1614 | 1567 | 29 | 5900 |  | 1 | 0.51 | 17 |  | -2.33 | 1554 | 1604 | 0 | 4.04 | 0 | 33 | 16 | 47 | Y |  | 2018-02-06 22:30 | 61 | 1088 | 15 | 19 | 22 | 23 | 23 | 23 | 22 | 22 | 20 | 20 | 18 | 16 | 14 | 14 | 20 | 23 | 14 | 23 | -0.2 | Y | 45 | Y | -0.4 | [8 empty] | N | N | Y | 170 | 0.48 | 62 | 145664 | 97480 | 10 | 14000 | 4 | 1 | 30 | 2018-02-06 22:38 | 1554 | 124 |  | 32 |  | * 유사강종 연연주 혼탕부 ID:307~309/407~409이상재등록 | [14 empty] | 151.73 | 100 | 0 | 0 | 0 |  | 650 | 700 | 해제 | 해제 | 0 | 0 | 0 |  | 650 | 700 | 해제 | 해제 | 해제 | 미정 | 미정 | 미정 | 미정 |  | 미정 | RB110.00 | C
A43565 | 2018-02-06 | 1 | D |  | 3 | A | STB2 | 베어링강 | STB (SF) | BM#1 | 1586 | 55 | 1548 | 1533 | 54 | 5800 |  | 3 | 0.29 | 33 |  | -0.98 | 1512 | 1548 | 21.02 | 0 |  | 32 | 3 | 65 | Y |  | 2018-02-06 23:33 | 56 | 1085 | 21 | 26 | 30 | 32 | 32 | 31 | 30 | 30 | 29 | 28 | 27 | 27 | 25 | 25 | 28 | 32 | 25 | 30 | -0.16 | Y | 45.02 | Y | -0.4 |  |  |  | 1.03 |  |  |  |  | N | N | Y | 210 | 0.48 | 64 | 101508 | 98070 | 7000 | 15500 | 11 | 1 |  | 2018-02-06 23:40 | 1512 | 122 |  | 16 | [16 empty] | 96.49 | 100 | 0 | 0 | 0 |  | 650 |  | 해제 | 해제 | 0 | 0 | 0 |  | 650 |  | 해제 | 해제 | 선택 | 미정 | 미정 | 선택 | 미정 |  | 미정 | BT180180 | H
B43529 | 2018-02-06 | 2 | D |  | 4 | A | SM45C | 탄소강 | SM45C | BM#2 | 1589 | 35 | 1627 | 1555 | 29 | 5200 |  | 1 | 0.51 | 16 |  | -2.4 | 1559 | 1615 | 0 | 4.78 | 0 | 35 | 3 | 31 | Y |  | 2018-02-06 23:26 | 66 | 1070 | 12 | 17 | 21 | 24 | 25 | 25 | 25 | 24 | 23 | 22 | 21 | 19 | 18 | 18 | 21 | 25 | 18 | 25 | -0.17 | Y | 40 | Y | -0.2 | [8 empty] | N | N | Y | 160 | 0.47 | 61 | 43210 | 94680 | 90 | 14300 | 4 | 1 | 40 | 2018-02-06 23:33 | 1559 | 126 |  | 40 |  | * 유사강종 연연주 혼탕부 ID:301/401 이상재등록 | [14 empty] | 45.72 | 100 | 0 | 0 | 0 |  | 650 | 600 | 해제 | 해제 | 0 | 0 | 0 |  | 650 | 600 | 해제 | 해제 | 해제 | 미정 | 미정 | 미정 | 미정 |  | 미정 | RB220.00 | C
A43566 | 2018-02-06 | 1 | D |  | 4 | A | STB2 | 베어링강 | STB (SF) | BM#1 | 1583 | 40 | 1549 | 1539 | 39 | 4900 |  | 3 | 0.29 | 28 |  | -1.05 | 1515 | 1549 | 16.94 | 0 |  | 18 | 10 | 53 | Y |  | 2018-02-07 00:40 | 59 | 1088 | 22 | 30 | 35 | 37 | 38 | 39 | 39 | 38 | 38 | 38 | 38 | 38 | 37 | 37 | 36 | 39 | 37 | 38 | -0.02 | Y | 34.98 | Y | -0.2 |  |  |  | 1.34 |  |  |  |  | N | N | Y | 200 | 0.48 | 64 | 101508 | 99970 | 7090 | 15700 | 11 | 1 |  | 2018-02-07 00:49 | 1515 | 98 |  | 15 | 22 | [15 empty] | 94.34 | 100 | 0 | 0 | 0 |  | 650 |  | 해제 | 해제 | 0 | 0 | 0 |  | 650 |  | 해제 | 해제 | 선택 | 미정 | 미정 | 선택 | 미정 |  | 미정 | BT180180 | H
B43530 | 2018-02-06 | 2 | D |  | 5 | A | SM45C | 탄소강 | SM45C | BM#2 | 1581 | 41 | 1617 | 1545 | 37 | 6400 |  | 1 | 0.52 | 16 |  | -2.31 | 1562 | 1619 | 0 | 4.69 | 0 | 22 | 67 | 80 | Y |  | 2018-02-07 00:29 | 69 | 1087 | 15 | 21 | 24 | 27 | 29 | 30 | 29 | 29 | 28 | 28 | 27 | 25 | 22 | 22 | 26 | 30 | 22 | 29 | -0.23 | Y | 35.02 | Y | -0.6 | [8 empty] | N | N | Y | 150 | 0.47 | 62 | 95062 | 96860 | 60 | 14600 | 4 | 1 | 10 | 2018-02-07 00:59 | 1562 | 133 |  | 41 | [16 empty] | 98.71 | 100 | 0 | 0 | 0 |  | 650 | 700 | 해제 | 해제 | 0 | 0 | 0 |  | 650 | 700 | 해제 | 해제 | 해제 | 미정 | 미정 | 미정 | 미정 |  | 미정 | RB210.00 | C
A43567 | 2018-02-06 | 1 | D |  | 5 | A | STB2 | 베어링강 | STB (SF) | BM#1 | 1587 | 40 | 1554 | 1533 | 37 | 4900 |  | 3 | 0.29 | 29 |  | -1.2 | 1515 | 1554 | 17.64 | 0 |  | 6 | 34 | 71 | Y |  | 2018-02-07 01:38 | 59 | 1086 | 37 | 35 | 35 | 35 | 34 | 32 | 33 | 32 | 32 | 31 | 31 | 31 | 31 | 31 | 33 | 35 | 31 | 35 | -0.08 | Y | 50.02 | Y | 0 |  |  |  | 1.36 |  |  |  |  | N | N | Y | 190 | 0.48 | 64 | 84590 | 97130 | 7100 | 15600 | 11 | 1 |  | 2018-02-07 01:46 | 1515 | 100 |  | 22 | [16 empty] | 80.75 | 100 | 0 | 0 | 0 |  | 650 |  | 해제 | 해제 | 0 | 0 | 0 |  | 650 |  | 해제 | 해제 | 선택 | 미정 | 미정 | 선택 | 미정 |  | 미정 | BT180180 | H
B43531 | 2018-02-06 | 2 | D |  | 6 | A | SM45C | 탄소강 | SM45C | BM#2 | 1575 | 39 | 1627 | 1545 | 31 | 6200 |  | 1 | 0.49 | 16 |  | -2.31 | 1560 | 1615 | 0 | 3.59 | 0 | 16 | 45 | 44 | Y |  | 2018-02-07 01:25 | 67 | 1087 | 20 | 21 | 23 | 25 | 26 | 26 | 26 | 26 | 25 | 25 | 24 | 23 | 22 | 22 | 24 | 26 | 22 | 26 | -0.1 | Y | 40 | Y | -0.2 | [8 empty] | N | N | N | 190 | 0.47 | 63 | 94631 | 98670 | 50 | 14100 | 4 | 1 | 20 | 2018-02-07 01:30 | 1560 | 142 |  | 51 | [16 empty] | 98.47 | 100 | 0 | 0 | 0 |  | 650 | 400 | 해제 | 해제 | 0 | 0 | 0 |  | 650 | 400 | 해제 | 해제 | 해제 | 미정 | 미정 | 미정 | 미정 |  | 미정 | RB130.00 | C
A43568 | 2018-02-06 | 1 | D |  | 6 | A | STB2 | 베어링강 | STB (SF) | BM#1 | 1585 | 42 | 1552 | 1530 | 40 | 5200 |  | 3 | 0.29 | 29 |  | -1.18 | 1513 | 1552 | 17.76 | 0 |  | 30 | 22 | 73 | Y |  | 2018-02-07 02:39 | 57 | 1087 | 29 | 30 | 30 | 30 | 30 | 29 | 28 | 27 | 26 | 26 | 26 | 25 | 25 | 25 | 28 | 30 | 25 | 30 | -0.1 |  | 50 | Y | 0 |  |  |  | 1.19 |  |  |  |  | N | N | Y | 180 | 0.48 | 63 | 101508 | 97790 | 7000 | 15000 | 11 | 1 |  | 2018-02-07 02:53 | 1513 | 106 |  | 26 | [16 empty] | 96.31 | 100 | 0 | 0 | 0 |  | 650 |  | 해제 | 해제 | 0 | 0 | 0 |  | 650 |  | 해제 | 해제 | 선택 | 미정 | 미정 | 선택 | 미정 |  | 미정 | BT180180 | H
B43532 | 2018-02-06 | 2 | D |  | 7 | A | SM45C | 탄소강 | SM45C | BM#2 | 1580 | 39 | 1615 | 1577 | 32 | 5700 |  | 1 | 0.51 | 16 |  | -2.16 | 1559 | 1612 | 0 | 3.23 | 0 | 33 | 17 | 32 | Y |  | 2018-02-07 02:34 | 66 | 1086 | 19 | 20 | 21 | 23 | 23 | 23 | 23 | 23 | 22 | 21 | 21 | 21 |  | 21 | 22 | 23 | 21 | 23 | -0.05 | Y | 39.98 | Y | 0 | [8 empty] | N | N | N | 180 | 0.52 | 58 | 94370 | 100720 | 140 | 12400 | 4 | 1 | 30 | 2018-02-07 02:34 | 1559 | 138 |  | 49 | [16 empty] | 95.13 | 100 | 0 | 0 | 0 |  | 650 | 400 | 해제 | 해제 | 0 | 0 | 0 |  | 650 | 400 | 해제 | 해제 | 해제 | 미정 | 미정 | 미정 | 선택 | 6 | 미정 | RB120.00 | C
A43569 | 2018-02-06 | 1 | D |  | 7 | A | STB2 | 베어링강 | STB (SF) | BM#1 | 1600 | 42 | 1553 | 1536 | 40 | 4800 |  | 3 | 0.29 | 28 |  | -1.21 | 1514 | 1553 | 16.96 | 0 |  | 32 | 4 | 69 | Y |  | 2018-02-07 03:47 | 58 | 1087 | 23 | 27 | 30 | 31 | 32 | 32 | 31 | 30 | 30 | 30 | 33 | 34 | 33 | 33 | 30 | 34 | 33 | 30 | 0.06 | Y | 5 | Y | -0.2 |  |  |  | 1.28 |  |  |  |  | N | N | Y | 230 | 0.48 | 64 | 101508 | 98670 | 7050 | 14900 | 11 | 1 |  | 2018-02-07 03:56 | 1514 | 108 |  | 23 | [16 empty] | 95.49 | 100 | 0 | 0 | 0 |  | 650 |  | 해제 | 해제 | 0 | 0 | 0 |  | 650 |  | 해제 | 해제 | 선택 | 미정 | 미정 | 선택 | 미정 |  | 미정 | BT180180 | H
B43533 | 2018-02-06 | 2 | D |  | 8 | A | SM45C | 탄소강 | SM45C | BM#2 | 1608 | 37 | 1615 | 1564 | 33 | 5600 |  | 1 | 0.5 | 16 |  | -2.28 | 1561 | 1621 | 0 | 3.33 | 0 | 35 | 4 | 40 | Y |  | 2018-02-07 03:35 | 68 | 1086 | 18 | 23 | 27 | 29 | 30 | 30 | 30 | 29 | 28 | 27 | 26 | 25 |  | 25 | 27 | 30 | 25 | 30 | -0.14 | Y | 35.02 | Y | -0.2 | [8 empty] | N | N | N | 170 | 0.51 | 56 | 98854 | 97980 | 70 | 14200 | 4 | 1 | 40 | 2018-02-07 03:35 | 1561 | 142 |  | 50 | [16 empty] | 100.87 | 100 | 0 | 0 | 0 |  | 650 | 400 | 해제 | 해제 | 0 | 0 | 0 |  | 650 | 400 | 해제 | 해제 | 해제 | 미정 | 미정 | 미정 | 미정 |  | 미정 | RB110.00 | C
A43570 | 2018-02-06 | 1 | A | TUNDISH교체전 | 8 | A | STB2 | 베어링강 | STB (SF) | BM#1 | 1591 | 39 | 1558 | 1530 | 34 | 5200 |  | 3 | 0.29 | 31 |  | -1.25 | 1514 | 1558 | 17.8 | 0 |  | 18 | 11 | 68 | Y |  | 2018-02-07 04:57 | 58 | 1087 | 32 | 36 | 38 | 38 | 38 | 37 | 36 | 35 | 34 | 34 | 33 | 33 | 32 | 32 | 35 | 38 | 32 | 38 | -0.12 |  | 50.02 | Y | -0.2 |  |  |  | 1.36 |  |  |  |  | N | N | M | 220 | 0.48 | 65 | 95074 | 102170 | 6930 | 1500 | 11 | 1 |  | 2018-02-07 05:05 | 1514 | 101 |  | 18 |  |  | 2A410D05482F4A1BAE50A1739D5A8BB6 | 6A72FB70D99E42CEA62C051608CAF505 |  | CFB22E8347A4422293BA0D6B2DB62539 | [10 empty] | 87.14 | 100 | 0 | 3500 | 0 |  | 650 |  | 해제 | 해제 | 0 | 3500 | 0 |  | 650 |  | 해제 | 해제 | 선택 | 미정 | 미정 | 선택 | 미정 |  | 미정 | BT180180 | H
B43534 | 2018-02-06 | 2 | A |  | 9 | A | SM45C | 탄소강 | SM45C | BM#2 | 1561 | 37 | 1646 | 1547 | 31 | 6300 |  | 1 | 0.53 | 16 |  | -2.71 | 1567 | 1621 | 0 | 2.97 | 0 | 22 | 68 | 28 | Y |  | 2018-02-07 04:37 | 74 | 1088 | 23 | 26 | 30 | 33 | 33 | 34 | 35 | 34 | 34 | 33 | 32 | 31 |  | 31 | 32 | 35 | 31 | 34 | -0.16 | Y | 25 | Y | -0.2 | [8 empty] | N | N | N | 170 | 0.5 | 57 | 94790 | 95260 | 2800 | 11500 | 4 | 1 |  | 2018-02-07 04:45 | 1567 | 144 |  | 47 |  | *후HEAT 강제개공 및 나탕주입 306.406 *강제개공으로 T/D잔강 11.5톤 까지 빠짐. 306.406 | [14 empty] | 96.72 | 100 | 0 | 0 | 0 |  | 650 | 400 | 해제 | 해제 | 0 | 0 | 0 |  | 650 | 400 | 해제 | 해제 | 해제 | 미정 | 미정 | 미정 | 미정 |  | 미정 | RB160.00 | C
B43535 | 2018-02-06 | 2 | A |  | 10 | A | SM45C | 탄소강 | SM45C | BM#2 | 1558 | 41 | 1665 | 1547 | 33 | 6700 |  | 1 | 0.54 | 16 |  | -2.75 | 1573 | 1634 | 0 | 3.37 | 0 | 5 | 1 | 9151 | N | 3 | 2018-02-07 05:28 | 80 | 1086 | 28 | 23 | 19 | 19 | 19 | 19 | 19 | 18 | 18 | 17 | 17 | 16 | 15 | 15 | 19 | 19 | 15 | 19 | -0.08 |  | 49.98 | Y | -0.2 |  |  |  | 1.72 |  |  |  |  | N | N | N | 150 | 0.47 | 60 | 100792 | 96230 | 50 | 16100 | 4 | 1 |  | 2018-02-07 05:41 | 1573 | 150 |  | 57 |  | *강제개공으로 턴디쉬 잔강 11.5톤 까지 빠짐. 301.401 *대보수 L/D *전공정 지연 감속주입 | [14 empty] | 106.1 | 100 | 0 | 0 | 0 |  | 650 | 400 | 해제 | 해제 | 0 | 0 | 0 |  | 650 | 400 | 해제 | 해제 | 해제 | 미정 | 미정 | 미정 | 미정 |  | 미정 | BM510510 | C
A43571 | 2018-02-06 | 1 | A | TUNDISH교체 | 1 | A | AE15B36C2 | 합금강 | 보론강 | BM#1 | 1590 | 46 | 1627 | 1550 | 46 | 6400 |  | 3 | 0.27 | 21 |  | -1.72 | 1584 | 1627 | 11.92 | 1.65 |  | 6 | 35 | 73 | Y |  | 2018-02-07 05:59 | 86 | 1087 | 14 | 21 | 22 | 26 | 31 | 34 | 35 | 35 | 35 | 36 | 35 | 36 |  | 36 | 31 | 36 | 35 | 35 | -0.2 |  | 5 | Y | 0.2 |  | 2.08 | 2.08 | [5 empty] | N | N | N | 150 | 0.47 | 60 | 102690 | 100040 | 5460 | 14680 | 12 | 1 |  | 2018-02-07 06:09 | 1584 | 129 |  | 47 |  | *T/D가열온도:자동-1372`.수동건-1353`.STR#1:1041.STR#2:1001.T/D FLUX 유:15,용:120 *Test 방안서 적용 *STR#1기 LOOP#3,#4 스프레이 헌팅으로 메뉴얼 작업중 *Sample채취 ID:103.203 | [14 empty] | 97.34 | 100 | 700 | 0 | 300 |  | 300 |  | 선택 | 선택 | 700 | 0 | 300 |  | 300 |  | 선택 | 선택 | 해제 | 미정 | 미정 | 해제 | 선택 |  | 미정 | RB100.00 | C
B43537 | 2018-02-06 | 2 | A | TUNDISH교체전 | 11 | A | SM45C | 탄소강 | SM45C | BM#2 | 1544 | 36 | 1634 | 1547 | 31 | 5700 |  | 1 | 0.54 | 15 |  | -2.9 | 1555 | 1620 | 5.57 | 0 | 0 | 35 | 5 | 19 | Y |  | 2018-02-07 07:20 | 62 | 1120 | 14 | 26 | 33 | 37 | 40 | 41 | 42 | 42 | 41 | 40 | 40 | 39 | 38 | 35 | 36 | 42 | 35 | 40 | -0.17 | Y | 40 | Y | -0.4 | [8 empty] | N | N | N | 190 | 0.41 | 72 | 95412 | 95520 | 3480 | 2000 | 4 | 1 |  | 2018-02-07 07:18 | 1569 | 98 |  | 8 |  | *전공정 지연 10% 이상 감속주입 | EFBAA3302D4C438AB0129E12E26D2030 | F039F302B9E14734A21998ED466BEF0B | 7E344EDD083249F9AB1D978FED8489B0 | [11 empty] | 96.38 | 100 | 0 | 2500 | 0 |  | 650 | 400 | 해제 | 해제 | 0 | 2500 | 0 |  | 650 | 400 | 해제 | 해제 | 해제 | 미정 | 미정 | 미정 | 미정 |  | 미정 | BT180180 | H
A43572 | 2018-02-06 | 1 | A |  | 2 | A | AE15B36C2 | 합금강 | 보론강 | BM#1 | 1626 | 43 | 1625 | 1563 | 32 | 5200 |  | 3 | 0.29 | 17 |  | -1.8 | 1583 | 1621 | 12.38 | 0.65 |  | 33 | 18 | 60 | Y |  | 2018-02-07 07:16 | 85 | 1088 | 32 | 35 | 37 | 39 | 40 | 41 | 40 | 40 | 41 | 41 | 40 | 40 | 40 | 38 | 39 | 41 | 38 | 41 | -0.06 | Y | 49.98 | Y | -0.2 | [8 empty] | N | N | N | 140 | 0.4 | 76 | 91280 | 100600 | 1800 | 15670 | 12 | 2 |  | 2018-02-07 07:26 | 1583 | 129 |  | 33 |  | *Test 방안서 적용 *STR#1기 LOOP#3,#4 스프레이 헌팅으로 메뉴얼 작업중 *Sample채취 ID:103.203 | [14 empty] | 89.14 | 100 | 0 | 0 | 300 |  | 400 |  | 선택 | 선택 | 0 | 0 | 300 |  | 400 |  | 선택 | 선택 | 해제 | 미정 | 미정 | 해제 | 미정 |  | 미정 | RB100.00 | C
B43538 | 2018-02-07 | 2 | A | TUNDISH교체 | 1 | A | SBC70L | 특수용도강 | D3 | BM#2 | 1583 | 44 | 1665 | 1595 | 31 | 6600 |  | 1 | 0.57 | 20 |  | -2.21 | 1575 | 1646 | 5.03 | 0 | 0 | 18 | 12 | 38 | Y |  | 2018-02-07 08:39 | 77 | 1108 | -342 | -219 | 26 | 26 | 28 | 27 | 25 | 19 | 22 | 28 | 30 | 32 | 34 | 35 | 27 | 35 | 35 | 0 | 0 |  | 5 | Y | 0 |  | 2.37 | 2.3 | 1.32 |  |  |  |  | N | N | M | 150 | 0.48 | 57 | 93056 | 95710 | 430 | 16100 | 16 | 2 |  | 2018-02-07 08:40 | 1573 | 120 |  | 29 |  | *턴디쉬 플럭스 120KG/15KG *슬리브 롱노즐 사용 *주입말 전공정 지연 감속주입 | [14 empty] | 97.95 | 100 | 700 | 0 | 0 |  | 650 | 400 | 선택 | 선택 | 700 | 0 | 0 |  | 650 | 400 | 선택 | 선택 | 선택 | 미정 | 미정 | 미정 | 미정 |  | 미정 | RB095.00 | C
A43573 | 2018-02-07 | 1 | A |  | 3 | A | AE15B36C2 | 합금강 | 보론강 | BM#1 | 1590 | 46 | 1624 | 1533 | 36 | 6700 |  | 3 | 0.31 | 16 |  | -1.84 | 1573 | 1612 | 11.95 | 0 |  | 32 | 5 | 66 | Y |  | 2018-02-07 08:13 | 75 | 1122 | 38 | 31 | 29 | 29 | 29 | 29 | 28 | 28 | 28 | 28 | 27 | 27 | 27 | 26 | 29 | 29 | 26 | 29 | -0.05 | Y | 60 | Y | -0.2 | [8 empty] | N | N | N | 130 | 0.43 | 73 | 93168 | 100600 | 1900 | 13600 | 12 | 2 |  | 2018-02-07 08:19 | 1573 | 145 |  | 54 |  | *Test 방안서 적용 -STR#1기 LOOP#3,#4 스프레이 헌팅으로 메뉴얼 작업중 *Sample채취 ID:103.203 | [14 empty] | 90.9 | 100 | 0 | 0 | 300 |  | 400 |  | 선택 | 선택 | 0 | 0 | 300 |  | 400 |  | 선택 | 선택 | 해제 | 미정 | 미정 | 미정 | 미정 |  | 미정 | RB090.00 | C
B43539 | 2018-02-07 | 2 | A |  | 2 | A | SBC70L | 특수용도강 | D3 | BM#2 | 1622 | 46 | 1647 | 1557 | 40 | 7900 |  | 1 | 0.53 | 20 |  | -2.32 | 1564 | 1624 | 4.05 | 0 | 0 | 30 | 24 | 48 | Y |  | 2018-02-07 10:06 | 66 | 1138 | 34 | 34 | 36 | 37 | 37 | 36 | 35 | 33 | 32 | 31 | 29 | 28 | 26 | 23 | 33 | 37 | 23 | 0 | -0.28 | Y | 50.02 | Y | -0.6 |  |  |  | 0.65 |  |  |  |  | N | N | Y | 140 | 0.47 | 65 | 104688 | 100930 | 30 | 16400 | 16 | 2 |  | 2018-02-07 10:02 | 1564 | 114 |  | 2 |  | *전공정 지연감속주입 | [14 empty] | 105.75 | 100 | 0 | 0 | 0 |  | 650 | 400 | 선택 | 선택 | 0 | 0 | 0 |  | 650 | 400 | 선택 | 선택 | 선택 | 미정 | 미정 | 미정 | 미정 |  | 미정 | RB095.00 | C
A43575 | 2018-02-07 | 1 | A | 잔강최소화전 | 4 | A | AE15B36C2 | 합금강 | 보론강 | BM#1 | 9999 | 42 | 1616 | 1518 | 36 | 6300 |  | 3 | 0.27 | 16 |  | -1.37 | 1569 | 1597 | 7.51 | 2.56 |  | 5 | 2 | 54 | Y |  | 2018-02-07 10:04 | 71 | 1149 | 18 | 26 | 27 | 30 | 31 | 31 | 30 | 30 | 30 | 28 | 28 | 27 |  | 27 | 28 | 31 | 27 | 30 | -0.07 | Y | 35.02 | Y | -0.2 | [8 empty] | N | N | N | 120 | 0.49 | 59 | 97519 | 98100 | 400 | 3000 | 12 | 2 |  | 2018-02-07 10:07 | 1569 | 107 |  | 21 |  | *Test 방안서 적용 *롱노즐 SEN내부 크랙으로 교체-3회사용 | [14 empty] | 97.57 | 100 | 0 | 3100 | 0 |  | 300 |  | 선택 | 선택 | 0 | 3100 | 0 |  | 300 |  | 선택 | 선택 | 해제 | 미정 | 미정 | 미정 | 선택 |  | 미정 | RB150.00 | C
B43540 | 2018-02-07 | 2 | A |  | 3 | A | SBC70L | 특수용도강 | D3 | BM#2 | 1566 | 36 | 1644 | 1574 | 31 | 6600 |  | 1 | 0.5 | 21 |  | -2.37 | 1553 | 1614 | 3.53 | 0 | 0 | 6 | 36 | 81 | Y |  | 2018-02-07 10:53 | 55 | 1116 | 20 | 19 | 20 | 21 | 21 | 20 | 19 | 18 | 17 | 16 | 15 | 14 |  | 14 | 18 | 21 | 14 | 20 | -0.17 | Y | 40 | Y | -0.2 |  |  |  | 0.65 |  |  |  |  | N | N | Y | 130 | 0.5 | 60 | 104688 | 98750 | 290 | 16800 | 16 | 2 |  | 2018-02-07 11:04 | 1553 | 112 |  | 23 |  | *전공정 지연 감속주입 | [14 empty] | 105.75 | 100 | 0 | 0 | 0 |  | 650 | 400 | 선택 | 선택 | 0 | 0 | 0 |  | 650 | 400 | 선택 | 선택 | 선택 | 미정 | 미정 | 미정 | 미정 |  | 미정 | RB095.00 | C
A43576 | 2018-02-07 | 1 | A | 잔강최소화 | 5 | A | SM35CH2 | 탄소강 | B | BM#1 | 1586 | 41 | 1623 | 1520 | 35 | 6300 |  | 3 | 0.3 | 18 |  | -1.77 | 1574 | 1613 | 10.04 | 0 |  | 35 | 6 | 56 | Y |  | 2018-02-07 10:52 | 75 | 1142 | 16 | 33 | 35 | 36 | 36 | 36 | 36 | 35 | 35 | 33 |  |  |  | 33 | 33 | 36 | 33 | 36 | -0.09 | Y | 29.98 | Y | -0.4 | [8 empty] | N | N | N | 110 | 0.49 | 53 | 101508 | 94470 | 7080 | 15440 | 12 | 2 |  | 2018-02-07 11:01 | 1574 | 117 |  | 47 |  | *잔강최소화 *주입중 전공정 지연으로 감속주입 | [14 empty] | 99.52 | 100 | 2500 | 0 | 0 |  | 650 |  | 해제 | 해제 | 2500 | 0 | 0 |  | 650 |  | 해제 | 해제 | 해제 | 미정 | 미정 | 선택 | 미정 |  | 미정 | BT180180 | H
B43541 | 2018-02-07 | 2 | A |  | 4 | A | SBC70L | 특수용도강 | D3 | BM#2 | 1549 | 42 | 1634 | 1544 | 36 | 7700 |  | 1 | 0.49 | 20 |  | -2.18 | 1570 | 1626 | 3.83 | 0 | 0 | 33 | 19 | 59 | Y |  | 2018-02-07 11:57 | 72 | 1121 | 10 | 22 | 29 | 32 | 34 | 34 | 34 | 34 | 33 | 32 | 31 | 29 |  | 29 | 29 | 34 | 29 | 34 | -0.14 | Y | 35 | Y | -0.4 |  |  |  | 0.92 |  |  |  |  | N | N | Y | 120 | 0.51 | 58 | 93056 | 96550 | 530 | 17000 | 16 | 2 |  | 2018-02-07 12:05 | 1570 | 115 |  | 21 | [16 empty] | 96.93 | 75 | 0 | 0 | 0 |  | 650 | 400 | 선택 | 선택 | 0 | 0 | 0 |  | 650 | 400 | 선택 | 선택 | 선택 | 미정 | 미정 | 미정 | 미정 |  | 미정 | RB095.00 | C
A43577 | 2018-02-07 | 1 | A |  | 6 | A | SM35CH2 | 탄소강 | B | BM#1 | 1576 | 40 | 1607 | 1553 | 27 | 4500 |  | 3 | 0.3 | 17 |  | -1.78 | 1565 | 1603 | 10.2 | 0 |  | 18 | 13 | 23 | Y |  | 2018-02-07 11:55 | 66 | 1135 | 28 | 31 | 35 | 37 | 38 | 38 | 38 | 38 | 37 | 36 | 37 | 36 | 36 | 35 | 36 | 38 | 35 | 38 | -0.06 | Y | 49.97 | Y | -0.2 | [8 empty] | N | N | N | 100 | 0.45 | 70 | 84590 | 104520 | 7020 | 16200 | 12 | 2 |  | 2018-02-07 12:05 | 1565 | 113 |  | 41 |  | *전공정 지연으로 감속주입 | [14 empty] | 75.87 | 100 | 0 | 0 | 0 |  | 650 |  | 해제 | 해제 | 0 | 0 | 0 |  | 650 |  | 해제 | 해제 | 해제 | 미정 | 미정 | 선택 | 미정 |  | 미정 | BT180180 | H
B43542 | 2018-02-07 | 2 | C |  | 5 | A | SBC70L | 특수용도강 | D3 | BM#2 | 1589 | 40 | 1635 | 1565 | 32 | 6800 |  | 1 | 0.56 | 20 |  | -2.26 | 1560 | 1621 | 6.4 | 0 | 0 | 22 | 70 | 68 | Y |  | 2018-02-07 13:01 | 62 | 1126 | 26 | 28 | 31 | 33 | 33 | 33 | 32 | 32 | 30 | 30 | 29 | 27 | 27 | 25 | 30 | 33 | 25 | 33 | -0.16 | Y | 50.03 | Y | -0.4 |  |  |  | 0.61 |  |  |  |  | N | N | Y | 110 | 0.5 | 66 | 98872 | 109730 | 60 | 17100 | 16 | 2 | 20 | 2018-02-07 13:06 | 1560 | 114 |  | 18 | [16 empty] | 92.02 | 76.47 | 0 | 0 | 0 |  | 650 | 400 | 선택 | 선택 | 0 | 0 | 0 |  | 650 | 400 | 선택 | 선택 | 선택 | 미정 | 미정 | 미정 | 미정 |  | 미정 | RB095.00 | H
A43578 | 2018-02-07 | 1 | C |  | 7 | A | SM35CH2 | 탄소강 | B | BM#1 | 1531 | 44 | 1591 | 1517 | 37 | 6600 |  | 3 | 0.33 | 17 |  | -1.5 | 1558 | 1591 | 11.37 | 0 |  | 32 | 6 | 60 | Y |  | 2018-02-07 13:23 | 59 | 1134 | 33 | 32 | 30 | 29 | 29 | 29 | 26 | 27 | 27 | 27 | 25 | 25 | 25 | 25 | 28 | 30 | 25 | 29 | -0.08 | Y | 49.98 | Y | 0 | [8 empty] | N | N | N | 150 | 0.45 | 64 | 84590 | 92000 | 6930 | 15800 | 12 | 2 |  | 2018-02-07 13:30 | 1558 | 108 |  | 26 |  | *전공정 지연으로 감속주입 | [14 empty] | 85.44 | 100 | 0 | 0 | 0 |  | 650 |  | 해제 | 해제 | 0 | 0 | 0 |  | 650 |  | 해제 | 해제 | 해제 | 미정 | 미정 | 선택 | 미정 |  | 미정 | BT180180 | H
B43543 | 2018-02-07 | 2 | C |  | 6 | B | SBC70L | 특수용도강 | D3 | BM#2 | 1596 | 44 | 1645 | 1575 | 34 | 6900 |  | 1 | 0.5 | 21 |  | 0 | 1560 | 1635 | 5.49 | 0 | 0 | 5 | 3 | 38 | Y |  | 2018-02-07 14:07 | 62 | 1085 | 23 | 26 | 30 | 32 | 32 | 32 | 31 | 30 | 29 | 28 | 27 | 25 | 24 | 24 | 29 | 32 | 24 | 32 | -0.18 | Y | 44.98 | Y | -0.2 |  |  |  | 0.83 |  |  |  |  | N | N | Y | 100 | 0.5 | 63 | 98872 | 103340 | 780 | 15400 | 16 | 2 | 30 | 2018-02-07 14:14 | 1560 | 124 |  | 22 | [16 empty] | 96.93 | 76.47 | 0 | 0 | 0 |  | 650 | 400 | 선택 | 선택 | 0 | 0 | 0 |  | 650 | 400 | 선택 | 선택 | 선택 | 미정 | 미정 | 미정 | 미정 |  | 미정 | RB095.00 | H
A43579 | 2018-02-07 | 1 | C | TUNDISH교체전 | 8 | A | SM35CH2 | 탄소강 | B | BM#1 | 9999 | 41 | 1593 | 1535 | 31 | 5200 |  | 3 | 0.3 | 17 |  | -1.94 | 1553 | 1593 | 8.68 | 0 |  | 30 | 25 | 89 | Y |  | 2018-02-07 14:24 | 54 | 1088 | 22 | 23 | 25 | 26 | 25 | 25 | 24 | 24 | 22 | 21 | 20 | 19 | 19 | 19 | 23 | 26 | 19 | 25 | -0.16 | Y | 44.08 | Y | 0 | [8 empty] | N | N | N | 140 | 0.52 | 59 | 105240 | 99500 | 7000 | 2000 | 12 | 2 |  | 2018-02-07 14:31 | 1553 | 100 |  | 30 |  |  | 165495A6B30349AE83D86779F793BAF9 | 0DC314A92DCA44D189606A9F968E7C7E | E6C9BEB1AF1B484F9AD98F2911BCB1A1 | [11 empty] | 98.82 | 100 | 0 | 3000 | 0 |  | 650 |  | 해제 | 해제 | 0 | 3000 | 0 |  | 650 |  | 해제 | 해제 | 해제 | 미정 | 미정 | 선택 | 미정 |  | 미정 | BT180180 | C
B43544 | 2018-02-07 | 2 | C |  | 7 | B | SBC70L | 특수용도강 | D3 | BM#2 | 1576 | 46 | 1624 | 1556 | 33 | 6700 |  | 1 | 0.78 | 21 |  | 0 | 1611 | 1611 | 3.2 | 0 | 0 | 6 | 37 | 50 | Y |  | 2018-02-07 15:23 | 113 | 1116 | 22 | 25 | 26 | 27 | 27 | 27 | 26 | 25 | 24 | 23 | 22 | 20 |  | 20 | 25 | 27 | 20 | 27 | -0.17 | Y | 40.02 | Y | -0.4 |  |  |  | 1.31 |  |  |  |  | N | N | Y | 150 | 0.51 | 59 | 93056 | 98740 | 760 | 16400 | 16 | 2 | 10 | 2018-02-07 15:26 | 1561 | 111 |  | 10 | [16 empty] | 94 | 100 | 0 | 0 | 0 |  | 650 | 400 | 선택 | 선택 | 0 | 0 | 0 |  | 650 | 400 | 선택 | 선택 | 선택 | 미정 | 미정 | 미정 | 미정 |  | 미정 | RB095.00 | H
A43580 | 2018-02-07 | 1 | C | TUNDISH교체 | 1 | A | STB2 | 베어링강 | STB (SF) | BM#1 | 1617 | 40 | 1595 | 1562 | 33 | 5400 |  | 3 | 0.31 | 28 |  | 0 | 1595 | 1595 | 25.41 | 0 |  | 35 | 7 | 92 | Y |  | 2018-02-07 15:42 | 139 | 1091 | 28 | 31 | 28 | 35 | 38 | 41 | 40 | 42 | 42 | 42 | 41 | 42 |  | 42 | 38 | 42 | 41 | 42 | 0 |  | 15 | Y | 0.2 |  | 2.05 | 1.87 | [5 empty] | N | N | M | 230 | 0.46 | 63 | 101508 | 98800 | 7050 | 15500 | 17 | 1 |  | 2018-02-07 15:49 | 1536 | 119 |  | 36 |  | *T/D플럭스 유15 용275KG | [14 empty] | 95.94 | 100 | 1500 | 0 | 0 |  | 650 |  | 해제 | 해제 | 1500 | 0 | 0 |  | 650 |  | 해제 | 해제 | 선택 | 미정 | 미정 | 선택 | 미정 |  | 미정 | BT180180 | H
B43545 | 2018-02-07 | 2 | C | TUNDISH교체전 | 8 | A | SBC70L | 특수용도강 | D3 | BM#2 | 1631 | 40 | 1645 | 1585 | 31 | 5800 |  | 1 | 0.51 | 20 |  | 0 | 1567 | 1634 | 1.45 | 0 | 0 | 33 | 20 | 67 | Y |  | 2018-02-07 16:17 | 69 | 1068 | 16 | 28 | 36 | 40 | 41 | 41 | 40 | 39 | 38 | 38 | 37 | 37 | 35 | 34 | 35 | 41 | 34 | 0 | -0.18 | Y | 37.9 | Y | -0.2 |  |  |  | 0.72 |  |  |  |  | N | N | M | 140 | 0.47 | 61 | 93056 | 95450 | -1450 | 2200 | 16 | 2 | 20 | 2018-02-07 16:21 | 1577 | 114 |  | 19 |  | *전공정 작업지연 감속주입 | 0592E2C5B7AF4EA695C12BB369B1B40D | D18818CA47B74BB1B29937831005EFD0 | EE0F2A497DEB458E97A09B02791504A8 | [11 empty] | 99 | 75 | 0 | 4478 | 0 |  | 650 | 400 | 선택 | 선택 | 0 | 4997 | 0 |  | 650 | 400 | 선택 | 선택 | 선택 | 미정 | 미정 | 미정 | 미정 |  | 미정 | RB095.00 | H
A43581 | 2018-02-07 | 1 | C |  | 2 | A | STB2 | 베어링강 | STB (SF) | BM#1 | 1629 | 41 | 1560 | 1563 | 30 | 4500 |  | 3 | 0.29 | 28 |  | -1.39 | 1515 | 1560 | 12.23 | 0 |  | 18 | 14 | 73 | Y |  | 2018-02-07 17:03 | 59 | 1099 | 40 | 37 | 36 | 35 | 34 | 33 | 33 | 32 | 30 | 30 | 30 | 29 | 29 | 29 | 33 | 36 | 29 | 30 | -0.14 |  | 50.03 | Y | 0 |  |  |  | 1.4 |  |  |  |  | N | N | Y | 220 | 0.48 | 63 | 84590 | 98700 | 6810 | 16100 | 17 | 1 |  | 2018-02-07 17:11 | 1515 | 122 |  | 19 | [16 empty] | 80.03 | 100 | 0 | 0 | 0 |  | 650 |  | 해제 | 해제 | 0 | 0 | 0 |  | 650 |  | 해제 | 해제 | 선택 | 미정 | 미정 | 선택 | 미정 |  | 미정 | BT180180 | H
B43546 | 2018-02-07 | 2 | C | TUNDISH교체 | 1 | A | BP-SCR420HB2 | 소입성보증강 | C2 | BM#2 | 1606 | 57 | 1686 | 1574 | 44 | 9800 |  | 1 | 0.56 | 20 |  | 0 | 1670 | 1670 | 0 | 5.58 | 0 | 22 | 71 | 56 | Y |  | 2018-02-07 17:36 | 161 | 1078 | -508 | -91 | 39 | 38 | 34 | 33 | 32 | 31 | 36 | 41 | 43 | 45 | 46 | 48 | 40 | 48 | 48 | 48 | 0 |  | 10.02 | Y | 0 |  | 2.79 | 2.79 | 1.28 |  |  |  |  | N | N | N | 150 | 0.5 | 60 | 93049 | 102180 | 5110 | 15300 | 7 | 1 |  | 2018-02-07 17:41 | 1609 | 139 |  | 27 |  | *T/D플럭스 225/15KG *롱노즐 실리부 부착 *수소 10분 측정값 기준치 초과,생관통보 | [14 empty] | 86.96 | 72.73 | 1108 | 0 | 0 |  | 450 | 300 | 선택 | 선택 | 1127 | 0 | 0 |  | 450 | 300 | 선택 | 선택 | 해제 | 미정 | 선택 | 미정 | 선택 |  | 미정 | BT180180 | C
A43582 | 2018-02-07 | 1 | C |  | 3 | A | STB2 | 베어링강 | STB (SF) | BM#1 | 1616 | 42 | 1561 | 1533 | 37 | 6300 |  | 3 | 0.29 | 28 |  | -1.36 | 1517 | 1561 | 15.39 | 0 |  | 32 | 7 | 64 | Y |  | 2018-02-07 17:51 | 61 | 1092 | 26 | 24 | 25 | 25 | 24 | 24 | 23 | 23 | 22 | 21 | 20 | 20 | 18 | 18 | 23 | 25 | 18 | 24 | -0.14 |  | 50 | Y | -0.4 |  |  |  | 1.54 |  |  |  |  | N | N | Y | 210 | 0.48 | 64 | 101508 | 98600 | 7000 | 16200 | 17 | 1 |  | 2018-02-07 17:58 | 1517 | 123 |  | 36 | [16 empty] | 96.13 | 100 | 0 | 0 | 0 |  | 650 |  | 해제 | 해제 | 0 | 0 | 0 |  | 650 |  | 해제 | 해제 | 선택 | 미정 | 미정 | 선택 | 미정 |  | 미정 | BT180180 | H
B43547 | 2018-02-07 | 2 | C |  | 2 | A | BP-SCR420HB2 | 소입성보증강 | C2 | BM#2 | 1613 | 45 | 1615 | 1565 | 37 | 7900 |  | 1 | 0.5 | 18 |  | -2.28 | 1591 | 1645 | 0 | 3.94 | 0 | 5 | 4 | 72 | Y |  | 2018-02-07 18:28 | 82 | 1077 | 48 | 40 | 36 | 34 | 32 | 31 | 30 | 29 | 28 | 28 | 26 |  |  | 26 | 33 | 36 | 26 | 0 | -0.25 |  | 40 | Y | -0.4 | [8 empty] | N | N | N | 140 | 0.52 | 54 | 93049 | 92930 | 5130 | 15200 | 7 | 1 |  | 2018-02-07 18:34 | 1591 | 135 |  | 37 | [16 empty] | 94.95 | 72.73 | 0 | 0 | 0 |  | 450 | 300 | 선택 | 선택 | 0 | 0 | 0 |  | 450 | 300 | 선택 | 선택 | 해제 | 미정 | 선택 | 미정 | 미정 |  | 미정 | BT180180 | C
A43583 | 2018-02-07 | 1 | C |  | 4 | A | STB2 | 베어링강 | STB (SF) | BM#1 | 1597 | 41 | 1552 | 1560 | 30 | 4900 |  | 3 | 0.31 | 28 |  | -1.06 | 1518 | 1552 | 18.17 | 0 |  | 30 | 26 | 74 | Y |  | 2018-02-07 18:53 | 62 | 1091 | 18 | 21 | 24 | 25 | 26 | 26 | 26 | 25 | 25 | 25 | 24 | 24 | 23 | 23 | 24 | 26 | 23 | 26 | -0.07 | Y | 40 | Y | -0.2 |  |  |  | 1.47 |  |  |  |  | N | N | Y | 200 | 0.48 | 64 | 101508 | 99200 | 7000 | 16000 | 17 | 1 |  | 2018-02-07 19:00 | 1518 | 120 |  | 40 | [16 empty] | 95.58 | 100 | 0 | 0 | 0 |  | 650 |  | 해제 | 해제 | 0 | 0 | 0 |  | 650 |  | 해제 | 해제 | 선택 | 미정 | 미정 | 선택 | 미정 |  | 미정 | BT180180 | H
B43548 | 2018-02-07 | 2 | C |  | 3 | A | BP-SCR420HB2 | 소입성보증강 | C2 | BM#2 | 1607 | 42 | 1647 | 1587 | 33 | 6800 |  | 1 | 0.5 | 19 |  | 0 | 1568 | 1633 | 0 | 3.93 | 0 | 6 | 38 | 60 | Y |  | 2018-02-07 19:35 | 59 | 1087 | 23 | 25 | 26 | 27 | 26 | 25 | 24 | 23 | 22 | 21 | 19 |  |  | 19 | 24 | 27 | 19 | 0 | -0.23 | Y | 35 | Y | -0.4 | [8 empty] | N | N | N | 130 | 0.52 | 54 | 101508 | 93930 | 5130 | 15600 | 7 | 1 |  | 2018-02-07 19:42 | 1568 | 125 |  | 26 | [16 empty] | 102.53 | 100 | 0 | 0 | 0 |  | 450 | 300 | 선택 | 선택 | 0 | 0 | 0 |  | 450 | 300 | 선택 | 선택 | 해제 | 미정 | 미정 | 미정 | 미정 |  | 미정 | BT180180 | C
A43584 | 2018-02-07 | 1 | C |  | 5 | A | STB2 | 베어링강 | STB (SF) | BM#1 | 1609 | 40 | 1551 | 1562 | 32 | 5200 |  | 3 | 0.3 | 31 |  | -0.88 | 1520 | 1551 | 19.13 | 0 |  | 35 | 8 | 48 | Y |  | 2018-02-07 20:20 | 64 | 1080 | 23 | 21 | 22 | 23 | 24 | 25 | 25 | 24 | 23 | 23 | 22 | 22 | 21 | 18 | 23 | 25 | 18 | 23 | -0.18 | Y | 39.97 | Y | -0.6 |  |  |  | 1.94 |  |  |  |  | N | N | Y | 190 | 0.48 | 66 | 84590 | 98750 | 7100 | 16000 | 17 | 1 |  | 2018-02-07 20:34 | 1520 | 125 |  | 17 | [16 empty] | 79.99 | 100 | 0 | 0 | 0 |  | 650 |  | 해제 | 해제 | 0 | 0 | 0 |  | 650 |  | 해제 | 해제 | 선택 | 미정 | 미정 | 선택 | 미정 |  | 미정 | BT180180 | H
B43549 | 2018-02-07 | 2 | C |  | 4 | A | BP-SCR420HB2 | 소입성보증강 | C2 | BM#2 | 1610 | 49 | 1657 | 1554 | 39 | 8300 |  | 1 | 0.52 | 19 |  | 0 | 1582 | 1644 | 0 | 3.96 | 0 | 33 | 21 | 58 | Y |  | 2018-02-07 20:35 | 73 | 1105 | 17 | 28 | 36 | 39 | 41 | 42 | 41 | 40 | 39 | 38 | 37 | 36 |  | 36 | 36 | 42 | 36 | 0 | -0.2 | Y | 29.98 | Y | -0.2 | [8 empty] | N | N | N | 120 | 0.52 | 58 | 101508 | 96930 | 5140 | 15100 | 7 | 1 | 10 | 2018-02-07 20:51 | 1582 | 125 |  | 24 | [16 empty] | 99.52 | 100 | 0 | 0 | 0 |  | 450 | 300 | 선택 | 선택 | 0 | 0 | 0 |  | 450 | 300 | 선택 | 선택 | 해제 | 미정 | 선택 | 미정 | 미정 |  | 미정 | BT180180 | C
A43585 | 2018-02-07 | 1 | D |  | 6 | A | STB2 | 베어링강 | STB (SF) | BM#1 | 1608 | 58 | 1560 | 1554 | 50 | 4500 |  | 3 | 0.3 | 28 |  | 47.07 | 1522 | 0 | 22.92 | 0 |  | 18 | 15 | 44 | Y |  | 2018-02-07 21:36 | 66 | 1094 | 16 | 27 | 34 | 37 | 39 | 40 | 41 | 41 | 39 | 39 | 39 | 39 | 38 | 37 | 36 | 41 | 37 | 39 | -0.04 | Y | 34.98 | Y | -0.2 |  |  |  | 1.19 |  |  |  |  | N | N | Y | 180 | 0.47 | 70 | 101508 | 104040 | 7020 | 15400 | 17 | 1 |  | 2018-02-07 21:41 | 1522 | 134 |  | 8 |  | *전공정 작업지연으로 감속주입 | [14 empty] | 90.88 | 100 | 0 | 0 | 0 |  | 650 |  | 해제 | 해제 | 0 | 0 | 0 |  | 650 |  | 해제 | 해제 | 선택 | 미정 | 미정 | 선택 | 미정 |  | 미정 | BT180180 | H
B43550 | 2018-02-07 | 2 | D |  | 5 | A | SCR420HB2 | 소입성보증강 | C2 | BM#2 | 1603 | 49 | 1654 | 1555 | 39 | 8200 |  | 1 | 0.53 | 19 |  | 0 | 1590 | 1635 | 0 | 3.54 | 0 | 22 | 72 | 38 | Y |  | 2018-02-07 21:41 | 81 | 1091 | 34 | 40 | 45 | 47 | 48 | 48 | 48 | 47 | 46 | 45 | 43 | 42 | 39 | 39 | 44 | 48 | 39 | 48 | -0.22 | Y | 40 | Y | -0.6 | [8 empty] | N | N | N | 110 | 0.52 | 60 | 93049 | 103390 | 4990 | 14300 | 7 | 1 | 10 | 2018-02-07 21:47 | 1590 | 122 |  | 17 | [16 empty] | 85.88 | 100 | 0 | 0 | 0 |  | 450 | 300 | 선택 | 선택 | 0 | 0 | 0 |  | 450 | 300 | 선택 | 선택 | 해제 | 미정 | 선택 | 미정 | 미정 |  | 미정 | BT180180 | C
A43586 | 2018-02-07 | 1 | D |  | 6 | A | SCR420HB2 | 소입성보증강 | C2 | BM#2 | 1671 | 66 | 1639 | 1588 | 28 | 5100 |  | 1 | 0.51 | 18 |  | 0 | 1584 | 1584 | 0 | 3.26 | 0 | 32 | 8 | 53 | Y |  | 2018-02-07 22:29 | 75 | 1099 | 38 | 37 | 37 | 36 | 36 | 35 | 34 | 32 | 31 | 30 | 28 | 27 |  | 27 | 34 | 37 | 27 | 0 | -0.22 |  | 44.98 | Y | -0.2 | [8 empty] | N | N | N | 100 | 0.52 | 58 | 93049 | 100380 | 5130 | 15000 | 7 | 1 | 10 | 2018-02-07 22:29 | 1580 | 138 |  | 33 | 12 | [15 empty] | 88.28 | 100 | 0 | 0 | 0 |  | 450 | 300 | 선택 | 선택 | 0 | 0 | 0 |  | 450 | 300 | 선택 | 선택 | 해제 | 미정 | 선택 | 미정 | 미정 |  | 미정 | BT180180 | C
B43551 | 2018-02-07 | 2 | D |  | 7 | A | STB2 | 베어링강 | STB (SF) | BM#1 | 1594 | 56 | 1587 | 1586 | 33 | 5300 |  | 3 | 0.31 | 25 |  | -2.16 | 1523 | 1587 | 23.24 | 0 |  | 5 | 5 | 51 | Y |  | 2018-02-07 22:45 | 67 | 1124 | 34 | 39 | 41 | 42 | 43 | 42 | 41 | 39 | 39 | 38 | 37 | 36 | 35 | 34 | 39 | 43 | 34 | 39 | -0.2 | Y | 45.03 | Y | -0.2 |  |  |  | 1.54 |  |  |  |  | N | N | Y | 230 | 0.48 | 68 | 101508 | 102830 | 7070 | 15500 | 17 | 1 |  | 2018-02-07 22:53 | 1523 | 111 |  | 10 | [16 empty] | 91.86 | 100 | 0 | 0 | 0 |  | 650 |  | 해제 | 해제 | 0 | 0 | 0 |  | 650 |  | 해제 | 해제 | 선택 | 미정 | 미정 | 선택 | 미정 |  | 미정 | BT180180 | H
B43552 | 2018-02-07 | 2 | D |  | 7 | A | SCR420HB2 | 소입성보증강 | C2 | BM#2 | 1609 | 45 | 1635 | 1567 | 40 | 7600 |  | 1 | 0.49 | 19 |  | -1.86 | 1576 | 1632 | 0 | 2.96 | 0 | 6 | 39 | 69 | Y |  | 2018-02-07 23:55 | 67 | 1087 | 23 | 33 | 39 | 42 | 43 | 42 | 41 | 40 | 39 | 38 | 36 | 35 | 34 | 34 | 38 | 43 | 34 | 0 | -0.23 | Y | 39.98 | Y | -0.2 | [8 empty] | N | N | N | 140 | 0.52 | 61 | 101508 | 104890 | 5250 | 13600 | 7 | 1 | 10 | 2018-02-07 23:53 | 1576 | 104 |  | 7 | [16 empty] | 92.28 | 100 | 0 | 0 | 0 |  | 450 | 300 | 선택 | 선택 | 0 | 0 | 0 |  | 450 | 300 | 선택 | 선택 | 해제 | 미정 | 선택 | 미정 | 미정 |  | 미정 | BT180180 | C
A43587 | 2018-02-07 | 1 | D | TUNDISH교체전 | 8 | A | STB2 | 베어링강 | STB (SF) | BM#1 | 1601 | 57 | 1561 | 1543 | 39 | 5300 |  | 3 | 0.3 | 28 |  | -1.31 | 1518 | 1561 | 22.41 | 0 |  | 30 | 27 | 75 | Y |  | 2018-02-07 23:34 | 62 | 1085 | 31 | 30 | 32 | 33 | 32 | 35 | 36 | 36 | 35 | 34 | 33 | 31 |  | 31 | 33 | 36 | 31 | 0 | -0.2 | Y | 24.98 | Y | -0.4 |  |  |  | 1.2 |  |  |  |  | N | N | M | 220 | 0.48 | 63 | 108910 | 100130 | 7620 | 1500 | 17 | 1 |  | 2018-02-07 23:48 | 1518 | 125 |  | 30 |  |  | B9213BF25D5540D4988CFEDAD936F49E | 89CDBF12645F49F6AD13E786AB8A3686 | BE40C3A676414FF29504FDF117D2C7BF | [11 empty] | 101.08 | 100 | 0 | 3500 | 0 |  | 650 |  | 해제 | 해제 | 0 | 3500 | 0 |  | 650 |  | 해제 | 해제 | 선택 | 미정 | 미정 | 선택 | 미정 |  | 미정 | BT180180 | H
B43553 | 2018-02-07 | 2 | D |  | 8 | A | SCR420HB2 | 소입성보증강 | C2 | BM#2 | 1598 | 48 | 1635 | 1566 | 41 | 7000 |  | 1 | 0.52 | 18 |  | -1.95 | 1570 | 1620 | 0 | 4.16 | 0 | 33 | 22 | 69 | Y |  | 2018-02-08 00:56 | 61 | 1088 | 31 | 31 | 33 | 33 | 33 | 33 | 31 | 31 | 29 | 28 | 27 | 25 |  | 25 | 31 | 33 | 25 | 33 | -0.18 |  | 45 | Y | -0.4 | [8 empty] | N | N | N | 140 | 0.52 | 56 | 101508 | 98470 | 4140 | 14900 | 7 | 1 | 10 | 2018-02-08 00:57 | 1570 | 112 |  | 10 | [16 empty] | 98.08 | 100 | 0 | 0 | 0 |  | 450 | 300 | 선택 | 선택 | 0 | 0 | 0 |  | 450 | 300 | 선택 | 선택 | 해제 | 미정 | 선택 | 미정 | 선택 | 7 | 미정 | BT180180 | C
A43588 | 2018-02-07 | 1 | D | TUNDISH교체 | 1 | A | SM48CM1 | 탄소강 | SM48CM1 | BM#1 | 1576 | 47 | 1619 | 1544 | 41 | 6100 |  | 3 | 0.3 | 18 |  | -1.79 | 1578 | 1619 | 14.26 | 0 |  | 35 | 9 | 67 | Y |  | 2018-02-08 00:29 | 91 | 1087 | 13 | 20 | 16 | 21 | 27 | 29 | 32 | 33 | 35 | 37 | 38 | 38 |  | 38 | 29 | 38 | 38 | 0 | 0 |  | 5.02 | Y | 0 |  | 1.94 | 1.82 | [5 empty] | N | N | N | 190 | 0.45 | 63 | 103516 | 97340 | 5460 | 15000 | 14 | 2 |  | 2018-02-08 00:39 | 1578 | 139 |  | 63 | 18 | *T/Dflux 유15kg 용120kg | [14 empty] | 100.7 | 100 | 700 | 0 | 0 |  | 650 |  | 해제 | 해제 | 700 | 0 | 0 |  | 650 |  | 해제 | 해제 | 해제 | 미정 | 미정 | 미정 | 선택 |  | 미정 | RB300.00 | H
B43554 | 2018-02-07 | 2 | D | TUNDISH교체전 | 9 | A | SCR420HB2 | 소입성보증강 | C2 | BM#2 | 1607 | 44 | 1637 | 1567 | 31 | 6100 |  | 1 | 0.5 | 19 |  | -1.94 | 1574 | 1623 | 0 | 3.66 | 0 | 22 | 73 | 70 | Y |  | 2018-02-08 01:51 | 65 | 1087 | 23 | 29 | 33 | 35 | 36 | 36 | 35 | 34 | 33 | 32 | 31 | 29 |  | 29 | 32 | 36 | 29 | 0 | -0.2 | Y | 35.03 | Y | -0.4 | [8 empty] | N | N | N | 130 | 0.52 | 57 | 98181 | 97510 | 5090 | 2000 | 7 | 1 | 10 | 2018-02-08 01:57 | 1574 | 109 |  | 15 |  |  | 3E722A56D30A495EB33275F8B4661249 | 1C26B17550194185B9D6A22D11E70A62 | 36F6BFB156DA4998B6BFC849F884E082 | [11 empty] | 95.69 | 100 | 0 | 3060 | 0 |  | 450 | 300 | 선택 | 선택 | 0 | 3120 | 0 |  | 450 | 300 | 선택 | 선택 | 해제 | 미정 | 선택 | 미정 | 미정 |  | 미정 | BT180180 | C
A43589 | 2018-02-07 | 1 | D |  | 2 | A | SM48CM1 | 탄소강 | SM48CM1 | BM#1 | 1567 | 40 | 1619 | 1518 | 36 | 6000 |  | 3 | 0.31 | 18 |  | -2.39 | 1566 | 1619 | 14.76 | 0 |  | 18 | 16 | 64 | Y |  | 2018-02-08 01:35 | 79 | 1086 | 35 | 32 | 31 | 33 | 35 | 35 | 35 | 35 | 35 | 35 | 34 | 33 | 32 | 32 | 34 | 35 | 32 | 35 | -0.05 | Y | 40 | Y | -0.2 |  |  |  | 1.43 |  |  |  |  | N | N | Y | 180 | 0.47 | 64 | 88728 | 96820 | 2490 | 15600 | 14 | 2 |  | 2018-02-08 01:41 | 1566 | 146 |  | 62 | [16 empty] | 88.86 | 100 | 0 | 0 | 0 |  | 650 |  | 해제 | 해제 | 0 | 0 | 0 |  | 650 |  | 해제 | 해제 | 해제 | 미정 | 미정 | 미정 | 미정 |  | 미정 | RB300.00 | H
B43555 | 2018-02-07 | 2 | D | TUNDISH교체 | 1 | A | SCM430M | 합금강 | D | BM#2 | 1583 | 46 | 1665 | 1535 | 40 | 8000 |  | 1 | 0.48 | 20 |  | -2.27 | 1584 | 1649 | 1.25 | 0 | 0 | 32 | 9 | 66 | Y |  | 2018-02-08 02:56 | 82 | 1089 | -377 | -248 | 27 | 24 | 24 | 29 | 32 | 34 | 36 | 36 | 36 | 36 | 37 | 37 | 27 | 37 | 37 | 36 | 0 |  |  | Y | 0.2 |  | 2.45 | 2.45 | [5 empty] | N | N | N | 150 | 0.47 | 57 | 101508 | 94650 | 4050 | 13300 | 1 | 2 | 10 | 2018-02-08 02:58 | 1584 | 128 |  | 32 |  | * T/D FLUX 용탕부: 120 KG / 유탕부: 15KG 투입 * 수소 10분측정 3PPM 초과 재측정함. * 래들 WEIGHT 편차 많이남. | [14 empty] | 102.53 | 100 | 760 | 0 | 0 |  | 650 | 400 | 선택 | 선택 | 730 | 0 | 0 |  | 650 | 400 | 선택 | 선택 | 해제 | 미정 | 미정 | 미정 | 미정 |  | 미정 | BT180180 | C
A43591 | 2018-02-07 | 1 | D |  | 3 | A | SM48CM1 | 탄소강 | SM48CM1 | BM#1 | 1572 | 40 | 1595 | 1525 | 39 | 4700 |  | 3 | 0.3 | 18 |  | -2.08 | 1549 | 1595 | 16.6 | 0 |  | 30 | 28 | 49 | Y |  | 2018-02-08 03:29 | 62 | 1089 | 30 | 33 | 35 | 37 | 37 | 37 | 35 | 35 | 34 | 33 | 33 | 32 | 31 | 31 | 34 | 37 | 31 | 37 | -0.12 | Y | 49.98 | Y | 0 |  |  |  | 1.27 |  |  |  |  | N | N | Y | 170 | 0.47 | 67 | 103516 | 97230 | 5180 | 13600 | 14 | 2 |  | 2018-02-08 03:35 | 1549 | 95 |  | 13 | [16 empty] | 100.55 | 100 | 0 | 0 | 0 |  | 650 |  | 해제 | 해제 | 0 | 0 | 0 |  | 650 |  | 해제 | 해제 | 해제 | 미정 | 미정 | 미정 | 미정 |  | 미정 | RB300.00 | H
B43556 | 2018-02-07 | 2 | D |  | 2 | A | SCM430M | 합금강 | D | BM#2 | 1569 | 50 | 1624 | 1546 | 42 | 7900 |  | 1 | 0.5 | 18 |  | -1.97 | 1567 | 1627 | 1.04 | 0 | 0 | 6 | 40 | 62 | Y |  | 2018-02-08 04:01 | 65 | 1088 | 35 | 33 | 31 | 30 | 29 | 29 | 28 | 27 | 27 | 26 | 25 | 24 | 23 | 21 | 28 | 31 | 21 | 0 | -0.18 |  | 54.98 | Y | -0.4 | [8 empty] | N | N | N | 140 | 0.5 | 67 | 96943 | 111450 | 100 | 16400 | 1 | 2 | 20 | 2018-02-08 04:12 | 1567 | 131 |  | 28 | [16 empty] | 88.94 | 100 | 0 | 0 | 0 |  | 650 | 400 | 선택 | 선택 | 0 | 0 | 0 |  | 650 | 400 | 선택 | 선택 | 해제 | 미정 | 미정 | 미정 | 미정 |  | 미정 | BT180180 | C
A43592 | 2018-02-07 | 1 | D |  | 4 | A | SM48CM1 | 탄소강 | SM48CM1 | BM#1 | 1561 | 40 | 1599 | 1517 | 35 | 5200 |  | 3 | 0.29 | 18 |  | -1.98 | 1555 | 1599 | 12.79 | 0 |  | 33 | 23 | 55 | Y |  | 2018-02-08 04:30 | 68 | 1086 | 26 | 32 | 37 | 38 | 40 | 40 | 39 | 40 | 39 | 39 | 38 | 37 | 36 | 36 | 37 | 40 | 36 | 40 | -0.1 | Y | 40 | Y | -0.2 |  |  |  | 1.65 |  |  |  |  | N | N | Y | 160 | 0.47 | 61 | 88728 | 94070 | 3880 | 14440 | 14 | 2 |  | 2018-02-08 04:36 | 1555 | 90 |  | 19 | [16 empty] | 90.08 | 100 | 0 | 0 | 0 |  | 650 |  | 해제 | 해제 | 0 | 0 | 0 |  | 650 |  | 해제 | 해제 | 해제 | 미정 | 미정 | 미정 | 선택 | 3 | 미정 | RB300.00 | H
B43557 | 2018-02-07 | 2 | A |  | 3 | A | SCM430M | 합금강 | D | BM#2 | 1570 | 44 | 1636 | 1544 | 34 | 6800 |  | 1 | 0.5 | 15 |  | -2.22 | 1568 | 1619 | 0.8 | 0 | 0 | 35 | 10 | 30 | Y |  | 2018-02-08 04:49 | 66 | 1086 | 19 | 19 | 22 | 23 | 23 | 24 | 23 | 22 | 22 | 21 | 21 | 20 | 19 | 19 | 21 | 24 | 19 | 23 | -0.14 | Y | 34.98 | Y | -0.2 |  |  |  | 1.64 |  |  |  |  | N | N | Y | 130 | 0.48 | 64 | 103300 | 101970 | 10 | 15200 | 1 | 2 |  | 2018-02-08 05:00 | 1568 | 140 |  | 49 | [16 empty] | 102.99 | 100 | 0 | 0 | 0 |  | 650 | 400 | 선택 | 선택 | 0 | 0 | 0 |  | 650 | 400 | 선택 | 선택 | 해제 | 미정 | 미정 | 미정 | 미정 |  | 미정 | RB210.00 | C
A43593 | 2018-02-07 | 1 | A |  | 5 | A | SM48CM1 | 탄소강 | SM48CM1 | BM#1 | 1563 | 41 | 1572 | 1520 | 36 | 5600 |  | 3 | 0.3 | 18 |  | -1.3 | 1543 | 1572 | 15.45 | 0 |  | 5 | 7 | 45 | Y |  | 2018-02-08 05:33 | 56 | 1089 | 33 | 32 | 31 | 31 | 30 | 29 | 28 | 26 | 27 | 26 | 25 | 25 | 24 | 23 | 28 | 31 | 23 | 0 | -0.15 | Y | 55 | Y | -0.2 |  |  |  | 1.31 |  |  |  |  | N | N | Y | 150 | 0.47 | 67 | 88728 | 104260 | 2790 | 15030 | 14 | 2 |  | 2018-02-08 05:38 | 1543 | 93 |  | 20 | [16 empty] | 82.92 | 100 | 0 | 0 | 0 |  | 650 |  | 해제 | 해제 | 0 | 0 | 0 |  | 650 |  | 해제 | 해제 | 해제 | 미정 | 미정 | 미정 | 미정 |  | 미정 | RB300.00 | H
B43558 | 2018-02-07 | 2 | A |  | 4 | A | SCM430M | 합금강 | D | BM#2 | 1579 | 55 | 1634 | 1545 | 48 | 8300 |  | 1 | 0.55 | 17 |  | -1.71 | 1568 | 1616 | 6.71 | 0 | 0 | 22 | 74 | 66 | Y |  | 2018-02-08 06:06 | 66 | 1086 | 17 | 22 | 26 | 28 | 29 | 29 | 29 | 28 | 27 | 26 | 25 | 24 | 23 | 20 | 25 | 29 | 20 | 29 | -0.18 | Y | 50.02 | Y | -0.4 | [8 empty] | N | N | N | 120 | 0.47 | 71 | 101508 | 109850 | 120 | 15400 | 1 | 2 |  | 2018-02-08 06:35 | 1568 | 148 |  | 39 |  | *빅사이즈 후속 HEAT | [14 empty] | 92.87 | 100 | 0 | 0 | 0 |  | 650 | 400 | 선택 | 선택 | 0 | 0 | 0 |  | 650 | 400 | 선택 | 선택 | 해제 | 미정 | 미정 | 미정 | 미정 |  | 미정 | BT180180 | C
A43594 | 2018-02-07 | 1 | A |  | 6 | A | SM48CM1 | 탄소강 | SM48CM1 | BM#1 | 1581 | 44 | 1591 | 1520 | 32 | 5300 |  | 3 | 0.29 | 21 |  | -1.21 | 1550 | 1581 | 13.74 | 0 |  | 18 | 17 | 80 | Y |  | 2018-02-08 06:40 | 63 | 1086 | 18 | 24 | 26 | 28 | 29 | 29 | 29 | 29 | 29 | 29 | 29 | 28 | 27 | 27 | 27 | 29 | 27 | 29 | -0.04 | Y | 45 | Y | 0 |  |  |  | 1.34 |  |  |  |  | N | N | Y | 190 | 0.47 | 65 | 103516 | 102800 | 3410 | 14920 | 14 | 2 |  | 2018-02-08 06:48 | 1550 | 104 |  | 24 | [16 empty] | 97.52 | 100 | 0 | 0 | 0 |  | 650 |  | 해제 | 해제 | 0 | 0 | 0 |  | 650 |  | 해제 | 해제 | 해제 | 미정 | 미정 | 미정 | 미정 |  | 미정 | RB300.00 | C
B43559 | 2018-02-07 | 2 | A | 연주종료 | 5 | A | SCM430M | 합금강 | D | BM#2 | 1627 | 45 | 1657 | 1545 | 39 | 8000 |  | 1 | 0.51 | 14 |  | -2.43 | 1582 | 1637 | 3.25 | 0 | 0 | 32 | 10 | 48 | Y |  | 2018-02-08 07:03 | 80 | 1087 | 18 | 23 | 27 | 30 | 32 | 32 | 32 | 32 | 32 | 31 | 30 | 29 | 27 | 27 | 29 | 32 | 27 | 32 | -0.13 | Y | 39.98 | Y | -0.4 | [8 empty] | N | N | N | 110 | 0.49 | 62 | 104057 | 102110 | -1610 | 1800 | 1 | 2 |  | 2018-02-08 07:02 | 1582 | 157 |  | 56 |  | *연주종료 09:20 (정기보수) | 44F86E6B9C1C46CC934CD9666B4ADA2F | 82D5C0ABFE694236B7463BB162A32B9F | 1C34D45AD51D4F13AF2BCAF81E890DCA |  |  | EDF1EB241CE24AF59E235F5AA704FF83 | 43C95224A7AD4466BE6CBE9CA91D9A90 |  |  | 841BA9EE33114D838FEB9F253FFBE058 | 04A46115858845C5AA0C10E50595A6B9 |  |  |  | 103.54 | 100 | 0 | 3260 | 0 |  | 650 | 400 | 선택 | 선택 | 0 | 3855 | 0 |  | 650 | 400 | 선택 | 선택 | 해제 | 미정 | 미정 | 미정 | 미정 |  | 미정 | BT180180 | C
A43595 | 2018-02-08 | 1 | A |  | 7 | A | SM48CM1 | 탄소강 | SM48CM1 | BM#1 | 1560 | 42 | 1601 | 1560 | 32 | 5200 |  | 3 | 0.3 | 18 |  | -1.85 | 1547 | 1589 | 13.19 | 0 |  | 19 | 31 | 82 | Y |  | 2018-02-08 07:36 | 60 | 1084 | 24 | 24 | 24 | 25 | 24 | 23 | 23 | 22 | 21 | 20 | 19 | 18 | 16 | 16 | 22 | 25 | 16 | 24 | -0.2 | Y | 44.97 | Y | -0.4 |  |  |  | 1.37 |  |  |  |  | N | N | Y | 180 | 0.47 | 63 | 103516 | 99240 | 1020 | 15510 | 14 | 2 |  | 2018-02-08 07:44 | 1547 | 115 |  | 37 | [16 empty] | 103.31 | 100 | 0 | 0 | 0 |  | 650 |  | 해제 | 해제 | 0 | 0 | 0 |  | 650 |  | 해제 | 해제 | 해제 | 미정 | 미정 | 미정 | 미정 |  | 미정 | RB300.00 | C
A43596 | 2018-02-08 | 1 | A |  | 8 | A | SM48CM1 | 탄소강 | SM48CM1 | BM#1 | 1553 | 42 | 1596 | 1537 | 32 | 5400 |  | 3 | 0.29 | 18 |  | -1.18 | 1553 | 1580 | 10.97 | 0 |  | 33 | 24 | 66 | Y |  | 2018-02-08 08:50 | 66 | 1129 | 12 | 20 | 25 | 27 | 28 | 29 | 29 | 30 | 30 | 29 | 29 | 28 | 27 | 27 | 26 | 30 | 27 | 29 | -0.05 | Y | 24.98 | Y | -0.2 |  |  |  | 1.39 |  |  |  |  | N | Y | Y | 170 | 0.47 | 64 | 103516 | 100990 | 2370 | 15300 | 14 | 2 |  | 2018-02-08 08:58 | 1553 | 120 |  | 29 |  | *STR#2 S/R Test 방안서 적용 *Sample채취 ID:201.203 각 500mm씩 | [14 empty] | 100.16 | 100 | 0 | 0 | 0 |  | 650 |  | 해제 | 해제 | 0 | 0 | 1000 |  | 650 |  | 해제 | 해제 | 해제 | 미정 | 미정 | 미정 | 미정 |  | 미정 | RB300.00 | H
A43597 | 2018-02-08 | 1 | A | TUNDISH교체전 | 9 | A | SM48CM1 | 탄소강 | SM48CM1 | BM#1 | 1604 | 41 | 1620 | 1545 | 31 | 5100 |  | 3 | 0.3 | 20 |  | -1.3 | 1564 | 1596 | 15.43 | 0 |  | 35 | 11 | 74 | Y |  | 2018-02-08 09:57 | 77 | 1118 | 24 | 28 | 31 | 33 | 36 | 36 | 35 | 35 | 35 | 35 | 33 | 32 |  | 32 | 33 | 36 | 32 | 35 | -0.08 | Y | 35 | Y | -0.2 |  |  |  | 1.33 |  |  |  |  | N | N | M | 160 | 0.47 | 67 | 97630 | 99490 | 1610 | 1900 | 14 | 2 |  | 2018-02-08 10:00 | 1564 | 126 |  | 30 |  |  | A81C0BB61E1E4FEBA87B1D6734C1A57D | A2A6C4A5D566467894ED67F9FBDE6B59 |  | 33103E2BE98D46519A78CB7185DF6418 | [10 empty] | 96.57 | 100 | 0 | 2500 | 0 |  | 650 |  | 해제 | 해제 | 0 | 2500 | 0 |  | 650 |  | 해제 | 해제 | 해제 | 미정 | 미정 | 미정 | 미정 |  | 미정 | RB300.00 | H
A43598 | 2018-02-08 | 1 | A | TUNDISH교체 | 1 | A | 42CRMO4MS2 | 합금강 | E1 | BM#1 | 1579 | 51 | 1611 | 1524 | 45 | 8000 |  | 3 | 0.29 | 25 |  | -1.87 | 1575 | 1630 | 20.23 | 0 |  | 20 | 32 | 132 | Y |  | 2018-02-08 11:10 | 82 | 1128 | -99 | 15 | 10 | 17 | 21 | 24 | 26 | 26 | 27 | 28 | 28 | 29 |  | 29 | 19 | 29 | 29 | 0 | 0 |  |  | Y | 0.2 |  | 2.09 | 2.09 | [5 empty] | N | N | N | 230 | 0.45 | 62 | 103512 | 93840 | 7110 | 13900 | 9 | 1 |  | 2018-02-08 11:18 | 1575 | 147 |  | 47 |  | *T/D가열온도:자동-1362`.수동건-1350`.STR#1:911.STR#2:901.T/D FLUX 유:15,용:225 | [14 empty] | 102.54 | 100 | 1500 | 0 | 0 |  | 650 |  | 해제 | 해제 | 1500 | 0 | 0 |  | 650 |  | 해제 | 해제 | 해제 | 미정 | 미정 | 선택 | 선택 |  | 미정 | BM510510 | C
A43600 | 2018-02-08 | 1 | C |  | 2 | A | 42CRMO4MS | 합금강 | E1 | BM#1 | 1605 | 41 | 1600 | 1546 | 32 | 5100 |  | 3 | 0.29 | 25 |  | -1.25 | 1554 | 1591 | 12.55 | 0 |  | 33 | 25 | 48 | Y |  | 2018-02-08 12:51 | 61 | 1135 | 28 | 33 | 35 | 36 | 35 | 35 | 34 | 33 | 33 | 33 | 32 | 32 | 31 | 31 | 33 | 36 | 31 | 35 | -0.11 | Y | 45 | Y | -0.2 |  |  |  | 1.59 | 0.73 |  |  |  | N | N | N | 220 | 0.43 | 63 | 83750 | 87560 | 7090 | 15800 | 9 | 1 |  | 2018-02-08 12:59 | 1554 | 91 |  | 9 |  | *Sample채취 ID:103 | [14 empty] | 88.48 | 100 | 0 | 0 | 300 |  | 650 |  | 해제 | 해제 | 0 | 0 | 0 |  | 650 |  | 해제 | 해제 | 해제 | 미정 | 미정 | 선택 | 미정 |  | 미정 | BM510510 | C
A43601 | 2018-02-08 | 1 | C |  | 3 | A | 42CRMO4MS | 합금강 | E1 | BM#1 | 1574 | 41 | 1584 | 1537 | 35 | 6300 |  | 3 | 0.28 | 25 |  | -1.21 | 1546 | 1582 | 11.35 | 0 |  | 35 | 12 | 35 | Y |  | 2018-02-08 13:56 | 53 | 1138 | 31 | 31 | 32 | 32 | 31 | 29 | 29 | 27 | 26 | 26 | 25 | 24 | 24 | 22 | 27 | 32 | 22 | 31 | -0.17 |  | 60 | Y | -0.2 | [8 empty] | N | N | N | 210 | 0.45 | 74 | 83750 | 108550 | 7010 | 16300 | 9 | 1 |  | 2018-02-08 14:03 | 1546 | 91 |  | 8 | [16 empty] | 72.48 | 100 | 0 | 0 | 0 |  | 650 |  | 해제 | 해제 | 0 | 0 | 0 |  | 650 |  | 해제 | 해제 | 해제 | 미정 | 미정 | 선택 | 미정 |  | 미정 | BM510510 | C
A43602 | 2018-02-08 | 1 | C |  | 4 | A | 42CRMO4MS | 합금강 | E1 | BM#1 | 1634 | 40 | 1595 | 1557 | 34 | 5800 |  | 3 | 0.33 | 25 |  | -1.3 | 1557 | 1595 | 33.48 | 0 |  | 5 | 9 | 110 | Y |  | 2018-02-08 15:03 | 64 | 1130 | 22 | 28 | 31 | 34 | 35 | 34 | 33 | 32 | 32 | 32 | 31 | 30 | 30 | 30 | 31 | 35 | 30 | 32 | -0.11 | Y | 45 | Y | 0 | [8 empty] | N | N | N | 200 | 0.44 | 68 | 99165 | 95800 | 7000 | 16200 | 9 | 1 |  | 2018-02-08 15:09 | 1557 | 109 |  | 17 |  | *준빅사이즈 (RB210) S/R미적용 | [14 empty] | 96.46 | 100 | 0 | 0 | 0 |  | 650 |  | 해제 | 해제 | 0 | 0 | 0 |  | 650 |  | 해제 | 해제 | 해제 | 미정 | 미정 | 선택 | 미정 |  | 미정 | BM510510 | C
A43603 | 2018-02-08 | 1 | C |  | 5 | A | 42CRMO4MS | 합금강 | E1 | BM#1 | 1581 | 41 | 1601 | 1524 | 35 | 6300 |  | 3 | 0.29 | 25 |  | -1.38 | 1549 | 1589 | 18.35 | 0 |  | 20 | 33 | 76 | Y |  | 2018-02-08 15:52 | 56 | 1091 | 29 | 26 | 25 | 24 | 25 | 24 | 23 | 22 | 22 | 21 | 20 | 19 | 19 | 19 | 23 | 25 | 19 | 0 | -0.12 | Y | 50.07 | Y | 0 | [8 empty] | N | N | N | 190 | 0.48 | 63 | 100500 | 97850 | 7000 | 16000 | 9 | 1 |  | 2018-02-08 16:01 | 1549 | 117 |  | 37 | [16 empty] | 95.85 | 100 | 0 | 0 | 0 |  | 650 |  | 해제 | 해제 | 0 | 0 | 0 |  | 650 |  | 해제 | 해제 | 해제 | 미정 | 미정 | 선택 | 미정 |  | 미정 | BM510510 | C
A43604 | 2018-02-08 | 1 | C |  | 6 | A | 42CRMO4MS | 합금강 | E1 | BM#1 | 1617 | 41 | 1596 | 1568 | 32 | 5300 |  | 3 | 0.3 | 26 |  | -1.34 | 1551 | 1591 | 18.66 | 0 |  | 33 | 26 | 75 | Y |  | 2018-02-08 17:02 | 58 | 1085 | 19 | 22 | 24 | 26 | 26 | 26 | 26 | 25 | 25 | 24 | 24 | 23 | 22 | 22 | 24 | 26 | 22 | 26 | -0.09 | Y | 45.02 | Y | -0.2 | [8 empty] | N | N | N | 180 | 0.47 | 64 | 100500 | 97450 | 7030 | 16200 | 9 | 1 |  | 2018-02-08 17:18 | 1551 | 118 |  | 32 | [16 empty] | 96.22 | 100 | 0 | 0 | 0 |  | 650 |  | 해제 | 해제 | 0 | 0 | 0 |  | 650 |  | 해제 | 해제 | 해제 | 미정 | 미정 | 선택 | 미정 |  | 미정 | BM510510 | C
A43605 | 2018-02-08 | 1 | C |  | 7 | A | 42CRMO4MS | 합금강 | E1 | BM#1 | 1611 | 42 | 1598 | 1587 | 33 | 4800 |  | 3 | 0.31 | 25 |  | -1.45 | 1551 | 1593 | 32.94 | 0 |  | 35 | 13 | 67 | Y |  | 2018-02-08 18:18 | 58 | 1093 | 22 | 25 | 28 | 29 | 29 | 29 | 29 | 28 | 28 | 28 | 27 | 27 | 27 | 27 | 27 | 29 | 27 | 29 | -0.04 | Y | 50 | Y | 0 |  |  |  | 1.34 | 0.79 |  |  |  | N | N | N | 230 | 0.47 | 66 | 83750 | 99100 | 6890 | 16400 | 9 | 1 |  | 2018-02-08 18:23 | 1556 | 117 |  | 21 |  | *Sample채취 ID:203 | [14 empty] | 78.93 | 100 | 0 | 0 | 0 |  | 650 |  | 해제 | 해제 | 0 | 0 | 300 |  | 650 |  | 해제 | 해제 | 해제 | 미정 | 미정 | 선택 | 미정 |  | 미정 | BM510510 | C
A43606 | 2018-02-08 | 1 | C |  | 8 | A | 42CRMO4MS | 합금강 | E1 | BM#1 | 1590 | 40 | 1586 | 1529 | 32 | 6000 |  | 3 | 0.32 | 27 |  | -1.25 | 1549 | 1588 | 29.94 | 0 |  | 5 | 10 | 62 | Y |  | 2018-02-08 19:21 | 56 | 1084 | 26 | 26 | 27 | 27 | 26 | 26 | 25 | 25 | 24 | 23 | 23 | 22 | 22 | 22 | 25 | 27 | 22 | 26 | -0.1 |  | 49.98 | Y | 0 | [8 empty] | N | N | N | 220 | 0.47 | 64 | 100500 | 96100 | 7000 | 15900 | 9 | 1 |  | 2018-02-08 19:30 | 1549 | 108 |  | 26 | 21 | [15 empty] | 97.48 | 100 | 0 | 0 | 0 |  | 650 |  | 해제 | 해제 | 0 | 0 | 0 |  | 650 |  | 해제 | 해제 | 해제 | 미정 | 미정 | 선택 | 미정 |  | 미정 | BM510510 | C
A43607 | 2018-02-08 | 1 | C |  | 9 | A | 42CRMO4MS | 합금강 | E1 | BM#1 | 1592 | 40 | 1585 | 1538 | 30 | 5600 |  | 3 | 0.3 | 25 |  | -1.3 | 1543 | 1581 | 21.35 | 0 |  | 20 | 34 | 73 | Y |  | 2018-02-08 20:25 | 50 | 1102 | 21 | 20 | 20 | 21 | 21 | 21 | 21 | 20 | 20 | 19 | 19 | 19 | 18 | 18 | 20 | 21 | 18 | 21 | -0.05 | Y | 44.97 | Y | -0.2 | [8 empty] | N | N | N | 210 | 0.48 | 63 | 100500 | 97730 | 7090 | 14800 | 9 | 1 |  | 2018-02-08 20:31 | 1543 | 109 |  | 27 |  | *롱노즐교체 8회사용 | [14 empty] | 94.5 | 100 | 0 | 0 | 0 |  | 650 |  | 해제 | 해제 | 0 | 0 | 0 |  | 650 |  | 해제 | 해제 | 해제 | 미정 | 미정 | 선택 | 선택 | 8 | 미정 | BM510510 | C
A43608 | 2018-02-08 | 1 | D |  | 10 | A | 42CRMO4MS | 합금강 | E1 | BM#1 | 1600 | 43 | 1594 | 1535 | 28 | 5200 |  | 3 | 0.3 | 27 |  | -1.28 | 1545 | 1584 | 21.75 | 0 |  | 33 | 27 | 62 | Y |  | 2018-02-08 21:36 | 52 | 1104 | 17 | 21 | 20 | 21 | 22 | 22 | 22 | 22 | 22 | 22 | 22 | 22 | 22 | 22 | 21 | 22 | 22 | 22 | 0 |  | 39.98 | Y | 0 | [8 empty] | N | N | N | 200 | 0.48 | 63 | 100500 | 94900 | 7060 | 15900 | 9 | 1 |  | 2018-02-08 21:40 | 1545 | 104 |  | 22 | 16 | [15 empty] | 98.05 | 100 | 0 | 0 | 0 |  | 650 |  | 해제 | 해제 | 0 | 0 | 0 |  | 650 |  | 해제 | 해제 | 해제 | 미정 | 미정 | 선택 | 미정 |  | 미정 | BM510510 | C
A43609 | 2018-02-08 | 1 | D |  | 11 | A | 42CRMO4MS | 합금강 | E1 | BM#1 | 1589 | 46 | 1586 | 1542 | 43 | 5400 |  | 3 | 0.3 | 25 |  | -1.14 | 1553 | 1586 | 17.94 | 0 |  | 35 | 14 | 60 | Y |  | 2018-02-08 22:37 | 60 | 1113 | 21 | 28 | 29 | 32 | 33 | 33 | 33 | 33 | 33 | 33 | 32 | 31 | 31 | 30 | 31 | 33 | 30 | 33 | -0.06 | Y | 49.98 | Y | 0 | [8 empty] | N | N | N | 190 | 0.44 | 71 | 100500 | 102610 | 7080 | 15900 | 9 | 1 |  | 2018-02-08 22:45 | 1553 | 107 |  | 24 | [16 empty] | 91.16 | 100 | 0 | 0 | 0 |  | 650 |  | 해제 | 해제 | 0 | 0 | 0 |  | 650 |  | 해제 | 해제 | 해제 | 미정 | 미정 | 선택 | 미정 |  | 미정 | BM510510 | C
A43610 | 2018-02-08 | 1 | D |  | 12 | A | 42CRMO4MS | 합금강 | E1 | BM#1 | 0 | 41 | 1584 | 1549 | 39 | 4700 |  | 3 | 0.3 | 25 |  | -1.31 | 1546 | 1584 | 17.8 | 0 |  | 5 | 11 | 72 | Y |  | 2018-02-08 23:31 | 53 | 1089 | 29 | 25 | 22 | 21 | 20 | 20 | 20 | 19 | 19 | 18 | 18 | 17 | 17 | 17 | 20 | 22 | 17 | 20 | -0.1 |  | 50 | Y | 0 | [8 empty] | N | N | N | 180 | 0.48 | 65 | 100500 | 97870 | 9130 | 15800 | 9 | 1 |  | 2018-02-08 23:40 | 1546 | 115 |  | 43 | [16 empty] | 93.93 | 100 | 0 | 0 | 0 |  | 650 |  | 해제 | 해제 | 0 | 0 | 0 |  | 650 |  | 해제 | 해제 | 해제 | 미정 | 미정 | 선택 | 미정 |  | 미정 | BM510510 | C
A43611 | 2018-02-08 | 1 | D |  | 13 | A | 42CRMO4MS | 합금강 | E1 | BM#1 | 1592 | 42 | 1575 | 1534 | 39 | 5300 |  | 3 | 0.29 | 25 |  | -0.99 | 1546 | 1575 | 18.12 | 0 |  | 20 | 35 | 62 | Y |  | 2018-02-09 00:37 | 53 | 1087 | 16 | 17 | 19 | 20 | 21 | 21 | 22 | 22 | 21 | 21 | 20 | 20 | 19 | 19 | 20 | 22 | 19 | 21 | -0.05 | Y | 30.02 | Y | -0.2 |  |  |  | 1.46 | 0.6 |  |  |  | N | N | N | 230 | 0.48 | 61 | 100500 | 95670 | 7730 | 15100 | 9 | 1 |  | 2018-02-09 00:53 | 1546 | 121 |  | 43 |  | *L/D잔강 7.8톤에서 슬래그 유입됨 ID :106.206 | [14 empty] | 96.63 | 100 | 0 | 0 | 300 |  | 650 |  | 해제 | 해제 | 0 | 0 | 0 |  | 650 |  | 해제 | 해제 | 해제 | 미정 | 미정 | 선택 | 미정 |  | 미정 | BT180180 | C
A43612 | 2018-02-08 | 1 | D | TUNDISH교체전 | 14 | B | 42CRMO4MS2 | 합금강 | E1 | BM#1 | 1575 | 40 | 1586 | 1521 | 39 | 6100 |  | 3 | 0.32 | 25 |  | -1.28 | 1549 | 1586 | 19.22 | 0 |  | 33 | 28 | 65 | Y |  | 2018-02-09 02:08 | 56 | 1087 | 19 | 25 | 27 | 29 | 31 | 32 | 31 | 30 | 29 | 29 | 28 | 27 | 27 | 27 | 28 | 32 | 27 | 29 | -0.14 | Y | 34.97 | Y | 0 |  |  |  |  | 0.7 |  |  |  | N | N | N | 220 | 0.46 | 65 | 90283 | 96720 | 8280 | 1500 | 9 | 1 |  | 2018-02-09 02:11 | 1549 | 98 |  | 15 | 24 | *롱노즐 5회 사용후 내부지금융착으로 교체 *L/D잔강 7.8톤에서 슬래그 유입됨 ID :105~106.205~206 | 22A9F514184B4CA18E16BBD913EDDEAB | 34223F14ACC14671B1E6668B8CC292F2 | 91AB3E51918143419A0703FF3E0CA286 | [11 empty] | 85.98 | 100 | 0 | 3500 | 0 |  | 650 |  | 해제 | 해제 | 0 | 3500 | 0 |  | 650 |  | 해제 | 해제 | 해제 | 미정 | 미정 | 선택 | 선택 | 5 | 미정 | RB130.00 | C
A43613 | 2018-02-08 | 1 | D | TUNDISH교체 | 1 | A | AE1055LS | 탄소강 | G-AE1055LS | BM#1 | 1605 | 39 | 1616 | 1550 | 39 | 5700 |  | 3 | 0.27 | 25 |  | -1.67 | 1568 | 1616 | 0 | 18.86 |  | 35 | 15 | 73 | Y |  | 2018-02-09 03:04 | 84 | 1089 | 24 | 19 | 23 | 29 | 33 | 35 | 37 | 38 | 38 | 39 | 39 |  |  | 39 | 33 | 39 | 39 | 0 | 0 |  | 5.02 | Y | 0 |  | 1.97 | 1.85 | [5 empty] | N | N | Y | 230 | 0.49 | 62 | 101508 | 100440 | 7510 | 14500 | 8 | 2 |  | 2018-02-09 03:11 | 1568 | 127 |  | 50 |  | *T/Dflux 유15kg 용225kg | [14 empty] | 94.03 | 100 | 1500 | 0 | 0 |  | 400 |  | 선택 | 해제 | 1500 | 0 | 0 |  | 400 |  | 선택 | 해제 | 해제 | 미정 | 미정 | 선택 | 선택 |  | 미정 | BT180180 | H
A43614 | 2018-02-08 | 1 | D |  | 2 | A | AE1055LS | 탄소강 | G-AE1055LS | BM#1 | 1610 | 46 | 1586 | 1563 | 40 | 4600 |  | 3 | 0.27 | 25 |  | -1.13 | 1553 | 1586 | 0 | 17.98 |  | 5 | 12 | 69 | Y |  | 2018-02-09 04:11 | 69 | 1087 | 39 | 35 | 32 | 32 | 32 | 31 | 31 | 32 | 33 | 33 | 32 | 32 |  | 32 | 33 | 33 | 32 | 32 | -0.07 | Y | 15 | Y | 0 | [8 empty] | N | N | Y | 220 | 0.5 | 58 | 84590 | 92520 | 7050 | 14600 | 8 | 2 |  | 2018-02-09 04:19 | 1553 | 131 |  | 46 | [16 empty] | 85.02 | 100 | 0 | 0 | 0 |  | 400 |  | 선택 | 해제 | 0 | 0 | 0 |  | 400 |  | 선택 | 해제 | 해제 | 미정 | 미정 | 선택 | 미정 |  | 미정 | BT180180 | H
A43615 | 2018-02-08 | 1 | B |  | 3 | A | AE1055LS | 탄소강 | G-AE1055LS | BM#1 | 1575 | 45 | 1584 | 1539 | 44 | 5100 |  | 3 | 0.28 | 25 |  | -1.49 | 1541 | 1584 | 0 | 19.83 |  | 20 | 36 | 73 | Y |  | 2018-02-09 05:14 | 57 | 1088 | 31 | 25 | 24 | 24 | 23 | 24 | 24 | 24 | 24 | 23 | 23 | 22 |  | 22 | 24 | 24 | 22 | 24 | -0.04 | Y | 45 | Y | -0.2 | [8 empty] | N | N | Y | 210 | 0.5 | 58 | 101508 | 95550 | 7100 | 14400 | 8 | 2 |  | 2018-02-09 05:30 | 1541 | 123 |  | 42 | [16 empty] | 98.98 | 100 | 0 | 0 | 0 |  | 400 |  | 선택 | 해제 | 0 | 0 | 0 |  | 400 |  | 선택 | 해제 | 해제 | 미정 | 미정 | 선택 | 미정 |  | 미정 | BT180180 | H
A43616 | 2018-02-08 | 1 | B |  | 4 | A | AE1055LS | 탄소강 | G-AE1055LS | BM#1 | 1594 | 45 | 1584 | 1541 | 29 | 4600 |  | 3 | 0.28 | 25 |  | -1.29 | 1538 | 1576 | 0 | 18.69 |  | 33 | 29 | 8 | Y |  | 2018-02-09 06:23 | 54 | 1087 | 22 | 22 | 22 | 23 | 24 | 25 | 25 | 24 | 24 | 24 | 23 | 22 |  | 22 | 23 | 25 | 22 | 24 | -0.05 | Y | 29.98 | Y | -0.2 | [8 empty] | N | N | Y | 200 | 0.5 | 58 | 84590 | 94270 | 6290 | 14900 | 8 | 2 |  | 2018-02-09 06:30 | 1538 | 127 |  | 34 | [16 empty] | 83.55 | 100 | 0 | 0 | 0 |  | 400 |  | 선택 | 해제 | 0 | 0 | 0 |  | 400 |  | 선택 | 해제 | 해제 | 미정 | 미정 | 선택 | 미정 |  | 미정 | BT180180 | H
A43617 | 2018-02-08 | 1 | B |  | 5 | A | AE1055LS | 탄소강 | G-AE1055LS | BM#1 | 1600 | 54 | 1599 | 1556 | 32 | 5000 |  | 3 | 0.26 | 25 |  | -1.25 | 1558 | 1594 | 0 | 18.46 |  | 35 | 16 | 45 | Y |  | 2018-02-09 07:18 | 74 | 1086 | 21 | 31 | 38 | 42 | 44 | 44 | 46 | 46 | 45 | 45 | 44 | 44 |  | 44 | 41 | 46 | 44 | 44 | 0 | Y | 25.02 | Y | 0 | [8 empty] | N | N | Y | 190 | 0.5 | 57 | 101508 | 93520 | 7080 | 14000 | 8 | 2 |  | 2018-02-09 07:28 | 1558 | 131 |  | 38 | [16 empty] | 100.95 | 100 | 0 | 0 | 0 |  | 400 |  | 선택 | 해제 | 0 | 0 | 0 |  | 400 |  | 선택 | 해제 | 해제 | 미정 | 미정 | 선택 | 미정 |  | 미정 | BT180180 | H
B43582 | 2018-02-09 | 2 | B | 연주시작 | 1 | A | SCM440 | 합금강 | D | BM#2 | 1611 | 51 | 1625 | 1555 | 41 | 8600 |  | 1 | 0.98 | 15 |  | -1.55 | 1576 | 1642 | 0 | 8.09 | 0 | 32 | 15 | 109 | Y |  | 2018-02-09 08:21 | 80 | 1088 | 40 | 40 | 40 | 38 | 37 | 35 | 36 | 38 | 41 | 42 | 43 | 43 | 43 | 42 | 41 | 43 | 42 | 43 | -0.04 |  | 25 | Y | 0 |  | 1.46 | 1.46 | [5 empty] | N | N | N | 150 | 0.47 | 63 | 96956 | 104050 | 60 | 14300 | 2 | 1 | 10 | 2018-02-09 08:09 | 1576 | 131 |  | 10 |  | * T/D 용강량 실측:1140mm / 18.7 TON TARE값 수정 함. * T/D FLUX 용탕부: 120 KG / 유탕부: 15KG 투입 * 슬리브 롱노즐( Y자형 ) 사용 | 8E4A61491223447296C55D30F993458D |  | 124CABA17E8547C5958BE8B99827C64B | [11 empty] | 94.45 | 100 | 1000 | 0 | 0 |  | 650 | 400 | 해제 | 해제 | 1000 | 0 | 0 |  | 650 | 400 | 해제 | 해제 | 해제 | 미정 | 미정 | 미정 | 미정 |  | 미정 | RB105.00 | C
A43618 | 2018-02-09 | 1 | B |  | 6 | A | AE1055LS | 탄소강 | G-AE1055LS | BM#1 | 1611 | 49 | 1584 | 1538 | 30 | 4900 |  | 3 | 0.27 | 25 |  | -1.4 | 1547 | 1588 | 0 | 24.69 |  | 5 | 13 | 60 | Y |  | 2018-02-09 08:36 | 63 | 1080 | 44 | 41 | 40 | 40 | 39 | 39 | 38 | 38 | 37 | 37 | 37 | 36 |  | 36 | 39 | 40 | 36 | 37 | -0.09 |  | 45 | Y | -0.2 | [8 empty] | N | N | Y | 180 | 0.5 | 58 | 84590 | 92400 | 7070 | 14300 | 8 | 2 |  | 2018-02-09 08:45 | 1547 | 111 |  | 19 | 15 | *L/D강제개공으로 나탕주입 이상재등록ID:105.205 *롱노즐 SEN내부 크랙으로 교체-6회사용 | [14 empty] | 85.1 | 100 | 0 | 0 | 0 |  | 400 |  | 선택 | 해제 | 0 | 0 | 0 |  | 400 |  | 선택 | 해제 | 해제 | 미정 | 미정 | 선택 | 선택 | 6 | 미정 | BT180180 | H
C42159 | 2018-02-09 | 3 | B |  | 2 | A | SCM440 | 합금강 | D | BM#2 | 1575 | 45 | 1654 | 1555 | 37 | 7500 |  | 2 | 0.27 | 16 |  | -3.32 | 1564 | 1638 | 0.36 | 0 | 15 | 6 | 41 | 1494 | Y |  | 2018-02-09 08:45 | 68 | 1066 | 39 | 26 | 21 | 19 | 18 | 17 | 15 | 14 | 12 | 11 | 10 | 8 |  | 8 | 18 | 21 | 8 | 0 | -0.29 |  | 44.98 | Y | -0.4 |  |  |  | 0.97 |  |  |  |  | N | N | N | 140 | 0.47 | 57 | 91100 | 89510 | 1920 | 14600 | 2 | 1 | 20 | 2018-02-09 08:59 | 1564 | 170 |  | 53 |  | * 전공정 요청으로 감속주입 0.40 이상공정 등록 및 생관통보 | [14 empty] | 97.85 | 100 | 0 | 0 | 0 |  | 650 | 400 | 해제 | 해제 | 0 | 0 | 0 |  | 650 | 400 | 해제 | 해제 | 해제 | 미정 | 미정 | 미정 | 미정 |  | 미정 | RB130.00 | C
B43581 | 2018-02-08 | 2 | B | 연주종료 | 7 | A | AE1055LS | 탄소강 | G-AE1055LS | BM#1 | 1615 | 14 | 1588 | 1574 | 13 | 12100 |  | 3 | 0.26 | 26 |  | -1.04 | 1565 | 1596 | 0 | 20.36 |  | 11 | 59 | 118 | N | 1 | 2018-02-09 09:22 | 81 | 1087 | 36 | 44 | 51 | 54 | 56 | 56 | 57 | 56 | 55 | 55 | 54 | 54 | 54 | 54 | 53 | 57 | 54 | 56 | -0.04 | Y | 30 | Y | 0 | [8 empty] | N | N | M | 230 | 0.46 | 67 | 99517 | 104320 | 6780 | 2000 | 8 | 2 |  | 2018-02-09 09:46 | 1565 | 275 |  | 34 |  | *L/D강제개공으로 나탕주입 이상재등록ID:101.201 *연주종료 11:20 |  | 7ACA2E06EB424B828AB31FE6131D5AB0 | 05599AFCE66840A392DD5A5364CF17BB | 15C9CDA976314359B173754BB13B8CB9 |  | 4E24497BBD4749038E32BC47C2D4F53D |  |  |  | 31F086E0F0DA4BFBBC524B497EB33C10 |  |  |  |  | 89.57 | 100 | 0 | 3500 | 0 |  | 400 |  | 선택 | 해제 | 0 | 3500 | 0 |  | 400 |  | 선택 | 해제 | 해제 | 미정 | 미정 | 선택 | 미정 |  | 미정 | BT180180 | H
B43583 | 2018-02-09 | 2 | B |  | 3 | A | SCM440 | 합금강 | D | BM#2 | 1622 | 69 | 1598 | 1499 | 30 | 6200 |  | 3 | 0.28 | 15 |  | -1.56 | 1563 | 1593 | 0 | 16.73 |  | 20 | 37 | 66 | Y |  | 2018-02-09 10:27 | 67 | 1077 | 6 | 22 | 31 | 36 | 38 | 39 | 38 | 38 | 37 | 37 | 36 | 36 | 36 | 35 | 33 | 39 | 35 | 38 | -0.1 | Y | 40 | Y | -0.2 |  |  |  | 0.99 |  |  |  |  | N | N | Y | 130 | 0.47 | 68 | 96203 | 107610 | 1740 | 13200 | 2 | 1 | 30 | 2018-02-09 10:27 | 1563 | 149 |  | 12 | [16 empty] | 88.02 | 100 | 0 | 0 | 0 |  | 650 | 400 | 해제 | 해제 | 0 | 0 | 0 |  | 650 | 400 | 해제 | 해제 | 해제 | 미정 | 미정 | 미정 | 미정 |  | 미정 | RB220.00 | C
B43584 | 2018-02-09 | 2 | B |  | 4 | A | SCM440 | 합금강 | D | BM#2 | 1608 | 50 | 1616 | 1554 | 27 | 5500 |  | 3 | 0.27 | 20 |  | -1.31 | 1557 | 1588 | 0 | 21.54 |  | 19 | 36 | -326 | Y |  | 2018-02-09 11:37 | 61 | 1086 | 34 | 34 | 34 | 34 | 33 | 33 | 32 | 32 | 31 | 30 | 30 |  |  | 30 | 32 | 34 | 30 | 34 | -0.1 |  | 40.02 | Y | 0 |  |  |  | 0.86 |  |  |  |  | N | N | Y | 120 | 0.47 | 60 | 91908 | 95310 | 1700 | 15100 | 2 | 1 | 30 | 2018-02-09 11:41 | 1557 | 115 |  | 14 | 24 | [15 empty] | 94.02 | 100 | 0 | 0 | 0 |  | 650 | 400 | 해제 | 해제 | 0 | 0 | 0 |  | 650 | 400 | 해제 | 해제 | 해제 | 미정 | 미정 | 미정 | 미정 |  | 미정 | RB240.00 | C
B43585 | 2018-02-09 | 2 | B |  | 5 | A | SCM440 | 합금강 | D | BM#2 | 1616 | 49 | 1627 | 1616 | 25 | 3800 |  | 3 | 0.26 | 16 |  | -1.43 | 1569 | 1597 | 0 | 17.93 |  | 32 | 16 | 68 | Y |  | 2018-02-09 12:31 | 73 | 1087 | 28 | 31 | 33 | 35 | 36 | 37 | 36 | 35 | 35 | 35 | 35 | 34 |  | 34 | 34 | 37 | 34 | 35 | -0.02 | Y | 29.98 | Y | -0.2 |  |  |  | 0.97 |  |  |  |  | N | N | N | 110 | 0.47 | 59 | 96895 | 93650 | 3380 | 13200 | 2 | 1 | 10 | 2018-02-09 12:41 | 1569 | 114 |  | 24 | [16 empty] | 99.89 | 76.92 | 0 | 0 | 0 |  | 650 | 400 | 해제 | 해제 | 0 | 0 | 0 |  | 650 | 400 | 해제 | 해제 | 해제 | 미정 | 미정 | 미정 | 미정 |  | 미정 | RB130.00 | C
B43580 | 2018-02-08 | 2 | C | 잔강최소화전 | 6 | B | SCM440 | 합금강 | D | BM#2 | 1554 | 188 | 1617 | 1559 | 69 | 25900 |  | 3 | 0.23 | 16 |  | -1.38 | 1579 | 1607 | 0 | 17.66 | 0 | 19 | 35 |  | N | 1 | 2018-02-09 13:42 | 83 | 1086 | 30 | 43 | 49 | 52 | 54 | 54 | 54 | 54 | 53 | 53 | 52 | 51 | 50 | 48 | 51 | 54 | 48 | 54 | -0.13 | Y | 44.9 | Y | -0.4 |  |  |  | 1.28 |  |  |  |  | N | N | N | 100 | 0.47 | 67 | 109194 | 105970 | 30 | 3000 | 2 | 1 |  | 2018-02-09 13:45 | 1579 | 575 |  | 17 |  | *래들 미개공 강제렌싱 1회 실시 ID:301.401 | [14 empty] | 103.99 | 78.57 | 0 | 3100 | 0 |  | 650 | 400 | 해제 | 해제 | 0 | 3100 | 0 |  | 650 | 400 | 해제 | 해제 | 해제 | 미정 | 미정 | 미정 | 미정 |  | 미정 | BT180180 | H
A43619 | 2018-02-09 | 1 | C | 연주시작 | 1 | A | SCR420HB | 소입성보증강 | C2 | BM#1 | 1584 | 42 | 1646 | 1506 | 37 | 7900 |  | 3 | 0.24 | 23 |  | -1.52 | 1601 | 1642 | 0 | 22.78 |  | 35 | 17 | 196 | Y |  | 2018-02-09 14:28 | 93 | 1085 | 33 | 45 | 39 | 43 | 46 | 49 | 50 | 50 | 52 | 53 | 52 |  |  | 52 | 47 | 53 | 52 | 0 | -0.2 |  | 5 | Y | -0.2 |  | 2.6 | 2.42 | 1.71 |  |  |  |  | N | N | N | 150 | 0.45 | 57 | 98102 |  | 6880 | 15900 | 6 | 1 |  | 2018-02-09 14:35 | 1601 | 131 |  | 20 |  | *전공정요청 감속주입 *Hydris 수소 기준 초과(10분)생관통보 *STR#2 스토퍼 컨트롤 불량 몰드내 용강 조기 주입 HEAD 500mm추가 절단 | [14 empty] | 99.6 | 100 | 1000 | 0 | 0 |  | 450 |  | 선택 | 선택 | 1500 | 0 | 0 |  | 450 |  | 선택 | 선택 | 해제 | 미정 | 미정 | 선택 | 미정 |  | 미정 | BT180180 | H
B43586 | 2018-02-09 | 2 | C | 잔강최소화 | 7 | A | AE4140M12 | 합금강 | D | BM#2 | 1589 | 60 | 1645 | 1554 | 44 | 9000 |  | 1 | 0.56 | 23 |  | -2.27 | 1559 | 1652 | 3.54 | 0 | 0 | 11 | 60 | 45 | Y |  | 2018-02-09 14:38 | 68 | 1092 | -228 | 19 | 25 | 24 | 24 | 23 | 23 | 21 | 20 | 18 | 15 |  |  | 15 | 15 | 25 | 15 | 0 | -0.25 |  | 40 | Y | -0.6 |  |  |  | 0.94 |  |  |  |  | N | N | N | 150 | 0.5 | 50 | 90108 | 95400 | 1500 | 14000 | 2 | 1 | 20 | 2018-02-09 14:46 | 1559 | 174 |  | 43 | [16 empty] | 94.85 | 75 | 2500 | 0 | 0 |  | 650 | 400 | 해제 | 해제 | 2500 | 0 | 0 |  | 650 | 400 | 해제 | 해제 | 선택 | 미정 | 미정 | 미정 | 선택 | 6 | 미정 | RB190.50 | C
A43620 | 2018-02-09 | 1 | C |  | 2 | A | SCR420HB | 소입성보증강 | C2 | BM#1 | 1603 | 40 | 1632 | 1586 | 34 | 5400 |  | 3 | 0.3 | 19 |  | -2.27 | 1578 | 1632 | 0 | 21.37 |  | 5 | 14 | 232 | Y |  | 2018-02-09 15:30 | 70 | 1091 | 52 | 49 | 47 | 46 | 44 | 43 | 42 | 41 | 41 | 40 | 38 | 38 | 38 | 38 | 43 | 47 | 38 | 38 | -0.18 |  | 50 | Y | 0 | [8 empty] | N | N | N | 140 | 0.47 | 62 | 84590 | 94750 | 7000 | 16100 | 6 | 1 |  | 2018-02-09 15:38 | 1578 | 106 |  | 15 |  | *전공정요청 감속주입 *샘플채취 ID:103.203 | [14 empty] | 83.14 | 100 | 0 | 0 | 300 |  | 450 |  | 선택 | 선택 | 0 | 0 | 300 |  | 450 |  | 선택 | 선택 | 해제 | 미정 | 미정 | 선택 | 미정 |  | 미정 | BT180180 | H
B43587 | 2018-02-09 | 2 | C |  | 8 | A | AE4140M12 | 합금강 | D | BM#2 | 1582 | 59 | 1624 | 1574 | 45 | 9000 |  | 1 | 0.54 | 19 |  | 0 | 1559 | 1628 | 1.93 | 0 | 0 | 20 | 38 | 91 | Y |  | 2018-02-09 15:45 | 68 | 1083 | 13 | 21 | 26 | 28 | 30 | 30 | 30 | 29 | 28 | 28 | 27 | 26 | 25 | 25 | 26 | 30 | 25 | 30 | -0.13 | Y | 39.93 | Y | -0.2 |  |  |  | 0.92 |  |  |  |  | N | N | N | 140 | 0.51 | 61 | 98630 | 105090 | 30 | 16500 | 2 | 1 | 30 | 2018-02-09 16:04 | 1559 | 158 |  | 30 | [16 empty] | 96.7 | 78.57 | 0 | 0 | 0 |  | 650 | 400 | 해제 | 해제 | 0 | 0 | 0 |  | 650 | 400 | 해제 | 해제 | 선택 | 미정 | 미정 | 미정 | 미정 |  | 미정 | RB171.45 | C
A43621 | 2018-02-09 | 1 | C |  | 3 | A | SCR420HB | 소입성보증강 | C2 | BM#1 | 1574 | 54 | 1611 | 1547 | 33 | 5900 |  | 3 | 0.26 | 22 |  | -1.55 | 1570 | 1611 | 0 | 23.63 |  | 18 | 18 | 1838 | Y |  | 2018-02-09 16:25 | 62 | 1060 | 37 | 33 | 31 | 31 | 31 | 30 | 29 | 29 | 28 | 28 | 27 | 27 | 26 | 26 | 30 | 31 | 26 | 31 | -0.1 |  | 49.98 | Y | -0.2 | [8 empty] | N | N | N | 140 | 0.47 | 60 | 84590 | 90850 | 6880 | 16100 | 6 | 1 |  | 2018-02-09 16:30 | 1570 | 104 |  | 24 |  | *전공정요청 감속주입 | [14 empty] | 86.45 | 100 | 0 | 0 | 0 |  | 450 |  | 선택 | 선택 | 0 | 0 | 0 |  | 450 |  | 선택 | 선택 | 해제 | 미정 | 미정 | 선택 | 미정 |  | 미정 | BT180180 | H
B43588 | 2018-02-09 | 2 | C |  | 9 | A | AE4140M12 | 합금강 | D | BM#2 | 1569 | 53 | 1634 | 1547 | 44 | 9100 |  | 1 | 0.55 | 18 |  | 0 | 1566 | 1635 | 1.82 | 0 | 0 | 32 | 17 | 36 | Y |  | 2018-02-09 16:39 | 75 | 1088 | 23 | 29 | 34 | 37 | 38 | 38 | 37 | 37 | 36 | 35 | 33 | 32 | 30 | 28 | 33 | 38 | 28 | 37 | -0.22 | Y | 44.98 | Y | -0.4 |  |  |  | 1.18 |  |  |  |  | N | N | Y | 130 | 0.47 | 69 | 98778 | 106530 | 120 | 15300 | 2 | 1 | 10 | 2018-02-09 17:05 | 1566 | 150 |  | 39 | 12 | [15 empty] | 96.84 | 76.92 | 0 | 0 | 0 |  | 650 | 400 | 해제 | 해제 | 0 | 0 | 0 |  | 650 | 400 | 해제 | 해제 | 선택 | 미정 | 미정 | 미정 | 미정 |  | 미정 | RB209.55 | C
A43622 | 2018-02-09 | 1 | C |  | 4 | A | SCR420HB | 소입성보증강 | C2 | BM#1 | 1601 | 40 | 1607 | 1541 | 35 | 6300 |  | 3 | 0.25 | 21 |  | -1.31 | 1574 | 1607 | 0 | 21.42 |  | 19 | 37 | 179 | Y |  | 2018-02-09 17:33 | 66 | 1095 | 26 | 31 | 35 | 37 | 37 | 37 | 36 | 35 | 34 | 34 | 34 | 34 | 34 | 34 | 34 | 37 | 34 | 37 | -0.06 | Y | 44.97 | Y | 0 | [8 empty] | N | N | N | 120 | 0.49 | 63 | 101508 | 101150 | 7000 | 16100 | 6 | 1 |  | 2018-02-09 17:39 | 1574 | 93 |  | 17 |  | *전공정요청 감속주입 | [14 empty] | 93.86 | 100 | 0 | 0 | 0 |  | 450 |  | 선택 | 선택 | 0 | 0 | 0 |  | 450 |  | 선택 | 선택 | 해제 | 미정 | 미정 | 선택 | 미정 |  | 미정 | BT180180 | H
B43589 | 2018-02-09 | 2 | C |  | 10 | A | AE4140M12 | 합금강 | D | BM#2 | 1647 | 58 | 1646 | 1615 | 34 | 6400 |  | 1 | 0.52 | 21 |  | 0 | 1565 | 1636 | 2.07 | 0 | 0 | 1 | 2 | 32 | Y |  | 2018-02-09 17:48 | 74 | 1077 | 25 | 29 | 31 | 33 | 33 | 33 | 33 | 32 | 31 | 29 | 28 | 27 | 25 | 25 | 30 | 33 | 25 | 33 | -0.18 | Y | 44.98 | Y | -0.4 |  |  |  | 1.09 |  |  |  |  | N | N | Y | 120 | 0.47 | 64 | 100158 | 99230 | 80 | 16700 | 2 | 1 | 20 | 2018-02-09 18:04 | 1565 | 159 |  | 41 | [16 empty] | 102.2 | 76.92 | 0 | 0 | 0 |  | 650 | 400 | 해제 | 해제 | 0 | 0 | 0 |  | 650 | 400 | 해제 | 해제 | 선택 | 미정 | 미정 | 미정 | 미정 |  | 미정 | RB184.15 | C
A43623 | 2018-02-09 | 1 | C |  | 5 | A | SCR420HB | 소입성보증강 | C2 | BM#1 | 1607 | 44 | 1633 | 1558 | 34 | 5900 |  | 1 | 0.55 | 19 |  | 0 | 1625 | 1625 | 0 | 3.81 | 0 | 35 | 18 | 16 | Y |  | 2018-02-09 18:39 | 117 | 1097 | 34 | 35 | 35 | 35 | 34 | 33 | 32 | 31 | 30 | 29 | 28 | 27 |  | 27 | 32 | 35 | 27 | 35 | -0.18 |  | 45.02 | Y | -0.2 | [8 empty] | N | N | N | 110 | 0.53 | 58 | 84590 | 97440 | 1560 | 15000 | 6 | 1 |  | 2018-02-09 18:46 | 1573 | 101 |  | 17 |  | *전공정요청 감속주입 *전공정요청 L/D잔강 이월 미실시 | [14 empty] | 85.44 | 100 | 0 | 0 | 0 |  | 450 |  | 선택 | 선택 | 0 | 0 | 0 |  | 450 |  | 선택 | 선택 | 해제 | 미정 | 미정 | 해제 | 미정 |  | 미정 | BT180180 | H
C42168 | 2018-02-09 | 3 | C |  | 11 | A | AE4140M12 | 합금강 | D | BM#2 | 1585 | 42 | 1628 | 1534 | 38 | 8000 |  | 2 | 0.27 | 19 | 40 | -2.76 | 1560 | 1623 | 0.74 | 0 | 10 | 30 | 32 | 91 | Y |  | 2018-02-09 19:06 | 69 | 1060 | 21 | 25 | 29 | 32 | 32 | 32 | 32 | 31 | 30 | 29 | 28 | 27 | 26 | 24 | 29 | 32 | 24 | 32 | -0.16 | Y | 50.08 | Y | -0.4 |  |  |  | 0.97 |  |  |  |  | N | N | N | 110 | 0.47 | 66 | 93748 | 102780 | 110 | 16000 | 2 | 1 | 30 | 2018-02-09 19:27 | 1560 | 125 |  | 30 | [16 empty] | 93.37 | 100 | 0 | 0 | 0 |  | 650 | 400 | 해제 | 해제 | 0 | 0 | 0 |  | 650 | 400 | 해제 | 해제 | 선택 | 미정 | 미정 | 미정 | 미정 |  | 미정 | RB184.15 | C
A43624 | 2018-02-09 | 1 | C |  | 6 | A | SCR420HB | 소입성보증강 | C2 | BM#1 | 1612 | 40 | 1623 | 1567 | 30 | 5400 |  | 1 | 0.54 | 18 |  | 0 | 1627 | 1627 | 0 | 3.91 | 0 | 5 | 15 | 63 | Y |  | 2018-02-09 19:38 | 119 | 1091 | 24 | 28 | 29 | 31 | 31 | 30 | 29 | 28 | 27 | 27 | 26 |  |  | 26 | 28 | 31 | 26 | 0 | -0.14 | Y | 35.1 | Y | -0.2 | [8 empty] | N | N | N | 100 | 0.55 | 52 | 101508 | 94000 | 4860 | 16200 | 6 | 1 |  | 2018-02-09 19:40 |  | 98 |  | 17 | [16 empty] | 102.53 | 100 | 0 | 0 | 0 |  | 450 |  | 선택 | 선택 | 0 | 0 | 0 |  | 450 |  | 선택 | 선택 | 해제 | 미정 | 선택 | 해제 | 미정 |  | 미정 | BT180180 | H
B43590 | 2018-02-09 | 2 | C |  | 12 | A | AE4140M12 | 합금강 | D | BM#2 | 1579 | 54 | 1645 | 1515 | 46 | 9300 |  | 1 | 0.53 | 19 |  | 0 | 1555 | 1627 | 2.92 | 0 | 0 | 11 | 61 | 107 | Y |  | 2018-02-09 20:15 | 64 | 1088 | 22 | 25 | 27 | 29 | 29 | 30 | 29 | 28 | 27 | 25 | 24 | 21 | 18 | 18 | 26 | 30 | 18 | 29 | -0.34 | Y | 34.98 | Y | -0.6 |  |  |  | 0.89 |  |  |  |  | N | N | N | 100 | 0.46 | 61 | 95634 | 90210 | 20 | 15200 | 2 | 1 |  | 2018-02-09 20:21 | 1555 | 142 |  | 30 |  | *전공정 작업 지연 감속주입 | [14 empty] | 108.68 | 100 | 0 | 0 | 0 |  | 650 | 400 | 해제 | 해제 | 0 | 0 | 0 |  | 650 | 400 | 해제 | 해제 | 선택 | 미정 | 미정 | 미정 | 미정 |  | 미정 | RB158.75 | C
C42169 | 2018-02-09 | 3 | C |  | 7 | A | SCR420HB | 소입성보증강 | C2 | BM#1 | 1615 | 41 | 1660 | 1554 | 38 | 8000 |  | 2 | 0.27 | 18 | 40 | -2.23 | 1570 | 1634 | 0.14 | 0.29 | 10 | 33 | 32 | 96 | Y |  | 2018-02-09 20:23 | 62 | 1060 | 24 | 26 | 30 | 30 | 30 | 29 | 27 | 25 | 24 | 23 | 21 | 19 |  | 19 | 26 | 30 | 19 | 30 | -0.24 |  | 44.98 | Y | -0.4 | [8 empty] | N | N | N | 150 | 0.55 | 58 | 101508 | 107000 | 4910 | 15600 | 6 | 1 |  | 2018-02-09 20:35 | 1570 | 128 |  | 26 | [16 empty] | 90.63 | 100 | 0 | 0 | 0 |  | 450 |  | 선택 | 선택 | 0 | 0 | 0 |  | 450 |  | 선택 | 선택 | 해제 | 미정 | 선택 | 해제 | 미정 |  | 미정 | BT180180 | H
A43625 | 2018-02-09 | 1 | D |  | 8 | A | SCR420HB | 소입성보증강 | C2 | BM#1 | 1653 | 42 | 1640 | 1580 | 34 | 5500 |  | 1 | 0.53 | 18 |  | 0 | 1647 | 1647 | 0 | 3.55 | 0 | 18 | 19 | 59 | Y |  | 2018-02-09 21:31 | 139 | 1090 | 18 | 23 | 28 | 31 | 32 | 33 | 33 | 32 | 31 | 31 |  |  |  | 31 | 29 | 33 | 31 | 31 | 0 | Y | 20.02 | Y | 0 | [8 empty] | N | N | N | 140 | 0.56 | 49 | 84590 | 88430 | 5050 | 15100 | 6 | 1 |  | 2018-02-09 21:07 |  | 137 |  | 17 | [16 empty] | 89.99 | 100 | 0 | 0 | 0 |  | 450 |  | 선택 | 선택 | 0 | 0 | 0 |  | 450 |  | 선택 | 선택 | 해제 | 미정 | 선택 | 미정 | 미정 |  | 미정 | BT180180 | H
B43591 | 2018-02-09 | 2 | D | TUNDISH교체전 | 13 | A | AE4140M12 | 합금강 | D | BM#2 | 1569 | 59 | 1647 | 1556 | 48 | 9900 |  | 1 | 0.53 | 18 |  | 0 | 1564 | 1620 | 3.39 | 0 | 0 | 20 | 39 | 125 | Y |  | 2018-02-09 21:39 | 73 | 1088 | 17 | 30 | 37 | 42 | 44 | 44 | 44 | 43 | 42 | 42 | 40 | 40 | 39 | 36 | 39 | 44 | 36 | 44 | -0.16 | Y | 50 | Y | -0.2 |  |  |  | 0.69 |  |  |  |  | N | N | N | 150 | 0.45 | 73 | 104748 | 107550 | -1550 | 2000 | 2 | 1 | 30 | 2018-02-09 21:45 | 1564 | 138 |  | 9 |  | * 전공정 작업지연 감속주입 요청. | 400C7A8C750A42A8991C32F48A269DD5 | 420F3809B29844AAB799E6B24714EEB5 | DA5A8A9D6605475187D5B413EF56378D | [11 empty] | 98.82 | 100 | 0 | 4110 | 0 |  | 650 | 400 | 해제 | 해제 | 0 | 2560 | 0 |  | 650 | 400 | 해제 | 해제 | 선택 | 미정 | 미정 | 미정 | 미정 |  | 미정 | RB171.45 | C
A43626 | 2018-02-09 | 1 | D |  | 9 | A | SCR420HB | 소입성보증강 | C2 | BM#1 | 1652 | 50 | 1635 | 1599 | 35 | 5800 |  | 1 | 0.52 | 18 |  | -2.29 | 1576 | 1633 | 0 | 4.77 | 0 | 19 | 38 | 76 | Y |  | 2018-02-09 22:17 | 68 | 1084 | 30 | 31 | 35 | 37 | 38 | 38 | 37 | 37 | 36 | 34 | 33 |  |  | 33 | 35 | 38 | 33 | 37 | -0.17 | Y | 29.98 | Y | -0.2 | [8 empty] | N | N | N | 130 | 0.55 | 54 | 84590 | 92530 | 5100 | 15600 | 6 | 1 |  | 2018-02-09 22:21 | 1576 | 123 |  | 20 | [16 empty] | 86.23 | 100 | 0 | 0 | 0 |  | 450 |  | 선택 | 선택 | 0 | 0 | 0 |  | 450 |  | 선택 | 선택 | 해제 | 미정 | 선택 | 해제 | 미정 |  | 미정 | BT180180 | H
B43592 | 2018-02-09 | 2 | D | TUNDISH교체 | 1 | A | SM45CB | 탄소강 | SM45C | BM#2 | 1591 | 50 | 1684 | 1545 | 42 | 8500 |  | 1 | 0.54 | 20 |  | -2.46 | 1580 | 1647 | 0 | 0.29 | 0 | 32 | 18 | 126 | Y |  | 2018-02-09 22:52 | 87 | 1078 | -382 | -187 | 31 | 27 | 31 | 37 | 40 | 42 | 44 | 45 | 45 | 46 |  | 46 | 40 | 46 | 46 | 0 | 0 |  |  | Y | 0.2 |  | 1.72 | 1.72 | [5 empty] | N | N | N | 190 | 0.47 | 57 | 98124 | 94440 | 130 | 14400 | 10 | 2 | 10 | 2018-02-09 22:53 | 1580 | 165 |  | 36 | 16 | [15 empty] | 106.66 | 100 | 770 | 0 | 0 |  | 650 | 400 | 선택 | 해제 | 780 | 0 | 0 |  | 650 | 400 | 선택 | 해제 | 해제 | 미정 | 미정 | 미정 | 미정 |  | 미정 | RB101.60 | C
A43627 | 2018-02-09 | 1 | D |  | 10 | A | SCR420HB | 소입성보증강 | C2 | BM#1 | 1590 | 49 | 1637 | 1539 | 46 | 7100 |  | 1 |  |  |  | 0 | 1586 | 1586 | 0 | 0.49 | 0 | 35 | 19 | 84 | Y |  | 2018-02-09 23:02 | 78 | 1105 | 30 | 30 | 31 | 31 | 30 | 29 | 29 | 29 | 28 | 27 | 26 |  |  | 26 | 29 | 31 | 26 | 30 | -0.12 |  | 40.02 | Y | -0.2 | [8 empty] | N | N | N | 120 | 0.55 | 54 | 103474 | 96390 | 5000 | 16200 | 6 | 1 |  | 2018-02-09 23:15 | 1586 | 115 |  | 31 | [16 empty] | 10347400 | 100 | 0 | 0 | 0 |  | 450 |  | 선택 | 선택 | 0 | 0 | 0 |  | 450 |  | 선택 | 선택 | 해제 | 미정 | 선택 | 미정 | 미정 |  | 미정 | BT180180 | H
A43628 | 2018-02-09 | 1 | D |  | 11 | A | SCR420HB | 소입성보증강 | C2 | BM#1 | 1596 | 48 | 1637 | 1546 | 36 | 6500 |  | 1 | 0.51 | 18 |  | -2.05 | 1577 | 1624 | 0 | 0.04 | 0 | 5 | 16 | 93 | Y |  | 2018-02-10 00:13 | 69 | 1086 | 25 | 30 | 35 | 37 | 36 | 35 | 34 | 33 | 31 | 29 | 27 |  |  | 27 | 32 | 37 | 27 | 0 | -0.29 | Y | 35 | Y | -0.4 | [8 empty] | N | N | N | 110 | 0.54 | 53 | 101508 | 91420 | 5090 | 14500 | 6 | 1 |  | 2018-02-10 00:18 | 1577 | 104 |  | 15 | [16 empty] | 104.65 | 100 | 0 | 0 | 0 |  | 450 |  | 선택 | 선택 | 0 | 0 | 0 |  | 450 |  | 선택 | 선택 | 해제 | 미정 | 선택 | 미정 | 미정 |  | 미정 | BT180180 | H
B43593 | 2018-02-09 | 2 | D |  | 2 | A | SM45CB | 탄소강 | SM45C | BM#2 | 1617 | 58 | 1627 | 1564 | 37 | 6200 |  | 1 | 0.53 | 15 |  | -2.17 | 1562 | 1610 | 0 | 4.2 | 0 | 1 | 3 | 121 | Y |  | 2018-02-09 23:46 | 69 | 1085 | 44 | 37 | 31 | 29 | 27 | 26 | 25 | 24 | 22 | 21 | 20 | 18 |  | 18 | 28 | 31 | 18 | 0 | -0.29 |  | 45.02 | Y | -0.4 | [8 empty] | N | N | N | 180 | 0.51 | 55 | 97642 | 92780 | 850 | 14800 | 10 | 2 | 20 | 2018-02-09 23:57 | 1568 | 157 |  | 41 | [16 empty] | 104.43 | 100 | 0 | 0 | 0 |  | 650 | 400 | 선택 | 해제 | 0 | 0 | 0 |  | 650 | 400 | 선택 | 해제 | 해제 | 미정 | 미정 | 미정 | 미정 |  | 미정 | RB101.60 | C
B43594 | 2018-02-09 | 2 | D |  | 3 | A | SM45CB | 탄소강 | SM45C | BM#2 | 1581 | 43 | 1605 | 1525 | 32 | 6100 |  | 1 | 0.51 | 15 |  | -2.43 | 1554 | 1599 | 0 | 2.56 | 0 | 11 | 62 | 72 | Y |  | 2018-02-10 00:45 | 61 | 1086 | 16 | 15 | 14 | 14 | 13 | 11 | 10 | 8 | [5 empty] | 8 | 13 | 14 | 8 | 0 | -0.24 |  | 24.88 | Y | -0.4 | [8 empty] | N | N | N | 170 | 0.52 | 39 | 114934 | 68550 | 22980 | 15500 | 10 | 2 | 30 | 2018-02-10 00:50 | 1554 | 123 |  | 40 | 34 | * 유사강종 연연주 혼탕부 ID:305~307/405~407이상재등록 * T/D 온도낮아 래들 조기교체 용강 약 23톤 내림 | [14 empty] | 126.3 | 100 | 0 | 0 | 0 |  | 650 | 400 | 선택 | 해제 | 0 | 0 | 0 |  | 650 | 400 | 선택 | 해제 | 해제 | 미정 | 미정 | 미정 | 미정 |  | 미정 | RB180.00 | C
A43629 | 2018-02-09 | 1 | D |  | 12 | A | SCR420HB | 소입성보증강 | C2 | BM#1 | 1582 | 40 | 1612 | 1535 | 38 | 6700 |  | 3 | 0.28 | 20 |  | -1.56 | 1574 | 1612 | 0 | 16.1 |  | 18 | 20 | 48 | Y |  | 2018-02-10 01:08 | 66 | 1086 | 25 | 33 | 38 | 41 | 41 | 40 | 38 | 36 | 36 | 35 | 34 | 33 | 33 | 33 | 36 | 41 | 33 | 33 | -0.18 | Y | 45.03 | Y | 0 | [8 empty] | N | N | N | 100 | 0.52 | 63 | 101508 | 106710 | 5210 | 14500 | 6 | 1 |  | 2018-02-10 01:20 | 1574 | 89 |  | 15 |  | *전공정요청 L/D잔강이월없음 | [14 empty] | 90.23 | 100 | 0 | 0 | 0 |  | 450 |  | 선택 | 선택 | 0 | 0 | 0 |  | 450 |  | 선택 | 선택 | 해제 | 미정 | 미정 | 미정 | 미정 |  | 미정 | BT180180 | H
B43595 | 2018-02-09 | 2 | D |  | 4 | A | SM45C | 탄소강 | SM45C | BM#2 | 1581 | 37 | 1616 | 1544 | 29 | 5600 |  | 1 | 0.52 | 15 |  | -2.05 | 1562 | 1610 | 0 | 3.07 | 0 | 20 | 40 | 65 | Y |  | 2018-02-10 01:52 | 69 | 1086 | 5 | 20 | 30 | 34 | 35 | 35 | 34 | 33 | 32 | 31 | 29 | 28 |  | 28 | 29 | 35 | 28 | 0 | -0.2 | Y | 35 | Y | -0.2 | [8 empty] | N | N | N | 160 | 0.5 | 60 | 34568 | 99480 | 1170 | 14600 | 10 | 2 | 40 | 2018-02-10 01:54 | 1562 | 100 |  | 14 |  | * 유사강종 연연주 혼탕부 ID:301/401 이상재등록 | [14 empty] | 34.36 | 100 | 0 | 0 | 0 |  | 650 | 400 | 선택 | 해제 | 0 | 0 | 0 |  | 650 | 400 | 선택 | 해제 | 해제 | 미정 | 미정 | 미정 | 미정 |  | 미정 | RB120.00 | C
A43630 | 2018-02-09 | 1 | D |  | 13 | A | SCR420HB | 소입성보증강 | C2 | BM#1 | 1573 | 40 | 1610 | 1525 | 39 | 6700 |  | 3 | 0.26 | 18 |  | -2.19 | 1561 | 1610 | 0 | 11.42 |  | 19 | 39 | 58 | Y |  | 2018-02-10 02:09 | 53 | 1087 | 29 | 28 | 26 | 26 | 26 | 26 | 25 | 25 | 24 | 23 | 22 | 21 | 21 | 21 | 25 | 26 | 21 | 26 | -0.1 |  | 50.02 | Y | 0 | [8 empty] | N | N | N | 150 | 0.52 | 61 | 101508 | 102960 | 4570 | 15900 | 6 | 1 |  | 2018-02-10 02:18 | 1561 | 93 |  | 20 |  | *전공정요청 L/D잔강이월없음 | [14 empty] | 93.86 | 100 | 0 | 0 | 0 |  | 450 |  | 선택 | 선택 | 0 | 0 | 0 |  | 450 |  | 선택 | 선택 | 해제 | 미정 | 미정 | 미정 | 선택 | 9 | 미정 | BT180180 | H
B43596 | 2018-02-09 | 2 | D |  | 5 | A | SM45C | 탄소강 | SM45C | BM#2 | 1595 | 35 | 1635 | 1557 | 30 | 5900 |  | 1 | 0.52 | 18 |  | -2.1 | 1561 | 1619 | 0 | 3.57 | 0 | 32 | 19 | 41 | Y |  | 2018-02-10 02:52 | 68 | 1089 | 24 | 29 | 33 | 35 | 35 | 35 | 34 | 33 | 32 | 30 | 29 | 27 |  | 27 | 31 | 35 | 27 | 35 | -0.2 | Y | 40.02 | Y | -0.4 | [8 empty] | N | N | N | 150 | 0.5 | 58 | 98336 | 98420 | 50 | 14300 | 10 | 2 | 10 | 2018-02-10 02:50 | 1561 | 109 |  | 18 | [16 empty] | 102.43 | 100 | 0 | 0 | 0 |  | 650 | 400 | 선택 | 해제 | 0 | 0 | 0 |  | 650 | 400 | 선택 | 해제 | 해제 | 미정 | 미정 | 미정 | 미정 |  | 미정 | RB170.00 | C
A43631 | 2018-02-09 | 1 | D |  | 14 | A | SCR420HB | 소입성보증강 | C2 | BM#1 | 1602 | 43 | 1606 | 1542 | 41 | 6500 |  | 3 | 0.28 | 19 |  | -1.81 | 1565 | 1606 | 0 | 13.14 |  | 35 | 20 | 74 | Y |  | 2018-02-10 03:16 | 57 | 1087 | 20 | 26 | 31 | 32 | 32 | 32 | 32 | 30 | 30 | 29 | 28 | 27 | 26 | 26 | 29 | 32 | 26 | 32 | -0.13 | Y | 44.97 | Y | -0.2 | [8 empty] | N | N | N | 140 | 0.52 | 63 | 101508 | 105590 | 5540 | 15500 | 6 | 1 |  | 2018-02-10 03:22 | 1565 | 91 |  | 15 |  | *전공정요청 L/D잔강이월없음 | [14 empty] | 90.88 | 100 | 0 | 0 | 0 |  | 450 |  | 선택 | 선택 | 0 | 0 | 0 |  | 450 |  | 선택 | 선택 | 해제 | 미정 | 미정 | 미정 | 미정 |  | 미정 | BT180180 | H
B43597 | 2018-02-09 | 2 | D |  | 6 | A | SM45C | 탄소강 | SM45C | BM#2 | 1610 | 38 | 1605 | 1535 | 30 | 5700 |  | 1 | 0.53 | 15 |  | -1.98 | 1549 | 1603 | 0 | 2.83 | 0 | 1 | 4 | 38 | Y |  | 2018-02-10 03:49 | 56 | 1089 | 24 | 26 | 27 | 28 | 27 | 26 | 25 | 23 | 22 | 21 | 19 | 18 | 16 | 13 | 23 | 28 | 13 | 0 | -0.3 | Y | 49.98 | Y | -0.6 | [8 empty] | N | N | Y | 190 | 0.47 | 66 | 93176 | 102260 | 100 | 15000 | 10 | 2 | 20 | 2018-02-10 03:50 | 1549 | 111 |  | 23 | [16 empty] | 91.98 | 100 | 0 | 0 | 0 |  | 650 | 700 | 선택 | 해제 | 0 | 0 | 0 |  | 650 | 700 | 선택 | 해제 | 해제 | 미정 | 미정 | 미정 | 미정 |  | 미정 | RB290.00 | C
A43632 | 2018-02-09 | 1 | D | TUNDISH교체전 | 15 | A | SCR420HB | 소입성보증강 | C2 | BM#1 | 1577 | 42 | 1613 | 1550 | 38 | 6100 |  | 3 | 0.27 | 18 |  | -2.05 | 1566 | 1613 | 0 | 13.8 |  | 5 | 17 | 83 | Y |  | 2018-02-10 04:23 | 58 | 1086 | 24 | 26 | 30 | 32 | 33 | 33 | 32 | 32 | 31 | 30 | 28 |  |  | 28 | 30 | 33 | 28 | 32 | -0.17 | Y | 29.95 | Y | -0.4 | [8 empty] | N | N | N | 130 | 0.52 | 58 | 116158 | 97650 | 3500 | 2000 | 6 | 1 |  | 2018-02-10 04:32 | 1566 | 90 |  | 12 |  | *전공정요청 L/D잔강이월없음 |  | AF1E25D9E9C1477192EAA8813182B9F3 | 8B335E08A870479B8539C823C0AC72D0 | 774D24626CFD4CC4903F770F21C53E41 | [10 empty] | 114.84 | 100 | 0 | 3000 | 0 |  | 450 |  | 선택 | 선택 | 0 | 3000 | 0 |  | 450 |  | 선택 | 선택 | 해제 | 미정 | 미정 | 미정 | 미정 |  | 미정 | BT180180 | H
B43598 | 2018-02-09 | 2 | B |  | 7 | A | SM45C | 탄소강 | SM45C | BM#2 | 1673 | 34 | 1617 | 1616 | 26 | 3700 |  | 1 | 0.54 | 15 |  | -2.18 | 1550 | 1598 | 0 | 2.99 | 0 | 11 | 63 | 59 | Y |  | 2018-02-10 04:42 | 57 | 1086 | 11 | 16 | 20 | 22 | 23 | 22 | 22 | 22 | 21 | 20 | 19 | 18 | 17 | 17 | 20 | 23 | 17 | 22 | -0.15 | Y | 39.95 | Y | -0.2 | [8 empty] | N | N | Y | 180 | 0.47 | 62 | 96121 | 97420 | 100 | 15000 | 10 | 2 | 10 | 2018-02-10 05:02 | 1550 | 125 |  | 39 | [16 empty] | 99.61 | 100 | 0 | 0 | 0 |  | 650 | 600 | 선택 | 해제 | 0 | 0 | 0 |  | 650 | 600 | 선택 | 해제 | 해제 | 미정 | 미정 | 미정 | 미정 |  | 미정 | SB090090 | C
A43633 | 2018-02-09 | 1 | B | TUNDISH교체 | 1 | A | SM48CH | 탄소강 | B | BM#1 | 1581 | 46 | 1598 | 1528 | 38 | 5500 |  | 3 | 0.27 | 18 |  | -1.21 | 1572 | 1598 | 0 | 9.67 |  | 18 | 21 | 84 | Y |  | 2018-02-10 05:26 | 81 | 1086 | 17 | 27 | 24 | 30 | 33 | 35 | 37 | 37 | 38 | 39 | 40 |  |  | 40 | 34 | 40 | 40 | 0 | 0 |  |  | Y | 0.2 |  | 2.24 | 2.24 | [5 empty] | N | N | N | 150 | 0.48 | 59 | 84590 | 95280 | 7070 | 15100 | 5 | 2 |  | 2018-02-10 05:33 | 1572 | 105 |  | 32 |  | *T/Dflux 유15kg 용120kg | [14 empty] | 82.69 | 100 | 1000 | 0 | 0 |  | 650 |  | 선택 | 해제 | 1000 | 0 | 0 |  | 650 |  | 선택 | 해제 | 해제 | 미정 | 미정 | 선택 | 선택 |  | 미정 | BT180180 | H
B43599 | 2018-02-09 | 2 | B |  | 8 | A | SM45C | 탄소강 | SM45C | BM#2 | 1559 | 38 | 1634 | 1524 | 34 | 6900 |  | 1 | 0.54 | 15 |  | -2.03 | 1558 | 1604 | 0 | 2.92 | 0 | 20 | 41 | 56 | Y |  | 2018-02-10 05:45 | 65 | 1087 | 15 | 18 | 23 | 24 | 26 | 26 | 24 | 23 | 22 | 22 | 20 | 19 | 17 | 17 | 22 | 26 | 17 | 0 | -0.22 | Y | 40 | Y | -0.4 | [8 empty] | N | N | N | 170 | 0.47 | 61 | 95780 | 96370 | 120 | 11300 | 10 | 2 | 20 | 2018-02-10 05:54 | 1558 | 134 |  | 41 |  | * T/D 12 TON 이하 발생 ID: 306,406 | [14 empty] | 100.61 | 100 | 0 | 0 | 0 |  | 650 | 400 | 선택 | 해제 | 0 | 0 | 0 |  | 650 | 400 | 선택 | 해제 | 해제 | 미정 | 미정 | 미정 | 미정 |  | 미정 | BT180180 | C
A43634 | 2018-02-09 | 1 | B |  | 2 | A | SM48CH | 탄소강 | B | BM#1 | 9999 | 38 | 1592 | 1525 | 33 | 5800 |  | 3 | 0.27 | 16 |  | -1.84 | 1543 | 1581 | 0 | 8.01 |  | 19 | 40 | 88 | Y |  | 2018-02-10 06:46 | 52 | 1085 | 39 | 35 | 33 | 31 | 29 | 27 | 27 | 25 | 24 | 23 | 22 | 21 | 20 | 20 | 28 | 33 | 20 | 0 | -0.26 |  | 50 | Y | -0.2 | [8 empty] | N | N | N | 140 | 0.48 | 63 | 101508 | 96570 | 7130 | 15200 | 5 | 2 |  | 2018-02-10 06:55 | 1543 | 96 |  | 13 |  | *전공정 작업지연 감속주입 | [14 empty] | 97.98 | 100 | 0 | 0 | 0 |  | 650 |  | 선택 | 해제 | 0 | 0 | 0 |  | 650 |  | 선택 | 해제 | 해제 | 미정 | 미정 | 선택 | 미정 |  | 미정 | BT180180 | H
B43600 | 2018-02-09 | 2 | B | TUNDISH교체전 | 9 | A | SM45C | 탄소강 | SM45C | BM#2 | 1591 | 45 | 1607 | 1534 | 32 | 6100 |  | 1 | 0.56 | 14 |  | 0 | 1562 | 1600 | 0 | 6.2 | 0 | 32 | 20 | 57 | Y |  | 2018-02-10 06:41 | 69 | 1087 | 8496 | 18 | 24 | 26 | 27 | 27 | 26 | 25 | 24 | 23 | 22 |  |  | 22 | 673 | 27 | 22 | 0 | -0.17 | Y | 30.02 | Y | -0.2 | [8 empty] | N | N | N | 160 | 0.5 | 54 | 105188 | 94630 | -480 | 2000 | 10 | 2 |  | 2018-02-10 06:46 | 1562 | 138 |  | 53 |  |  | 0B926974441F42A58D648BA04BAF4C81 | 06B6E83DA8C449A5865A313345DA8849 | 570BB8D8FB434B499A8A98E746F3DDFD | [11 empty] | 111.72 | 100 | 0 | 2500 | 0 |  | 650 | 400 | 선택 | 해제 | 0 | 2669 | 0 |  | 650 | 400 | 선택 | 해제 | 해제 | 미정 | 미정 | 미정 | 선택 | 9 | 미정 | BT180180 | H
A43635 | 2018-02-10 | 1 | B |  | 3 | A | SM48CH | 탄소강 | B | BM#1 | 1620 | 40 | 1580 | 1574 | 29 | 4300 |  | 3 | 0.27 | 16 |  | -1.72 | 1551 | 1585 | 0 | 8.31 |  | 35 | 21 | 95 | Y |  | 2018-02-10 07:49 | 60 | 1083 | 19 | 27 | 32 | 34 | 34 | 35 | 34 | 34 | 34 | 33 | 32 | 32 |  | 32 | 32 | 35 | 32 | 34 | -0.05 | Y | 30.02 | Y | 0 | [8 empty] | N | N | N | 130 | 0.47 | 59 | 84590 | 90990 | 7040 | 15200 | 5 | 2 |  | 2018-02-10 07:56 | 1551 | 87 |  | 14 |  | *전공정 작업지연 감속주입 | [14 empty] | 86.32 | 100 | 0 | 0 | 0 |  | 650 |  | 선택 | 해제 | 0 | 0 | 0 |  | 650 |  | 선택 | 해제 | 해제 | 미정 | 미정 | 선택 | 미정 |  | 미정 | BT180180 | H
B43601 | 2018-02-10 | 2 | B | TUNDISH교체 | 1 | A | SMN443H2 | 소입성보증강 | 보론강 | BM#2 | 1627 | 42 | 1634 | 1545 | 37 | 7700 |  | 1 | 0.53 | 21 |  | 0 | 1580 | 1650 | 4.4 | 0 | 0 | 1 | 5 | 41 | Y |  | 2018-02-10 08:07 | 89 | 1087 | -290 | -122 | 28 | 25 | 24 | 22 | 28 | 32 | 35 | 37 | 38 | 39 | 39 | 39 | 31 | 39 | 39 | 39 | 0 |  | 9.97 | Y | 0 |  | 2.79 | 2.58 | 1.35 |  |  |  |  | N | N | N | 150 | 0.47 | 59 | 91104 | 96240 | 160 | 14400 | 15 | 1 | 10 | 2018-02-10 08:06 | 1580 | 150 |  | 48 |  | * T/D 용강량 실측:1220mm / 19 TON * T/D FLUX 용탕부: 120 KG / 유탕부: 15KG 투입 * 슬리브 롱노즐( Y자형 ) 사용 * L/D 막힘으로 강제개공 ID: 301,401 * 첫 HEAT 수소값 기준초과 ID: 301,302,401,402 생관통보 | [14 empty] | 94.51 | 100 | 700 | 0 | 0 |  | 650 | 400 | 선택 | 선택 | 700 | 0 | 0 |  | 650 | 400 | 선택 | 선택 | 미정 | 미정 | 미정 | 미정 | 미정 |  | 미정 | RB100.00 | H
A43636 | 2018-02-10 | 1 | B |  | 4 | A | SM48CH | 탄소강 | B | BM#1 | 1573 | 55 | 1597 | 1519 | 17 | 5500 |  | 3 | 0.28 | 16 |  | -2.01 | 1549 | 1589 | 0 | 8.4 |  | 5 | 18 | 104 | Y |  | 2018-02-10 08:48 | 58 | 1082 | 31 | 32 | 33 | 34 | 33 | 33 | 31 | 31 | 30 | 28 | 27 | 27 | 26 | 26 | 30 | 34 | 26 | 33 | -0.15 | Y | 55.02 | Y | 0 | [8 empty] | N | N | N | 120 | 0.41 | 73 | 101508 | 91480 | 7090 | 15800 | 5 | 2 |  | 2018-02-10 08:59 | 1549 | 83 |  | 14 |  | *전공정 작업지연 감속주입 20%이상 감속 이상재ID:101~106.201~206 | [14 empty] | 103.05 | 100 | 0 | 0 | 0 |  | 650 |  | 선택 | 해제 | 0 | 0 | 0 |  | 650 |  | 선택 | 해제 | 해제 | 미정 | 미정 | 선택 | 미정 |  | 미정 | BT180180 | H
B43602 | 2018-02-10 | 2 | B |  | 2 | A | SMN443H2 | 소입성보증강 | 보론강 | BM#2 | 1629 | 43 | 1654 | 1574 | 34 | 6800 |  | 1 | 0.53 | 20 |  | -2.98 | 1559 | 1639 | 2.98 | 0 | 0 | 11 | 64 | 42 | Y |  | 2018-02-10 09:02 | 68 | 1085 | 37 | 32 | 30 | 28 | 27 | 26 | 25 | 23 | 22 | 21 | 19 | 17 |  | 17 | 26 | 30 | 17 | 0 | -0.29 |  | 45 | Y | -0.4 |  |  |  | 0.84 |  |  |  |  | N | N | N | 140 | 0.49 | 58 | 102492 | 95470 | 500 | 15300 | 15 | 1 | 20 | 2018-02-10 09:11 | 1559 | 152 |  | 55 | [16 empty] | 104.64 | 100 | 0 | 0 | 0 |  | 650 | 400 | 선택 | 선택 | 0 | 0 | 0 |  | 650 | 400 | 선택 | 선택 | 미정 | 미정 | 미정 | 미정 | 미정 |  | 미정 | RB100.00 | C
A43637 | 2018-02-10 | 1 | B |  | 5 | A | SM48CH | 탄소강 | B | BM#1 | 1601 | 34 | 1587 | 1524 | 28 | 5000 |  | 3 | 0.28 | 16 |  | -1.6 | 1555 | 1587 | 0 | 8.39 |  | 18 | 22 | 78 | Y |  | 2018-02-10 09:48 | 64 | 1079 | 25 | 27 | 30 | 31 | 31 | 31 | 31 | 31 | 30 | 28 | 27 | 27 | 26 | 23 | 28 | 31 | 23 | 31 | -0.13 | Y | 60.02 | Y | -0.2 | [8 empty] | N | N | N | 110 | 0.4 | 76 | 101508 | 98260 | 7100 | 15600 | 5 | 2 |  | 2018-02-10 10:00 | 1555 | 91 |  | 28 |  | *전공정 작업지연 감속주입 20%이상 감속 이상재ID:101~106.201~206 | [14 empty] | 96.4 | 100 | 0 | 0 | 0 |  | 650 |  | 선택 | 해제 | 0 | 0 | 0 |  | 650 |  | 선택 | 해제 | 해제 | 미정 | 미정 | 선택 | 미정 |  | 미정 | BT180180 | H
B43603 | 2018-02-10 | 2 | B |  | 3 | A | SMN443H2 | 소입성보증강 | 보론강 | BM#2 | 1590 | 45 | 1627 | 1556 | 35 | 7300 |  | 1 | 0.55 | 19 |  | -2.71 | 1566 | 1636 | 4.06 | 0 | 0 | 20 | 42 | 32 | Y |  | 2018-02-10 10:01 | 75 | 1080 | 14 | 21 | 25 | 26 | 28 | 29 | 29 | 29 | 28 | 27 | 26 | 25 | 24 | 24 | 26 | 29 | 24 | 29 | -0.14 | Y | 35 | Y | -0.2 |  |  |  | 0.66 |  |  |  |  | N | N | N | 130 | 0.49 | 59 | 102492 | 95950 | 110 | 15000 | 15 | 1 | 40 | 2018-02-10 10:27 | 1566 | 152 |  | 57 | [16 empty] | 106.93 | 100 | 0 | 0 | 0 |  | 650 | 400 | 선택 | 선택 | 0 | 0 | 0 |  | 650 | 400 | 선택 | 선택 | 미정 | 미정 | 미정 | 미정 | 미정 |  | 미정 | RB100.00 | H
A43638 | 2018-02-10 | 1 | B |  | 6 | A | SM48CH | 탄소강 | B | BM#1 | 1611 | 39 | 1583 | 1536 | 35 | 5300 |  | 3 | 0.27 | 16 |  | -1.55 | 1552 | 1583 | 0 | 8.44 |  | 19 | 41 | 83 | Y |  | 2018-02-10 11:09 | 61 | 1078 | 22 | 25 | 28 | 28 | 29 | 28 | 27 | 26 | 25 | 24 | 23 | 23 | 22 | 19 | 25 | 29 | 19 | 28 | -0.18 | Y | 55.03 | Y | -0.2 | [8 empty] | N | N | N | 100 | 0.4 | 76 | 84590 | 96760 | 7050 | 15300 | 5 | 2 |  | 2018-02-10 11:17 | 1552 | 93 |  | 25 |  | *전공정 작업지연 감속주입 20%이상 감속 이상재ID:101~105.201~205 | [14 empty] | 81.49 | 100 | 0 | 0 | 0 |  | 650 |  | 선택 | 해제 | 0 | 0 | 0 |  | 650 |  | 선택 | 해제 | 해제 | 미정 | 미정 | 선택 | 미정 |  | 미정 | BT180180 | H
B43604 | 2018-02-10 | 2 | B |  | 4 | A | SMN443H2 | 소입성보증강 | 보론강 | BM#2 | 1579 | 46 | 1634 | 1544 | 36 | 7500 |  | 1 | 0.53 | 19 |  | -2.34 | 1565 | 1625 | 3.45 | 0 | 0 | 32 | 21 | 43 | Y |  | 2018-02-10 11:15 | 74 | 1093 | 21 | 25 | 27 | 30 | 32 | 32 | 32 | 31 | 31 | 29 | 28 | 27 | 24 | 24 | 29 | 32 | 24 | 32 | -0.2 | Y | 40 | Y | -0.6 |  |  |  | 0.94 |  |  |  |  | N | N | N | 120 | 0.49 | 59 | 91104 | 97060 | 610 | 15600 | 15 | 1 | 30 | 2018-02-10 11:46 | 1563 | 141 |  | 46 | 17 | [15 empty] | 93.39 | 75 | 0 | 0 | 0 |  | 650 | 400 | 선택 | 선택 | 0 | 0 | 0 |  | 650 | 400 | 선택 | 선택 | 미정 | 미정 | 미정 | 미정 | 미정 |  | 미정 | BT180180 | C
A43639 | 2018-02-10 | 1 | B |  | 7 | A | SM48CH | 탄소강 | B | BM#1 | 1639 | 41 | 1577 | 1557 | 28 | 4600 |  | 3 | 0.27 | 16 |  | -1.91 | 1556 | 1594 | 0 | 8.9 |  | 35 | 22 | 95 | Y |  | 2018-02-10 12:14 | 65 | 1088 | 19 | 23 | 27 | 28 | 30 | 30 | 30 | 29 | 29 | 28 | 28 | 27 | 27 | 27 | 27 | 30 | 27 | 30 | -0.07 | Y | 39.98 | Y | 0 | [8 empty] | N | N | N | 150 | 0.47 | 60 | 84590 | 91870 | 7060 | 16500 | 5 | 2 |  | 2018-02-10 12:23 | 1556 | 108 |  | 37 |  | *전공정 작업지연 감속주입 | [14 empty] | 85.53 | 100 | 0 | 0 | 0 |  | 650 |  | 선택 | 해제 | 0 | 0 | 0 |  | 650 |  | 선택 | 해제 | 해제 | 미정 | 미정 | 선택 | 미정 |  | 미정 | BT180180 | H
B43605 | 2018-02-10 | 2 | C |  | 5 | A | SMN443H2 | 소입성보증강 | 보론강 | BM#2 | 1613 | 42 | 1635 | 1575 | 32 | 6700 |  | 1 | 0.51 | 22 |  | -2.21 | 1567 | 1632 | 3.64 | 0 | 0 | 1 | 6 | 24 | Y |  | 2018-02-10 12:27 | 76 | 1081 | 22 | 30 | 36 | 39 | 41 | 41 | 41 | 40 | 39 | 37 | 36 | 34 | 32 | 32 | 36 | 41 | 32 | 41 | -0.22 | Y | 40.03 | Y | -0.4 |  |  |  | 0.81 |  |  |  |  | N | N | N | 110 | 0.49 | 63 | 88064 | 102620 | 80 | 15500 | 15 | 1 | 10 | 2018-02-10 12:35 | 1567 | 129 |  | 36 | [16 empty] | 86.89 | 75 | 0 | 0 | 0 |  | 650 | 400 | 선택 | 선택 | 0 | 0 | 0 |  | 650 | 400 | 선택 | 선택 | 미정 | 미정 | 미정 | 미정 | 미정 |  | 미정 | BT180180 | C
A43640 | 2018-02-10 | 1 | C |  | 8 | A | SM48CH | 탄소강 | B | BM#1 | 1603 | 42 | 1585 | 1547 | 33 | 5100 |  | 3 | 0.27 | 16 |  | -2.13 | 1549 | 1591 | 0 | 8.71 |  | 5 | 19 | 95 | Y |  | 2018-02-10 13:27 | 58 | 1076 | 26 | 26 | 26 | 28 | 28 | 28 | 27 | 26 | 24 | 24 | 23 | 23 | 22 | 22 | 26 | 28 | 22 | 28 | -0.13 | Y | 45 | Y | -0.2 | [8 empty] | N | N | N | 140 | 0.5 | 61 | 101508 | 96600 | 7000 | 14500 | 5 | 2 |  | 2018-02-10 13:34 | 1549 | 106 |  | 27 | [16 empty] | 97.98 | 100 | 0 | 0 | 0 |  | 650 |  | 선택 | 해제 | 0 | 0 | 0 |  | 650 |  | 선택 | 해제 | 해제 | 미정 | 미정 | 선택 | 미정 |  | 미정 | BT180180 | H
B43606 | 2018-02-10 | 2 | C | 잔강최소화전 | 6 | A | SMN443H2 | 소입성보증강 | 보론강 | BM#2 | 1602 | 45 | 1645 | 1565 | 35 | 6600 |  | 1 | 0.56 | 18 |  | -2.4 | 1564 | 1623 | 3.99 | 0 | 0 | 11 | 65 | 45 | Y |  | 2018-02-10 13:21 | 73 | 1089 | 29 | 31 | 32 | 34 | 34 | 34 | 33 | 32 | 31 | 30 | 28 | -279 | 24 | 20 | 10 | 34 | 20 | 34 | -0.28 | Y | 39.98 | Y | -0.8 |  |  |  | 0.67 |  |  |  |  | N | N | N | 100 | 0.45 | 65 | 93872 | 96050 | 10 | 3000 | 15 | 1 |  | 2018-02-10 13:47 | 1564 | 135 |  | 48 |  | *전공정 작업지연 감속주입 | [14 empty] | 98.66 | 75 | 0 | 3860 | 0 |  | 650 | 400 | 선택 | 선택 | 0 | 4010 | 0 |  | 650 | 400 | 선택 | 선택 | 미정 | 미정 | 미정 | 미정 | 미정 |  | 미정 | RB100.00 | C
A43641 | 2018-02-10 | 1 | C |  | 9 | A | SM48CH | 탄소강 | B | BM#1 | 1581 | 40 | 1599 | 1523 | 27 | 4800 |  | 3 | 0.28 | 17 |  | -2.23 | 1554 | 1599 | 0 | 10.79 |  | 18 | 23 | 78 | Y |  | 2018-02-10 14:17 | 63 | 1083 | 22 | 27 | 30 | 33 | 34 | 34 | 34 | 34 | 34 | 33 | 32 | 31 | 30 | 30 | 32 | 34 | 30 | 34 | -0.1 | Y | 40.02 | Y | -0.2 | [8 empty] | N | N | N | 130 | 0.48 | 62 | 101508 | 96800 | 7050 | 16800 | 5 | 2 |  | 2018-02-10 14:25 | 1554 | 100 |  | 38 |  | *전기로 냉각수 누수 HEAT내 주속 20%이상 감속주입 ID: 105.205.106.206 *롱노즐교체 8회사용 | [14 empty] | 97.79 | 100 | 0 | 0 | 0 |  | 650 |  | 선택 | 해제 | 0 | 0 | 0 |  | 650 |  | 선택 | 해제 | 해제 | 미정 | 미정 | 선택 | 선택 | 8 | 미정 | BT180180 | H
B43607 | 2018-02-10 | 2 | C | 잔강최소화 | 7 | A | 46MNVS6 | 합금강 | KFMN445V계 | BM#2 | 1581 | 66 | 1646 | 1526 | 44 | 8900 |  | 1 | 0.56 | 16 |  | 0 | 1640 | 1640 | 0 | 3.9 | 0 | 20 | 43 |  | Y |  | 2018-02-10 15:14 | 146 | 1082 | -220 | -14 | 27 | 28 | 28 | 27 | 27 | 27 | 26 | 25 | 23 |  |  | 23 | 15 | 28 | 23 | 27 | -0.14 | Y | 35.03 | Y | -0.4 |  |  |  | 1.07 |  |  |  |  | N | N | Y | 150 | 0.46 | 54 | 91104 | 95970 | 1080 | 16200 | 15 | 1 | 30 | 2018-02-10 15:19 | 1577 | 148 |  | 17 |  | *전공정 작업지연 감속주입 *대보수 첫HEAT | [14 empty] | 95.9 | 75 | 3000 | 0 | 0 |  | 490 | 400 | 선택 | 해제 | 3000 | 0 | 0 |  | 490 | 400 | 선택 | 해제 | 해제 | 미정 | 미정 | 미정 | 선택 | 6 | 미정 | RB100.00 | H
A43642 | 2018-02-10 | 1 | C |  | 10 | A | SM48CH | 탄소강 | B | BM#1 | 1600 | 41 | 1597 | 1548 | 32 | 4200 |  | 3 | 0.29 | 17 |  | -2 | 1556 | 1597 | 0 | 14.65 |  | 19 | 42 | 60 | Y |  | 2018-02-10 15:29 | 65 | 1088 | 30 | 28 | 31 | 31 | 31 | 32 | 31 | 31 | 30 | 30 | 29 | 29 | 27 | 24 | 29 | 32 | 24 | 31 | -0.16 | Y | 50 | Y | -0.2 | [8 empty] | N | N | N | 120 | 0.4 | 77 | 84590 | 94900 | 7000 | 16400 | 5 | 2 |  | 2018-02-10 15:36 | 1556 | 100 |  | 28 |  | *전기로 냉각수 누수 HEAT 평균 주속 20%이상 감속주입 ID: 101~105, 201~205 | [14 empty] | 83.01 | 100 | 0 | 0 | 0 |  | 650 |  | 선택 | 해제 | 0 | 0 | 0 |  | 650 |  | 선택 | 해제 | 해제 | 미정 | 미정 | 선택 | 미정 |  | 미정 | BT180180 | H
B43608 | 2018-02-10 | 2 | C |  | 8 | A | 46MNVS6 | 합금강 | KFMN445V계 | BM#2 | 1601 | 70 | 1655 | 1516 | 37 | 7700 |  | 1 | 0.55 | 15 |  | 0 | 1567 | 1639 | 0 | 3.9 | 0 | 20 | 44 |  | Y |  | 2018-02-10 16:19 | 73 | 1091 | 20 | 32 | 40 | 43 | 45 | 45 | 46 | 45 | 44 | 43 | 42 | 39 |  | 39 | 40 | 46 | 39 | 45 | -0.28 | Y | 25.02 | Y | -0.6 | [8 empty] | N | N | Y | 140 | 0.47 | 56 | 91104 | 87320 | 690 | 16700 | 15 | 1 | 10 | 2018-02-10 16:22 | 1567 | 126 |  | 9 | [16 empty] | 103.53 | 75 | 0 | 0 | 0 |  | 490 | 400 | 선택 | 해제 | 0 | 0 | 0 |  | 490 | 400 | 선택 | 해제 | 해제 | 미정 | 미정 | 미정 | 미정 |  | 미정 | RB100.00 | H
A43643 | 2018-02-10 | 1 | C |  | 11 | A | SM48CH | 탄소강 | B | BM#1 | 1588 | 40 | 1604 | 1540 | 30 | 5000 |  | 3 | 0.27 | 16 |  | -2.31 | 1558 | 1604 | 0 | 7.58 |  | 35 | 23 | 74 | Y |  | 2018-02-10 16:26 | 67 | 1089 | 24 | 25 | 26 | 28 | 29 | 30 | 30 | 30 | 29 | 29 | 28 | 26 | 25 | 25 | 28 | 30 | 25 | 30 | -0.14 | Y | 35 | Y | -0.2 | [8 empty] | N | N | N | 110 | 0.48 | 63 | 101508 | 96150 | 7000 | 16000 | 5 | 2 |  | 2018-02-10 16:32 | 1558 | 117 |  | 48 |  | *전기로 냉각수 누수 HEAT내 평균 주속 20%이상 감속주입 ID: 101,102, 201,202 | [14 empty] | 98.41 | 100 | 0 | 0 | 0 |  | 650 |  | 선택 | 해제 | 0 | 0 | 0 |  | 650 |  | 선택 | 해제 | 해제 | 미정 | 미정 | 선택 | 미정 |  | 미정 | BT180180 | H
B43609 | 2018-02-10 | 2 | C | TUNDISH교체전 | 9 | A | 46MNVS6 | 합금강 | KFMN445V계 | BM#2 | 1597 | 44 | 1634 | 1545 | 37 | 6600 |  | 1 | 0.56 | 15 |  | 0 | 1562 | 1628 | 0 | 3.4 | 0 | 1 | 7 | 84 | Y |  | 2018-02-10 17:15 | 68 | 1090 | 37 | 39 | 41 | 42 | 43 | 42 | 41 | 40 | 39 | 37 | 36 | 34 | 32 | 30 | 38 | 43 | 30 | 0 | -0.29 | Y | 45.02 | Y | -0.4 | [8 empty] | N | N | M | 130 | 0.44 | 69 | 78876 | 100370 | -370 | 2100 | 15 | 1 | 20 | 2018-02-10 17:23 | 1562 | 104 |  | 12 |  | *전공정 작업지연 감속주입 | 1E01B2D9262A4CE7870E9F23070B962A | 9E5014D306D14A6ABA697C1E7B645838 | 163B4130C5E3447AA54A2BD40217D620 | [11 empty] | 78.88 | 78.57 | 0 | 4487 | 0 |  | 490 | 400 | 선택 | 해제 | 0 | 4537 | 0 |  | 490 | 400 | 선택 | 해제 | 해제 | 미정 | 미정 | 미정 | 미정 |  | 미정 | RB090.00 | C
C42189 | 2018-02-10 | 3 | C |  | 12 | A | SM48CH | 탄소강 | B | BM#1 | 1578 | 40 | 1598 | 1520 | 35 | 6600 |  | 3 | 0.28 | 21 |  | 60.47 | 1548 | 0 | 0 | 12.67 |  | 33 | 37 | 80 | Y |  | 2018-02-10 17:59 | 57 | 1060 | 24 | 27 | 30 | 30 | 30 | 29 | 27 | 25 | 24 | 24 | 22 | 21 |  | 21 | 26 | 30 | 21 | 30 | -0.2 |  | 45.03 | Y | -0.2 | [8 empty] | N | N | N | 100 | 0.5 | 59 | 101508 | 94350 | 6970 | 15700 | 5 | 2 |  | 2018-02-10 18:06 | 1548 | 99 |  | 20 | [16 empty] | 100.16 | 100 | 0 | 0 | 0 |  | 650 |  | 선택 | 해제 | 0 | 0 | 0 |  | 650 |  | 선택 | 해제 | 해제 | 미정 | 미정 | 선택 | 미정 |  | 미정 | BT180180 | H
B43610 | 2018-02-10 | 2 | C | TUNDISH교체 | 1 | A | SNCM21 | 합금강 | C | BM#2 | 1609 | 60 | 1655 | 1547 | 49 | 10300 |  | 1 | 0.52 | 20 |  | -2.6 | 1583 | 1645 | 1.37 | 0 | 0 | 20 | 45 | -39 | Y |  | 2018-02-10 18:35 | 73 | 1086 | -400 | -130 | 24 | 23 | 20 | 18 | 18 | 18 | 16 | 15 | 17 | 21 | 22 | 25 | 18 | 25 | 25 | 25 | 0 |  | 10 | Y | 0 |  | 2.74 | 2.67 | 1.25 |  |  |  |  | N | N | N | 150 | 0.5 | 60 | 98348 | 105770 | 20 | 15600 | 3 | 2 | 10 | 2018-02-10 18:40 | 1583 | 130 |  | 27 |  | *T/D플럭스 120/15KG *롱노즐 실리부 부착 *수소 10분 측정값 기준치 초과. 생관통보 *전공정 작업지연 감속주입 | [14 empty] | 94.57 | 76.92 | 758 | 0 | 0 |  | 410 | 300 | 선택 | 선택 | 747 | 0 | 0 |  | 410 | 300 | 선택 | 선택 | 해제 | 미정 | 미정 | 미정 | 선택 |  | 미정 | RB140.00 | C
A43644 | 2018-02-10 | 1 | C |  | 13 | A | SM48CH | 탄소강 | B | BM#1 | 1595 | 41 | 1604 | 1548 | 29 | 4800 |  | 3 | 0.3 | 16 |  | -2.14 | 1561 | 1604 | 0 | 14.69 |  | 5 | 20 | 141 | Y |  | 2018-02-10 18:45 | 70 | 1088 | 20 | 25 | 29 | 31 | 33 | 32 | 32 | 31 | 30 | 29 | 29 | 28 |  | 28 | 29 | 33 | 28 | 29 | -0.14 | Y | 35.02 | Y | -0.2 | [8 empty] | N | N | N | 150 | 0.5 | 59 | 101508 | 96300 | 6600 | 15600 | 5 | 2 |  | 2018-02-10 18:52 | 1561 | 99 |  | 34 | [16 empty] | 98.27 | 100 | 0 | 0 | 0 |  | 650 |  | 선택 | 해제 | 0 | 0 | 0 |  | 650 |  | 선택 | 해제 | 해제 | 미정 | 미정 | 선택 | 미정 |  | 미정 | BT180180 | H
B43611 | 2018-02-10 | 2 | C |  | 2 | A | SNCM21 | 합금강 | C | BM#2 | 1593 | 52 | 1645 | 1557 | 38 | 7500 |  | 1 | 0.52 | 19 |  | 0 | 1630 | 1630 | 3.46 | 0 | 0 | 11 | 66 | 148 | Y |  | 2018-02-10 19:48 | 120 | 1088 | 24 | 27 | 29 | 31 | 31 | 30 | 29 | 28 | 27 | 26 | 24 | 23 |  | 23 | 28 | 31 | 23 | 0 | -0.2 | Y | 40 | Y | -0.2 | [8 empty] | N | N | N | 140 | 0.52 | 56 | 91898 | 97000 | 90 | 15700 | 3 | 2 |  | 2018-02-10 19:53 | 1580 | 117 |  | 17 |  | *전공정 작업지연 감속주입 | [14 empty] | 95.73 | 100 | 0 | 0 | 0 |  | 410 | 300 | 선택 | 선택 | 0 | 0 | 0 |  | 410 | 300 | 선택 | 선택 | 해제 | 미정 | 미정 | 미정 | 미정 |  | 미정 | RB130.00 | C
A43645 | 2018-02-10 | 1 | C | TUNDISH교체전 | 14 | A | SM48CH | 탄소강 | B | BM#1 | 1631 | 39 | 1601 | 1560 | 28 | 4100 |  | 3 | 0.29 | 17 |  | -1.94 | 1561 | 1601 | 0 | 13.89 |  | 18 | 24 | 138 | Y |  | 2018-02-10 19:45 | 70 | 1093 | 27 | 32 | 36 | 38 | 40 | 40 | 40 | 39 | 38 | 38 | 37 | 37 | 36 | 36 | 37 | 40 | 36 | 40 | -0.1 | Y | 39.98 | Y | -0.2 | [8 empty] | N | N | N | 140 | 0.5 | 60 | 88374 | 95950 | 7000 | 2000 | 5 | 2 |  | 2018-02-10 19:57 | 1561 | 97 |  | 34 |  |  | CBC10CFF1A1F43638B3E1E8EA8E84B84 | 02C1FCD996644BC6B393FAC3D61AE257 |  | 9B2AE78448EF48F0A9CD2ED410A4FF3F | [10 empty] | 85.84 | 100 | 0 | 3000 | 0 |  | 650 |  | 선택 | 해제 | 0 | 3000 | 0 |  | 650 |  | 선택 | 해제 | 해제 | 미정 | 미정 | 선택 | 미정 |  | 미정 | BT180180 | H
B43612 | 2018-02-10 | 2 | A |  | 3 | A | SNCM21 | 합금강 | C | BM#2 | 1617 | 52 | 1637 | 1556 | 42 | 7200 |  | 1 | 0.52 | 18 |  | 0 | 1572 | 1624 | 1.7 | 0 | 0 | 32 | 23 | 84 | Y |  | 2018-02-10 20:53 | 62 | 1099 | 20 | 26 | 30 | 32 | 32 | 31 | 30 | 29 | 27 | 26 | 24 | 22 | 20 | 20 | 27 | 32 | 20 | 0 | -0.27 | Y | 45 | Y | -0.4 | [8 empty] | N | N | Y | 130 | 0.48 | 63 | 103704 | 99500 | 50 | 16200 | 3 | 2 |  | 2018-02-10 20:59 | 1572 | 112 |  | 11 | [16 empty] | 105.82 | 100 | 0 | 0 | 0 |  | 490 | 300 | 선택 | 선택 | 0 | 0 | 0 |  | 490 | 300 | 선택 | 선택 | 해제 | 미정 | 미정 | 미정 | 미정 |  | 미정 | RB210.00 | C
A43646 | 2018-02-10 | 1 | A | TUNDISH교체 | 1 | A | AE1055LS | 탄소강 | G-AE1055LS | BM#1 | 1593 | 41 | 1617 | 1533 | 37 | 6200 |  | 3 | 0.28 | 25 |  | -1.62 | 1569 | 1617 | 0 | 10.47 |  | 19 | 43 | 127 | Y |  | 2018-02-10 21:07 | 85 | 1085 | 18 | 27 | 23 | 28 | 31 | 34 | 34 | 36 | 37 | 38 | 39 |  |  | 39 | 32 | 39 | 39 | 0 | 0 |  |  | Y | 0.2 |  | 2.34 | 2.34 | 2.02 |  |  |  |  | N | N | M | 230 | 0.48 | 55 | 101508 | 92260 | 7440 | 15160 | 4 | 1 |  | 2018-02-10 21:16 | 1569 | 116 |  | 36 |  | *T/D가열온도:자동-1362`.수동건-1349`.STR#1:979.STR#2:929.T/D FLUX 유:15,용:225 | [14 empty] | 101.81 | 100 | 1500 | 0 | 0 |  | 400 |  | 선택 | 해제 | 1500 | 0 | 0 |  | 400 |  | 선택 | 해제 | 해제 | 미정 | 미정 | 선택 | 선택 |  | 미정 | BT180180 | H
B43613 | 2018-02-10 | 2 | A |  | 4 | A | SNCM21 | 합금강 | C | BM#2 | 1591 | 42 | 1655 | 1566 | 31 | 6400 |  | 1 | 0.53 | 18 |  | -2.41 | 1575 | 1634 | 2.19 | 0 | 0 | 1 | 8 | 74 | Y |  | 2018-02-10 21:47 | 65 | 1083 | 16 | 20 | 24 | 26 | 26 | 26 | 25 | 24 | 23 | 22 | 21 | 20 | 19 | 19 | 23 | 26 | 19 | 26 | -0.16 | Y | 45 | Y | -0.2 | [8 empty] | N | N | N | 120 | 0.48 | 62 | 97218 | 97340 | 10 | 16600 | 3 | 2 |  | 2018-02-10 22:03 | 1575 | 110 |  | 24 |  | *준빅사이즈 후속 HEAT | [14 empty] | 100.22 | 100 | 0 | 0 | 0 |  | 410 | 300 | 선택 | 선택 | 0 | 0 | 0 |  | 410 | 300 | 선택 | 선택 | 해제 | 미정 | 미정 | 미정 | 미정 |  | 미정 | RB180.00 | C
A43647 | 2018-02-10 | 1 | A |  | 2 | A | AE1055LS | 탄소강 | G-AE1055LS | BM#1 | 1601 | 41 | 1582 | 1534 | 32 | 5200 |  | 3 | 0.27 | 26 |  | -1.38 | 1542 | 1583 | 0 | 9.57 |  | 35 | 24 | 126 | Y |  | 2018-02-10 22:12 | 58 | 1105 | 38 | 32 | 28 | 24 | 21 | 22 | 21 | 21 | 21 | 19 | 19 | 18 |  | 18 | 24 | 28 | 18 | 21 | -0.22 |  | 45 | Y | -0.2 | [8 empty] | N | N | Y | 220 | 0.5 | 57 | 84590 | 95070 | 7050 | 15500 | 4 | 1 |  | 2018-02-10 22:19 | 1542 | 109 |  | 29 |  | *Sample채취 ID:103.203 | [14 empty] | 82.93 | 100 | 0 | 0 | 300 |  | 400 |  | 선택 | 해제 | 0 | 0 | 300 |  | 400 |  | 선택 | 해제 | 해제 | 미정 | 미정 | 선택 | 미정 |  | 미정 | BT180180 | H
B43614 | 2018-02-10 | 2 | A |  | 5 | A | SNCM21 | 합금강 | C | BM#2 | 1631 | 45 | 1667 | 1595 | 30 | 6000 |  | 1 | 0.54 | 19 |  | -2.42 | 1580 | 1644 | 2.71 | 0 | 0 | 20 | 46 | 55 | Y |  | 2018-02-10 22:47 | 70 | 1093 | 16 | 25 | 30 | 34 | 35 | 36 | 35 | 34 | 33 | 31 | 29 |  |  | 29 | 31 | 36 | 29 | 0 | -0.28 | Y | 24.97 | Y | -0.4 | [8 empty] | N | N | N | 110 | 0.52 | 54 | 95736 | 92120 | 3110 | 18200 | 3 | 2 |  | 2018-02-10 22:49 | 1590 | 117 |  | 28 | [16 empty] | 100.77 | 100 | 0 | 0 | 0 |  | 410 | 300 | 선택 | 선택 | 0 | 0 | 0 |  | 410 | 300 | 선택 | 선택 | 해제 | 미정 | 미정 | 미정 | 미정 |  | 미정 | RB150.00 | C
A43648 | 2018-02-10 | 1 | A |  | 3 | A | AE1055LS | 탄소강 | G-AE1055LS | BM#1 | 1589 | 41 | 1597 | 1540 | 31 | 5000 |  | 3 | 0.27 | 26 |  | -1.55 | 1550 | 1596 | 0 | 12.94 |  | 5 | 21 | 73 | Y |  | 2018-02-10 23:15 | 66 | 1107 | 18 | 24 | 28 | 31 | 30 | 31 | 31 | 31 | 31 | 30 | 29 | 28 |  | 28 | 29 | 31 | 28 | 31 | -0.07 | Y | 40.03 | Y | -0.2 | [8 empty] | N | N | Y | 210 | 0.5 | 60 | 84590 | 98840 | 7050 | 15060 | 4 | 1 |  | 2018-02-10 23:19 | 1550 | 105 |  | 26 | [16 empty] | 79.91 | 100 | 0 | 0 | 0 |  | 400 |  | 선택 | 해제 | 0 | 0 | 0 |  | 400 |  | 선택 | 해제 | 해제 | 미정 | 미정 | 선택 | 미정 |  | 미정 | BT180180 | H
B43615 | 2018-02-10 | 2 | A |  | 6 | A | SNCM21 | 합금강 | C | BM#2 | 1642 | 34 | 1655 | 1606 | 26 | 4400 |  | 1 | 0.53 | 19 |  | -1.68 | 1578 | 1630 | 2.61 | 0 | 0 | 11 | 67 | 64 | Y |  | 2018-02-10 23:42 | 68 | 1124 | 26 | 25 | 26 | 26 | 25 | 25 | 24 | 22 | 21 | 20 | 18 | 18 | 15 | 15 | 23 | 26 | 15 | 26 | -0.24 |  | 46.33 | Y | -0.6 | [8 empty] | N | N | N | 100 | 0.52 | 57 | 93252 | 98700 | 10 | 15600 | 3 | 2 |  | 2018-02-11 00:05 | 1573 | 116 |  | 30 | [16 empty] | 95.16 | 100 | 0 | 0 | 0 |  | 410 | 300 | 선택 | 선택 | 0 | 0 | 0 |  | 410 | 300 | 선택 | 선택 | 해제 | 미정 | 미정 | 미정 | 미정 |  | 미정 | BT180180 | C
A43649 | 2018-02-10 | 1 | A |  | 4 | A | AE1055LS | 탄소강 | G-AE1055LS | BM#1 | 9999 | 42 | 1581 | 1532 | 31 | 4900 |  | 3 | 0.28 | 26 |  | -0.98 | 1552 | 1581 | 0 | 12.5 |  | 18 | 25 | 72 | Y |  | 2018-02-11 00:32 | 68 | 1130 | 28 | 34 | 37 | 38 | 39 | 38 | 38 | 38 | 37 | 36 | 36 | 36 |  | 36 | 36 | 39 | 36 | 38 | -0.05 | Y | 35 | Y | 0 | [8 empty] | N | N | Y | 200 | 0.5 | 57 | 101508 | 94040 | 7140 | 15940 | 4 | 1 |  | 2018-02-11 00:35 | 1552 | 94 |  | 12 |  | *Sample채취 ID:103.203 | [14 empty] | 100.45 | 100 | 0 | 0 | 300 |  | 400 |  | 선택 | 해제 | 0 | 0 | 300 |  | 400 |  | 선택 | 해제 | 해제 | 미정 | 미정 | 선택 | 미정 |  | 미정 | BT180180 | H
B43616 | 2018-02-10 | 2 | A |  | 7 | A | SNCM21 | 합금강 | C | BM#2 | 1610 | 38 | 1654 | 1554 | 33 | 6600 |  | 1 | 0.54 | 19 |  | -2.56 | 1568 | 1636 | 1.81 | 0 | 0 | 32 | 24 | 14 | Y |  | 2018-02-11 00:48 | 58 | 1129 | 13 | 23 | 31 | 34 | 35 | 35 | 34 | 33 | 32 | 31 | 29 | 27 |  | 27 | 30 | 35 | 27 | 0 | -0.23 | Y | 35 | Y | -0.4 | [8 empty] | N | N | N | 150 | 0.52 | 56 | 161323 | 96700 | 2360 | 15000 | 3 | 2 |  | 2018-02-11 00:55 | 1583 | 112 |  | 24 |  | *연연주 혼탕부 311~313.411~413 | [14 empty] | 164.62 | 100 | 0 | 0 | 0 |  | 410 | 300 | 선택 | 선택 | 0 | 0 | 0 |  | 410 | 300 | 선택 | 선택 | 해제 | 미정 | 미정 | 미정 | 선택 | 7 | 미정 | BT180180 | C
A43650 | 2018-02-10 | 1 | A |  | 5 | A | AE1055LS | 탄소강 | G-AE1055LS | BM#1 | 9999 | 41 | 1594 | 1537 | 30 | 4800 |  | 3 | 0.28 | 25 |  | -1.47 | 1548 | 1591 | 0 | 19.12 |  | 19 | 44 | 67 | Y |  | 2018-02-11 01:30 | 64 | 1136 | 35 | 37 | 39 | 40 | 40 | 39 | 38 | 37 | 36 | 35 | 34 | 34 |  | 34 | 37 | 40 | 34 | 0 | -0.15 | Y | 39.98 | Y | 0 | [8 empty] | N | N | Y |  | 0.5 | 59 | 84590 | 98440 | 6990 | 15400 | 4 | 1 |  | 2018-02-11 01:36 | 1548 | 90 |  | 13 | [16 empty] | 80.26 | 100 | 0 | 0 | 0 |  | 400 |  | 선택 | 해제 | 0 | 0 | 0 |  | 400 |  | 선택 | 해제 | 해제 | 미정 | 미정 | 선택 | 미정 |  | 미정 | BT180180 | H
B43617 | 2018-02-10 | 2 | A |  | 8 | A | AE8620HT | 소입성보증강 | C | BM#2 | 1598 | 39 | 1644 | 1555 | 38 | 7200 |  | 1 | 0.54 | 19 |  | -2.23 | 1563 | 1631 | 0 | 4.01 | 0 | 1 | 9 | 54 | Y |  | 2018-02-11 01:51 | 55 | 1139 | 26 | 33 | 37 | 38 | 39 | 39 | 37 | 37 | 36 | 34 | 33 | 32 |  | 32 | 35 | 39 | 32 | 37 | -0.2 | Y | 35.02 | Y | -0.2 | [8 empty] | N | N | N | 140 | 0.52 | 57 | 46551 | 100530 | 560 | 15800 | 3 | 2 |  | 2018-02-11 01:53 | 1577 | 113 |  | 21 |  | *연연주 혼탕부 301.401 | [14 empty] | 46.9 | 100 | 0 | 0 | 0 |  | 410 | 300 | 선택 | 선택 | 0 | 0 | 0 |  | 410 | 300 | 선택 | 선택 | 해제 | 미정 | 미정 | 미정 | 미정 |  | 미정 | BM510510 | C
A43651 | 2018-02-10 | 1 | A |  | 6 | A | AE1055LS | 탄소강 | G-AE1055LS | BM#1 | 1573 | 40 | 1586 | 1534 | 30 | 5100 |  | 3 | 0.27 | 25 |  | -1.26 | 1542 | 1579 | 0 | 16.24 |  | 35 | 25 | 70 | Y |  | 2018-02-11 02:33 | 58 | 1144 | 32 | 32 | 32 | 32 | 31 | 30 | 29 | 28 | 26 | 25 | 25 | 24 |  | 24 | 29 | 32 | 24 | 32 | -0.18 |  | 44.98 | Y | -0.2 | [8 empty] | N | N | Y | 180 | 0.5 | 59 | 101508 | 99120 | 7060 | 16400 | 4 | 1 |  | 2018-02-11 02:43 | 1542 | 93 |  | 14 | [16 empty] | 95.67 | 100 | 0 | 0 | 0 |  | 400 |  | 선택 | 해제 | 0 | 0 | 0 |  | 400 |  | 선택 | 해제 | 해제 | 미정 | 미정 | 선택 | 미정 |  | 미정 | BT180180 | H
B43618 | 2018-02-10 | 2 | A |  | 9 | A | AE8620HT | 소입성보증강 | C | BM#2 | 1592 | 41 | 1655 | 1556 | 35 | 7000 |  | 1 | 0.55 | 18 |  | -2.99 | 1565 | 1636 | 0 | 4.31 | 0 | 20 | 47 | 57 | Y |  | 2018-02-11 02:53 | 57 | 1139 | 29 | 31 | 33 | 35 | 35 | 34 | 33 | 32 | 31 | 29 | 28 | 26 |  | 26 | 32 | 35 | 26 | 0 | -0.23 | Y | 39.97 | Y | -0.4 | [8 empty] | N | N | N | 130 | 0.52 | 57 | 98870 | 98090 | 120 | 16400 | 3 | 2 |  | 2018-02-11 03:02 | 1583 | 111 |  | 19 | [16 empty] | 101.93 | 100 | 0 | 0 | 0 |  | 410 | 300 | 선택 | 선택 | 0 | 0 | 0 |  | 410 | 300 | 선택 | 선택 | 해제 | 미정 | 미정 | 미정 | 미정 |  | 미정 | RB130.00 | C
A43652 | 2018-02-10 | 1 | A |  | 7 | A | AE1055LS | 탄소강 | G-AE1055LS | BM#1 | 9999 | 40 | 1589 | 1530 | 29 | 5000 |  | 3 | 0.27 | 25 |  | -1.08 | 1547 | 1579 | 0 | 14.56 |  | 5 | 22 | 69 | Y |  | 2018-02-11 03:28 | 63 | 1136 | 22 | 28 | 33 | 34 | 35 | 34 | 33 | 32 | 32 | 31 | 30 | 29 | 29 | 29 | 31 | 35 | 29 | 0 | -0.15 | Y | 40.03 | Y | 0 | [8 empty] | N | N | Y | 230 | 0.46 | 63 | 101508 | 95780 | 7030 | 15710 | 4 | 1 |  | 2018-02-11 03:35 | 1547 | 97 |  | 21 |  | *전공정 지연으로 감속주입-정속주입 강종 감속으로 이상재 등록 | [14 empty] | 98.74 | 100 | 0 | 0 | 0 |  | 400 |  | 선택 | 해제 | 0 | 0 | 0 |  | 400 |  | 선택 | 해제 | 해제 | 미정 | 미정 | 선택 | 미정 |  | 미정 | BT180180 | H
B43619 | 2018-02-10 | 2 | A |  | 10 | A | AE8620HT | 소입성보증강 | C | BM#2 | 1569 | 39 | 1666 | 1556 | 36 | 7200 |  | 1 | 0.57 | 19 |  | -2.8 | 1565 | 1637 | 0 | 6.54 | 0 | 11 | 68 | 58 | Y |  | 2018-02-11 03:51 | 57 | 1126 | 24 | 32 | 36 | 39 | 40 | 39 | 39 | 38 | 37 | 36 | 34 | 32 |  | 32 | 36 | 40 | 32 | 39 | -0.23 | Y | 35.02 | Y | -0.4 | [8 empty] | N | N | N | 120 | 0.52 | 56 | 91660 | 95200 | 130 | 15900 | 3 | 2 |  | 2018-02-11 03:53 | 1586 | 112 |  | 20 | [16 empty] | 95.48 | 100 | 0 | 0 | 0 |  | 410 | 300 | 선택 | 선택 | 0 | 0 | 0 |  | 410 | 300 | 선택 | 선택 | 해제 | 미정 | 미정 | 미정 | 미정 |  | 미정 | RB120.00 | C
A43653 | 2018-02-10 | 1 | B |  | 8 | A | AE1055LS | 탄소강 | G-AE1055LS | BM#1 | 1635 | 41 | 1590 | 1549 | 27 | 4200 |  | 3 | 0.27 | 26 |  | -1.34 | 1548 | 1588 | 0 | 16.56 |  | 18 | 26 | 75 | Y |  | 2018-02-11 04:36 | 64 | 1131 | 28 | 31 | 34 | 35 | 35 | 35 | 34 | 34 | 34 | 33 | 32 | 32 | 31 | 31 | 33 | 35 | 31 | 35 | -0.08 | Y | 49.97 | Y | 0 | [8 empty] | N | N | Y | 220 | 0.45 | 69 | 101508 | 97160 | 7150 | 15000 | 4 | 1 |  | 2018-02-11 04:41 | 1548 | 100 |  | 19 |  | *전공정 지연으로 감속주입-정속주입 강종 감속으로 이상재 등록 *STR#1,2 S/R 재세팅함 | [14 empty] | 97.42 | 0 | 0 | 0 | 0 |  | 400 |  | 선택 | 해제 | 0 | 0 | 0 |  | 400 |  | 선택 | 해제 | 해제 | 미정 | 미정 | 선택 | 미정 |  | 미정 | BT180180 | H
B43620 | 2018-02-10 | 2 | B | TUNDISH교체전 | 11 | A | AE8620HT | 소입성보증강 | C | BM#2 | 1615 | 38 | 1666 | 1585 | 33 | 6600 |  | 1 | 0.57 | 19 |  | -2.95 | 1561 | 1639 | 0 | 9.11 | 0 | 32 | 25 | 59 | Y |  | 2018-02-11 04:55 | 53 | 1139 | 34 | 37 | 40 | 41 | 42 | 41 | 41 | 40 | 39 | 37 | 35 |  |  | 35 | 39 | 42 | 35 | 41 | -0.23 | Y | 29.98 | Y | -0.4 | [8 empty] | N | N | N | 110 | 0.52 | 55 | 91053 | 94970 | 4380 | 2000 | 3 | 2 | 10 | 2018-02-11 05:02 | 1585 | 110 |  | 16 |  |  | C95099A483A3475A8241D4D4912C2BEF | 1D5166E6B8984C20A6EA359A28FA7B77 | 3E5FA3E86BD443F2883E53006071CCCF | [11 empty] | 95.85 | 100 | 0 | 2530 | 0 |  | 410 | 300 | 선택 | 선택 | 0 | 2500 | 0 |  | 410 | 300 | 선택 | 선택 | 해제 | 미정 | 미정 | 미정 | 미정 |  | 미정 | RB105.00 | C
A43654 | 2018-02-10 | 1 | B |  | 9 | A | AE1055LS | 탄소강 | G-AE1055LS | BM#1 | 1561 | 40 | 1589 | 1515 | 36 | 6000 |  | 3 | 0.27 | 26 |  | -1.48 | 1545 | 1589 | 0 | 16.64 |  | 19 | 45 | 67 | Y |  | 2018-02-11 05:46 | 61 | 1128 | 30 | 32 | 34 | 34 | 34 | 34 | 34 | 32 | 31 | 30 | 29 | 28 | 28 | 28 | 32 | 34 | 28 | 34 | -0.12 |  | 49.97 | Y | 0 | [8 empty] | N | N | Y | 210 | 0.43 | 63 | 152262 | 89970 | 7030 | 14900 | 4 | 1 |  | 2018-02-11 05:52 | 1545 | 101 |  | 18 |  | *전공정 지연으로 감속주입-정속주입 강종 감속으로 이상재 등록 *유사강종 연연주 혼탕부 성분 확인 ID:106~108.206~208 | [14 empty] | 156.97 | 100 | 0 | 0 | 0 |  | 400 |  | 선택 | 해제 | 0 | 0 | 0 |  | 400 |  | 선택 | 해제 | 해제 | 미정 | 미정 | 선택 | 미정 |  | 미정 | BT180180 | H
B43621 | 2018-02-10 | 2 | B | TUNDISH교체 | 1 | A | KFMN443VS | 합금강 | KFMN443계 | BM#2 | 1575 | 47 | 1664 | 1564 | 41 | 7700 |  | 1 | 0.53 | 20 |  | -2.48 | 1572 | 1649 | 2 | 0 | 0 | 1 | 10 | 59 | Y |  | 2018-02-11 06:10 | 83 | 1134 | -278 | -60 | 26 | 36 | 28 | 32 | 37 | 40 | 42 | 44 | 44 | 45 | 45 | 45 | 38 | 45 | 45 | 0 | 0 |  | 5 | Y | 0 |  | 1.69 | 1.69 | [5 empty] | N | N | M | 150 | 0.49 | 57 | 93049 | 98500 | 500 |  | 3 | 1 | 10 | 2018-02-11 05:55 | 1572 | 136 |  | 25 |  | * T/D 용강량 실측:1140mm / 18.2 TON * T/D FLUX 용탕부: 120 KG / 유탕부: 15KG 투입 * 슬리브 롱노즐( Y자형 ) 사용 | [14 empty] | 95.04 | 100 | 1000 | 0 | 0 |  | 400 | 400 | 선택 | 선택 | 1000 | 0 | 0 |  | 400 | 400 | 선택 | 선택 | 미정 | 미정 | 미정 | 미정 | 미정 |  | 미정 | BT180180 | H
A43655 | 2018-02-10 | 1 | B |  | 10 | A | SP-AE1055LS | 탄소강 | P-AE1055LS | BM#1 | 1600 | 40 | 1580 | 1530 | 33 | 5300 |  | 3 | 0.27 | 25 |  | -1.32 | 1541 | 1580 | 0 | 13.09 |  | 35 | 26 | 75 | Y |  | 2018-02-11 06:59 | 57 | 1133 | 30 | 32 | 33 | 34 | 34 | 33 | 32 | 30 | 30 | 29 | 29 | 29 | 28 | 28 | 31 | 34 | 28 | 30 | -0.12 | Y | 50 | Y | 0 | [8 empty] | N | N | Y | 200 | 0.43 | 68 | 50754 | 100680 | 2030 | 15800 | 4 | 1 |  | 2018-02-11 07:14 | 1541 | 92 |  | 15 |  | *전공정 지연으로 감속주입-정속주입 강종 감속으로 이상재 등록 *유사강종 연연주 혼탕부 성분 확인 ID:101.201 *STR#1,2 S/R재세팅 | [14 empty] | 47.13 | 0 | 0 | 0 | 0 |  | 400 |  | 선택 | 해제 | 0 | 0 | 0 |  | 400 |  | 선택 | 해제 | 해제 | 미정 | 미정 | 선택 | 미정 |  | 미정 | BT180180 | C
B43622 | 2018-02-10 | 2 | B |  | 2 | A | KFMN443VS | 합금강 | KFMN443계 | BM#2 | 1603 | 47 | 1634 | 1567 | 33 | 6700 |  | 1 | 0.57 | 14 |  | -2.7 | 1558 | 1618 | 1.68 | 0 | 0 | 20 | 48 | 65 | Y |  | 2018-02-11 07:05 | 69 | 1140 | 45 | 40 | 37 | 35 | 34 | 33 | 32 | 32 | 30 | 29 | 27 |  |  | 27 | 34 | 37 | 27 | 0 | -0.25 |  | 40 | Y | -0.4 | [8 empty] | N | N | Y | 140 | 0.53 | 55 | 93049 | 95930 | 120 | 14700 | 3 | 1 | 20 | 2018-02-11 07:07 | 1558 | 123 |  | 29 | [16 empty] | 98.94 | 100 | 0 | 0 | 0 |  | 400 | 400 | 선택 | 선택 | 0 | 0 | 0 |  | 400 | 400 | 선택 | 선택 | 미정 | 미정 | 미정 | 미정 | 미정 |  | 미정 | BT180180 | H
A43656 | 2018-02-11 | 1 | B |  | 11 | A | SP-AE1055LS | 탄소강 | P-AE1055LS | BM#1 | 1618 | 39 | 1581 | 1538 | 28 | 4700 |  | 3 | 0.27 | 25 |  | -1.44 | 1545 | 1587 | 0 | 14.38 |  | 5 | 23 | 95 | Y |  | 2018-02-11 08:07 | 61 | 1092 | 27 | 31 | 33 | 35 | 36 | 35 | 35 | 34 | 33 | 33 | 32 | 32 | 31 | 31 | 33 | 36 | 31 | 35 | -0.12 | Y | 40 | Y | -0.2 | [8 empty] | N | N | Y | 190 | 0.47 | 62 | 84590 | 95703 | 6680 | 16600 | 4 | 1 |  | 2018-02-11 08:12 | 1545 | 98 |  | 17 |  | *전공정 지연으로 감속주입-정속주입 강종 감속ID:101.201 *Sample채취 ID:103.203 | [14 empty] | 82.37 | 0 | 0 | 0 | 300 |  | 400 |  | 선택 | 해제 | 0 | 0 | 300 |  | 400 |  | 선택 | 해제 | 해제 | 미정 | 미정 | 선택 | 미정 |  | 미정 | BT180180 | C
B43623 | 2018-02-11 | 2 | B |  | 3 | A | KFMN443VS | 합금강 | KFMN443계 | BM#2 | 1586 | 48 | 1626 | 1546 | 33 | 6700 |  | 1 | 0.57 | 14 |  | -2.38 | 1549 | 1602 | 2.1 | 0 | 0 | 11 | 69 | 62 | Y |  | 2018-02-11 08:08 | 60 | 1087 | 22 | 23 | 25 | 26 | 26 | 25 | 24 | 23 | 22 | 20 | 19 | 17 |  | 17 | 23 | 26 | 17 | 0 | -0.24 | Y | 38.18 | Y | -0.63 | [8 empty] | N | N | Y | 130 | 0.53 | 58 | 101508 | 102670 | 100 | 15000 | 3 | 1 | 40 | 2018-02-11 08:10 | 1549 | 116 |  | 25 | [16 empty] | 101.41 | 100 | 0 | 0 | 0 |  | 400 | 400 | 선택 | 선택 | 0 | 0 | 0 |  | 400 | 400 | 선택 | 선택 | 미정 | 미정 | 미정 | 미정 | 미정 |  | 미정 | BT180180 | H
B43624 | 2018-02-11 | 2 | B |  | 4 | A | KFMN443VS | 합금강 | KFMN443계 | BM#2 | 1600 | 49 | 1634 | 1557 | 36 | 6900 |  | 1 | 0.56 | 14 |  | -2.25 | 1555 | 1612 | 2.34 | 0 | 0 | 32 | 26 | 71 | Y |  | 2018-02-11 09:16 | 66 | 1079 | 13 | 24 | 30 | 34 | 35 | 36 | 36 | 35 | 34 | 32 | 31 | 28 |  | 28 | 31 | 36 | 28 | 0 | -0.27 | Y | 30 | Y | -0.6 | [8 empty] | N | N | Y | 120 | 0.53 | 56 | 101508 | 99180 | 170 | 15900 | 3 | 1 | 30 | 2018-02-11 09:24 | 1555 | 114 |  | 17 | [16 empty] | 101.56 | 100 | 0 | 0 | 0 |  | 400 | 400 | 선택 | 선택 | 0 | 0 | 0 |  | 400 | 400 | 선택 | 선택 | 미정 | 미정 | 미정 | 미정 | 미정 |  | 미정 | BT180180 | H
A43657 | 2018-02-11 | 1 | B |  | 12 | A | SP-AE1055LS | 탄소강 | P-AE1055LS | BM#1 | 1603 | 36 | 1597 | 1532 | 30 | 4900 |  | 3 | 0.27 | 25 |  | -1.17 | 1553 | 1587 | 0 | 13.92 |  | 18 | 27 | 89 | Y |  | 2018-02-11 09:00 | 69 | 1082 | 31 | 34 | 36 | 38 | 39 | 40 | 39 | 39 | 40 | 40 | 39 | 38 | 38 | 38 | 38 | 40 | 38 | 40 | -0.05 | Y | 34.95 | Y | 0 | [8 empty] | N | N | Y | 180 | 0.48 | 62 | 101508 | 95950 | 7000 | 14800 | 4 | 1 |  | 2018-02-11 09:13 | 1553 | 103 |  | 29 | [16 empty] | 98.65 | 100 | 0 | 0 | 0 |  | 400 |  | 선택 | 해제 | 0 | 0 | 0 |  | 400 |  | 선택 | 해제 | 해제 | 미정 | 미정 | 선택 | 미정 |  | 미정 | BT180180 | C
B43625 | 2018-02-11 | 2 | B |  | 5 | A | KFMN443VS | 합금강 | KFMN443계 | BM#2 | 1565 | 39 | 1626 | 1564 | 30 | 5200 |  | 1 | 0.58 | 14 |  | -2.55 | 1552 | 1607 | 5.76 | 0 | 0 | 1 | 11 | 56 | Y |  | 2018-02-11 10:07 | 63 | 1088 | 24 | 27 | 31 | 32 | 33 | 33 | 32 | 32 | 31 | 30 | 29 | 28 |  | 28 | 30 | 33 | 28 | 32 | -0.14 | Y | 35.02 | Y | -0.2 | [8 empty] | N | N | Y | 110 | 0.53 | 59 | 93049 | 101620 | 90 | 15400 | 3 | 1 | 30 | 2018-02-11 10:11 | 1552 | 109 |  | 26 | [16 empty] | 93.66 | 100 | 0 | 0 | 0 |  | 400 | 400 | 선택 | 선택 | 0 | 0 | 0 |  | 400 | 400 | 선택 | 선택 | 미정 | 미정 | 미정 | 미정 | 미정 |  | 미정 | BT180180 | H
A43658 | 2018-02-11 | 1 | B |  | 13 | A | SP-AE1055LS | 탄소강 | P-AE1055LS | BM#1 | 1632 | 43 | 1590 | 1552 | 19 | 3100 |  | 3 | 0.27 | 25 |  | -1.58 | 1544 | 1590 | 0 | 16.43 |  | 19 | 46 | 72 | Y |  | 2018-02-11 10:14 | 60 | 1089 | 37 | 37 | 36 | 36 | 36 | 35 | 34 | 32 | 30 | 29 | 28 | 27 | 27 | 27 | 33 | 36 | 27 | 36 | -0.18 |  | 50.02 | Y | 0 | [8 empty] | N | N | Y | 230 | 0.48 | 62 | 84590 | 97630 | 7130 | 15600 | 4 | 1 |  | 2018-02-11 10:23 | 1544 | 97 |  | 18 | [16 empty] | 80.83 | 0 | 0 | 0 | 0 |  | 400 |  | 선택 | 해제 | 0 | 0 | 0 |  | 400 |  | 선택 | 해제 | 해제 | 미정 | 미정 | 선택 | 미정 |  | 미정 | BT180180 | C
B43626 | 2018-02-11 | 2 | B |  | 6 | A | KFMN443VS | 합금강 | KFMN443계 | BM#2 | 1653 | 43 | 1624 | 1556 | 31 | 5900 |  | 1 | 0.56 | 15 |  | -2.5 | 1549 | 1605 | 2.15 | 0 | 0 | 20 | 49 | 49 | Y |  | 2018-02-11 11:11 | 60 | 1082 | 26 | 27 | 28 | 29 | 29 | 29 | 29 | 28 | 28 | 27 | 26 | 24 |  | 24 | 28 | 29 | 24 | 29 | -0.12 | Y | 40 | Y | -0.4 | [8 empty] | N | N | Y |  | 0.53 | 56 | 97682 | 97790 | 110 | 15300 | 3 | 1 | 10 | 2018-02-11 11:27 | 1549 | 111 |  | 23 | [16 empty] | 102.93 | 100 | 0 | 0 | 0 |  | 400 | 400 | 선택 | 선택 | 0 | 0 | 0 |  | 400 | 400 | 선택 | 선택 | 미정 | 미정 | 미정 | 미정 | 미정 |  | 미정 | RB103.00 | C
A43659 | 2018-02-11 | 1 | B |  | 14 | A | SP-AE1055LS | 탄소강 | P-AE1055LS | BM#1 | 1612 | 43 | 1582 | 1541 | 28 | 4700 |  | 3 | 0.27 | 25 |  | 0 | 1589 | 1589 | 0 | 13.8 |  | 35 | 27 | 72 | Y |  | 2018-02-11 11:16 | 105 | 1080 | 27 | 30 | 33 | 35 | 36 | 35 | 34 | 33 | 33 | 34 | 33 | 32 | 32 | 32 | 33 | 36 | 32 | 33 | -0.1 | Y | 40 | Y | 0 | [8 empty] | N | N | Y | 220 | 0.48 | 63 | 101508 | 96510 | 7110 | 15500 | 4 | 1 |  | 2018-02-11 11:23 | 1549 | 103 |  | 21 | [16 empty] | 98.03 | 100 | 0 | 0 | 0 |  | 400 |  | 선택 | 해제 | 0 | 0 | 0 |  | 400 |  | 선택 | 해제 | 해제 | 미정 | 미정 | 선택 | 미정 |  | 미정 | BT180180 | H
B43627 | 2018-02-11 | 2 | B |  | 7 | A | KFMN443VS | 합금강 | KFMN443계 | BM#2 | 1593 | 42 | 1617 | 1535 | 35 | 6500 |  | 1 | 0.56 | 15 |  | 0 | 1549 | 1596 | 2.6 | 0 | 0 | 11 | 70 | 50 | Y |  | 2018-02-11 12:09 | 60 | 1083 | 22 | 24 | 27 | 27 | 27 | 27 | 26 | 26 | 26 | 25 | 24 | 23 |  | 23 | 25 | 27 | 23 | 27 | -0.09 |  | 45.02 | Y | -0.2 | [8 empty] | N | N | Y | 150 | 0.53 | 57 | 91936 | 99850 | 20 | 16000 | 3 | 1 | 20 | 2018-02-11 12:12 | 1549 | 110 |  | 23 | [16 empty] | 93.72 | 75 | 0 | 0 | 0 |  | 400 | 400 | 선택 | 선택 | 0 | 0 | 0 |  | 400 | 400 | 선택 | 선택 | 미정 | 미정 | 미정 | 미정 | 미정 |  | 미정 | RB110.00 | C
A43660 | 2018-02-11 | 1 | B |  | 15 | A | SP-AE1055LS | 탄소강 | P-AE1055LS | BM#1 | 1617 | 40 | 1588 | 1553 | 25 | 4200 |  | 3 | 0.27 | 25 |  | -1.58 | 1536 | 1582 | 0 | 11.95 |  | 5 | 24 | 71 | Y |  | 2018-02-11 12:23 | 52 | 1084 | 32 | 31 | 32 | 32 | 31 | 30 | 29 | 29 | 29 | 28 | 26 | 26 | 26 | 26 | 29 | 32 | 26 | 32 | -0.12 |  | 49.98 | Y | 0 | [8 empty] | N | N | Y | 210 | 0.48 | 64 | 101508 | 99960 | 7050 | 14700 | 4 | 1 |  | 2018-02-11 12:31 | 1536 | 105 |  | 18 | [16 empty] | 94.91 | 100 | 0 | 0 | 0 |  | 400 |  | 선택 | 해제 | 0 | 0 | 0 |  | 400 |  | 선택 | 해제 | 해제 | 미정 | 미정 | 선택 | 미정 |  | 미정 | BT180180 | H
B43628 | 2018-02-11 | 2 | C | TUNDISH교체전 | 8 | A | KFMN443VS | 합금강 | KFMN443계 | BM#2 | 1578 | 42 | 1624 | 1537 | 34 | 6300 |  | 1 | 0.59 | 14 |  | -2.51 | 1549 | 1602 | 7.35 | 0 | 0 | 32 | 27 | 51 | Y |  | 2018-02-11 13:17 | 60 | 1085 | 22 | 26 | 29 | 31 | 31 | 30 | 29 | 29 | 27 | 26 | 26 | 24 | 22 | 20 | 27 | 31 | 20 | 29 | -0.22 | Y | 50.03 | Y | -0.4 | [8 empty] | N | N | M | 140 | 0.46 | 67 | 110362 | 101540 | -2590 | 3000 | 3 | 1 | 30 | 2018-02-11 13:18 | 1549 | 100 |  | 14 |  | * 전공정 요청으로 10% 이상 감속 주입 이상공정 등록 및 생관통보 | 638702B158884DC7BAE4572514F6EDDE | 687DE03C24BD46D1B7AF042285438DFB | 239B2AF72C894C33873BE7168FC30EC4 | [11 empty] | 111.53 | 78.57 | 0 | 3078 | 0 |  | 400 | 400 | 선택 | 선택 | 0 | 3037 | 0 |  | 400 | 400 | 선택 | 선택 | 미정 | 미정 | 미정 | 미정 | 선택 | 8 | 미정 | BT180180 | H
A43661 | 2018-02-11 | 1 | C |  | 16 | A | SP-AE1055LS | 탄소강 | P-AE1055LS | BM#1 | 1604 | 43 | 1586 | 1530 | 29 | 4800 |  | 3 | 0.27 | 25 |  | -1.3 | 1548 | 1586 | 0 | 13.92 |  | 18 | 28 | 66 | Y |  | 2018-02-11 13:22 | 64 | 1077 | 26 | 31 | 34 | 36 | 37 | 38 | 38 | 38 | 37 | 37 | 37 | 36 | 36 | 36 | 35 | 38 | 36 | 38 | -0.05 | Y | 35.02 | Y | 0 | [8 empty] | N | N | Y | 200 | 0.48 | 64 | 84590 | 97650 | 7020 | 16400 | 4 | 1 |  | 2018-02-11 13:29 | 1548 | 107 |  | 24 |  | *롱노즐 SEN내부 크랙으로 교체-6회사용 | [14 empty] | 80.83 | 100 | 0 | 0 | 0 |  | 400 |  | 선택 | 해제 | 0 | 0 | 0 |  | 400 |  | 선택 | 해제 | 해제 | 미정 | 미정 | 선택 | 선택 | 6 | 미정 | BT180180 | H
A43662 | 2018-02-11 | 1 | C |  | 17 | A | SP-AE1055LS | 탄소강 | P-AE1055LS | BM#1 | 1645 | 46 | 1597 | 1569 | 28 | 4500 |  | 3 | 0.28 | 26 |  | -1.54 | 1551 | 1597 | 0 | 22.37 |  | 19 | 47 | 71 | Y |  | 2018-02-11 14:26 | 67 | 1081 | 35 | 36 | 38 | 39 | 39 | 38 | 37 | 37 | 36 | 36 | 35 | 34 | 34 | 34 | 37 | 39 | 34 | 36 | -0.11 | Y | 45 | Y | 0 | [8 empty] | N | N | Y | 190 | 0.48 | 62 | 101508 | 97350 | 7000 | 16200 | 4 | 1 |  | 2018-02-11 14:33 | 1551 | 110 |  | 25 | [16 empty] | 97.28 | 100 | 0 | 0 | 0 |  | 400 |  | 선택 | 해제 | 0 | 0 | 0 |  | 400 |  | 선택 | 해제 | 해제 | 미정 | 미정 | 선택 | 미정 |  | 미정 | BT180180 | H
B43629 | 2018-02-11 | 2 | C | TUNDISH교체 | 1 | A | SCM440 | 합금강 | D | BM#2 | 1601 | 48 | 1675 | 1567 | 41 | 8300 |  | 1 | 0.56 | 20 |  | 0 | 1654 | 1654 | 0 | 4.5 | 0 | 1 | 12 | 58 | Y |  | 2018-02-11 14:34 | 158 | 1073 | -437 | -96 | 37 | 31 | 29 | 33 | 36 | 39 | 41 | 42 | 43 | 43 | 43 | 43 | 35 | 43 | 43 | 43 | 0 |  | 10.02 | Y | 0 |  | 2.5 | 2.44 | 1.12 |  |  |  |  | N | N | N | 150 | 0.47 | 58 | 91009 | 95150 | 1850 | 15000 | 16 | 2 | 10 | 2018-02-11 14:48 | 1588 | 126 |  | 27 |  | *T/D플럭스 120/15KG *롱노즐 실리부 부착 *수소 10분 측정값 기준치 초과, 생관통보 | [14 empty] | 93.82 | 63.64 | 1087 | 0 | 0 |  | 650 | 400 | 선택 | 해제 | 1078 | 0 | 0 |  | 650 | 400 | 선택 | 해제 | 해제 | 미정 | 미정 | 미정 | 선택 |  | 미정 | RB125.00 | C
A43663 | 2018-02-11 | 1 | C |  | 18 | A | SP-AE1055LS | 탄소강 | P-AE1055LS | BM#1 | 1587 | 39 | 1597 | 1558 | 25 | 3800 |  | 3 | 0.28 | 25 |  | -1.78 | 1544 | 1597 | 0 | 24.45 |  | 35 | 28 | 76 | Y |  | 2018-02-11 15:26 | 60 | 1091 | 33 | 32 | 31 | 31 | 31 | 30 | 31 | 30 | 29 | 28 | 28 | 27 | 27 | 27 | 30 | 31 | 27 | 31 | -0.08 | Y | 49.98 | Y | 0 | [8 empty] | N | N | Y | 180 | 0.48 | 63 | 101508 | 96600 | 7000 | 16400 | 4 | 1 |  | 2018-02-11 15:34 | 1544 | 104 |  | 29 | [16 empty] | 97.98 | 100 | 0 | 0 | 0 |  | 400 |  | 선택 | 해제 | 0 | 0 | 0 |  | 400 |  | 선택 | 해제 | 해제 | 미정 | 미정 | 선택 | 미정 |  | 미정 | BT180180 | H
B43630 | 2018-02-11 | 2 | C |  | 2 | A | SCM440 | 합금강 | D | BM#2 | 1633 | 44 | 1637 | 1596 | 34 | 6200 |  | 1 | 0.55 | 15 |  | 0 | 1565 | 1624 | 0 | 3.33 | 0 | 20 | 50 | 71 | Y |  | 2018-02-11 15:25 | 69 | 1088 | 42 | 36 | 33 | 31 | 30 | 28 | 27 | 25 | 24 | 23 | 21 | 19 |  | 19 | 28 | 33 | 19 | 0 | -0.31 |  | 44.98 | Y | -0.4 |  |  |  | 0.81 |  |  |  |  | N | N | N | 140 | 0.5 | 59 | 94284 | 97930 | 60 | 15100 | 16 | 2 | 20 | 2018-02-11 15:42 | 1565 | 128 |  | 37 | [16 empty] | 98.21 | 72.73 | 0 | 0 | 0 |  | 650 | 400 | 선택 | 해제 | 0 | 0 | 0 |  | 650 | 400 | 선택 | 해제 | 해제 | 미정 | 미정 | 미정 | 미정 |  | 미정 | SB180180 | C
A43664 | 2018-02-11 | 1 | C |  | 19 | A | SP-AE1055LS | 탄소강 | P-AE1055LS | BM#1 | 1582 | 41 | 1586 | 1546 | 32 | 4400 |  | 3 | 0.29 | 25 |  | -1.31 | 1547 | 1586 | 0 | 25.17 |  | 5 | 25 | 68 | Y |  | 2018-02-11 16:31 | 63 | 1085 | 27 | 29 | 32 | 34 | 34 | 34 | 33 | 32 | 31 | 31 | 30 | 30 | 29 | 29 | 31 | 34 | 29 | 34 | -0.11 | Y | 45.02 | Y | -0.2 | [8 empty] | N | N | Y | 230 | 0.48 | 63 | 101508 | 98750 | 6810 | 16400 | 4 | 1 |  | 2018-02-11 16:40 | 1547 | 108 |  | 28 | [16 empty] | 95.99 | 100 | 0 | 0 | 0 |  | 400 |  | 선택 | 해제 | 0 | 0 | 0 |  | 400 |  | 선택 | 해제 | 해제 | 미정 | 미정 | 선택 | 미정 |  | 미정 | BT180180 | H
B43631 | 2018-02-11 | 2 | C |  | 3 | A | SCM440 | 합금강 | D | BM#2 | 1595 | 42 | 1645 | 1565 | 36 | 7000 |  | 1 | 0.55 | 18 |  | 0 | 1564 | 1634 | 0 | 4.33 | 0 | 11 | 71 | 66 | Y |  | 2018-02-11 16:31 | 68 | 1103 | 15 | 21 | 26 | 29 | 29 | 30 | 29 | 28 | 27 | 26 | 25 | 23 | 21 | 21 | 25 | 30 | 21 | 29 | -0.26 | Y | 35.02 | Y | -0.4 |  |  |  | 0.63 |  |  |  |  | N | N | Y | 130 | 0.48 | 62 | 147149 | 98090 | 70 | 13100 | 16 | 2 | 30 | 2018-02-11 16:41 | 1564 | 133 |  | 33 |  | *연연주 혼탕부 성분확인 ID;307~309,407~409 | [14 empty] | 150.15 | 77.78 | 0 | 0 | 0 |  | 650 | 400 | 선택 | 해제 | 0 | 0 | 0 |  | 650 | 400 | 선택 | 해제 | 해제 | 미정 | 미정 | 미정 | 미정 |  | 미정 | RB210.00 | C
A43665 | 2018-02-11 | 1 | C | TUNDISH교체전 | 20 | A | SP-AE1055LS | 탄소강 | P-AE1055LS | BM#1 | 1584 | 41 | 1595 | 1534 | 29 | 4600 |  | 3 | 0.29 | 25 |  | -1.44 | 1553 | 1595 | 0 | 20.61 |  | 18 | 29 | 58 | Y |  | 2018-02-11 17:28 | 69 | 1089 | 29 | 29 | 33 | 35 | 37 | 38 | 38 | 38 | 38 | 37 | 36 | 36 | 36 | 35 | 35 | 38 | 35 | 38 | -0.07 | Y | 40 | Y | -0.2 | [8 empty] | N | N | M | 220 | 0.48 | 67 | 91646 | 100350 | 7000 | 2000 | 4 | 1 |  | 2018-02-11 17:45 | 1553 | 108 |  | 34 |  |  | 89649D26ADBD48958288BEF78BC634B8 | 9BC5A1339B6A4252A8D57B316F968897 | 94C7FB88811C43AD8F6F5CAF57810C46 | [11 empty] | 85.37 | 100 | 0 | 3500 | 0 |  | 400 |  | 선택 | 해제 | 0 | 3500 | 0 |  | 400 |  | 선택 | 해제 | 해제 | 미정 | 미정 | 선택 | 미정 |  | 미정 | BT180180 | H
B43632 | 2018-02-11 | 2 | C |  | 4 | A | SCM440HK | 소입성보증강 | D | BM#2 | 1595 | 42 | 1645 | 1567 | 33 | 6700 |  | 1 | 0.56 | 16 |  | 0 | 1567 | 1624 | 1.35 | 0 | 0 | 32 | 28 | 52 | Y |  | 2018-02-11 17:26 | 73 | 1081 | 18 | 25 | 28 | 30 | 32 | 32 | 32 | 31 | 30 | 29 | 28 | 26 |  | 26 | 28 | 32 | 26 | 32 | -0.17 | Y | 35 | Y | -0.4 | [8 empty] | N | N | N | 120 | 0.47 | 60 | 40308 | 95770 | 40 | 15200 | 16 | 2 | 40 | 2018-02-11 17:38 | 1567 | 135 |  | 45 |  | *연연주 혼탕부 성분확인 ID:301.401 *빅사이즈 후속 | [14 empty] | 41.99 | 83.33 | 0 | 0 | 0 |  | 650 | 400 | 선택 | 해제 | 0 | 0 | 0 |  | 650 | 400 | 선택 | 해제 | 해제 | 미정 | 미정 | 미정 | 선택 | 3 | 미정 | SB120120 | C
B43633 | 2018-02-11 | 2 | C |  | 5 | A | SCM440HK | 소입성보증강 | D | BM#2 | 1584 | 45 | 1627 | 1546 | 37 | 7200 |  | 1 | 0.55 | 16 |  | 0 | 1574 | 1626 | 1.19 | 0 | 0 | 1 | 13 | 39 | Y |  | 2018-02-11 18:33 | 80 | 1099 | 21 | 30 | 35 | 38 | 40 | 40 | 40 | 40 | 39 | 38 | 36 | 35 |  | 35 | 36 | 40 | 35 | 40 | -0.14 | Y | 35.02 | Y | -0.2 | [8 empty] | N | N | N | 110 | 0.49 | 58 | 97888 | 95770 | 30 | 15100 | 16 | 2 | 10 | 2018-02-11 19:06 | 1574 | 132 |  | 41 | [16 empty] | 101.97 | 78.57 | 0 | 0 | 0 |  | 650 | 400 | 선택 | 해제 | 0 | 0 | 0 |  | 650 | 400 | 선택 | 해제 | 해제 | 미정 | 미정 | 미정 | 미정 |  | 미정 | RB110.00 | C
A43666 | 2018-02-11 | 1 | C | TUNDISH교체 | 1 | A | STB2 | 베어링강 | STB (SF) | BM#1 | 1598 | 47 | 1586 | 1530 | 42 | 7000 |  | 3 | 0.32 | 28 |  | -1.18 | 1548 | 1586 | 21.68 | 0 |  | 19 | 48 | 57 | Y |  | 2018-02-11 18:44 | 92 | 1087 | 19 | 38 | 36 | 41 | 44 | 46 | 48 | 49 | 50 | 49 | 49 | 49 |  | 49 | 45 | 50 | 49 | 49 | -0.07 |  | 15 | Y | 0 |  | 2.08 | 1.9 | [5 empty] | N | N | M | 230 | 0.46 | 64 | 101508 | 101270 | 7020 | 15400 | 1 | 2 |  | 2018-02-11 18:51 | 1548 | 138 |  | 49 |  | *T/D플럭스 유15 용275KG *STR#1,#2 픽시드 #1 LOOP#6 원형 과냉 발생 비수량 줄임 | [14 empty] | 93.73 | 100 | 1500 | 0 | 0 |  | 650 |  | 선택 | 해제 | 1500 | 0 | 0 |  | 650 |  | 선택 | 해제 | 선택 | 미정 | 미정 | 선택 | 미정 |  | 미정 | BT180180 | H
B43634 | 2018-02-11 | 2 | C |  | 6 | A | SCM440HK | 소입성보증강 | D | BM#2 | 1598 | 42 | 1634 | 1546 | 34 | 6900 |  | 1 | 0.67 | 16 |  | 0 | 1565 | 1622 | 1.52 | 0 | 0 | 20 | 51 | 42 | Y |  | 2018-02-11 19:46 | 71 | 1094 | 31 | 32 | 35 | 36 | 36 | 36 | 35 | 34 | 33 | 33 | 33 | 32 | 31 | 29 | 34 | 36 | 29 | 36 | -0.17 | Y | 41.07 | Y | -0.4 | [8 empty] | N | N | N | 100 | 0.49 | 58 | 102328 | 95130 | 90 | 16100 | 16 | 2 | 20 | 2018-02-11 19:52 | 1565 | 129 |  | 30 | [16 empty] | 108.86 | 100 | 0 | 0 | 0 |  | 650 | 400 | 선택 | 해제 | 0 | 0 | 0 |  | 650 | 400 | 선택 | 해제 | 해제 | 미정 | 미정 | 미정 | 미정 |  | 미정 | RB110.00 | C
A43667 | 2018-02-11 | 1 | C |  | 2 | A | STB2 | 베어링강 | STB (SF) | BM#1 | 1598 | 40 | 1556 | 1539 | 33 | 5600 |  | 3 | 0.32 | 28 |  | -1 | 1524 | 1556 | 20.39 | 0 |  | 35 | 29 | 62 | Y |  | 2018-02-11 19:55 | 68 | 1106 | 49 | 42 | 38 | 36 | 35 | 34 | 34 | 33 | 33 | 32 | 32 | 31 | 31 | 31 | 35 | 38 | 31 | 0 | -0.14 |  | 50.02 | Y | 0 |  |  |  | 1.3 |  |  |  |  | N | N | Y | 220 | 0.48 | 64 | 84590 | 97950 | 6890 | 16000 | 1 | 2 |  | 2018-02-11 20:01 | 1524 | 127 |  | 43 |  | *STR#1,#2 픽시드 #1 LOOP#6 원형 과냉 발생 비수량 줄임 | [14 empty] | 80.6 | 100 | 0 | 0 | 0 |  | 650 |  | 선택 | 해제 | 0 | 0 | 0 |  | 650 |  | 선택 | 해제 | 선택 | 미정 | 미정 | 선택 | 미정 |  | 미정 | BT180180 | H
B43635 | 2018-02-11 | 2 | A | 잔강최소화전 | 7 | A | SCM440HK | 소입성보증강 | D | BM#2 | 1572 | 43 | 1647 | 1555 | 35 | 7100 |  | 1 | 0.54 | 18 |  | 0 | 1628 | 1628 | 1.8 | 0 | 0 | 11 | 72 | 44 | Y |  | 2018-02-11 20:36 | 134 | 1096 | 27 | 29 | 32 | 33 | 33 | 33 | 33 | 31 | 30 | 28 | 27 | 26 | 23 | 23 | 30 | 33 | 23 | 33 | -0.22 | Y | 45.02 | Y | -0.6 | [8 empty] | N | N | N | 150 | 0.5 | 61 | 93306 | 100740 | 40 | 3000 | 16 | 2 |  | 2018-02-11 20:51 | 1573 | 133 |  | 41 | [16 empty] | 94.25 | 100 | 0 | 3100 | 0 |  | 650 | 400 | 선택 | 해제 | 0 | 3100 | 0 |  | 650 | 400 | 선택 | 해제 | 해제 | 미정 | 미정 | 미정 | 선택 | 4 | 미정 | SB120120 | C
A43668 | 2018-02-11 | 1 | A |  | 3 | A | STB2 | 베어링강 | STB (SF) | BM#1 | 1592 | 43 | 1562 | 1532 | 30 | 5000 |  | 3 | 0.31 | 28 |  | -1.19 | 1524 | 1562 | 21.11 | 0 |  | 5 | 26 | 66 | Y |  | 2018-02-11 20:55 | 68 | 1090 | 31 | 29 | 30 | 30 | 32 | 31 | 30 | 30 | 29 | 30 | 29 | 28 | 28 | 28 | 30 | 32 | 28 | 30 | -0.1 | Y | 40 | Y | 0 |  |  |  | 1.2 |  |  |  |  | N | N | Y | 210 | 0.48 | 61 | 101508 | 96140 | 7070 | 15440 | 1 | 2 |  | 2018-02-11 21:08 | 1524 | 130 |  | 49 |  | *STR#1,#2 픽시드 #1 LOOP#6 원형 과냉 발생 비수량 줄임 | [14 empty] | 98.46 | 100 | 0 | 0 | 0 |  | 650 |  | 선택 | 해제 | 0 | 0 | 0 |  | 650 |  | 선택 | 해제 | 선택 | 미정 | 미정 | 선택 | 미정 |  | 미정 | BT180180 | H
B43636 | 2018-02-11 | 2 | A | 잔강최소화 | 8 | B | AE4140M10 | 합금강 | D4 | BM#2 | 1593 | 47 | 1627 | 1544 | 38 | 7800 |  | 1 | 0.57 | 18 |  | -2.56 | 1559 | 1625 | 4.12 | 0 | 0 | 32 | 29 | 35 | Y |  | 2018-02-11 22:04 | 67 | 1087 | -226 | -3 | 28 | 31 | 32 | 32 | 32 | 31 | 31 | 30 | 29 | 27 |  | 27 | 21 | 32 | 27 | 32 | -0.14 | Y | 34.98 | Y | -0.4 |  |  |  | 1.08 |  |  |  |  | N | N | N | 140 | 0.47 | 56 | 96478 | 98640 | 970 | 17200 | 16 | 2 |  | 2018-02-11 22:07 | 1559 | 134 |  | 27 | [16 empty] | 97.45 | 100 | 2500 | 0 | 0 |  | 650 | 1100 | 선택 | 해제 | 2500 | 0 | 0 |  | 650 | 1100 | 선택 | 해제 | 선택 | 미정 | 미정 | 미정 | 미정 |  | 미정 | RB133.35 | C
A43669 | 2018-02-11 | 1 | A |  | 4 | A | STB2 | 베어링강 | STB (SF) | BM#1 | 1614 | 42 | 1557 | 1567 | 35 | 5000 |  | 3 | 0.3 | 26 |  | -1.04 | 1526 | 1557 | 13.43 | 0 |  | 18 | 30 | 60 | Y |  | 2018-02-11 21:58 | 70 | 1099 | 26 | 30 | 33 | 35 | 37 | 37 | 38 | 37 | 36 | 36 | 36 | 35 | 35 | 33 | 35 | 38 | 33 | 37 | -0.14 | Y | 34.98 | Y | -0.4 |  |  |  | 1.28 |  |  |  |  | N | N | Y | 200 | 0.48 | 66 | 101508 | 105370 | 7110 | 15440 | 1 | 2 |  | 2018-02-11 22:12 | 1526 | 132 |  | 50 |  | *STR#1,#2 픽시드 #1 LOOP#6 원형 과냉 발생 비수량 줄임 | [14 empty] | 90.35 | 100 | 0 | 0 | 0 |  | 650 |  | 선택 | 해제 | 0 | 0 | 0 |  | 650 |  | 선택 | 해제 | 선택 | 미정 | 미정 | 선택 | 미정 |  | 미정 | BT180180 | H
B43637 | 2018-02-11 | 2 | A |  | 9 | B | AE4140M10 | 합금강 | D4 | BM#2 | 1627 | 44 | 1656 | 1585 | 34 | 6700 |  | 1 | 0.56 | 19 |  | -2.19 | 1568 | 1640 | 5.14 | 0 | 0 | 1 | 14 | 51 | Y |  | 2018-02-11 23:01 | 76 | 1087 | 25 | 33 | 39 | 42 | 44 | 45 | 45 | 45 | 44 | 43 | 42 | 40 | 39 | 39 | 41 | 45 | 39 | 45 | -0.17 | Y | 35.02 | Y | -0.2 |  |  |  | 0.75 |  |  |  |  | N | N | Y | 130 | 0.47 | 62 | 93240 | 97370 | 120 | 16600 | 16 | 2 |  | 2018-02-11 23:11 | 1568 | 131 |  | 28 |  | *턴디쉬 기준온도 초과로 사이즈 변경요청하였나 생관에서 변경이 안된다고함. 사무실 통보하고 준빅사이즈 작업함. | [14 empty] | 96.12 | 100 | 0 | 0 | 0 |  | 650 | 1100 | 선택 | 해제 | 0 | 0 | 0 |  | 650 | 1100 | 선택 | 해제 | 선택 | 미정 | 미정 | 미정 | 미정 |  | 미정 | RB190.50 | C
A43670 | 2018-02-11 | 1 | A |  | 5 | A | STB2 | 베어링강 | STB (SF) | BM#1 | 1592 | 42 | 1567 | 1557 | 29 | 4800 |  | 3 | 0.31 | 25 |  | -1.3 | 1524 | 1562 | 15.84 | 0 |  | 19 | 49 | 41 | Y |  | 2018-02-11 23:06 | 68 | 1091 | 34 | 33 | 34 | 33 | 34 | 35 | 34 | 34 | 33 | 33 | 32 | 31 | 31 | 31 | 33 | 35 | 31 | 34 | -0.1 | Y | 40.02 | Y | 0 |  |  |  | 1.39 |  |  |  |  | N | N | Y | 190 | 0.48 | 65 | 101508 | 103530 | 7120 | 15380 | 1 | 2 |  | 2018-02-11 23:12 | 1524 | 131 |  | 51 | 13 | *STR#1,#2 픽시드 #1 LOOP#6 원형 과냉 발생 비수량 줄임 | [14 empty] | 91.82 | 100 | 0 | 0 | 0 |  | 650 |  | 선택 | 해제 | 0 | 0 | 0 |  | 650 |  | 선택 | 해제 | 선택 | 미정 | 미정 | 선택 | 미정 |  | 미정 | BT180180 | H
B43638 | 2018-02-11 | 2 | A | TUNDISH교체전 | 10 | B | AE4140M10 | 합금강 | D4 | BM#2 | 1577 | 44 | 1644 | 1535 | 39 | 8100 |  | 1 | 0.44 | 19 |  | -2.48 | 1557 | 1633 | 4.33 | 0 | 0 | 20 | 52 | 54 | Y |  | 2018-02-12 00:06 | 65 | 1124 | 36 | 35 | 35 | 35 | 36 | 35 | 35 | 34 | 33 | 32 | 31 | 30 | 28 | 28 | 33 | 36 | 28 | 35 | -0.2 | Y | 40 | Y | -0.4 |  |  |  | 0.66 |  |  |  |  | N | N | N | 120 | 0.47 | 59 | 86022 | 92430 | 8770 | 2000 | 16 | 2 |  | 2018-02-12 00:11 | 1557 | 126 |  | 29 | 15 | *준빅사이즈 후속 HEAT | 6EF18DFB50E94B7C9B46D62086F72FB4 | 72FEBDD10FFB4E7D854CCAC01B633F64 | 151D5478379942F8A4437913EE7914FD | [11 empty] | 93.5 | 100 | 0 | 2500 | 0 |  | 650 | 1100 | 선택 | 해제 | 0 | 2500 | 0 |  | 650 | 1100 | 선택 | 해제 | 선택 | 미정 | 미정 | 미정 | 미정 |  | 미정 | RB150.00 | C
A43671 | 2018-02-11 | 1 | A |  | 6 | A | STB2 | 베어링강 | STB (SF) | BM#1 | 1584 | 44 | 1574 | 1547 | 34 | 5700 |  | 3 | 0.31 | 27 |  | -1.37 | 1519 | 1562 | 17.9 | 0 |  | 35 | 30 | 43 | Y |  | 2018-02-12 00:23 | 63 | 1129 | 29 | 30 | 32 | 32 | 33 | 33 | 33 | 31 | 30 | 29 | 29 | 29 | 29 | 29 | 31 | 33 | 29 | 33 | -0.1 | Y | 39.97 | Y | 0 |  |  |  | 0.81 |  |  |  |  | N | N | Y | 180 | 0.48 | 61 | 84590 | 98640 | 7130 | 15820 | 1 | 2 |  | 2018-02-12 00:31 | 1519 | 126 |  | 42 |  | *STR#1,#2 픽시드 #1 LOOP#6 원형 과냉 발생 비수량 줄임 | [14 empty] | 80.07 | 100 | 0 | 0 | 0 |  | 650 |  | 선택 | 해제 | 0 | 0 | 0 |  | 650 |  | 선택 | 해제 | 선택 | 미정 | 미정 | 선택 | 미정 |  | 미정 | BT180180 | H
B43639 | 2018-02-11 | 2 | A | TUNDISH교체 | 1 | A | SM45CB | 탄소강 | SM45C | BM#2 | 1620 | 39 | 1667 | 1587 | 34 | 6500 |  | 1 | 0.49 | 18 |  | -2.43 | 1584 | 1650 | 0 | 7.23 | 0 | 11 | 73 | 58 | Y |  | 2018-02-12 00:58 | 91 | 1129 | 23 | 33 | 25 | 26 | 31 | 36 | 38 | 40 | 41 | 42 | 42 | 42 |  | 42 | 36 | 42 | 42 | 42 | 0 |  | 10 | Y | 0 |  | 1.86 | 1.74 | [5 empty] | N | N | N | 190 | 0.48 | 60 | 90832 | 100030 | 3830 | 15000 | 7 | 1 |  | 2018-02-12 00:57 | 1584 | 156 |  | 65 |  | *턴디쉬 플럭스 120KG/15KG *슬리브 롱노즐 사용 | [14 empty] | 90.65 | 100 | 700 | 0 | 0 |  | 650 | 400 | 선택 | 해제 | 700 | 0 | 0 |  | 650 | 400 | 선택 | 해제 | 해제 | 미정 | 미정 | 미정 | 미정 |  | 미정 | RB150.00 | C
A43672 | 2018-02-11 | 1 | A |  | 7 | A | STB2 | 베어링강 | STB (SF) | BM#1 | 9999 | 43 | 1550 | 1547 | 36 | 6000 |  | 3 | 0.31 | 28 |  | -1.37 | 1522 | 1566 | 19.67 | 0 |  | 5 | 27 | 66 | Y |  | 2018-02-12 01:38 | 66 | 1132 | 29 | 30 | 33 | 34 | 34 | 34 | 33 | 33 | 31 | 31 | 30 | 29 | 28 | 27 | 31 | 34 | 27 | 34 | -0.14 | Y | 50 | Y | -0.2 |  |  |  | 1.21 |  |  |  |  | N | N | Y | 230 | 0.44 | 70 | 101508 | 102030 | 7010 | 15610 | 1 | 2 |  | 2018-02-12 01:43 | 1522 | 125 |  | 32 |  | *STR#1,#2 픽시드 #1 LOOP#6 원형 과냉 발생 비수량 줄임 *전공정 지연으로 감속주입-정속주입 강종 감속으로 이상재 등록 | [14 empty] | 93.13 | 100 | 0 | 0 | 0 |  | 650 |  | 선택 | 해제 | 0 | 0 | 0 |  | 650 |  | 선택 | 해제 | 선택 | 미정 | 미정 | 선택 | 미정 |  | 미정 | BT180180 | H
B43640 | 2018-02-11 | 2 | A |  | 2 | A | SM45CB | 탄소강 | SM45C | BM#2 | 1570 | 37 | 1664 | 1555 | 33 | 6500 |  | 1 | 0.47 | 19 |  | -2.05 | 1570 | 1633 | 4.97 | 4.97 | 0 | 32 | 30 | 38 | Y |  | 2018-02-12 02:23 | 77 | 1132 | 41 | 40 | 40 | 40 | 40 | 40 | 40 | 38 | 37 | 36 | 35 | 34 | 33 | 33 | 38 | 40 | 33 | 40 | -0.14 |  | 50 | Y | -0.2 | [8 empty] | N | N | N | 180 | 0.45 | 64 | 99780 | 94670 | 410 | 15000 | 7 | 1 |  | 2018-02-12 02:27 | 1570 | 158 |  | 43 |  | *전공정 지연 10% 이상 감속주입 (전기로#2 냉각수 판낼 파손) | [14 empty] | 106.15 | 100 | 0 | 0 | 0 |  | 650 | 400 | 선택 | 해제 | 0 | 0 | 0 |  | 650 | 400 | 선택 | 해제 | 해제 | 미정 | 미정 | 미정 | 미정 |  | 미정 | RB180.00 | C
A43673 | 2018-02-11 | 1 | A |  | 8 | A | STB2 | 베어링강 | STB (SF) | BM#1 | 1588 | 45 | 1567 | 1535 | 37 | 6100 |  | 3 | 0.32 | 27 |  | -1.4 | 1529 | 1572 | 18.73 | 0 |  | 18 | 31 | 65 | Y |  | 2018-02-12 02:41 | 73 | 1129 | 27 | 33 | 38 | 40 | 42 | 42 | 43 | 42 | 41 | 41 | 40 | 40 | 39 | 39 | 39 | 43 | 39 | 42 | -0.13 | Y | 29.97 | Y | -0.2 |  |  |  | 1.11 |  |  |  |  | N | N | Y | 220 | 0.48 | 64 | 101508 | 102450 | 7050 | 15340 | 1 | 2 |  | 2018-02-12 02:49 | 1529 | 135 |  | 42 |  | *STR#1,#2 픽시드 #1 LOOP#6 원형 과냉 발생 비수량 줄임 | [14 empty] | 92.74 | 100 | 0 | 0 | 0 |  | 650 |  | 선택 | 해제 | 0 | 0 | 0 |  | 650 |  | 선택 | 해제 | 선택 | 미정 | 미정 | 선택 | 미정 |  | 미정 | BT180180 | H
B43641 | 2018-02-11 | 2 | A |  | 3 | A | SM45CB | 탄소강 | SM45C | BM#2 | 1691 | 52 | 1624 | 1605 | 34 | 5500 |  | 1 | 0.47 | 15 |  | -1.73 | 1565 | 1603 | 1.43 | 0 | 0 | 1 | 15 | 47 | Y |  | 2018-02-12 03:34 | 72 | 1139 | 29 | 30 | 31 | 31 | 32 | 32 | 32 | 31 | 30 | 30 | 29 | 28 | 27 | 26 | 29 | 32 | 26 | 32 | -0.1 | Y | 60 | Y | 0 | [8 empty] | N | N | N | 170 | 0.4 | 80 | 98716 | 106410 | 620 | 15400 | 7 | 1 |  | 2018-02-12 03:48 | 1573 | 134 |  | 40 |  | *전공정 지연 10% 이상 감속주입 (전기로#2 냉각수 판낼 파손) | [14 empty] | 93.13 | 100 | 0 | 0 | 0 |  | 650 | 400 | 선택 | 해제 | 0 | 0 | 0 |  | 650 | 400 | 선택 | 해제 | 해제 | 미정 | 미정 | 미정 | 미정 |  | 미정 | RB130.00 | C
A43674 | 2018-02-11 | 1 | A |  | 9 | A | STB2 | 베어링강 | STB (SF) | BM#1 | 1583 | 41 | 1567 | 1550 | 35 | 5800 |  | 3 | 0.32 | 26 |  | -1.4 | 1520 | 1562 | 18.64 | 0 |  | 19 | 50 | 50 | Y |  | 2018-02-12 03:48 | 64 | 1139 | 37 | 37 | 38 | 38 | 39 | 38 | 38 | 37 | 37 | 36 | 35 | 35 | 33 | 34 | 37 | 39 | 33 | 38 | -0.15 | Y | 40 | Y | 0.2 |  |  |  | 1.16 |  |  |  |  | N | N | Y | 210 | 0.48 | 66 | 118426 | 106300 | 7010 | 15100 | 1 | 2 |  | 2018-02-12 03:56 | 1520 | 146 |  | 44 |  | *STR#1,#2 픽시드 #1 LOOP#6 원형 과냉 발생 비수량 줄임 | [14 empty] | 104.52 | 100 | 0 | 0 | 0 |  | 650 |  | 선택 | 해제 | 0 | 0 | 0 |  | 650 |  | 선택 | 해제 | 선택 | 미정 | 미정 | 선택 | 미정 |  | 미정 | BT180180 | H
A43676 | 2018-02-11 | 1 | B | 연주종료 | 4 | A | SM45CB | 탄소강 | SM45C | BM#2 | 1583 | 41 | 1613 | 1529 | 33 | 5900 |  | 1 | 0.5 | 15 |  | -2.66 | 1563 | 1616 | 4.33 | 0 | 0 | 20 | 53 | 134 | Y |  | 2018-02-12 05:25 | 70 | 1136 | 24 | 30 | 34 | 36 | 37 | 37 | 36 | 35 | 35 | 33 | 33 | 32 |  | 32 | 33 | 37 | 32 | 0 | -0.14 | Y | 35.02 | Y | -0.2 | [8 empty] | N | N | N | 160 | 0.5 | 59 | 98498 | 98350 | 650 | 2000 | 7 | 1 | 20 | 2018-02-12 05:27 | 1563 | 91 |  | 12 |  | *전기로#2 냉각수 판넬 파손으로 연주 종료 | 29D3F0A339A9445DBD95A4BE77431F9B | 01F01061F5CC43449DC9A67295B76700 | C46DE281D2F9486ABC6C1BCE2B285E51 |  |  | 848410EA50D345D4BDA0D07C1371CCB5 | A0019BF991F440F3A12C7DAF551BBAE6 |  |  | E0AFA9AD019040A0AB0109405FB9E68D | BBD83813B50E4839A010FF02E761A15A |  |  |  | 99.49 | 100 | 0 | 2980 | 0 |  | 650 | 400 | 선택 | 해제 | 0 | 3100 | 0 |  | 650 | 400 | 선택 | 해제 | 해제 | 미정 | 미정 | 미정 | 미정 |  | 미정 | RB170.00 | C
A43675 | 2018-02-11 | 1 | B |  | 10 | A | STB2 | 베어링강 | STB (SF) | BM#1 | 1598 | 47 | 1599 | 1538 | 38 | 7500 |  | 3 | 0.31 | 27 |  | -1.12 | 1527 | 1563 | 20.86 | 0 |  | 35 | 31 | 39 | Y |  | 2018-02-12 04:59 | 71 | 1119 | 33 | 36 | 39 | 41 | 42 | 44 | 46 | 38 | 46 | 44 | 43 | 43 | 42 | 42 | 41 | 46 | 38 | 0 | -1.59 | Y | 5.03 | Y | -0.2 |  |  |  | 1.16 |  |  |  |  | N | N | Y | 200 | 0.48 | 63 | 101508 | 97840 | 7110 | 15800 | 1 | 2 |  | 2018-02-12 05:06 | 1527 | 158 |  | 42 |  | *STR#1,#2 픽시드 #1 LOOP#6 원형 과냉 발생 비수량 줄임 | [14 empty] | 96.81 | 100 | 0 | 0 | 0 |  | 650 |  | 선택 | 해제 | 0 | 0 | 0 |  | 650 |  | 선택 | 해제 | 선택 | 미정 | 미정 | 선택 | 선택 | 9 | 미정 | BT180180 | H
A43677 | 2018-02-11 | 1 | B |  | 11 | A | STB2 | 베어링강 | STB (SF) | BM#1 | 1567 | 41 | 1563 | 1530 | 33 | 5700 |  | 3 | 0.3 | 26 |  | -1.11 | 1517 | 1550 | 14.09 | 0 |  | 5 | 28 | 83 | Y |  | 2018-02-12 06:29 | 61 | 1128 | 42 | 40 | 38 | 37 | 36 | 36 | 34 | 33 | 32 | 32 | 33 | 32 | 31 | 31 | 35 | 38 | 31 | 32 | -0.14 | Y | 50 | Y | -0.2 |  |  |  | 1.22 |  |  |  |  | N | N | Y | 190 | 0.48 | 62 | 101508 | 97820 | 7070 | 15900 | 1 | 2 |  | 2018-02-12 06:36 | 1517 | 96 |  | 16 |  | *STR#1,#2 픽시드 #1 LOOP#6 원형 과냉 발생 비수량 줄임 | [14 empty] | 94.38 | 100 | 0 | 0 | 0 |  | 650 |  | 선택 | 해제 | 0 | 0 | 0 |  | 650 |  | 선택 | 해제 | 선택 | 미정 | 미정 | 선택 | 미정 |  | 미정 | BT180180 | H
A43678 | 2018-02-12 | 1 | B |  | 12 | A | STB2 | 베어링강 | STB (SF) | BM#1 | 1660 | 39 | 1558 | 1583 | 27 | 3900 |  | 3 | 0.29 | 28 |  | -1.17 | 1519 | 1557 | 15.33 | 0 |  | 18 | 32 | 86 | Y |  | 2018-02-12 07:32 | 63 | 1085 | 30 | 35 | 39 | 40 | 41 | 41 | 41 | 41 | 41 | 40 | 39 | 39 | 38 | 39 | 39 | 41 | 38 | 41 | -0.04 | Y | 40.02 | Y | 0.2 |  |  |  | 1.24 |  |  |  |  | N | N | Y | 180 | 0.48 | 70 | 101508 | 107130 | 7080 | 15300 | 1 | 2 |  | 2018-02-12 07:39 | 1519 | 100 |  | 18 |  | *STR#1,#2 픽시드 #1 LOOP#6 원형 과냉 발생 비수량 줄임 | [14 empty] | 88.93 | 100 | 0 | 0 | 0 |  | 650 |  | 선택 | 해제 | 0 | 0 | 0 |  | 650 |  | 선택 | 해제 | 선택 | 미정 | 미정 | 선택 | 미정 |  | 미정 | BT180180 | H
A43679 | 2018-02-12 | 1 | B |  | 13 | A | STB2 | 베어링강 | STB (SF) | BM#1 | 1588 | 45 | 1554 | 1533 | 34 | 5500 |  | 3 | 0.29 | 28 |  | -1.31 | 1508 | 1550 | 16.8 | 0 |  | 19 | 51 | 67 | Y |  | 2018-02-12 08:40 | 52 | 1082 | 38 | 35 | 33 | 32 | 31 | 30 | 29 | 28 | 28 | 27 | 26 | 25 |  | 25 | 30 | 33 | 25 | 0 | -0.18 |  | 45.02 | Y | -0.2 |  |  |  | 1.17 |  |  |  |  | N | N | Y | 230 | 0.48 | 60 | 101508 | 94030 | 7140 | 15900 | 1 | 2 |  | 2018-02-12 08:47 | 1508 | 112 |  | 21 |  | *STR#1,#2 픽시드 #1 LOOP#6 원형 과냉 발생 비수량 줄임 | [14 empty] | 100.45 | 100 | 0 | 0 | 0 |  | 650 |  | 선택 | 해제 | 0 | 0 | 0 |  | 650 |  | 선택 | 해제 | 선택 | 미정 | 미정 | 선택 | 미정 |  | 미정 | BT180180 | H
B43643 | 2018-02-12 | 2 | B | 연주시작 | 1 | A | AE5130M | 합금강 | D1 | BM#2 | 1597 | 48 | 1685 | 1564 | 42 | 8700 |  | 1 | 0.48 | 20 |  | -2.54 | 1586 | 1658 | 0 | 5.86 | 0 | 1 | 16 | 125 | Y |  | 2018-02-12 09:45 | 84 | 1086 | 40 | 39 | 37 | 32 | 37 | 38 | 40 | 40 | 41 | 42 | 43 | 43 |  | 43 | 39 | 43 | 43 | 40 | 0 |  | 4.97 | Y | 0 |  | 2.29 | 2.29 | [5 empty] | N | N | N | 150 | 0.47 | 55 | 93049 | 93260 | 120 | 15000 | 11 | 2 | 10 | 2018-02-12 09:08 | 1586 | 113 |  | 15 |  | * T/D 용강량 실측:1030mm / 18 TON * T/D FLUX 용탕부: 120 KG / 유탕부: 15KG 투입 * 슬리브 롱노즐( Y자형 ) 사용 | 067DEF0AE3744973939877485DC3C7B6 |  | 9F00543275044C519FC441719E54B0AE | [11 empty] | 100.65 | 100 | 700 | 0 | 0 |  | 650 | 400 | 선택 | 선택 | 700 | 0 | 0 |  | 650 | 400 | 선택 | 선택 | 해제 | 미정 | 미정 | 미정 | 미정 |  | 미정 | BT180180 | H
A43680 | 2018-02-12 | 1 | B |  | 14 | A | STB2 | 베어링강 | STB (SF) | BM#1 | 1609 | 44 | 1567 | 1538 | 35 | 5500 |  | 3 | 0.3 | 28 |  | -1.06 | 1517 | 1551 | 15.32 | 0 |  | 35 | 32 | 71 | Y |  | 2018-02-12 09:42 | 61 | 1092 | 24 | 28 | 33 | 36 | 38 | 37 | 37 | 37 | 36 | 36 | 35 | 36 | 35 | 34 | 34 | 38 | 34 | 37 | -0.09 | Y | 44.98 | Y | -0.2 |  |  |  | 1.15 |  |  |  |  | N | N | Y | 220 | 0.48 | 68 | 101508 | 100440 | 7040 | 14400 | 1 | 2 |  | 2018-02-12 09:49 | 1517 | 108 |  | 19 |  | *STR#1,#2 픽시드 #1 LOOP#6 원형 과냉 발생 비수량 줄임 | [14 empty] | 94.47 | 100 | 0 | 0 | 0 |  | 650 |  | 선택 | 해제 | 0 | 0 | 0 |  | 650 |  | 선택 | 해제 | 선택 | 미정 | 미정 | 선택 | 미정 |  | 미정 | BT180180 | H
B43644 | 2018-02-12 | 2 | B |  | 2 | A | AE5130M | 합금강 | D1 | BM#2 | 1590 | 51 | 1666 | 1525 | 43 | 9000 |  | 1 | 0.49 | 18 |  | -19.69 | 1577 | 1636 | 0 | 6.74 | 0 | 20 | 54 | 133 | Y |  | 2018-02-12 10:44 | 75 | 1087 | 42 | 41 | 41 | 41 | 40 | 39 | 39 | 37 | 36 | 35 | 34 | 33 | 31 | 31 | 38 | 41 | 31 | 41 | -0.2 |  | 50.02 | Y | -0.4 | [8 empty] | N | N | N | 140 | 0.49 | 61 | 93049 | 98780 | 130 | 15800 | 11 | 2 | 20 | 2018-02-12 10:43 | 1577 | 110 |  | 13 | [16 empty] | 94.23 | 100 | 0 | 0 | 0 |  | 650 | 400 | 선택 | 선택 | 0 | 0 | 0 |  | 650 | 400 | 선택 | 선택 | 해제 | 미정 | 미정 | 미정 | 미정 |  | 미정 | BT180180 | C
A43681 | 2018-02-12 | 1 | B |  | 15 | A | STB2 | 베어링강 | STB (SF) | BM#1 | 1601 | 40 | 1564 | 1534 | 35 | 5500 |  | 3 | 0.29 | 28 |  | -1.21 | 1513 | 1552 | 15.22 | 0 |  | 5 | 29 | 85 | Y |  | 2018-02-12 10:57 | 57 | 1080 | 33 | 35 | 36 | 36 | 36 | 37 | 35 | 33 | 33 | 33 | 32 | 32 | 32 | 32 | 34 | 37 | 32 | 36 | -0.08 | Y | 35.03 | Y | 0 |  |  |  | 1.07 |  |  |  |  | N | N | Y | 210 | 0.48 | 60 | 101508 | 96490 | 7030 | 15700 | 1 | 2 |  | 2018-02-12 11:04 | 1513 | 102 |  | 12 | 19 | *STR#1,#2 픽시드 #1 LOOP#6 원형 과냉 발생 비수량 줄임 | [14 empty] | 98.08 | 100 | 0 | 0 | 0 |  | 650 |  | 선택 | 해제 | 0 | 0 | 0 |  | 650 |  | 선택 | 해제 | 선택 | 미정 | 미정 | 선택 | 미정 |  | 미정 | BT180180 | H
B43645 | 2018-02-12 | 2 | B |  | 3 | A | AE5130M | 합금강 | D1 | BM#2 | 1589 | 48 | 1645 | 1567 | 40 | 8100 |  | 1 | 0.5 | 16 |  | -2.21 | 1567 | 1622 | 0 | 6.02 | 0 | 21 | 2 | 2490 | Y |  | 2018-02-12 11:49 | 65 | 1099 | 29 | 28 | 30 | 31 | 30 | 29 | 28 | 27 | 26 | 24 | 23 | 22 | 20 | 20 | 27 | 31 | 20 | 0 | -0.24 | Y | 44.98 | Y | -0.4 | [8 empty] | N | N | N | 130 | 0.51 | 60 | 101508 | 100960 | 140 | 14500 | 11 | 2 | 30 | 2018-02-12 11:48 | 1567 | 111 |  | 12 | [16 empty] | 102.07 | 100 | 0 | 0 | 0 |  | 650 | 400 | 선택 | 선택 | 0 | 0 | 0 |  | 650 | 400 | 선택 | 선택 | 해제 | 미정 | 미정 | 미정 | 미정 |  | 미정 | BT180180 | H
A43682 | 2018-02-12 | 1 | B |  | 16 | B | STB2 | 베어링강 | STB (SF) | BM#1 | 1668 | 39 | 1552 | 1579 | 35 | 4200 |  | 3 | 0.28 | 29 |  | -0.92 | 1520 | 1550 | 15.2 | 0 |  | 18 | 33 | 70 | Y |  | 2018-02-12 11:52 | 64 | 1079 | 30 | 36 | 39 | 42 | 43 | 42 | 41 | 41 | 41 | 40 | 40 | 39 | 40 | 40 | 40 | 43 | 39 | 41 | -0.11 | Y | 34.98 | Y | 0 |  |  |  | 1.14 |  |  |  |  | N | N | Y | 200 | 0.48 | 68 | 101508 | 103720 | 7020 | 15900 | 1 | 2 |  | 2018-02-12 11:59 | 1520 | 102 |  | 20 |  | *STR#1,#2 픽시드 #1 LOOP#6 원형 과냉 발생 비수량 줄임 | [14 empty] | 91.7 | 100 | 0 | 0 | 0 |  | 650 |  | 선택 | 해제 | 0 | 0 | 0 |  | 650 |  | 선택 | 해제 | 선택 | 미정 | 미정 | 선택 | 미정 |  | 미정 | BT180180 | H
B43646 | 2018-02-12 | 2 | D |  | 4 | A | AE5130M | 합금강 | D1 | BM#2 | 1564 | 45 | 1654 | 1524 | 37 | 7800 |  | 1 | 0.46 | 17 |  | -2.12 | 1576 | 1633 | 0 | 7.06 | 0 | 32 | 32 | 98 | Y |  | 2018-02-12 12:45 | 74 | 1087 | 18 | 30 | 36 | 40 | 42 | 43 | 43 | 42 | 42 | 41 | 40 | 38 | 36 | 36 | 38 | 43 | 36 | 42 | -0.2 | Y | 34.98 | Y | -0.4 | [8 empty] | N | N | N | 120 | 0.47 | 62 | 101508 | 97620 | 80 | 14900 | 11 | 2 | 50 | 2018-02-12 12:47 | 1576 | 109 |  | 21 |  | * 전공정 요청으로 감속주입 | [14 empty] | 104.32 | 100 | 0 | 0 | 0 |  | 650 | 400 | 선택 | 선택 | 0 | 0 | 0 |  | 650 | 400 | 선택 | 선택 | 해제 | 미정 | 미정 | 미정 | 미정 |  | 미정 | BT180180 | H
A43683 | 2018-02-12 | 1 | D |  | 17 | A | STB2 | 베어링강 | STB (SF) | BM#1 | 1595 | 41 | 1552 | 1540 | 34 | 5400 |  | 3 | 0.3 | 30 |  | -1.05 | 1517 | 1554 | 17.06 | 0 |  | 19 | 52 | 75 | Y |  | 2018-02-12 13:02 | 61 | 1073 | 38 | 37 | 36 | 35 | 35 | 33 | 33 | 33 | 32 | 31 | 30 | 29 | 29 | 30 | 33 | 36 | 29 | 33 | -0.14 | Y | 49.98 | Y | 0.2 |  |  |  | 1.15 |  |  |  |  | N | N | Y | 190 | 0.48 | 66 | 101508 | 102940 | 7090 | 15200 | 1 | 2 |  | 2018-02-12 13:07 | 1517 | 112 |  | 19 |  | *STR#1,#2 픽시드 #1 LOOP#6 원형 과냉 발생 비수량 줄임 | [14 empty] | 91.78 | 100 | 0 | 0 | 0 |  | 650 |  | 선택 | 해제 | 0 | 0 | 0 |  | 650 |  | 선택 | 해제 | 선택 | 미정 | 미정 | 선택 | 미정 |  | 미정 | BT180180 | H
B43647 | 2018-02-12 | 2 | D |  | 5 | A | AE5130M | 합금강 | D1 | BM#2 | 1601 | 43 | 1644 | 1524 | 38 | 6600 |  | 1 | 0.47 | 17 |  | -2.01 | 1562 | 1612 | 0 | 4.12 | 0 | 1 | 17 | 65 | Y |  | 2018-02-12 13:57 | 60 | 1082 | 33 | 33 | 34 | 35 | 34 | 33 | 32 | 31 | 30 | 28 | 27 | 25 | 23 | 23 | 31 | 35 | 23 | 33 | -0.27 | Y | 45 | Y | -0.4 | [8 empty] | N | N | N | 110 | 0.47 | 62 | 93049 | 96850 | 120 | 14100 | 11 | 2 | 40 | 2018-02-12 14:03 | 1562 | 104 |  | 14 |  | * 전공정 작업지연 감속주입 요청. | [14 empty] | 96.93 | 100 | 0 | 0 | 0 |  | 650 | 400 | 선택 | 선택 | 0 | 0 | 0 |  | 650 | 400 | 선택 | 선택 | 해제 | 미정 | 미정 | 미정 | 미정 |  | 미정 | BT180180 | C
A43684 | 2018-02-12 | 1 | D |  | 18 | A | STB2 | 베어링강 | STB (SF) | BM#1 | 1597 | 40 | 1562 | 1536 | 30 | 5000 |  | 3 | 0.3 | 28 |  | -1.03 | 1521 | 1554 | 15.05 | 0 |  | 35 | 33 | 62 | Y |  | 2018-02-12 13:46 | 65 | 1095 | 28 | 28 | 29 | 31 | 32 | 32 | 33 | 33 | 32 | 31 | 31 | 30 | 29 | 29 | 31 | 33 | 29 | 32 | -0.13 | Y | 30.03 | Y | -0.2 |  |  |  | 1.12 |  |  |  |  | N | N | Y | 180 | 0.48 | 64 | 101508 | 100210 | 7040 | 16900 | 1 | 2 |  | 2018-02-12 13:58 | 1521 | 122 |  | 44 |  | *STR#1,#2 픽시드 #1 LOOP#6 원형 과냉 발생 비수량 줄임 | [14 empty] | 94.12 | 100 | 0 | 0 | 0 |  | 650 |  | 선택 | 해제 | 0 | 0 | 0 |  | 650 |  | 선택 | 해제 | 선택 | 미정 | 미정 | 선택 | 선택 | 8 | 미정 | BT180180 | H
B43648 | 2018-02-12 | 2 | D |  | 6 | A | AE5130M | 합금강 | D1 | BM#2 | 1579 | 44 | 1615 | 1547 | 40 | 8100 |  | 1 | 0.5 | 17 |  | -2.18 | 1570 | 1625 | 0 | 5.51 | 0 | 20 | 55 | 76 | Y |  | 2018-02-12 15:00 | 68 | 1097 | 19 | 25 | 29 | 31 | 32 | 32 | 31 | 30 | 29 | 28 | 27 | 25 | 24 | 24 | 28 | 32 | 24 | 0 | -0.2 | Y | 40.02 | Y | -0.2 | [8 empty] | N | N | N | 100 | 0.49 | 63 | 93049 | 104010 | 30 | 12900 | 11 | 2 | 10 | 2018-02-12 14:59 | 1570 | 109 |  | 17 |  | * 전공정 작업지연 감속주입 요청. | [14 empty] | 90.91 | 100 | 0 | 0 | 0 |  | 650 | 400 | 선택 | 선택 | 0 | 0 | 0 |  | 650 | 400 | 선택 | 선택 | 해제 | 미정 | 미정 | 미정 | 미정 |  | 미정 | BT180180 | C
A43685 | 2018-02-12 | 1 | D |  | 19 | A | STB2 | 베어링강 | STB (SF) | BM#1 | 1548 | 44 | 1543 | 1532 | 43 | 6600 |  | 3 | 0.3 | 29 |  | -1 | 1510 | 1543 | 16.05 | 0 |  | 5 | 30 | 52 | Y |  | 2018-02-12 15:08 | 54 | 1093 | 28 | 27 | 27 | 27 | 27 | 27 | 26 | 26 | 25 | 24 | 23 | 22 | 21 | 20 | 25 | 27 | 20 | 27 | -0.13 |  | 55 | Y | -0.2 |  |  |  | 1.2 |  |  |  |  | N | N | Y | 230 | 0.48 | 66 | 101508 | 101760 | 7040 | 15700 | 1 | 2 |  | 2018-02-12 15:20 | 1510 | 116 |  | 28 | 14 | *STR#1,#2 픽시드 #1 LOOP#6 원형 과냉 발생 비수량 줄임 | [14 empty] | 92.79 | 100 | 0 | 0 | 0 |  | 650 |  | 선택 | 해제 | 0 | 0 | 0 |  | 650 |  | 선택 | 해제 | 선택 | 미정 | 미정 | 선택 | 미정 |  | 미정 | BT180180 | H
B43649 | 2018-02-12 | 2 | D |  | 7 | A | AE5130M | 합금강 | D1 | BM#2 | 1592 | 39 | 1635 | 1544 | 35 | 6600 |  | 1 | 0.49 | 17 |  | -2.21 | 1564 | 1624 | 0 | 6.54 | 0 | 21 | 3 | 63 | Y |  | 2018-02-12 15:50 | 62 | 1086 | 20 | 21 | 21 | 22 | 23 | 22 | 22 | 21 | 21 | 20 | 18 |  |  | 18 | 21 | 23 | 18 | 22 | -0.17 | Y | 30.03 | Y | -0.4 | [8 empty] | N | N | N | 150 | 0.51 | 52 | 93049 | 90260 | 150 | 14600 | 11 | 2 | 20 | 2018-02-12 15:53 | 1564 | 120 |  | 34 | [16 empty] | 102.99 | 100 | 0 | 0 | 0 |  | 650 | 400 | 선택 | 선택 | 0 | 0 | 0 |  | 650 | 400 | 선택 | 선택 | 해제 | 미정 | 미정 | 미정 | 선택 | 6 | 미정 | BT180180 | H
A43686 | 2018-02-12 | 1 | D | TUNDISH교체전 | 20 | A | STB2 | 베어링강 | STB (SF) | BM#1 | 1607 | 44 | 1556 | 1568 | 37 | 4900 |  | 3 | 0.3 | 29 |  | -0.98 | 1524 | 1556 | 15.19 | 0 |  | 18 | 34 | 67 | Y |  | 2018-02-12 16:09 | 68 | 1086 | 18 | 27 | 34 | 39 | 40 | 42 | 42 | 41 | 42 | 42 | 41 | 39 | 39 | 39 | 37 | 42 | 39 | 42 | -0.07 | Y | 35 | Y | 0 |  |  |  | 1.06 |  |  |  |  | N | N | M | 220 | 0.48 | 65 | 92748 | 102410 | 7640 | 1500 | 1 | 2 |  | 2018-02-12 16:16 | 1524 | 120 |  | 34 |  | *STR#1,#2 픽시드 #1 LOOP#6 원형 과냉 발생 비수량 줄임 | 97F7293E1A024497843DDD6EE7C629AA | 7AB20194701F4CBDB84664B35A9A3802 | 26A833C5EB6443D1BD30A579AE2E11AE | [11 empty] | 84.28 | 100 | 0 | 3500 | 0 |  | 650 |  | 선택 | 해제 | 0 | 3500 | 0 |  | 650 |  | 선택 | 해제 | 선택 | 미정 | 미정 | 선택 | 미정 |  | 미정 | BT180180 | H
B43650 | 2018-02-12 | 2 | D |  | 8 | A | AE5130M | 합금강 | D1 | BM#2 | 1585 | 44 | 1625 | 1535 | 37 | 7200 |  | 1 | 0.56 | 16 |  | -1.97 | 1557 | 1614 | 0 | 5.52 | 0 | 32 | 33 | 58 | Y |  | 2018-02-12 17:04 | 55 | 1089 | 16 | 22 | 27 | 29 | 29 | 30 | 29 | 29 | 28 | 27 | 26 | 25 |  | 25 | 26 | 30 | 25 | 29 | -0.17 | Y | 30 | Y | -0.2 | [8 empty] | N | N | N | 140 | 0.51 | 59 | 93049 | 100210 | 100 | 14100 | 11 | 2 | 40 | 2018-02-12 17:07 | 1557 | 114 |  | 15 | [16 empty] | 93.38 | 100 | 0 | 0 | 0 |  | 650 | 400 | 선택 | 선택 | 0 | 0 | 0 |  | 650 | 400 | 선택 | 선택 | 해제 | 미정 | 미정 | 미정 | 미정 |  | 미정 | BT180180 | C
B43651 | 2018-02-12 | 2 | D |  | 9 | A | AE5130M | 합금강 | D1 | BM#2 | 1596 | 45 | 1624 | 1556 | 35 | 4800 |  | 1 | 0.51 | 16 |  | -2.36 | 1556 | 1614 | 0 | 4.18 | 0 | 1 | 18 | 61 | Y |  | 2018-02-12 18:04 | 54 | 1086 | 22 | 24 | 26 | 27 | 27 | 26 | 26 | 25 | 24 | 23 | 22 |  |  | 22 | 25 | 27 | 22 | 26 | -0.14 | Y | 35.02 | Y | -0.2 | [8 empty] | N | N | N | 130 | 0.51 | 54 | 101508 | 93220 | 160 | 13600 | 11 | 2 | 10 | 2018-02-12 18:06 | 1556 | 117 |  | 17 | [16 empty] | 108.8 | 100 | 0 | 0 | 0 |  | 650 | 400 | 선택 | 선택 | 0 | 0 | 0 |  | 650 | 400 | 선택 | 선택 | 해제 | 미정 | 미정 | 미정 | 미정 |  | 미정 | BT180180 | C
A43687 | 2018-02-12 | 1 | D | TUNDISH교체 | 1 | B | SF40CVM2 | 합금강 | D | BM#1 | 1626 | 40 | 1639 | 1563 | 32 | 5400 |  | 3 | 0.29 | 18 |  | -1.76 | 1601 | 1639 | 0 | 11.45 |  | 19 | 53 | 63 | Y |  | 2018-02-12 16:57 | 104 | 1086 | 26 | 21 | 30 | 36 | 38 | 38 | 38 | 38 | 38 | 40 | 40 | 39 |  | 39 | 35 | 40 | 39 | 38 | -0.1 |  | 9.98 | Y | -0.2 |  | 2.38 | 2.38 | [5 empty] | N | N | N | 150 | 0.43 | 64 | 93168 | 95020 | 7480 | 16400 | 8 | 1 |  | 2018-02-12 17:16 | 1601 | 148 |  | 78 |  | *T/Dflux 유15kg 용225kg *전공정작업지연으로 감속주입 | [14 empty] | 90.9 | 100 | 1000 | 0 | 0 |  | 650 |  | 선택 | 선택 | 1000 | 0 | 0 |  | 650 |  | 선택 | 선택 | 해제 | 미정 | 미정 | 선택 | 선택 |  | 미정 | RB090.00 | H
A43688 | 2018-02-12 | 1 | D |  | 2 | A | SF40CVM2 | 합금강 | D | BM#1 | 1611 | 47 | 1626 | 1525 | 46 | 5700 |  | 3 | 0.3 | 16 |  | -2.33 | 1580 | 1626 | 0 | 10.66 |  | 35 | 34 | 53 | Y |  | 2018-02-12 17:55 | 83 | 1086 | 38 | 31 | 29 | 29 | 29 | 30 | 30 | 32 | 33 | 33 | 34 | 34 | 34 | 34 | 32 | 34 | 34 | 34 | 0 |  | 9.98 | Y | 0 | [8 empty] | N | N | N | 140 | 0.46 | 62 | 93168 | 89830 | 7030 | 15700 | 8 | 1 |  | 2018-02-12 18:29 | 1580 | 155 |  | 85 |  | *전공정작업지연으로 감속주입 | [14 empty] | 95.66 | 100 | 0 | 0 | 0 |  | 650 |  | 선택 | 선택 | 0 | 0 | 0 |  | 650 |  | 선택 | 선택 | 해제 | 미정 | 미정 | 선택 | 미정 |  | 미정 | RB090.00 | H
B43652 | 2018-02-12 | 2 | D |  | 10 | A | AE5130M | 합금강 | D1 | BM#2 | 1576 | 45 | 1627 | 1535 | 41 | 8700 |  | 1 | 0.52 | 12 |  | -2.1 | 1574 | 1621 | 0 | 2.92 | 0 | 20 | 56 | 58 | Y |  | 2018-02-12 19:06 | 72 | 1085 | 18 | 28 | 31 | 34 | 35 | 35 | 34 | 33 | 32 | 31 | 30 | 29 | 28 | 28 | 31 | 35 | 28 | 0 | -0.18 | Y | 39.98 | Y | -0.2 | [8 empty] | N | N | N | 120 | 0.5 | 65 | 101508 | 107720 | 140 | 15300 | 11 | 2 | 10 | 2018-02-12 19:12 | 1574 | 103 |  | 13 | [16 empty] | 94.25 | 100 | 0 | 0 | 0 |  | 650 | 400 | 선택 | 선택 | 0 | 0 | 0 |  | 650 | 400 | 선택 | 선택 | 해제 | 미정 | 미정 | 미정 | 미정 |  | 미정 | BT180180 | H
B43653 | 2018-02-12 | 2 | D |  | 11 | A | AE5130M | 합금강 | D1 | BM#2 | 1622 | 37 | 1637 | 1586 | 31 | 5700 |  | 1 | 0.5 | 17 |  | -2.61 | 1568 | 1627 | 0 | 4.1 | 0 | 21 | 4 | 69 | Y |  | 2018-02-12 19:59 | 66 | 1086 | 25 | 25 | 27 | 27 | 27 | 26 | 25 | 24 | 23 | 21 | 20 | 18 | 16 | 16 | 24 | 27 | 16 | 27 | -0.22 |  | 49.98 | Y | -0.4 | [8 empty] | N | N | N | 110 | 0.5 | 60 | 101508 | 98570 | 30 | 15500 | 11 | 2 | 20 | 2018-02-12 20:13 | 1568 | 115 |  | 29 |  | * 주입중 전공정 요청 감속주입 함. | [14 empty] | 104.97 | 100 | 0 | 0 | 0 |  | 650 | 400 | 선택 | 선택 | 0 | 0 | 0 |  | 650 | 400 | 선택 | 선택 | 해제 | 미정 | 미정 | 미정 | 미정 |  | 미정 | BT180180 | H
A43689 | 2018-02-12 | 1 | D |  | 3 | A | SF40CVM2 | 합금강 | D | BM#1 | 1719 | 89 | 1593 | 1649 | 21 | 2400 |  | 3 | 0.31 | 16 |  | -1.23 | 1568 | 1593 | 1.83 | 9.12 |  | 2 | 1 | 14137 | Y |  | 2018-02-12 19:45 | 71 | 1108 | 34 | 36 | 38 | 40 | 41 | 42 | 42 | 41 | 40 | 40 | 38 | 38 | 38 | 37 | 39 | 42 | 37 | 40 | -0.13 | Y | 39.98 | Y | -0.2 | [8 empty] | N | N | N | 130 | 0.49 | 67 | 93168 | 105140 | 7030 | 15300 | 8 | 1 |  | 2018-02-12 19:56 | 1568 | 157 |  | 38 | [16 empty] | 82.6 | 100 | 0 | 0 | 0 |  | 650 |  | 선택 | 선택 | 0 | 0 | 0 |  | 650 |  | 선택 | 선택 | 해제 | 미정 | 미정 | 선택 | 미정 |  | 미정 | RB090.00 | H
A43690 | 2018-02-12 | 1 | A |  | 4 | A | SF40CVM2 | 합금강 | D | BM#1 | 1592 | 40 | 1603 | 1536 | 33 | 5200 |  | 3 | 0.31 | 16 |  | -2.2 | 1560 | 1603 | 0 | 12.96 |  | 18 | 35 | 105 | Y |  | 2018-02-12 21:02 | 63 | 1088 | 36 | 35 | 35 | 36 | 36 | 35 | 35 | 34 | 32 | 32 | 32 | 31 |  | 31 | 34 | 36 | 31 | 36 | -0.13 | Y | 39.98 | Y | -0.2 | [8 empty] | N | N | N | 120 | 0.49 | 60 | 93168 | 96630 | 7040 | 15120 | 8 | 1 |  | 2018-02-12 21:12 | 1560 | 98 |  | 30 | 30 | [15 empty] | 89.89 | 100 | 0 | 0 | 0 |  | 650 |  | 선택 | 선택 | 0 | 0 | 0 |  | 650 |  | 선택 | 선택 | 해제 | 미정 | 미정 | 선택 | 미정 |  | 미정 | RB090.00 | C
B43654 | 2018-02-12 | 2 | A |  | 12 | A | AE5130M | 합금강 | D1 | BM#2 | 1580 | 41 | 1627 | 1556 | 35 | 7300 |  | 1 | 0.49 | 17 |  | -2.25 | 1561 | 1612 | 0 | 5.62 | 0 | 32 | 34 | 60 | Y |  | 2018-02-12 21:00 | 59 | 1089 | 14 | 16 | 19 | 21 | 22 | 22 | 22 | 21 | 20 | 20 | 19 | 18 | 17 | 15 | 19 | 22 | 15 | 22 | -0.16 | Y | 45 | Y | -0.4 | [8 empty] | N | N | N | 100 | 0.47 | 66 | 101508 | 102570 | 50 | 13600 | 11 | 2 |  | 2018-02-12 21:19 | 1561 | 120 |  | 30 |  | * 전공정 작업지연 감속주입 요청. | [14 empty] | 100.75 | 100 | 0 | 0 | 0 |  | 650 | 400 | 선택 | 선택 | 0 | 0 | 0 |  | 650 | 400 | 선택 | 선택 | 해제 | 미정 | 미정 | 미정 | 미정 |  | 미정 | BT180180 | H
A43691 | 2018-02-12 | 1 | A | 잔강최소화전 | 5 | A | SF40CVM2 | 합금강 | D | BM#1 | 1593 | 39 | 1600 | 1526 | 34 | 4900 |  | 3 | 0.29 | 18 |  | -1.7 | 1561 | 1600 | 0 | 12.58 |  | 19 | 54 | 77 | Y |  | 2018-02-12 22:28 | 64 | 1086 | 28 | 31 | 31 | 31 | 32 | 31 | 32 | 32 | 31 | 31 | 30 | 30 |  | 30 | 31 | 32 | 30 | 32 | -0.05 | Y | 34.97 | Y | 0 | [8 empty] | N | N | N | 110 | 0.51 | 59 | 101022 | 98530 | 7110 | 3000 | 8 | 1 |  | 2018-02-12 22:16 | 1561 | 100 |  | 8 | [16 empty] | 95.76 | 100 | 0 | 3140 | 0 |  | 650 |  | 선택 | 선택 | 0 | 3200 | 0 |  | 650 |  | 선택 | 선택 | 해제 | 미정 | 미정 | 선택 | 미정 |  | 미정 | BT180180 | C
B43655 | 2018-02-12 | 2 | A | TUNDISH교체전 | 13 | A | AE5130M | 합금강 | D1 | BM#2 | 1607 | 35 | 1645 | 1565 | 30 | 6200 |  | 1 | 0.49 | 17 |  | -2.36 | 1575 | 1634 | 0 | 4.17 | 0 | 1 | 19 | 59 | Y |  | 2018-02-12 22:00 | 73 | 1086 | 21 | 24 | 27 | 28 | 28 | 28 | 28 | 27 | 26 | 24 | 22 |  |  | 22 | 26 | 28 | 22 | 28 | -0.17 | Y | 35.02 | Y | -0.4 | [8 empty] | N | N | N | 150 | 0.51 | 55 | 102635 | 92240 | 1760 | 2000 | 11 | 2 |  | 2018-02-12 22:29 | 1575 | 132 |  | 40 |  |  | 6D186AD29A584F91A5CD67F8D043FECA | ABC04885363F4C0A9CB0CE150D0E0408 | A96E5988894A4F22BA22BB0BD1A124E5 | [11 empty] | 109.19 | 100 | 0 | 2824 | 0 |  | 650 | 400 | 선택 | 선택 | 0 | 2500 | 0 |  | 650 | 400 | 선택 | 선택 | 해제 | 미정 | 미정 | 미정 | 미정 |  | 미정 | BT180180 | H
B43656 | 2018-02-12 | 2 | A | 잔강최소화 | 6 | A | 46MNVS6 | 합금강 | KFMN445V계 | BM#1 | 1607 | 41 | 1655 | 1567 | 37 | 7200 |  | 1 | 0.47 | 16 |  | -2.49 | 1581 | 1654 | 0 | 7.25 | 0 | 20 | 57 | 42 | Y |  | 2018-02-12 23:07 | 87 | 1086 | 32 | 42 | 43 | 44 | 45 | 43 | 43 | 43 | 41 |  |  |  |  | 41 | 42 | 45 | 41 | 43 | -0.2 | Y | 20 | Y | -0.4 | [8 empty] | N | N | Y | 100 | 0.51 | 47 | 101412 | 87540 | 5460 | 16240 | 8 | 1 |  | 2018-02-12 23:10 | 1586 | 142 |  | 41 |  | *잔강최소화 *STR#1,#2 픽시드 #1 LOOP#6 원형 과냉 발생 비수량 줄임 | [14 empty] | 109.05 | 100 | 2500 | 0 | 0 |  | 490 |  | 선택 | 해제 | 2500 | 0 | 0 |  | 490 |  | 선택 | 해제 | 해제 | 미정 | 선택 | 미정 | 선택 |  | 미정 | RB090.00 | H
A43692 | 2018-02-12 | 1 | A | TUNDISH교체 | 1 | A | AE1055MS | 탄소강 | AE1055LS계 | BM#2 | 1562 | 41 | 1610 | 1534 | 37 | 6200 |  | 3 | 0.28 | 20 |  | -1.42 | 1577 | 1611 | 0 | 10.33 |  | 35 | 35 | 73 | Y |  | 2018-02-12 23:19 | 91 | 1088 | 26 | 27 | 27 | 25 | 25 | 24 | 23 | 21 | 19 | 25 | 29 | 31 | 34 | 38 | 30 | 38 | 38 | 25 | 0 |  |  | Y | 0.2 |  | 2.55 | 2.38 | 1.83 |  |  |  |  | N | N | N | 230 | 0.46 | 59 | 84590 | 93630 | 7130 | 15200 | 2 | 1 |  | 2018-02-12 23:36 | 1569 | 125 |  | 45 |  | *턴디쉬 플럭스 225KG/15KG *슬리브 롱노즐 사용 *수소기준초과 10분 이상재 등록 | [14 empty] | 84.25 | 100 | 1500 | 0 | 0 |  | 400 | 400 | 선택 | 해제 | 1500 | 0 | 0 |  | 400 | 400 | 선택 | 해제 | 해제 | 미정 | 미정 | 선택 | 미정 |  | 미정 | BT180180 | H
B43657 | 2018-02-12 | 2 | A |  | 7 | A | 46MNVS6 | 합금강 | KFMN445V계 | BM#1 | 1567 | 40 | 1647 | 1535 | 36 | 7800 |  | 1 | 0.44 | 16 |  | -2.23 | 1568 | 1635 | 0 | 3.62 | 0 | 21 | 5 | 39 | Y |  | 2018-02-13 00:13 | 74 | 1134 | 38 | 37 | 39 | 41 | 41 | 40 | 39 | 38 | 38 | 36 | 36 | 35 |  | 35 | 38 | 41 | 35 | 38 | -0.15 | Y | 40.02 | Y | -0.2 | [8 empty] | N | N | Y | 150 | 0.51 | 55 | 90144 | 94670 | 5120 | 16560 | 8 | 1 |  | 2018-02-13 00:16 | 1568 | 125 |  | 25 |  | *STR#1,#2 픽시드 #1 LOOP#6 원형 과냉 발생 비수량 줄임 | [14 empty] | 91.05 | 100 | 0 | 0 | 0 |  | 490 |  | 선택 | 해제 | 0 | 0 | 0 |  | 490 |  | 선택 | 해제 | 해제 | 미정 | 선택 | 미정 | 미정 |  | 미정 | RB090.00 | H
A43693 | 2018-02-12 | 1 | A |  | 2 | A | AE1055MS | 탄소강 | AE1055LS계 | BM#2 | 1566 | 40 | 1591 | 1537 | 33 | 5200 |  | 3 | 0.3 | 21 |  | -1.59 | 1560 | 1601 | 0 | 14.83 |  | 2 | 2 | 70 | Y |  | 2018-02-13 00:31 | 74 | 1139 | 37 | 35 | 34 | 34 | 33 | 33 | 33 | 33 | 33 | 32 | 32 | 32 | 32 | 32 | 33 | 34 | 32 | 33 | -0.02 | Y | 50.02 | Y | 0 | [8 empty] | N | N | N | 220 | 0.48 | 63 | 101508 | 99900 | 7150 | 14200 | 2 | 1 |  | 2018-02-13 00:42 | 1560 | 115 |  | 34 |  | *후 HEAT 강제개공 306.406 | [14 empty] | 94.91 | 100 | 0 | 0 | 0 |  | 400 | 400 | 선택 | 해제 | 0 | 0 | 0 |  | 400 | 400 | 선택 | 해제 | 해제 | 미정 | 미정 | 선택 | 미정 |  | 미정 | BT180180 | H
B43658 | 2018-02-12 | 2 | A | TUNDISH교체전 | 8 | A | 46MNVS6 | 합금강 | KFMN445V계 | BM#1 | 1584 | 39 | 1647 | 1575 | 34 | 6800 |  | 1 | 0.47 | 15 |  | -2.81 | 1569 | 1630 | 0 | 4.15 | 0 | 32 | 35 | 36 | Y |  | 2018-02-13 01:16 | 75 | 1126 | 34 | 39 | 43 | 44 | 45 | 45 | 44 | 43 | 41 | 40 | 39 | 38 |  | 38 | 41 | 45 | 38 | 0 | -0.2 | Y | 35.02 | Y | -0.2 | [8 empty] | N | N | Y | 140 | 0.5 | 60 | 67608 | 98710 | 4940 | 1900 | 8 | 1 |  | 2018-02-13 01:20 | 1569 | 113 |  | 20 | 10 | *STR#1,#2 픽시드 #1 LOOP#6 원형 과냉 발생 비수량 줄임 | C0565C3AC6104F13B4DF5F7847A787DF | D240D83056954DE0A86D0C50B2A02C88 |  | AB316D0C8DAD446DA955398D62006706 | [10 empty] | 65.23 | 100 | 0 | 4750 | 0 |  | 490 |  | 선택 | 해제 | 0 | 4880 | 0 |  | 490 |  | 선택 | 해제 | 해제 | 미정 | 선택 | 미정 | 미정 |  | 미정 | RB090.00 | H
A43694 | 2018-02-12 | 1 | A |  | 3 | A | AE1055MS | 탄소강 | AE1055LS계 | BM#2 | 9999 | 42 | 1580 | 1535 | 34 | 5500 |  | 3 | 0.3 | 23 |  | -1.55 | 1562 | 1604 | 0 | 17.55 |  | 18 | 36 | 73 | N | 1 | 2018-02-13 01:35 | 76 | 1114 | 29 | 30 | 32 | 32 | 33 | 34 | 33 | 33 | 33 | 33 | 32 | 33 | 32 | 32 | 32 | 34 | 32 | 33 | -0.02 | Y | 35 | Y | -0.2 | [8 empty] | N | N | N | 210 | 0.48 | 62 | 101508 | 97400 | 7150 | 16400 | 2 | 1 |  | 2018-02-13 01:56 | 1562 | 123 |  | 37 | [16 empty] | 97.18 | 100 | 0 | 0 | 0 |  | 400 | 400 | 선택 | 해제 | 0 | 0 | 0 |  | 400 | 400 | 선택 | 해제 | 해제 | 미정 | 미정 | 선택 | 미정 |  | 미정 | BT180180 | H
B43659 | 2018-02-12 | 2 | A | TUNDISH교체 | 1 | A | 30MNB5M | 합금강 | 30MNB5M계 | BM#1 | 1566 | 54 | 1644 | 1545 | 47 | 9500 |  | 1 | 0.45 | 20 |  | -2.42 | 1581 | 1647 | 3.09 | 0 | 0 | 1 | 20 | 45 | Y |  | 2018-02-13 02:44 | 83 | 1135 | 36 | 31 | 30 | 33 | 36 | 38 | 40 | 40 | 41 | 40 | 40 | 40 | 39 | 39 | 37 | 41 | 39 | 40 | -0.03 |  | 19.97 | Y | -0.2 |  | 2.11 | 2.11 | [5 empty] | N | N | N | 150 | 0.39 | 70 | 101047 | 97220 | 5080 | 16040 | 6 | 2 |  | 2018-02-13 02:43 | 1581 | 130 |  | 17 |  | *T/D가열온도:자동-1363`.수동건-1344`.STR#1:1071.STR#2:1055.T/D FLUX 유:15,용:120 *Test 방안서 적용 *STR#1 LOOP#3,#4 스프레이 헌팅으로 메뉴얼 작업중 *STR#2 LOOP#4 스프레이 헌팅으로 메뉴얼 작업중 | [14 empty] | 95.19 | 100 | 700 | 0 | 0 |  | 400 |  | 선택 | 선택 | 700 | 0 | 0 |  | 400 |  | 선택 | 선택 | 해제 | 미정 | 선택 | 미정 | 선택 |  | 미정 | RB107.95 | C
A43695 | 2018-02-12 | 1 | A |  | 4 | A | AE1055MS | 탄소강 | AE1055LS계 | BM#2 | 1592 | 40 | 1595 | 1561 | 29 | 4800 |  | 3 | 0.29 | 21 |  | -1.42 | 1559 | 1596 | 0 | 16.47 |  | 19 | 55 | 74 | Y |  | 2018-02-13 02:31 | 73 | 1133 | 31 | 30 | 31 | 32 | 32 | 33 | 32 | 33 | 33 | 32 | 32 | 32 | 31 | 31 | 32 | 33 | 31 | 33 | -0.05 | Y | 35 | Y | -0.2 | [8 empty] | N | N | N | 200 | 0.48 | 62 | 101508 | 98840 | 6990 | 14600 | 2 | 1 |  | 2018-02-13 02:51 | 1559 | 121 |  | 45 |  | * 후 HEAT 강제개공 306.406 | [14 empty] | 95.94 | 100 | 0 | 0 | 0 |  | 400 | 400 | 선택 | 해제 | 0 | 0 | 0 |  | 400 | 400 | 선택 | 해제 | 해제 | 미정 | 미정 | 선택 | 미정 |  | 미정 | BT180180 | H
A43696 | 2018-02-12 | 1 | A |  | 5 | A | AE1055MS | 탄소강 | AE1055LS계 | BM#2 | 1583 | 41 | 1588 | 1544 | 29 | 4800 |  | 3 | 0.29 | 20 |  | -1.96 | 1550 | 1598 | 0 | 14.71 |  | 20 | 58 | 85 | N | 2 | 2018-02-13 03:38 | 64 | 1120 | 29 | 27 | 27 | 27 | 27 | 28 | 29 | 29 | 29 | 29 | 29 | 29 | 28 | 28 | 28 | 29 | 28 | 29 | -0.03 | Y | 30.02 | Y | -0.2 | [8 empty] | N | N | N | 200 | 0.48 | 61 | 101508 | 97040 | 7090 | 15600 | 2 | 1 |  | 2018-02-13 03:59 | 1550 | 118 |  | 44 | [16 empty] | 97.51 | 100 | 0 | 0 | 0 |  | 400 | 400 | 선택 | 해제 | 0 | 0 | 0 |  | 400 | 400 | 선택 | 해제 | 해제 | 미정 | 미정 | 선택 | 미정 |  | 미정 | BT180180 | H
B43660 | 2018-02-12 | 2 | A |  | 2 | A | 30MNB5M | 합금강 | 30MNB5M계 | BM#1 | 1602 | 51 | 1644 | 1556 | 41 | 8100 |  | 1 | 0.47 | 15 |  | -2.38 | 1565 | 1630 | 3.93 | 0 | 0 | 35 | 36 | 43 | Y |  | 2018-02-13 03:46 | 67 | 1124 | 36 | 33 | 32 | 30 | 30 | 29 | 29 | 28 | 27 | 26 | 25 | 24 | 23 | 22 | 28 | 32 | 22 | 0 | -0.17 |  | 60.02 | Y | -0.2 | [8 empty] | N | N | N | 140 | 0.4 | 74 | 96967 | 96960 | 5070 | 16150 | 6 | 2 |  | 2018-02-13 03:50 | 1565 | 136 |  | 28 |  | *Test 방안서 적용 *STR#1 LOOP#3,#4 스프레이 헌팅으로 메뉴얼 작업중 *STR#2 LOOP#4 스프레이 헌팅으로 메뉴얼 작업중 *Sample채취 ID:201.203 | [14 empty] | 95.07 | 100 | 0 | 0 | 300 |  | 400 |  | 선택 | 선택 | 0 | 0 | 300 |  | 400 |  | 선택 | 선택 | 해제 | 미정 | 선택 | 미정 | 미정 |  | 미정 | RB107.95 | C
A43697 | 2018-02-12 | 1 | B |  | 6 | A | AE1055MS | 탄소강 | AE1055LS계 | BM#2 | 1577 | 41 | 1602 | 1551 | 31 | 5100 |  | 3 | 0.3 | 20 |  | 0 | 1597 | 1597 | 0 | 15.16 |  | 2 | 3 | 52 | Y |  | 2018-02-13 04:42 | 111 | 1130 | 27 | 28 | 29 | 30 | 30 | 30 | 30 | 29 | 29 | 29 | 29 | 28 | 28 | 27 | 29 | 30 | 27 | 30 | -0.06 | Y | 46.17 | Y | -0.2 | [8 empty] | N | N | N | 200 | 0.48 | 61 | 101508 | 97660 | 7050 | 14900 | 2 | 1 |  | 2018-02-13 04:58 | 1552 | 120 |  | 43 | [16 empty] | 96.95 | 100 | 0 | 0 | 0 |  | 400 | 400 | 선택 | 해제 | 0 | 0 | 0 |  | 400 | 400 | 선택 | 해제 | 해제 | 미정 | 미정 | 선택 | 미정 |  | 미정 | BT180180 | H
B43661 | 2018-02-12 | 2 | B |  | 3 | A | 30MNB5M | 합금강 | 30MNB5M계 | BM#1 | 1595 | 44 | 1654 | 1564 | 36 | 7600 |  | 1 | 0.48 | 15 |  | -2.78 | 1578 | 1639 | 3.15 | 0 | 0 | 21 | 6 | 73 | Y |  | 2018-02-13 04:48 | 80 | 1127 | 20 | 24 | 26 | 28 | 30 | 31 | 31 | 30 | 29 | 29 | 27 | 27 | 26 | 21 | 27 | 31 | 21 | 0 | -0.2 | Y | 50.02 | Y | -0.4 | [8 empty] | N | N | N | 130 | 0.4 | 78 | 104426 | 102000 | 7100 | 15800 | 6 | 2 |  | 2018-02-13 04:56 | 1578 | 149 |  | 43 |  | *Test 방안서 적용 *STR#1 LOOP#3,#4 스프레이 헌팅으로 메뉴얼 작업중 *STR#2 LOOP#4 스프레이 헌팅으로 메뉴얼 작업중 | [14 empty] | 95.8 | 0 | 0 | 0 | 0 |  | 400 |  | 선택 | 선택 | 0 | 0 | 0 |  | 400 |  | 선택 | 선택 | 해제 | 미정 | 해제 | 선택 | 미정 |  | 미정 | RB107.95 | H
A43698 | 2018-02-12 | 1 | B |  | 7 | A | AE1055MS | 탄소강 | AE1055LS계 | BM#2 | 1562 | 42 | 1597 | 1533 | 33 | 5400 |  | 3 | 0.31 | 23 |  | -1.48 | 1553 | 1593 | 0 | 14.86 |  | 18 | 37 | 53 | Y |  | 2018-02-13 05:52 | 67 | 1124 | 26 | 29 | 31 | 33 | 34 | 33 | 34 | 33 | 32 | 32 | 32 | 31 | 31 | 31 | 32 | 34 | 31 | 33 | -0.08 | Y | 39.98 | Y | 0 | [8 empty] | N | N | N | 220 | 0.48 | 64 | 93049 | 102370 | 7080 | 16100 | 2 | 1 |  | 2018-02-13 05:59 | 1553 | 119 |  | 38 | [16 empty] | 85.02 | 100 | 0 | 0 | 0 |  | 400 | 400 | 선택 | 해제 | 0 | 0 | 0 |  | 400 | 400 | 선택 | 해제 | 해제 | 미정 | 미정 | 선택 | 미정 |  | 미정 | BT180180 | H
B43662 | 2018-02-12 | 2 | B |  | 4 | A | 30MNB5M | 합금강 | 30MNB5M계 | BM#1 | 1591 | 58 | 1634 | 1534 | 42 | 8600 |  | 1 | 0.46 | 15 |  | -2.73 | 1551 | 1630 | 2.25 | 0 | 0 | 32 | 36 | 67 | Y |  | 2018-02-13 06:13 | 53 | 1134 | 20 | 16 | 15 | 14 | 14 | 14 | 14 | 14 | 13 | 12 | 11 | 11 | 9 | 8 | 13 | 15 | 8 | 14 | -0.12 |  | 59.98 | Y | -0.2 | [8 empty] | N | N | N | 120 | 0.4 | 73 | 89508 | 92950 | 5080 | 16300 | 6 | 2 |  | 2018-02-13 06:18 | 1551 | 171 |  | 39 |  | *Test 방안서 적용 *STR#1 LOOP#3,#4 스프레이 헌팅으로 메뉴얼 작업중 *STR#2 LOOP#4 스프레이 헌팅으로 메뉴얼 작업중 | [14 empty] | 91.33 | 100 | 0 | 0 | 0 |  | 400 |  | 선택 | 선택 | 0 | 0 | 0 |  | 400 |  | 선택 | 선택 | 해제 | 미정 | 선택 | 해제 | 미정 |  | 미정 | RB107.95 | H
A43699 | 2018-02-12 | 1 | B | TUNDISH교체전 | 8 | A | AE1055MS | 탄소강 | AE1055LS계 | BM#2 | 1604 | 42 | 1594 | 1549 | 32 | 5300 |  | 3 | 0.3 | 20 |  | -1.73 | 1556 | 1598 | 0 | 13.18 |  | 19 | 56 | 56 | Y |  | 2018-02-13 06:50 | 70 | 1131 | 30 | 30 | 30 | 32 | 33 | 34 | 34 | 33 | 33 | 32 | 31 | 32 | 31 | 31 | 32 | 34 | 31 | 33 | -0.09 | Y | 35 | Y | -0.2 | [8 empty] | N | N | N | 210 | 0.48 | 62 | 90901 | 98430 | 7020 | 2000 | 2 | 1 |  | 2018-02-13 06:54 | 1556 | 128 |  | 48 |  |  | 99DAAA35A9BB4365B46FE10F45ACC858 | 8F99E1AB4C1B4DEF9B5CA7D6D52B2D2A | 877ABB1919FC44769FA3F963A073DDEA | [11 empty] | 86.2 | 100 | 0 | 2680 | 0 |  | 400 | 400 | 선택 | 해제 | 0 | 2730 | 0 |  | 400 | 400 | 선택 | 해제 | 해제 | 미정 | 미정 | 선택 | 선택 | 8 | 미정 | BT180180 | H
B43663 | 2018-02-12 | 2 | B |  | 5 | A | 30MNB5M | 합금강 | 30MNB5M계 | BM#1 | 1588 | 66 | 1665 | 1546 | 53 | 10400 |  | 1 | 0.49 | 15 |  | -2.64 | 1569 | 1635 | 1.82 | 0 | 0 | 5 | 31 | 733 | Y |  | 2018-02-13 07:15 | 71 | 1102 | 7 | 8 | 12 | 15 | 17 | 18 | 18 | 18 | 17 | 17 | 17 | 17 | 16 | 15 | 15 | 18 | 15 | 18 | -0.06 | Y | 44.98 | Y | 0 | [8 empty] | N | N | N | 110 | 0.4 | 74 | 90320 | 96430 | 5070 | 15800 | 6 | 2 |  | 2018-02-13 07:24 | 1569 | 176 |  | 52 |  | *Test 방안서 적용 *STR#1 LOOP#3,#4 스프레이 헌팅으로 메뉴얼 작업중 *STR#2 LOOP#4 스프레이 헌팅으로 메뉴얼 작업중 *Sample채취 ID:103.203 | [14 empty] | 89.07 | 100 | 0 | 0 | 300 |  | 400 |  | 선택 | 선택 | 0 | 0 | 300 |  | 400 |  | 선택 | 선택 | 해제 | 미정 | 선택 | 미정 | 미정 |  | 미정 | RB107.95 | C
A43700 | 2018-02-13 | 1 | B | TUNDISH교체 | 1 | A | AE1050M2 | 탄소강 | B | BM#2 | 9999 | 49 | 1628 | 1567 | 31 | 6000 |  | 3 | 0.32 | 20 |  | -2.03 | 1575 | 1624 | 12.14 | 0 |  | 20 | 59 | 48 | Y |  | 2018-02-13 08:20 | 90 | 1082 | 23 | 32 | 32 | 32 | 31 | 28 | 29 | 36 | 40 | 43 | 45 | 47 | 47 | 48 | 41 | 48 | 48 | 32 | 0.3 |  | 4.98 | Y | 0 |  | 1.63 | 1.63 | [5 empty] | N | N | N | 150 | 0.47 | 59 | 96083 | 98290 | 3920 | 14900 | 17 | 2 | 10 | 2018-02-13 08:25 | 1575 | 159 |  | 48 |  | * T/D 용강량 실측:1180mm / 18.6 TON * T/D FLUX 용탕부: 120 KG / 유탕부: 15KG 투입 * 슬리브 롱노즐( Y자형 ) 사용 | [14 empty] | 93.74 | 100 | 700 | 0 | 0 |  | 650 | 400 | 선택 | 해제 | 700 | 0 | 0 |  | 650 | 400 | 선택 | 해제 | 해제 | 미정 | 미정 | 미정 | 미정 |  | 미정 | BT180180 | H
B43665 | 2018-02-13 | 2 | B |  | 6 | A | 30MNB5M | 합금강 | 30MNB5M계 | BM#1 | 1562 | 43 | 1634 | 1557 | 30 | 5600 |  | 1 | 0.46 | 16 |  | -2.47 | 1561 | 1623 | 1.87 | 0 | 0 | 2 | 4 | 53 | Y |  | 2018-02-13 09:06 | 63 | 1082 | 14 | 22 | 27 | 31 | 32 | 32 | 33 | 32 | 32 | 31 | 29 | 27 | 26 | 27 | 28 | 33 | 26 | 32 | -0.23 | Y | 30.02 | Y | 0.2 | [8 empty] | N | N | N | 100 | 0.4 | 67 | 89508 | 85510 | 5100 | 16200 | 6 | 2 |  | 2018-02-13 09:12 | 1561 | 104 |  | 16 |  | *Test 방안서 적용 *STR#1 LOOP#3,#4 스프레이 헌팅으로 메뉴얼 작업중 *STR#2 LOOP#4 스프레이 헌팅으로 메뉴얼 작업중 | [14 empty] | 98.85 | 100 | 0 | 0 | 0 |  | 400 |  | 선택 | 선택 | 0 | 0 | 0 |  | 400 |  | 선택 | 선택 | 해제 | 미정 | 선택 | 미정 | 미정 |  | 미정 | RB107.95 | H
A43701 | 2018-02-13 | 1 | B |  | 2 | A | AE1050M2 | 탄소강 | B | BM#2 | 1578 | 42 | 1606 | 1523 | 32 | 5700 |  | 3 | 0.31 | 16 |  | -1.21 | 1560 | 1584 | 9.27 | 0 |  | 21 | 7 | 51 | Y |  | 2018-02-13 09:14 | 75 | 1085 | 47 | 41 | 39 | 37 | 37 | 37 | 37 | 37 | 37 | 36 | 36 | 37 | 36 | 36 | 38 | 39 | 36 | 37 | -0.06 |  | 50 | Y | -0.2 | [8 empty] | N | N | N | 140 | 0.5 | 63 | 96083 | 102990 | 2860 | 12000 | 17 | 2 | 20 | 2018-02-13 09:19 | 1560 | 143 |  | 56 | 23 | * 후 HEAT L/D 강제 랜싱 ID: 307,406 | [14 empty] | 90.82 | 100 | 0 | 0 | 0 |  | 650 | 400 | 선택 | 해제 | 0 | 0 | 0 |  | 650 | 400 | 선택 | 해제 | 해제 | 미정 | 미정 | 미정 | 미정 |  | 미정 | BT180180 | H
B43666 | 2018-02-13 | 2 | B |  | 7 | A | 30MNB5M | 합금강 | 30MNB5M계 | BM#1 | 1587 | 45 | 1645 | 1526 | 40 | 8400 |  | 1 | 0.5 | 19 |  | 0 | 1561 | 1630 | 3.91 | 0 | 0 | 18 | 38 | 35 | Y |  | 2018-02-13 10:19 | 63 | 1096 | 26 | 32 | 37 | 38 | 40 | 41 | 40 | 38 | 38 | 38 | 37 | 37 | 36 | 33 | 36 | 41 | 33 | 38 | -0.16 | Y | 49.98 | Y | -0.2 | [8 empty] | N | N | N | 150 | 0.4 | 79 | 104426 | 102940 | 5090 | 15900 | 6 | 2 |  | 2018-02-13 10:23 | 1561 | 116 |  | 11 |  | *Test 방안서 적용 *STR#1 LOOP#3,#4 스프레이 헌팅으로 메뉴얼 작업중 *STR#2 LOOP#4 스프레이 헌팅으로 메뉴얼 작업중 *Sample채취 ID:103.203 | [14 empty] | 96.74 | 100 | 0 | 0 | 300 |  | 400 |  | 선택 | 선택 | 0 | 0 | 300 |  | 400 |  | 선택 | 선택 | 해제 | 미정 | 선택 | 미정 | 미정 |  | 미정 | RB107.95 | H
A43702 | 2018-02-13 | 1 | B |  | 3 | A | AE1050M2 | 탄소강 | B | BM#2 | 1591 | 45 | 1610 | 1535 | 31 | 5800 |  | 3 | 0.3 | 15 |  | -1.72 | 1563 | 1595 | 9.13 | 0 |  | 1 | 21 | 264 | N | 2 | 2018-02-13 10:22 | 78 | 1097 | 29 | 30 | 32 | 33 | 34 | 33 | 33 | 33 | 32 | 32 | 32 | 31 |  | 31 | 32 | 34 | 31 | 33 | -0.05 | Y | 34.98 | Y | -0.2 | [8 empty] | N | N | N | 130 | 0.5 | 61 | 103474 | 102590 | 4180 | 14000 | 17 | 2 | 30 | 2018-02-13 10:35 | 1563 | 141 |  | 57 | 14 | [15 empty] | 96.98 | 100 | 0 | 0 | 0 |  | 650 | 400 | 선택 | 해제 | 0 | 0 | 0 |  | 650 | 400 | 선택 | 해제 | 해제 | 미정 | 미정 | 미정 | 미정 |  | 미정 | BT180180 | H
B43667 | 2018-02-13 | 2 | B | TUNDISH교체전 | 8 | A | 30MNB5M | 합금강 | 30MNB5M계 | BM#1 | 1587 | 56 | 1646 | 1516 | 40 | 8400 |  | 1 | 0.47 | 16 |  | -2.01 | 1556 | 1614 | 1.95 | 0 | 0 | 32 | 37 | 70 | Y |  | 2018-02-13 11:38 | 58 | 1076 | 30 | 31 | 31 | 31 | 32 | 31 | 30 | 29 | 28 | 28 | 27 | 27 | 26 | 24 | 28 | 32 | 24 | 31 | -0.16 | Y | 49.98 | Y | 0 | [8 empty] | N | N | N | 140 | 0.4 | 80 | 90598 | 106210 | 5040 | 2500 | 6 | 2 |  | 2018-02-13 11:42 | 1556 | 136 |  | 14 |  | *Test 방안서 적용 *STR#1 LOOP#3,#4 스프레이 헌팅으로 메뉴얼 작업중 *STR#2 LOOP#4 스프레이 헌팅으로 메뉴얼 작업중 | C3F6724826A84149894490C8C5EDEE6C | B4B18BB51D60484E943DD2387D1D1C4C | 94935BA6CCAF4EEDAE84E0F755890927 | [11 empty] | 81.44 | 100 | 0 | 2800 | 0 |  | 400 |  | 선택 | 선택 | 0 | 3000 | 0 |  | 400 |  | 선택 | 선택 | 해제 | 미정 | 선택 | 미정 | 미정 |  | 미정 | RB107.95 | C
A43703 | 2018-02-13 | 1 | B | 잔강최소화전 | 4 | A | AE1050M2 | 탄소강 | B | BM#2 | 1634 | 41 | 1612 | 1577 | 29 | 4700 |  | 3 | 0.3 | 13 |  | -1.76 | 1559 | 1589 | 8.3 | 0 |  | 5 | 32 | 25 | Y |  | 2018-02-13 11:26 | 74 | 1094 | 29 | 31 | 33 | 36 | 37 | 39 | 39 | 39 | 39 | 38 | 38 | 38 |  | 38 | 36 | 39 | 38 | 39 | -0.03 | Y | 30.02 | Y | 0 | [8 empty] | N | N | N | 120 | 0.5 | 58 | 95107 | 97270 | 3250 | 3000 | 17 | 2 | 50 | 2018-02-13 11:58 | 1559 | 142 |  | 56 | [16 empty] | 94.68 | 100 | 0 | 3100 | 0 |  | 650 | 400 | 선택 | 해제 | 0 | 3100 | 0 |  | 650 | 400 | 선택 | 해제 | 해제 | 미정 | 미정 | 미정 | 선택 | 4 | 미정 | BT180180 | H
A43704 | 2018-02-13 | 1 | D | 잔강최소화 | 5 | A | SMN455M1 | 합금강 | D1 | BM#2 | 1565 | 41 | 1599 | 1549 | 34 | 5800 |  | 3 | 0.29 | 16 |  | -2.34 | 1559 | 1606 | 10.63 | 0 |  | 20 | 60 | 52 | Y | 0 | 2018-02-13 12:36 | 76 | 1068 | -266 | 11 | 29 | 30 | 31 | 32 | 32 | 33 | 32 | 31 | 30 |  |  | 30 | 20 | 33 | 30 | 32 | -0.08 | Y | 15 | Y | -0.2 |  |  |  | 0.72 |  |  |  |  | N | N | N | 110 | 0.5 | 51 | 84590 | 96590 | 2350 | 12400 | 17 | 2 | 10 | 2018-02-13 12:55 | 1559 | 149 |  | 61 |  | * 후 HEAT 래들강제개공 나탕주입 ID:305,405 이상재등록 | [14 empty] | 88.11 | 100 | 2500 | 0 | 0 |  | 650 | 400 | 선택 | 해제 | 2500 | 0 | 0 |  | 650 | 400 | 선택 | 해제 | 선택 | 미정 | 미정 | 미정 | 미정 |  | 미정 | BT180180 | H
B43668 | 2018-02-13 | 2 | D | TUNDISH교체 | 1 | A | AE4130M6 | 합금강 | AE4130M6 | BM#1 | 1615 | 65 | 1664 | 1577 | 53 | 10900 |  | 1 | 0.49 | 21 |  | -2.1 | 1591 | 1661 | 2.57 | 0 | 0 | 19 | 57 | 110 | Y |  | 2018-02-13 13:02 | 88 | 1075 | 15 | 33 | 28 | 34 | 37 | 39 | 40 | 39 | 39 | 40 | 39 | 38 | 39 | 38 | 37 | 40 | 38 | 39 | -0.06 |  | 34.98 | Y | -0.2 |  | 2.29 | 2.29 | [5 empty] | N | N | M | 150 | 0.4 | 74 | 85564 | 100470 | 5530 | 14800 | 14 | 2 |  | 2018-02-13 13:06 | 1591 | 166 |  | 37 |  | *T/Dflux 유15kg 용120kg *정속유지강종 주속 미준수(전공정 작업지연) ID:101~105.201~205 | [14 empty] | 76.43 | 100 | 700 | 0 | 0 |  | 650 |  | 선택 | 선택 | 700 | 0 | 0 |  | 650 |  | 선택 | 선택 | 해제 | 미정 | 선택 | 미정 | 미정 |  | 미정 | RB215.90 | C
B43669 | 2018-02-13 | 2 | D |  | 6 | A | SMN455M1 | 합금강 | D1 | BM#2 | 1609 | 46 | 1604 | 1557 | 37 | 7900 |  | 1 | 0.46 | 17 |  | -2.88 | 1560 | 1631 | 3.47 | 0 | 0 | 2 | 5 | 91 | N | 1 | 2018-02-13 14:05 | 77 | 1083 | 26 | 34 | 38 | 40 | 41 | 41 | 40 | 39 | 39 | 38 | 37 | 36 | 35 | 35 | 37 | 41 | 35 | 0 | -0.15 | Y | 40.02 | Y | -0.2 |  |  |  | 1.13 |  |  |  |  | N | N | N | 100 | 0.49 | 60 | 93049 | 101240 | 70 | 13500 | 17 | 2 | 20 | 2018-02-13 14:07 | 1560 | 141 |  | 27 |  | * 래들 강제개공 나탕주입 ID:301,401 이상재등록 * 후 HEAT 래들 강제개공 나탕주입 ID:406 이상재등록 | [14 empty] | 93.05 | 100 | 0 | 0 | 0 |  | 650 | 400 | 선택 | 해제 | 0 | 0 | 0 |  | 650 | 400 | 선택 | 해제 | 선택 | 미정 | 미정 | 미정 | 미정 |  | 미정 | BT180180 | H
B43670 | 2018-02-13 | 2 | D |  | 2 | A | AE4130M6 | 합금강 | AE4130M6 | BM#1 | 1581 | 48 | 1646 | 1565 | 38 | 7800 |  | 1 | 0.45 | 18 |  | -1.77 | 1579 | 1623 | 1.27 | 0 | 0 | 18 | 39 | 71 | Y |  | 2018-02-13 14:46 | 76 | 1077 | 36 | 43 | 49 | 51 | 51 | 51 | 50 | 48 | 48 | 48 | 47 | 47 | 47 | 42 | 47 | 51 | 42 | 51 | -0.16 | Y | 57.17 | Y | -0.92 |  |  |  | 1.74 |  |  |  |  | N | N | Y | 140 | 0.46 | 72 | 102420 | 105340 | 5090 | 15600 | 14 | 1 |  | 2018-02-13 14:51 | 1579 | 99 |  | 7 | [16 empty] | 92.27 | 100 | 0 | 0 | 0 |  | 650 |  | 선택 | 선택 | 0 | 0 | 0 |  | 650 |  | 선택 | 선택 | 해제 | 미정 | 선택 | 미정 | 미정 |  | 미정 | RB215.90 | C
C42246 | 2018-02-13 | 3 | D |  | 7 | A | SMN455M1 | 합금강 | D1 | BM#2 | 1605 | 103 | 1659 | 1562 | 63 | 11600 |  | 2 | 0.27 | 17 |  | -2.76 | 1572 | 1637 | 0.62 | 0 |  | 6 | 63 | 165 | N | 1 | 2018-02-13 14:42 | 89 | 1087 | 32 | 33 | 34 | 36 | 36 | 36 | 35 | 34 | 33 | 32 | 31 | 28 |  | 28 | 33 | 36 | 28 | 36 | -0.2 | Y | 39.98 | Y | -0.6 |  |  |  | 0.42 |  |  |  |  | N | N | N | 150 | 0.49 | 60 | 93049 | 99750 | 10 | 14200 | 17 | 2 | 40 | 2018-02-13 14:58 | 1572 | 222 |  | 55 |  | * 래들 강제개공 나탕주입 ID:301 이상재등록 | [14 empty] | 95.78 | 100 | 0 | 0 | 0 |  | 650 | 400 | 선택 | 해제 | 0 | 0 | 0 |  | 650 | 400 | 선택 | 해제 | 선택 | 미정 | 미정 | 미정 | 미정 |  | 미정 | BT180180 | H
B43671 | 2018-02-13 | 2 | D |  | 3 | A | AE4130M6 | 합금강 | AE4130M6 | BM#1 | 1586 | 47 | 1636 | 1554 | 39 | 7600 |  | 1 | 0.46 | 18 |  | -2.37 | 1571 | 1630 | 2.76 | 0 | 0 | 32 | 38 | 55 | Y |  | 2018-02-13 15:58 | 68 | 1086 | 42 | 44 | 47 | 48 | 47 | 46 | 45 | 44 | 41 | 41 | 40 | 39 | 37 | 36 | 43 | 48 | 36 | 0 | -0.24 | Y | 49.97 | Y | -0.2 |  |  |  | 1.78 |  |  |  |  | N | N | Y | 130 | 0.47 | 66 | 102420 | 96390 | 5070 | 16000 | 14 | 1 |  | 2018-02-13 16:04 | 1571 | 110 |  | 8 | [16 empty] | 100.41 | 100 | 0 | 0 | 0 |  | 650 |  | 선택 | 선택 | 0 | 0 | 0 |  | 650 |  | 선택 | 선택 | 해제 | 미정 | 선택 | 미정 | 미정 |  | 미정 | RB215.90 | C
C42247 | 2018-02-13 | 3 | D |  | 8 | A | SMN455M1 | 합금강 | D1 | BM#2 | 1534 | 49 | 1660 | 1518 | 45 | 8800 |  | 2 | 0.27 | 19 |  | -2.83 | 1563 | 1632 | 2 | 0 |  | 16 | 77 | 254 | Y |  | 2018-02-13 15:58 | 80 | 1088 | 24 | 22 | 22 | 23 | 23 | 23 | 21 | 21 | 20 | 18 | 16 | 14 |  | 14 | 21 | 23 | 14 | 23 | -0.23 | Y | 39.98 | Y | -0.4 |  |  |  | 0.34 |  |  |  |  | N | N | N | 140 | 0.51 | 57 | 101508 | 96540 | 210 | 13200 | 17 | 2 | 10 | 2018-02-13 16:05 | 1563 | 158 |  | 42 | [16 empty] | 104.92 | 100 | 0 | 0 | 0 |  | 650 | 400 | 선택 | 해제 | 0 | 0 | 0 |  | 650 | 400 | 선택 | 해제 | 선택 | 미정 | 미정 | 미정 | 미정 |  | 미정 | BT180180 | H
B43672 | 2018-02-13 | 2 | D |  | 4 | A | AE4130M6 | 합금강 | AE4130M6 | BM#1 | 1596 | 40 | 1647 | 1555 | 35 | 6900 |  | 1 | 0.46 | 18 |  | -1.87 | 1572 | 1621 | 1.64 | 0 | 0 | 19 | 58 | 26 | Y |  | 2018-02-13 17:08 | 69 | 1087 | 34 | 37 | 43 | 45 | 46 | 45 | 44 | 43 | 42 | 41 | 39 | 37 | 37 | 34 | 41 | 46 | 34 | 37 | -0.24 | Y | 50.02 | Y | -0.4 |  |  |  | 1.43 |  |  |  |  | N | N | Y | 120 | 0.44 | 71 | 102420 | 94380 | 5080 | 14500 | 14 | 1 |  | 2018-02-13 17:11 | 1572 | 103 |  | 4 |  | *전공정 작업지연,감속주입(정속주입강종) ID: 101~106.201~206 | [14 empty] | 102.42 | 100 | 0 | 0 | 0 |  | 650 |  | 선택 | 선택 | 0 | 0 | 0 |  | 650 |  | 선택 | 선택 | 해제 | 미정 | 선택 | 미정 | 미정 |  | 미정 | RB215.90 | C
C42248 | 2018-02-13 | 3 | D |  | 9 | A | SMN455M1 | 합금강 | D1 | BM#2 | 1532 | 49 | 1616 | 1519 | 36 | 7300 |  | 3 | 0.29 | 17 |  | 77.1 | 1569 | 0 | 8.46 | 1.22 |  | 30 | 52 | 263 | Y |  | 2018-02-13 16:59 | 86 | 1101 | 11 | 30 | 37 | 42 | 45 | 46 | 47 | 47 | 47 | 48 | 47 | 46 |  | 46 | 41 | 48 | 46 | 47 | -0.03 | Y | 9.98 | Y | -0.2 |  |  |  | 0.58 |  |  |  |  | N | N | N | 130 | 0.49 | 59 | 101508 | 95970 | 5050 | 14300 | 17 | 2 | 20 | 2018-02-13 17:27 | 1569 | 139 |  | 41 |  | * 래들 WEIGHT 편차 발생. | [14 empty] | 100.4 | 100 | 0 | 0 | 0 |  | 650 | 400 | 선택 | 해제 | 0 | 0 | 0 |  | 650 | 400 | 선택 | 해제 | 선택 | 미정 | 미정 | 미정 | 미정 |  | 미정 | BT180180 | H
B43673 | 2018-02-13 | 2 | D |  | 5 | A | AE4130M6 | 합금강 | AE4130M6 | BM#1 | 1577 | 49 | 1635 | 1545 | 35 | 7300 |  | 1 | 0.47 | 19 |  | -1.83 | 1563 | 1617 | 1.82 | 0 | 0 | 2 | 6 | 49 | Y |  | 2018-02-13 18:17 | 60 | 1086 | 32 | 35 | 36 | 38 | 38 | 38 | 38 | 37 | 36 | 36 | 34 | 33 | 32 | 31 | 36 | 38 | 31 | 38 | -0.14 | Y | 49.98 | Y | -0.2 |  |  |  | 2.27 |  |  |  |  | N | N | Y | 110 | 0.46 | 67 | 102420 | 102340 | 5030 | 15800 | 14 | 1 |  | 2018-02-13 18:23 | 1563 | 109 |  | 7 |  | *전공정 작업지연,감속주입(정속주입강종) ID: 101.201 | [14 empty] | 94.83 | 100 | 0 | 0 | 0 |  | 650 |  | 선택 | 선택 | 0 | 0 | 0 |  | 650 |  | 선택 | 선택 | 해제 | 미정 | 선택 | 미정 | 미정 |  | 미정 | RB215.90 | C
A43710 | 2018-02-13 | 1 | D |  | 10 | A | SMN455M1 | 합금강 | D1 | BM#2 | 1595 | 40 | 1604 | 1550 | 39 | 5100 |  | 3 | 0.31 | 16 |  | -2.13 | 1562 | 1604 | 12.04 | 0 |  | 18 | 40 | 53 | Y |  | 2018-02-13 18:24 | 79 | 1088 | 44 | 49 | 51 | 52 | 52 | 52 | 51 | 51 | 50 | 50 | 50 | 49 | 48 | 48 | 50 | 52 | 48 | 52 | -0.09 | Y | 45.02 | Y | -0.2 |  |  |  | 0.76 |  |  |  |  | N | N | N | 120 | 0.47 | 61 | 101508 | 96370 | 3080 | 14100 | 17 | 2 | 40 | 2018-02-13 18:31 | 1562 | 87 |  | 18 | [16 empty] | 102.17 | 100 | 0 | 0 | 0 |  | 650 | 400 | 선택 | 해제 | 0 | 0 | 0 |  | 650 | 400 | 선택 | 해제 | 선택 | 미정 | 미정 | 미정 | 미정 |  | 미정 | BT180180 | H
B43674 | 2018-02-13 | 2 | D |  | 6 | A | AE4130M6 | 합금강 | AE4130M6 | BM#1 | 1584 | 40 | 1636 | 1535 | 33 | 6800 |  | 1 | 0.46 | 19 |  | -2.33 | 1567 | 1620 | 1.76 | 0 | 0 | 21 | 9 | 69 | Y |  | 2018-02-13 19:14 | 64 | 1086 | 30 | 29 | 29 | 31 | 31 | 29 | 27 | 25 | 23 | 22 | 21 | 20 | 19 | 19 | 26 | 31 | 19 | 29 | -0.27 | Y | 45.02 | Y | -0.2 |  |  |  | 1.66 |  |  |  |  | N | N | Y | 100 | 0.48 | 62 | 102420 | 94400 | 5050 | 15700 | 14 | 1 |  | 2018-02-13 19:20 | 1567 | 111 |  | 19 | [16 empty] | 102.42 | 100 | 0 | 0 | 0 |  | 650 |  | 선택 | 선택 | 0 | 0 | 0 |  | 650 |  | 선택 | 선택 | 해제 | 미정 | 선택 | 미정 | 미정 |  | 미정 | RB215.90 | H
A43711 | 2018-02-13 | 1 | D |  | 11 | A | SMN455M1 | 합금강 | D1 | BM#2 | 1602 | 43 | 1579 | 1551 | 34 | 4800 |  | 3 | 0.3 | 16 |  | -1.71 | 1545 | 1579 | 10.76 | 0 |  | 35 | 39 | 175 | Y |  | 2018-02-13 19:28 | 62 | 1086 | 46 | 39 | 36 | 35 | 32 | 31 | 30 | 29 | 28 | 27 | 27 | 26 | 27 | 27 | 32 | 36 | 26 | 27 | -0.22 | Y | 44.97 | Y | 0.2 |  |  |  | 0.89 |  |  |  |  | N | N | N | 110 | 0.5 | 62 | 101508 | 102800 | 140 | 13700 | 17 | 2 | 10 | 2018-02-13 19:40 | 1545 | 86 |  | 19 |  | * 래들 WEIGHT 편차 발생. | [14 empty] | 94.43 | 100 | 0 | 0 | 0 |  | 650 | 400 | 선택 | 해제 | 0 | 0 | 0 |  | 650 | 400 | 선택 | 해제 | 선택 | 미정 | 미정 | 미정 | 선택 | 6 | 미정 | BT180180 | H
B43675 | 2018-02-13 | 2 | D |  | 7 | A | AE4130M6 | 합금강 | AE4130M6 | BM#1 | 1568 | 34 | 1634 | 1554 | 30 | 5900 |  | 1 | 0.45 | 19 |  | -2.14 | 1566 | 1617 | 1.99 | 0 | 0 | 1 | 23 | 42 | Y |  | 2018-02-13 20:07 | 63 | 1088 | 18 | 21 | 24 | 26 | 26 | 25 | 25 | 25 | 24 | 23 | 22 | 22 |  | 22 | 23 | 26 | 22 | 25 | -0.1 | Y | 39.97 | Y | 0 |  |  |  | 1.47 |  |  |  |  | N | N | Y | 150 | 0.48 | 58 | 85350 | 90350 | 5040 | 16500 | 14 | 1 |  | 2018-02-13 20:14 | 1566 | 113 |  | 29 | [16 empty] | 88.91 | 100 | 0 | 0 | 0 |  | 650 |  | 선택 | 선택 | 0 | 0 | 0 |  | 650 |  | 선택 | 선택 | 해제 | 미정 | 선택 | 미정 | 미정 |  | 미정 | RB215.90 | H
A43712 | 2018-02-13 | 1 | D | 연주종료 | 12 | A | SMN455M1 | 합금강 | D1 | BM#2 | 1615 | 42 | 1570 | 1555 | 26 | 4600 |  | 3 | 0.3 | 16 |  | -1.73 | 1535 | 1570 | 9.74 | 0 |  | 32 | 39 | 109 | Y |  | 2018-02-13 20:35 | 52 | 1087 | 24 | 26 | 27 | 27 | 27 | 27 | 26 | 25 | 25 | 24 | 24 | 24 | 23 | 23 | 26 | 27 | 23 | 27 | -0.08 |  | 49.97 | Y | -0.2 |  |  |  | 0.87 |  |  |  |  | N | N | N | 100 | 0.51 | 59 | 98749 | 100710 | 3940 | 2000 | 17 | 2 | 30 | 2018-02-13 20:42 | 1535 | 92 |  | 18 |  | *연주종료 22:10 (전기로#3 냉각수 라인 파손) | 33B03B76F07E4FCE9B3B7DA4E516B7CA | DAE33698D58447759209546B7AA96A17 | B25CCDC323824A6BB7747C83ADE3CE2A |  |  | 6F57BBC5A5614B43AEA4FC25D90FB142 | 5BAEF5192C1B42158E8684B22783D2FD |  |  | 81D380FA034D48B1895F899A9CBD7201 | F51C0CAC4E774164A26ABDB25229C24C |  |  |  | 94.36 | 100 | 0 | 3370 | 0 |  | 650 | 400 | 선택 | 해제 | 0 | 3330 | 0 |  | 650 | 400 | 선택 | 해제 | 선택 | 미정 | 미정 | 미정 | 미정 |  | 미정 | BT180180 | H
B43676 | 2018-02-13 | 2 | A |  | 8 | A | AE4130M6 | 합금강 | AE4130M6 | BM#1 | 1599 | 49 | 1625 | 1565 | 41 | 7000 |  | 1 | 0.45 | 19 |  | -1.91 | 1568 | 1619 | 1.38 | 0 | 0 | 19 | 59 | 55 | Y |  | 2018-02-13 21:16 | 65 | 1088 | 21 | 24 | 31 | 35 | 37 | 36 | 36 | 35 | 34 | 33 | 32 | 30 | 29 | 28 | 32 | 37 | 28 | 0 | -0.2 | Y | 44.98 | Y | -0.2 |  |  |  | 1.44 |  |  |  |  | N | N | Y | 140 | 0.48 | 67 | 102420 | 103060 | 4980 | 16820 | 14 | 1 |  | 2018-02-13 21:22 | 1568 | 115 |  | 18 | [16 empty] | 94.83 | 100 | 0 | 0 | 0 |  | 650 |  | 선택 | 선택 | 0 | 0 | 0 |  | 650 |  | 선택 | 선택 | 해제 | 미정 | 선택 | 미정 | 미정 |  | 미정 | RB215.90 | H
B43677 | 2018-02-13 | 2 | A | TUNDISH교체전 | 9 | A | AE4130M6 | 합금강 | AE4130M6 | BM#1 | 1571 | 44 | 1644 | 1545 | 37 | 7600 |  | 1 | 0.46 | 18 |  | -2.03 | 1568 | 1627 | 6.04 | 0 | 0 | 20 | 62 | 93 | Y |  | 2018-02-13 22:25 | 65 | 1086 | 25 | 26 | 26 | 27 | 26 | 26 | 25 | 24 | 23 | 22 | 21 | 20 |  | 20 | 24 | 27 | 20 | 26 | -0.17 | Y | 40.02 | Y | -0.2 |  |  |  | 1.64 |  |  |  |  | N | N | M | 130 | 0.48 | 63 | 95706 | 100030 | 4970 | 1600 | 14 | 1 |  | 2018-02-13 22:24 | 1568 | 121 |  | 19 |  |  | 546A9DAFCA6044AE984FCEF34AD89AA1 | 78F97F70030140D0935A7D903BEEF5A0 |  | C75118B9BC6C48FDA4E30E0A012FCCED | [10 empty] | 91.15 | 100 | 0 | 2630 | 0 |  | 650 |  | 선택 | 선택 | 0 | 2500 | 0 |  | 650 |  | 선택 | 선택 | 해제 | 미정 | 선택 | 미정 | 미정 |  | 미정 | RB215.90 | H
B43678 | 2018-02-13 | 2 | A | TUNDISH교체 | 1 | A | 30MNB5M | 합금강 | 30MNB5M계 | BM#1 | 1648 | 45 | 1675 | 1577 | 35 | 7200 |  | 1 | 0.46 | 20 |  | -3.01 | 1587 | 1667 | 3.39 | 0 | 0 | 5 | 34 | 63 | Y |  | 2018-02-13 23:39 | 89 | 1085 | 21 | 23 | 20 | 22 | 26 | 27 | 28 | 30 | 30 | 30 | 30 | 31 |  | 31 | 27 | 31 | 31 | 30 | 0 |  |  | Y | 0.2 |  | 2.33 | 2.33 | [5 empty] | N | N | N | 150 | 0.39 | 63 | 95628 | 89520 | 5480 | 15260 | 5 | 1 |  | 2018-02-13 23:41 | 1587 | 149 |  | 34 |  | *T/D가열온도:자동-1355`.수동건-1350`.STR#1:1074.STR#2:1047.T/D FLUX 유:15,용:120 *Test 방안서 적용 *STR#1 LOOP#3,#4 스프레이 헌팅으로 메뉴얼 작업중 *STR#2 LOOP#4 스프레이 헌팅으로 메뉴얼 작업중 | [14 empty] | 100.66 | 100 | 700 | 0 | 0 |  | 400 |  | 선택 | 선택 | 700 | 0 | 0 |  | 400 |  | 선택 | 선택 | 해제 | 미정 | 선택 | 미정 | 선택 |  | 미정 | RB107.95 | H
B43679 | 2018-02-13 | 2 | A |  | 2 | A | 30MNB5M | 합금강 | 30MNB5M계 | BM#1 | 1572 | 50 | 1646 | 1564 | 40 | 7900 |  | 3 | 0.29 | 18 |  | -1.97 | 1584 | 1627 | 11.25 | 1.39 |  | 21 | 10 | 118 | Y |  | 2018-02-14 00:33 | 86 | 1133 | 30 | 32 | 34 | 36 | 37 | 37 | 37 | 37 | 37 | 36 | 36 | 35 | 35 | 32 | 35 | 37 | 32 | 37 | -0.08 | Y | 60.02 | Y | -0.2 | [8 empty] | N | N | N | 140 | 0.4 | 81 | 95628 | 107030 | 7040 | 16200 | 5 | 2 |  | 2018-02-14 00:39 | 1584 | 147 |  | 48 |  | *Test 방안서 적용 *STR#1 LOOP#3,#4 스프레이 헌팅으로 메뉴얼 작업중 *STR#2 LOOP#4 스프레이 헌팅으로 메뉴얼 작업중 | [14 empty] | 83.85 | 100 | 0 | 0 | 300 |  | 400 |  | 선택 | 선택 | 0 | 0 | 300 |  | 400 |  | 선택 | 선택 | 해제 | 미정 | 미정 | 선택 | 미정 |  | 미정 | RB107.95 | H
B43680 | 2018-02-13 | 2 | A |  | 3 | A | 30MNB5M | 합금강 | 30MNB5M계 | BM#1 | 1596 | 49 | 1647 | 1554 | 41 | 8400 |  | 1 | 0.46 | 15 |  | -2.42 | 1567 | 1630 | 4.1 | 0 | 0 | 19 | 60 | 64 | Y |  | 2018-02-14 02:00 | 69 | 1129 | 32 | 29 | 27 | 27 | 27 | 27 | 27 | 26 | 25 | 24 | 24 | 23 | 22 | 19 | 25 | 27 | 19 | 27 | -0.11 |  | 70 | Y | -0.2 | [8 empty] | N | N | N | 130 | 0.4 | 82 | 95628 | 106010 | 5090 | 15200 | 5 | 2 |  | 2018-02-14 02:04 | 1567 | 156 |  | 43 | 17 | *Test 방안서 적용 *STR#1 LOOP#3,#4 스프레이 헌팅으로 메뉴얼 작업중 *STR#2 LOOP#4 스프레이 헌팅으로 메뉴얼 작업중 *B43681Heat L/D강제개공으로 나탕주입 이상재등록ID:106.206 | [14 empty] | 86.15 | 100 | 0 | 0 | 0 |  | 400 |  | 선택 | 선택 | 0 | 0 | 0 |  | 400 |  | 선택 | 선택 | 해제 | 미정 | 선택 | 미정 | 미정 |  | 미정 | RB107.95 | H
B43681 | 2018-02-13 | 2 | A |  | 4 | A | 30MNB5M | 합금강 | 30MNB5M계 | BM#1 | 1593 | 50 | 1646 | 1536 | 42 | 8700 |  | 1 | 0.47 | 15 |  | -2.76 | 1563 | 1633 | 2.93 | 0 | 0 | 20 | 63 | 68 | N | 3 | 2018-02-14 03:10 | 65 | 1122 | 17 | 14 | 14 | 15 | 16 | 17 | 17 | 16 | 16 | 15 | 14 | 14 | 14 | 13 | 15 | 17 | 13 | 17 | -0.08 | Y | 49.98 | Y | 0 | [8 empty] | N | N | N | 120 | 0.4 | 75 | 95316 | 100000 | 5040 | 15600 | 5 | 2 |  | 2018-02-14 03:12 | 1563 | 177 |  | 61 | 11 | *Test 방안서 적용 *STR#1 LOOP#3,#4 스프레이 헌팅으로 메뉴얼 작업중 *STR#2 LOOP#4 스프레이 헌팅으로 메뉴얼 작업중 *L/D강제개공으로 나탕주입 이상재등록ID:101.201 | [14 empty] | 90.78 | 100 | 0 | 0 | 0 |  | 400 |  | 선택 | 선택 | 0 | 0 | 0 |  | 400 |  | 선택 | 선택 | 해제 | 미정 | 선택 | 미정 | 미정 |  | 미정 | RB107.95 | H
B43683 | 2018-02-13 | 2 | C |  | 5 | A | 30MNB5M | 합금강 | 30MNB5M계 | BM#1 | 1601 | 46 | 1647 | 1565 | 40 | 7800 |  | 1 | 0.47 | 15 |  | -2.96 | 1566 | 1640 | 3.31 | 0 | 0 | 21 | 11 | 34 | Y |  | 2018-02-14 05:16 | 68 | 1133 | 23 | 29 | 33 | 36 | 37 | 38 | 38 | 37 | 37 | 36 | 34 | 34 | 32 | 31 | 34 | 38 | 31 | 37 | -0.17 | Y | 40.03 | Y | -0.2 | [8 empty] | N | N | N | 110 | 0.4 | 71 | 94380 | 90000 | 5040 | 16200 | 5 | 2 |  | 2018-02-14 05:20 | 1566 | 123 |  | 13 |  | *Test 방안서 적용 *샘플채취ID:103.203 *STR#1 LOOP#3,#4 스프레이 헌팅으로 메뉴얼 작업중 *STR#2 LOOP#4 스프레이 헌팅으로 메뉴얼 작업중 | [14 empty] | 99.35 | 100 | 0 | 0 | 300 |  | 400 |  | 선택 | 선택 | 0 | 0 | 300 |  | 400 |  | 선택 | 선택 | 해제 | 미정 | 선택 | 미정 | 미정 |  | 미정 | RB107.95 | C
A43720 | 2018-02-13 | 1 | C | 연주시작 | 1 | A | STB2 | 베어링강 | STB (SF) | BM#2 | 1570 | 47 | 1582 | 1531 | 43 | 7000 |  | 3 | 0.29 | 26 |  | -1.54 | 1544 | 1591 | 14.7 | 0 |  | 32 | 41 | 65 | Y |  | 2018-02-14 05:29 | 88 | 1148 | 47 | 46 | 43 | 37 | 41 | 46 | 47 | 49 | 49 | 48 | 49 | 74 | 49 | 49 | 49 | 74 | 49 | 49 | -5.03 |  | 4.97 | Y | -5.03 |  | 1.66 | 1.6 | [5 empty] | N | N | M | 230 | 0.46 | 64 | 99674 | 99600 | 8400 | 16100 | 10 | 1 |  | 2018-02-14 05:33 | 1544 | 107 |  | 15 |  | *T/D플럭스 225/15KG *롱노즐 실리부 부착 *START 05:46 |  | FE0E7E3BB4A04656A1E20AFBDF8BC60E | 510F14330373435AA7DD24EB1D44F83F | [11 empty] | 92.29 | 58.33 | 1518 | 0 | 0 |  | 650 | 450 | 선택 | 해제 | 1532 | 0 | 0 |  | 650 | 450 | 선택 | 해제 | 선택 | 미정 | 선택 | 선택 | 미정 |  | 미정 | BT180180 | H
A43721 | 2018-02-13 | 1 | C |  | 2 | A | STB2 | 베어링강 | STB (SF) | BM#2 | 1576 | 43 | 1584 | 1538 | 37 | 5800 |  | 3 | 0.29 | 28 |  | -1.18 | 1529 | 1567 | 26.41 | 0 |  | 2 | 9 | 71 | Y |  | 2018-02-14 06:29 | 73 | 1157 | 48 | 48 | 48 | 49 | 49 | 48 | 48 | 48 | 46 | 45 | 45 | 43 | 44 | 60 | 47 | 60 | 60 | 48 | 0 |  |  | Y | 3.21 |  |  |  | 0.91 |  |  |  |  | N | N | Y | 220 | 0.48 | 65 | 101508 | 101190 | 6920 | 15200 | 10 | 1 |  | 2018-02-14 06:45 | 1529 | 112 |  | 21 | [16 empty] | 93.82 | 75 | 0 | 0 | 300 |  | 650 | 450 | 선택 | 해제 | 0 | 0 | 300 |  | 650 | 450 | 선택 | 해제 | 선택 | 미정 | 미정 | 선택 | 미정 |  | 미정 | BT180180 | H
B43684 | 2018-02-13 | 2 | C |  | 6 | A | 30MNB5M | 합금강 | 30MNB5M계 | BM#1 | 1588 | 55 | 1635 | 1557 | 42 | 8700 |  | 1 | 0.47 | 16 |  | 0 | 1561 | 1637 | 4.6 | 0 | 0 | 1 | 24 | 401 | Y |  | 2018-02-14 06:24 | 63 | 1152 | 30 | 30 | 31 | 31 | 31 | 30 | 30 | 28 | 27 | 27 | 25 | 25 | 24 | 22 | 27 | 31 | 22 | 31 | -0.14 |  | 64.97 | Y | 0 | [8 empty] | N | N | N | 100 | 0.4 | 78 | 94380 | 103000 | 5010 | 15800 | 5 | 2 |  | 2018-02-14 06:31 | 1561 | 135 |  | 17 |  | *Test 방안서 적용 *STR#1 LOOP#3,#4 스프레이 헌팅으로 메뉴얼 작업중 *STR#2 LOOP#4 스프레이 헌팅으로 메뉴얼 작업중 | [14 empty] | 87.39 | 100 | 0 | 0 | 0 |  | 400 |  | 선택 | 선택 | 0 | 0 | 0 |  | 400 |  | 선택 | 선택 | 해제 | 미정 | 선택 | 미정 | 미정 |  | 미정 | RB107.95 | H
A43722 | 2018-02-13 | 1 | C |  | 3 | A | STB2 | 베어링강 | STB (SF) | BM#2 | 1589 | 43 | 1571 | 1549 | 33 | 5100 |  | 3 | 0.29 | 28 |  | -1.19 | 1524 | 1562 | 26.87 | 0 |  | 18 | 43 | 62 | Y |  | 2018-02-14 07:28 | 68 | 1061 | 43 | 41 | 41 | 40 | 39 | 40 | 40 | 38 | 38 | 37 | 37 | 36 | 35 | 35 | 39 | 41 | 35 | 40 | -0.12 | Y | 50 | Y | -0.2 |  |  |  | 0.93 |  |  |  |  | N | N | Y | 210 | 0.48 | 61 | 101508 | 98120 | 7200 | 16500 | 10 | 1 |  | 2018-02-14 07:36 | 1524 | 121 |  | 31 |  | *STR#2 BLOOM 뒷틀림 발생으로 위드롤 10번 OPEN 작업함 | [14 empty] | 96.31 | 75 | 0 | 0 | 0 |  | 650 | 450 | 선택 | 해제 | 0 | 0 | 0 |  | 650 | 450 | 선택 | 해제 | 선택 | 미정 | 미정 | 선택 | 미정 |  | 미정 | BT180180 | H
B43685 | 2018-02-13 | 2 | C |  | 7 | A | 30MNB5M | 합금강 | 30MNB5M계 | BM#1 | 1573 | 48 | 1647 | 1545 | 40 | 8000 |  | 1 | 0.48 | 16 |  | 0 | 1576 | 1631 | 1.89 | 0 | 0 | 35 | 42 | 34 | Y |  | 2018-02-14 07:18 | 78 | 1064 | 19 | 25 | 29 | 33 | 34 | 35 | 36 | 36 | 35 | 34 | 34 | 34 | 33 | 31 | 32 | 36 | 31 | 34 | -0.11 | Y | 45 | Y | -0.2 | [8 empty] | N | N | N | 150 | 0.4 | 78 | 94380 | 103800 | 4630 | 16400 | 5 | 2 |  | 2018-02-14 07:27 | 1561 | 149 |  | 44 | 10 | *Test 방안서 적용 *샘플채취ID:103.203 *STR#1 LOOP#3,#4 스프레이 헌팅으로 메뉴얼 작업중 *STR#2 LOOP#4 스프레이 헌팅으로 메뉴얼 작업중 | [14 empty] | 89.89 | 100 | 0 | 0 | 300 |  | 400 |  | 선택 | 선택 | 0 | 0 | 300 |  | 400 |  | 선택 | 선택 | 해제 | 미정 | 선택 | 미정 | 미정 |  | 미정 | RB107.95 | H
A43723 | 2018-02-14 | 1 | C |  | 4 | A | STB2 | 베어링강 | STB (SF) | BM#2 | 1580 | 47 | 1568 | 1531 | 38 | 6200 |  | 3 | 0.28 | 28 |  | -1.03 | 1523 | 1556 | 19.41 | 0 |  | 5 | 36 | 55 | Y |  | 2018-02-14 08:29 | 67 | 1061 | 34 | 34 | 35 | 35 | 35 | 34 | 33 | 33 | 32 | 31 | 31 | 30 | 29 | 28 | 33 | 35 | 28 | 35 | -0.13 |  | 55 | Y | -0.2 |  |  |  | 0.78 |  |  |  |  | N | N | Y | 200 | 0.48 | 66 | 101508 | 100840 | 7110 | 15100 | 10 | 1 |  | 2018-02-14 08:40 | 1523 | 126 |  | 34 |  | *STR#2 BLOOM 뒷틀림 발생으로 위드롤 10번 OPEN 작업함 | [14 empty] | 94.03 | 75 | 0 | 0 | 0 |  | 650 | 450 | 선택 | 해제 | 0 | 0 | 0 |  | 650 | 450 | 선택 | 해제 | 선택 | 미정 | 미정 | 선택 | 미정 |  | 미정 | BT180180 | H
B43686 | 2018-02-14 | 2 | C | TUNDISH교체전 | 8 | A | 30MNB5M | 합금강 | 30MNB5M계 | BM#1 | 1601 | 52 | 1655 | 1557 | 37 | 7800 |  | 1 | 0.47 | 17 |  | 0 | 1561 | 1638 | 1.92 | 0 | 0 | 20 | 64 | 55 | Y |  | 2018-02-14 08:38 | 63 | 1064 | 28 | 28 | 27 | 27 | 28 | 27 | 26 | 26 | 26 | 24 | 25 | 24 | 23 | 22 | 25 | 28 | 22 | 28 | -0.12 | Y | 49.98 | Y | -0.4 | [8 empty] | N | N | N | 140 | 0.4 | 86 | 112677 | 95000 | 5000 | 2000 | 5 | 2 |  | 2018-02-14 08:45 | 1561 | 163 |  | 44 |  |  | 19EB5880459C41A2A85E0386E8B3177D | F9519C32A3D44F2E926F36CEB8E298FB | 3DC2D859AB3144159F5140C0C525E5EA | [11 empty] | 112.68 | 100 | 0 | 3450 | 0 |  | 400 |  | 선택 | 선택 | 0 | 2600 | 0 |  | 400 |  | 선택 | 선택 | 해제 | 미정 | 선택 | 해제 | 미정 |  | 미정 | RB107.95 | H
A43724 | 2018-02-14 | 1 | C |  | 5 | A | STB2 | 베어링강 | STB (SF) | BM#2 | 1586 | 49 | 1550 | 1536 | 38 | 5900 |  | 3 | 0.28 | 29 |  | -0.97 | 1518 | 1550 | 20.54 | 0 |  | 32 | 42 | 57 | Y |  | 2018-02-14 09:36 | 62 | 1067 | 27 | 30 | 31 | 32 | 33 | 32 | 31 | 30 | 30 | 29 | 29 | 28 | 28 | 27 | 30 | 33 | 27 | 30 | -0.13 | Y | 44.98 | Y | -0.2 |  |  |  | 0.75 |  |  |  |  | N | N | Y | 190 | 0.48 | 69 | 101508 | 107760 | 7040 | 15400 | 10 | 1 |  | 2018-02-14 10:09 | 1518 | 126 |  | 33 |  | *STR#2 BLOOM 뒷틀림 발생으로 위드롤 10번 OPEN 작업함 | [14 empty] | 88.42 | 75 | 0 | 0 | 0 |  | 650 | 450 | 선택 | 해제 | 0 | 0 | 0 |  | 650 | 450 | 선택 | 해제 | 선택 | 미정 | 미정 | 선택 | 미정 |  | 미정 | BT180180 | H
B43688 | 2018-02-14 | 2 | C | TUNDISH교체 | 1 | A | SCR415HM | 소입성보증강 | C1 | BM#1 | 1630 | 55 | 1676 | 1594 | 42 | 8300 |  | 1 | 0.52 | 23 |  | 0 | 1591 | 1658 | 0 | 3.34 | 0 | 1 | 25 | 35 | Y |  | 2018-02-14 10:43 | 79 | 1064 | 40 | 42 | 44 | 46 | 47 | 48 | 48 | 47 | 47 | 46 |  |  |  | 46 | 45 | 48 | 46 | 47 | -0.04 |  | 20.07 | Y | -0.2 |  | 2.34 | 2.22 | [5 empty] | N | N | N | 150 | 0.48 | 68 | 84590 | 104000 | 4930 | 16300 | 12 | 1 |  | 2018-02-14 10:46 | 1591 | 124 |  | 14 |  | *T/D플럭스 유15 용120KG *전공정요청 감속주입 | [14 empty] | 77.61 | 100 | 700 | 0 | 0 |  | 450 |  | 선택 | 선택 | 700 | 0 | 0 |  | 450 |  | 선택 | 선택 | 해제 | 미정 | 선택 | 미정 | 미정 |  | 미정 | BT180180 | C
A43725 | 2018-02-14 | 1 | C |  | 6 | A | STB2 | 베어링강 | STB (SF) | BM#2 | 1606 | 54 | 1564 | 1547 | 33 | 5200 |  | 3 | 0.27 | 28 |  | -1.25 | 1524 | 1564 | 24.99 | 0 |  | 2 | 10 | 55 | Y |  | 2018-02-14 10:40 | 68 | 1065 | 26 | 30 | 33 | 36 | 37 | 37 | 37 | 37 | 36 | 35 | 35 | 34 | 33 | 33 | 34 | 37 | 33 | 37 | -0.1 | Y | 40.02 | Y | -0.2 |  |  |  | 0.7 |  |  |  |  | N | N | Y | 230 | 0.48 | 64 | 101508 | 102750 | 7100 | 16300 | 10 | 1 |  | 2018-02-14 11:13 | 1524 | 138 |  | 41 |  | *STR#2 BLOOM 뒷틀림 발생으로 위드롤 10번 OPEN 작업함 | [14 empty] | 92.45 | 100 | 0 | 0 | 0 |  | 650 | 450 | 선택 | 해제 | 0 | 0 | 0 |  | 650 | 450 | 선택 | 해제 | 선택 | 미정 | 미정 | 선택 | 선택 | 5 | 미정 | BT180180 | H
B43689 | 2018-02-14 | 2 | C |  | 2 | A | SCR415HM | 소입성보증강 | C1 | BM#1 | 1598 | 51 | 1664 | 1554 | 40 | 8200 |  | 1 | 0.49 | 17 |  | 0 | 1590 | 1642 | 0 | 2.9 | 0 | 35 | 43 | 30 | Y |  | 2018-02-14 11:50 | 78 | 1098 | 44 | 49 | 53 | 53 | 53 | 54 | 53 | 51 | 51 | 51 | 49 | 49 |  | 49 | 51 | 54 | 49 | 53 | -0.08 | Y | 30 | Y | 0 | [8 empty] | N | N | N | 140 | 0.48 | 60 | 93049 | 92500 | 4990 | 15800 | 12 | 1 |  | 2018-02-14 11:53 | 1590 | 121 |  | 16 |  | *전공정요청 감속주입 | [14 empty] | 95.43 | 100 | 0 | 0 | 0 |  | 450 |  | 선택 | 선택 | 0 | 0 | 0 |  | 450 |  | 선택 | 선택 | 해제 | 미정 | 선택 | 미정 | 미정 |  | 미정 | BT180180 | C
A43726 | 2018-02-14 | 1 | C |  | 7 | A | STB2 | 베어링강 | STB (SF) | BM#2 | 1585 | 44 | 1557 | 1534 | 38 | 6000 |  | 3 | 0.27 | 28 |  | -1.07 | 1523 | 1557 | 25.09 | 0 |  | 18 | 44 | 75 | Y |  | 2018-02-14 12:08 | 67 | 1082 | 31 | 34 | 37 | 39 | 39 | 39 | 38 | 38 | 37 | 36 | 35 | 34 | 34 | 33 | 36 | 39 | 33 | 39 | -0.12 | Y | 50.02 | Y | -0.2 |  |  |  | 0.81 |  |  |  |  | N | N | Y | 220 | 0.48 | 68 | 101508 | 108090 | 1560 | 14000 | 10 | 1 |  | 2018-02-14 12:08 | 1523 | 109 |  | 21 |  | *STR#2 BLOOM 뒷틀림 발생으로 위드롤 10번 OPEN 작업함 | [14 empty] | 88.15 | 100 | 0 | 0 | 0 |  | 650 | 450 | 선택 | 해제 | 0 | 0 | 0 |  | 650 | 450 | 선택 | 해제 | 선택 | 미정 | 미정 | 선택 | 미정 |  | 미정 | BT180180 | H
B43690 | 2018-02-14 | 2 | D |  | 3 | A | SCR415HM | 소입성보증강 | C1 | BM#1 | 1606 | 60 | 1635 | 1537 | 43 | 9200 |  | 1 | 0.5 | 17 |  | 0 | 1575 | 1638 | 0 | 3.1 | 0 | 21 | 13 | 36 | Y |  | 2018-02-14 13:03 | 63 | 1086 | 47 | 48 | 48 | 48 | 47 | 47 | 46 | 44 | 45 | 43 | 43 | 41 | 40 | 40 | 45 | 48 | 40 | 48 | -0.16 | Y | 49.97 | Y | -0.2 | [8 empty] | N | N | N | 130 | 0.48 | 65 | 93049 | 98070 | 5000 | 15600 | 12 | 1 |  | 2018-02-14 13:05 | 1575 | 117 |  | 4 |  | *전공정요청 감속주입 | [14 empty] | 89.47 | 100 | 0 | 0 | 0 |  | 450 |  | 선택 | 선택 | 0 | 0 | 0 |  | 450 |  | 선택 | 선택 | 해제 | 미정 | 선택 | 미정 | 미정 |  | 미정 | BT180180 | H
A43727 | 2018-02-14 | 1 | D | TUNDISH교체전 | 8 | A | STB2 | 베어링강 | STB (SF) | BM#2 | 1596 | 44 | 1565 | 1539 | 33 | 5100 |  | 3 | 0.27 | 28 |  | -1.54 | 1515 | 1565 | 26.72 | 0 |  | 5 | 37 | 72 | Y |  | 2018-02-14 13:06 | 59 | 1091 | 30 | 8533 | 28 | 28 | 28 | 27 | 27 | 25 | 25 | 24 | 24 | 23 | 23 | 23 | 684 | 28 | 23 | 28 | -0.1 |  | 50.02 | Y | 0 |  |  |  | 0.62 |  |  |  |  | N | N | M | 210 | 0.48 | 64 | 95934 | 102790 | 6860 | 2000 | 10 | 1 | 20 | 2018-02-14 13:17 | 1515 | 121 |  | 35 |  | *STR#2 BLOOM 뒷틀림 발생으로 위드롤 10번 OPEN 작업함 | 6A2DAFECD0764C1F9C128EB7EBFED3F8 | B0E2F9CF015A41DFA571FA6A79EBCBDC | 152874EBD36A4C07A20D02E13C985EF4 | [11 empty] | 87.49 | 100 | 0 | 3610 | 0 |  | 650 | 450 | 선택 | 해제 | 0 | 3560 | 0 |  | 650 | 450 | 선택 | 해제 | 선택 | 미정 | 미정 | 선택 | 미정 |  | 미정 | BT180180 | H
A43728 | 2018-02-14 | 1 | D |  | 4 | A | SCR415HM | 소입성보증강 | C1 | BM#1 | 1673 | 41 | 1626 | 1585 | 34 | 5200 |  | 3 | 0.25 | 20 |  | -1.82 | 1582 | 1626 | 0 | 21.31 |  | 32 | 43 | 68 | Y |  | 2018-02-14 13:46 | 70 | 1059 | 37 | 37 | 39 | 40 | 40 | 39 | 38 | 38 | 38 | 37 | 38 | 36 | 36 | 36 | 38 | 40 | 36 | 38 | -0.09 | Y | 45.02 | Y | 0 | [8 empty] | N | N | N | 120 | 0.47 | 61 | 101508 | 92970 | 7110 | 15200 | 12 | 1 |  | 2018-02-14 13:54 | 1582 | 98 |  | 28 | [16 empty] | 100.95 | 100 | 0 | 0 | 0 |  | 450 |  | 선택 | 선택 | 0 | 0 | 0 |  | 450 |  | 선택 | 선택 | 해제 | 미정 | 미정 | 선택 | 미정 |  | 미정 | BT180180 | H
B43691 | 2018-02-14 | 2 | D | TUNDISH교체 | 1 | A | AE1548 | 합금강 | AE4130M6 | BM#2 | 1574 | 62 | 1654 | 1545 | 49 | 9400 |  | 1 | 0.48 | 18 |  | -2.38 | 1577 | 1645 | 1.49 | 0 | 0 | 20 | 65 | 73 | Y |  | 2018-02-14 14:14 | 89 | 1081 | -353 | -217 | 27 | 22 | 25 | 32 | 34 | 37 | 39 | 40 | 41 | 42 | 41 | 42 | 35 | 42 | 41 | 0 | -0.2 |  | 5 | Y | 0.2 |  | 2.02 | 2.02 | [5 empty] | N | N | M | 150 | 0.46 | 62 | 93024 | 98000 | 5170 | 15700 | 3 | 2 | 10 | 2018-02-14 14:23 | 1577 | 166 |  | 56 |  | * T/D FLUX 용탕부: 120 KG / 유탕부: 15KG 투입. | [14 empty] | 89.15 | 100 | 740 | 0 | 0 |  | 650 | 700 | 선택 | 해제 | 710 | 0 | 0 |  | 650 | 700 | 선택 | 해제 | 해제 | 미정 | 선택 | 미정 | 미정 |  | 미정 | SB125125 | C
A43729 | 2018-02-14 | 1 | D |  | 5 | A | SCR415HM | 소입성보증강 | C1 | BM#1 | 1632 | 39 | 1613 | 1592 | 30 | 5000 |  | 3 | 0.26 | 18 |  | -1.8 | 1575 | 1613 | 0 | 13.18 |  | 2 | 11 | 45 | Y |  | 2018-02-14 14:48 | 63 | 1064 | 35 | 36 | 36 | 37 | 36 | 36 | 35 | 34 | 34 | 33 | 32 | 31 | 30 | 30 | 34 | 37 | 30 | 36 | -0.16 | Y | 45 | Y | -0.2 | [8 empty] | N | N | N | 110 | 0.52 | 62 | 152262 | 100760 | 7050 | 13900 | 12 | 1 |  | 2018-02-14 14:55 | 1575 | 100 |  | 28 |  | *유사강종 연연주 혼탕부 성분확인 ID:107~109.207~209 | [14 empty] | 140.46 | 100 | 0 | 0 | 0 |  | 450 |  | 선택 | 선택 | 0 | 0 | 0 |  | 450 |  | 선택 | 선택 | 해제 | 미정 | 미정 | 선택 | 미정 |  | 미정 | BT180180 | H
B43692 | 2018-02-14 | 2 | D |  | 2 | B | AE1548 | 합금강 | AE4130M6 | BM#2 | 1595 | 55 | 1635 | 1535 | 45 | 8400 |  | 1 | 0.48 | 18 |  | -2.29 | 1577 | 1640 | 1.52 | 0 | 0 | 1 | 26 | 80 | Y |  | 2018-02-14 15:24 | 89 | 1064 | 41 | 40 | 40 | 40 | 40 | 40 | 39 | 38 | 37 | 36 | 35 | 34 | 32 | 32 | 38 | 40 | 32 | 40 | -0.16 |  | 50.02 | Y | -0.4 |  |  |  | 1.54 |  |  |  |  | N | N | Y | 140 | 0.47 | 64 | 93024 | 100000 | 5110 | 16100 | 3 | 2 | 10 | 2018-02-14 15:37 | 1577 | 160 |  | 50 | [16 empty] | 88.59 | 100 | 0 | 0 | 0 |  | 650 | 700 | 선택 | 해제 | 0 | 0 | 0 |  | 650 | 700 | 선택 | 해제 | 해제 | 미정 | 선택 | 미정 | 미정 |  | 미정 | SB125125 | C
A43730 | 2018-02-14 | 1 | D |  | 6 | A | 16MNCRS5HAM | 소입성보증강 | C1 | BM#1 | 1659 | 40 | 1614 | 1612 | 30 | 4500 |  | 3 | 0.26 | 16 |  | -2.11 | 1572 | 1614 | 0 | 13.68 |  | 35 | 44 | 69 | Y |  | 2018-02-14 15:49 | 61 | 1089 | 29 | 31 | 32 | 33 | 32 | 32 | 31 | 30 | 29 | 29 | 27 | 27 | 27 | 27 | 30 | 33 | 27 | 32 | -0.13 | Y | 45 | Y | 0 | [8 empty] | N | N | N | 100 | 0.52 | 62 | 33836 | 104340 | 7040 | 15400 | 12 | 1 |  | 2018-02-14 15:55 | 1572 | 102 |  | 29 |  | *유사강종 연연주 혼탕부 성분확인 ID:101.201 | [14 empty] | 30.21 | 100 | 0 | 0 | 0 |  | 450 |  | 선택 | 선택 | 0 | 0 | 0 |  | 450 |  | 선택 | 선택 | 해제 | 미정 | 미정 | 선택 | 미정 |  | 미정 | BT180180 | C
A43731 | 2018-02-14 | 1 | D |  | 7 | A | 16MNCRS5HAM | 소입성보증강 | C1 | BM#1 | 1575 | 40 | 1601 | 1529 | 39 | 6200 |  | 3 | 0.27 | 16 |  | -1.51 | 1571 | 1601 | 0 | 13.5 |  | 21 | 14 | 66 | Y |  | 2018-02-14 16:54 | 60 | 1086 | 26 | 26 | 29 | 30 | 30 | 30 | 29 | 29 | 29 | 29 | 28 | 27 |  | 27 | 29 | 30 | 27 | 30 | -0.07 | Y | 39.98 | Y | -0.2 | [8 empty] | N | N | N | 150 | 0.52 | 57 | 101508 | 95780 | 7030 | 16600 | 12 | 1 |  | 2018-02-14 17:00 | 1571 | 105 |  | 29 | [16 empty] | 98.17 | 100 | 0 | 0 | 0 |  | 450 |  | 선택 | 선택 | 0 | 0 | 0 |  | 450 |  | 선택 | 선택 | 해제 | 미정 | 미정 | 선택 | 미정 |  | 미정 | BT180180 | H
B43693 | 2018-02-14 | 2 | D |  | 3 | A | AE1548 | 합금강 | AE4130M6 | BM#2 | 1614 | 39 | 1646 | 1564 | 33 | 5900 |  | 1 | 0.5 | 16 |  | -2.2 | 1568 | 1616 | 1.7 | 0 | 0 | 18 | 45 | 48 | Y |  | 2018-02-14 16:35 | 80 | 1087 | 28 | 30 | 33 | 34 | 36 | 36 | 37 | 36 | 36 | 35 | 35 | 34 |  | 34 | 34 | 37 | 34 | 36 | -0.05 | Y | 25 | Y | -0.2 |  |  |  | 1.04 |  |  |  |  | N | N | Y | 130 | 0.48 | 59 | 93024 | 92440 | 5140 | 14400 | 3 | 2 | 10 | 2018-02-14 17:14 | 1568 | 157 |  | 46 | [16 empty] | 95.41 | 100 | 0 | 0 | 0 |  | 650 | 700 | 선택 | 해제 | 0 | 0 | 0 |  | 650 | 700 | 선택 | 해제 | 해제 | 미정 | 선택 | 미정 | 미정 |  | 미정 | SB125125 | C
A43732 | 2018-02-14 | 1 | D | TUNDISH교체전 | 8 | A | 16MNCRS5HAM | 소입성보증강 | C1 | BM#1 | 1599 | 43 | 1612 | 1537 | 39 | 6900 |  | 3 | 0.28 | 16 |  | -1.61 | 1580 | 1612 | 0 | 13.58 |  | 32 | 44 | 64 | Y |  | 2018-02-14 17:52 | 69 | 1086 | 27 | 30 | 34 | 37 | 37 | 37 | 38 | 37 | 37 | 37 | 36 | 36 |  | 36 | 35 | 38 | 36 | 37 | -0.08 | Y | 25 | Y | 0 | [8 empty] | N | N | N | 140 | 0.52 | 60 | 128628 | 101950 | 7650 | 1500 | 12 | 1 |  | 2018-02-14 18:12 | 1580 | 103 |  | 28 |  |  | 418FD530D0F84328BC7946E43AAFEFFB | 8B38E3FC40F04260AE6D45713A08D43F | 12D30B508A1F4BB68969EB35AAB09AF6 | [11 empty] | 117.36 | 100 | 0 | 2500 | 0 |  | 450 |  | 선택 | 선택 | 0 | 2500 | 0 |  | 450 |  | 선택 | 선택 | 해제 | 미정 | 미정 | 선택 | 미정 |  | 미정 | BT180180 | H
B43694 | 2018-02-14 | 2 | D |  | 4 | A | AE1548 | 합금강 | AE4130M6 | BM#2 | 1608 | 47 | 1646 | 1555 | 35 | 7300 |  | 1 | 0.49 | 16 |  | -2.6 | 1569 | 1632 | 1.05 | 0 | 0 | 5 | 38 | 53 | Y |  | 2018-02-14 17:44 | 81 | 1086 | 33 | 33 | 33 | 34 | 34 | 34 | 33 | 32 | 31 | 30 | 29 | 28 |  | 28 | 32 | 34 | 28 | 34 | -0.15 | Y | 39.98 | Y | -0.2 |  |  |  | 1.09 |  |  |  |  | N | N | Y | 120 | 0.48 | 59 | 93024 | 94520 | 5170 | 14600 | 3 | 2 | 10 | 2018-02-14 17:45 | 1569 | 140 |  | 39 | [16 empty] | 93.49 | 100 | 0 | 0 | 0 |  | 650 | 700 | 선택 | 해제 | 0 | 0 | 0 |  | 650 | 700 | 선택 | 해제 | 해제 | 미정 | 선택 | 미정 | 미정 |  | 미정 | SB125125 | C
B43695 | 2018-02-14 | 2 | D |  | 5 | A | AE1548 | 합금강 | AE4130M6 | BM#2 | 1561 | 48 | 1625 | 1547 | 36 | 7200 |  | 1 | 0.49 | 15 |  | -2.08 | 1559 | 1612 | 1.3 | 0 | 0 | 20 | 66 | 41 | Y |  | 2018-02-14 18:37 | 71 | 1086 | 24 | 26 | 29 | 30 | 31 | 31 | 31 | 31 | 30 | 30 | 29 | 28 | 27 | 27 | 29 | 31 | 27 | 31 | -0.1 | Y | 40 | Y | -0.2 |  |  |  | 1.4 |  |  |  |  | N | N | Y | 110 | 0.48 | 64 | 93024 | 102750 | 5080 | 14800 | 3 | 2 | 10 | 2018-02-14 18:51 | 1559 | 144 |  | 49 |  | * STR#1 오실레이션 오작동으로 몰드레벨 LOW(-16mm) 빠짐 ID:301 이상재등록 | [14 empty] | 86.29 | 100 | 0 | 0 | 0 |  | 650 | 700 | 선택 | 해제 | 0 | 0 | 0 |  | 650 | 700 | 선택 | 해제 | 해제 | 미정 | 선택 | 미정 | 미정 |  | 미정 | SB125125 | C
A43733 | 2018-02-14 | 1 | D | TUNDISH교체 | 1 | A | SPS5DM | 특수용도강 | D | BM#1 | 1580 | 42 | 1608 | 1523 | 37 | 6800 |  | 3 | 0.29 | 20 |  | -1.88 | 1563 | 1608 | 10.35 | 0 |  | 2 | 12 | 66 | Y |  | 2018-02-14 18:59 | 83 | 1086 | 23 | 29 | 28 | 32 | 35 | 37 | 38 | 38 | 39 | 40 | 40 | 41 |  | 41 | 36 | 41 | 41 | 0 | 0 |  |  | Y | 0.2 |  | 1.96 | 1.83 | [5 empty] | N | N | N | 150 | 0.47 | 62 | 102720 | 99200 | 7030 | 14500 | 15 | 2 |  | 2018-02-14 19:07 | 1563 | 128 |  | 49 |  | *T/Dflux 유15kg 용120kg | [14 empty] | 96.27 | 100 | 1000 | 0 | 0 |  | 650 |  | 선택 | 선택 | 1000 | 0 | 0 |  | 650 |  | 선택 | 선택 | 선택 | 미정 | 미정 | 선택 | 선택 |  | 미정 | LT180180 | H
C42264 | 2018-02-14 | 3 | D |  | 6 | B | AE1548 | 합금강 | AE4130M6 | BM#2 | 1594 | 43 | 1657 | 1541 | 39 | 7800 |  | 1 | 0.48 | 14 |  | -1.94 | 1562 | 1620 | 1.52 | 0 | 0 | 30 | 56 | 76 | Y |  | 2018-02-14 20:11 | 74 | 1101 | 24 | 29 | 34 | 37 | 37 | 37 | 37 | 36 | 34 | 33 | 32 | 30 | 28 | 28 | 33 | 37 | 28 | 37 | -0.2 | Y | 44.1 | Y | -0.4 |  |  |  | 1.56 |  |  |  |  | N | N | Y | 100 | 0.48 | 60 | 93666 | 94850 | 4750 | 15300 | 3 | 2 | 10 | 2018-02-14 20:15 | 1562 | 147 |  | 22 |  | *STR#1,2 W/M 과압발생 S/R 재셋팅 | [14 empty] | 93.67 | 100 | 0 | 0 | 0 |  | 650 | 700 | 선택 | 해제 | 0 | 0 | 0 |  | 650 | 700 | 선택 | 해제 | 해제 | 미정 | 선택 | 미정 | 미정 |  | 미정 | SB125125 | C
A43734 | 2018-02-14 | 1 | D |  | 2 | A | SPS5DM | 특수용도강 | D | BM#1 | 1625 | 42 | 1576 | 1581 | 35 | 4500 |  | 3 | 0.29 | 19 |  | -1.02 | 1553 | 1576 | 9.55 | 0 |  | 35 | 45 | 65 | Y |  | 2018-02-14 19:56 | 73 | 1086 | 39 | 35 | 32 | 32 | 31 | 32 | 32 | 32 | 31 | 30 | 30 | 29 | 29 | 29 | 32 | 32 | 29 | 32 | -0.06 | Y | 49.98 | Y | 0 | [8 empty] | N | N | N | 140 | 0.49 | 63 | 85600 | 100070 | 7110 | 14800 | 15 | 2 |  | 2018-02-14 20:15 | 1553 | 127 |  | 55 | [16 empty] | 79.48 | 100 | 0 | 0 | 0 |  | 650 |  | 선택 | 선택 | 0 | 0 | 0 |  | 650 |  | 선택 | 선택 | 선택 | 미정 | 미정 | 선택 | 미정 |  | 미정 | LT180180 | H
B43697 | 2018-02-14 | 2 | A |  | 7 | A | AE1548 | 합금강 | AE4130M6 | BM#2 | 1598 | 43 | 1635 | 1554 | 40 | 8200 |  | 1 | 0.49 | 14 |  | -2.87 | 1573 | 1640 | 1.3 | 0 | 0 | 19 | 61 | 889 | Y |  | 2018-02-14 20:46 | 85 | 1087 | 27 | 23 | 24 | 26 | 28 | 28 | 28 | 28 | 28 | 27 | 26 | 25 | 24 | 24 | 26 | 28 | 24 | 28 | -0.1 | Y | 39.98 | Y | -0.2 |  |  |  | 1.04 |  |  |  |  | N | N | Y | 150 | 0.48 | 60 | 95592 | 94660 | 4960 |  | 3 | 2 |  | 2018-02-14 20:58 | 1573 | 147 |  | 49 | 7 | [15 empty] | 96.07 | 100 | 0 | 0 | 0 |  | 650 | 700 | 선택 | 해제 | 0 | 0 | 0 |  | 650 | 700 | 선택 | 해제 | 해제 | 미정 | 선택 | 미정 | 미정 |  | 미정 | SB125125 | C
A43735 | 2018-02-14 | 1 | A |  | 3 | A | SPS5DM | 특수용도강 | D | BM#1 | 1581 | 45 | 1578 | 1531 | 38 | 5300 |  | 3 | 0.29 | 18 |  | -2.06 | 1533 | 1578 | 9.32 | 0 |  | 21 | 15 | 68 | Y |  | 2018-02-14 21:12 | 53 | 1086 | 28 | 25 | 24 | 24 | 23 | 23 | 22 | 22 | 21 | 20 | 20 | 19 |  | 19 | 23 | 24 | 19 | 0 | -0.11 |  | 45.02 | Y | -0.2 | [8 empty] | N | N | N | 130 | 0.51 | 60 | 102720 | 96970 | 1390 | 16200 | 15 | 2 |  | 2018-02-14 21:21 | 1533 | 118 |  | 44 | 15 | [15 empty] | 98.2 | 100 | 0 | 0 | 0 |  | 650 |  | 선택 | 선택 | 0 | 0 | 0 |  | 650 |  | 선택 | 선택 | 선택 | 미정 | 미정 | 선택 | 미정 |  | 미정 | LT180180 | H
B43699 | 2018-02-14 | 2 | A |  | 8 | B | AE1548 | 합금강 | AE4130M6 | BM#2 | 1620 | 42 | 1617 | 1574 | 32 | 5600 |  | 3 | 0.3 | 17 |  | 0 | 1603 | 1603 | 12.85 | 0 |  | 1 | 28 | 28 | Y |  | 2018-02-14 22:25 | 115 | 1089 | 21 | 35 | 41 | 44 | 46 | 47 | 46 | 45 | 45 | 44 | 43 | 42 | 41 | 40 | 41 | 47 | 40 | 0 | -0.17 | Y | 40 | Y | -0.2 |  |  |  | 0.89 |  |  |  |  | N | N | Y | 140 | 0.47 | 70 | 114864 | 108910 | 7070 | 15800 | 3 | 2 |  | 2018-02-14 22:35 | 1561 | 89 |  | 14 | [16 empty] | 99.06 | 100 | 0 | 0 | 0 |  | 650 | 700 | 선택 | 해제 | 0 | 0 | 0 |  | 650 | 700 | 선택 | 해제 | 해제 | 미정 | 미정 | 선택 | 선택 | 8 | 미정 | SB120120 | C
A43736 | 2018-02-14 | 1 | A | 잔강최소화전 | 4 | A | SPS5DM | 특수용도강 | D | BM#1 | 1577 | 57 | 1604 | 1534 | 46 | 7500 |  | 1 | 0.46 | 18 |  | -1.99 | 1543 | 1595 | 1.75 | 0 | 0 | 5 | 39 | 83 | Y |  | 2018-02-14 22:54 | 63 | 1087 | 18 | 28 | 36 | 40 | 41 | 42 | 40 | 40 | 39 | 38 | 36 | 35 |  | 35 | 36 | 42 | 35 | 40 | -0.23 | Y | 30 | Y | -0.2 |  |  |  |  | 0.29 |  |  |  | N | N | N | 120 | 0.49 | 59 | 85600 | 93420 | 7050 | 3000 | 15 | 2 |  | 2018-02-14 22:54 | 1543 | 117 |  | 2 | [16 empty] | 86.33 | 100 | 0 | 4430 | 0 |  | 650 |  | 선택 | 선택 | 0 | 4680 | 0 |  | 650 |  | 선택 | 선택 | 선택 | 미정 | 미정 | 선택 | 미정 |  | 미정 | LT180180 | H
B43700 | 2018-02-14 | 2 | A |  | 9 | A | AE1548 | 합금강 | AE4130M6 | BM#2 | 1627 | 36 | 1636 | 1575 | 31 | 6100 |  | 1 | 0.48 | 15 |  | -2.27 | 1556 | 1615 | 3.09 | 0 | 0 | 2 | 13 | 72 | Y |  | 2018-02-14 23:42 | 68 | 1120 | 36 | 39 | 40 | 41 | 41 | 41 | 41 | 39 | 38 | 37 | 35 | 34 | 33 | 33 | 38 | 41 | 33 | 41 | -0.18 | Y | 45 | Y | -0.2 |  |  |  | 1.11 |  |  |  |  | N | N | Y | 130 | 0.47 | 62 | 100506 | 97490 | 5990 | 16400 | 3 | 2 |  | 2018-02-14 23:45 | 1556 | 100 |  | 11 |  | *L/D 잔강 6.4톤에 T/D물량이 빠짐. 잔강 미이월 이상공정 등록 | [14 empty] | 96.64 | 100 | 0 | 0 | 0 |  | 650 | 400 | 선택 | 해제 | 0 | 0 | 0 |  | 650 | 400 | 선택 | 해제 | 해제 | 미정 | 해제 | 미정 | 미정 |  | 미정 | SB120120 | H
A43737 | 2018-02-14 | 1 | A | 잔강최소화 | 5 | A | 50CRV4 | 특수용도강 | D1 | BM#1 | 1598 | 46 | 1597 | 1527 | 39 | 6900 |  | 3 | 0.32 | 19 |  | -2.25 | 1547 | 1599 | 16.34 | 0 |  | 32 | 45 | 162 | Y |  | 2018-02-14 23:39 | 63 | 1109 | 29 | 21 | 19 | 29 | 30 | 31 | 31 | 32 | 31 | 31 | 30 | 30 |  | 30 | 29 | 32 | 30 | 31 | -0.1 | Y | 19.98 | Y | 0 | [8 empty] | N | N | N | 110 | 0.5 | 54 | 103393 | 97640 | 7510 | 15400 | 15 | 2 |  | 2018-02-14 23:49 | 1547 | 118 |  | 32 | 8 | [15 empty] | 98.33 | 100 | 3500 | 0 | 0 |  | 650 |  | 선택 | 선택 | 3500 | 0 | 0 |  | 650 |  | 선택 | 선택 | 선택 | 미정 | 미정 | 선택 | 선택 | 4 | 미정 | RB100.00 | C
B43701 | 2018-02-14 | 2 | A |  | 10 | A | AE1548 | 합금강 | AE4130M6 | BM#2 | 1591 | 42 | 1624 | 1535 | 36 | 7600 |  | 1 | 0.48 | 15 |  | -2.5 | 1562 | 1612 | 1.73 | 0 | 0 | 20 | 67 | 139 | Y |  | 2018-02-15 00:46 | 74 | 1129 | 30 | 33 | 33 | 34 | 35 | 36 | 35 | 38 | 32 | 31 | 30 | 28 | 26 | 25 | 32 | 38 | 25 | 0 | -0.43 | Y | 30.02 | Y | -0.2 |  |  |  | 1.08 |  |  |  |  | N | N | Y | 120 | 0.48 | 63 | 114864 | 99280 | 5800 | 16200 | 3 | 2 |  | 2018-02-15 00:49 | 1562 | 100 |  | 11 | [16 empty] | 108.36 | 100 | 0 | 0 | 0 |  | 650 | 700 | 선택 | 해제 | 0 | 0 | 0 |  | 650 | 700 | 선택 | 해제 | 해제 | 미정 | 선택 | 미정 | 미정 |  | 미정 | SB120120 | C
A43738 | 2018-02-14 | 1 | A |  | 6 | A | 50CRV4 | 특수용도강 | D1 | BM#1 | 1621 | 41 | 1602 | 1563 | 32 | 5200 |  | 3 | 0.3 | 18 |  | -2.04 | 1553 | 1598 | 16.31 | 0 |  | 35 | 46 | 69 | Y |  | 2018-02-15 00:33 | 69 | 1129 | 29 | 34 | 38 | 39 | 40 | 41 | 40 | 40 | 40 | 39 | 39 | 38 | 37 | 37 | 38 | 41 | 37 | 40 | -0.11 | Y | 34.98 | Y | -0.2 | [8 empty] | N | N | N | 100 | 0.49 | 62 | 106067 | 98980 | 7110 | 15600 | 15 | 2 |  | 2018-02-15 00:52 | 1553 | 109 |  | 33 | [16 empty] | 99.5 | 100 | 0 | 0 | 0 |  | 650 |  | 선택 | 선택 | 0 | 0 | 0 |  | 650 |  | 선택 | 선택 | 선택 | 미정 | 미정 | 선택 | 미정 |  | 미정 | RB120.00 | C
B43702 | 2018-02-14 | 2 | A |  | 11 | A | AE1548 | 합금강 | AE4130M6 | BM#2 | 1547 | 42 | 1626 | 1534 | 35 | 7300 |  | 1 | 0.5 | 15 |  | -2.82 | 1555 | 1619 | 3.8 | 0 | 0 | 19 | 62 | 89 | Y |  | 2018-02-15 01:49 | 67 | 1139 | 22 | 30 | 34 | 36 | 36 | 36 | 36 | 35 | 33 | 32 | 31 | 29 |  | 29 | 32 | 36 | 29 | 36 | -0.17 | Y | 40.02 | Y | -0.4 |  |  |  | 0.77 |  |  |  |  | N | N | Y | 110 | 0.48 | 60 | 100506 | 95150 | 5160 | 15900 | 3 | 2 |  | 2018-02-15 01:56 | 1562 | 98 |  | 14 | [16 empty] | 99.51 | 100 | 0 | 0 | 0 |  | 650 | 700 | 선택 | 해제 | 0 | 0 | 0 |  | 650 | 700 | 선택 | 해제 | 해제 | 미정 | 선택 | 미정 | 미정 |  | 미정 | SB120120 | C
A43739 | 2018-02-14 | 1 | A |  | 7 | A | 50CRV4 | 특수용도강 | D1 | BM#1 | 1583 | 44 | 1589 | 1538 | 39 | 6700 |  | 3 | 0.3 | 18 |  | -1.84 | 1544 | 1585 | 15.46 | 0 |  | 21 | 16 | 59 | Y |  | 2018-02-15 01:43 | 60 | 1122 | 36 | 34 | 34 | 34 | 33 | 32 | 31 | 30 | 29 | 29 | 28 | 27 | 25 | 25 | 31 | 34 | 25 | 34 | -0.18 |  | 49.97 | Y | -0.4 | [8 empty] | N | N | N | 150 | 0.5 | 64 | 91840 | 101100 | 7040 | 15900 | 15 | 2 |  | 2018-02-15 01:51 | 1544 | 105 |  | 27 | [16 empty] | 84.45 | 100 | 0 | 0 | 0 |  | 650 |  | 선택 | 선택 | 0 | 0 | 0 |  | 650 |  | 선택 | 선택 | 선택 | 미정 | 미정 | 선택 | 미정 |  | 미정 | BT180180 | C
B43703 | 2018-02-14 | 2 | A | TUNDISH교체전 | 12 | A | AE1548 | 합금강 | AE4130M6 | BM#2 | 1602 | 43 | 1626 | 1537 | 35 | 7300 |  | 1 | 0.5 | 15 |  | -2.39 | 1561 | 1612 | 3.28 | 0 | 0 | 18 | 47 | 142 | Y |  | 2018-02-15 02:52 | 73 | 1145 | 24 | 30 | 34 | 36 | 37 | 37 | 36 | 35 | 35 | 34 | 33 | 32 | 30 | 30 | 33 | 37 | 30 | 0 | -0.17 | Y | 40 | Y | -0.4 |  |  |  | 0.05 |  |  |  |  | N | N | M | 100 | 0.48 | 63 | 86932 | 99950 | 6050 | 2000 | 3 | 2 |  | 2018-02-15 02:54 | 1561 | 105 |  | 14 |  |  | 26DB97BDD5E64E48A92395E05BA380CA | 97633CF2EC92472681787F79DD101C90 | AE47E904BB4F48F7850F1B0F30374B76 | [11 empty] | 82.01 | 100 | 0 | 2500 | 0 |  | 650 | 700 | 선택 | 해제 | 0 | 2500 | 0 |  | 650 | 700 | 선택 | 해제 | 해제 | 미정 | 선택 | 미정 | 미정 |  | 미정 | SB120120 | H
A43740 | 2018-02-14 | 1 | A | TUNDISH교체전 | 8 | A | 50CRV4 | 특수용도강 | D1 | BM#1 | 1581 | 43 | 1588 | 1524 | 36 | 6500 |  | 3 | 0.3 | 19 |  | -1.44 | 1552 | 1585 | 15.98 | 0 |  | 5 | 40 | 82 | Y |  | 2018-02-15 02:53 | 68 | 1132 | 23 | 29 | 34 | 36 | 37 | 38 | 38 | 37 | 36 | 35 | 35 | 34 | 362 | 362 | 50 | 362 | 362 | 0 | 0 |  |  | Y | 9.99 | [8 empty] | N | N | N | 140 | 0.5 | 63 | 83038 | 102250 | 7650 | 1500 | 15 | 2 |  | 2018-02-15 03:00 | 1552 | 102 |  | 22 |  |  | ECF41CE79C664ABEB25301FE45040F19 | 41915058C0C045FA89469DAEE03F137E | 833EEE07BD814E478FAAD89E1B8FE9DE | [11 empty] | 75.56 | 100 | 0 | 2540 | 0 |  | 650 |  | 선택 | 선택 | 0 | 2630 | 0 |  | 650 |  | 선택 | 선택 | 선택 | 미정 | 미정 | 선택 | 미정 |  | 미정 | RB120.00 | C
B43704 | 2018-02-14 | 2 | A | TUNDISH교체 | 1 | A | AE1548 | 합금강 | AE4130M6 | BM#2 | 1570 | 48 | 1655 | 1534 | 40 | 8600 |  | 1 | 0.47 | 20 |  | -2.15 | 1583 | 1635 | 2.93 | 0 | 0 | 2 | 14 | 71 | Y |  | 2018-02-15 04:03 | 95 | 1138 | -296 | -288 | 34 | 34 | 33 | 32 | 28 | 32 | 37 | 39 | 41 | 42 | 42 | 43 | 38 | 43 | 43 | 43 | 0 |  | 10.02 | Y | 0 |  | 2.48 | 2.42 | 1.6 |  |  |  |  | N | N | M | 150 | 0.46 | 63 | 100506 |  | 104000 | 15200 | 16 | 1 |  | 2018-02-15 04:07 | 1583 | 135 |  | 36 |  | *T/D 플럭스 120KG/15KG *슬리브 롱노즐 사용 | [14 empty] | 96.64 | 78.57 | 700 | 0 | 0 |  | 650 | 700 | 선택 | 해제 | 700 | 0 | 0 |  | 650 | 700 | 선택 | 해제 | 해제 | 미정 | 선택 | 미정 | 미정 |  | 미정 | SB120120 | H
A43741 | 2018-02-14 | 1 | A | TUNDISH교체 | 1 | A | AE1070LS | 탄소강 | E1 | BM#1 | 1591 | 42 | 1606 | 1533 | 33 | 6100 |  | 3 | 0.29 | 25 |  | -1.48 | 1560 | 1604 | 0 | 14.41 |  | 32 | 46 | 75 | Y |  | 2018-02-15 03:59 | 85 | 1133 | 25 | 19 | 23 | 29 | 31 | 32 | 34 | 34 | 35 | 36 | 36 | 37 |  | 37 | 31 | 37 | 37 | 0 | 0 |  |  | Y | 0.2 |  | 2.08 | 2.01 | [5 empty] | N | N | N | 230 | 0.45 | 64 | 101508 | 99510 | 7100 | 16800 | 4 | 1 |  | 2018-02-15 04:11 | 1560 | 132 |  | 47 |  | *T/Dflux 유15kg 용225kg | [14 empty] | 96.95 | 100 | 1500 | 0 | 0 |  | 450 |  | 선택 | 해제 | 1500 | 0 | 0 |  | 450 |  | 선택 | 해제 | 해제 | 미정 | 미정 | 선택 | 선택 |  | 미정 | BT180180 | H
B43705 | 2018-02-14 | 2 | C |  | 2 | A | AE1548 | 합금강 | AE4130M6 | BM#2 | 1586 | 53 | 1657 | 1535 | 40 | 8300 |  | 1 | 0.48 | 15 |  | -2.78 | 1562 | 1632 | 4.89 | 0 | 0 | 20 | 68 | 70 | Y |  | 2018-02-15 05:25 | 74 | 1138 | 43 | 41 | 41 | 40 | 39 | 38 | 37 | 36 | 35 | 34 | 32 | 31 | 30 | 30 | 37 | 41 | 30 | 0 | -0.22 |  | 50.02 | Y | -0.2 |  |  |  | 0.86 |  |  |  |  | N | N | Y | 140 | 0.47 | 63 | 100506 | 97950 | 5110 | 15500 | 16 | 1 |  | 2018-02-15 05:25 | 1562 | 127 |  | 20 | 16 | [15 empty] | 95.72 | 85.71 | 0 | 0 | 0 |  | 650 | 700 | 선택 | 해제 | 0 | 0 | 0 |  | 650 | 700 | 선택 | 해제 | 해제 | 미정 | 선택 | 미정 | 미정 |  | 미정 | SB120120 | C
A43742 | 2018-02-14 | 1 | C |  | 2 | A | AE1070LS | 탄소강 | E1 | BM#1 | 1566 | 41 | 1603 | 1531 | 32 | 5200 |  | 3 | 0.29 | 26 |  | -1.5 | 1553 | 1598 | 0 | 17.46 |  | 35 | 47 | 77 | Y |  | 2018-02-15 04:59 | 78 | 1056 | 37 | 36 | 37 | 38 | 38 | 38 | 37 | 37 | 36 | 35 | 34 | 34 | 33 | 33 | 36 | 38 | 33 | 38 | -0.1 | Y | 49.98 | Y | 0 | [8 empty] | N | N | N | 220 | 0.43 | 69 | 84590 | 96650 | 6990 | 16000 | 4 | 1 |  | 2018-02-15 05:06 | 1553 | 134 |  | 52 | [16 empty] | 81.61 | 100 | 0 | 0 | 0 |  | 450 |  | 선택 | 해제 | 0 | 0 | 0 |  | 450 |  | 선택 | 해제 | 해제 | 미정 | 미정 | 선택 | 미정 |  | 미정 | BT180180 | H
B43706 | 2018-02-14 | 2 | C |  | 3 | A | AE1548 | 합금강 | AE4130M6 | BM#2 | 1588 | 48 | 1614 | 1534 | 37 | 7500 |  | 1 | 0.46 | 16 |  | -2.25 | 1556 | 1613 | 0.77 | 0 | 0 | 19 | 63 | 85 | Y |  | 2018-02-15 06:17 | 68 | 1135 | 28 | 29 | 30 | 31 | 31 | 30 | 29 | 28 | 27 | 25 | 23 | 21 | 21 | 21 | 27 | 31 | 21 | 0 | -0.22 | Y | 44.98 | Y | 0 |  |  |  | 1.25 |  |  |  |  | N | N | Y | 130 | 0.48 | 64 | 100506 | 100600 | 4870 | 15600 | 16 | 1 |  | 2018-02-15 06:24 | 1569 | 123 |  | 33 | [16 empty] | 95.18 | 78.57 | 0 | 0 | 0 |  | 650 | 700 | 선택 | 해제 | 0 | 0 | 0 |  | 650 | 700 | 선택 | 해제 | 해제 | 미정 | 선택 | 해제 | 미정 |  | 미정 | SB120120 | H
A43743 | 2018-02-14 | 1 | C |  | 3 | A | AE1070LS | 탄소강 | E1 | BM#1 | 1618 | 45 | 1588 | 1564 | 31 | 4900 |  | 3 | 0.28 | 26 |  | -1.51 | 1539 | 1585 | 0 | 24.22 |  | 21 | 17 | 61 | Y |  | 2018-02-15 06:16 | 64 | 1124 | 32 | 30 | 29 | 30 | 30 | 30 | 29 | 30 | 29 | 29 | 28 | 28 | 27 | 27 | 29 | 30 | 27 | 30 | -0.07 | Y | 44.97 | Y | -0.2 | [8 empty] | N | N | N | 210 | 0.48 | 64 | 101508 | 96050 | 7060 | 11300 | 4 | 1 |  | 2018-02-15 06:26 | 1539 | 145 |  | 46 |  | *Ladle 강제개공 나탕주입ID:106.206 *L/D강제개공으로 인한 턴디쉬 레벨 기준 미달 12톤 이하 발생 ID:106.206 | [14 empty] | 98.5 | 100 | 0 | 0 | 0 |  | 450 |  | 선택 | 해제 | 0 | 0 | 0 |  | 450 |  | 선택 | 해제 | 해제 | 미정 | 미정 | 선택 | 미정 |  | 미정 | BT180180 | H
B43707 | 2018-02-14 | 2 | C |  | 4 | A | AE1548 | 합금강 | AE4130M6 | BM#2 | 1589 | 60 | 1624 | 1555 | 42 | 8100 |  | 1 | 0.48 | 15 |  | -2.15 | 1562 | 1617 | 1.15 | 0 | 0 | 1 | 29 | 348 | Y |  | 2018-02-15 07:35 | 74 | 1135 | 17 | 26 | 31 | 34 | 36 | 35 | 34 | 33 | 31 | 30 | 28 | 26 | 23 | 23 | 30 | 36 | 23 | 0 | -0.33 | Y | 39.98 | Y | -0.6 |  |  |  | 1.11 |  |  |  |  | N | N | Y | 120 | 0.48 | 61 | 100506 | 96980 | 5100 | 15300 | 16 | 1 |  | 2018-02-15 07:41 | 1562 | 129 |  | 22 | [16 empty] | 98.54 | 78.57 | 0 | 0 | 0 |  | 650 | 700 | 선택 | 해제 | 0 | 0 | 0 |  | 650 | 700 | 선택 | 해제 | 해제 | 미정 | 선택 | 미정 | 미정 |  | 미정 | SB120120 | C
A43744 | 2018-02-14 | 1 | C |  | 4 | A | AE1070LS | 탄소강 | E1 | BM#1 | 1583 | 46 | 1600 | 1539 | 37 | 6100 |  | 3 | 0.29 | 26 |  | -1.66 | 1539 | 1589 | 0 | 36.19 |  | 5 | 41 | 65 | N | 3 | 2018-02-15 07:27 | 64 | 1125 | 14 | 27 | 30 | 32 | 33 | 33 | 33 | 33 | 32 | 33 | 32 | 33 | 32 | 32 | 31 | 33 | 32 | 33 | -0.02 | Y | 40.02 | Y | -0.2 | [8 empty] | N | N | N | 200 | 0.45 | 63 | 84590 | 97150 | 6980 | 16500 | 4 | 1 |  | 2018-02-15 07:35 | 1539 | 155 |  | 42 |  | *Ladle 강제개공 나탕주입ID:101.201 *L/D강제개공으로 인한 턴디쉬 레벨 기준 미달 12톤 이하 발생 ID:101.201 | [14 empty] | 81.22 | 100 | 0 | 0 | 0 |  | 450 |  | 선택 | 해제 | 0 | 0 | 0 |  | 450 |  | 선택 | 해제 | 해제 | 미정 | 미정 | 선택 | 미정 |  | 미정 | BT180180 | H
B43708 | 2018-02-15 | 2 | C |  | 5 | A | AE1548 | 합금강 | AE4130M6 | BM#2 | 1588 | 50 | 1627 | 1534 | 40 | 7000 |  | 1 | 0.48 | 16 |  | -1.98 | 1562 | 1611 | 1.59 | 0 | 0 | 2 | 15 | 63 | Y |  | 2018-02-15 08:40 | 74 | 1067 | 21 | 30 | 36 | 39 | 40 | 40 | 40 | 39 | 37 | 36 | 36 | 34 | 33 | 33 | 35 | 40 | 33 | 40 | -0.18 | Y | 39.97 | Y | -0.2 |  |  |  | 1.41 |  |  |  |  | N | N | Y | 110 | 0.48 | 64 | 100506 | 99950 | 5120 | 14700 | 16 | 1 |  | 2018-02-15 08:53 | 1562 | 117 |  | 21 | 11 | [15 empty] | 95.72 | 78.57 | 0 | 0 | 0 |  | 650 | 700 | 선택 | 해제 | 0 | 0 | 0 |  | 650 | 700 | 선택 | 해제 | 해제 | 미정 | 선택 | 미정 | 미정 |  | 미정 | SB120120 | H
A43745 | 2018-02-15 | 1 | C |  | 5 | A | AE1070LS | 탄소강 | E1 | BM#1 | 1622 | 57 | 1593 | 1573 | 34 | 5100 |  | 3 | 0.28 | 28 |  | -1.09 | 1537 | 1572 | 0 | 29.73 |  | 32 | 47 | 38 | Y |  | 2018-02-15 08:33 | 62 | 1056 | 32 | 30 | 30 | 32 | 33 | 33 | 34 | 34 | 33 | 33 | 33 | 32 | 31 | 31 | 32 | 34 | 31 | 33 | -0.04 | Y | 35.02 | Y | 0 | [8 empty] | N | N | N | 190 | 0.45 | 70 | 101508 | 98200 | 7050 | 98200 | 4 | 1 |  | 2018-02-15 08:42 | 1537 | 161 |  | 41 |  | *롱노즐교체 | [14 empty] | 96.49 | 100 | 0 | 0 | 0 |  | 450 |  | 선택 | 해제 | 0 | 0 | 0 |  | 450 |  | 선택 | 해제 | 해제 | 미정 | 미정 | 선택 | 선택 | 4 | 미정 | BT180180 | H
B43709 | 2018-02-15 | 2 | C |  | 6 | A | AE1548 | 합금강 | AE4130M6 | BM#2 | 1593 | 51 | 1616 | 1515 | 38 | 7400 |  | 1 | 0.49 | 16 |  | -2.22 | 1559 | 1608 | 1.43 | 0 | 0 | 20 | 69 | 68 | Y |  | 2018-02-15 09:41 | 71 | 1064 | 30 | 32 | 33 | 34 | 33 | 33 | 32 | 30 | 29 | 28 | 27 | 26 | 24 | 24 | 30 | 34 | 24 | 33 | -0.22 | Y | 45 | Y | -0.4 |  |  |  | 1.22 |  |  |  |  | N | N | Y | 100 | 0.48 | 63 | 86148 | 99370 | 4960 | 15500 | 16 | 1 |  | 2018-02-15 10:04 | 1559 | 125 |  | 26 | [16 empty] | 82.6 | 75 | 0 | 0 | 0 |  | 650 | 700 | 선택 | 해제 | 0 | 0 | 0 |  | 650 | 700 | 선택 | 해제 | 해제 | 미정 | 선택 | 미정 | 미정 |  | 미정 | SB120120 | H
A43746 | 2018-02-15 | 1 | C |  | 6 | A | AE1070LS | 탄소강 | E1 | BM#1 | 1583 | 42 | 1590 | 1552 | 32 | 5200 |  | 3 | 0.28 | 25 |  | 52.28 | 1538 | 0 | 0 | 29.25 |  | 35 | 48 | 30 | Y |  | 2018-02-15 09:50 | 63 | 1059 | 30 | 30 | 32 | 33 | 34 | 33 | 33 | 33 | 31 | 31 | 30 | 29 | 28 | 28 | 31 | 34 | 28 | 33 | -0.15 | Y | 40 | Y | -0.2 | [8 empty] | N | N | N | 180 | 0.45 | 64 | 84590 | 93800 | 7070 | 16800 | 4 | 1 |  | 2018-02-15 09:57 | 1538 | 147 |  | 34 | 30 | [15 empty] | 83.92 | 100 | 0 | 0 | 0 |  | 450 |  | 선택 | 해제 | 0 | 0 | 0 |  | 450 |  | 선택 | 해제 | 해제 | 미정 | 미정 | 선택 | 미정 |  | 미정 | BT180180 | H
A43747 | 2018-02-15 | 1 | C |  | 7 | A | AE1548 | 합금강 | AE4130M6 | BM#2 | 1663 | 69 | 1616 | 1607 | 24 | 3400 |  | 1 | 0.48 | 15 |  | -2.31 | 1558 | 1609 | 1.47 | 0 | 0 | 21 | 18 | 30 | Y |  | 2018-02-15 10:52 | 70 | 1062 | 22 | 31 | 38 | 42 | 43 | 43 | 43 | 42 | 40 | 39 | 37 | 35 | 33 | 33 | 37 | 43 | 33 | 43 | -0.25 | Y | 40.02 | Y | -0.4 |  |  |  | 0.95 |  |  |  |  | N | N | Y | 150 | 0.47 | 65 | 113316 | 99960 | 4590 | 14300 | 16 | 1 |  | 2018-02-15 11:04 | 1558 | 134 |  | 21 | [16 empty] | 107.92 | 100 | 0 | 0 | 0 |  | 650 | 700 | 선택 | 해제 | 0 | 0 | 0 |  | 650 | 700 | 선택 | 해제 | 해제 | 미정 | 선택 | 미정 | 미정 |  | 미정 | SB120120 | H
B43710 | 2018-02-15 | 2 | C |  | 7 | A | AE1070LS | 탄소강 | E1 | BM#1 | 1586 | 52 | 1584 | 1554 | 33 | 5700 |  | 3 | 0.28 | 26 |  | -1.5 | 1537 | 1583 | 0 | 33.62 |  | 19 | 64 | 56 | Y |  | 2018-02-15 10:45 | 62 | 1067 | 27 | 27 | 29 | 31 | 32 | 32 | 31 | 30 | 30 | 30 | 29 | 27 | 27 | 25 | 29 | 32 | 25 | 30 | -0.16 | Y | 45 | Y | -0.4 | [8 empty] | N | N | N | 230 | 0.47 | 70 | 101508 | 103050 | 7010 | 16600 | 4 | 1 |  | 2018-02-15 10:53 | 1537 | 141 |  | 44 | [16 empty] | 92.24 | 100 | 0 | 0 | 0 |  | 450 |  | 선택 | 해제 | 0 | 0 | 0 |  | 450 |  | 선택 | 해제 | 해제 | 미정 | 미정 | 선택 | 미정 |  | 미정 | BT180180 | H
B43711 | 2018-02-15 | 2 | C |  | 8 | A | AE1548 | 합금강 | AE4130M6 | BM#2 | 1607 | 50 | 1627 | 1555 | 31 | 6000 |  | 1 | 0.49 | 16 |  | -2.32 | 1552 | 1613 | 1.5 | 0 | 0 | 1 | 30 | 57 | Y |  | 2018-02-15 11:52 | 64 | 1068 | 31 | 32 | 33 | 33 | 32 | 31 | 31 | 28 | 27 | 26 | 25 | 24 |  | 24 | 30 | 33 | 24 | 31 | -0.2 |  | 45 | Y | -0.2 |  |  |  | 0.93 |  |  |  |  | N | N | Y | 140 | 0.48 | 62 | 95072 | 98960 | 5090 | 15300 | 16 | 1 |  | 2018-02-15 12:20 | 1552 | 127 |  | 29 | [16 empty] | 91.42 | 100 | 0 | 0 | 0 |  | 650 | 700 | 선택 | 해제 | 0 | 0 | 0 |  | 650 | 700 | 선택 | 해제 | 해제 | 미정 | 선택 | 미정 | 미정 |  | 미정 | SB120120 | H
A43748 | 2018-02-15 | 1 | C | TUNDISH교체전 | 8 | A | AE1070LS | 탄소강 | E1 | BM#1 | 1604 | 44 | 1592 | 1543 | 34 | 5300 |  | 3 | 0.28 | 27 |  | -1.28 | 1539 | 1579 | 0 | 32.45 |  | 5 | 42 | 52 | Y |  | 2018-02-15 11:56 | 64 | 1062 | 24 | 25 | 27 | 29 | 30 | 30 | 30 | 30 | 30 | 29 | 29 | 29 | 30 | 29 | 29 | 30 | 29 | 30 | -0.02 | Y | 44.95 | Y | -0.2 | [8 empty] | N | N | N | 220 | 0.47 | 66 | 108692 | 99090 | 7560 | 1500 | 4 | 1 |  | 2018-02-15 12:18 | 1539 | 140 |  | 44 |  |  | 174F5DF27E5842F291031ACDC4FAC9C7 | B659ECFA99E7475B95EF11139AE4380F | F519FDBDD0FE4A9B92EF2C731110AF48 | [11 empty] | 101.91 | 100 | 0 | 3500 | 0 |  | 450 |  | 선택 | 해제 | 0 | 3500 | 0 |  | 450 |  | 선택 | 해제 | 해제 | 미정 | 미정 | 선택 | 미정 |  | 미정 | BT180180 | H
B43712 | 2018-02-15 | 2 | D | TUNDISH교체전 | 9 | A | AE1548 | 합금강 | AE4130M6 | BM#2 | 1617 | 41 | 1614 | 1577 | 31 | 5700 |  | 1 | 0.46 | 15 |  | -2.4 | 1551 | 1607 | 1.19 | 0 | 0 | 2 | 16 | 55 | Y |  | 2018-02-15 12:37 | 63 | 1064 | 23 | 25 | 28 | 30 | 31 | 30 | 30 | 28 | 27 | 26 | 25 | 24 | 23 | 23 | 27 | 31 | 23 | 30 | -0.2 | Y | 40.02 | Y | -0.2 |  |  |  | 1.35 |  |  |  |  | N | N | M | 130 | 0.48 | 61 | 80123 | 94980 | 5020 | 2000 | 16 | 1 | 10 | 2018-02-15 12:44 | 1551 | 134 |  | 49 |  |  | 6D786E4913444B949300B21FB76E19DB | 9B762A8C4BE6441BA067E53BBCBB8683 | 02892106EC4445D29E64C2DB86C4959E | [11 empty] | 80.12 | 100 | 0 | 2950 | 0 |  | 650 | 700 | 선택 | 해제 | 0 | 2780 | 0 |  | 650 | 700 | 선택 | 해제 | 해제 | 미정 | 선택 | 미정 | 미정 |  | 미정 | SB120120 | H
A43749 | 2018-02-15 | 1 | D | TUNDISH교체 | 1 | A | SP-AE1055LS | 탄소강 | P-AE1055LS | BM#1 | 1589 | 50 | 1618 | 1561 | 42 | 6800 |  | 3 | 0.28 | 25 |  | -1.04 | 1587 | 1618 | 0 | 28.78 |  | 32 | 48 | 47 | Y |  | 2018-02-15 12:54 | 103 | 1061 | 34 | 32 | 36 | 41 | 46 | 49 | 49 | 51 | 53 | 52 | 53 |  |  | 53 | 46 | 53 | 52 | 0 | -0.2 |  | 4.97 | Y | 0.2 |  | 1.97 | 1.84 | [5 empty] | N | N | M | 230 | 0.46 | 63 | 101508 | 97340 | 7510 | 15600 | 13 | 2 |  | 2018-02-15 13:02 | 1587 | 173 |  | 79 |  | *T/Dflux 유15kg 용225kg | [14 empty] | 96.81 | 100 | 1500 | 0 | 0 |  | 400 |  | 선택 | 해제 | 1500 | 0 | 0 |  | 400 |  | 선택 | 해제 | 해제 | 미정 | 미정 | 선택 | 선택 |  | 미정 | BT180180 | H
B43713 | 2018-02-15 | 2 | D | TUNDISH교체 | 1 | A | SM45C | 탄소강 | SM45C | BM#2 | 1614 | 57 | 1675 | 1564 | 43 | 8700 |  | 1 | 0.5 | 21 |  | -2.49 | 1581 | 1661 | 0 | 4.11 | 0 | 20 | 70 | 39 | Y |  | 2018-02-15 14:07 | 88 | 1059 | -503 | -150 | 16 | 31 | 28 | 35 | 39 | 43 | 44 | 46 | 47 | 47 | 47 | 47 | 40 | 47 | 47 | 47 | 0 |  | 20.02 | Y | 0 |  | 2.5 | 2.5 | 1.48 |  |  |  |  | N | N | N | 150 | 0.47 | 64 | 97380 | 102660 | 40 | 15600 | 11 | 2 | 10 | 2018-02-15 14:10 | 1590 | 152 |  | 45 |  | *T/D 플럭스 120KG/15KG *슬리브 롱노즐 사용 * 수소측정(10분)기준초과 이상공정 등록 | [14 empty] | 93.63 | 100 | 730 | 0 | 0 |  | 650 | 400 | 선택 | 해제 | 730 | 0 | 0 |  | 650 | 400 | 선택 | 해제 | 해제 | 미정 | 미정 | 미정 | 미정 |  | 미정 | SB120120 | H
A43751 | 2018-02-15 | 1 | D |  | 2 | A | SP-AE1055LS | 탄소강 | P-AE1055LS | BM#1 | 1573 | 40 | 1583 | 1550 | 37 | 4700 |  | 3 | 0.27 | 26 |  | -1.75 | 1532 | 1583 | 0 | 13.23 |  | 28 | 1 | 12262 | Y |  | 2018-02-15 14:50 | 48 | 981 | 52 | 42 | 33 | 28 | 21 | 18 | 16 | 14 | 11 | 11 | 10 | 9 | 9 | 9 | 21 | 33 | 9 | 0 | -0.48 |  | 50 | Y | 0 |  |  |  | 1.61 |  |  |  |  | N | N | Y | 220 | 0.48 | 64 | 101508 | 99850 | 7090 | 15200 | 13 | 2 |  | 2018-02-15 14:56 | 1532 | 112 |  | 27 |  | *대보수래들 | [14 empty] | 94.43 | 100 | 0 | 0 | 0 |  | 400 |  | 선택 | 해제 | 0 | 0 | 0 |  | 400 |  | 선택 | 해제 | 해제 | 미정 | 미정 | 선택 | 미정 |  | 미정 | BT180180 | H
B43714 | 2018-02-15 | 2 | D |  | 2 | A | SM45C | 탄소강 | SM45C | BM#2 | 1599 | 57 | 1625 | 1515 | 38 | 7900 |  | 1 | 0.47 | 20 |  | -2.4 | 1561 | 1628 | 0 | 7.6 | 0 | 21 | 19 | 57 | Y |  | 2018-02-15 15:21 | 68 | 1061 | 45 | 39 | 36 | 34 | 32 | 30 | 29 | 28 | 26 | 25 | 24 | 22 | 20 | 20 | 30 | 36 | 20 | 0 | -0.32 |  | 50 | Y | -0.4 | [8 empty] | N | N | N | 140 | 0.5 | 64 | 97380 | 105390 | 130 | 15200 | 11 | 2 | 20 | 2018-02-15 15:29 | 1561 | 147 |  | 37 | [16 empty] | 93.63 | 100 | 0 | 0 | 0 |  | 650 | 400 | 선택 | 해제 | 0 | 0 | 0 |  | 650 | 400 | 선택 | 해제 | 해제 | 미정 | 미정 | 미정 | 미정 |  | 미정 | SB120120 | H
A43752 | 2018-02-15 | 1 | D |  | 3 | A | SP-AE1055LS | 탄소강 | P-AE1055LS | BM#1 | 1577 | 40 | 1589 | 1533 | 36 | 4900 |  | 3 | 0.27 | 26 |  | -1.64 | 1541 | 1589 | 1.72 | 10.28 |  | 19 | 65 | 95 | Y |  | 2018-02-15 15:46 | 57 | 1122 | 9 | 13 | 15 | 17 | [9 empty] | 17 | 15 | 17 | 17 | 0 | 0 |  |  | Y | 0.2 | [8 empty] | N | N | Y | 210 | 0.48 | 62 | 101508 | 94950 | 7010 | 15600 | 13 | 2 |  | 2018-02-15 16:06 | 1541 | 115 |  | 37 | [16 empty] | 98.98 | 100 | 0 | 0 | 0 |  | 400 |  | 선택 | 해제 | 0 | 0 | 0 |  | 400 |  | 선택 | 해제 | 해제 | 미정 | 미정 | 선택 | 미정 |  | 미정 | BT180180 | H
B43715 | 2018-02-15 | 2 | D |  | 3 | A | SM45C | 탄소강 | SM45C | BM#2 | 1586 | 46 | 1645 | 1557 | 36 | 6900 |  | 1 | 0.5 | 17 |  | -2.37 | 1566 | 1630 | 0 | 8.9 | 0 | 1 | 31 | 66 | Y |  | 2018-02-15 16:22 | 73 | 1126 | 17 | 22 | 26 | 29 | 29 | 28 | 29 | 28 | 27 | 26 | 25 | 23 |  | 23 | 26 | 29 | 23 | 29 | -0.15 | Y | 40 | Y | -0.4 | [8 empty] | N | N | N | 130 | 0.51 | 58 | 97380 | 96970 | 1060 | 14100 | 11 | 2 | 40 | 2018-02-15 16:26 | 1566 | 144 |  | 42 | [16 empty] | 99.37 | 100 | 0 | 0 | 0 |  | 650 | 400 | 선택 | 해제 | 0 | 0 | 0 |  | 650 | 400 | 선택 | 해제 | 해제 | 미정 | 미정 | 미정 | 미정 |  | 미정 | SB120120 | C
A43753 | 2018-02-15 | 1 | D |  | 4 | A | SP-AE1055LS | 탄소강 | P-AE1055LS | BM#1 | 1616 | 41 | 1596 | 1537 | 29 | 4300 |  | 3 | 0.27 | 25 |  | -1.64 | 1549 | 1596 | 0 | 26.14 |  | 5 | 43 | 80 | Y |  | 2018-02-15 16:51 | 65 | 1084 | 31 | 30 | 29 | 29 | 28 | 27 | 27 | 26 | 26 |  |  |  |  | 26 | 28 | 29 | 26 | 0 | -0.1 |  | 30.02 | Y | 0 | [8 empty] | N | N | Y | 200 | 0.48 | 64 | 84590 | 98400 | 7040 | 14600 | 13 | 2 |  | 2018-02-15 17:13 | 1549 | 121 |  | 35 | [16 empty] | 79.76 | 100 | 0 | 0 | 0 |  | 400 |  | 선택 | 해제 | 0 | 0 | 0 |  | 400 |  | 선택 | 해제 | 해제 | 미정 | 미정 | 선택 | 미정 |  | 미정 | BT180180 | H
B43716 | 2018-02-15 | 2 | D |  | 4 | A | SM45C | 탄소강 | SM45C | BM#2 | 1576 | 38 | 1636 | 1545 | 33 | 6200 |  | 1 | 0.47 | 22 |  | -2.22 | 1560 | 1630 | 0 | 7.36 | 0 | 2 | 17 | 60 | Y |  | 2018-02-15 17:25 | 67 | 1130 | 20 | 26 | 30 | 31 | 32 | 31 | 31 | 31 | 30 | 28 | 27 | 25 |  | 25 | 29 | 32 | 25 | 31 | -0.2 | Y | 35 | Y | -0.4 | [8 empty] | N | N | N | 120 | 0.5 | 55 | 97380 | 92340 | 730 | 14100 | 11 | 2 | 10 | 2018-02-15 17:57 | 1560 | 133 |  | 40 | [16 empty] | 105.85 | 100 | 0 | 0 | 0 |  | 650 | 400 | 선택 | 해제 | 0 | 0 | 0 |  | 650 | 400 | 선택 | 해제 | 해제 | 미정 | 미정 | 미정 | 미정 |  | 미정 | SB120120 | H
A43754 | 2018-02-15 | 1 | D |  | 5 | A | SP-AE1055LS | 탄소강 | P-AE1055LS | BM#1 | 1638 | 40 | 1593 | 1560 | 32 | 3500 |  | 3 | 0.26 | 26 |  | -1.36 | 1553 | 1593 | 0 | 15.84 |  | 32 | 49 | 54 | Y |  | 2018-02-15 17:57 | 69 | 1126 | 25 | 29 | 33 | 37 | 38 | 39 | 38 | 38 | 38 | 38 | 38 | 38 | 38 | 38 | 36 | 39 | 38 | 38 | -0.03 | Y | 39.98 | Y | 0 | [8 empty] | N | N | Y | 190 | 0.48 | 65 | 101508 | 97960 | 7120 | 15400 | 13 | 2 |  | 2018-02-15 18:06 | 1553 | 112 |  | 34 | 14 | [15 empty] | 96.13 | 100 | 0 | 0 | 0 |  | 400 |  | 선택 | 해제 | 0 | 0 | 0 |  | 400 |  | 선택 | 해제 | 해제 | 미정 | 미정 | 선택 | 미정 |  | 미정 | BT180180 | H
B43717 | 2018-02-15 | 2 | D |  | 5 | A | SM45C | 탄소강 | SM45C | BM#2 | 1578 | 39 | 1635 | 1554 | 33 | 6300 |  | 1 | 0.49 | 18 |  | -2.65 | 1561 | 1627 | 0 | 9.2 | 0 | 20 | 71 | 35 | Y |  | 2018-02-15 18:20 | 68 | 1124 | 23 | 27 | 31 | 33 | 34 | 34 | 34 | 33 | 32 | 31 | 30 | 28 |  | 28 | 31 | 34 | 28 | 34 | -0.17 | Y | 35.02 | Y | -0.4 | [8 empty] | N | N | N | 110 | 0.5 | 60 | 103872 | 99550 | 990 | 14100 | 11 | 2 | 20 | 2018-02-15 18:34 | 1567 | 133 |  | 44 | [16 empty] | 102.84 | 100 | 0 | 0 | 0 |  | 650 | 400 | 선택 | 해제 | 0 | 0 | 0 |  | 650 | 400 | 선택 | 해제 | 해제 | 미정 | 미정 | 미정 | 미정 |  | 미정 | SB120120 | H
A43755 | 2018-02-15 | 1 | D |  | 6 | A | SP-AE1055LS | 탄소강 | P-AE1055LS | BM#1 | 1592 | 40 | 1585 | 1530 | 38 | 5200 |  | 3 | 0.27 | 25 |  | -1.48 | 1542 | 1585 | 0 | 21.77 |  | 28 | 2 | 63 | Y |  | 2018-02-15 19:10 | 58 | 1144 | 38 | 33 | 31 | 30 | 29 | 28 | 27 | 25 | 24 | 23 | 22 | 21 | 21 | 21 | 27 | 31 | 21 | 0 | -0.2 |  | 50 | Y | 0 | [8 empty] | N | N | Y | 180 | 0.48 | 65 | 101508 | 99520 | 7630 | 16100 | 13 | 2 |  | 2018-02-15 19:18 | 1542 | 105 |  | 27 | 13 | [15 empty] | 94.73 | 100 | 0 | 0 | 0 |  | 400 |  | 선택 | 해제 | 0 | 0 | 0 |  | 400 |  | 선택 | 해제 | 해제 | 미정 | 미정 | 선택 | 미정 |  | 미정 | BT180180 | H
B43718 | 2018-02-15 | 2 | D |  | 6 | A | SM45C | 탄소강 | SM45C | BM#2 | 1589 | 39 | 1637 | 1545 | 35 | 6800 |  | 1 | 0.49 | 16 |  | -2.66 | 1565 | 1618 | 0 | 5.83 | 0 | 35 | 50 | 171 | Y |  | 2018-02-15 19:23 | 72 | 1147 | 25 | 25 | 26 | 27 | 27 | 27 | 27 | 26 | 25 | 24 | 23 | 22 | 21 | 21 | 25 | 27 | 21 | 27 | -0.13 | Y | 45 | Y | -0.2 | [8 empty] | N | N | N | 100 | 0.51 | 60 | 103872 | 101640 | 2440 | 15300 | 11 | 2 | 40 | 2018-02-15 19:25 | 1565 | 133 |  | 44 | [16 empty] | 99.88 | 100 | 0 | 0 | 0 |  | 650 | 400 | 선택 | 해제 | 0 | 0 | 0 |  | 650 | 400 | 선택 | 해제 | 해제 | 미정 | 미정 | 미정 | 미정 |  | 미정 | SB120120 | H
A43756 | 2018-02-15 | 1 | D |  | 7 | A | SP-AE1055LS | 탄소강 | P-AE1055LS | BM#1 | 1593 | 41 | 1593 | 1554 | 32 | 4300 |  | 3 | 0.27 | 26 |  | -1.3 | 1555 | 1593 | 0 | 18.6 |  | 19 | 66 | 62 | Y |  | 2018-02-15 20:07 | 71 | 1150 | 20 | 24 | 28 | 31 | 34 | 34 | 34 | 34 | 33 | 32 | 31 | 31 | 30 | 29 | 30 | 34 | 29 | 34 | -0.11 | Y | 44.97 | Y | -0.2 | [8 empty] | N | N | Y | 230 | 0.43 | 67 | 84590 | 94560 | 7060 | 16600 | 13 | 2 |  | 2018-02-15 20:13 | 1555 | 112 |  | 37 |  | *전공정 지연으로 감속주입-감속주입 10%이상으로 이상재등록 | [14 empty] | 83.26 | 100 | 0 | 0 | 0 |  | 400 |  | 선택 | 해제 | 0 | 0 | 0 |  | 400 |  | 선택 | 해제 | 해제 | 미정 | 미정 | 선택 | 미정 |  | 미정 | BT180180 | H
B43719 | 2018-02-15 | 2 | B |  | 7 | A | SM45C | 탄소강 | SM45C | BM#2 | 1581 | 39 | 1637 | 1544 | 32 | 6100 |  | 1 | 0.49 | 16 |  | -2.47 | 1565 | 1622 | 0 | 6.49 | 0 | 1 | 32 | 41 | Y |  | 2018-02-15 20:26 | 72 | 1136 | 19 | 25 | 32 | 35 | 36 | 36 | 36 | 36 | 36 | 35 | 33 | 32 |  | 32 | 33 | 36 | 32 | 36 | -0.1 | Y | 35 | Y | -0.2 | [8 empty] | N | N | N | 150 | 0.51 | 59 | 103872 | 98680 | 1850 | 14100 | 11 | 2 |  | 2018-02-15 20:36 | 1565 | 135 |  | 44 | [16 empty] | 103.36 | 100 | 0 | 0 | 0 |  | 650 | 400 | 선택 | 해제 | 0 | 0 | 0 |  | 650 | 400 | 선택 | 해제 | 해제 | 미정 | 미정 | 미정 | 선택 | 6 | 미정 | SB120120 | H
A43757 | 2018-02-15 | 1 | B |  | 8 | A | SP-AE1055LS | 탄소강 | P-AE1055LS | BM#1 | 1593 | 39 | 1580 | 1530 | 39 | 5400 |  | 3 | 0.28 | 25 |  | -1.02 | 1549 | 1580 | 0 | 17.57 |  | 5 | 44 | 58 | Y |  | 2018-02-15 21:32 | 65 | 1127 | 28 | 29 | 30 | 31 | 31 | 32 | 32 | 31 | 31 | 30 | 28 | 27 | 27 | 27 | 29 | 32 | 27 | 31 | -0.11 | Y | 44.98 | Y | 0 | [8 empty] | N | N | Y | 220 | 0.41 | 73 | 84590 | 98420 | 7090 | 16270 | 13 | 2 |  | 2018-02-15 21:38 | 1549 | 106 |  | 22 | 17 | *전공정 지연으로 감속주입-감속주입 10%이상으로 이상재등록 | [14 empty] | 80.26 | 100 | 0 | 0 | 0 |  | 400 |  | 선택 | 해제 | 0 | 0 | 0 |  | 400 |  | 선택 | 해제 | 해제 | 미정 | 미정 | 선택 | 미정 |  | 미정 | BT180180 | H
B43720 | 2018-02-15 | 2 | B |  | 8 | A | SM45C | 탄소강 | SM45C | BM#2 | 1600 | 36 | 1634 | 1574 | 33 | 6300 |  | 1 | 0.49 | 22 |  | -2.25 | 1564 | 1647 | 0 | 11.5 | 0 | 2 | 18 | 40 | Y |  | 2018-02-15 21:30 | 71 | 1148 | 28 | 37 | 41 | 44 | 46 | 46 | 46 | 46 | 45 | 44 | 43 | 41 | 40 | 40 | 42 | 46 | 40 | 46 | -0.15 | Y | 40 | Y | -0.2 | [8 empty] | N | N | N | 140 | 0.49 | 63 | 103872 | 101700 | 2860 | 15400 | 11 | 2 |  | 2018-02-15 21:44 | 1574 | 138 |  | 42 | [16 empty] | 99.88 | 100 | 0 | 0 | 0 |  | 650 | 400 | 선택 | 해제 | 0 | 0 | 0 |  | 650 | 400 | 선택 | 해제 | 해제 | 미정 | 미정 | 미정 | 미정 |  | 미정 | SB120120 | C
A43758 | 2018-02-15 | 1 | B | 연주종료 | 9 | A | SP-AE1055LS | 탄소강 | P-AE1055LS | BM#1 | 1643 | 40 | 1586 | 1563 | 37 | 4000 |  | 3 | 0.28 | 25 |  | -1.32 | 1546 | 1584 | 0 | 15.12 |  | 32 | 50 | 74 | Y |  | 2018-02-15 22:57 | 62 | 1124 | 27 | 30 | 34 | 36 | 37 | 38 | 36 | 36 | 35 | 34 | 34 | 34 | 34 | 34 | 34 | 38 | 34 | 36 | -0.04 | Y | 34.95 | Y | 0 | [8 empty] | N | N | M | 210 | 0.48 | 67 | 113318 | 103610 | 1940 | 1600 | 13 | 2 |  | 2018-02-15 23:05 | 1546 | 90 |  | 12 |  | *전공정요청 L/D잔강 이월 안함-이상재등록 *연주종료 00:33 | E4D85C359B1D44BB8126802A92B5145D | C9E1513AFF27421D94A64163A4FFB8E5 |  | A2C58086E32745829AD999A202C4D180 |  | A6FB727287324061AFED9FA7009C9F7A |  |  |  | F0B717C4DFD4460A88E4B7028D53470B |  |  |  |  | 107.36 | 100 | 0 | 3500 | 0 |  | 400 |  | 선택 | 해제 | 0 | 3500 | 0 |  | 400 |  | 선택 | 해제 | 해제 | 미정 | 미정 | 해제 | 미정 |  | 미정 | BT180180 | H
B43721 | 2018-02-15 | 2 | B |  | 9 | A | SM45C | 탄소강 | SM45C | BM#2 | 1587 | 38 | 1644 | 1554 | 34 | 6700 |  | 1 | 0.5 | 20 |  | -2.35 | 1569 | 1643 | 0 | 11.88 | 0 | 20 | 72 | 28 | Y |  | 2018-02-15 22:28 | 76 | 1138 | 37 | 35 | 36 | 36 | 37 | 36 | 35 | 35 | 34 | 33 | 32 | 30 | 28 | 28 | 34 | 37 | 28 | 36 | -0.22 | Y | 40 | Y | -0.4 | [8 empty] | N | N | N | 130 | 0.5 | 62 | 97380 | 100940 | 1170 | 14900 | 11 | 2 |  | 2018-02-15 22:46 | 1569 | 146 |  | 49 | [16 empty] | 95.47 | 100 | 0 | 0 | 0 |  | 650 | 400 | 선택 | 해제 | 0 | 0 | 0 |  | 650 | 400 | 선택 | 해제 | 해제 | 미정 | 미정 | 미정 | 미정 |  | 미정 | SB120120 | H
B43722 | 2018-02-15 | 2 | B | 연주종료 | 10 | A | SM45C | 탄소강 | SM45C | BM#2 | 1633 | 42 | 1676 | 1607 | 34 | 5700 |  | 1 | 0.52 | 16 |  | -3.87 | 1564 | 1657 | 0 | 8.84 | 0 | 35 | 51 | 21 | Y |  | 2018-02-15 23:50 | 71 | 1140 | 25 | 36 | 44 | 49 | 50 | 52 | 52 | 52 | 51 | 50 | 49 |  |  | 49 | 46 | 52 | 49 | 52 | -0.1 | Y | 25 | Y | -0.2 | [8 empty] | N | N | N | 120 | 0.49 | 55 | 79546 | 88180 | 1320 | 1800 | 11 | 2 |  | 2018-02-15 23:45 | 1595 | 151 |  | 32 |  | *연주종료 01:35 | 752DDD354C7345E2B9A4263EAF318B34 | 1823496A682447F5953743D07545E7A8 | D5A539F17E964F2995C243DA4B82DB40 | [11 empty] | 88.88 | 100 | 0 | 3350 | 0 |  | 650 | 400 | 선택 | 해제 | 0 | 3200 | 0 |  | 650 | 400 | 선택 | 해제 | 해제 | 미정 | 미정 | 미정 | 미정 |  | 미정 | RB140.00 | C
A43759 | 2018-02-19 | 1 | C | 연주시작 | 1 | A | AE1055LS | 탄소강 | G-AE1055LS | BM#1 | 1599 | 66 | 1621 | 1535 | 56 | 9100 |  | 3 | 0.33 | 27 |  | -1.51 | 1570 | 1621 | 0 | 21.36 |  | 1 | 38 | 171 | Y |  | 2018-02-19 09:39 | 86 | 1062 | 40 | -96 | 47 | 48 | 49 | 49 | 49 | 48 | 49 |  |  |  |  | 49 | 30 | 49 | 48 | 49 | -0.07 |  | 14.98 | Y | 0.2 |  | 2 | 1.82 | [5 empty] | N | N | M | 230 | 0.49 | 47 | 80556 | 96750 | 6990 | 15200 | 14 | 1 |  | 2018-02-19 09:32 | 1570 | 158 |  | 37 |  | *T/D플럭스 유15 용225KG *STR#1.2 코너 히터기 건조 예열 미적용 |  | DE02B6362F61473788FBE0C9083ADE28 | 0A14C1E7EED54A9E803111D94EC1EA62 | [11 empty] | 77.64 | 100 | 1500 | 0 | 0 |  | 400 |  | 해제 | 해제 | 1500 | 0 | 0 |  | 400 |  | 해제 | 해제 | 해제 | 미정 | 미정 | 선택 | 미정 |  | 미정 | BT180180 | H
B43747 | 2018-02-19 | 2 | C | 연주시작 | 1 | A | SCM440 | 합금강 | D | BM#2 | 1608 | 54 | 1665 | 1584 | 48 | 8900 |  | 1 | 0.46 | 20 |  | 0 | 1587 | 1647 | 0 | 3.27 | 0 | 5 | 45 | 4821 | Y |  | 2018-02-19 09:43 | 91 | 1056 | 26 | 27 | 27 | 28 | 27 | 21 | 24 | 28 | 31 | 31 | 32 | 33 | 34 | 34 | 31 | 35 | 34 | 35 | -0.07 |  | 15.03 | Y | -0.2 |  | 3.09 | 3.03 | 2.1 |  |  |  |  | N | N | N | 150 | 0.43 | 67 | 95452 | 105220 | -3920 | 14900 | 7 | 1 | 10 | 2018-02-19 10:03 | 1587 | 152 |  | 32 |  | *START 10:16 *T/D플럭스 120/15KG *롱노즐 실리부 부착 *전공정 작업지연 감속주입 *수소 10분 측정값 기준치 초과,생관통보 * 전공정(VD)진공벳셀 청소전 HEAT. | 8027B88D12494978B6804BD83E5BDBF3 | F45B932F9331477EBE65699F32E0D201 | [12 empty] | 94.23 | 58.33 | 1000 | 0 | 0 |  | 650 | 400 | 해제 | 해제 | 1000 | 0 | 0 |  | 650 | 400 | 해제 | 해제 | 해제 | 미정 | 미정 | 미정 | 미정 |  | 미정 | RB110.00 | C
A43760 | 2018-02-19 | 1 | C |  | 2 | A | AE1055LS | 탄소강 | G-AE1055LS | BM#1 | 1586 | 53 | 1588 | 1525 | 36 | 5600 |  | 3 | 0.32 | 25 |  | -1.76 | 1535 | 1588 | 0 | 10.59 |  | 28 | 3 | 5034 | Y |  | 2018-02-19 10:36 | 51 | 1145 | 48 | 37 | 29 | 24 | 21 | 18 | 17 | 16 | 15 | 15 | 15 | 14 |  | 14 | 22 | 29 | 14 | 15 | -0.33 |  | 44.98 | Y | -0.2 | [8 empty] | N | N | Y | 220 | 0.5 | 58 | 101508 | 92500 | 7050 | 15400 | 14 | 1 |  | 2018-02-19 10:39 | 1535 | 127 |  | 30 | [16 empty] | 102.07 | 100 | 0 | 0 | 0 |  | 400 |  | 선택 | 해제 | 0 | 0 | 0 |  | 400 |  | 선택 | 해제 | 해제 | 미정 | 미정 | 선택 | 미정 |  | 미정 | BT180180 | H
B43748 | 2018-02-19 | 2 | C |  | 2 | A | SCM440 | 합금강 | D | BM#2 | 1591 | 57 | 1617 | 1515 | 46 | 9600 |  | 3 | 0.34 | 15 |  | 81.95 | 1572 | 0 | 0 | 15.89 |  | 2 | 24 | 73 | Y |  | 2018-02-19 10:59 | 76 | 1126 | 32 | 35 | 38 | 40 | 39 | 39 | 38 | 37 | 36 | 35 | 34 | 33 | 32 | 30 | 36 | 40 | 30 | 0 | -0.2 | Y | 50 | Y | -0.4 |  |  |  | 1 |  |  |  |  | N | N | N | 140 | 0.47 | 69 | 103586 | 105230 | 1540 | 14600 | 7 | 1 | 20 | 2018-02-19 11:11 | 1572 | 140 |  | 26 |  | *전공정 요청 감속주입 *샘플채취 300mm ID:303.403 | [14 empty] | 97.08 | 100 | 0 | 0 | 300 |  | 650 | 400 | 선택 | 해제 | 0 | 0 | 300 |  | 650 | 400 | 선택 | 해제 | 해제 | 미정 | 미정 | 미정 | 미정 |  | 미정 | RB105.00 | C
A43761 | 2018-02-19 | 1 | C |  | 3 | A | AE1055LS | 탄소강 | G-AE1055LS | BM#1 | 1571 | 47 | 1606 | 1528 | 37 | 5800 |  | 3 | 0.32 | 26 |  | 51.42 | 1558 | 0 | 0 | 18.81 |  | 10 | 1 | 40993 | Y |  | 2018-02-19 11:50 | 74 | 1261 | -112 | 38 | 14 | 28 | 36 | 41 | 43 | 44 | 45 | 45 | 45 | 44 | 43 | 43 | 39 | 45 | 43 | 45 | -0.07 | Y | 24.98 | Y | -0.2 | [8 empty] | N | N | Y | 210 | 0.5 | 58 | 84590 | 94500 | 7000 | 16000 | 14 | 1 |  | 2018-02-19 11:53 | 1558 | 115 |  | 14 |  | *퀜칭시간 저감 테스트 샘플채취ID:103.203 (퀜칭전) *STR#1 W/D압력헌팅으로 SR미적용 및 재셋팅 이상재 ID:102~105 | [14 empty] | 83.34 | 100 | 0 | 0 | 300 |  | 400 |  | 선택 | 해제 | 0 | 0 | 300 |  | 400 |  | 선택 | 해제 | 해제 | 미정 | 미정 | 선택 | 미정 |  | 미정 | BT180180 | C
B43749 | 2018-02-19 | 2 | C |  | 3 | A | SCM440 | 합금강 | D | BM#2 | 1612 | 49 | 1637 | 1545 | 37 | 7900 |  | 2 | 0.27 | 15 | 40 | -2.38 | 1581 | 1630 | 0.7 | 0 |  | 19 | 70 | 72 | Y |  | 2018-02-19 11:41 | 85 | 1064 | 27 | 27 | 27 | 28 | 28 | 28 | 27 | 27 | 26 | 24 | 23 | 20 |  | 20 | 26 | 28 | 20 | 28 | -0.2 | Y | 40.03 | Y | -0.6 |  |  |  | 0.8 |  |  |  |  | N | N | N | 130 | 0.51 | 59 | 94428 | 99210 | -1210 | 16100 | 7 | 1 | 10 | 2018-02-19 12:04 | 1581 | 143 |  | 55 | [16 empty] | 96.36 | 100 | 0 | 0 | 0 |  | 650 | 400 | 선택 | 해제 | 0 | 0 | 0 |  | 650 | 400 | 선택 | 해제 | 해제 | 미정 | 미정 | 미정 | 미정 |  | 미정 | RB110.00 | C
A43762 | 2018-02-19 | 1 | D |  | 4 | A | AE1055LS | 탄소강 | G-AE1055LS | BM#1 | 1609 | 47 | 1594 | 1537 | 36 | 6000 |  | 3 | 0.3 | 25 |  | -1.7 | 1542 | 1594 | 0 | 12.83 |  | 36 | 1 |  | Y |  | 2018-02-19 12:38 | 58 | 964 | 25 | 35 | 31 | 28 | 26 | 24 | 22 | 19 | 20 | 19 | 19 | 18 |  | 18 | 24 | 31 | 18 | 19 | -0.29 |  | 45 | Y | -0.2 | [8 empty] | N | N | Y | 200 | 0.5 | 60 | 101508 | 97350 | 7650 | 14200 | 14 | 1 |  | 2018-02-19 12:45 | 1542 | 115 |  | 26 | [16 empty] | 96.67 | 100 | 0 | 0 | 0 |  | 400 |  | 해제 | 해제 | 0 | 0 | 0 |  | 400 |  | 해제 | 해제 | 해제 | 미정 | 미정 | 미정 | 미정 |  | 미정 | BT180180 | C
B43750 | 2018-02-19 | 2 | D |  | 4 | A | SCM440 | 합금강 | D | BM#2 | 1573 | 48 | 1634 | 1537 | 38 | 7800 |  | 3 | 0.33 | 15 |  | -1.42 | 1573 | 1600 | 0 | 15.69 |  | 32 | 57 | 61 | Y |  | 2018-02-19 13:04 | 77 | 1064 | 16 | 25 | 30 | 34 | 35 | 35 | 34 | 33 | 32 | 31 | 30 | 28 | 27 | 25 | 30 | 35 | 25 | 0 | -0.22 | Y | 45.02 | Y | -0.4 |  |  |  | 0.81 |  |  |  |  | N | N | Y | 120 | 0.47 | 65 | 92880 | 101690 | 310 | 16000 | 7 | 1 | 40 | 2018-02-19 13:32 | 1573 | 143 |  | 33 | [16 empty] | 89.14 | 100 | 0 | 0 | 0 |  | 650 | 400 | 선택 | 해제 | 0 | 0 | 0 |  | 650 | 400 | 선택 | 해제 | 해제 | 미정 | 미정 | 미정 | 미정 |  | 미정 | RB250.00 | C
A43763 | 2018-02-19 | 1 | D |  | 5 | A | AE1055LS | 탄소강 | G-AE1055LS | BM#1 | 1625 | 46 | 1603 | 1582 | 28 | 4100 |  | 3 | 0.27 | 25 |  | -1.66 | 1554 | 1603 | 0 | 25.24 |  | 1 | 39 | 57 | Y |  | 2018-02-19 13:45 | 70 | 1064 | 17 | 29 | 35 | 38 | 40 | 41 | 40 | 40 | 40 | 39 | 38 | 37 |  | 37 | 36 | 41 | 37 | 40 | -0.13 | Y | 30 | Y | -0.2 | [8 empty] | N | N | Y | 190 | 0.5 | 59 | 101508 | 96390 | 7120 | 14500 | 14 | 1 |  | 2018-02-19 13:50 | 1554 | 109 |  | 22 | [16 empty] | 97.6 | 100 | 0 | 0 | 0 |  | 400 |  | 선택 | 해제 | 0 | 0 | 0 |  | 400 |  | 선택 | 해제 | 해제 | 미정 | 미정 | 선택 | 미정 |  | 미정 | BT180180 | C
B43751 | 2018-02-19 | 2 | D |  | 5 | A | SCM440 | 합금강 | D | BM#2 | 1650 | 51 | 1637 | 1514 | 42 | 8400 |  | 1 | 0.57 | 15 |  | -2.05 | 1554 | 1610 | 0 | 1.83 | 0 | 5 | 46 | 48 | Y |  | 2018-02-19 14:19 | 58 | 1065 | 22 | 23 | 24 | 25 | 25 | 24 | 22 | 22 | 21 | 20 | 18 | 17 | 16 | 14 | 21 | 25 | 14 | 22 | -0.22 | Y | 50.02 | Y | -0.4 |  |  |  | 0.72 |  |  |  |  | N | N | Y | 110 | 0.47 | 67 | 172168 | 104420 | 40 | 15100 | 7 | 1 | 10 | 2018-02-19 14:24 | 1554 | 147 |  | 28 |  | * 유사강종 연연주 혼탕부 ID:309~311/409~411이상재등록 | [14 empty] | 168.79 | 100 | 0 | 0 | 0 |  | 650 | 400 | 선택 | 해제 | 0 | 0 | 0 |  | 650 | 400 | 선택 | 해제 | 해제 | 미정 | 미정 | 미정 | 미정 |  | 미정 | RB260.00 | C
A43764 | 2018-02-19 | 1 | D |  | 6 | A | AE1055LS | 탄소강 | G-AE1055LS | BM#1 | 1608 | 40 | 1593 | 1559 | 31 | 4700 |  | 3 | 0.26 | 25 |  | -1.67 | 1544 | 1593 | 0 | 18.98 |  | 28 | 4 | 52 | Y |  | 2018-02-19 14:44 | 60 | 1067 | 36 | 34 | 33 | 33 | 31 | 29 | 29 | 28 | 27 | 27 | 26 | 25 | 25 | 25 | 30 | 33 | 25 | 0 | -0.16 |  | 50.02 | Y | 0 | [8 empty] | N | N | Y | 180 | 0.5 | 62 | 101508 | 98430 | 7020 | 15000 | 14 | 1 |  | 2018-02-19 14:52 | 1544 | 107 |  | 23 | [16 empty] | 95.72 | 100 | 0 | 0 | 0 |  | 400 |  | 선택 | 해제 | 0 | 0 | 0 |  | 400 |  | 선택 | 해제 | 해제 | 미정 | 미정 | 선택 | 미정 |  | 미정 | BT180180 | C
B43752 | 2018-02-19 | 2 | D |  | 6 | B | 42CRMOS4HH | 소입성보증강 | D | BM#2 | 1607 | 51 | 1644 | 1534 | 42 | 8500 |  | 1 | 0.56 | 18 |  | -1.95 | 1577 | 1634 | 0 | 3.07 | 0 | 2 | 25 | 42 | Y |  | 2018-02-19 15:14 | 85 | 1061 | 15 | 29 | 35 | 39 | 41 | 41 | 41 | 40 | 39 | 38 | 37 | 36 | 34 | 34 | 36 | 41 | 34 | 41 | -0.18 | Y | 39.9 | Y | -0.4 | [8 empty] | N | N | Y | 100 | 0.47 | 63 | 40481 | 99070 | 70 | 16700 | 7 | 1 | 20 | 2018-02-19 15:19 | 1577 | 151 |  | 43 |  | * 유사강종 연연주 혼탕부 ID:301/401 이상재등록 * 전 HEAT 빅 사이즈 HEAT로 60톤 이월시켜 S/R 적용함. | [14 empty] | 41.73 | 100 | 0 | 0 | 0 |  | 650 | 400 | 선택 | 선택 | 0 | 0 | 0 |  | 650 | 400 | 선택 | 선택 | 해제 | 미정 | 미정 | 미정 | 미정 |  | 미정 | RB100.00 | C
A43765 | 2018-02-19 | 1 | D |  | 7 | A | AE1055LS | 탄소강 | G-AE1055LS | BM#1 | 1610 | 44 | 1603 | 1571 | 32 | 4400 |  | 3 | 0.25 | 25 |  | -1.59 | 1557 | 1603 | 0 | 11.9 |  | 10 | 2 | 63 | Y |  | 2018-02-19 15:44 | 73 | 1089 | 24 | 29 | 34 | 38 | 39 | 39 | 39 | 40 | 39 | 39 | 38 | 38 |  | 38 | 36 | 40 | 38 | 39 | -0.03 | Y | 20 | Y | 0 | [8 empty] | N | N | Y | 230 | 0.5 | 58 | 84590 | 93570 | 7580 | 15700 | 14 | 1 |  | 2018-02-19 15:53 | 1557 | 108 |  | 26 |  | *퀜칭시간 저감 테스트 샘플채취ID:103.203 (퀜칭전) | [14 empty] | 83.63 | 100 | 0 | 0 | 300 |  | 400 |  | 선택 | 해제 | 0 | 0 | 300 |  | 400 |  | 선택 | 해제 | 해제 | 미정 | 미정 | 선택 | 미정 |  | 미정 | BT180180 | H
B43753 | 2018-02-19 | 2 | D |  | 7 | A | 42CRMOS4HH | 소입성보증강 | D | BM#2 | 1564 | 54 | 1636 | 1545 | 49 | 9900 |  | 1 | 0.55 | 18 |  | -2.9 | 1560 | 1646 | 0 | 3.28 | 0 | 21 | 20 | 5599 | Y |  | 2018-02-19 16:18 | 68 | 1086 | 23 | 20 | 19 | 20 | 20 | 20 | 19 | 19 | 18 | 18 | 17 | 16 |  | 16 | 19 | 20 | 16 | 20 | -0.1 | Y | 40 | Y | -0.2 | [8 empty] | N | N | N | 150 | 0.49 | 63 | 98311 | 100400 | 50 | 16400 | 7 | 1 | 30 | 2018-02-19 16:52 | 1560 | 152 |  | 45 | [16 empty] | 102.41 | 100 | 0 | 0 | 0 |  | 650 | 400 | 선택 | 선택 | 0 | 0 | 0 |  | 650 | 400 | 선택 | 선택 | 해제 | 미정 | 미정 | 미정 | 미정 |  | 미정 | SB090090 | C
A43766 | 2018-02-19 | 1 | D |  | 8 | A | AE1055LS | 탄소강 | G-AE1055LS | BM#1 | 1582 | 40 | 1593 | 1535 | 33 | 5600 |  | 3 | 0.26 | 25 |  | -1.75 | 1542 | 1593 | 0 | 19.63 |  | 36 | 2 | 66 | Y |  | 2018-02-19 16:50 | 58 | 1086 | 38 | 34 | 33 | 31 | 31 | 29 | 28 | 28 | 27 | 26 | 26 | 25 | 25 | 25 | 29 | 33 | 25 | 0 | -0.16 |  | 50 | Y | 0 | [8 empty] | N | N | Y | 220 | 0.5 | 61 | 101508 | 96330 | 7620 | 14600 | 14 | 1 |  | 2018-02-19 16:56 | 1542 | 102 |  | 20 |  | *퀜칭시간 저감TEST 샘플채취 ID:103.203 (퀜칭후)10초 | [14 empty] | 97.65 | 100 | 0 | 0 | 300 |  | 400 |  | 선택 | 해제 | 0 | 0 | 300 |  | 400 |  | 선택 | 해제 | 해제 | 미정 | 미정 | 선택 | 미정 |  | 미정 | BT180180 | H
B43754 | 2018-02-19 | 2 | D |  | 8 | A | 42CRMOS4HH | 소입성보증강 | D | BM#2 | 1576 | 47 | 1640 | 1554 | 38 | 7600 |  | 1 | 0.56 | 18 |  | -2.22 | 1563 | 1627 | 0 | 2.37 | 0 | 32 | 58 | 44 | Y |  | 2018-02-19 17:25 | 71 | 1086 | 14 | 18 | 25 | 29 | 30 | 31 | 31 | 31 | 30 | 30 | 29 | 28 | 27 | 27 | 27 | 31 | 27 | 31 | -0.11 | Y | 35 | Y | -0.2 | [8 empty] | N | N | N | 140 | 0.51 | 64 | 105980 | 106570 | 140 | 14300 | 7 | 1 | 40 | 2018-02-19 17:29 | 1563 | 151 |  | 43 | [16 empty] | 103.9 | 100 | 0 | 0 | 0 |  | 650 | 400 | 선택 | 선택 | 0 | 0 | 0 |  | 650 | 400 | 선택 | 선택 | 해제 | 미정 | 미정 | 미정 | 미정 |  | 미정 | SB100100 | C
A43767 | 2018-02-19 | 1 | D |  | 9 | A | AE1055LS | 탄소강 | G-AE1055LS | BM#1 | 1611 | 41 | 1587 | 1548 | 30 | 4400 |  | 3 | 0.25 | 26 |  | -1.33 | 1548 | 1587 | 0 | 15.34 |  | 1 | 40 | 65 | Y |  | 2018-02-19 17:48 | 64 | 1088 | 25 | 30 | 34 | 36 | 38 | 37 | 37 | 35 | 35 | 34 | 34 | 34 | 32 | 32 | 34 | 38 | 32 | 34 | -0.15 | Y | 40.02 | Y | -0.4 | [8 empty] | N | N | Y | 210 | 0.5 | 62 | 101508 | 101010 | 7030 | 14100 | 14 | 1 |  | 2018-02-19 18:04 | 1548 | 101 |  | 23 | [16 empty] | 93.43 | 100 | 0 | 0 | 0 |  | 400 |  | 선택 | 해제 | 0 | 0 | 0 |  | 400 |  | 선택 | 해제 | 해제 | 미정 | 미정 | 선택 | 미정 |  | 미정 | BT180180 | H
B43755 | 2018-02-19 | 2 | D | TUNDISH교체전 | 9 | A | 42CRMOS4HH | 소입성보증강 | D | BM#2 | 1608 | 47 | 1634 | 1565 | 38 | 7600 |  | 1 | 0.54 | 18 |  | -2.3 | 1566 | 1632 | 0 | 2.54 | 0 | 5 | 47 | 37 | Y |  | 2018-02-19 18:15 | 74 | 1089 | 26 | 27 | 29 | 30 | 30 | 30 | 30 | 29 | 29 | 28 | 26 |  |  | 26 | 29 | 30 | 26 | 30 | -0.1 | Y | 35 | Y | -0.4 | [8 empty] | N | N | N | 130 | 0.51 | 59 | 104448 | 100260 | -2260 | 2000 | 7 | 1 | 20 | 2018-02-19 18:38 | 1566 | 158 |  | 61 |  |  | FECF92019910494494E01200C9979BA7 | 7104C81BD2C240178375027C64197E5D | ECD2D04DEAB24DAEBCE1D5620B294A95 | [11 empty] | 106.58 | 100 | 0 | 2540 | 0 |  | 650 | 400 | 선택 | 선택 | 0 | 2800 | 0 |  | 650 | 400 | 선택 | 선택 | 해제 | 미정 | 미정 | 미정 | 미정 |  | 미정 | SB100100 | C
A43768 | 2018-02-19 | 1 | D |  | 10 | A | AE1055LS | 탄소강 | G-AE1055LS | BM#1 | 1585 | 42 | 1598 | 1530 | 32 | 5500 |  | 3 | 0.26 | 26 |  | -1.77 | 1546 | 1598 | 0 | 22.94 |  | 28 | 5 | 63 | Y |  | 2018-02-19 18:53 | 62 | 1087 | 30 | 30 | 31 | 33 | 34 | 34 | 33 | 33 | 32 | 31 | 31 | 31 | 30 | 30 | 32 | 34 | 30 | 33 | -0.1 | Y | 40 | Y | -0.2 | [8 empty] | N | N | Y | 200 | 0.5 | 61 | 101508 | 98340 | 7100 | 14800 | 14 | 1 |  | 2018-02-19 19:04 | 1546 | 105 |  | 24 | [16 empty] | 95.81 | 100 | 0 | 0 | 0 |  | 400 |  | 선택 | 해제 | 0 | 0 | 0 |  | 400 |  | 선택 | 해제 | 해제 | 미정 | 미정 | 선택 | 선택 | 9 | 미정 | BT180180 | H
A43769 | 2018-02-19 | 1 | D |  | 11 | A | AE1055LS | 탄소강 | G-AE1055LS | BM#1 | 1585 | 50 | 1584 | 1504 | 34 | 5500 |  | 3 | 0.25 | 25 |  | -1.27 | 1547 | 1584 | 0 | 17.62 |  | 10 | 3 | 66 | Y |  | 2018-02-19 19:55 | 63 | 1086 | 29 | 30 | 31 | 32 | 33 | 33 | 31 | 31 | 31 | 29 | 29 | 28 | 29 | 29 | 31 | 33 | 28 | 31 | -0.04 | Y | 35.03 | Y | 0.2 | [8 empty] | N | N | Y | 190 | 0.5 | 62 | 101508 | 99970 | 7100 | 14500 | 14 | 1 |  | 2018-02-19 20:03 | 1547 | 106 |  | 25 |  | *STR#2 S/R재세팅함 | [14 empty] | 94.34 | 0 | 0 | 0 | 0 |  | 400 |  | 선택 | 해제 | 0 | 0 | 0 |  | 400 |  | 선택 | 해제 | 해제 | 미정 | 미정 | 선택 | 미정 |  | 미정 | BT180180 | C
B43756 | 2018-02-19 | 2 | D | TUNDISH교체 | 1 | A | AE1548 | 합금강 | AE4130M6 | BM#2 | 1589 | 48 | 1666 | 1585 | 42 | 7400 |  | 1 | 0.55 | 19 |  | -2.66 | 1593 | 1664 | 1 | 0 | 0 | 2 | 26 | 30 | Y |  | 2018-02-19 19:21 | 105 | 1086 | -222 | 30 | 30 | 32 | 37 | 41 | 44 | 46 | 48 | 48 | 49 | 49 |  | 49 | 33 | 49 | 49 | 0 | 0 |  | 5 | Y | 0 |  | 1.71 | 1.71 | [5 empty] | N | N | M | 150 | 0.44 | 55 | 95592 | 90490 | 5150 | 16700 | 6 | 2 | 10 | 2018-02-19 19:32 | 1593 | 182 |  | 81 |  | * T/D FLUX 용탕부: 120 KG / 유탕부: 15KG 투입. | [14 empty] | 100.62 | 100 | 700 | 0 | 0 |  | 650 | 700 | 선택 | 해제 | 700 | 0 | 0 |  | 650 | 700 | 선택 | 해제 | 해제 | 미정 | 선택 | 미정 | 미정 |  | 미정 | SB125125 | H
A43770 | 2018-02-19 | 1 | B |  | 12 | A | AE1055LS | 탄소강 | G-AE1055LS | BM#1 | 1626 | 45 | 1586 | 1547 | 32 | 4500 |  | 3 | 0.27 | 25 |  | -1.38 | 1546 | 1586 | 0 | 22.14 |  | 36 | 3 | 69 | Y |  | 2018-02-19 20:48 | 62 | 1086 | 28 | 27 | 27 | 28 | 28 | 27 | 26 | 25 | 25 |  |  |  |  | 25 | 26 | 28 | 25 | 28 | -0.05 | Y | 40 | Y | 0 | [8 empty] | N | N | Y | 180 | 0.5 | 59 | 101508 | 95170 | 7100 | 14300 | 14 | 1 |  | 2018-02-19 20:56 | 1546 | 112 |  | 35 | [16 empty] | 99.32 | 0 | 0 | 0 | 0 |  | 400 |  | 선택 | 해제 | 0 | 0 | 0 |  | 400 |  | 선택 | 해제 | 해제 | 미정 | 미정 | 선택 | 미정 |  | 미정 | BT180180 | C
B43758 | 2018-02-19 | 2 | B |  | 2 | A | AE1548 | 합금강 | AE4130M6 | BM#2 | 1570 | 46 | 1636 | 1545 | 41 | 6800 |  | 1 | 0.55 | 15 |  | -2.09 | 1557 | 1611 | 1.07 | 0 | 0 | 1 | 41 | 22 | Y |  | 2018-02-19 21:22 | 69 | 1087 | 50 | 46 | 43 | 41 | 39 | 38 | 36 | 35 | 34 | 33 | 31 | 30 |  | 30 | 38 | 43 | 30 | 0 | -0.29 |  | 45.02 | Y | -0.2 |  |  |  | 1.17 |  |  |  |  | N | N | Y | 140 | 0.47 | 58 | 95592 | 88930 | 5170 | 16300 | 6 | 2 |  | 2018-02-19 21:30 | 1557 | 110 |  | 17 | [16 empty] | 101.69 | 100 | 0 | 0 | 0 |  | 650 | 700 | 선택 | 해제 | 0 | 0 | 0 |  | 650 | 700 | 선택 | 해제 | 해제 | 미정 | 선택 | 미정 | 미정 |  | 미정 | SB125125 | H
A43771 | 2018-02-19 | 1 | B |  | 13 | A | AE1055LS | 탄소강 | G-AE1055LS | BM#1 | 1569 | 42 | 1587 | 1508 | 39 | 5500 |  | 3 | 0.25 | 25 |  | -1.75 | 1536 | 1587 | 0 | 15.56 |  | 32 | 59 | 63 | Y |  | 2018-02-19 22:10 | 52 | 1088 | 23 | 25 | 26 | 28 | 28 | 28 | 28 | 28 | 27 | 26 | 26 | 26 | 26 | 26 | 27 | 28 | 26 | 28 | -0.04 | Y | 45.02 | Y | 0 | [8 empty] | N | N | Y | 230 | 0.5 | 61 | 84590 | 99180 | 7070 | 13600 | 14 | 1 |  | 2018-02-19 22:17 | 1536 | 101 |  | 14 | 12 | [15 empty] | 79.65 | 0 | 0 | 0 | 0 |  | 400 |  | 선택 | 해제 | 0 | 0 | 0 |  | 400 |  | 선택 | 해제 | 해제 | 미정 | 미정 | 선택 | 미정 |  | 미정 | BT180180 | H
B43759 | 2018-02-19 | 2 | B |  | 3 | A | AE1548 | 합금강 | AE4130M6 | BM#2 | 1568 | 37 | 1635 | 1524 | 33 | 6600 |  | 1 | 0.57 | 17 |  | -2.51 | 1551 | 1615 | 2.77 | 0 | 0 | 5 | 48 | 26 | Y |  | 2018-02-19 22:22 | 63 | 1087 | 27 | 30 | 34 | 36 | 37 | 36 | 35 | 35 | 34 | 32 | 31 | 29 |  | 29 | 33 | 37 | 29 | 0 | -0.23 | Y | 34.98 | Y | -0.4 |  |  |  | 0.65 |  |  |  |  | N | N | Y | 130 | 0.47 | 60 | 87626 | 92470 | 5080 | 16400 | 6 | 2 |  | 2018-02-19 22:21 | 1551 | 106 |  | 18 |  | * 전공정 요청으로 감속주입 | [14 empty] | 89.87 | 100 | 0 | 0 | 0 |  | 650 | 700 | 선택 | 해제 | 0 | 0 | 0 |  | 650 | 700 | 선택 | 해제 | 해제 | 미정 | 선택 | 미정 | 미정 |  | 미정 | SB125125 | H
A43772 | 2018-02-19 | 1 | B |  | 14 | A | AE1055LS | 탄소강 | G-AE1055LS | BM#1 | 1613 | 40 | 1592 | 1557 | 28 | 4500 |  | 3 | 0.26 | 25 |  | -1.57 | 1544 | 1589 | 0 | 12.24 |  | 28 | 6 | 67 | Y |  | 2018-02-19 23:10 | 60 | 1087 | 24 | 28 | 31 | 32 | 32 | 31 | 31 | 31 | -79 | -48 | 30 | 29 | 28 | 28 | 15 | 32 | 28 | 31 | -0.09 | Y | 24.97 | Y | -0.2 | [8 empty] | N | N | Y | 220 | 0.5 | 61 | 101508 | 97610 | 6960 | 14700 | 14 | 1 |  | 2018-02-19 23:17 | 1544 | 103 |  | 17 | [16 empty] | 97.09 | 100 | 0 | 0 | 0 |  | 400 |  | 선택 | 해제 | 0 | 0 | 0 |  | 400 |  | 선택 | 해제 | 해제 | 미정 | 미정 | 선택 | 미정 |  | 미정 | BT180180 | C
B43760 | 2018-02-19 | 2 | B |  | 4 | A | AE1548 | 합금강 | AE4130M6 | BM#2 | 1574 | 42 | 1614 | 1525 | 35 | 7100 |  | 1 | 0.54 | 16 |  | -2.42 | 1544 | 1603 | 1.52 | 0 | 0 | 21 | 22 | 36 | Y |  | 2018-02-19 23:32 | 56 | 1090 | 27 | 29 | 29 | 28 | 28 | 27 | 25 | 24 | 23 | 22 | 21 | 19 | 18 | 18 | 25 | 29 | 18 | 0 | -0.22 |  | 49.98 | Y | -0.2 |  |  |  | 1.05 |  |  |  |  | N | N | Y | 120 | 0.44 | 67 | 87626 | 96820 | 5180 | 15800 | 6 | 2 |  | 2018-02-19 23:34 | 1544 | 97 |  | 11 |  | * 전공정 요청으로 감속주입 * STR#1,2 W/M 압력 저하로 S/R 재 셋팅 함. | [14 empty] | 85.95 | 100 | 0 | 0 | 0 |  | 650 | 700 | 선택 | 해제 | 0 | 0 | 0 |  | 650 | 700 | 선택 | 해제 | 해제 | 미정 | 선택 | 미정 | 미정 |  | 미정 | SB125125 | H
A43773 | 2018-02-19 | 1 | B |  | 15 | A | AE1055LS | 탄소강 | G-AE1055LS | BM#1 | 1642 | 41 | 1594 | 1552 | 26 | 4300 |  | 3 | 0.25 | 25 |  | -1.66 | 1539 | 1587 | 0 | 12.51 |  | 10 | 4 | 54 | Y |  | 2018-02-20 00:07 | 55 | 1082 | 28 | 27 | 28 | 28 | 28 | 28 | 27 | 26 | 26 | 26 | -2 | 26 |  | 26 | 25 | 28 | 26 | 28 | -0.03 |  | 39.97 | Y | 5.58 | [8 empty] | N | N | Y | 210 | 0.5 | 60 | 101508 | 98090 | 7050 | 14100 | 14 | 1 |  | 2018-02-20 00:14 | 1539 | 110 |  | 21 | [16 empty] | 96.63 | 100 | 0 | 0 | 0 |  | 400 |  | 선택 | 해제 | 0 | 0 | 0 |  | 400 |  | 선택 | 해제 | 해제 | 미정 | 미정 | 선택 | 미정 |  | 미정 | BT180180 | H
B43761 | 2018-02-19 | 2 | B |  | 5 | A | AE1548 | 합금강 | AE4130M6 | BM#2 | 1584 | 47 | 1626 | 1535 | 35 | 6400 |  | 1 | 0.55 | 16 |  | 96.84 | 1557 | 0 | 1.67 | 0 | 0 | 2 | 27 | 68 | Y |  | 2018-02-20 00:34 | 69 | 1080 | 25 | 31 | 34 | 36 | 36 | 36 | 35 | 35 | 34 | 33 | 32 | 31 |  | 31 | 33 | 36 | 31 | 36 | -0.12 | Y | 40 | Y | -0.2 |  |  |  | 1.12 |  |  |  |  | N | N | Y | 110 | 0.44 | 63 | 95592 | 92060 | 5110 | 16200 | 6 | 2 |  | 2018-02-20 00:34 | 1564 | 108 |  | 19 |  | * 전공정 요청으로 감속주입 | [14 empty] | 98.45 | 100 | 0 | 0 | 0 |  | 650 | 700 | 선택 | 해제 | 0 | 0 | 0 |  | 650 | 700 | 선택 | 해제 | 해제 | 미정 | 선택 | 미정 | 미정 |  | 미정 | SB125125 | H
A43774 | 2018-02-19 | 1 | B |  | 16 | A | AE1055LS | 탄소강 | G-AE1055LS | BM#1 | 1613 | 40 | 1589 | 1554 | 29 | 4500 |  | 3 | 0.25 | 25 |  | -1.42 | 1548 | 1590 | 0 | 13.11 |  | 36 | 4 | 58 | Y |  | 2018-02-20 01:01 | 64 | 1083 | 25 | 27 | 28 | 30 | 31 | 31 | 31 | 30 | 29 | 29 | 29 | 28 | 28 | 28 | 29 | 31 | 28 | 31 | -0.07 | Y | 40 | Y | 0 | [8 empty] | N | N | Y | 200 | 0.5 | 61 | 101508 | 98700 | 7120 | 14600 | 14 | 1 |  | 2018-02-20 01:08 | 1548 | 110 |  | 30 | [16 empty] | 96.03 | 100 | 0 | 0 | 0 |  | 400 |  | 선택 | 해제 | 0 | 0 | 0 |  | 400 |  | 선택 | 해제 | 해제 | 미정 | 미정 | 선택 | 선택 | 6 | 미정 | BT180180 | H
B43762 | 2018-02-19 | 2 | B |  | 6 | A | AE1548 | 합금강 | AE4130M6 | BM#2 | 1554 | 48 | 1615 | 1527 | 41 | 8000 |  | 1 | 0.53 | 16 |  | -2.25 | 1559 | 1607 | 1.91 | 0 | 0 | 1 | 42 | 68 | Y |  | 2018-02-20 01:51 | 71 | 1088 | 28 | 33 | 37 | 39 | 40 | 39 | 37 | 36 | 35 | 34 | 32 | 31 | 29 | 27 | 34 | 40 | 27 | 0 | -0.28 | Y | 46.82 | Y | -0.4 |  |  |  | 0.88 |  |  |  |  | N | N | Y | 100 | 0.44 | 69 | 94604 | 100280 | 5080 | 15600 | 6 | 2 |  | 2018-02-20 01:51 | 1559 | 101 |  | 8 |  | * 전공정 요청으로 감속주입 | [14 empty] | 89.84 | 100 | 0 | 0 | 0 |  | 650 | 700 | 선택 | 해제 | 0 | 0 | 0 |  | 650 | 700 | 선택 | 해제 | 해제 | 미정 | 선택 | 미정 | 미정 |  | 미정 | SB131131 | C
A43775 | 2018-02-19 | 1 | B |  | 17 | A | AE1055LS | 탄소강 | G-AE1055LS | BM#1 | 1636 | 40 | 1590 | 1569 | 25 | 3800 |  | 3 | 0.25 | 25 |  | -1.26 | 1551 | 1588 | 0 | 16.19 |  | 32 | 60 | 51 | Y |  | 2018-02-20 02:10 | 67 | 1085 | 26 | 30 | 33 | 35 | 37 | 38 | 37 | 37 | 36 | 36 | 36 | 36 |  | 36 | 35 | 38 | 36 | 37 | -0.03 | Y | 30 | Y | 0 | [8 empty] | N | N | Y | 190 | 0.5 | 59 | 84590 | 96540 | 7100 | 15100 | 14 | 1 |  | 2018-02-20 02:17 | 1551 | 110 |  | 23 | [16 empty] | 81.69 | 100 | 0 | 0 | 0 |  | 400 |  | 선택 | 해제 | 0 | 0 | 0 |  | 400 |  | 선택 | 해제 | 해제 | 미정 | 미정 | 선택 | 미정 |  | 미정 | BT180180 | C
B43763 | 2018-02-19 | 2 | B |  | 7 | A | AE1548 | 합금강 | AE4130M6 | BM#2 | 1569 | 46 | 1624 | 1544 | 36 | 7200 |  | 1 | 0.54 | 16 |  | -2.3 | 1560 | 1612 | 1.59 | 0 | 0 | 5 | 49 | 80 | Y |  | 2018-02-20 02:46 | 72 | 1090 | 24 | 29 | 33 | 34 | 35 | 35 | 33 | 33 | 32 | 31 | 30 | 28 | 27 | 27 | 31 | 35 | 27 | 33 | -0.2 | Y | 40.02 | Y | -0.2 |  |  |  | 0.93 |  |  |  |  | N | N | Y | 150 | 0.44 | 63 | 92628 | 93730 | 5120 | 16300 | 6 | 2 |  | 2018-02-20 02:47 | 1560 | 113 |  | 27 |  | * 전공정 요청으로 감속주입 | [14 empty] | 93.8 | 100 | 0 | 0 | 0 |  | 650 | 700 | 선택 | 해제 | 0 | 0 | 0 |  | 650 | 700 | 선택 | 해제 | 해제 | 미정 | 선택 | 미정 | 미정 |  | 미정 | SB131131 | C
A43776 | 2018-02-19 | 1 | B |  | 18 | A | AE1055LS | 탄소강 | G-AE1055LS | BM#1 | 1623 | 41 | 1583 | 1554 | 26 | 4200 |  | 3 | 0.25 | 26 |  | 0 | 1547 | 1585 | 0 | 15.96 |  | 28 | 7 | 48 | Y |  | 2018-02-20 03:08 | 63 | 1085 | 35 | 33 | 34 | 33 | 33 | 32 | 31 | 31 | 30 | 30 | 29 | 29 | 28 | 28 | 32 | 34 | 28 | 33 | -0.12 |  | 50 | Y | -0.2 | [8 empty] | N | N | Y | 180 | 0.5 | 60 | 101508 | 96930 | 7020 | 15100 | 14 | 1 |  | 2018-02-20 03:15 | 1547 | 113 |  | 26 | [16 empty] | 97.7 | 100 | 0 | 0 | 0 |  | 400 |  | 선택 | 해제 | 0 | 0 | 0 |  | 400 |  | 선택 | 해제 | 해제 | 미정 | 미정 | 선택 | 미정 |  | 미정 | BT180180 | H
B43764 | 2018-02-19 | 2 | B |  | 8 | A | AE1548 | 합금강 | AE4130M6 | BM#2 | 1605 | 44 | 1626 | 1554 | 35 | 6200 |  | 1 | 0.52 | 16 |  | -2.32 | 1557 | 1608 | 1.66 | 0 | 0 | 10 | 5 | 42 | Y |  | 2018-02-20 03:49 | 69 | 1088 | 27 | 31 | 32 | 33 | 33 | 32 | 31 | 31 | 29 | 28 | 27 | 25 |  | 25 | 30 | 33 | 25 | 31 | -0.2 | Y | 39.97 | Y | -0.4 |  |  |  | 1.22 |  |  |  |  | N | N | Y | 140 | 0.48 | 62 | 94280 | 98500 | 5100 | 15700 | 6 | 2 |  | 2018-02-20 04:09 | 1557 | 117 |  | 30 | [16 empty] | 91.05 | 75 | 0 | 0 | 0 |  | 650 | 700 | 선택 | 해제 | 0 | 0 | 0 |  | 650 | 700 | 선택 | 해제 | 해제 | 미정 | 선택 | 미정 | 미정 |  | 미정 | SB131131 | C
A43777 | 2018-02-19 | 1 | B |  | 19 | A | AE1055LS | 탄소강 | G-AE1055LS | BM#1 | 1594 | 40 | 1598 | 1544 | 29 | 4500 |  | 3 | 0.25 | 25 |  | -1.21 | 1553 | 1591 | 0 | 13.45 |  | 2 | 28 | 34 | Y |  | 2018-02-20 04:17 | 69 | 1081 | 28 | 33 | 40 | 42 | 44 | 45 | 45 | 44 | 44 | 43 | 42 | 42 | 42 | 42 | 41 | 45 | 42 | 44 | -0.05 | Y | 35.02 | Y | 0 | [8 empty] | N | N | Y | 230 | 0.5 | 60 | 101508 | 97840 | 7130 | 14500 | 14 | 1 |  | 2018-02-20 04:24 | 266 | 103 |  | 19 | [16 empty] | 96.81 | 100 | 0 | 0 | 0 |  | 400 |  | 선택 | 해제 | 0 | 0 | 0 |  | 400 |  | 선택 | 해제 | 해제 | 미정 | 미정 | 선택 | 미정 |  | 미정 | BT180180 | H
B43765 | 2018-02-19 | 2 | C |  | 9 | A | AE1548 | 합금강 | AE4130M6 | BM#2 | 1580 | 43 | 1624 | 1546 | 38 | 6900 |  | 1 | 0.49 | 18 |  | -2.31 | 1559 | 1614 | 1.48 | 0 | 0 | 36 | 5 | 38 | Y |  | 2018-02-20 05:04 | 71 | 1077 | 23 | 29 | 33 | 35 | 35 | 35 | 34 | 33 | 32 | 30 | 29 | 28 |  | 28 | 31 | 35 | 28 | 35 | -0.17 | Y | 40 | Y | -0.2 |  |  |  | 0.86 |  |  |  |  | N | N | Y | 130 | 0.48 | 59 | 108682 | 93360 | 5100 | 15300 | 6 | 2 |  | 2018-02-20 05:03 | 1559 | 114 |  | 21 | [16 empty] | 110.39 | 78.57 | 0 | 0 | 0 |  | 650 | 700 | 선택 | 해제 | 0 | 0 | 0 |  | 650 | 700 | 선택 | 해제 | 해제 | 미정 | 선택 | 미정 | 미정 |  | 미정 | SB131131 | C
A43778 | 2018-02-19 | 1 | C |  | 20 | A | AE1055LS | 탄소강 | G-AE1055LS | BM#1 | 1632 | 42 | 1592 | 1568 | 21 | 3300 |  | 3 | 0.28 | 25 |  | -1.27 | 1545 | 1582 | 0 | 14.4 |  | 1 | 43 | 27 | Y |  | 2018-02-20 05:20 | 61 | 1083 | 41 | 41 | 41 | 41 | 41 | 41 | 41 | 40 | 39 | 39 | 39 | 38 |  | 38 | 40 | 41 | 38 | 41 | -0.05 |  | 45 | Y | -0.2 | [8 empty] | N | N | Y | 220 | 0.5 | 60 | 84590 | 96300 | 7050 | 16100 | 14 | 1 |  | 2018-02-20 05:27 | 1545 | 105 |  | 18 | [16 empty] | 81.93 | 100 | 0 | 0 | 0 |  | 400 |  | 선택 | 해제 | 0 | 0 | 0 |  | 400 |  | 선택 | 해제 | 해제 | 미정 | 미정 | 선택 | 미정 |  | 미정 | BT180180 | H
B43766 | 2018-02-19 | 2 | C |  | 10 | A | AE1548 | 합금강 | AE4130M6 | BM#2 | 1610 | 42 | 1624 | 1546 | 37 | 7300 |  | 1 | 0.52 | 18 |  | -2.55 | 1543 | 1613 | 1.72 | 0 | 0 | 32 | 61 | 43 | Y |  | 2018-02-20 06:16 | 55 | 1085 | 24 | 26 | 28 | 29 | 29 | 29 | 28 | 27 | 25 | 24 | 23 | 23 | 22 | 20 | 26 | 29 | 20 | 29 | -0.18 | Y | 49.98 | Y | -0.4 |  |  |  | 1.05 |  |  |  |  | N | N | Y | 120 | 0.48 | 65 | 108374 | 104290 | 5130 |  | 6 | 2 |  | 2018-02-20 06:20 | 1543 | 110 |  | 11 | [16 empty] | 99.11 | 78.57 | 0 | 0 | 0 |  | 650 | 700 | 선택 | 해제 | 0 | 0 | 0 |  | 650 | 700 | 선택 | 해제 | 해제 | 미정 | 선택 | 미정 | 선택 | 9 | 미정 | SB135135 | C
A43779 | 2018-02-19 | 1 | C |  | 21 | A | AE1055LS | 탄소강 | G-AE1055LS | BM#1 | 1648 | 40 | 1593 | 1573 | 20 | 3000 |  | 3 | 0.26 | 25 |  | -1.23 | 1555 | 1591 | 0 | 16.37 |  | 5 | 50 | 14 | Y |  | 2018-02-20 06:05 | 71 | 1096 | 37 | 38 | 41 | 43 | 44 | 45 | 44 | 44 | 44 | 43 | 42 | 42 | 41 | 41 | 42 | 45 | 41 | 44 | -0.08 | Y | 50 | Y | 0 | [8 empty] | N | N | Y | 210 | 0.4 | 78 | 101508 | 100610 | 7030 | 16600 | 14 | 1 |  | 2018-02-20 06:23 | 1555 | 109 |  | 34 |  | *R.H 스노콜 무너져 HEAT평균 주속 20%이상 감속주입ID:101~106.201~206 *전공정요청 감속주입 정속 미준수 | [14 empty] | 94.38 | 100 | 0 | 0 | 0 |  | 400 |  | 선택 | 해제 | 0 | 0 | 0 |  | 400 |  | 선택 | 해제 | 해제 | 미정 | 미정 | 선택 | 미정 |  | 미정 | BT180180 | H
B43767 | 2018-02-19 | 2 | C |  | 11 | B | AE1548 | 합금강 | AE4130M6 | BM#2 | 1608 | 46 | 1596 | 1536 | 37 | 7300 |  | 1 | 0.54 | 16 |  | 0 | 1608 | 1608 | 0.93 | 0 | 0 | 21 | 24 | 25 | Y |  | 2018-02-20 07:16 | 120 | 1080 | 19 | 25 | 29 | 31 | 32 | 32 | 31 | 30 | 29 | 28 | 27 | 25 |  | 25 | 28 | 32 | 25 | 0 | -0.2 | Y | 34.97 | Y | -0.4 |  |  |  | 1.16 |  |  |  |  | N | N | Y | 110 | 0.48 | 59 | 92892 | 93690 | 10020 | 15000 | 6 | 2 |  | 2018-02-20 07:32 | 1550 | 115 |  | 19 |  | *STR#1.2 클로킹 발생으로 L/D잔강 10톤 내림 | [14 empty] | 89.66 | 75 | 0 | 0 | 0 |  | 650 | 700 | 선택 | 해제 | 0 | 0 | 0 |  | 650 | 700 | 선택 | 해제 | 해제 | 미정 | 선택 | 미정 | 해제 |  | 미정 | SB135135 | C
A43780 | 2018-02-19 | 1 | C |  | 22 | A | SM53C | 탄소강 | B | BM#1 | 1608 | 62 | 1616 | 1569 | 38 | 6100 |  | 1 | 0.52 | 15 |  | 0 | 1554 | 1610 | 0.91 | 0 | 0 | 28 | 8 | 56 | Y |  | 2018-02-20 07:54 | 66 | 1081 | 37 | 38 | 40 | 41 | 41 | 40 | 40 | 40 | 38 | 37 | 36 | 35 | 33 | 28 | 37 | 41 | 28 | 40 | -0.22 | Y | 59.98 | Y | -0.4 | [8 empty] | N | N | N | 200 | 0.4 | 78 | 101508 | 100020 | 20 | 15800 | 14 | 1 |  | 2018-02-20 07:56 | 1555 | 132 |  | 4 |  | *R.H 스노콜 무너져 HEAT평균 주속 20%이상 감속주입ID: 101~106.201~206 *전공정요청 L/D잔강 이월 미실시 | [14 empty] | 101.71 | 100 | 0 | 0 | 0 |  | 650 |  | 선택 | 해제 | 0 | 0 | 0 |  | 650 |  | 선택 | 해제 | 해제 | 미정 | 해제 | 해제 | 미정 |  | 미정 | BT180180 | H
B43768 | 2018-02-20 | 2 | C |  | 12 | A | AE1548 | 합금강 | AE4130M6 | BM#2 | 1616 | 47 | 1635 | 1564 | 35 | 7100 |  | 1 | 0.49 | 16 |  | 0 | 1564 | 1622 | 1.35 | 0 | 0 | 10 | 6 | 64 | Y |  | 2018-02-20 08:44 | 76 | 1078 | 23 | 36 | 43 | 46 | 47 | 47 | 46 | 45 | 44 | 43 | 42 | 40 | 39 | 39 | 42 | 47 | 39 | 0 | -0.19 | Y | 42 | Y | 0 |  |  |  | 1.72 |  |  |  |  | N | N | Y | 100 | 0.47 | 63 | 127937 | 96390 | 12770 | 16200 | 6 | 2 |  | 2018-02-20 08:33 | 1564 | 110 |  | -7 |  | *연연주 혼탕부 성분확인 ID:306~308.406~408 *클로킹 발생으로 L/D 잔강 13톤 내림 *STR#1.2 클로킹 발생으로 몰드레벨 헌팅 ID:305.405 *클로킹 발생으로 주입 말기 감속주입 | [14 empty] | 117.37 | 75 | 0 | 0 | 0 |  | 650 | 700 | 선택 | 해제 | 0 | 0 | 0 |  | 650 | 700 | 선택 | 해제 | 해제 | 미정 | 선택 | 미정 | 미정 |  | 미정 | SB150150 | C
A43781 | 2018-02-20 | 1 | C |  | 23 | A | SM53C | 탄소강 | B | BM#1 | 1596 | 50 | 1616 | 1572 | 35 | 5300 |  | 1 | 0.52 | 13 |  | 0 | 1551 | 1599 | 2.77 | 0 | 0 | 2 | 29 | 80 | Y |  | 2018-02-20 08:58 | 63 | 1088 | 26 | 28 | 31 | 33 | 34 | 33 | 32 | 31 | 30 | 29 | 28 | 27 | 27 | 24 | 29 | 34 | 24 | 0 | -0.2 | Y | 50.02 | Y | -0.4 | [8 empty] | N | N | N | 190 | 0.4 | 75 | 101508 | 99300 | 2190 | 15600 | 14 | 1 |  | 2018-02-20 09:01 | 1551 | 132 |  | 20 |  | *R.H 스노콜 무너져 HEAT평균 주속 20%이상 감속주입ID:101~106.201~206 *전공정요청 L/D잔강 이월 미실시 | [14 empty] | 101.51 | 100 | 0 | 0 | 0 |  | 650 |  | 선택 | 해제 | 0 | 0 | 0 |  | 650 |  | 선택 | 해제 | 해제 | 미정 | 미정 | 미정 | 미정 |  | 미정 | BT180180 | H
B43769 | 2018-02-20 | 2 | C |  | 13 | A | AE1548M | 합금강 | AE4130M6 | BM#2 | 1593 | 45 | 1624 | 1554 | 35 | 7100 |  | 1 | 0.52 | 16 |  | 0 | 1557 | 1610 | 1.08 | 0 | 0 | 36 | 6 | 67 | Y |  | 2018-02-20 09:31 | 70 | 1077 | 38 | 40 | 42 | 43 | 43 | 42 | 41 | 39 | 38 | 38 | 37 | 36 | 34 | 34 | 39 | 43 | 34 | 38 | -0.2 | Y | 45.02 | Y | -0.4 |  |  |  | 1.03 |  |  |  |  | N | N | Y | 150 | 0.47 | 65 | 46362 | 97920 | 5140 | 15600 | 6 | 2 |  | 2018-02-20 09:37 | 1564 | 117 |  | 11 |  | *연연주 혼탕부 성분확인 ID:301.401 | [14 empty] | 45.01 | 83.33 | 0 | 0 | 0 |  | 650 | 700 | 선택 | 해제 | 0 | 0 | 0 |  | 650 | 700 | 선택 | 해제 | 해제 | 미정 | 선택 | 미정 | 미정 |  | 미정 | SB152152 | C
A43782 | 2018-02-20 | 1 | C | TUNDISH교체전 | 24 | A | SM53C | 탄소강 | B | BM#1 | 1616 | 52 | 1621 | 1578 | 35 | 5500 |  | 1 | 0.54 | 14 |  | 0 | 1554 | 1614 | 1.25 | 0 | 0 | 1 | 44 | 75 | Y |  | 2018-02-20 10:08 | 66 | 1088 | 22 | 21 | 28 | 33 | 35 | 37 | 37 | 37 | 37 | 37 | 36 | 36 | 36 | 32 | 33 | 37 | 32 | 37 | -0.1 | Y | 50 | Y | -0.4 | [8 empty] | N | N | N | 180 | 0.42 | 75 | 99297 | 98800 | -1800 | 2000 | 14 | 1 |  | 2018-02-20 10:11 | 1554 | 144 |  | 24 |  | *R.H 스노콜 무너져 HEAT평균 주속 20%이상 감속주입ID:101~103.201~203 *전공정요청 L/D잔강 이월 미실시 | A8C49AF6AF594C448F041B3163B5E80B | E8B1385AB73D403FBC1A33C787431144 | 48DD9DB381704408A52C8E082F33E7DF | [11 empty] | 102.37 | 100 | 0 | 2500 | 0 |  | 650 |  | 선택 | 해제 | 0 | 2500 | 0 |  | 650 |  | 선택 | 해제 | 해제 | 미정 | 미정 | 미정 | 미정 |  | 미정 | BT180180 | H
B43770 | 2018-02-20 | 2 | C |  | 14 | A | AE1548M | 합금강 | AE4130M6 | BM#2 | 1586 | 51 | 1585 | 1525 | 40 | 8100 |  | 1 | 0.54 | 16 |  | 0 | 1543 | 1608 | 1.17 | 0 | 0 | 32 | 62 | 61 | Y |  | 2018-02-20 10:42 | 56 | 1077 | 31 | 33 | 36 | 36 | 36 | 35 | 34 | 33 | 31 | 30 | 29 | 28 | 25 | 25 | 32 | 36 | 25 | 36 | -0.22 |  | 50 | Y | -0.6 |  |  |  | 1.16 |  |  |  |  | N | N | Y | 140 | 0.48 | 65 | 108178 | 102060 | 4960 | 16000 | 6 | 2 |  | 2018-02-20 10:46 | 1543 | 124 |  | 7 | [16 empty] | 100.4 | 78.57 | 0 | 0 | 0 |  | 650 | 700 | 선택 | 해제 | 0 | 0 | 0 |  | 650 | 700 | 선택 | 해제 | 해제 | 미정 | 선택 | 미정 | 미정 |  | 미정 | SB152152 | C
B43771 | 2018-02-20 | 2 | C | TUNDISH교체전 | 15 | A | AE1548M | 합금강 | AE4130M6 | BM#2 | 1617 | 52 | 1565 | 1514 | 41 | 8600 |  | 2 | 0.27 | 15 |  | 0 | 1617 | 1617 | 0.77 | 0 |  | 21 | 25 | 67 | Y |  | 2018-02-20 11:26 | 130 | 1077 | 23 | 29 | 34 | 36 | 36 | 36 | 35 | 34 | 33 | 32 | 31 | 29 | 27 | 25 | 32 | 36 | 25 | 36 | -0.22 | Y | 50 | Y | -0.4 |  |  |  | 0.81 |  |  |  |  | N | N | M | 130 | 0.43 | 66 | 89879 | 94190 | 5060 | 2000 | 6 | 2 |  | 2018-02-20 11:50 |  | 122 |  | 31 |  | *전공정 작업지연 20%이상 감속주입,이상공정 등록 | 21A810F513024F61A0C256FC539FAE04 | 86F1548601BD4006A5043128CFF99D14 | 55736F90FDB44892AC68130B0C7175E1 | [11 empty] | 90.56 | 100 | 0 | 2580 | 0 |  | 650 | 700 | 선택 | 해제 | 0 | 3000 | 0 |  | 650 | 700 | 선택 | 해제 | 해제 | 미정 | 선택 | 미정 | 미정 |  | 미정 | SB152152 | C
A43783 | 2018-02-20 | 1 | C | TUNDISH교체 | 1 | A | SCR420HON2 | 소입성보증강 | C | BM#1 | 1587 | 56 | 1682 | 1548 | 51 | 10300 |  | 1 | 0.54 | 21 |  | 0 | 1593 | 1555 | 0 | 4.65 | 0 | 5 | 51 | 76 | Y |  | 2018-02-20 11:37 | 82 | 1080 | -145 | 26 | 24 | 28 | 33 | 35 | 37 | 37 | 38 | 38 | 39 |  |  | 39 | 28 | 39 | 39 | 0 | 0 |  |  | Y | 0.2 |  | 2.2 | 2.13 | [5 empty] | N | N | N | 150 | 0.52 | 58 | 101508 | 100000 | 5000 | 15300 | 8 | 2 |  | 2018-02-20 11:38 | 1593 | 165 |  | 31 |  | *T/D플럭스 유15 용120KG | [14 empty] | 96.67 | 100 | 1000 | 0 | 0 |  | 410 |  | 선택 | 선택 | 1000 | 0 | 0 |  | 410 |  | 선택 | 선택 | 해제 | 미정 | 선택 | 해제 | 미정 |  | 미정 | BT180180 | H
A43784 | 2018-02-20 | 1 | D |  | 2 | A | SCR420HON2 | 소입성보증강 | C | BM#1 | 1688 | 45 | 1652 | 1621 | 37 | 5200 |  | 1 | 0.56 | 16 |  | 0 | 1568 | 1655 | 0 | 7.22 | 0 | 28 | 9 | 59 | Y |  | 2018-02-20 12:38 | 57 | 1088 | 38 | 32 | 28 | 26 | 26 | 25 | 25 | 24 | 22 | 22 | 21 |  |  | 21 | 26 | 28 | 21 | 0 | -0.18 |  | 39.98 | Y | -0.2 | [8 empty] | N | N | N | 140 | 0.52 | 54 | 84590 | 89440 | 5070 | 14300 | 8 | 2 |  | 2018-02-20 12:44 | 1568 | 153 |  | 31 |  | *전공정요청 감속주입 | [14 empty] | 85.79 | 100 | 0 | 0 | 0 |  | 410 |  | 선택 | 선택 | 0 | 0 | 0 |  | 410 |  | 선택 | 선택 | 해제 | 미정 | 선택 | 미정 | 미정 |  | 미정 | BT180180 | H
B43772 | 2018-02-20 | 2 | D | TUNDISH교체 | 1 | A | SCM415 | 합금강 | C | BM#2 | 1626 | 54 | 1687 | 1576 | 44 | 9000 |  | 1 | 0.54 | 20 |  | 0 | 1600 | 1665 | 2.03 | 0 | 0 | 10 | 7 | 66 | Y |  | 2018-02-20 13:41 | 84 | 1078 | 35 | 33 | 29 | 36 | 38 | 41 | 43 | 44 | 45 | 45 | 45 | 45 | 45 | 45 | 41 | 45 | 45 | 45 | 0 |  | 20 | Y | 0 |  | 1.88 | 1.82 | [5 empty] | N | N | N | 150 | 0.5 | 64 | 99805 | 107860 | 140 | 15200 | 5 | 1 | 10 | 2018-02-20 13:14 | 1600 | 146 |  | -12 |  | * T/D FLUX 용탕부: 120 KG / 유탕부: 15KG 투입 | [14 empty] | 92.41 | 100 | 1040 | 0 | 0 |  | 410 | 300 | 선택 | 선택 | 1080 | 0 | 0 |  | 410 | 300 | 선택 | 선택 | 해제 | 미정 | 미정 | 미정 | 미정 |  | 미정 | RB170.00 | C
A43785 | 2018-02-20 | 1 | D |  | 3 | A | SCR420HON2 | 소입성보증강 | C | BM#1 | 1625 | 64 | 1669 | 1587 | 39 | 6700 |  | 1 | 0.4 |  |  | 0 | 1574 | 1580 | 0 | 0 | 0 | 2 | 30 | 46 | Y |  | 2018-02-20 13:51 | 63 | 1078 | 17 | 27 | 34 | 37 | 38 | 37 | 37 | 36 | 34 | 32 | 30 |  |  | 30 | 33 | 38 | 30 | 37 | -0.27 | Y | 30 | Y | -0.4 | [8 empty] | N | N | N | 130 | 0.52 | 54 | 84590 | 91420 | 5580 | 15700 | 8 | 2 |  | 2018-02-20 14:01 | 1574 | 150 |  | 13 | [16 empty] | 87.21 | 100 | 0 | 0 | 0 |  | 410 |  | 선택 | 선택 | 0 | 0 | 0 |  | 410 |  | 선택 | 선택 | 해제 | 미정 | 선택 | 해제 | 미정 |  | 미정 | BT180180 | H
B43773 | 2018-02-20 | 2 | D |  | 2 | A | SCM415 | 합금강 | C | BM#2 | 1623 | 52 | 1664 | 1596 | 36 | 7500 |  | 2 | 0.27 | 16 |  | -116.74 | 1602 | 3999 | 0.77 | 0 |  | 36 | 7 | 65 | Y |  | 2018-02-20 14:05 | 86 | 1075 | 43 | 44 | 46 | 46 | 46 | 45 | 44 | 43 | 42 | 40 | 39 | 37 | 36 | 36 | 43 | 46 | 36 | 46 | -0.2 |  | 50.02 | Y | -0.2 | [8 empty] | N | N | N | 140 | 0.52 | 63 | 94233 | 107010 | -960 | 14800 | 5 | 1 | 20 | 2018-02-20 14:16 | 1593 | 144 |  | 31 | [16 empty] | 88.86 | 100 | 0 | 0 | 0 |  | 410 | 300 | 선택 | 선택 | 0 | 0 | 0 |  | 410 | 300 | 선택 | 선택 | 해제 | 미정 | 미정 | 미정 | 미정 |  | 미정 | RB140.00 | C
A43786 | 2018-02-20 | 1 | D |  | 4 | A | SCR420HON2 | 소입성보증강 | C | BM#1 | 1599 | 48 | 1644 | 1555 | 35 | 6400 |  | 1 | 0.54 | 17 |  | -2.16 | 1576 | 1631 | 0 | 2.75 | 0 | 1 | 45 | 52 | Y |  | 2018-02-20 14:36 | 65 | 1078 | 28 | 31 | 34 | 34 | 36 | 35 | 34 | 33 | 32 | 30 | 28 | 24 |  | 24 | 32 | 36 | 24 | 34 | -0.34 | Y | 34.98 | Y | -0.8 | [8 empty] | N | N | N | 120 | 0.52 | 56 | 101508 | 90430 | 5000 | 15700 | 8 | 2 |  | 2018-02-20 14:39 | 1576 | 129 |  | 23 | [16 empty] | 105.74 | 100 | 0 | 0 | 0 |  | 410 |  | 선택 | 선택 | 0 | 0 | 0 |  | 410 |  | 선택 | 선택 | 해제 | 미정 | 선택 | 미정 | 미정 |  | 미정 | BT180180 | H
B43774 | 2018-02-20 | 2 | D |  | 3 | A | SCM415C1 | 합금강 | C | BM#2 | 1640 | 50 | 1664 | 1584 | 34 | 6900 |  | 1 | 0.53 | 16 |  | 0 | 1579 | 1627 | 0.88 | 0 | 0 | 32 | 63 | 74 | Y |  | 2018-02-20 15:07 | 63 | 1075 | 32 | 29 | 28 | 27 | 26 | 25 | 24 | 23 | 22 | 20 | 18 | 17 | 15 | 14 | 23 | 28 | 14 | 0 | -0.25 |  | 54.98 | Y | -0.2 |  |  |  | 1.02 |  |  |  |  | N | N | Y | 130 | 0.48 | 69 | 98000 | 106810 | 30 | 15300 | 5 | 1 | 30 | 2018-02-20 15:19 | 1579 | 143 |  | 34 | [16 empty] | 95.15 | 100 | 0 | 0 | 0 |  | 490 | 300 | 선택 | 선택 | 0 | 0 | 0 |  | 490 | 300 | 선택 | 선택 | 해제 | 미정 | 미정 | 미정 | 미정 |  | 미정 | SB300300 | C
A43787 | 2018-02-20 | 1 | D |  | 5 | A | SCR420HON2 | 소입성보증강 | C | BM#1 | 1624 | 57 | 1638 | 1559 | 35 | 6100 |  | 1 | 0.56 | 16 |  | -1.99 | 1573 | 1623 | 0 | 3.41 | 0 | 5 | 52 | 33 | Y |  | 2018-02-20 15:40 | 62 | 1068 | 23 | 30 | 34 | 36 | 36 | 36 | 35 | 35 | 33 | 32 | 31 | 29 | 28 | 28 | 32 | 36 | 28 | 36 | -0.18 | Y | 45 | Y | -0.2 | [8 empty] | N | N | N | 110 | 0.48 | 61 | 84590 | 94650 | 5040 | 15800 | 8 | 2 |  | 2018-02-20 15:45 | 1573 | 118 |  | 16 |  | *전공정 작업지연, 감속주입 | [14 empty] | 84.38 | 100 | 0 | 0 | 0 |  | 410 |  | 선택 | 선택 | 0 | 0 | 0 |  | 410 |  | 선택 | 선택 | 해제 | 미정 | 선택 | 해제 | 미정 |  | 미정 | BT180180 | H
B43775 | 2018-02-20 | 2 | D |  | 4 | A | SCM415C1 | 합금강 | C | BM#2 | 1597 | 45 | 1665 | 1576 | 37 | 7100 |  | 2 | 0.27 | 15 |  | -124.18 | 1592 | 3999 | 1.18 | 0 | 0 | 21 | 26 | 72 | Y |  | 2018-02-20 16:06 | 76 | 1086 | 10 | 19 | 26 | 28 | 29 | 30 | 29 | 28 | 27 | 26 | 24 | 22 |  | 22 | 25 | 30 | 22 | 0 | -0.27 | Y | 30.02 | Y | -0.4 |  |  |  | 0.9 |  |  |  |  | N | N | Y | 120 | 0.48 | 59 | 98000 | 91490 | 120 | 15100 | 5 | 1 | 40 | 2018-02-20 16:30 | 1589 | 136 |  | 45 | [16 empty] | 108.29 | 100 | 0 | 0 | 0 |  | 490 | 300 | 선택 | 선택 | 0 | 0 | 0 |  | 490 | 300 | 선택 | 선택 | 해제 | 미정 | 미정 | 미정 | 미정 |  | 미정 |  | C
A43788 | 2018-02-20 | 1 | D |  | 6 | A | SCR420HON2 | 소입성보증강 | C | BM#1 | 1623 | 40 | 1634 | 1573 | 36 | 5800 |  | 1 | 0.52 | 16 |  | -1.79 | 1582 | 1626 | 0 | 1.92 | 0 | 28 | 10 | 40 | Y |  | 2018-02-20 16:27 | 71 | 1086 | 27 | 31 | 36 | 37 | 38 | 38 | 37 | 37 | 36 | 33 | 32 | 30 |  | 30 | 34 | 38 | 30 | 37 | -0.23 | Y | 35.02 | Y | -0.4 | [8 empty] | N | N | N | 100 | 0.51 | 59 | 101508 | 94430 | 5030 | 14700 | 8 | 2 |  | 2018-02-20 16:32 | 1582 | 117 |  | 32 |  | *전공정 작업지연,감속주입 | [14 empty] | 10150800 | 100 | 0 | 0 | 0 |  | 410 |  | 선택 | 선택 | 0 | 0 | 0 |  | 410 |  | 선택 | 선택 | 해제 | 미정 | 선택 | 미정 | 미정 |  | 미정 | BT180180 | H
A43789 | 2018-02-20 | 1 | D |  | 7 | A | SCR420HON2 | 소입성보증강 | C | BM#1 | 1609 | 45 | 1628 | 1570 | 36 | 5900 |  | 3 | 0.35 | 21 |  | -1.56 | 1588 | 1628 | 0 | 15.59 |  | 2 | 31 | 47 | Y |  | 2018-02-20 17:24 | 77 | 1088 | 27 | 35 | 41 | 43 | 45 | 45 | 45 | 44 | 44 | 43 | 42 | 39 |  | 39 | 41 | 45 | 39 | 45 | -0.17 | Y | 35.02 | Y | -0.6 | [8 empty] | N | N | N | 150 | 0.52 | 58 | 101508 | 98040 | 7000 | 13400 | 8 | 2 |  | 2018-02-20 17:33 | 1588 | 119 |  | 34 | [16 empty] | 96.08 | 100 | 0 | 0 | 0 |  | 410 |  | 선택 | 선택 | 0 | 0 | 0 |  | 410 |  | 선택 | 선택 | 해제 | 미정 | 미정 | 선택 | 미정 |  | 미정 | BT180180 | H
B43776 | 2018-02-20 | 2 | D |  | 5 | A | SCM415C1 | 합금강 | C | BM#2 | 1594 | 43 | 1657 | 1524 | 39 | 7800 |  | 1 | 0.55 | 16 |  | -1.92 | 1581 | 1638 | 1.15 | 0 | 0 | 10 | 8 | 51 | Y |  | 2018-02-20 17:23 | 65 | 1089 | 16 | 24 | 29 | 32 | 33 | 32 | 32 | 30 | 30 | 29 | 28 | 26 | 25 | 25 | 28 | 33 | 25 | 32 | -0.2 | Y | 40.02 | Y | -0.2 |  |  |  | 1.09 |  |  |  |  | N | N | Y | 110 | 0.47 | 63 | 101820 | 98990 | 20 | 14200 | 5 | 1 | 10 | 2018-02-20 17:32 | 1581 | 136 |  | 30 |  | * 샘플채취 ID:303,403(300mm) | [14 empty] | 107.35 | 100 | 0 | 0 | 300 |  | 490 | 300 | 선택 | 선택 | 0 | 0 | 300 |  | 490 | 300 | 선택 | 선택 | 해제 | 미정 | 미정 | 미정 | 미정 |  | 미정 |  | C
A43790 | 2018-02-20 | 1 | D | TUNDISH교체전 | 8 | A | SCR420HON2 | 소입성보증강 | C | BM#1 | 1603 | 43 | 1609 | 1542 | 39 | 6200 |  | 3 | 0.34 | 20 |  | -1.2 | 1579 | 1609 | 0 | 14.37 |  | 36 | 8 | 70 | Y |  | 2018-02-20 18:40 | 68 | 1087 | 32 | 37 | 40 | 40 | 40 | 39 | 38 | 37 | 36 | 35 | 34 | 32 |  | 32 | 37 | 40 | 32 | 40 | -0.18 |  | 45.02 | Y | -0.4 | [8 empty] | N | N | N | 140 | 0.52 | 59 | 94352 | 101500 | 8200 | 1500 | 8 | 2 |  | 2018-02-20 18:47 | 1579 | 100 |  | 19 |  |  |  | 66048EE4EEF24164830DC3E4388A8F50 | 93E8381EE8D7405FAA719DE3E97938F2 | F03FF77B62A24D23B84E963113F299F5 | [10 empty] | 86.01 | 100 | 0 | 3000 | 0 |  | 410 |  | 선택 | 선택 | 0 | 3000 | 0 |  | 410 |  | 선택 | 선택 | 해제 | 미정 | 미정 | 선택 | 미정 |  | 미정 | BT180180 | H
B43777 | 2018-02-20 | 2 | D |  | 6 | A | SCM415C1 | 합금강 | C | BM#2 | 1606 | 42 | 1637 | 1566 | 32 | 6600 |  | 1 | 0.56 | 16 |  | -1.95 | 1583 | 1632 | 1.33 | 0 | 0 | 1 | 46 | 35 | Y |  | 2018-02-20 18:09 | 67 | 1089 | 20 | 22 | 24 | 25 | 25 | 25 | 25 | 23 | 23 | 21 | 20 | 19 | 17 | 17 | 22 | 25 | 17 | 25 | -0.18 | Y | 44.33 | Y | -0.4 |  |  |  | 1.08 |  |  |  |  | N | N | Y | 100 | 0.48 | 63 | 101820 | 100230 | 620 | 15500 | 5 | 1 | 40 | 2018-02-20 18:27 | 1583 | 141 |  | 50 | [16 empty] | 100.96 | 100 | 0 | 0 | 0 |  | 490 | 300 | 선택 | 선택 | 0 | 0 | 0 |  | 490 | 300 | 선택 | 선택 | 해제 | 미정 | 미정 | 미정 | 미정 |  | 미정 | SB230230 | C
B43778 | 2018-02-20 | 2 | D |  | 7 | A | SCM415 | 합금강 | C | BM#2 | 1587 | 43 | 1644 | 1555 | 38 | 7900 |  | 1 | 0.54 | 17 |  | -2.56 | 1584 | 1645 | 1.13 | 0 | 0 | 35 | 58 | 79 | Y |  | 2018-02-20 19:08 | 68 | 1088 | 12 | 13 | 16 | 18 | 18 | 20 | 20 | 20 | 20 | 19 | 19 | 18 | 17 | 17 | 18 | 20 | 17 | 20 | -0.08 | Y | 35 | Y | -0.2 | [8 empty] | N | N | Y | 150 | 0.49 | 61 | 101227 | 98010 | 90 | 15700 | 5 | 1 | 10 | 2018-02-20 19:12 | 1584 | 149 |  | 58 | [16 empty] | 106.55 | 100 | 0 | 0 | 0 |  | 490 | 300 | 선택 | 선택 | 0 | 0 | 0 |  | 490 | 300 | 선택 | 선택 | 해제 | 미정 | 미정 | 미정 | 미정 |  | 미정 | RB240.00 | C
A43791 | 2018-02-20 | 1 | D | TUNDISH교체 | 1 | A | AE1055LS | 탄소강 | G-AE1055LS | BM#1 | 1616 | 41 | 1611 | 1555 | 34 | 5500 |  | 3 | 0.35 | 25 |  | -1.23 | 1570 | 1611 | 0 | 13.97 |  | 5 | 53 | 69 | Y |  | 2018-02-20 19:51 | 86 | 1086 | 14 | 26 | 25 | 30 | 36 | 39 | 40 | 42 | 42 | 41 | 42 | 41 |  | 41 | 37 | 42 | 41 | 42 | -0.04 |  | 19.98 | Y | -0.2 |  | 2.04 | 1.91 | [5 empty] | N | N | N | 230 | 0.48 | 63 | 101508 | 100840 | 7510 | 15000 | 17 | 1 |  | 2018-02-20 19:58 | 1570 | 120 |  | 34 |  | *T/Dflux 유15kg 용225kg | [14 empty] | 93.69 | 100 | 1500 | 0 | 0 |  | 400 |  | 선택 | 해제 | 1500 | 0 | 0 |  | 400 |  | 선택 | 해제 | 해제 | 미정 | 미정 | 선택 | 선택 |  | 미정 | BT180180 | H
B43779 | 2018-02-20 | 2 | B |  | 8 | A | SCM415 | 합금강 | C | BM#2 | 1624 | 47 | 1684 | 1576 | 40 | 8300 |  | 1 | 0.56 | 16 |  | -2.79 | 1596 | 1660 | 1.08 | 0 | 0 | 33 | 63 | 6804 | Y |  | 2018-02-20 20:14 | 80 | 1089 | 13 | 11 | 14 | 17 | 20 | 21 | 22 | 23 | 22 | 22 | 21 | 20 | 19 | 19 | 19 | 23 | 19 | 22 | -0.16 | Y | 25.02 | Y | -0.2 | [8 empty] | N | N | N | 140 | 0.49 | 62 | 105672 | 99790 | 100 | 15000 | 5 | 1 | 10 | 2018-02-20 20:40 | 1596 | 148 |  | 56 | [16 empty] | 109.9 | 100 | 0 | 0 | 0 |  | 410 | 300 | 선택 | 선택 | 0 | 0 | 0 |  | 410 | 300 | 선택 | 선택 | 해제 | 미정 | 미정 | 미정 | 선택 | 7 | 미정 | RB105.00 | C
A43792 | 2018-02-20 | 1 | B |  | 2 | A | AE1055LS | 탄소강 | G-AE1055LS | BM#1 | 1613 | 39 | 1583 | 1547 | 33 | 4500 |  | 3 | 0.32 | 26 |  | -1.3 | 1544 | 1583 | 0 | 12.84 |  | 21 | 27 | 75 | Y |  | 2018-02-20 20:55 | 60 | 1086 | 38 | 33 | 30 | 28 | 27 | 26 | 26 | 25 | 25 | 24 | 23 | 23 | 22 | 22 | 27 | 30 | 22 | 0 | -0.16 |  | 50.02 | Y | -0.2 | [8 empty] | N | N | Y | 220 | 0.5 | 61 | 84590 | 98190 | 7100 | 15600 | 17 | 1 |  | 2018-02-20 21:03 | 1544 | 112 |  | 34 | [16 empty] | 80.41 | 100 | 0 | 0 | 0 |  | 400 |  | 선택 | 해제 | 0 | 0 | 0 |  | 400 |  | 선택 | 해제 | 해제 | 미정 | 미정 | 선택 | 미정 |  | 미정 | BT180180 | H
B43780 | 2018-02-20 | 2 | B |  | 9 | A | SCM415 | 합금강 | C | BM#2 | 1627 | 39 | 1665 | 1586 | 33 | 6000 |  | 1 | 0.52 | 16 |  | -2.53 | 1591 | 1645 | 0.9 | 0 | 0 | 28 | 11 | 94 | Y |  | 2018-02-20 21:20 | 75 | 1086 | 20 | 24 | 26 | 27 | 28 | 28 | 27 | 26 | 26 | 25 |  |  |  | 25 | 26 | 28 | 25 | 26 | -0.03 | Y | 25 | Y | -0.2 | [8 empty] | N | N | N | 130 | 0.52 | 54 | 95062 | 93850 | 40 | 15600 | 5 | 1 | 30 | 2018-02-20 22:05 | 1591 | 143 |  | 55 | 13 | [15 empty] | 103.33 | 100 | 0 | 0 | 0 |  | 410 | 300 | 선택 | 선택 | 0 | 0 | 0 |  | 410 | 300 | 선택 | 선택 | 해제 | 미정 | 미정 | 미정 | 미정 |  | 미정 | RB160.00 | C
A43793 | 2018-02-20 | 1 | B |  | 3 | A | AE1055LS | 탄소강 | G-AE1055LS | BM#1 | 1596 | 41 | 1581 | 1539 | 35 | 4600 |  | 3 | 0.32 | 25 |  | -1.23 | 1545 | 1581 | 0 | 14.68 |  | 10 | 9 | 79 | Y |  | 2018-02-20 21:52 | 61 | 1086 | 21 | 25 | 28 | 30 | 31 | 31 | 30 | 29 | 28 | 27 | 26 | 25 |  | 25 | 28 | 31 | 25 | 0 | -0.17 | Y | 35 | Y | -0.2 | [8 empty] | N | N | Y | 210 | 0.5 | 57 | 101508 | 93840 | 7020 | 13200 | 17 | 1 |  | 2018-02-20 22:13 | 1545 | 119 |  | 40 |  | *L/D강제개공으로 나탕주입 이상재등록ID:106.206 | [14 empty] | 100.65 | 100 | 0 | 0 | 0 |  | 400 |  | 선택 | 해제 | 0 | 0 | 0 |  | 400 |  | 선택 | 해제 | 해제 | 미정 | 미정 | 선택 | 미정 |  | 미정 | BT180180 | H
B43781 | 2018-02-20 | 2 | B |  | 10 | B | SCM415 | 합금강 | C | BM#2 | 1611 | 40 | 1676 | 1564 | 34 | 7000 |  | 1 | 0.56 | 14 |  | -2.27 | 1598 | 1650 | 1.22 | 0 | 0 | 36 | 9 | 37 | Y |  | 2018-02-20 22:36 | 82 | 1087 | 22 | 33 | 40 | 43 | 45 | 45 | 45 | 44 | 43 | 41 | 40 |  |  | 40 | 40 | 45 | 40 | 45 | -0.17 | Y | 29.98 | Y | -0.2 | [8 empty] | N | N | N | 120 | 0.52 | 55 | 143803 | 95310 | 240 | 15200 | 5 | 1 | 30 | 2018-02-20 22:47 | 1598 | 124 |  | 36 | 15 | [15 empty] | 150.58 | 100 | 0 | 0 | 0 |  | 410 | 300 | 선택 | 선택 | 0 | 0 | 0 |  | 410 | 300 | 선택 | 선택 | 해제 | 미정 | 미정 | 미정 | 미정 |  | 미정 | BT180180 | C
A43794 | 2018-02-20 | 1 | B |  | 4 | A | AE1055LS | 탄소강 | G-AE1055LS | BM#1 | 1575 | 40 | 1589 | 1526 | 33 | 5500 |  | 3 | 0.3 | 26 |  | -1.31 | 1547 | 1586 | 0 | 11.35 |  | 1 | 47 | 73 | N | 1 | 2018-02-20 23:04 | 63 | 1080 | 18 | 21 | 27 | 29 | 29 | 28 | 26 | 25 | 24 | 23 | 23 | 22 | 21 | 20 | 24 | 29 | 20 | 0 | -0.18 | Y | 50.02 | Y | -0.2 | [8 empty] | N | N | Y | 200 | 0.42 | 66 | 84590 | 90140 | 7100 | 15700 | 17 | 1 |  | 2018-02-20 23:11 | 1547 | 117 |  | 29 |  | *L/D강제개공으로 나탕주입 이상재등록ID:101.201 *수강기중기 보수 작업지연 감속주입 이상재ID;101~105.201~205 *정속유지강공 감속 이상공정 등록 | [14 empty] | 87.03 | 100 | 0 | 0 | 0 |  | 400 |  | 선택 | 해제 | 0 | 0 | 0 |  | 400 |  | 선택 | 해제 | 해제 | 미정 | 미정 | 선택 | 미정 |  | 미정 | BT180180 | H
B43782 | 2018-02-20 | 2 | B |  | 11 | A | SCM415H1M | 소입성보증강 | C | BM#2 | 1601 | 42 | 1644 | 1575 | 34 | 7100 |  | 1 | 0.57 | 14 |  | -2.62 | 1572 | 1638 | 0.42 | 4.82 | 0 | 35 | 59 | 57 | Y |  | 2018-02-20 23:50 | 59 | 1082 | 38 | 36 | 33 | 32 | 31 | 29 | 28 | 27 | 25 | 23 | 21 | 19 |  | 19 | 29 | 33 | 19 | 0 | -0.31 |  | 45 | Y | -0.4 | [8 empty] | N | N | N | 110 | 0.52 | 55 | 50754 | 95790 | 120 | 15000 | 5 | 1 | 10 | 2018-02-20 23:56 | 1572 | 116 |  | 20 | [16 empty] | 53.09 | 100 | 0 | 0 | 0 |  | 410 | 300 | 해제 | 선택 | 0 | 0 | 0 |  | 410 | 300 | 해제 | 선택 | 해제 | 미정 | 미정 | 미정 | 미정 |  | 미정 | BT180180 | H
A43795 | 2018-02-20 | 1 | B |  | 5 | A | AE1055LS | 탄소강 | G-AE1055LS | BM#1 | 1607 | 56 | 1590 | 1554 | 33 | 5300 |  | 3 | 0.3 | 25 |  | -1.28 | 1554 | 1591 | 0 | 0.23 |  | 5 | 54 | 58 | Y |  | 2018-02-21 00:25 | 70 | 1088 | 19 | 29 | 36 | 39 | 40 | 41 | 41 | 41 | 41 | 41 | 41 | 40 | 39 | 38 | 38 | 41 | 38 | 41 | -0.06 | Y | 45.02 | Y | 0 | [8 empty] | N | N | Y | 190 | 0.4 | 73 | 101508 | 95570 | 7130 | 15900 | 17 | 1 |  | 2018-02-21 00:32 | 1554 | 126 |  | 15 |  | *수강기중기 보수 작업지연 감속주입 이상재ID;101~106.201~206 *정속유지강공 감속 이상공정 등록 | [14 empty] | 98.94 | 100 | 0 | 0 | 0 |  | 400 |  | 선택 | 해제 | 0 | 0 | 0 |  | 400 |  | 선택 | 해제 | 해제 | 미정 | 미정 | 선택 | 미정 |  | 미정 | BT180180 | H
B43783 | 2018-02-20 | 2 | B | TUNDISH교체전 | 12 | A | SCM415H1M | 소입성보증강 | C | BM#2 | 1589 | 41 | 1655 | 1546 | 37 | 7800 |  | 1 | 0.56 | 14 |  | -2.62 | 1585 | 1640 | 0 | 4.64 | 0 | 33 | 64 | 44 | Y |  | 2018-02-21 00:38 | 72 | 1085 | 16 | 23 | 28 | 31 | 31 | 31 | 31 | 30 | 29 | 27 | 25 | 24 | 22 | 22 | 27 | 31 | 22 | 31 | -0.2 | Y | 45.02 | Y | -0.4 | [8 empty] | N | N | N | 100 | 0.47 | 65 | 99831 | 101420 | -3920 | 2000 | 5 | 1 | 20 | 2018-02-21 00:39 | 1585 | 115 |  | 31 |  | * 전공정 요청 감속주입 | F12F5A9A7D094EFDA7A7438133447FF5 | 21FACED2CBD84B1EAC501A1453879BE2 | 8EA09CFB26A94F24B2BF6204C29BA9EC | [11 empty] | 102.39 | 100 | 0 | 2500 | 0 |  | 410 | 300 | 선택 | 선택 | 0 | 2620 | 0 |  | 410 | 300 | 선택 | 선택 | 해제 | 미정 | 미정 | 미정 | 미정 |  | 미정 | BT180180 | C
A43796 | 2018-02-20 | 1 | B |  | 6 | A | AE1055LS | 탄소강 | G-AE1055LS | BM#1 | 1589 | 48 | 1589 | 1533 | 37 | 6100 |  | 3 | 0.34 | 26 |  | -1.3 | 1550 | 1589 | 0 | 12 |  | 21 | 28 | 69 | Y |  | 2018-02-21 01:28 | 66 | 1073 | 37 | 36 | 35 | 36 | 37 | 36 | 36 | 35 | 34 | 33 | 32 | 31 | 29 | 29 | 34 | 37 | 29 | 36 | -0.18 | Y | 44.98 | Y | 0 | [8 empty] | N | N | Y | 180 | 0.46 | 65 | 101508 | 95610 | 7050 | 15900 | 17 | 1 |  | 2018-02-21 01:39 | 1550 | 127 |  | 28 |  | *수강기중기 보수 작업지연 감속주입 *정속유지강공 감속 이상공정 등록 | [14 empty] | 98.94 | 100 | 0 | 0 | 0 |  | 400 |  | 선택 | 해제 | 0 | 0 | 0 |  | 400 |  | 선택 | 해제 | 해제 | 미정 | 미정 | 선택 | 미정 |  | 미정 | BT180180 | H
B43784 | 2018-02-20 | 2 | B | TUNDISH교체 | 1 | A | SCR420H1V | 소입성보증강 | C | BM#2 | 1582 | 53 | 1674 | 1525 | 45 | 9500 |  | 1 | 0.56 | 16 |  | -2.74 | 1590 | 1649 | 0 | 4.29 | 0 | 28 | 12 | 56 | Y |  | 2018-02-21 02:04 | 81 | 1089 | 20 | 24 | 20 | 23 | 28 | 30 | 32 | 33 | 34 | 34 |  |  |  | 34 | 29 | 34 | 34 | 0 | 0 |  | 5 | Y | 0 |  | 2.48 | 2.48 | [5 empty] | N | N | N | 150 | 0.5 | 51 | 92763 | 89400 | 5110 | 15600 | 12 | 2 |  | 2018-02-21 02:05 | 1590 | 142 |  | 38 |  | * T/D 용강량 실측:1190mm / 18.6 TON * T/D FLUX 용탕부: 120 KG / 유탕부: 15KG 투입 * 슬리브 롱노즐( Y자형 ) 사용 | [14 empty] | 97.65 | 100 | 1000 | 0 | 0 |  | 410 | 300 | 선택 | 선택 | 1000 | 0 | 0 |  | 410 | 300 | 선택 | 선택 | 해제 | 미정 | 선택 | 미정 | 미정 |  | 미정 | LT160160 | H
A43797 | 2018-02-20 | 1 | B |  | 7 | A | AE1055LS | 탄소강 | G-AE1055LS | BM#1 | 1590 | 51 | 1593 | 1514 | 37 | 5900 |  | 3 | 0.25 | 26 |  | -1.53 | 1547 | 1594 | 0 | 14.92 |  | 10 | 10 | 81 | Y |  | 2018-02-21 02:34 | 63 | 1084 | 28 | 34 | 36 | 38 | 38 | 38 | 36 | 35 | 35 | 35 | 34 | 34 | 33 | 33 | 35 | 38 | 33 | 38 | -0.11 | Y | 45.03 | Y | -0.2 | [8 empty] | N | N | Y | 230 | 0.5 | 61 | 101508 | 100410 | 7120 | 15400 | 17 | 1 |  | 2018-02-21 02:42 | 1547 | 122 |  | 28 | [16 empty] | 94.51 | 100 | 0 | 0 | 0 |  | 400 |  | 선택 | 해제 | 0 | 0 | 0 |  | 400 |  | 선택 | 해제 | 해제 | 미정 | 미정 | 선택 | 미정 |  | 미정 | BT180180 | H
B43785 | 2018-02-20 | 2 | B |  | 2 | A | SCR420H1V | 소입성보증강 | C | BM#2 | 1627 | 42 | 1657 | 1584 | 35 | 7100 |  | 1 | 0.54 | 16 |  | -2.32 | 1587 | 1641 | 0 | 3.6 | 0 | 36 | 10 | 73 | Y |  | 2018-02-21 03:10 | 78 | 1080 | 37 | 39 | 41 | 42 | 41 | 41 | 40 | 38 | 37 | 36 |  |  |  | 36 | 39 | 42 | 36 | 41 | -0.2 | Y | 30 | Y | -0.2 | [8 empty] | N | N | N | 140 | 0.52 | 54 | 92763 | 93260 | 5070 | 15500 | 12 | 2 |  | 2018-02-21 03:26 | 1587 | 115 |  | 26 | [16 empty] | 90.5 | 100 | 0 | 0 | 0 |  | 410 | 300 | 선택 | 선택 | 0 | 0 | 0 |  | 410 | 300 | 선택 | 선택 | 해제 | 미정 | 선택 | 미정 | 미정 |  | 미정 | LT160160 | H
A43798 | 2018-02-20 | 1 | B |  | 8 | A | AE1055LS | 탄소강 | G-AE1055LS | BM#1 | 1583 | 44 | 1591 | 1527 | 35 | 5500 |  | 3 | 0.26 | 25 |  | -1.51 | 1544 | 1588 | 0 | 16.16 |  | 1 | 48 | 76 | Y |  | 2018-02-21 03:42 | 60 | 1079 | 31 | 31 | 32 | 33 | 33 | 33 | 32 | 31 | 31 | 31 | 30 | 29 | 29 | 29 | 31 | 33 | 29 | 33 | -0.09 | Y | 45.03 | Y | 0 | [8 empty] | N | N | Y | 220 | 0.5 | 63 | 101508 | 100750 | 7150 | 14900 | 17 | 1 |  | 2018-02-21 03:49 | 1544 | 113 |  | 24 | 20 | [15 empty] | 94.21 | 100 | 0 | 0 | 0 |  | 400 |  | 선택 | 해제 | 0 | 0 | 0 |  | 400 |  | 선택 | 해제 | 해제 | 미정 | 미정 | 선택 | 미정 |  | 미정 | BT180180 | H
B43786 | 2018-02-20 | 2 | B |  | 3 | A | SCR420H1V | 소입성보증강 | C | BM#2 | 1632 | 48 | 1634 | 1544 | 39 | 7600 |  | 1 | 0.54 | 15 |  | -2.29 | 1565 | 1616 | 0 | 3.18 | 0 | 35 | 60 | 89 | Y |  | 2018-02-21 04:13 | 56 | 1081 | 33 | 30 | 29 | 28 | 26 | 25 | 23 | 21 | 20 | 18 | 16 | 14 |  | 14 | 25 | 29 | 14 | 0 | -0.33 |  | 45 | Y | -0.4 | [8 empty] | N | N | N | 130 | 0.48 | 56 | 92763 | 88120 | 5100 | 15600 | 12 | 2 |  | 2018-02-21 04:15 | 1565 | 110 |  | 20 |  | * 전공정 요청 감속주입 | [14 empty] | 99.53 | 72.73 | 0 | 0 | 0 |  | 410 | 300 | 선택 | 선택 | 0 | 0 | 0 |  | 410 | 300 | 선택 | 선택 | 해제 | 미정 | 선택 | 미정 | 미정 |  | 미정 | LT160160 | H
A43799 | 2018-02-20 | 1 | C |  | 9 | A | AE1055LS | 탄소강 | G-AE1055LS | BM#1 | 1582 | 40 | 1588 | 1523 | 29 | 4800 |  | 3 | 0.24 | 25 |  | -1.23 | 1548 | 1584 | 0 | 12.43 |  | 5 | 55 | 67 | Y |  | 2018-02-21 04:29 | 64 | 1085 | 26 | 27 | 29 | 29 | 29 | 29 | 29 | 28 | 28 | 28 | 27 | 27 | 27 | 27 | 28 | 29 | 27 | 29 | -0.04 | Y | 50.03 | Y | 0 | [8 empty] | N | N | Y | 210 | 0.5 | 62 | 84590 | 101500 | 6970 | 15800 | 17 | 1 |  | 2018-02-21 04:39 | 1548 | 116 |  | 40 | [16 empty] | 77.96 | 100 | 0 | 0 | 0 |  | 400 |  | 선택 | 해제 | 0 | 0 | 0 |  | 400 |  | 선택 | 해제 | 해제 | 미정 | 미정 | 선택 | 미정 |  | 미정 | BT180180 | H
B43787 | 2018-02-20 | 2 | C |  | 4 | A | SCR420H1V | 소입성보증강 | C | BM#2 | 1609 | 49 | 1644 | 1554 | 41 | 8200 |  | 1 | 0.58 | 15 |  | -2.04 | 1580 | 1632 | 0 | 5.41 | 0 | 33 | 65 | 81 | Y |  | 2018-02-21 05:18 | 71 | 1081 | 12 | 23 | 31 | 36 | 37 | 36 | 35 | 36 | 35 | 33 | 32 | 31 | 29 | 26 | 31 | 37 | 26 | 36 | -0.24 | Y | 45 | Y | -0.6 | [8 empty] | N | N | N | 120 | 0.46 | 65 | 92763 | 98100 | 5110 | 16200 | 12 | 2 |  | 2018-02-21 05:26 | 1580 | 108 |  | 13 |  | * 전공정 요청 감속주입 | [14 empty] | 89.93 | 72.73 | 0 | 0 | 0 |  | 410 | 300 | 선택 | 선택 | 0 | 0 | 0 |  | 410 | 300 | 선택 | 선택 | 해제 | 미정 | 선택 | 미정 | 미정 |  | 미정 | LT160160 | H
A43800 | 2018-02-20 | 1 | C | TUNDISH교체전 | 10 | B | AE1055LS | 탄소강 | G-AE1055LS | BM#1 | 1597 | 42 | 1583 | 1530 | 30 | 4900 |  | 3 | 0.24 | 25 |  | -1.28 | 1545 | 1583 | 0 | 12.48 |  | 21 | 29 | 49 | Y |  | 2018-02-21 05:40 | 61 | 1082 | 26 | 27 | 27 | 28 | 28 | 28 | 28 | 28 | 27 | 26 | 26 | 25 | 25 | 25 | 27 | 28 | 25 | 28 | -0.06 | Y | 45 | Y | 0 | [8 empty] | N | N | M | 200 | 0.5 | 66 | 102315 | 103900 | 7000 | 2000 | 17 | 1 |  | 2018-02-21 05:46 | 1545 | 109 |  | 33 | 16 |  | 9487FB92778C43CDBAC8C6C3BDE28E2F | 15325F54B39649F29101736D1D3E3CCF | FF82B0A8902B4E03A4AE3348E36BD0C9 | [11 empty] | 92.26 | 100 | 0 | 3500 | 0 |  | 400 |  | 선택 | 해제 | 0 | 3500 | 0 |  | 400 |  | 선택 | 해제 | 해제 | 미정 | 미정 | 선택 | 미정 |  | 미정 | BT180180 | H
B43788 | 2018-02-20 | 2 | C |  | 5 | A | SCR420H1V | 소입성보증강 | C | BM#2 | 1592 | 49 | 1644 | 1544 | 41 | 8500 |  | 1 | 0.53 | 15 |  | 0 | 1582 | 1625 | 0 | 2.84 | 0 | 28 | 13 | 62 | Y |  | 2018-02-21 06:31 | 73 | 1078 | 30 | 36 | 39 | 40 | 40 | 39 | 38 | 37 | 36 | 35 | 33 | 33 | 31 | 31 | 36 | 40 | 31 | 0 | -0.2 | Y | 45 | Y | -0.4 | [8 empty] | N | N | N | 110 | 0.45 | 68 | 92763 | 99950 | 4900 | 15700 | 12 | 2 |  | 2018-02-21 06:35 | 1582 | 108 |  | 8 |  | *전공정 작업지연 감속주입 | [14 empty] | 89.11 | 72.73 | 0 | 0 | 0 |  | 410 | 300 | 선택 | 선택 | 0 | 0 | 0 |  | 410 | 300 | 선택 | 선택 | 해제 | 미정 | 선택 | 미정 | 미정 |  | 미정 | LT160160 | H
A43801 | 2018-02-20 | 1 | C | TUNDISH교체 | 1 | A | STB2 | 베어링강 | STB (SF) | BM#1 | 1605 | 44 | 1595 | 1544 | 38 | 6200 |  | 3 | 0.26 | 28 |  | -1.64 | 1542 | 1595 | 13.9 | 0 |  | 10 | 11 | 57 | Y |  | 2018-02-21 06:55 | 86 | 1088 | 38 | 33 | 35 | 39 | 42 | 44 | 45 | 46 | 47 | 46 | 47 |  |  | 47 | 42 | 47 | 46 | 0 | -0.2 |  | 5 | Y | 0.2 |  | 1.99 | 1.86 | [5 empty] | N | N | M | 230 | 0.47 | 64 | 101508 | 98650 | 7000 | 15200 | 2 | 2 |  | 2018-02-21 07:05 | 1542 | 133 |  | 45 |  | *T/D플럭스 유15 용275KG | [14 empty] | 96.08 | 100 | 1500 | 0 | 0 |  | 650 |  | 선택 | 해제 | 1500 | 0 | 0 |  | 650 |  | 선택 | 해제 | 선택 | 미정 | 미정 | 선택 | 미정 |  | 미정 | BT180180 | H
B43789 | 2018-02-20 | 2 | C |  | 6 | A | SCR420H1V | 소입성보증강 | C | BM#2 | 1627 | 48 | 1637 | 1526 | 36 | 7500 |  | 1 | 0.58 | 16 |  | 0 | 1571 | 1623 | 0 | 4.41 | 0 | 36 | 11 | 65 | Y |  | 2018-02-21 07:33 | 62 | 1090 | 29 | 29 | 30 | 32 | 31 | 31 | 30 | 29 | 27 | 26 | 24 | 23 | 21 | 19 | 28 | 32 | 19 | 29 | -0.27 | Y | 47.82 | Y | -0.71 | [8 empty] | N | N | N | 100 | 0.41 | 63 | 92763 | 83780 | 5100 | 13200 | 12 | 2 |  | 2018-02-21 07:42 | 1571 | 111 |  | 16 |  | *전공정 작업지연 20%이상 감속주입, 이상공정 등록 및 생관통보 | [14 empty] | 105.53 | 72.73 | 0 | 0 | 0 |  | 410 | 300 | 선택 | 선택 | 0 | 0 | 0 |  | 410 | 300 | 선택 | 선택 | 해제 | 미정 | 선택 | 미정 | 미정 |  | 미정 | LT160160 | H
A43802 | 2018-02-21 | 1 | C |  | 2 | A | STB2 | 베어링강 | STB (SF) | BM#1 | 1640 | 43 | 1567 | 1571 | 29 | 4300 |  | 3 | 0.27 | 28 |  | -1.43 | 1521 | 1567 | 18.01 | 0 |  | 1 | 49 | 62 | Y |  | 2018-02-21 08:14 | 65 | 1095 | 47 | 42 | 40 | 39 | 38 | 36 | 35 | 35 | 34 | 34 | 33 | 33 | 33 | 33 | 37 | 40 | 33 | 33 | -0.14 |  | 50 | Y | 0 |  |  |  | 1.58 |  |  |  |  | N | N | Y | 220 | 0.48 | 64 | 84590 | 98100 | 7020 | 15900 | 2 | 2 |  | 2018-02-21 08:22 | 1521 | 112 |  | 31 | 19 | [15 empty] | 80.49 | 100 | 0 | 0 | 0 |  | 650 |  | 선택 | 해제 | 0 | 0 | 0 |  | 650 |  | 선택 | 해제 | 선택 | 미정 | 미정 | 선택 | 미정 |  | 미정 | BT180180 | H
B43790 | 2018-02-21 | 2 | C |  | 7 | A | SCR420H1V | 소입성보증강 | C | BM#2 | 1603 | 48 | 1647 | 1556 | 40 | 8500 |  | 1 | 0.89 | 12 |  | 0 | 1629 | 1629 | 0 | 2.73 | 0 | 35 | 61 | 78 | Y |  | 2018-02-21 08:51 | 120 | 1077 | 22 | 31 | 33 | 34 | 34 | 34 | 31 | 30 | 29 | 28 | 27 | 24 | 22 | 19 | 29 | 34 | 19 | 34 | -0.3 | Y | 50 | Y | -0.6 |  |  |  | 1.01 |  |  |  |  | N | N | N | 140 | 0.4 | 69 | 84330 | 94430 | 5100 | 16200 | 12 | 2 |  | 2018-02-21 08:51 | 1582 | 106 |  | 5 |  | *전공정 작업지연 20%이상 감속주입, 이상공정 등록 및 생관통보 *전공정 탈가스 기준 미준수(진공시간 미달-극진공 12분), 수소측정 | [14 empty] | 84.33 | 70 | 0 | 0 | 0 |  | 410 | 300 | 선택 | 선택 | 0 | 0 | 0 |  | 410 | 300 | 선택 | 선택 | 해제 | 미정 | 선택 | 미정 | 미정 |  | 미정 | BT180180 | C
A43803 | 2018-02-21 | 1 | C |  | 3 | A | STB2 | 베어링강 | STB (SF) | BM#1 | 1569 | 43 | 1558 | 1530 | 35 | 5400 |  | 3 | 0.25 | 29 |  | -1.45 | 1511 | 1558 | 19.18 | 0 |  | 5 | 56 | 79 | Y |  | 2018-02-21 09:35 | 55 | 1088 | 32 | 33 | 33 | 33 | 33 | 32 | 31 | 30 | 30 | 30 | 30 | 29 | 29 | 29 | 31 | 33 | 29 | 33 | -0.08 |  | 49.98 | Y | 0 |  |  |  | 1.37 |  |  |  |  | N | N | Y | 210 | 0.48 | 65 | 101508 |  | 7040 | 15600 | 2 | 2 |  | 2018-02-21 09:41 | 1511 | 104 |  | 15 | [16 empty] | 93.73 | 100 | 0 | 0 | 0 |  | 650 |  | 선택 | 해제 | 0 | 0 | 0 |  | 650 |  | 선택 | 해제 | 선택 | 미정 | 미정 | 선택 | 미정 |  | 미정 | BT180180 | H
B43791 | 2018-02-21 | 2 | C | TUNDISH교체전 | 8 | A | SCR420H1V | 소입성보증강 | C | BM#2 | 1605 | 56 | 1647 | 1566 | 45 | 9100 |  | 1 | 0.56 | 16 |  | 0 | 1579 | 1631 | 0 | 3.56 | 0 | 33 | 66 | 79 | Y |  | 2018-02-21 09:57 | 70 | 1089 | 26 | 35 | 39 | 41 | 42 | 41 | 40 | 40 | 39 | 39 | 37 | 36 | 34 | 34 | 38 | 42 | 34 | 39 | -0.2 | Y | 40 | Y | -0.4 | [8 empty] | N | N | N | 130 | 0.5 | 68 | 101196 | 108990 | 5010 | 3000 | 12 | 2 |  | 2018-02-21 10:04 | 1579 | 121 |  | 11 |  | *전공정 작업지연 감속주입 | C6D56F78DF4A42DABC4F26236E39546B | F7C6B22945314D1FA6984171C897BBEB | CD1394282FD849D29E6F9B376216A62C | [11 empty] | 88.77 | 75 | 0 | 3528 | 0 |  | 410 | 300 | 선택 | 선택 | 0 | 3648 | 0 |  | 410 | 300 | 선택 | 선택 | 해제 | 미정 | 선택 | 미정 | 미정 |  | 미정 | BT180180 | C
A43804 | 2018-02-21 | 1 | C |  | 4 | A | STB2 | 베어링강 | STB (SF) | BM#1 | 1580 | 55 | 1561 | 1530 | 39 | 6500 |  | 3 | 0.28 | 28 |  | -1.33 | 1519 | 1561 | 26.43 | 0 |  | 21 | 30 | 91 | Y |  | 2018-02-21 10:44 | 63 | 1096 | 28 | 35 | 38 | 39 | 40 | 40 | 40 | 40 | 41 | 39 | 38 | 36 | 37 | 36 | 38 | 41 | 36 | 40 | -0.2 | Y | 25.02 | Y | -0.2 |  |  |  | 1.4 |  |  |  |  | N | N | Y | 200 | 0.48 | 68 | 101508 | 103450 | 7000 | 16000 | 2 | 2 |  | 2018-02-21 10:50 | 1519 | 104 |  | 14 | [16 empty] | 91.9 | 100 | 0 | 0 | 0 |  | 650 |  | 선택 | 해제 | 0 | 0 | 0 |  | 650 |  | 선택 | 해제 | 선택 | 미정 | 미정 | 선택 | 미정 |  | 미정 | BT180180 | H
B43792 | 2018-02-21 | 2 | C | TUNDISH교체 | 1 | A | DCK45M2 | 탄소강 | B | BM#2 | 1601 | 55 | 1666 | 1556 | 44 | 8500 |  | 1 | 0.53 | 21 |  | 0 | 1651 | 1651 | 1.6 | 0 | 0 | 28 | 14 | 73 | Y |  | 2018-02-21 11:07 | 160 | 1079 | 35 | 37 | 37 | 33 | 37 | 40 | 44 | 46 | 47 | 47 | 48 | 48 | 48 | 47 | 44 | 48 | 47 | 48 | -0.06 |  | 15 | Y | -0.2 |  | 2.58 | 2.51 | 1.92 |  |  |  |  | N | N | N | 150 | 0.48 | 65 | 101508 | 106090 | -1090 | 16100 | 10 | 1 | 10 | 2018-02-21 11:15 | 1594 | 144 |  | 33 |  | *T/D플럭스 120/15KG *롱노즐 실리부 부착 *수소 10분 측정값 기준치 초과, 생관통보 | [14 empty] | 96.67 | 100 | 778 | 0 | 0 |  | 650 | 400 | 선택 | 해제 | 757 | 0 | 0 |  | 650 | 400 | 선택 | 해제 | 해제 | 미정 | 미정 | 미정 | 미정 |  | 미정 | BT180180 | C
A43805 | 2018-02-21 | 1 | C |  | 5 | A | STB2 | 베어링강 | STB (SF) | BM#1 | 1572 | 47 | 1551 | 1540 | 37 | 5900 |  | 3 | 0.28 | 25 |  | -1.21 | 1516 | 1551 | 20.34 | 0 |  | 36 | 12 | 67 | Y |  | 2018-02-21 11:55 | 60 | 1085 | 35 | 37 | 40 | 41 | 41 | 40 | 39 | 39 | 39 | 38 | 37 | 37 | 36 | 35 | 38 | 41 | 35 | 39 | -0.12 | Y | 50 | Y | -0.2 |  |  |  | 1.35 |  |  |  |  | N | N | Y | 190 | 0.48 | 67 | 101508 | 104050 | 6890 | 15500 | 2 | 2 |  | 2018-02-21 12:00 | 1516 | 102 |  | 11 | [16 empty] | 91.41 | 100 | 0 | 0 | 0 |  | 650 |  | 선택 | 해제 | 0 | 0 | 0 |  | 650 |  | 선택 | 해제 | 선택 | 미정 | 미정 | 선택 | 미정 |  | 미정 | BT180180 | H
B43793 | 2018-02-21 | 2 | C |  | 2 | A | DCK45M2 | 탄소강 | B | BM#2 | 1594 | 53 | 1636 | 1565 | 43 | 8100 |  | 1 | 0.69 | 20 |  | 0 | 1564 | 1621 | 2.58 | 0 | 0 | 10 | 12 | 91 | Y |  | 2018-02-21 12:24 | 73 | 1098 | 45 | 43 | 43 | 42 | 41 | 40 | 38 | 36 | 35 | 33 | 32 | 29 | 26 | 26 | 37 | 43 | 26 | 0 | -0.34 |  | 50.02 | Y | -0.6 | [8 empty] | N | N | N | 140 | 0.5 | 64 | 101508 | 104310 | 10 | 15400 | 10 | 1 |  | 2018-02-21 12:29 | 1564 | 142 |  | 24 | [16 empty] | 103.32 | 100 | 0 | 0 | 0 |  | 650 | 400 | 해제 | 해제 | 0 | 0 | 0 |  | 650 | 400 | 해제 | 해제 | 해제 | 미정 | 미정 | 미정 | 미정 |  | 미정 | BT180180 | C
A43806 | 2018-02-21 | 1 | A |  | 6 | A | STB2 | 베어링강 | STB (SF) | BM#1 | 1580 | 44 | 1548 | 1538 | 34 | 5400 |  | 3 | 0.26 | 28 |  | -1.15 | 1511 | 1548 | 12.01 | 0 |  | 1 | 50 | 81 | Y |  | 2018-02-21 12:58 | 55 | 1096 | 33 | 32 | 33 | 32 | 33 | 31 | 30 | 29 | 28 | 27 | 26 | 26 | 25 | 25 | 30 | 33 | 25 | 33 | -0.16 | Y | 49.97 | Y | -0.2 |  |  |  | 1.33 |  |  |  |  | N | N | Y | 180 | 0.48 | 65 | 101508 | 102570 | 7080 | 14650 | 2 | 2 |  | 2018-02-21 13:03 | 1511 | 104 |  | 16 | [16 empty] | 92.66 | 100 | 0 | 0 | 0 |  | 650 |  | 선택 | 해제 | 0 | 0 | 0 |  | 650 |  | 선택 | 해제 | 선택 | 미정 | 미정 | 선택 | 미정 |  | 미정 | BT180180 | H
B43794 | 2018-02-21 | 2 | A |  | 3 | A | DCK45M2 | 탄소강 | B | BM#2 | 1606 | 53 | 1407 | 1565 | 39 | 7200 |  | 1 | 0.51 | 20 |  | 0 | 1560 | 1612 | 1.98 | 0 | 0 | 35 | 62 | 74 | Y |  | 2018-02-21 13:23 | 69 | 1080 | 18 | 27 | 31 | 33 | 34 | 34 | 34 | 33 | 33 | 32 | 31 | 29 | 27 | 27 | 30 | 34 | 27 | 34 | -0.17 | Y | 40 | Y | -0.4 | [8 empty] | N | N | N | 130 | 0.5 | 64 | 103704 | 106620 | -3820 | 16600 | 10 | 1 |  | 2018-02-21 13:43 | 1560 | 142 |  | 33 | [16 empty] | 100.88 | 100 | 0 | 0 | 0 |  | 650 | 400 | 해제 | 해제 | 0 | 0 | 0 |  | 650 | 400 | 해제 | 해제 | 해제 | 미정 | 미정 | 미정 | 미정 |  | 미정 | BT180180 | C
A43807 | 2018-02-21 | 1 | A |  | 7 | A | STB2 | 베어링강 | STB (SF) | BM#1 | 1594 | 49 | 1562 | 1549 | 34 | 5600 |  | 3 | 0.27 | 29 |  | -1.34 | 1518 | 1562 | 20.45 | 0 |  | 5 | 57 | 82 | Y |  | 2018-02-21 14:01 | 62 | 1093 | 22 | 29 | 31 | 34 | 35 | 35 | 35 | 35 | 34 | 34 | 33 | 33 | 32 | 32 | 32 | 35 | 32 | 35 | -0.07 | Y | 40.03 | Y | -0.2 |  |  |  | 1.15 |  |  |  |  | N | N | Y | 230 | 0.48 | 65 | 109362 | 103410 | 7040 | 15840 | 2 | 2 |  | 2018-02-21 14:12 | 1518 | 113 |  | 22 | [16 empty] | 99.06 | 100 | 0 | 0 | 0 |  | 650 |  | 선택 | 해제 | 0 | 0 | 0 |  | 650 |  | 선택 | 해제 | 선택 | 미정 | 미정 | 선택 | 미정 |  | 미정 | BT180180 | H
B43795 | 2018-02-21 | 2 | A |  | 4 | A | SM45C | 탄소강 | SM45C | BM#2 | 1621 | 39 | 1636 | 1555 | 30 | 6000 |  | 1 | 0.52 | 14 |  | -2.01 | 1563 | 1618 | 0 | 7.65 | 0 | 33 | 67 | 69 | Y |  | 2018-02-21 14:22 | 70 | 1096 | 21 | 24 | 26 | 28 | 28 | 28 | 27 | 27 | 25 | 24 | 23 | 21 |  | 21 | 25 | 28 | 21 | 28 | -0.17 | Y | 40 | Y | -0.4 | [8 empty] | N | N | N | 120 | 0.51 | 58 | 101508 | 96550 | -550 | 14500 | 10 | 1 |  | 2018-02-21 14:42 | 1563 | 143 |  | 40 | [16 empty] | 105.74 | 100 | 0 | 0 | 0 |  | 650 | 400 | 해제 | 해제 | 0 | 0 | 0 |  | 650 | 400 | 해제 | 해제 | 해제 | 미정 | 미정 | 미정 | 미정 |  | 미정 | BT180180 | H
A43808 | 2018-02-21 | 1 | A | TUNDISH교체전 | 8 | A | STB2 | 베어링강 | STB (SF) | BM#1 | 1573 | 41 | 1562 | 1558 | 32 | 5200 |  | 3 | 0.26 | 28 |  | -1.52 | 1511 | 1559 | 17.16 | 0 |  | 21 | 31 | 73 | Y |  | 2018-02-21 15:06 | 55 | 1099 | 30 | 31 | 31 | 32 | 33 | 33 | 32 | 30 | 29 | 29 | 28 | 28 | 27 | 26 | 30 | 33 | 26 | 0 | -0.16 | Y | 44.98 | Y | -0.2 |  |  |  | 1.2 |  |  |  |  | N | N | M | 220 | 0.48 | 68 | 102511 | 108040 | 7010 | 1900 | 2 | 2 |  | 2018-02-21 15:13 | 1511 | 111 |  | 25 |  |  | 52F30BD9DAFE4D5FA5F46BDCEE1A54B0 | 557D10A8A7C042CF9195C419D735C18D |  | 09218895063B47B0A363F3AF871C7EE4 | [10 empty] | 89.1 | 100 | 0 | 3500 | 0 |  | 650 |  | 선택 | 해제 | 0 | 3500 | 0 |  | 650 |  | 선택 | 해제 | 선택 | 미정 | 미정 | 선택 | 미정 |  | 미정 | BT180180 | H
B43796 | 2018-02-21 | 2 | A |  | 5 | A | SM45C | 탄소강 | SM45C | BM#2 | 1618 | 39 | 1657 | 1585 | 30 | 5700 |  | 1 | 0.52 | 21 |  | -2.32 | 1563 | 1645 | 0 | 10.98 | 0 | 28 | 15 | 40 | Y |  | 2018-02-21 15:36 | 70 | 1085 | 26 | 31 | 34 | 34 | 34 | 34 | 33 | 32 | 31 | 29 | 28 |  |  | 28 | 32 | 34 | 28 | 34 | -0.15 |  | 40 | Y | -0.2 | [8 empty] | N | N | N | 110 | 0.5 | 57 | 92269 | 97080 | -80 | 15400 | 10 | 1 |  | 2018-02-21 15:38 | 1563 | 147 |  | 28 | [16 empty] | 95.12 | 100 | 0 | 0 | 0 |  | 650 | 400 | 해제 | 해제 | 0 | 0 | 0 |  | 650 | 400 | 해제 | 해제 | 해제 | 미정 | 미정 | 미정 | 미정 |  | 미정 | RB135.00 | C
A43809 | 2018-02-21 | 1 | A | TUNDISH교체 | 1 | A | SCR420HB | 소입성보증강 | C2 | BM#1 | 1596 | 45 | 1642 | 1532 | 41 | 7600 |  | 3 | 0.25 | 21 |  | -1.81 | 1609 | 1655 | 0 | 11.98 |  | 36 | 13 | 78 | Y |  | 2018-02-21 16:07 | 101 | 1099 | 17 | 28 | 29 | 35 | 39 | 42 | 44 | 44 | 45 | 46 |  |  |  | 46 | 38 | 46 | 46 | 0 | 0 |  |  | Y | 0.2 |  | 2.06 | 2 | [5 empty] | N | N | N | 150 | 0.53 | 51 | 101508 | 93320 | 7480 | 15140 | 4 | 2 |  | 2018-02-21 16:16 | 1609 | 138 |  | 57 |  | *T/D가열온도:자동-1351`.수동건-1344`.STR#1:898.STR#2:978.T/D FLUX 유:15,용:225 | [14 empty] | 100.7 | 100 | 1000 | 0 | 0 |  | 450 |  | 선택 | 선택 | 1000 | 0 | 0 |  | 450 |  | 선택 | 선택 | 해제 | 미정 | 미정 | 선택 | 선택 |  | 미정 | BT180180 | H
B43797 | 2018-02-21 | 2 | A |  | 6 | A | SM45C | 탄소강 | SM45C | BM#2 | 1580 | 43 | 1655 | 1534 | 38 | 7300 |  | 1 | 0.52 | 18 |  | -2.15 | 1564 | 1635 | 0 | 9.39 | 0 | 10 | 13 | 28 | Y |  | 2018-02-21 16:24 | 71 | 1091 | 23 | 33 | 38 | 40 | 41 | 42 | 41 | 41 | 40 | 39 | 37 | 35 |  | 35 | 38 | 42 | 35 | 41 | -0.23 | Y | 30 | Y | -0.4 | [8 empty] | N | N | N | 100 | 0.5 | 56 | 146904 | 93970 | 90 | 17000 | 10 | 1 |  | 2018-02-21 16:38 | 1575 | 151 |  | 41 |  | *연연주 혼탕부 307~309,407~409 | [14 empty] | 157.96 | 100 | 0 | 0 | 0 |  | 650 | 400 | 선택 | 해제 | 0 | 0 | 0 |  | 650 | 400 | 선택 | 해제 | 해제 | 미정 | 미정 | 미정 | 미정 |  | 미정 | RB140.00 | C
A43810 | 2018-02-21 | 1 | A |  | 2 | A | SCR420HB | 소입성보증강 | C2 | BM#1 | 1607 | 43 | 1622 | 1555 | 32 | 5700 |  | 3 | 0.25 | 20 |  | -1.82 | 1585 | 1630 | 0 | 13.83 |  | 1 | 51 | 81 | Y |  | 2018-02-21 17:09 | 77 | 1096 | 44 | 38 | 36 | 36 | 35 | 34 | 33 | 32 | 32 | 30 | 30 |  |  | 30 | 35 | 36 | 30 | 0 | -0.15 |  | 39.98 | Y | 0 | [8 empty] | N | N | N | 140 | 0.55 | 54 | 84590 | 98930 | 6990 | 15100 | 4 | 1 |  | 2018-02-21 17:29 | 1585 | 130 |  | 50 | [16 empty] | 79.88 | 100 | 0 | 0 | 0 |  | 450 |  | 선택 | 선택 | 0 | 0 | 0 |  | 450 |  | 선택 | 선택 | 해제 | 미정 | 미정 | 선택 | 미정 |  | 미정 | BT180180 | H
B43798 | 2018-02-21 | 2 | A |  | 7 | A | SM45CSP | 탄소강 | SM45C | BM#2 | 1582 | 35 | 1644 | 1575 | 28 | 5700 |  | 1 | 0.57 | 13 |  | -2.39 | 1561 | 1623 | 4.44 | 0 | 0 | 35 | 63 | 29 | Y |  | 2018-02-21 17:21 | 69 | 1107 | 33 | 33 | 33 | 33 | 32 | 31 | 31 | 29 | 28 | 26 | 25 | 22 |  | 22 | 30 | 33 | 22 | 33 | -0.24 |  | 45 | Y | -0.6 | [8 empty] | N | N | N | 150 | 0.5 | 60 | 50754 | 100350 | 140 | 16100 | 10 | 1 |  | 2018-02-21 17:41 | 1561 | 141 |  | 43 |  | *연연주 혼탕부 301.401 | [14 empty] | 51.79 | 100 | 0 | 0 | 0 |  | 650 | 400 | 선택 | 해제 | 0 | 0 | 0 |  | 650 | 400 | 선택 | 해제 | 해제 | 미정 | 미정 | 미정 | 미정 |  | 미정 | BT180180 | H
A43811 | 2018-02-21 | 1 | A |  | 3 | A | SCR420HB | 소입성보증강 | C2 | BM#1 | 1592 | 44 | 1611 | 1554 | 37 | 6600 |  | 3 | 0.24 | 20 |  | -1.53 | 1595 | 1632 | 0 | 19.32 |  | 18 | 52 | 8258 | Y |  | 2018-02-21 18:10 | 87 | 1060 | 27 | 27 | 32 | 37 | 40 | 42 | 41 | 42 | 43 | 44 | 43 |  |  | 43 | 38 | 44 | 43 | 0 | -0.2 | Y | 4.98 | Y | -0.2 | [8 empty] | N | N | N | 130 | 0.55 | 54 | 84590 | 98190 | 7060 | 14760 | 4 | 1 |  | 2018-02-21 18:33 | 1595 | 129 |  | 45 | [16 empty] | 80.45 | 100 | 0 | 0 | 0 |  | 450 |  | 선택 | 선택 | 0 | 0 | 0 |  | 450 |  | 선택 | 선택 | 해제 | 미정 | 미정 | 선택 | 미정 |  | 미정 | BT180180 | H
B43799 | 2018-02-21 | 2 | A |  | 8 | A | SM45CSP | 탄소강 | SM45C | BM#2 | 1590 | 38 | 1645 | 1554 | 31 | 6300 |  | 1 | 0.52 | 14 |  | -2.77 | 1566 | 1629 | 3.12 | 0 | 0 | 33 | 68 | 25 | Y |  | 2018-02-21 18:20 | 74 | 1085 | 19 | 24 | 28 | 28 | 28 | 28 | 28 | 27 | 28 | 29 | 28 | 28 | 26 | 19 | 25 | 29 | 19 | 28 | -0.29 | Y | 35 | Y | -0.4 | [8 empty] | N | N | N | 140 | 0.45 | 68 | 101508 | 96700 | 20 | 16400 | 10 | 1 |  | 2018-02-21 18:43 | 1566 | 143 |  | 47 |  | *트랜스퍼카#1 감속기 파손으로 20% 이상 감속주입 *트랜스퍼카#1 감속기 파손 및 M-16 기중기 펄트 발생으로 0.40 이하 감속주입(0.20까지 감속) 이상재 301.302.401.402 | [14 empty] | 102.02 | 100 | 0 | 0 | 0 |  | 650 | 400 | 선택 | 해제 | 0 | 0 | 0 |  | 650 | 400 | 선택 | 해제 | 해제 | 미정 | 미정 | 미정 | 미정 |  | 미정 | BT180180 | H
A43812 | 2018-02-21 | 1 | A |  | 4 | A | SCR420HB | 소입성보증강 | C2 | BM#1 | 1576 | 41 | 1613 | 1559 | 34 | 6000 |  | 3 | 0.26 | 20 |  | -1.29 | 1587 | 1618 | 0 | 16.18 |  | 28 | 16 | 39 | Y |  | 2018-02-21 19:14 | 79 | 1096 | 38 | 37 | 37 | 38 | 37 | 37 | 37 | 37 | 36 | 36 | 34 |  |  | 34 | 37 | 38 | 34 | 37 | -0.06 | Y | 35.02 | Y | -0.4 | [8 empty] | N | N | N | 120 | 0.55 | 54 | 101508 | 99480 | 6990 | 14770 | 4 | 1 |  | 2018-02-21 19:30 | 1576 | 120 |  | 38 | [16 empty] | 95.36 | 100 | 0 | 0 | 0 |  | 450 |  | 선택 | 선택 | 0 | 0 | 0 |  | 450 |  | 선택 | 선택 | 해제 | 미정 | 미정 | 선택 | 미정 |  | 미정 | BT180180 | H
B43800 | 2018-02-21 | 2 | A | TUNDISH교체전 | 9 | A | SM45CSP | 탄소강 | SM45C | BM#2 | 1573 | 47 | 1646 | 1545 | 38 | 7200 |  | 1 | 0.53 | 13 |  | -2.43 | 1564 | 1626 | 7.35 | 0 | 0 | 21 | 32 | 49 | Y |  | 2018-02-21 19:28 | 72 | 1091 | 18 | 21 | 23 | 25 | 25 | 25 | 25 | 25 | 25 | 24 | 24 | 23 |  | 23 | 24 | 25 | 23 | 25 | -0.04 | Y | 40.02 | Y | -0.2 | [8 empty] | N | N | N | 130 | 0.47 | 65 | 97662 | 100240 | 1710 | 2000 | 10 | 1 |  | 2018-02-21 19:43 | 1564 | 155 |  | 50 |  | *트랜스퍼카#1 감속기 고장으로 10% 이상감속주입 이상공정 등록 | 5E6A9A59F68047B794DF6F5E37776D20 | 21CDF648293E4C91A53AFA21C35484D6 | 43A3C56DD5E94F729A1A09918B0F8842 | [11 empty] | 98.65 | 100 | 0 | 2570 | 0 |  | 650 | 400 | 선택 | 해제 | 0 | 2600 | 0 |  | 650 | 400 | 선택 | 해제 | 해제 | 미정 | 미정 | 미정 | 미정 |  | 미정 | BT180180 | H
A43813 | 2018-02-21 | 1 | A |  | 5 | A | SCR420HB | 소입성보증강 | C2 | BM#1 | 1588 | 50 | 1625 | 1526 | 42 | 6700 |  | 3 | 0.26 | 20 |  | -1.16 | 1577 | 1605 | 0 | 13.99 |  | 36 | 14 | 44 | Y |  | 2018-02-21 20:30 | 69 | 1105 | 28 | 30 | 34 | 35 | 35 | 33 | 32 | 32 | 30 | 29 | 27 |  |  | 27 | 32 | 35 | 27 | 0 | -0.23 | Y | 35.02 | Y | -0.4 | [8 empty] | N | N | N | 110 | 0.55 | 51 | 101508 | 93740 | 8050 | 14900 | 4 | 1 |  | 2018-02-21 20:29 | 1577 | 115 |  | 19 |  | *L/D물량 8.2ton에 슬러그 나옴-이상재등록 | [14 empty] | 99.86 | 100 | 0 | 0 | 0 |  | 450 |  | 선택 | 선택 | 0 | 0 | 0 |  | 450 |  | 선택 | 선택 | 해제 | 미정 | 미정 | 선택 | 미정 |  | 미정 | BT180180 | H
A43814 | 2018-02-21 | 1 | B |  | 6 | A | SCR420HB | 소입성보증강 | C2 | BM#1 | 1590 | 41 | 1621 | 1537 | 34 | 5900 |  | 3 | 0.25 | 20 |  | -1.56 | 1578 | 1615 | 0 | 13.2 |  | 1 | 52 | 47 | Y |  | 2018-02-21 21:21 | 70 | 1090 | 23 | 33 | 38 | 40 | 41 | 42 | 42 | 42 | 42 | 42 | 41 | 41 |  | 41 | 39 | 42 | 41 | 42 | -0.03 | Y | 30.02 | Y | 0 | [8 empty] | N | N | N | 100 | 0.53 | 57 | 101508 | 98230 | 7090 | 15400 | 4 | 1 |  | 2018-02-21 21:30 | 1578 | 107 |  | 23 |  | *고속강종 Test주속 적용 *Sample채취 ID:103.203 | [14 empty] | 96.49 | 100 | 0 | 0 | 300 |  | 450 |  | 선택 | 선택 | 0 | 0 | 300 |  | 450 |  | 선택 | 선택 | 해제 | 미정 | 미정 | 선택 | 미정 |  | 미정 | BT180180 | H
B43801 | 2018-02-21 | 2 | B | TUNDISH교체 | 1 | A | SFMN438VM2 | 합금강 | KFMN443계 | BM#2 | 1590 | 46 | 1706 | 1554 | 40 | 8400 |  | 1 | 0.51 | 20 |  | -2.64 | 1595 | 1682 | 0.03 | 3.92 | 0 | 10 | 14 | 27 | Y |  | 2018-02-21 20:33 | 104 | 1099 | -131 | 36 | 34 | 34 | 38 | 45 | 48 | 52 | 53 | 53 | 54 | 54 | 55 | 55 | 42 | 55 | 55 | 0 | 0 |  |  | Y | 0.2 |  | 1.81 | 1.81 | [5 empty] | N | N | M | 150 | 0.46 | 55 | 89199 | 91650 | 1350 | 16300 | 15 | 2 | 10 | 2018-02-21 20:35 | 1602 | 189 |  | 77 |  | *턴디쉬 플럭스 120KG/15KG *슬리브 롱노즐 사용 | [14 empty] | 95.91 | 100 | 1000 | 0 | 0 |  | 650 | 400 | 선택 | 해제 | 1000 | 0 | 0 |  | 650 | 400 | 선택 | 해제 | 미정 | 미정 | 미정 | 미정 | 미정 |  | 미정 | SB150150 | H
A43815 | 2018-02-21 | 1 | B |  | 7 | A | SCR420HB | 소입성보증강 | C2 | BM#1 | 1608 | 42 | 1623 | 1527 | 35 | 6400 |  | 3 | 0.26 | 18 |  | -1.46 | 1579 | 1612 | 0 | 11.94 |  | 18 | 53 | 49 | Y |  | 2018-02-21 22:26 | 71 | 1090 | 39 | 39 | 40 | 40 | 40 | 39 | 39 | 37 | 36 | 35 | 36 | 35 |  | 35 | 38 | 40 | 35 | 40 | -0.11 | Y | 45 | Y | -0.2 | [8 empty] | N | N | N | 150 | 0.52 | 56 | 101508 | 95410 | 7050 | 15200 | 4 | 1 |  | 2018-02-21 22:33 | 1579 | 92 |  | 17 |  | *고속강종 Test주속 적용 | [14 empty] | 99.13 | 100 | 0 | 0 | 0 |  | 450 |  | 선택 | 선택 | 0 | 0 | 0 |  | 450 |  | 선택 | 선택 | 해제 | 미정 | 미정 | 선택 | 미정 |  | 미정 | BT180180 | H
B43803 | 2018-02-21 | 2 | B |  | 2 | A | SFMN438VM2 | 합금강 | KFMN443계 | BM#2 | 1566 | 40 | 1645 | 1544 | 35 | 7200 |  | 1 | 0.54 | 19 |  | -2.45 | 1535 | 1619 | 0 | 6.33 | 0 | 5 | 58 | 301 | Y |  | 2018-02-21 22:39 | 44 | 1083 | 42 | 33 | 27 | 24 | 20 | 17 | 15 | 14 | 13 | 11 | 10 |  |  | 10 | 21 | 27 | 10 | 0 | -0.42 |  | 40.02 | Y | -0.2 |  |  |  | 1.15 |  |  |  |  | N | N | Y | 140 | 0.53 | 56 | 89199 | 98060 | 140 | 16000 | 15 | 2 | 20 | 2018-02-21 22:38 | 1535 | 124 |  | 9 | [16 empty] | 92.34 | 100 | 0 | 0 | 0 |  | 650 | 400 | 선택 | 해제 | 0 | 0 | 0 |  | 650 | 400 | 선택 | 해제 | 미정 | 미정 | 미정 | 미정 | 미정 |  | 미정 | SB150150 | H
B43804 | 2018-02-21 | 2 | B |  | 3 | A | SFMN438VM2 | 합금강 | KFMN443계 | BM#2 | 1600 | 44 | 1635 | 1554 | 34 | 6900 |  | 1 | 0.54 | 19 |  | -2.44 | 1545 | 1619 | 0 | 6.19 | 0 | 33 | 69 | 77 | Y |  | 2018-02-21 23:27 | 54 | 1139 | 8 | 13 | 18 | 20 | 20 | 20 | 19 | 17 | 15 | 13 | 10 | 7 |  | 7 | 15 | 20 | 7 | 20 | -0.32 | Y | 40.02 | Y | -0.6 |  |  |  | 0.55 |  |  |  |  | N | N | Y | 130 | 0.51 | 57 | 89199 | 95230 | 20 | 16300 | 15 | 2 | 30 | 2018-02-21 23:32 | 1545 | 122 |  | 20 |  | * 트랜스퍼카#1 설비 보수 및 전공정 작업지연 감속주입 함. | [14 empty] | 93.75 | 100 | 0 | 0 | 0 |  | 650 | 400 | 선택 | 해제 | 0 | 0 | 0 |  | 650 | 400 | 선택 | 해제 | 미정 | 미정 | 미정 | 미정 | 미정 |  | 미정 | SB150150 | H
A43816 | 2018-02-21 | 1 | B |  | 8 | A | SCR420HB | 소입성보증강 | C2 | BM#1 | 1629 | 40 | 1603 | 1554 | 31 | 5800 |  | 3 | 0.25 | 18 |  | -1.21 | 1576 | 1603 | 0 | 11.54 |  | 28 | 17 | 63 | Y |  | 2018-02-21 23:24 | 68 | 1078 | 33 | 38 | 40 | 42 | 42 | 41 | 40 | 40 | 40 | 38 | 38 | 37 | 36 | 34 | 39 | 42 | 34 | 40 | -0.16 | Y | 50 | Y | -0.4 | [8 empty] | N | N | N | 140 | 0.48 | 67 | 101508 | 103400 | 7100 | 15400 | 4 | 1 |  | 2018-02-21 23:30 | 1576 | 88 |  | 17 |  | *전기로 작업지연 감속주입 | [14 empty] | 91.95 | 100 | 0 | 0 | 0 |  | 450 |  | 선택 | 선택 | 0 | 0 | 0 |  | 450 |  | 선택 | 선택 | 해제 | 미정 | 미정 | 선택 | 미정 |  | 미정 | BT180180 | H
B43805 | 2018-02-21 | 2 | B |  | 4 | A | SFMN438VM2 | 합금강 | KFMN443계 | BM#2 | 1585 | 41 | 1645 | 1535 | 37 | 7600 |  | 1 | 0.53 | 19 |  | -2.75 | 1557 | 1633 | 0 | 5.1 | 0 | 21 | 33 | 61 | Y |  | 2018-02-22 00:31 | 66 | 1085 | 4 | 18 | 23 | 28 | 29 | 29 | 28 | 27 | 25 | 23 | 20 | 17 |  | 17 | 23 | 29 | 17 | 0 | -0.34 | Y | 34.97 | Y | -0.6 |  |  |  | 0.68 |  |  |  |  | N | N | Y | 120 | 0.5 | 57 | 89199 | 92540 | 120 | 16100 | 15 | 2 | 40 | 2018-02-22 00:31 | 1557 | 112 |  | 15 |  | * 트랜스퍼카#1 설비 보수 및 전공정 작업지연 감속주입 함. | [14 empty] | 99.22 | 100 | 0 | 0 | 0 |  | 650 | 400 | 선택 | 해제 | 0 | 0 | 0 |  | 650 | 400 | 선택 | 해제 | 미정 | 미정 | 미정 | 미정 | 미정 |  | 미정 | SB150150 | H
A43817 | 2018-02-21 | 1 | B |  | 9 | A | SCR420HB | 소입성보증강 | C2 | BM#1 | 1647 | 41 | 1610 | 1586 | 25 | 4900 |  | 3 | 0.24 | 18 |  | -1.62 | 1573 | 1610 | 0 | 12.35 |  | 36 | 15 | 67 | Y |  | 2018-02-22 00:22 | 65 | 1080 | 31 | 32 | 33 | 33 | 32 | 32 | 31 | 31 | 30 | 30 | 29 | 28 | 26 | 26 | 31 | 33 | 26 | 32 | -0.14 |  | 49.98 | Y | -0.4 | [8 empty] | N | N | N | 130 | 0.47 | 64 | 101508 | 98470 | 7110 | 15100 | 4 | 1 |  | 2018-02-22 00:28 | 1573 | 98 |  | 27 | [16 empty] | 96.26 | 100 | 0 | 0 | 0 |  | 450 |  | 선택 | 선택 | 0 | 0 | 0 |  | 450 |  | 선택 | 선택 | 해제 | 미정 | 미정 | 선택 | 미정 |  | 미정 | BT180180 | H
B43806 | 2018-02-21 | 2 | B |  | 5 | A | SFMN438VM2 | 합금강 | KFMN443계 | BM#2 | 1612 | 46 | 1636 | 1554 | 37 | 7600 |  | 1 | 0.56 | 18 |  | -2.68 | 1559 | 1634 | 0 | 6.15 | 0 | 35 | 65 | 91 | Y |  | 2018-02-22 01:30 | 68 | 1065 | 13 | 19 | 27 | 31 | 33 | 34 | 33 | 33 | 32 | 31 | 30 | 29 | 26 | 24 | 29 | 34 | 24 | 33 | -0.25 | Y | 40 | Y | -0.4 |  |  |  | 0.76 |  |  |  |  | N | N | Y | 110 | 0.48 | 66 | 97926 | 104740 | 100 | 15800 | 15 | 2 | 10 | 2018-02-22 01:29 | 1559 | 111 |  | 17 |  | * 트랜스퍼카#1 설비 보수 및 전공정 작업지연 감속주입 함. | [14 empty] | 98.52 | 100 | 0 | 0 | 0 |  | 650 | 400 | 선택 | 해제 | 0 | 0 | 0 |  | 650 | 400 | 선택 | 해제 | 미정 | 미정 | 미정 | 미정 | 미정 |  | 미정 | SB150150 | H
A43818 | 2018-02-21 | 1 | B |  | 10 | A | SCR420HB | 소입성보증강 | C2 | BM#1 | 1624 | 41 | 1613 | 1573 | 28 | 4900 |  | 3 | 0.25 | 18 |  | -1.6 | 1577 | 1613 | 0 | 13.62 |  | 10 | 15 | 70 | Y |  | 2018-02-22 01:25 | 69 | 1083 | 25 | 25 | 32 | 34 | 35 | 36 | 35 | 34 | 34 | 34 | 33 | 33 | 32 | 31 | 32 | 36 | 31 | 34 | -0.13 | Y | 39.98 | Y | -0.2 | [8 empty] | N | N | N | 120 | 0.47 | 67 | 101508 | 98760 | 7140 | 15100 | 4 | 1 |  | 2018-02-22 01:39 | 1577 | 106 |  | 29 |  | *전기로 작업지연 감속주입 | [14 empty] | 95.94 | 100 | 0 | 0 | 0 |  | 450 |  | 선택 | 선택 | 0 | 0 | 0 |  | 450 |  | 선택 | 선택 | 해제 | 미정 | 미정 | 선택 | 선택 | 9 | 미정 | BT180180 | H
B43807 | 2018-02-21 | 2 | B |  | 6 | A | SFMN438VM2 | 합금강 | KFMN443계 | BM#2 | 1588 | 44 | 1636 | 1564 | 38 | 7500 |  | 1 | 0.55 | 19 |  | -2.57 | 1555 | 1632 | 0 | 6.02 | 0 | 1 | 53 | 115 | Y |  | 2018-02-22 02:33 | 64 | 1087 | 19 | 25 | 28 | 30 | 30 | 30 | 29 | 27 | 26 | 23 | 22 | 20 | 17 | 13 | 25 | 30 | 13 | 30 | -0.36 | Y | 47.23 | Y | -0.8 |  |  |  | 0.71 |  |  |  |  | N | N | Y | 100 | 0.48 | 63 | 99780 | 101230 | 90 | 16000 | 15 | 2 | 20 | 2018-02-22 02:36 | 1555 | 122 |  | 22 |  | * 트랜스퍼카#1 설비 보수 및 전공정 작업지연 감속주입 함. | [14 empty] | 102.5 | 100 | 0 | 0 | 0 |  | 650 | 400 | 선택 | 해제 | 0 | 0 | 0 |  | 650 | 400 | 선택 | 해제 | 미정 | 미정 | 미정 | 미정 | 미정 |  | 미정 | SB150150 | C
A43819 | 2018-02-21 | 1 | B |  | 11 | A | SCR420HB | 소입성보증강 | C2 | BM#1 | 1605 | 40 | 1610 | 1548 | 31 | 5400 |  | 3 | 0.25 | 18 |  | -1.78 | 1570 | 1610 | 0 | 12.12 |  | 18 | 54 | 73 | Y |  | 2018-02-22 02:37 | 62 | 1077 | 31 | 32 | 34 | 35 | 36 | 35 | 34 | 33 | 32 | 31 | 30 | 29 |  | 29 | 33 | 36 | 29 | 0 | -0.2 | Y | 35.02 | Y | -0.2 | [8 empty] | N | N | N | 110 | 0.47 | 61 | 101508 | 95650 | 7020 | 16700 | 4 | 1 |  | 2018-02-22 02:50 | 1570 | 102 |  | 27 |  | *전기로 작업지연 감속주입 | [14 empty] | 98.89 | 100 | 0 | 0 | 0 |  | 450 |  | 선택 | 선택 | 0 | 0 | 0 |  | 450 |  | 선택 | 선택 | 해제 | 미정 | 미정 | 선택 | 미정 |  | 미정 | BT180180 | H
B43808 | 2018-02-21 | 2 | B |  | 7 | A | SFMN438VM2 | 합금강 | KFMN443계 | BM#2 | 1612 | 47 | 1656 | 1554 | 40 | 7800 |  | 1 | 0.54 | 19 |  | -2.78 | 1552 | 1639 | 0 | 5.72 | 0 | 5 | 59 | 108 | Y |  | 2018-02-22 03:39 | 61 | 1086 | 10 | 18 | 25 | 27 | 28 | 28 | 28 | 27 | 26 | 26 | 25 | 24 |  | 24 | 24 | 28 | 24 | 28 | -0.11 | Y | 35.02 | Y | -0.2 |  |  |  | 0.58 |  |  |  |  | N | N | Y | 150 | 0.53 | 56 | 98338 | 98320 | 110 | 15300 | 15 | 2 | 30 | 2018-02-22 03:45 | 1552 | 128 |  | 22 | [16 empty] | 105.01 | 100 | 0 | 0 | 0 |  | 650 | 400 | 선택 | 해제 | 0 | 0 | 0 |  | 650 | 400 | 선택 | 해제 | 미정 | 미정 | 미정 | 미정 | 미정 |  | 미정 | SB150150 | C
A43820 | 2018-02-21 | 1 | B |  | 12 | A | SCR420HB | 소입성보증강 | C2 | BM#1 | 1607 | 41 | 1611 | 1560 | 32 | 5500 |  | 3 | 0.27 | 18 |  | -1.78 | 1571 | 1611 | 0 | 11.79 |  | 28 | 18 | 73 | Y |  | 2018-02-22 03:37 | 63 | 1083 | 27 | 29 | 31 | 32 | 34 | 33 | 33 | 33 | 32 | 31 | 31 | 31 | 30 | 30 | 31 | 34 | 30 | 33 | -0.1 | Y | 40 | Y | -0.2 | [8 empty] | N | N | N | 100 | 0.55 | 62 | 101508 | 106460 | 3220 | 13700 | 4 | 1 |  | 2018-02-22 03:45 | 1571 | 105 |  | 30 |  | *전공정요청 L/D잔강 이월 안함-이상재등록 | [14 empty] | 92.57 | 100 | 0 | 0 | 0 |  | 450 |  | 선택 | 선택 | 0 | 0 | 0 |  | 450 |  | 선택 | 선택 | 해제 | 미정 | 미정 | 해제 | 미정 |  | 미정 | BT180180 | H
B43809 | 2018-02-21 | 2 | B | TUNDISH교체전 | 8 | A | SFMN438VM2 | 합금강 | KFMN443계 | BM#2 | 1558 | 42 | 1645 | 1546 | 35 | 6900 |  | 1 | 0.53 | 18 |  | -2.5 | 1553 | 1628 | 0 | 5.36 | 0 | 21 | 34 | 50 | Y |  | 2018-02-22 04:42 | 62 | 1073 | 21 | 25 | 28 | 28 | 28 | 26 | 25 | 24 | 22 | 20 | 18 | 15 |  | 15 | 24 | 28 | 15 | 28 | -0.29 |  | 44.97 | Y | -0.6 |  |  |  | 0.49 |  |  |  |  | N | N | M | 140 | 0.53 | 55 | 111778 | 97570 | -3970 | 2200 | 15 | 2 | 40 | 2018-02-22 04:43 | 1553 | 120 |  | 18 |  |  | DFE04B63FD454246807D2E356FB5083C | BEE5BFAA8D114D1BBD6DA4A5FF354BFD | 0E1F314EF3264726AD8F29BE3F012F46 | [11 empty] | 119.42 | 78.57 | 0 | 3038 | 0 |  | 650 | 400 | 선택 | 해제 | 0 | 3157 | 0 |  | 650 | 400 | 선택 | 해제 | 미정 | 미정 | 미정 | 미정 | 미정 |  | 미정 | SB150150 | C
A43821 | 2018-02-21 | 1 | C |  | 13 | A | SCR420HB | 소입성보증강 | C2 | BM#1 | 1637 | 44 | 1610 | 1587 | 27 | 4700 |  | 3 | 0.25 | 18 |  | -1.5 | 1574 | 1608 | 0 | 12.04 |  | 36 | 16 | 67 | Y |  | 2018-02-22 04:32 | 66 | 1082 | 25 | 30 | 34 | 35 | 36 | 36 | 35 | 35 | 34 | 34 | 33 | 34 |  | 34 | 33 | 36 | 33 | 35 | -0.02 | Y | 29.98 | Y | 0.2 | [8 empty] | N | N | N | 150 | 0.55 | 56 | 84590 | 101890 | 4120 | 14800 | 4 | 1 |  | 2018-02-22 04:40 | 1574 | 113 |  | 37 |  | *전공정요청 L/D잔강 이월 안함-이상재등록 | [14 empty] | 79.84 | 100 | 0 | 0 | 0 |  | 450 |  | 선택 | 선택 | 0 | 0 | 0 |  | 450 |  | 선택 | 선택 | 해제 | 미정 | 미정 | 해제 | 미정 |  | 미정 | BT180180 | H
A43822 | 2018-02-21 | 1 | C | TUNDISH교체전 | 14 | A | SCR420HB | 소입성보증강 | C2 | BM#1 | 1599 | 40 | 1610 | 1551 | 30 | 5600 |  | 3 | 0.26 | 18 |  | -1.54 | 1572 | 1607 | 0 | 13.19 |  | 10 | 16 | 58 | Y |  | 2018-02-22 05:39 | 64 | 1088 | 33 | 30 | 32 | 32 | 32 | 31 | 32 | 32 | 32 | 31 | 30 |  |  | 30 | 31 | 32 | 30 | 32 | -0.04 | Y | 40.02 | Y | -0.2 | [8 empty] | N | N | N | 140 | 0.55 | 59 | 103241 | 99870 | 3980 | 2000 | 4 | 1 |  | 2018-02-22 05:44 | 1572 | 110 |  | 27 |  | *전공정요청 L/D잔강 이월 안함-이상재등록 | 7398D1AA504044AABA9ED8F47A7EBC67 | D7F1AFAC9C154CAEB1D8F193B9303605 | EAE259546B734DD5A5B7BC92782231DE | [11 empty] | 99.41 | 100 | 0 | 3420 | 0 |  | 450 |  | 선택 | 선택 | 0 | 3000 | 0 |  | 450 |  | 선택 | 선택 | 해제 | 미정 | 미정 | 미정 | 미정 |  | 미정 | BT180180 | H
B43810 | 2018-02-21 | 2 | C | 교체, 잔강최소화전 | 1 | A | SNCM439P | 합금강 | SNCM439계 | BM#2 | 1626 | 48 | 1615 | 1545 | 44 | 9200 |  | 1 | 0.5 | 22 |  | -2.62 | 1573 | 1638 | 1.93 | 0 | 0 | 35 | 66 | 48 | Y |  | 2018-02-22 05:33 | 86 | 1087 | 35 | 42 | [11 empty] | 42 | 38 | 0 | 0 | 0 | 0 |  | 0 | Y | 1.4 |  | 2.13 | 2.06 | [5 empty] | N | N | N | 190 | 0.5 | 60 | 84390 | 97060 | -160 | 3000 | 11 | 1 | 10 | 2018-02-22 05:34 | 1573 | 143 |  | 47 |  | *T/D플럭스 120/15KG *롱노즐 실리부 부착 *STR#2 코너히터기 펄트 발생으로 400KW 적용 | [14 empty] | 87.09 | 70 | 738 | 3470 | 0 |  | 650 | 400 | 선택 | 해제 | 777 | 3470 | 0 |  | 650 | 400 | 해제 | 해제 | 선택 | 미정 | 미정 | 미정 | 선택 |  | 미정 | RB120.00 | C
A43823 | 2018-02-21 | 1 | C | TUNDISH교체 | 1 | A | AE1055LS | 탄소강 | G-AE1055LS | BM#1 | 1618 | 40 | 1631 | 1571 | 33 | 5300 |  | 3 | 0.26 | 25 |  | -2.09 | 1568 | 1631 | 0 | 20.84 |  | 18 | 55 | 56 | Y |  | 2018-02-22 06:49 | 84 | 1077 | 34 | 28 | 33 | 37 | 40 | 41 | 43 | 44 | 44 | 44 |  |  |  | 44 | 39 | 44 | 44 | 44 | 0 |  | 10 | Y | 0 |  | 2.3 | 2.18 | [5 empty] | N | N | M | 230 | 0.49 | 58 | 84590 | 94050 | 7000 | 15700 | 1 | 2 |  | 2018-02-22 06:58 | 1568 | 132 |  | 38 |  | *T/D플럭스 유15 용225KG | [14 empty] | 83.71 | 100 | 1500 | 0 | 0 |  | 400 |  | 선택 | 해제 | 1500 | 0 | 0 |  | 400 |  | 선택 | 해제 | 해제 | 미정 | 미정 | 선택 | 미정 |  | 미정 | BT180180 | H
B43811 | 2018-02-21 | 2 | C | 잔강최소화 | 2 | A | AE4330VM4 | 합금강 | SNCM439계 | BM#2 | 1614 | 55 | 1644 | 1565 | 49 | 9800 |  | 1 | 0.51 | 19 |  | 0 | 1563 | 1634 | 1.59 | 0 | 0 | 1 | 54 | 45 | Y |  | 2018-02-22 06:50 | 70 | 1081 | 24 | 27 | 28 | 28 | 28 | 28 | 28 | 27 | 26 | 24 | 22 | 20 |  | 20 | 26 | 28 | 20 | 28 | -0.18 |  | 45 | Y | -0.4 |  |  |  | 1.12 |  |  |  |  | N | N | N | 180 | 0.45 | 62 | 97842 | 103610 | 30 | 15600 | 11 | 1 | 20 | 2018-02-22 07:20 | 1563 | 156 |  | 44 |  | *일반 사이즈이지만 준빅사이즈 조건 적용- 생관요청 | [14 empty] | 97.84 | 78.57 | 4900 | 0 | 0 |  | 650 | 400 | 선택 | 선택 | 4900 | 0 | 0 |  | 650 | 400 | 해제 | 선택 | 선택 | 미정 | 미정 | 미정 | 선택 | 1 | 미정 | RB171.45 | C
A43824 | 2018-02-22 | 1 | C |  | 2 | A | AE1055LS | 탄소강 | G-AE1055LS | BM#1 | 1620 | 41 | 1597 | 1575 | 28 | 3900 |  | 3 | 0.27 | 26 |  | -1.44 | 1555 | 1597 | 0 | 19.58 |  | 28 | 19 | 57 | Y |  | 2018-02-22 07:37 | 71 | 1096 | 45 | 41 | 38 | 37 | 37 | 37 | 36 | 34 | 34 | 34 | 34 | 34 | 34 | 34 | 37 | 38 | 34 | 37 | -0.06 | Y | 49.98 | Y | 0 | [8 empty] | N | N | Y | 220 | 0.5 | 61 | 84590 | 95550 | 6960 | 15500 | 1 | 2 |  | 2018-02-22 07:45 | 1555 | 127 |  | 49 |  | STR#2 위드롤 압력 한팅 심하여 S/R미적용 ID:201~205 | [14 empty] | 82.49 | 100 | 0 | 0 | 0 |  | 400 |  | 선택 | 해제 | 0 | 0 | 0 |  | 400 |  | 선택 | 해제 | 해제 | 미정 | 미정 | 선택 | 미정 |  | 미정 | BT180180 | H
B43812 | 2018-02-22 | 2 | C |  | 3 | B | AE4330VM4 | 합금강 | SNCM439계 | BM#2 | 1584 | 58 | 1637 | 1564 | 49 | 9400 |  | 1 | 0.5 | 18 |  | 0 | 1568 | 1632 | 1.61 | 0 | 0 | 5 | 60 | 51 | Y |  | 2018-02-22 08:00 | 75 | 1078 | 17 | 25 | 25 | 25 | 31 | 35 | 36 | 36 | 36 | 35 | 35 | 34 | 33 | 27 | 32 | 36 | 27 | 36 | -0.18 | Y | 50.02 | Y | -0.4 |  |  |  | 1.34 |  |  |  |  | N | N | N | 170 | 0.45 | 72 | 87401 | 106550 | 80 | 16100 | 11 | 1 | 10 | 2018-02-22 08:20 | 1568 | 149 |  | 38 |  | *일반 사이즈이지만 준빅사이즈 조건 적용- 생관요청 | [14 empty] | 83.24 | 75 | 0 | 0 | 0 |  | 650 | 400 | 선택 | 선택 | 0 | 0 | 0 |  | 650 | 400 | 해제 | 선택 | 선택 | 미정 | 미정 | 미정 | 미정 |  | 미정 | RB165.10 | C
A43825 | 2018-02-22 | 1 | C |  | 3 | A | AE1055LS | 탄소강 | G-AE1055LS | BM#1 | 1608 | 40 | 1599 | 1561 | 25 | 4000 |  | 3 | 0.26 | 25 |  | -1.65 | 1551 | 1599 | 0 | 15.45 |  | 36 | 17 | 45 | Y |  | 2018-02-22 08:40 | 67 | 1091 | 32 | 30 | 30 | 31 | 31 | 31 | 31 | 30 | 29 | 28 | 28 | 27 |  | 27 | 30 | 31 | 27 | 31 | -0.1 | Y | 40.02 | Y | -0.2 | [8 empty] | N | N | Y | 210 | 0.5 | 59 | 101508 | 96300 | 7100 | 15700 | 1 | 2 |  | 2018-02-22 08:47 | 1551 | 125 |  | 48 |  | STR#2 위드롤 압력 한팅 심하여 S/R미적용 ID:201~204 | [14 empty] | 98.27 | 100 | 0 | 0 | 0 |  | 400 |  | 선택 | 해제 | 0 | 0 | 0 |  | 400 |  | 선택 | 해제 | 해제 | 미정 | 미정 | 선택 | 미정 |  | 미정 | BT180180 | H
B43813 | 2018-02-22 | 2 | C |  | 4 | A | AE4330VM | 합금강 | SNCM439계 | BM#2 | 1611 | 49 | 1637 | 1556 | 42 | 8500 |  | 1 | 0.51 | 19 |  | 0 | 1558 | 1618 | 3.44 | 0 | 0 | 21 | 35 | 70 | Y |  | 2018-02-22 09:08 | 64 | 1088 | 23 | 22 | 23 | 24 | 25 | 25 | 25 | 24 | 24 | 23 | 22 | 22 | 21 | 18 | 23 | 25 | 18 | 25 | -0.14 | Y | 50 | Y | -0.4 |  |  |  | 0.83 |  |  |  |  | N | N | N | 150 | 0.45 | 71 | 151205 | 106210 | 110 | 16100 | 11 | 1 | 20 | 2018-02-22 09:21 | 1558 | 152 |  | 46 |  | *STR#2 코너히터기 펄트 발생으로 400KW 적용,이상공정 등록 *연연주 혼탕부 성분확인 ID:308~310,408~410 | [14 empty] | 150 | 80 | 0 | 0 | 0 |  | 650 | 600 | 선택 | 선택 | 0 | 0 | 0 |  | 650 | 600 | 해제 | 선택 | 선택 | 미정 | 미정 | 미정 | 미정 |  | 미정 | RB190.50 | C
A43826 | 2018-02-22 | 1 | C |  | 4 | A | AE1055LS | 탄소강 | G-AE1055LS | BM#1 | 1598 | 41 | 1593 | 1574 | 28 | 4400 |  | 3 | 0.26 | 25 |  | -1.48 | 1550 | 1593 | 0 | 17.46 |  | 10 | 17 | 55 | Y |  | 2018-02-22 09:56 | 66 | 1095 | 25 | 27 | 31 | 32 | 32 | 32 | 32 | 31 | 31 | 30 | 31 | 30 | 30 | 30 | 30 | 32 | 30 | 32 | -0.04 | Y | 44.98 | Y | 0 | [8 empty] | N | N | Y | 200 | 0.5 | 63 | 101508 | 99200 | 6990 | 15900 | 1 | 2 |  | 2018-02-22 10:02 | 1550 | 109 |  | 33 | [16 empty] | 95.58 | 100 | 0 | 0 | 0 |  | 400 |  | 선택 | 해제 | 0 | 0 | 0 |  | 400 |  | 선택 | 해제 | 해제 | 미정 | 미정 | 선택 | 미정 |  | 미정 | BT180180 | H
B43814 | 2018-02-22 | 2 | C |  | 5 | A | AE4330VM5 | 합금강 | SNCM439계 | BM#2 | 1544 | 59 | 1625 | 1527 | 50 | 10400 |  | 1 | 0.53 | 19 |  | 0 | 1558 | 1621 | 1.46 | 0 | 0 | 35 | 67 | 50 | Y |  | 2018-02-22 10:41 | 66 | 1105 | 19 | 26 | 31 | 33 | 35 | 34 | 33 | 33 | 31 | 30 | 29 | 27 | 25 | 20 | 29 | 35 | 20 | 33 | -0.3 | Y | 50.02 | Y | -0.6 |  |  |  | 1.05 |  |  |  |  | N | N | N | 150 | 0.45 | 71 | 42565 | 106210 | 90 | 15700 | 11 | 1 |  | 2018-02-22 10:47 | 1556 | 147 |  | 27 | 17 | *STR#2 코너히터기 펄트 발생으로 400KW 적용,이상공정 등록 *연연주 혼탕부 성분확인 ID:301.401 | [14 empty] | 40.93 | 100 | 0 | 0 | 0 |  | 650 | 400 | 선택 | 선택 | 0 | 0 | 0 |  | 650 | 400 | 해제 | 선택 | 선택 | 미정 | 미정 | 미정 | 미정 |  | 미정 | RB209.55 | C
A43827 | 2018-02-22 | 1 | C |  | 5 | A | AE1055LS | 탄소강 | G-AE1055LS | BM#1 | 1602 | 39 | 1582 | 1545 | 27 | 4400 |  | 3 | 0.27 | 25 |  | -1.4 | 1541 | 1582 | 0 | 18.36 |  | 18 | 56 | 59 | Y |  | 2018-02-22 11:11 | 57 | 1089 | 29 | 31 | 33 | 34 | 34 | 34 | 33 | 31 | 31 | 30 | 30 | 29 | 28 | 28 | 31 | 34 | 28 | 34 | -0.13 | Y | 45 | Y | -0.2 | [8 empty] | N | N | Y | 190 | 0.5 | 62 | 101508 | 102950 | 410 | 15880 | 1 | 2 |  | 2018-02-22 11:19 | 1541 | 91 |  | 21 | [16 empty] | 92.32 | 100 | 0 | 0 | 0 |  | 400 |  | 선택 | 해제 | 0 | 0 | 0 |  | 400 |  | 선택 | 해제 | 해제 | 미정 | 미정 | 선택 | 미정 |  | 미정 | BT180180 | H
B43815 | 2018-02-22 | 2 | C |  | 6 | A | AE4330VM5 | 합금강 | SNCM439계 | BM#2 | 1608 | 50 | 1625 | 1575 | 42 | 8000 |  | 1 | 0.52 | 20 |  | 0 | 1557 | 1619 | 3.43 | 0 | 0 | 1 | 55 | 65 | Y |  | 2018-02-22 11:52 | 65 | 1078 | 18 | 24 | 28 | 31 | 32 | 32 | 31 | 30 | 30 | 29 | 28 | 27 | 25 | 23 | 28 | 32 | 23 | 0 | -0.18 | Y | 49.98 | Y | -0.2 |  |  |  | 1.25 |  |  |  |  | N | N | N | 190 | 0.45 | 72 | 92499 | 107600 | 50 | 15600 | 11 | 1 | 40 | 2018-02-22 12:04 | 1557 | 135 |  | 29 |  | *STR#2 코너히터기 펄트 발생으로 400KW 적용,이상공정 등록 | [14 empty] | 88.86 | 100 | 0 | 0 | 0 |  | 650 | 400 | 선택 | 선택 | 0 | 0 | 0 |  | 650 | 400 | 해제 | 선택 | 선택 | 미정 | 미정 | 미정 | 미정 |  | 미정 | RB171.45 | C
A43828 | 2018-02-22 | 1 | C |  | 6 | A | AE1055LS | 탄소강 | G-AE1055LS | BM#1 | 1593 | 42 | 1582 | 1541 | 28 | 4600 |  | 3 | 0.26 | 25 |  | -1.25 | 1545 | 1582 | 0 | 17.36 |  | 28 | 20 | 63 | Y |  | 2018-02-22 12:16 | 61 | 1091 | 28 | 31 | 33 | 34 | 34 | 33 | 34 | 33 | 31 | 29 | 29 | 30 |  | 30 | 32 | 34 | 29 | 34 | -0.14 | Y | 34.98 | Y | 0.2 | [8 empty] | N | N | Y | 180 | 0.5 | 58 | 101508 | 96330 | 7080 | 15960 | 1 | 2 |  | 2018-02-22 12:23 | 1545 | 96 |  | 21 | [16 empty] | 98.22 | 100 | 0 | 0 | 0 |  | 400 |  | 선택 | 해제 | 0 | 0 | 0 |  | 400 |  | 선택 | 해제 | 해제 | 미정 | 미정 | 선택 | 미정 |  | 미정 | BT180180 | H
A43829 | 2018-02-22 | 1 | A |  | 7 | B | AE1055LS | 탄소강 | G-AE1055LS | BM#1 | 1577 | 41 | 1586 | 1538 | 29 | 4500 |  | 3 | 0.27 | 25 |  | -1.33 | 1547 | 1586 | 0 | 18.12 |  | 36 | 18 | 68 | Y |  | 2018-02-22 13:19 | 63 | 1084 | 29 | 32 | 36 | 38 | 38 | 38 | 37 | 37 | 36 | 36 | 33 | 34 |  | 34 | 35 | 38 | 33 | 38 | -0.09 | Y | 35.02 | Y | 0.2 | [8 empty] | N | N | Y | 230 | 0.5 | 59 | 84590 | 97440 | 7060 | 15880 | 1 | 2 |  | 2018-02-22 13:27 | 1547 | 94 |  | 19 | [16 empty] | 80.99 | 100 | 0 | 0 | 0 |  | 400 |  | 선택 | 해제 | 0 | 0 | 0 |  | 400 |  | 선택 | 해제 | 해제 | 미정 | 미정 | 선택 | 미정 |  | 미정 | BT180180 | H
B43816 | 2018-02-22 | 2 | A |  | 7 | A | AE4330VM5 | 합금강 | SNCM439계 | BM#2 | 1569 | 48 | 1636 | 1535 | 42 | 8900 |  | 1 | 0.53 | 19 |  | 0 | 1558 | 1624 | 2.13 | 0 | 0 | 5 | 61 | 70 | Y |  | 2018-02-22 13:19 | 66 | 1098 | 20 | 29 | 34 | 36 | 37 | 36 | 35 | 34 | 33 | 32 | 31 | 29 | 28 | 25 | 32 | 37 | 25 | 0 | -0.27 | Y | 45 | Y | -0.6 |  |  |  | 0.8 |  |  |  |  | N | N | N | 180 | 0.45 | 68 | 119115 | 102220 | 100 | 17700 | 11 | 1 |  | 2018-02-22 13:25 | 1558 | 119 |  | 19 |  | *STR#2 코너히터기 펄트 발생으로 400KW 적용,이상공정 등록 *준빅사이즈 후속 | [14 empty] | 119.12 | 100 | 0 | 0 | 0 |  | 650 | 400 | 선택 | 선택 | 0 | 0 | 0 |  | 650 | 400 | 해제 | 선택 | 선택 | 미정 | 미정 | 미정 | 미정 |  | 미정 | RB171.45 | C
A43830 | 2018-02-22 | 1 | A |  | 8 | A | AE1055LS | 탄소강 | G-AE1055LS | BM#1 | 1600 | 41 | 1588 | 1538 | 28 | 4400 |  | 3 | 0.26 | 26 |  | -1.2 | 1548 | 1584 | 0 | 15.89 |  | 10 | 18 | 74 | Y |  | 2018-02-22 14:26 | 64 | 1085 | 32 | 35 | 38 | 38 | 39 | 39 | 39 | 38 | 37 | 36 | 35 | 34 |  | 34 | 37 | 39 | 34 | 39 | -0.14 | Y | 34.98 | Y | -0.2 | [8 empty] | N | N | Y | 220 | 0.5 | 59 | 101508 | 96570 | 7080 | 15680 | 1 | 2 |  | 2018-02-22 14:35 | 1548 | 95 |  | 13 | [16 empty] | 98.03 | 100 | 0 | 0 | 0 |  | 400 |  | 선택 | 해제 | 0 | 0 | 0 |  | 400 |  | 선택 | 해제 | 해제 | 미정 | 미정 | 선택 | 미정 |  | 미정 | BT180180 | H
B43817 | 2018-02-22 | 2 | A | TUNDISH교체전 | 8 | A | AE4330VM5 | 합금강 | SNCM439계 | BM#2 | 1565 | 51 | 1624 | 1534 | 42 | 8600 |  | 1 | 0.5 | 18 |  | -1.81 | 1561 | 1608 | 4.03 | 0 | 0 | 21 | 36 | 78 | Y |  | 2018-02-22 14:37 | 69 | 1099 | 22 | 28 | 29 | 30 | 31 | 31 | 30 | 30 | 29 | 28 | 27 | 26 | 24 | 24 | 28 | 31 | 24 | 30 | -0.17 | Y | 40.02 | Y | -0.4 |  |  |  | 1.27 |  |  |  |  | N | N | N | 170 | 0.5 | 62 | 119303 | 102940 | 60 | 2000 | 11 | 1 |  | 2018-02-22 14:36 | 1561 | 122 |  | 12 |  | *STR#2 코너히터기 펄트 발생으로 400KW 적용,이상공정 등록 | ABE7D17596474131803CADFD87AC65BB | E88A71F13A0B46E39A570E82529475EF | 1B117389EFF74F6D80857EBC30068C87 | [11 empty] | 115.83 | 100 | 0 | 2500 | 0 |  | 650 | 400 | 선택 | 선택 | 0 | 2689 | 0 |  | 650 | 400 | 선택 | 선택 | 선택 | 미정 | 미정 | 미정 | 미정 |  | 미정 | RB127.00 | C
A43831 | 2018-02-22 | 1 | A |  | 9 | A | AE1055LS | 탄소강 | G-AE1055LS | BM#1 | 1585 | 40 | 1592 | 1537 | 27 | 4600 |  | 3 | 0.27 | 27 |  | -1.59 | 1543 | 1592 | 0 | 19.66 |  | 18 | 57 | 78 | Y |  | 2018-02-22 15:21 | 59 | 1094 | 32 | 32 | 34 | 34 | 34 | 33 | 33 | 31 | 31 | 31 | 30 | 29 | 29 | 29 | 32 | 34 | 29 | 34 | -0.1 |  | 50 | Y | 0 | [8 empty] | N | N | Y | 210 | 0.5 | 62 | 101508 | 102120 | 7020 | 15840 | 1 | 2 |  | 2018-02-22 15:27 | 1543 | 94 |  | 20 | [16 empty] | 93.04 | 100 | 0 | 0 | 0 |  | 400 |  | 선택 | 해제 | 0 | 0 | 0 |  | 400 |  | 선택 | 해제 | 해제 | 미정 | 미정 | 선택 | 미정 |  | 미정 | BT180180 | H
B43818 | 2018-02-22 | 2 | A | TUNDISH교체 | 1 | A | AE4137HMA | 소입성보증강 | AE4137HMA | BM#2 | 1573 | 52 | 1687 | 1567 | 40 | 8500 |  | 1 | 0.56 | 20 |  | -2.69 | 1585 | 1659 | 5.02 | 0 | 0 | 35 | 68 | 72 | Y |  | 2018-02-22 16:00 | 88 | 1080 | 46 | 47 | 47 | [10 empty] | 47 | 0 | 47 | 47 | 0 | 0 |  |  | Y | 0 |  | 1.56 | 1.5 | 0.83 |  |  |  |  | N | N | N | 150 | 0 | 49 | 96592 | 87240 | 4710 | 15600 | 13 | 2 |  | 2018-02-22 15:49 | 1592 | 146 |  | 21 |  | *턴디쉬 플럭스 120KG/15KG *슬리브 롱노즐 사용 *첫HEAT 수소 2회 측정강종 *STR#2 코너히터기 펄트 발생으로 400KW 적용,이상공정 등록 *자동온도계 측정 안됨 수동온도 측정 2nd : 46, 3nd : 47 | [14 empty] | 113.64 | 100 | 700 | 0 | 0 |  | 650 | 400 | 선택 | 선택 | 700 | 0 | 0 |  | 650 | 400 | 선택 | 선택 | 선택 | 미정 | 미정 | 미정 | 미정 |  | 미정 | SB140140 | H
C42356 | 2018-02-22 | 3 | A |  | 10 | A | AE1055LS | 탄소강 | G-AE1055LS | BM#1 | 1644 | 34 | 1611 | 1597 | 13 | 3800 |  | 3 | 0.27 | 28 |  | -1.05 | 1550 | 1584 | 0 | 20.65 |  | 2 | 41 | 83 | Y |  | 2018-02-22 16:15 | 66 | 1087 | 28 | 28 | 33 | 36 | 37 | 38 | 37 | 36 | 36 | 35 | 36 | 35 |  | 35 | 35 | 38 | 35 | 36 | -0.1 | Y | 30.02 | Y | -0.2 | [8 empty] | N | N | Y | 200 | 0.5 | 59 | 101508 | 96520 | 7010 | 14870 | 1 | 2 |  | 2018-02-22 16:21 | 1550 | 137 |  | 30 | [16 empty] | 98.08 | 100 | 0 | 0 | 0 |  | 400 |  | 선택 | 해제 | 0 | 0 | 0 |  | 400 |  | 선택 | 해제 | 해제 | 미정 | 미정 | 선택 | 선택 | 9 | 미정 | BT180180 | H
B43819 | 2018-02-22 | 2 | A |  | 2 | A | AE4137HMA | 소입성보증강 | AE4137HMA | BM#2 | 1596 | 45 | 1656 | 1535 | 39 | 8500 |  | 1 | 0.56 | 19 |  | -2.6 | 1563 | 1636 | 5.99 | 0 | 0 | 1 | 56 | 88 | Y |  | 2018-02-22 16:59 | 66 | 1088 | 42 | 40 | 38 | 38 | 36 | 35 | 35 | 34 | 33 | 32 | 31 |  |  | 31 | 36 | 38 | 31 | 0 | -0.17 |  | 40 | Y | -0.2 |  |  |  | 0.71 |  |  |  |  | N | N | N | 140 | 0.53 | 56 | 96276 | 97850 | 120 | 15700 | 13 | 2 | 20 | 2018-02-22 16:59 | 1572 | 120 |  | 14 |  | *STR#2 코너히터기 펄트 발생으로 400KW 적용,이상공정 등록 | [14 empty] | 99.25 | 100 | 0 | 0 | 0 |  | 650 | 400 | 선택 | 선택 | 0 | 0 | 0 |  | 650 | 400 | 선택 | 선택 | 선택 | 미정 | 미정 | 미정 | 미정 |  | 미정 | SB140140 | H
A43832 | 2018-02-22 | 1 | A |  | 11 | A | AE1055LS | 탄소강 | G-AE1055LS | BM#1 | 1573 | 43 | 1603 | 1551 | 30 | 4900 |  | 3 | 0.26 | 25 |  | -1.52 | 1545 | 1590 | 0 | 18.57 |  | 28 | 21 | 104 | Y |  | 2018-02-22 17:21 | 61 | 1114 | 31 | 32 | 32 | 32 | 32 | 31 | 31 | 30 | 29 | 29 | 28 | 27 |  | 27 | 30 | 32 | 27 | 32 | -0.11 |  | 44.98 | Y | -0.2 | [8 empty] | N | N | Y | 190 | 0.5 | 57 | 101508 | 96470 | 7090 | 16510 | 1 | 2 |  | 2018-02-22 17:28 | 1545 | 115 |  | 27 | [16 empty] | 98.12 | 100 | 0 | 0 | 0 |  | 400 |  | 선택 | 해제 | 0 | 0 | 0 |  | 400 |  | 선택 | 해제 | 해제 | 미정 | 미정 | 선택 | 미정 |  | 미정 | BT180180 | H
B43820 | 2018-02-22 | 2 | A |  | 3 | A | AE4137HMA | 소입성보증강 | AE4137HMA | BM#2 | 1594 | 46 | 1646 | 1557 | 41 | 8400 |  | 1 | 0.53 | 18 |  | -2.61 | 1570 | 1633 | 3.82 | 0 | 0 | 5 | 62 | 76 | Y |  | 2018-02-22 17:58 | 73 | 1128 | 29 | 33 | 37 | 38 | 38 | 36 | 36 | 35 | 34 | 33 | 31 | 30 | 28 | 28 | 34 | 38 | 28 | 0 | -0.22 | Y | 45 | Y | -0.4 |  |  |  | 1.01 |  |  |  |  | N | N | N | 130 | 0.53 | 62 | 96276 | 107990 | 130 | 15800 | 13 | 2 | 30 | 2018-02-22 17:56 | 1570 | 109 |  | 13 |  | *STR#2 코너히터기 펄트 발생으로 400KW 적용,이상공정 등록 | [14 empty] | 92.13 | 100 | 0 | 0 | 0 |  | 650 | 400 | 선택 | 선택 | 0 | 0 | 0 |  | 650 | 400 | 선택 | 선택 | 선택 | 미정 | 미정 | 미정 | 미정 |  | 미정 | SB140140 | H
A43833 | 2018-02-22 | 1 | A |  | 12 | A | AE1055LS | 탄소강 | G-AE1055LS | BM#1 | 1564 | 42 | 1605 | 1538 | 33 | 5600 |  | 3 | 0.26 | 26 |  | -1.43 | 1548 | 1590 | 0 | 21.22 |  | 36 | 19 | 115 | Y |  | 2018-02-22 18:26 | 64 | 1137 | 26 | 29 | 31 | 32 | 32 | 31 | 30 | 30 | 29 | 29 | 29 | 28 |  | 28 | 30 | 32 | 28 | 29 | -0.1 | Y | 39.97 | Y | -0.2 | [8 empty] | N | N | Y | 180 | 0.5 | 55 | 84590 | 91400 | 7100 | 15500 | 1 | 2 |  | 2018-02-22 18:32 | 1548 | 110 |  | 22 | [16 empty] | 85.97 | 100 | 0 | 0 | 0 |  | 400 |  | 선택 | 해제 | 0 | 0 | 0 |  | 400 |  | 선택 | 해제 | 해제 | 미정 | 미정 | 선택 | 미정 |  | 미정 | BT180180 | H
B43821 | 2018-02-22 | 2 | A |  | 4 | A | AE4137HMA | 소입성보증강 | AE4137HMA | BM#2 | 1560 | 44 | 1634 | 1545 | 39 | 7900 |  | 1 | 0.53 | 18 |  | -2.36 | 1564 | 1623 | 2.57 | 0 | 0 | 21 | 37 | 75 | Y |  | 2018-02-22 18:58 | 67 | 1126 | 26 | 30 | 34 | 36 | 37 | 37 | 36 | 35 | 34 | 33 | 32 | 31 | 30 | 30 | 33 | 37 | 30 | 0 | -0.17 | Y | 40.02 | Y | -0.2 |  |  |  | 0.99 |  |  |  |  | N | N | N | 120 | 0.53 | 61 | 96276 | 105680 | 110 | 15900 | 13 | 2 | 35 | 2018-02-22 18:57 | 1564 | 112 |  | 18 |  | *STR#2 코너히터기 펄트 발생으로 400KW 적용,이상공정 등록 | [14 empty] | 93.47 | 100 | 0 | 0 | 0 |  | 650 | 400 | 선택 | 선택 | 0 | 0 | 0 |  | 650 | 400 | 선택 | 선택 | 선택 | 미정 | 미정 | 미정 | 미정 |  | 미정 | SB140140 | H
A43834 | 2018-02-22 | 1 | A |  | 13 | A | AE1055LS | 탄소강 | G-AE1055LS | BM#1 | 1587 | 45 | 1589 | 1563 | 28 | 4600 |  | 3 | 0.27 | 25 |  | 0 | 0 | 0 | 0 | 22.56 |  | 10 | 19 | 119 | Y |  | 2018-02-22 19:40 | 105 | 1133 | 25 | 28 | 28 | 29 | 29 | 28 | 28 | 26 | 26 | 26 | 26 | 25 |  | 25 | 27 | 29 | 25 | 28 | -0.06 | Y | 39.98 | Y | -0.2 | [8 empty] | N | N | Y | 230 | 0.5 | 58 | 101508 | 95700 | 7070 | 15740 | 1 | 2 |  | 2018-02-22 19:32 | 1542 | 110 |  | 6 | [16 empty] | 98.84 | 100 | 0 | 0 | 0 |  | 400 |  | 선택 | 해제 | 0 | 0 | 0 |  | 400 |  | 선택 | 해제 | 해제 | 미정 | 미정 | 선택 | 미정 |  | 미정 | BT180180 | H
B43822 | 2018-02-22 | 2 | A |  | 5 | A | AE4137HMA | 소입성보증강 | AE4137HMA | BM#2 | 1586 | 44 | 1645 | 1534 | 38 | 7800 |  | 1 | 0.54 | 18 |  | -2.17 | 1568 | 1623 | 5.4 | 0 | 0 | 35 | 69 | 55 | Y |  | 2018-02-22 20:02 | 71 | 1132 | 29 | 33 | 34 | 35 | 35 | 35 | 34 | 34 | 32 | 31 | 30 | 28 |  | 28 | 33 | 35 | 28 | 35 | -0.17 | Y | 40.03 | Y | -0.4 |  |  |  | 0.8 |  |  |  |  | N | N | N | 110 | 0.53 | 55 | 96276 | 96970 | 70 | 14000 | 13 | 2 | 50 | 2018-02-22 19:58 | 1568 | 112 |  | 16 |  | *STR#2 코너히터기 펄트 발생으로 400KW 적용,이상공정 등록 | [14 empty] | 99.25 | 100 | 0 | 0 | 0 |  | 650 | 400 | 선택 | 선택 | 0 | 0 | 0 |  | 650 | 400 | 선택 | 선택 | 선택 | 미정 | 미정 | 미정 | 미정 |  | 미정 | SB140140 | H
A43835 | 2018-02-22 | 1 | A | TUNDISH교체전 | 14 | A | AE1055LS | 탄소강 | G-AE1055LS | BM#1 | 1606 | 46 | 1596 | 1547 | 29 | 4500 |  | 3 | 0.27 | 27 |  | -1.14 | 1556 | 1591 | 0 | 22.72 |  | 18 | 58 | 117 | Y |  | 2018-02-22 20:21 | 72 | 1148 | 23 | 29 | 34 | 37 | 40 | 39 | 39 | 39 | 39 | 38 | 38 | 37 |  | 37 | 36 | 40 | 37 | 39 | -0.06 | Y | 35 | Y | -0.2 | [8 empty] | N | N | M | 220 | 0.5 | 56 | 85896 | 93330 | 6970 | 2500 | 1 | 2 |  | 2018-02-22 20:28 | 1556 | 105 |  | 26 |  |  |  | 32CFBD63A86E49F69F839056B9AD7CA5 | 4901E671ADBC489C8D7B81FEE9D92468 | A4637F8C137C4A4EBFB25DBD9706BCAB | [10 empty] | 85.64 | 100 | 0 | 3500 | 0 |  | 400 |  | 선택 | 해제 | 0 | 3500 | 0 |  | 400 |  | 선택 | 해제 | 해제 | 미정 | 미정 | 선택 | 미정 |  | 미정 | BT180180 | H
B43823 | 2018-02-22 | 2 | B |  | 6 | A | AE4137HMA | 소입성보증강 | AE4137HMA | BM#2 | 1598 | 43 | 1646 | 1566 | 36 | 7400 |  | 1 | 0.56 | 18 |  | -2.3 | 1569 | 1630 | 6.66 | 0 | 0 | 1 | 57 | 60 | Y |  | 2018-02-22 21:02 | 72 | 1134 | 26 | 33 | 37 | 40 | 40 | 40 | 39 | 38 | 37 | 36 | 35 | 33 |  | 33 | 36 | 40 | 33 | 40 | -0.18 | Y | 38.5 | Y | -0.4 |  |  |  | 0.81 |  |  |  |  | N | N | N | 100 | 0.53 | 56 | 96276 | 100790 | 1610 | 15300 | 13 | 2 | 10 | 2018-02-22 21:01 | 1569 | 109 |  | 16 |  | *STR#2 코너히터기 펄트 발생으로 400KW 적용,이상공정 등록 | [14 empty] | 96.47 | 100 | 0 | 0 | 0 |  | 650 | 400 | 선택 | 선택 | 0 | 0 | 0 |  | 650 | 400 | 선택 | 선택 | 선택 | 미정 | 미정 | 미정 | 미정 |  | 미정 | SB140140 | H
A43836 | 2018-02-22 | 1 | B | TUNDISH교체 | 1 | A | BP-SCR420HC | 소입성보증강 | C | BM#1 | 1614 | 44 | 1636 | 1550 | 38 | 7000 |  | 3 | 0.27 | 20 |  | -1.91 | 1601 | 1648 | 0 | 15.62 |  | 28 | 22 | 55 | Y |  | 2018-02-22 21:34 | 90 | 1136 | -57 | 26 | 22 | 28 | 34 | 37 | 40 | 42 | 43 | 44 | 44 |  |  | 44 | 33 | 44 | 44 | 0 | 0 |  | 5 | Y | 0 |  | 2.05 | 2.05 | [5 empty] | N | N | N | 150 | 0.52 | 55 | 84590 | 96780 | 7020 | 15300 | 3 | 1 |  | 2018-02-22 21:42 | 1601 | 118 |  | 34 |  | *T/Dflux 유15kg 용120kg | [14 empty] | 81.49 | 100 | 1000 | 0 | 0 |  | 650 |  | 선택 | 선택 | 1000 | 0 | 0 |  | 650 |  | 선택 | 선택 | 해제 | 미정 | 미정 | 선택 | 선택 |  | 미정 | BT180180 | H
B43824 | 2018-02-22 | 2 | B |  | 7 | A | AE4137HMA | 소입성보증강 | AE4137HMA | BM#2 | 1563 | 41 | 1647 | 1555 | 34 | 7100 |  | 1 | 0.56 | 18 |  | -2.51 | 1558 | 1631 | 6.46 | 0 | 0 | 5 | 63 | 54 | Y |  | 2018-02-22 22:01 | 61 | 1129 | 30 | 32 | 34 | 35 | 35 | 35 | 35 | 34 | 33 | 32 | 30 | 29 |  | 29 | 33 | 35 | 29 | 35 | -0.15 | Y | 39.98 | Y | -0.2 |  |  |  | 0.68 |  |  |  |  | N | N | N | 150 | 0.5 | 59 | 96276 | 98430 | 80 | 15500 | 13 | 2 | 20 | 2018-02-22 22:06 | 1558 | 109 |  | 16 |  | *STR#2 코너히터기 펄트 발생으로 400KW 적용,이상공정 등록 * 전공정 요청으로 감속주입 0.50 | [14 empty] | 101.02 | 100 | 0 | 0 | 0 |  | 650 | 400 | 선택 | 선택 | 0 | 0 | 0 |  | 650 | 400 | 선택 | 선택 | 선택 | 미정 | 미정 | 미정 | 미정 |  | 미정 | SB140140 | H
A43837 | 2018-02-22 | 1 | B |  | 2 | A | BP-SCR420HC | 소입성보증강 | C | BM#1 | 1604 | 42 | 1630 | 1554 | 35 | 6300 |  | 3 | 0.27 | 18 |  | -1.64 | 1582 | 1618 | 0 | 12.44 |  | 36 | 20 | 75 | Y |  | 2018-02-22 22:30 | 71 | 1142 | 42 | 40 | 37 | 35 | 34 | 34 | 34 | 33 | 32 | 31 | 31 | 31 |  | 31 | 35 | 37 | 31 | 34 | -0.13 |  | 44.98 | Y | 0 | [8 empty] | N | N | N | 140 | 0.55 | 56 | 101508 | 99410 | 6840 | 15100 | 3 | 1 |  | 2018-02-22 22:38 | 1582 | 111 |  | 35 | [16 empty] | 95.54 | 100 | 0 | 0 | 0 |  | 650 |  | 선택 | 선택 | 0 | 0 | 0 |  | 650 |  | 선택 | 선택 | 해제 | 미정 | 미정 | 선택 | 미정 |  | 미정 | BT180180 | H
B43825 | 2018-02-22 | 2 | B |  | 8 | A | AE4137HMA | 소입성보증강 | AE4137HMA | BM#2 | 1582 | 43 | 1637 | 1574 | 31 | 6400 |  | 1 | 0.55 | 19 |  | 0 | 1558 | 1621 | 5.72 | 0 | 0 | 21 | 38 | 56 | Y |  | 2018-02-22 23:01 | 61 | 1139 | 26 | 31 | 35 | 37 | 37 | 37 | 36 | 35 | 34 | 33 | 32 | 30 |  | 30 | 34 | 37 | 30 | 37 | -0.18 | Y | 39.98 | Y | -0.4 |  |  |  | 0.66 |  |  |  |  | N | N | N | 140 | 0.5 | 57 | 96276 | 95790 | 40 | 15700 | 13 | 2 | 30 | 2018-02-22 23:08 | 1558 | 112 |  | 18 |  | *STR#2 코너히터기 펄트 발생으로 400KW 적용,이상공정 등록 * 전공정 요청으로 감속주입 0.50 | [14 empty] | 104.48 | 100 | 0 | 0 | 0 |  | 650 | 400 | 선택 | 선택 | 0 | 0 | 0 |  | 650 | 400 | 선택 | 선택 | 선택 | 미정 | 미정 | 미정 | 미정 |  | 미정 | SB140140 | H
A43838 | 2018-02-22 | 1 | B |  | 3 | A | BP-SCR420HC | 소입성보증강 | C | BM#1 | 1631 | 40 | 1620 | 1578 | 25 | 4700 |  | 3 | 0.27 | 17 |  | -1.7 | 1578 | 1613 | 0 | 11.69 |  | 10 | 20 | 71 | Y |  | 2018-02-22 23:27 | 67 | 1082 | 30 | 28 | 30 | 31 | 30 | 30 | 30 | 29 | 28 | 28 | 27 |  |  | 27 | 29 | 31 | 27 | 30 | -0.11 | Y | 35 | Y | -0.2 | [8 empty] | N | N | N | 130 | 0.55 | 54 | 101508 | 96210 | 7120 | 13600 | 3 | 1 |  | 2018-02-22 23:35 | 1578 | 108 |  | 34 | [16 empty] | 98.36 | 100 | 0 | 0 | 0 |  | 650 |  | 선택 | 선택 | 0 | 0 | 0 |  | 650 |  | 선택 | 선택 | 해제 | 미정 | 미정 | 선택 | 미정 |  | 미정 | BT180180 | H
B43826 | 2018-02-22 | 2 | B |  | 9 | A | AE4137HMA | 소입성보증강 | AE4137HMA | BM#2 | 1593 | 49 | 1595 | 1557 | 38 | 7700 |  | 1 | 0.53 | 19 |  | -2.18 | 1565 | 1622 | 2.66 | 0 | 0 | 35 | 70 | 61 | Y |  | 2018-02-23 00:03 | 68 | 1088 | 27 | 36 | 42 | 44 | 45 | 45 | 44 | 43 | 42 | 41 | 39 | 38 | 36 | 36 | 40 | 45 | 36 | 0 | -0.23 | Y | 39.97 | Y | -0.4 |  |  |  | 0.75 |  |  |  |  | N | N | N | 130 | 0.5 | 65 | 96276 | 107030 | -3480 | 15100 | 13 | 2 | 35 | 2018-02-23 00:03 | 1565 | 112 |  | 17 |  | *STR#2 코너히터기 펄트 발생으로 400KW 적용,이상공정 등록 * 전공정 요청으로 감속주입 0.50 | [14 empty] | 92.98 | 100 | 0 | 0 | 0 |  | 650 | 400 | 선택 | 선택 | 0 | 0 | 0 |  | 650 | 400 | 선택 | 선택 | 선택 | 미정 | 미정 | 미정 | 미정 |  | 미정 | SB140140 | C
A43839 | 2018-02-22 | 1 | B |  | 4 | A | BP-SCR420HC | 소입성보증강 | C | BM#1 | 1640 | 41 | 1604 | 1583 | 31 | 4700 |  | 3 | 0.25 | 17 |  | -1.72 | 1574 | 1611 | 0 | 12.47 |  | 18 | 59 | 77 | Y |  | 2018-02-23 00:25 | 63 | 1078 | 23 | 27 | 30 | 32 | 32 | 34 | 34 | 32 | 32 | 30 | 30 |  |  | 30 | 31 | 34 | 30 | 32 | -0.16 | Y | 24.98 | Y | 0 | [8 empty] | N | N | N | 120 | 0.55 | 54 | 101508 | 98350 | 6980 | 14700 | 3 | 1 |  | 2018-02-23 00:32 | 1574 | 108 |  | 33 | [16 empty] | 96.44 | 100 | 0 | 0 | 0 |  | 650 |  | 선택 | 선택 | 0 | 0 | 0 |  | 650 |  | 선택 | 선택 | 해제 | 미정 | 미정 | 선택 | 선택 | 3 | 미정 | BT180180 | H
B43827 | 2018-02-22 | 2 | B |  | 10 | A | AE4137HMA | 소입성보증강 | AE4137HMA | BM#2 | 1577 | 49 | 1595 | 1527 | 41 | 8000 |  | 1 | 0.56 | 19 |  | -2.14 | 1559 | 1621 | 4.79 | 0 | 0 | 1 | 58 | 63 | Y |  | 2018-02-23 01:06 | 62 | 1083 | 33 | 34 | 37 | 38 | 38 | 37 | 36 | 35 | 34 | 32 | 30 | 28 |  | 28 | 35 | 38 | 28 | 0 | -0.25 | Y | 40 | Y | -0.4 |  |  |  | 0.81 |  |  |  |  | N | N | N | 120 | 0.5 | 56 | 96276 | 94360 | 120 | 15900 | 13 | 2 | 40 | 2018-02-23 01:08 | 1559 | 119 |  | 22 |  | *STR#2 코너히터기 펄트 발생으로 400KW 적용,이상공정 등록 * 전공정 요청으로 감속주입 0.50 | [14 empty] | 102.31 | 100 | 0 | 0 | 0 |  | 650 | 400 | 선택 | 선택 | 0 | 0 | 0 |  | 650 | 400 | 선택 | 선택 | 선택 | 미정 | 미정 | 미정 | 미정 |  | 미정 | SB140140 | H
A43840 | 2018-02-22 | 1 | B |  | 5 | A | BP-SCR420HC | 소입성보증강 | C | BM#1 | 1592 | 40 | 1614 | 1554 | 28 | 5200 |  | 3 | 0.25 | 17 |  | -1.77 | 1574 | 1611 | 0 | 15.31 |  | 28 | 23 | 45 | Y |  | 2018-02-23 01:25 | 63 | 1080 | 28 | 30 | 30 | 31 | 31 | 32 | 32 | 33 | 33 | 32 | 31 |  |  | 31 | 31 | 33 | 31 | 32 | -0.04 | Y | 15 | Y | -0.2 | [8 empty] | N | N | N | 110 | 0.55 | 54 | 101508 | 95720 | 6930 | 13600 | 3 | 1 |  | 2018-02-23 01:31 | 1574 | 109 |  | 29 | [16 empty] | 98.79 | 100 | 0 | 0 | 0 |  | 650 |  | 선택 | 선택 | 0 | 0 | 0 |  | 650 |  | 선택 | 선택 | 해제 | 미정 | 미정 | 선택 | 미정 |  | 미정 | BT180180 | H
B43828 | 2018-02-22 | 2 | B |  | 11 | A | AE4137HMA | 소입성보증강 | AE4137HMA | BM#2 | 1566 | 46 | 1625 | 1525 | 40 | 8100 |  | 1 | 0.54 | 18 |  | 0 | 1561 | 1614 | 3.7 | 0 | 0 | 5 | 64 | 57 | Y |  | 2018-02-23 02:06 | 64 | 1089 | 25 | 28 | 32 | 34 | 35 | 34 | 33 | 32 | 31 | 30 | 29 | 27 |  | 27 | 31 | 35 | 27 | 0 | -0.23 | Y | 34.98 | Y | -0.4 |  |  |  | 0.72 |  |  |  |  | N | N | N | 110 | 0.5 | 56 | 104299 | 93020 | 3050 | 16700 | 13 | 2 | 40 | 2018-02-23 02:13 | 1561 | 117 |  | 22 |  | *STR#2 코너히터기 펄트 발생으로 400KW 적용,이상공정 등록 * 전공정 요청으로 감속주입 0.50 | [14 empty] | 108.64 | 100 | 0 | 0 | 0 |  | 650 | 400 | 선택 | 선택 | 0 | 0 | 0 |  | 650 | 400 | 선택 | 선택 | 선택 | 미정 | 미정 | 미정 | 미정 |  | 미정 | SB140140 | H
A43841 | 2018-02-22 | 1 | B |  | 6 | A | BP-SCR420HC | 소입성보증강 | C | BM#1 | 1591 | 40 | 1616 | 1561 | 31 | 5600 |  | 3 | 0.24 | 17 |  | -1.59 | 1590 | 1624 | 0 | 12.88 |  | 36 | 21 | 39 | Y |  | 2018-02-23 02:16 | 79 | 1086 | 30 | 33 | 40 | 43 | 44 | 45 | 44 | 45 | 44 | 43 | 42 |  |  | 42 | 41 | 45 | 42 | 44 | -0.12 | Y | 25 | Y | -0.2 | [8 empty] | N | N | N | 100 | 0.55 | 55 | 84590 | 95640 | 7150 | 14900 | 3 | 1 |  | 2018-02-23 02:22 | 1590 | 107 |  | 33 |  | *LF 대차고장 작업지연 감속주입 *20%이상 감속주입 ID:105.205 | [14 empty] | 82.41 | 100 | 0 | 0 | 0 |  | 650 |  | 선택 | 선택 | 0 | 0 | 0 |  | 650 |  | 선택 | 선택 | 해제 | 미정 | 미정 | 선택 | 선택 | 3 | 미정 | BT180180 | H
B43829 | 2018-02-22 | 2 | B | 연주종료 | 12 | A | AE4137HMA | 소입성보증강 | AE4137HMA | BM#2 | 1589 | 47 | 1614 | 1535 | 36 | 7400 |  | 1 | 0.53 | 19 |  | -2.03 | 1552 | 1609 | 3.25 | 0 | 0 | 21 | 39 | 66 | Y |  | 2018-02-23 03:12 | 55 | 1080 | 26 | 27 | 27 | 28 | 27 | 27 | 27 | 26 | 25 | 24 | 22 | 21 |  | 21 | 26 | 28 | 21 | 27 | -0.18 | Y | 39.98 | Y | -0.2 |  |  |  | 1.03 |  |  |  |  | N | N | N | 100 | 0.51 | 57 | 101696 | 96350 | 100 | 2000 | 13 | 2 | 50 | 2018-02-23 03:16 | 1552 | 110 |  | 15 |  | *STR#2 코너히터기 펄트 발생으로 400KW 적용,이상공정 등록 * 전공정 요청으로 감속주입 0.50 * 조업도중 STR#1 LOOP#2 컨트롤 밸브 100% OPEN 되도 수량 나오지 않아 MANUAL로 전환후 다시 AUTO로 하니 정상적으로 나옴 ID: 303 * 전공정 성분오버 작업종료 : 04시 41분 | 25CEAFFFD701429B98E88647454C3A07 | 16F799A9BA5E4CF69A0337F1771837C9 | F9850D84BADE469296FBD136134BB091 | [11 empty] | 105.44 | 100 | 0 | 3350 | 0 |  | 650 | 400 | 선택 | 선택 | 0 | 2950 | 0 |  | 650 | 400 | 선택 | 선택 | 선택 | 미정 | 미정 | 미정 | 해제 |  | 미정 | SB140140 | H
A43842 | 2018-02-22 | 1 | B | 잔강최소화전 | 7 | A | BP-SCR420HC | 소입성보증강 | C | BM#1 | 1589 | 40 | 1609 | 1558 | 34 | 6100 |  | 3 | 0.27 | 18 |  | -1.74 | 1584 | 1622 | 0 | 13.24 |  | 10 | 21 | 47 | Y |  | 2018-02-23 03:19 | 73 | 1082 | 40 | 40 | 40 | 40 | 39 | 38 | 37 | 39 | 38 | 37 | 36 | 34 | 33 | 31 | 37 | 40 | 31 | 40 | -0.15 | Y | 59.98 | Y | -0.2 | [8 empty] | N | N | N | 150 | 0.41 | 73 | 95849 | 99660 | 7050 | 3000 | 3 | 1 |  | 2018-02-23 03:24 | 1584 | 104 |  | 26 |  | *LF 대차고장 작업지연 감속주입 *20%이상 감속주입 ID:101~106.201~206 | [14 empty] | 89.83 | 100 | 0 | 3100 | 0 |  | 650 |  | 선택 | 선택 | 0 | 3100 | 0 |  | 650 |  | 선택 | 선택 | 해제 | 미정 | 미정 | 선택 | 미정 |  | 미정 | BT180180 | H
A43843 | 2018-02-22 | 1 | D | 잔강최소화 | 8 | A | SACM1 | 합금강 | D | BM#1 | 1635 | 74 | 1610 | 1593 | 39 | 7200 |  | 3 | 0.26 | 22 |  | -1.56 | 1593 | 1634 | 13.19 | 0 |  | 18 | 60 | 49 | Y |  | 2018-02-23 04:50 | 102 | 1086 | 49 | 70 | 71 | 70 | 70 | 70 | 69 | 68 | 69 | 68 | 67 | 67 | 66 | 61 | 67 | 71 | 61 | 70 | -0.17 | Y | 60 | Y | -0.6 | [8 empty] | N | N | Y | 140 | 0.38 | 77 | 96793 | 103830 | 20 | 14500 | 3 | 1 |  | 2018-02-23 04:53 | 1593 | 138 |  | 24 |  | *LF 대차고장 작업지연 감속주입 *T/D△T 60℃ 초과발생 이상공정 등록 *T/D△T 70℃ 이상 발생 주속 0.40이하 발생 이상재IDl:101~103.201~203 | [14 empty] | 93.7 | 100 | 2500 | 0 | 0 |  | 650 |  | 선택 | 해제 | 2500 | 0 | 0 |  | 650 |  | 선택 | 해제 | 선택 | 미정 | 미정 | 미정 | 미정 |  | 미정 | RB170.00 | C
A43844 | 2018-02-22 | 1 | D |  | 9 | A | SACM1 | 합금강 | D | BM#1 | 1598 | 66 | 1603 | 1541 | 35 | 7800 |  | 3 | 0.27 | 20 |  | -1.62 | 1567 | 1606 | 11.6 | 0 |  | 28 | 24 | 56 | Y |  | 2018-02-23 06:10 | 76 | 1081 | 60 | 55 | 53 | 52 | 50 | 49 | 47 | 45 | 43 | 42 | 41 | 40 | 39 | 36 | 46 | 53 | 36 | 0 | -0.28 |  | 59.98 | Y | -0.4 | [8 empty] | N | N | Y | 130 | 0.45 | 70 | 92223 | 103330 | 40 | 14000 | 3 | 1 |  | 2018-02-23 06:17 | 1567 | 130 |  | 22 | [16 empty] | 89.97 | 100 | 0 | 0 | 0 |  | 650 |  | 선택 | 해제 | 0 | 0 | 0 |  | 650 |  | 선택 | 해제 | 선택 | 미정 | 미정 | 미정 | 미정 |  | 미정 | RB160.00 | C
A43845 | 2018-02-22 | 1 | D | TUNDISH교체전 | 10 | A | SACM1 | 합금강 | D | BM#1 | 1597 | 49 | 1608 | 1534 | 42 | 6500 |  | 3 | 0.27 | 21 |  | -1.47 | 1572 | 1608 | 13.95 | 0 |  | 12 | 2 | -73 | Y |  | 2018-02-23 07:06 | 81 | 1090 | 32 | 33 | 36 | 37 | 38 | 40 | 40 | 40 | 40 | 40 | 39 | 38 | 37 | 37 | 38 | 40 | 37 | 40 | -0.07 | Y | 34.98 | Y | -0.2 | [8 empty] | N | N | M | 120 | 0.45 | 69 | 106859 | 103660 | 940 | 1500 | 3 | 1 |  | 2018-02-23 07:14 | 1572 | 125 |  | 41 |  |  | 4CD7EE4183824814A1A2F24FFA45F59A | 5DB89B4F201245B3BEB5DDE3CE12ADBC | 9C518DEDB385488D9BA47AE9897166B1 | [11 empty] | 102.16 | 100 | 0 | 3000 | 0 |  | 650 |  | 선택 | 해제 | 0 | 2500 | 0 |  | 650 |  | 선택 | 해제 | 선택 | 미정 | 미정 | 미정 | 미정 |  | 미정 | BT180180 | C
B43830 | 2018-02-22 | 2 | D | 연주시작 | 1 | A | SUM32F | 특수용도강 | C1 | BM#2 | 1603 | 61 | 1665 | 1527 | 53 | 17500 |  | 1 | 0.56 | 9 |  | -2.29 | 1599 | 1668 | 0.94 | 0 | 0 | 35 | 71 |  | Y |  | 2018-02-23 07:44 | 84 | 1090 | 37 | 35 | 35 | 40 | 42 | 44 | 45 | 46 | 46 | 46 | 46 | 46 | 46 | 46 | 43 | 46 | 46 | 46 | 0 |  | 20.58 | Y | 0 |  | 2.21 | 2.21 | [5 empty] | N | N | N | 150 | 0.46 | 65 | 84590 | 102370 | 60 | 15300 | 16 | 1 | 10 | 2018-02-23 07:45 | 1599 | 317 |  | 14 |  | * T/D FLUX 용탕부: 120 KG / 유탕부: 15KG 투입 * 전공정 작업지연 감속주입 요청. * Edge heater STR#1,2기 점검 및 보수로 사용못함 이상공정 등록. | BC06CCC6462B4F29B9F7EA2BD29821BD |  | 2DC5A624E1AD4033B081164D8C420814 | [11 empty] | 91.05 | 100 | 720 | 0 | 0 |  | 450 | 300 | 해제 | 선택 | 720 | 0 | 0 |  | 450 | 300 | 해제 | 선택 | 해제 | 미정 | 미정 | 미정 | 미정 |  | 미정 | BT180180 | C
B43832 | 2018-02-23 | 2 | D |  | 2 | A | SUM32F | 특수용도강 | C1 | BM#2 | 1566 | 55 | 1644 | 1527 | 42 | 8000 |  | 1 | 0.56 | 8 |  | -3.1 | 1590 | 1642 | 0.49 | 0 | 0 | 10 | 22 | 102 | Y |  | 2018-02-23 08:41 | 75 | 1089 | 44 | 37 | 34 | 31 | 29 | 27 | 26 | 24 | 23 | 21 | 19 | 17 | 15 | 15 | 27 | 34 | 15 | 0 | -0.38 |  | 50.02 | Y | -0.4 | [8 empty] | N | N | N | 140 | 0.47 | 64 | 101508 | 100120 | 110 | 15000 | 16 | 1 | 20 | 2018-02-23 08:48 | 1590 | 122 |  | 23 |  | * 전공정 작업지연 감속주입 요청. * Edge heater STR#1,2기 점검 및 보수로 사용못함 이상공정 등록. | [14 empty] | 106.63 | 100 | 0 | 0 | 300 |  | 450 | 300 | 해제 | 선택 | 0 | 0 | 300 |  | 450 | 300 | 해제 | 선택 | 해제 | 미정 | 미정 | 미정 | 미정 |  | 미정 | BT180180 | C
A43846 | 2018-02-23 | 1 | D | TUNDISH교체 | 1 | A | AE1055M1 | 탄소강 | AE1055LS계 | BM#1 | 1583 | 57 | 1602 | 1539 | 45 | 7100 |  | 3 | 0.26 | 21 |  | -1.1 | 1575 | 1602 | 0 | 13.06 |  | 36 | 22 | 174 | Y |  | 2018-02-23 08:17 | 89 | 1086 | 6 | 19 | 19 | 24 | 27 | 30 | 31 | 31 | 31 | 31 | 32 |  |  | 32 | 27 | 32 | 32 | 31 | 0 |  |  | Y | 0.2 |  | 1.96 | 1.83 | [5 empty] | N | N | N | 230 | 0.46 | 59 | 84590 | 94410 | 7490 | 14600 | 14 | 2 |  | 2018-02-23 08:32 | 1575 | 161 |  | 67 |  | *T/Dflux 유15kg 용225kg 래들미개공으로 강제개공실시 이상공정등록 ID 105.205 | [14 empty] | 83.01 | 100 | 1500 | 0 | 0 |  | 400 |  | 선택 | 해제 | 1500 | 0 | 0 |  | 400 |  | 선택 | 해제 | 해제 | 미정 | 미정 | 선택 | 선택 |  | 미정 | BT180180 | H
B43833 | 2018-02-23 | 2 | D |  | 3 | A | SUM32F | 특수용도강 | C1 | BM#2 | 1602 | 46 | 1655 | 1545 | 37 | 7300 |  | 1 | 0.57 | 8 |  | -2.97 | 1588 | 1641 | 0.87 | 0 | 0 | 35 | 72 | -63 | Y |  | 2018-02-23 09:48 | 73 | 1086 | 10 | 17 | 23 | 25 | 26 | 26 | 26 | 25 | 24 | 23 | 21 | 19 |  | 19 | 22 | 26 | 19 | 26 | -0.2 | Y | 35 | Y | -0.4 | [8 empty] | N | N | N | 130 | 0.52 | 59 | 101508 | 102230 | 120 | 15100 | 16 | 1 | 30 | 2018-02-23 09:45 | 1588 | 124 |  | 24 |  | * Edge heater STR#1,2기 점검 및 보수로 사용못함 이상공정 등록. | [14 empty] | 102.53 | 100 | 0 | 0 | 0 |  | 450 | 300 | 해제 | 선택 | 0 | 0 | 0 |  | 450 | 300 | 해제 | 선택 | 해제 | 미정 | 미정 | 미정 | 미정 |  | 미정 | BT180180 | C
A43847 | 2018-02-23 | 1 | D |  | 2 | A | AE1055M1 | 탄소강 | AE1055LS계 | BM#1 | 1560 | 40 | 1590 | 1509 | 37 | 5600 |  | 3 | 0.26 | 20 |  | -1.35 | 1558 | 1590 | 0.36 | 12.15 |  | 18 | 61 | 74 | N | 1 | 2018-02-23 09:21 | 72 | 1086 | 28 | 26 | 26 | 29 | 30 | 30 | 31 | 30 | 29 | 29 | 28 | 27 | 27 | 27 | 29 | 31 | 27 | 30 | -0.13 | Y | 30 | Y | 0 | [8 empty] | N | N | N | 220 | 0.48 | 61 | 84590 | 93660 | 7030 | 14400 | 14 | 2 |  | 2018-02-23 09:29 | 1558 | 141 |  | 66 | 21 | 래들미개공으로 강제개공실시 이상공정등록 ID 101.201 | [14 empty] | 83.55 | 100 | 0 | 0 | 0 |  | 400 |  | 선택 | 해제 | 0 | 0 | 0 |  | 400 |  | 선택 | 해제 | 해제 | 미정 | 미정 | 선택 | 미정 |  | 미정 | BT180180 | H
B43834 | 2018-02-23 | 2 | D |  | 4 | A | SUM32F | 특수용도강 | C1 | BM#2 | 1609 | 42 | 1657 | 1555 | 34 | 6700 |  | 1 | 0.55 | 8 |  | -2.87 | 1584 | 1636 | 0.81 | 0 | 0 | 5 | 66 | 144 | Y |  | 2018-02-23 10:53 | 69 | 1087 | 15 | 20 | 23 | 25 | 26 | 26 | 25 | 25 | 25 | 24 | 23 | 22 | 21 | 19 | 23 | 26 | 19 | 25 | -0.16 | Y | 45 | Y | -0.4 | [8 empty] | N | N | N | 120 | 0.44 | 67 | 101508 | 95650 | 80 | 15400 | 16 | 1 | 40 | 2018-02-23 11:11 | 1584 | 127 |  | 21 |  | * 전공정 작업지연 감속20% 이상주입 이상공정 등록. | [14 empty] | 107.42 | 100 | 0 | 0 | 0 |  | 450 | 300 | 선택 | 선택 | 0 | 0 | 0 |  | 450 | 300 | 선택 | 선택 | 해제 | 미정 | 미정 | 미정 | 미정 |  | 미정 | BT180180 | C
A43848 | 2018-02-23 | 1 | D |  | 3 | A | AE1055M1 | 탄소강 | AE1055LS계 | BM#1 | 1595 | 41 | 1614 | 1550 | 36 | 5000 |  | 3 | 0.26 | 21 |  | -2.23 | 1560 | 1614 | 0 | 12.39 |  | 29 | 1 | 25445 | Y |  | 2018-02-23 10:41 | 74 | 1109 | 26 | 25 | 26 | 29 | 30 | 30 | 31 | 30 | 31 | 30 | 31 | 29 | 29 | 29 | 29 | 31 | 29 | 31 | -0.07 | Y | 30.02 | Y | 0 |  |  |  | 1.4 |  |  |  |  | N | N | N | 210 | 0.48 | 60 | 101508 | 93850 | 7010 | 15700 | 14 | 2 |  | 2018-02-23 11:04 | 1560 | 145 |  | 47 |  | *대보수래들 | [14 empty] | 100.06 | 100 | 0 | 0 | 0 |  | 400 |  | 선택 | 해제 | 0 | 0 | 0 |  | 400 |  | 선택 | 해제 | 해제 | 미정 | 미정 | 선택 | 미정 |  | 미정 | BT180180 | H
A43849 | 2018-02-23 | 1 | D |  | 4 | A | AE1055M1 | 탄소강 | AE1055LS계 | BM#1 | 1612 | 53 | 1592 | 1577 | 28 | 4600 |  | 3 | 0.27 | 20 |  | -0.97 | 1569 | 1592 | 0 | 12.46 |  | 12 | 3 | 53 | Y |  | 2018-02-23 11:35 | 83 | 1087 | 28 | 31 | 35 | 38 | 40 | 42 | 43 | 42 | 43 | 42 | 42 | 42 | 42 | 42 | 39 | 43 | 42 | 42 | 0 | Y | 30.02 | Y | 0 | [8 empty] | N | N | N | 200 | 0.48 | 64 | 101508 | 97340 | 7090 | 15300 | 14 | 2 |  | 2018-02-23 11:43 | 1569 | 140 |  | 55 | [16 empty] | 96.72 | 100 | 0 | 0 | 0 |  | 400 |  | 선택 | 해제 | 0 | 0 | 0 |  | 400 |  | 선택 | 해제 | 해제 | 미정 | 미정 | 선택 | 미정 |  | 미정 | BT180180 | C
B43835 | 2018-02-23 | 2 | D |  | 5 | A | SUM32F | 특수용도강 | C1 | BM#2 | 1607 | 43 | 1645 | 1557 | 37 | 7500 |  | 1 | 0.56 | 8 |  | -3.05 | 1593 | 1643 | 0.54 | 0 | 0 | 28 | 25 | 140 | Y |  | 2018-02-23 11:52 | 78 | 1087 | 18 | 22 | 25 | 27 | 29 | 29 | 29 | 28 | 27 | 27 | 27 | 27 | 25 | 19 | 25 | 29 | 19 | 29 | -0.2 | Y | 51.22 | Y | -0.4 | [8 empty] | N | N | N | 110 | 0.4 | 74 | 101508 | 97270 | 2740 | 15600 | 16 | 1 | 10 | 2018-02-23 11:59 | 1593 | 117 |  | 31 |  | * 전공정 작업지연 감속20% 이상주입 이상공정 등록. | [14 empty] | 101.51 | 100 | 0 | 0 | 0 |  | 450 | 300 | 선택 | 선택 | 0 | 0 | 0 |  | 450 | 300 | 선택 | 선택 | 해제 | 미정 | 미정 | 미정 | 미정 |  | 미정 | BT180180 | C
A43850 | 2018-02-23 | 1 | A |  | 5 | A | AE1055M1 | 탄소강 | AE1055LS계 | BM#1 | 1610 | 40 | 1594 | 1550 | 33 | 4400 |  | 3 | 0.27 | 20 |  | -1.71 | 1553 | 1594 | 0 | 12.44 |  | 36 | 23 | 42 | Y |  | 2018-02-23 12:54 | 67 | 1086 | 42 | 37 | 35 | 34 | 33 | 33 | 32 | 31 | 30 | 30 | 30 | 29 | 29 | 29 | 33 | 35 | 29 | 30 | -0.12 |  | 50.02 | Y | 0 | [8 empty] | N | N | N | 190 | 0.48 | 61 | 101508 | 96000 | 7020 | 15640 | 14 | 2 |  | 2018-02-23 13:01 | 1553 | 115 |  | 41 | 26 | [15 empty] | 98.55 | 100 | 0 | 0 | 0 |  | 400 |  | 선택 | 해제 | 0 | 0 | 0 |  | 400 |  | 선택 | 해제 | 해제 | 미정 | 미정 | 선택 | 미정 |  | 미정 | BT180180 | H
B43836 | 2018-02-23 | 2 | A |  | 6 | A | SUM32F | 특수용도강 | C1 | BM#2 | 1620 | 40 | 1635 | 1564 | 34 | 6200 |  | 1 | 0.56 | 7 |  | -2.98 | 1585 | 1636 | 0.56 | 0 | 0 | 10 | 23 | 66 | Y |  | 2018-02-23 13:27 | 70 | 1088 | 23 | 29 | 31 | 32 | 32 | 31 | 31 | 30 | 29 | 28 | 28 | 27 | 26 | 26 | 29 | 32 | 26 | 31 | -0.13 | Y | 44.98 | Y | -0.2 |  |  |  | 1.79 |  |  |  |  | N | N | N | 100 | 0.4 | 66 | 101508 | 86470 | 9110 | 12500 | 16 | 1 |  | 2018-02-23 13:32 | 1585 | 97 |  | 14 |  | *전공정 지연 20%이상 감속주입 *진공 미달 수소측정 *주입말 롱노즐 목지부 천공 발생으로 감속주입 (0.30) 및 나탕주입 305.306.405.406 *L/D 잔강 10톤 내림.(롱노즐 목지부 천공발생) | [14 empty] | 105.19 | 100 | 0 | 0 | 0 |  | 450 | 300 | 선택 | 선택 | 0 | 0 | 0 |  | 450 | 300 | 선택 | 선택 | 해제 | 미정 | 미정 | 미정 | 미정 |  | 미정 | BT180180 | C
A43851 | 2018-02-23 | 1 | A |  | 6 | A | AE1055M1 | 탄소강 | AE1055LS계 | BM#1 | 1614 | 42 | 1594 | 1569 | 33 | 4000 |  | 3 | 0.26 | 22 |  | -1.58 | 1554 | 1594 | 0 | 14.1 |  | 18 | 62 | 58 | Y |  | 2018-02-23 13:58 | 68 | 1087 | 29 | 30 | 32 | 34 | 34 | 35 | 35 | 35 | 35 | 33 | 32 | 32 |  | 32 | 33 | 35 | 32 | 35 | -0.1 | Y | 30.07 | Y | 0 | [8 empty] | N | N | N | 180 | 0.48 | 58 | 84590 | 92230 | 7030 | 15560 | 14 | 2 |  | 2018-02-23 14:13 | 1554 | 113 |  | 40 | [16 empty] | 85.27 | 100 | 0 | 0 | 0 |  | 400 |  | 선택 | 해제 | 0 | 0 | 0 |  | 400 |  | 선택 | 해제 | 해제 | 미정 | 미정 | 선택 | 미정 |  | 미정 | BT180180 | C
B43837 | 2018-02-23 | 2 | A | 잔강최소화전 | 7 | A | SUM32F | 특수용도강 | C1 | BM#2 | 1608 | 42 | 1647 | 1555 | 34 | 6100 |  | 1 | 0.56 | 8 |  | -2.55 | 1579 | 1612 | 1.7 | 0 | 0 | 35 | 73 | 94 | Y |  | 2018-02-23 14:48 | 64 | 1089 | 21 | 22 | 22 | 22 | 22 | 22 | 21 | 20 | 19 | 18 | 17 | 16 | 14 | 14 | 20 | 22 | 14 | 22 | -0.16 |  | 50 | Y | -0.4 | [8 empty] | N | N | N | 150 | 0.46 | 64 | 82837 | 103240 | 760 | 3000 | 16 | 1 |  | 2018-02-23 14:53 | 1579 | 100 |  | 7 |  | *전공정 지연 감속주입 20%이상 감속으로 이상공정 등록 *T/D온도가 낮아 정상적인 램핑다운 불가 (R오더 처리로 TAIL부 5400mm 절단으로 추가절단 없음) 사무실 통보 | [14 empty] | 8283700 | 100 | 0 | 0 | 0 |  | 450 | 300 | 선택 | 선택 | 0 | 0 | 0 |  | 450 | 300 | 선택 | 선택 | 해제 | 미정 | 미정 | 미정 | 미정 |  | 미정 | BT180180 | C
A43852 | 2018-02-23 | 1 | A |  | 7 | A | AE1055M1 | 탄소강 | AE1055LS계 | BM#1 | 1618 | 41 | 1608 | 1576 | 27 | 4500 |  | 3 | 0.26 | 22 |  | -1.29 | 1554 | 1587 | 0 | 16.19 |  | 29 | 2 | 59 | Y |  | 2018-02-23 15:04 | 68 | 1094 | 32 | 30 | 31 | 31 | 31 | 30 | 30 | 29 | 29 | 29 | 28 | 28 | 29 | 29 | 30 | 31 | 28 | 31 | -0.04 | Y | 45.02 | Y | 0.2 | [8 empty] | N | N | N | 230 | 0.48 | 62 | 84590 | 96780 | 7110 | 15200 | 14 | 2 |  | 2018-02-23 15:14 | 1554 | 114 |  | 35 | [16 empty] | 81.49 | 100 | 0 | 0 | 0 |  | 400 |  | 선택 | 해제 | 0 | 0 | 0 |  | 400 |  | 선택 | 해제 | 해제 | 미정 | 미정 | 선택 | 미정 |  | 미정 | BT180180 | H
B43838 | 2018-02-23 | 2 | A | 잔강최소화, 연주종료 | 8 | A | SMNC235B | 합금강 | D1 | BM#2 | 1596 | 44 | 1654 | 1565 | 37 | 7500 |  | 1 | 0.52 | 18 |  | -2.28 | 1582 | 1640 | 2.52 | 0 | 0 | 5 | 67 | 100 | Y |  | 2018-02-23 16:04 | 85 | 1134 | -182 | 20 | 40 | 40 | 40 | 40 | 40 | 39 | 38 | 38 | 37 | 35 |  | 35 | 31 | 40 | 35 | 40 | -0.11 |  | 45.02 | Y | -0.4 |  |  |  | 0.92 |  |  |  |  | N | N | N | 140 | 0.46 | 56 | 97159 | 98190 | 2410 | 2000 | 16 | 1 |  | 2018-02-23 16:00 | 1582 | 113 |  | 9 |  | *연주종료 17:27 (수강2호 휠베어링 파손) | 634A3ADE2D4244BEA5C4BDAE442D6A25 | B13853AF3EFC4581A72EB15B148DD9D9 | 03804CC3F2974B57B44A79883A0F6A24 | [11 empty] | 96.58 | 100 | 0 | 3840 | 0 |  | 300 | 400 | 선택 | 선택 | 0 | 3640 | 0 |  | 300 | 400 | 선택 | 선택 | 해제 | 미정 | 미정 | 미정 | 미정 |  | 미정 | RB170.00 | C
A43853 | 2018-02-23 | 1 | A | TUNDISH교체전 | 8 | A | AE1055M1 | 탄소강 | AE1055LS계 | BM#1 | 1588 | 41 | 1600 | 1560 | 24 | 3900 |  | 3 | 0.26 | 20 |  | -1.83 | 1546 | 1590 | 0 | 14.93 |  | 12 | 4 | 54 | Y |  | 2018-02-23 16:09 | 60 | 1133 | 27 | 28 | 29 | 30 | 30 | 29 | 28 | 28 | 27 | 26 | 26 | 25 | 25 | 25 | 28 | 30 | 25 | 28 | -0.11 | Y | 44.98 | Y | 0 | [8 empty] | N | N | N | 220 | 0.48 | 61 | 108582 | 97150 | 7000 | 1700 | 14 | 2 |  | 2018-02-23 16:19 | 1546 | 109 |  | 34 |  |  | 1F0CD489703E406F8EAF9030C8113659 | D0F17DC36C1A4B1990AAFE00C601A928 |  | 64B98E6555724608B4737014C0AC7694 | [10 empty] | 104.26 | 100 | 0 | 3500 | 0 |  | 400 |  | 선택 | 해제 | 0 | 3500 | 0 |  | 400 |  | 선택 | 해제 | 해제 | 미정 | 미정 | 선택 | 미정 |  | 미정 | BT180180 | H
A43854 | 2018-02-23 | 1 | A | TUNDISH교체 | 1 | A | SF40CVM2 | 합금강 | D | BM#1 | 1614 | 41 | 1622 | 1547 | 30 | 5500 |  | 3 | 0.27 | 20 |  | -1.56 | 1593 | 1631 | 0 | 10.5 |  | 36 | 24 | 65 | Y |  | 2018-02-23 17:06 | 96 | 1127 | 3 | 21 | 25 | 31 | 36 | 38 | 39 | 40 | 41 | 41 | 42 |  |  | 42 | 34 | 42 | 42 | 0 | 0 |  |  | Y | 0.2 |  | 2.25 | 2.18 | [5 empty] | N | N | N | 150 | 0.47 | 58 | 101508 | 95960 | 7490 | 13180 | 6 | 1 |  | 2018-02-23 17:13 | 1593 | 137 |  | 65 |  | *T/D가열온도:자동-1353`.수동건-1356`.STR#1:928.STR#2:1034.T/D FLUX 유:15,용:225 *B43839Heat L/D강제개공으로 나탕주입 이상재등록ID:106.206 | [14 empty] | 98.12 | 100 | 1000 | 0 | 0 |  | 650 |  | 선택 | 선택 | 1000 | 0 | 0 |  | 650 |  | 선택 | 선택 | 해제 | 미정 | 미정 | 선택 | 선택 |  | 미정 | BT180180 | H
B43839 | 2018-02-23 | 2 | A |  | 2 | A | SF40CVM2 | 합금강 | D | BM#1 | 1613 | 102 | 1626 | 1557 | 50 | 10000 |  | 3 | 0.3 | 15 |  | -2.19 | 1574 | 1618 | 3.67 | 6.51 |  | 31 | 1 | 24771 | N | 1 | 2018-02-23 18:21 | 77 | 820 | 37 | 26 | 22 | 21 | 20 | 18 | 17 | 18 | 17 | 16 |  |  |  | 16 | 21 | 22 | 16 | 0 | -0.13 | Y | 44.98 | Y | -0.2 | [8 empty] | N | N | N | 140 | 0.5 | 57 | 101508 | 97660 | 7140 | 15460 | 6 | 1 |  | 2018-02-23 18:27 | 1574 | 185 |  | 53 |  | *대보수레들 *L/D강제개공으로 나탕주입 이상재등록ID:101.201 | [14 empty] | 97 | 100 | 0 | 0 | 0 |  | 650 |  | 선택 | 선택 | 0 | 0 | 0 |  | 650 |  | 선택 | 선택 | 해제 | 미정 | 미정 | 선택 | 미정 |  | 미정 | BT180180 | H
B43840 | 2018-02-23 | 2 | A |  | 3 | A | SF40CVM2 | 합금강 | D | BM#1 | 1591 | 42 | 1606 | 1554 | 30 | 6200 |  | 3 | 0.38 | 16 |  | -1.68 | 1576 | 1610 | 0 | 9.51 |  | 29 | 3 | 87 | Y |  | 2018-02-23 19:51 | 79 | 1137 | 15 | 22 | 27 | 29 | 30 | 31 | 31 | 31 | 31 | 29 | 29 |  |  | 29 | 28 | 31 | 29 | 31 | -0.08 | Y | 25.03 | Y | 0 | [8 empty] | N | N | N | 130 | 0.51 | 53 | 101508 | 90580 | 7000 | 16080 | 6 | 1 |  | 2018-02-23 19:53 | 1576 | 98 |  | 23 | [16 empty] | 104.06 | 100 | 0 | 0 | 0 |  | 650 |  | 선택 | 선택 | 0 | 0 | 0 |  | 650 |  | 선택 | 선택 | 해제 | 미정 | 미정 | 선택 | 미정 |  | 미정 | BT180180 | H
A43855 | 2018-02-23 | 1 | B |  | 4 | A | SF40CVM2 | 합금강 | D | BM#1 | 1616 | 194 | 1601 | 1568 | 51 | 8800 |  | 3 | 0.27 | 18 |  | -1.25 | 1581 | 1609 | 1.24 | 10.64 |  | 10 | 24 | 110 | Y |  | 2018-02-23 20:32 | 84 | 1138 | 28 | 37 | 44 | 48 | 50 | 51 | 51 | 51 | 50 | 49 | 49 | 49 | 49 | 49 | 46 | 51 | 49 | 51 | -0.05 | Y | 34.98 | Y | 0 | [8 empty] | N | N | N | 120 | 0.48 | 62 | 84590 | 96540 | 5550 | 15200 | 6 | 1 |  | 2018-02-23 20:44 | 1581 | 265 |  | 39 | [16 empty] | 81.77 | 100 | 0 | 0 | 0 |  | 650 |  | 선택 | 선택 | 0 | 0 | 0 |  | 650 |  | 선택 | 선택 | 해제 | 미정 | 미정 | 선택 | 미정 |  | 미정 | BT180180 | H
B43841 | 2018-02-23 | 2 | B | 연주시작 | 1 | A | AE4130MV | 합금강 | D | BM#2 | 0 | 47 | 1665 | 1525 | 41 | 8700 |  | 1 | 0.54 | 20 |  | -2.83 | 1584 | 1666 | 5.3 | 0 | 0 | 5 | 68 | 121 | Y |  | 2018-02-23 21:28 | 82 | 1132 | 37 | 37 | 37 | 37 | 35 | 34 | 31 | 35 | 37 | 38 | 38 | 37 | 37 | 36 | 36 | 38 | 36 | 37 | -0.08 |  | 25.02 | Y | -0.2 |  | 2.19 | 2.19 | [5 empty] | N | N | N | 150 | 0.41 | 57 | 93984 | 85670 | 3910 | 15600 | 7 | 2 | 10 | 2018-02-23 21:26 | 1584 | 117 |  | 11 |  | *턴디쉬 플럭스 120KG/15KG *슬리브 롱노즐 사용 *연주시작 21:40 * 전공정 요청으로 감속주입 0.40 | 60D63ED06CD7413FB41BFA56B3AB1330 |  | 1DC9CB8395F64A238734F884E78EADE1 | [11 empty] | 106.8 | 100 | 700 | 0 | 0 |  | 650 | 400 | 선택 | 선택 | 700 | 0 | 0 |  | 650 | 400 | 선택 | 선택 | 해제 | 미정 | 미정 | 미정 | 미정 |  | 미정 | RB180.00 | H
A43856 | 2018-02-23 | 1 | B |  | 5 | A | SF40CVM2 | 합금강 | D | BM#1 | 1621 | 40 | 1608 | 1558 | 28 | 4800 |  | 3 | 0.27 | 15 |  | -1.52 | 1579 | 1608 | 0 | 11.6 |  | 12 | 5 | 136 | Y |  | 2018-02-23 21:39 | 82 | 1129 | 48 | 42 | 40 | 38 | 37 | 36 | 35 | 35 | 34 | 31 | 31 | 31 |  | 31 | 36 | 40 | 31 | 31 | -0.2 |  | 45 | Y | 0 | [8 empty] | N | N | N | 110 | 0.49 | 60 | 84590 | 95060 | 7150 | 15600 | 6 | 1 |  | 2018-02-23 21:45 | 1579 | 99 |  | 35 |  | *STR#2 LOOP6번 표면과냉 발생 비수량 40%줄임 | [14 empty] | 82.85 | 100 | 0 | 0 | 0 |  | 650 |  | 선택 | 선택 | 0 | 0 | 0 |  | 650 |  | 선택 | 선택 | 해제 | 미정 | 미정 | 선택 | 미정 |  | 미정 | BT180180 | H
B43842 | 2018-02-23 | 2 | B |  | 2 | A | AE4130MV | 합금강 | D | BM#2 | 1602 | 41 | 1647 | 1565 | 35 | 7200 |  | 1 | 0.56 | 18 |  | -2.21 | 1566 | 1635 | 4.13 | 0 | 0 | 18 | 63 | 299 | Y |  | 2018-02-23 22:25 | 64 | 1114 | 34 | 35 | 35 | 35 | 34 | 34 | 32 | 31 | 30 | 29 | 28 | 26 | 24 | 22 | 31 | 35 | 22 | 35 | -0.24 |  | 54.98 | Y | -0.4 |  |  |  | 0.95 |  |  |  |  | N | N | N | 140 | 0.44 | 69 | 93984 | 99420 | 100 | 15900 | 7 | 2 | 20 | 2018-02-23 22:26 | 1566 | 107 |  | 14 |  | * 전공정 요청으로 감속주입 0.44 | [14 empty] | 96.1 | 100 | 0 | 0 | 0 |  | 650 | 400 | 선택 | 선택 | 0 | 0 | 0 |  | 650 | 400 | 선택 | 선택 | 해제 | 미정 | 미정 | 미정 | 미정 |  | 미정 | RB180.00 | H
A43857 | 2018-02-23 | 1 | B |  | 6 | A | SF40CVM2 | 합금강 | D | BM#1 | 1614 | 40 | 1605 | 1555 | 26 | 4200 |  | 3 | 0.27 | 16 |  | -1.86 | 1565 | 1602 | 0 | 10.76 |  | 36 | 25 | 119 | Y |  | 2018-02-23 22:51 | 68 | 1141 | 30 | 33 | 35 | 37 | 38 | 38 | 36 | 37 | 36 | 35 | 35 | 34 | 33 | 33 | 35 | 38 | 33 | 35 | -0.12 | Y | 40 | Y | -0.2 | [8 empty] | N | N | N | 100 | 0.49 | 60 | 84590 | 95930 | 7010 | 15900 | 6 | 1 |  | 2018-02-23 22:58 | 1565 | 100 |  | 25 |  | *STR#2 LOOP6번 표면과냉 발생 비수량 40%줄임 | [14 empty] | 82.21 | 100 | 0 | 0 | 0 |  | 650 |  | 선택 | 선택 | 0 | 0 | 0 |  | 650 |  | 선택 | 선택 | 해제 | 미정 | 미정 | 선택 | 미정 |  | 미정 | BT180180 | H
B43843 | 2018-02-23 | 2 | B |  | 3 | A | AE4130MV | 합금강 | D | BM#2 | 1562 | 49 | 1605 | 1536 | 41 | 8300 |  | 1 | 0.53 | 20 |  | -2.03 | 1576 | 1630 | 1.47 | 0 | 0 | 31 | 2 | 79 | Y |  | 2018-02-23 23:31 | 74 | 1136 | 18 | 28 | 34 | 37 | 38 | 38 | 37 | 36 | 35 | 33 | 32 | 30 | 27 | 27 | 33 | 38 | 27 | 0 | -0.28 | Y | 39.98 | Y | -0.6 |  |  |  | 1.04 |  |  |  |  | N | N | N | 130 | 0.46 | 64 | 93984 | 97420 | 3450 | 15000 | 7 | 2 | 30 | 2018-02-23 23:36 | 1576 | 119 |  | 19 |  | * 전공정 요청으로 감속주입 | [14 empty] | 93.24 | 100 | 0 | 0 | 0 |  | 650 | 400 | 선택 | 선택 | 0 | 0 | 0 |  | 650 | 400 | 선택 | 선택 | 해제 | 미정 | 미정 | 미정 | 미정 |  | 미정 | RB180.00 | H
A43858 | 2018-02-23 | 1 | B |  | 7 | A | SF40CVM2 | 합금강 | D | BM#1 | 1642 | 40 | 1595 | 1583 | 21 | 3400 |  | 3 | 0.27 | 16 |  | -1.64 | 1563 | 1595 | 0 | 10.53 |  | 29 | 4 | 68 | Y |  | 2018-02-23 23:36 | 66 | 1085 | 32 | 28 | 27 | 28 | 27 | 28 | 27 | 27 | 28 | 27 | 28 | 27 |  | 27 | 28 | 28 | 27 | 28 | -0.02 | Y | 40.02 | Y | -0.2 | [8 empty] | N | N | N | 150 | 0.51 | 58 | 101508 | 95180 | 7050 | 15200 | 6 | 1 |  | 2018-02-23 23:43 | 1563 | 103 |  | 42 |  | *STR#2 LOOP6번 표면과냉 발생 비수량 40%줄임 | [14 empty] | 99.37 | 100 | 0 | 0 | 0 |  | 650 |  | 선택 | 선택 | 0 | 0 | 0 |  | 650 |  | 선택 | 선택 | 해제 | 미정 | 미정 | 선택 | 미정 |  | 미정 | BT180180 | H
B43844 | 2018-02-23 | 2 | B |  | 4 | A | AE4130MV | 합금강 | D | BM#2 | 1554 | 48 | 1645 | 1535 | 43 | 8800 |  | 1 | 0.54 | 18 |  | -1.85 | 1576 | 1635 | 5.05 | 0 | 0 | 35 | 74 | 396 | Y |  | 2018-02-24 00:47 | 74 | 1090 | 23 | 35 | 42 | 45 | 46 | 45 | 45 | 43 | 42 | 40 | 39 | 37 | 35 | 32 | 39 | 46 | 32 | 45 | -0.31 | Y | 45.02 | Y | -0.6 |  |  |  | 1.5 |  |  |  |  | N | N | N | 120 | 0.48 | 67 | 91113 | 105480 | 3090 | 15200 | 7 | 2 | 50 | 2018-02-24 00:48 | 1576 | 110 |  | 10 |  | * 전공정 요청으로 감속주입 | [14 empty] | 84.01 | 100 | 0 | 0 | 0 |  | 650 | 400 | 선택 | 선택 | 0 | 0 | 0 |  | 650 | 400 | 선택 | 선택 | 해제 | 미정 | 미정 | 미정 | 미정 |  | 미정 | RB130.00 | C
A43859 | 2018-02-23 | 1 | B | TUNDISH교체전 | 8 | A | SF40CVM2 | 합금강 | D | BM#1 | 1586 | 40 | 1604 | 1531 | 33 | 5000 |  | 3 | 0.27 | 15 |  | -1.89 | 1562 | 1597 | 1.22 | 8.7 |  | 10 | 25 | 54 | Y |  | 2018-02-24 00:43 | 65 | 1076 | 26 | 27 | 30 | 32 | 33 | 33 | 32 | 31 | 31 | 30 | 29 | 28 |  | 28 | 30 | 33 | 28 | 0 | -0.14 | Y | 35 | Y | -0.2 | [8 empty] | N | N | N | 140 | 0.5 | 59 | 94482 | 97230 | 7020 | 2500 | 6 | 1 |  | 2018-02-24 00:50 | 1562 | 104 |  | 34 |  | *STR#2 LOOP6번 표면과냉 발생 비수량 40%줄임 | 9E59CD804EED42B0A96B6766C6C6D550 | 8F5B27E9FB4B4E19B8F96F31862B16C7 | 6DCF1DEC8C064B0EAA41525EA920350F | [11 empty] | 90.63 | 100 | 0 | 3000 | 0 |  | 650 |  | 선택 | 선택 | 0 | 3000 | 0 |  | 650 |  | 선택 | 선택 | 해제 | 미정 | 미정 | 선택 | 미정 |  | 미정 | BT180180 | H
B43845 | 2018-02-23 | 2 | B |  | 5 | A | AE4130MV | 합금강 | D | BM#2 | 1595 | 42 | 1636 | 1565 | 32 | 6600 |  | 1 | 0.58 | 19 |  | -2.28 | 1566 | 1623 | 3.76 | 0 | 0 | 5 | 69 | 74 | Y |  | 2018-02-24 01:42 | 64 | 1088 | 29 | 30 | 30 | 31 | 31 | 30 | 30 | 29 | 28 | 27 | 25 | 23 | 21 | 21 | 28 | 31 | 21 | 30 | -0.22 | Y | 45 | Y | -0.4 |  |  |  | 1.1 |  |  |  |  | N | N | Y | 110 | 0.47 | 63 | 106484 | 98970 | 3150 | 16500 | 7 | 2 | 30 | 2018-02-24 01:42 | 1566 | 118 |  | 26 | [16 empty] | 104.09 | 100 | 0 | 0 | 0 |  | 650 | 400 | 선택 | 선택 | 0 | 0 | 0 |  | 650 | 400 | 선택 | 선택 | 해제 | 미정 | 미정 | 미정 | 미정 |  | 미정 | RB220.00 | C
A43860 | 2018-02-23 | 1 | B | TUNDISH교체 | 1 | A | KBMA75S | 합금강 | D1 | BM#1 | 1604 | 41 | 1630 | 1560 | 27 | 4900 |  | 3 | 0.27 | 20 |  | -1.96 | 1578 | 1624 | 0 | 12.99 |  | 12 | 6 | 59 | Y |  | 2018-02-24 01:54 | 83 | 1082 | 17 | 16 | 21 | 26 | 29 | 32 | 33 | 35 | 35 | 36 | 36 |  |  | 36 | 29 | 36 | 36 | 0 | 0 |  | 5.02 | Y | 0 |  | 2.08 | 2.08 | [5 empty] | N | N | N | 150 | 0.49 | 60 | 84590 | 98340 | 7040 | 15400 | 2 | 2 |  | 2018-02-24 02:01 | 1578 | 126 |  | 47 |  | *T/Dflux 유15kg 용120kg *STR#1,2 LOOP6번 표면 과냉발생 비수량 50%줄임 | [14 empty] | 80.29 | 100 | 1000 | 0 | 0 |  | 650 |  | 선택 | 선택 | 1000 | 0 | 0 |  | 650 |  | 선택 | 선택 | 해제 | 미정 | 미정 | 선택 | 미정 |  | 미정 | BT180180 | H
B43846 | 2018-02-23 | 2 | B |  | 6 | A | AE4130MV | 합금강 | D | BM#2 | 1603 | 51 | 1627 | 1554 | 40 | 8100 |  | 1 | 0.53 | 21 |  | -1.76 | 1565 | 1629 | 3.14 | 0 | 0 | 18 | 64 | 61 | Y |  | 2018-02-24 03:00 | 63 | 1085 | 18 | 29 | 34 | 37 | 38 | 38 | 38 | 37 | 36 | 35 | 33 | 32 | 31 | 28 | 33 | 38 | 28 | 38 | -0.21 | Y | 48.02 | Y | -0.4 |  |  |  | 1.12 |  |  |  |  | N | N | Y | 100 | 0.47 | 72 | 91272 | 111510 | 1320 | 16100 | 7 | 2 | 10 | 2018-02-24 03:00 | 1565 | 124 |  | 14 | [16 empty] | 80.91 | 100 | 0 | 0 | 0 |  | 650 | 400 | 선택 | 선택 | 0 | 0 | 0 |  | 650 | 400 | 선택 | 선택 | 해제 | 미정 | 미정 | 미정 | 미정 |  | 미정 | RB220.00 | C
A43861 | 2018-02-23 | 1 | B |  | 2 | A | KBMA75S | 합금강 | D1 | BM#1 | 1622 | 40 | 1613 | 1565 | 25 | 4200 |  | 3 | 0.27 | 16 |  | -1.6 | 1572 | 1604 | 0 | 11.28 |  | 36 | 26 | 51 | Y |  | 2018-02-24 02:49 | 77 | 1088 | 35 | 32 | 32 | 33 | 33 | 33 | 33 | 31 | 32 | 33 | 33 | 32 | 32 | 32 | 33 | 33 | 31 | 33 | -0.02 | Y | 19.98 | Y | 0 | [8 empty] | N | N | N | 140 | 0.49 | 61 | 101508 | 95640 | 7100 | 15100 | 2 | 2 |  | 2018-02-24 03:09 | 1572 | 124 |  | 54 |  | *STR#1,2 LOOP6번 표면 과냉발생 비수량 50%줄임 | [14 empty] | 98.89 | 0 | 0 | 0 | 0 |  | 650 |  | 선택 | 선택 | 0 | 0 | 0 |  | 650 |  | 선택 | 선택 | 해제 | 미정 | 미정 | 선택 | 미정 |  | 미정 | BT180180 | H
B43847 | 2018-02-23 | 2 | B | 잔강최소화전 | 7 | A | AE4130MV | 합금강 | D | BM#2 | 1604 | 44 | 1607 | 1526 | 41 | 8500 |  | 1 | 0.59 | 23 |  | -2.23 | 1570 | 1639 | 4.23 | 0 | 0 | 29 | 5 | 40 | Y |  | 2018-02-24 03:55 | 68 | 1073 | 24 | 28 | 31 | 33 | 33 | 33 | 32 | 31 | 30 | 29 | 28 | 26 | 25 | 25 | 29 | 33 | 25 | 33 | -0.18 | Y | 45 | Y | -0.2 |  |  |  | 0.94 |  |  |  |  | N | N | N | 150 | 0.47 | 64 | 107390 | 99970 | 660 | 3000 | 7 | 2 | 30 | 2018-02-24 04:02 | 1570 | 135 |  | 34 | [16 empty] | 106.86 | 100 | 0 | 0 | 0 |  | 650 | 400 | 선택 | 선택 | 0 | 0 | 0 |  | 650 | 400 | 선택 | 선택 | 해제 | 미정 | 미정 | 미정 | 선택 | 7 | 미정 | RB130.00 | C
A43862 | 2018-02-23 | 1 | B |  | 3 | A | KBMA75S | 합금강 | D1 | BM#1 | 1624 | 40 | 1612 | 1560 | 32 | 5300 |  | 3 | 0.27 | 16 |  | -1.72 | 1578 | 1612 | 0 | 10.6 |  | 31 | 3 | 77 | Y |  | 2018-02-24 03:43 | 83 | 1079 | 30 | 26 | 25 | 27 | 29 | 30 | 29 | 27 | 26 | 26 | 27 | 28 | 28 | 28 | 28 | 30 | 26 | 27 | 0.02 | Y | 20 | Y | 0 | [8 empty] | N | N | N | 130 | 0.51 | 62 | 101508 | 102220 | 7030 | 15100 | 2 | 2 |  | 2018-02-24 04:23 | 1578 | 127 |  | 62 |  | *STR#1,2 LOOP6번 표면 과냉발생 비수량 50%줄임 | [14 empty] | 92.96 | 100 | 0 | 0 | 0 |  | 650 |  | 선택 | 선택 | 0 | 0 | 0 |  | 650 |  | 선택 | 선택 | 해제 | 미정 | 미정 | 선택 | 미정 |  | 미정 | BT180180 | H
B43848 | 2018-02-23 | 2 | D | 잔강최소화 | 8 | B | AE6418HG | 소입성보증강 | C1 | BM#2 | 1596 | 48 | 1636 | 1565 | 34 | 7000 |  | 1 | 0.63 | 19 |  | -2.61 | 1559 | 1631 | 4.26 | 0 | 0 | 35 | 75 | 53 | Y |  | 2018-02-24 04:51 | 69 | 1087 | -223 | 2 | 31 | 31 | 32 | 31 | 31 | 30 | 28 | 26 |  |  |  | 26 | 19 | 32 | 26 | 31 | -0.24 | Y | 24.98 | Y | -0.4 | [8 empty] | N | N | N | 140 | 0.51 | 49 | 102860 | 95580 | 3170 | 14400 | 7 | 2 | 10 | 2018-02-24 04:57 | 1559 | 157 |  | 58 | [16 empty] | 107.59 | 100 | 0 | 0 | 0 |  | 450 | 300 | 선택 | 선택 | 0 | 0 | 0 |  | 450 | 300 | 선택 | 선택 | 선택 | 미정 | 미정 | 미정 | 미정 |  | 미정 | RB180.00 | C
A43863 | 2018-02-23 | 1 | D |  | 4 | A | KBMA75S | 합금강 | D1 | BM#1 | 1689 | 66 | 1613 | 1653 | 27 | 3200 |  | 3 | 0.28 | 17 |  | -1.5 | 1573 | 1605 | 3.61 | 10.48 |  | 10 | 26 | 56 | Y |  | 2018-02-24 05:16 | 78 | 1081 | 28 | 34 | 41 | 43 | 46 | 45 | 46 | 46 | 45 | 44 | 44 | 43 | 43 | 43 | 42 | 46 | 43 | 46 | -0.07 | Y | 40.02 | Y | 0 | [8 empty] | N | N | N | 120 | 0.49 | 64 | 101508 | 101500 | 7090 | 15700 | 2 | 2 |  | 2018-02-24 05:22 | 1573 | 132 |  | 33 |  | *STR#1,2 LOOP6번 표면 과냉발생 비수량 50%줄임 | [14 empty] | 93 | 100 | 0 | 0 | 0 |  | 650 |  | 선택 | 선택 | 0 | 0 | 0 |  | 650 |  | 선택 | 선택 | 해제 | 미정 | 미정 | 선택 | 미정 |  | 미정 | BT180180 | H
B43849 | 2018-02-23 | 2 | D | 연주종료 | 9 | A | AE6418HG | 소입성보증강 | C1 | BM#2 | 1618 | 44 | 1636 | 1576 | 29 | 6000 |  | 1 | 0.62 | 17 |  | -3.08 | 1564 | 1627 | 4.77 | 0 | 0 | 5 | 70 | 49 | Y |  | 2018-02-24 06:00 | 74 | 1082 | 32 | 33 | 34 | 33 | 33 | 32 | 31 | 30 | 28 |  |  |  |  | 28 | 32 | 34 | 28 | 33 | -0.2 |  | 29.98 | Y | -0.4 | [8 empty] | N | N | N | 130 | 0.49 | 55 | 81349 | 89790 | 210 | 8000 | 7 | 2 | 20 | 2018-02-24 06:23 | 1564 | 146 |  | 42 |  | * 작업중인 T/D CAR#2호 리프팅 실린더 유압블럭 호스연결부위 에서 다량의 누유로 작업중 조치가 어려워 종료함. * 누유가 많이되어 T/D 잔강 정상램핑다운 불가로 TAIL 추가절단하고 T/D 잔강 약 8톤 남김. * 연주종료:07시45분 | 759D5680E05D4CC2B147E91D0FA1D2D7 | F9BD510E5888421E814899270F593F20 | 1434108DDCBD41478807BDD7DAA65A09 | [11 empty] | 90.39 | 100 | 3800 | 0 | 0 |  | 490 | 300 | 선택 | 선택 | 3760 | 0 | 0 |  | 490 | 300 | 선택 | 선택 | 선택 | 미정 | 미정 | 미정 | 미정 |  | 미정 | RB210.00 | C
A43864 | 2018-02-23 | 1 | D |  | 5 | A | KBMA75S | 합금강 | D1 | BM#1 | 1569 | 47 | 1604 | 1526 | 41 | 6400 |  | 3 | 0.27 | 17 |  | 0 | 1573 | 1604 | 0 | 13.1 |  | 12 | 7 | 59 | Y |  | 2018-02-24 06:06 | 78 | 1078 | 43 | 38 | 36 | 36 | 35 | 36 | 35 | 33 | 33 | 33 | 32 | 32 | 30 | 30 | 35 | 36 | 30 | 36 | -0.12 | Y | 50 | Y | -0.4 | [8 empty] | N | N | N | 110 | 0.49 | 62 | 101508 | 97700 | 7010 | 15400 | 2 | 2 |  | 2018-02-24 06:13 | 1573 | 119 |  | 48 |  | *STR#1,2 LOOP6번 표면 과냉발생 비수량 50%줄임 | [14 empty] | 96.4 | 100 | 0 | 0 | 0 |  | 650 |  | 선택 | 선택 | 0 | 0 | 0 |  | 650 |  | 선택 | 선택 | 해제 | 미정 | 미정 | 선택 | 미정 |  | 미정 | BT180180 | H
A43865 | 2018-02-23 | 1 | D |  | 6 | A | KBMA75S | 합금강 | D1 | BM#1 | 1604 | 69 | 1610 | 1540 | 35 | 5200 |  | 3 | 0.27 | 16 |  | -1.99 | 1569 | 1610 | 0 | 13.04 |  | 36 | 27 | 48 | Y |  | 2018-02-24 07:30 | 74 | 1089 | 30 | 33 | 37 | 39 | 40 | 40 | 40 | 39 | 39 | 39 | 39 | 38 |  | 38 | 38 | 40 | 38 | 40 | -0.06 | Y | 34.98 | Y | -0.2 | [8 empty] | N | N | N | 100 | 0.49 | 58 | 84590 | 91070 | 7130 | 14800 | 2 | 2 |  | 2018-02-24 07:37 | 1569 | 128 |  | 28 |  | *STR#1,2 LOOP6번 표면 과냉발생 비수량 50%줄임 | [14 empty] | 85.75 | 100 | 0 | 0 | 0 |  | 650 |  | 선택 | 선택 | 0 | 0 | 0 |  | 650 |  | 선택 | 선택 | 해제 | 미정 | 미정 | 선택 | 미정 |  | 미정 | BT180180 | H
A43866 | 2018-02-24 | 1 | D |  | 7 | A | KBMA75S | 합금강 | D1 | BM#1 | 1618 | 41 | 1604 | 1568 | 35 | 4400 |  | 3 | 0.27 | 16 |  | -2.42 | 1556 | 1604 | 1.13 | 11.11 |  | 31 | 4 | 68 | Y |  | 2018-02-24 08:30 | 61 | 1086 | 38 | 33 | 32 | 30 | 30 | 28 | 26 | 25 | 24 | 23 | 23 | 23 | 22 | 22 | 28 | 32 | 22 | 23 | -0.2 |  | 50 | Y | -0.2 | [8 empty] | N | N | N | 150 | 0.5 | 62 | 101508 | 100480 | 7080 | 15000 | 2 | 2 |  | 2018-02-24 08:37 | 1556 | 106 |  | 27 | 20 | *STR#1,2 LOOP6번 표면 과냉발생 비수량 50%줄임 | [14 empty] | 93.9 | 100 | 0 | 0 | 0 |  | 650 |  | 선택 | 선택 | 0 | 0 | 0 |  | 650 |  | 선택 | 선택 | 해제 | 미정 | 미정 | 선택 | 미정 |  | 미정 | BT180180 | H
A43867 | 2018-02-24 | 1 | D |  | 8 | A | KBMA75S | 합금강 | D1 | BM#1 | 1650 | 39 | 1602 | 1589 | 37 | 3400 |  | 3 | 0.27 | 18 |  | -1.48 | 1569 | 1602 | 0 | 17.69 |  | 10 | 27 | 67 | Y |  | 2018-02-24 09:20 | 74 | 1086 | 21 | 25 | 29 | 32 | 33 | 34 | 34 | 34 | 34 | 34 | 33 | 33 | 35 | 35 | 31 | 35 | 35 | 34 | 0 |  |  | Y | 0.4 | [8 empty] | N | N | N | 140 | 0.5 | 63 | 100418 | 99470 | 3190 | 15600 | 2 | 2 |  | 2018-02-24 09:28 | 1569 | 105 |  | 41 |  | *STR#1,2 LOOP6번 표면 과냉발생 비수량 50%줄임 *전공정요청 L/D잔강 미이월 | [14 empty] | 97.3 | 100 | 0 | 0 | 0 |  | 650 |  | 선택 | 선택 | 0 | 0 | 0 |  | 650 |  | 선택 | 선택 | 해제 | 미정 | 미정 | 선택 | 미정 |  | 미정 | RB184.15 | C
B43851 | 2018-02-24 | 2 | D |  | 9 | B | KBMA75S | 합금강 | D1 | BM#1 | 1605 | 32 | 1666 | 1584 | 21 | 11600 |  | 1 | 0.58 | 18 |  | -2.15 | 1580 | 1645 | 0 | 2.38 | 0 | 29 | 6 | 44 | Y |  | 2018-02-24 10:23 | 85 | 1086 | 34 | 40 | 46 | 50 | 52 | 52 | 52 | 51 | 50 | 49 | 47 | 46 |  | 46 | 47 | 52 | 46 | 52 | -0.17 | Y | 34.98 | Y | -0.2 | [8 empty] | N | N | N | 130 | 0.48 | 58 | 135344 | 92440 | 10 | 14700 | 2 | 2 |  | 2018-02-24 10:30 | 1580 | 279 |  | 41 |  | *STR#1,2 LOOP6번 표면 과냉발생 비수량 50%줄임 *전공정요청 L/D잔강 미이월 *연연주 혼탕부 성분확인 ID:107~109.207~209 | [14 empty] | 145.53 | 100 | 0 | 0 | 0 |  | 650 |  | 선택 | 선택 | 0 | 0 | 0 |  | 650 |  | 선택 | 선택 | 해제 | 미정 | 미정 | 선택 | 미정 |  | 미정 | BT180180 | H
A43869 | 2018-02-24 | 1 | D | TUNDISH교체전 | 10 | A | SFMN240VS | 합금강 | D1 | BM#1 | 1613 | 40 | 1622 | 1562 | 33 | 5000 |  | 3 | 0.28 | 16 |  | -2.18 | 1578 | 1622 | 0 | 16.3 |  | 36 | 28 | 74 | Y |  | 2018-02-24 11:48 | 84 | 1086 | 42 | 42 | 43 | 44 | 44 | 44 | 43 | 42 | 42 | 41 | 41 | 40 | 39 | 39 | 42 | 44 | 39 | 44 | -0.11 | Y | 45.02 | Y | -0.2 | [8 empty] | N | N | N | 120 | 0.48 | 63 | 62092 | 99560 | 5040 | 1500 | 2 | 2 |  | 2018-02-24 11:51 | 1578 | 98 |  | 18 |  | *STR#1,2 LOOP6번 표면 과냉발생 비수량 50%줄임 *전공정요청 L/D잔강 미이월 *연연주 혼탕부 성분확인 ID:101.201 | 007C3E54835B42A2A5BC616852AFA098 | 93A6FFF9F95F4399957025DA5075CAE9 |  | 75B79E83D08945699C884CAA3CC40B79 | [10 empty] | 59.36 | 100 | 0 | 2500 | 0 |  | 650 |  | 선택 | 해제 | 0 | 2500 | 0 |  | 650 |  | 선택 | 해제 | 해제 | 미정 | 미정 | 해제 | 미정 |  | 미정 | BT180180 | H
B43850 | 2018-02-23 | 2 | D | 연주시작, 잔강최소화전 | 1 | B | AE6418HG | 소입성보증강 | C1 | BM#2 | 1598 | 86 | 1664 | 1515 | 54 | 17700 |  | 1 | 0.57 | 17 |  | -2.68 | 1572 | 1643 | 1.29 | 0 | 0 | 18 | 65 |  | Y |  | 2018-02-24 11:57 | 82 | 1080 | 34 | 35 | 34 | 34 | 33 | 31 | 33 | 35 | 37 | 38 | 39 | 39 | 39 | 39 | 36 | 39 | 39 | 39 | 0 |  | 14.98 | Y | 0 |  | 1.67 | 1.67 | [5 empty] | N | N | N | 120 | 0.45 | 59 | 76990 | 96410 | -2410 | 3000 | 8 | 1 | 10 | 2018-02-24 12:00 | 1572 | 416 |  | 13 |  | * T/D FLUX 용탕부: 120 KG / 유탕부: 15KG 투입 * 전공정 작업지연 감속주입 요청. | A59B86D360E642959AE88B6F3EE28319 | 07F84508586B409C9153CE910800E306 | [12 empty] | 81.9 | 100 | 700 | 4700 | 0 |  | 450 | 300 | 선택 | 선택 | 700 | 4700 | 0 |  | 450 | 300 | 선택 | 선택 | 선택 | 미정 | 미정 | 미정 | 미정 |  | 미정 | RB150.00 | C
B43853 | 2018-02-24 | 2 | A | 잔강최소화 | 2 | A | SNCM23 | 합금강 | C1 | BM#2 | 1566 | 47 | 1654 | 1547 | 39 | 7800 |  | 1 | 0.56 | 18 |  | -2.18 | 1580 | 1646 | 1.15 | 0 | 0 | 18 | 66 | -139 | Y |  | 2018-02-24 12:44 | 73 | 1086 | -285 | 29 | 35 | 34 | 36 | 37 | 36 | 35 | 34 | 32 | 30 |  |  | 30 | 24 | 37 | 30 | 0 | -0.28 | Y | 24.98 | Y | -0.4 | [8 empty] | N | N | N | 140 | 0.48 | 55 | 89424 | 100410 | 1730 | 15200 | 8 | 1 |  | 2018-02-24 12:46 | 1580 | 138 |  | 41 | 115 | [15 empty] | 87.67 | 100 | 3600 | 0 | 0 |  | 650 | 400 | 선택 | 선택 | 3600 | 0 | 0 |  | 650 | 400 | 선택 | 선택 | 해제 | 미정 | 미정 | 미정 | 미정 |  | 미정 | RB105.00 | C
A43870 | 2018-02-24 | 1 | A | TUNDISH교체 | 1 | A | STB3D | 베어링강 | STB (SF) | BM#1 | 1560 | 51 | 1579 | 1532 | 47 | 7500 |  | 3 | 0.3 | 28 |  | -1.65 | 1530 | 1579 | 400 | 0 |  | 31 | 5 | 71 | Y |  | 2018-02-24 13:06 | 79 | 1087 | 29 | 27 | 28 | 31 | 33 | 34 | 34 | 34 | 35 | 33 | 33 |  |  | 33 | 32 | 35 | 33 | 34 | -0.2 |  | 10.02 | Y | 0 |  | 1.56 | 1.49 | [5 empty] | N | N | N | 230 | 0.47 | 62 | 101508 | 99930 | 7520 | 15430 | 5 | 1 |  | 2018-02-24 13:13 | 1530 | 129 |  | 30 |  | *T/Dflux 유15kg 용275kg *STR#1,#2 픽시드 #1 LOOP#6 원형 과냉 발생 비수량 줄임 | [14 empty] | 94.47 | 100 | 1500 | 0 | 0 |  | 650 |  | 선택 | 해제 | 1500 | 0 | 0 |  | 650 |  | 선택 | 해제 | 선택 | 미정 | 미정 | 선택 | 선택 |  | 미정 | BT180180 | H
C42397 | 2018-02-24 | 3 | A |  | 3 | A | SNCM23 | 합금강 | C1 | BM#2 | 1588 | 42 | 1664 | 1552 | 36 | 7500 |  | 1 | 0.52 | 18 |  | -2.12 | 1566 | 1625 | 1.08 | 0 | 0 | 2 | 51 | 78 | Y |  | 2018-02-24 14:07 | 59 | 1101 | 26 | 31 | 33 | 35 | 35 | 35 | 34 | 33 | 32 | 31 | 29 | 27 | 25 | 25 | 31 | 35 | 25 | 35 | -0.22 | Y | 45.02 | Y | -0.4 | [8 empty] | N | N | N | 130 | 0.5 | 61 | 101324 | 99860 | 1270 | 14400 | 8 | 1 |  | 2018-02-24 14:06 | 1579 | 114 |  | 14 | [16 empty] | 100.32 | 100 | 0 | 0 | 0 |  | 650 | 400 | 선택 | 선택 | 0 | 0 | 0 |  | 650 | 400 | 선택 | 선택 | 해제 | 미정 | 미정 | 미정 | 미정 |  | 미정 | BT180180 | C
A43871 | 2018-02-24 | 1 | A |  | 2 | A | STB3D | 베어링강 | STB (SF) | BM#1 | 1587 | 44 | 1561 | 1533 | 39 | 6000 |  | 3 | 0.28 | 25 |  | -1.65 | 1513 | 1561 | 18.88 | 0 |  | 10 | 28 | 80 | Y |  | 2018-02-24 14:18 | 62 | 1087 | 31 | 31 | 31 | 32 | 32 | 32 | 31 | 32 | 31 | 30 | 30 | 29 | 29 | 29 | 31 | 32 | 29 | 32 | -0.06 | Y | 50 | Y | 0 | [8 empty] | N | N | Y | 220 | 0.48 | 69 | 84590 | 105750 | 7040 | 15500 | 5 | 1 |  | 2018-02-24 14:23 | 1513 | 126 |  | 23 |  | *STR#1,#2 픽시드 #1 LOOP#6 원형 과냉 발생 비수량 줄임 | [14 empty] | 75.02 | 100 | 0 | 0 | 0 |  | 650 |  | 선택 | 해제 | 0 | 0 | 0 |  | 650 |  | 선택 | 해제 | 선택 | 미정 | 미정 | 선택 | 미정 |  | 미정 | BT180180 | H
B43855 | 2018-02-24 | 2 | A |  | 4 | A | SNCM23 | 합금강 | C1 | BM#2 | 1598 | 42 | 1636 | 1566 | 34 | 6000 |  | 1 | 0.52 | 18 |  | -2.28 | 1558 | 1622 | 2.66 | 0 | 0 | 29 | 7 | 62 | Y |  | 2018-02-24 15:03 | 51 | 1089 | 23 | 22 | 21 | 21 | 20 | 19 | 17 | 17 | 15 | 14 | 12 |  |  | 12 | 18 | 21 | 12 | 0 | -0.23 |  | 39.98 | Y | -0.4 | [8 empty] | N | N | N | 120 | 0.52 | 54 | 103704 | 94530 | 4580 | 15400 | 8 | 1 |  | 2018-02-24 15:16 | 1558 | 121 |  | 24 | [16 empty] | 104.17 | 100 | 0 | 0 | 0 |  | 650 | 400 | 선택 | 선택 | 0 | 0 | 0 |  | 650 | 400 | 선택 | 선택 | 해제 | 미정 | 미정 | 미정 | 미정 |  | 미정 | BM510510 | C
A43872 | 2018-02-24 | 1 | A |  | 3 | A | STB3D | 베어링강 | STB (SF) | BM#1 | 1580 | 44 | 1550 | 1536 | 41 | 6800 |  | 3 | 0.27 | 25 |  | -1.5 | 1516 | 1559 | 20.99 | 0 |  | 12 | 9 | 95 | Y |  | 2018-02-24 15:09 | 65 | 1088 | 28 | 27 | 27 | 27 | 27 | 26 | 26 | 26 | 25 | 25 | 25 | 24 | 24 | 24 | 26 | 27 | 24 | 27 | -0.05 | Y | 55.03 | Y | 0 | [8 empty] | N | N | Y | 210 | 0.48 | 68 | 101508 | 107110 | 7070 | 15730 | 05 | 1 |  | 2018-02-24 15:29 | 1516 | 128 |  | 41 |  | *STR#1,#2 픽시드 #1 LOOP#6 원형 과냉 발생 비수량 줄임 | [14 empty] | 88.96 | 100 | 0 | 0 | 0 |  | 650 |  | 선택 | 해제 | 0 | 0 | 0 |  | 650 |  | 선택 | 해제 | 선택 | 미정 | 미정 | 선택 | 미정 |  | 미정 | BT180180 | H
B43856 | 2018-02-24 | 2 | A |  | 5 | A | SNCM23 | 합금강 | C1 | BM#2 | 1571 | 47 | 1635 | 1566 | 38 | 7900 |  | 1 | 0.57 | 18 |  | -2.73 | 1571 | 1640 | 6.69 | 0 | 0 | 5 | 72 | 54 | Y |  | 2018-02-24 16:00 | 64 | 1126 | 23 | 31 | 35 | 36 | 36 | 35 | 35 | 34 | 33 | 32 | 30 |  |  | 30 | 33 | 36 | 30 | 35 | -0.17 | Y | 34.98 | Y | -0.4 | [8 empty] | N | N | N | 110 | 0.5 | 59 | 152290 | 97550 | 2720 | 16400 | 8 | 1 |  | 2018-02-24 16:13 | 1578 | 118 |  | 23 |  | *연연주 혼탕부 307~309.407~409 | [14 empty] | 153.83 | 100 | 0 | 0 | 0 |  | 650 | 400 | 선택 | 선택 | 0 | 0 | 0 |  | 650 | 400 | 선택 | 선택 | 해제 | 미정 | 미정 | 미정 | 미정 |  | 미정 | RB130.00 | C
A43873 | 2018-02-24 | 1 | A |  | 4 | A | STB3D | 베어링강 | STB (SF) | BM#1 | 1566 | 44 | 1570 | 1545 | 39 | 6100 |  | 3 | 0.27 | 26 |  | -1.01 | 1524 | 1555 | 20.26 | 0 |  | 36 | 29 | 78 | Y |  | 2018-02-24 16:22 | 73 | 1131 | 23 | 28 | 31 | 32 | 33 | 33 | 32 | 32 | 31 | 31 | 30 | 31 | 31 | 31 | 31 | 33 | 30 | 32 | -0.02 | Y | 29.97 | Y | 0 | [8 empty] | N | N | Y | 200 | 0.48 | 68 | 101508 | 103880 | 7030 | 16330 | 5 | 1 |  | 2018-02-24 16:24 | 1524 | 131 |  | 37 |  | *STR#1,#2 픽시드 #1 LOOP#6 원형 과냉 발생 비수량 줄임 *STR#1,#2기 W/R 압력 헌팅으로 S/R 재셋팅-이상재등록 ID:101.102.201.202 | [14 empty] | 91.53 | 100 | 0 | 0 | 0 |  | 650 |  | 선택 | 해제 | 0 | 0 | 0 |  | 650 |  | 선택 | 해제 | 선택 | 미정 | 미정 | 선택 | 미정 |  | 미정 | BT180180 | H
B43857 | 2018-02-24 | 2 | A |  | 6 | A | SNCM23HT | 소입성보증강 | C1 | BM#2 | 1610 | 42 | 1664 | 1575 | 37 | 7500 |  | 1 | 0.58 | 18 |  | -2.5 | 1578 | 1650 | 0 | 12.34 | 0 | 18 | 67 | 50 | Y |  | 2018-02-24 17:07 | 73 | 1133 | 29 | 36 | 41 | 44 | 45 | 45 | 44 | 43 | 41 | 40 | 39 | 37 | 37 | 34 | 40 | 45 | 34 | 0 | -0.27 | Y | 40.75 | Y | -0.61 | [8 empty] | N | N | N | 100 | 0.51 | 62 | 49500 | 104330 | 2690 | 14500 | 8 | 1 |  | 2018-02-24 17:11 | 1585 | 118 |  | 18 |  | *연연주 혼탕부 301.401 | [14 empty] | 46.11 | 100 | 0 | 0 | 0 |  | 450 | 300 | 선택 | 선택 | 0 | 0 | 0 |  | 450 | 300 | 선택 | 선택 | 해제 | 미정 | 미정 | 미정 | 미정 |  | 미정 | BT180180 | C
A43874 | 2018-02-24 | 1 | A |  | 5 | A | STB3D | 베어링강 | STB (SF) | BM#1 | 1589 | 43 | 1560 | 1556 | 37 | 6100 |  | 3 | 0.27 | 25 |  | -1.21 | 1522 | 1557 | 21.68 | 0 |  | 31 | 6 | 55 | Y |  | 2018-02-24 17:25 | 71 | 1143 | 31 | 30 | 31 | 31 | 31 | 31 | 31 | 30 | 29 | 29 | 29 | 28 | 28 | 28 | 30 | 31 | 28 | 31 | -0.05 | Y | 50 | Y | 0 | [8 empty] | N | N | Y | 190 | 0.48 | 64 | 101508 | 101370 | 7090 | 16280 | 5 | 1 |  | 2018-02-24 17:30 | 1522 | 140 |  | 44 |  | *STR#1,#2 픽시드 #1 LOOP#6 원형 과냉 발생 비수량 줄임 | [14 empty] | 93.69 | 100 | 0 | 0 | 0 |  | 650 |  | 선택 | 해제 | 0 | 0 | 0 |  | 650 |  | 선택 | 해제 | 선택 | 미정 | 미정 | 선택 | 미정 |  | 미정 | BT180180 | H
B43858 | 2018-02-24 | 2 | A |  | 7 | A | SNCM23HT | 소입성보증강 | C1 | BM#2 | 1589 | 45 | 1656 | 1534 | 38 | 7900 |  | 1 | 0.6 | 20 |  | -2.51 | 1565 | 1642 | 0 | 12.11 | 0 | 35 | 78 | 29 | Y |  | 2018-02-24 18:11 | 60 | 1130 | 32 | 34 | 36 | 37 | 37 | 36 | 35 | 34 | 33 | 32 | 30 | 28 |  | 28 | 34 | 37 | 28 | 0 | -0.23 | Y | 39.98 | Y | -0.4 | [8 empty] | N | N | N | 150 | 0.52 | 58 | 101820 | 100950 | 5100 | 14300 | 8 | 1 |  | 2018-02-24 18:16 | 1565 | 121 |  | 19 | [16 empty] | 95.88 | 100 | 0 | 0 | 0 |  | 450 | 300 | 선택 | 선택 | 0 | 0 | 0 |  | 450 | 300 | 선택 | 선택 | 해제 | 미정 | 미정 | 미정 | 미정 |  | 미정 | BM510510 | C
A43875 | 2018-02-24 | 1 | A |  | 6 | A | STB3D | 베어링강 | STB (SF) | BM#1 | 1550 | 54 | 1580 | 1531 | 47 | 7700 |  | 3 | 0.27 | 27 |  | -1.42 | 1517 | 1561 | 22.25 | 0 |  | 10 | 29 | 49 | Y |  | 2018-02-24 18:54 | 66 | 1127 | 28 | 30 | 36 | 38 | 38 | 39 | 38 | 38 | 37 | 36 | 36 | 36 | 35 | 35 | 36 | 39 | 35 | 38 | -0.1 | Y | 40.02 | Y | 0 | [8 empty] | N | N | Y | 180 | 0.48 | 66 | 101508 | 102970 | 7020 | 15120 | 5 | 1 |  | 2018-02-24 19:01 | 1517 | 122 |  | 21 | 22 | *STR#1,#2 픽시드 #1 LOOP#6 원형 과냉 발생 비수량 줄임 | [14 empty] | 92.32 | 100 | 0 | 0 | 0 |  | 650 |  | 선택 | 해제 | 0 | 0 | 0 |  | 650 |  | 선택 | 해제 | 선택 | 미정 | 미정 | 선택 | 미정 |  | 미정 | BT180180 | H
B43859 | 2018-02-24 | 2 | A | TUNDISH교체전 | 8 | A | SNCM23HT | 소입성보증강 | C1 | BM#2 | 1623 | 51 | 1644 | 1574 | 35 | 7100 |  | 1 | 0.53 | 18 |  | -2.26 | 1578 | 1631 | 0 | 3 | 0 | 29 | 8 | 59 | Y |  | 2018-02-24 19:09 | 73 | 1139 | 32 | 34 | 36 | 36 | 35 | 35 | 34 | 33 | 31 | 30 | 29 |  |  | 29 | 33 | 36 | 29 | 0 | -0.17 |  | 40 | Y | -0.2 | [8 empty] | N | N | N | 140 | 0.52 | 58 | 78774 | 100580 | 4420 | 2000 | 8 | 1 |  | 2018-02-24 19:23 | 1578 | 120 |  | 22 |  |  | A66763C4AFAE4B50895BFBF5087CFEEB | B2F6109B1DBF42B6AACC55B78CFE0AE6 | 8E2670F19B1A4311974A06E7FB393A8B | [11 empty] | 75.02 | 70 | 0 | 2500 | 0 |  | 450 | 400 | 선택 | 선택 | 0 | 2500 | 0 |  | 650 | 400 | 선택 | 선택 | 해제 | 미정 | 미정 | 미정 | 미정 |  | 미정 | BT180180 | C
A43876 | 2018-02-24 | 1 | A |  | 7 | A | STB3D | 베어링강 | STB (SF) | BM#1 | 9999 | 43 | 1553 | 1539 | 39 | 6300 |  | 3 | 0.27 | 27 |  | -1.39 | 1516 | 1559 | 23.03 | 0 |  | 12 | 10 | 70 | Y |  | 2018-02-24 20:03 | 65 | 1129 | 31 | 32 | 31 | 31 | 30 | 29 | 28 | 28 | 27 | 27 | 27 | 27 | 27 | 27 | 29 | 31 | 27 | 31 | -0.08 |  | 50.02 | Y | 0 | [8 empty] | N | N | Y | 230 | 0.48 | 63 | 101508 | 100840 | 7120 | 16050 | 5 | 1 |  | 2018-02-24 20:08 | 1516 | 108 |  | 22 |  | *STR#1,#2 픽시드 #1 LOOP#6 원형 과냉 발생 비수량 줄임 | [14 empty] | 94.12 | 100 | 0 | 0 | 0 |  | 650 |  | 선택 | 해제 | 0 | 0 | 0 |  | 650 |  | 선택 | 해제 | 선택 | 미정 | 미정 | 선택 | 미정 |  | 미정 | BT180180 | H
B43860 | 2018-02-24 | 2 | A | TUNDISH교체 | 1 | A | SMNB440HA | 합금강 | D1 | BM#2 | 1573 | 53 | 1677 | 1547 | 47 | 9100 |  | 1 | 0.56 | 20 |  | -3 | 1588 | 1668 | 3.87 | 0 | 0 | 5 | 73 | 64 | N | 2 | 2018-02-24 20:38 | 93 | 1114 | -326 | -315 | 30 | 34 | 26 | 30 | 36 | 38 | 40 | 41 | 42 | 42 | 42 | 42 | 37 | 42 | 42 | 42 | 0 |  | 15.02 | Y | 0 |  | 2.52 | 2.39 | 1.92 |  |  |  |  | N | N | N | 150 | 0.48 | 61 | 84330 | 98490 | 2510 | 14800 | 17 | 2 | 10 | 2018-02-24 20:32 | 1588 | 141 |  | 20 |  | *턴디쉬 플럭스 120KG/15KG *슬리브 롱노즐 사용 *L/D강제개공 및 나탕주입 301.401 *수소기준초과(10분) 이상재 등록(L/D자연개공 안됨.) | [14 empty] | 83.5 | 70 | 700 | 0 | 0 |  | 650 | 400 | 선택 | 선택 | 700 | 0 | 0 |  | 650 | 400 | 선택 | 선택 | 해제 | 미정 | 미정 | 미정 | 미정 |  | 미정 | RB120.00 | H
A43877 | 2018-02-24 | 1 | C |  | 8 | A | STB3D | 베어링강 | STB (SF) | BM#1 | 1584 | 43 | 1573 | 1548 | 36 | 6000 |  | 3 | 0.26 | 25 |  | -1.32 | 1513 | 1552 | 19.34 | 0 |  | 36 | 30 | 72 | Y |  | 2018-02-24 21:03 | 62 | 1136 | 24 | 28 | 30 | 31 | 32 | 32 | 31 | 31 | 30 | 30 | 30 | 30 | 29 | 28 | 30 | 32 | 28 | 31 | -0.08 | Y | 49.97 | Y | -0.2 | [8 empty] | N | N | Y | 220 | 0.48 | 70 | 118426 | 106600 | 7020 | 15600 | 5 | 1 |  | 2018-02-24 21:09 | 1513 | 112 |  | 28 |  | *STR#1,#2 픽시드 #1 LOOP#6 원형 과냉 발생 비수량 줄임 | [14 empty] | 104.25 | 100 | 0 | 0 | 0 |  | 650 |  | 선택 | 해제 | 0 | 0 | 0 |  | 650 |  | 선택 | 해제 | 선택 | 미정 | 미정 | 선택 | 미정 |  | 미정 | BT180180 | H
B43861 | 2018-02-24 | 2 | C |  | 2 | A | SMNB440HA | 합금강 | D1 | BM#2 | 1591 | 42 | 1654 | 1547 | 36 | 7100 |  | 1 | 0.6 | 18 |  | -2.66 | 1566 | 1642 | 5.11 | 0 | 0 | 18 | 68 | 68 | Y |  | 2018-02-24 21:33 | 71 | 1140 | 39 | 40 | 40 | 39 | 38 | 37 | 36 | 35 | 34 | 32 | 30 |  |  | 30 | 36 | 40 | 30 | 0 | -0.25 |  | 40.03 | Y | -0.4 | [8 empty] | N | N | N | 140 | 0.49 | 60 | 101196 | 96110 | 1930 | 14100 | 17 | 2 | 20 | 2018-02-24 21:51 | 1566 | 129 |  | 29 |  | *사무실 요청 주속 0.49 고정 *샘플 채취 300mm ID:303.403 (사무실 요청) | [14 empty] | 99.41 | 75 | 0 | 0 | 300 |  | 650 | 400 | 선택 | 선택 | 0 | 0 | 300 |  | 650 | 400 | 선택 | 선택 | 해제 | 미정 | 미정 | 미정 | 미정 |  | 미정 | RB100.00 | C
A43878 | 2018-02-24 | 1 | C |  | 9 | A | STB3D | 베어링강 | STB (SF) | BM#1 | 1616 | 41 | 1562 | 1550 | 34 | 5600 |  | 3 | 0.27 | 25 |  | -1.33 | 1525 | 1564 | 20.12 | 0 |  | 31 | 7 | 71 | Y |  | 2018-02-24 21:56 | 74 | 1133 | 26 | 30 | 31 | 33 | 33 | 34 | 34 | 33 | 32 | 32 | 31 | 31 | 32 | 32 | 32 | 34 | 31 | 33 | -0.02 | Y | 30.02 | Y | 0.2 | [8 empty] | N | N | Y | 201 | 0.48 | 63 | 101508 | 98750 | 7000 | 16300 | 5 | 1 |  | 2018-02-24 22:14 | 1525 | 123 |  | 46 |  | *STR#1,#2 픽시드 #1 LOOP#6 원형 과냉 발생 비수량 줄임 *롱노즐 교체 8회 사용 | [14 empty] | 95.99 | 100 | 0 | 0 | 0 |  | 650 |  | 선택 | 해제 | 0 | 0 | 0 |  | 650 |  | 선택 | 해제 | 선택 | 미정 | 미정 | 선택 | 선택 | 8 | 미정 | BT180180 | H
B43862 | 2018-02-24 | 2 | C |  | 3 | A | SMNB440HA | 합금강 | D1 | BM#2 | 1623 | 41 | 1647 | 1564 | 33 | 6400 |  | 1 | 0.56 | 19 |  | 0 | 1552 | 1623 | 1.39 | 0 | 0 | 35 | 79 | 69 | Y |  | 2018-02-24 22:42 | 57 | 1137 | 27 | 26 | 27 | 27 | 27 | 27 | 26 | 25 | 24 | 22 | 20 |  |  | 20 | 25 | 27 | 20 | 27 | -0.17 |  | 40.02 | Y | -0.4 | [8 empty] | N | N | N | 130 | 0.49 | 59 | 101196 | 95970 | 3130 | 14600 | 17 | 2 | 10 | 2018-02-24 22:59 | 1552 | 120 |  | 23 |  | *사무실 요청 주속 0.49 고정 | [14 empty] | 102.22 | 75 | 0 | 0 | 0 |  | 650 | 400 | 선택 | 선택 | 0 | 0 | 0 |  | 650 | 400 | 선택 | 선택 | 해제 | 미정 | 미정 | 미정 | 미정 |  | 미정 | RB120.00 | C
A43879 | 2018-02-24 | 1 | C |  | 10 | A | STB3D | 베어링강 | STB (SF) | BM#1 | 1601 | 47 | 1559 | 1559 | 38 | 6400 |  | 3 | 0.28 | 25 |  | -1.28 | 1522 | 1559 | 22.7 | 0 |  | 10 | 30 | 57 | Y |  | 2018-02-24 23:03 | 71 | 1127 | 30 | 31 | 34 | 35 | 35 | 36 | 35 | 35 | 35 | 35 | 34 | 34 | 34 | 34 | 34 | 36 | 34 | 35 | -0.04 | Y | 45 | Y | 0 | [8 empty] | N | N | Y | 200 | 0.48 | 70 | 101508 | 107800 | 7070 | 16000 | 5 | 1 |  | 2018-02-24 23:10 | 1522 | 130 |  | 43 |  | *STR#1,#2 픽시드 #1 LOOP#6 원형 과냉 발생 비수량 줄임 | [14 empty] | 88.42 | 100 | 0 | 0 | 0 |  | 650 |  | 선택 | 해제 | 0 | 0 | 0 |  | 650 |  | 선택 | 해제 | 선택 | 미정 | 미정 | 선택 | 미정 |  | 미정 | BT180180 | H
B43863 | 2018-02-24 | 2 | C |  | 4 | A | SMNB440HA | 합금강 | D1 | BM#2 | 1613 | 40 | 1647 | 1567 | 30 | 6100 |  | 1 | 0.56 | 22 |  | 0 | 1558 | 1631 | 1.7 | 0 | 0 | 29 | 9 | 77 | Y |  | 2018-02-24 23:52 | 63 | 1128 | 17 | 29 | 34 | 37 | 38 | 38 | 38 | 37 | 36 | 35 | 33 | 32 |  | 32 | 34 | 38 | 32 | 38 | -0.17 | Y | 34.98 | Y | -0.2 | [8 empty] | N | N | N | 120 | 0.49 | 59 | 101196 | 95820 | 1200 | 15400 | 17 | 2 | 20 | 2018-02-24 23:59 | 1558 | 112 |  | 14 |  | *사무실 요청 주속 0.49 고정 | [14 empty] | 104.33 | 75 | 0 | 0 | 0 |  | 650 | 400 | 해제 | 선택 | 0 | 0 | 0 |  | 650 | 400 | 해제 | 선택 | 해제 | 미정 | 미정 | 미정 | 미정 |  | 미정 | RB120.00 | C
A43880 | 2018-02-24 | 1 | C |  | 11 | A | STB3D | 베어링강 | STB (SF) | BM#1 | 1644 | 49 | 1561 | 1599 | 32 | 4800 |  | 3 | 0.28 | 25 |  | -1.41 | 1520 | 1561 | 23.66 | 0 |  | 12 | 11 | 52 | Y |  | 2018-02-25 00:08 | 69 | 1092 | 33 | 31 | 31 | 32 | 32 | 32 | 32 | 32 | 31 | 31 | 30 | 31 | 31 | 31 | 31 | 32 | 30 | 32 | -0.06 | Y | 35.02 | Y | 0 | [8 empty] | N | N | Y | 190 | 0.48 | 63 | 101508 | 97950 | 7000 | 15900 | 5 | 1 |  | 2018-02-25 00:18 | 1520 | 138 |  | 49 |  | *STR#1,#2 픽시드 #1 LOOP#6 원형 과냉 발생 비수량 줄임 | [14 empty] | 96.72 | 100 | 0 | 0 | 0 |  | 650 |  | 선택 | 해제 | 0 | 0 | 0 |  | 650 |  | 선택 | 해제 | 선택 | 미정 | 해제 | 선택 | 미정 |  | 미정 | BT180180 | H
B43864 | 2018-02-24 | 2 | C |  | 5 | B | SMNB440HA | 합금강 | D1 | BM#2 | 1607 | 41 | 1635 | 1574 | 34 | 6300 |  | 1 | 0.54 | 18 |  | 0 | 1555 | 1622 | 1.91 | 0 | 0 | 5 | 74 | 61 | Y |  | 2018-02-25 00:56 | 60 | 1088 | 28 | 33 | 36 | 37 | 37 | 36 | 36 | 35 | 33 | 32 | 31 | 30 | 28 | 28 | 33 | 37 | 28 | 36 | -0.2 | Y | 45 | Y | -0.4 | [8 empty] | N | N | N | 110 | 0.49 | 64 | 101196 | 102710 | 960 | 15500 | 17 | 2 | 30 | 2018-02-25 01:04 | 1555 | 111 |  | 12 |  | *사무실 요청 주속 0.49 고정 | [14 empty] | 98.25 | 75 | 0 | 0 | 0 |  | 650 | 400 | 선택 | 선택 | 0 | 0 | 0 |  | 650 | 400 | 선택 | 선택 | 해제 | 미정 | 미정 | 미정 | 미정 |  | 미정 | RB120.00 | C
A43881 | 2018-02-24 | 1 | C |  | 12 | A | STB3D | 베어링강 | STB (SF) | BM#1 | 1585 | 45 | 1549 | 1534 | 40 | 6700 |  | 3 | 0.31 | 25 |  | -1.15 | 1515 | 1549 | 24.47 | 0 |  | 36 | 31 | 49 | Y |  | 2018-02-25 01:31 | 64 | 1090 | 31 | 30 | 33 | 34 | 35 | 35 | 35 | 33 | 32 | 32 | 31 | 30 | 30 | 31 | 32 | 35 | 30 | 35 | -0.12 | Y | 40 | Y | 0.2 | [8 empty] | N | N | Y | 180 | 0.48 | 66 | 101508 | 100050 | 7000 | 16100 | 5 | 1 |  | 2018-02-25 01:41 | 1515 | 114 |  | 30 | 23 | *STR#1,#2 픽시드 #1 LOOP#6 원형 과냉 발생 비수량 줄임 | [14 empty] | 94.82 | 100 | 0 | 0 | 0 |  | 650 |  | 선택 | 해제 | 0 | 0 | 0 |  | 650 |  | 선택 | 해제 | 선택 | 미정 | 미정 | 선택 | 미정 |  | 미정 | BT180180 | H
B43865 | 2018-02-24 | 2 | C |  | 6 | A | SMNB440HA | 합금강 | D1 | BM#2 | 1606 | 36 | 1635 | 1565 | 31 | 6000 |  | 1 | 0.54 | 18 |  | 0 | 1557 | 1622 | 1.41 | 0 | 0 | 18 | 69 | 62 | Y |  | 2018-02-25 01:54 | 62 | 1080 | 29 | 32 | 35 | 35 | 35 | 35 | 34 | 33 | 32 | 30 | 29 | 26 |  | 26 | 32 | 35 | 26 | 35 | -0.2 |  | 45 | Y | -0.6 | [8 empty] | N | N | N | 150 | 0.49 | 62 | 92763 | 99540 | 1530 |  | 17 | 2 | 10 | 2018-02-25 02:08 | 1557 | 118 |  | 21 |  | *사무실 요청 주속 0.49 고정 | [14 empty] | 91.84 | 72.73 | 0 | 0 | 0 |  | 650 | 400 | 선택 | 선택 | 0 | 0 | 0 |  | 650 | 400 | 선택 | 선택 | 해제 | 미정 | 미정 | 미정 | 미정 |  | 미정 | RB120.00 | C
A43882 | 2018-02-24 | 1 | C |  | 13 | A | STB3D | 베어링강 | STB (SF) | BM#1 | 1560 | 48 | 1548 | 1533 | 40 | 6600 |  | 3 | 0.28 | 25 |  | -1 | 1519 | 1548 | 28.13 | 0 |  | 31 | 8 | 70 | Y |  | 2018-02-25 02:41 | 68 | 1096 | 30 | 33 | 34 | 35 | 35 | 34 | 32 | 32 | 31 | 30 | 30 | 31 | 31 | 29 | 32 | 35 | 29 | 31 | -0.12 | Y | 50.03 | Y | -0.4 | [8 empty] | N | N | Y | 230 | 0.48 | 68 | 101508 | 107500 | 7030 | 16200 | 5 | 1 |  | 2018-02-25 02:52 | 1519 | 113 |  | 27 |  | *STR#1,#2 픽시드 #1 LOOP#6 원형 과냉 발생 비수량 줄임 | [14 empty] | 89.43 | 100 | 0 | 0 | 0 |  | 650 |  | 선택 | 해제 | 0 | 0 | 0 |  | 650 |  | 선택 | 해제 | 선택 | 미정 | 미정 | 선택 | 미정 |  | 미정 | BT180180 | H
B43866 | 2018-02-24 | 2 | C |  | 7 | A | SMNB440HA | 합금강 | D1 | BM#2 | 1599 | 39 | 1654 | 1557 | 33 | 6700 |  | 1 | 1000 |  |  | 0 | 1560 | 1637 | 0 | 0 | 0 | 35 | 80 | 59 | Y |  | 2018-02-25 02:54 | 65 | 1087 | 24 | 31 | 35 | 37 | 37 | 37 | 37 | 36 | 35 | 34 | 32 | 30 | 28 | 28 | 34 | 37 | 28 | 37 | -0.2 | Y | 45.02 | Y | -0.4 | [8 empty] | N | N | N | 140 | 0.49 | 61 | 92763 | 98790 | 1220 | 15200 | 17 | 2 | 20 | 2018-02-25 03:11 | 1572 | 124 |  | 25 |  | *사무실 요청 주속 0.49 고정 | [14 empty] | 92.76 | 72.73 | 0 | 0 | 0 |  | 650 | 400 | 선택 | 선택 | 0 | 0 | 0 |  | 650 | 400 | 선택 | 선택 | 해제 | 미정 | 미정 | 미정 | 미정 |  | 미정 | RB120.00 | C
B43867 | 2018-02-24 | 2 | C | TUNDISH교체전 | 8 | A | SMNB440HA | 합금강 | D1 | BM#2 | 1587 | 41 | 1645 | 1554 | 34 | 7000 |  | 1 | 0.58 | 21 |  | 0 | 1561 | 1632 | 1.92 | 0 | 0 | 29 | 10 | 50 | Y |  | 2018-02-25 04:06 | 66 | 1092 | 26 | 34 | 39 | 42 | 42 | 41 | 41 | 39 | 38 | 37 | 36 | 34 | 32 | 32 | 37 | 42 | 32 | 0 | -0.22 | Y | 45.02 | Y | -0.4 | [8 empty] | N | N | N | 130 | 0.49 | 61 | 99555 | 97750 | 1250 | 2000 | 17 | 2 | 30 | 2018-02-25 04:15 | 1561 | 121 |  | 17 |  | *사무실 요청 주속 0.49 고정 | 12950572039847F78CC671D59BB59798 | 39EC6B14178B4BC5A1DD0A516091734A | 14B6602E8653417D96A3C8E749A77914 | [11 empty] | 100.56 | 75 | 0 | 2640 | 0 |  | 650 | 400 | 선택 | 선택 | 0 | 2680 | 0 |  | 650 | 400 | 선택 | 선택 | 해제 | 미정 | 미정 | 미정 | 미정 |  | 미정 | RB120.00 | C
A43883 | 2018-02-24 | 1 | C | TUNDISH교체전 | 14 | A | STB3D | 베어링강 | STB (SF) | BM#1 | 1592 | 40 | 1568 | 1530 | 35 | 5800 |  | 3 | 0.28 | 25 |  | -1.49 | 1525 | 1568 | 28.56 | 0 |  | 10 | 31 | 71 | Y |  | 2018-02-25 03:41 | 74 | 1089 | 28 | 31 | 34 | 37 | 38 | 38 | 38 | 38 | 38 | 38 | 39 | 38 | 37 | 39 | 36 | 39 | 37 | 38 | 0.02 | Y | 10 | Y | 0.4 | [8 empty] | N | N | M | 220 | 0.48 | 66 | 104606 | 101550 | 7000 | 2000 | 5 | 1 |  | 2018-02-25 03:47 | 1525 | 117 |  | 37 |  | *STR#1,#2 픽시드 #1 LOOP#6 원형 과냉 발생 비수량 줄임 | 7EE56E0CA68E458FABCE9A0679DA6D13 | BA633021F28E4151B0D23AD56BE7C1ED | A13943D21DD54FD4B1FBED3428A53DFF | [11 empty] | 96.37 | 100 | 0 | 3500 | 0 |  | 650 |  | 선택 | 해제 | 0 | 3500 | 0 |  | 650 |  | 선택 | 해제 | 선택 | 미정 | 미정 | 선택 | 미정 |  | 미정 | BT180180 | H
B43868 | 2018-02-24 | 2 | D | TUNDISH교체 | 1 | A | AE15B36C2 | 합금강 | 보론강 | BM#2 | 1595 | 46 | 1675 | 1544 | 40 | 8300 |  | 1 | 0.55 | 21 |  | 0 | 1578 | 1653 | 1.92 | 0 | 0 | 5 | 75 | 58 | Y |  | 2018-02-25 05:07 | 80 | 1105 | -457 | -247 | 24 | 26 | 25 | 22 | 25 | 28 | 30 | 32 | 34 | 34 | 35 | 36 | 30 | 36 | 36 | 0 | 0 |  | 4.98 | Y | 0 |  | 2.01 | 2.01 | [5 empty] | N | N | N | 150 | 0.47 | 59 | 94622 | 97170 | 2830 | 14400 | 1 | 1 | 10 | 2018-02-25 05:15 | 1578 | 147 |  | 43 |  | * T/D FLUX 용탕부: 120 KG / 유탕부: 15KG 투입 | [14 empty] | 94.62 | 72.73 | 720 | 0 | 0 |  | 300 | 400 | 선택 | 선택 | 720 | 0 | 0 |  | 300 | 400 | 선택 | 선택 | 해제 | 미정 | 미정 | 미정 | 해제 |  | 미정 | RB120.00 | H
A43884 | 2018-02-24 | 1 | D | TUNDISH교체 | 1 | A | SNCM8 | 합금강 | SNCM439계 | BM#1 | 1591 | 48 | 1621 | 1529 | 42 | 7600 |  | 3 | 0.28 | 21 |  | -1.39 | 1586 | 1621 | 19.4 | 0 |  | 12 | 12 | 60 | Y |  | 2018-02-25 04:49 | 97 | 1098 | 19 | 25 | 20 | 27 | 31 | 33 | 36 | 37 | 37 | 37 | 37 | 36 |  | 36 | 32 | 37 | 36 | 37 | -0.05 |  | 20 | Y | -0.2 |  | 2.33 | 2.15 | [5 empty] | N | N | N | 190 | 0.48 | 61 | 101508 | 98980 | 7520 | 15400 | 18 | 2 |  | 2018-02-25 04:59 | 1586 | 143 |  | 61 |  | *T/Dflux 유15kg 용120kg *STR#2 FIXED#2 가이드롤 냉각호스 터져 과냉됨.히트평균주속 20%이상 감속주입 ID:.201~206.생관통보 | [14 empty] | 95.31 | 100 | 700 | 0 | 0 |  | 650 |  | 선택 | 선택 | 700 | 0 | 0 |  | 650 |  | 선택 | 선택 | 선택 | 미정 | 미정 | 선택 | 미정 |  | 미정 | BT180180 | H
A43885 | 2018-02-24 | 1 | D |  | 2 | A | SNCM8 | 합금강 | SNCM439계 | BM#1 | 1595 | 40 | 1603 | 1551 | 31 | 5500 |  | 3 | 0.29 | 17 |  | -1.97 | 1562 | 1603 | 18.86 | 0 |  | 36 | 32 | 76 | Y |  | 2018-02-25 05:47 | 73 | 1088 | 37 | 30 | 26 | 26 | 26 | 26 | 25 | 24 | 25 | 24 | 24 | 23 | 23 | 23 | 26 | 26 | 23 | 26 | -0.05 | Y | 54.55 | Y | 0 |  |  |  | 1.66 |  |  |  |  | N | N | N | 180 | 0.5 | 65 | 101508 | 103650 | 7030 | 15300 | 18 | 2 |  | 2018-02-25 06:11 | 1562 | 134 |  | 65 | 17 | *STR#2 FIXED#2 가이드롤 냉각호스 터져 과냉됨.히트평균주속 20%이상 감속주입 ID:101~ 106.201~206.생관통보 | [14 empty] | 91.2 | 100 | 0 | 0 | 0 |  | 650 |  | 선택 | 선택 | 0 | 0 | 0 |  | 650 |  | 선택 | 선택 | 선택 | 미정 | 미정 | 선택 | 미정 |  | 미정 | BT180180 | H
B43869 | 2018-02-24 | 2 | D |  | 2 | A | AE15B36C2 | 합금강 | 보론강 | BM#2 | 1610 | 40 | 1654 | 1557 | 35 | 6800 |  | 1 | 0.53 | 19 |  | -2.99 | 1554 | 1636 | 1.38 | 0 | 0 | 18 | 70 | 49 | Y |  | 2018-02-25 06:21 | 56 | 1080 | 29 | 25 | 23 | 22 | 20 | 19 | 19 | 18 | 17 | 17 | 16 | 15 | 15 | 15 | 20 | 23 | 15 | 0 | -0.16 |  | 50 | Y | 0 | [8 empty] | N | N | N | 140 | 0.41 | 69 | 94622 | 94420 | 10 | 15800 | 1 | 1 | 20 | 2018-02-25 06:27 | 1554 | 133 |  | 32 | 7 | * M-EMS/몰드 냉각수/주속/ TEST 적용. * 샘플채취 ID:303,403(300mm) | [14 empty] | 100.24 | 72.73 | 0 | 0 | 300 |  | 400 | 400 | 선택 | 선택 | 0 | 0 | 300 |  | 400 | 400 | 선택 | 선택 | 해제 | 미정 | 미정 | 미정 | 미정 |  | 미정 | RB120.00 | H
C42411 | 2018-02-24 | 3 | D |  | 3 | B | SNCM8 | 합금강 | SNCM439계 | BM#1 | 1605 | 26 | 1611 | 1550 | 6 | 1000 |  | 3 | 0.3 | 19 |  | 67.32 | 1563 | 0 | 20.26 | 1.57 |  | 28 | 34 | 69 | Y |  | 2018-02-25 07:28 | 74 | 1060 | 28 | 33 | 36 | 37 | 37 | 35 | 34 | 34 | 35 | 34 | 34 | 33 | 32 | 31 | 34 | 37 | 31 | 34 | -0.12 | Y | 49.98 | Y | -0.2 |  |  |  | 1.5 |  |  |  |  | N | N | N | 170 | 0.46 | 68 | 101508 | 104920 | 7680 | 15800 | 18 | 2 |  | 2018-02-25 07:40 | 1563 | 174 |  | 34 | 13 | *STR#2 FIXED#2 가이드롤 냉각호스 터져 과냉됨.히트평균주속 20%이상 감속주입 ID:201~203.생관통보 | [14 empty] | 90.15 | 100 | 0 | 0 | 0 |  | 650 |  | 선택 | 선택 | 0 | 0 | 0 |  | 650 |  | 선택 | 선택 | 선택 | 미정 | 미정 | 선택 | 미정 |  | 미정 | BT180180 | H
A43886 | 2018-02-24 | 1 | D |  | 3 | B | AE15B36C2 | 합금강 | 보론강 | BM#2 | 1612 | 40 | 1631 | 1540 | 35 | 6200 |  | 1 | 1000 |  |  | 0 | 1581 | 1566 | 0 | 0 | 0 | 31 | 9 | 58 | Y |  | 2018-02-25 07:16 | 83 | 1097 | 14 | 16 | 18 | 22 | 26 | 28 | 29 | 29 | 29 | 28 | 28 | 28 | 27 | 25 | 25 | 29 | 25 | 29 | -0.1 | Y | 39.97 | Y | -0.2 | [8 empty] | N | N | N | 130 | 0.47 | 71 | 101196 | 110760 | 20 | 15800 | 1 | 1 | 30 | 2018-02-25 07:24 | 1581 | 148 |  | 49 |  | * 샘플채취 ID:303,403(300mm) | [14 empty] | 92.16 | 75 | 0 | 0 | 300 |  | 400 | 400 | 선택 | 선택 | 0 | 0 | 300 |  | 400 | 400 | 선택 | 선택 | 해제 | 미정 | 미정 | 해제 | 미정 |  | 미정 | RB120.00 | H
B43871 | 2018-02-25 | 2 | D |  | 4 | B | AE15B36C2 | 합금강 | 보론강 | BM#2 | 1594 | 43 | 1647 | 1545 | 37 | 7300 |  | 1 | 0.55 | 15 |  | -2.12 | 1558 | 1626 | 0.83 | 0 | 0 | 29 | 11 | 82 | Y |  | 2018-02-25 08:47 | 60 | 1087 | 24 | 23 | 24 | 25 | 26 | 26 | 26 | 26 | 25 | 24 | 24 | 23 |  | 23 | 25 | 26 | 23 | 26 | -0.08 | Y | 35 | Y | -0.2 | [8 empty] | N | N | N | 120 | 0.5 | 57 | 101196 |  | 2020 |  | 1 | 1 | 40 | 2018-02-25 08:49 | 1558 | 129 |  | 32 | 25 | * 샘플채취 ID:303,403(300mm) | [14 empty] | 105.3 | 75 | 0 | 0 | 300 |  | 400 | 400 | 선택 | 선택 | 0 | 0 | 300 |  | 400 | 400 | 선택 | 선택 | 해제 | 미정 | 미정 | 미정 | 미정 |  | 미정 | RB120.00 | H
A43887 | 2018-02-25 | 1 | D |  | 4 | A | SNCM8 | 합금강 | SNCM439계 | BM#1 | 1589 | 47 | 1595 | 1531 | 40 | 6500 |  | 3 | 0.31 | 16 |  | -1.33 | 1568 | 1595 | 18.54 | 0 |  | 10 | 32 | 74 | Y |  | 2018-02-25 08:13 | 79 | 1086 | 22 | 30 | 27 | 27 | 29 | 31 | 30 | 29 | 30 | 29 | 29 | 29 | 28 | 27 | 29 | 31 | 27 | 30 | -0.09 | Y | 45.02 | Y | -0.2 |  |  |  | 1.4 |  |  |  |  | N | N | N | 160 | 0.45 | 69 | 98827 | 97430 | 7620 | 14800 | 18 | 2 |  | 2018-02-25 08:21 | 1568 | 134 |  | 58 | 25 | [15 empty] | 94.08 | 100 | 0 | 0 | 0 |  | 650 |  | 선택 | 선택 | 0 | 0 | 0 |  | 650 |  | 선택 | 선택 | 선택 | 미정 | 미정 | 선택 | 미정 |  | 미정 | BT180180 | C
B43872 | 2018-02-25 | 2 | D |  | 5 | B | AE15B36C2 | 합금강 | 보론강 | BM#2 | 1594 | 44 | 1634 | 1555 | 37 | 7100 |  | 1 | 0.56 | 15 |  | -2.47 | 1560 | 1628 | 1.09 | 0 | 0 | 5 | 76 | 67 | Y |  | 2018-02-25 09:50 | 62 | 1086 | 23 | 27 | 29 | 29 | 30 | 29 | 29 | 28 | 28 | 27 | 26 | 25 |  | 25 | 28 | 30 | 25 | 29 | -0.14 | Y | 34.98 | Y | -0.2 | [8 empty] | N | N | N | 110 | 0.49 | 61 | 97166 | 99540 | 550 | 14700 | 1 | 1 | 10 | 2018-02-25 09:48 | 1577 | 130 |  | 30 | [16 empty] | 97.17 | 100 | 0 | 0 | 0 |  | 300 | 400 | 선택 | 선택 | 0 | 0 | 0 |  | 300 | 400 | 선택 | 선택 | 해제 | 미정 | 미정 | 미정 | 미정 |  | 미정 | RB120.00 | H
A43888 | 2018-02-25 | 1 | D |  | 5 | A | SNCM8 | 합금강 | SNCM439계 | BM#1 | 1619 | 41 | 1602 | 1557 | 39 | 5900 |  | 3 | 0.3 | 16 |  | -1.35 | 1575 | 1602 | 19.05 | 0 |  | 12 | 13 | 54 | Y |  | 2018-02-25 09:20 | 86 | 1087 | 24 | 27 | 29 | 32 | 33 | 35 | 34 | 34 | 34 | 33 | 34 | 34 | 33 | 33 | 32 | 35 | 33 | 34 | -0.03 | Y | 40.08 | Y | 0 |  |  |  | 1.41 |  |  |  |  | N | N | N | 150 | 0.45 | 69 | 152262 | 99930 | 7030 | 15200 | 18 | 2 |  | 2018-02-25 09:34 | 1575 | 127 |  | 61 | 19 | *준빅사이즈 후속히트 준빅사이즈 주속 적용 *유사강종 연연주 혼탕부 성분확인 ID:107~109.207~209 | [14 empty] | 141.57 | 100 | 0 | 0 | 0 |  | 650 |  | 선택 | 선택 | 0 | 0 | 0 |  | 650 |  | 선택 | 선택 | 선택 | 미정 | 미정 | 선택 | 미정 |  | 미정 | BT180180 | H
B43873 | 2018-02-25 | 2 | D |  | 6 | A | AE15B36C2 | 합금강 | 보론강 | BM#2 | 1572 | 43 | 1654 | 1526 | 39 | 8000 |  | 1 | 0.57 | 15 |  | -2.49 | 1558 | 1622 | 2.44 | 0 | 0 | 35 | 82 | 51 | Y |  | 2018-02-25 11:09 | 60 | 1088 | 23 | 28 | 32 | 33 | 34 | 33 | 33 | 32 | 32 | 31 | 30 | 29 | 27 | 27 | 31 | 34 | 27 | 33 | -0.18 | Y | 39.23 | Y | -0.4 | [8 empty] | N | N | N | 100 | 0.49 | 60 | 94622 | 98450 | 650 | 13400 | 1 | 1 | 20 | 2018-02-25 11:11 | 1572 | 109 |  | 15 | [16 empty] | 95.58 | 72.73 | 0 | 0 | 0 |  | 300 | 400 | 선택 | 선택 | 0 | 0 | 0 |  | 300 | 400 | 선택 | 선택 | 해제 | 미정 | 미정 | 미정 | 미정 |  | 미정 | RB120.00 | H
A43889 | 2018-02-25 | 1 | D |  | 6 | A | AE4340 | 합금강 | SNCM439계 | BM#1 | 1734 | 64 | 1611 | 1680 | 19 | 2800 |  | 3 | 0.3 | 17 |  | -2.4 | 1560 | 1611 | 19.73 | 0 |  | 36 | 33 | 56 | Y |  | 2018-02-25 10:46 | 71 | 1087 | 29 | 31 | 33 | 34 | 35 | 36 | 36 | 36 | 34 | 34 | 33 | 32 | 32 | 32 | 34 | 36 | 32 | 36 | -0.1 | Y | 35 | Y | 0 |  |  |  | 1.5 |  |  |  |  | N | N | N | 190 | 0.49 | 63 | 50754 | 98530 | 6990 | 14500 | 18 | 2 |  | 2018-02-25 11:00 | 1560 | 142 |  | 45 |  | *유사강종 연연주 혼탕부 성분확인 ID:101.201 | [14 empty] | 47.81 | 100 | 0 | 0 | 0 |  | 650 |  | 선택 | 선택 | 0 | 0 | 0 |  | 650 |  | 선택 | 선택 | 선택 | 미정 | 미정 | 선택 | 미정 |  | 미정 | BT180180 | H
B43874 | 2018-02-25 | 2 | D |  | 7 | A | AE15B36C2 | 합금강 | 보론강 | BM#2 | 1568 | 38 | 1636 | 1545 | 34 | 6700 |  | 1 | 0.54 | 16 |  | -2.34 | 1560 | 1617 | 0.62 | 0 | 0 | 31 | 10 | 70 | Y |  | 2018-02-25 12:11 | 62 | 1087 | 25 | 28 | 29 | 31 | 31 | 30 | 29 | 28 | 27 | 25 | 23 | 21 | 18 | 18 | 27 | 31 | 18 | 0 | -0.29 | Y | 44.98 | Y | -0.6 | [8 empty] | N | N | N | 150 | 0.49 | 61 | 94622 | 99010 | 2700 | 15400 | 1 | 1 | 30 | 2018-02-25 12:12 | 1560 | 112 |  | 17 | [16 empty] | 93.13 | 100 | 0 | 0 | 0 |  | 300 | 400 | 선택 | 선택 | 0 | 0 | 0 |  | 300 | 400 | 선택 | 선택 | 해제 | 미정 | 미정 | 미정 | 선택 | 6 | 미정 | RB120.00 | H
A43890 | 2018-02-25 | 1 | D |  | 7 | A | AE4340 | 합금강 | SNCM439계 | BM#1 | 1624 | 42 | 1609 | 1580 | 33 | 5900 |  | 3 | 0.29 | 18 |  | -1.58 | 1574 | 1609 | 20.75 | 0 |  | 28 | 35 | 50 | Y |  | 2018-02-25 11:38 | 85 | 1089 | 28 | 30 | 34 | 36 | 38 | 38 | 39 | 40 | 39 | 38 | 37 | 38 | 38 | 37 | 36 | 40 | 37 | 38 | -0.1 | Y | 30.02 | Y | -0.2 |  |  |  | 1.46 |  |  |  |  | N | N | N | 180 | 0.48 | 67 | 101508 | 104340 | 160 | 15400 | 18 | 2 |  | 2018-02-25 11:49 | 1574 | 134 |  | 58 | 13 | *전공정요청 L/D잔강 미이월 | [14 empty] | 96.54 | 100 | 0 | 0 | 0 |  | 650 |  | 선택 | 선택 | 0 | 0 | 0 |  | 650 |  | 선택 | 선택 | 선택 | 미정 | 미정 | 해제 | 미정 |  | 미정 | BT180180 | H
B43875 | 2018-02-25 | 2 | A |  | 8 | A | AE15B36C2 | 합금강 | 보론강 | BM#2 | 1585 | 46 | 1635 | 1537 | 40 | 8000 |  | 1 | 0.54 | 15 |  | -2.44 | 1567 | 1623 | 0.69 | 0 | 0 | 29 | 12 | 66 | Y |  | 2018-02-25 13:17 | 69 | 1087 | 16 | 26 | 33 | 36 | 37 | 37 | 36 | 35 | 34 | 33 | 31 | 29 | 26 | 26 | 32 | 37 | 26 | 0 | -0.28 | Y | 39.98 | Y | -0.6 | [8 empty] | N | N | N | 140 | 0.49 | 62 | 103224 | 101020 | 80 | 16000 | 1 | 1 |  | 2018-02-25 13:24 | 1567 | 109 |  | 14 | [16 empty] | 102.2 | 100 | 0 | 0 | 0 |  | 300 | 400 | 선택 | 선택 | 0 | 0 | 0 |  | 300 | 400 | 선택 | 선택 | 해제 | 미정 | 미정 | 미정 | 미정 |  | 미정 | RB120.00 | H
A43891 | 2018-02-25 | 1 | A |  | 8 | A | AE4340 | 합금강 | SNCM439계 | BM#1 | 1629 | 49 | 1584 | 1559 | 34 | 6600 |  | 3 | 0.28 | 16 |  | -1.24 | 1559 | 1584 | 19.83 | 0 |  | 10 | 33 | 45 | Y |  | 2018-02-25 12:46 | 70 | 1086 | 34 | 31 | 29 | 29 | 28 | 27 | 27 | 27 | 26 | 25 | 24 | 23 | 22 | 21 | 26 | 29 | 21 | 27 | -0.12 |  | 64.98 | Y | -0.2 |  |  |  | 1.53 |  |  |  |  | N | N | N | 170 | 0.45 | 77 | 104786 | 113260 | 40 | 14330 | 18 | 2 |  | 2018-02-25 12:55 | 1559 | 144 |  | 59 |  | *BIG SIZE *전공정요청 L/D잔강 이월 안함-이상재등록 | [14 empty] | 93.14 | 100 | 0 | 0 | 0 |  | 650 |  | 선택 | 선택 | 0 | 0 | 0 |  | 650 |  | 선택 | 선택 | 선택 | 미정 | 미정 | 해제 | 미정 |  | 미정 | BT180180 | C
B43876 | 2018-02-25 | 2 | A |  | 9 | A | AE15B36C2 | 합금강 | 보론강 | BM#2 | 1618 | 37 | 1635 | 1577 | 31 | 6100 |  | 3 | 0.28 | 16 |  | -2.59 | 1584 | 1635 | 14.23 | 6.06 |  | 23 | 1 | 26492 | Y |  | 2018-02-25 14:14 | 86 | 1086 | 24 | 28 | 31 | 33 | 34 | 34 | 34 | 34 | 34 | 33 | 32 | 31 | 30 | 30 | 32 | 34 | 30 | 34 | -0.1 | Y | 40 | Y | -0.2 | [8 empty] | N | N | N | 130 | 0.48 | 61 | 103224 | 96150 | 2850 | 16900 | 1 | 1 |  | 2018-02-25 14:23 | 1584 | 109 |  | 22 |  | *주입말 전공정 지연 감속주입 | [14 empty] | 104.37 | 100 | 0 | 0 | 0 |  | 300 | 400 | 선택 | 선택 | 0 | 0 | 0 |  | 300 | 400 | 선택 | 선택 | 해제 | 미정 | 미정 | 미정 | 미정 |  | 미정 | RB120.00 | H
A43893 | 2018-02-25 | 1 | A | TUNDISH교체전 | 9 | A | AE4340 | 합금강 | SNCM439계 | BM#1 | 1608 | 41 | 1614 | 1563 | 31 | 6300 |  | 3 | 0.29 | 16 |  | -1.67 | 1561 | 1595 | 20.05 | 0 |  | 5 | 77 | 130 | Y |  | 2018-02-25 14:54 | 72 | 1087 | 16 | 27 | 33 | 34 | 36 | 36 | 36 | 35 | 34 | 34 | 33 | 33 |  | 33 | 32 | 36 | 33 | 36 | -0.06 | Y | 35 | Y | 0 |  |  |  | 1.52 |  |  |  |  | N | N | N | 160 | 0.46 | 67 | 106282 | 101970 | 1030 | 1700 | 18 | 2 |  | 2018-02-25 15:00 | 1561 | 91 |  | 11 |  | *BIG SIZE 후속 HEAT BIG SIZE 주속적용 *전공정요청 L/D잔강 이월 안함-이상재등록 | 3138DFA74AC44232A6CDD632CE279FFA | 9D7C17371ECF4CA0BD344A2A12919924 |  | 7F6106403AF74944B4E365BE38B3C1A3 | [10 empty] | 103.19 | 100 | 0 | 2500 | 0 |  | 650 |  | 선택 | 선택 | 0 | 2500 | 0 |  | 650 |  | 선택 | 선택 | 선택 | 미정 | 미정 | 미정 | 미정 |  | 미정 | BT180180 | H
B43877 | 2018-02-25 | 2 | A |  | 10 | A | AE15B36C2 | 합금강 | 보론강 | BM#2 | 1606 | 41 | 1635 | 1525 | 34 | 6800 |  | 1 | 0.58 | 15 |  | -2.33 | 1555 | 1621 | 8.35 | 0 | 0 | 18 | 72 | 34 | Y |  | 2018-02-25 15:34 | 57 | 1104 | 28 | 26 | 27 | 26 | 26 | 25 | 25 | 24 | 23 | 22 | 21 | 20 | 19 | 19 | 24 | 27 | 19 | 26 | -0.16 |  | 50 | Y | -0.2 | [8 empty] | N | N | N | 120 | 0.49 | 61 | 103224 | 99260 | 50 | 16700 | 1 | 1 |  | 2018-02-25 15:31 | 1555 | 110 |  | 5 | [16 empty] | 105.33 | 100 | 0 | 0 | 0 |  | 300 | 400 | 선택 | 선택 | 0 | 0 | 0 |  | 300 | 400 | 선택 | 선택 | 해제 | 미정 | 미정 | 미정 | 미정 |  | 미정 | RB120.00 | H
A43894 | 2018-02-25 | 1 | A | TUNDISH교체 | 1 | A | AE1055LS | 탄소강 | G-AE1055LS | BM#1 | 1616 | 42 | 1613 | 1569 | 29 | 5300 |  | 3 | 0.26 | 26 |  | -1.31 | 1574 | 1614 | 0.12 | 23.92 |  | 28 | 36 | 45 | Y |  | 2018-02-25 15:56 | 90 | 1120 | 33 | 32 | 37 | 40 | 43 | 44 | 45 | 46 | 47 | 47 |  |  |  | 47 | 41 | 47 | 47 | 0 | 0 |  | 4.97 | Y | 0 |  | 2.06 | 1.99 | [5 empty] | N | N | M | 230 | 0.49 | 55 | 101508 | 92330 | 7470 | 14830 | 15 | 1 |  | 2018-02-25 16:05 | 1574 | 120 |  | 42 |  | *T/D가열온도:자동-1362`.수동건-1378`.STR#1:924.STR#2:1024.T/D FLUX 유:15,용:225 | [14 empty] | 101.71 | 100 | 1500 | 0 | 0 |  | 400 |  | 선택 | 해제 | 1500 | 0 | 0 |  | 400 |  | 선택 | 해제 | 해제 | 미정 | 미정 | 선택 | 선택 |  | 미정 | BT180180 | H
B43878 | 2018-02-25 | 2 | A |  | 11 | B | AE15B36C2 | 합금강 | 보론강 | BM#2 | 1564 | 49 | 1617 | 1524 | 43 | 8900 |  | 1 | 0.57 | 15 |  | -2.89 | 1562 | 1624 | 3.74 | 0 | 0 | 36 | 34 | 137 | Y |  | 2018-02-25 16:31 | 64 | 1104 | 21 | 25 | 26 | 27 | 26 | 26 | 25 | 24 | 24 | 23 | 22 | 21 |  | 21 | 24 | 27 | 21 | 26 | -0.15 | Y | 39.98 | Y | -0.2 | [8 empty] | N | N | N | 110 | 0.49 | 61 | 98688 | 99110 | 1930 | 16500 | 1 | 1 |  | 2018-02-25 16:29 | 1562 | 111 |  | 12 | [16 empty] | 96.75 | 100 | 0 | 0 | 0 |  | 300 | 400 | 선택 | 선택 | 0 | 0 | 0 |  | 300 | 400 | 선택 | 선택 | 해제 | 미정 | 미정 | 미정 | 미정 |  | 미정 | RB140.00 | C
A43895 | 2018-02-25 | 1 | A |  | 2 | A | AE1055LS | 탄소강 | G-AE1055LS | BM#1 | 1575 | 43 | 1593 | 1538 | 31 | 5000 |  | 3 | 0.26 | 26 |  | -1.33 | 1551 | 1590 | 0 | 23.7 |  | 29 | 13 | 44 | Y |  | 2018-02-25 17:12 | 67 | 1135 | 45 | 39 | 35 | 33 | 31 | 29 | 29 | 29 | 28 | 27 | 26 | 21 |  | 21 | 32 | 35 | 21 | 29 | -0.31 |  | 44.98 | Y | -1 | [8 empty] | N | N | Y | 220 | 0.5 | 56 | 84590 | 93400 | 7060 | 15920 | 15 | 1 |  | 2018-02-25 17:19 | 1551 | 114 |  | 24 | [16 empty] | 84.25 | 100 | 0 | 0 | 0 |  | 400 |  | 선택 | 해제 | 0 | 0 | 0 |  | 400 |  | 선택 | 해제 | 해제 | 미정 | 미정 | 선택 | 미정 |  | 미정 | BT180180 | H
B43879 | 2018-02-25 | 2 | A | TUNDISH교체전 | 12 | A | AE15B36C2 | 합금강 | 보론강 | BM#2 | 1572 | 45 | 1637 | 1544 | 36 | 7000 |  | 1 | 0.56 | 15 |  | -2.6 | 1554 | 1622 | 2.84 | 0 | 0 | 10 | 34 | 43 | Y |  | 2018-02-25 17:43 | 56 | 1134 | 25 | 28 | 30 | 31 | 31 | 31 | 30 | 29 | 27 | 26 | 24 | 21 |  | 21 | 28 | 31 | 21 | 31 | -0.25 | Y | 40.02 | Y | -0.6 | [8 empty] | N | N | N | 100 | 0.49 | 61 | 91178 | 99000 | 5300 | 2000 | 1 | 1 |  | 2018-02-25 17:39 | 1554 | 111 |  | 4 |  |  | A79E2C9615194F9C9720A17070610815 | 2E37A4F218FE478D9EA0FD543D9DA175 | [12 empty] | 88.52 | 100 | 0 | 2500 | 0 |  | 300 | 400 | 선택 | 선택 | 0 | 2583 | 0 |  | 300 | 400 | 선택 | 선택 | 해제 | 미정 | 미정 | 미정 | 미정 |  | 미정 | RB140.00 | C
A43896 | 2018-02-25 | 1 | A |  | 3 | A | AE1055LS | 탄소강 | G-AE1055LS | BM#1 | 1614 | 42 | 1604 | 1559 | 28 | 4500 |  | 3 | 0.26 | 25 |  | -1.47 | 1547 | 1590 | 0 | 22.93 |  | 23 | 2 | 54 | Y |  | 2018-02-25 18:05 | 63 | 1122 | 17 | 24 | 24 | 24 | 24 | 24 | 24 | 23 | 23 | 22 | 22 |  |  | 22 | 23 | 24 | 22 | 24 | -0.04 |  | 40.03 | Y | 0 | [8 empty] | N | N | Y | 210 | 0.5 | 54 | 84590 | 89590 | 7060 | 15170 | 15 | 1 |  | 2018-02-25 18:12 | 1547 | 113 |  | 30 | [16 empty] | 87.57 | 100 | 0 | 0 | 0 |  | 400 |  | 선택 | 해제 | 0 | 0 | 0 |  | 400 |  | 선택 | 해제 | 해제 | 미정 | 미정 | 선택 | 미정 |  | 미정 | BT180180 | H
B43880 | 2018-02-25 | 2 | A | TUNDISH교체 | 1 | A | 16MNCRS5HAM | 소입성보증강 | C1 | BM#2 | 1610 | 57 | 1675 | 1564 | 48 | 9700 |  | 1 | 0.57 | 18 |  | -2.42 | 1595 | 1660 | 0.05 | 5.53 | 0 | 12 | 15 | 93 | Y |  | 2018-02-25 18:54 | 84 | 1130 | -384 | -127 | 26 | 20 | 23 | 29 | 32 | 34 | 34 | 35 | 35 | 35 |  | 35 | 31 | 35 | 35 | 35 | 0 |  | 10 | Y | 0 |  | 1.85 | 1.79 | [5 empty] | N | N | N | 150 | 0.51 | 58 | 83260 | 99440 | 4940 | 14700 | 10 | 2 |  | 2018-02-25 18:51 | 1595 | 137 |  | 22 |  | *턴디쉬 플럭스 120KG/15KG *슬리브 롱노즐 사용 | [14 empty] | 80.06 | 100 | 700 | 0 | 0 |  | 450 | 300 | 선택 | 선택 | 700 | 0 | 0 |  | 450 | 300 | 선택 | 선택 | 해제 | 미정 | 미정 | 미정 | 미정 |  | 미정 | RB120.00 | H
A43897 | 2018-02-25 | 1 | A |  | 4 | A | AE1055LS | 탄소강 | G-AE1055LS | BM#1 | 1550 | 41 | 1590 | 1541 | 31 | 5200 |  | 3 | 0.26 | 25 |  | -1.18 | 1548 | 1583 | 0 | 20.14 |  | 5 | 78 | 68 | Y |  | 2018-02-25 19:15 | 64 | 1124 | 21 | 26 | 29 | 31 | 31 | 31 | 31 | 29 | 29 | 28 | 27 | 26 | 26 | 26 | 28 | 31 | 26 | 31 | -0.11 | Y | 45.02 | Y | 0 | [8 empty] | N | N | Y | 200 | 0.5 | 64 | 101508 | 106180 | 7040 | 15030 | 15 | 1 |  | 2018-02-25 19:20 | 1548 | 111 |  | 17 | [16 empty] | 89.71 | 100 | 0 | 0 | 0 |  | 400 |  | 선택 | 해제 | 0 | 0 | 0 |  | 400 |  | 선택 | 해제 | 해제 | 미정 | 미정 | 선택 | 미정 |  | 미정 | BT180180 | H
B43881 | 2018-02-25 | 2 | A |  | 2 | A | 16MNCRS5HAM | 소입성보증강 | C1 | BM#2 | 1607 | 43 | 1655 | 1547 | 39 | 7700 |  | 1 | 0.56 | 18 |  | -2.31 | 1572 | 1640 | 0 | 6.16 | 0 | 31 | 12 | 37 | Y |  | 2018-02-25 19:55 | 61 | 1130 | 33 | 30 | 28 | 27 | 27 | 26 | 25 | 24 | 24 | 23 | 22 | 20 |  | 20 | 26 | 28 | 20 | 0 | -0.18 |  | 45.02 | Y | -0.4 | [8 empty] | N | N | N | 140 | 0.53 | 56 | 99912 | 97920 | 2370 | 14900 | 10 | 2 |  | 2018-02-25 20:06 | 1572 | 125 |  | 22 | [16 empty] | 100.92 | 75 | 0 | 0 | 0 |  | 450 | 300 | 선택 | 선택 | 0 | 0 | 0 |  | 450 | 300 | 선택 | 선택 | 해제 | 미정 | 미정 | 미정 | 미정 |  | 미정 | RB120.00 | H
A43898 | 2018-02-25 | 1 | A |  | 5 | A | AE1055LS | 탄소강 | G-AE1055LS | BM#1 | 1598 | 42 | 1599 | 1539 | 30 | 4900 |  | 3 | 0.25 | 26 |  | -1.48 | 1547 | 1593 | 0 | 24.71 |  | 28 | 37 | 65 | Y |  | 2018-02-25 20:11 | 63 | 1114 | 24 | 26 | 27 | 28 | 28 | 27 | 26 | 26 | 25 | 25 | 24 | 23 |  | 23 | 26 | 28 | 23 | 26 | -0.12 | Y | 40 | Y | -0.2 | [8 empty] | N | N | Y | 190 | 0.5 | 58 | 135344 | 96120 | 7110 | 15580 | 15 | 1 |  | 2018-02-25 20:17 | 1547 | 107 |  | 29 |  | *유사강종 연연주 혼탕부 성분 확인 ID:106~108.206~208 | [14 empty] | 131.27 | 100 | 0 | 0 | 0 |  | 400 |  | 선택 | 해제 | 0 | 0 | 0 |  | 400 |  | 선택 | 해제 | 해제 | 미정 | 미정 | 선택 | 미정 |  | 미정 | BT180180 | H
B43882 | 2018-02-25 | 2 | C |  | 3 | A | 16MNCRS5HAM | 소입성보증강 | C1 | BM#2 | 1577 | 45 | 1645 | 1547 | 42 | 8600 |  | 1 | 0.57 | 18 |  | -2.8 | 1570 | 1643 | 0 | 7.69 | 0 | 36 | 35 | 76 | Y |  | 2018-02-25 20:52 | 59 | 1132 | 17 | 21 | 23 | 24 | 24 | 24 | 23 | 22 | 22 | 21 | 20 | 18 | 17 | 17 | 21 | 24 | 17 | 24 | -0.16 | Y | 45 | Y | -0.2 | [8 empty] | N | N | N | 130 | 0.48 | 62 | 102991 | 98100 | 2920 | 14500 | 10 | 2 | 30 | 2018-02-25 21:01 | 1570 | 121 |  | 24 |  | *전공정요청 감속주입 | [14 empty] | 103.51 | 76.92 | 0 | 0 | 0 |  | 450 | 300 | 선택 | 선택 | 0 | 0 | 0 |  | 450 | 300 | 선택 | 선택 | 해제 | 미정 | 미정 | 미정 | 미정 |  | 미정 | RB160.00 | C
A43899 | 2018-02-25 | 1 | C |  | 6 | A | P-AE1055LS | 탄소강 | G-AE1055LS | BM#1 | 1588 | 40 | 1601 | 1538 | 30 | 5000 |  | 3 | 0.25 | 26 |  | -1.48 | 1556 | 1601 | 0 | 23.22 |  | 29 | 14 | 56 | Y |  | 2018-02-25 21:05 | 71 | 1127 | 20 | 27 | 31 | 33 | 33 | 33 | 33 | 33 | 33 | 31 | 30 | 30 | 29 | 29 | 31 | 33 | 29 | 33 | -0.09 | Y | 44.98 | Y | -0.2 | [8 empty] | N | N | Y | 180 | 0.49 | 60 | 50754 | 95400 | 7060 | 15900 | 15 | 1 |  | 2018-02-25 21:13 | 1557 | 112 |  | 35 |  | *유사강종 연연주 혼탕부 성분 확인 ID:101.201 | [14 empty] | 49.56 | 100 | 0 | 0 | 0 |  | 650 |  | 선택 | 해제 | 0 | 0 | 0 |  | 650 |  | 선택 | 해제 | 해제 | 미정 | 미정 | 선택 | 미정 |  | 미정 | BT180180 | H
B43883 | 2018-02-25 | 2 | C |  | 4 | A | 16MNCRS5HAM | 소입성보증강 | C1 | BM#2 | 1575 | 47 | 1655 | 1537 | 43 | 8600 |  | 1 | 0.56 | 19 |  | 0 | 1557 | 1634 | 0 | 6.9 | 0 | 10 | 35 | 67 | Y |  | 2018-02-25 21:59 | 46 | 1124 | 14 | 13 | 13 | 13 | 12 | 11 | 10 | 9 | 9 |  |  |  |  | 9 | 12 | 13 | 9 | 13 | -0.13 |  | 30.02 | Y | 0 | [8 empty] | N | N | N | 120 | 0.54 | 45 | 93137 | 80570 | 20020 | 14300 | 10 | 2 |  | 2018-02-25 22:14 | 1557 | 126 |  | 21 |  | *턴디쉬 온도 낮아서 래들잔강 20톤 내림 | [14 empty] | 93.32 | 72.73 | 0 | 0 | 0 |  | 450 | 300 | 선택 | 선택 | 0 | 0 | 0 |  | 450 | 300 | 선택 | 선택 | 해제 | 미정 | 미정 | 미정 | 미정 |  | 미정 | RB080.00 | C
A43900 | 2018-02-25 | 1 | C |  | 7 | A | P-AE1055LS | 탄소강 | G-AE1055LS | BM#1 | 1573 | 41 | 1604 | 1551 | 30 | 5000 |  | 3 | 0.26 | 25 |  | -1.22 | 1560 | 1596 | 0 | 28.13 |  | 23 | 3 | 55 | Y |  | 2018-02-25 22:08 | 75 | 1112 | 29 | 27 | 27 | 27 | 29 | 30 | 29 | 29 | 29 | 28 | 27 | 26 | 26 | 26 | 28 | 30 | 26 | 29 | -0.11 | Y | 35.02 | Y | 0 | [8 empty] | N | N | Y | 230 | 0.48 | 63 | 101508 | 93750 | 6990 | 15700 | 15 | 1 |  | 2018-02-25 22:16 | 1560 | 115 |  | 32 |  | *롱노즐 교체 SEN내부 크랙 6회사용 | [14 empty] | 100.75 | 100 | 0 | 0 | 0 |  | 650 |  | 선택 | 해제 | 0 | 0 | 0 |  | 650 |  | 선택 | 해제 | 해제 | 미정 | 미정 | 선택 | 선택 | 6 | 미정 | BT180180 | H
B43884 | 2018-02-25 | 2 | C |  | 5 | A | 16MNCRS5HAM | 소입성보증강 | C1 | BM#2 | 1594 | 50 | 1647 | 1534 | 43 | 8800 |  | 1 | 0.67 | 19 |  | 0 | 1572 | 1645 | 0 | 3.33 | 0 | 5 | 79 | 28 | Y |  | 2018-02-25 22:57 | 61 | 1132 | 7 | 24 | 30 | 33 | 34 | 33 | 32 | 30 | 28 | 26 | 25 | 22 |  | 22 | 27 | 34 | 22 | 0 | -0.34 | Y | 34.97 | Y | -0.6 | [8 empty] | N | N | N | 110 | 0.48 | 59 | 96148 | 93590 | 1430 | 13900 | 10 | 2 | 40 | 2018-02-25 23:04 | 1572 | 111 |  | 11 |  | *전공정 작업지연 감속주입 | [14 empty] | 101.21 | 76.92 | 0 | 0 | 0 |  | 450 | 300 | 선택 | 선택 | 0 | 0 | 0 |  | 450 | 300 | 선택 | 선택 | 해제 | 미정 | 미정 | 미정 | 미정 |  | 미정 | RB140.00 | C
A43901 | 2018-02-25 | 1 | C |  | 8 | A | P-AE1055LS | 탄소강 | G-AE1055LS | BM#1 | 1604 | 41 | 1580 | 1553 | 30 | 4800 |  | 3 | 0.25 | 25 |  | -0.99 | 1550 | 1580 | 0 | 26.06 |  | 12 | 16 | 63 | Y |  | 2018-02-25 23:04 | 65 | 1147 | 25 | 26 | 25 | 26 | 25 | 24 | 24 | 24 | 24 | 22 | 22 | 21 | 20 | 20 | 24 | 26 | 20 | 25 | -0.13 | Y | 45.02 | Y | -0.2 | [8 empty] | N | N | Y | 220 | 0.48 | 62 | 84590 | 95850 | 7050 | 15800 | 15 | 1 |  | 2018-02-25 23:13 | 1550 | 120 |  | 39 | [16 empty] | 82.25 | 100 | 0 | 0 | 0 |  | 650 |  | 선택 | 해제 | 0 | 0 | 0 |  | 650 |  | 선택 | 해제 | 해제 | 미정 | 미정 | 선택 | 미정 |  | 미정 | BT180180 | H
B43885 | 2018-02-25 | 2 | C |  | 6 | A | 16MNCRS5HAM | 소입성보증강 | C1 | BM#2 | 1601 | 40 | 1656 | 1567 | 36 | 7800 |  | 1 | 0.64 | 18 |  | 0 | 1574 | 1583 | 0 | 3.4 | 0 | 31 | 13 | 53 | Y |  | 2018-02-25 23:55 | 63 | 1177 | 18 | 27 | 31 | 34 | 35 | 35 | 34 | 34 | 33 | 31 | 29 | 28 | 25 | 25 | 30 | 35 | 25 | 34 | -0.25 | Y | 40 | Y | -0.6 | [8 empty] | N | N | N | 100 | 0.47 | 63 | 93682 | 97580 | 2480 | 15500 | 10 | 2 | 10 | 2018-02-26 00:01 | 1574 | 107 |  | 15 |  | *전공정 작업지연 감속주입 | [14 empty] | 93.5 | 78.57 | 0 | 0 | 0 |  | 450 | 300 | 선택 | 선택 | 0 | 0 | 0 |  | 450 | 300 | 선택 | 선택 | 해제 | 미정 | 미정 | 미정 | 미정 |  | 미정 | RB100.00 | C
A43902 | 2018-02-25 | 1 | C |  | 9 | A | P-AE1055LS | 탄소강 | G-AE1055LS | BM#1 | 1620 | 43 | 1591 | 1575 | 31 | 4400 |  | 3 | 0.26 | 25 |  | -1.25 | 1554 | 1591 | 0 | 19.6 |  | 28 | 38 | 46 | Y |  | 2018-02-26 00:10 | 69 | 1096 | 19 | 24 | 27 | 30 | 31 | 32 | 32 | 32 | 32 | 31 | 31 | 30 | 30 | 30 | 29 | 32 | 30 | 32 | -0.05 | Y | 35 | Y | 0 | [8 empty] | N | N | Y | 210 | 0.48 | 63 | 101508 | 96150 | 7030 | 16000 | 15 | 1 |  | 2018-02-26 00:19 | 1554 | 123 |  | 38 | [16 empty] | 98.41 | 100 | 0 | 0 | 0 |  | 650 |  | 선택 | 해제 | 0 | 0 | 0 |  | 650 |  | 선택 | 해제 | 해제 | 미정 | 미정 | 선택 | 미정 |  | 미정 | BT180180 | H
B43886 | 2018-02-25 | 2 | C |  | 7 | A | 16MNCRS5HAM | 소입성보증강 | C1 | BM#2 | 1626 | 51 | 1645 | 1534 | 44 | 9000 |  | 1 | 0.6 | 19 |  | 0 | 1567 | 1635 | 0 | 3.46 | 0 | 36 | 36 | 45 | Y |  | 2018-02-26 01:08 | 56 | 1077 | 21 | 26 | 30 | 32 | 33 | 33 | 32 | 30 | 29 | 27 | 25 | 23 | 20 | 20 | 28 | 33 | 20 | 0 | -0.33 | Y | 39.98 | Y | -0.6 | [8 empty] | N | N | N | 150 | 0.5 | 62 | 98770 | 101470 | 1580 | 14200 | 10 | 2 | 10 | 2018-02-26 01:11 | 1567 | 112 |  | 8 |  | *전공정 작업지연 감속주입 | [14 empty] | 94.97 | 76.47 | 0 | 0 | 0 |  | 450 | 300 | 선택 | 선택 | 0 | 0 | 0 |  | 450 | 300 | 선택 | 선택 | 해제 | 미정 | 미정 | 미정 | 미정 |  | 미정 | RB100.00 | C
A43903 | 2018-02-25 | 1 | C |  | 10 | A | P-AE1055LS | 탄소강 | G-AE1055LS | BM#1 | 1571 | 41 | 1588 | 1520 | 28 | 5200 |  | 3 | 0.27 | 25 |  | -0.98 | 1557 | 1588 | 0 | 29.92 |  | 29 | 15 | 47 | Y |  | 2018-02-26 01:20 | 72 | 1077 | 30 | 33 | 36 | 37 | 38 | 37 | 37 | 36 | 35 | 35 | 35 | 34 | 34 | 34 | 35 | 38 | 34 | 37 | -0.09 | Y | 42.22 | Y | 0 | [8 empty] | N | N | Y | 210 | 0.48 | 62 | 101508 | 97450 | 7010 | 16200 | 15 | 1 |  | 2018-02-26 01:27 | 1557 | 106 |  | 31 | 11 | [15 empty] | 97.18 | 100 | 0 | 0 | 0 |  | 650 |  | 선택 | 해제 | 0 | 0 | 0 |  | 650 |  | 선택 | 해제 | 해제 | 미정 | 미정 | 선택 | 미정 |  | 미정 | BT180180 | H
B43887 | 2018-02-25 | 2 | C |  | 8 | A | 16MNCRS5HAM | 소입성보증강 | C1 | BM#2 | 1601 | 51 | 1646 | 1564 | 43 | 8800 |  | 1 | 0.57 | 19 |  | 0 | 1579 | 1633 | 0 | 3.23 | 0 | 10 | 36 | 65 | Y |  | 2018-02-26 02:06 | 68 | 1092 | 16 | 28 | 35 | 39 | 40 | 40 | 39 | 38 | 37 | 36 | 34 | 32 | 29 | 29 | 34 | 40 | 29 | 0 | -0.27 | Y | 40.02 | Y | -0.6 | [8 empty] | N | N | N | 140 | 0.52 | 62 | 104580 | 107480 | 550 | 14500 | 10 | 2 | 20 | 2018-02-26 02:15 | 1576 | 114 |  | 16 | [16 empty] | 96.83 | 77.78 | 0 | 0 | 0 |  | 450 | 300 | 선택 | 선택 | 0 | 0 | 0 |  | 450 | 300 | 선택 | 선택 | 해제 | 미정 | 미정 | 미정 | 선택 | 7 | 미정 | RB100.00 | C
A43904 | 2018-02-25 | 1 | C |  | 11 | A | P-AE1055LS | 탄소강 | G-AE1055LS | BM#1 | 1618 | 40 | 1588 | 1561 | 29 | 4300 |  | 3 | 0.26 | 25 |  | -1.22 | 1551 | 1588 | 0 | 29.36 |  | 23 | 4 | 57 | Y |  | 2018-02-26 02:25 | 66 | 1089 | 34 | 33 | 32 | 32 | 32 | 31 | 30 | 29 | 28 | 27 | 27 | 26 | 26 | 25 | 30 | 32 | 25 | 32 | -0.13 |  | 55.02 | Y | -0.2 | [8 empty] | N | N | Y | 190 | 0.48 | 66 | 101508 | 98350 | 6220 | 15300 | 15 | 1 |  | 2018-02-26 02:31 | 1551 | 104 |  | 28 | [16 empty] | 96.35 | 100 | 0 | 0 | 0 |  | 650 |  | 선택 | 해제 | 0 | 0 | 0 |  | 650 |  | 선택 | 해제 | 해제 | 미정 | 미정 | 선택 | 미정 |  | 미정 | BT180180 | H
B43888 | 2018-02-25 | 2 | C | TUNDISH교체전 | 9 | A | 16MNCRS5HAM | 소입성보증강 | C1 | BM#2 | 1616 | 53 | 1644 | 1557 | 44 | 8900 |  | 1 | 0.58 | 19 |  | 0 | 1573 | 1642 | 0 | 3.94 | 0 | 5 | 80 | 60 | Y |  | 2018-02-26 03:18 | 62 | 1087 | 25 | 32 | 35 | 36 | 36 | 36 | 35 | 34 | 33 | 32 | 30 | 27 | 24 | 24 | 32 | 36 | 24 | 36 | -0.27 | Y | 45.02 | Y | -0.6 | [8 empty] | N | N | N | 130 | 0.52 | 61 | 92960 | 105890 | 6510 | 2200 | 10 | 2 | 10 | 2018-02-26 03:23 | 1573 | 114 |  | 9 |  |  | A38338B22F804F2FAAAD5F12D24CDDA6 | 7CF7E3755D5F4228A691C65A629D3809 | 1D0DE521172C48BB90C0CED3BECC60E5 | [11 empty] | 85.76 | 100 | 0 | 5280 | 0 |  | 450 | 300 | 선택 | 선택 | 0 | 4630 | 0 |  | 450 | 300 | 선택 | 선택 | 해제 | 미정 | 미정 | 미정 | 미정 |  | 미정 | RB100.00 | C
A43905 | 2018-02-25 | 1 | C | TUNDISH교체전 | 12 | B | P-AE1055LS | 탄소강 | G-AE1055LS | BM#1 | 1598 | 40 | 1587 | 1543 | 30 | 4700 |  | 3 | 0.25 | 25 |  | -1.35 | 1545 | 1587 | 0 | 23.57 |  | 12 | 17 | 60 | Y |  | 2018-02-26 03:29 | 60 | 1107 | 24 | 26 | 27 | 27 | 27 | 27 | 27 | 26 | 26 | 25 | 24 | 24 | 23 | 23 | 26 | 27 | 23 | 27 | -0.08 |  | 50 | Y | -0.2 | [8 empty] | N | N | M | 180 | 0.48 | 65 | 91212 | 100800 | 7000 | 2000 | 15 | 1 |  | 2018-02-26 03:37 | 1545 | 111 |  | 31 |  |  | BC22ADAA87BA4AB480C38CF24158F693 | AF9764DEC7424E7695FFEC97FC424AD2 | E6B390CF1D92477299A96AE761D321A4 | [11 empty] | 84.61 | 100 | 0 | 3500 | 0 |  | 650 |  | 선택 | 해제 | 0 | 3500 | 0 |  | 650 |  | 선택 | 해제 | 해제 | 미정 | 미정 | 선택 | 미정 |  | 미정 | BT180180 | H
B43889 | 2018-02-25 | 2 | C | TUNDISH교체 | 1 | A | SM45C | 탄소강 | SM45C | BM#2 | 1589 | 46 | 1655 | 1557 | 35 | 7200 |  | 1 | 0.58 | 20 |  | 0 | 1574 | 1642 | 0 | 4.59 | 0 | 31 | 14 | 67 | Y |  | 2018-02-26 04:27 | 81 | 1099 | -433 | -77 | 26 | 27 | 27 | 25 | 25 | 18 | 22 | 28 | 29 | 31 | 32 | 33 | 26 | 33 | 33 | 33 | 0 |  | 10 | Y | 0 |  | 2.24 | 2.24 | [5 empty] | N | N | N | 150 | 0.48 | 57 | 101716 | 95870 | 1730 | 14600 | 13 | 1 | 10 | 2018-02-26 04:32 | 1574 | 131 |  | 27 |  | *T/D플럭스 120/15KG *롱노즐 실리부 부착 | [14 empty] | 103.79 | 100 | 750 | 0 | 0 |  | 650 | 400 | 선택 | 해제 | 780 | 0 | 0 |  | 650 | 400 | 선택 | 해제 | 해제 | 미정 | 미정 | 미정 | 선택 |  | 미정 | SB180180 | H
A43906 | 2018-02-25 | 1 | D | TUNDISH교체 | 1 | A | SNCM439P | 합금강 | SNCM439계 | BM#1 | 1617 | 44 | 1619 | 1546 | 40 | 7500 |  | 3 | 0.28 | 23 |  | -1.14 | 1582 | 1619 | 22.62 | 0 |  | 28 | 39 | 57 | Y |  | 2018-02-26 04:34 | 95 | 1105 | 21 | 30 | 28 | 33 | 37 | 39 | 41 | 41 | 42 | 43 | 44 | 44 | 44 | 44 | 39 | 44 | 44 | 44 | 0 |  | 10 | Y | 0 |  | 2.25 | 2.08 | [5 empty] | N | N | N | 190 | 0.47 | 69 | 101508 | 107810 | 2090 | 14500 | 3 | 2 |  | 2018-02-26 04:40 | 1587 | 138 |  | 56 |  | *T/D플럭스 유15 용120KG | [14 empty] | 92.36 | 100 | 700 | 0 | 0 |  | 650 |  | 선택 | 해제 | 700 | 0 | 0 |  | 650 |  | 선택 | 해제 | 선택 | 미정 | 미정 | 미정 | 미정 |  | 미정 | BT180180 | H
B43890 | 2018-02-25 | 2 | D |  | 2 | A | SM45C | 탄소강 | SM45C | BM#2 | 1561 | 42 | 1624 | 1535 | 37 | 7600 |  | 1 | 0.56 | 16 |  | 0 | 1567 | 1623 | 0 | 3.04 | 0 | 36 | 37 | 67 | Y |  | 2018-02-26 05:17 | 74 | 1084 | 32 | 31 | 33 | 33 | 33 | 32 | 31 | 30 | 29 | 27 | 26 | 24 |  | 24 | 30 | 33 | 24 | 33 | -0.2 |  | 44.98 | Y | -0.4 | [8 empty] | N | N | N | 140 | 0.5 | 60 | 154325 | 99760 | 260 | 13700 | 13 | 1 | 20 | 2018-02-26 05:30 | 1567 | 127 |  | 38 |  | * 유사강종 연연주 혼탕부 ID:309~311/409~411이상재등록 | [14 empty] | 148.18 | 100 | 0 | 0 | 0 |  | 650 | 400 | 선택 | 해제 | 0 | 0 | 0 |  | 650 | 400 | 선택 | 해제 | 해제 | 미정 | 미정 | 미정 | 미정 |  | 미정 | RB140.00 | C
A43907 | 2018-02-25 | 1 | D |  | 2 | A | SNCM439P | 합금강 | SNCM439계 | BM#1 | 1612 | 40 | 1593 | 1553 | 34 | 6200 |  | 3 | 0.28 | 19 |  | -1.02 | 1567 | 1593 | 21.46 | 0 |  | 29 | 16 | 62 | Y |  | 2018-02-26 05:32 | 80 | 1103 | 42 | 34 | 31 | 30 | 30 | 30 | 29 | 28 | 28 | 28 | 27 | 26 | 25 | 26 | 30 | 31 | 25 | 30 | -0.12 | Y | 50 | Y | 0.2 | [8 empty] | N | N | N | 180 | 0.5 | 65 | 101508 | 105140 | 1480 | 14800 | 3 | 2 |  | 2018-02-26 05:48 | 1569 | 142 |  | 68 | 12 | [15 empty] | 94.65 | 100 | 0 | 0 | 0 |  | 650 |  | 선택 | 해제 | 0 | 0 | 0 |  | 650 |  | 선택 | 해제 | 선택 | 미정 | 미정 | 해제 | 미정 |  | 미정 | BT180180 | H
B43891 | 2018-02-25 | 2 | D |  | 3 | A | SM45CR2 | 탄소강 | SM45CR2 | BM#2 | 1598 | 46 | 1642 | 1557 | 36 | 7200 |  | 1 | 0.56 | 16 |  | -2.64 | 1577 | 1633 | 0 | 1.73 | 0 | 10 | 37 | 59 | Y |  | 2018-02-26 06:26 | 83 | 1088 | 18 | 25 | 33 | 36 | 38 | 38 | 38 | 37 | 36 | 34 | 32 | 30 | 27 | 27 | 33 | 38 | 27 | 38 | -0.28 | Y | 39.98 | Y | -0.6 | [8 empty] | N | N | N | 130 | 0.5 | 60 | 35463 | 99510 | 2630 | 14100 | 13 | 1 | 30 | 2018-02-26 06:31 | 1577 | 123 |  | 31 |  | * 유사강종 연연주 혼탕부 ID:301/401 이상재등록 | [14 empty] | 34.77 | 100 | 0 | 0 | 0 |  | 650 | 400 | 선택 | 선택 | 0 | 0 | 0 |  | 650 | 400 | 선택 | 선택 | 해제 | 미정 | 미정 | 미정 | 미정 |  | 미정 | RB160.00 | C
A43908 | 2018-02-25 | 1 | D |  | 3 | A | SNCM439P | 합금강 | SNCM439계 | BM#1 | 1601 | 43 | 1610 | 1527 | 41 | 6800 |  | 3 | 0.28 | 16 |  | -2.3 | 1562 | 1610 | 22.14 | 0 |  | 23 | 5 | 59 | Y |  | 2018-02-26 06:43 | 75 | 1095 | 24 | 21 | 21 | 21 | 21 | 22 | 22 | 21 | 20 | 20 | 19 | 18 | 17 | 17 | 21 | 22 | 17 | 21 | -0.14 | Y | 35.02 | Y | -0.2 | [8 empty] | N | N | N | 170 | 0.51 | 65 | 101508 | 106080 | 150 | 16800 | 3 | 2 |  | 2018-02-26 07:16 | 1562 | 146 |  | 65 | [16 empty] | 95.04 | 100 | 0 | 0 | 0 |  | 650 |  | 선택 | 해제 | 0 | 0 | 0 |  | 650 |  | 선택 | 해제 | 선택 | 미정 | 미정 | 미정 | 미정 |  | 미정 | BT180180 | H
B43892 | 2018-02-25 | 2 | D |  | 4 | A | SM45CR2 | 탄소강 | SM45CR2 | BM#2 | 1613 | 42 | 1627 | 1586 | 31 | 5600 |  | 1 | 0.55 | 15 |  | -2.38 | 1553 | 1608 | 0 | 3.64 | 0 | 5 | 81 | 65 | Y |  | 2018-02-26 07:38 | 59 | 1082 | 23 | 26 | 29 | 30 | 30 | 30 | 29 | 28 | 27 | 26 | 25 | 23 |  | 23 | 27 | 30 | 23 | 30 | -0.17 | Y | 40 | Y | -0.4 | [8 empty] | N | N | N | 120 | 0.51 | 57 | 92988 | 95650 | 3080 | 15300 | 13 | 1 | 40 | 2018-02-26 07:45 | 1553 | 126 |  | 22 | [16 empty] | 94.31 | 100 | 0 | 0 | 300 |  | 650 | 400 | 선택 | 선택 | 0 | 0 | 300 |  | 650 | 400 | 선택 | 선택 | 해제 | 미정 | 미정 | 미정 | 미정 |  | 미정 | RB125.00 | C
A43909 | 2018-02-26 | 1 | D |  | 4 | A | SNCM439P | 합금강 | SNCM439계 | BM#1 | 1691 | 40 | 1618 | 1570 | 33 | 4800 |  | 3 | 0.27 | 17 |  | -2.35 | 1569 | 1618 | 20.58 | 0 |  | 12 | 18 | 54 | Y |  | 2018-02-26 08:17 | 82 | 1087 | 15 | 21 | 30 | 35 | 37 | 40 | 41 | 42 | 42 | 43 | 43 | 42 | 42 | 42 | 36 | 43 | 42 | 42 | -0.07 | Y | 14.98 | Y | 0 | [8 empty] | N | N | N | 160 | 0.5 | 61 | 101508 | 99220 | 740 | 15900 | 3 | 2 |  | 2018-02-26 08:25 | 1569 | 149 |  | 36 | [16 empty] | 101 | 100 | 0 | 0 | 0 |  | 650 |  | 선택 | 해제 | 0 | 0 | 0 |  | 650 |  | 선택 | 해제 | 선택 | 미정 | 미정 | 미정 | 미정 |  | 미정 | BT180180 | H
B43893 | 2018-02-26 | 2 | D |  | 5 | A | SM45CR2 | 탄소강 | SM45CR2 | BM#2 | 1611 | 40 | 1657 | 1575 | 33 | 5900 |  | 1 | 0.55 | 16 |  | -2.7 | 1573 | 1636 | 0 | 2.53 | 0 | 16 | 1 | 16025 | Y |  | 2018-02-26 08:36 | 79 | 1087 | 21 | 30 | 36 | 40 | 41 | 42 | 41 | 40 | 39 | 38 | 37 | 36 | 34 | 34 | 36 | 42 | 34 | 0 | -0.23 | Y | 35 | Y | -0.4 |  |  |  | 1.15 |  |  |  |  | N | N | N | 110 | 0.47 | 61 | 93879 | 93190 | 1890 | 15500 | 13 | 1 | 10 | 2018-02-26 08:38 | 1573 | 118 |  | 23 |  | * 래들 대보수 후 첫 HEAT * 전공정 작업지연 감속주입 요청. | [14 empty] | 98.82 | 100 | 0 | 0 | 0 |  | 650 | 400 | 선택 | 선택 | 0 | 0 | 0 |  | 650 | 400 | 선택 | 선택 | 해제 | 미정 | 미정 | 미정 | 미정 |  | 미정 | RB125.00 | C
A43910 | 2018-02-26 | 1 | D | 연주종료 | 5 | A | SNCM439P | 합금강 | SNCM439계 | BM#1 | 1616 | 45 | 1598 | 1579 | 35 | 5900 |  | 3 | 0.28 | 16 |  | -1.89 | 1559 | 1598 | 21.11 | 0 |  | 31 | 15 | 115 | Y |  | 2018-02-26 09:25 | 72 | 1087 | 42 | 37 | 35 | 34 | 32 | 31 | 31 | 29 | 28 | 28 | 26 | 26 |  | 26 | 31 | 35 | 26 | 0 | -0.2 |  | 45 | Y | 0 | [8 empty] | N | N | N | 150 | 0.5 | 63 | 108543 | 102560 | 4890 | 1500 | 3 | 2 |  | 2018-02-26 09:32 | 1559 | 110 |  | 32 |  | *연주종료 11:18 | 2CE06C1A0A824AA9A26BF897F48E75C8 | 1B3954874EF744E28AEB258BFF617E5D | 3CA0B8D8D7DB42E8B510669FA44A75BF |  |  | 9CDA279F7AAA4599ADE2E07D542A94A8 |  |  |  | 251053352761434887D20B535FEC3DB5 |  |  |  |  | 101.02 | 100 | 0 | 3000 | 0 |  | 650 |  | 선택 | 해제 | 0 | 3000 | 0 |  | 650 |  | 선택 | 해제 | 선택 | 미정 | 미정 | 미정 | 미정 |  | 미정 | BT180180 | H
B43894 | 2018-02-26 | 2 | D |  | 6 | A | SM45CR2 | 탄소강 | SM45CR2 | BM#2 | 1561 | 64 | 1624 | 1545 | 37 | 6400 |  | 3 | 0.26 | 16 |  | 77.53 | 1570 | 0 | 0.31 | 21.5 |  | 36 | 38 | 58 | Y |  | 2018-02-26 09:49 | 76 | 1087 | 32 | 38 | 45 | 47 | 49 | 50 | 49 | 49 | 49 | 48 | 47 | 46 | 45 | 45 | 46 | 50 | 45 | 49 | -0.16 | Y | 31.68 | Y | -0.2 | [8 empty] | N | N | N | 100 | 0.49 | 58 | 90267 | 94930 | 410 | 13600 | 13 | 1 | 20 | 2018-02-26 09:55 | 1570 | 113 |  | 14 | [16 empty] | 94.72 | 100 | 0 | 0 | 0 |  | 650 | 400 | 선택 | 선택 | 0 | 0 | 0 |  | 650 | 400 | 선택 | 선택 | 해제 | 미정 | 미정 | 미정 | 미정 |  | 미정 | RB114.30 | C
A43911 | 2018-02-26 | 1 | D |  | 7 | A | SM45CR2 | 탄소강 | SM45CR2 | BM#2 | 1654 | 47 | 1607 | 1628 | 30 | 2600 |  | 3 | 0.26 | 15 |  | -2.03 | 1568 | 1607 | 0 | 23.63 |  | 29 | 17 | 65 | Y |  | 2018-02-26 10:32 | 74 | 1087 | 41 | 40 | 40 | 40 | 39 | 40 | 39 | 39 | 39 | 39 | 39 |  |  | 39 | 40 | 40 | 39 | 40 | -0.02 | Y | 40.02 | Y | 0 | [8 empty] | N | N | N | 150 | 0.5 | 58 | 93943 | 96530 | 2330 | 15100 | 13 | 1 | 40 | 2018-02-26 10:39 | 1568 | 118 |  | 33 | [16 empty] | 95.08 | 100 | 0 | 0 | 0 |  | 650 | 400 | 선택 | 선택 | 0 | 0 | 0 |  | 650 | 400 | 선택 | 선택 | 해제 | 미정 | 미정 | 미정 | 미정 |  | 미정 | RB095.00 | C
A43912 | 2018-02-26 | 1 | D |  | 8 | A | SM45CR2 | 탄소강 | SM45CR2 | BM#2 | 1615 | 41 | 1607 | 1569 | 26 | 4100 |  | 3 | 0.27 | 16 |  | -1.79 | 1572 | 1607 | 0 | 22.08 |  | 23 | 6 | 61 | Y |  | 2018-02-26 11:15 | 78 | 1087 | 34 | 33 | 34 | 35 | 35 | 35 | 35 | 35 | 34 | 34 | 34 |  |  | 34 | 34 | 35 | 34 | 35 | -0.03 | Y | 35 | Y | 0 | [8 empty] | N | N | N | 140 | 0.5 | 59 | 91857 | 97800 | 960 | 14300 | 13 | 1 | 10 | 2018-02-26 11:23 | 1572 | 120 |  | 51 | [16 empty] | 93.07 | 100 | 0 | 0 | 0 |  | 650 | 400 | 선택 | 선택 | 0 | 0 | 0 |  | 650 | 400 | 선택 | 선택 | 해제 | 미정 | 미정 | 미정 | 선택 | 7 | 미정 | RB160.00 | C
B43897 | 2018-02-26 | 2 | B |  | 9 | A | SM45CR2 | 탄소강 | SM45CR2 | BM#2 | 1607 | 40 | 1605 | 1566 | 31 | 5300 |  | 3 | 0.27 | 15 |  | -2.35 | 1559 | 1605 | 0 | 22.64 |  | 16 | 2 | 68 | Y |  | 2018-02-26 13:05 | 65 | 1085 | 33 | 33 | 33 | 33 | 32 | 32 | 31 | 30 | 28 | 27 | 26 | 24 | 23 | 22 | 29 | 33 | 22 | 33 | -0.2 |  | 55.03 | Y | -0.2 | [8 empty] | N | N | N | 130 | 0.43 | 74 | 110440 | 106330 | 60 | 15700 | 13 | 1 | 20 | 2018-02-26 12:49 | 1559 | 99 |  | 4 |  | * 전공정 작업지연 감속20%이상 주입 이상공정 등록. | [14 empty] | 105.03 | 100 | 0 | 0 | 0 |  | 650 | 400 | 선택 | 선택 | 0 | 0 | 0 |  | 650 | 400 | 선택 | 선택 | 해제 | 미정 | 미정 | 미정 | 미정 |  | 미정 | RB150.00 | C
B43898 | 2018-02-26 | 2 | B |  | 10 | A | SM45CR2 | 탄소강 | SM45CR2 | BM#2 | 1636 | 37 | 1616 | 1587 | 33 | 5400 |  | 1 | 0.58 | 15 |  | -2.64 | 1539 | 1599 | 0 | 4.32 | 0 | 36 | 39 | 73 | Y |  | 2018-02-26 14:15 | 45 | 1086 | 19 | 20 | 21 | 21 | 21 | 21 | 20 | 19 | 18 | 16 | 15 | 13 | 11 | 8 | 17 | 21 | 8 | 21 | -0.24 |  | 55 | Y | -0.6 | [8 empty] | N | N | N | 120 | 0.4 | 68 | 98070 | 91750 | 4530 | 15800 | 13 | 1 | 40 | 2018-02-26 14:18 | 1539 | 105 |  | 12 |  | * 전공정 작업지연 감속20%이상 주입 이상공정 등록. * T/D 온도 낮아 L/D 4.6 TON 내림 | [14 empty] | 101.94 | 100 | 0 | 0 | 0 |  | 650 | 400 | 선택 | 선택 | 0 | 0 | 0 |  | 650 | 400 | 선택 | 선택 | 해제 | 미정 | 미정 | 미정 | 미정 |  | 미정 | RB145.00 | C
B43899 | 2018-02-26 | 2 | B | TUNDISH교체전 | 11 | A | SM45CR2 | 탄소강 | SM45CR2 | BM#2 | 1596 | 0 | 0 | 1517 | 0 | 6000 |  | 2 | 0.27 | 16 |  | -2.27 | 1558 | 1605 | 0.12 | 0.35 | 12 | 29 | 18 | 87 | Y |  | 2018-02-26 15:22 | 64 | 1087 | 5 | 13 | 20 | 23 | 24 | 23 | 23 | 22 | 21 | 19 | 18 | 16 |  | 16 | 19 | 24 | 16 | 23 | -0.24 | Y | 33 | Y | -0.4 | [8 empty] | N | N | N | 110 | 0.48 | 57 | 89408 | 90670 | 1430 | 2000 | 13 | 1 | 10 | 2018-02-26 15:30 | 1558 | 99 |  | 16 |  | * 전공정 요청으로 감속주입 | 52910C8B9AC54E4ABEC232C570B1F211 | 505E6D8032584C838DA2814A0C022B34 | 97D91E622FF4488D8C4B964333A6C4C3 | [11 empty] | 97.08 | 100 | 0 | 3030 | 0 |  | 650 | 400 | 선택 | 선택 | 0 | 3040 | 0 |  | 650 | 400 | 선택 | 선택 | 해제 | 미정 | 미정 | 미정 | 미정 |  | 미정 |  | C
A43914 | 2018-02-26 | 1 | B | TUNDISH교체 | 1 | A | SCM440 | 합금강 | D | BM#2 | 1626 | 44 | 1649 | 1552 | 41 | 7700 |  | 1 | 0.57 | 20 |  | -2.4 | 1577 | 1649 | 0 | 7.75 | 0 | 31 | 16 | 190 | Y |  | 2018-02-26 16:14 | 81 | 1083 | 19 | 18 | 17 | 16 | 13 | 14 | 17 | 19 | 21 | 22 | 22 | 22 | 22 | 22 | 19 | 22 | 22 | 22 | 0 |  | 24.98 | Y | 0 |  | 1.42 | 1.42 | [5 empty] | N | N | N | 150 | 0.39 | 68 | 97598 | 95920 | 2580 | 16200 | 11 | 2 | 10 | 2018-02-26 16:20 | 1577 | 147 |  | 49 |  | * T/D 용강량 실측:1180mm / 18.8 TON * T/D FLUX 용탕부: 120 KG / 유탕부: 15KG 투입 * 슬리브 롱노즐( Y자형 ) 사용 * 전공정 작업지연 감속주입 0.40 이상공정 등록 생관통보 | [14 empty] | 99.64 | 100 | 1000 | 0 | 0 |  | 650 | 400 | 선택 | 해제 | 1000 | 0 | 0 |  | 650 | 400 | 선택 | 해제 | 해제 | 미정 | 미정 | 미정 | 미정 |  | 미정 | RB105.00 | C
B43900 | 2018-02-26 | 2 | B | 연주시작 | 1 | A | SCR415HM | 소입성보증강 | C1 | BM#1 | 1586 | 60 | 1646 | 1546 | 51 | 11000 |  | 1 | 0.55 | 18 |  | -2.44 | 1594 | 1661 | 0 | 3.31 | 0 | 23 | 7 | 98 | Y |  | 2018-02-26 17:01 | 82 | 1077 | 25 | 36 | 27 | 31 | 35 | 38 | 39 | 39 | 39 | 40 | 39 | 38 |  | 38 | 36 | 40 | 38 | 39 | -0.04 |  | 10 | Y | -0.2 |  | 2.09 | 2.09 | [5 empty] | N | N | N | 150 | 0.49 | 60 | 99360 | 102000 | 5100 | 15400 | 16 | 1 |  | 2018-02-26 17:05 | 1594 | 117 |  | 12 |  | *T/Dflux 유15kg 용120kg |  | C16B983288DC4D688D812531783E7DF1 | CC08E44467B8469E828637E50144426A | [11 empty] | 92.6 | 100 | 700 | 0 | 0 |  | 450 |  | 선택 | 선택 | 700 | 0 | 0 |  | 450 |  | 선택 | 선택 | 해제 | 미정 | 선택 | 해제 | 미정 |  | 미정 | BT180180 | H
A43915 | 2018-02-26 | 1 | B |  | 2 | A | SCR415HM | 소입성보증강 | C1 | BM#1 | 1650 | 52 | 1640 | 1580 | 38 | 6300 |  | 2 | 0.27 | 11 |  | -1.73 | 1575 | 1636 | 1.38 | 0 |  | 16 | 3 | 62 | Y |  | 2018-02-26 17:39 | 63 | 1085 | 36 | 30 | 27 | 25 | 23 | 22 | 21 | 20 | 20 | 19 | 17 | 16 |  | 16 | 23 | 27 | 16 | 0 | -0.24 |  | 45 | Y | -0.2 |  | 1.95 | 1.95 | [5 empty] | N | N | N | 140 | 0.53 | 55 | 84590 | 93060 | 5010 | 14800 | 16 | 1 |  | 2018-02-26 17:57 | 1575 | 157 |  | 36 |  | *진공기준 미달 | [14 empty] | 86.32 | 100 | 0 | 0 | 300 |  | 450 |  | 선택 | 선택 | 0 | 0 | 300 |  | 450 |  | 선택 | 선택 | 해제 | 미정 | 선택 | 미정 | 미정 |  | 미정 | BT180180 | H
B43901 | 2018-02-26 | 2 | B |  | 2 | A | SCM440 | 합금강 | D | BM#2 | 1590 | 43 | 1624 | 1567 | 32 | 6400 |  | 1 | 0.56 | 18 |  | -2.22 | 1554 | 1612 | 0 | 5.97 | 0 | 36 | 40 | 40 | Y |  | 2018-02-26 18:07 | 58 | 1080 | 21 | 25 | 29 | 32 | 32 | 32 | 32 | 31 | 30 | 29 | 28 | 27 |  | 27 | 29 | 32 | 27 | 32 | -0.12 | Y | 40 | Y | -0.2 |  |  |  | 0.65 |  |  |  |  | N | N | Y | 140 | 0.47 | 59 | 160658 | 92620 | 70 | 15600 | 11 | 2 | 20 | 2018-02-26 18:06 | 1554 | 101 |  | 7 |  | * T/D 델타티 온도 벗어나 생관에 사이즈 변경 요청 하였으나 빅사이즈 조건으로 작업 요청 함. | [14 empty] | 174.25 | 100 | 0 | 0 | 0 |  | 650 | 400 | 해제 | 해제 | 0 | 0 | 0 |  | 650 | 400 | 해제 | 해제 | 해제 | 미정 | 미정 | 미정 | 미정 |  | 미정 | RB210.00 | C
A43916 | 2018-02-26 | 1 | B |  | 3 | B | SCR415HM | 소입성보증강 | C1 | BM#1 | 1581 | 71 | 1638 | 1548 | 46 | 9800 |  | 1 | 0.57 | 16 |  | 0 | 1560 | 1560 | 0 | 3.09 | 0 | 22 | 1 | 25142 | Y |  | 2018-02-26 18:44 | 48 | 950 | 13 | 13 | 14 | 13 | 12 | 11 | 10 | 9 | 8 | 7 | 6 |  |  | 6 | 11 | 14 | 6 | 13 | -0.2 |  | 39.98 | Y | -0.2 | [8 empty] | N | N | N | 130 | 0.54 | 57 | 101508 | 100810 | 5110 | 15800 | 16 | 1 |  | 2018-02-26 18:49 | 1569 | 153 |  | 27 | [16 empty] | 95.94 | 100 | 0 | 0 | 0 |  | 450 |  | 선택 | 선택 | 0 | 0 | 0 |  | 450 |  | 선택 | 선택 | 해제 | 미정 | 선택 | 미정 | 미정 |  | 미정 | BT180180 | H
B43902 | 2018-02-26 | 2 | B |  | 3 | A | AE4140Q | 합금강 | D4 | BM#2 | 1560 | 44 | 1617 | 1524 | 38 | 7900 |  | 1 | 0.55 | 16 |  | -1.32 | 1552 | 1578 | 2.05 | 0 | 0 | 29 | 19 | 42 | Y |  | 2018-02-26 19:08 | 58 | 1093 | 25 | 28 | 31 | 32 | 32 | 31 | 30 | 29 | 28 | 26 | 25 | 24 | 22 | 21 | 27 | 32 | 21 | 0 | -0.22 | Y | 50.02 | Y | -0.2 |  |  |  | 1.08 |  |  |  |  | N | N | Y | 130 | 0.47 | 69 | 39172 | 107710 | -10 | 14700 | 11 | 2 | 30 | 2018-02-26 19:05 | 1552 | 96 |  | 8 | [16 empty] | 36.37 | 80 | 0 | 0 | 0 |  | 650 | 1100 | 선택 | 선택 | 0 | 0 | 0 |  | 650 | 1100 | 선택 | 선택 | 선택 | 미정 | 미정 | 미정 | 미정 |  | 미정 | RB260.00 | C
A43917 | 2018-02-26 | 1 | B |  | 4 | A | SCR415HM | 소입성보증강 | C1 | BM#1 | 1609 | 50 | 1639 | 1556 | 43 | 7800 |  | 3 | 0.29 | 16 |  | -2.27 | 1593 | 1639 | 0 | 10.14 |  | 12 | 20 | 116 | Y |  | 2018-02-26 19:26 | 81 | 1083 | 5 | 12 | 22 | 27 | 29 | 30 | 29 | 29 | 29 | 27 | 26 | 25 |  | 25 | 24 | 30 | 25 | 29 | -0.17 | Y | 30 | Y | -0.2 | [8 empty] | N | N | N | 120 | 0.53 | 57 | 101508 | 93500 | 7070 | 15200 | 16 | 1 |  | 2018-02-26 19:33 | 1593 | 129 |  | 42 | 25 | [15 empty] | 101 | 100 | 0 | 0 | 0 |  | 450 |  | 선택 | 선택 | 0 | 0 | 0 |  | 450 |  | 선택 | 선택 | 해제 | 미정 | 미정 | 선택 | 미정 |  | 미정 | BT180180 | H
C42441 | 2018-02-26 | 3 | B |  | 4 | A | AE4140Q | 합금강 | D4 | BM#2 | 1580 | 43 | 1641 | 1543 | 37 | 7800 |  | 2 | 0.27 | 14 |  | -2.27 | 1560 | 1643 | 0.74 | 0 | 10 | 28 | 42 | 50 | Y |  | 2018-02-26 20:16 | 66 | 1091 | 29 | 32 | 35 | 36 | 36 | 36 | 35 | 34 | 33 | 31 | 30 | 28 |  | 28 | 33 | 36 | 28 | 36 | -0.22 | Y | 36.9 | Y | -0.4 |  |  |  | 0.83 |  |  |  |  | N | N | Y | 120 | 0.47 | 61 | 97064 | 95550 | 2340 | 15600 | 11 | 2 | 50 | 2018-02-26 20:21 | 1560 | 111 |  | 13 | [16 empty] | 99.25 | 78.57 | 0 | 0 | 0 |  | 650 | 1100 | 선택 | 선택 | 0 | 0 | 0 |  | 650 | 1100 | 선택 | 선택 | 선택 | 미정 | 미정 | 미정 | 미정 |  | 미정 | RB110.00 | C
A43918 | 2018-02-26 | 1 | C |  | 5 | A | SCR415HM | 소입성보증강 | C1 | BM#1 | 1628 | 40 | 1631 | 1584 | 31 | 5600 |  | 3 | 0.29 | 16 |  | -1.59 | 1593 | 1624 | 0 | 8.87 |  | 23 | 8 | 37 | Y |  | 2018-02-26 20:22 | 81 | 1087 | 22 | 29 | 34 | 36 | 36 | 36 | 36 | 35 | 34 | 34 | 33 | 32 |  | 32 | 33 | 36 | 32 | 36 | -0.1 | Y | 39.98 | Y | -0.2 | [8 empty] | N | N | N | 110 | 0.52 | 57 | 135344 | 97050 | 7110 | 15200 | 16 | 1 |  | 2018-02-26 20:29 | 1593 | 126 |  | 45 |  | 유사강종 연연주 혼탕부 ID:106~108.206~208 | [14 empty] | 130.08 | 100 | 0 | 0 | 0 |  | 450 |  | 선택 | 선택 | 0 | 0 | 0 |  | 450 |  | 선택 | 선택 | 해제 | 미정 | 미정 | 선택 | 미정 |  | 미정 | BT180180 | H
B43903 | 2018-02-26 | 2 | C |  | 5 | A | AE4140Q | 합금강 | D4 | BM#2 | 1547 | 60 | 1636 | 1524 | 52 | 11100 |  | 1 | 0.53 | 19 |  | -2.4 | 1559 | 1624 | 1.73 | 0 | 0 | 10 | 38 | 623 | Y |  | 2018-02-26 20:47 | 65 | 1082 | 25 | 20 | 17 | 18 | 18 | 18 | 18 | 17 | 17 | 16 | 15 | 15 | 14 | 14 | 18 | 18 | 14 | 18 | -0.09 | Y | 45 | Y | -0.2 |  |  |  | 1.01 |  |  |  |  | N | N | Y | 110 | 0.49 | 64 | 94412 | 104060 | 120 | 15900 | 11 | 2 | 10 | 2018-02-26 20:48 | 1559 | 154 |  | 46 | [16 empty] | 91.18 | 75 | 0 | 0 | 0 |  | 650 | 1100 | 선택 | 선택 | 0 | 0 | 0 |  | 650 | 1100 | 선택 | 선택 | 선택 | 미정 | 미정 | 미정 | 미정 |  | 미정 | RB200.00 | C
A43919 | 2018-02-26 | 1 | C |  | 6 | A | 16MNCR5H | 소입성보증강 | AE1055M계 | BM#1 | 1610 | 47 | 1618 | 1563 | 31 | 5700 |  | 3 | 0.27 | 19 |  | -1.7 | 1579 | 1618 | 0 | 12.32 |  | 16 | 4 | 40 | Y |  | 2018-02-26 21:41 | 67 | 1096 | 28 | 30 | 31 | 31 | 30 | 29 | 29 | 28 | 27 | 26 | 26 | 24 | 23 | 22 | 28 | 31 | 22 | 0 | -0.16 |  | 55.02 | Y | -0.2 | [8 empty] | N | N | N | 100 | 0.47 | 65 | 50754 | 97300 | 7000 | 15900 | 16 | 1 |  | 2018-02-26 21:46 | 1579 | 113 |  | 26 |  | *유사강종 연연주 혼탕부 ID:101.201 *전공정요청 HEAT평균 20%이상 감속주입 ID:101~103.201~203 *정속주속 미준수 | [14 empty] | 48.66 | 100 | 0 | 0 | 0 |  | 650 |  | 선택 | 선택 | 0 | 0 | 0 |  | 650 |  | 선택 | 선택 | 해제 | 미정 | 미정 | 선택 | 미정 |  | 미정 | BT180180 | H
B43904 | 2018-02-26 | 2 | C |  | 6 | A | AE4140Q | 합금강 | D4 | BM#2 | 1541 | 56 | 1634 | 1526 | 45 | 9300 |  | 1 | 0.55 | 19 |  | 0 | 1554 | 1613 | 2.78 | 0 | 0 | 31 | 17 | 107 | Y |  | 2018-02-26 22:06 | 60 | 1076 | 12 | 14 | 17 | 18 | 18 | 18 | 18 | 17 | 16 | 15 | 13 | 11 | 9 | 9 | 15 | 18 | 9 | 18 | -0.2 | Y | 44.98 | Y | -0.4 |  |  |  | 0.96 |  |  |  |  | N | N | N | 100 | 0.49 | 63 | 96998 | 101030 | 480 | 16000 | 11 | 2 | 10 | 2018-02-26 22:16 | 1554 | 147 |  | 34 |  | *빅사이즈 후속 | [14 empty] | 96.04 | 76.92 | 0 | 0 | 0 |  | 650 | 1100 | 선택 | 선택 | 0 | 0 | 0 |  | 650 | 1100 | 선택 | 선택 | 선택 | 미정 | 미정 | 미정 | 미정 |  | 미정 | RB140.00 | C
A43920 | 2018-02-26 | 1 | C |  | 7 | A | 16MNCR5H | 소입성보증강 | AE1055M계 | BM#1 | 1589 | 44 | 1615 | 1544 | 33 | 5900 |  | 3 | 0.27 | 19 |  | -1.47 | 1582 | 1615 | 0 | 9.08 |  | 22 | 2 | 52 | Y |  | 2018-02-26 22:39 | 70 | 1095 | 20 | 21 | 22 | 23 | 23 | 23 | 23 | 23 | 23 | 22 | 21 | 20 | 20 | 17 | 21 | 23 | 17 | 23 | -0.09 | Y | 65.02 | Y | -0.2 | [8 empty] | N | N | N | 150 | 0.4 | 84 | 101508 | 108930 | 740 | 15900 | 16 | 1 |  | 2018-02-26 22:46 | 1582 | 110 |  | 34 |  | *전공정요청 HEAT평균 20%이상 감속주입 ID:101~106.201~206 *정속주속 미준수 *전공정요청 L/D잔강 이월 미실시 | [14 empty] | 92.57 | 100 | 0 | 0 | 0 |  | 650 |  | 선택 | 선택 | 0 | 0 | 0 |  | 650 |  | 선택 | 선택 | 해제 | 미정 | 미정 | 해제 | 미정 |  | 미정 | BT180180 | H
B43905 | 2018-02-26 | 2 | C |  | 7 | A | AE4140Q | 합금강 | D4 | BM#2 | 1610 | 45 | 1624 | 1577 | 35 | 6900 |  | 1 | 0.54 | 19 |  | -2.16 | 1557 | 1619 | 2.23 | 0 | 0 | 29 | 20 | 44 | Y |  | 2018-02-26 23:10 | 63 | 1085 | 6 | 17 | 24 | 29 | 30 | 31 | 30 | 30 | 28 | 27 | 26 | 24 |  | 24 | 25 | 31 | 24 | 30 | -0.23 | Y | 29.98 | Y | -0.4 |  |  |  | 0.84 |  |  |  |  | N | N | N | 150 | 0.5 | 59 | 85249 | 96780 | 1310 | 16300 | 11 | 2 | 20 | 2018-02-26 23:37 | 1557 | 137 |  | 35 | [16 empty] | 86.99 | 75 | 0 | 0 | 0 |  | 650 | 1100 | 선택 | 선택 | 0 | 0 | 0 |  | 650 | 1100 | 선택 | 선택 | 선택 | 미정 | 미정 | 미정 | 미정 |  | 미정 | RB140.00 | C
B43906 | 2018-02-26 | 2 | C | TUNDISH교체전 | 8 | B | AE4140Q | 합금강 | D4 | BM#2 | 1625 | 35 | 1635 | 1577 | 30 | 5900 |  | 1 | 0.5 | 18 |  | 0 | 1611 | 1611 | 1.1 | 0 | 0 | 12 | 21 | 69 | Y |  | 2018-02-27 00:07 | 117 | 1081 | 21 | 25 | 31 | 34 | 35 | 34 | 34 | 33 | 32 | 32 | 31 | 29 | 28 | 28 | 31 | 35 | 28 | 34 | -0.18 | Y | 39.97 | Y | -0.2 |  |  |  | 1.65 |  |  |  |  | N | N | N | 140 | 0.49 | 63 | 108893 | 101140 | 5510 | 2300 | 11 | 2 | 30 | 2018-02-27 00:40 | 1574 | 128 |  | 40 |  |  | 3973DFF7F794431387EB6790D8908CA4 | F62BDE8AAF2744699EDA929ED973C81B | E40B8503D6DE4D418B1B60C9C84AD767 | [11 empty] | 102.1 | 81.25 | 0 | 3048 | 0 |  | 650 | 1100 | 선택 | 선택 | 0 | 2867 | 0 |  | 650 | 1100 | 선택 | 선택 | 선택 | 미정 | 미정 | 미정 | 미정 |  | 미정 | RB095.00 | C
A43921 | 2018-02-26 | 1 | C | TUNDISH교체전 | 8 | A | 16MNCR5H | 소입성보증강 | AE1055M계 | BM#1 | 1627 | 69 | 1635 | 1570 | 49 | 8600 |  | 3 | 0.28 | 17 |  | -1.54 | 1601 | 1635 | 0 | 9.14 |  | 20 | 1 | 8874 | Y |  | 2018-02-27 00:05 | 89 | 876 | 15 | 22 | 27 | 32 | 34 | 35 | 35 | 34 | 33 | 33 | 32 | 31 | 30 | 29 | 30 | 35 | 29 | 0 | -0.15 | Y | 40 | Y | -0.2 | [8 empty] | N | N | N | 140 | 0.45 | 77 | 108158 | 103650 | 3350 | 2000 | 16 | 1 |  | 2018-02-27 00:16 | 1601 | 135 |  | 34 |  | *전공정요청 정속주속 미준수 *전공정요청 L/D잔강 이월 미실시 | 1855D93853F4435B839BC065BDECE4B4 | 7FD76F1C76FF411A9918F1FF9952198D | 6F204CE9AF934DE6B53386F83EFC65A0 | [11 empty] | 101.08 | 100 | 0 | 3000 | 0 |  | 650 |  | 선택 | 선택 | 0 | 3000 | 0 |  | 650 |  | 선택 | 선택 | 해제 | 미정 | 미정 | 미정 | 미정 |  | 미정 | BT180180 | H
B43907 | 2018-02-26 | 2 | C | TUNDISH교체 | 1 | A | KFMN438V | 합금강 | KFMN438V | BM#1 | 1584 | 54 | 1654 | 1554 | 44 | 9100 |  | 1 | 0.54 | 20 |  | 0 | 1575 | 1663 | 0 | 3.38 | 0 | 10 | 39 | 50 | Y |  | 2018-02-27 01:54 | 81 | 1088 | 29 | 30 | 31 | 34 | 36 | 38 | 39 | 39 | 39 | 40 |  |  |  | 40 | 36 | 40 | 40 | 39 | 0 |  |  | Y | 0.2 |  | 2.33 | 2.15 | [5 empty] | N | N | M | 150 | 0.47 | 59 | 84590 | 93000 | 4950 | 16200 | 6 | 2 |  | 2018-02-27 01:53 | 1575 | 135 |  | 18 |  | *T/D플럭스 유15 용225KG *전공정요청 감속주입 *STR#1.2 클로깅 발생 | [14 empty] | 86.32 | 100 | 1000 | 0 | 0 |  | 650 |  | 선택 | 선택 | 1000 | 0 | 0 |  | 650 |  | 선택 | 선택 | 미정 | 미정 | 선택 | 해제 | 미정 |  | 미정 | BT180180 | H
A43922 | 2018-02-26 | 1 | C | TUNDISH교체 | 1 | A | SBC70LV | 특수용도강 | D3 | BM#2 | 1588 | 44 | 1629 | 1545 | 38 | 7000 |  | 3 | 0.29 | 20 |  | -2.06 | 1579 | 1629 | 9.22 | 0 |  | 23 | 9 | 89 | Y |  | 2018-02-27 01:14 | 80 | 1093 | 18 | 18 | 17 | 13 | 13 | 15 | 18 | 23 | 25 | 27 | 28 | 29 | 29 | 30 | 24 | 30 | 30 | 18 | 0 |  | 5 | Y | 0 |  | 2.42 | 2.35 | 1.47 |  |  |  |  | N | N | M | 150 | 0.49 | 62 | 91952 | 103310 | 2790 | 16200 | 4 | 1 | 10 | 2018-02-27 01:24 | 1579 | 144 |  | 62 | 30 | *T/D플럭스 120/15KG *롱노즐 실리부 부착 *수소 10분 측정값 기준치 초과,생관통보 | [14 empty] | 86.67 | 75 | 748 | 0 | 0 |  | 490 | 400 | 선택 | 선택 | 728 | 0 | 0 |  | 490 | 400 | 선택 | 선택 | 미정 | 미정 | 미정 | 미정 | 선택 |  | 미정 | RB098.00 | C
B43908 | 2018-02-26 | 2 | C |  | 2 | A | KFMN438V | 합금강 | KFMN438V | BM#1 | 1589 | 54 | 1654 | 1515 | 46 | 9300 |  | 1 | 0.56 | 18 |  | 0 | 1569 | 1647 | 0 | 3.35 | 0 | 31 | 18 | 67 | Y |  | 2018-02-27 02:55 | 75 | 1095 | 40 | 39 | 39 | 39 | 38 | 38 | 37 | 35 | 34 | 33 |  |  |  | 33 | 37 | 39 | 33 | 39 | -0.17 |  | 34.97 | Y | -0.2 |  |  |  | 1.46 |  |  |  |  | N | N | M | 140 | 0.48 | 49 | 79162 | 76070 | 18010 | 10500 | 6 | 2 |  | 2018-02-27 02:56 | 1578 | 132 |  | 18 |  | *전공정요청 감속주입 *STR#1.2 클로깅 심하여 L/D잔강 18톤 내려감 *주속 0.40 미만 S/R미적용ID:103~105.203~205 | [14 empty] | 84.21 | 100 | 0 | 0 | 0 |  | 650 |  | 선택 | 선택 | 0 | 0 | 0 |  | 650 |  | 선택 | 선택 | 미정 | 미정 | 선택 | 해제 | 미정 |  | 미정 | BT180180 | C
A43923 | 2018-02-26 | 1 | C | 잔강최소화전 | 2 | A | SBC70LV | 특수용도강 | D3 | BM#2 | 1588 | 44 | 1621 | 1552 | 38 | 6300 |  | 3 | 0.29 | 18 |  | -1.97 | 1578 | 1621 | 7.28 | 0 |  | 16 | 5 | 81 | Y |  | 2018-02-27 02:30 | 79 | 1089 | 30 | 27 | 27 | 28 | 29 | 29 | 29 | 29 | 28 | 27 | 27 | 26 | 26 | 26 | 28 | 29 | 26 | 29 | -0.07 | Y | 39.98 | Y | 0 |  |  |  | 0.85 |  |  |  |  | N | N | Y | 140 | 0.5 | 64 | 103446 | 105070 | -1270 | 3000 | 4 | 1 | 20 | 2018-02-27 02:28 | 1578 | 144 |  | 51 | [16 empty] | 99.66 | 100 | 0 | 3640 | 0 |  | 490 | 400 | 선택 | 선택 | 0 | 3530 | 0 |  | 490 | 400 | 선택 | 선택 | 미정 | 미정 | 미정 | 미정 | 미정 |  | 미정 | RB098.00 | C
B43909 | 2018-02-26 | 2 | C | 연주종료 | 3 | B | KFMN438V | 합금강 | KFMN438V | BM#1 | 1577 | 52 | 1637 | 1566 | 41 | 7400 |  | 1 | 0.56 | 15 |  | 0 | 1569 | 1629 | 0 | 2.57 | 0 | 29 | 21 | 73 | Y |  | 2018-02-27 03:55 | 75 | 1090 | 32 | 40 | 44 | 45 | 45 | 45 | 44 | 42 | 41 | 39 |  |  |  | 39 | 42 | 45 | 39 | 45 | -0.2 | Y | 30.02 | Y | -0.4 |  |  |  | 1.39 |  |  |  |  | N | N | N | 130 | 0.42 | 49 | 46195 | 64000 | 39650 | 10500 | 6 | 2 |  | 2018-02-27 04:01 | 1579 | 109 |  | 9 |  | *L/D조기교체 진공시간 미달 기준 미준수 *STR#1.2 클로깅 심하여 HEAT 주속 20%이상 감속주입 ID:101~103.201~203 *주속0.40 미만 S/R미적용ID:101~103.201~203 *L/D잔강 40톤 내려감 T/D잔강 10.5 톤 내려감 *연주종료05시00분 | B7ECDE157D924B1B8FCEDAC5DC5E40DA | [13 empty] | 44.57 | 100 | 0 | 3500 | 0 |  | 650 |  | 선택 | 선택 | 0 | 3500 | 0 |  | 650 |  | 선택 | 선택 | 미정 | 미정 | 선택 | 해제 | 미정 |  | 미정 | BT180180 | H
A43924 | 2018-02-26 | 1 | C | 잔강최소화 | 3 | A | SMNB440HK | 합금강 | 보론강 | BM#2 | 1637 | 39 | 1616 | 1600 | 31 | 4100 |  | 3 | 0.3 | 19 |  | -1.7 | 1578 | 1616 | 11.34 | 0 |  | 22 | 3 | 83 | Y |  | 2018-02-27 03:29 | 85 | 1084 | -249 | 12 | 24 | 26 | 27 | 28 | 29 | 29 | 29 | 29 | 29 |  |  | 29 | 18 | 29 | 29 | 29 | 0 |  | 20 | Y | 0 | [8 empty] | N | N | N | 130 | 0.5 | 51 | 98256 | 96700 | -850 | 14900 | 4 | 1 | 30 | 2018-02-27 04:13 | 1578 | 143 |  | 69 | 25 | [15 empty] | 102.51 | 100 | 2500 | 0 | 0 |  | 650 | 400 | 선택 | 선택 | 2500 | 0 | 0 |  | 650 | 400 | 선택 | 선택 | 해제 | 미정 | 미정 | 미정 | 선택 | 2 | 미정 | RB120.00 | C
A43925 | 2018-02-26 | 1 | D |  | 4 | A | SMNB440HK | 합금강 | 보론강 | BM#2 | 1607 | 39 | 1612 | 1562 | 33 | 5200 |  | 3 | 0.3 | 18 |  | -2.09 | 1573 | 1619 | 7.56 | 0 |  | 20 | 2 | 57 | Y |  | 2018-02-27 04:35 | 80 | 1105 | 28 | 25 | 26 | 29 | 31 | 33 | 34 | 34 | 34 | 34 | 34 | 33 |  | 33 | 31 | 34 | 33 | 34 | -0.04 | Y | 25 | Y | -0.2 | [8 empty] | N | N | N | 120 | 0.51 | 59 | 98256 | 99200 | 50 | 13700 | 4 | 1 | 30 | 2018-02-27 04:47 | 1573 | 138 |  | 58 | [16 empty] | 99.05 | 100 | 0 | 0 | 0 |  | 650 | 400 | 선택 | 선택 | 0 | 0 | 0 |  | 650 | 400 | 선택 | 선택 | 해제 | 미정 | 미정 | 미정 | 미정 |  | 미정 | RB120.00 | C
A43926 | 2018-02-26 | 1 | D |  | 5 | A | SMNB440HK | 합금강 | 보론강 | BM#2 | 1583 | 40 | 1623 | 1575 | 30 | 4800 |  | 3 | 0.31 | 19 |  | -1.87 | 1581 | 1623 | 12.52 | 0 |  | 23 | 10 | 32 | Y |  | 2018-02-27 05:36 | 88 | 1100 | 31 | 33 | 35 | 37 | 39 | 40 | 40 | 41 | 40 | 40 | 40 | 39 |  | 39 | 38 | 41 | 39 | 40 | -0.03 | Y | 19.98 | Y | -0.2 | [8 empty] | N | N | N | 110 | 0.49 | 59 | 98256 | 97890 | -790 | 14700 | 4 | 1 | 40 | 2018-02-27 05:53 | 1581 | 141 |  | 60 | [16 empty] | 101.19 | 100 | 0 | 0 | 0 |  | 650 | 400 | 선택 | 선택 | 0 | 0 | 0 |  | 650 | 400 | 선택 | 선택 | 해제 | 미정 | 미정 | 미정 | 미정 |  | 미정 | RB120.00 | C
A43927 | 2018-02-26 | 1 | D |  | 6 | A | SMNB440HK | 합금강 | 보론강 | BM#2 | 1634 | 42 | 1626 | 1588 | 37 | 5100 |  | 3 | 0.3 | 18 |  | -1.78 | 1587 | 1626 | 9.18 | 0 |  | 16 | 6 | 31 | Y |  | 2018-02-27 06:33 | 94 | 1090 | 38 | 38 | 40 | 41 | 42 | 42 | 42 | 42 | 41 | 41 | 40 | 40 | 39 | 39 | 41 | 42 | 39 | 42 | -0.07 | Y | 40 | Y | -0.2 | [8 empty] | N | N | N | 100 | 0.49 | 63 | 98256 | 103740 | 280 | 15400 | 4 | 1 | 10 | 2018-02-27 06:58 | 1570 | 144 |  | 66 | [16 empty] | 94.57 | 100 | 0 | 0 | 0 |  | 650 | 400 | 선택 | 선택 | 0 | 0 | 0 |  | 650 | 400 | 선택 | 선택 | 해제 | 미정 | 미정 | 미정 | 미정 |  | 미정 | RB120.00 | C
A43928 | 2018-02-27 | 1 | D | 연주시작 | 1 | A | STB2 | 베어링강 | STB (SF) | BM#1 | 1640 | 43 | 1567 | 1571 | 37 | 5800 |  | 3 | 0.3 | 32 |  | -0.95 | 1533 | 1567 | 14.98 | 0 |  | 31 | 19 | 119 | Y |  | 2018-02-27 07:49 | 77 | 1087 | 2 | 23 | 18 | 21 | 23 | 25 | 25 | 26 | 26 | 25 | 25 |  |  | 25 | 23 | 26 | 25 | 25 | -0.07 |  | 15.02 | Y | 0 |  | 1.74 | 1.67 | [5 empty] | N | N | N | 230 | 0.46 | 60 | 97474 | 97740 | 7070 | 15500 | 2 | 1 |  | 2018-02-27 08:01 | 1533 | 111 |  | 20 |  | *T/Dflux 유15kg 용275kg *연주시작 08:11 | [14 empty] | 92.57 | 100 | 1500 | 0 | 0 |  | 650 |  | 선택 | 해제 | 1500 | 0 | 0 |  | 650 |  | 선택 | 해제 | 선택 | 미정 | 미정 | 선택 | 선택 |  | 미정 | BT180180 | H
B43912 | 2018-02-27 | 2 | D |  | 7 | A | SMNB440HK | 합금강 | 보론강 | BM#2 | 1618 | 49 | 1624 | 1587 | 37 | 6600 |  | 1 | 0.54 | 19 |  | -2.41 | 1555 | 1624 | 1.34 | 0 | 0 | 22 | 4 | 53 | Y |  | 2018-02-27 08:22 | 62 | 1088 | 39 | 36 | 35 | 34 | 33 | 32 | 31 | 29 | 28 | 26 | 25 | 23 | 21 | 21 | 31 | 35 | 21 | 0 | -0.28 |  | 49.98 | Y | -0.4 | [8 empty] | N | N | N | 150 | 0.49 | 62 | 98256 | 99800 | 1330 | 15800 | 4 | 1 | 10 | 2018-02-27 08:36 | 1555 | 127 |  | 22 |  | * 주속 TEST. * 샘플채취 ID:303,403(300mm) | [14 empty] | 97.19 | 100 | 0 | 0 | 300 |  | 650 | 400 | 선택 | 선택 | 0 | 0 | 300 |  | 650 | 400 | 선택 | 선택 | 해제 | 미정 | 미정 | 미정 | 미정 |  | 미정 | RB120.00 | C
A43929 | 2018-02-27 | 1 | D |  | 2 | A | STB2 | 베어링강 | STB (SF) | BM#1 | 1637 | 45 | 1556 | 1579 | 29 | 4600 |  | 3 | 0.31 | 28 |  | -1.16 | 1519 | 1556 | 11.2 | 0 |  | 20 | 3 | 26 | Y |  | 2018-02-27 08:49 | 63 | 1086 | 27 | 32 | 34 | 35 | 34 | 33 | 33 | 33 | 32 | 31 | 31 | 31 | 30 | 30 | 32 | 35 | 30 | 33 | -0.11 | Y | 45.02 | Y | -0.2 |  |  |  | 1.21 |  |  |  |  | N | N | Y | 220 | 0.48 | 66 | 101508 | 99960 | 7640 | 16000 | 2 | 1 |  | 2018-02-27 09:00 | 1519 | 115 |  | 23 | [16 empty] | 94.34 | 100 | 0 | 0 | 0 |  | 650 |  | 선택 | 해제 | 0 | 0 | 0 |  | 650 |  | 선택 | 해제 | 선택 | 미정 | 미정 | 선택 | 미정 |  | 미정 | BT180180 | H
B43913 | 2018-02-27 | 2 | D | TUNDISH교체전 | 8 | A | SMNB440HK | 합금강 | 보론강 | BM#2 | 1569 | 48 | 1636 | 1535 | 41 | 7900 |  | 1 | 0.55 | 16 |  | -2.35 | 1542 | 1608 | 1.15 | 0 | 0 | 29 | 22 | 156 | Y |  | 2018-02-27 09:30 | 49 | 1089 | 19 | 20 | 23 | 24 | 24 | 23 | 23 | 23 | 22 | 21 | 20 | 20 | 19 | 19 | 22 | 24 | 19 | 23 | -0.11 | Y | 45 | Y | -0.2 | [8 empty] | N | N | N | 140 | 0.49 | 62 | 87644 | 99254 | 346 | 2000 | 4 | 1 | 20 | 2018-02-27 09:37 | 1542 | 128 |  | 20 |  | * 주속 및 스프레이 TEST. * 샘플채취 ID:302,402(300mm) | A486AAB4F5F8485389207C1D49161DE3 | B8F8EB9A31754DC8ABBA2EC69800AAB8 | EADBC6383D0F48E5B63853CC9BCB50AD | [11 empty] | 88 | 100 | 0 | 3420 | 300 |  | 650 | 400 | 선택 | 선택 | 0 | 3370 | 300 |  | 650 | 400 | 선택 | 선택 | 해제 | 미정 | 미정 | 미정 | 미정 |  | 미정 | RB120.00 | C
A43930 | 2018-02-27 | 1 | D |  | 3 | A | STB2 | 베어링강 | STB (SF) | BM#1 | 1601 | 40 | 1552 | 1552 | 37 | 4600 |  | 3 | 0.29 | 28 |  | -0.75 | 1528 | 1552 | 11.49 | 0 |  | 23 | 11 | 30 | Y |  | 2018-02-27 09:41 | 72 | 1087 | 30 | 32 | 36 | 38 | 39 | 39 | 38 | 38 | 37 | 37 | 36 | 36 | 35 | 35 | 36 | 39 | 35 | 38 | -0.1 | Y | 39.98 | Y | -0.2 |  |  |  | 1.12 |  |  |  |  | N | N | Y | 210 | 0.48 | 63 | 101508 | 98280 | 7110 | 15600 | 2 | 1 |  | 2018-02-27 09:55 | 1528 | 123 |  | 37 | [16 empty] | 95.85 | 100 | 0 | 0 | 0 |  | 650 |  | 선택 | 해제 | 0 | 0 | 0 |  | 650 |  | 선택 | 해제 | 선택 | 미정 | 미정 | 선택 | 미정 |  | 미정 | BT180180 | H
B43914 | 2018-02-27 | 2 | D | TUNDISH교체 | 1 | A | SM45C | 탄소강 | SM45C | BM#2 | 1614 | 49 | 1636 | 1554 | 38 | 7600 |  | 1 | 0.58 | 22 |  | -2.17 | 1582 | 1653 | 0.03 | 14.3 | 0 | 10 | 41 | 34 | Y |  | 2018-02-27 10:36 | 89 | 1087 | -191 | 38 | 31 | 36 | 41 | 43 | 45 | 45 | 45 | 44 | 43 | 41 |  | 41 | 41 | 45 | 41 | 45 | -0.14 |  | 24.98 | Y | -0.4 |  | 2.31 | 2.31 | [5 empty] | N | N | N | 190 | 0.48 | 62 | 93389 | 100360 | 840 | 15600 | 7 | 2 | 10 | 2018-02-27 10:38 | 1582 | 148 |  | 41 |  | * T/D FLUX 용탕부: 120 KG / 유탕부: 15KG 투입. | [14 empty] | 91.56 | 100 | 760 | 0 | 0 |  | 650 | 400 | 선택 | 해제 | 790 | 0 | 0 |  | 650 | 400 | 선택 | 해제 | 해제 | 미정 | 미정 | 미정 | 미정 |  | 미정 | BM510510 | C
A43931 | 2018-02-27 | 1 | D |  | 4 | A | STB2 | 베어링강 | STB (SF) | BM#1 | 1664 | 44 | 1557 | 1612 | 34 | 3500 |  | 3 | 0.3 | 29 |  | -1.03 | 1523 | 1557 | 16.43 | 0 |  | 16 | 7 | 18 | Y |  | 2018-02-27 10:46 | 67 | 1086 | 34 | 34 | 36 | 36 | 36 | 35 | 36 | 35 | 34 | 34 | 33 | 33 | 32 | 32 | 34 | 36 | 32 | 36 | -0.07 | Y | 55 | Y | 0 |  |  |  | 1.15 |  |  |  |  | N | N | Y | 200 | 0.48 | 69 | 101508 | 104430 | 7010 | 16700 | 2 | 1 |  | 2018-02-27 10:54 | 1523 | 126 |  | 37 | [16 empty] | 90.55 | 100 | 0 | 0 | 0 |  | 650 |  | 선택 | 해제 | 0 | 0 | 0 |  | 650 |  | 선택 | 해제 | 선택 | 미정 | 미정 | 선택 | 미정 |  | 미정 | BT180180 | H
B43915 | 2018-02-27 | 2 | D |  | 2 | A | SM45C | 탄소강 | SM45C | BM#2 | 1588 | 36 | 1625 | 1555 | 30 | 6000 |  | 1 | 0.57 | 16 |  | -2.44 | 1573 | 1643 | 0 | 4.55 | 0 | 11 | 1 | 22000 | Y |  | 2018-02-27 11:37 | 80 | 1098 | 38 | 32 | 32 | 32 | 33 | 32 | 32 | 30 | 29 | 28 | 27 | 25 |  | 25 | 31 | 33 | 25 | 32 | -0.23 | Y | 35 | Y | -0.4 |  |  |  | 1.66 |  |  |  |  | N | N | N | 180 | 0.5 | 57 | 92359 | 94970 | 4960 | 15100 | 7 | 2 |  | 2018-02-27 11:42 | 1573 | 145 |  | 44 |  | * 래들 대보수 후 첫 HEAT | [14 empty] | 92.73 | 100 | 0 | 0 | 0 |  | 650 | 400 | 선택 | 해제 | 0 | 0 | 0 |  | 650 | 400 | 선택 | 해제 | 해제 | 미정 | 미정 | 미정 | 미정 |  | 미정 | RB190.00 | C
A43932 | 2018-02-27 | 1 | D |  | 5 | A | STB2 | 베어링강 | STB (SF) | BM#1 | 1587 | 41 | 1562 | 1538 | 32 | 5000 |  | 3 | 0.28 | 29 |  | -1.54 | 1512 | 1562 | 13.35 | 0 |  | 12 | 23 | 60 | Y |  | 2018-02-27 12:03 | 56 | 1087 | 31 | 28 | 27 | 26 | 26 | 26 | 25 | 24 | 24 | 23 | 23 | 22 | 22 | 22 | 25 | 27 | 22 | 26 | -0.1 |  | 50.02 | Y | 0 |  |  |  | 1.1 |  |  |  |  | N | N | Y | 190 | 0.48 | 64 | 101508 | 99110 | 7640 | 15000 | 2 | 1 |  | 2018-02-27 12:14 | 1512 | 125 |  | 29 | 13 | [15 empty] | 95.09 | 100 | 0 | 0 | 0 |  | 650 |  | 선택 | 해제 | 0 | 0 | 0 |  | 650 |  | 선택 | 해제 | 선택 | 미정 | 미정 | 선택 | 미정 |  | 미정 | BT180180 | H
B43916 | 2018-02-27 | 2 | B |  | 3 | A | SM45C | 탄소강 | SM45C | BM#2 | 1623 | 37 | 1616 | 1585 | 33 | 5400 |  | 1 | 0.57 | 17 |  | -2.45 | 1551 | 1627 | 0 | 3.95 | 0 | 31 | 20 | 89 | Y |  | 2018-02-27 12:49 | 58 | 1087 | 22 | 21 | 21 | 21 | 20 | 19 | 18 | 17 | 16 | 15 | 14 | 12 | 10 | 10 | 18 | 21 | 10 | 21 | -0.22 |  | 50 | Y | -0.4 | [8 empty] | N | N | Y | 170 | 0.48 | 60 | 95152 | 93520 | 3760 | 14700 | 7 | 2 | 30 | 2018-02-27 13:18 | 1551 | 135 |  | 31 | [16 empty] | 97.84 | 100 | 0 | 0 | 0 |  | 650 | 700 | 선택 | 해제 | 0 | 0 | 0 |  | 650 | 700 | 선택 | 해제 | 해제 | 미정 | 미정 | 미정 | 미정 |  | 미정 | RB290.00 | C
A43933 | 2018-02-27 | 1 | B |  | 6 | A | STB2 | 베어링강 | STB (SF) | BM#1 | 1635 | 40 | 1551 | 1571 | 24 | 3800 |  | 3 | 0.29 | 28 |  | -1.03 | 1518 | 1551 | 15.8 | 0 |  | 20 | 4 | 49 | Y |  | 2018-02-27 12:58 | 62 | 1086 | 19 | 19 | 22 | 23 | 24 | 25 | 25 | 25 | 24 | 24 | 23 | 23 | 23 | 23 | 23 | 25 | 23 | 25 | -0.06 | Y | 34.98 | Y | 0 |  |  |  | 1.08 |  |  |  |  | N | N | Y | 180 | 0.48 | 61 | 84590 | 94890 | 7010 | 15500 | 2 | 1 |  | 2018-02-27 13:06 | 1518 | 119 |  | 42 | 13 | *롱노즐 5회 사용후 내부 지금융착으로 교체 *STR#1,2 LOOP6번 표면과냉 비수량 50% 줄임 | [14 empty] | 83.01 | 100 | 0 | 0 | 0 |  | 650 |  | 선택 | 해제 | 0 | 0 | 0 |  | 650 |  | 선택 | 해제 | 선택 | 미정 | 미정 | 선택 | 선택 | 5 | 미정 | BT180180 | H
B43917 | 2018-02-27 | 2 | B |  | 4 | A | SM45C | 탄소강 | SM45C | BM#2 | 1605 | 36 | 1594 | 1545 | 33 | 6600 |  | 1 | 0.57 | 18 |  | -2.5 | 1558 | 1630 | 0 | 3.78 | 0 | 29 | 23 | 54 | Y |  | 2018-02-27 13:46 | 65 | 1086 | 7 | 16 | 22 | 25 | 26 | 27 | 26 | 25 | 24 | 22 | 20 | 18 |  | 18 | 21 | 27 | 18 | 0 | -0.3 | Y | 30.02 | Y | -0.4 | [8 empty] | N | N | Y | 160 | 0.47 | 60 | 99762 | 94720 | 1360 | 15600 | 7 | 2 | 50 | 2018-02-27 13:44 | 1558 | 127 |  | 38 | 14 | [15 empty] | 103.92 | 100 | 0 | 0 | 0 |  | 650 | 700 | 선택 | 해제 | 0 | 0 | 0 |  | 650 | 700 | 선택 | 해제 | 해제 | 미정 | 미정 | 미정 | 미정 |  | 미정 | RB260.00 | C
A43934 | 2018-02-27 | 1 | B |  | 7 | A | STB2 | 베어링강 | STB (SF) | BM#1 | 1606 | 42 | 1560 | 1568 | 31 | 5000 |  | 3 | 0.29 | 28 |  | -1.24 | 1520 | 1560 | 13.81 | 0 |  | 23 | 12 | 53 | Y |  | 2018-02-27 14:02 | 64 | 1086 | 22 | 24 | 26 | 27 | 27 | 28 | 26 | 26 | 26 | 26 | 25 | 25 | 24 | 24 | 26 | 28 | 24 | 26 | -0.04 | Y | 35.02 | Y | -0.2 |  |  |  | 1.16 |  |  |  |  | N | N | Y | 230 | 0.48 | 65 | 101508 | 103010 | 7020 | 15700 | 2 | 1 |  | 2018-02-27 14:09 | 1520 | 123 |  | 41 |  | *STR#1,2 LOOP6번 표면과냉 비수량 50% 줄임 | [14 empty] | 92.32 | 100 | 0 | 0 | 0 |  | 650 |  | 선택 | 해제 | 0 | 0 | 0 |  | 650 |  | 선택 | 해제 | 선택 | 미정 | 미정 | 선택 | 미정 |  | 미정 | BT180180 | H
B43918 | 2018-02-27 | 2 | B |  | 5 | A | SM45C | 탄소강 | SM45C | BM#2 | 9999 | 43 | 1625 | 1516 | 36 | 7300 |  | 1 | 0.61 | 17 |  | -2.25 | 1548 | 1621 | 0 | 6.28 | 0 | 16 | 8 | 23 | Y |  | 2018-02-27 15:03 | 55 | 1086 | 13 | 19 | 25 | 27 | 28 | 28 | 28 | 27 | 26 | 25 | 23 | 22 | 20 | 20 | 24 | 28 | 20 | 28 | -0.2 | Y | 40 | Y | -0.4 | [8 empty] | N | N | Y | 150 | 0.47 | 63 | 96888 | 98150 | 1150 | 15600 | 7 | 2 | 30 | 2018-02-27 15:06 | 1548 | 134 |  | 24 | [16 empty] | 97.67 | 100 | 0 | 0 | 0 |  | 650 | 700 | 선택 | 해제 | 0 | 0 | 0 |  | 650 | 700 | 선택 | 해제 | 해제 | 미정 | 미정 | 미정 | 미정 |  | 미정 | RB290.00 | C
A43935 | 2018-02-27 | 1 | B |  | 8 | A | STB2 | 베어링강 | STB (SF) | BM#1 | 1618 | 42 | 1571 | 1577 | 30 | 4900 |  | 3 | 0.28 | 28 |  | -1.22 | 1523 | 1562 | 13.38 | 0 |  | 10 | 42 | 66 | Y |  | 2018-02-27 15:10 | 67 | 1086 | 23 | 25 | 29 | 31 | 32 | 32 | 32 | 32 | 32 | 32 | 32 | 31 | 31 | 31 | 30 | 32 | 31 | 32 | -0.03 | Y | 40 | Y | 0 |  |  |  | 1.17 |  |  |  |  | N | N | N | 220 | 0.48 | 62 | 101508 | 95440 | 7050 | 15300 | 2 | 1 |  | 2018-02-27 15:17 | 1523 | 126 |  | 40 |  | *STR#1,2 LOOP6번 표면과냉 비수량 50% 줄임 | [14 empty] | 99.08 | 100 | 0 | 0 | 0 |  | 650 |  | 선택 | 해제 | 0 | 0 | 0 |  | 650 |  | 선택 | 해제 | 선택 | 미정 | 미정 | 선택 | 미정 |  | 미정 | BT180180 | H
B43919 | 2018-02-27 | 2 | B |  | 6 | A | SM45C | 탄소강 | SM45C | BM#2 | 1599 | 41 | 1624 | 1566 | 27 | 5700 |  | 1 | 0.57 | 16 |  | -1.86 | 1544 | 1611 | 0 | 4.34 | 0 | 11 | 2 | 40 | Y |  | 2018-02-27 15:52 | 51 | 1085 | 16 | 16 | 17 | 17 | 18 | 18 | 17 | 16 | 16 | 14 | 13 | 12 | 10 | 8 | 15 | 18 | 8 | 17 | -0.22 | Y | 45 | Y | -0.4 | [8 empty] | N | N | Y | 190 | 0.47 | 65 | 102036 | 101120 | 600 | 15600 | 7 | 2 | 10 | 2018-02-27 15:57 | 1544 | 137 |  | 41 | [16 empty] | 100.43 | 100 | 0 | 0 | 0 |  | 650 | 700 | 선택 | 해제 | 0 | 0 | 0 |  | 650 | 700 | 선택 | 해제 | 해제 | 미정 | 미정 | 미정 | 미정 |  | 미정 | RB230.00 | C
A43936 | 2018-02-27 | 1 | B |  | 9 | A | STB2 | 베어링강 | STB (SF) | BM#1 | 1556 | 42 | 1550 | 1533 | 38 | 6600 |  | 3 | 0.28 | 28 |  | -1.19 | 1520 | 1558 | 13.39 | 0 |  | 12 | 24 | 53 | Y |  | 2018-02-27 16:20 | 64 | 1073 | 30 | 29 | 30 | 30 | 31 | 31 | 30 | 29 | 29 | 28 | 28 | 27 | 27 | 27 | 29 | 31 | 27 | 30 | -0.09 | Y | 44.97 | Y | 0 |  |  |  | 0.95 |  |  |  |  | N | N | Y | 210 | 0.48 | 65 | 101508 | 103010 | 7030 | 15200 | 2 | 1 |  | 2018-02-27 16:27 | 1520 | 114 |  | 32 | 20 | *STR#1,2 LOOP6번 표면과냉 비수량 50% 줄임 | [14 empty] | 92.32 | 100 | 0 | 0 | 0 |  | 650 |  | 선택 | 해제 | 0 | 0 | 0 |  | 650 |  | 선택 | 해제 | 선택 | 미정 | 미정 | 선택 | 미정 |  | 미정 | BT180180 | H
B43920 | 2018-02-27 | 2 | B |  | 7 | A | SM45C | 탄소강 | SM45C | BM#2 | 1557 | 54 | 1626 | 1525 | 35 | 7600 |  | 1 | 0.58 | 16 |  | 0 | 1558 | 1622 | 0 | 3.83 | 0 | 22 | 5 | 312 | Y |  | 2018-02-27 17:05 | 65 | 1083 | 14 | 19 | 24 | 25 | 25 | 25 | 24 | 23 | 22 | 21 | 19 | 18 | 15 | 15 | 21 | 25 | 15 | 25 | -0.22 | Y | 45.02 | Y | -0.6 | [8 empty] | N | N | Y | 180 | 0.47 | 66 | 97780 | 102370 | 880 | 16300 | 7 | 2 | 30 | 2018-02-27 17:33 | 1558 | 145 |  | 37 | [16 empty] | 96.57 | 100 | 0 | 0 | 0 |  | 650 | 700 | 선택 | 해제 | 0 | 0 | 0 |  | 650 | 700 | 선택 | 해제 | 해제 | 미정 | 미정 | 미정 | 미정 |  | 미정 | RB300.00 | C
A43937 | 2018-02-27 | 1 | B |  | 10 | A | STB2 | 베어링강 | STB (SF) | BM#1 | 1575 | 50 | 1555 | 1539 | 39 | 6300 |  | 3 | 0.28 | 28 |  | -1.41 | 1511 | 1555 | 13.04 | 0 |  | 20 | 5 | 59 | Y |  | 2018-02-27 17:37 | 55 | 1078 | 27 | 26 | 27 | 27 | 26 | 26 | 25 | 23 | 23 | 22 | 22 | 22 | 21 | 20 | 24 | 27 | 20 | 27 | -0.13 |  | 55 | Y | -0.2 |  |  |  | 1.19 |  |  |  |  | N | N | Y | 200 | 0.48 | 67 | 101508 | 102670 | 7090 | 15100 | 2 | 1 |  | 2018-02-27 17:44 | 1511 | 122 |  | 24 |  | *STR#1,2 LOOP6번 표면과냉 비수량 50% 줄임 | [14 empty] | 92.53 | 100 | 0 | 0 | 0 |  | 650 |  | 선택 | 해제 | 0 | 0 | 0 |  | 650 |  | 선택 | 해제 | 선택 | 미정 | 미정 | 선택 | 미정 |  | 미정 | BT180180 | H
B43921 | 2018-02-27 | 2 | B |  | 8 | A | SM45C | 탄소강 | SM45C | BM#2 | 1593 | 51 | 1644 | 1554 | 35 | 7200 |  | 1 | 0.56 | 23 |  | -2.07 | 1548 | 1631 | 0 | 5.89 | 0 | 29 | 24 | 44 | Y |  | 2018-02-27 18:24 | 55 | 1085 | 13 | 19 | 24 | 27 | 28 | 28 | 27 | 26 | 25 | 24 | 23 | 21 | 19 | 19 | 23 | 28 | 19 | 0 | -0.22 | Y | 40.02 | Y | -0.4 | [8 empty] | N | N | Y | 170 | 0.47 | 65 | 103704 | 100280 | 120 | 13500 | 7 | 2 | 10 | 2018-02-27 18:26 | 1548 | 138 |  | 27 | [16 empty] | 103.39 | 100 | 0 | 0 | 0 |  | 650 | 700 | 선택 | 해제 | 0 | 0 | 0 |  | 650 | 700 | 선택 | 해제 | 해제 | 미정 | 미정 | 미정 | 선택 | 8 | 미정 | RB290.00 | C
A43938 | 2018-02-27 | 1 | B |  | 11 | A | STB2 | 베어링강 | STB (SF) | BM#1 | 1598 | 45 | 1558 | 1530 | 34 | 5800 |  | 3 | 0.29 | 28 |  | -1.29 | 1514 | 1555 | 13.53 | 0 |  | 23 | 13 | 65 | Y |  | 2018-02-27 18:48 | 58 | 1081 | 19 | 23 | 26 | 27 | 28 | 28 | 27 | 27 | 26 | 26 | 25 | 25 | 24 | 24 | 25 | 28 | 24 | 27 | -0.1 | Y | 40.02 | Y | -0.2 |  |  |  | 1.12 |  |  |  |  | N | N | Y | 190 | 0.48 | 64 | 101508 | 100840 | 7070 | 15200 | 2 | 1 |  | 2018-02-27 18:54 | 1514 | 116 |  | 21 | 20 | *STR#1,2 LOOP6번 표면과냉 비수량 50% 줄임 | [14 empty] | 94.16 | 100 | 0 | 0 | 0 |  | 650 |  | 선택 | 해제 | 0 | 0 | 0 |  | 650 |  | 선택 | 해제 | 선택 | 미정 | 미정 | 선택 | 미정 |  | 미정 | BT180180 | H
B43922 | 2018-02-27 | 2 | B |  | 9 | A | SM45C | 탄소강 | SM45C | BM#2 | 1580 | 50 | 1634 | 1525 | 32 | 6500 |  | 1 | 0.56 | 19 |  | -2.11 | 1545 | 1616 | 0 | 4.91 | 0 | 16 | 9 | 48 | Y |  | 2018-02-27 19:28 | 52 | 1092 | 14 | 18 | 21 | 23 | 23 | 24 | 23 | 22 | 21 | 20 | 19 | 17 | 16 | 14 | 20 | 24 | 14 | 23 | -0.26 | Y | 38.75 | Y | -0.4 | [8 empty] | N | N | Y | 160 | 0.47 | 65 | 100763 | 101840 | 1980 | 15000 | 7 | 2 | 20 | 2018-02-27 19:30 | 1545 | 144 |  | 31 | [16 empty] | 97.07 | 75 | 0 | 0 | 0 |  | 650 | 700 | 선택 | 해제 | 0 | 0 | 0 |  | 650 | 700 | 선택 | 해제 | 해제 | 미정 | 미정 | 미정 | 미정 |  | 미정 | RB250.00 | C
A43939 | 2018-02-27 | 1 | B |  | 12 | A | STB2 | 베어링강 | STB (SF) | BM#1 | 1594 | 43 | 1572 | 1532 | 35 | 5900 |  | 3 | 0.28 | 28 |  | -0.97 | 1527 | 1558 | 13.43 | 0 |  | 10 | 43 | 68 | Y |  | 2018-02-27 19:43 | 71 | 1082 | 24 | 30 | 35 | 38 | 39 | 39 | 39 | 39 | 38 | 38 | 38 | 37 | 37 | 36 | 36 | 39 | 36 | 39 | -0.06 | Y | 45.02 | Y | -0.2 |  |  |  | 1.32 |  |  |  |  | N | N | Y | 180 | 0.48 | 69 | 101508 | 106160 | 7010 | 15300 | 2 | 1 |  | 2018-02-27 19:57 | 1527 | 122 |  | 32 |  | *STR#1,2 LOOP6번 표면과냉 비수량 50% 줄임 | [14 empty] | 89.71 | 100 | 0 | 0 | 0 |  | 650 |  | 선택 | 해제 | 0 | 0 | 0 |  | 650 |  | 선택 | 해제 | 선택 | 미정 | 미정 | 미정 | 미정 |  | 미정 | BT180180 | H
B43923 | 2018-02-27 | 2 | C |  | 10 | A | SM45C | 탄소강 | SM45C | BM#2 | 1626 | 49 | 1626 | 1577 | 26 | 5300 |  | 1 | 0.57 | 16 |  | -2.07 | 1559 | 1605 | 0 | 5.45 | 0 | 11 | 3 | 45 | Y |  | 2018-02-27 20:11 | 66 | 1081 | 10 | 12 | 16 | 17 | 18 | 18 | 18 | 17 | 16 | 15 | 14 | 13 | 11 | 11 | 15 | 18 | 11 | 18 | -0.17 | Y | 40 | Y | -0.4 | [8 empty] | N | N | Y | 150 | 0.47 | 62 | 94761 | 98240 | 90 | 14000 | 7 | 2 | 30 | 2018-02-27 20:53 | 1559 | 151 |  | 57 | [16 empty] | 98.1 | 75 | 0 | 0 | 0 |  | 650 | 600 | 선택 | 해제 | 0 | 0 | 0 |  | 605 | 600 | 선택 | 해제 | 해제 | 미정 | 미정 | 미정 | 미정 |  | 미정 | RB114.30 | C
A43940 | 2018-02-27 | 1 | C |  | 13 | A | STB2 | 베어링강 | STB (SF) | BM#1 | 1581 | 42 | 1537 | 1530 | 36 | 6000 |  | 3 | 0.28 | 28 |  | -1.3 | 1520 | 1561 | 13.58 | 0 |  | 12 | 25 | 62 | Y |  | 2018-02-27 20:56 | 64 | 1088 | 36 | 35 | 34 | 34 | 34 | 33 | 32 | 32 | 31 | 30 | 30 | 30 | 29 | 29 | 32 | 34 | 29 | 34 | -0.1 |  | 50 | Y | -0.2 |  |  |  | 1.37 |  |  |  |  | N | N | Y | 230 | 0.48 | 64 | 101508 | 101150 | 6600 | 15400 | 2 | 1 |  | 2018-02-27 21:05 | 1520 | 119 |  | 29 | 17 | *STR#1,2 LOOP6번 표면과냉 비수량 50% 줄임 | [14 empty] | 93.86 | 100 | 0 | 0 | 0 |  | 650 |  | 선택 | 해제 | 0 | 0 | 0 |  | 650 |  | 선택 | 해제 | 선택 | 미정 | 미정 | 선택 | 미정 |  | 미정 | BT180180 | H
B43924 | 2018-02-27 | 2 | C |  | 11 | A | SM45C | 탄소강 | SM45C | BM#2 | 1602 | 62 | 1624 | 1557 | 31 | 6600 |  | 1 | 0.56 | 18 |  | -2.53 | 1556 | 1622 | 0 | 6.58 | 0 | 22 | 6 | 38 | Y |  | 2018-02-27 21:21 | 63 | 1087 | 14 | 16 | 21 | 24 | 25 | 26 | 25 | 25 | 24 | 23 | 22 | 20 | 18 | 18 | 22 | 26 | 18 | 25 | -0.23 | Y | 35 | Y | -0.4 | [8 empty] | N | N | Y | 190 | 0.47 | 62 | 90602 | 96240 | 2850 | 15300 | 7 | 2 | 10 | 2018-02-27 21:23 | 1556 | 155 |  | 52 | [16 empty] | 91.52 | 72.73 | 0 | 0 | 0 |  | 650 | 600 | 선택 | 해제 | 0 | 0 | 0 |  | 650 | 600 | 선택 | 해제 | 해제 | 미정 | 미정 | 미정 | 미정 |  | 미정 | RB260.00 | C
A43941 | 2018-02-27 | 1 | C | TUNDISH교체전 | 14 | A | STB2 | 베어링강 | STB (SF) | BM#1 | 1616 | 42 | 1557 | 1545 | 31 | 5100 |  | 3 | 0.29 | 28 |  | -1.07 | 1523 | 1557 | 13.09 | 0 |  | 20 | 6 | 58 | Y |  | 2018-02-27 21:53 | 67 | 1080 | 29 | 30 | 31 | 32 | 33 | 33 | 32 | 32 | 31 | 31 | 30 | 30 | 30 | 30 | 31 | 33 | 30 | 32 | -0.04 | Y | 45 | Y | 0 |  |  |  | 1.11 |  |  |  |  | N | N | M | 220 | 0.48 | 65 | 93789 | 100150 | 7000 | 2000 | 2 | 1 |  | 2018-02-27 22:10 | 1523 | 128 |  | 39 |  |  | A02EE7BB0BE84F7E84AB130CF119BD06 | EFE30CF695C3403AA094790551DF32C1 | 944D225EF81148D5B25EE31808B72FA8 | [11 empty] | 87.53 | 100 | 0 | 3500 | 0 |  | 650 |  | 선택 | 해제 | 0 | 3500 | 0 |  | 650 |  | 선택 | 해제 | 선택 | 미정 | 미정 | 선택 | 미정 |  | 미정 | BT180180 | H
B43925 | 2018-02-27 | 2 | C |  | 12 | A | SM45C | 탄소강 | SM45C | BM#2 | 1575 | 51 | 1625 | 1566 | 32 | 6200 |  | 1 | 0.56 | 16 |  | 0 | 1559 | 1617 | 0 | 2.65 | 0 | 29 | 25 | 42 | Y |  | 2018-02-27 22:39 | 66 | 1096 | 15 | 23 | 28 | 32 | 32 | 33 | 32 | 31 | 30 | 29 | 27 | 26 | 24 | 24 | 28 | 33 | 24 | 32 | -0.26 | Y | 34.97 | Y | -0.4 | [8 empty] | N | N | Y | 180 | 0.47 | 64 | 92937 | 98840 | 1240 | 15900 | 7 | 2 | 20 | 2018-02-27 22:46 | 1559 | 141 |  | 39 | 20 | [15 empty] | 93.31 | 76.92 | 0 | 0 | 0 |  | 650 | 700 | 선택 | 해제 | 0 | 0 | 0 |  | 650 | 700 | 선택 | 해제 | 해제 | 미정 | 미정 | 미정 | 미정 |  | 미정 | RB250.00 | C
A43942 | 2018-02-27 | 1 | C | TUNDISH교체 | 1 | A | SCR420HB2 | 소입성보증강 | C2 | BM#1 | 1631 | 49 | 1650 | 1570 | 39 | 7200 |  | 3 | 0.26 | 23 |  | -1.88 | 1600 | 1650 | 0 | 18.51 |  | 23 | 14 | 50 | Y |  | 2018-02-27 23:11 | 91 | 1093 | 18 | 13 | 20 | 25 | 27 | 29 | 30 | 30 | 31 | 32 |  |  |  | 32 | 26 | 32 | 32 | 0 | 0 |  |  | Y | 0.2 |  | 2.38 | 2.2 | [5 empty] | N | N | N | 150 | 0.54 | 56 | 84590 | 95750 | 7000 | 16100 | 5 | 2 |  | 2018-02-27 23:18 | 1600 | 132 |  | 48 | 23 | *T/D플럭스 유15 용225KG | [14 empty] | 82.33 | 100 | 1000 | 0 | 0 |  | 450 |  | 선택 | 선택 | 1000 | 0 | 0 |  | 450 |  | 선택 | 선택 | 해제 | 미정 | 미정 | 선택 | 미정 |  | 미정 | BT180180 | H
B43926 | 2018-02-27 | 2 | C |  | 13 | A | SM45C | 탄소강 | SM45C | BM#2 | 1594 | 49 | 1637 | 1564 | 33 | 6100 |  | 1 | 0.57 | 16 |  | 0 | 1553 | 1622 | 0 | 3.49 | 0 | 16 | 10 | 36 | Y |  | 2018-02-28 | 60 | 1094 | 20 | 24 | 28 | 31 | 31 | 31 | 31 | 30 | 29 | 28 | 27 | 25 | 23 | 23 | 28 | 31 | 23 | 31 | -0.18 | Y | 45 | Y | -0.4 | [8 empty] | N | N | N | 170 | 0.47 | 63 | 96115 | 97790 | 1250 | 15300 | 7 | 2 | 10 | 2018-02-28 00:14 | 1553 | 142 |  | 25 |  | *빅사이즈 후속 | [14 empty] | 96.12 | 75 | 0 | 0 | 0 |  | 650 | 400 | 선택 | 해제 | 0 | 0 | 0 |  | 650 | 400 | 선택 | 해제 | 해제 | 미정 | 미정 | 미정 | 미정 |  | 미정 | RB095.00 | C
A43943 | 2018-02-27 | 1 | C |  | 2 | A | FPA-SCR420HB2 | 소입성보증강 | C2 | BM#1 | 1621 | 40 | 1620 | 1564 | 30 | 5400 |  | 3 | 0.28 | 22 |  | -1.34 | 1584 | 1620 | 0 | 20.72 |  | 10 | 44 | 66 | Y |  | 2018-02-28 00:09 | 75 | 1082 | 33 | 29 | 29 | 30 | 30 | 30 | 30 | 29 | 29 | 29 | 28 | 27 |  | 27 | 30 | 30 | 27 | 30 | -0.07 | Y | 40 | Y | -0.2 | [8 empty] | N | N | Y | 140 | 0.55 | 56 | 101508 | 98750 | 7000 | 15400 | 5 | 2 |  | 2018-02-28 00:19 | 1584 | 120 |  | 47 | [16 empty] | 95.99 | 100 | 0 | 0 | 0 |  | 450 |  | 선택 | 선택 | 0 | 0 | 0 |  | 450 |  | 선택 | 선택 | 해제 | 미정 | 미정 | 선택 | 미정 |  | 미정 | BT180180 | H
B43927 | 2018-02-27 | 2 | C |  | 14 | A | SM45C | 탄소강 | SM45C | BM#2 | 1603 | 45 | 1614 | 1535 | 36 | 6500 |  | 1 | 0.55 | 16 |  | 0 | 1558 | 1613 | 0 | 3.04 | 0 | 11 | 4 | 41 | Y |  | 2018-02-28 01:00 | 65 | 1087 | 20 | 24 | 28 | 30 | 30 | 30 | 29 | 28 | 27 | 26 | 25 | 23 |  | 23 | 27 | 30 | 23 | 30 | -0.17 | Y | 40 | Y | -0.4 | [8 empty] | N | N | N | 160 | 0.5 | 57 | 93997 | 93870 | 1660 | 15100 | 7 | 2 | 20 | 2018-02-28 01:22 | 1558 | 125 |  | 30 | 28 | [15 empty] | 97.91 | 72.73 | 0 | 0 | 0 |  | 650 | 400 | 선택 | 해제 | 0 | 0 | 0 |  | 650 | 400 | 선택 | 해제 | 해제 | 미정 | 미정 | 미정 | 미정 |  | 미정 | RB120.00 | C
A43944 | 2018-02-27 | 1 | C |  | 3 | A | FPA-SCR420HB2 | 소입성보증강 | C2 | BM#1 | 1641 | 41 | 1627 | 1586 | 31 | 5500 |  | 3 | 0.26 | 23 |  | -1.68 | 1582 | 1627 | 0 | 18.06 |  | 12 | 26 | 66 | Y |  | 2018-02-28 01:13 | 73 | 1089 | 28 | 27 | 29 | 30 | 30 | 30 | 29 | 29 | 28 | 27 | 26 | 25 |  | 25 | 28 | 30 | 25 | 30 | -0.12 | Y | 40.05 | Y | -0.2 | [8 empty] | N | N | Y | 130 | 0.55 | 55 | 101508 | 98200 | 6090 | 15700 | 5 | 2 |  | 2018-02-28 01:33 | 1582 | 118 |  | 40 | [16 empty] | 96.49 | 100 | 0 | 0 | 0 |  | 450 |  | 선택 | 선택 | 0 | 0 | 0 |  | 450 |  | 선택 | 선택 | 해제 | 미정 | 미정 | 선택 | 미정 |  | 미정 | BT180180 | H
B43928 | 2018-02-27 | 2 | C |  | 15 | A | SM45C | 탄소강 | SM45C | BM#2 | 1584 | 42 | 1624 | 1555 | 33 | 5900 |  | 1 | 0.56 | 17 |  | -1.89 | 1558 | 1616 | 0 | 7.07 | 0 | 22 | 7 | 53 | Y |  | 2018-02-28 02:06 | 65 | 1088 | 20 | 28 | 33 | 35 | 36 | 36 | 35 | 34 | 33 | 32 | 30 | 29 |  | 29 | 32 | 36 | 29 | 0 | -0.2 | Y | 34.77 | Y | -0.21 | [8 empty] | N | N | N | 150 | 0.5 | 59 | 96543 | 98240 | 1500 | 15800 | 7 | 2 | 30 | 2018-02-28 02:18 | 1558 | 121 |  | 24 | [16 empty] | 96.54 | 78.57 | 0 | 0 | 0 |  | 650 | 400 | 선택 | 해제 | 0 | 0 | 0 |  | 650 | 400 | 선택 | 해제 | 해제 | 미정 | 미정 | 미정 | 미정 |  | 미정 | RB105.00 | C
A43945 | 2018-02-27 | 1 | C |  | 4 | A | FPA-SCR420HB2 | 소입성보증강 | C2 | BM#1 | 1633 | 40 | 1615 | 1587 | 29 | 5100 |  | 3 | 0.29 | 22 |  | -1.32 | 1580 | 1615 | 0 | 17.78 |  | 20 | 7 | 61 | Y |  | 2018-02-28 02:08 | 71 | 1091 | 25 | 24 | 26 | 28 | 29 | 29 | 28 | 27 | 27 | 26 | 25 | 23 |  | 23 | 27 | 29 | 23 | 0 | -0.17 | Y | 35.02 | Y | -0.4 | [8 empty] | N | N | Y | 120 | 0.53 | 56 | 84590 | 95500 | 7000 | 15800 | 5 | 2 |  | 2018-02-28 02:22 | 1580 | 118 |  | 41 |  | *롱노즐교체 SEN내부 크랙 발생 3회사용 | [14 empty] | 82.53 | 100 | 0 | 0 | 0 |  | 450 |  | 선택 | 선택 | 0 | 0 | 0 |  | 450 |  | 선택 | 선택 | 해제 | 미정 | 미정 | 선택 | 선택 | 3 | 미정 | BT180180 | H
B43929 | 2018-02-27 | 2 | C |  | 16 | A | SM45C | 탄소강 | SM45C | BM#2 | 1582 | 41 | 1625 | 1524 | 33 | 6500 |  | 1 | 0.56 | 18 |  | 0 | 1556 | 1617 | 0 | 3.15 | 0 | 29 | 26 | 46 | Y |  | 2018-02-28 03:11 | 63 | 1077 | 25 | 29 | 33 | 35 | 35 | 35 | 34 | 33 | 32 | 31 | 29 | 27 |  | 27 | 32 | 35 | 27 | 35 | -0.2 | Y | 39.98 | Y | -0.4 | [8 empty] | N | N | N | 190 | 0.5 | 58 | 96729 | 95650 | 210 | 14700 | 7 | 2 | 40 | 2018-02-28 03:17 | 1556 | 113 |  | 20 | 14 | [15 empty] | 100.76 | 100 | 0 | 0 | 0 |  | 650 | 400 | 선택 | 해제 | 0 | 0 | 0 |  | 650 | 400 | 선택 | 해제 | 해제 | 미정 | 미정 | 미정 | 미정 |  | 미정 | RB105.00 | C
A43946 | 2018-02-27 | 1 | C |  | 5 | A | FPA-SCR420HB2 | 소입성보증강 | C2 | BM#1 | 1616 | 40 | 1619 | 1590 | 29 | 5100 |  | 3 | 0.29 | 22 |  | -1.35 | 1583 | 1619 | 0 | 16.24 |  | 23 | 15 | 36 | Y |  | 2018-02-28 03:01 | 74 | 1099 | 24 | 27 | 31 | 32 | 33 | 33 | 32 | 31 | 30 | 29 | 27 | 26 |  | 26 | 30 | 33 | 26 | 0 | -0.2 | Y | 34.97 | Y | -0.2 | [8 empty] | N | N | Y | 110 | 0.55 | 55 | 101508 | 98800 | 7120 | 15500 | 5 | 2 |  | 2018-02-28 03:32 | 1583 | 120 |  | 45 | [16 empty] | 95.94 | 100 | 0 | 0 | 0 |  | 450 |  | 선택 | 선택 | 0 | 0 | 0 |  | 450 |  | 선택 | 선택 | 해제 | 미정 | 미정 | 선택 | 미정 |  | 미정 | BT180180 | H
B43930 | 2018-02-27 | 2 | C |  | 17 | A | SM45C | 탄소강 | SM45C | BM#2 | 1604 | 43 | 1615 | 1566 | 34 | 6000 |  | 1 | 0.55 | 16 |  | 0 | 1559 | 1601 | 0 | 2.81 | 0 | 16 | 11 | 50 | Y |  | 2018-02-28 04:17 | 66 | 1077 | 24 | 30 | 34 | 36 | 36 | 36 | 34 | 33 | 32 | 31 | 29 | 28 | 26 | 26 | 32 | 36 | 26 | 36 | -0.22 | Y | 44.98 | Y | -0.4 | [8 empty] | N | N | N | 180 | 0.5 | 62 | 104580 | 102250 | 1750 | 13900 | 7 | 2 | 50 | 2018-02-28 04:22 | 1559 | 109 |  | 15 | [16 empty] | 100.56 | 100 | 0 | 0 | 0 |  | 650 | 400 | 선택 | 해제 | 0 | 0 | 0 |  | 650 | 400 | 선택 | 해제 | 해제 | 미정 | 미정 | 미정 | 미정 |  | 미정 | RB105.00 | C
A43947 | 2018-02-27 | 1 | C |  | 6 | A | SCR420HB2 | 소입성보증강 | C2 | BM#1 | 1646 | 40 | 1621 | 1599 | 28 | 4900 |  | 3 | 0.28 | 23 |  | -1.29 | 1585 | 1621 | 0 | 17.2 |  | 10 | 45 | 43 | Y |  | 2018-02-28 04:02 | 76 | 1079 | 26 | 29 | 33 | 35 | 36 | 36 | 36 | 35 | 34 | 33 | 32 | 31 |  | 31 | 33 | 36 | 31 | 36 | -0.14 | Y | 35 | Y | -0.2 | [8 empty] | N | N | N | 100 | 0.55 | 57 | 101508 | 99800 | 7000 | 15900 | 5 | 2 |  | 2018-02-28 04:15 | 1585 | 118 |  | 41 | [16 empty] | 95.04 | 100 | 0 | 0 | 0 |  | 450 |  | 선택 | 선택 | 0 | 0 | 0 |  | 450 |  | 선택 | 선택 | 해제 | 미정 | 미정 | 선택 | 미정 |  | 미정 | BT180180 | H
B43931 | 2018-02-27 | 2 | A | TUNDISH교체전 | 18 | A | SM45C | 탄소강 | SM45C | BM#2 | 1619 | 37 | 1625 | 1565 | 31 | 5100 |  | 1 | 0.55 | 18 |  | 0 | 1560 | 1615 | 0 | 3.36 | 0 | 11 | 5 | 63 | Y |  | 2018-02-28 05:14 | 67 | 1085 | 23 | 31 | 36 | 38 | 38 | 38 | 37 | 37 | 35 | 34 | 32 | 31 |  | 31 | 34 | 38 | 31 | 38 | -0.17 | Y | 40 | Y | -0.2 | [8 empty] | N | N | N | 170 | 0.5 | 57 | 105378 | 94150 | -6950 | 2000 | 7 | 2 | 10 | 2018-02-28 05:25 | 1560 | 107 |  | 23 |  |  | 9623D13CFC094C42B2E0B4B44B0D40CB | 8C2811D40FAF401EA7E47DE8CA67C85C | 1DF73641D51B46C2AED504B4E4218A0F | [11 empty] | 108.64 | 100 | 0 | 2500 | 0 |  | 650 | 400 | 선택 | 해제 | 0 | 2620 | 0 |  | 650 | 400 | 선택 | 해제 | 해제 | 미정 | 미정 | 미정 | 미정 |  | 미정 | RB105.00 | C
A43948 | 2018-02-27 | 1 | A |  | 7 | A | SCR420HB2 | 소입성보증강 | C2 | BM#1 | 1622 | 41 | 1616 | 1575 | 31 | 5300 |  | 3 | 0.29 | 22 |  | -1.24 | 1583 | 1616 | 0 | 17.16 |  | 12 | 27 | 32 | Y |  | 2018-02-28 05:00 | 74 | 1099 | 31 | 31 | 33 | 35 | 35 | 35 | 34 | 33 | 33 | 32 | 31 | 31 |  | 31 | 33 | 35 | 31 | 35 | -0.1 | Y | 40 | Y | 0 | [8 empty] | N | N | N | 150 | 0.55 | 55 | 101508 | 100040 | 7060 | 15560 | 5 | 2 |  | 2018-02-28 05:15 | 1583 | 119 |  | 41 | [16 empty] | 94.87 | 100 | 0 | 0 | 0 |  | 450 |  | 선택 | 선택 | 0 | 0 | 0 |  | 450 |  | 선택 | 선택 | 해제 | 미정 | 미정 | 선택 | 미정 |  | 미정 | BT180180 | H
A43949 | 2018-02-27 | 1 | A |  | 8 | A | SCR420HB2 | 소입성보증강 | C2 | BM#1 | 1629 | 39 | 1622 | 1597 | 25 | 4400 |  | 3 | 0.29 | 21 |  | -1.3 | 1590 | 1622 | 0 | 15.72 |  | 20 | 8 | 35 | Y |  | 2018-02-28 05:45 | 81 | 1105 | 31 | 30 | 32 | 33 | 33 | 32 | 32 | 31 | 30 | 29 | 27 |  |  | 27 | 31 | 33 | 27 | 32 | -0.17 | Y | 34.97 | Y | -0.4 | [8 empty] | N | N | N | 140 | 0.55 | 51 | 101508 | 93080 | 7100 | 15900 | 5 | 2 |  | 2018-02-28 06:08 | 1590 | 121 |  | 54 | [16 empty] | 101.46 | 100 | 0 | 0 | 0 |  | 450 |  | 선택 | 선택 | 0 | 0 | 0 |  | 450 |  | 선택 | 선택 | 해제 | 미정 | 미정 | 선택 | 미정 |  | 미정 | BT180180 | H
B43932 | 2018-02-27 | 2 | A | TUNDISH교체 | 1 | A | AE4130M6 | 합금강 | AE4130M6 | BM#2 | 1611 | 52 | 1645 | 1567 | 41 | 8300 |  | 1 | 0.55 | 20 |  | -2.04 | 1593 | 1647 | 2.41 | 0.09 | 0 | 22 | 8 | 61 | Y |  | 2018-02-28 06:44 | 90 | 1081 | -121 | 38 | 37 | 36 | 34 | 32 | 29 | 34 | 37 | 38 | 40 | 40 | 41 | 41 | 36 | 41 | 41 | 41 | 0 |  | 10.02 | Y | 0 |  | 2.17 | 2.17 | 1.61 |  |  |  |  | N | N | M | 150 | 0.45 | 56 | 92750 | 90310 | 4200 | 15200 | 8 | 1 |  | 2018-02-28 06:42 | 1593 | 125 |  | 18 |  | *턴디쉬 플럭스 120KG/15KG *슬리브 롱노즐 사용 *첫 HEAT 수소 2회 측정 강종 | [14 empty] | 98.67 | 100 | 700 | 0 | 0 |  | 650 | 400 | 선택 | 선택 | 700 | 0 | 0 |  | 650 | 400 | 선택 | 선택 | 해제 | 미정 | 미정 | 미정 | 미정 |  | 미정 | SB152152 | H
A43950 | 2018-02-27 | 1 | A |  | 9 | A | SCR420HB2 | 소입성보증강 | C2 | BM#1 | 9999 | 40 | 1608 | 1581 | 31 | 5300 |  | 3 | 0.28 | 21 |  | -1.7 | 1575 | 1618 | 0 | 13.32 |  | 23 | 16 | 31 | Y |  | 2018-02-28 06:59 | 66 | 1084 | 26 | 26 | 29 | 30 | 30 | 30 | 29 | 28 | 27 | 26 | 24 | 23 |  | 23 | 28 | 30 | 23 | 30 | -0.17 | Y | 40.02 | Y | -0.2 | [8 empty] | N | N | N | 130 | 0.55 | 55 | 84590 | 101320 | 7000 | 15000 | 5 | 2 |  | 2018-02-28 07:11 | 1575 | 116 |  | 34 | [16 empty] | 78.11 | 100 | 0 | 0 | 0 |  | 450 |  | 선택 | 선택 | 0 | 0 | 0 |  | 450 |  | 선택 | 선택 | 해제 | 미정 | 미정 | 선택 | 미정 |  | 미정 | BT180180 | H
B43933 | 2018-02-27 | 2 | A |  | 2 | A | AE4130M6 | 합금강 | AE4130M6 | BM#2 | 1563 | 43 | 1655 | 1545 | 34 | 6700 |  | 1 | 0.55 | 18 |  | -2.46 | 1568 | 1642 | 5.25 | 0 | 0 | 29 | 27 | 65 | Y |  | 2018-02-28 07:36 | 65 | 1094 | 40 | 36 | 35 | 33 | 32 | 31 | 31 | 30 | 29 | 29 | 28 | 27 |  | 27 | 32 | 35 | 27 | 0 | -0.18 |  | 45 | Y | -0.2 |  |  |  | 0.99 |  |  |  |  | N | N | Y | 140 | 0.48 | 56 | 92484 | 87960 | 3110 | 14200 | 8 | 1 |  | 2018-02-28 07:58 | 1568 | 121 |  | 24 |  | *주입말 전공정 지연감속주입(정속유지 미준수 이상공정 등록) | [14 empty] | 101.63 | 100 | 0 | 0 | 0 |  | 650 | 400 | 선택 | 선택 | 0 | 0 | 0 |  | 650 | 400 | 선택 | 선택 | 해제 | 미정 | 미정 | 미정 | 미정 |  | 미정 | SB152152 | H
A43951 | 2018-02-28 | 1 | A |  | 10 | A | SCR420HB2 | 소입성보증강 | C2 | BM#1 | 1594 | 41 | 1613 | 1568 | 29 | 5200 |  | 3 | 0.28 | 18 |  | -1.81 | 1578 | 1620 | 0 | 13.34 |  | 10 | 46 | 37 | Y |  | 2018-02-28 07:55 | 69 | 1117 | 23 | 24 | 26 | 29 | 31 | 32 | 32 | 32 | 32 | 32 | 31 | 30 |  | 30 | 29 | 32 | 30 | 32 | -0.06 | Y | 29.98 | Y | -0.2 | [8 empty] | N | N | N | 120 | 0.51 | 59 | 101508 | 96780 | 6990 | 15930 | 5 | 2 |  | 2018-02-28 08:04 | 1578 | 117 |  | 35 |  | *L/D개공후 팬던트 스위치 조작 미숙으로 L/D막힘-나탕주입 이상재ID:101.201 *전공정 요청으로 감속주입 | [14 empty] | 97.84 | 100 | 0 | 0 | 0 |  | 450 |  | 선택 | 선택 | 0 | 0 | 0 |  | 450 |  | 선택 | 선택 | 해제 | 미정 | 미정 | 선택 | 미정 |  | 미정 | BT180180 | H
B43934 | 2018-02-28 | 2 | A |  | 3 | A | AE4130M6 | 합금강 | AE4130M6 | BM#2 | 1557 | 57 | 1644 | 1527 | 45 | 9100 |  | 1 | 0.54 | 18 |  | -2.1 | 1581 | 1633 | 3.32 | 0 | 0 | 16 | 12 | 66 | Y |  | 2018-02-28 09:01 | 78 | 1129 | 24 | 32 | 36 | 39 | 39 | 39 | 37 | 36 | 35 | 34 | 32 | 31 | 29 | 29 | 34 | 39 | 29 | 39 | -0.22 | Y | 45 | Y | -0.4 |  |  |  | 1.1 |  |  |  |  | N | N | Y | 130 | 0.48 | 64 | 102420 | 101610 | 4430 | 14600 | 8 | 1 |  | 2018-02-28 08:59 | 1581 | 112 |  | -1 | [16 empty] | 96.4 | 100 | 0 | 0 | 0 |  | 650 | 400 | 선택 | 선택 | 0 | 0 | 0 |  | 650 | 400 | 선택 | 선택 | 해제 | 미정 | 미정 | 미정 | 미정 |  | 미정 | RB215.90 | C
A43952 | 2018-02-28 | 1 | A |  | 11 | A | SCR420HB2 | 소입성보증강 | C2 | BM#1 | 1605 | 44 | 1615 | 1571 | 34 | 6000 |  | 3 | 0.3 | 20 |  | 0 | 1570 | 0 | 0 | 800 |  | 12 | 28 | 39 | Y |  | 2018-02-28 09:20 | 61 | 1119 | 29 | 33 | 38 | 39 | 40 | 39 | 38 | 38 | 36 | 35 | 33 |  |  | 33 | 36 | 40 | 33 | 38 | -0.23 | Y | 30 | Y | -0.4 | [8 empty] | N | N | N | 110 | 0.55 | 54 | 101508 | 98750 | 7100 | 14840 | 5 | 2 |  | 2018-02-28 09:27 | 1570 | 122 |  | 11 | [16 empty] | 96.03 | 100 | 0 | 0 | 0 |  | 450 |  | 선택 | 선택 | 0 | 0 | 0 |  | 450 |  | 선택 | 선택 | 해제 | 미정 | 미정 | 선택 | 미정 |  | 미정 | BT180180 | H
B43935 | 2018-02-28 | 2 | A |  | 4 | B | AE4130M6 | 합금강 | AE4130M6 | BM#2 | 1578 | 43 | 1644 | 1557 | 32 | 6700 |  | 1 | 0.54 | 18 |  | -2.33 | 1572 | 1633 | 4.24 | 0 | 0 | 11 | 6 | 89 | Y |  | 2018-02-28 09:53 | 69 | 1147 | 29 | 32 | 33 | 34 | 33 | 33 | 32 | 30 | 29 | 28 | 26 | 24 |  | 24 | 30 | 34 | 24 | 33 | -0.25 | Y | 40.02 | Y | -0.4 |  |  |  | 1.13 |  |  |  |  | N | N | Y | 130 | 0.48 | 62 | 107898 | 99500 | 4570 | 15200 | 8 | 1 |  | 2018-02-28 09:51 | 1572 | 105 |  | 16 | [16 empty] | 103.75 | 100 | 0 | 0 | 0 |  | 650 | 400 | 선택 | 선택 | 0 | 0 | 0 |  | 650 | 400 | 선택 | 선택 | 해제 | 미정 | 미정 | 미정 | 미정 |  | 미정 | SB152152 | H
A43953 | 2018-02-28 | 1 | A | TUNDISH교체전 | 12 | A | SCR420HB2 | 소입성보증강 | C2 | BM#1 | 1699 | 57 | 1619 | 1615 | 20 | 3100 |  | 3 | 0.3 | 18 |  | -1.66 | 1576 | 1614 | 0 | 14.28 |  | 20 | 9 | 48 | Y |  | 2018-02-28 10:10 | 67 | 1142 | 30 | 26 | 35 | 37 | 37 | 36 | 36 | 34 | 33 | 32 | 31 |  |  | 31 | 33 | 37 | 31 | 0 | -0.17 | Y | 35.02 | Y | -0.2 | [8 empty] | N | N | N | 100 | 0.55 | 57 | 102009 | 99730 | 6920 | 1200 | 5 | 2 |  | 2018-02-28 10:20 | 1576 | 114 |  | 17 |  |  | B9806F7DAD3042B0B1E683C025B862A5 | 21470497C713404484432B4C01AD0B41 |  | F08B1594C19F4768A40669CBFFECEFFB | [10 empty] | 95.65 | 100 | 0 | 3000 | 0 |  | 450 |  | 선택 | 선택 | 0 | 3000 | 0 |  | 450 |  | 선택 | 선택 | 해제 | 미정 | 미정 | 선택 | 미정 |  | 미정 | BT180180 | H
B43936 | 2018-02-28 | 2 | A |  | 5 | A | AE4130M6 | 합금강 | AE4130M6 | BM#2 | 1577 | 44 | 1647 | 1547 | 35 | 7300 |  | 1 | 0.54 | 18 |  | -2.03 | 1577 | 1631 | 4.74 | 0 | 0 | 22 | 9 | 62 | Y |  | 2018-02-28 10:57 | 74 | 1154 | 20 | 27 | 33 | 36 | 36 | 37 | 36 | 35 | 34 | 33 | 31 | 30 | 28 | 28 | 32 | 37 | 28 | 36 | -0.26 | Y | 35 | Y | -0.4 |  |  |  | 0.99 |  |  |  |  | N | N | Y | 110 | 0.48 | 65 | 107898 | 102210 | 3870 | 15600 | 8 | 1 |  | 2018-02-28 11:08 | 1577 | 110 |  | 18 | [16 empty] | 101.79 | 100 | 0 | 0 | 0 |  | 650 | 400 | 선택 | 선택 | 0 | 0 | 0 |  | 650 | 400 | 선택 | 선택 | 해제 | 미정 | 미정 | 미정 | 미정 |  | 미정 | SB152152 | H
A43954 | 2018-02-28 | 1 | A | TUNDISH교체 | 1 | A | SCR420HQ | 소입성보증강 | C2 | BM#1 | 1606 | 40 | 1640 | 1568 | 33 | 5900 |  | 3 | 0.28 | 20 |  | -1.66 | 1606 | 1647 | 0 | 15.33 |  | 23 | 17 | 64 | Y |  | 2018-02-28 11:21 | 94 | 1128 | 1 | 30 | 30 | 36 | 39 | 40 | 40 | 41 | 41 | 42 | 42 |  |  | 42 | 37 | 42 | 42 | 0 | 0 |  | 5.02 | Y | 0 |  | 2.03 | 2.03 | [5 empty] | N | N | N | 150 | 0.49 | 55 | 101508 | 95180 | 7090 | 15060 | 15 | 1 |  | 2018-02-28 11:26 | 1606 | 106 |  | 28 |  | *T/D가열온도:자동-1372`.수동건-1370`.STR#1:993.STR#2:956.T/D FLUX 유:15,용:120 *전공정 지연으로 감속주입 | [14 empty] | 98.84 | 100 | 1000 | 0 | 0 |  | 450 |  | 선택 | 선택 | 1000 | 0 | 0 |  | 450 |  | 선택 | 선택 | 해제 | 미정 | 미정 | 선택 | 선택 |  | 미정 | BT180180 | H
B43937 | 2018-02-28 | 2 | A |  | 6 | A | AE4130M6 | 합금강 | AE4130M6 | BM#2 | 1580 | 41 | 1644 | 1565 | 34 | 6900 |  | 1 | 0.52 | 18 |  | -2.15 | 1576 | 1635 | 4.87 | 0 | 0 | 29 | 28 | 68 | Y |  | 2018-02-28 12:06 | 73 | 1139 | 25 | 30 | 33 | 34 | 35 | 35 | 35 | 34 | 33 | 32 | 30 | 28 | 27 | 24 | 31 | 35 | 24 | 35 | -0.24 | Y | 45.02 | Y | -0.6 |  |  |  | 1.2 |  |  |  |  | N | N | Y | 100 | 0.48 | 66 | 92484 | 103420 | 2590 | 14900 | 8 | 1 |  | 2018-02-28 12:07 | 1576 | 108 |  | 16 | [16 empty] | 86.43 | 100 | 0 | 0 | 0 |  | 650 | 400 | 선택 | 선택 | 0 | 0 | 0 |  | 650 | 400 | 선택 | 선택 | 해제 | 미정 | 미정 | 미정 | 선택 | 6 | 미정 | SB152152 | H
A43955 | 2018-02-28 | 1 | A |  | 2 | A | SCR420HQ | 소입성보증강 | C2 | BM#1 | 1610 | 41 | 1615 | 1576 | 32 | 5100 |  | 3 | 0.27 | 23 |  | -1.7 | 1578 | 1625 | 0 | 12.58 |  | 10 | 47 | 72 | Y |  | 2018-02-28 12:26 | 66 | 1141 | 41 | 36 | 35 | 34 | 33 | 31 | 30 | 29 | 28 | 27 | 26 | 25 |  | 25 | 31 | 35 | 25 | 0 | -0.22 |  | 45.03 | Y | -0.2 | [8 empty] | N | N | N | 140 | 0.51 | 58 | 84590 | 98450 | 5760 | 16250 | 15 | 1 |  | 2018-02-28 12:34 | 1578 | 98 |  | 22 |  | *전공정 지연으로 감속주입 | [14 empty] | 80.22 | 100 | 0 | 0 | 0 |  | 450 |  | 선택 | 선택 | 0 | 0 | 0 |  | 450 |  | 선택 | 선택 | 해제 | 미정 | 미정 | 선택 | 미정 |  | 미정 | BT180180 | H
B43938 | 2018-02-28 | 2 | B |  | 7 | A | AE4130M6 | 합금강 | AE4130M6 | BM#2 | 1568 | 45 | 1647 | 1544 | 36 | 7500 |  | 1 | 0.53 | 18 |  | -2.58 | 1575 | 1638 | 2.69 | 0 | 0 | 16 | 13 | 67 | Y |  | 2018-02-28 13:11 | 72 | 1151 | 21 | 27 | 32 | 35 | 36 | 36 | 36 | 34 | 33 | 32 | 30 | 29 | 27 | 27 | 31 | 36 | 27 | 36 | -0.22 | Y | 40 | Y | -0.4 |  |  |  | 1.25 |  |  |  |  | N | N | Y | 150 | 0.48 | 64 | 102420 | 102380 | 3660 | 15400 | 8 | 1 | 30 | 2018-02-28 13:24 | 1575 | 117 |  | 20 | [16 empty] | 95.72 | 100 | 0 | 0 | 0 |  | 650 | 400 | 선택 | 선택 | 0 | 0 | 0 |  | 650 | 400 | 선택 | 선택 | 해제 | 미정 | 미정 | 미정 | 미정 |  | 미정 | RB215.90 | C
A43956 | 2018-02-28 | 1 | B |  | 3 | A | SCR420HQ | 소입성보증강 | C2 | BM#1 | 1606 | 42 | 1617 | 1550 | 33 | 5600 |  | 3 | 0.27 | 30 |  | -1.24 | 1576 | 1619 | 0 | 15.8 |  | 12 | 29 | 146 | Y |  | 2018-02-28 13:41 | 64 | 1120 | 23 | 25 | 28 | 29 | 29 | 28 | 27 | 26 | 24 | 23 | 21 | 20 | 18 | 17 | 25 | 29 | 17 | 0 | -0.24 | Y | 50.02 | Y | -0.2 | [8 empty] | N | N | Y | 130 | 0.46 | 66 | 101508 | 97190 | 5060 | 15900 | 15 | 1 |  | 2018-02-28 13:47 | 1576 | 92 |  | 8 |  | *Test 방안서 적용 | [14 empty] | 97.42 | 100 | 0 | 0 | 0 |  | 650 |  | 선택 | 선택 | 0 | 0 | 0 |  | 650 |  | 선택 | 선택 | 해제 | 미정 | 미정 | 선택 | 미정 |  | 미정 | BT180180 | H
B43939 | 2018-02-28 | 2 | B |  | 8 | B | AE4130M6 | 합금강 | AE4130M6 | BM#2 | 1632 | 44 | 1644 | 1574 | 35 | 6900 |  | 1 | 0.53 | 19 |  | -2.15 | 1578 | 1632 | 2.78 | 0 | 0 | 11 | 7 | 65 | Y |  | 2018-02-28 14:04 | 75 | 1138 | 29 | 33 | 36 | 37 | 37 | 36 | 35 | 34 | 33 | 32 | 30 | 28 | 26 | 26 | 33 | 37 | 26 | 0 | -0.24 | Y | 45.02 | Y | -0.4 |  |  |  | 1.17 |  |  |  |  | N | N | Y | 140 | 0.48 | 66 | 100191 | 103160 | 4650 | 15200 | 8 | 1 | 50 | 2018-02-28 14:17 | 1578 | 122 |  | 34 | [16 empty] | 92.98 | 100 | 0 | 0 | 0 |  | 650 | 400 | 선택 | 선택 | 0 | 0 | 0 |  | 650 | 400 | 선택 | 선택 | 해제 | 미정 | 미정 | 미정 | 미정 |  | 미정 | SB152152 | H
A43957 | 2018-02-28 | 1 | B |  | 4 | A | SCR420HQ | 소입성보증강 | C2 | BM#1 | 1604 | 41 | 1620 | 1563 | 33 | 5400 |  | 3 | 0.27 | 30 |  | 0 | 1576 | 1620 | 0 | 14.38 |  | 20 | 10 | 95 | Y |  | 2018-02-28 14:49 | 64 | 1133 | 15 | 25 | 30 | 32 | 33 | 32 | 32 | 31 | 30 | 29 | 29 | 27 | 27 | 27 | 29 | 33 | 27 | 32 | -0.13 | Y | 45.02 | Y | 0 | [8 empty] | N | N | Y | 120 | 0.45 | 67 | 101508 | 95250 | 7050 | 13700 | 15 | 1 |  | 2018-02-28 14:54 | 1576 | 90 |  | 8 |  | *Test 방안서 적용 *Sample채취 ID:103.203 *TEST 퀜칭40초 작업했습니다 실적이 40초 등록이 않되어 50초로 등록됨 | [14 empty] | 99.27 | 100 | 0 | 0 | 300 |  | 650 |  | 선택 | 선택 | 0 | 0 | 300 |  | 650 |  | 선택 | 선택 | 해제 | 미정 | 미정 | 선택 | 미정 |  | 미정 | BT180180 | H
B43940 | 2018-02-28 | 2 | B |  | 9 | A | AE4130M6 | 합금강 | AE4130M6 | BM#2 | 1566 | 43 | 1625 | 1575 | 36 | 7200 |  | 1 | 0.53 | 22 |  | -2.01 | 1576 | 1630 | 3.51 | 0 | 0 | 22 | 10 | 59 | Y |  | 2018-02-28 15:14 | 73 | 1139 | 24 | 28 | 32 | 35 | 36 | 36 | 36 | 35 | 34 | 33 | 31 | 30 | 27 | 27 | 32 | 36 | 27 | 36 | -0.23 | Y | 39.98 | Y | -0.6 |  |  |  | 0.88 |  |  |  |  | N | N | Y | 130 | 0.48 | 63 | 100191 | 98490 | 3690 |  | 8 | 1 | 10 | 2018-02-28 15:16 | 1576 | 127 |  | 32 |  | * STR#1 LOOP#2 컨트롤 밸브 FULL OPEN 되도 나오지 않음. ID: 305,306 | [14 empty] | 98.13 | 100 | 0 | 0 | 0 |  | 650 | 400 | 선택 | 선택 | 0 | 0 | 0 |  | 650 | 400 | 선택 | 선택 | 해제 | 미정 | 미정 | 미정 | 미정 |  | 미정 | SB152152 | H
A43958 | 2018-02-28 | 1 | B |  | 5 | A | SCR420HQ | 소입성보증강 | C2 | BM#1 | 1619 | 41 | 1617 | 1543 | 36 | 6000 |  | 3 | 0.27 | 25 |  | -1.41 | 1577 | 1617 | 0 | 12.23 |  | 23 | 18 | 77 | Y |  | 2018-02-28 15:57 | 65 | 1082 | 23 | 31 | 33 | 34 | 34 | 33 | 33 | 32 | 30 | 29 | 28 | 27 | 26 | 25 | 30 | 34 | 25 | 33 | -0.18 | Y | 50.08 | Y | -0.2 | [8 empty] | N | N | Y | 110 | 0.45 | 68 | 101508 | 100390 | 7030 | 15300 | 15 | 1 |  | 2018-02-28 16:03 | 1577 | 85 |  | 8 |  | *Test 방안서 적용 *Sample채취 ID:103.203 | [14 empty] | 94.51 | 100 | 0 | 0 | 300 |  | 650 |  | 선택 | 선택 | 0 | 0 | 300 |  | 650 |  | 선택 | 선택 | 해제 | 미정 | 미정 | 선택 | 미정 |  | 미정 | BT180180 | H
B43941 | 2018-02-28 | 2 | B |  | 10 | A | AE4130M6 | 합금강 | AE4130M6 | BM#2 | 1602 | 56 | 1625 | 1576 | 34 | 7100 |  | 1 | 0.53 | 20 |  | -1.91 | 1567 | 1617 | 2.88 | 0 | 0 | 29 | 29 | 55 | Y |  | 2018-02-28 16:24 | 64 | 1080 | 24 | 27 | 30 | 31 | 32 | 32 | 32 | 31 | 30 | 29 | 28 | 27 | 26 | 24 | 29 | 32 | 24 | 32 | -0.18 | Y | 45 | Y | -0.4 |  |  |  | 1.1 |  |  |  |  | N | N | Y | 120 | 0.48 | 68 | 100191 | 107860 | 3120 | 15100 | 8 | 1 | 20 | 2018-02-28 16:47 | 1567 | 131 |  | 28 | [16 empty] | 90.3 | 100 | 0 | 0 | 0 |  | 650 | 400 | 선택 | 선택 | 0 | 0 | 0 |  | 650 | 400 | 선택 | 선택 | 해제 | 미정 | 미정 | 미정 | 미정 |  | 미정 | SB152152 | H
A43959 | 2018-02-28 | 1 | B |  | 6 | A | SCR420HQ | 소입성보증강 | C2 | BM#1 | 1626 | 42 | 1604 | 1570 | 35 | 5600 |  | 3 | 0.27 | 16 |  | -1.44 | 1584 | 1612 | 0 | 12.23 |  | 10 | 48 | 93 | Y |  | 2018-02-28 16:52 | 72 | 1083 | 23 | 26 | 29 | 30 | 32 | 31 | 30 | 30 | 28 | 27 | 26 | 25 | 24 | 23 | 27 | 32 | 23 | 30 | -0.18 | Y | 49.98 | Y | 0 | [8 empty] | N | N | N | 100 | 0.45 | 70 | 101508 | 102710 | 7130 | 15100 | 15 | 1 |  | 2018-02-28 17:12 | 1584 | 92 |  | 22 |  | *Test 방안서 적용 | [14 empty] | 92.53 | 100 | 0 | 0 | 0 |  | 450 |  | 선택 | 선택 | 0 | 0 | 0 |  | 450 |  | 선택 | 선택 | 해제 | 미정 | 미정 | 선택 | 미정 |  | 미정 | BT180180 | H
B43942 | 2018-02-28 | 2 | B |  | 11 | A | AE4130M6 | 합금강 | AE4130M6 | BM#2 | 1569 | 46 | 1637 | 1536 | 36 | 7500 |  | 1 | 0.52 | 19 |  | 0 | 1565 | 1620 | 2.81 | 0 | 0 | 16 | 14 | 60 | Y |  | 2018-02-28 17:27 | 62 | 1080 | 23 | 26 | 27 | 27 | 27 | 26 | 25 | 24 | 23 | 22 | 21 | 19 |  | 19 | 24 | 27 | 19 | 27 | -0.18 |  | 45.02 | Y | -0.4 |  |  |  | 0.99 |  |  |  |  | N | N | Y | 110 | 0.48 | 63 | 100191 | 101130 | 2820 | 15000 | 8 | 1 | 30 | 2018-02-28 17:57 | 1565 | 128 |  | 36 | [16 empty] | 96.52 | 100 | 0 | 0 | 0 |  | 650 | 400 | 선택 | 선택 | 0 | 0 | 0 |  | 650 | 400 | 선택 | 선택 | 해제 | 미정 | 미정 | 미정 | 미정 |  | 미정 | SB152152 | H
A43960 | 2018-02-28 | 1 | B |  | 7 | A | SCR420HQ | 소입성보증강 | C2 | BM#1 | 1629 | 40 | 1602 | 1573 | 31 | 5100 |  | 3 | 0.27 | 16 |  | -1.42 | 1573 | 1602 | 0 | 10.92 |  | 12 | 30 | 85 | Y |  | 2018-02-28 17:56 | 61 | 1082 | 22 | 20 | 20 | 20 | 20 | 20 | 18 | 17 | 17 | 16 | 16 | 16 |  | 16 | 19 | 20 | 16 | 20 | -0.08 |  | 44.98 | Y | 0 | [8 empty] | N | N | N | 150 | 0.56 | 57 | 101508 | 103100 | 6900 | 14600 | 15 | 1 |  | 2018-02-28 18:03 | 1573 | 98 |  | 30 | [16 empty] | 92.24 | 100 | 0 | 0 | 0 |  | 450 |  | 선택 | 선택 | 0 | 0 | 0 |  | 450 |  | 선택 | 선택 | 해제 | 미정 | 미정 | 선택 | 미정 |  | 미정 | BT180180 | H
B43943 | 2018-02-28 | 2 | B |  | 12 | A | AE4130M6 | 합금강 | AE4130M6 | BM#2 | 1570 | 49 | 1635 | 1534 | 34 | 6900 |  | 1 | 0.53 | 19 |  | 0 | 1557 | 1607 | 3.49 | 0 | 0 | 11 | 8 | 52 | Y |  | 2018-02-28 18:34 | 54 | 1079 | 16 | 16 | 17 | 18 | 18 | 17 | 17 | 16 | 15 | 14 | 12 | 11 |  | 11 | 16 | 18 | 11 | 17 | -0.17 | Y | 40.02 | Y | -0.2 |  |  |  | 0.94 |  |  |  |  | N | N | Y | 100 | 0.48 | 58 | 92484 | 93530 | 2220 | 14900 | 8 | 1 | 50 | 2018-02-28 18:34 | 1557 | 127 |  | 37 | [16 empty] | 96.64 | 100 | 0 | 0 | 0 |  | 650 | 400 | 선택 | 선택 | 0 | 0 | 0 |  | 650 | 400 | 선택 | 선택 | 해제 | 미정 | 미정 | 미정 | 미정 |  | 미정 | SB152152 | H
A43961 | 2018-02-28 | 1 | B | TUNDISH교체전 | 8 | A | SCR420HQ | 소입성보증강 | C2 | BM#1 | 1625 | 40 | 1625 | 1562 | 29 | 5000 |  | 3 | 0.27 | 16 |  | -1.93 | 1586 | 1625 | 0 | 10.78 |  | 20 | 11 | 79 | Y |  | 2018-02-28 19:02 | 74 | 1086 | 14 | 24 | 30 | 31 | 32 | 31 | 30 | 30 | 29 | 28 | 27 | 26 |  | 26 | 27 | 32 | 26 | 30 | -0.17 | Y | 35.02 | Y | -0.2 | [8 empty] | N | N | N | 140 | 0.49 | 61 | 85219 | 97540 | 7010 | 2500 | 15 | 1 |  | 2018-02-28 19:11 | 1586 | 85 |  | 23 |  | *전공정 작업지연 감속주입 |  | 9EF1FC446B274F5D93BB15FB115A63B9 | A056B87EEDF14FB88DA3E03ED19ECF71 | 910D28ED336C4D00BFE6FA252D8E860D | E221BE1775AB4A1A89D18CB081971572 | [9 empty] | 81.51 | 100 | 0 | 3000 | 0 |  | 450 |  | 선택 | 선택 | 0 | 3000 | 0 |  | 450 |  | 선택 | 선택 | 해제 | 미정 | 미정 | 선택 | 미정 |  | 미정 | BT180180 | H
B43944 | 2018-02-28 | 2 | B |  | 13 | A | AE4130M6 | 합금강 | AE4130M6 | BM#2 | 1573 | 45 | 1644 | 1536 | 36 | 7500 |  | 1 | 0.52 | 22 |  | -1.99 | 1570 | 1631 | 4.05 | 0 | 0 | 22 | 11 | 56 | Y |  | 2018-02-28 19:38 | 67 | 1083 | 8 | 18 | 26 | 30 | 32 | 32 | 32 | 31 | 30 | 29 | 29 | 28 | 26 | 24 | 27 | 32 | 24 | 32 | -0.19 | Y | 41.43 | Y | -0.4 |  |  |  | 0.99 |  |  |  |  | N | N | Y | 150 | 0.48 | 63 | 100191 | 99920 | 4160 | 16000 | 8 | 1 | 10 | 2018-02-28 19:40 | 1570 | 128 |  | 34 | [16 empty] | 96.38 | 76.92 | 0 | 0 | 0 |  | 650 | 400 | 선택 | 선택 | 0 | 0 | 0 |  | 650 | 400 | 선택 | 선택 | 해제 | 미정 | 미정 | 미정 | 미정 |  | 미정 | SB152152 | H
A43962 | 2018-02-28 | 1 | B | TUNDISH교체 | 1 | A | STB2 | 베어링강 | STB (SF) | BM#1 | 1602 | 41 | 1583 | 1547 | 35 | 5900 |  | 3 | 0.29 | 27 |  | -1.5 | 1534 | 1582 | 13.7 | 0 |  | 23 | 19 | 82 | Y |  | 2018-02-28 20:24 | 78 | 1075 | -2 | 26 | 26 | 30 | 33 | 34 | 35 | 36 | 36 | 37 | 37 | 37 |  | 37 | 32 | 37 | 37 | 37 | 0 |  | 9.98 | Y | 0 |  | 1.87 | 1.87 | [5 empty] | N | N | M | 230 | 0.46 | 63 | 84590 | 100050 | 7000 | 15600 | 17 | 2 |  | 2018-02-28 20:30 | 1534 | 112 |  | 28 |  | *T/Dflux 유15kg 용275kg *STR#2 LOOP6번 과냉 비수량50% 줄임 | [14 empty] | 79.02 | 100 | 1500 | 0 | 0 |  | 650 |  | 선택 | 해제 | 1500 | 0 | 0 |  | 650 |  | 선택 | 해제 | 선택 | 미정 | 미정 | 선택 | 미정 |  | 미정 | BT180180 | H
B43945 | 2018-02-28 | 2 | C |  | 14 | A | AE4130M6 | 합금강 | AE4130M6 | BM#2 | 1566 | 43 | 1637 | 1534 | 34 | 7100 |  | 1 | 0.56 | 19 |  | -2.07 | 1565 | 1617 | 6.65 | 0 | 0 | 29 | 30 | 50 | Y |  | 2018-02-28 20:43 | 62 | 1082 | 22 | 24 | 27 | 28 | 29 | 29 | 28 | 27 | 27 | 26 | 24 | 23 | 22 | 22 | 26 | 29 | 22 | 27 | -0.17 | Y | 40 | Y | -0.2 |  |  |  | 0.97 |  |  |  |  | N | N | Y | 140 | 0.48 | 65 | 100191 | 102330 | 2200 | 13800 | 8 | 1 | 20 | 2018-02-28 20:45 | 1565 | 131 |  | 35 | [16 empty] | 95.92 | 76.92 | 0 | 0 | 0 |  | 650 | 400 | 선택 | 선택 | 0 | 0 | 0 |  | 650 | 400 | 선택 | 선택 | 해제 | 미정 | 미정 | 미정 | 미정 |  | 미정 | SB152152 | H
A43963 | 2018-02-28 | 1 | C |  | 2 | A | STB2 | 베어링강 | STB (SF) | BM#1 | 1624 | 40 | 1565 | 1560 | 29 | 4600 |  | 3 | 0.29 | 28 |  | -1.26 | 1526 | 1566 | 14.93 | 0 |  | 10 | 49 | 72 | Y |  | 2018-02-28 21:28 | 70 | 1084 | 36 | 36 | 36 | 36 | 36 | 35 | 35 | 35 | 34 | 33 | 32 | 31 | 31 | 30 | 34 | 36 | 30 | 36 | -0.11 |  | 55.05 | Y | -0.2 |  |  |  | 1.18 |  |  |  |  | N | N | Y | 220 | 0.45 | 69 | 84590 | 97300 | 7050 | 16000 | 17 | 2 |  | 2018-02-28 21:35 | 1526 | 115 |  | 30 |  | *STR#2 LOOP6번 과냉 비수량50% 줄임 *전공정성분 OVER로 정속유지 미준수 ID:103~105.203~205 | [14 empty] | 81.1 | 100 | 0 | 0 | 0 |  | 650 |  | 선택 | 해제 | 0 | 0 | 0 |  | 650 |  | 선택 | 해제 | 선택 | 미정 | 미정 | 선택 | 미정 |  | 미정 | BT180180 | H
B43946 | 2018-02-28 | 2 | C | TUNDISH교체전 | 15 | A | AE4130M6 | 합금강 | AE4130M6 | BM#2 | 1600 | 42 | 1605 | 1555 | 33 | 6900 |  | 1 | 0.56 | 19 |  | -1.94 | 1577 | 1627 | 6.38 | 0 | 0 | 16 | 15 | 51 | Y |  | 2018-02-28 21:41 | 74 | 1087 | 18 | 23 | 28 | 31 | 32 | 32 | 31 | 31 | 30 | 29 | 28 | 27 | 26 | 26 | 28 | 32 | 26 | 31 | -0.15 | Y | 39.98 | Y | -0.2 |  |  |  | 0.99 |  |  |  |  | N | N | M | 130 | 0.48 | 65 | 92750 | 103220 | 3680 | 2100 | 8 | 1 | 10 | 2018-02-28 21:41 | 1577 | 137 |  | 44 |  |  | E8B7C8CEF7774E7ABAAE3FB6F513CCF5 | 7C1D00B5E6B34BF184B483A22EABDF75 | 5014CE9339E34BE9B91F46C73FCD2603 | [11 empty] | 86.76 | 75 | 0 | 3897 | 0 |  | 650 | 400 | 선택 | 선택 | 0 | 3998 | 0 |  | 650 | 400 | 선택 | 선택 | 해제 | 미정 | 미정 | 미정 | 미정 |  | 미정 | SB152152 | H
A43964 | 2018-02-28 | 1 | C |  | 3 | B | STB2 | 베어링강 | STB (SF) | BM#1 | 1649 | 41 | 1568 | 1573 | 27 | 4200 |  | 3 | 0.29 | 28 |  | -1.91 | 1508 | 1568 | 14.09 | 0 |  | 12 | 31 | 74 | Y |  | 2018-02-28 22:53 | 52 | 1086 | 28 | 27 | 26 | 25 | 24 | 23 | 22 | 20 | 20 | 19 | 19 | 18 | 18 | 17 | 22 | 26 | 17 | 0 | -0.16 |  | 55 | Y | -0.2 |  |  |  | 1.14 |  |  |  |  | N | N | Y | 210 | 0.42 | 70 | 118426 | 96200 | 6970 | 15900 | 17 | 2 |  | 2018-02-28 22:59 | 1514 | 122 |  | 14 |  | *STR#2 LOOP6번 과냉 비수량50% 줄임 *진공시간 미달(생관통보) *전공정성분 OVER로 정속유지 미준수 ID:101~107.201~207 | [14 empty] | 114.75 | 100 | 0 | 0 | 0 |  | 650 |  | 선택 | 해제 | 0 | 0 | 0 |  | 650 |  | 선택 | 해제 | 선택 | 미정 | 미정 | 선택 | 미정 |  | 미정 | BT180180 | H
B43947 | 2018-02-28 | 2 | C | TUNDISH교체 | 1 | A | AE4130M6 | 합금강 | AE4130M6 | BM#2 | 1584 | 48 | 1655 | 1545 | 43 | 8900 |  | 1 | 0.57 | 21 |  | 0 | 1595 | 1579 | 7.89 | 0 | 0 | 11 | 9 | 47 | Y |  | 2018-02-28 23:04 | 92 | 1085 | 36 | 35 | 33 | 33 | 31 | 29 | 34 | 38 | 39 | 40 | 42 | 42 | 42 | 42 | 38 | 43 | 42 | 42 | 0 |  | 5.03 | Y | -0.2 |  | 3.62 | 3.49 | 2.34 |  |  |  |  | N | N | M | 150 | 0.46 | 62 | 92750 | 95820 | 10930 | 15200 | 8 | 2 | 10 | 2018-02-28 23:11 | 1595 | 154 |  | 52 |  | *T/D플럭스 120/15KG *롱노즐 실리부 부착 *수소 10분 측정값 기준치 초과, 생관통보(10분 3.42PPM, 12분 3.62PPM) | [14 empty] | 86.89 | 75 | 748 | 0 | 0 |  | 650 | 400 | 선택 | 선택 | 757 | 0 | 0 |  | 650 | 400 | 선택 | 선택 | 해제 | 미정 | 미정 | 미정 | 미정 |  | 미정 | SB152152 | H
A43965 | 2018-02-28 | 1 | C |  | 4 | A | STB2 | 베어링강 | STB (SF) | BM#1 | 1596 | 75 | 1542 | 1565 | 40 | 6000 |  | 3 | 0.28 | 29 |  | -0.68 | 1520 | 1542 | 13.46 | 0 |  | 20 | 12 | 84 | Y |  | 2018-03-01 00:03 | 64 | 1090 | 17 | 21 | 28 | 32 | 34 | 34 | 34 | 33 | 32 | 32 | 31 | 30 | 29 | 29 | 30 | 34 | 29 | 34 | -0.13 | Y | 39.98 | Y | -0.2 |  |  |  | 1.1 |  |  |  |  | N | N | Y | 200 | 0.48 | 65 | 84590 | 95400 | 6520 | 15800 | 17 | 2 |  | 2018-03-01 00:09 | 1520 | 129 |  | 14 | [16 empty] | 82.61 | 100 | 0 | 0 | 0 |  | 650 |  | 선택 | 해제 | 0 | 0 | 0 |  | 650 |  | 선택 | 해제 | 선택 | 미정 | 미정 | 선택 | 미정 |  | 미정 | BT180180 | H
B43948 | 2018-02-28 | 2 | C |  | 2 | A | AE4130M6 | 합금강 | AE4130M6 | BM#2 | 1557 | 47 | 1644 | 1525 | 39 | 8200 |  | 1 | 0.54 | 18 |  | 0 | 1579 | 1638 | 2.35 | 0 | 0 | 22 | 12 | 51 | Y |  | 2018-03-01 | 76 | 1096 | 41 | 35 | 33 | 32 | 31 | 30 | 30 | 29 | 28 | 27 | 27 | 26 | 26 | 25 | 30 | 33 | 25 | 0 | -0.15 |  | 54.98 | Y | -0.2 |  |  |  | 1.05 |  |  |  |  | N | N | Y | 140 | 0.48 | 67 | 100191 | 105310 | 730 | 15000 | 8 | 2 | 20 | 2018-03-01 00:51 | 1579 | 157 |  | 58 | [16 empty] | 88.24 | 76.92 | 0 | 0 | 0 |  | 650 | 400 | 선택 | 선택 | 0 | 0 | 0 |  | 650 | 400 | 선택 | 선택 | 해제 | 미정 | 미정 | 미정 | 미정 |  | 미정 | SB152152 | H
A43966 | 2018-02-28 | 1 | C |  | 5 | A | STB2 | 베어링강 | STB (SF) | BM#1 | 1550 | 42 | 1555 | 1536 | 38 | 6100 |  | 3 | 0.3 | 28 |  | -1.25 | 1516 | 1555 | 16.06 | 0 |  | 23 | 20 | 85 | Y |  | 2018-03-01 01:07 | 60 | 1095 | 28 | 29 | 30 | 31 | 31 | 30 | 29 | 28 | 27 | 26 | 25 | 25 | 24 | 23 | 28 | 31 | 23 | 0 | -0.16 | Y | 50.03 | Y | -0.2 |  |  |  | 1.23 |  |  |  |  | N | N | Y | 190 | 0.48 | 65 | 101508 | 101350 | 6930 | 15700 | 17 | 2 |  | 2018-03-01 01:14 | 1516 | 99 |  | 15 | [16 empty] | 93.69 | 100 | 0 | 0 | 0 |  | 650 |  | 선택 | 해제 | 0 | 0 | 0 |  | 650 |  | 선택 | 해제 | 선택 | 미정 | 미정 | 선택 | 미정 |  | 미정 | BT180180 | H
B43949 | 2018-02-28 | 2 | C |  | 3 | A | AE4130M6 | 합금강 | AE4130M6 | BM#2 | 1537 | 52 | 1647 | 1525 | 42 | 8800 |  | 1 | 0.54 | 19 |  | 0 | 1571 | 1630 | 1.39 | 0 | 0 | 29 | 31 | 43 | Y |  | 2018-03-01 01:27 | 68 | 1088 | 22 | 26 | 29 | 30 | 31 | 31 | 30 | 29 | 28 | 27 | 26 | 25 | 24 | 22 | 27 | 31 | 22 | 0 | -0.2 | Y | 45 | Y | -0.4 |  |  |  | 1 |  |  |  |  | N | N | Y | 130 | 0.48 | 68 | 100191 | 107370 | 120 | 15700 | 8 | 2 | 30 | 2018-03-01 01:33 | 1571 | 153 |  | 42 | 16 | [15 empty] | 93.72 | 76.92 | 0 | 0 | 0 |  | 650 | 400 | 선택 | 선택 | 0 | 0 | 0 |  | 650 | 400 | 선택 | 선택 | 해제 | 미정 | 미정 | 미정 | 미정 |  | 미정 | SB152152 | H
A43967 | 2018-02-28 | 1 | C |  | 6 | A | STB2 | 베어링강 | STB (SF) | BM#1 | 1569 | 45 | 1547 | 1530 | 38 | 6100 |  | 3 | 0.31 | 28 |  | -1.14 | 1511 | 1547 | 16.39 | 0 |  | 10 | 50 | 74 | Y |  | 2018-03-01 02:11 | 55 | 1084 | 23 | 22 | 23 | 25 | 25 | 24 | 24 | 23 | 22 | 22 | 20 | 20 | 20 | 19 | 22 | 25 | 19 | 23 | -0.12 | Y | 50 | Y | -0.2 |  |  |  | 1.22 |  |  |  |  | N | N | Y | 180 | 0.48 | 70 | 101508 | 105800 | 7050 | 16300 | 17 | 2 |  | 2018-03-01 02:17 | 1511 | 103 |  | 18 | [16 empty] | 89.99 | 100 | 0 | 0 | 0 |  | 650 |  | 선택 | 해제 | 0 | 0 | 0 |  | 650 |  | 선택 | 해제 | 선택 | 미정 | 미정 | 선택 | 미정 |  | 미정 | BT180180 | H
B43950 | 2018-02-28 | 2 | C |  | 4 | A | AE4130M6 | 합금강 | AE4130M6 | BM#2 | 1585 | 51 | 1647 | 1525 | 43 | 8700 |  | 1 | 0.53 | 18 |  | 0 | 1574 | 1628 | 1.35 | 0 | 0 | 16 | 16 | 63 | Y |  | 2018-03-01 02:33 | 71 | 1088 | 18 | 22 | 25 | 27 | 28 | 28 | 28 | 27 | 26 | 25 | 24 | 23 | 21 | 21 | 25 | 28 | 21 | 28 | -0.17 | Y | 40 | Y | -0.4 |  |  |  | 1.14 |  |  |  |  | N | N | Y | 120 | 0.48 | 61 | 100191 | 96360 | 2690 | 16100 | 8 | 2 | 10 | 2018-03-01 03:00 | 1574 | 153 |  | 47 | [16 empty] | 101.2 | 100 | 0 | 0 | 0 |  | 650 | 400 | 선택 | 선택 | 0 | 0 | 0 |  | 650 | 400 | 선택 | 선택 | 해제 | 미정 | 미정 | 미정 | 미정 |  | 미정 | SB152152 | H
A43968 | 2018-02-28 | 1 | C |  | 7 | A | STB2 | 베어링강 | STB (SF) | BM#1 | 1580 | 42 | 1554 | 1535 | 35 | 5400 |  | 3 | 0.3 | 28 |  | -1.45 | 1508 | 1554 | 15.2 | 0 |  | 11 | 10 | 32 | Y |  | 2018-03-01 03:21 | 52 | 1093 | 18 | 21 | 24 | 26 | 26 | 26 | 25 | 24 | 23 | 23 | 22 | 21 | 20 | 20 | 23 | 26 | 20 | 26 | -0.12 | Y | 50 | Y | 0 |  |  |  | 1.28 |  |  |  |  | N | N | Y | 230 | 0.48 | 66 | 101508 | 101508 | 7392 | 15400 | 17 | 2 |  | 2018-03-01 03:28 | 1517 | 105 |  | 18 | [16 empty] | 93.21 | 100 | 0 | 0 | 0 |  | 650 |  | 선택 | 해제 | 0 | 0 | 0 |  | 650 |  | 선택 | 해제 | 선택 | 미정 | 미정 | 선택 | 미정 |  | 미정 | BT180180 | H
B43951 | 2018-02-28 | 2 | C |  | 5 | A | AE4130M6 | 합금강 | AE4130M6 | BM#2 | 1590 | 49 | 1665 | 1557 | 42 | 8300 |  | 1 | 0.55 | 19 |  | 0 | 1580 | 1640 | 1.4 | 0 | 0 | 6 | 1 | 18943 | Y |  | 2018-03-01 03:46 | 77 | 1262 | 18 | 22 | 25 | 27 | 28 | 29 | 28 | 27 | 27 | 26 | 26 | 25 | 24 | 23 | 25 | 29 | 23 | 27 | -0.15 | Y | 40 | Y | -0.2 |  |  |  | 1.5 |  |  |  |  | N | N | Y | 110 | 0.48 | 66 | 100191 | 105760 | 270 | 15600 | 8 | 2 |  | 2018-03-01 04:20 | 1580 | 151 |  | 37 |  | *대보수 첫HEAT | [14 empty] | 94.52 | 100 | 0 | 0 | 0 |  | 650 | 400 | 선택 | 선택 | 0 | 0 | 0 |  | 650 | 400 | 선택 | 선택 | 해제 | 미정 | 미정 | 미정 | 미정 |  | 미정 | SB152152 | H
A43969 | 2018-02-28 | 1 | C |  | 8 | A | STB2 | 베어링강 | STB (SF) | BM#1 | 1587 | 42 | 1552 | 1539 | 34 | 5400 |  | 3 | 0.31 | 28 |  | -1.11 | 1517 | 1552 | 16.44 | 0 |  | 20 | 13 | 73 | Y |  | 2018-03-01 04:24 | 61 | 1080 | 19 | 22 | 24 | 26 | 27 | 27 | 26 | 26 | 25 | 25 | 25 | 24 |  | 24 | 25 | 27 | 24 | 26 | -0.05 | Y | 35 | Y | -0.2 |  |  |  | 1.15 |  |  |  |  | N | N | Y | 220 | 0.48 | 55 | 101508 | 85600 | 6960 | 15900 | 17 | 2 |  | 2018-03-01 04:34 | 1517 | 105 |  | 23 |  | *롱노즐 교체 SEN내부 크랙 7회사용 | [14 empty] | 109.62 | 100 | 0 | 0 | 0 |  | 650 |  | 선택 | 해제 | 0 | 0 | 0 |  | 650 |  | 선택 | 해제 | 선택 | 미정 | 미정 | 선택 | 선택 | 7 | 미정 | BT180180 | H
B43952 | 2018-02-28 | 2 | A |  | 6 | A | AE4130M6 | 합금강 | AE4130M6 | BM#2 | 1584 | 48 | 1636 | 1546 | 38 | 7500 |  | 1 | 0.54 | 19 |  | 0 | 1576 | 1633 | 1.33 | 0 | 0 | 22 | 13 | 48 | Y |  | 2018-03-01 04:46 | 73 | 1098 | 21 | 26 | 30 | 32 | 32 | 32 | 32 | 31 | 30 | 29 | 28 | 26 | 25 | 25 | 29 | 32 | 25 | 32 | -0.16 | Y | 44.98 | Y | -0.2 |  |  |  | 1 |  |  |  |  | N | N | Y | 100 | 0.48 | 62 | 107898 | 98060 | 2070 | 15400 | 8 | 2 |  | 2018-03-01 05:08 | 1576 | 148 |  | 47 | 17 | [15 empty] | 106.83 | 100 | 0 | 0 | 0 |  | 650 | 400 | 선택 | 선택 | 0 | 0 | 0 |  | 650 | 400 | 선택 | 선택 | 해제 | 미정 | 미정 | 미정 | 미정 |  | 미정 | SB152152 | H
A43970 | 2018-02-28 | 1 | A |  | 9 | A | STB2 | 베어링강 | STB (SF) | BM#1 | 1587 | 41 | 1554 | 1557 | 33 | 5400 |  | 3 | 0.29 | 28 |  | -1.26 | 1514 | 1554 | 12.18 | 0 |  | 23 | 21 | 72 | Y |  | 2018-03-01 05:28 | 58 | 1085 | 24 | 26 | 28 | 29 | 29 | 29 | 28 | 27 | 26 | 25 | 24 | 23 | 23 | 22 | 26 | 29 | 22 | 29 | -0.14 | Y | 50.02 | Y | -0.2 |  |  |  | 1.16 |  |  |  |  | N | N | Y | 210 | 0.48 | 67 | 101508 | 104920 | 7050 | 15130 | 17 | 2 |  | 2018-03-01 05:35 | 1514 | 103 |  | 15 | [16 empty] | 90.71 | 100 | 0 | 0 | 0 |  | 650 |  | 선택 | 해제 | 0 | 0 | 0 |  | 650 |  | 선택 | 해제 | 선택 | 미정 | 미정 | 선택 | 미정 |  | 미정 | BT180180 | H
B43953 | 2018-02-28 | 2 | A |  | 7 | A | AE4130M6 | 합금강 | AE4130M6 | BM#2 | 1598 | 57 | 1654 | 1566 | 42 | 7600 |  | 1 | 0.56 | 18 |  | -2.12 | 1570 | 1638 | 2.17 | 0 | 0 | 29 | 32 | 34 | Y |  | 2018-03-01 06:21 | 67 | 1095 | 21 | 29 | 34 | 37 | 38 | 38 | 38 | 37 | 36 | 35 | 34 | 32 | 31 | 31 | 34 | 38 | 31 | 38 | -0.17 | Y | 40 | Y | -0.2 |  |  |  | 0.96 |  |  |  |  | N | N | Y | 150 | 0.48 | 64 | 107898 | 101630 | 5470 | 16200 | 18 | 2 |  | 2018-03-01 06:22 | 1588 | 152 |  | 18 | [16 empty] | 103.75 | 100 | 0 | 0 | 0 |  | 650 | 400 | 선택 | 선택 | 0 | 0 | 0 |  | 650 | 400 | 선택 | 선택 | 해제 | 미정 | 미정 | 미정 | 미정 |  | 미정 | SB152152 | H
A43971 | 2018-02-28 | 1 | A |  | 10 | A | STB2 | 베어링강 | STB (SF) | BM#1 | 1579 | 44 | 1545 | 1553 | 36 | 6000 |  | 3 | 0.3 | 28 |  | -1.15 | 1522 | 1559 | 13.94 | 0 |  | 10 | 51 | 64 | Y |  | 2018-03-01 06:25 | 66 | 1092 | 21 | 24 | 27 | 28 | 29 | 29 | 28 | 28 | 27 | 26 | 26 | 25 | 25 | 24 | 26 | 29 | 24 | 28 | -0.11 | Y | 44.98 | Y | -0.2 |  |  |  | 1.13 |  |  |  |  | N | N | Y | 200 | 0.48 | 67 | 101508 | 106770 | 7050 | 15310 | 17 | 2 |  | 2018-03-01 06:37 | 1522 | 114 |  | 28 | [16 empty] | 89.2 | 100 | 0 | 0 | 0 |  | 650 |  | 선택 | 해제 | 0 | 0 | 0 |  | 650 |  | 선택 | 해제 | 선택 | 미정 | 미정 | 선택 | 미정 |  | 미정 | BT180180 | H
B43954 | 2018-02-28 | 2 | A |  | 8 | A | AE4130M6 | 합금강 | AE4130M6 | BM#2 | 1571 | 49 | 1667 | 1535 | 44 | 8900 |  | 1 | 0.57 | 19 |  | -2.2 | 1565 | 1651 | 6.09 | 0 | 0 | 16 | 17 | 48 | Y |  | 2018-03-01 07:10 | 62 | 1088 | 26 | 31 | 36 | 37 | 38 | 38 | 37 | 34 | 33 | 31 | 29 |  |  | 29 | 34 | 38 | 29 | 0 | -0.22 | Y | 40.03 | Y | -0.4 |  |  |  | 0.86 |  |  |  |  | N | N | Y | 140 | 0.48 | 61 | 92484 | 97590 | 3460 | 16200 | 18 | 2 |  | 2018-03-01 07:34 | 1578 | 148 |  | 37 | [16 empty] | 91.57 | 100 | 0 | 0 | 0 |  | 650 | 400 | 선택 | 선택 | 0 | 0 | 0 |  | 650 | 400 | 선택 | 선택 | 해제 | 미정 | 미정 | 미정 | 선택 | 8 | 미정 | SB152152 | H
A43972 | 2018-02-28 | 1 | A |  | 11 | A | STB2 | 베어링강 | STB (SF) | BM#1 | 1591 | 41 | 1568 | 1545 | 33 | 5200 |  | 3 | 0.31 | 27 |  | -1.46 | 1516 | 1560 | 18.06 | 0 |  | 11 | 11 | 53 | Y |  | 2018-03-01 07:34 | 60 | 1089 | 22 | 23 | 24 | 25 | 26 | 25 | 25 | 24 | 23 | 23 | 22 | 22 | 21 | 21 | 24 | 26 | 21 | 25 | -0.12 | Y | 40 | Y | -0.2 |  |  |  | 1.17 |  |  |  |  | N | N | Y | 190 | 0.48 | 62 | 135344 | 98830 | 7080 | 16680 | 17 | 2 |  | 2018-03-01 07:39 | 1516 | 125 |  | 30 | [16 empty] | 127.92 | 100 | 0 | 0 | 0 |  | 650 |  | 선택 | 해제 | 0 | 0 | 0 |  | 650 |  | 선택 | 해제 | 선택 | 미정 | 미정 | 선택 | 미정 |  | 미정 | BT180180 | H
B43955 | 2018-03-01 | 2 | A |  | 9 | A | AE4130M6 | 합금강 | AE4130M6 | BM#2 | 1577 | 46 | 1657 | 1544 | 40 | 8200 |  | 1 | 0.56 | 19 |  | -2.34 | 1572 | 1649 | 7.08 | 0 | 0 | 6 | 2 | 42 | Y |  | 2018-03-01 08:19 | 69 | 1133 | 26 | 28 | 29 | 31 | 32 | 32 | 32 | 31 | 30 | 29 | 29 | 27 | 27 | 27 | 30 | 32 | 27 | 32 | -0.13 | Y | 39.97 | Y | 0 |  |  |  | 0.84 |  |  |  |  | N | N | Y | 130 | 0.48 | 61 | 102420 | 97790 | 4220 | 17200 | 18 | 2 |  | 2018-03-01 08:48 | 1572 | 139 |  | 32 | 10 | [15 empty] | 100.41 | 100 | 0 | 0 | 0 |  | 650 | 400 | 선택 | 선택 | 0 | 0 | 0 |  | 650 | 400 | 선택 | 선택 | 해제 | 미정 | 미정 | 미정 | 미정 |  | 미정 | RB215.90 | H
A43973 | 2018-03-01 | 1 | A |  | 12 | A | STB2 | 베어링강 | STB (SF) | BM#1 | 1569 | 45 | 1562 | 1553 | 38 | 6100 |  | 3 | 0.29 | 25 |  | -1.43 | 1522 | 1563 | 16.55 | 0 |  | 20 | 14 | 56 | Y |  | 2018-03-01 08:29 | 66 | 1128 | 20 | 21 | 23 | 24 | 24 | 24 | 23 | 22 | 22 | 21 | 20 | 19 | 18 | 18 | 21 | 24 | 18 | 24 | -0.12 | Y | 49.98 | Y | 0 |  |  |  | 1.12 |  |  |  |  | N | N | Y | 180 | 0.48 | 66 | 118426 | 104620 | 6980 | 15650 | 17 | 2 |  | 2018-03-01 08:40 | 1522 | 127 |  | 40 |  | *유사강종 연연주 혼탕부 성분 확인 ID:105~107.205~207 | [14 empty] | 106.12 | 100 | 0 | 0 | 0 |  | 650 |  | 선택 | 해제 | 0 | 0 | 0 |  | 650 |  | 선택 | 해제 | 선택 | 미정 | 미정 | 선택 | 미정 |  | 미정 | BT180180 | H
B43956 | 2018-03-01 | 2 | A |  | 10 | A | AE4130M6 | 합금강 | AE4130M6 | BM#2 | 1580 | 41 | 1654 | 1554 | 34 | 6800 |  | 1 | 0.54 | 18 |  | -2.31 | 1577 | 1639 | 4.99 | 0 | 0 | 22 | 14 | 49 | Y |  | 2018-03-01 09:24 | 74 | 1132 | 24 | 26 | 29 | 26 | 26 | 24 | 23 | [6 empty] | 23 | 27 | 29 | 23 | 26 | -0.12 |  | 49.97 | Y | -0.2 |  |  |  | 1.09 |  |  |  |  | N | N | Y | 120 | 0.48 | 62 | 102420 | 99050 | 3070 | 16200 | 18 | 2 |  | 2018-03-01 09:34 | 1577 | 127 |  | 31 | [16 empty] | 100.41 | 100 | 0 | 0 | 0 |  | 650 | 400 | 선택 | 선택 | 0 | 0 | 0 |  | 650 | 400 | 선택 | 선택 | 해제 | 미정 | 미정 | 미정 | 미정 |  | 미정 | RB215.90 | H
A43974 | 2018-03-01 | 1 | A |  | 13 | A | STB2N | 베어링강 | STB (SF) | BM#1 | 1612 | 42 | 1558 | 1561 | 33 | 5300 |  | 3 | 0.31 | 25 |  | -1.08 | 1526 | 1557 | 15.54 | 0 |  | 23 | 22 | 54 | Y |  | 2018-03-01 09:36 | 71 | 1138 | 17 | 20 | 22 | 25 | 26 | 27 | 27 | 26 | 26 | 26 | 25 | 24 | 24 | 24 | 24 | 27 | 24 | 26 | -0.04 | Y | 35 | Y | 0 | [8 empty] | N | N | Y | 230 | 0.48 | 65 | 44346 | 101230 | 6530 | 16500 | 17 | 2 |  | 2018-03-01 09:41 | 1526 | 136 |  | 42 |  | *유사강종 연연주 혼탕부 성분 확인 ID:101.201 | [14 empty] | 40.99 | 100 | 0 | 0 | 0 |  | 650 |  | 선택 | 해제 | 0 | 0 | 0 |  | 650 |  | 선택 | 해제 | 선택 | 미정 | 미정 | 선택 | 미정 |  | 미정 | BT180180 | H
B43957 | 2018-03-01 | 2 | A |  | 11 | A | AE4130M6 | 합금강 | AE4130M6 | BM#2 | 1572 | 42 | 1645 | 1565 | 32 | 6100 |  | 3 | 0.31 | 21 |  | -1.55 | 1571 | 1610 | 18.04 | 0 |  | 29 | 33 | 42 | Y |  | 2018-03-01 10:22 | 68 | 1132 | 25 | 29 | 32 | 33 | 33 | 33 | 33 | 32 | 32 | 31 | 31 | 31 | 30 | 30 | 31 | 33 | 30 | 33 | -0.06 | Y | 45.02 | Y | -0.2 |  |  |  | 0.98 |  |  |  |  | N | N | Y | 120 | 0.48 | 65 | 102420 | 104990 | 960 | 15500 | 18 | 2 |  | 2018-03-01 10:28 | 1571 | 125 |  | 39 | [16 empty] | 96.67 | 100 | 0 | 0 | 0 |  | 650 | 400 | 선택 | 선택 | 0 | 0 | 0 |  | 650 | 400 | 선택 | 선택 | 해제 | 미정 | 미정 | 미정 | 미정 |  | 미정 | RB215.90 | H
A43975 | 2018-03-01 | 1 | A | TUNDISH교체전 | 14 | A | STB2N | 베어링강 | STB (SF) | BM#1 | 1595 | 48 | 1565 | 1554 | 37 | 5800 |  | 3 | 0.31 | 25 |  | 0 | 0 | 0 | 19.51 | 0 |  | 10 | 52 | 46 | Y |  | 2018-03-01 11:40 | 110 | 1120 | 22 | 29 | 34 | 36 | 37 | 37 | 37 | 37 | 36 | 35 | 35 | 34 |  | 34 | 34 | 37 | 34 | 37 | -0.07 | Y | 34.97 | Y | -0.2 | [8 empty] | N | N | M | 220 | 0.48 | 63 | 108377 | 100750 | 7000 | 1900 | 17 | 2 |  | 2018-03-01 11:21 | 1518 | 139 |  | -15 |  |  |  | E0BE6B72C27B47C9A121A25F2B8ABD65 | 309E50D6ABE1455685100F4509EE724F | 7136AF60FECD4BBAA51D61C87B6BF9B5 | [10 empty] | 100.58 | 100 | 0 | 3500 | 0 |  | 650 |  | 선택 | 해제 | 0 | 3500 | 0 |  | 650 |  | 선택 | 해제 | 선택 | 미정 | 미정 | 선택 | 미정 |  | 미정 | BT180180 | H
B43958 | 2018-03-01 | 2 | A |  | 12 | A | AE4130M6 | 합금강 | AE4130M6 | BM#2 | 1604 | 41 | 1657 | 1565 | 35 | 7300 |  | 1 | 0.56 | 19 |  | -2.43 | 1565 | 1633 | 4.42 | 0 | 0 | 16 | 18 | 42 | Y |  | 2018-03-01 11:42 | 62 | 1129 | 29 | 27 | 27 | 27 | 27 | 26 | 25 | 24 | 23 | 22 | 21 | 19 | 17 | 17 | 24 | 27 | 17 | 27 | -0.2 |  | 50 | Y | -0.4 |  |  |  | 0.84 |  |  |  |  | N | N | Y | 100 | 0.48 | 62 | 102420 | 98820 | 4230 | 17200 | 18 | 2 |  | 2018-03-01 11:45 | 1565 | 132 |  | 29 | [16 empty] | 99.44 | 100 | 0 | 0 | 0 |  | 650 | 400 | 선택 | 선택 | 0 | 0 | 0 |  | 650 | 400 | 선택 | 선택 | 해제 | 미정 | 미정 | 미정 | 미정 |  | 미정 | RB215.90 | H
A43976 | 2018-03-01 | 1 | A | TUNDISH교체 | 1 | A | AE15B38M | 탄소강 | 보론강 | BM#1 | 1594 | 57 | 1648 | 1562 | 39 | 7200 |  | 3 | 0.31 | 20 |  | -2.17 | 1598 | 1649 | 15.72 | 0 |  | 11 | 12 | 57 | Y |  | 2018-03-01 11:49 | 101 | 1106 | 22 | 28 | 32 | 36 | 38 | 39 | 39 | 40 | 41 | 41 | 41 | 40 |  | 40 | 37 | 41 | 40 | 41 | -0.07 |  | 15 | Y | -0.2 |  | 1.74 | 1.74 | [5 empty] | N | N | N | 150 | 0.48 | 62 | 101508 | 102010 | 2240 | 14200 | 10 | 1 |  | 2018-03-01 12:08 | 1598 | 158 |  | 65 |  | *T/D가열온도:자동-1370`.수동건-1360`.STR#1:962.STR#2:1006.T/D FLUX 유:15,용:120 | [14 empty] | 97.37 | 100 | 1500 | 0 | 0 |  | 300 |  | 선택 | 선택 | 1500 | 0 | 0 |  | 300 |  | 선택 | 선택 | 해제 | 미정 | 미정 | 미정 | 선택 |  | 미정 | BT180180 | H
B43959 | 2018-03-01 | 2 | B |  | 13 | A | AE4130M6 | 합금강 | AE4130M6 | BM#2 | 1627 | 50 | 1645 | 1555 | 33 | 6400 |  | 3 | 0.31 | 18 |  | -1.55 | 1577 | 1611 | 16.1 | 0 |  | 6 | 3 | 56 | Y |  | 2018-03-01 12:40 | 74 | 1122 | 14 | 22 | 27 | 31 | 33 | 33 | 33 | 33 | 32 | 32 | 31 | 31 | 30 | 30 | 29 | 33 | 30 | 33 | -0.07 | Y | 40 | Y | -0.2 |  |  |  | 1.17 |  |  |  |  | N | N | N | 150 | 0.48 | 62 | 102420 | 98610 | 2970 | 16100 | 18 | 2 | 30 | 2018-03-01 12:50 | 1577 | 137 |  | 35 | [16 empty] | 100.91 | 100 | 0 | 0 | 0 |  | 650 | 400 | 해제 | 선택 | 0 | 0 | 0 |  | 650 | 400 | 해제 | 선택 | 해제 | 미정 | 미정 | 미정 | 미정 |  | 미정 | RB215.90 | H
A43977 | 2018-03-01 | 1 | B |  | 2 | A | AE15B38M | 탄소강 | 보론강 | BM#1 | 1602 | 46 | 1608 | 1538 | 38 | 6400 |  | 3 | 0.29 | 16 |  | -1.58 | 1575 | 1606 | 14.52 | 0 |  | 20 | 15 | 52 | Y |  | 2018-03-01 13:25 | 78 | 1130 | 39 | 36 | 34 | 33 | 32 | 32 | 31 | 31 | 30 | 30 | 29 | 29 | 28 | 28 | 32 | 34 | 28 | 0 | -0.12 |  | 50.02 | Y | -0.2 | [8 empty] | N | N | N | 140 | 0.49 | 65 | 101508 | 101480 | 2460 | 14800 | 10 | 1 |  | 2018-03-01 13:33 | 1575 | 140 |  | 34 |  | *STR#2 LOOP6번 과냉 비수량 50% 줄임 | [14 empty] | 97.74 | 100 | 0 | 0 | 0 |  | 300 |  | 선택 | 선택 | 0 | 0 | 0 |  | 300 |  | 선택 | 선택 | 해제 | 미정 | 미정 | 미정 | 미정 |  | 미정 | BT180180 | H
B43960 | 2018-03-01 | 2 | B |  | 14 | A | AE4130M6 | 합금강 | AE4130M6 | BM#2 | 1565 | 47 | 1666 | 1565 | 32 | 6500 |  | 1 | 0.55 | 18 |  | -1.81 | 1577 | 1612 | 4.99 | 0 | 0 | 22 | 15 | 47 | Y |  | 2018-03-01 13:49 | 74 | 1136 | 28 | 30 | 33 | 35 | 35 | 35 | 34 | 34 | 32 | 32 | 30 | 29 | 27 | 27 | 32 | 35 | 27 | 35 | -0.18 | Y | 45.02 | Y | -0.4 |  |  |  | 1.05 |  |  |  |  | N | N | Y | 140 | 0.48 | 61 | 85350 | 97010 | 2020 | 15800 | 18 | 2 | 10 | 2018-03-01 13:52 | 1577 | 141 |  | 32 | [16 empty] | 89.18 | 100 | 0 | 0 | 0 |  | 650 | 400 | 선택 | 선택 | 0 | 0 | 0 |  | 650 | 400 | 선택 | 선택 | 해제 | 미정 | 미정 | 미정 | 미정 |  | 미정 | RB215.90 | H
A43978 | 2018-03-01 | 1 | B |  | 3 | B | AE15B38M | 탄소강 | 보론강 | BM#1 | 1576 | 43 | 1602 | 1540 | 38 | 6700 |  | 3 | 0.28 | 17 |  | -2.09 | 1565 | 1607 | 11.33 | 0 |  | 23 | 23 | 63 | Y |  | 2018-03-01 14:21 | 68 | 1124 | 26 | 23 | 22 | 22 | 22 | 21 | 21 | 20 | 19 | 19 | 18 | 18 | 18 | 17 | 20 | 22 | 17 | 22 | -0.09 |  | 55 | Y | -0.2 | [8 empty] | N | N | N | 130 | 0.49 | 68 | 118426 | 109850 | -850 | 15000 | 10 | 1 |  | 2018-03-01 14:27 | 1565 | 140 |  | 44 |  | *STR#2 LOOP6번 과냉 비수량 50% 줄임 | [14 empty] | 108.65 | 100 | 0 | 0 | 0 |  | 300 |  | 선택 | 선택 | 0 | 0 | 0 |  | 300 |  | 선택 | 선택 | 해제 | 미정 | 미정 | 미정 | 미정 |  | 미정 | BT180180 | C
B43961 | 2018-03-01 | 2 | B | TUNDISH교체전 | 15 | A | AE4130M6 | 합금강 | AE4130M6 | BM#2 | 1557 | 50 | 1634 | 1565 | 34 | 6400 |  | 1 | 0.56 | 20 |  | -2.36 | 1566 | 1629 | 4.35 | 0 | 0 | 29 | 34 | 43 | Y |  | 2018-03-01 14:43 | 63 | 1133 | 25 | 28 | 29 | 31 | 32 | 32 | 32 | 31 | 30 | 30 | 28 | 27 |  | 27 | 30 | 32 | 27 | 32 | -0.14 | Y | 35 | Y | -0.2 |  |  |  | 0.79 |  |  |  |  | N | N | M | 130 | 0.48 | 57 | 90340 | 90570 | -70 | 2000 | 18 | 2 | 30 | 2018-03-01 14:44 | 1566 | 139 |  | 42 |  |  | 27AF46681B184044A6E0FC93A5A2967A | FFEAB61BDC044DF9934A31E3AF7DC2AB | 3EB310D23667422DB1009D15467B8069 | [11 empty] | 99.82 | 100 | 0 | 2500 | 0 |  | 650 | 400 | 선택 | 선택 | 0 | 2500 | 0 |  | 650 | 400 | 선택 | 선택 | 해제 | 미정 | 미정 | 미정 | 미정 |  | 미정 | RB215.90 | H
A43979 | 2018-03-01 | 1 | B |  | 4 | A | AE15B38M | 탄소강 | 보론강 | BM#1 | 1601 | 40 | 1619 | 1527 | 30 | 5700 |  | 3 | 0.28 | 16 |  | 77.26 | 1567 | 0 | 11.71 | 0 |  | 10 | 53 | 60 | Y |  | 2018-03-01 15:45 | 70 | 1132 | 18 | 16 | 21 | 25 | 27 | 28 | 28 | 27 | 27 | 27 | 26 | 26 | 24 | 23 | 25 | 28 | 23 | 27 | -0.12 | Y | 40.03 | Y | -0.2 | [8 empty] | N | N | N | 120 | 0.49 | 67 | 101508 | 101870 | 110 | 15400 | 10 | 1 |  | 2018-03-01 15:52 | 1567 | 147 |  | 28 |  | *STR#2 LOOP6번 과냉 비수량 50% 줄임 | [14 empty] | 101.25 | 0 | 0 | 0 | 0 |  | 300 |  | 선택 | 선택 | 0 | 0 | 0 |  | 300 |  | 선택 | 선택 | 해제 | 미정 | 미정 | 해제 | 미정 |  | 미정 | BT180180 | H
B43962 | 2018-03-01 | 2 | B | TUNDISH교체 | 1 | A | AE4130M6 | 합금강 | AE4130M6 | BM#2 | 1568 | 54 | 1657 | 1524 | 45 | 9500 |  | 1 | 0.54 | 21 |  | -2.3 | 1591 | 1651 | 2.59 | 0 | 0 | 16 | 19 | 43 | Y |  | 2018-03-01 16:07 | 88 | 1082 | -40 | 36 | 37 | 36 | 29 | 32 | 36 | 39 | 41 | 42 | 43 | 43 | 43 | 42 | 38 | 43 | 42 | 43 | -0.05 |  | 20.02 | Y | -0.2 |  | 1.77 | 1.77 | 1.22 |  |  |  |  | N | N | M | 150 | 0.45 | 65 | 102634 | 103760 | 1370 | 15500 | 10 | 1 | 10 | 2018-03-01 16:12 | 1591 | 141 |  | 42 |  | * T/D 용강량 실측:1160mm / 18.8 TON * T/D FLUX 용탕부: 120 KG / 유탕부: 15KG 투입 * 슬리브 롱노즐( Y자형 ) 사용 | [14 empty] | 98.17 | 100 | 700 | 0 | 0 |  | 650 | 400 | 선택 | 선택 | 700 | 0 | 0 |  | 650 | 400 | 선택 | 선택 | 해제 | 미정 | 미정 | 미정 | 미정 |  | 미정 | RB215.90 | H
A43980 | 2018-03-01 | 1 | B |  | 5 | A | AE15B38M | 탄소강 | 보론강 | BM#1 | 1655 | 60 | 1621 | 1612 | 16 | 2400 |  | 3 | 0.29 | 14 |  | -1.59 | 1577 | 1604 | 7.82 | 0 |  | 11 | 13 | 28 | Y |  | 2018-03-01 16:27 | 80 | 1085 | 22 | 25 | 29 | 32 | 33 | 33 | 32 | 32 | 31 | 30 | 28 | 26 | 24 | 24 | 29 | 33 | 24 | 32 | -0.22 | Y | 40.02 | Y | -0.4 | [8 empty] | N | N | N | 110 | 0.49 | 62 | 101508 | 99720 | 1800 | 13200 | 10 | 1 |  | 2018-03-01 16:57 | 1577 | 155 |  | 53 |  | *STR#2 LOOP6번 과냉 비수량 50% 줄임 | [14 empty] | 100.11 | 100 | 0 | 0 | 0 |  | 300 |  | 선택 | 선택 | 0 | 0 | 0 |  | 300 |  | 선택 | 선택 | 해제 | 미정 | 미정 | 미정 | 미정 |  | 미정 | BT180180 | H
B43963 | 2018-03-01 | 2 | B |  | 2 | A | AE4130M6 | 합금강 | AE4130M6 | BM#2 | 1574 | 42 | 1644 | 1547 | 34 | 7300 |  | 1 | 0.54 | 19 |  | -2.28 | 1570 | 1627 | 2.34 | 0 | 0 | 6 | 4 | 64 | Y |  | 2018-03-01 17:16 | 67 | 1083 | 41 | 34 | 31 | 29 | 26 | 25 | 23 | 22 | 21 | 20 | 18 | 17 | 15 | 13 | 25 | 31 | 13 | 0 | -0.33 |  | 55.02 | Y | -0.4 |  |  |  | 1.06 |  |  |  |  | N | N | Y | 140 | 0.48 | 66 | 102420 | 103430 | 80 | 15300 | 10 | 1 | 20 | 2018-03-01 17:22 | 1570 | 129 |  | 40 | 21 | [15 empty] | 99.34 | 100 | 0 | 0 | 0 |  | 650 | 400 | 선택 | 선택 | 0 | 0 | 0 |  | 650 | 400 | 선택 | 선택 | 해제 | 미정 | 미정 | 미정 | 미정 |  | 미정 | RB215.90 | H
A43981 | 2018-03-01 | 1 | B |  | 6 | A | AE15B38M | 탄소강 | 보론강 | BM#1 | 1631 | 39 | 1614 | 1561 | 26 | 4300 |  | 3 | 0.28 | 14 |  | -1.75 | 1566 | 1596 | 9.97 | 0 |  | 20 | 16 | 46 | Y |  | 2018-03-01 17:34 | 69 | 1078 | 17 | 17 | 19 | 20 | 20 | 21 | 20 | 19 | 19 | 18 | 18 | 16 | 17 | 17 | 19 | 21 | 16 | 20 | -0.17 | Y | 30 | Y | 0.2 | [8 empty] | N | N | N | 100 | 0.5 | 60 | 84590 | 97410 | 120 | 15200 | 10 | 1 |  | 2018-03-01 17:41 | 1566 | 128 |  | 53 | 30 | *STR#2 LOOP6번 과냉 비수량 50% 줄임 | [14 empty] | 86.8 | 100 | 0 | 0 | 0 |  | 300 |  | 선택 | 선택 | 0 | 0 | 0 |  | 300 |  | 선택 | 선택 | 해제 | 미정 | 미정 | 미정 | 미정 |  | 미정 | BT180180 | H
B43964 | 2018-03-01 | 2 | B |  | 3 | A | AE4130M6 | 합금강 | AE4130M6 | BM#2 | 1592 | 45 | 1625 | 1556 | 33 | 6900 |  | 1 | 0.55 | 19 |  | -2.18 | 1575 | 1631 | 3.46 | 0 | 0 | 22 | 16 | 64 | Y |  | 2018-03-01 18:23 | 72 | 1077 | 10 | 18 | 24 | 28 | 29 | 30 | 30 | 29 | 28 | 27 | 26 | 24 | 22 | 22 | 25 | 30 | 22 | 0 | -0.23 | Y | 35.03 | Y | -0.4 |  |  |  | 0.83 |  |  |  |  | N | N | Y | 130 | 0.48 | 61 | 102420 | 97200 | 1010 | 15700 | 10 | 1 | 40 | 2018-03-01 18:24 | 1575 | 138 |  | 43 | [16 empty] | 104.3 | 100 | 0 | 0 | 0 |  | 650 | 400 | 선택 | 선택 | 0 | 0 | 0 |  | 650 | 400 | 선택 | 선택 | 해제 | 미정 | 미정 | 미정 | 미정 |  | 미정 | RB215.90 | H
A43982 | 2018-03-01 | 1 | B |  | 7 | B | AE15B38M | 탄소강 | 보론강 | BM#1 | 1630 | 41 | 1606 | 1563 | 24 | 4000 |  | 3 | 0.28 | 14 |  | -2.38 | 1565 | 1606 | 10.02 | 0 |  | 23 | 24 | 36 | Y |  | 2018-03-01 18:47 | 68 | 1079 | 16 | 15 | 18 | 20 | 21 | 21 | 21 | 20 | 19 | 18 | 18 | 17 |  | 17 | 19 | 21 | 17 | 21 | -0.11 | Y | 34.98 | Y | -0.2 | [8 empty] | N | N | N | 150 | 0.5 | 59 | 101508 | 97810 | 10 | 15700 | 10 | 1 |  | 2018-03-01 18:53 | 1565 | 116 |  | 42 | 15 | *STR#2 LOOP6번 과냉 비수량 50% 줄임 | [14 empty] | 104.7 | 100 | 0 | 0 | 0 |  | 300 |  | 선택 | 선택 | 0 | 0 | 0 |  | 300 |  | 선택 | 선택 | 해제 | 미정 | 미정 | 미정 | 미정 |  | 미정 | BT180180 | H
B43965 | 2018-03-01 | 2 | B |  | 4 | A | AE4130M6 | 합금강 | AE4130M6 | BM#2 | 1564 | 46 | 1644 | 1537 | 39 | 8300 |  | 1 | 0.56 | 18 |  | -2.08 | 1580 | 1636 | 3.1 | 0 | 0 | 29 | 35 | 64 | Y |  | 2018-03-01 19:21 | 77 | 1082 | 19 | 22 | 22 | 29 | 33 | 35 | 36 | 36 | 35 | 34 | 33 | 32 | 31 | 27 | 31 | 36 | 27 | 0 | -0.23 | Y | 39.25 | Y | -0.6 |  |  |  | 0.88 |  |  |  |  | N | N | Y | 120 | 0.48 | 65 | 102420 | 102590 | 10 | 15300 | 10 | 1 | 10 | 2018-03-01 19:31 | 1580 | 140 |  | 49 | [16 empty] | 100.31 | 100 | 0 | 0 | 0 |  | 650 | 400 | 선택 | 선택 | 0 | 0 | 0 |  | 650 | 400 | 선택 | 선택 | 해제 | 미정 | 미정 | 미정 | 미정 |  | 미정 | RB215.90 | H
A43983 | 2018-03-01 | 1 | B |  | 8 | A | AE15B38M | 탄소강 | 보론강 | BM#1 | 1631 | 39 | 1602 | 1534 | 32 | 6000 |  | 3 | 0.28 | 14 |  | -1.73 | 1572 | 1602 | 10.22 | 0 |  | 10 | 54 | 53 | Y |  | 2018-03-01 20:14 | 75 | 1073 | 15 | 24 | 31 | 35 | 37 | 37 | 35 | 35 | 34 | 33 | 32 | 30 | 29 | 28 | 31 | 37 | 28 | 35 | -0.2 | Y | 45 | Y | -0.2 | [8 empty] | N | N | N | 140 | 0.47 | 66 | 84590 | 99930 | 70 | 15400 | 10 | 1 |  | 2018-03-01 20:21 | 1572 | 83 |  | 16 | 15 | *STR#2 LOOP6번 과냉 비수량 50% 줄임 *전공정 작업지연 감속주입 *정속유지강종 주속 미준수 이상재ID:101~105.201~205 | [14 empty] | 84.97 | 100 | 0 | 0 | 0 |  | 300 |  | 선택 | 선택 | 0 | 0 | 0 |  | 300 |  | 선택 | 선택 | 해제 | 미정 | 미정 | 미정 | 미정 |  | 미정 | BT180180 | H
B43966 | 2018-03-01 | 2 | D |  | 5 | A | AE4130M6 | 합금강 | AE4130M6 | BM#2 | 1594 | 54 | 1645 | 1534 | 36 | 7700 |  | 1 | 0.55 | 21 |  | -2.09 | 1572 | 1634 | 3.95 | 0 | 0 | 11 | 14 | 22 | Y |  | 2018-03-01 20:39 | 69 | 1092 | 23 | 30 | 35 | 38 | 39 | 39 | 39 | 38 | 37 | 37 | 35 | 34 | 31 | 31 | 35 | 39 | 31 | 39 | -0.2 | Y | 40.03 | Y | -0.6 |  |  |  | 0.98 |  |  |  |  | N | N | Y | 110 | 0.47 | 61 | 102420 | 96470 | 190 | 14800 | 10 | 1 | 40 | 2018-03-01 20:42 | 1572 | 144 |  | 39 | [16 empty] | 106.47 | 100 | 0 | 0 | 0 |  | 650 | 400 | 선택 | 선택 | 0 | 0 | 0 |  | 650 | 400 | 선택 | 선택 | 해제 | 미정 | 미정 | 미정 | 미정 |  | 미정 | RB215.90 | H
A43984 | 2018-03-01 | 1 | D |  | 9 | A | AE15B38M | 탄소강 | 보론강 | BM#1 | 1614 | 39 | 1597 | 1557 | 27 | 4800 |  | 3 | 0.28 | 14 |  | -1.67 | 1568 | 1597 | 10.09 | 0 |  | 16 | 20 | 109 | Y |  | 2018-03-01 21:20 | 71 | 1083 | 27 | 29 | 32 | 33 | 34 | 34 | 33 | 33 | 32 | 31 | 30 | 29 | 28 | 28 | 31 | 34 | 28 | 33 | -0.15 | Y | 40 | Y | -0.2 | [8 empty] | N | N | N | 130 | 0.47 | 64 | 101508 | 97660 | 710 | 15400 | 10 | 1 |  | 2018-03-01 21:26 | 1568 | 89 |  | 17 |  | *STR#2 LOOP6번 과냉 비수량 50% 줄임 *전공정 작업지연 감속주입 *정속유지강종 주속 미준수 이상재ID:101~106.201~206 | [14 empty] | 102.59 | 100 | 0 | 0 | 0 |  | 300 |  | 선택 | 선택 | 0 | 0 | 0 |  | 300 |  | 선택 | 선택 | 해제 | 미정 | 미정 | 미정 | 미정 |  | 미정 | BT180180 | H
B43967 | 2018-03-01 | 2 | D |  | 6 | A | AE4130M6 | 합금강 | AE4130M6 | BM#2 | 1609 | 47 | 1624 | 1536 | 36 | 7500 |  | 1 | 0.54 | 18 |  | -1.95 | 1573 | 1631 | 2.98 | 0 | 0 | 6 | 5 | 50 | Y |  | 2018-03-01 22:01 | 70 | 1078 | 28 | 33 | 34 | 35 | 36 | 36 | 36 | 34 | 34 | 33 | 32 | 31 | 29 | 29 | 33 | 36 | 29 | 36 | -0.17 | Y | 40.02 | Y | -0.4 |  |  |  | 1.02 |  |  |  |  | N | N | Y | 100 | 0.48 | 63 | 93885 | 100840 | 2230 | 15600 | 10 | 1 | 10 | 2018-03-01 22:14 | 1573 | 129 |  | 22 | [16 empty] | 91.06 | 100 | 0 | 0 | 0 |  | 650 | 400 | 선택 | 선택 | 0 | 0 | 0 |  | 650 | 400 | 선택 | 선택 | 해제 | 미정 | 미정 | 미정 | 미정 |  | 미정 | RB215.90 | H
A43985 | 2018-03-01 | 1 | D |  | 10 | A | AE15B38M | 탄소강 | 보론강 | BM#1 | 1611 | 41 | 1604 | 1553 | 34 | 4900 |  | 3 | 0.27 | 16 |  | -2.44 | 1558 | 1604 | 9.89 | 0 |  | 20 | 17 | 78 | Y |  | 2018-03-01 22:16 | 61 | 1082 | 26 | 23 | 22 | 21 | 21 | 20 | 19 | 18 | 18 | 17 | 15 | 14 | 14 | 13 | 19 | 22 | 13 | 0 | -0.16 |  | 55 | Y | -0.2 | [8 empty] | N | N | N | 120 | 0.47 | 68 | 101508 | 100350 | 80 | 13300 | 10 | 1 |  | 2018-03-01 22:26 | 1558 | 94 |  | 29 |  | *STR#2 LOOP6번 과냉 비수량 50% 줄임 *전공정 작업지연 감속주입 *정속유지강종 주속 미준수 이상재ID:101~106.201~206 | [14 empty] | 100.95 | 100 | 0 | 0 | 0 |  | 300 |  | 선택 | 선택 | 0 | 0 | 0 |  | 300 |  | 선택 | 선택 | 해제 | 미정 | 미정 | 미정 | 미정 |  | 미정 | BT180180 | H
B43968 | 2018-03-01 | 2 | D |  | 7 | A | AE4130M6 | 합금강 | AE4130M6 | BM#2 | 1611 | 43 | 1645 | 1594 | 32 | 5700 |  | 1 | 0.54 | 20 |  | -2.22 | 1572 | 1632 | 1.72 | 0 | 0 | 22 | 17 | 59 | Y |  | 2018-03-01 22:52 | 69 | 1080 | 26 | 28 | 31 | 33 | 34 | 33 | 32 | 32 | 31 | 30 | 29 | 27 | 26 | 26 | 30 | 34 | 26 | 0 | -0.2 | Y | 40 | Y | -0.2 |  |  |  | 1.07 |  |  |  |  | N | N | Y | 150 | 0.48 | 62 | 93885 | 99970 | 120 | 15900 | 10 | 1 | 10 | 2018-03-01 22:58 | 1572 | 133 |  | 37 | [16 empty] | 94.83 | 100 | 0 | 0 | 0 |  | 650 | 400 | 선택 | 선택 | 0 | 0 | 0 |  | 650 | 400 | 선택 | 선택 | 해제 | 미정 | 미정 | 미정 | 선택 | 6 | 미정 | RB215.90 | H
A43986 | 2018-03-01 | 1 | D |  | 11 | A | AE15B38M | 탄소강 | 보론강 | BM#1 | 1633 | 40 | 1597 | 1559 | 36 | 4100 |  | 3 | 0.27 | 14 |  | -2.37 | 1557 | 1597 | 7.98 | 0 |  | 23 | 25 | 81 | Y |  | 2018-03-01 23:13 | 60 | 1087 | 6 | 11 | 14 | 15 | 15 | 15 | 15 | 14 | 14 | 13 | 12 | 12 | 11 | 11 | 13 | 15 | 11 | 15 | -0.09 | Y | 45 | Y | -0.2 | [8 empty] | N | N | N | 110 | 0.47 | 64 | 101508 | 99330 | 2790 | 15400 | 10 | 1 |  | 2018-03-01 23:21 | 1557 | 104 |  | 41 |  | *STR#2 LOOP6번 과냉 비수량 50% 줄임 *전공정 작업지연 감속주입 *정속유지강종 주속 미준수 이상재ID:101~106.201~206 | [14 empty] | 98.79 | 100 | 0 | 0 | 0 |  | 300 |  | 선택 | 선택 | 0 | 0 | 0 |  | 300 |  | 선택 | 선택 | 해제 | 미정 | 미정 | 미정 | 선택 | 5 | 미정 | BT180180 | H
B43969 | 2018-03-01 | 2 | D |  | 8 | A | AE4130M6 | 합금강 | AE4130M6 | BM#2 | 1608 | 39 | 1635 | 1555 | 35 | 6400 |  | 1 | 0.54 | 20 |  | -2.2 | 1571 | 1634 | 1.57 | 0 | 0 | 29 | 36 | 48 | Y |  | 2018-03-01 23:55 | 68 | 1087 | 23 | 27 | 30 | 32 | 32 | 32 | 31 | 30 | 29 | 28 | 26 | 25 | 24 | 24 | 29 | 32 | 24 | 32 | -0.18 | Y | 45 | Y | -0.2 |  |  |  | 0.92 |  |  |  |  | N | N | Y | 140 | 0.48 | 62 | 93885 | 97880 | 640 | 15500 | 10 | 1 | 20 | 2018-03-02 00:05 | 1571 | 129 |  | 40 | [16 empty] | 95.31 | 100 | 0 | 0 | 0 |  | 650 | 400 | 선택 | 선택 | 0 | 0 | 0 |  | 650 | 400 | 선택 | 선택 | 해제 | 미정 | 미정 | 미정 | 미정 |  | 미정 | RB215.90 | H
A43987 | 2018-03-01 | 1 | D |  | 12 | A | AE15B38M | 탄소강 | 보론강 | BM#1 | 1636 | 40 | 1609 | 1577 | 33 | 3600 |  | 3 | 0.28 | 14 |  | -2.31 | 1570 | 1609 | 8.07 | 0 |  | 11 | 15 | 29 | Y |  | 2018-03-02 00:16 | 73 | 1086 | 8 | 18 | 25 | 29 | 31 | 31 | 32 | 31 | 31 | 30 | 30 | 29 | 28 | 28 | 27 | 32 | 28 | 31 | -0.13 | Y | 30 | Y | -0.2 | [8 empty] | N | N | N | 100 | 0.49 | 62 | 101508 | 96030 | 3280 | 15800 | 10 | 1 |  | 2018-03-02 00:23 | 1570 | 108 |  | 43 |  | *STR#2 LOOP6번 과냉 비수량 50% 줄임 | [14 empty] | 101.71 | 100 | 0 | 0 | 0 |  | 300 |  | 선택 | 선택 | 0 | 0 | 0 |  | 300 |  | 선택 | 선택 | 해제 | 미정 | 미정 | 미정 | 미정 |  | 미정 | BT180180 | H
B43970 | 2018-03-01 | 2 | D |  | 9 | A | AE4130M6 | 합금강 | AE4130M6 | BM#2 | 1607 | 47 | 1634 | 1554 | 36 | 7100 |  | 1 | 0.54 | 19 |  | -2.26 | 1562 | 1620 | 1.25 | 0 | 0 | 10 | 55 | 92 | Y |  | 2018-03-02 01:09 | 59 | 1087 | 21 | 21 | 22 | 23 | 22 | 22 | 21 | 21 | 20 | 19 | 18 | 16 | 15 | 15 | 20 | 23 | 15 | 22 | -0.18 | Y | 44.98 | Y | -0.2 |  |  |  | 1.04 |  |  |  |  | N | N | Y | 130 | 0.48 | 63 | 93885 | 99830 | 1600 | 16500 | 10 | 1 | 30 | 2018-03-02 01:07 | 1562 | 127 |  | 30 | [16 empty] | 92.68 | 100 | 0 | 0 | 0 |  | 650 | 400 | 선택 | 선택 | 0 | 0 | 0 |  | 650 | 400 | 선택 | 선택 | 해제 | 미정 | 미정 | 미정 | 미정 |  | 미정 | RB215.90 | H
A43988 | 2018-03-01 | 1 | D |  | 13 | A | AE15B38M | 탄소강 | 보론강 | BM#1 | 1580 | 41 | 1606 | 1535 | 36 | 5500 |  | 3 | 0.28 | 15 |  | -2.07 | 1568 | 1606 | 10.4 | 0 |  | 16 | 21 | 69 | Y |  | 2018-03-02 01:21 | 71 | 1086 | 26 | 25 | 25 | 27 | 28 | 28 | 27 | 27 | 26 | 25 | 25 | 25 | 25 | 25 | 26 | 28 | 25 | 27 | -0.04 | Y | 40 | Y | 0 | [8 empty] | N | N | N | 150 | 0.49 | 64 | 101508 | 102220 | 40 | 16000 | 10 | 1 |  | 2018-03-02 01:30 | 1568 | 107 |  | 41 |  | *STR#2 LOOP6번 과냉 비수량 50% 줄임 *STR#2 엣지히터 보수로 미적용 이상재 ID:201~206 | [14 empty] | 99.13 | 100 | 0 | 0 | 0 |  | 300 |  | 선택 | 선택 | 0 | 0 | 0 |  | 300 |  | 선택 | 선택 | 해제 | 미정 | 미정 | 미정 | 미정 |  | 미정 | BT180180 | H
B43971 | 2018-03-01 | 2 | D |  | 10 | A | AE4130M6 | 합금강 | AE4130M6 | BM#2 | 1590 | 37 | 1646 | 1584 | 32 | 5600 |  | 1 | 0.53 | 19 |  | -2.18 | 1572 | 1624 | 1.05 | 0 | 0 | 6 | 6 | 58 | Y |  | 2018-03-02 02:02 | 69 | 1086 | 12 | 18 | 24 | 27 | 28 | 28 | 27 | 27 | 26 | 25 | 24 | 22 | 20 | 20 | 24 | 28 | 20 | 27 | -0.2 | Y | 39.98 | Y | -0.4 |  |  |  | 1.26 |  |  |  |  | N | N | Y | 120 | 0.48 | 62 | 102420 | 98520 | 10 | 14800 | 10 | 1 | 40 | 2018-03-02 02:10 | 1572 | 126 |  | 43 | [16 empty] | 105.05 | 100 | 0 | 0 | 0 |  | 650 | 400 | 선택 | 선택 | 0 | 0 | 0 |  | 650 | 400 | 선택 | 선택 | 해제 | 미정 | 미정 | 미정 | 미정 |  | 미정 | RB215.90 | H
A43989 | 2018-03-01 | 1 | D | TUNDISH교체전 | 14 | A | AE15B38M | 탄소강 | 보론강 | BM#1 | 1637 | 45 | 1600 | 1565 | 34 | 4200 |  | 3 | 0.28 | 14 |  | -2.28 | 1560 | 1600 | 7.49 | 0 |  | 20 | 18 | 58 | Y |  | 2018-03-02 02:28 | 63 | 1086 | 24 | 23 | 23 | 22 | 22 | 22 | 22 | 21 | 21 | 20 | 20 | 19 |  | 19 | 21 | 23 | 19 | 22 | -0.09 |  | 45 | Y | -0.2 | [8 empty] | N | N | N | 140 | 0.49 | 62 | 94192 | 99280 | 2120 | 1500 | 10 | 1 |  | 2018-03-02 02:36 | 1560 | 111 |  | 39 |  | *STR#2 LOOP6번 과냉 비수량 50% 줄임 | 28FB189901F948A5BE5FB1ECA50C4103 | FAFAF45A99FF43E3B2BAE99D8DEF8B53 |  | 73524D4573684EDDA0F71D5203468974 | [10 empty] | 92.89 | 100 | 0 | 3500 | 0 |  | 300 |  | 선택 | 선택 | 0 | 3500 | 0 |  | 300 |  | 선택 | 선택 | 해제 | 미정 | 미정 | 미정 | 미정 |  | 미정 | BT180180 | H
B43972 | 2018-03-01 | 2 | D |  | 11 | A | AE4130M6 | 합금강 | AE4130M6 | BM#2 | 1604 | 41 | 1654 | 1564 | 37 | 7400 |  | 1 | 0.56 | 14 |  | -1.97 | 1579 | 1640 | 1.07 | 0 | 0 | 19 | 1 | 10020 | Y |  | 2018-03-02 03:19 | 76 | 1098 | 17 | 23 | 29 | 32 | 33 | 34 | 33 | 33 | 32 | 31 | 31 | 29 | 28 | 28 | 30 | 34 | 28 | 33 | -0.17 | Y | 34.98 | Y | -0.2 |  |  |  | 1.66 |  |  |  |  | N | N | Y | 110 | 0.48 | 61 | 102420 | 97280 | 670 | 14800 | 10 | 1 | 10 | 2018-03-02 03:29 | 1572 | 131 |  | 32 | [16 empty] | 104.56 | 100 | 0 | 0 | 0 |  | 650 | 400 | 선택 | 선택 | 0 | 0 | 0 |  | 650 | 400 | 선택 | 선택 | 해제 | 미정 | 미정 | 미정 | 미정 |  | 미정 | RB215.90 | H
A43990 | 2018-03-01 | 1 | D | TUNDISH교체 | 1 | A | BP-SCM415HS | 소입성보증강 | C | BM#1 | 1595 | 49 | 1645 | 1539 | 46 | 7700 |  | 3 | 0.27 | 15 |  | -2.33 | 1601 | 1645 | 0 | 11.09 |  | 23 | 26 | 66 | Y |  | 2018-03-02 03:34 | 88 | 1086 | 4 | 17 | 18 | 23 | 27 | 29 | 29 | 30 | 30 | 30 |  |  |  | 30 | 25 | 30 | 30 | 30 | 0 |  | 9.95 | Y | 0 |  | 1.91 | 1.85 | [5 empty] | N | N | N | 150 | 0.52 | 53 | 101508 | 95350 | 7500 | 15700 | 3 | 2 |  | 2018-03-02 03:43 | 1601 | 141 |  | 62 |  | *T/Dflux 유15kg 용120kg | [14 empty] | 98.7 | 100 | 1000 | 0 | 0 |  | 650 |  | 선택 | 선택 | 1000 | 0 | 0 |  | 650 |  | 선택 | 선택 | 해제 | 미정 | 미정 | 선택 | 선택 |  | 미정 | BT180180 | H
B43973 | 2018-03-01 | 2 | D |  | 12 | A | AE4130M6 | 합금강 | AE4130M6 | BM#2 | 1592 | 39 | 1645 | 1547 | 34 | 6800 |  | 1 | 0.54 | 20 |  | -2.13 | 1572 | 1632 | 1.41 | 0 | 0 | 29 | 37 | 49 | Y |  | 2018-03-02 04:33 | 69 | 1086 | 25 | 32 | 36 | 38 | 39 | 38 | 37 | 36 | 35 | 34 | 32 | 31 |  | 31 | 34 | 39 | 31 | 0 | -0.23 | Y | 34.97 | Y | -0.2 |  |  |  | 0.88 |  |  |  |  | N | N | Y | 110 | 0.47 | 60 | 102420 | 94220 | 1370 | 15600 | 10 | 1 | 20 | 2018-03-02 04:42 | 1572 | 111 |  | 22 | [16 empty] | 107.25 | 100 | 0 | 0 | 0 |  | 650 | 400 | 선택 | 선택 | 0 | 0 | 0 |  | 650 | 400 | 선택 | 선택 | 해제 | 미정 | 미정 | 미정 | 미정 |  | 미정 | RB215.90 | H
A43991 | 2018-03-01 | 1 | A |  | 2 | A | BP-SCM415HS | 소입성보증강 | C | BM#1 | 1607 | 40 | 1644 | 1553 | 37 | 6000 |  | 3 | 0.27 | 13 |  | -2.4 | 1604 | 1644 | 0 | 9.48 |  | 11 | 16 | 67 | Y |  | 2018-03-02 04:25 | 91 | 1086 | 28 | 32 | 33 | 35 | 35 | 35 | 34 | 34 | 32 | 32 |  |  |  | 32 | 33 | 35 | 32 | 35 | -0.1 | Y | 29.98 | Y | 0 | [8 empty] | N | N | N | 140 | 0.55 | 51 | 84590 | 93120 | 7130 | 15180 | 3 | 2 |  | 2018-03-02 04:57 | 1604 | 133 |  | 66 | [16 empty] | 84.51 | 100 | 0 | 0 | 0 |  | 650 |  | 선택 | 선택 | 0 | 0 | 0 |  | 650 |  | 선택 | 선택 | 해제 | 미정 | 미정 | 선택 | 미정 |  | 미정 | BT180180 | H
B43974 | 2018-03-01 | 2 | A | TUNDISH교체전 | 13 | A | AE4130M6 | 합금강 | AE4130M6 | BM#2 | 1598 | 39 | 1634 | 1555 | 32 | 6400 |  | 1 | 0.54 | 19 |  | -2.5 | 1572 | 1628 | 1.41 | 0 | 0 | 10 | 56 | 63 | Y |  | 2018-03-02 05:43 | 69 | 1086 | 27 | 31 | 31 | 32 | 33 | 33 | 33 | 32 | 31 | 29 | 28 | 27 | 25 | 25 | 30 | 33 | 25 | 33 | -0.2 | Y | 40 | Y | -0.4 |  |  |  | 0.87 |  |  |  |  | N | N | M | 150 | 0.48 | 62 | 85564 | 97990 | 3710 | 2000 | 10 | 1 |  | 2018-03-02 05:35 | 1572 | 104 |  | 15 |  |  | 5C6A719D9D454955AB8720EF35D9B96A | 0E0EB6A8EEAC464DA9A6D1C80532CA9B | 14C5BB968C80421F9DEE90C98873ECF7 | [11 empty] | 84.13 | 100 | 0 | 2808 | 0 |  | 650 | 400 | 선택 | 선택 | 0 | 2845 | 0 |  | 650 | 400 | 선택 | 선택 | 해제 | 미정 | 미정 | 미정 | 미정 |  | 미정 | RB215.90 | H
A43992 | 2018-03-01 | 1 | A |  | 3 | A | BP-SCM415HS | 소입성보증강 | C | BM#1 | 1641 | 44 | 1617 | 1584 | 43 | 5100 |  | 3 | 0.27 | 14 |  | -1.9 | 1585 | 1617 | 0 | 10.74 |  | 16 | 22 | 53 | Y |  | 2018-03-02 05:32 | 72 | 1086 | 31 | 25 | 25 | 25 | 25 | 24 | 23 | 23 | 22 | 21 | 21 |  |  | 21 | 24 | 25 | 21 | 25 | -0.1 |  | 39.98 | Y | 0 | [8 empty] | N | N | N | 130 | 0.55 | 51 | 84590 | 93860 | 7050 | 14670 | 3 | 2 |  | 2018-03-02 05:42 | 1585 | 129 |  | 53 | [16 empty] | 83.88 | 100 | 0 | 0 | 0 |  | 650 |  | 선택 | 선택 | 0 | 0 | 0 |  | 650 |  | 선택 | 선택 | 해제 | 미정 | 미정 | 선택 | 미정 |  | 미정 | BT180180 | H
A43993 | 2018-03-01 | 1 | A |  | 4 | A | BP-SCM415HS | 소입성보증강 | C | BM#1 | 1619 | 41 | 1618 | 1566 | 33 | 5800 |  | 3 | 0.27 | 17 |  | -2.39 | 1583 | 1631 | 0 | 12.98 |  | 20 | 19 | 59 | Y |  | 2018-03-02 06:41 | 70 | 1088 | 20 | 21 | 24 | 25 | 25 | 25 | 25 | 24 | 23 | 23 | 22 |  |  | 22 | 23 | 25 | 22 | 25 | -0.08 | Y | 35 | Y | -0.2 | [8 empty] | N | N | N | 120 | 0.55 | 52 | 101508 | 95560 | 7080 | 15200 | 3 | 2 |  | 2018-03-02 06:51 | 1583 | 119 |  | 38 | [16 empty] | 98.98 | 100 | 0 | 0 | 0 |  | 650 |  | 선택 | 선택 | 0 | 0 | 0 |  | 650 |  | 선택 | 선택 | 해제 | 미정 | 미정 | 선택 | 미정 |  | 미정 | BT180180 | H
B43975 | 2018-03-01 | 2 | A | TUNDISH교체 | 1 | A | SCM420HT | 소입성보증강 | C | BM#2 | 1604 | 46 | 1686 | 1584 | 37 | 6800 |  | 1 | 0.55 | 20 |  | -2.29 | 1599 | 1662 | 0.02 | 5.78 | 0 | 6 | 7 | 68 | Y |  | 2018-03-02 07:04 | 89 | 1089 | 33 | 31 | 27 | 25 | 32 | 38 | 39 | 40 | 41 | 41 | 42 |  |  | 42 | 36 | 42 | 42 | 0 | 0 |  |  | Y | 0.2 |  | 1.83 | 1.76 | [5 empty] | N | N | N | 150 | 0.53 | 52 | 98936 | 93660 | 2340 | 14200 | 13 | 2 |  | 2018-03-02 07:05 | 1599 | 125 |  | 24 |  | *턴디쉬 플럭스 120KG/15KG *슬리브 롱노즐 사용 | [14 empty] | 103.06 | 100 | 700 | 0 | 0 |  | 410 | 300 | 선택 | 선택 | 700 | 0 | 0 |  | 410 | 300 | 선택 | 선택 | 해제 | 미정 | 미정 | 미정 | 미정 |  | 미정 | RB120.00 | C
A43994 | 2018-03-02 | 1 | A |  | 5 | A | BP-SCM415HS | 소입성보증강 | C | BM#1 | 1577 | 40 | 1603 | 1551 | 31 | 5600 |  | 3 | 0.27 | 15 |  | -1.84 | 1582 | 1618 | 0 | 10.55 |  | 23 | 27 | 29 | Y |  | 2018-03-02 07:29 | 69 | 1097 | 22 | 21 | 23 | 24 | 24 | 25 | 25 | 24 | 23 | 22 | 22 |  |  | 22 | 23 | 25 | 22 | 24 | -0.05 | Y | 24.97 | Y | 0 | [8 empty] | N | N | N | 110 | 0.55 | 54 | 101508 | 98990 | 7080 | 16610 | 3 | 2 |  | 2018-03-02 07:37 | 1582 | 114 |  | 45 | [16 empty] | 95.76 | 100 | 0 | 0 | 0 |  | 650 |  | 선택 | 선택 | 0 | 0 | 0 |  | 650 |  | 선택 | 선택 | 해제 | 미정 | 미정 | 선택 | 미정 |  | 미정 | BT180180 | H
B43976 | 2018-03-02 | 2 | A |  | 2 | A | SCM420HT | 소입성보증강 | C | BM#2 | 1590 | 48 | 1647 | 1555 | 42 | 7600 |  | 1 | 0.54 | 19 |  | -2.15 | 1575 | 1632 | 0 | 4.85 | 0 | 19 | 2 | 81 | Y |  | 2018-03-02 08:04 | 65 | 1135 | 40 | 35 | 33 | 31 | 30 | 28 | 27 | 27 | 25 | 24 | 23 | 22 | 20 | 20 | 28 | 33 | 20 | 0 | -0.26 |  | 50 | Y | -0.4 | [8 empty] | N | N | N | 140 | 0.47 | 62 | 92672 | 96590 | 3270 | 14700 | 13 | 2 |  | 2018-03-02 08:13 | 1575 | 121 |  | 19 |  | *전공정 지연 감속주입 | [14 empty] | 92.81 | 100 | 0 | 0 | 0 |  | 410 | 300 | 선택 | 선택 | 0 | 0 | 0 |  | 410 | 300 | 선택 | 선택 | 해제 | 미정 | 미정 | 미정 | 미정 |  | 미정 | RB130.00 | C
A43995 | 2018-03-02 | 1 | A |  | 6 | A | BP-SCM415HS | 소입성보증강 | C | BM#1 | 1605 | 40 | 1607 | 1558 | 31 | 5700 |  | 3 | 0.27 | 15 |  | -1.72 | 1574 | 1606 | 0 | 8.71 |  | 11 | 17 | 38 | Y |  | 2018-03-02 08:33 | 61 | 1133 | 21 | 18 | 19 | 20 | 20 | 19 | 19 | 18 | 18 | 17 | 17 |  |  | 17 | 19 | 20 | 17 | 19 | -0.05 | Y | 35.07 | Y | 0 | [8 empty] | N | N | N | 100 | 0.56 | 52 | 101508 | 97470 | 7050 | 14720 | 3 | 2 |  | 2018-03-02 08:42 | 1574 | 107 |  | 38 | [16 empty] | 97.23 | 100 | 0 | 0 | 0 |  | 650 |  | 선택 | 선택 | 0 | 0 | 0 |  | 650 |  | 선택 | 선택 | 해제 | 미정 | 미정 | 선택 | 미정 |  | 미정 | BT180180 | C
B43977 | 2018-03-02 | 2 | A |  | 3 | A | SCM420HT | 소입성보증강 | C | BM#2 | 1576 | 45 | 1665 | 1544 | 40 | 8000 |  | 1 | 0.53 | 18 |  | 0 | 1575 | 1575 | 0 | 4.05 | 0 | 29 | 38 | 80 | Y |  | 2018-03-02 09:15 | 65 | 1084 | 17 | 21 | 23 | 24 | 25 | 25 | 25 | 24 | 23 | 22 | 21 | 20 |  | 20 | 23 | 25 | 20 | 25 | -0.14 | Y | 35.02 | Y | -0.2 | [8 empty] | N | N | N | 130 | 0.51 | 57 | 99914 | 96710 | 3140 | 14600 | 13 | 2 | 30 | 2018-03-02 09:22 | 1565 | 123 |  | 13 |  | *주입초 전공정요청 감속주입 | [14 empty] | 100.26 | 100 | 0 | 0 | 0 |  | 410 | 300 | 선택 | 선택 | 0 | 0 | 0 |  | 410 | 300 | 선택 | 선택 | 해제 | 미정 | 미정 | 미정 | 미정 |  | 미정 | RB140.00 | C
A43996 | 2018-03-02 | 1 | A |  | 7 | A | BP-SCM415HS | 소입성보증강 | C | BM#1 | 1582 | 41 | 1618 | 1561 | 30 | 5500 |  | 3 | 0.39 | 16 |  | -1.44 | 1587 | 1616 | 0 | 9.01 |  | 16 | 23 | 52 | Y |  | 2018-03-02 09:30 | 74 | 1118 | 15 | 19 | 24 | 26 | 27 | 25 | 25 | 25 | 25 | 23 | 23 |  |  | 23 | 23 | 27 | 23 | 25 | -0.13 | Y | 30 | Y | 0 | [8 empty] | N | N | N | 150 | 0.55 | 53 | 101508 | 97200 | 7140 | 14600 | 3 | 2 |  | 2018-03-02 09:38 | 1587 | 105 |  | 37 | [16 empty] | 97.42 | 100 | 0 | 0 | 0 |  | 650 |  | 선택 | 선택 | 0 | 0 | 0 |  | 650 |  | 선택 | 선택 | 해제 | 미정 | 미정 | 선택 | 미정 |  | 미정 | BT180180 | H
B43978 | 2018-03-02 | 2 | A |  | 4 | A | SCM420HT | 소입성보증강 | C | BM#2 | 1624 | 43 | 1664 | 1577 | 37 | 7400 |  | 1 | 0.54 | 18 |  | -1.8 | 1586 | 1630 | 0 | 5.78 | 0 | 10 | 57 | 78 | Y |  | 2018-03-02 10:13 | 76 | 1133 | 17 | 27 | 33 | 35 | 37 | 36 | 36 | 35 | 34 | 33 | 32 | 30 | 28 | 28 | 32 | 37 | 28 | 0 | -0.22 | Y | 40.02 | Y | -0.4 | [8 empty] | N | N | Y | 120 | 0.47 | 61 | 96872 | 95600 | 3440 | 15500 | 13 | 2 | 10 | 2018-03-02 10:23 | 1586 | 118 |  | 15 | [16 empty] | 97.85 | 100 | 0 | 0 | 0 |  | 490 | 300 | 선택 | 선택 | 0 | 0 | 0 |  | 490 | 300 | 선택 | 선택 | 해제 | 미정 | 미정 | 미정 | 미정 |  | 미정 | RB250.00 | C
A43997 | 2018-03-02 | 1 | A | TUNDISH교체전 | 8 | A | BP-SCM415HS | 소입성보증강 | C | BM#1 | 1583 | 40 | 1623 | 1580 | 29 | 5100 |  | 3 | 0.27 | 16 |  | -1.78 | 1588 | 1623 | 0 | 10.58 |  | 20 | 20 | 49 | Y |  | 2018-03-02 10:26 | 75 | 1138 | 22 | 23 | 26 | 28 | 29 | 29 | 29 | 27 | 27 | 26 | 26 |  |  | 26 | 27 | 29 | 26 | 29 | -0.1 | Y | 30.02 | Y | 0 | [8 empty] | N | N | N | 140 | 0.55 | 53 | 81986 | 96412 | 7488 | 1900 | 3 | 2 |  | 2018-03-02 10:34 | 1588 | 103 |  | 37 |  |  |  | 2C1DEB316A5F4FDB9EBB2A8D78EFB91D | 6AAA1BE703864D1199EDBE7B4C807B11 | 3FC37202A62F48D1950F9DE14B304A06 | [10 empty] | 78.91 | 100 | 0 | 3000 | 0 |  | 650 |  | 선택 | 선택 | 0 | 3000 | 0 |  | 650 |  | 선택 | 선택 | 해제 | 미정 | 미정 | 선택 | 미정 |  | 미정 | BT180180 | H
B43979 | 2018-03-02 | 2 | A |  | 5 | B | SCM420 | 합금강 | C | BM#2 | 1584 | 39 | 1654 | 1565 | 33 | 6800 |  | 1 | 0.54 | 18 |  | -2.5 | 1568 | 1633 | 0 | 6.05 | 0 | 6 | 8 | 55 | Y |  | 2018-03-02 11:07 | 56 | 1142 | 23 | 25 | 27 | 28 | 28 | 27 | 26 | 25 | 24 | 23 | 22 | 20 | 19 | 19 | 24 | 28 | 19 | 0 | -0.2 | Y | 44.98 | Y | -0.2 | [8 empty] | N | N | Y | 110 | 0.47 | 63 | 93335 | 98730 | 1600 | 16000 | 13 | 2 | 30 | 2018-03-02 11:01 | 1568 | 120 |  | 25 | [16 empty] | 93.1 | 100 | 0 | 0 | 0 |  | 490 | 300 | 선택 | 해제 | 0 | 0 | 0 |  | 490 | 300 | 선택 | 해제 | 해제 | 미정 | 미정 | 미정 | 미정 |  | 미정 | RB260.00 | C
A43998 | 2018-03-02 | 1 | A | TUNDISH교체 | 1 | A | STB2 | 베어링강 | STB (SF) | BM#1 | 1585 | 44 | 1579 | 1535 | 39 | 6600 |  | 3 | 0.27 | 26 |  | -0.96 | 1550 | 1579 | 16.17 | 0 |  | 23 | 28 | 47 | Y |  | 2018-03-02 11:41 | 94 | 1127 | 8 | 28 | 28 | 31 | 34 | 35 | 36 | 37 | 36 | 36 | 36 | 36 |  | 36 | 33 | 37 | 36 | 36 | -0.05 |  | 19.95 | Y | 0 |  | 1.77 | 1.71 | [5 empty] | N | N | M | 230 | 0.47 | 62 | 101508 | 100580 | 7070 | 16240 | 11 | 1 |  | 2018-03-02 11:48 | 1588 | 124 |  | 40 |  | *T/D가열온도:자동-1360`.수동건-1360`.STR#1:969.STR#2:966.T/D FLUX 유:15,용:275 | [14 empty] | 94.56 | 100 | 1500 | 0 | 0 |  | 650 |  | 선택 | 해제 | 1500 | 0 | 0 |  | 650 |  | 선택 | 해제 | 선택 | 미정 | 미정 | 선택 | 선택 |  | 미정 | BT180180 | H
B43980 | 2018-03-02 | 2 | A |  | 6 | A | SCM420C1 | 합금강 | C | BM#2 | 1584 | 48 | 1677 | 1544 | 37 | 7500 |  | 1 | 0.56 | 18 |  | -3.14 | 1574 | 1650 | 5.43 | 0 | 0 | 19 | 3 | 45 | Y |  | 2018-03-02 12:15 | 62 | 1133 | 15 | 21 | 27 | 29 | 31 | 31 | 31 | 30 | 29 | 28 | 27 | 26 | 25 | 25 | 27 | 31 | 25 | 31 | -0.16 | Y | 36.88 | Y | -0.52 | [8 empty] | N | N | Y | 100 | 0.47 | 58 | 84000 | 91260 | 6790 | 10900 | 13 | 2 | 10 | 2018-03-02 12:15 | 1574 | 125 |  | 23 |  | * 롱노즐 매니플레이터 용강융착으로 인해 T/D 기준잔강 미달 및 나탕 주입 ID: 306,406 | [14 empty] | 86.6 | 100 | 0 | 0 | 0 |  | 490 | 300 | 선택 | 선택 | 0 | 0 | 0 |  | 490 | 300 | 선택 | 선택 | 해제 | 미정 | 미정 | 미정 | 선택 | 6 | 미정 | SB330330 | C
A43999 | 2018-03-02 | 1 | B |  | 2 | A | STB2 | 베어링강 | STB (SF) | BM#1 | 1611 | 41 | 1563 | 1549 | 31 | 4900 |  | 3 | 0.27 | 26 |  | -1.23 | 1526 | 1563 | 16.93 | 0 |  | 11 | 18 | 56 | Y |  | 2018-03-02 12:54 | 70 | 1144 | 35 | 33 | 31 | 30 | 29 | 28 | 26 | 25 | 24 | 24 | 23 | 23 | 22 | 22 | 27 | 31 | 22 | 0 | -0.18 |  | 50.02 | Y | -0.2 |  |  |  | 1.41 |  |  |  |  | N | N | Y | 220 | 0.48 | 65 | 100302 | 99810 | 7090 | 15800 | 11 | 1 |  | 2018-03-02 13:02 | 1526 | 127 |  | 31 |  | *STR#2 LOOP6번 과냉 비수량 50%줄임 | [14 empty] | 93.87 | 100 | 0 | 0 | 500 |  | 650 |  | 선택 | 해제 | 0 | 0 | 500 |  | 650 |  | 선택 | 해제 | 선택 | 미정 | 미정 | 선택 | 미정 |  | 미정 | BT180180 | H
B43981 | 2018-03-02 | 2 | B |  | 7 | A | SCM420C1 | 합금강 | C | BM#2 | 1587 | 47 | 1664 | 1567 | 40 | 7300 |  | 1 | 0.56 | 18 |  | -2.38 | 1567 | 1638 | 4.87 | 0 | 0 | 29 | 39 | 53 | Y |  | 2018-03-02 13:21 | 55 | 1155 | 23 | 23 | [11 empty] | 23 | 23 | 0 | 0 | 0 | 0 |  | 0 | Y | 0 | [8 empty] | N | N | Y | 150 | 0.48 | 58 | 84000 | 95320 | 3220 | 14800 | 13 | 2 | 20 | 2018-03-02 13:23 | 1567 | 127 |  | 21 |  | * 롱노즐 매니플레이터 용강융착으로 인해 T/D 기준잔강 미달 및 나탕 주입 ID: 301,401 | [14 empty] | 84.85 | 100 | 0 | 0 | 0 |  | 490 | 300 | 선택 | 선택 | 0 | 0 | 0 |  | 490 | 300 | 선택 | 선택 | 해제 | 미정 | 미정 | 미정 | 미정 |  | 미정 | SB275275 | C
A44000 | 2018-03-02 | 1 | B |  | 3 | A | STB2 | 베어링강 | STB (SF) | BM#1 | 1583 | 41 | 1563 | 1532 | 34 | 5400 |  | 3 | 0.26 | 28 |  | -1.32 | 1525 | 1568 | 13.58 | 0 |  | 16 | 24 | 58 | Y |  | 2018-03-02 13:49 | 69 | 1137 | 21 | 23 | 25 | 26 | 27 | 27 | 26 | 26 | 26 | 26 | 25 | 25 | 25 | 25 | 25 | 27 | 25 | 26 | -0.05 | Y | 39.97 | Y | 0 |  |  |  | 1.2 |  |  |  |  | N | N | Y | 210 | 0.48 | 63 | 84590 | 98340 | 7030 | 14800 | 11 | 1 |  | 2018-03-02 14:07 | 1525 | 131 |  | 42 |  | *STR#2 LOOP6번 과냉 비수량 50%줄임 | [14 empty] | 80.29 | 100 | 0 | 0 | 0 |  | 650 |  | 선택 | 해제 | 0 | 0 | 0 |  | 650 |  | 선택 | 해제 | 선택 | 미정 | 미정 | 선택 | 미정 |  | 미정 | BT180180 | H
B43982 | 2018-03-02 | 2 | B |  | 8 | A | SCM420C1 | 합금강 | C | BM#2 | 1555 | 43 | 1655 | 1545 | 37 | 6800 |  | 1 | 0.56 | 16 |  | 0 | 1574 | 1628 | 5.21 | 0 | 0 | 10 | 58 | 46 | Y |  | 2018-03-02 14:09 | 62 | 1139 | 18 | 24 | 29 | 31 | 32 | 31 | 31 | 30 | 29 | 28 | 27 |  |  | 27 | 28 | 32 | 27 | 31 | -0.17 | Y | 30 | Y | -0.2 | [8 empty] | N | N | Y | 140 | 0.47 | 54 | 152730 | 85880 | 3740 | 14800 | 13 | 2 | 40 | 2018-03-02 14:16 | 1574 | 127 |  | 33 |  | * T/D 델타티 초과로 사이즈 변경 요청 하였으나 생관에서 빅사이즈 조업조건 적용. | [14 empty] | 164.58 | 100 | 0 | 0 | 0 |  | 490 | 300 | 선택 | 선택 | 0 | 0 | 0 |  | 490 | 300 | 선택 | 선택 | 해제 | 미정 | 미정 | 미정 | 미정 |  | 미정 | SB330330 | C
A44001 | 2018-03-02 | 1 | B |  | 4 | A | STB2 | 베어링강 | STB (SF) | BM#1 | 1580 | 46 | 1565 | 1549 | 37 | 6100 |  | 3 | 0.26 | 29 |  | -0.95 | 1534 | 1565 | 15.42 | 0 |  | 20 | 21 | 72 | Y |  | 2018-03-02 14:51 | 78 | 1133 | 28 | 32 | 34 | 35 | 36 | 36 | 35 | 35 | 34 | 34 | 34 | 33 |  | 33 | 34 | 36 | 33 | 35 | -0.05 | Y | 34.98 | Y | -0.2 |  |  |  | 1.34 |  |  |  |  | N | N | Y | 200 | 0.48 | 64 | 100101 | 98380 | 7070 | 15300 | 11 | 1 |  | 2018-03-02 14:58 | 1534 | 140 |  | 46 |  | *STR#2 LOOP6번 과냉 비수량 50%줄임 | [14 empty] | 94.97 | 100 | 0 | 0 | 0 |  | 650 |  | 선택 | 해제 | 0 | 0 | 0 |  | 650 |  | 선택 | 해제 | 선택 | 미정 | 미정 | 선택 | 미정 |  | 미정 | BT180180 | H
B43983 | 2018-03-02 | 2 | B |  | 9 | A | SCM420HT | 소입성보증강 | C | BM#2 | 1587 | 49 | 1625 | 1565 | 39 | 8000 |  | 1 | 0.55 | 19 |  | 0 | 1581 | 1640 | 0 | 4.12 | 0 | 6 | 9 | 42 | Y |  | 2018-03-02 15:23 | 71 | 1152 | 24 | 33 | 38 | 42 | 43 | 43 | 43 | 42 | 42 | 40 | 39 | 38 | 37 | 36 | 39 | 43 | 36 | 43 | -0.16 | Y | 43.68 | Y | -0.2 | [8 empty] | N | N | N | 130 | 0.47 | 66 | 48900 | 103180 | 560 | 15600 | 13 | 2 | 30 | 2018-03-02 15:25 | 1581 | 123 |  | 17 |  | * T/D 델타티 벗어나 사이즈 변경 함. | [14 empty] | 47.16 | 100 | 0 | 0 | 0 |  | 410 | 300 | 선택 | 선택 | 0 | 0 | 0 |  | 410 | 300 | 선택 | 선택 | 해제 | 미정 | 미정 | 미정 | 미정 |  | 미정 | BT180180 | C
A44002 | 2018-03-02 | 1 | B |  | 5 | A | STB2 | 베어링강 | STB (SF) | BM#1 | 1612 | 43 | 1569 | 1556 | 31 | 5400 |  | 3 | 0.27 | 28 |  | -1.51 | 1520 | 1568 | 13.27 | 0 |  | 23 | 29 | 39 | Y |  | 2018-03-02 16:10 | 64 | 1080 | 34 | 30 | 30 | 30 | 30 | 30 | 29 | 28 | 28 | 28 | 26 | 26 | 26 | 26 | 29 | 30 | 26 | 30 | -0.07 | Y | 50.02 | Y | 0 |  |  |  | 1.24 |  |  |  |  | N | N | Y | 190 | 0.48 | 62 | 101508 | 98530 | 7020 | 15100 | 11 | 1 |  | 2018-03-02 16:16 | 1520 | 137 |  | 32 |  | *STR#2 LOOP6번 과냉 비수량 50%줄임 | [14 empty] | 96.17 | 100 | 0 | 0 | 0 |  | 650 |  | 선택 | 해제 | 0 | 0 | 0 |  | 650 |  | 선택 | 해제 | 선택 | 미정 | 미정 | 선택 | 미정 |  | 미정 | BT180180 | H
B43984 | 2018-03-02 | 2 | B |  | 10 | A | SCM420HT | 소입성보증강 | C | BM#2 | 1604 | 58 | 1625 | 1576 | 33 | 6900 |  | 1 | 0.57 | 19 |  | 0 | 1569 | 1625 | 0 | 5.83 | 0 | 19 | 4 | 44 | Y |  | 2018-03-02 16:39 | 59 | 1082 | 33 | 33 | 34 | 35 | 35 | 34 | 33 | 32 | 31 | 29 | 28 | 27 | 25 | 22 | 31 | 35 | 22 | 33 | -0.26 | Y | 50.15 | Y | 0 | [8 empty] | N | N | Y | 120 | 0.47 | 66 | 91285 | 103320 | 30 | 14900 | 13 | 2 | 10 | 2018-03-02 16:40 | 1569 | 129 |  | 10 | [16 empty] | 84.68 | 100 | 0 | 0 | 0 |  | 490 | 300 | 선택 | 선택 | 0 | 0 | 0 |  | 490 | 300 | 선택 | 선택 | 해제 | 미정 | 미정 | 미정 | 미정 |  | 미정 | RB105.00 | C
A44003 | 2018-03-02 | 1 | B |  | 6 | B | STB2 | 베어링강 | STB (SF) | BM#1 | 1625 | 40 | 1547 | 1557 | 33 | 4900 |  | 3 | 0.94 | 28 |  | -1.3 | 1509 | 1553 | 15.82 | 0 |  | 11 | 19 | 50 | Y |  | 2018-03-02 17:16 | 53 | 1086 | 25 | 23 | 23 | 22 | 22 | 21 | 20 | 19 | 19 | 18 | 18 | 17 | 17 | 17 | 20 | 23 | 17 | 0 | -0.12 |  | 50.02 | Y | 0 |  |  |  | 1.22 |  |  |  |  | N | N | Y | 180 | 0.48 | 63 | 101508 | 98420 | 6740 | 15600 | 11 | 1 |  | 2018-03-02 17:23 | 1509 | 111 |  | 31 | 35 | *STR#2 LOOP6번 과냉 비수량 50%줄임 | [14 empty] | 96.31 | 100 | 0 | 0 | 0 |  | 650 |  | 선택 | 해제 | 0 | 0 | 0 |  | 650 |  | 선택 | 해제 | 선택 | 미정 | 미정 | 선택 | 미정 |  | 미정 | BT180180 | H
B43985 | 2018-03-02 | 2 | B |  | 11 | A | SCM420HT | 소입성보증강 | C | BM#2 | 1603 | 42 | 1645 | 1546 | 35 | 7000 |  | 1 | 0.56 | 20 |  | 0 | 1569 | 1633 | 0 | 7.52 | 0 | 29 | 40 | 51 | Y |  | 2018-03-02 17:38 | 59 | 1078 | 19 | 25 | 28 | 30 | 31 | 31 | 30 | 29 | 28 | 26 | 25 | 24 |  | 24 | 27 | 31 | 24 | 0 | -0.21 | Y | 33.33 | Y | -0.3 |  | 0.71 | 0.71 | 0.67 |  |  |  |  | N | N | Y | 110 | 0.47 | 58 | 89658 | 90910 | 2610 | 16000 | 13 | 2 | 30 | 2018-03-02 17:43 | 1569 | 125 |  | 21 | [16 empty] | 95.94 | 100 | 0 | 0 | 0 |  | 490 | 300 | 선택 | 선택 | 0 | 0 | 0 |  | 490 | 300 | 선택 | 선택 | 해제 | 미정 | 미정 | 미정 | 미정 |  | 미정 | RB130.00 | C
A44004 | 2018-03-02 | 1 | B |  | 7 | A | STB2 | 베어링강 | STB (SF) | BM#1 | 1612 | 44 | 1561 | 1543 | 31 | 5100 |  | 3 | 0.27 | 28 |  | -1.26 | 1517 | 1558 | 16.74 | 0 |  | 16 | 25 | 56 | Y |  | 2018-03-02 18:29 | 61 | 1083 | 16 | 20 | 22 | 24 | 24 | 24 | 24 | 23 | 23 | 23 | 22 | 22 | 22 | 22 | 22 | 24 | 22 | 24 | -0.04 | Y | 44.92 | Y | 0 |  |  |  | 1.24 |  |  |  |  | N | N | Y | 230 | 0.48 | 63 | 101508 | 98180 | 7040 | 15400 | 11 | 1 |  | 2018-03-02 18:39 | 1517 | 112 |  | 22 | 10 | *STR#2 LOOP6번 과냉 비수량 50%줄임 | [14 empty] | 96.54 | 100 | 0 | 0 | 0 |  | 650 |  | 선택 | 해제 | 0 | 0 | 0 |  | 650 |  | 선택 | 해제 | 선택 | 미정 | 미정 | 선택 | 미정 |  | 미정 | BT180180 | H
B43986 | 2018-03-02 | 2 | B |  | 12 | A | SCM420HT | 소입성보증강 | C | BM#2 | 1609 | 43 | 1605 | 1537 | 38 | 7900 |  | 1 | 0.56 | 18 |  | 0 | 1567 | 1623 | 0 | 3.69 | 0 | 10 | 59 | 63 | Y |  | 2018-03-02 18:30 | 57 | 1079 | 20 | 22 | 25 | 26 | 26 | 25 | 25 | 24 | 23 | 22 | 21 | 19 | 18 | 17 | 23 | 26 | 17 | 25 | -0.19 | Y | 47 | Y | 0 | 1.1 | 1.21 | 1.21 | 0.98 |  |  |  |  | N | N | Y | 100 | 0.48 | 64 | 95412 | 100970 | 450 | 15000 | 13 | 2 | 10 | 2018-03-02 18:45 | 1567 | 126 |  | 30 | [16 empty] | 90.48 | 100 | 0 | 0 | 0 |  | 490 | 300 | 선택 | 선택 | 0 | 0 | 0 |  | 490 | 300 | 선택 | 선택 | 해제 | 미정 | 미정 | 미정 | 미정 |  | 미정 | RB210.00 | C
A44005 | 2018-03-02 | 1 | B |  | 8 | A | STB2 | 베어링강 | STB (SF) | BM#1 | 1609 | 44 | 1556 | 1542 | 31 | 5000 |  | 3 | 0.27 | 28 |  | -1.29 | 1519 | 1560 | 16.35 | 0 |  | 20 | 22 | 69 | Y |  | 2018-03-02 19:42 | 63 | 1081 | 21 | 26 | 29 | 31 | 31 | 31 | 30 | 30 | 30 | 29 | 29 | 29 | 28 | 28 | 29 | 31 | 28 | 31 | -0.06 | Y | 45 | Y | -0.2 |  |  |  | 1.28 |  |  |  |  | N | N | Y | 220 | 0.48 | 65 | 84590 | 98430 | 7030 | 15300 | 11 | 1 |  | 2018-03-02 19:49 | 1519 | 112 |  | 14 | 10 | *STR#2 LOOP6번 과냉 비수량 50%줄임 | [14 empty] | 80.22 | 100 | 0 | 0 | 0 |  | 650 |  | 선택 | 해제 | 0 | 0 | 0 |  | 650 |  | 선택 | 해제 | 선택 | 미정 | 미정 | 선택 | 미정 |  | 미정 | BT180180 | H
B43987 | 2018-03-02 | 2 | B |  | 13 | A | SCM420HT | 소입성보증강 | C | BM#2 | 1596 | 42 | 1644 | 1565 | 32 | 6800 |  | 1 | 0.57 | 19 |  | 0 | 1570 | 1628 | 0 | 4.91 | 0 | 6 | 10 | 54 | Y |  | 2018-03-02 19:32 | 60 | 1088 | 14 | 20 | 24 | 24 | 26 | 27 | 26 | 26 | 25 | 24 | 22 | 21 | 20 | 18 | 23 | 27 | 18 | 26 | -0.23 | Y | 39.98 | Y | -0.4 | 0.8 | 1.18 | 1.18 | 0.89 |  |  |  |  | N | N | Y | 150 | 0.48 | 63 | 110644 | 99900 | 130 | 15200 | 13 | 2 | 20 | 2018-03-02 19:34 | 1570 | 129 |  | 35 | [16 empty] | 110.64 | 100 | 0 | 0 | 0 |  | 490 | 300 | 선택 | 선택 | 0 | 0 | 0 |  | 490 | 300 | 선택 | 선택 | 해제 | 미정 | 미정 | 미정 | 미정 |  | 미정 | RB250.00 | C
A44006 | 2018-03-02 | 1 | D |  | 9 | A | STB2 | 베어링강 | STB (SF) | BM#1 | 1602 | 40 | 1566 | 1539 | 30 | 5000 |  | 3 | 0.26 | 28 |  | -1.2 | 1525 | 1563 | 16.5 | 0 |  | 23 | 30 | 61 | Y |  | 2018-03-02 20:25 | 69 | 1075 | 27 | 27 | 29 | 31 | 31 | 32 | 32 | 31 | 31 | 30 | 30 | 29 | 29 | 29 | 30 | 32 | 29 | 31 | -0.04 | Y | 35 | Y | 0 |  |  |  | 1.12 |  |  |  |  | N | N | Y | 210 | 0.48 | 62 | 100918 | 97620 | 7030 | 15900 | 11 | 1 |  | 2018-03-02 20:32 | 1525 | 113 |  | 36 | 10 | *STR#2 LOOP6번 과냉 비수량 50%줄임 | [14 empty] | 95.88 | 100 | 0 | 0 | 0 |  | 650 |  | 선택 | 해제 | 0 | 0 | 0 |  | 650 |  | 선택 | 해제 | 선택 | 미정 | 미정 | 선택 | 미정 |  | 미정 | BT180180 | H
B43988 | 2018-03-02 | 2 | D | TUNDISH교체전 | 14 | A | SCM420HT | 소입성보증강 | C | BM#2 | 1595 | 46 | 1657 | 1544 | 34 | 7300 |  | 1 | 0.56 | 19 |  | 0 | 1580 | 1631 | 0 | 4.85 | 0 | 19 | 5 | 34 | Y |  | 2018-03-02 20:30 | 70 | 1087 | 14 | 21 | 26 | 28 | 29 | 29 | 29 | 29 | 28 | 27 | 26 | 25 | 23 | 23 | 26 | 29 | 23 | 29 | -0.15 | Y | 40 | Y | -0.4 | 0.7 | 0.65 | 0.65 | [5 empty] | N | N | N | 140 | 0.47 | 62 | 102469 | 98330 | -330 | 2000 | 13 | 2 | 20 | 2018-03-02 20:35 | 1580 | 138 |  | 43 |  |  | 0A3D59F089094CEF85B31D6B787D59CE | F98E6594C80943E682CBE5E57658559B | AF0BF97BA3B44863A97C7B06D482430E | [11 empty] | 104.56 | 100 | 0 | 3120 | 0 |  | 410 | 300 | 선택 | 선택 | 0 | 2700 | 0 |  | 410 | 300 | 선택 | 선택 | 해제 | 미정 | 미정 | 미정 | 미정 |  | 미정 | RB105.00 | C
A44007 | 2018-03-02 | 1 | D |  | 10 | A | STB2 | 베어링강 | STB (SF) | BM#1 | 1638 | 40 | 1559 | 1569 | 27 | 4200 |  | 3 | 0.26 | 29 |  | -1.12 | 1518 | 1554 | 13 | 0 |  | 11 | 20 | 63 | Y |  | 2018-03-02 21:47 | 62 | 1089 | 27 | 28 | 29 | 29 | 28 | 27 | 26 | 25 | 24 | 24 | 23 | 23 | 22 | 22 | 26 | 29 | 22 | 0 | -0.14 |  | 50.02 | Y | -0.2 |  |  |  | 1.28 |  |  |  |  | N | N | Y | 200 | 0.48 | 63 | 101508 | 98260 | 7070 | 15600 | 11 | 1 |  | 2018-03-02 21:53 | 1518 | 105 |  | 19 | 12 | *STR#2 LOOP6번 과냉 비수량 50%줄임 | [14 empty] | 95.85 | 100 | 0 | 0 | 0 |  | 650 |  | 선택 | 해제 | 0 | 0 | 0 |  | 650 |  | 선택 | 해제 | 선택 | 미정 | 미정 | 선택 | 미정 |  | 미정 | BT180180 | H
B43989 | 2018-03-02 | 2 | D | TUNDISH교체 | 1 | A | SCR440B1 | 합금강 | 보론강 | BM#2 | 1597 | 48 | 1675 | 1544 | 41 | 8700 |  | 1 | 0.56 | 20 |  | 0 | 1581 | 1654 | 2.01 | 0 | 0 | 29 | 41 | 41 | Y |  | 2018-03-02 21:51 | 87 | 1084 | 31 | 31 | 31 | 31 | 31 | 28 | 30 | 34 | 38 | 41 | 43 | 43 | 44 | 44 | 39 | 45 | 44 | 44 | 0 |  | 10 | Y | 0 |  | 1.74 | 1.74 | [5 empty] | N | N | N | 150 | 0.47 | 61 | 99528 | 98500 | 1950 | 14900 | 16 | 1 | 10 | 2018-03-02 21:57 | 1581 | 167 |  | 50 |  | * T/D FLUX 용탕부: 120 KG / 유탕부: 15KG 투입 | [14 empty] | 99.08 | 100 | 780 | 0 | 0 |  | 650 | 400 | 선택 | 선택 | 750 | 0 | 0 |  | 650 | 400 | 선택 | 선택 | 해제 | 미정 | 미정 | 미정 | 미정 |  | 미정 | RB140.00 | H
A44008 | 2018-03-02 | 1 | D |  | 11 | A | STB2 | 베어링강 | STB (SF) | BM#1 | 1613 | 49 | 1556 | 1550 | 47 | 5100 |  | 3 | 0.25 | 29 |  | -1.19 | 1517 | 1556 | 13.44 | 0 |  | 16 | 26 | 66 | Y |  | 2018-03-02 22:48 | 61 | 1071 | 21 | 24 | 26 | 28 | 29 | 28 | 27 | 26 | 26 | 25 | 25 | 24 | 24 | 24 | 26 | 29 | 24 | 26 | -0.12 | Y | 40 | Y | 0 |  |  |  | 1.22 |  |  |  |  | N | N | Y | 190 | 0.48 | 63 | 101508 | 97230 | 7070 | 13400 | 11 | 1 |  | 2018-03-02 22:55 | 1517 | 114 |  | 23 |  | *STR#2 LOOP6번 과냉 비수량 50%줄임 | [14 empty] | 96.81 | 100 | 0 | 0 | 0 |  | 650 |  | 선택 | 해제 | 0 | 0 | 0 |  | 650 |  | 선택 | 해제 | 선택 | 미정 | 미정 | 선택 | 미정 |  | 미정 | BT180180 | H
B43990 | 2018-03-02 | 2 | D |  | 2 | A | SCR440B1 | 합금강 | 보론강 | BM#2 | 1638 | 53 | 1635 | 1597 | 33 | 6700 |  | 1 | 0.55 | 15 |  | -2.28 | 1571 | 1634 | 0.94 | 0 | 0 | 10 | 60 | 38 | Y |  | 2018-03-02 22:58 | 77 | 1087 | 43 | 39 | 38 | 37 | 36 | 35 | 34 | 33 | 32 | 31 | 29 | 28 |  | 28 | 35 | 38 | 28 | 0 | -0.22 |  | 44.98 | Y | -0.2 | [8 empty] | N | N | N | 140 | 0.49 | 60 | 91872 | 97070 | 110 | 14600 | 16 | 1 |  | 2018-03-02 23:02 | 1571 | 168 |  | 47 | [16 empty] | 95.5 | 100 | 0 | 0 | 0 |  | 650 | 400 | 선택 | 선택 | 0 | 0 | 0 |  | 650 | 400 | 선택 | 선택 | 해제 | 미정 | 미정 | 미정 | 미정 |  | 미정 | RB140.00 | H
A44009 | 2018-03-02 | 1 | D |  | 12 | A | STB2 | 베어링강 | STB (SF) | BM#1 | 1599 | 43 | 1548 | 1531 | 32 | 5200 |  | 3 | 0.26 | 28 |  | -0.91 | 1519 | 1548 | 14.73 | 0 |  | 20 | 23 | 70 | Y |  | 2018-03-02 23:44 | 63 | 1086 | 18 | 24 | 28 | 29 | 30 | 30 | 30 | 30 | 29 | 29 | 29 | 29 | 28 | 28 | 28 | 30 | 28 | 30 | -0.05 | Y | 40.02 | Y | -0.2 |  |  |  | 1.17 |  |  |  |  | N | N | Y | 180 | 0.48 | 62 | 101508 | 96790 | 7010 | 15800 | 11 | 1 |  | 2018-03-02 23:59 | 1519 | 110 |  | 33 | 15 | *STR#2 LOOP6번 과냉 비수량 50%줄임 | [14 empty] | 97.23 | 100 | 0 | 0 | 0 |  | 650 |  | 해제 | 해제 | 0 | 0 | 0 |  | 650 |  | 해제 | 해제 | 선택 | 미정 | 미정 | 미정 | 선택 | 3 | 미정 | BT180180 | H
C42524 | 2018-03-02 | 3 | D |  | 3 | A | SCR440B1 | 합금강 | 보론강 | BM#2 | 1602 | 46 | 1648 | 1535 | 42 | 8900 |  | 2 | 0.27 | 27 | 40 | -2.34 | 1570 | 1653 | 2.12 | 0 | 15 | 28 | 63 | 78 | Y |  | 2018-03-03 00:19 | 76 | 1101 | 24 | 30 | 38 | 40 | 41 | 41 | 40 | 39 | 38 | 38 | 36 | 34 | 33 | 31 | 36 | 41 | 31 | 38 | -0.22 | Y | 45 | Y | -0.4 | [8 empty] | N | N | N | 130 | 0.47 | 70 | 101517 | 105290 | 30 | 14300 | 16 | 1 | 30 | 2018-03-03 00:28 | 1570 | 132 |  | 28 |  | * 전공정 작업지연 감속20%이상 주입 이상공정 등록. | [14 empty] | 97.01 | 100 | 0 | 0 | 0 |  | 650 | 400 | 선택 | 선택 | 0 | 0 | 0 |  | 650 | 400 | 선택 | 선택 | 해제 | 미정 | 미정 | 미정 | 미정 |  | 미정 | RB140.00 | H
A44010 | 2018-03-02 | 1 | D |  | 13 | A | STB2 | 베어링강 | STB (SF) | BM#1 | 1580 | 40 | 1556 | 1530 | 34 | 5400 |  | 3 | 0.26 | 28 |  | -1.29 | 1515 | 1556 | 19.65 | 0 |  | 23 | 31 | 63 | Y |  | 2018-03-03 00:57 | 59 | 1089 | 28 | 26 | 26 | 26 | 25 | 24 | 24 | 23 | 22 | 21 | 21 | 21 | 20 | 20 | 23 | 26 | 20 | 26 | -0.11 |  | 54.98 | Y | 0 |  |  |  | 1.3 |  |  |  |  | N | N | Y | 230 | 0.48 | 67 | 101508 | 102850 | 7110 | 15800 | 11 | 1 |  | 2018-03-03 01:05 | 1515 | 104 |  | 22 | 10 | *STR#2 LOOP6번 과냉 비수량 50%줄임 | [14 empty] | 91.86 | 100 | 0 | 0 | 0 |  | 650 |  | 선택 | 해제 | 0 | 0 | 0 |  | 650 |  | 선택 | 해제 | 선택 | 미정 | 미정 | 선택 | 미정 |  | 미정 | BT180180 | H
B43991 | 2018-03-02 | 2 | D |  | 4 | A | SCR440B1 | 합금강 | 보론강 | BM#2 | 1583 | 47 | 1627 | 1526 | 37 | 7600 |  | 1 | 0.57 | 14 |  | -2.25 | 1558 | 1613 | 1.25 | 0 | 0 | 6 | 11 | 124 | Y |  | 2018-03-03 01:23 | 64 | 1086 | 26 | 24 | 24 | 22 | 21 | 20 | 19 | 18 | 17 | 16 | 15 | 14 | 13 | 11 | 17 | 24 | 11 | 0 | -0.22 |  | 60 | Y | -0.2 | [8 empty] | N | N |  | 120 | 0.42 | 66 | 93708 | 91750 | 1860 | 14400 | 16 | 1 | 40 | 2018-03-03 01:30 | 1558 | 142 |  | 36 |  | * 전공정 작업지연 감속20%이상 주입 이상공정 등록. | [14 empty] | 100.22 | 100 | 0 | 0 | 0 |  | 650 | 400 | 선택 | 선택 | 0 | 0 | 0 |  | 650 | 400 | 선택 | 선택 | 해제 | 미정 | 미정 | 미정 | 미정 |  | 미정 | RB140.00 | H
A44011 | 2018-03-02 | 1 | D | TUNDISH교체전 | 14 | A | STB2 | 베어링강 | STB (SF) | BM#1 | 1561 | 47 | 1537 | 1535 | 42 | 6800 |  | 3 | 0.26 | 28 |  | -0.72 | 1514 | 1537 | 16.92 | 0 |  | 11 | 21 | 70 | Y |  | 2018-03-03 02:07 | 58 | 1087 | 18 | 21 | 23 | 23 | 23 | 22 | 21 | 21 | 20 | 19 | 19 | 18 | 17 | 17 | 20 | 23 | 17 | 23 | -0.11 |  | 54.98 | Y | 0 |  |  |  | 1.28 |  |  |  |  | N | N | M | 220 | 0.48 | 68 | 96971 | 106680 | 7670 | 1500 | 11 | 1 |  | 2018-03-03 02:15 | 1514 | 112 |  | 22 |  | *STR#2 LOOP6번 과냉 비수량 50%줄임 | 21B0799823DB4CC8AF1D86233094DEE8 | ADBEE53CB60140CB8601255CCB82A9F9 |  | DE8EFAA10E1C4347B9C87A50146DFD83 | [10 empty] | 84.8 | 100 | 0 | 3500 | 0 |  | 650 |  | 선택 | 해제 | 0 | 3500 | 0 |  | 650 |  | 선택 | 해제 | 선택 | 미정 | 미정 | 선택 | 미정 |  | 미정 | BT180180 | H
B43992 | 2018-03-02 | 2 | D |  | 5 | A | SCR440B1 | 합금강 | 보론강 | BM#2 | 1582 | 40 | 1647 | 1556 | 34 | 7200 |  | 1 | 0.57 | 16 |  | -1.49 | 1581 | 1618 | 0.95 | 0 | 0 | 19 | 6 | 129 | Y |  | 2018-03-03 02:22 | 87 | 1087 | 7 | 21 | 29 | 33 | 36 | 37 | 38 | 38 | 37 | 36 | 35 | 34 | 33 | 27 | 31 | 38 | 27 | 0 | -0.24 | Y | 44.98 | Y | -0.6 | [8 empty] | N | N | N | 110 | 0.4 | 76 | 98052 | 102100 | 70 | 14900 | 16 | 1 | 10 | 2018-03-03 02:25 | 1581 | 145 |  | 47 |  | * 전공정 작업지연 감속20%이상 주입 이상공정 등록. | [14 empty] | 96.7 | 100 | 0 | 0 | 0 |  | 650 | 400 | 선택 | 선택 | 0 | 0 | 0 |  | 650 | 400 | 선택 | 선택 | 해제 | 미정 | 미정 | 미정 | 미정 |  | 미정 | RB150.00 | C
A44012 | 2018-03-02 | 1 | D | TUNDISH교체 | 1 | A | SCM420HB | 소입성보증강 | C2 | BM#1 | 1582 | 57 | 1636 | 1522 | 48 | 8500 |  | 3 | 0.26 | 19 |  | -1.69 | 1598 | 1636 | 0 | 12.96 |  | 16 | 27 | 74 | Y |  | 2018-03-03 03:05 | 90 | 1086 | 9 | 17 | 16 | 23 | 27 | 30 | 32 | 33 | 33 | 34 | 34 |  |  | 34 | 27 | 34 | 34 | 0 | 0 |  | 5 | Y | 0 |  | 2.06 | 2.06 | [5 empty] | N | N | N | 150 | 0.53 | 56 | 101508 | 100880 | 7060 | 15900 | 14 | 2 |  | 2018-03-03 03:15 | 1598 | 144 |  | 60 |  | *T/Dflux 유15kg 용225kg | [14 empty] | 93.64 | 100 | 1500 | 0 | 0 |  | 450 |  | 선택 | 선택 | 1500 | 0 | 0 |  | 450 |  | 선택 | 선택 | 미정 | 미정 | 미정 | 선택 | 선택 |  | 미정 | BT180180 | H
B43994 | 2018-03-02 | 2 | D |  | 6 | A | SCR440B1 | 합금강 | 보론강 | BM#2 | 1584 | 37 | 1635 | 1546 | 33 | 6600 |  | 1 | 0.57 | 15 |  | -2.13 | 1565 | 1617 | 1.32 | 0 | 0 | 10 | 61 | 103 | Y |  | 2018-03-03 04:07 | 71 | 1086 | 24 | 28 | 32 | 35 | 36 | 36 | 36 | 35 | 35 | 33 | 32 | 30 | 28 | 28 | 33 | 36 | 28 | 36 | -0.2 | Y | 39.98 | Y | -0.4 | [8 empty] | N | N | Y | 100 | 0.46 | 62 | 93674 | 96710 | 110 | 14800 | 16 | 1 | 20 | 2018-03-03 04:09 | 1565 | 106 |  | 22 | [16 empty] | 98.19 | 100 | 0 | 0 | 0 |  | 650 | 400 | 선택 | 선택 | 0 | 0 | 0 |  | 650 | 400 | 선택 | 선택 | 해제 | 미정 | 미정 | 미정 | 미정 |  | 미정 | RB200.00 | C
A44013 | 2018-03-02 | 1 | D |  | 2 | A | SCM420HB | 소입성보증강 | C2 | BM#1 | 1557 | 45 | 1613 | 1516 | 41 | 8000 |  | 3 | 0.25 | 17 |  | -1.43 | 1584 | 1613 | 0 | 13.55 |  | 20 | 24 | 81 | Y |  | 2018-03-03 04:09 | 76 | 1086 | 35 | 27 | 24 | 22 | 21 | 21 | 20 | 20 | 19 | 19 | 18 |  |  | 18 | 22 | 24 | 18 | 0 | -0.15 |  | 40.02 | Y | -0.2 | [8 empty] | N | N | N | 140 | 0.54 | 54 | 101508 | 97240 | 6990 | 14900 | 14 | 2 |  | 2018-03-03 04:33 | 1584 | 125 |  | 55 | 19 | [15 empty] | 97.42 | 100 | 0 | 0 | 0 |  | 450 |  | 선택 | 선택 | 0 | 0 | 0 |  | 450 |  | 선택 | 선택 | 미정 | 미정 | 미정 | 선택 | 미정 |  | 미정 | BT180180 | H
B43995 | 2018-03-02 | 2 | A | 잔강최소화전 | 7 | A | SCR440B1 | 합금강 | 보론강 | BM#2 | 1585 | 40 | 1627 | 1524 | 35 | 7200 |  | 1 | 0.56 | 17 |  | -2.28 | 1560 | 1621 | 0.93 | 0 | 0 | 23 | 32 | 55 | Y |  | 2018-03-03 05:08 | 66 | 1086 | 25 | 29 | 32 | 33 | 34 | 33 | 33 | 31 | 30 | 29 | 27 | 25 |  | 25 | 30 | 34 | 25 | 33 | -0.26 | Y | 35.02 | Y | -0.4 | [8 empty] | N | N | N | 150 | 0.47 | 58 | 91828 | 90770 | 1230 | 3000 | 16 | 1 |  | 2018-03-03 05:18 | 1565 | 115 |  | 26 | [16 empty] | 99.81 | 100 | 0 | 3100 | 0 |  | 650 | 400 | 선택 | 선택 | 0 | 3100 | 0 |  | 650 | 400 | 선택 | 선택 | 해제 | 미정 | 미정 | 미정 | 미정 |  | 미정 | RB140.00 | C
A44014 | 2018-03-02 | 1 | A |  | 3 | A | SCM420HB | 소입성보증강 | C2 | BM#1 | 1587 | 51 | 1612 | 1543 | 44 | 6900 |  | 3 | 0.26 | 16 |  | -2.05 | 1570 | 1612 | 0 | 13.23 |  | 6 | 12 | 34 | Y |  | 2018-03-03 05:13 | 62 | 1086 | 17 | 16 | 17 | 17 | 17 | 16 | 15 | 14 | 14 | 13 | 12 | 12 |  | 12 | 15 | 17 | 12 | 17 | -0.11 |  | 45 | Y | 0 | [8 empty] | N | N | N | 130 | 0.56 | 57 | 101508 | 106250 | 7100 | 15260 | 14 | 2 |  | 2018-03-03 05:28 | 1570 | 124 |  | 48 | [16 empty] | 89.67 | 100 | 0 | 0 | 0 |  | 450 |  | 선택 | 선택 | 0 | 0 | 0 |  | 450 |  | 선택 | 선택 | 미정 | 미정 | 미정 | 선택 | 미정 |  | 미정 | BT180180 | H
B43996 | 2018-03-02 | 2 | A | 잔강최소화 | 8 | A | SMN440 | 합금강 | D1 | BM#2 | 1585 | 48 | 1627 | 1525 | 40 | 5000 |  | 1 | 0.55 | 19 |  | -1.99 | 1574 | 1620 | 1.02 | 0 | 0 | 11 | 22 | 47 | Y |  | 2018-03-03 06:24 | 80 | 1089 | -209 | 8 | 30 | 31 | 32 | 32 | 31 | 31 | 30 | 29 | 28 | 26 |  | 26 | 21 | 32 | 26 | 31 | -0.17 | Y | 34.98 | Y | -0.4 |  |  |  | 1.07 |  |  |  |  | N | N | N | 140 | 0.49 | 58 | 84330 | 106370 | 2530 | 14800 | 16 | 1 |  | 2018-03-03 06:28 | 1574 | 121 |  | 24 | [16 empty] | 79.15 | 100 | 2500 | 0 | 0 |  | 650 | 400 | 선택 | 선택 | 2500 | 0 | 0 |  | 650 | 400 | 선택 | 선택 | 미정 | 미정 | 미정 | 미정 | 미정 |  | 미정 | RB120.00 | C
A44015 | 2018-03-02 | 1 | A |  | 4 | A | SCM420HB | 소입성보증강 | C2 | BM#1 | 1628 | 44 | 1620 | 1565 | 36 | 6400 |  | 3 | 0.27 | 19 |  | -1.64 | 1582 | 1620 | 0 | 15.65 |  | 30 | 1 | 12809 | Y |  | 2018-03-03 06:22 | 74 | 1118 | 11 | 13 | 17 | 19 | 21 | 20 | 20 | 20 | 20 | 20 | 20 |  |  | 20 | 18 | 21 | 20 | 20 | -0.03 | Y | 30 | Y | 0 | [8 empty] | N | N | N | 120 | 0.56 | 54 | 84590 | 98350 | 6710 | 14560 | 14 | 2 |  | 2018-03-03 06:32 | 1582 | 124 |  | 38 | [16 empty] | 80.29 | 100 | 0 | 0 | 0 |  | 450 |  | 선택 | 선택 | 0 | 0 | 0 |  | 450 |  | 선택 | 선택 | 미정 | 미정 | 미정 | 선택 | 미정 |  | 미정 | BT180180 | H
B43997 | 2018-03-02 | 2 | A |  | 9 | A | SMN440 | 합금강 | D1 | BM#2 | 1582 | 43 | 1604 | 1537 | 39 | 6900 |  | 1 | 0.56 | 19 |  | -2.31 | 1566 | 1618 | 1.07 | 0 | 0 | 29 | 43 | 51 | Y |  | 2018-03-03 07:20 | 72 | 1086 | 23 | 30 | 34 | 36 | 37 | 37 | 36 | 35 | 34 | 33 | 32 | 30 | 29 | 29 | 33 | 37 | 29 | 0 | -0.2 | Y | 40 | Y | -0.2 |  |  |  | 0.79 |  |  |  |  | N | N | N | 130 | 0.49 | 60 | 101196 | 99020 | 4040 | 15800 | 16 | 1 |  | 2018-03-03 07:26 | 1566 | 123 |  | 30 | [16 empty] | 98.25 | 100 | 0 | 0 | 0 |  | 650 | 400 | 선택 | 선택 | 0 | 0 | 0 |  | 650 | 400 | 선택 | 선택 | 미정 | 미정 | 미정 | 미정 | 미정 |  | 미정 | RB120.00 | C
A44016 | 2018-03-02 | 1 | A |  | 5 | A | SCM420HB | 소입성보증강 | C2 | BM#1 | 1606 | 46 | 1599 | 1558 | 36 | 6800 |  | 3 | 0.27 | 17 |  | -1.5 | 1584 | 1618 | 0 | 13.21 |  | 19 | 7 | 81 | Y |  | 2018-03-03 07:18 | 76 | 1126 | 17 | 23 | 27 | 29 | 29 | 29 | 29 | 29 | 28 | 28 | 28 |  |  | 28 | 27 | 29 | 28 | 29 | -0.03 | Y | 34.98 | Y | 0 | [8 empty] | N | N | N | 110 | 0.55 | 53 | 101508 | 98090 | 7040 | 14880 | 14 | 2 |  | 2018-03-03 07:29 | 1584 | 123 |  | 39 | [16 empty] | 96.63 | 100 | 0 | 0 | 0 |  | 450 |  | 선택 | 선택 | 0 | 0 | 0 |  | 450 |  | 선택 | 선택 | 미정 | 미정 | 미정 | 선택 | 미정 |  | 미정 | BT180180 | H
A44017 | 2018-03-03 | 1 | A |  | 6 | A | SCM420HB | 소입성보증강 | C2 | BM#1 | 1587 | 41 | 1603 | 1566 | 35 | 6600 |  | 3 | 0.27 | 19 |  | -1.42 | 1590 | 1623 | 0 | 13.25 |  | 16 | 28 | 104 | Y |  | 2018-03-03 08:10 | 82 | 1148 | 27 | 28 | 32 | 34 | 35 | 34 | 34 | 34 | 33 | 33 | 32 |  |  | 32 | 32 | 35 | 32 | 34 | -0.05 | Y | 30.02 | Y | -0.2 | [8 empty] | N | N | N | 100 | 0.55 | 54 | 101508 | 99070 | 5130 | 14750 | 14 | 2 |  | 2018-03-03 08:18 | 1590 | 120 |  | 43 | [16 empty] | 95.72 | 100 | 0 | 0 | 0 |  | 450 |  | 선택 | 선택 | 0 | 0 | 0 |  | 450 |  | 선택 | 선택 | 미정 | 미정 | 미정 | 선택 | 미정 |  | 미정 | BT180180 | H
B43998 | 2018-03-03 | 2 | A |  | 10 | A | SMN440 | 합금강 | D1 | BM#2 | 1556 | 44 | 1584 | 1524 | 39 | 7000 |  | 1 | 0.57 | 20 |  | -2.1 | 1569 | 1620 | 1.62 | 0 | 0 | 10 | 62 | 53 | Y |  | 2018-03-03 08:32 | 75 | 1132 | 27 | 31 | 36 | 38 | 38 | 38 | 38 | 37 | 36 | 35 | 33 | 32 |  | 32 | 35 | 38 | 32 | 38 | -0.15 | Y | 40.03 | Y | -0.2 |  |  |  | 1.1 |  |  |  |  | N | N | N | 120 | 0.49 | 56 | 95476 | 90930 | 2670 | 15000 | 16 | 1 |  | 2018-03-03 08:46 | 1569 | 121 |  | 20 | [16 empty] | 98.84 | 100 | 0 | 0 | 0 |  | 650 | 400 | 선택 | 선택 | 0 | 0 | 0 |  | 650 | 400 | 선택 | 선택 | 미정 | 미정 | 미정 | 미정 | 미정 |  | 미정 | RB160.00 | C
A44018 | 2018-03-03 | 1 | A |  | 7 | A | SCM420HB | 소입성보증강 | C2 | BM#1 | 1614 | 41 | 1607 | 1573 | 34 | 6000 |  | 3 | 0.26 | 20 |  | -1.41 | 1579 | 1613 | 0 | 14.22 |  | 6 | 13 | 33 | Y |  | 2018-03-03 09:07 | 71 | 1134 | 30 | 28 | 30 | 30 | 31 | 30 | 31 | 31 | 30 | 29 | 29 |  |  | 29 | 30 | 31 | 29 | 31 | -0.06 | Y | 30 | Y | 0 | [8 empty] | N | N | N | 150 | 0.55 | 53 | 101508 | 97240 | 7070 | 15820 | 14 | 2 |  | 2018-03-03 09:14 | 1579 | 120 |  | 43 | [16 empty] | 97.42 | 100 | 0 | 0 | 0 |  | 450 |  | 선택 | 선택 | 0 | 0 | 0 |  | 450 |  | 선택 | 선택 | 미정 | 미정 | 미정 | 선택 | 미정 |  | 미정 | BT180180 | H
B43999 | 2018-03-03 | 2 | A |  | 11 | A | SMN440 | 합금강 | D1 | BM#2 | 1599 | 42 | 1647 | 1547 | 36 | 6800 |  | 1 | 0.56 | 19 |  | -2.51 | 1564 | 1621 | 1.73 | 0 | 0 | 23 | 33 | 71 | Y |  | 2018-03-03 09:28 | 70 | 1141 | 30 | 32 | 36 | 37 | 37 | 36 | 36 | 35 | 33 | 32 | 31 | 29 |  | 29 | 34 | 37 | 29 | 36 | -0.2 | Y | 39.97 | Y | -0.4 |  |  |  | 0.85 |  |  |  |  | N | N | N | 110 | 0.49 | 59 | 92616 | 96270 | 2710 | 15500 | 16 | 1 |  | 2018-03-03 09:33 | 1564 | 115 |  | 24 | [16 empty] | 90.67 | 100 | 0 | 0 | 0 |  | 650 | 400 | 선택 | 선택 | 0 | 0 | 0 |  | 650 | 400 | 선택 | 선택 | 미정 | 미정 | 미정 | 미정 | 미정 |  | 미정 | RB160.00 | C
A44019 | 2018-03-03 | 1 | A | TUNDISH교체전 | 8 | A | SCM420HB | 소입성보증강 | C2 | BM#1 | 1581 | 41 | 1620 | 1537 | 34 | 6600 |  | 3 | 0.27 | 20 |  | -1.44 | 1580 | 1614 | 0 | 21.07 |  | 30 | 2 | 36 | Y |  | 2018-03-03 10:17 | 72 | 1122 | 27 | 26 | 27 | 27 | 28 | 27 | 27 | 26 | 26 | 26 | 25 | 25 |  | 25 | 27 | 28 | 25 | 27 | -0.04 | Y | 35 | Y | 0 | [8 empty] | N | N | N | 140 | 0.55 | 56 | 88118 | 98060 | 6990 | 1700 | 14 | 2 |  | 2018-03-03 10:25 | 1580 | 107 |  | 27 |  |  | FC6E989EE6254964B14BED9126358C93 | 5421154D72404368B2B755463BA24678 | 4AC837740D39409780B2B47A150940A9 | [11 empty] | 83.88 | 100 | 0 | 3500 | 0 |  | 450 |  | 선택 | 선택 | 0 | 3500 | 0 |  | 450 |  | 선택 | 선택 | 미정 | 미정 | 미정 | 선택 | 미정 |  | 미정 | BT180180 | H
B44000 | 2018-03-03 | 2 | A | TUNDISH교체전 | 12 | A | SMN440 | 합금강 | D1 | BM#2 | 1576 | 41 | 1635 | 1545 | 34 | 6600 |  | 1 | 0.55 | 19 |  | -2.19 | 1562 | 1615 | 2.56 | 0 | 0 | 11 | 23 | 56 | Y |  | 2018-03-03 10:38 | 68 | 1132 | 26 | 30 | 33 | 35 | 36 | 36 | 35 | 34 | 33 | 32 | 31 | 30 | 28 | 28 | 32 | 36 | 28 | 0 | -0.2 | Y | 40 | Y | -0.4 |  |  |  | 0.84 |  |  |  |  | N | N | N | 150 | 0.47 | 64 | 104470 | 99790 | 4210 | 2000 | 16 | 1 |  | 2018-03-03 10:40 | 1562 | 112 |  | 16 |  | *전공정 요청 감속주입 | 3F8446941E3D4C329CCA0ABEEABE0352 | 6C9E984DFFDD42C489A0E79A1CAFB944 | 21B4165E830B48C78915B5A3C42DB518 | [11 empty] | 100.45 | 100 | 0 | 2500 | 0 |  | 650 | 400 | 선택 | 선택 | 0 | 2952 | 0 |  | 650 | 400 | 선택 | 선택 | 미정 | 미정 | 미정 | 미정 | 미정 |  | 미정 | RB170.00 | C
A44020 | 2018-03-03 | 1 | A | TUNDISH교체 | 1 | A | 42CRMO4MS2 | 합금강 | E1 | BM#1 | 1568 | 46 | 1614 | 1532 | 41 | 7900 |  | 3 | 0.27 | 25 |  | -1.52 | 1584 | 1629 | 17.71 | 0 |  | 19 | 8 | 50 | Y |  | 2018-03-03 11:31 | 91 | 1136 | 22 | 21 | 25 | 27 | 29 | 30 | 30 | 30 | 30 | 31 | 30 |  |  | 30 | 28 | 31 | 30 | 30 | -0.2 |  | 5 | Y | -0.2 |  | 2.19 | 2.19 | [5 empty] | N | N | N | 230 | 0.46 | 65 | 103512 | 100840 | 6910 | 15300 | 9 | 1 |  | 2018-03-03 11:37 | 1584 | 125 |  | 34 |  | *T/D가열온도:자동-1350`.수동건-1360`.STR#1:950.STR#2:929.T/D FLUX 유:15,용:225 | [14 empty] | 96.07 | 100 | 1500 | 0 | 0 |  | 650 |  | 선택 | 해제 | 1500 | 0 | 0 |  | 650 |  | 선택 | 해제 | 해제 | 미정 | 미정 | 선택 | 선택 |  | 미정 | BM510510 | C
B44001 | 2018-03-03 | 2 | A | TUNDISH교체 | 1 | A | FPA-20NICRMOHM2 | 소입성보증강 | C1 | BM#2 | 1619 | 54 | 1706 | 1547 | 47 | 9300 |  | 1 | 0.57 | 21 |  | -2.51 | 1600 | 1674 | 0 | 3.37 | 0 | 29 | 44 | 60 | Y |  | 2018-03-03 12:02 | 92 | 1139 | 37 | 34 | 32 | 32 | 37 | 40 | 43 | 44 | 45 | 45 | 46 | 46 |  | 46 | 41 | 46 | 46 | 0 | 0 |  | 5 | Y | 0 |  | 2.19 | 2.19 | [5 empty] | N | N | M | 150 | 0.46 | 60 | 101508 | 94520 | 6080 | 16300 | 5 | 2 |  | 2018-03-03 12:03 | 1608 | 143 |  | 23 |  | *턴디쉬 플럭스 120KG/15KG *슬리브 롱노즐 사용 | [14 empty] | 103.58 | 75 | 700 | 0 | 0 |  | 650 | 300 | 선택 | 선택 | 700 | 0 | 0 |  | 650 | 300 | 선택 | 선택 | 해제 | 미정 | 미정 | 미정 | 미정 |  | 미정 | BT180180 | H
A44021 | 2018-03-03 | 1 | C |  | 2 | A | 42CRMO4MS2 | 합금강 | E1 | BM#1 | 1598 | 45 | 1598 | 1553 | 38 | 6800 |  | 3 | 0.27 | 27 |  | -1.71 | 1557 | 1609 | 19.84 | 0 |  | 16 | 29 | 60 | Y |  | 2018-03-03 12:41 | 64 | 1140 | 30 | 26 | 24 | 23 | 22 | 22 | 22 | 21 | 20 | 20 | 19 | 18 | 17 | 17 | 21 | 24 | 17 | 22 | -0.13 |  | 55.05 | Y | 0 |  |  |  | 1.44 |  |  |  |  | N | N | N | 220 | 0.48 | 69 | 86260 | 105300 | 7000 | 15700 | 9 | 1 |  | 2018-03-03 12:48 | 1557 | 132 |  | 30 | [16 empty] | 76.81 | 100 | 0 | 0 | 300 |  | 650 |  | 선택 | 해제 | 0 | 0 | 0 |  | 650 |  | 선택 | 해제 | 해제 | 미정 | 미정 | 선택 | 미정 |  | 미정 | BM510510 | C
B44002 | 2018-03-03 | 2 | C |  | 2 | A | FPA-20NICRMOHM2 | 소입성보증강 | C1 | BM#2 | 0 | 50 | 1655 | 1566 | 45 | 8300 |  | 1 | 0.59 | 16 |  | 0 | 1581 | 1598 | 1.62 | 0.39 | 0 | 10 | 63 | 68 | Y |  | 2018-03-03 13:09 | 73 | 1138 | 44 | 42 | 41 | 40 | 39 | 38 | 37 | 36 | 35 | 34 | 32 | 31 | 29 | 26 | 37 | 41 | 26 | 0 | -0.27 |  | 55 | Y | -0.6 | [8 empty] | N | N | Y | 140 | 0.47 | 65 | 101508 | 100640 | 60 | 16200 | 5 | 2 | 20 | 2018-03-03 13:27 | 1598 | 132 |  | 18 | [16 empty] | 102.02 | 75 | 0 | 0 | 0 |  | 650 | 300 | 선택 | 선택 | 0 | 0 | 0 |  | 650 | 300 | 선택 | 선택 | 해제 | 미정 | 미정 | 미정 | 미정 |  | 미정 | BT180180 | H
A44022 | 2018-03-03 | 1 | C |  | 3 | A | 42CRMO4MS | 합금강 | E1 | BM#1 | 1583 | 42 | 1623 | 1540 | 33 | 6400 |  | 3 | 0.34 | 25 |  | -1.87 | 1567 | 1623 | 17.77 | 0 |  | 6 | 14 | 62 | Y |  | 2018-03-03 13:42 | 74 | 1141 | 16 | 20 | 24 | 27 | 27 | 28 | 27 | 27 | 27 | 27 | 26 | 24 | 24 | 23 | 25 | 28 | 23 | 27 | -0.13 | Y | 39.97 | Y | -0.2 | [8 empty] | N | N | N | 210 | 0.47 | 66 | 100500 | 100300 | 7000 | 16000 | 9 | 1 |  | 2018-03-03 13:48 | 1567 | 139 |  | 39 | [16 empty] | 93.66 | 100 | 0 | 0 | 0 |  | 650 |  | 선택 | 해제 | 0 | 0 | 0 |  | 650 |  | 선택 | 해제 | 해제 | 미정 | 미정 | 선택 | 미정 |  | 미정 | BM510510 | C
B44003 | 2018-03-03 | 2 | C |  | 3 | A | FPA-20NICRMOHM2 | 소입성보증강 | C1 | BM#2 | 1614 | 50 | 1665 | 1564 | 38 | 7900 |  | 1 | 0.56 | 16 |  | 0 | 1583 | 1649 | 0 | 2.78 | 0 | 23 | 34 | 73 | Y |  | 2018-03-03 14:09 | 75 | 1142 | 23 | 27 | 30 | 31 | 32 | 32 | 31 | 30 | 29 | 27 | 26 | 24 | 22 | 22 | 28 | 32 | 22 | 0 | -0.25 | Y | 40.02 | Y | -0.4 | [8 empty] | N | N | Y | 130 | 0.47 | 64 | 84590 | 98860 | 10 | 15800 | 5 | 2 | 30 | 2018-03-03 14:13 | 1583 | 136 |  | 26 | [16 empty] | 87.48 | 70 | 0 | 0 | 0 |  | 650 | 300 | 선택 | 선택 | 0 | 0 | 0 |  | 650 | 300 | 선택 | 선택 | 해제 | 미정 | 미정 | 미정 | 미정 |  | 미정 | BT180180 | H
A44023 | 2018-03-03 | 1 | C |  | 4 | A | 42CRMO4MS | 합금강 | E1 | BM#1 | 1607 | 44 | 1624 | 1562 | 33 | 6300 |  | 3 | 0.26 | 25 |  | -1.21 | 1569 | 1604 | 12.49 | 0 |  | 30 | 3 | 68 | Y |  | 2018-03-03 14:45 | 76 | 1134 | 24 | 23 | 26 | 27 | 28 | 29 | 28 | 27 | 27 | 26 | 26 | 25 | 25 | 24 | 26 | 29 | 24 | 27 | -0.13 | Y | 39.98 | Y | -0.2 | [8 empty] | N | N | N | 200 | 0.47 | 68 | 100500 | 101400 | 7090 | 15400 | 9 | 1 |  | 2018-03-03 14:53 | 1569 | 151 |  | 44 | [16 empty] | 92.71 | 100 | 0 | 0 | 0 |  | 650 |  | 선택 | 해제 | 0 | 0 | 0 |  | 650 |  | 선택 | 해제 | 해제 | 미정 | 미정 | 선택 | 미정 |  | 미정 | BM510510 | C
B44004 | 2018-03-03 | 2 | C |  | 4 | A | FPA-20NICRMOHM2 | 소입성보증강 | C1 | BM#2 | 1611 | 54 | 1655 | 1555 | 42 | 8500 |  | 1 | 0.56 | 17 |  | 0 | 1585 | 1644 | 0 | 3.36 | 0 | 11 | 24 | 67 | Y |  | 2018-03-03 15:22 | 77 | 1137 | 17 | 25 | 30 | 32 | 33 | 32 | 31 | 30 | 29 | 28 | 26 | 25 | 22 | 22 | 28 | 33 | 22 | 0 | -0.27 | Y | 40.03 | Y | -0.6 | [8 empty] | N | N | M | 120 | 0.47 | 60 | 101508 | 92750 | 8750 | 16500 | 5 | 2 |  | 2018-03-03 15:26 | 1585 | 141 |  | 19 |  | *클로킹 발생으로 래들 잔강 5톤 내림 *STR#1.2 클로킹 발생으로 몰드레벨 헌팅 ID:305.306.405.406 *후속Heat B44005 주속 0.4이하 감속주입으로 코너 히터기 적용 불가,이상공정 등록 | [14 empty] | 104.65 | 75 | 0 | 0 | 0 |  | 650 | 300 | 해제 | 선택 | 0 | 0 | 0 |  | 650 | 300 | 해제 | 선택 | 해제 | 미정 | 미정 | 미정 | 미정 |  | 미정 | BT180180 | H
B44005 | 2018-03-03 | 2 | C | 연주종료 | 5 | A | FPA-20NICRMOHM2 | 소입성보증강 | C1 | BM#2 | 1604 | 47 | 1655 | 1556 | 42 | 8500 |  | 1 | 0.56 | 17 |  | 0 | 1584 | 1648 | 0 | 3.07 | 0 | 29 | 45 | 45 | Y |  | 2018-03-03 16:20 | 76 | 1090 | 21 | 27 | 27 | 27 | 29 | 32 | 33 | 33 | 33 |  |  |  |  | 33 | 30 | 33 | 33 | 33 | 0 |  | 10 | Y | 0 | [8 empty] | N | N | M | 110 | 0.38 | 33 | 36244 | 54690 | 48460 | 2300 | 5 | 2 |  | 2018-03-03 16:40 | 1584 | 135 |  | 24 |  | *STR#1.2 클로킹 발생으로 몰드레벨 헌팅 및 주속 0.3 이하 감속주입 ID:301.302.401.402.403 * 클로킹 발생으로 래들 잔강 56톤 내림 *후속 B44006 래들 OPEN후 14톤 주입 중 클로킹 발생으로 연주 종료( 14톤 B44005에 실적처리 함)17:57 | 4BE317C984E84082814B378AC67BCE98 | 2B2723ED1EB0419A98657034EA8B21ED | DE4674E836544E92B4D856677432B490 |  |  | DF108C7EAF4D40C8ACFC6D70AEE2FAA6 | E11E137A719244E29632003320C1AD43 |  |  | 5CCB94086D1946CEBD83A62E3786BBB7 | 41371586CB1B4BFE93C80C62875B65A1 |  |  |  | 37.36 | 0 | 0 | 4910 | 0 |  | 650 | 300 | 선택 | 선택 | 0 | 4460 | 0 |  | 650 | 300 | 선택 | 선택 | 해제 | 미정 | 미정 | 미정 | 미정 |  | 미정 | BT180180 | H
A44024 | 2018-03-03 | 1 | C |  | 5 | A | 42CRMO4MS | 합금강 | E1 | BM#1 | 1615 | 76 | 1613 | 1557 | 38 | 7500 |  | 3 | 0.27 | 25 |  | -1.47 | 1566 | 1609 | 22.32 | 0 |  | 19 | 9 | 30 | Y |  | 2018-03-03 16:02 | 73 | 1132 | 22 | 26 | 30 | 33 | 34 | 34 | 34 | 34 | 33 | 33 | 32 | 31 | 31 | 30 | 31 | 34 | 30 | 34 | -0.09 | Y | 45.02 | Y | -0.2 | [8 empty] | N | N | N | 190 | 0.44 | 66 | 100500 | 94450 | 7070 | 16200 | 9 | 1 |  | 2018-03-03 16:09 | 1566 | 165 |  | 36 | [16 empty] | 99.06 | 100 | 0 | 0 | 0 |  | 650 |  | 선택 | 해제 | 0 | 0 | 0 |  | 650 |  | 선택 | 해제 | 해제 | 미정 | 미정 | 선택 | 미정 |  | 미정 | BM510510 | C
C42538 | 2018-03-03 | 3 | C |  | 6 | A | 42CRMO4MS | 합금강 | E1 | BM#1 | 1555 | 49 | 1621 | 1521 | 44 | 8900 |  | 3 | 0.27 | 25 |  | -1.61 | 1558 | 1604 | 23.3 | 0 |  | 22 | 26 | 67 | Y |  | 2018-03-03 17:16 | 65 | 1060 | 29 | 26 | 24 | 22 | 22 | 21 | 20 | 18 | 17 | 17 | 17 | 16 | 16 | 16 | 20 | 24 | 16 | 17 | -0.15 |  | 55.02 | Y | 0 |  |  |  | 1.48 |  |  |  |  | N | N | N | 180 | 0.48 | 67 | 100500 | 103000 | 6770 | 16000 | 9 | 1 |  | 2018-03-03 17:21 | 1558 | 126 |  | 30 |  | 샘플채취ID:201 | [14 empty] | 91.36 | 100 | 0 | 0 | 0 |  | 650 |  | 선택 | 해제 | 0 | 0 | 300 |  | 650 |  | 선택 | 해제 | 해제 | 미정 | 미정 | 선택 | 미정 |  | 미정 | BM510510 | C
A44025 | 2018-03-03 | 1 | C |  | 7 | A | 42CRMO4MS | 합금강 | E1 | BM#1 | 1561 | 47 | 1589 | 1532 | 36 | 6900 |  | 3 | 0.27 | 27 |  | -0.59 | 1571 | 1589 | 25.23 | 0 |  | 16 | 30 | 119 | Y |  | 2018-03-03 18:03 | 78 | 1085 | 15 | 16 | 19 | 22 | 24 | 24 | 25 | 25 | 25 | 25 | 25 | 25 | 25 | 25 | 23 | 25 | 25 | 25 | 0 |  | 35.02 | Y | 0 | [8 empty] | N | N | N | 230 | 0.48 | 65 | 100500 | 101950 | 7090 | 16300 | 9 | 1 |  | 2018-03-03 18:09 | 1571 | 138 |  | 51 | [16 empty] | 92.24 | 100 | 0 | 0 | 0 |  | 650 |  | 선택 | 해제 | 0 | 0 | 0 |  | 650 |  | 선택 | 해제 | 해제 | 미정 | 미정 | 선택 | 미정 |  | 미정 | BM510510 | C
A44026 | 2018-03-03 | 1 | C |  | 8 | A | 42CRMO4MS | 합금강 | E1 | BM#1 | 1607 | 48 | 1590 | 1564 | 35 | 6100 |  | 3 | 0.25 | 25 |  | -1.56 | 1552 | 1597 | 15.09 | 0 |  | 6 | 15 | 113 | Y |  | 2018-03-03 19:16 | 59 | 1089 | 24 | 19 | 15 | 24 | -9 | 8 | 7 | 7 | -2 | 22 | 20 | 20 | 19 | 19 | 13 | 24 | 7 | 0 | -0.85 | Y | 4.95 | Y | -0.24 | [8 empty] | N | N | N | 220 | 0.49 | 64 | 100500 | 99250 | 6940 | 16000 | 9 | 1 |  | 2018-03-03 19:23 | 1552 | 135 |  | 44 | [16 empty] | 94.59 | 100 | 0 | 0 | 0 |  | 650 |  | 선택 | 해제 | 0 | 0 | 0 |  | 650 |  | 선택 | 해제 | 해제 | 미정 | 미정 | 선택 | 미정 |  | 미정 | BM510510 | C
A44027 | 2018-03-03 | 1 | D |  | 9 | A | 42CRMO4MS | 합금강 | E1 | BM#1 | 1578 | 46 | 1583 | 1538 | 32 | 5800 |  | 3 | 0.25 | 25 |  | -1.24 | 1547 | 1583 | 14.36 | 0 |  | 30 | 4 | 118 | Y |  | 2018-03-03 20:29 | 54 | 1092 | 19 | 19 | -21 | -71 | 23 | 22 | 22 | 21 | 21 | 20 | 19 | 19 | 18 | 18 | 10 | 23 | 18 | 19 | -0.12 |  | 40.02 | Y | -0.2 |  |  |  | 1.32 |  |  |  |  | N | N | N | 210 | 0.49 | 65 | 100500 | 100850 | 6990 | 15300 | 9 | 1 |  | 2018-03-03 20:34 | 1547 | 125 |  | 37 | 23 | [15 empty] | 92.63 | 100 | 0 | 0 | 300 |  | 650 |  | 선택 | 해제 | 0 | 0 | 0 |  | 650 |  | 선택 | 해제 | 해제 | 미정 | 미정 | 선택 | 미정 |  | 미정 | BM510510 | C
A44028 | 2018-03-03 | 1 | D | TUNDISH교체전 | 10 | A | 42CRMO4MS2 | 합금강 | E1 | BM#1 | 1571 | 48 | 1597 | 1517 | 38 | 6900 |  | 3 | 0.26 | 25 |  | -1.37 | 1563 | 1603 | 20.43 | 0 |  | 19 | 10 | 121 | Y |  | 2018-03-03 21:34 | 70 | 1096 | 18 | 24 | 29 | 33 | 34 | 35 | 35 | 35 | 35 | 34 | 34 |  |  | 34 | 32 | 35 | 34 | 35 | -0.03 | Y | 38.1 | Y | 0 | [8 empty] | N | N | N | 200 | 0.45 | 64 | 91223 | 91160 | 7590 | 1500 | 9 | 1 |  | 2018-03-03 21:47 | 1563 | 133 |  | 39 | 7 |  | 5424B9F4EAA24E8EB80D9044848249C9 | A4301C1192D8447E8F76D0E4415E56FF | 21D360DC2A434902979CC857EC70512D | [11 empty] | 92.38 | 100 | 0 | 3500 | 0 |  | 650 |  | 선택 | 해제 | 0 | 3500 | 0 |  | 650 |  | 선택 | 해제 | 해제 | 미정 | 미정 | 선택 | 미정 |  | 미정 | BM510510 | C
B44008 | 2018-03-03 | 2 | D | 연주시작 | 1 | A | AE4320HG | 소입성보증강 | C1 | BM#2 | 1604 | 57 | 1664 | 1524 | 45 | 9500 |  | 1 | 0.67 | 12 |  | -2.41 | 1589 | 1668 | 0 | 7.25 | 0 | 29 | 46 | 211 | Y |  | 2018-03-03 23:05 | 84 | 1084 | 35 | 33 | 38 | 41 | 43 | 44 | 46 | 47 | 47 | 47 | 47 |  |  | 47 | 43 | 47 | 47 | 47 | 0 |  | 15 | Y | 0 |  | 2.78 | 2.78 | 1.5 |  |  |  |  | N | N | N | 150 | 0.46 | 61 | 93005 | 99070 | 20 | 14600 | 2 | 1 | 10 | 2018-03-03 23:06 | 1589 | 137 |  | 14 |  | * 연주시작:23시20분 * 수소측정(10분)기준초과 이상공정 등록 및 생관통보 | 9AE37D3EA8E04675AC6A2B85C624CB95 |  | 7756135C259049FF89F820406E34AF20 | [11 empty] | 98.94 | 100 | 730 | 0 | 0 |  | 450 | 300 | 선택 | 선택 | 730 | 0 | 0 |  | 450 | 300 | 선택 | 선택 | 해제 | 미정 | 미정 | 미정 | 미정 |  | 미정 | BT180180 | C
A44029 | 2018-03-03 | 1 | D | TUNDISH교체 | 1 | A | SPS7 | 특수용도강 | D3 | BM#1 | 1600 | 54 | 1615 | 1514 | 47 | 7400 |  | 3 | 0.27 | 18 |  | -1.68 | 1578 | 1615 | 13.76 | 0 |  | 16 | 31 | 61 | Y |  | 2018-03-03 22:35 | 97 | 1090 | 39 | 34 | 37 | 44 | 47 | 49 | 50 | 52 | 53 | 53 | 53 | 54 |  | 54 | 47 | 54 | 54 | 53 | 0 |  |  | Y | 0.2 |  | 2.2 | 2.2 | [5 empty] | N | N | N | 150 | 0.48 | 63 | 101508 | 102740 | 7560 | 15700 | 6 | 2 |  | 2018-03-03 22:44 | 1578 | 153 |  | 68 | 12 | *T/Dflux 유15kg 용120kg | [14 empty] | 92.03 | 100 | 1000 | 0 | 0 |  | 490 |  | 선택 | 선택 | 1000 | 0 | 0 |  | 490 |  | 선택 | 선택 | 선택 | 미정 | 미정 | 선택 | 선택 |  | 미정 | BT180180 | H
B44009 | 2018-03-03 | 2 | D | 잔강최소화전 | 2 | A | AE4320HG | 소입성보증강 | C1 | BM#2 | 1628 | 57 | 1647 | 1586 | 40 | 8000 |  | 1 | 0.61 | 19 |  | -2.29 | 1582 | 1640 | 0 | 3.6 | 0 | 10 | 65 | -23 | Y |  | 2018-03-04 00:06 | 77 | 1086 | 44 | 43 | 44 | 43 | 43 | 42 | 41 | 40 | 39 | 38 | 36 | 35 | 34 | 29 | 39 | 44 | 29 | 43 | -0.25 |  | 60 | Y | -0.6 | [8 empty] | N | N | N | 140 | 0.47 | 71 | 93005 | 109910 | 60 | 3000 | 2 | 1 | 20 | 2018-03-04 00:10 | 1582 | 132 |  | 17 | [16 empty] | 88.32 | 100 | 0 | 5610 | 0 |  | 450 | 300 | 선택 | 선택 | 0 | 5370 | 0 |  | 450 | 300 | 선택 | 선택 | 해제 | 미정 | 미정 | 미정 | 미정 |  | 미정 | BT180180 | C
A44030 | 2018-03-03 | 1 | D |  | 2 | A | SPS7 | 특수용도강 | D3 | BM#1 | 1621 | 53 | 1600 | 1553 | 40 | 5700 |  | 3 | 0.27 | 17 |  | -2.63 | 1546 | 1600 | 13.15 | 0 |  | 6 | 16 | 67 | Y |  | 2018-03-03 23:54 | 65 | 1087 | 53 | 47 | 44 | 41 | 40 | 39 | 38 | 38 | 37 | 37 | 36 | 35 | 35 | 35 | 39 | 44 | 35 | 35 | -0.15 |  | 60.08 | Y | 0 | [8 empty] | N | N | Y | 140 | 0.49 | 70 | 101508 | 109110 | 7110 | 15500 | 6 | 2 |  | 2018-03-04 00:04 | 1546 | 147 |  | 53 | 12 | [15 empty] | 86.91 | 100 | 0 | 0 | 0 |  | 490 |  | 선택 | 선택 | 0 | 0 | 0 |  | 490 |  | 선택 | 선택 | 선택 | 미정 | 미정 | 선택 | 미정 |  | 미정 | BT180180 | H
B44010 | 2018-03-03 | 2 | D | 잔강최소화 | 3 | A | FPA-20NICRMOHM2 | 소입성보증강 | C1 | BM#2 | 1579 | 56 | 1645 | 1557 | 50 | 9300 |  | 1 | 0.61 | 15 |  | -2.09 | 1574 | 1633 | 0 | 2.56 | 0 | 11 | 26 | 110 | Y |  | 2018-03-04 01:21 | 66 | 1088 | -290 | -7 | 21 | 22 | 22 | 23 | 23 | 22 | 21 | 21 | 20 | 19 |  | 19 | 10 | 23 | 19 | 22 | -0.13 | Y | 30 | Y | -0.2 | [8 empty] | N | N | Y | 130 | 0.46 | 58 | 93049 | 101200 | 30 | 16300 | 2 | 1 | 30 | 2018-03-04 01:26 | 1574 | 142 |  | 28 | [16 empty] | 93.05 | 100 | 2500 | 0 | 0 |  | 650 | 300 | 선택 | 선택 | 2500 | 0 | 0 |  | 650 | 300 | 선택 | 선택 | 해제 | 미정 | 미정 | 미정 | 선택 | 2 | 미정 | BT180180 | C
A44031 | 2018-03-03 | 1 | D |  | 3 | A | SPS7 | 특수용도강 | D3 | BM#1 | 1621 | 52 | 1568 | 1560 | 50 | 4500 |  | 3 | 0.27 | 18 |  | -1.2 | 1542 | 1568 | 16.54 | 0 |  | 30 | 5 | 79 | Y |  | 2018-03-04 01:07 | 61 | 1086 | 34 | 29 | 27 | 26 | 26 | 26 | 25 | 25 | 25 | 25 | 25 | 25 |  | 25 | 27 | 27 | 25 | 26 | -0.02 | Y | 44.98 | Y | 0 |  |  |  |  | 0.16 |  |  |  | N | N | Y | 130 | 0.5 | 58 | 101508 | 95250 | 7050 | 15500 | 6 | 2 |  | 2018-03-04 01:18 | 1542 | 135 |  | 52 | 24 | [15 empty] | 98.7 | 100 | 0 | 0 | 0 |  | 490 |  | 선택 | 선택 | 0 | 0 | 0 |  | 490 |  | 선택 | 선택 | 선택 | 미정 | 미정 | 선택 | 미정 |  | 미정 | LT180180 | H
B44011 | 2018-03-03 | 2 | D |  | 4 | A | FPA-20NICRMOHM2 | 소입성보증강 | C1 | BM#2 | 1576 | 49 | 1647 | 1554 | 41 | 8200 |  | 1 | 0.6 | 16 |  | -2.45 | 1576 | 1635 | 0 | 2.19 | 0 | 23 | 37 | 122 | Y |  | 2018-03-04 02:22 | 68 | 1086 | 16 | 21 | 26 | 29 | 30 | 30 | 31 | 30 | 29 | 29 | 28 | 27 | 25 | 23 | 27 | 31 | 23 | 30 | -0.23 | Y | 35 | Y | -0.4 | [8 empty] | N | N | Y | 120 | 0.47 | 65 | 93049 | 100330 | 30 | 15600 | 2 | 1 | 40 | 2018-03-04 02:35 | 1576 | 131 |  | 28 | [16 empty] | 94.95 | 100 | 0 | 0 | 0 |  | 650 | 300 | 선택 | 선택 | 0 | 0 | 0 |  | 650 | 300 | 선택 | 선택 | 해제 | 미정 | 미정 | 미정 | 미정 |  | 미정 | BT180180 | C
A44032 | 2018-03-03 | 1 | D |  | 4 | A | SPS7 | 특수용도강 | D3 | BM#1 | 1645 | 40 | 1585 | 1582 | 40 | 3900 |  | 3 | 0.26 | 18 |  | -1.59 | 1550 | 1585 | 14.59 | 0 |  | 19 | 11 | 83 | Y |  | 2018-03-04 02:10 | 69 | 1087 | 25 | 26 | 28 | 30 | 31 | 32 | 33 | 33 | 33 | 33 | 33 | 33 | 33 | 33 | 31 | 33 | 33 | 33 | 0 |  | 30.02 | Y | 0 | [8 empty] | N | N | Y | 120 | 0.5 | 62 | 101508 | 96970 | 7050 | 14900 | 6 | 2 |  | 2018-03-04 02:18 | 1550 | 113 |  | 46 | 16 | [15 empty] | 97.04 | 100 | 0 | 0 | 0 |  | 490 |  | 선택 | 선택 | 0 | 0 | 0 |  | 490 |  | 선택 | 선택 | 선택 | 미정 | 미정 | 선택 | 미정 |  | 미정 | LT180180 | H
B44012 | 2018-03-03 | 2 | D |  | 5 | A | FPA-20NICRMOHM2 | 소입성보증강 | C1 | BM#2 | 1585 | 46 | 1644 | 1567 | 42 | 8500 |  | 1 | 0.61 | 16 |  | -2.76 | 1572 | 1639 | 0 | 2.09 | 0 | 29 | 47 | 70 | Y |  | 2018-03-04 03:21 | 64 | 1087 | 22 | 25 | 27 | 29 | 30 | 30 | 30 | 29 | 29 | 28 | 27 | 26 | 25 | 25 | 28 | 30 | 25 | 30 | -0.12 | Y | 40 | Y | -0.2 | [8 empty] | N | N | Y | 110 | 0.47 | 62 | 84590 | 96700 | 20 | 13800 | 2 | 1 | 40 | 2018-03-04 03:31 | 1572 | 136 |  | 37 |  | * 후 HEAT래들 케이트 오픈후 롱 노즐 하단부 절손되어 래들 클로스 후 강제랜싱 나탕주입 ID:306 이상재등록 | [14 empty] | 91.05 | 100 | 0 | 0 | 0 |  | 650 | 300 | 선택 | 선택 | 0 | 0 | 0 |  | 650 | 300 | 선택 | 선택 | 해제 | 미정 | 미정 | 미정 | 미정 |  | 미정 | BT180180 | C
A44033 | 2018-03-03 | 1 | D |  | 5 | A | SPS7 | 특수용도강 | D3 | BM#1 | 1675 | 40 | 1586 | 1615 | 33 | 3300 |  | 3 | 0.28 | 18 |  | -1.42 | 1555 | 1586 | 17.86 | 0 |  | 16 | 32 | 55 | Y |  | 2018-03-04 03:14 | 74 | 1086 | 33 | 33 | 35 | 37 | 38 | 39 | 39 | 39 | 39 | 39 | 38 | 38 | 37 | 37 | 37 | 39 | 37 | 39 | -0.05 | Y | 34.98 | Y | -0.2 | [8 empty] | N | N | Y | 110 | 0.5 | 61 | 101508 | 97820 | 7090 | 14500 | 6 | 2 |  | 2018-03-04 03:21 | 1555 | 113 |  | 45 | [16 empty] | 96.26 | 100 | 0 | 0 | 0 |  | 490 |  | 선택 | 선택 | 0 | 0 | 0 |  | 490 |  | 선택 | 선택 | 선택 | 미정 | 미정 | 선택 | 미정 |  | 미정 | BT180180 | H
A44034 | 2018-03-03 | 1 | A |  | 6 | A | SPS7 | 특수용도강 | D3 | BM#1 | 1569 | 43 | 1584 | 1521 | 33 | 5300 |  | 3 | 0.27 | 17 |  | -1.79 | 1548 | 1584 | 13.42 | 0 |  | 6 | 17 | 43 | Y |  | 2018-03-04 04:19 | 67 | 1086 | 37 | 34 | 35 | 35 | 35 | 36 | 35 | 35 | 35 | 35 | 34 | 34 |  | 34 | 35 | 36 | 34 | 35 | -0.02 | Y | 30.02 | Y | 0 | [8 empty] | N | N | Y | 100 | 0.5 | 58 | 101508 | 99030 | 7010 | 15150 | 6 | 2 |  | 2018-03-04 04:26 | 1548 | 118 |  | 45 | [16 empty] | 95.76 | 100 | 0 | 0 | 0 |  | 490 |  | 선택 | 선택 | 0 | 0 | 0 |  | 490 |  | 선택 | 선택 | 선택 | 미정 | 미정 | 선택 | 미정 |  | 미정 | BT180180 | H
B44013 | 2018-03-03 | 2 | A |  | 6 | A | FPA-20NICRMOHM2 | 소입성보증강 | C1 | BM#2 | 1571 | 41 | 1656 | 1566 | 37 | 7600 |  | 1 | 0.61 | 16 |  | -2.69 | 1580 | 1647 | 0 | 2.21 | 0 | 10 | 66 | 54 | Y |  | 2018-03-04 04:19 | 72 | 1086 | 20 | 23 | 22 | 25 | 28 | 29 | 30 | 29 | 29 | 28 | 27 | 26 | 26 | 25 | 26 | 30 | 25 | 29 | -0.16 | Y | 30.42 | Y | -0.2 | [8 empty] | N | N | Y | 100 | 0.47 | 60 | 101508 | 96090 | 100 | 13700 | 2 | 1 |  | 2018-03-04 04:36 | 1580 | 141 |  | 46 |  | * 래들 오픈후 롱 노즐 하단부 절손되어 래들 클로스 후 강제랜싱 나탕주입 ID:401 이상재등록 *후 HEAT 강제개공 및 나탕주입 306.406 | [14 empty] | 107.64 | 100 | 0 | 0 | 0 |  | 650 | 300 | 선택 | 선택 | 0 | 0 | 0 |  | 650 | 300 | 선택 | 선택 | 해제 | 미정 | 미정 | 미정 | 선택 | 3 | 미정 | BT180180 | C
A44035 | 2018-03-03 | 1 | A |  | 7 | A | SPS7 | 특수용도강 | D3 | BM#1 | 1584 | 44 | 1587 | 1526 | 39 | 5500 |  | 3 |  |  |  | 0 | 1546 | 1587 | 0.32 | 0 |  | 30 | 6 | 52 | Y |  | 2018-03-04 05:27 | 65 | 1088 | 34 | 33 | 32 | 32 | 32 | 32 | 32 | 31 | 31 | 31 | 30 | 30 |  | 30 | 32 | 32 | 30 | 32 | -0.04 | Y | 45 | Y | 0 | [8 empty] | N | N | Y | 150 | 0.5 | 59 | 101508 | 97820 | 7080 | 15600 | 6 | 2 |  | 2018-03-04 05:34 | 1546 | 113 |  | 39 | [16 empty] | 96.86 | 100 | 0 | 0 | 0 |  | 490 |  | 선택 | 선택 | 0 | 0 | 0 |  | 490 |  | 선택 | 선택 | 선택 | 미정 | 미정 | 선택 | 미정 |  | 미정 | BT180180 | H
B44014 | 2018-03-03 | 2 | A |  | 7 | A | FPA-20NICRMOHM2 | 소입성보증강 | C1 | BM#2 | 1613 | 45 | 1666 | 1555 | 40 | 8300 |  | 1 | 0.61 | 16 |  | -2.46 | 1590 | 1649 | 0 | 2.98 | 0 | 11 | 27 | 42 | N | 2 | 2018-03-04 05:24 | 82 | 1086 | 21 | 20 | 26 | 30 | 32 | 34 | 34 | 34 | 33 | 32 | 31 | 30 | 29 | 27 | 30 | 34 | 27 | 34 | -0.18 | Y | 39.98 | Y | -0.4 | [8 empty] | N | N | Y | 150 | 0.47 | 63 | 101508 | 97620 | 470 | 15700 | 2 | 1 |  | 2018-03-04 05:36 | 1590 | 147 |  | 44 | [16 empty] | 103.58 | 100 | 0 | 0 | 0 |  | 650 | 300 | 선택 | 선택 | 0 | 0 | 0 |  | 650 | 300 | 선택 | 선택 | 해제 | 미정 | 미정 | 미정 | 미정 |  | 미정 | BT180180 | C
A44036 | 2018-03-03 | 1 | A | TUNDISH교체전 | 8 | A | SPS7 | 특수용도강 | D3 | BM#1 | 1622 | 41 | 1596 | 1560 | 32 | 5000 |  | 3 | 0.28 | 18 |  | -1.34 | 1560 | 1589 | 17.47 | 0 |  | 19 | 12 | 59 | Y |  | 2018-03-04 06:27 | 79 | 1086 | 30 | 33 | 36 | 39 | 40 | 40 | 40 | 40 | 39 | 38 | 38 |  |  | 38 | 38 | 40 | 38 | 40 | -0.07 | Y | 29.97 | Y | 0 | [8 empty] | N | N | N | 140 | 0.5 | 56 | 72502 | 93500 | 7000 | 1200 | 6 | 2 |  | 2018-03-04 06:56 | 1560 | 114 |  | 41 |  |  | 917F4B4B58194FBB9819BF2105368F4C | 957C412487A04C1F998C6DFBB11EAAEB |  | 0938232B89A847348B5E914AFBE4B117 | [10 empty] | 72.14 | 100 | 0 | 3000 | 0 |  | 490 |  | 선택 | 선택 | 0 | 3000 | 0 |  | 490 |  | 선택 | 선택 | 선택 | 미정 | 미정 | 선택 | 미정 |  | 미정 | BT180180 | H
B44015 | 2018-03-03 | 2 | A | TUNDISH교체전 | 8 | A | FPA-20NICRMOHM2 | 소입성보증강 | C1 | BM#2 | 1596 | 49 | 1634 | 1540 | 45 | 9200 |  | 1 | 0.6 | 18 |  | -2.45 | 1563 | 1641 |  | 2.1 | 0 | 23 | 38 | 35 | Y |  | 2018-03-04 06:50 | 55 | 1086 | 23 | 23 | 24 | 24 | 24 | 23 | 23 | 22 | 22 | 20 | 20 | 18 | 17 | 15 | 21 | 24 | 15 | 24 | -0.16 |  | 55 | Y | -0.4 | [8 empty] | N | N | M | 140 | 0.47 | 67 | 106546 | 103970 | -970 | 2500 | 2 | 1 |  | 2018-03-04 06:59 | 1563 | 141 |  | 24 |  | *주입말 T/D온도가 낮아 정상적인 램핑다운 불가로 TAIL부 추가절단 실시 | BD05B24F6E13483FADF2067CA3F09D01 | C6A0D83BE76B4A90A39E6DDC7A79DB80 | 76C97A5AEE8A4978811AB1B73B2D5D7D | [11 empty] | 103.24 | 100 | 0 | 3000 | 0 |  | 650 | 300 | 선택 | 선택 | 0 | 3000 | 0 |  | 650 | 300 | 선택 | 선택 | 해제 | 미정 | 미정 | 미정 | 미정 |  | 미정 | BT180180 | H
A44037 | 2018-03-04 | 1 | A | TUNDISH교체 | 1 | A | KSG4120H | 소입성보증강 | C | BM#1 | 1601 | 51 | 1628 | 1518 | 44 | 8300 |  | 3 | 0.26 | 20 |  | -1.31 | 1607 | 1639 | 0.09 | 11.94 |  | 16 | 33 | 55 | Y |  | 2018-03-04 07:50 | 94 | 1125 | 30 | 30 | 29 | 33 | 36 | 39 | 41 | 42 | 44 | 44 | 45 | 46 |  | 46 | 39 | 46 | 46 | 0 | 0 |  |  | Y | 0.2 |  | 2.16 | 2.16 | [5 empty] | N | N | N | 150 | 0.44 | 64 | 101508 | 99490 | 2410 | 14950 | 7 | 1 |  | 2018-03-04 07:57 | 1607 | 128 |  | 39 |  | *T/D가열온도:자동-1360`.수동건-1365`.STR#1:982.STR#2:984.T/D FLUX 유:15,용:225 *전공정 지연으로 감속주입(LF 성분 OVER) *전공정요청 L/D잔강 이월 안함-이상재등록 | [14 empty] | 99.62 | 100 | 1000 | 0 | 0 |  | 410 |  | 선택 | 선택 | 1000 | 0 | 0 |  | 410 |  | 선택 | 선택 | 해제 | 미정 | 미정 | 해제 | 선택 |  | 미정 | BT180180 | H
B44016 | 2018-03-03 | 2 | A | TUNDISH교체 | 1 | A | SM48CM1 | 탄소강 | SM48CM1 | BM#2 | 1571 | 57 | 1657 | 1545 | 45 | 9000 |  | 1 | 0.59 | 20 |  | -2.56 | 1585 | 1655 | 3.17 | 0 | 0 | 29 | 48 | 38 | Y |  | 2018-03-04 07:55 | 98 | 1091 | -357 | -92 | 37 | 36 | 35 | 33 | 32 | 32 | 36 | 39 | 43 | 44 | 46 | 47 | 41 | 47 | 47 | 47 | 0 |  | 15 | Y | 0 |  | 1.95 | 1.89 | [5 empty] | N | N | M | 190 | 0.44 | 61 | 92880 | 94710 | 4290 | 15400 | 15 | 2 |  | 2018-03-04 08:03 | 1585 | 169 |  | 51 |  | *턴디쉬 플럭스 120KG/15KG *슬리브 롱노즐 사용 | [14 empty] | 93.82 | 100 | 700 | 0 | 0 |  | 650 | 600 | 선택 | 해제 | 700 | 0 | 0 |  | 650 | 600 | 선택 | 해제 | 해제 | 미정 | 미정 | 미정 | 미정 |  | 미정 | RB250.00 | C
A44038 | 2018-03-04 | 1 | A |  | 2 | B | KSG4120H | 소입성보증강 | C | BM#1 | 1594 | 44 | 1616 | 1541 | 37 | 6900 |  | 3 | 0.26 | 19 |  | -1.45 | 1588 | 1624 | 0 | 11.3 |  | 6 | 18 | 72 | Y |  | 2018-03-04 08:51 | 75 | 1130 | 42 | 37 | 33 | 31 | 31 | 30 | 29 | 29 | 28 | 28 | 27 | 26 | 26 | 26 | 30 | 33 | 26 | 26 | -0.13 |  | 55.02 | Y | 0 | [8 empty] | N | N | N | 140 | 0.45 | 71 | 84590 | 102500 | 100 | 14000 | 7 | 1 |  | 2018-03-04 08:59 | 1588 | 126 |  | 43 |  | *전공정 지연으로 감속주입(LF 성분 OVER) *전공정요청 L/D잔강 이월 안함-이상재등록 *Sample채취 ID:201.203 | [14 empty] | 82.73 | 100 | 0 | 0 | 300 |  | 410 |  | 선택 | 선택 | 0 | 0 | 300 |  | 410 |  | 선택 | 선택 | 해제 | 미정 | 미정 | 해제 | 미정 |  | 미정 | BT180180 | H
B44017 | 2018-03-04 | 2 | A |  | 2 | A | SM48CM1 | 탄소강 | SM48CM1 | BM#2 | 1554 | 48 | 1656 | 1516 | 39 | 7900 |  | 1 | 0.59 | 20 |  | -2.54 | 1557 | 1647 | 4.43 | 0 | 0 | 10 | 67 | 55 | Y |  | 2018-03-04 09:06 | 70 | 1124 | 45 | 39 | 37 | 35 | 34 | 33 | 31 | 29 | 27 | 25 | 23 | 21 |  | 21 | 31 | 37 | 21 | 0 | -0.36 |  | 45 | Y | -0.4 |  |  |  | 1.18 |  |  |  |  | N | N | N | 180 | 0.47 | 60 | 92880 | 93310 | 2340 | 15500 | 15 | 2 |  | 2018-03-04 09:05 | 1557 | 156 |  | 44 |  | *STR#1 W/.M#3 압력과다로 S/R 재셋팅 | [14 empty] | 96.65 | 100 | 0 | 0 | 0 |  | 650 | 600 | 선택 | 해제 | 0 | 0 | 0 |  | 650 | 600 | 선택 | 해제 | 해제 | 미정 | 미정 | 미정 | 미정 |  | 미정 | BM510510 | C
A44040 | 2018-03-04 | 1 | A |  | 3 | A | KSG4120H | 소입성보증강 | C | BM#1 | 1619 | 41 | 1606 | 1548 | 30 | 5500 |  | 3 | 0.26 | 18 |  | -1.59 | 1571 | 1606 | 0 | 10.02 |  | 19 | 13 | 66 | Y |  | 2018-03-04 10:33 | 58 | 1124 | 25 | 26 | 25 | 25 | 25 | 25 | 25 | 25 | 24 | 23 | 23 | 22 | 22 | 22 | 24 | 25 | 22 | 25 | -0.05 | Y | 54.98 | Y | 0 | [8 empty] | N | N | N | 130 | 0.45 | 66 | 101508 | 98480 | 2020 | 14680 | 7 | 1 |  | 2018-03-04 10:40 | 1571 | 83 |  | 16 |  | *전공정 지연으로 감속주입(LF 성분 OVER) *전공정요청 L/D잔강 이월 안함-이상재등록 | [14 empty] | 101.05 | 100 | 0 | 0 | 0 |  | 410 |  | 선택 | 선택 | 0 | 0 | 0 |  | 410 |  | 선택 | 선택 | 해제 | 미정 | 미정 | 해제 | 미정 |  | 미정 | BT180180 | H
B44018 | 2018-03-04 | 2 | A |  | 3 | A | SM48CM1 | 탄소강 | SM48CM1 | BM#2 | 1592 | 47 | 1664 | 1566 | 36 | 6700 |  | 1 | 0.58 | 18 |  | -2.14 | 1563 | 1626 | 3.3 | 0 | 0 | 11 | 28 | 46 | Y |  | 2018-03-04 10:20 | 76 | 1148 | 16 | 25 | 34 | 37 | 39 | 39 | 39 | 38 | 37 | 36 | 35 | 33 | 32 | 32 | 34 | 39 | 32 | 39 | -0.17 | Y | 40 | Y | -0.2 |  |  |  | 1.08 |  |  |  |  | N | N | Y | 170 | 0.47 | 64 | 92880 | 99270 | 50 | 15100 | 15 | 2 |  | 2018-03-04 10:45 | 1563 | 144 |  | 32 | [16 empty] | 93.68 | 100 | 0 | 0 | 0 |  | 650 | 600 | 선택 | 해제 | 0 | 0 | 0 |  | 650 | 600 | 선택 | 해제 | 해제 | 미정 | 미정 | 미정 | 미정 |  | 미정 | RB250.00 | H
B44019 | 2018-03-04 | 2 | A |  | 4 | A | SM48CM1 | 탄소강 | SM48CM1 | BM#2 | 1619 | 40 | 1646 | 1564 | 31 | 6400 |  | 1 | 0.57 | 18 |  | 0 | 1565 | 1623 | 2.08 | 0 | 0 | 23 | 39 | 64 | Y |  | 2018-03-04 11:22 | 78 | 1127 | 28 | 31 | 34 | 37 | 38 | 38 | 38 | 37 | 36 | 35 | 34 | 32 | 31 | 29 | 35 | 38 | 29 | 38 | -0.2 | Y | 45.03 | Y | -0.4 |  |  |  | 1.28 |  |  |  |  | N | N | Y | 160 | 0.47 | 63 | 92880 | 98250 | 1050 | 16100 | 15 | 2 |  | 2018-03-04 11:36 | 1565 | 135 |  | 38 | [16 empty] | 93.53 | 75 | 0 | 0 | 0 |  | 650 | 600 | 선택 | 해제 | 0 | 0 | 0 |  | 650 | 600 | 선택 | 해제 | 해제 | 미정 | 미정 | 미정 | 미정 |  | 미정 | RB250.00 | H
A44041 | 2018-03-04 | 1 | A |  | 4 | A | KSG4120H | 소입성보증강 | C | BM#1 | 1649 | 41 | 1619 | 1597 | 29 | 4800 |  | 3 | 0.26 | 18 |  | -1.37 | 1589 | 1619 | 0 | 14.69 |  | 16 | 34 | 25 | Y |  | 2018-03-04 11:32 | 76 | 1136 | 20 | 33 | 37 | 40 | 42 | 43 | 43 | 43 | 43 | 42 | 41 | 41 | 41 | 40 | 39 | 43 | 40 | 43 | -0.07 | Y | 44.98 | Y | 0 | [8 empty] | N | N | N | 120 | 0.43 | 70 | 101508 | 101930 | 1140 | 15500 | 7 | 1 |  | 2018-03-04 11:40 | 1589 | 98 |  | 28 |  | *전공정 지연으로 감속주입(LF 성분 OVER)감속주입 20%이상으로 이상재등록및 생관통보ID:101~104.201~204 *전공정요청 L/D잔강 이월 안함-이상재등록 | [14 empty] | 98.5 | 100 | 0 | 0 | 0 |  | 410 |  | 선택 | 선택 | 0 | 0 | 0 |  | 410 |  | 선택 | 선택 | 해제 | 미정 | 미정 | 미정 | 미정 |  | 미정 | BT180180 | H
A44042 | 2018-03-04 | 1 | C |  | 5 | A | KSG4120H | 소입성보증강 | C | BM#1 | 1582 | 42 | 1623 | 1553 | 38 | 6700 |  | 1 | 0.58 | 18 |  | -2.25 | 1570 | 1625 | 0 | 5.43 | 0 | 6 | 19 | 19 | Y |  | 2018-03-04 13:04 | 57 | 1149 | 39 | 39 | 39 | 39 | 38 | 38 | 36 | 35 | 34 | 32 | 31 | 28 |  | 28 | 36 | 39 | 28 | 39 | -0.24 |  | 44.98 | Y | -0.6 | [8 empty] | N | N | N | 110 | 0.53 | 57 | 101508 | 98650 | 850 | 15700 | 7 | 1 |  | 2018-03-04 13:06 | 1570 | 110 |  | 9 |  | *전공정요청 L/D잔강 이월 안함-이상재등록 | [14 empty] | 102.02 | 100 | 0 | 0 | 0 |  | 410 |  | 선택 | 선택 | 0 | 0 | 0 |  | 410 |  | 선택 | 선택 | 해제 | 미정 | 미정 | 미정 | 미정 |  | 미정 | BT180180 | H
B44020 | 2018-03-04 | 2 | C |  | 5 | A | SM48CM1 | 탄소강 | SM48CM1 | BM#2 | 1592 | 42 | 1646 | 1546 | 30 | 6300 |  | 1 | 0.56 | 18 |  | -2.09 | 1568 | 1623 | 2.74 | 0 | 0 | 29 | 49 | 39 | Y |  | 2018-03-04 12:17 | 81 | 1134 | 27 | 33 | 38 | 40 | 41 | 40 | 39 | 38 | 38 | 37 | 35 | 34 | 32 | 32 | 36 | 41 | 32 | 38 | -0.23 | Y | 39.58 | Y | -0.43 |  |  |  | 1.24 |  |  |  |  | N | N | Y | 150 | 0.47 | 64 | 92880 | 100070 | 30 | 14900 | 15 | 2 | 10 | 2018-03-04 12:18 | 1568 | 147 |  | 49 | [16 empty] | 93.82 | 75 | 0 | 0 | 0 |  | 650 | 600 | 선택 | 해제 | 0 | 0 | 0 |  | 650 | 600 | 선택 | 해제 | 해제 | 미정 | 미정 | 미정 | 미정 |  | 미정 | RB250.00 | H
A44043 | 2018-03-04 | 1 | C |  | 6 | A | KSG4120H | 소입성보증강 | C | BM#1 | 1596 | 40 | 1630 | 1531 | 34 | 6400 |  | 1 | 0.56 | 18 |  | 0 | 1574 | 1625 | 0 | 2.23 | 0 | 30 | 8 | 29 | Y |  | 2018-03-04 13:53 | 61 | 1116 | 28 | 29 | 31 | 33 | 34 | 34 | 34 | 33 | 32 | 31 | 29 | 27 |  | 27 | 32 | 34 | 27 | 34 | -0.2 | Y | 35 | Y | -0.4 | [8 empty] | N | N | N | 100 | 0.54 | 55 | 93220 | 93600 | 3400 | 5700 | 7 | 1 |  | 2018-03-04 14:01 | 1580 | 105 |  | 17 |  | *전공정요청 L/D잔강 이월 안함-이상재등록 *L/D강제개공 및 나탕주입ID:106.206 | [14 empty] | 84.4 | 100 | 0 | 0 | 3000 | 턴디시미달 | 410 |  | 선택 | 선택 | 0 | 0 | 3000 | 턴디시미달 | 410 |  | 선택 | 선택 | 해제 | 미정 | 미정 | 미정 | 미정 |  | 미정 | BT180180 | H
B44021 | 2018-03-04 | 2 | C |  | 6 | A | SM48CM1 | 탄소강 | SM48CM1 | BM#2 | 1584 | 40 | 1657 | 1555 | 33 | 6300 |  | 2 | 0.5 | 18 | 40 | -1.75 | 1583 | 1640 | 0.39 | 0 | 12 | 10 | 68 | 36 | Y |  | 2018-03-04 13:15 | 96 | 1120 | 29 | 35 | 37 | 40 | 41 | 41 | 40 | 39 | 38 | 36 | 35 | 33 | 30 | 30 | 37 | 41 | 30 | 0 | -0.28 | Y | 39.98 | Y | -0.6 |  |  |  | 1.05 |  |  |  |  | N | N | Y | 190 | 0.47 | 61 | 92880 | 95180 | 640 | 16100 | 15 | 2 |  | 2018-03-04 13:36 | 1583 | 146 |  | 58 | [16 empty] | 96.95 | 75 | 0 | 0 | 0 |  | 650 | 600 | 선택 | 해제 | 0 | 0 | 0 |  | 650 | 600 | 선택 | 해제 | 해제 | 미정 | 미정 | 미정 | 미정 |  | 미정 | RB250.00 | C
B44022 | 2018-03-04 | 2 | C |  | 7 | A | KSG4120H | 소입성보증강 | C | BM#1 | 1596 | 49 | 1645 | 1584 | 37 | 7300 |  | 1 | 0.56 | 19 |  | 0 | 1587 | 1643 | 0 | 3.41 | 0 | 11 | 29 | 37 | N | 5 | 2018-03-04 14:34 | 74 | 1132 | 12 | 35 | 38 | 40 | 41 | 41 | 41 | 40 | 39 | 38 |  |  |  | 38 | 37 | 41 | 38 | 41 | -0.11 | Y | 25.02 | Y | -0.2 | [8 empty] | N | N | N | 150 | 0.54 | 51 | 84590 | 97780 | 80 | 15600 | 7 | 1 |  | 2018-03-04 14:36 | 1587 | 146 |  | 43 |  | *L/D강제개공 SPEED 0.15m/min 감소 T/D잔강 5.7톤까지 감소 STR#1.2 (고철처리3000mm) *L/D강제개공 및 나탕주입ID:101.201 *전공정요청 L/D잔강 이월 안함-이상재등록 | [14 empty] | 87.21 | 100 | 0 | 0 | 0 |  | 410 |  | 선택 | 선택 | 0 | 0 | 0 |  | 410 |  | 선택 | 선택 | 해제 | 미정 | 미정 | 미정 | 미정 |  | 미정 | BT180180 | H
A44044 | 2018-03-04 | 1 | C |  | 7 | A | SM48CM1 | 탄소강 | SM48CM1 | BM#2 | 1586 | 40 | 1615 | 1543 | 31 | 5800 |  | 1 |  | 16 |  | 0 | 1580 | 1580 | 0.93 | 0 | 0 | 19 | 14 | 82 | Y |  | 2018-03-04 15:02 | 93 | 1132 | 28 | 28 | 29 | 29 | 28 | 28 | 27 | 25 | 24 | 23 | 22 | 20 | 18 | 18 | 25 | 29 | 18 | 28 | -0.22 |  | 50.03 | Y | -0.4 |  |  |  | 2.86 |  |  |  |  | N | N | Y | 180 | 0.47 | 63 | 92880 | 97470 | 110 | 15400 | 15 | 2 | 20 | 2018-03-04 15:09 | 1548 | 111 |  | 15 |  | *전공정 탈가스 기준 미준수(진공시간 미달-극진공 10분) *수소 기준치 초과, 이상공정 등록 ( 29분 2.91ppm, 32분 2.86ppm) | [14 empty] | 96.75 | 75 | 0 | 0 | 0 |  | 650 | 600 | 선택 | 해제 | 0 | 0 | 0 |  | 650 | 600 | 선택 | 해제 | 해제 | 미정 | 미정 | 미정 | 미정 |  | 미정 | RB340.00 | C
B44023 | 2018-03-04 | 2 | C |  | 8 | A | KSG4120H | 소입성보증강 | C | BM#1 | 1667 | 55 | 1646 | 1605 | 38 | 7400 |  | 1 | 0.58 | 18 |  | 0 | 1589 | 1646 | 0 | 3.42 | 0 | 23 | 40 | 37 | Y |  | 2018-03-04 15:51 | 76 | 1113 | 35 | 45 | 50 | 53 | 54 | 55 | 54 | 53 | 52 | 51 | 49 |  |  | 49 | 50 | 55 | 49 | 0 | -0.24 | Y | 24.98 | Y | -0.4 | [8 empty] | N | N | N | 140 | 0.52 | 54 | 84590 | 89060 | 5020 | 16400 | 7 | 1 |  | 2018-03-04 15:55 | 1589 | 136 |  | 19 |  | *롱노즐교체 L/D강제개공 7회사용 | [14 empty] | 89.99 | 100 | 0 | 0 | 0 |  | 410 |  | 선택 | 선택 | 0 | 0 | 0 |  | 410 |  | 선택 | 선택 | 해제 | 미정 | 선택 | 미정 | 선택 | 7 | 미정 | BT180180 | H
C42557 | 2018-03-04 | 3 | C | TUNDISH교체전 | 8 | A | SM48CM1 | 탄소강 | SM48CM1 | BM#2 | 1617 | 40 | 1634 | 1553 | 31 | 5800 |  | 2 | 0.27 | 18 | 40 | -2.5 | 1565 | 1623 | 0.7 | 0 | 8 | 31 | 46 | 78 | Y |  | 2018-03-04 15:56 | 78 | 1060 | 15 | 27 | 33 | 37 | 39 | 39 | 39 | 38 | 37 | 36 | 34 | 32 | 30 | 30 | 34 | 39 | 30 | 39 | -0.22 | Y | 40 | Y | -0.4 |  | 1.69 | 1.69 | [5 empty] | N | N | N | 170 | 0.47 | 61 | 111968 | 94090 | 460 | 2000 | 15 | 2 | 10 | 2018-03-04 16:19 | 1565 | 119 |  | 27 |  |  | 22F70852ED564376BF912916967E2086 | A1AF2A092FAB46028E9ACF50A664E0C5 | ABC94878EBCF4418B8187545632F5468 | [11 empty] | 118.42 | 78.57 | 0 | 2827 | 0 |  | 650 | 600 | 선택 | 해제 | 0 | 3017 | 0 |  | 650 | 600 | 선택 | 해제 | 해제 | 미정 | 미정 | 미정 | 미정 |  | 미정 | BM510510 | C
A44045 | 2018-03-04 | 1 | C |  | 9 | A | KSG4120H | 소입성보증강 | C | BM#1 | 1606 | 68 | 1645 | 1573 | 44 | 8000 |  | 1 | 0.6 | 19 |  | 0 | 1583 | 1640 | 0 | 4.05 | 0 | 16 | 35 | 55 | Y |  | 2018-03-04 16:36 | 70 | 1077 | 46 | 47 | 48 | 48 | 48 | 48 | 47 | 46 | 45 | 44 | 43 |  |  | 43 | 46 | 48 | 43 | 48 | -0.12 |  | 40 | Y | -0.2 | [8 empty] | N | N | N | 130 | 0.54 | 54 | 101508 | 95000 | 5080 | 15500 | 7 | 1 |  | 2018-03-04 16:40 | 1583 | 158 |  | 29 | [16 empty] | 101.51 | 100 | 0 | 0 | 0 |  | 410 |  | 선택 | 선택 | 0 | 0 | 0 |  | 410 |  | 선택 | 선택 | 해제 | 미정 | 선택 | 미정 | 미정 |  | 미정 | BT180180 | H
B44024 | 2018-03-04 | 2 | C | TUNDISH교체 | 1 | A | AE8617HG | 소입성보증강 | C | BM#2 | 1620 | 46 | 1674 | 1584 | 39 | 8200 |  | 2 | 0.4 | 20 | 40 | -2.68 | 1626 | 1697 | 0.11 | 0.41 |  | 29 | 50 | 50 | Y |  | 2018-03-04 16:40 | 114 | 1090 | 27 | 27 | 25 | 25 | 28 | 35 | 39 | 40 | 42 | 42 | 41 | 42 |  | 42 | 37 | 42 | 41 | 42 | -0.1 |  | 9.98 | Y | 0.2 |  | 3.11 | 2.93 | 1.24 |  |  |  |  | N | N | N | 150 | 0.53 | 53 | 93049 | 95250 | 10 | 15200 | 18 | 1 | 10 | 2018-03-04 17:13 | 1613 | 157 |  | 68 |  | *T/D플럭스 120/15KG *롱노즐 실리부 부착 *수소 10분 측정값 기준치 초과,생관통보 (10분 3.34PPM ,13분 3.11PPM) | [14 empty] | 99.68 | 72.73 | 728 | 0 | 0 |  | 410 | 300 | 선택 | 선택 | 717 | 0 | 0 |  | 410 | 300 | 선택 | 선택 | 해제 | 미정 | 미정 | 미정 | 선택 |  | 미정 | BT180180 | H
A44046 | 2018-03-04 | 1 | C |  | 10 | A | KSG4120H | 소입성보증강 | C | BM#1 | 1584 | 46 | 1635 | 1540 | 41 | 7600 |  | 1 | 0.6 | 19 |  | -2.29 | 1577 | 1639 | 0 | 3.71 | 0 | 6 | 20 | 80 | Y |  | 2018-03-04 17:27 | 64 | 1085 | 40 | 40 | 40 | 40 | 41 | 40 | 39 | 38 | 37 | 36 | 34 |  |  | 34 | 39 | 41 | 34 | 40 | -0.23 | Y | 30.02 | Y | -0.4 | [8 empty] | N | N | N | 120 | 0.55 | 52 | 101854 | 97400 | 4980 | 16100 | 7 | 1 |  | 2018-03-04 17:29 | 1577 | 135 |  | 34 | [16 empty] | 99.47 | 100 | 0 | 0 | 0 |  | 410 |  | 선택 | 선택 | 0 | 0 | 0 |  | 410 |  | 선택 | 선택 | 해제 | 미정 | 선택 | 미정 | 미정 |  | 미정 | BT180180 | C
B44025 | 2018-03-04 | 2 | C |  | 2 | A | AE8617HG | 소입성보증강 | C | BM#2 | 1609 | 51 | 1654 | 1554 | 40 | 7900 |  | 1 | 0.65 | 18 |  | 0 | 1590 | 1650 | 0 | 3.46 | 0 | 10 | 69 | 46 | Y |  | 2018-03-04 18:32 | 78 | 1119 | 39 | 40 | 40 | 41 | 41 | 40 | 39 | 38 | 37 | 36 | 34 |  |  | 34 | 39 | 41 | 34 | 40 | -0.2 | Y | 34.97 | Y | -0.4 | [8 empty] | N | N | N | 140 | 0.55 | 54 | 91310 | 98060 | -2060 | 15300 | 18 | 1 | 20 | 2018-03-04 18:38 | 1590 | 149 |  | 12 | [16 empty] | 95.11 | 72.73 | 0 | 0 | 0 |  | 410 | 300 | 선택 | 선택 | 0 | 0 | 0 |  | 410 | 300 | 선택 | 선택 | 해제 | 미정 | 미정 | 미정 | 미정 |  | 미정 | BT180180 | C
A44047 | 2018-03-04 | 1 | C |  | 11 | A | KSG4120H | 소입성보증강 | C | BM#1 | 1609 | 53 | 1620 | 1550 | 44 | 8700 |  | 1 |  | 20 |  | 0 | 1570 | 1622 | 0 | 0 | 0 | 30 | 9 | 84 | Y |  | 2018-03-04 18:43 | 57 | 1092 | 32 | 36 | 39 | 39 | 39 | 38 | 37 | 36 | 35 | 33 | 32 |  |  | 32 | 36 | 39 | 32 | 39 | -0.18 |  | 39.98 | Y | -0.2 | [8 empty] | N | N | N | 110 | 0.55 | 55 | 84590 | 98650 | 4010 | 16100 | 7 | 1 |  | 2018-03-04 18:46 | 1572 | 127 |  | 11 | [16 empty] | 81.61 | 100 | 0 | 0 | 0 |  | 410 |  | 선택 | 선택 | 0 | 0 | 0 |  | 410 |  | 선택 | 선택 | 해제 | 미정 | 선택 | 미정 | 미정 |  | 미정 | BT180180 | H
B44026 | 2018-03-04 | 2 | C |  | 3 | A | AE8617HG | 소입성보증강 | C | BM#2 | 1614 | 47 | 1687 | 1574 | 38 | 7700 |  | 2 | 0.27 | 16 | 40 | -2.12 | 1620 | 1667 | 0.11 | 0.65 |  | 11 | 30 | 50 | Y |  | 2018-03-04 18:50 | 108 | 1084 | 30 | 42 | 48 | 50 | 51 | 51 | 50 | 49 | 48 | 47 | 45 |  |  | 45 | 46 | 51 | 45 | 0 | -0.2 | Y | 30.02 | Y | -0.4 | [8 empty] | N | N | N | 130 | 0.54 | 54 | 93049 | 96810 | -2760 | 15800 | 18 | 1 | 30 | 2018-03-04 19:25 | 1576 | 143 |  | 51 | [16 empty] | 98.94 | 100 | 0 | 0 | 0 |  | 410 | 300 | 선택 | 선택 | 0 | 0 | 0 |  | 410 | 300 | 선택 | 선택 | 해제 | 미정 | 미정 | 미정 | 미정 |  | 미정 | BT180180 | C
A44048 | 2018-03-04 | 1 | C |  | 12 | B | KSG4120H | 소입성보증강 | C | BM#1 | 1569 | 48 | 1618 | 1542 | 39 | 7400 |  | 3 | 0.28 | 22 |  | -1.31 | 1582 | 1618 | 0 | 19.71 |  | 19 | 15 | 78 | Y |  | 2018-03-04 19:23 | 69 | 1085 | 30 | 34 | 38 | 39 | 40 | 39 | 38 | 37 | 36 | 36 | 35 | 33 |  | 33 | 36 | 40 | 33 | 0 | -0.2 | Y | 35.02 | Y | -0.4 | [8 empty] | N | N | N | 100 | 0.55 | 60 | 101508 | 103900 | 7100 | 15300 | 7 | 1 |  | 2018-03-04 19:31 | 1582 | 116 |  | 27 | [16 empty] | 91.53 | 100 | 0 | 0 | 0 |  | 410 |  | 선택 | 선택 | 0 | 0 | 0 |  | 410 |  | 선택 | 선택 | 해제 | 미정 | 미정 | 선택 | 미정 |  | 미정 | BT180180 | H
B44027 | 2018-03-04 | 2 | C |  | 4 | A | AE8617HG | 소입성보증강 | C | BM#2 | 1612 | 42 | 1675 | 1554 | 36 | 7500 |  | 1 | 0.6 | 19 |  | 0 | 1578 | 1653 | 0 | 3.39 | 0 | 23 | 41 | 59 | Y |  | 2018-03-04 20:11 | 66 | 1092 | 40 | 37 | 36 | 36 | 36 | 35 | 34 | 33 | 31 | 29 | 27 |  |  | 27 | 34 | 36 | 27 | 36 | -0.22 |  | 40 | Y | -0.4 | [8 empty] | N | N | N | 120 | 0.55 | 53 | 101604 | 96400 | 20 | 16100 | 18 | 1 | 10 | 2018-03-04 20:16 | 1578 | 140 |  | 27 | [16 empty] | 108.09 | 100 | 0 | 0 | 0 |  | 410 | 300 | 선택 | 선택 | 0 | 0 | 0 |  | 410 | 300 | 선택 | 선택 | 해제 | 미정 | 미정 | 미정 | 미정 |  | 미정 | RB085.00 | C
A44049 | 2018-03-04 | 1 | C |  | 13 | A | KSG4120H | 소입성보증강 | C | BM#1 | 1573 | 43 | 1609 | 1546 | 35 | 6800 |  | 3 | 0.26 | 20 |  | -1.41 | 1574 | 1609 | 0 | 11.33 |  | 16 | 36 | 42 | Y |  | 2018-03-04 20:17 | 61 | 1081 | 32 | 32 | 34 | 35 | 35 | 35 | 34 | 33 | 32 | 31 | 30 | 29 | 28 | 28 | 32 | 35 | 28 | 35 | -0.16 | Y | 45 | Y | -0.2 | [8 empty] | N | N | N | 150 | 0.55 | 62 | 118426 | 110460 | 6360 | 15300 | 7 | 1 |  | 2018-03-04 20:25 | 1574 | 116 |  | 34 |  | *롱노즐교체 SEN 내부크랙 발생 5회사용 *전공정요청 L/D잔강 이월 안함-이상재등록 | [14 empty] | 100.75 | 100 | 0 | 0 | 0 |  | 410 |  | 선택 | 선택 | 0 | 0 | 0 |  | 410 |  | 선택 | 선택 | 해제 | 미정 | 미정 | 선택 | 선택 | 5 | 미정 | BT180180 | H
B44028 | 2018-03-04 | 2 | D |  | 5 | A | AE8617HG | 소입성보증강 | C | BM#2 | 1618 | 42 | 1656 | 1585 | 35 | 6700 |  | 1 | 0.61 | 18 |  | -2.33 | 1584 | 1643 | 0 | 3.14 | 0 | 29 | 51 | 29 | Y |  | 2018-03-04 21:07 | 72 | 1099 | 23 | 31 | 35 | 37 | 37 | 37 | 36 | 35 | 33 | 31 | 29 |  |  | 29 | 33 | 37 | 29 | 37 | -0.23 | Y | 35 | Y | -0.4 | [8 empty] | N | N | N | 110 | 0.55 | 52 | 143484 | 95400 | 50 | 15100 | 18 | 1 | 30 | 2018-03-04 21:21 | 1584 | 131 |  | 26 |  | * 유사강종 연연주 혼탕부 ID:306~308/407~409이상재등록 | [14 empty] | 154.28 | 100 | 0 | 0 | 0 |  | 410 | 300 | 선택 | 선택 | 0 | 0 | 0 |  | 410 | 300 | 선택 | 선택 | 해제 | 미정 | 미정 | 미정 | 미정 |  | 미정 | RB080.00 | C
A44050 | 2018-03-04 | 1 | D | TUNDISH교체전 | 14 | A | KSG4120H | 소입성보증강 | C | BM#1 | 1577 | 43 | 1612 | 1538 | 35 | 6600 |  | 3 | 0.34 | 22 |  | -1.27 | 1578 | 1612 | 0 | 19.04 |  | 6 | 21 | 45 | Y |  | 2018-03-04 21:23 | 65 | 1085 | 26 | 32 | 35 | 37 | 37 | 38 | 37 | 37 | 36 | 35 | 34 |  |  | 34 | 35 | 38 | 34 | 37 | -0.16 | Y | 24.87 | Y | -0.2 | [8 empty] | N | N | N | 140 | 0.55 | 58 | 108345 | 104870 | 2830 | 1500 | 7 | 1 |  | 2018-03-04 21:30 | 1578 | 115 |  | 32 |  | *전공정요청 L/D잔강 이월 안함-이상재등록 | 911A96157BD04F56B11D1F331D8DC72F | 7B800B165178438CAB5134BF9AEFD786 | 41512A0CEC5E41BB9BCC5CC39937A3A7 | [11 empty] | 100.6 | 100 | 0 | 3000 | 0 |  | 410 |  | 선택 | 선택 | 0 | 3000 | 0 |  | 410 |  | 선택 | 선택 | 해제 | 미정 | 미정 | 해제 | 미정 |  | 미정 | BT180180 | H
B44029 | 2018-03-04 | 2 | D |  | 6 | A | AE8617HS | 소입성보증강 | C | BM#2 | 1633 | 42 | 1665 | 1595 | 33 | 6200 |  | 1 | 0.59 | 19 |  | -2.55 | 1581 | 1647 | 0 | 4.03 | 0 | 10 | 70 | 32 | Y |  | 2018-03-04 22:03 | 69 | 1086 | 25 | 31 | 35 | 37 | 37 | 36 | 35 | 34 | 33 | 32 | 30 | 28 |  | 28 | 33 | 37 | 28 | 0 | -0.22 | Y | 40 | Y | -0.4 | [8 empty] | N | N | N | 100 | 0.54 | 55 | 42690 | 99470 | 30 | 15700 | 18 | 1 | 40 | 2018-03-04 22:04 | 1581 | 125 |  | 26 |  | * 유사강종 연연주 혼탕부 ID:301/401 이상재등록 | [14 empty] | 42.99 | 100 | 0 | 0 | 0 |  | 410 | 300 | 선택 | 선택 | 0 | 0 | 0 |  | 410 | 300 | 선택 | 선택 | 해제 | 미정 | 미정 | 미정 | 미정 |  | 미정 | RB080.00 | C
A44051 | 2018-03-04 | 1 | D | TUNDISH교체 | 1 | B | AE1055LS | 탄소강 | G-AE1055LS | BM#1 | 1579 | 50 | 1597 | 1520 | 46 | 7700 |  | 3 | 0.27 | 25 |  | -0.95 | 1569 | 1597 | 0 | 10.48 |  | 30 | 10 | 51 | Y |  | 2018-03-04 22:39 | 85 | 1095 | 32 | 33 | 32 | 37 | 39 | 43 | 44 | 45 | 45 | 45 | 45 | 45 |  | 45 | 41 | 45 | 45 | 45 | 0 |  | 20 | Y | 0 |  | 1.8 | 1.73 | [5 empty] | N | N | N | 230 | 0.48 | 61 | 101508 | 100370 | 7530 | 15400 | 8 | 1 |  | 2018-03-04 22:49 | 1569 | 136 |  | 40 |  | *T/Dflux 유15kg 용225kg | [14 empty] | 94.08 | 100 | 1500 | 0 | 0 |  | 400 |  | 선택 | 해제 | 1500 | 0 | 0 |  | 400 |  | 선택 | 해제 | 해제 | 미정 | 미정 | 선택 | 선택 |  | 미정 | BT180180 | H
B44030 | 2018-03-04 | 2 | D |  | 7 | A | AE8617HS | 소입성보증강 | C | BM#2 | 1604 | 42 | 1654 | 1566 | 35 | 7100 |  | 1 | 0.58 | 18 |  | -2.04 | 1581 | 1639 | 0 | 3.69 | 0 | 11 | 31 | 30 | Y |  | 2018-03-04 23:07 | 69 | 1102 | 25 | 32 | 35 | 37 | 38 | 37 | 37 | 36 | 34 | 33 | 31 | 29 | 28 | 25 | 33 | 38 | 25 | 37 | -0.32 | Y | 40.67 | Y | -0.6 | [8 empty] | N | N | N | 150 | 0.45 | 63 | 93049 | 91910 | 100 | 16700 | 18 | 1 | 10 | 2018-03-04 23:07 | 1581 | 125 |  | 20 |  | * 전공정 작업지연 감속20%이상 주입 이상공정 등록. | [14 empty] | 103.91 | 100 | 0 | 0 | 0 |  | 410 | 300 | 선택 | 선택 | 0 | 0 | 0 |  | 410 | 300 | 선택 | 선택 | 해제 | 미정 | 미정 | 미정 | 미정 |  | 미정 | BT180180 | H
A44052 | 2018-03-04 | 1 | D |  | 2 | A | AE1055LS | 탄소강 | G-AE1055LS | BM#1 | 1624 | 39 | 1584 | 1571 | 38 | 4300 |  | 3 | 0.26 | 26 |  | -1.39 | 1543 | 1584 | 0 | 11.41 |  | 19 | 16 | 70 | Y |  | 2018-03-04 23:37 | 59 | 1086 | 45 | 37 | 32 | 29 | 27 | 26 | 24 | 23 | 23 | 22 | 21 | 21 | 20 | 19 | 26 | 32 | 19 | 0 | -0.24 |  | 55.02 | Y | -0.2 | [8 empty] | N | N | Y | 220 | 0.5 | 69 | 101508 | 108010 | 7070 | 15000 | 8 | 2 |  | 2018-03-04 23:41 | 1543 | 128 |  | 44 | 10 | [15 empty] | 87.73 | 100 | 0 | 0 | 0 |  | 400 |  | 선택 | 해제 | 0 | 0 | 0 |  | 400 |  | 선택 | 해제 | 해제 | 미정 | 미정 | 선택 | 미정 |  | 미정 | BT180180 | H
B44031 | 2018-03-04 | 2 | D |  | 8 | A | AE8617HS | 소입성보증강 | C | BM#2 | 1601 | 45 | 1654 | 1556 | 39 | 7700 |  | 1 | 0.59 | 19 |  | -2.21 | 1581 | 1641 | 0 | 3.44 | 0 | 23 | 42 | 40 | Y |  | 2018-03-05 00:14 | 69 | 1086 | 21 | 25 | 29 | 32 | 33 | 33 | 32 | 32 | 30 | 29 | 27 | 26 | 24 | 21 | 28 | 33 | 21 | 32 | -0.27 | Y | 44.97 | Y | -0.6 | [8 empty] | N | N | N | 140 | 0.45 | 67 | 99528 | 99650 | -3650 | 16900 | 18 | 1 | 20 | 2018-03-05 00:17 | 1581 | 124 |  | 20 |  | * 전공정 작업지연 감속주입 요청. | [14 empty] | 103.68 | 100 | 0 | 0 | 0 |  | 410 | 300 | 선택 | 선택 | 0 | 0 | 0 |  | 410 | 300 | 선택 | 선택 | 해제 | 미정 | 미정 | 미정 | 선택 | 7 | 미정 | RB085.00 | C
A44053 | 2018-03-04 | 1 | D |  | 3 | A | AE1055LS | 탄소강 | G-AE1055LS | BM#1 | 1594 | 45 | 1595 | 1543 | 41 | 4700 |  | 3 | 0.26 | 25 |  | -1.73 | 1545 | 1595 | 0 | 13.78 |  | 16 | 37 | 59 | Y |  | 2018-03-05 00:38 | 61 | 1086 | 18 | 21 | 26 | 29 | 29 | 29 | 29 | 28 | 28 | 28 | 27 | 26 | 25 | 25 | 27 | 29 | 25 | 29 | -0.09 | Y | 44.97 | Y | -0.2 | [8 empty] | N | N | Y | 210 | 0.5 | 60 | 101508 | 97290 | 7100 | 15100 | 8 | 2 |  | 2018-03-05 00:56 | 1545 | 133 |  | 53 | [16 empty] | 96.77 | 100 | 0 | 0 | 0 |  | 400 |  | 선택 | 해제 | 0 | 0 | 0 |  | 400 |  | 선택 | 해제 | 해제 | 미정 | 미정 | 선택 | 미정 |  | 미정 | BT180180 | H
B44032 | 2018-03-04 | 2 | D |  | 9 | A | AE8617HS | 소입성보증강 | C | BM#2 | 1591 | 41 | 1654 | 1526 | 37 | 7300 |  | 1 | 0.58 | 18 |  | -2.49 | 1565 | 1626 | 0 | 2.98 | 0 | 29 | 52 | 52 | Y |  | 2018-03-05 01:15 | 53 | 1086 | 17 | 18 | 19 | 20 | 20 | 20 | 20 | 20 | 19 | 18 | 18 | 17 | 16 | 16 | 19 | 20 | 16 | 20 | -0.09 | Y | 44.98 | Y | -0.2 | [8 empty] | N | N | N | 130 | 0.45 | 62 | 100626 | 92250 | 20 | 17800 | 18 | 1 | 20 | 2018-03-05 01:33 | 1565 | 120 |  | 29 |  | * 전공정 작업지연 감속주입 요청. | [14 empty] | 111.81 | 100 | 0 | 0 | 0 |  | 410 | 300 | 선택 | 선택 | 0 | 0 | 0 |  | 410 | 300 | 선택 | 선택 | 해제 | 미정 | 미정 | 미정 | 미정 |  | 미정 | BT180180 | C
A44054 | 2018-03-04 | 1 | D |  | 4 | A | AE1055LS | 탄소강 | G-AE1055LS | BM#1 | 1588 | 53 | 1584 | 1543 | 46 | 4800 |  | 3 | 0.26 | 25 |  | -1.53 | 1540 | 1584 | 0 | 13.67 |  | 6 | 22 | 60 | Y |  | 2018-03-05 01:52 | 56 | 1089 | 23 | 24 | 25 | 27 | 27 | 27 | 26 | 26 | 25 | 25 | 25 | 25 | 24 | 24 | 25 | 27 | 24 | 27 | -0.06 | Y | 45 | Y | -0.2 | [8 empty] | N | N | Y | 200 | 0.5 | 62 | 101508 | 99360 | 7000 | 15300 | 8 | 2 |  | 2018-03-05 01:59 | 1540 | 137 |  | 42 | [16 empty] | 94.87 | 100 | 0 | 0 | 0 |  | 400 |  | 선택 | 해제 | 0 | 0 | 0 |  | 400 |  | 선택 | 해제 | 해제 | 미정 | 미정 | 선택 | 미정 |  | 미정 | BT180180 | H
B44033 | 2018-03-04 | 2 | D |  | 10 | A | AE8617HS | 소입성보증강 | C | BM#2 | 1583 | 45 | 1634 | 1534 | 40 | 8000 |  | 1 | 0.58 | 18 |  | -2.2 | 1575 | 1633 | 0 | 2.3 | 0 | 10 | 71 | 66 | Y |  | 2018-03-05 02:26 | 63 | 1086 | 13 | 21 | 27 | 31 | 33 | 33 | 33 | 33 | 33 | 33 | 32 | 31 | 31 | 29 | 30 | 33 | 29 | 33 | -0.08 | Y | 48.68 | Y | -0.2 | [8 empty] | N | N | N | 120 | 0.45 | 69 | 93049 | 102200 | -3200 | 13400 | 18 | 1 | 40 | 2018-03-05 02:27 | 1575 | 115 |  | 22 |  | * 후 HEAT 래들 강제개공 나탕주입 ID:406 이상재등록 * 전공정 작업지연 감속주입 요청. | [14 empty] | 93.99 | 100 | 0 | 0 | 0 |  | 410 | 300 | 선택 | 선택 | 0 | 0 | 0 |  | 410 | 300 | 선택 | 선택 | 해제 | 미정 | 미정 | 미정 | 미정 |  | 미정 | BT180180 | C
A44055 | 2018-03-04 | 1 | D |  | 5 | A | AE1055LS | 탄소강 | G-AE1055LS | BM#1 | 1624 | 50 | 1585 | 1580 | 32 | 3900 |  | 3 | 0.26 | 25 |  | -1.6 | 1539 | 1585 | 0 | 13.32 |  | 30 | 11 | 55 | Y |  | 2018-03-05 03:02 | 55 | 1086 | 23 | 25 | 26 | 28 | 28 | 28 | 28 | 27 | 25 | 25 | 24 | 24 |  | 24 | 26 | 28 | 24 | 28 | -0.09 | Y | 40.02 | Y | 0 | [8 empty] | N | N | Y | 190 | 0.5 | 60 | 101508 | 97680 | 7030 | 16200 | 8 | 2 |  | 2018-03-05 03:29 | 1539 | 120 |  | 35 | 17 | [15 empty] | 96.4 | 100 | 0 | 0 | 0 |  | 400 |  | 선택 | 해제 | 0 | 0 | 0 |  | 400 |  | 선택 | 해제 | 해제 | 미정 | 미정 | 선택 | 미정 |  | 미정 | BT180180 | H
B44034 | 2018-03-04 | 2 | D |  | 11 | A | AE8617HS | 소입성보증강 | C | BM#2 | 1563 | 40 | 1654 | 1555 | 36 | 7200 |  | 1 | 0.57 | 18 |  | -2.45 | 1576 | 1640 | 0 | 2.24 | 0 | 11 | 32 | 72 | N | 1 | 2018-03-05 03:31 | 64 | 1086 | 24 | 23 | 23 | 23 | 23 | 23 | 23 | 22 | 21 | 21 | 20 | 18 | 17 | 15 | 21 | 23 | 15 | 23 | -0.15 |  | 55 | Y | -0.4 | [8 empty] | N | N | N | 110 | 0.45 | 63 | 93918 | 98120 | 30 | 15700 | 18 | 1 | 20 | 2018-03-05 03:38 | 1576 | 129 |  | 33 |  | * 래들 강제개공 나탕주입 ID:301 이상재등록 * 전공정 작업지연 감속주입 요청. | [14 empty] | 102.08 | 100 | 0 | 0 | 0 |  | 410 | 300 | 선택 | 선택 | 0 | 0 | 0 |  | 410 | 300 | 선택 | 선택 | 해제 | 미정 | 미정 | 미정 | 미정 |  | 미정 | BT180180 | C
A44056 | 2018-03-04 | 1 | D |  | 6 | A | AE1055LS | 탄소강 | G-AE1055LS | BM#1 | 1581 | 43 | 1582 | 1536 | 35 | 4900 |  | 3 | 0.26 | 25 |  | -1.27 | 1545 | 1582 | 0 | 14.06 |  | 19 | 17 | 55 | Y |  | 2018-03-05 04:08 | 61 | 1086 | 23 | 26 | 30 | 32 | 33 | 33 | 33 | 33 | 32 | 32 | 31 | 31 |  | 31 | 31 | 33 | 31 | 33 | -0.06 | Y | 35 | Y | 0 | [8 empty] | N | N | Y | 180 | 0.5 | 59 | 98759 | 93710 | 7120 | 14900 | 8 | 2 |  | 2018-03-05 04:20 | 1545 | 114 |  | 30 | [16 empty] | 97.49 | 100 | 0 | 0 | 0 |  | 400 |  | 선택 | 해제 | 0 | 0 | 0 |  | 400 |  | 선택 | 해제 | 해제 | 미정 | 미정 | 선택 | 미정 |  | 미정 | BT180180 | C
B44035 | 2018-03-04 | 2 | B |  | 12 | A | AE8617HS | 소입성보증강 | C | BM#2 | 1572 | 44 | 1645 | 1544 | 39 | 7800 |  | 1 | 0.57 | 17 |  | -2.13 | 1572 | 1634 | 0 | 2.11 | 0 | 23 | 43 | 57 | Y |  | 2018-03-05 04:45 | 60 | 1087 | 12 | 19 | 26 | 29 | 30 | 30 | 30 | 29 | 28 | 28 | 27 | 26 |  | 26 | 26 | 30 | 26 | 30 | -0.11 | Y | 34.97 | Y | -0.2 | [8 empty] | N | N | N | 150 | 0.51 | 56 | 100086 | 93530 | 60 | 15700 | 18 | 1 | 10 | 2018-03-05 04:55 | 1572 | 122 |  | 24 | [16 empty] | 109.38 | 100 | 0 | 0 | 0 |  | 410 | 300 | 선택 | 선택 | 0 | 0 | 0 |  | 410 | 300 | 선택 | 선택 | 해제 | 미정 | 미정 | 미정 | 미정 |  | 미정 | BT180180 | C
A44057 | 2018-03-04 | 1 | B |  | 7 | A | AE1055LS | 탄소강 | G-AE1055LS | BM#1 | 1616 | 39 | 1592 | 1569 | 34 | 4100 |  | 3 | 0.26 | 27 |  | -1.57 | 1543 | 1592 | 0 | 16.04 |  | 16 | 38 | 54 | Y |  | 2018-03-05 05:03 | 59 | 1089 | 30 | 31 | 33 | 34 | 35 | 34 | 34 | 34 | 33 | 33 | 33 | 32 | 32 | 32 | 33 | 35 | 32 | 34 | -0.04 | Y | 39.98 | Y | 0 | [8 empty] | N | N | Y | 230 | 0.5 | 60 | 84590 | 98370 | 7060 | 14500 | 8 | 2 |  | 2018-03-05 05:11 | 1543 | 114 |  | 36 | [16 empty] | 80.29 | 100 | 0 | 0 | 0 |  | 400 |  | 선택 | 해제 | 0 | 0 | 0 |  | 400 |  | 선택 | 해제 | 해제 | 미정 | 미정 | 선택 | 미정 |  | 미정 | BT180180 | H
B44036 | 2018-03-04 | 2 | B | TUNDISH교체전 | 13 | A | AE8617HS | 소입성보증강 | C | BM#2 | 1611 | 46 | 1625 | 1555 | 39 | 7900 |  | 1 | 0.58 | 18 |  | -2.28 | 1581 | 1638 | 0 | 3.06 | 0 | 29 | 53 | 71 | Y |  | 2018-03-05 05:44 | 69 | 1086 | 23 | 28 | 32 | 33 | 33 | 32 | 31 | 30 | 28 | 26 | 24 | 21 |  | 21 | 29 | 33 | 21 | 0 | -0.3 | Y | 40.02 | Y | -0.6 | [8 empty] | N | N | N | 150 | 0.52 | 57 | 104490 | 98210 | -4460 | 2000 | 18 | 1 | 20 | 2018-03-05 05:52 | 1581 | 120 |  | 24 |  |  | D1228DE006F14AF5A861D408133F4BC5 | AC33CF2BD87F4352B2BE28D0A559F905 | 169BF0D090904AE5B997CB49C93CA262 | [11 empty] | 111.46 | 100 | 0 | 2600 | 0 |  | 410 | 300 | 선택 | 선택 | 0 | 2700 | 0 |  | 410 | 300 | 선택 | 선택 | 해제 | 미정 | 미정 | 미정 | 미정 |  | 미정 | BT180180 | H
A44058 | 2018-03-04 | 1 | B |  | 8 | A | AE1055LS | 탄소강 | G-AE1055LS | BM#1 | 9999 | 43 | 1582 | 1529 | 31 | 5300 |  | 3 | 0.26 | 25 |  | -1.43 | 1541 | 1582 | 0 | 15.45 |  | 6 | 23 | 48 | Y |  | 2018-03-05 06:20 | 57 | 1086 | 32 | 35 | 38 | 39 | 39 | 38 | 38 | 37 | 37 | 36 | 36 | 35 | 35 | 35 | 37 | 39 | 35 | 38 | -0.09 | Y | 45 | Y | 0 | [8 empty] | N | N | Y | 220 | 0.5 | 62 | 101508 | 98170 | 7080 | 14500 | 8 | 2 |  | 2018-03-05 06:26 | 1541 | 120 |  | 21 | [16 empty] | 96.54 | 100 | 0 | 0 | 0 |  | 400 |  | 선택 | 해제 | 0 | 0 | 0 |  | 400 |  | 선택 | 해제 | 해제 | 미정 | 미정 | 선택 | 미정 |  | 미정 | BT180180 | H
B44037 | 2018-03-04 | 2 | B | TUNDISH교체 | 1 | A | AE15B35C | 합금강 | 보론강 | BM#2 | 1595 | 47 | 1657 | 1536 | 40 | 8300 |  | 1 | 0.64 | 8 |  | -1.77 | 1580 | 1632 | 1.57 | 0 | 0 | 10 | 72 | 59 | Y |  | 2018-03-05 06:50 | 82 | 1078 | 28 | 30 | 30 | 23 | 28 | 32 | 35 | 37 | 38 | 39 | 40 | 40 |  | 40 | 34 | 40 | 40 | 0 | 0 |  | 4.98 | Y | 0 |  | 3.09 | 3.09 | 2.19 |  |  |  |  | N | N | N | 150 | 0.47 | 57 | 89456 | 93000 | 100 | 16000 | 1 | 2 | 10 | 2018-03-05 06:51 | 1580 | 142 |  | 41 |  | * T/D 용강량 실측:1140mm / 18.1 TON * T/D FLUX 용탕부: 120 KG / 유탕부: 15KG 투입 * 슬리브 롱노즐( Y자형 ) 사용 * 첫 수소 기준값 초과로 ID:301,302,401,402 이상공정 등록 및 생관통보 * VD 진공기준 미달 이상공정 등록 | [14 empty] | 96.6 | 100 | 700 | 0 | 0 |  | 300 | 400 | 선택 | 선택 | 700 | 0 | 0 |  | 300 | 400 | 선택 | 선택 | 해제 | 미정 | 미정 | 미정 | 미정 |  | 미정 | RB090.00 | C
A44059 | 2018-03-04 | 1 | B |  | 9 | A | AE1055LS | 탄소강 | G-AE1055LS | BM#1 | 1560 | 52 | 1572 | 1510 | 38 | 6300 |  | 3 | 0.26 | 25 |  | -1.39 | 1546 | 1586 | 0 | 11.97 |  | 30 | 12 | 46 | Y |  | 2018-03-05 07:10 | 62 | 1079 | 34 | 33 | 34 | 36 | 36 | 36 | 35 | 35 | 34 | 34 | 34 | 34 |  | 34 | 35 | 36 | 34 | 36 | -0.05 | Y | 39.98 | Y | 0 | [8 empty] | N | N | Y | 210 | 0.5 | 58 | 152262 | 95870 | 7100 | 14800 | 8 | 2 |  | 2018-03-05 07:20 | 1546 | 124 |  | 34 |  | *유사강종 연연주 혼탕부 성분 확인 ID:107~109.207~209 | [14 empty] | 147.97 | 100 | 0 | 0 | 0 |  | 400 |  | 선택 | 해제 | 0 | 0 | 0 |  | 400 |  | 선택 | 해제 | 해제 | 미정 | 미정 | 선택 | 선택 | 8 | 미정 | BT180180 | H
B44038 | 2018-03-05 | 2 | B |  | 2 | A | AE15B35C | 합금강 | 보론강 | BM#2 | 1571 | 43 | 1644 | 1534 | 35 | 7100 |  | 1 | 0.6 | 15 |  | -1.78 | 1571 | 1616 | 2.59 | 0 | 0 | 11 | 33 | 49 | Y |  | 2018-03-05 07:44 | 73 | 1083 | 39 | 34 | 32 | 31 | 30 | 29 | 28 | 27 | 26 | 24 | 23 | 22 | 20 | 20 | 29 | 32 | 20 | 0 | -0.24 |  | 50.02 | Y | -0.4 | [8 empty] | N | N | N | 140 | 0.49 | 61 | 91726 | 98980 | 10 | 16100 | 1 | 2 | 20 | 2018-03-05 07:45 | 1571 | 136 |  | 46 | [16 empty] | 97.32 | 100 | 0 | 0 | 0 |  | 300 | 400 | 선택 | 선택 | 0 | 0 | 0 |  | 300 | 400 | 선택 | 선택 | 해제 | 미정 | 미정 | 미정 | 미정 |  | 미정 | RB120.00 | C
A44060 | 2018-03-05 | 1 | B |  | 10 | A | SP-AE1055LS | 탄소강 | P-AE1055LS | BM#1 | 1604 | 40 | 1590 | 1552 | 28 | 4600 |  | 3 | 0.26 | 25 |  | -1.47 | 1545 | 1588 | 0 | 12.26 |  | 19 | 18 | 50 | Y |  | 2018-03-05 08:06 | 61 | 1085 | 33 | 33 | 33 | 33 | 33 | 33 | 32 | 32 | 31 | 30 | 30 | 29 | 29 | 29 | 32 | 33 | 29 | 33 | -0.08 |  | 50 | Y | 0 | [8 empty] | N | N | Y | 200 | 0.48 | 63 | 50754 | 98070 | 7070 | 14900 | 8 | 2 |  | 2018-03-05 08:13 | 1545 | 122 |  | 38 |  | *유사강종 연연주 혼탕부 성분 확인 ID:101.201 *STR#1,2 S/R 재세팅 | [14 empty] | 48.31 | 100 | 0 | 0 | 0 |  | 400 |  | 선택 | 해제 | 0 | 0 | 0 |  | 400 |  | 선택 | 해제 | 해제 | 미정 | 미정 | 선택 | 미정 |  | 미정 | BT180180 | H
B44039 | 2018-03-05 | 2 | B |  | 3 | A | AE15B35C | 합금강 | 보론강 | BM#2 | 1579 | 42 | 1646 | 1545 | 38 | 7900 |  | 1 | 0.59 | 16 |  | -2.04 | 1585 | 1625 | 1.47 | 0 | 0 | 23 | 44 | 48 | Y |  | 2018-03-05 08:35 | 87 | 1075 | 17 | 23 | 26 | 29 | 30 | 30 | 30 | 29 | 28 | 26 | 24 | 23 |  | 23 | 26 | 30 | 23 | 30 | -0.2 | Y | 34.98 | Y | -0.2 | [8 empty] | N | N | N | 130 | 0.49 | 60 | 102240 | 97290 | 110 | 16500 | 1 | 2 | 30 | 2018-03-05 08:48 | 1577 | 138 |  | 60 | [16 empty] | 102.7 | 100 | 0 | 0 | 0 |  | 300 | 400 | 선택 | 선택 | 0 | 0 | 0 |  | 300 | 400 | 선택 | 선택 | 해제 | 미정 | 미정 | 미정 | 미정 |  | 미정 | RB100.00 | C
A44061 | 2018-03-05 | 1 | B |  | 11 | A | SP-AE1055LS | 탄소강 | P-AE1055LS | BM#1 | 1578 | 41 | 1587 | 1535 | 33 | 5100 |  | 3 | 0.26 | 26 |  | -1.46 | 1540 | 1585 | 0 | 9.79 |  | 16 | 39 | 61 | Y |  | 2018-03-05 09:14 | 56 | 1082 | 28 | 29 | 30 | 31 | 30 | 31 | 30 | 30 | 29 | 29 | 28 | 28 |  | 28 | 29 | 31 | 28 | 30 | -0.07 | Y | 40.07 | Y | 0 | [8 empty] | N | N | Y | 190 | 0.48 | 59 | 84590 | 93550 | 7140 | 15800 | 8 | 2 |  | 2018-03-05 09:20 | 1546 | 116 |  | 35 | 15 | [15 empty] | 84.13 | 100 | 0 | 0 | 0 |  | 400 |  | 선택 | 해제 | 0 | 0 | 0 |  | 400 |  | 선택 | 해제 | 해제 | 미정 | 미정 | 선택 | 미정 |  | 미정 | BT180180 | H
B44040 | 2018-03-05 | 2 | B |  | 4 | A | AE15B35C | 합금강 | 보론강 | BM#2 | 1607 | 42 | 1636 | 1564 | 31 | 6400 |  | 1 |  |  |  | 0 | 1573 | 5999 | 0 | 0 | 0 | 29 | 54 | 50 | Y |  | 2018-03-05 09:54 | 75 | 1077 | 19 | 26 | 33 | 37 | 39 | 39 | 39 | 39 | 38 | 38 | 37 | 36 | 35 | 34 | 35 | 39 | 34 | 39 | -0.11 | Y | 45 | Y | -0.2 | [8 empty] | N | N | N | 120 | 0.49 | 65 | 100919 | 102520 | -1220 | 13900 | 1 | 2 | 35 | 2018-03-05 09:57 | 1573 | 140 |  | 43 | [16 empty] | 99.62 | 100 | 0 | 0 | 0 |  | 300 | 400 | 선택 | 선택 | 0 | 0 | 0 |  | 300 | 400 | 선택 | 선택 | 해제 | 미정 | 미정 | 미정 | 미정 |  | 미정 | RB120.00 | C
A44062 | 2018-03-05 | 1 | B |  | 12 | A | SP-AE1055LS | 탄소강 | P-AE1055LS | BM#1 | 1583 | 42 | 1596 | 1553 | 31 | 5300 |  | 3 | 0.26 | 25 |  | -1.28 | 1545 | 1582 | 0 | 15.05 |  | 6 | 24 | 47 | Y |  | 2018-03-05 10:34 | 61 | 1081 | 28 | 33 | 38 | 39 | 40 | 39 | 39 | 38 | 37 | 36 | 36 | 36 | 35 | 35 | 37 | 40 | 35 | 39 | -0.12 | Y | 40.03 | Y | -0.2 | [8 empty] | N | N | Y | 180 | 0.48 | 62 | 101508 | 96070 | 7090 | 15100 | 8 | 2 |  | 2018-03-05 10:41 | 1545 | 105 |  | 16 | 18 | [15 empty] | 98.46 | 100 | 0 | 0 | 0 |  | 400 |  | 선택 | 해제 | 0 | 0 | 0 |  | 400 |  | 선택 | 해제 | 해제 | 미정 | 미정 | 선택 | 미정 |  | 미정 | BT180180 | H
B44041 | 2018-03-05 | 2 | B |  | 5 | A | AE15B35C | 합금강 | 보론강 | BM#2 | 1598 | 42 | 1666 | 1545 | 36 | 7400 |  | 2 | 0.4 | 16 |  | -2.89 | 1570 | 1633 | 0.75 | 0 | 10 | 10 | 73 | 43 | Y |  | 2018-03-05 11:19 | 72 | 1095 | 32 | 35 | 37 | 38 | 38 | 38 | 37 | 36 | 35 | 34 | 32 | 30 |  | 30 | 35 | 38 | 30 | 38 | -0.2 | Y | 40.02 | Y | -0.4 | [8 empty] | N | N | N | 110 | 0.49 | 56 | 97529 | 91870 | 640 | 14700 | 1 | 2 | 50 | 2018-03-05 11:23 | 1570 | 143 |  | 25 | [16 empty] | 105.44 | 100 | 0 | 0 | 0 |  | 300 | 400 | 선택 | 선택 | 0 | 0 | 0 |  | 300 | 400 | 선택 | 선택 | 해제 | 미정 | 미정 | 미정 | 미정 |  | 미정 | RB100.00 | C
A44063 | 2018-03-05 | 1 | B |  | 13 | A | SP-AE1055LS | 탄소강 | P-AE1055LS | BM#1 | 1629 | 40 | 1593 | 1562 | 25 | 4100 |  | 3 | 0.26 | 25 |  | -1.45 | 1546 | 1588 | 0.02 | 12.2 |  | 30 | 13 | 61 | Y |  | 2018-03-05 11:20 | 62 | 1093 | 35 | 35 | 36 | 37 | 37 | 36 | 36 | 35 | 35 | 34 | 34 | 33 | 32 | 32 | 35 | 37 | 32 | 36 | -0.11 | Y | 44.97 | Y | -0.2 | [8 empty] | N | N | Y | 230 | 0.48 | 64 | 101508 | 99910 | 7090 | 14900 | 8 | 2 |  | 2018-03-05 11:27 | 1546 | 111 |  | 34 | [16 empty] | 94.91 | 100 | 0 | 0 | 0 |  | 400 |  | 선택 | 해제 | 0 | 0 | 0 |  | 400 |  | 선택 | 해제 | 해제 | 미정 | 미정 | 선택 | 미정 |  | 미정 | BT180180 | H
B44042 | 2018-03-05 | 2 | B |  | 6 | A | AE15B35C | 합금강 | 보론강 | BM#2 | 1607 | 48 | 1627 | 1524 | 30 | 6300 |  | 3 | 0.28 | 15 |  | 86.58 | 1583 | 0 | 8.15 | 0 |  | 11 | 34 | 34 | Y |  | 2018-03-05 11:43 | 85 | 1084 | 25 | 32 | 35 | 38 | 40 | 41 | 41 | 42 | 41 | 41 | 40 | 39 |  | 39 | 38 | 42 | 39 | 41 | -0.06 | Y | 20 | Y | -0.2 | [8 empty] | N | N | N | 100 | 0.49 | 59 | 99433 | 97340 | 1180 | 16000 | 1 | 2 | 10 | 2018-03-05 11:55 | 1583 | 145 |  | 60 | [16 empty] | 101.05 | 76.47 | 0 | 0 | 0 |  | 300 | 400 | 선택 | 선택 | 0 | 0 | 0 |  | 300 | 400 | 선택 | 선택 | 해제 | 미정 | 미정 | 미정 | 미정 |  | 미정 | RB120.00 | C
A44064 | 2018-03-05 | 1 | C | TUNDISH교체전 | 14 | A | SP-AE1055LS | 탄소강 | P-AE1055LS | BM#1 | 1589 | 41 | 1597 | 1531 | 29 | 4900 |  | 3 | 0.26 | 26 |  | -1.78 | 1542 | 1595 | 0 | 15.13 |  | 19 | 19 | 56 | Y |  | 2018-03-05 12:40 | 58 | 1096 | 32 | 36 | 39 | 40 | 40 | 40 | 39 | 39 | 38 | 38 | 38 | 37 | 37 | 37 | 38 | 40 | 37 | 40 | -0.04 | Y | 49.97 | Y | 0 | [8 empty] | N | N | M | 220 | 0.48 | 89 | 83233 | 101500 | 7500 | 2000 | 8 | 2 |  | 2018-03-05 12:48 | 1542 | 113 |  | 20 | 10 | L/D잔강 7.5톤에 슬라그 나옴 잔강이월 미적용 | 44686EF191334CB18EE7A8E045C2B58D | 52FFDF5635E34CEF8CFE2A7F6DBE7C40 | 7A005F8703104087A12E65818D7ECC5B | [11 empty] | 76.36 | 100 | 0 | 3640 | 0 |  | 400 |  | 선택 | 해제 | 0 | 3500 | 0 |  | 400 |  | 선택 | 해제 | 해제 | 미정 | 미정 | 선택 | 미정 |  | 미정 | BT180180 | H
B44043 | 2018-03-05 | 2 | C |  | 7 | A | AE15B35C | 합금강 | 보론강 | BM#2 | 1548 | 43 | 1656 | 1515 | 37 | 8000 |  | 1 | 0.59 | 18 |  | -2.11 | 1567 | 1624 | 2 | 0 | 0 | 23 | 45 | 31 | Y |  | 2018-03-05 13:11 | 69 | 1083 | 37 | 36 | 36 | 37 | 36 | 35 | 35 | 33 | 32 | 31 | 29 | 27 |  | 27 | 34 | 37 | 27 | 36 | -0.25 | Y | 39.98 | Y | -0.4 | [8 empty] | N | N | N | 150 | 0.49 | 57 | 92232 | 93430 | -130 | 16400 | 1 | 2 | 20 | 2018-03-05 13:18 | 1567 | 130 |  | 35 | [16 empty] | 98.86 | 75 | 0 | 0 | 0 |  | 300 | 400 | 선택 | 선택 | 0 | 0 | 0 |  | 300 | 400 | 선택 | 선택 | 해제 | 미정 | 미정 | 미정 | 미정 |  | 미정 | RB120.00 | C
A44065 | 2018-03-05 | 1 | C | TUNDISH교체 | 1 | A | STB2 | 베어링강 | STB (SF) | BM#1 | 1593 | 45 | 1577 | 1531 | 41 | 7100 |  | 3 | 0.28 | 28 |  | -1.24 | 1547 | 1586 | 13.03 | 0 |  | 16 | 40 | 52 | Y |  | 2018-03-05 13:35 | 91 | 1088 | 30 | 37 | 37 | 41 | 43 | 46 | 46 | 47 | 48 | 49 | 49 | 49 |  | 49 | 44 | 49 | 49 | 49 | 0 |  | 10 | Y | 0 |  | 1.86 | 1.73 | [5 empty] | N | N | M | 230 | 0.46 | 63 | 84590 | 101150 | 7000 | 15800 | 17 | 1 |  | 2018-03-05 13:42 | 1547 | 139 |  | 53 | 10 | *T/Dflux 유15kg 용275kg *STR#2 LOOP#6 스프레이 원형과냉 비수량 감소. | [14 empty] | 78.22 | 100 | 1500 | 0 | 0 |  | 650 |  | 선택 | 해제 | 1500 | 0 | 0 |  | 650 |  | 선택 | 해제 | 선택 | 미정 | 미정 | 선택 | 미정 |  | 미정 | BT180180 | H
B44044 | 2018-03-05 | 2 | C | TUNDISH교체전 | 8 | A | AE15B35C | 합금강 | 보론강 | BM#2 | 1593 | 43 | 1635 | 1555 | 37 | 7600 |  | 1 | 0.6 | 16 |  | 0 | 1571 | 1627 | 3 | 0 | 0 | 29 | 55 | 38 | Y |  | 2018-03-05 14:23 | 73 | 1090 | 25 | 29 | 31 | 33 | 34 | 34 | 34 | 33 | 32 | 31 | 29 | 27 | 25 | 23 | 30 | 34 | 23 | 34 | -0.24 | Y | 45 | Y | -0.4 | [8 empty] | N | N | N | 140 | 0.49 | 67 | 97580 | 107320 | -11620 | 2000 | 1 | 2 | 10 | 2018-03-05 14:36 | 1571 | 127 |  | 22 |  |  | 16726B9DB2E648E6BD34551D7D2B2168 | 1E232FD3B28441D7B954FE2E785A30ED | EC0F458F421344D28D948D1EC7ED0075 | [11 empty] | 90.52 | 75 | 0 | 3198 | 0 |  | 300 | 400 | 선택 | 선택 | 0 | 3278 | 0 |  | 300 | 400 | 선택 | 선택 | 해제 | 미정 | 미정 | 미정 | 미정 |  | 미정 | RB120.00 | C
A44066 | 2018-03-05 | 1 | C |  | 2 | A | STB2 | 베어링강 | STB (SF) | BM#1 | 1563 | 47 | 1562 | 1532 | 42 | 7000 |  | 3 | 0.28 | 28 |  | -1.49 | 1515 | 1562 | 13.11 | 0 |  | 6 | 25 | 60 | Y |  | 2018-03-05 14:49 | 59 | 1072 | 49 | 40 | 36 | 34 | 32 | 31 | 30 | 29 | 29 | 28 | 27 | 27 | 26 | 26 | 32 | 36 | 26 | 0 | -0.2 |  | 50 | Y | -0.2 |  |  |  | 1.37 |  |  |  |  | N | N | Y | 220 | 0.48 | 64 | 101508 | 98550 | 7000 | 16000 | 17 | 1 |  | 2018-03-05 14:58 | 1515 | 134 |  | 44 | 12 | *STR#2 LOOP#6 스프레이 원형과냉 비수량 감소. | [14 empty] | 96.17 | 100 | 0 | 0 | 0 |  | 650 |  | 선택 | 해제 | 0 | 0 | 0 |  | 650 |  | 선택 | 해제 | 선택 | 미정 | 미정 | 선택 | 미정 |  | 미정 | BT180180 | H
B44045 | 2018-03-05 | 2 | C | TUNDISH교체 | 1 | A | SCM440 | 합금강 | D | BM#2 | 1561 | 56 | 1656 | 1534 | 46 | 9700 |  | 1 | 0.6 | 21 |  | 0 | 1589 | 1664 | 0 | 4.69 | 0 | 10 | 74 | 40 | Y |  | 2018-03-05 15:33 | 93 | 1083 | 41 | 41 | 39 | 37 | 37 | 33 | 39 | 45 | 47 | 48 | 49 | 51 | 50 | 50 | 45 | 51 | 50 | 0 | -0.1 |  | 10 | Y | 0 |  | 1.89 | 1.83 | [5 empty] | N | N | N | 150 | 0.47 | 60 | 96473 | 98420 | 3480 | 16400 | 10 | 1 | 10 | 2018-03-05 15:39 | 1589 | 160 |  | 46 |  | *T/D플럭스 120/15KG *롱노즐 실리부 부착 | [14 empty] | 100.49 | 78.57 | 1098 | 0 | 0 |  | 650 | 400 | 선택 | 해제 | 1127 | 0 | 0 |  | 650 | 400 | 선택 | 해제 | 해제 | 미정 | 미정 | 미정 | 미정 |  | 미정 | RB170.00 | C
A44067 | 2018-03-05 | 1 | C |  | 3 | A | STB2 | 베어링강 | STB (SF) | BM#1 | 1581 | 42 | 1572 | 1531 | 35 | 6100 |  | 3 | 0.28 | 28 |  | -1.4 | 1527 | 1572 | 19.23 | 0 |  | 30 | 14 | 68 | Y |  | 2018-03-05 15:51 | 71 | 1095 | 26 | 30 | 34 | 37 | 38 | 38 | 37 | 37 | 37 | 36 | 36 | 36 |  | 36 | 35 | 38 | 36 | 37 | -0.06 | Y | 35.02 | Y | 0 |  |  |  | 1.34 |  |  |  |  | N | N | Y | 210 | 0.48 | 58 | 84590 | 91100 | 6620 | 16000 | 17 | 1 |  | 2018-03-05 16:01 | 1527 | 132 |  | 48 | 8 | *STR#2 LOOP#6 스프레이 원형과냉 비수량 감소. *STR#1 LOOP#5 스프레이 노즐 뭉치 누수 비산되어 비수량 감소 | [14 empty] | 86.23 | 100 | 0 | 0 | 0 |  | 650 |  | 선택 | 해제 | 0 | 0 | 0 |  | 650 |  | 선택 | 해제 | 선택 | 미정 | 미정 | 선택 | 미정 |  | 미정 | BT180180 | H
B44046 | 2018-03-05 | 2 | C |  | 2 | A | SCM440 | 합금강 | D | BM#2 | 1591 | 62 | 1627 | 1545 | 38 | 7800 |  | 1 | 0.59 | 16 |  | 0 | 1565 | 1622 | 0 | 3.32 | 0 | 11 | 35 | 47 | Y |  | 2018-03-05 16:42 | 69 | 1088 | 48 | 43 | 41 | 38 | 39 | 38 | 37 | 36 | 35 | 34 | 33 | 31 | 29 | 29 | 38 | 41 | 29 | 0 | -0.24 |  | 50.03 | Y | -0.4 | [8 empty] | N | N | N | 140 | 0.49 | 60 | 97389 | 96360 | 4240 | 15800 | 10 | 1 | 20 | 2018-03-05 17:01 | 1565 | 152 |  | 39 |  | *수소 측정기 에러 발생으로 미측정(Start 안됨),이상공정 등록 | [14 empty] | 102.51 | 76.92 | 0 | 0 | 0 |  | 650 | 400 | 선택 | 해제 | 0 | 0 | 0 |  | 650 | 400 | 선택 | 해제 | 해제 | 미정 | 미정 | 미정 | 미정 |  | 미정 | RB190.00 | C
A44068 | 2018-03-05 | 1 | C |  | 4 | A | STB2 | 베어링강 | STB (SF) | BM#1 | 1602 | 45 | 1554 | 1560 | 34 | 4200 |  | 3 | 0.28 | 28 |  | -0.97 | 1523 | 1554 | 13.08 | 0 |  | 19 | 20 | 36 | Y |  | 2018-03-05 16:58 | 67 | 1092 | 36 | 36 | 36 | 37 | 37 | 37 | 36 | 35 | 34 | 33 | 33 | 32 | 31 | 30 | 34 | 37 | 30 | 37 | -0.13 | Y | 54.98 | Y | 0 |  |  |  | 1.34 |  |  |  |  | N | N | Y | 200 | 0.43 | 74 | 101508 |  | 7010 | 15300 | 17 | 1 |  | 2018-03-05 17:15 | 1523 | 128 |  | 41 |  | *STR#2 LOOP#6 스프레이 원형과냉 비수량 감소. *STR#1 LOOP#5 스프레이 노즐 뭉치 누수 비산되어 비수량 감소 *전공정요청 감속주입 정속 유지 미준수 | [14 empty] | 92.74 | 100 | 0 | 0 | 0 |  | 650 |  | 선택 | 해제 | 0 | 0 | 0 |  | 650 |  | 선택 | 해제 | 선택 | 미정 | 미정 | 선택 | 미정 |  | 미정 | BT180180 | H
B44047 | 2018-03-05 | 2 | C |  | 3 | A | SCM440 | 합금강 | D | BM#2 | 1590 | 44 | 1644 | 1545 | 34 | 6700 |  | 1 | 0.59 | 15 |  | 0 | 1563 | 1619 | 0 | 3.08 | 0 | 23 | 46 | 67 | Y |  | 2018-03-05 17:46 | 67 | 1094 | 26 | 29 | 31 | 32 | 32 | 32 | 31 | 30 | 29 | 27 | 26 | 25 |  | 25 | 29 | 32 | 25 | 32 | -0.17 | Y | 40 | Y | -0.2 |  |  |  | 0.71 |  |  |  |  | N | N | Y | 130 | 0.47 | 59 | 143491 | 91820 | 1030 |  | 10 | 1 | 30 | 2018-03-05 18:11 | 1563 | 134 |  | 37 |  | *연연주 혼탕부 성분확인 ID;306~308,407~409 | [14 empty] | 159.43 | 76.47 | 0 | 0 | 0 |  | 650 | 400 | 선택 | 해제 | 0 | 0 | 0 |  | 650 | 400 | 선택 | 해제 | 해제 | 미정 | 미정 | 미정 | 미정 |  | 미정 | RB190.00 | C
A44069 | 2018-03-05 | 1 | C |  | 5 | A | STB2 | 베어링강 | STB (SF) | BM#1 | 1605 | 42 | 1562 | 1538 | 33 | 5500 |  | 3 | 0.28 | 28 |  | -1.15 | 1522 | 1562 | 12.12 | 0 |  | 16 | 41 | 41 | Y |  | 2018-03-05 17:59 | 66 | 1098 | 29 | 30 | 32 | 33 | 34 | 34 | 34 | 34 | 34 | 34 | 33 | 32 | 32 | 31 | 33 | 34 | 31 | 34 | -0.06 | Y | 45.08 | Y | -0.2 |  |  |  | 1.25 |  |  |  |  | N | N | Y | 190 | 0.43 | 69 | 101508 | 96350 | 7000 | 16200 | 17 | 1 |  | 2018-03-05 18:05 | 1522 | 147 |  | 56 |  | *STR#2 LOOP#6 스프레이 원형과냉 비수량 감소. *STR#1 LOOP#5 스프레이 노즐 뭉치 누수 비산되어 비수량 감소 *전공정요청 감속주입 정속 유지 미준수 | [14 empty] | 98.22 | 100 | 0 | 0 | 0 |  | 650 |  | 선택 | 해제 | 0 | 0 | 0 |  | 650 |  | 선택 | 해제 | 선택 | 미정 | 미정 | 선택 | 미정 |  | 미정 | BT180180 | H
B44048 | 2018-03-05 | 2 | C |  | 4 | A | SRD1 | 합금강 | D4 | BM#2 | 1615 | 41 | 1595 | 1554 | 34 | 7000 |  | 1 | 0.58 | 16 |  | -1.95 | 1572 | 1620 | 0.91 | 0.76 | 0 | 29 | 56 | 65 | Y |  | 2018-03-05 18:46 | 79 | 1095 | 24 | 30 | 36 | 39 | 40 | 40 | 39 | 39 | 38 | 37 | 36 | 35 | 33 | 31 | 36 | 40 | 31 | 39 | -0.2 | Y | 45 | Y | -0.4 |  |  |  | 1.01 |  |  |  |  | N | N | N | 120 | 0.48 | 66 | 93074 | 104270 | 380 | 15100 | 10 | 1 | 10 | 2018-03-05 19:16 | 1572 | 130 |  | 38 |  | *연연주 혼탕부 성분확인 ID:301.401 *연연주 혼탕부 성분확인 ID:304~306.404~406 | [14 empty] | 92.11 | 100 | 0 | 0 | 0 |  | 650 | 600 | 선택 | 해제 | 0 | 0 | 0 |  | 650 | 600 | 선택 | 해제 | 해제 | 미정 | 미정 | 미정 | 미정 |  | 미정 | RB140.00 | C
A44071 | 2018-03-05 | 1 | C |  | 6 | A | STB2 | 베어링강 | STB (SF) | BM#1 | 1581 | 40 | 1566 | 1530 | 34 | 5700 |  | 3 | 0.3 | 28 |  | -1.56 | 1516 | 1566 | 21.7 | 0 |  | 32 | 1 | 14957 | Y |  | 2018-03-05 19:51 | 60 | 1182 | 30 | 34 | 36 | 37 | 38 | 37 | 37 | 36 | 36 | 35 | 34 | 33 | 33 | 32 | 35 | 38 | 32 | 37 | -0.12 | Y | 50 | Y | 0 |  |  |  | 1.43 |  |  |  |  | N | N | Y | 180 | 0.43 | 73 | 101508 | 101150 | 7030 | 16500 | 17 | 1 |  | 2018-03-05 19:57 | 1516 | 98 |  | 15 |  | *STR#2 LOOP#6 스프레이 원형과냉 비수량 감소. *STR#1 LOOP#5 스프레이 노즐 뭉치 누수 비산되어 비수량 감소 *전공정요청 감속주입 정속 유지 미준수 | [14 empty] | 93.86 | 100 | 0 | 0 | 0 |  | 650 |  | 선택 | 해제 | 0 | 0 | 0 |  | 650 |  | 선택 | 해제 | 선택 | 미정 | 미정 | 선택 | 미정 |  | 미정 | BT180180 | H
B44049 | 2018-03-05 | 2 | C |  | 5 | A | AE4140Q | 합금강 | D4 | BM#2 | 1584 | 53 | 1626 | 1514 | 43 | 8700 |  | 1 | 0.57 | 19 |  | 0 | 1561 | 1611 | 1.44 | 0 | 0 | 10 | 75 | 37 | Y |  | 2018-03-05 20:03 | 67 | 1095 | 27 | 33 | 33 | 34 | 35 | 35 | 35 | 34 | 33 | 32 | 30 | 28 |  | 28 | 33 | 35 | 28 | 35 | -0.2 | Y | 35.02 | Y | -0.4 |  |  |  | 0.89 |  |  |  |  | N | N | N | 110 | 0.49 | 56 | 42585 | 90860 | -860 | 16800 | 10 | 1 | 20 | 2018-03-05 20:10 | 1561 | 133 |  | 31 |  | *연연주 혼탕부 성분확인 ID:301.401 | [14 empty] | 47.32 | 100 | 0 | 0 | 0 |  | 650 | 1100 | 선택 | 선택 | 0 | 0 | 0 |  | 650 | 1100 | 선택 | 선택 | 선택 | 미정 | 미정 | 미정 | 미정 |  | 미정 | RB190.00 | C
A44072 | 2018-03-05 | 1 | D |  | 7 | A | STB2 | 베어링강 | STB (SF) | BM#1 | 1604 | 40 | 1557 | 1547 | 29 | 4800 |  | 3 | 0.3 | 28 |  | -1.32 | 1515 | 1557 | 22.41 | 0 |  | 30 | 15 | 88 | Y |  | 2018-03-05 20:53 | 59 | 1089 | 31 | 31 | 32 | 32 | 32 | 32 | 30 | 30 | 29 | 28 | 28 | 27 | 26 | 26 | 30 | 32 | 26 | 32 | -0.12 |  | 50.02 | Y | -0.2 |  |  |  | 1.23 |  |  |  |  | N | N | Y | 230 | 0.47 | 60 | 84590 | 90820 | 7580 | 13800 | 17 | 1 |  | 2018-03-05 21:00 | 1515 | 108 |  | 27 |  | *STR#2 LOOP#6 스프레이 원형과냉 비수량 감소. *STR#1 LOOP#5 스프레이 노즐 뭉치 누수 비산되어 비수량 감소 | [14 empty] | 85.97 | 100 | 0 | 0 | 0 |  | 650 |  | 선택 | 해제 | 0 | 0 | 0 |  | 650 |  | 선택 | 해제 | 선택 | 미정 | 미정 | 선택 | 미정 |  | 미정 | BT180180 | H
B44050 | 2018-03-05 | 2 | D |  | 6 | A | AE4140Q | 합금강 | D4 | BM#2 | 1591 | 45 | 1624 | 1546 | 36 | 7400 |  | 1 | 0.59 | 20 |  | 0 | 1559 | 1619 | 1.59 | 0 | 0 | 11 | 36 | 55 | Y |  | 2018-03-05 21:10 | 65 | 1096 | 25 | 30 | 34 | 35 | 35 | 36 | 35 | 34 | 33 | 32 | 31 | 29 | 28 | 28 | 32 | 36 | 28 | 35 | -0.23 | Y | 35 | Y | -0.2 |  |  |  | 0.8 |  |  |  |  | N | N | N | 100 | 0.49 | 63 | 95891 | 102570 | 60 | 16900 | 10 | 1 | 10 | 2018-03-05 21:15 | 1559 | 123 |  | 23 | [16 empty] | 95.89 | 100 | 0 | 0 | 0 |  | 650 | 1100 | 선택 | 선택 | 0 | 0 | 0 |  | 650 | 1100 | 선택 | 선택 | 선택 | 미정 | 미정 | 미정 | 미정 |  | 미정 | BT180180 | C
A44073 | 2018-03-05 | 1 | D |  | 8 | A | STB2 | 베어링강 | STB (SF) | BM#1 | 1587 | 40 | 1555 | 1535 | 34 | 5800 |  | 3 | 0.29 | 30 |  | -1.2 | 1515 | 1555 | 16.93 | 0 |  | 19 | 21 | 75 | Y |  | 2018-03-05 21:51 | 59 | 1087 | 26 | 26 | 28 | 30 | 30 | 29 | 29 | 29 | 28 | 27 | 27 | 26 | 26 | 26 | 28 | 30 | 26 | 29 | -0.09 | Y | 45.03 | Y | 0 |  |  |  | 1.67 |  |  |  |  | N | N | Y | 230 | 0.47 | 63 | 101508 | 97680 | 7030 | 15600 | 17 | 1 |  | 2018-03-05 22:01 | 1515 | 113 |  | 32 | [16 empty] | 96.4 | 100 | 0 | 0 | 0 |  | 650 |  | 선택 | 해제 | 0 | 0 | 0 |  | 650 |  | 선택 | 해제 | 선택 | 미정 | 미정 | 선택 | 선택 | 7 | 미정 | BT180180 | H
B44051 | 2018-03-05 | 2 | D |  | 7 | A | AE4140Q | 합금강 | D4 | BM#2 | 1571 | 44 | 1635 | 1526 | 37 | 7700 |  | 1 | 0.57 | 18 |  | -2.27 | 1558 | 1614 | 1.7 | 0 | 0 | 23 | 47 | 56 | Y |  | 2018-03-05 22:13 | 64 | 1090 | 24 | 28 | 30 | 32 | 32 | 31 | 30 | 29 | 28 | 26 | 25 | 23 |  | 23 | 28 | 32 | 23 | 0 | -0.22 | Y | 40 | Y | -0.4 |  |  |  | 0.76 |  |  |  |  | N | N | N | 150 | 0.49 | 57 | 95547 | 93730 | 10 | 17600 | 10 | 1 | 40 | 2018-03-05 22:14 | 1558 | 127 |  | 26 | [16 empty] | 105.58 | 100 | 0 | 0 | 0 |  | 650 | 1100 | 선택 | 선택 | 0 | 0 | 0 |  | 650 | 1100 | 선택 | 선택 | 선택 | 미정 | 미정 | 미정 | 미정 |  | 미정 | RB145.00 | C
A44074 | 2018-03-05 | 1 | D |  | 9 | A | STB2 | 베어링강 | STB (SF) | BM#1 | 1579 | 40 | 1559 | 1530 | 38 | 5600 |  | 3 | 0.29 | 28 |  | -1.59 | 1508 | 1559 | 16.38 | 0 |  | 6 | 27 | 79 | Y |  | 2018-03-05 23:03 | 52 | 1099 | 25 | 26 | 26 | 28 | 28 | 27 | 26 | 26 | 25 | 24 | 24 | 23 | 23 | 23 | 25 | 28 | 23 | 26 | -0.1 | Y | 50 | Y | 0 |  |  |  | 1.21 |  |  |  |  | N | N | Y | 210 | 0.48 | 68 | 101508 | 104040 | 7030 | 16400 | 17 | 1 |  | 2018-03-05 23:12 | 1508 | 106 |  | 25 | [16 empty] | 90.88 | 100 | 0 | 0 | 0 |  | 650 |  | 선택 | 해제 | 0 | 0 | 0 |  | 650 |  | 선택 | 해제 | 선택 | 미정 | 미정 | 선택 | 미정 |  | 미정 | BT180180 | H
B44052 | 2018-03-05 | 2 | D |  | 8 | A | AE4140Q | 합금강 | D4 | BM#2 | 1589 | 42 | 1645 | 1524 | 39 | 8000 |  | 1 | 0.59 | 20 |  | -2.16 | 1572 | 1635 | 1.85 | 0 | 0 | 29 | 57 | 47 | Y |  | 2018-03-05 23:12 | 78 | 1082 | 20 | 31 | 37 | 40 | 42 | 43 | 43 | 42 | 41 | 40 | 38 | 37 | 35 | 35 | 38 | 43 | 35 | 0 | -0.23 | Y | 34.98 | Y | -0.4 |  |  |  | 0.73 |  |  |  |  | N | N | N | 140 | 0.48 | 64 | 94909 | 100860 | -1560 | 16900 | 10 | 1 | 10 | 2018-03-05 23:18 | 1572 | 127 |  | 27 | [16 empty] | 95.58 | 100 | 0 | 0 | 0 |  | 650 | 1100 | 선택 | 선택 | 0 | 0 | 0 |  | 650 | 1100 | 선택 | 선택 | 선택 | 미정 | 미정 | 미정 | 미정 |  | 미정 | RB105.00 | C
A44075 | 2018-03-05 | 1 | D |  | 10 | A | STB2 | 베어링강 | STB (SF) | BM#1 | 1612 | 39 | 1551 | 1552 | 29 | 4800 |  | 3 | 0.29 | 28 |  | -1.28 | 1510 | 1551 | 13.59 | 0 |  | 16 | 42 | 149 | Y |  | 2018-03-06 00:04 | 54 | 1086 | 22 | 22 | 23 | 24 | 25 | 25 | 25 | 24 | 23 | 23 | 22 | 21 | 21 | 21 | 23 | 25 | 21 | 25 | -0.09 | Y | 45 | Y | 0 |  |  |  | 1.33 |  |  |  |  | N | N | Y | 200 | 0.48 | 69 | 101508 | 104040 | 7090 | 15600 | 17 | 1 |  | 2018-03-06 00:12 | 1510 | 116 |  | 33 | [16 empty] | 90.88 | 100 | 0 | 0 | 0 |  | 650 |  | 선택 | 해제 | 0 | 0 | 0 |  | 650 |  | 선택 | 해제 | 선택 | 미정 | 미정 | 선택 | 미정 |  | 미정 | BT180180 | H
B44053 | 2018-03-05 | 2 | D | TUNDISH교체전 | 9 | A | AE4140Q | 합금강 | D4 | BM#2 | 1592 | 50 | 1646 | 1544 | 43 | 7500 |  | 1 | 0.61 | 18 |  | -2.17 | 1559 | 1612 | 1.28 | 0 | 0 | 10 | 76 | 49 | Y |  | 2018-03-06 00:22 | 65 | 1086 | 32 | 34 | 37 | 38 | 38 | 38 | 37 | 35 | 35 | 33 | 32 | 30 | 28 | 28 | 35 | 38 | 28 | 38 | -0.22 | Y | 44.98 | Y | -0.4 |  |  |  | 0.85 |  |  |  |  | N | N | N | 130 | 0.48 | 62 | 107259 | 99980 | -1680 | 2000 | 10 | 1 | 20 | 2018-03-06 00:30 | 1559 | 129 |  | 24 |  |  | 1FD9A65EBD95497B9C05746ABD8D2F34 | 565A94C6A50B4B4888F0AF5887F4AFCE | 569013715BFB45BD8B24F8C3AFECA8D4 | [11 empty] | 109.11 | 100 | 0 | 3000 | 0 |  | 650 | 1100 | 선택 | 선택 | 0 | 2930 | 0 |  | 650 | 1100 | 선택 | 선택 | 선택 | 미정 | 미정 | 미정 | 미정 |  | 미정 | RB125.00 | C
A44076 | 2018-03-05 | 1 | D |  | 11 | A | STB2 | 베어링강 | STB (SF) | BM#1 | 1623 | 41 | 1551 | 1532 | 36 | 4500 |  | 3 | 0.29 | 29 |  | -1.21 | 1512 | 1551 | 13.07 | 0 |  | 30 | 16 | 55 | Y |  | 2018-03-06 01:05 | 56 | 1086 | 20 | 23 | 25 | 26 | 27 | 27 | 27 | 26 | 26 | 25 | 24 | 24 | 23 | 23 | 25 | 27 | 23 | 27 | -0.1 | Y | 40.03 | Y | -0.2 |  |  |  | 1.18 |  |  |  |  | N | N | Y | 190 | 0.48 | 65 | 101508 | 99060 | 7080 | 15800 | 17 | 1 |  | 2018-03-06 01:14 | 1512 | 125 |  | 43 | [16 empty] | 95.13 | 100 | 0 | 0 | 0 |  | 650 |  | 선택 | 해제 | 0 | 0 | 0 |  | 650 |  | 선택 | 해제 | 선택 | 미정 | 미정 | 선택 | 미정 |  | 미정 | BT180180 | H
B44054 | 2018-03-05 | 2 | D | TUNDISH교체 | 1 | A | 20MNCRS5HM | 소입성보증강 | C1 | BM#2 | 1594 | 51 | 1675 | 1555 | 47 | 9600 |  | 1 | 0.61 | 18 |  | -2.74 | 1596 | 1671 | 0 | 2.09 | 0 | 11 | 37 | 60 | Y |  | 2018-03-06 01:45 | 90 | 1089 | 30 | 30 | 27 | 31 | 35 | 39 | 41 | 42 | 43 | 44 | 44 |  |  | 44 | 38 | 44 | 44 | 0 | 0 |  | 5 | Y | 0 |  | 1.65 | 1.65 | [5 empty] | N | N | N | 150 | 0.49 | 56 | 92976 | 96000 | 2200 | 15900 | 16 | 2 | 10 | 2018-03-06 01:45 | 1596 | 135 |  | 27 |  | * T/D FLUX 용탕부: 120 KG / 유탕부: 15KG 투입 | [14 empty] | 96.85 | 100 | 740 | 0 | 0 |  | 450 | 300 | 선택 | 선택 | 780 | 0 | 0 |  | 450 | 300 | 선택 | 선택 | 해제 | 미정 | 미정 | 미정 | 미정 |  | 미정 | RB110.00 | H
A44077 | 2018-03-05 | 1 | D |  | 12 | B | STB2 | 베어링강 | STB (SF) | BM#1 | 1599 | 48 | 1547 | 1540 | 36 | 5400 |  | 3 | 0.29 | 28 |  | -0.94 | 1517 | 1547 | 13.08 | 0 |  | 19 | 22 | 53 | Y |  | 2018-03-06 02:19 | 61 | 1086 | 23 | 26 | 29 | 31 | 32 | 32 | 32 | 30 | 30 | 29 | 29 | 29 | 28 | 27 | 29 | 32 | 27 | 32 | -0.11 | Y | 45 | Y | -0.2 |  |  |  | 1.11 |  |  |  |  | N | N | Y | 180 | 0.48 | 66 | 101508 | 101260 | 7060 | 16500 | 17 | 1 |  | 2018-03-06 02:27 | 1517 | 125 |  | 36 | [16 empty] | 93.21 | 100 | 0 | 0 | 0 |  | 650 |  | 선택 | 해제 | 0 | 0 | 0 |  | 650 |  | 선택 | 해제 | 선택 | 미정 | 미정 | 선택 | 미정 |  | 미정 | BT180180 | H
B44055 | 2018-03-05 | 2 | D |  | 2 | B | 20MNCRS5HM | 소입성보증강 | C1 | BM#2 | 1605 | 47 | 1657 | 1576 | 42 | 8600 |  | 1 | 0.59 | 18 |  | -2.34 | 1572 | 1646 | 0 | 2.37 | 0 | 23 | 48 | 76 | Y |  | 2018-03-06 02:47 | 66 | 1086 | 42 | 38 | 36 | 35 | 35 | 34 | 33 | 33 | 32 | 31 | 31 | 30 |  | 30 | 34 | 36 | 30 | 0 | -0.13 |  | 44.98 | Y | -0.2 | [8 empty] | N | N | N | 140 | 0.52 | 55 | 104562 | 94610 | 5390 | 16200 | 16 | 2 | 20 | 2018-03-06 02:49 | 1572 | 131 |  | 24 |  | * 성분 C급 발생 유저 변경. 래들 잔강 5톤 내림. | [14 empty] | 104.56 | 100 | 0 | 0 | 0 |  | 450 | 300 | 선택 | 선택 | 0 | 0 | 0 |  | 450 | 300 | 선택 | 선택 | 해제 | 미정 | 미정 | 미정 | 미정 |  | 미정 | RB100.00 | C
B44056 | 2018-03-05 | 2 | D |  | 3 | A | 20MNCRS5HM | 소입성보증강 | C1 | BM#2 | 1628 | 42 | 1665 | 1575 | 38 | 7800 |  | 1 | 0.59 | 19 |  | -2.64 | 1558 | 1641 | 0 | 2 | 0 | 29 | 58 | 68 | Y |  | 2018-03-06 03:46 | 52 | 1086 | 29 | 27 | 27 | 27 | 26 | 25 | 25 | 24 | 23 | 22 | 21 | 20 |  | 20 | 25 | 27 | 20 | 27 | -0.16 |  | 45 | Y | -0.2 | [8 empty] | N | N | N | 130 | 0.52 | 60 | 92976 | 99830 | 40 | 14500 | 16 | 2 | 30 | 2018-03-06 03:48 | 1558 | 128 |  | 22 | [16 empty] | 93.92 | 100 | 0 | 0 | 0 |  | 450 | 300 | 선택 | 선택 | 0 | 0 | 0 |  | 450 | 300 | 선택 | 선택 | 해제 | 미정 | 미정 | 미정 | 미정 |  | 미정 | RB110.00 | H
A44078 | 2018-03-05 | 1 | D |  | 13 | A | STB2 | 베어링강 | STB (SF) | BM#1 | 1601 | 63 | 1536 | 1530 | 51 | 6000 |  | 3 | 0.3 | 29 |  | -0.5 | 1520 | 1536 | 16.95 | 0 |  | 6 | 28 | 59 | Y |  | 2018-03-06 03:37 | 64 | 1086 | 27 | 31 | 35 | 38 | 38 | 39 | 38 | 37 | 36 | 35 | 34 | 34 | 33 | 33 | 35 | 39 | 33 | 38 | -0.15 | Y | 40 | Y | 0 |  |  |  | 1.2 |  |  |  |  | N | N | Y | 230 | 0.48 | 68 | 118426 | 104370 | 7050 | 15700 | 17 | 1 |  | 2018-03-06 03:44 | 1520 | 130 |  | 25 | [16 empty] | 105.69 | 100 | 0 | 0 | 0 |  | 650 |  | 선택 | 해제 | 0 | 0 | 0 |  | 650 |  | 선택 | 해제 | 선택 | 미정 | 미정 | 선택 | 미정 |  | 미정 | BT180180 | H
B44057 | 2018-03-05 | 2 | B |  | 4 | A | 20MNCRS5HM | 소입성보증강 | C1 | BM#2 | 1603 | 48 | 1645 | 1545 | 42 | 8700 |  | 1 | 0.6 | 19 |  | -2.42 | 1563 | 1648 | 0 | 4.44 | 0 | 10 | 77 | 59 | Y |  | 2018-03-06 04:53 | 57 | 1086 | 16 | 26 | 32 | 34 | 35 | 35 | 35 | 35 | 34 | 33 | 32 |  |  | 32 | 32 | 35 | 32 | 35 | -0.09 | Y | 30.02 | Y | -0.2 | [8 empty] | N | N | N | 120 | 0.52 | 54 | 92976 | 94040 | 80 | 16100 | 16 | 2 | 40 | 2018-03-06 05:03 | 1563 | 127 |  | 18 | [16 empty] | 98.91 | 100 | 0 | 0 | 0 |  | 450 | 300 | 선택 | 선택 | 0 | 0 | 0 |  | 450 | 300 | 선택 | 선택 | 해제 | 미정 | 미정 | 미정 | 미정 |  | 미정 | RB110.00 | H
A44079 | 2018-03-05 | 1 | B | TUNDISH교체전 | 14 | A | STB2 | 베어링강 | STB (SF) | BM#1 | 1571 | 47 | 1540 | 1530 | 41 | 6300 |  | 3 | 0.29 | 28 |  | -0.84 | 1513 | 1540 | 13.53 | 0 |  | 16 | 43 | 73 | Y |  | 2018-03-06 04:46 | 57 | 1086 | 32 | 32 | 33 | 34 | 33 | 33 | 32 | 31 | 31 | 30 | 30 | 30 | 29 | 29 | 32 | 34 | 29 | 33 | -0.11 | Y | 45.02 | Y | -0.2 |  |  |  | 1.26 |  |  |  |  | N | N | M | 220 | 0.48 | 63 | 96288 | 101280 | 6820 | 2500 | 17 | 1 |  | 2018-03-06 04:54 | 1513 | 118 |  | 26 | 20 | *STR#2 LOOP#6 스프레이 원형과냉 비수량 감소. *STR#1 LOOP#5 스프레이 노즐 뭉치 누수 비산되어 비수량 감소 |  | 04A8EC618AE94A3385F63C23E6110625 | FD65DEA3ECA6403F829A049C23646720 | 4CDC1976BB894DB4A4A4F9A2F459A807 | [10 empty] | 89.07 | 100 | 0 | 3500 | 0 |  | 650 |  | 선택 | 해제 | 0 | 3600 | 0 |  | 650 |  | 선택 | 해제 | 선택 | 미정 | 미정 | 선택 | 미정 |  | 미정 | BT180180 | H
B44058 | 2018-03-05 | 2 | B |  | 5 | A | 20MNCRS5HM | 소입성보증강 | C1 | BM#2 | 1610 | 48 | 1655 | 1575 | 40 | 8300 |  | 1 | 0.58 | 18 |  | -2.4 | 1574 | 1646 | 0 | 2.02 | 0 | 11 | 38 | 41 | Y |  | 2018-03-06 05:51 | 68 | 1089 | 29 | 35 | 40 | 42 | 42 | 42 | 41 | 40 | 39 | 37 | 36 | 34 | 32 | 32 | 38 | 42 | 32 | 42 | -0.22 | Y | 45 | Y | -0.4 | [8 empty] | N | N | N | 110 | 0.51 | 62 | 100724 | 104320 | 40 | 15700 | 16 | 2 | 10 | 2018-03-06 05:53 | 1574 | 124 |  | 16 | [16 empty] | 98.75 | 100 | 0 | 0 | 0 |  | 450 | 300 | 선택 | 선택 | 0 | 0 | 0 |  | 450 | 300 | 선택 | 선택 | 해제 | 미정 | 미정 | 미정 | 미정 |  | 미정 | RB110.00 | H
A44080 | 2018-03-05 | 1 | B | TUNDISH교체 | 1 | A | SCR423PRH | 소입성보증강 | C2 | BM#1 | 1638 | 40 | 1648 | 1581 | 38 | 6300 |  | 3 | 0.29 | 16 |  | -2.34 | 1601 | 1648 | 0 | 11.7 |  | 30 | 17 | 72 | Y |  | 2018-03-06 05:33 | 98 | 1087 | 27 | 30 | 29 | 36 | 42 | 44 | 45 | 47 | 48 | 48 | 49 |  |  | 49 | 41 | 49 | 49 | 0 | 0 |  |  | Y | 0.2 |  | 1.93 | 1.93 | [5 empty] | N | N | N | 150 | 0.52 | 57 | 101508 | 99720 | 7010 | 15200 | 13 | 2 |  | 2018-03-06 05:40 | 1601 | 137 |  | 67 |  | *T/Dflux 유15kg 용120kg | [14 empty] | 95.13 | 100 | 1000 | 0 | 0 |  | 410 |  | 선택 | 해제 | 1000 | 0 | 0 |  | 410 |  | 선택 | 선택 | 해제 | 미정 | 미정 | 선택 | 미정 |  | 미정 | BT180180 | H
B44059 | 2018-03-05 | 2 | B |  | 6 | A | 20MNCRS5HM | 소입성보증강 | C1 | BM#2 | 1602 | 48 | 1635 | 1566 | 42 | 8200 |  | 1 | 0.61 | 19 |  | -2.02 | 1572 | 1630 | 0 | 4.17 | 0 | 23 | 49 | 48 | Y |  | 2018-03-06 06:56 | 66 | 1089 | 29 | 29 | 30 | 30 | 29 | 29 | 28 | 27 | 26 | 25 | 23 | 20 |  | 20 | 27 | 30 | 20 | 29 | -0.22 |  | 44.97 | Y | -0.6 | [8 empty] | N | N | N | 100 | 0.52 | 59 | 100724 | 101730 | 90 | 16000 | 16 | 2 | 30 | 2018-03-06 07:01 | 1572 | 128 |  | 16 | [16 empty] | 100.07 | 100 | 0 | 0 | 0 |  | 450 | 300 | 선택 | 선택 | 0 | 0 | 0 |  | 450 | 300 | 선택 | 선택 | 해제 | 미정 | 미정 | 미정 | 미정 |  | 미정 | RB110.00 | H
A44081 | 2018-03-05 | 1 | B |  | 2 | A | SCR423PRH | 소입성보증강 | C2 | BM#1 | 1643 | 45 | 1621 | 1575 | 30 | 5700 |  | 3 | 0.29 | 18 |  | -2.37 | 1580 | 1632 | 0 | 13.45 |  | 19 | 23 | 64 | Y |  | 2018-03-06 06:50 | 77 | 1087 | 49 | 45 | 42 | 40 | 39 | 39 | 39 | 39 | 38 | 38 | 38 |  |  | 38 | 40 | 42 | 38 | 39 | -0.1 |  | 40 | Y | 0 | [8 empty] | N | N | N | 140 | 0.55 | 55 | 84590 | 95260 | 7120 | 14600 | 13 | 2 |  | 2018-03-06 07:11 | 1580 | 133 |  | 47 | [16 empty] | 82.73 | 100 | 0 | 0 | 0 |  | 410 |  | 선택 | 해제 | 0 | 0 | 0 |  | 410 |  | 선택 | 선택 | 해제 | 미정 | 미정 | 선택 | 미정 |  | 미정 | BT180180 | H
B44060 | 2018-03-06 | 2 | B |  | 7 | A | 20MNCRS5HM | 소입성보증강 | C1 | BM#2 | 1620 | 43 | 1645 | 1574 | 35 | 7100 |  | 1 | 0.6 | 18 |  | -2.52 | 1567 | 1632 | 0 | 5.07 | 0 | 29 | 59 | 41 | Y |  | 2018-03-06 07:40 | 61 | 1078 | 15 | 19 | 22 | 24 | 24 | 24 | 23 | 22 | 22 | 20 | 19 | 18 |  | 18 | 21 | 24 | 18 | 24 | -0.15 | Y | 40 | Y | -0.2 | [8 empty] | N | N | N | 150 | 0.53 | 58 | 100724 | 102760 | 70 | 16700 | 16 | 2 | 10 | 2018-03-06 08:00 | 1567 | 130 |  | 34 | [16 empty] | 100.47 | 100 | 0 | 0 | 0 |  | 450 | 300 | 선택 | 선택 | 0 | 0 | 0 |  | 450 | 300 | 선택 | 선택 | 해제 | 미정 | 미정 | 미정 | 미정 |  | 미정 | RB110.00 | C
A44082 | 2018-03-06 | 1 | B |  | 3 | A | SCR423PRH | 소입성보증강 | C2 | BM#1 | 1633 | 61 | 1607 | 1562 | 34 | 6300 |  | 3 | 0.3 | 18 |  | -1.66 | 1571 | 1608 | 0 | 14.31 |  | 6 | 29 | 57 | Y |  | 2018-03-06 08:04 | 68 | 1080 | 37 | 39 | 41 | 42 | 43 | 42 | 42 | 41 | 40 | 40 | 39 |  |  | 39 | 41 | 43 | 39 | 42 | -0.13 | Y | 29.98 | Y | -0.2 | [8 empty] | N | N | N | 130 | 0.55 | 55 | 101508 | 98840 | 7080 | 14000 | 13 | 2 |  | 2018-03-06 08:11 | 1571 | 122 |  | 30 | 10 | [15 empty] | 95.9 | 100 | 0 | 0 | 0 |  | 410 |  | 선택 | 해제 | 0 | 0 | 0 |  | 410 |  | 선택 | 선택 | 해제 | 미정 | 미정 | 선택 | 미정 |  | 미정 | BT180180 | H
B44061 | 2018-03-06 | 2 | B |  | 8 | A | 20MNCRS5HM | 소입성보증강 | C1 | BM#2 | 1605 | 42 | 1664 | 1565 | 36 | 7700 |  | 1 | 0.63 | 18 |  | -2.52 | 1578 | 1640 | 0 | 4.79 | 0 | 10 | 78 | 42 | Y |  | 2018-03-06 08:45 | 72 | 1079 | 15 | 23 | 29 | 33 | 34 | 34 | 33 | 31 | 30 | 28 | 26 | 23 |  | 23 | 29 | 34 | 23 | 0 | -0.31 | Y | 34.98 | Y | -0.6 | [8 empty] | N | N | N | 140 | 0.52 | 55 | 100724 | 95840 | 200 | 17400 | 16 | 2 | 30 | 2018-03-06 08:46 | 1578 | 125 |  | 30 | [16 empty] | 104.98 | 100 | 0 | 0 | 0 |  | 450 | 300 | 선택 | 선택 | 0 | 0 | 0 |  | 450 | 300 | 선택 | 선택 | 해제 | 미정 | 미정 | 미정 | 미정 |  | 미정 | RB110.00 | H
A44083 | 2018-03-06 | 1 | B |  | 4 | A | SCR423PRH | 소입성보증강 | C2 | BM#1 | 1618 | 44 | 1608 | 1525 | 36 | 6700 |  | 3 | 0.3 | 18 |  | -2 | 1563 | 1608 | 0 | 13.57 |  | 16 | 44 | 70 | Y |  | 2018-03-06 09:05 | 60 | 1081 | 38 | 37 | 36 | 36 | 36 | 35 | 34 | 33 | 33 | 32 | 32 |  |  | 32 | 35 | 36 | 32 | 36 | -0.1 |  | 40.03 | Y | 0 | [8 empty] | N | N | N | 120 | 0.55 | 55 | 101508 | 96950 | 7110 | 14800 | 13 | 2 |  | 2018-03-06 09:13 | 1563 | 105 |  | 25 | [16 empty] | 97.7 | 100 | 0 | 0 | 0 |  | 410 |  | 선택 | 해제 | 0 | 0 | 0 |  | 410 |  | 선택 | 선택 | 해제 | 미정 | 미정 | 선택 | 미정 |  | 미정 | BT180180 | H
B44062 | 2018-03-06 | 2 | B |  | 9 | A | 20MNCRS5HM | 소입성보증강 | C1 | BM#2 | 1614 | 45 | 1644 | 1566 | 41 | 8400 |  | 1 | 0.61 | 19 |  | -2.4 | 1566 | 1631 | 0 | 4.15 | 0 | 22 | 40 | 77 | Y |  | 2018-03-06 09:51 | 60 | 1086 | 20 | 21 | 24 | 26 | 26 | 26 | 25 | 24 | 23 | 22 | 21 | 20 |  | 20 | 23 | 26 | 20 | 26 | -0.15 | Y | 40 | Y | -0.2 | [8 empty] | N | N | N | 130 | 0.53 | 58 | 100724 | 100820 | 10 | 16100 | 16 | 2 | 10 | 2018-03-06 09:52 | 1566 | 127 |  | 22 | [16 empty] | 95.75 | 100 | 0 | 0 | 0 |  | 450 | 300 | 선택 | 선택 | 0 | 0 | 0 |  | 450 | 300 | 선택 | 선택 | 해제 | 미정 | 미정 | 미정 | 미정 |  | 미정 | RB110.00 | H
A44084 | 2018-03-06 | 1 | B |  | 5 | A | SCR423PRH | 소입성보증강 | C2 | BM#1 | 1592 | 40 | 1610 | 1543 | 31 | 5700 |  | 3 | 0.29 | 18 |  | -2.04 | 1565 | 1610 | 0 | 13.36 |  | 30 | 18 | 59 | Y |  | 2018-03-06 10:04 | 62 | 1088 | 31 | 34 | 37 | 38 | 38 | 38 | 37 | 36 | 36 | 35 | 35 | 34 |  | 34 | 36 | 38 | 34 | 38 | -0.1 | Y | 40 | Y | -0.2 | [8 empty] | N | N | N | 110 | 0.55 | 56 | 101508 | 101510 | 7020 | 14800 | 13 | 2 |  | 2018-03-06 10:14 | 1565 | 99 |  | 22 | [16 empty] | 93.56 | 100 | 0 | 0 | 0 |  | 410 |  | 선택 | 해제 | 0 | 0 | 0 |  | 410 |  | 선택 | 선택 | 해제 | 미정 | 미정 | 선택 | 미정 |  | 미정 | BT180180 | H
B44063 | 2018-03-06 | 2 | B |  | 10 | A | 20MNCRS5HM | 소입성보증강 | C1 | BM#2 | 1627 | 43 | 1656 | 1537 | 38 | 8000 |  | 1 | 0.62 | 18 |  | -2.4 | 1564 | 1637 | 0 | 5.32 | 0 | 23 | 50 | 39 | Y |  | 2018-03-06 10:45 | 58 | 1083 | 16 | 23 | 29 | 31 | 32 | 32 | 31 | 30 | 29 | 28 | 26 | 24 |  | 24 | 27 | 32 | 24 | 0 | -0.24 | Y | 32.92 | Y | -0.4 | [8 empty] | N | N | N | 120 | 0.52 | 56 | 92976 | 96820 | 250 | 15800 | 16 | 2 | 20 | 2018-03-06 10:50 | 1564 | 128 |  | 29 | [16 empty] | 95.85 | 100 | 0 | 0 | 0 |  | 450 | 300 | 선택 | 선택 | 0 | 0 | 0 |  | 450 | 300 | 선택 | 선택 | 해제 | 미정 | 미정 | 미정 | 미정 |  | 미정 | RB110.00 | H
A44085 | 2018-03-06 | 1 | B |  | 6 | A | SCR423PRH | 소입성보증강 | C2 | BM#1 | 1610 | 46 | 1603 | 1559 | 32 | 6000 |  | 3 | 0.28 | 18 |  | -1.72 | 1565 | 1603 | 0 | 13.14 |  | 19 | 24 | 55 | Y |  | 2018-03-06 11:06 | 62 | 1087 | 34 | 36 | 39 | 41 | 42 | 40 | 40 | 39 | 38 | 38 | 37 | 36 | 35 | 35 | 38 | 42 | 35 | 0 | -0.17 | Y | 40.02 | Y | -0.2 | [8 empty] | N | N | N | 100 | 0.55 | 62 | 101508 | 107430 | 1450 | 14400 | 13 | 2 |  | 2018-03-06 11:13 | 1565 | 95 |  | 17 |  | *전공정 요청 잔강이월 미실시 | [14 empty] | 93.25 | 100 | 0 | 0 | 0 |  | 410 |  | 선택 | 해제 | 0 | 0 | 0 |  | 410 |  | 선택 | 선택 | 해제 | 미정 | 미정 | 해제 | 미정 |  | 미정 | BT180180 | H
B44064 | 2018-03-06 | 2 | B | TUNDISH교체전 | 11 | A | 20MNCRS5HM | 소입성보증강 | C1 | BM#2 | 1646 | 54 | 1604 | 1545 | 40 | 8600 |  | 1 | 0.62 | 18 |  | -2.33 | 1570 | 1630 | 0 | 5.17 | 0 | 29 | 60 | 38 | Y |  | 2018-03-06 11:53 | 64 | 1088 | 18 | 25 | 30 | 32 | 32 | 32 | 32 | 31 | 29 | 27 | 26 | 24 |  | 24 | 28 | 32 | 24 | 32 | -0.2 | Y | 40.03 | Y | -0.4 | [8 empty] | N | N | N | 120 | 0.52 | 59 | 99389 | 100670 | -2720 | 2000 | 16 | 2 | 30 | 2018-03-06 12:07 | 1570 | 129 |  | 19 |  |  | 804DF38E25DF4580B60687905435DBA2 | 9E896C44B9E64A93B920C8A990A2E153 | C6ACC9CD21984F2EB9CFB5422908B76B | [11 empty] | 101.47 | 76.92 | 0 | 2638 | 0 |  | 450 | 300 | 선택 | 선택 | 0 | 2547 | 0 |  | 450 | 300 | 선택 | 선택 | 해제 | 미정 | 미정 | 미정 | 미정 |  | 미정 | RB110.00 | H
A44086 | 2018-03-06 | 1 | B |  | 7 | A | SCR423PRH | 소입성보증강 | C2 | BM#1 | 1581 | 49 | 1606 | 1518 | 37 | 6600 |  | 3 | 0.3 | 17 |  | -1.99 | 1564 | 1606 | 0 | 12.46 |  | 6 | 30 | 57 | Y |  | 2018-03-06 12:02 | 61 | 1082 | 34 | 36 | 38 | 40 | 40 | 39 | 38 | 38 | 38 | 37 | 36 | 36 | 34 | 34 | 37 | 40 | 34 | 38 | -0.13 | Y | 45 | Y | -0.4 | [8 empty] | N | N | N | 150 | 0.55 | 61 | 101508 | 108890 | 1320 | 12600 | 13 | 2 |  | 2018-03-06 12:09 | 1564 | 103 |  | 25 |  | *전공정 요청 잔강이월 미실시 | [14 empty] | 92.15 | 100 | 0 | 0 | 0 |  | 410 |  | 선택 | 해제 | 0 | 0 | 0 |  | 410 |  | 선택 | 선택 | 해제 | 미정 | 미정 | 해제 | 미정 |  | 미정 | BT180180 | H
A44087 | 2018-03-06 | 1 | C | TUNDISH교체전 | 8 | A | SCR423PRH | 소입성보증강 | C2 | BM#1 | 1609 | 43 | 1598 | 1567 | 34 | 5700 |  | 3 | 0.28 | 17 |  | -1.81 | 1562 | 1600 | 0 | 13.01 |  | 16 | 45 | 65 | Y |  | 2018-03-06 13:02 | 59 | 1073 | 33 | 32 | 32 | 32 | 32 | 32 | 31 | 31 | 30 | 29 | 29 | 28 | 27 | 27 | 31 | 32 | 27 | 32 | -0.1 |  | 49.98 | Y | -0.2 | [8 empty] | N | N | N | 140 | 0.55 | 63 | 115838 | 112390 | 1510 | 1400 | 13 | 2 |  | 2018-03-06 13:09 | 1562 | 106 |  | 29 |  | *전공정 요청 잔강이월 미실시 | 2A5FC09218E64C64B8E63F6D94E0424C | 75258AF8EB0649F9A9D280DA4A100B15 | D7F8FB81D38842628A152CF26E23C347 | [11 empty] | 101.7 | 100 | 0 | 3000 | 0 |  | 410 |  | 선택 | 해제 | 0 | 3000 | 0 |  | 410 |  | 선택 | 선택 | 해제 | 미정 | 미정 | 해제 | 미정 |  | 미정 | BT180180 | H
B44065 | 2018-03-06 | 2 | C | TUNDISH교체 | 1 | A | SCM440HF | 소입성보증강 | D | BM#2 | 1567 | 50 | 1624 | 1514 | 45 | 9200 |  | 1 | 0.61 | 20 |  | -2.46 | 1578 | 1644 | 1.73 | 0 | 0 | 10 | 79 | 43 | N | 1 | 2018-03-06 12:57 | 85 | 1075 | 35 | 36 | 29 | 31 | 36 | 39 | 41 | 43 | 44 | 45 | 46 | 45 |  | 45 | 39 | 46 | 45 | 0 | -0.2 |  | 4.98 | Y | -0.2 |  | 1.95 | 1.95 | 1.18 |  |  |  |  | N | N | N | 150 | 0.48 | 59 | 97519 | 97120 | -1020 | 15900 | 3 | 1 | 10 | 2018-03-06 12:58 | 1578 | 140 |  | 42 |  | * T/D 용강량 실측:1170mm / 19.4 TON * T/D FLUX 용탕부: 120 KG / 유탕부: 15KG 투입 * 슬리브 롱노즐( Y자형 ) 사용 * L/D 강제개공 ID: 301,401 | [14 empty] | 101.48 | 78.57 | 1098 | 0 | 0 |  | 650 | 400 | 선택 | 해제 | 1178 | 0 | 0 |  | 650 | 400 | 선택 | 해제 | 해제 | 미정 | 미정 | 미정 | 미정 |  | 미정 | RB140.00 | C
B44066 | 2018-03-06 | 2 | C |  | 2 | A | SCM440HF | 소입성보증강 | D | BM#2 | 1575 | 47 | 1634 | 1527 | 44 | 8800 |  | 1 | 0.6 | 19 |  | 0 | 1560 | 1618 | 2.09 | 0 | 0 | 22 | 41 | 54 | Y |  | 2018-03-06 14:06 | 67 | 1090 | 44 | 37 | 35 | 32 | 30 | 28 | 27 | 27 | 26 | 24 | 23 | 21 | 20 | 20 | 29 | 35 | 20 | 0 | -0.3 |  | 50 | Y | -0.2 |  |  |  | 0.94 |  |  |  |  | N | N | N | 140 | 0.5 | 62 | 93016 | 101790 | 130 | 15700 | 3 | 1 | 20 | 2018-03-06 14:24 | 1560 | 140 |  | 35 | [16 empty] | 94.24 | 75 | 0 | 0 | 0 |  | 650 | 400 | 선택 | 해제 | 0 | 0 | 0 |  | 650 | 400 | 선택 | 해제 | 해제 | 미정 | 미정 | 미정 | 미정 |  | 미정 | BT180180 | C
A44088 | 2018-03-06 | 1 | C | TUNDISH교체 | 1 | A | AE1055LS | 탄소강 | G-AE1055LS | BM#1 | 1653 | 41 | 1612 | 1594 | 33 | 5300 |  | 3 | 0.29 | 25 |  | -1.37 | 1571 | 1612 | 0 | 22.57 |  | 30 | 19 | 62 | Y |  | 2018-03-06 14:11 | 87 | 1079 | 24 | 33 | 30 | 36 | 40 | 42 | 43 | 44 | 44 | 45 | 46 |  |  | 46 | 40 | 46 | 46 | 0 | 0 |  |  | Y | 0.2 |  | 1.96 | 1.79 | [5 empty] | N | N | M | 230 | 0.48 | 57 | 84590 | 94200 | 7000 | 15700 | 14 | 1 |  | 2018-03-06 14:21 | 1571 | 130 |  | 47 |  | T/D플럭스 유 15 용225KG | [14 empty] | 83.59 | 100 | 1500 | 0 | 0 |  | 400 |  | 선택 | 해제 | 1500 | 0 | 0 |  | 400 |  | 선택 | 해제 | 해제 | 미정 | 미정 | 선택 | 미정 |  | 미정 | BT180180 | H
B44067 | 2018-03-06 | 2 | C |  | 3 | B | SCM440HF | 소입성보증강 | D | BM#2 | 1576 | 43 | 1634 | 1547 | 38 | 7700 |  | 1 | 0.58 | 19 |  | 0 | 1561 | 1628 | 1.42 | 0 | 0 | 23 | 51 | 56 | Y |  | 2018-03-06 15:01 | 68 | 1085 | 17 | 23 | 26 | 29 | 30 | 30 | 30 | 30 | 29 | 29 | 27 | 26 |  | 26 | 27 | 30 | 26 | 30 | -0.11 | Y | 34.98 | Y | -0.2 |  |  |  | 1.32 |  |  |  |  | N | N | N | 130 | 0.51 | 57 | 93480 | 97370 | 110 | 16000 | 3 | 1 | 10 | 2018-03-06 15:17 | 1561 | 140 |  | 44 | [16 empty] | 91.87 | 75 | 0 | 0 | 0 |  | 650 | 400 | 선택 | 해제 | 0 | 0 | 0 |  | 650 | 400 | 선택 | 해제 | 해제 | 미정 | 미정 | 미정 | 미정 |  | 미정 | RB110.00 | C
A44089 | 2018-03-06 | 1 | C |  | 2 | A | AE1055LS | 탄소강 | G-AE1055LS | BM#1 | 1583 | 41 | 1603 | 1529 | 33 | 5300 |  | 3 | 0.29 | 25 |  | -1.73 | 1552 | 1603 | 0 | 18.14 |  | 19 | 25 | 61 | Y |  | 2018-03-06 15:13 | 68 | 1086 | 46 | 40 | 36 | 34 | 34 | 34 | 33 | 33 | 32 | 31 | 31 | 30 | 29 | 29 | 34 | 36 | 29 | 34 | -0.14 |  | 50 | Y | -0.2 | [8 empty] | N | N | Y | 220 | 0.5 | 61 | 84590 | 95500 | 6970 | 15800 | 14 | 1 |  | 2018-03-06 15:23 | 1552 | 131 |  | 42 |  | *롱노즐교체 SEN내부 크랙 1회사용 | [14 empty] | 82.53 | 100 | 0 | 0 | 0 |  | 400 |  | 선택 | 해제 | 0 | 0 | 0 |  | 400 |  | 선택 | 해제 | 해제 | 미정 | 미정 | 선택 | 선택 | 1 | 미정 | BT180180 | H
B44068 | 2018-03-06 | 2 | C |  | 4 | A | SCM440 | 합금강 | D | BM#2 | 1596 | 48 | 1634 | 1546 | 37 | 7500 |  | 1 | 0.6 | 16 |  | -1.82 | 1567 | 1616 | 0.01 | 2.6 | 0 | 29 | 61 | 56 | Y |  | 2018-03-06 15:59 | 71 | 1091 | 20 | 24 | 28 | 30 | 31 | 31 | 31 | 30 | 30 | 29 | 28 | 26 | 25 | 25 | 28 | 31 | 25 | 31 | -0.15 | Y | 39.98 | Y | -0.2 |  |  |  | 1.33 |  |  |  |  | N | N | N | 120 | 0.5 | 62 | 90515 | 102610 | 60 | 16100 | 3 | 1 | 20 | 2018-03-06 16:34 | 1567 | 140 |  | 47 | [16 empty] | 90.79 | 72.73 | 0 | 0 | 0 |  | 650 | 400 | 선택 | 해제 | 0 | 0 | 0 |  | 650 | 400 | 선택 | 해제 | 해제 | 미정 | 미정 | 미정 | 미정 |  | 미정 | RB120.00 | C
A44090 | 2018-03-06 | 1 | C |  | 3 | A | AE1055LS | 탄소강 | G-AE1055LS | BM#1 | 1578 | 40 | 1596 | 1544 | 31 | 5100 |  | 3 | 0.28 | 25 |  | -1.29 | 1558 | 1596 | 0 | 18.88 |  | 6 | 31 | 56 | Y |  | 2018-03-06 16:01 | 74 | 1088 | 28 | 29 | 31 | 34 | 35 | 36 | 36 | 35 | 35 | 35 | 34 | 33 | 33 | 33 | 33 | 36 | 33 | 35 | -0.05 | Y | 34.98 | Y | 0 | [8 empty] | N | N | Y | 210 | 0.5 | 60 | 101508 | 97350 | 7070 | 15400 | 14 | 1 |  | 2018-03-06 16:27 | 1558 | 132 |  | 56 | [16 empty] | 97.28 | 100 | 0 | 0 | 0 |  | 400 |  | 선택 | 해제 | 0 | 0 | 0 |  | 400 |  | 선택 | 해제 | 해제 | 미정 | 미정 | 선택 | 미정 |  | 미정 | BT180180 | H
B44069 | 2018-03-06 | 2 | C |  | 5 | A | SCM440 | 합금강 | D | BM#2 | 1631 | 45 | 1634 | 1575 | 33 | 6300 |  | 1 | 0.6 | 21 |  | 0 | 1564 | 1620 | 0 | 3.46 | 0 | 16 | 46 | 36 | Y |  | 2018-03-06 17:09 | 68 | 1097 | 23 | 25 | 26 | 27 | 27 | 27 | 26 | 25 | 24 | 23 | 21 | 19 | 16 | 16 | 24 | 27 | 16 | 27 | -0.24 | Y | 45 | Y | -0.6 |  |  |  | 0.78 |  |  |  |  | N | N | Y | 110 | 0.48 | 63 | 151254 | 99050 | 110 | 16600 | 3 | 1 | 10 | 2018-03-06 17:43 | 1564 | 139 |  | 42 |  | *연연주 혼탕부 성분확인 ID:307~309.408~410 | [14 empty] | 156.82 | 78.95 | 0 | 0 | 0 |  | 650 | 400 | 선택 | 해제 | 0 | 0 | 0 |  | 650 | 400 | 선택 | 해제 | 해제 | 미정 | 미정 | 미정 | 미정 |  | 미정 | RB240.00 | C
A44091 | 2018-03-06 | 1 | C |  | 4 | A | AE1055LS | 탄소강 | G-AE1055LS | BM#1 | 1590 | 46 | 1580 | 1549 | 36 | 5900 |  | 3 | 0.29 | 25 |  | -1.12 | 1547 | 1580 | 0 | 22.71 |  | 11 | 39 | 501 | Y |  | 2018-03-06 17:26 | 63 | 1060 | 33 | 31 | 30 | 30 | 30 | 30 | 29 | 28 | 28 | 27 | 27 | 26 | 26 | 26 | 29 | 30 | 26 | 30 | -0.08 |  | 50 | Y | 0 | [8 empty] | N | N | Y | 200 | 0.5 | 64 | 101508 | 99050 | 7090 | 15700 | 14 | 1 |  | 2018-03-06 17:34 | 1547 | 117 |  | 32 | [16 empty] | 95.72 | 100 | 0 | 0 | 0 |  | 400 |  | 선택 | 해제 | 0 | 0 | 0 |  | 400 |  | 선택 | 해제 | 해제 | 미정 | 미정 | 선택 | 미정 |  | 미정 | BT180180 | H
B44070 | 2018-03-06 | 2 | C |  | 6 | A | SCM440HM2 | 소입성보증강 | D | BM#2 | 1603 | 44 | 1627 | 1565 | 36 | 6800 |  | 1 | 0.6 | 19 |  | 0 | 1557 | 1615 | 1.38 | 0.12 | 0 | 22 | 42 | 35 | Y |  | 2018-03-06 18:22 | 64 | 1060 | 16 | 22 | 27 | 29 | 30 | 30 | 29 | 29 | 28 | 27 | 26 | 24 | 23 | 23 | 26 | 30 | 23 | 29 | -0.17 | Y | 40 | Y | -0.2 |  |  |  | 0.71 |  |  |  |  | N | N | Y | 100 | 0.47 | 64 | 48702 | 100410 | 50 | 16100 | 3 | 1 | 20 | 2018-03-06 18:32 | 1557 | 135 |  | 34 |  | *연연주 혼탕부 성분확인 ID:301.401 | [14 empty] | 50.73 | 83.33 | 0 | 0 | 0 |  | 650 | 400 | 선택 | 해제 | 0 | 0 | 0 |  | 650 | 400 | 선택 | 해제 | 해제 | 미정 | 미정 | 미정 | 미정 |  | 미정 | RB260.00 | C
A44092 | 2018-03-06 | 1 | C |  | 5 | A | AE1055LS | 탄소강 | G-AE1055LS | BM#1 | 1619 | 39 | 1597 | 1574 | 30 | 4600 |  | 3 | 0.29 | 25 |  | -1.61 | 1550 | 1597 | 0 | 22.37 |  | 30 | 20 | 45 | Y |  | 2018-03-06 18:23 | 66 | 1087 | 25 | 30 | 34 | 36 | 36 | 36 | 36 | 35 | 35 | 34 | 34 | 33 | 33 | 33 | 34 | 36 | 33 | 36 | -0.06 | Y | 45 | Y | 0 | [8 empty] | N | N | Y | 190 | 0.5 | 62 | 101508 | 101580 | 7100 | 15800 | 14 | 1 |  | 2018-03-06 18:30 | 1550 | 116 |  | 39 | [16 empty] | 93.51 | 100 | 0 | 0 | 0 |  | 400 |  | 선택 | 해제 | 0 | 0 | 0 |  | 400 |  | 선택 | 해제 | 해제 | 미정 | 미정 | 선택 | 미정 |  | 미정 | BT180180 | H
B44071 | 2018-03-06 | 2 | C |  | 7 | A | SCM440HM2 | 소입성보증강 | D | BM#2 | 1576 | 44 | 1625 | 1544 | 35 | 7100 |  | 1 | 0.6 | 19 |  | 0 | 1550 | 1614 | 1.36 | 0 | 0 | 23 | 52 | 40 | Y |  | 2018-03-06 19:29 | 57 | 1081 | 21 | 23 | 25 | 26 | 27 | 26 | 26 | 25 | 24 | 23 | 22 | 21 | 19 | 19 | 24 | 27 | 19 | 26 | -0.2 | Y | 39.98 | Y | -0.4 |  |  |  | 0.77 |  |  |  |  | N | N | Y | 150 | 0.48 | 62 | 97404 | 97590 | 50 | 15800 | 3 | 1 |  | 2018-03-06 19:36 | 1550 | 135 |  | 34 | [16 empty] | 101.46 | 100 | 0 | 0 | 0 |  | 650 | 400 | 선택 | 해제 | 0 | 0 | 0 |  | 650 | 400 | 선택 | 해제 | 해제 | 미정 | 미정 | 미정 | 미정 |  | 미정 | RB260.00 | C
A44093 | 2018-03-06 | 1 | C |  | 6 | A | AE1055LS | 탄소강 | G-AE1055LS | BM#1 | 1634 | 41 | 1587 | 1587 | 30 | 3900 |  | 3 | 0.29 | 25 |  | -1.21 | 1551 | 1587 | 0 | 22.03 |  | 19 | 26 | 47 | Y |  | 2018-03-06 19:25 | 67 | 1090 | 32 | 32 | 34 | 35 | 36 | 35 | 35 | 35 | 35 | 34 | 34 | 33 | 33 | 33 | 34 | 36 | 33 | 35 | -0.04 | Y | 39.98 | Y | 0 | [8 empty] | N | N | Y | 180 | 0.5 | 62 | 101508 | 99350 | 6750 | 15800 | 14 | 1 |  | 2018-03-06 19:29 | 1551 | 125 |  | 41 | [16 empty] | 95.45 | 100 | 0 | 0 | 0 |  | 400 |  | 선택 | 해제 | 0 | 0 | 0 |  | 400 |  | 선택 | 해제 | 해제 | 미정 | 미정 | 선택 | 미정 |  | 미정 | BT180180 | H
A44094 | 2018-03-06 | 1 | A |  | 7 | A | AE1055LS | 탄소강 | G-AE1055LS | BM#1 | 1628 | 40 | 1583 | 1574 | 29 | 4000 |  | 3 | 0.28 | 25 |  | -1.4 | 1542 | 1583 | 0 | 22.55 |  | 6 | 32 | 48 | Y |  | 2018-03-06 20:28 | 58 | 1094 | 32 | 30 | 29 | 30 | 30 | 29 | 29 | 28 | 28 | 27 | 26 | 25 |  | 25 | 29 | 30 | 25 | 30 | -0.12 | Y | 40.02 | Y | -0.2 | [8 empty] | N | N | Y | 230 | 0.5 | 60 | 101508 | 98630 | 7140 | 13420 | 14 | 1 |  | 2018-03-06 20:32 | 1542 | 118 |  | 42 |  | *A44095Heat L/D강제개공으로 나탕주입 이상재등록ID:106.206 | [14 empty] | 96.08 | 100 | 0 | 0 | 0 |  | 400 |  | 선택 | 해제 | 0 | 0 | 0 |  | 400 |  | 선택 | 해제 | 해제 | 미정 | 미정 | 선택 | 미정 |  | 미정 | BT180180 | H
B44072 | 2018-03-06 | 2 | A |  | 8 | A | SCM440HM2 | 소입성보증강 | D | BM#2 | 1588 | 44 | 1625 | 1544 | 37 | 7100 |  | 1 | 0.6 | 19 |  | 0 | 1552 | 1604 | 1.52 | 0 | 0 | 29 | 62 | 42 | Y |  | 2018-03-06 20:44 | 59 | 1088 | 16 | 21 | 26 | 28 | 28 | 29 | 29 | 28 | 27 | 26 | 25 | 24 | 22 | 22 | 25 | 29 | 22 | 28 | -0.2 | Y | 35 | Y | -0.4 |  |  |  | 0.88 |  |  |  |  | N | N | N | 140 | 0.47 | 65 | 102592 | 101220 | 130 | 15300 | 3 | 1 |  | 2018-03-06 20:50 | 1552 | 121 |  | 24 |  | *빅사이즈 후속 | [14 empty] | 102.59 | 100 | 0 | 0 | 0 |  | 650 | 400 | 선택 | 해제 | 0 | 0 | 0 |  | 650 | 400 | 선택 | 해제 | 해제 | 미정 | 미정 | 미정 | 미정 |  | 미정 | RB145.00 | C
B44073 | 2018-03-06 | 2 | A |  | 9 | B | SCM440HM2 | 소입성보증강 | D | BM#2 | 1577 | 58 | 1627 | 1535 | 36 | 7200 |  | 1 | 0.6 | 18 |  | -2.17 | 1556 | 1605 | 2.02 | 0 | 0 | 16 | 47 | 65 | Y |  | 2018-03-06 22:02 | 63 | 1103 | 18 | 21 | 27 | 30 | 31 | 31 | 31 | 30 | 30 | 28 | 28 | 26 | 24 | 24 | 28 | 31 | 24 | 31 | -0.17 | Y | 40 | Y | -0.4 |  |  |  | 0.92 |  |  |  |  | N | N | N | 130 | 0.5 | 59 | 101820 | 97680 | 10 | 15400 | 3 | 1 |  | 2018-03-06 22:02 | 1556 | 118 |  | 14 | [16 empty] | 106.06 | 100 | 0 | 0 | 0 |  | 650 | 400 | 선택 | 해제 | 0 | 0 | 0 |  | 650 | 400 | 선택 | 해제 | 해제 | 미정 | 미정 | 미정 | 선택 | 9 | 미정 | RB150.00 | C
A44095 | 2018-03-06 | 1 | A |  | 8 | A | AE1055LS | 탄소강 | G-AE1055LS | BM#1 | 1577 | 40 | 1587 | 1549 | 33 | 5200 |  | 3 | 0.3 | 25 |  | -1.56 | 1541 | 1587 | 0 | 21.82 |  | 11 | 40 | 47 | Y |  | 2018-03-06 21:34 | 57 | 1087 | 24 | 24 | 26 | 28 | 28 | 28 | 28 | 28 | 27 | 26 | 26 | 26 | 25 | 25 | 27 | 28 | 25 | 28 | -0.06 | Y | 44.98 | Y | -0.2 | [8 empty] | N | N | Y | 220 | 0.5 | 62 | 101508 | 103100 | 7000 | 14750 | 14 | 1 |  | 2018-03-06 21:40 | 1541 | 120 |  | 40 |  | *L/D강제개공으로 나탕주입 이상재등록ID:101.201 | [14 empty] | 92.24 | 100 | 0 | 0 | 0 |  | 400 |  | 선택 | 해제 | 0 | 0 | 0 |  | 400 |  | 선택 | 해제 | 해제 | 미정 | 미정 | 선택 | 미정 |  | 미정 | BT180180 | H
A44096 | 2018-03-06 | 1 | A |  | 9 | A | AE1055LS | 탄소강 | G-AE1055LS | BM#1 | 1582 | 50 | 1599 | 1564 | 30 | 4800 |  | 3 | 0.29 | 28 |  | -1.29 | 1553 | 1595 | 0 | 18.83 |  | 30 | 21 | 46 | Y |  | 2018-03-06 22:42 | 69 | 1090 | 25 | 31 | 35 | 38 | 39 | 38 | 38 | 38 | 38 | 38 | 37 | 36 |  | 36 | 36 | 39 | 36 | 38 | -0.05 | Y | 35.02 | Y | -0.2 | [8 empty] | N | N | Y | 210 | 0.5 | 59 | 101508 | 99530 | 7080 | 15200 | 14 | 1 |  | 2018-03-06 22:51 | 1553 | 129 |  | 37 | [16 empty] | 95.31 | 100 | 0 | 0 | 0 |  | 400 |  | 선택 | 해제 | 0 | 0 | 0 |  | 400 |  | 선택 | 해제 | 해제 | 미정 | 미정 | 선택 | 미정 |  | 미정 | BT180180 | H
B44074 | 2018-03-06 | 2 | A |  | 10 | A | SCM440 | 합금강 | D | BM#2 | 1613 | 45 | 1645 | 1575 | 37 | 7000 |  | 1 | 0.62 | 18 |  | 0.77 | 1575 | 1556 | 0.8 | 7.89 | 0 | 22 | 43 | 70 | Y |  | 2018-03-06 23:03 | 79 | 1089 | 18 | 32 | 39 | 43 | 45 | 46 | 45 | 45 | 44 | 43 | 42 | 40 | 37 | 37 | 40 | 46 | 37 | 45 | -0.26 | Y | 35.03 | Y | -0.6 |  |  |  | 0.79 |  |  |  |  | N | N | N | 120 | 0.49 | 62 | 164154 | 101850 | -850 | 16000 | 3 | 1 |  | 2018-03-06 23:03 | 1575 | 111 |  | 15 |  | *연연주 혼탕부 308~310.408~410 | [14 empty] | 167.5 | 100 | 0 | 0 | 0 |  | 650 | 400 | 선택 | 해제 | 0 | 0 | 0 |  | 650 | 400 | 선택 | 해제 | 해제 | 미정 | 미정 | 미정 | 미정 |  | 미정 | RB150.00 | C
A44097 | 2018-03-06 | 1 | A |  | 10 | A | AE1055LS | 탄소강 | G-AE1055LS | BM#1 | 1607 | 41 | 1595 | 1557 | 33 | 5500 |  | 3 | 0.29 | 27 |  | -1.11 | 1548 | 1583 | 0 | 19.1 |  | 19 | 27 | 42 | Y |  | 2018-03-06 23:45 | 64 | 1128 | 36 | 35 | 35 | 36 | 35 | 35 | 34 | 34 | 34 | 33 | 32 | 31 |  | 31 | 34 | 36 | 31 | 35 | -0.12 | Y | 40 | Y | -0.2 | [8 empty] | N | N | Y | 200 | 0.5 | 58 | 101508 | 96370 | 7020 | 15760 | 14 | 1 |  | 2018-03-06 23:58 | 1548 | 134 |  | 36 | [16 empty] | 98.22 | 100 | 0 | 0 | 0 |  | 400 |  | 선택 | 해제 | 0 | 0 | 0 |  | 400 |  | 선택 | 해제 | 해제 | 미정 | 미정 | 선택 | 미정 |  | 미정 | BT180180 | H
B44075 | 2018-03-06 | 2 | A |  | 11 | A | SCM440J | 합금강 | D4 | BM#2 | 1615 | 41 | 1636 | 1565 | 35 | 6600 |  | 1 | 0.59 | 16 |  | -2.42 | 1558 | 1613 | 2.81 | 0 | 0 | 23 | 53 | 63 | Y |  | 2018-03-07 00:07 | 63 | 1136 | 36 | 33 | 32 | 32 | 31 | 30 | 29 | 28 | 27 | 26 | 25 | 24 | 23 | 23 | 29 | 32 | 23 | 0 | -0.18 |  | 50.02 | Y | -0.2 | [8 empty] | N | N | N | 110 | 0.49 | 60 | 50754 | 97400 | 110 | 15500 | 3 | 1 |  | 2018-03-07 00:04 | 1558 | 121 |  | 16 |  | *연연주 혼탕부 301.401 | [14 empty] | 52.87 | 100 | 0 | 0 | 0 |  | 650 | 1100 | 선택 | 해제 | 0 | 0 | 0 |  | 650 | 1100 | 선택 | 해제 | 해제 | 미정 | 미정 | 미정 | 미정 |  | 미정 | BT180180 | H
A44098 | 2018-03-06 | 1 | A |  | 11 | A | AE1055LS | 탄소강 | G-AE1055LS | BM#1 | 1598 | 44 | 1587 | 1542 | 36 | 5700 |  | 3 | 0.3 | 27 |  | 0 | 1584 | 1584 | 0 | 21.09 |  | 6 | 33 | 41 | Y |  | 2018-03-07 00:58 | 100 | 1130 | 29 | 32 | 34 | 36 | 36 | 36 | 36 | 35 | 35 | 34 | 33 | 33 |  | 33 | 34 | 36 | 33 | 36 | -0.07 | Y | 39.98 | Y | 0 | [8 empty] | N | N | Y | 190 | 0.5 | 57 | 84590 | 94680 | 7100 | 15670 | 14 | 1 |  | 2018-03-07 01:07 | 1539 | 121 |  | 24 | [16 empty] | 83.22 | 100 | 0 | 0 | 0 |  | 400 |  | 선택 | 해제 | 0 | 0 | 0 |  | 400 |  | 선택 | 해제 | 해제 | 미정 | 미정 | 선택 | 미정 |  | 미정 | BT180180 | H
B44076 | 2018-03-06 | 2 | A |  | 12 | B | SCM440J | 합금강 | D4 | BM#2 | 1587 | 46 | 1627 | 1534 | 39 | 7300 |  | 1 | 0.61 | 13 |  | -1.86 | 1566 | 1620 | 1.67 | 0 | 0 | 29 | 63 | 47 | Y |  | 2018-03-07 01:00 | 71 | 1134 | 22 | 27 | 32 | 35 | 37 | 38 | 37 | 37 | 36 | 36 | 35 | 34 | 33 | 33 | 34 | 38 | 33 | 37 | -0.14 | Y | 35 | Y | -0.2 |  |  |  | 0.86 |  |  |  |  | N | N | N | 100 | 0.49 | 59 | 84590 | 94830 | 1180 | 15200 | 3 | 1 |  | 2018-03-07 01:08 | 1566 | 126 |  | 26 |  | *진공시간 미달 수소측정 | [14 empty] | 88.11 | 100 | 0 | 0 | 0 |  | 650 | 1100 | 선택 | 해제 | 0 | 0 | 0 |  | 650 | 1100 | 선택 | 해제 | 해제 | 미정 | 미정 | 미정 | 미정 |  | 미정 | BT180180 | H
A44099 | 2018-03-06 | 1 | A |  | 12 | A | AE1055LS | 탄소강 | G-AE1055LS | BM#1 | 1575 | 42 | 1592 | 1551 | 31 | 5200 |  | 3 | 0.3 | 26 |  | -1.58 | 1547 | 1595 | 0 | 22.31 |  | 11 | 41 | 63 | Y |  | 2018-03-07 01:57 | 63 | 1134 | 31 | 31 | 32 | 33 | 33 | 33 | 32 | 31 | 31 | 30 | 29 | 28 | 27 | 27 | 31 | 33 | 27 | 33 | -0.13 | Y | 45 | Y | -0.2 | [8 empty] | N | N | Y | 180 | 0.5 | 60 | 101508 | 100570 | 7030 | 15880 | 14 | 1 |  | 2018-03-07 02:05 | 1547 | 112 |  | 25 | [16 empty] | 94.38 | 100 | 0 | 0 | 0 |  | 400 |  | 선택 | 해제 | 0 | 0 | 0 |  | 400 |  | 선택 | 해제 | 해제 | 미정 | 미정 | 선택 | 미정 |  | 미정 | BT180180 | H
B44077 | 2018-03-06 | 2 | A |  | 13 | A | SCM440J | 합금강 | D4 | BM#2 | 1618 | 42 | 1654 | 1554 | 36 | 7100 |  | 1 | 0.61 | 15 |  | -2.31 | 1565 | 1629 | 2.44 | 0 | 0 | 16 | 48 | 50 | Y |  | 2018-03-07 01:51 | 70 | 1118 | 30 | 33 | 37 | 39 | 39 | 39 | 38 | 37 | 36 | 35 | 34 | 32 |  | 32 | 36 | 39 | 32 | 39 | -0.18 | Y | 39.98 | Y | -0.4 | [8 empty] | N | N | N | 150 | 0.48 | 60 | 99588 | 96750 | 50 | 15200 | 3 | 1 |  | 2018-03-07 02:02 | 1574 | 131 |  | 37 | [16 empty] | 103.74 | 100 | 0 | 0 | 0 |  | 650 | 1100 | 선택 | 해제 | 0 | 0 | 0 |  | 650 | 1100 | 선택 | 해제 | 해제 | 미정 | 미정 | 미정 | 미정 |  | 미정 | BT180180 | C
A44100 | 2018-03-06 | 1 | A |  | 13 | A | AE1055LS | 탄소강 | G-AE1055LS | BM#1 | 1575 | 41 | 1592 | 1548 | 32 | 5000 |  | 3 | 0.3 | 28 |  | -1.57 | 1546 | 1598 | 0 | 24.85 |  | 30 | 22 | 57 | Y |  | 2018-03-07 03:00 | 62 | 1131 | 26 | 31 | 35 | 37 | 38 | 38 | 37 | 37 | 36 | 36 | 35 | 34 |  | 34 | 35 | 38 | 34 | 37 | -0.11 | Y | 34.92 | Y | -0.2 | [8 empty] | N | N | Y | 230 | 0.5 | 59 | 101508 | 98380 | 7030 | 15320 | 14 | 1 |  | 2018-03-07 03:08 | 1546 | 117 |  | 26 | [16 empty] | 96.31 | 100 | 0 | 0 | 0 |  | 400 |  | 선택 | 해제 | 0 | 0 | 0 |  | 400 |  | 선택 | 해제 | 해제 | 미정 | 미정 | 선택 | 미정 |  | 미정 | BT180180 | H
B44078 | 2018-03-06 | 2 | A |  | 14 | A | SCM440J | 합금강 | D4 | BM#2 | 1603 | 47 | 1636 | 1557 | 42 | 7400 |  | 1 | 0.61 | 16 |  | -2.18 | 1565 | 1620 | 2.11 | 0 | 0 | 22 | 44 | 40 | Y |  | 2018-03-07 02:52 | 70 | 1135 | 28 | 33 | 37 | 39 | 40 | 40 | 39 | 38 | 37 | 36 | 35 | 34 | 32 | 32 | 36 | 40 | 32 | 0 | -0.2 | Y | 40 | Y | -0.4 | [8 empty] | N | N | N | 140 | 0.48 | 63 | 108325 | 101490 | 30 | 16200 | 3 | 1 |  | 2018-03-07 03:07 | 1575 | 134 |  | 40 | [16 empty] | 107.25 | 100 | 0 | 0 | 0 |  | 650 | 1100 | 선택 | 해제 | 0 | 0 | 0 |  | 650 | 1100 | 선택 | 해제 | 해제 | 미정 | 미정 | 미정 | 미정 |  | 미정 | RB115.00 | C
A44101 | 2018-03-06 | 1 | A |  | 14 | A | AE1055LS | 탄소강 | G-AE1055LS | BM#1 | 1575 | 40 | 1580 | 1544 | 29 | 4800 |  | 3 | 0.28 | 26 |  | -1.24 | 1545 | 1582 | 0 | 13.92 |  | 19 | 28 | 58 | Y |  | 2018-03-07 03:46 | 61 | 1124 | 33 | 31 | 30 | 29 | 29 | 28 | 28 | 28 | 27 | 26 | 26 | 25 |  | 25 | 28 | 30 | 25 | 28 | -0.11 |  | 44.98 | Y | -0.2 | [8 empty] | N | N | Y | 220 | 0.5 | 59 | 101508 | 97360 | 7010 | 15650 | 14 | 1 |  | 2018-03-07 03:53 | 1545 | 121 |  | 42 | [16 empty] | 97.28 | 100 | 0 | 0 | 0 |  | 400 |  | 선택 | 해제 | 0 | 0 | 0 |  | 400 |  | 선택 | 해제 | 해제 | 미정 | 미정 | 선택 | 미정 |  | 미정 | BT180180 | H
B44079 | 2018-03-06 | 2 | A |  | 15 | A | SCM440J | 합금강 | D4 | BM#2 | 1624 | 41 | 1647 | 1577 | 34 | 6400 |  | 1 | 0.6 | 15 |  | -2.07 | 1565 | 1634 | 2.02 | 0 | 0 | 23 | 54 | 43 | Y |  | 2018-03-07 03:52 | 70 | 1136 | 29 | 33 | 37 | 39 | 40 | 41 | 41 | 41 | 40 | 40 | 39 | 38 | 38 | 38 | 38 | 41 | 38 | 41 | -0.08 | Y | 35.03 | Y | 0 | [8 empty] | N | N | N | 130 | 0.48 | 65 | 103866 | 103000 | 2050 | 16100 | 3 | 1 |  | 2018-03-07 04:15 | 1577 | 138 |  | 45 | [16 empty] | 99.87 | 100 | 0 | 0 | 0 |  | 650 | 1100 | 선택 | 해제 | 0 | 0 | 0 |  | 650 | 1100 | 선택 | 해제 | 해제 | 미정 | 미정 | 미정 | 미정 |  | 미정 | RB115.00 | H
A44102 | 2018-03-06 | 1 | B |  | 15 | A | AE1055LS | 탄소강 | G-AE1055LS | BM#1 | 1610 | 40 | 1577 | 1546 | 30 | 4900 |  | 3 | 0.29 | 27 |  | -1.49 | 1544 | 1589 | 0 | 13.52 |  | 6 | 34 | 53 | Y |  | 2018-03-07 04:53 | 60 | 1128 | 25 | 27 | 30 | 31 | 31 | 31 | 30 | 29 | 28 | 28 | 27 | 27 | 26 | 26 | 29 | 31 | 26 | 31 | -0.11 | Y | 45 | Y | -0.2 | [8 empty] | N | N | Y | 210 | 0.5 | 63 | 101508 | 103020 | 7030 | 13700 | 14 | 1 |  | 2018-03-07 05:02 | 1544 | 124 |  | 37 | [16 empty] | 92.24 | 100 | 0 | 0 | 0 |  | 400 |  | 선택 | 해제 | 0 | 0 | 0 |  | 400 |  | 선택 | 해제 | 해제 | 미정 | 미정 | 선택 | 미정 |  | 미정 | BT180180 | H
B44080 | 2018-03-06 | 2 | B |  | 16 | A | SCM440J | 합금강 | D4 | BM#2 | 1585 | 56 | 1656 | 1575 | 37 | 6600 |  | 1 | 0.62 | 15 |  | -2.14 | 1556 | 1630 | 4.18 | 0 | 0 | 29 | 64 | 32 | Y |  | 2018-03-07 05:22 | 61 | 1137 | 35 | 32 | 32 | 31 | 30 | 29 | 28 | 27 | 25 | 24 | 22 | 20 |  | 20 | 28 | 32 | 20 | 0 | -0.27 |  | 44.97 | Y | -0.4 | [8 empty] | N | N | N | 120 | 0.49 | 57 | 89028 | 93620 | 920 | 15700 | 3 | 1 | 30 | 2018-03-07 05:21 | 1556 | 151 |  | 24 | [16 empty] | 96.77 | 100 | 0 | 0 | 0 |  | 650 | 1100 | 선택 | 해제 | 0 | 0 | 0 |  | 650 | 1100 | 선택 | 해제 | 해제 | 미정 | 미정 | 미정 | 미정 |  | 미정 | RB115.00 | H
A44103 | 2018-03-06 | 1 | B |  | 16 | A | AE1055LS | 탄소강 | G-AE1055LS | BM#1 | 1572 | 41 | 1603 | 1533 | 28 | 4600 |  | 3 | 0.29 | 25 |  | -1.45 | 1547 | 1590 | 0 | 19.39 |  | 11 | 42 | 61 | Y |  | 2018-03-07 05:53 | 63 | 1120 | 25 | 26 | 27 | 28 | 28 | 28 | 28 | 27 | 27 | 26 | 26 | 25 | 24 | 24 | 27 | 28 | 24 | 28 | -0.09 | Y | 45 | Y | -0.2 | [8 empty] | N | N | Y | 200 | 0.5 | 61 | 101508 | 100570 | 6930 | 15000 | 14 | 1 |  | 2018-03-07 06:13 | 1547 | 123 |  | 44 | [16 empty] | 94.43 | 100 | 0 | 0 | 0 |  | 400 |  | 선택 | 해제 | 0 | 0 | 0 |  | 400 |  | 선택 | 해제 | 해제 | 미정 | 미정 | 선택 | 미정 |  | 미정 | BT180180 | H
B44081 | 2018-03-06 | 2 | B | 연주종료 | 17 | A | SCM440J | 합금강 | D4 | BM#2 | 1600 | 66 | 1657 | 1527 | 40 | 8500 |  | 1 | 0.64 | 17 |  | -2.82 | 1575 | 1649 | 4.86 | 0 | 0 | 32 | 2 | 1844 | Y |  | 2018-03-07 06:28 | 80 | 1229 | 18 | 31 | 38 | 43 | 47 | 48 | 48 | 48 | 48 | 47 | 47 | 46 | 44 | 44 | 42 | 48 | 44 | 48 | -0.12 | Y | 31.25 | Y | -0.4 | [8 empty] | N | N | N | 110 | 0.48 | 58 | 91513 | 92820 | 980 | 2000 | 3 | 1 | 50 | 2018-03-07 06:19 | 1575 | 143 |  | 18 |  | * 종료 : 08시 04분 | F0F32D1BA74340CDBEE06D51DC1D5577 | D91D65EB08F04C188559815E5A4CC8C9 | 237830CA2653459F9CF64135F2B65D60 |  |  | AF488ACEF71F48F59113AD84A40290AF | 493E509539DC45DD9468F769E534982D |  |  | D317F1AACDEB40C98B8400C9DF4C56C4 | E6B085BE00DB4BB0BFD1C4000CCD83F4 |  |  |  | 97.56 | 100 | 0 | 3000 | 0 |  | 650 | 1100 | 선택 | 해제 | 0 | 3140 | 0 |  | 650 | 1100 | 선택 | 해제 | 해제 | 미정 | 미정 | 미정 | 미정 |  | 미정 | BT180180 | H
A44104 | 2018-03-06 | 1 | B |  | 17 | A | AE1055LS | 탄소강 | G-AE1055LS | BM#1 | 1601 | 44 | 1607 | 1561 | 29 | 4900 |  | 3 | 0.28 | 26 |  | -1.54 | 1554 | 1600 | 0 | 15.7 |  | 30 | 23 | 45 | Y |  | 2018-03-07 06:51 | 70 | 1098 | 24 | 28 | 33 | 36 | 37 | 38 | 38 | 37 | 37 | 36 | 36 | 36 |  | 36 | 35 | 38 | 36 | 37 | -0.03 | Y | 30.05 | Y | 0 | [8 empty] | N | N | Y | 190 | 0.5 | 59 | 101508 | 96270 | 6980 | 15500 | 14 | 1 |  | 2018-03-07 07:00 | 1554 | 127 |  | 48 | [16 empty] | 98.31 | 100 | 0 | 0 | 0 |  | 400 |  | 선택 | 해제 | 0 | 0 | 0 |  | 400 |  | 선택 | 해제 | 해제 | 미정 | 미정 | 선택 | 미정 |  | 미정 | BT180180 | H
A44105 | 2018-03-07 | 1 | B |  | 18 | A | AE1055LS | 탄소강 | G-AE1055LS | BM#1 | 1657 | 42 | 1599 | 1590 | 29 | 4300 |  | 3 | 0.29 | 25 |  | -1.17 | 1553 | 1587 | 0 | 15.21 |  | 19 | 29 | 45 | Y |  | 2018-03-07 08:10 | 69 | 1092 | 35 | 39 | 42 | 44 | 45 | 45 | 44 | 44 | 44 | 43 | 43 | 42 | 41 | 41 | 42 | 45 | 41 | 44 | -0.1 | Y | 39.98 | Y | -0.2 | [8 empty] | N | N | Y | 180 | 0.5 | 61 | 101508 | 97330 | 7020 | 15500 | 14 | 1 |  | 2018-03-07 08:20 | 1553 | 131 |  | 30 | [16 empty] | 97.28 | 100 | 0 | 0 | 0 |  | 400 |  | 선택 | 해제 | 0 | 0 | 0 |  | 400 |  | 선택 | 해제 | 해제 | 미정 | 미정 | 선택 | 미정 |  | 미정 | BT180180 | H
A44106 | 2018-03-07 | 1 | B |  | 19 | A | AE1055LS | 탄소강 | G-AE1055LS | BM#1 | 1585 | 43 | 1604 | 1547 | 33 | 5500 |  | 3 | 0.28 | 26 |  | -1.47 | 1554 | 1597 | 0 | 15.28 |  | 29 | 65 | 27 | Y |  | 2018-03-07 09:08 | 70 | 1095 | 41 | 43 | 44 | 46 | 46 | 47 | 46 | 46 | 46 | 45 | 45 | 45 | 44 | 44 | 45 | 47 | 44 | 46 | -0.04 | Y | 35.02 | Y | -0.2 | [8 empty] | N | N | Y | 230 | 0.49 | 62 | 101508 | 99650 | 6950 | 15200 | 14 | 1 |  | 2018-03-07 09:15 | 1554 | 136 |  | 34 | [16 empty] | 95.22 | 100 | 0 | 0 | 0 |  | 400 |  | 선택 | 해제 | 0 | 0 | 0 |  | 400 |  | 선택 | 해제 | 해제 | 미정 | 미정 | 선택 | 미정 |  | 미정 | BT180180 | H
A44107 | 2018-03-07 | 1 | B | TUNDISH교체전 | 20 | A | AE1055LS | 탄소강 | G-AE1055LS | BM#1 | 1583 | 46 | 1603 | 1544 | 33 | 5600 |  | 3 | 0.28 | 25 |  | -1.15 | 1559 | 1592 | 0 | 15 |  | 32 | 3 | 29 | Y |  | 2018-03-07 09:53 | 75 | 1080 | 44 | 42 | 41 | 42 | 43 | 42 | 42 | 41 | 41 | 40 | 40 | 39 | 38 | 38 | 41 | 43 | 38 | 42 | -0.13 | Y | 39.95 | Y | -0.2 | [8 empty] | N | N | M | 220 | 0.44 | 68 | 78791 | 98570 | 7030 | 2500 | 14 | 1 |  | 2018-03-07 10:17 | 1559 | 143 |  | 52 |  | *전공정 작업지연 감속주입 *정속유지강종 감속주입 이상재ID:101~105.201~205 | C79BE2203FD0461BBF3CF92C3CC41104 | 42E9D1F5A16F4B31BF186F5E0C540F83 | 7E62D8C862D04DF4B0679AF18C8F660B | [11 empty] | 74.61 | 100 | 0 | 3500 | 0 |  | 400 |  | 선택 | 해제 | 0 | 3500 | 0 |  | 400 |  | 선택 | 해제 | 해제 | 미정 | 미정 | 선택 | 미정 |  | 미정 | BT180180 | H
B44085 | 2018-03-07 | 2 | B | 연주시작 | 1 | A | SM45CB | 탄소강 | SM45C | BM#2 | 1578 | 53 | 1666 | 1516 | 41 | 8700 |  | 1 | 0.61 | 20 |  | -2.23 | 1577 | 1650 | 0 | 8.39 | 0 | 11 | 43 | 52 | Y |  | 2018-03-07 10:52 | 84 | 1077 | 45 | 45 | 44 | 35 | 39 | 44 | 45 | 48 | 48 | 48 | 48 | 49 |  | 49 | 45 | 49 | 49 | 48 | 0 |  |  | Y | 0.2 |  | 2.13 | 2.13 | [5 empty] | N | N | N | 150 | 0.48 | 57 | 98979 | 92820 | 820 | 15900 | 12 | 2 | 10 | 2018-03-07 10:17 | 1577 | 121 |  | 14 |  | * T/D 용강량 실측:1190mm / 19.1 TON * T/D FLUX 용탕부: 120 KG / 유탕부: 15KG 투입 * 슬리브 롱노즐( Y자형 ) 사용 | F79E7003E4BD4542B5615D5058190A36 |  | A5EC43C3718B47A6BF2AEA30082534D4 | [11 empty] | 103.37 | 100 | 700 | 0 | 0 |  | 650 | 400 | 선택 | 해제 | 700 | 0 | 0 |  | 650 | 400 | 선택 | 해제 | 해제 | 미정 | 미정 | 미정 | 미정 |  | 미정 | RB140.00 | C
A44108 | 2018-03-07 | 1 | B |  | 2 | A | SM45CB | 탄소강 | SM45C | BM#2 | 1636 | 40 | 1626 | 1580 | 31 | 5100 |  | 3 | 0.29 | 15 |  | -1.65 | 1566 | 1598 | 0 | 16.37 |  | 30 | 24 | 34 | Y |  | 2018-03-07 11:39 | 73 | 1088 | 47 | 44 | 42 | 42 | 41 | 41 | 40 | 39 | 39 | 39 | 38 | 37 | 36 | 36 | 41 | 42 | 36 | 39 | -0.12 |  | 50.02 | Y | -0.2 | [8 empty] | N | N | N | 140 | 0.49 | 62 | 156076 | 101220 | 1670 | 14700 | 12 | 2 | 20 | 2018-03-07 11:46 | 1576 | 158 |  | 26 | [16 empty] | 151.9 | 70 | 0 | 0 | 0 |  | 650 | 400 | 선택 | 해제 | 0 | 0 | 0 |  | 650 | 400 | 선택 | 해제 | 해제 | 미정 | 미정 | 해제 | 미정 |  | 미정 | RB160.00 | C
B44086 | 2018-03-07 | 2 | B | TUNDISH교체 | 1 | A | KFMN438V | 합금강 | KFMN438V | BM#1 | 1568 | 47 | 1646 | 1526 | 41 | 8700 |  | 1 | 0.64 | 18 |  | -2.68 | 1576 | 1648 | 0 | 7.32 | 0 | 22 | 46 | 73 | Y |  | 2018-03-07 12:03 | 82 | 1078 | 36 | 36 | 31 | 36 | 40 | 41 | 41 | 42 | 43 | 42 | 42 |  |  | 42 | 39 | 43 | 42 | 42 | -0.1 |  | 10 | Y | 0 |  | 1.94 | 1.94 | [5 empty] | N | N | M | 150 | 0.46 | 57 | 84590 | 89180 | 5140 | 15100 | 6 | 2 |  | 2018-03-07 11:54 | 1576 | 122 |  | 19 |  | *T/Dflux 유15kg 용120kg *전공정 작업지연 감속주입 | [14 empty] | 89.8 | 100 | 1000 | 0 | 0 |  | 650 |  | 선택 | 선택 | 1000 | 0 | 0 |  | 650 |  | 선택 | 선택 | 미정 | 미정 | 선택 | 해제 | 미정 |  | 미정 | BT180180 | H
A44109 | 2018-03-07 | 1 | C |  | 3 | A | SM45C | 탄소강 | SM45C | BM#2 | 1658 | 76 | 1630 | 1643 | 29 | 4400 |  | 3 | 0.3 | 15 |  | -1.59 | 1562 | 1592 | 0 | 12.21 |  | 19 | 30 | 29 | Y |  | 2018-03-07 12:36 | 69 | 1083 | 34 | 36 | 37 | 39 | 39 | 38 | 38 | 37 | 37 | 36 | 35 | 34 | 34 | 33 | 36 | 39 | 33 | 37 | -0.12 | Y | 49.98 | Y | -0.2 | [8 empty] | N | N | N | 130 | 0.49 | 66 | 43313 | 105320 | 3910 | 14700 | 12 | 2 | 30 | 2018-03-07 12:38 | 1562 | 166 |  | 34 |  | *연연주 혼탕부 성분확인 ID:301.401 *전공정 작업지연 감속주입 | [14 empty] | 39.66 | 83.33 | 0 | 0 | 0 |  | 650 | 400 | 선택 | 해제 | 0 | 0 | 0 |  | 650 | 400 | 선택 | 해제 | 해제 | 미정 | 미정 | 미정 | 미정 |  | 미정 | RB180.00 | C
B44087 | 2018-03-07 | 2 | C |  | 2 | B | KFMN438V | 합금강 | KFMN438V | BM#1 | 1591 | 45 | 1595 | 1545 | 38 | 7700 |  | 1 | 0.61 | 18 |  | -2.63 | 1559 | 1629 | 0 | 5.36 | 0 | 23 | 56 | 123 | Y |  | 2018-03-07 13:14 | 65 | 1088 | 42 | 41 | 43 | 42 | 41 | 40 | 38 | 37 | 35 | 34 | 32 | 30 | 28 | 25 | 37 | 43 | 25 | 0 | -0.33 |  | 54.98 | Y | -0.6 | [8 empty] | N | N | Y | 140 | 0.45 | 67 | 84590 | 88450 | 4480 | 10600 | 6 | 2 |  | 2018-03-07 13:18 | 1559 | 101 |  | 6 |  | *전공정 작업지연 감속주입 *HEAT내 20%이상 감속주입ID:105.205 *전공정L/D지연으로 턴디쉬 레벨 기준 미달 12톤 이하 발생 ID:105.205 | [14 empty] | 90.52 | 100 | 0 | 0 | 0 |  | 650 |  | 선택 | 선택 | 0 | 0 | 0 |  | 650 |  | 선택 | 선택 | 미정 | 미정 | 선택 | 미정 | 미정 |  | 미정 | BT180180 | H
B44088 | 2018-03-07 | 2 | C |  | 3 | B | KFMN438V | 합금강 | KFMN438V | BM#1 | 1563 | 45 | 1606 | 1534 | 40 | 8200 |  | 1 | 0.61 | 19 |  | 0 | 1550 | 1626 | 0 | 5.4 | 0 | 29 | 66 | 100 | Y |  | 2018-03-07 14:18 | 56 | 1076 | -7 | 30 | 34 | 36 | 37 | 37 | 36 | 35 | 34 | 33 | 31 |  |  | 31 | 32 | 37 | 31 | 0 | -0.2 | Y | 30.02 | Y | -0.4 | [8 empty] | N | N | Y | 130 | 0.51 | 55 | 84590 | 91950 | 4770 | 13600 | 6 | 2 |  | 2018-03-07 14:27 | 1559 | 109 |  | 10 |  | *HEAT내 20%이상 감속주입ID:101.201 *전공정L/D지연으로 턴디쉬 레벨 기준 미달 12톤 이하 발생 ID:101.201 | [14 empty] | 87.25 | 100 | 0 | 0 | 0 |  | 650 |  | 선택 | 선택 | 0 | 0 | 0 |  | 650 |  | 선택 | 선택 | 미정 | 미정 | 선택 | 미정 | 미정 |  | 미정 | BT180180 | H
A44110 | 2018-03-07 | 1 | C |  | 4 | A | SM45C | 탄소강 | SM45C | BM#2 | 1618 | 50 | 1602 | 1539 | 32 | 5200 |  | 3 | 0.29 | 16 |  | -2.13 | 1556 | 1598 | 0 | 10.72 |  | 6 | 36 | 78 | Y |  | 2018-03-07 13:28 | 63 | 1089 | 30 | 27 | 25 | 25 | 25 | 25 | 25 | 25 | 25 | 24 | 24 | 23 | 23 | 23 | 25 | 25 | 23 | 25 | -0.04 | Y | 49.97 | Y | 0 | [8 empty] | N | N | N | 120 | 0.47 | 65 | 157244 | 100230 | 4850 | 16000 | 12 | 2 | 10 | 2018-03-07 13:32 | 1556 | 153 |  | 52 | 30 | *연연주 혼탕부 성분확인 ID:308~310.408~410 *전공정 작업지연 감속주입 | [14 empty] | 149.76 | 70 | 0 | 0 | 0 |  | 650 | 400 | 선택 | 해제 | 0 | 0 | 0 |  | 650 | 400 | 선택 | 해제 | 해제 | 미정 | 미정 | 미정 | 미정 |  | 미정 | BM510510 | C
B44089 | 2018-03-07 | 2 | C |  | 4 | B | KFMN438V | 합금강 | KFMN438V | BM#1 | 1564 | 47 | 1624 | 1515 | 36 | 7500 |  | 1 | 0.6 | 19 |  | 0 | 1549 | 1617 | 0 | 3.46 | 0 | 11 | 44 | 83 | Y |  | 2018-03-07 15:15 | 55 | 1086 | 28 | 31 | 32 | 32 | 31 | 31 | 30 | 29 | 28 | 28 | 27 |  |  | 27 | 30 | 32 | 27 | 31 | -0.12 |  | 40.03 | Y | -0.2 | [8 empty] | N | N | Y | 120 | 0.52 | 54 | 101508 | 95250 | 5020 | 15800 | 6 | 2 |  | 2018-03-07 15:22 | 1542 | 107 |  | 8 | [16 empty] | 101.25 | 100 | 0 | 0 | 0 |  | 650 |  | 선택 | 선택 | 0 | 0 | 0 |  | 650 |  | 선택 | 선택 | 미정 | 미정 | 선택 | 미정 | 미정 |  | 미정 | BT180180 | H
A44111 | 2018-03-07 | 1 | C |  | 5 | A | SM45CS | 탄소강 | B | BM#2 | 1612 | 44 | 1616 | 1565 | 27 | 4500 |  | 3 | 0.31 | 15 |  | -2.21 | 1574 | 1616 | 10.88 | 0 |  | 32 | 4 | 47 | Y |  | 2018-03-07 14:16 | 81 | 1093 | 21 | 23 | 24 | 27 | 29 | 29 | 30 | 29 | 29 | 28 | 27 | 26 | 25 | 25 | 27 | 30 | 25 | 29 | -0.17 | Y | 29.97 | Y | -0.2 | [8 empty] | N | N | N | 110 | 0.47 | 61 | 46928 | 95390 | 1630 | 15500 | 12 | 2 | 10 | 2018-03-07 15:21 | 1574 | 147 |  | 71 | 18 | *연연주 혼탕부 성분확인 ID:301.401 *전공정 작업지연 감속주입 | [14 empty] | 48.4 | 71.43 | 0 | 0 | 0 |  | 650 | 700 | 선택 | 선택 | 0 | 0 | 0 |  | 650 | 700 | 선택 | 선택 | 해제 | 미정 | 미정 | 미정 | 미정 |  | 미정 | RB114.30 | H
A44112 | 2018-03-07 | 1 | C |  | 5 | B | KFMN438V | 합금강 | KFMN438V | BM#1 | 1623 | 41 | 1650 | 1571 | 31 | 6000 |  | 1 | 0.6 | 18 |  | 0 | 1558 | 1625 | 0 | 3.76 | 0 | 30 | 25 | 38 | Y |  | 2018-03-07 16:08 | 64 | 1090 | 25 | 33 | 38 | 40 | 41 | 41 | 40 | 39 | 38 | 38 | 36 |  |  | 36 | 37 | 41 | 36 | 38 | -0.17 | Y | 30.03 | Y | -0.4 | [8 empty] | N | N | Y | 110 | 0.52 | 52 | 84590 | 95000 | 5000 | 15700 | 6 | 2 |  | 2018-03-07 16:14 | 1558 | 132 |  | 11 | 10 | *STR#1.2 클로깅 현상 발생 | [14 empty] | 85.44 | 100 | 0 | 0 | 0 |  | 650 |  | 선택 | 선택 | 0 | 0 | 0 |  | 650 |  | 선택 | 선택 | 미정 | 미정 | 해제 | 미정 | 미정 |  | 미정 | BT180180 | H
A44113 | 2018-03-07 | 1 | C |  | 6 | A | SM45CS | 탄소강 | B | BM#2 | 1629 | 36 | 1596 | 1580 | 25 | 3100 |  | 3 | 0.34 | 15 |  | -1.61 | 1566 | 1596 | 12.48 | 0 |  | 19 | 31 | 32 | Y |  | 2018-03-07 16:01 | 73 | 1092 | 22 | 28 | 33 | 36 | 38 | 38 | 38 | 37 | 37 | 37 | 36 | 35 |  | 35 | 35 | 38 | 35 | 38 | -0.08 | Y | 34.97 | Y | -0.2 | [8 empty] | N | N | N | 100 | 0.49 | 60 | 101832 | 96490 | 3240 | 16600 | 12 | 2 | 20 | 2018-03-07 16:12 | 1566 | 90 |  | 30 |  | *전공정 작업지연 감속주입 | [14 empty] | 102.24 | 80 | 0 | 0 | 0 |  | 650 | 700 | 선택 | 선택 | 0 | 0 | 0 |  | 650 | 700 | 선택 | 선택 | 해제 | 미정 | 미정 | 미정 | 미정 |  | 미정 | RB114.30 | H
B44090 | 2018-03-07 | 2 | C |  | 6 | B | KFMN438V | 합금강 | KFMN438V | BM#1 | 1557 | 53 | 1646 | 1537 | 45 | 9300 |  | 1 | 0.92 | 18 |  | 0 | 1555 | 1623 | 0 | 2.71 | 0 | 22 | 47 | 61 | Y |  | 2018-03-07 17:06 | 61 | 1098 | 36 | 39 | 44 | 45 | 46 | 45 | 44 | 43 | 42 | 40 | 39 | 37 | 34 | 32 | 41 | 46 | 32 | 0 | -0.31 | Y | 45 | Y | -0.4 | [8 empty] | N | N | Y | 100 | 0.51 | 68 | 101508 | 104600 | 5040 | 13100 | 6 | 2 |  | 2018-03-07 17:09 | 1555 | 121 |  | 5 |  | *전공정요청 감속주입 | [14 empty] | 92.62 | 100 | 0 | 0 | 0 |  | 650 |  | 선택 | 선택 | 0 | 0 | 0 |  | 650 |  | 선택 | 선택 | 미정 | 미정 | 선택 | 미정 | 미정 |  | 미정 | BT180180 | H
A44114 | 2018-03-07 | 1 | C |  | 7 | A | SM45CS | 탄소강 | B | BM#2 | 1605 | 39 | 1585 | 1539 | 26 | 4500 |  | 3 | 0.33 | 15 |  | -1.43 | 1558 | 1585 | 12.04 | 0 |  | 23 | 57 | 58 | Y |  | 2018-03-07 17:10 | 65 | 1084 | 34 | 33 | 32 | 33 | 33 | 32 | 31 | 29 | 28 | 27 | 27 | 26 | 25 | 25 | 30 | 33 | 25 | 33 | -0.18 | Y | 45 | Y | -0.2 | [8 empty] | N | N | N | 150 | 0.5 | 64 | 95369 | 104560 | 2500 | 11400 | 12 | 2 | 30 | 2018-03-07 17:27 | 1558 | 88 |  | 23 |  | *후속 C42599 래들 미개공 강제렌싱 2회 실시 ID:306.406.407 | [14 empty] | 89.09 | 76.92 | 0 | 0 | 0 |  | 650 | 700 | 선택 | 선택 | 0 | 0 | 0 |  | 650 | 700 | 선택 | 선택 | 해제 | 미정 | 미정 | 미정 | 미정 |  | 미정 | RB114.30 | H
B44091 | 2018-03-07 | 2 | C |  | 7 | B | KFMN438V | 합금강 | KFMN438V | BM#1 | 1547 | 62 | 1637 | 1514 | 50 | 10200 |  | 1 | 0.61 | 18 |  | 0 | 1569 | 1632 | 0 | 2.58 | 0 | 29 | 67 | 39 | Y |  | 2018-03-07 18:22 | 75 | 1089 | 30 | 49 | 54 | 57 | 58 | 58 | 58 | 56 | 56 | 55 | 54 | 52 | 51 | 48 | 52 | 58 | 48 | 58 | -0.2 | Y | 49.98 | Y | -0.2 | [8 empty] | N | N | Y | 150 | 0.44 | 72 | 101508 | 107550 | 4900 | 16400 | 6 | 2 |  | 2018-03-07 18:19 | 1578 | 122 |  | -2 |  | *전공정요청 감속주입 | [14 empty] | 90.19 | 100 | 0 | 0 | 0 |  | 650 |  | 선택 | 선택 | 0 | 0 | 0 |  | 650 |  | 선택 | 선택 | 미정 | 미정 | 선택 | 미정 | 미정 |  | 미정 | BT180180 | H
C42599 | 2018-03-07 | 3 | C |  | 8 | A | SM45CS | 탄소강 | B | BM#2 | 1601 | 46 | 1639 | 1535 | 41 | 7800 |  | 2 | 0.27 | 15 | 40 | -1.92 | 1569 | 1611 | 0.42 | 0 | 15 | 31 | 57 | 106 | N | 2 | 2018-03-07 17:43 | 76 | 1060 | 17 | 16 | 19 | 21 | 22 | 22 | 22 | 21 | 21 | 20 | 19 | 19 |  | 19 | 20 | 22 | 19 | 22 | -0.08 | Y | 34.98 | Y | 0 | [8 empty] | N | N | N | 140 | 0.52 | 59 | 97597 | 104420 | 1690 | 13500 | 12 | 2 | 40 | 2018-03-07 18:12 | 1569 | 155 |  | 59 |  | *래들 미개공 강제렌싱 2회 실시 ID:301 | [14 empty] | 92.03 | 76.92 | 0 | 0 | 0 |  | 650 | 700 | 선택 | 선택 | 0 | 0 | 0 |  | 650 | 700 | 선택 | 선택 | 해제 | 미정 | 미정 | 미정 | 미정 |  | 미정 | RB110.00 | C
B44092 | 2018-03-07 | 2 | C |  | 8 | B | KFMN438V | 합금강 | KFMN438V | BM#1 | 1547 | 53 | 1647 | 1536 | 43 | 9000 |  | 1 | 0.6 | 19 |  | 0 | 1564 | 1625 | 0 | 1.77 | 0 | 11 | 45 | 55 | Y |  | 2018-03-07 19:22 | 70 | 1091 | 45 | 48 | 50 | 50 | 51 | 50 | 48 | 47 | 46 | 45 | 44 | 43 | 41 | 40 | 46 | 51 | 40 | 50 | -0.24 | Y | 44.98 | Y | -0.2 | [8 empty] | N | N | Y | 140 | 0.44 | 68 | 101508 | 98300 | 5030 | 16300 | 6 | 2 |  | 2018-03-07 19:24 | 1564 | 120 |  | 12 |  | *전공정요청 감속주입 | [14 empty] | 101.51 | 100 | 0 | 0 | 0 |  | 650 |  | 선택 | 선택 | 0 | 0 | 0 |  | 650 |  | 선택 | 선택 | 미정 | 미정 | 선택 | 미정 | 미정 |  | 미정 | BT180180 | H
A44115 | 2018-03-07 | 1 | C |  | 9 | A | SM45CS | 탄소강 | B | BM#2 | 1644 | 41 | 1590 | 1573 | 29 | 4800 |  | 3 | 0.31 | 15 |  | -2.15 | 1549 | 1590 | 7.42 | 0 |  | 6 | 37 | 126 | Y |  | 2018-03-07 19:17 | 56 | 1085 | 15 | 16 | 17 | 17 | 17 | 17 | 16 | 16 | 15 | 14 | 13 | 12 | 12 | 12 | 15 | 17 | 12 | 17 | -0.1 |  | 50 | Y | 0 | [8 empty] | N | N | N | 130 | 0.52 | 62 | 105225 | 107490 | 2650 | 15400 | 12 | 2 | 10 | 2018-03-07 19:27 | 1549 | 110 |  | 29 | [16 empty] | 95.01 | 100 | 0 | 0 | 0 |  | 650 | 700 | 선택 | 선택 | 0 | 0 | 0 |  | 650 | 700 | 선택 | 선택 | 해제 | 미정 | 미정 | 미정 | 선택 | 8 | 미정 | RB120.00 | C
A44116 | 2018-03-07 | 1 | C |  | 10 | A | SM45CS | 탄소강 | B | BM#2 | 1660 | 47 | 1581 | 1556 | 33 | 4600 |  | 3 | 0.32 | 15 |  | -1.39 | 1554 | 1581 | 9.48 | 0 |  | 32 | 5 | 132 | Y |  | 2018-03-07 20:18 | 61 | 1082 | 10 | 15 | 19 | 21 | 22 | 21 | 21 | 21 | 20 | 19 | 18 | 16 |  | 16 | 19 | 22 | 16 | 21 | -0.17 | Y | 34.98 | Y | -0.4 | [8 empty] | N | N | N | 120 | 0.52 | 56 | 109845 | 97390 | 1990 | 15200 | 12 | 2 | 20 | 2018-03-07 20:40 | 1554 | 116 |  | 32 | [16 empty] | 110.62 | 100 | 0 | 0 | 0 |  | 650 | 700 | 선택 | 선택 | 0 | 0 | 0 |  | 650 | 700 | 선택 | 선택 | 해제 | 미정 | 미정 | 미정 | 미정 |  | 미정 | RB105.00 | H
B44093 | 2018-03-07 | 2 | C |  | 9 | B | KFMN438V | 합금강 | KFMN438V | BM#1 | 1585 | 52 | 1634 | 1517 | 44 | 11600 |  | 1 | 0.62 | 18 |  | 0 | 1565 | 1629 | 0 | 2.03 | 0 | 19 | 32 | 54 | Y |  | 2018-03-07 20:30 | 71 | 1089 | 38 | 42 | 47 | 48 | 48 | 47 | 47 | 46 | 44 | 43 | 41 | 40 | 38 | 37 | 43 | 48 | 37 | 47 | -0.22 | Y | 50 | Y | -0.2 | [8 empty] | N | N | Y | 130 | 0.44 | 69 | 101508 | 96000 | 5160 | 16100 | 6 | 2 |  | 2018-03-07 20:32 | 1565 | 122 |  | 12 |  | *전공정요청 감속주입 | [14 empty] | 97.42 | 100 | 0 | 0 | 0 |  | 650 |  | 선택 | 선택 | 0 | 0 | 0 |  | 650 |  | 선택 | 선택 | 미정 | 미정 | 선택 | 미정 | 미정 |  | 미정 | BT180180 | H
A44117 | 2018-03-07 | 1 | A |  | 11 | A | SM45CS | 탄소강 | B | BM#2 | 1655 | 39 | 1605 | 1590 | 25 | 3300 |  | 3 | 0.3 | 15 |  | -2.49 | 1556 | 1605 | 8.85 | 0 |  | 30 | 26 | 154 | Y |  | 2018-03-07 21:04 | 63 | 1096 | 14 | 14 | 16 | 18 | 18 | 18 | 18 | 17 | 17 | 17 | 17 | 16 |  | 16 | 17 | 18 | 16 | 18 | -0.05 | Y | 40 | Y | -0.2 | [8 empty] | N | N | N | 110 | 0.52 | 58 | 104630 | 99310 | 3630 | 13900 | 12 | 2 |  | 2018-03-07 21:39 | 1556 | 115 |  | 45 | [16 empty] | 101.68 | 100 | 0 | 0 | 0 |  | 650 | 700 | 선택 | 선택 | 0 | 0 | 0 |  | 650 | 700 | 선택 | 선택 | 해제 | 미정 | 미정 | 미정 | 미정 |  | 미정 | RB105.00 | H
B44094 | 2018-03-07 | 2 | A | TUNDISH교체전 | 10 | B | KFMN438V | 합금강 | KFMN438V | BM#1 | 1573 | 55 | 1624 | 1524 | 43 | 8900 |  | 1 | 0.6 | 18 |  | 0 | 1560 | 1613 | 0 | 3.01 | 0 | 23 | 58 | 53 | Y |  | 2018-03-07 21:41 | 66 | 1085 | 34 | 39 | 43 | 44 | 44 | 43 | 42 | 41 | 40 | 39 | 37 | 35 |  | 35 | 40 | 44 | 35 | 0 | -0.22 | Y | 40.02 | Y | -0.4 | [8 empty] | N | N | M | 120 | 0.52 | 64 | 99595 | 105450 | 5000 | 2000 | 6 | 2 |  | 2018-03-07 21:39 | 1560 | 123 |  | 12 |  |  | 1715693BD57E49D8A870B527AE54DD5E | 185F23DE074B42D9B54D480EA8DA71ED |  | 08DCDBAD2A974C05A011D4CF5BB9DB76 | [10 empty] | 90.17 | 100 | 0 | 3000 | 0 |  | 650 |  | 선택 | 선택 | 0 | 3000 | 0 |  | 650 |  | 선택 | 선택 | 미정 | 미정 | 선택 | 미정 | 미정 |  | 미정 | BT180180 | H
B44095 | 2018-03-07 | 2 | A |  | 12 | A | SM45CS | 탄소강 | B | BM#2 | 1599 | 48 | 1627 | 1524 | 35 | 6800 |  | 1 | 0.61 | 15 |  | -2.18 | 1565 | 1613 | 2.51 | 0.06 | 0 | 29 | 68 | 68 | Y |  | 2018-03-07 22:40 | 72 | 1085 | 13 | 27 | 35 | 38 | 39 | 38 | 38 | 37 | 36 | 35 | 34 | 33 | 30 | 28 | 33 | 39 | 28 | 38 | -0.24 | Y | 45.02 | Y | -0.4 | [8 empty] | N | N | N | 100 | 0.5 | 66 | 109170 | 109980 | 140 | 16100 | 12 | 2 |  | 2018-03-07 22:38 | 1565 | 113 |  | 10 | [16 empty] | 99.38 | 100 | 0 | 0 | 0 |  | 650 | 700 | 선택 | 선택 | 0 | 0 | 0 |  | 650 | 700 | 선택 | 선택 | 해제 | 미정 | 미정 | 미정 | 미정 |  | 미정 | RB135.00 | C
A44118 | 2018-03-07 | 1 | A | TUNDISH교체 | 1 | A | ATA105 | 탄소강 | A | BM#1 | 1598 | 40 | 1653 | 1540 | 32 | 6100 |  | 3 | 0.31 | 17 |  | -2.06 | 1605 | 1648 | 8.82 | 0 |  | 22 | 48 | 126 | Y |  | 2018-03-07 22:11 | 95 | 1089 | 12 | 22 | 21 | 30 | 35 | 38 | 40 | 41 | 41 | 41 |  |  |  | 41 | 34 | 41 | 41 | 41 | 0 |  | 10 | Y | 0 |  | 2.43 | 2.26 | [5 empty] | N | N | N | 150 | 0.52 | 51 | 102564 | 90230 | 6870 | 14700 | 9 | 1 |  | 2018-03-07 22:17 | 1605 | 145 |  | 70 |  | *턴디쉬 플럭스 유15 용120KG | [14 empty] | 105.63 | 100 | 700 | 0 | 0 |  | 410 |  | 선택 | 선택 | 700 | 0 | 0 |  | 410 |  | 선택 | 선택 | 해제 | 미정 | 미정 | 선택 | 미정 |  | 미정 | RB120.00 | C
B44096 | 2018-03-07 | 2 | A | TUNDISH교체전 | 13 | A | SM45CS | 탄소강 | B | BM#2 | 1640 | 42 | 1634 | 1566 | 31 | 5800 |  | 1 | 0.61 | 15 |  | -2.11 | 1560 | 1613 | 2.5 | 0 | 0 | 11 | 46 | 64 | Y |  | 2018-03-07 23:31 | 67 | 1119 | 26 | 28 | 30 | 31 | 31 | 32 | 31 | 31 | 30 | 29 | 28 | 26 | 24 | 24 | 29 | 32 | 24 | 31 | -0.23 | Y | 35 | Y | -0.4 | [8 empty] | N | N | N | 150 | 0.5 | 60 | 83302 | 97800 | 5300 | 2000 | 12 | 2 |  | 2018-03-07 23:46 | 1560 | 122 |  | 27 |  |  | C065DAF942104CD0B13E1894BFF1A523 | 4786F2334BAF4E83A610FF1F833E7594 | B79E3010A13B4EBEB524077DB45E216C | [11 empty] | 83.89 | 100 | 0 | 2500 | 0 |  | 650 | 700 | 선택 | 선택 | 0 | 2536 | 0 |  | 650 | 700 | 선택 | 선택 | 해제 | 미정 | 미정 | 미정 | 미정 |  | 미정 | RB170.00 | C
A44119 | 2018-03-07 | 1 | A |  | 2 | A | ATA105 | 탄소강 | A | BM#1 | 1600 | 40 | 1647 | 1551 | 30 | 5700 |  | 3 | 0.31 | 17 |  | -1.72 | 1595 | 1631 | 10.36 | 0 |  | 6 | 38 | 43 | Y |  | 2018-03-07 23:17 | 85 | 1120 | 39 | 39 | 40 | 41 | 42 | 41 | 41 | 40 | 40 | 39 | 38 |  |  | 38 | 40 | 42 | 38 | 41 | -0.13 | Y | 29.98 | Y | -0.2 | [8 empty] | N | N | N | 140 | 0.55 | 53 | 102564 | 94500 | 6950 | 14600 | 9 | 1 |  | 2018-03-07 23:38 | 1595 | 141 |  | 57 | [16 empty] | 101.1 | 100 | 0 | 0 | 0 |  | 410 |  | 선택 | 선택 | 0 | 0 | 0 |  | 410 |  | 선택 | 선택 | 해제 | 미정 | 미정 | 선택 | 미정 |  | 미정 | RB120.00 | C
A44120 | 2018-03-07 | 1 | A |  | 3 | A | ATA105 | 탄소강 | A | BM#1 | 1579 | 42 | 1623 | 1564 | 30 | 5000 |  | 3 | 0.31 | 16 |  | -2.12 | 1582 | 1624 | 12.88 | 0 |  | 32 | 6 | 44 | Y |  | 2018-03-08 00:23 | 72 | 1137 | 37 | 33 | 33 | 33 | 32 | 32 | 32 | 31 | 30 | 29 | 29 |  |  | 29 | 32 | 33 | 29 | 33 | -0.1 |  | 40.02 | Y | 0 | [8 empty] | N | N | N | 130 | 0.55 | 52 | 97848 | 95050 | 6980 | 14900 | 9 | 1 |  | 2018-03-08 00:47 | 1582 | 121 |  | 46 | [16 empty] | 97.8 | 100 | 0 | 0 | 0 |  | 410 |  | 선택 | 선택 | 0 | 0 | 0 |  | 410 |  | 선택 | 선택 | 해제 | 미정 | 미정 | 선택 | 미정 |  | 미정 | RB120.00 | C
B44097 | 2018-03-07 | 2 | A | TUNDISH교체 | 1 | A | AE51B35 | 합금강 | D | BM#2 | 1574 | 72 | 1644 | 1517 | 52 | 10900 |  | 1 | 0.64 | 16 |  | 0 | 1585 | 1588 | 1.45 | 0 | 0 | 19 | 33 | 50 | Y |  | 2018-03-08 01:04 | 85 | 1128 | 34 | 33 | 27 | 32 | 36 | 38 | 39 | 40 | 41 | 41 | 42 | 42 | 41 | 41 | 38 | 42 | 41 | 41 | -0.07 |  | 14.97 | Y | 0 |  | 3.01 | 2.89 | 2.54 |  |  |  |  | N | N | N | 150 | 0.46 | 71 | 147820 | 112390 | 90 | 15500 | 5 | 1 |  | 2018-03-08 00:59 | 1592 | 149 |  | 24 |  | *턴디쉬 플럭스 120KG/15KG *슬리브 롱노즐 사용 *연연주 혼탕부 308~310.408~410 *수소 10분기준 3PPM 초과로 2회측정 실시.(첫 HEAT 진공시간 16분 작업함. -기준 20분)(3.05PPM,3.01PPM) *첫 HEAT 수소기준 초과 이상공정 등록 | [14 empty] | 135.06 | 100 | 1000 | 0 | 0 |  | 650 | 400 | 선택 | 선택 | 1000 | 0 | 0 |  | 650 | 400 | 선택 | 선택 | 해제 | 미정 | 미정 | 미정 | 미정 |  | 미정 | BT180180 | C
A44121 | 2018-03-07 | 1 | A |  | 4 | A | ATA105 | 탄소강 | A | BM#1 | 1613 | 40 | 1617 | 1582 | 26 | 4100 |  | 3 | 0.31 | 15 |  | -2.48 | 1570 | 1617 | 10.88 | 0 |  | 30 | 27 | 65 | Y |  | 2018-03-08 01:26 | 60 | 1112 | 27 | 25 | 24 | 24 | 23 | 22 | 21 | 21 | 20 | 19 | 19 | 18 |  | 18 | 22 | 24 | 18 | 0 | -0.13 |  | 45 | Y | -0.2 | [8 empty] | N | N | N | 120 | 0.55 | 56 | 132240 | 99100 | 7000 | 15500 | 9 | 1 |  | 2018-03-08 01:34 | 1570 | 97 |  | 36 |  | *60Ton 이월 앞에서 물량 수주 맞추어서 물량 모자란 것임 *유사강종 연연주 혼탕부 ID:105.106.107.205.206.207 | [14 empty] | 124.64 | 100 | 0 | 0 | 0 |  | 410 |  | 선택 | 선택 | 0 | 0 | 0 |  | 410 |  | 선택 | 선택 | 해제 | 미정 | 미정 | 선택 | 미정 |  | 미정 | BT180180 | C
B44098 | 2018-03-07 | 2 | A |  | 2 | A | AE51B35MK | 합금강 | D | BM#2 | 9999 | 46 | 1647 | 1567 | 40 | 7900 |  | 1 | 0.62 | 17 |  | -2.49 | 1565 | 1632 | 1.96 | 0 | 0 | 23 | 59 | 68 | Y |  | 2018-03-08 02:11 | 68 | 1131 | 43 | 39 | 37 | 35 | 34 | 33 | 32 | 30 | 30 | 28 | 27 | 26 | 25 | 24 | 31 | 37 | 24 | 0 | -0.24 |  | 54.98 | Y | -0.2 |  | 1.67 | 1.67 | [5 empty] | N | N | N | 150 | 0.48 | 70 | 50754 | 109510 | 130 | 15500 | 5 | 1 |  | 2018-03-08 02:17 | 1572 | 137 |  | 31 |  | *연연주 혼탕부 301.401 | [14 empty] | 47.88 | 100 | 0 | 0 | 0 |  | 650 | 400 | 선택 | 선택 | 0 | 0 | 0 |  | 650 | 400 | 선택 | 선택 | 해제 | 미정 | 미정 | 미정 | 미정 |  | 미정 | BT180180 | C
A44122 | 2018-03-07 | 1 | A |  | 5 | A | ATA105M2 | 탄소강 | A | BM#1 | 1596 | 41 | 1626 | 1557 | 30 | 4800 |  | 3 | 0.31 | 16 |  | -1.95 | 1579 | 1618 | 12.94 | 0 |  | 22 | 49 | 45 | Y |  | 2018-03-08 02:45 | 66 | 1129 | 14 | 25 | 31 | 34 | 34 | 34 | 33 | 33 | 32 | 31 | 30 | 28 |  | 28 | 30 | 34 | 28 | 34 | -0.15 | Y | 40 | Y | -0.4 | [8 empty] | N | N | N | 110 | 0.55 | 56 | 51612 | 100000 | 6760 | 14400 | 9 | 1 |  | 2018-03-08 02:51 | 1579 | 93 |  | 14 |  | *유사강종 연연주 혼탕부 ID:101.201 *L/D잔강 7.6톤에 슬라그 나옴 (이상공정등록) | [14 empty] | 47.94 | 100 | 0 | 0 | 0 |  | 410 |  | 선택 | 선택 | 0 | 0 | 0 |  | 410 |  | 선택 | 선택 | 해제 | 미정 | 미정 | 해제 | 미정 |  | 미정 | BT180180 | C
B44099 | 2018-03-07 | 2 | A |  | 3 | A | AE51B35MK | 합금강 | D | BM#2 | 1616 | 42 | 1657 | 1577 | 38 | 7600 |  | 1 | 0.63 | 16 |  | -2.8 | 1565 | 1634 | 2.5 | 0 | 0 | 29 | 69 | 74 | Y |  | 2018-03-08 03:08 | 68 | 1126 | 19 | 21 | 25 | 27 | 28 | 28 | 28 | 28 | 27 | 26 | 26 | 25 | 24 | 23 | 25 | 28 | 23 | 28 | -0.11 | Y | 45.02 | Y | -0.2 | [8 empty] | N | N | N | 130 | 0.49 | 68 | 101508 | 108790 | 20 | 15800 | 5 | 1 |  | 2018-03-08 03:08 | 1565 | 149 |  | 46 | [16 empty] | 95.76 | 100 | 0 | 0 | 0 |  | 650 | 400 | 선택 | 선택 | 0 | 0 | 0 |  | 650 | 400 | 선택 | 선택 | 해제 | 미정 | 미정 | 미정 | 미정 |  | 미정 | BT180180 | C
A44123 | 2018-03-07 | 1 | A |  | 6 | A | ATA105M2 | 탄소강 | A | BM#1 | 1596 | 42 | 1613 | 1593 | 19 | 3000 |  | 3 | 0.32 | 15 |  | -1.96 | 1576 | 1613 | 13.46 | 0 |  | 6 | 39 | 52 | Y |  | 2018-03-08 03:32 | 63 | 1132 | 26 | 32 | 32 | 32 | 32 | 32 | 31 | 31 | 30 | 29 | 28 | 28 | 27 | 27 | 30 | 32 | 27 | 32 | -0.1 |  | 50.03 | Y | -0.2 | [7 empty] | N | N | N | N | 100 | 0.48 | 64 | 99210 | 98800 | 7000 | 16400 | 9 | 1 |  | 2018-03-08 03:40 | 1579 | 94 |  | 26 |  | *BIG SIZE | [14 empty] | 93.77 | 100 | 0 | 0 | 0 |  | 490 |  | 선택 | 선택 | 0 | 0 | 0 |  | 490 |  | 선택 | 선택 | 해제 | 미정 | 미정 | 선택 | 미정 |  | 미정 | BM510510 | C
A44124 | 2018-03-07 | 1 | B |  | 7 | A | ATA105M2 | 탄소강 | A | BM#1 | 1610 | 40 | 1606 | 1562 | 24 | 3900 |  | 3 | 0.31 | 15 |  | -1.68 | 1572 | 1604 | 9.29 | 0 |  | 32 | 7 | 60 | Y |  | 2018-03-08 04:35 | 59 | 1128 | 25 | 25 | 25 | 26 | 25 | 24 | 24 | 22 | 22 | 20 | 19 | 18 | 17 | 17 | 23 | 26 | 17 | 25 | -0.2 | Y | 44.97 | Y | -0.2 | [7 empty] | N | N | N | N | 150 | 0.48 | 60 | 97797 | 93700 | 7000 | 15800 | 9 | 1 |  | 2018-03-08 04:42 | 1572 | 92 |  | 29 |  | *BIG SIZE | [14 empty] | 97.12 | 100 | 0 | 0 | 0 |  | 490 |  | 선택 | 선택 | 0 | 0 | 0 |  | 490 |  | 선택 | 선택 | 해제 | 미정 | 미정 | 선택 | 미정 |  | 미정 | RB240.00 | C
B44100 | 2018-03-07 | 2 | B |  | 4 | A | AE51B35MK | 합금강 | D | BM#2 | 1592 | 44 | 1654 | 1564 | 40 | 8100 |  | 1 | 0.62 | 16 |  | -2.59 | 1576 | 1651 | 3.25 | 0 | 0 | 11 | 47 | 73 | Y |  | 2018-03-08 04:07 | 79 | 1107 | 20 | 24 | 28 | 30 | 32 | 32 | 32 | 33 | 32 | 31 | 30 | 30 | 29 | 29 | 29 | 33 | 29 | 32 | -0.16 | Y | 25.02 | Y | -0.2 | [8 empty] | N | N | N | 120 | 0.48 | 64 | 101508 | 100490 | 30 | 15900 | 5 | 1 | 40 | 2018-03-08 04:24 | 1576 | 160 |  | 57 | [16 empty] | 103.58 | 100 | 0 | 0 | 0 |  | 650 | 400 | 선택 | 선택 | 0 | 0 | 0 |  | 650 | 400 | 선택 | 선택 | 해제 | 미정 | 미정 | 미정 | 미정 |  | 미정 | BT180180 | C
A44125 | 2018-03-07 | 1 | B |  | 8 | A | ATA105M2 | 탄소강 | A | BM#1 | 1585 | 40 | 1621 | 1540 | 31 | 5200 |  | 3 | 0.32 | 15 |  | -2 | 1575 | 1613 | 13.84 | 0 |  | 30 | 28 | 67 | Y |  | 2018-03-08 05:38 | 62 | 1131 | 16 | 24 | 27 | 29 | 30 | 30 | 30 | 29 | 28 | 27 | 27 | 26 | 25 | 25 | 27 | 30 | 25 | 30 | -0.12 | Y | 40 | Y | -0.2 | [8 empty] | N | N | N | 140 | 0.47 | 62 | 104268 | 93050 | 7020 | 15200 | 9 | 1 |  | 2018-03-08 05:49 | 1575 | 96 |  | 28 |  | *BIG SIZE 후속 HEAT BIG SIZE 주속적용 | [14 empty] | 104.22 | 100 | 0 | 0 | 0 |  | 410 |  | 선택 | 선택 | 0 | 0 | 0 |  | 410 |  | 선택 | 선택 | 해제 | 미정 | 미정 | 선택 | 미정 |  | 미정 | RB160.00 | C
B44101 | 2018-03-07 | 2 | B | 잔강최소화전 | 5 | A | AE51B35MK | 합금강 | D | BM#2 | 1595 | 53 | 1675 | 1554 | 42 | 8500 |  | 1 | 0.62 | 16 |  | -2.08 | 1578 | 1649 | 6.82 | 0 | 0 | 19 | 34 | 30 | Y |  | 2018-03-08 05:24 | 81 | 1134 | 26 | 30 | 36 | 40 | 42 | 42 | 42 | 41 | 41 | 40 | 39 | 38 | 37 | 35 | 38 | 42 | 35 | 42 | -0.16 | Y | 45 | Y | -0.4 | [8 empty] | N | N | N | 110 | 0.47 | 66 | 120276 | 103730 | 120 | 3000 | 5 | 1 | 10 | 2018-03-08 05:54 | 1578 | 169 |  | 47 | 10 | [15 empty] | 119.09 | 81.25 | 0 | 3100 | 0 |  | 650 | 400 | 선택 | 선택 | 0 | 3100 | 0 |  | 650 | 400 | 선택 | 선택 | 해제 | 미정 | 미정 | 미정 | 선택 | 5 | 미정 | BT180180 | C
A44126 | 2018-03-07 | 1 | B | TUNDISH교체전 | 9 | A | ATA105M2 | 탄소강 | A | BM#1 | 1623 | 40 | 1608 | 1569 | 27 | 4400 |  | 3 | 0.31 | 16 |  | 0 | 1608 | 1608 | 9.73 | 0 |  | 23 | 60 | 74 | Y |  | 2018-03-08 06:39 | 95 | 1135 | 23 | 27 | 31 | 33 | 34 | 34 | 34 | 34 | 33 | 33 |  |  |  | 33 | 32 | 34 | 33 | 34 | -0.04 | Y | 24.98 | Y | 0 | [8 empty] | N | N | N | 130 | 0.55 | 53 | 64911 | 96010 | 6990 | 2500 | 9 | 1 |  | 2018-03-08 06:49 | 1576 | 100 |  | 29 |  |  | A30EE698A59C4778838E179472010DA0 | F9F04EE35BB24943943DD63C5AB0D769 |  | 0FF764F93CC249AEA79AB2399C754EA7 | [10 empty] | 63.02 | 100 | 0 | 2500 | 0 |  | 410 |  | 선택 | 선택 | 0 | 2540 | 0 |  | 410 |  | 선택 | 선택 | 해제 | 미정 | 미정 | 선택 | 미정 |  | 미정 | RB110.00 | C
B44102 | 2018-03-07 | 2 | B | 잔강최소화 | 6 | A | SCM415W | 소입성보증강 | C | BM#2 | 1626 | 56 | 1664 | 1587 | 42 | 7600 |  | 1 | 0.64 | 13 |  | -2.14 | 1598 | 1651 | 0 | 9.16 | 0 | 22 | 50 | 29 | Y |  | 2018-03-08 06:26 | 83 | 1138 | -288 | 20 | 33 | 33 | 34 | 35 | 35 | 35 | 34 | 33 | 31 |  |  | 31 | 23 | 35 | 31 | 35 | -0.14 | Y | 23.35 | Y | -0.4 | [8 empty] | N | N | N | 100 | 0.51 | 53 | 88692 | 102250 | -3350 | 14800 | 5 | 1 | 10 | 2018-03-08 07:05 | 1598 | 181 |  | 68 | 14 | [15 empty] | 89.68 | 100 | 2900 | 0 | 0 |  | 410 | 300 | 선택 | 선택 | 2900 | 0 | 0 |  | 410 | 300 | 선택 | 선택 | 해제 | 미정 | 미정 | 미정 | 미정 |  | 미정 | BT180180 | C
B44103 | 2018-03-07 | 2 | B | 연주종료 | 7 | A | SCM415W | 소입성보증강 | C | BM#2 | 1637 | 45 | 1685 | 1644 | 33 | 5600 |  | 1 | 0.64 | 14 |  | -2.15 | 1594 | 1654 | 0 | 2.94 | 0 | 29 | 70 | 25 | Y |  | 2018-03-08 07:27 | 79 | 1129 | 26 | 28 | 32 | 34 | 35 | 36 | 37 | 37 | 36 | 36 | 35 |  |  | 35 | 34 | 37 | 35 | 36 | -0.04 | Y | 20 | Y | -0.2 | [8 empty] | N | N | N | 150 | 0.53 | 51 | 87108 | 91290 | -1890 | 2000 | 5 | 1 | 30 | 2018-03-08 07:39 | 1594 | 171 |  | 64 | 8 | * 작업종료 : 09 시 43분 | CDAF26D155CB4F6A989D42B9B7035F37 | A861D7EAC1F443B39DB330B8FE255054 | 997554F7793E432EB75E9CB6FC838F30 | [11 empty] | 97.44 | 100 | 0 | 3000 | 0 |  | 410 | 300 | 선택 | 선택 | 0 | 3080 | 0 |  | 410 | 300 | 선택 | 선택 | 해제 | 미정 | 미정 | 미정 | 미정 |  | 미정 | BT180180 | C
A44127 | 2018-03-08 | 1 | B | TUNDISH교체 | 1 | A | 42CRMO4MS2 | 합금강 | E1 | BM#1 | 1591 | 48 | 1611 | 1518 | 41 | 8000 |  | 3 | 0.31 | 25 |  | -1.72 | 1572 | 1622 | 15.27 | 0 |  | 6 | 40 | 65 | Y |  | 2018-03-08 07:56 | 79 | 1085 | 29 | 29 | 25 | 30 | 32 | 34 | 35 | 36 | 37 | 37 | 37 | 36 | 38 | 38 | 34 | 38 | 38 | 37 | 0 |  | 5 | Y | 0 |  | 2.28 | 2.28 | [5 empty] | N | N | N | 230 | 0.41 | 72 | 103512 | 100560 | 7040 | 14600 | 15 | 2 |  | 2018-03-08 07:58 | 1572 | 117 |  | 31 |  | *T/Dflux 유15kg 용225kg *기준 주속 대비 5% 감속 | [14 empty] | 96.2 | 100 | 1500 | 0 | 0 |  | 650 |  | 선택 | 해제 | 1500 | 0 | 0 |  | 650 |  | 선택 | 해제 | 해제 | 미정 | 미정 | 선택 | 미정 |  | 미정 | BM510510 | C
A44128 | 2018-03-08 | 1 | B |  | 2 | A | 42CRMO4MS2 | 합금강 | E1 | BM#1 | 1580 | 43 | 1608 | 1518 | 36 | 7500 |  | 3 | 0.3 | 25 |  | -1.43 | 1558 | 1599 | 14.07 | 0 |  | 32 | 8 | 75 | Y |  | 2018-03-08 08:57 | 65 | 1082 | 36 | 32 | 29 | 28 | 28 | 28 | 26 | 26 | 26 | 25 | 25 | 24 | 24 | 24 | 27 | 29 | 24 | 28 | -0.09 | Y | 55.08 | Y | 0 |  |  |  | 1.7 | 0.41 |  |  |  | N | N | N | 220 | 0.46 | 65 | 86260 | 97850 | 7000 | 14700 | 15 | 2 |  | 2018-03-08 09:03 | 1558 | 132 |  | 43 |  | *기준 주속 대비 5% 감속 *샘플채취 ID:103 *STR#2LOOP6번 과냉 비수량 줄임 | [14 empty] | 82.27 | 100 | 0 | 0 | 300 |  | 650 |  | 선택 | 해제 | 0 | 0 | 300 |  | 650 |  | 선택 | 해제 | 해제 | 미정 | 미정 | 선택 | 미정 |  | 미정 | BM510510 | C
A44129 | 2018-03-08 | 1 | B |  | 3 | A | 42CRMO4MS2 | 합금강 | E1 | BM#1 | 1599 | 40 | 1600 | 1518 | 34 | 6700 |  | 3 | 0.3 | 25 |  | -1.66 | 1553 | 1601 | 12.04 | 0 |  | 30 | 29 | 63 | Y |  | 2018-03-08 10:01 | 60 | 1080 | 23 | 26 | 27 | 28 | 28 | 28 | 28 | 27 | 27 | 26 | 25 | 24 | 24 | 24 | 26 | 28 | 24 | 28 | -0.09 | Y | 44.97 | Y | 0 | [8 empty] | N | N | N | 210 | 0.47 | 65 | 86260 | 96920 | 7000 | 14600 | 15 | 2 |  | 2018-03-08 10:32 | 1553 | 133 |  | 46 |  | *기준 주속 대비 5% 감속 *STR#2LOOP6번 과냉 비수량 줄임 | [14 empty] | 83.02 | 100 | 0 | 0 | 0 |  | 650 |  | 선택 | 해제 | 0 | 0 | 0 |  | 650 |  | 선택 | 해제 | 해제 | 미정 | 미정 | 선택 | 미정 |  | 미정 | BM510510 | C
A44130 | 2018-03-08 | 1 | B |  | 4 | A | 42CRMO4MS2 | 합금강 | E1 | BM#1 | 1612 | 40 | 1601 | 1550 | 33 | 6400 |  | 3 | 0.29 | 25 |  | -1.46 | 1555 | 1597 | 12.34 | 0 |  | 23 | 61 | 79 | Y |  | 2018-03-08 11:03 | 62 | 1085 | 22 | 23 | 25 | 27 | 27 | 27 | 27 | 27 | 26 | 25 | 25 | 24 | 25 | 25 | 25 | 27 | 24 | 27 | -0.04 | Y | 40.02 | Y | 0.2 | [8 empty] | N | N | N | 200 | 0.47 | 64 | 103512 | 97830 | 7120 | 15300 | 15 | 2 |  | 2018-03-08 11:09 | 1555 | 140 |  | 50 |  | *기준 주속 대비 5% 감속 *STR#2LOOP6번 과냉 비수량 줄임 | [14 empty] | 98.72 | 100 | 0 | 0 | 0 |  | 650 |  | 선택 | 해제 | 0 | 0 | 0 |  | 650 |  | 선택 | 해제 | 해제 | 미정 | 미정 | 선택 | 미정 |  | 미정 | BM510510 | C
A44131 | 2018-03-08 | 1 | D |  | 5 | A | 42CRMO4MS2 | 합금강 | E1 | BM#1 | 1606 | 57 | 1616 | 1542 | 39 | 7400 |  | 3 | 0.3 | 25 |  | -1.55 | 1569 | 1614 | 12.25 | 0 |  | 6 | 41 | 42 | Y |  | 2018-03-08 12:09 | 76 | 1086 | 23 | 31 | 36 | 39 | 40 | 40 | 40 | 40 | 39 | 39 | 38 | 37 | 36 | 35 | 36 | 40 | 35 | 40 | -0.1 | Y | 50.07 | Y | -0.2 | [8 empty] | N | N | N | 190 | 0.42 | 73 | 103512 | 98120 | 7100 | 15500 | 15 | 2 |  | 2018-03-08 12:24 | 1569 | 148 |  | 50 |  | *기준 주속 대비 5% 감속 *STR#2LOOP6번 과냉 비수량 줄임 | [14 empty] | 97.88 | 100 | 0 | 0 | 0 |  | 650 |  | 선택 | 해제 | 0 | 0 | 0 |  | 650 |  | 선택 | 해제 | 해제 | 미정 | 미정 | 선택 | 미정 |  | 미정 | BM510510 | C
A44132 | 2018-03-08 | 1 | D |  | 6 | A | 42CRMO4MS2 | 합금강 | E1 | BM#1 | 1585 | 57 | 1597 | 1528 | 46 | 7800 |  | 3 | 0.31 | 25 |  | -1.62 | 1565 | 1612 | 13.8 | 0 |  | 32 | 9 | 36 | Y |  | 2018-03-08 13:26 | 72 | 1080 | 34 | 37 | 39 | 40 | 41 | 41 | 40 | 40 | 40 | 39 | 38 | 38 | 37 | 35 | 38 | 41 | 35 | 40 | -0.11 | Y | 55.1 | Y | -0.2 | [8 empty] | N | N | N | 180 | 0.41 | 76 | 103512 | 100110 | 7010 | 15900 | 15 | 2 |  | 2018-03-08 13:36 | 1565 | 159 |  | 46 |  | *기준 주속 대비 5% 감속 *STR#2LOOP6번 과냉 비수량 줄임 | [14 empty] | 96.07 | 100 | 0 | 0 | 0 |  | 650 |  | 선택 | 해제 | 0 | 0 | 0 |  | 650 |  | 선택 | 해제 | 해제 | 미정 | 미정 | 선택 | 미정 |  | 미정 | BM510510 | C
A44133 | 2018-03-08 | 1 | D |  | 7 | A | 42CRMO4MS | 합금강 | E1 | BM#1 | 1568 | 45 | 1591 | 1537 | 43 | 6700 |  | 3 | 0.31 | 25 |  | -1.29 | 1554 | 1591 | 17.61 | 0 |  | 30 | 30 | 54 | Y |  | 2018-03-08 14:45 | 61 | 1083 | 34 | 30 | 28 | 28 | 27 | 26 | 26 | 25 | 24 | 24 | 23 | 23 | 22 | 22 | 26 | 28 | 22 | 0 | -0.12 |  | 50.03 | Y | -0.2 |  |  |  |  | 0.86 |  |  |  | N | N | N | 230 | 0.47 | 63 | 100500 | 93570 | 7080 | 15300 | 15 | 2 |  | 2018-03-08 14:52 | 1554 | 129 |  | 45 | 58 | *기준 주속 대비 5% 감속 *STR#2LOOP6번 과냉 비수량 줄임 | [14 empty] | 99.36 | 100 | 0 | 0 | 0 |  | 650 |  | 선택 | 해제 | 0 | 0 | 0 |  | 650 |  | 선택 | 해제 | 해제 | 미정 | 미정 | 선택 | 미정 |  | 미정 | BM510510 | C
A44134 | 2018-03-08 | 1 | D |  | 8 | A | 42CRMO4MS | 합금강 | E1 | BM#1 | 1574 | 51 | 1584 | 1517 | 46 | 6800 |  | 3 | 0.31 | 25 |  | -1.2 | 1549 | 1584 | 14.92 | 0 |  | 23 | 62 | 68 | Y |  | 2018-03-08 15:46 | 56 | 1085 | 22 | 22 | 22 | 24 | 25 | 25 | 25 | 25 | 25 | 24 | 24 | 23 | 22 | 22 | 24 | 25 | 22 | 25 | -0.06 | Y | 45 | Y | 0 |  |  |  | 1.35 | 0.5 |  |  |  | N | N | N | 220 | 0.48 | 67 | 100500 | 103690 | 7090 | 15700 | 15 | 2 |  | 2018-03-08 15:56 | 1549 | 135 |  | 48 |  | *기준 주속 대비 5% 감속 *STR#2LOOP6번 과냉 비수량 줄임 *샘플채취 ID:203 | [14 empty] | 90.26 | 100 | 0 | 0 | 0 |  | 650 |  | 선택 | 해제 | 0 | 0 | 300 |  | 650 |  | 선택 | 해제 | 해제 | 미정 | 미정 | 선택 | 미정 |  | 미정 | BM510510 | C
A44135 | 2018-03-08 | 1 | D |  | 9 | A | 42CRMO4MS | 합금강 | E1 | BM#1 | 1581 | 53 | 1590 | 1530 | 47 | 6800 |  | 3 | 0.31 | 25 |  | -1.45 | 1548 | 1590 | 10.72 | 0 |  | 6 | 42 | 57 | Y |  | 2018-03-08 17:01 | 55 | 1086 | 21 | 22 | 24 | 25 | 26 | 26 | 25 | 24 | 24 | 23 | 22 | 22 | 21 | 19 | 23 | 26 | 19 | 24 | -0.13 | Y | 54.98 | Y | -0.2 | [8 empty] | N | N | N | 210 | 0.42 | 75 | 100500 | 99970 | 7170 | 15900 | 15 | 2 |  | 2018-03-08 17:10 | 1548 | 145 |  | 42 |  | *기준 주속 대비 5% 감속 *STR#2LOOP6번 과냉 비수량 줄임 *전공정 작업지연,감속주입 | [14 empty] | 93.31 | 100 | 0 | 0 | 0 |  | 650 |  | 선택 | 해제 | 0 | 0 | 0 |  | 650 |  | 선택 | 해제 | 해제 | 미정 | 미정 | 선택 | 선택 | 8 | 미정 | BM510510 | C
A44137 | 2018-03-08 | 1 | D |  | 10 | A | 42CRMO4MS | 합금강 | E1 | BM#1 | 1613 | 40 | 1602 | 1547 | 38 | 5500 |  | 3 | 0.31 | 25 |  | -1.31 | 1564 | 1602 | 15.97 | 0 |  | 11 | 48 | 657 | Y |  | 2018-03-08 18:43 | 71 | 1086 | 18 | 29 | 34 | 39 | 41 | 42 | 42 | 42 | 41 | 41 | 40 | 40 | 39 | 39 | 38 | 42 | 39 | 42 | -0.06 | Y | 44.98 | Y | 0 | [8 empty] | N | N | N | 200 | 0.41 | 74 | 100500 | 97570 | 7050 | 15600 | 15 | 2 |  | 2018-03-08 18:51 | 1564 | 87 |  | 17 |  | *기준 주속 대비 5% 감속 *STR#2LOOP6번 과냉 비수량 줄임 *전공정 작업지연, 감속주입 | [14 empty] | 95.53 | 100 | 0 | 0 | 0 |  | 650 |  | 선택 | 해제 | 0 | 0 | 0 |  | 650 |  | 선택 | 해제 | 해제 | 미정 | 미정 | 선택 | 미정 |  | 미정 | BM510510 | C
A44138 | 2018-03-08 | 1 | D |  | 11 | A | 42CRMO4MS | 합금강 | E1 | BM#1 | 1658 | 40 | 1594 | 1585 | 33 | 5100 |  | 3 | 0.31 | 26 |  | -1.4 | 1553 | 1594 | 17.6 | 0 |  | 30 | 31 | 98 | Y |  | 2018-03-08 19:52 | 60 | 1086 | 37 | 36 | 35 | 35 | 34 | 33 | 32 | 31 | 31 | 29 | 29 | 29 | 28 | 28 | 32 | 35 | 28 | 29 | -0.12 |  | 60 | Y | 0 | [8 empty] | N | N | N | 190 | 0.43 | 70 | 100500 | 97770 | 7010 | 15000 | 15 | 2 |  | 2018-03-08 19:59 | 1553 | 100 |  | 25 |  | *기준 주속 대비 5% 감속 *STR#2LOOP6번 과냉 비수량 줄임 | [14 empty] | 95.35 | 100 | 0 | 0 | 0 |  | 650 |  | 선택 | 해제 | 0 | 0 | 0 |  | 650 |  | 선택 | 해제 | 해제 | 미정 | 미정 | 선택 | 미정 |  | 미정 | BM510510 | C
A44139 | 2018-03-08 | 1 | A |  | 12 | A | 42CRMO4MS | 합금강 | E1 | BM#1 | 1564 | 40 | 1591 | 1509 | 39 | 6500 |  | 3 | 0.31 | 25 |  | -1.32 | 1553 | 1591 | 19.95 | 0 |  | 32 | 11 | 31 | Y |  | 2018-03-08 21:03 | 60 | 1087 | 27 | 31 | 33 | 34 | 34 | 33 | 34 | 33 | 32 | 32 | 31 | 30 | 30 | 29 | 32 | 34 | 29 | 34 | -0.1 | Y | 49.97 | Y | -0.2 | [8 empty] | N | N | N | 180 | 0.44 | 67 | 83750 | 95390 | 7100 | 16040 | 15 | 2 |  | 2018-03-08 21:11 | 1553 | 102 |  | 25 |  | *기준 주속 대비 5% 감속 *STR#2LOOP6번 과냉 비수량 줄임 | [14 empty] | 81.79 | 100 | 0 | 0 | 0 |  | 650 |  | 선택 | 해제 | 0 | 0 | 0 |  | 650 |  | 선택 | 해제 | 해제 | 미정 | 미정 | 선택 | 미정 |  | 미정 | BM510510 | C
A44140 | 2018-03-08 | 1 | A |  | 13 | A | 42CRMO4MS | 합금강 | E1 | BM#1 | 1590 | 40 | 1585 | 1513 | 38 | 6300 |  | 3 | 0.3 | 26 |  | -1.44 | 1543 | 1585 | 17.88 | 0 |  | 23 | 63 | 164 | Y |  | 2018-03-08 22:04 | 50 | 1086 | 29 | 24 | 21 | 19 | 18 | 17 | 17 | 16 | 16 | 16 | 15 | 15 | 15 | 15 | 18 | 21 | 15 | 16 | -0.12 |  | 49.97 | Y | 0 |  |  |  | 1.29 | 0.49 |  |  |  | N | N | N | 230 | 0.48 | 61 | 100500 | 95960 | 7030 | 16540 | 15 | 2 |  | 2018-03-08 22:11 | 1543 | 110 |  | 32 |  | *기준 주속 대비 5% 감속 *STR#2LOOP6번 과냉 비수량 줄임 *Sample채취 ID:103 | [14 empty] | 97.62 | 100 | 0 | 0 | 300 |  | 650 |  | 선택 | 해제 | 0 | 0 | 0 |  | 650 |  | 선택 | 해제 | 해제 | 미정 | 미정 | 선택 | 미정 |  | 미정 | BM510510 | C
A44141 | 2018-03-08 | 1 | A | TUNDISH교체전 | 14 | A | 42CRMO4MS2 | 합금강 | E1 | BM#1 | 1572 | 54 | 1600 | 1512 | 46 | 7800 |  | 3 | 0.32 | 27 |  | -1.44 | 1560 | 1604 | 17.6 | 0 |  | 11 | 49 | 73 | Y |  | 2018-03-08 23:24 | 67 | 1080 | 14 | 25 | 32 | 35 | 37 | 38 | 38 | 37 | 36 | 35 | 35 | 34 | 33 | 32 | 33 | 38 | 32 | 35 | -0.15 | Y | 39.97 | Y | -0.2 |  |  |  |  | 0.6 |  |  |  | N | N | N | 220 | 0.45 | 66 | 86181 | 97320 | 7030 | 1800 | 15 | 2 |  | 2018-03-08 23:29 | 1560 | 115 |  | 16 |  | *기준 주속 대비 5% 감속 *STR#2LOOP6번 과냉 비수량 줄임 | C933B9898F4C4FFA9E5359ED3DADB72C | BBB3AFE3E46742CA9E8079A34D221479 |  | 9FB688EC1CE34ED6B654443DC48E0EAB | [10 empty] | 82.59 | 100 | 0 | 3500 | 0 |  | 650 |  | 선택 | 해제 | 0 | 4450 | 0 |  | 650 |  | 선택 | 해제 | 해제 | 미정 | 미정 | 선택 | 미정 |  | 미정 | BM510510 | C
A44142 | 2018-03-08 | 1 | A | TUNDISH교체 | 1 | A | KSG4120H | 소입성보증강 | C | BM#1 | 1607 | 51 | 1642 | 1535 | 46 | 8300 |  | 3 | 0.31 | 20 |  | -1.67 | 1611 | 1652 | 0 | 15.31 |  | 30 | 32 | 71 | Y |  | 2018-03-09 00:26 | 98 | 1134 | -103 | 32 | 28 | 36 | 41 | 43 | 45 | 46 | 46 | 47 |  |  |  | 47 | 36 | 47 | 47 | 0 | 0 |  |  | Y | 0.2 |  | 2.09 | 2.09 | [5 empty] | N | N | N | 150 | 0.52 | 52 | 101508 | 94390 | 7460 | 14600 | 2 | 1 |  | 2018-03-09 00:35 | 1511 | 137 |  | 49 |  | *T/D가열온도:자동-1372`.수동건-1364`.STR#1:954.STR#2:999.T/D FLUX 유:15,용:225 | [14 empty] | 99.66 | 100 | 1000 | 0 | 0 |  | 410 |  | 선택 | 선택 | 1000 | 0 | 0 |  | 410 |  | 선택 | 선택 | 해제 | 미정 | 미정 | 선택 | 선택 |  | 미정 | BT180180 | H
A44143 | 2018-03-08 | 1 | A |  | 2 | A | KSG4120H | 소입성보증강 | C | BM#1 | 1588 | 42 | 1620 | 1551 | 37 | 6600 |  | 3 | 0.3 | 20 |  | -1.56 | 1586 | 1623 | 0 | 18.35 |  | 32 | 12 | 76 | Y |  | 2018-03-09 01:27 | 73 | 1132 | 46 | 41 | 38 | 37 | 36 | 36 | 35 | 35 | 35 | 34 | 33 |  |  | 33 | 37 | 38 | 33 | 35 | -0.12 |  | 40.12 | Y | -0.2 | [8 empty] | N | N | N | 140 | 0.55 | 54 | 84590 | 98550 | 7050 | 15000 | 2 | 1 |  | 2018-03-09 01:34 | 1586 | 121 |  | 44 | [16 empty] | 80.18 | 100 | 0 | 0 | 0 |  | 410 |  | 선택 | 선택 | 0 | 0 | 0 |  | 410 |  | 선택 | 선택 | 해제 | 미정 | 미정 | 선택 | 미정 |  | 미정 | BT180180 | C
A44144 | 2018-03-08 | 1 | A |  | 3 | A | KSG4120H | 소입성보증강 | C | BM#1 | 1612 | 41 | 1621 | 1541 | 33 | 6400 |  | 3 | 0.29 | 19 |  | -1.69 | 1581 | 1621 | 0 | 14.61 |  | 23 | 64 | 75 | Y |  | 2018-03-09 02:21 | 68 | 1133 | 29 | 30 | 31 | 32 | 32 | 32 | 32 | 32 | 31 | 31 |  |  |  | 31 | 31 | 32 | 31 | 32 | -0.03 | Y | 30 | Y | 0 | [8 empty] | N | N | N | 130 | 0.55 | 54 | 101508 | 98810 | 7020 | 14270 | 2 | 1 |  | 2018-03-09 02:48 | 1581 | 120 |  | 47 | [16 empty] | 95.94 | 100 | 0 | 0 | 0 |  | 410 |  | 선택 | 선택 | 0 | 0 | 0 |  | 410 |  | 선택 | 선택 | 해제 | 미정 | 미정 | 선택 | 미정 |  | 미정 | BT180180 | H
A44145 | 2018-03-08 | 1 | A |  | 4 | A | KSG4120H | 소입성보증강 | C | BM#1 | 1586 | 40 | 1621 | 1543 | 34 | 6500 |  | 3 | 0.3 | 20 |  | -1.85 | 1576 | 1621 | 0 | 15.98 |  | 11 | 50 | 66 | Y |  | 2018-03-09 03:39 | 63 | 1128 | 29 | 31 | 32 | 32 | 32 | 32 | 31 | 31 | 30 | 30 | 29 |  |  | 29 | 31 | 32 | 29 | 32 | -0.07 |  | 39.98 | Y | -0.2 | [8 empty] | N | N | N | 120 | 0.55 | 53 | 101508 | 97650 | 7070 | 14400 | 2 | 1 |  | 2018-03-09 03:46 | 1576 | 100 |  | 26 | [16 empty] | 97.04 | 100 | 0 | 0 | 0 |  | 410 |  | 선택 | 선택 | 0 | 0 | 0 |  | 410 |  | 선택 | 선택 | 해제 | 미정 | 미정 | 선택 | 미정 |  | 미정 | BT180180 | H
A44146 | 2018-03-08 | 1 | A |  | 5 | A | KSG4120H | 소입성보증강 | C | BM#1 | 1582 | 41 | 1618 | 1541 | 36 | 6700 |  | 3 | 0.31 | 18 |  | -1.73 | 1580 | 1618 | 0 | 13.23 |  | 30 | 33 | 57 | Y |  | 2018-03-09 04:37 | 67 | 1134 | 28 | 35 | 39 | 41 | 42 | 41 | 41 | 40 | 39 | 39 | 38 | 37 |  | 37 | 38 | 42 | 37 | 41 | -0.14 | Y | 35 | Y | -0.2 | [8 empty] | N | N | N | 110 | 0.55 | 58 | 101508 | 101210 | 2740 | 12900 | 2 | 1 |  | 2018-03-09 04:44 | 1580 | 97 |  | 24 |  | *전 공정 요청 L/D잔강 이월 미실시 | [14 empty] | 97.65 | 100 | 0 | 0 | 0 |  | 410 |  | 선택 | 선택 | 0 | 0 | 0 |  | 410 |  | 선택 | 선택 | 해제 | 미정 | 미정 | 해제 | 미정 |  | 미정 | BT180180 | H
A44147 | 2018-03-08 | 1 | B |  | 6 | A | KSG4120H | 소입성보증강 | C | BM#1 | 1626 | 39 | 1609 | 1569 | 28 | 5100 |  | 3 | 0.31 | 18 |  | -1.43 | 1577 | 1609 | 0 | 13.47 |  | 32 | 13 | 55 | Y |  | 2018-03-09 05:32 | 64 | 1129 | 35 | 36 | 35 | 35 | 35 | 34 | 34 | 34 | 33 | 32 | 32 | 32 |  | 32 | 34 | 35 | 32 | 35 | -0.05 |  | 44.98 | Y | 0 | [8 empty] | N | N | N | 100 | 0.55 | 59 | 101508 | 105880 | 3720 | 14100 | 2 | 1 |  | 2018-03-09 05:55 | 1577 | 92 |  | 29 |  | *전 공정 요청 L/D잔강 이월 미실시 | [14 empty] | 92.62 | 100 | 0 | 0 | 0 |  | 410 |  | 선택 | 선택 | 0 | 0 | 0 |  | 410 |  | 선택 | 선택 | 해제 | 미정 | 미정 | 해제 | 미정 |  | 미정 | BT180180 | H
C42633 | 2018-03-08 | 3 | B | 잔강최소화전 | 7 | A | KSG4120H | 소입성보증강 | C | BM#1 | 1611 | 50 | 1666 | 1586 | 45 | 8300 |  | 2 | 0.27 | 19 |  | -2.58 | 1580 | 1651 | 1.17 | 0 | 10 | 35 | 11 | 80 | Y |  | 2018-03-09 06:48 | 67 | 1085 | 31 | 37 | 41 | 43 | 43 | 43 | 42 | 40 | 39 | 37 | 35 |  |  | 35 | 39 | 43 | 35 | 43 | -0.23 | Y | 34.97 | Y | -0.4 | [8 empty] | N | N | N | 150 | 0.55 | 53 | 92747 | 97820 | 2770 | 3000 | 2 | 1 |  | 2018-03-09 06:58 | 1580 | 114 |  | 13 |  | *전 공정 요청 L/D잔강 이월 미실시 | [14 empty] | 92.24 | 100 | 0 | 3100 | 0 |  | 410 |  | 선택 | 선택 | 0 | 3100 | 0 |  | 410 |  | 선택 | 선택 | 해제 | 미정 | 미정 | 해제 | 미정 |  | 미정 | BT180180 | H
A44148 | 2018-03-08 | 1 | B | 잔강최소화, 교체전 | 8 | A | SNB5 | 합금강 | D3 | BM#1 | 1668 | 88 | 1622 | 1596 | 51 | 7100 |  | 3 | 0.33 | 16 |  | -1.66 | 1587 | 1621 | 11.42 | 0 |  | 23 | 65 | 66 | Y |  | 2018-03-09 07:34 | 75 | 1130 | 20 | 41 | 42 | 43 | 42 | 43 | 43 | 43 | 43 | 42 | 42 |  |  | 42 | 40 | 43 | 42 | 43 | -0.03 | Y | 34.98 | Y | 0 |  |  |  | 1.5 |  |  |  |  | N | N | N | 140 | 0.5 | 60 | 91068 | 110310 | 2090 | 2500 | 2 | 1 |  | 2018-03-09 07:41 | 1587 | 159 |  | 36 |  |  | D9938EAD05554112A238B6DC2A8714E8 | 8F6B5A6F05EA4F33A807671104F4A1D4 | 9D2E9891EA294450B33B7C85D5DD61FA | [11 empty] | 81.02 | 100 | 3400 | 2600 | 0 |  | 490 |  | 선택 | 선택 | 3400 | 2600 | 0 |  | 490 |  | 선택 | 선택 | 선택 | 미정 | 미정 | 해제 | 미정 |  | 미정 | BT180180 | H
B44104 | 2018-03-08 | 2 | B | 연주시작, 잔강최소화전 | 1 | A | SNCM8 | 합금강 | SNCM439계 | BM#2 | 1630 | 28 | 1635 | 1574 | 16 | 13500 |  | 1 | 0.45 | 20 |  | -2.36 | 1589 | 1660 | 5.69 | 0 | 0 | 6 | 43 | 619 | Y |  | 2018-03-09 09:06 | 100 | 1144 | 50 | 52 | 53 | 53 | 47 | 50 | 54 | 55 | 57 | 57 | 58 | 58 | 57 | 57 | 55 | 58 | 57 | 57 | 0 |  | 15 | Y | 0 |  | 1.94 | 1.94 | [5 empty] | N | N | N | 190 | 0.44 | 60 | 82854 | 96740 | 3660 | 3000 | 7 | 2 |  | 2018-03-09 08:02 | 1589 | 227 |  | 21 |  | * T/D 용강량 실측:1190mm / 19.3 TON * T/D FLUX 용탕부: 120 KG / 유탕부: 15KG 투입 * 슬리브 롱노즐( Y자형 ) 사용 * EDGE HEATER 설비보호 차원 가열로 미적용 이상공정 등록 및 생관통보 | CF89DD11A3284CA8A5B0EBB97B75BF2A |  | 4030824CDF624BC3815B42164C259868 | [11 empty] | 86.8 | 100 | 700 | 0 | 3100 |  | 650 | 400 | 해제 | 선택 | 700 | 0 | 3100 |  | 650 | 400 | 해제 | 선택 | 선택 | 미정 | 미정 | 미정 | 선택 | 1 | 미정 | RB170.00 | C
A44149 | 2018-03-09 | 1 | B | TUNDISH교체 | 1 | C | STB3D | 베어링강 | STB (SF) | BM#1 | 1586 | 57 | 1592 | 1511 | 51 | 8400 |  | 3 | 0.33 | 25 |  | -1.66 | 1532 | 1580 | 22.19 | 0 |  | 11 | 51 | 122 | Y |  | 2018-03-09 08:53 | 81 | 1083 | 13 | 32 | 29 | 34 | 37 | 40 | 41 | 43 | 43 | 43 | 43 |  |  | 43 | 38 | 43 | 43 | 43 | 0 |  | 14.97 | Y | 0 |  | 2.2 | 2.2 | [5 empty] | N | N | M | 230 | 0.46 | 57 | 118426 | 89930 | 7020 | 14600 | 1 | 2 |  | 2018-03-09 08:59 | 1532 | 148 |  | 43 | 28 | *T/Dflux 유15kg 용275kg *성분C급 발생 *STR#1 LOOP5,6번 과냉 비수량줄임 *STR#2 LOOP6번 과냉 비수량 줄임 | [14 empty] | 122.15 | 100 | 1500 | 0 | 0 |  | 650 |  | 선택 | 해제 | 1500 | 0 | 0 |  | 650 |  | 선택 | 해제 | 선택 | 미정 | 미정 | 선택 | 미정 |  | 미정 | BT180180 | H
A44150 | 2018-03-09 | 1 | B |  | 2 | A | STB3D | 베어링강 | STB (SF) | BM#1 | 1567 | 42 | 1562 | 1533 | 38 | 6400 |  | 3 | 0.31 | 26 |  | -1.48 | 1518 | 1563 | 18.1 | 0 |  | 30 | 34 | 119 | Y |  | 2018-03-09 09:48 | 67 | 1085 | 41 | 37 | 35 | 35 | 34 | 34 | 34 | 34 | 33 | 33 | 32 | 32 |  | 32 | 34 | 35 | 32 | 34 | -0.05 |  | 45 | Y | 0 | [8 empty] | N | N | Y | 220 | 0.48 | 60 | 84590 | 94350 | 7060 | 14900 | 1 | 2 |  | 2018-03-09 10:02 | 1518 | 134 |  | 47 | 10 | *STR#1 LOOP5,6번 과냉 비수량줄임 *STR#2 LOOP6번 과냉 비수량 줄임 | [14 empty] | 83.46 | 100 | 0 | 0 | 0 |  | 650 |  | 선택 | 해제 | 0 | 0 | 0 |  | 650 |  | 선택 | 해제 | 선택 | 미정 | 미정 | 선택 | 미정 |  | 미정 | BT180180 | H
B44105 | 2018-03-09 | 2 | B | 잔강최소화 | 2 | A | AE4330VM | 합금강 | SNCM439계 | BM#2 | 1575 | 39 | 1666 | 1547 | 21 | 11100 |  | 1 | 0.42 | 19 |  | -2.71 | 1568 | 1650 | 3.18 | 0 | 0 | 29 | 71 | 1276 | N | 1 | 2018-03-09 09:52 | 74 | 1078 | -285 | 23 | 34 | 34 | 35 | 36 | 37 | 36 | 36 | 34 | 33 |  |  | 33 | 24 | 37 | 33 | 36 | -0.12 | Y | 20.02 | Y | -0.2 |  | 0.94 | 0.94 | [5 empty] | N | N | N | 180 | 0.49 | 50 | 95886 | 95330 | 3130 | 14400 | 7 | 2 | 10 | 2018-03-09 10:01 | 1568 | 224 |  | 53 | 10 | * EDGE HEATER 설비보호 차원 가열로 미적용 이상공정 등록 및 생관통보 * L/D 강제개공 ID: 301,401 | [14 empty] | 101.04 | 100 | 3300 | 0 | 0 |  | 650 | 400 | 해제 | 선택 | 3300 | 0 | 0 |  | 650 | 400 | 해제 | 선택 | 선택 | 미정 | 미정 | 미정 | 미정 |  | 미정 | RB133.35 | C
A44151 | 2018-03-09 | 1 | B |  | 3 | B | STB3D | 베어링강 | STB (SF) | BM#1 | 1584 | 44 | 1570 | 1531 | 38 | 6600 |  | 3 | 0.31 | 28 |  | -1.36 | 1519 | 1562 | 18.19 | 0 |  | 32 | 14 | 121 | Y |  | 2018-03-09 11:01 | 68 | 1083 | 31 | 32 | 33 | 34 | 34 | 34 | 33 | 33 | 32 | 32 | 32 | 31 | 30 | 30 | 33 | 34 | 30 | 34 | -0.09 | Y | 45.02 | Y | -0.2 | [8 empty] | N | N | Y | 210 | 0.48 | 61 | 84590 | 93960 | 7120 | 15400 | 1 | 2 |  | 2018-03-09 11:11 | 1519 | 125 |  | 37 | 15 | *STR#1 LOOP5,6번 과냉 비수량줄임 *STR#2 LOOP6번 과냉 비수량 줄임 | [14 empty] | 83.79 | 100 | 0 | 0 | 0 |  | 650 |  | 선택 | 해제 | 0 | 0 | 0 |  | 650 |  | 선택 | 해제 | 선택 | 미정 | 미정 | 선택 | 미정 |  | 미정 | BT180180 | H
B44106 | 2018-03-09 | 2 | B |  | 3 | A | AE4330VM | 합금강 | SNCM439계 | BM#2 | 1577 | 55 | 1646 | 1545 | 44 | 9300 |  | 1 | 0.39 | 23 |  | 0 | 1558 | 1644 | 1.75 | 0 | 0 | 33 | 1 | 19824 | Y |  | 2018-03-09 11:19 | 64 | 1100 | 29 | 32 | 33 | 34 | 33 | 33 | 32 | 31 | 30 | 28 | 27 | 25 | 23 | 23 | 30 | 34 | 23 | 33 | -0.24 | Y | 45.02 | Y | -0.4 |  |  |  | 0.98 |  |  |  |  | N | N | N | 170 | 0.46 | 64 | 94731 | 96880 | 590 | 15600 | 7 | 2 | 20 | 2018-03-09 11:30 | 1558 | 157 |  | 20 | 53 | * STR#2 EDGE HEATER 설비 이상으로 500KW 적용 중. | [14 empty] | 97.21 | 100 | 0 | 0 | 0 |  | 650 | 400 | 선택 | 선택 | 0 | 0 | 0 |  | 650 | 400 | 선택 | 선택 | 선택 | 미정 | 미정 | 미정 | 미정 |  | 미정 | RB209.55 | C
A44152 | 2018-03-09 | 1 | B |  | 4 | B | STB3D | 베어링강 | STB (SF) | BM#1 | 1587 | 48 | 1568 | 1538 | 37 | 6400 |  | 3 | 0.32 | 28 |  | -1.16 | 1523 | 1560 | 19.06 | 0 |  | 23 | 66 | 65 | Y |  | 2018-03-09 12:19 | 72 | 1085 | 30 | 40 | 45 | 48 | 49 | 49 | 49 | 48 | 48 | 48 | 47 | 47 | 46 | 46 | 46 | 49 | 46 | 49 | -0.07 | Y | 45.02 | Y | 0 | [8 empty] | N | N | Y | 200 | 0.48 | 66 | 101508 | 102980 | 7150 | 15200 | 1 | 2 |  | 2018-03-09 12:27 | 1523 | 117 |  | 21 | 10 | *STR#1 LOOP5,6번 과냉 비수량줄임 *STR#2 LOOP6번 과냉 비수량 줄임 | [14 empty] | 92.28 | 100 | 0 | 0 | 0 |  | 650 |  | 선택 | 해제 | 0 | 0 | 0 |  | 650 |  | 선택 | 해제 | 선택 | 미정 | 미정 | 선택 | 미정 |  | 미정 | BT180180 | H
B44107 | 2018-03-09 | 2 | B |  | 4 | A | AE4330VM | 합금강 | SNCM439계 | BM#2 | 1597 | 50 | 1627 | 1547 | 45 | 9600 |  | 1 | 0.44 | 23 |  | -2.28 | 1562 | 1640 | 11.31 | 0 | 0 | 19 | 35 | 1592 | Y |  | 2018-03-09 12:08 | 68 | 1092 | 18 | 18 | 19 | 22 | 24 | 23 | 24 | 24 | 23 | 21 | 20 | 19 | 17 | 16 | 21 | 24 | 16 | 24 | -0.18 | Y | 45.02 | Y | -0.2 |  |  |  | 1.47 |  |  |  |  | N | N | N | 160 | 0.45 | 67 | 99564 | 99910 | 90 | 14200 | 7 | 2 | 40 | 2018-03-09 12:09 | 1562 | 157 |  | 39 |  | * STR#기 EDGE HEATER 설비 이상으로 미적용 이상공정 등록 및 생관통보 | [14 empty] | 101.6 | 100 | 0 | 0 | 0 |  | 650 | 600 | 해제 | 선택 | 0 | 0 | 0 |  | 650 | 600 | 해제 | 선택 | 선택 | 미정 | 미정 | 미정 | 미정 |  | 미정 | RB215.90 | C
A44153 | 2018-03-09 | 1 | D |  | 5 | A | STB3D | 베어링강 | STB (SF) | BM#1 | 1615 | 51 | 1558 | 1536 | 43 | 6900 |  | 3 | 0.31 | 28 |  | -1.26 | 1512 | 1552 | 18.08 | 0 |  | 11 | 52 | 56 | Y |  | 2018-03-09 13:29 | 61 | 1080 | 46 | 44 | 42 | 42 | 41 | 40 | 39 | 38 | 37 | 37 | 35 | 35 | 35 | 35 | 39 | 42 | 35 | 35 | -0.14 |  | 50.02 | Y | 0 | [8 empty] | N | N | Y | 190 | 0.48 | 62 | 84590 | 93850 | 7050 | 15100 | 1 | 2 |  | 2018-03-09 13:36 | 1512 | 114 |  | 17 | 15 | *STR#1 LOOP5,6번 과냉 비수량줄임 *STR#2 LOOP6번 과냉 비수량 줄임 | [14 empty] | 83.38 | 100 | 0 | 0 | 0 |  | 650 |  | 선택 | 해제 | 0 | 0 | 0 |  | 650 |  | 선택 | 해제 | 선택 | 미정 | 미정 | 선택 | 미정 |  | 미정 | BT180180 | H
B44108 | 2018-03-09 | 2 | D |  | 5 | A | AE4330VM | 합금강 | SNCM439계 | BM#2 | 1585 | 77 | 1635 | 1515 | 52 | 11400 |  | 1 | 0.4 | 22 |  | -1.96 | 1563 | 1617 | 1.72 | 0 | 0 | 6 | 44 | 32 | Y |  | 2018-03-09 13:22 | 69 | 1080 | 21 | 27 | 30 | 32 | 33 | 33 | 32 | 32 | 31 | 30 | 29 | 28 | 27 | 25 | 29 | 33 | 25 | 32 | -0.18 | Y | 45 | Y | -0.4 |  |  |  | 0.68 |  |  |  |  | N | N | N | 150 | 0.45 | 72 | 154000 | 107730 | 250 | 15600 | 7 | 2 | 40 | 2018-03-09 13:25 | 1563 | 163 |  | 35 |  | * 유사강종 연연주 혼탕부 ID:308~310/408~410이상재등록 | [14 empty] | 142.72 | 100 | 0 | 0 | 0 |  | 650 | 400 | 선택 | 선택 | 0 | 0 | 0 |  | 650 | 400 | 선택 | 선택 | 선택 | 미정 | 미정 | 미정 | 미정 |  | 미정 | RB139.70 | C
A44154 | 2018-03-09 | 1 | D |  | 6 | A | STB3D | 베어링강 | STB (SF) | BM#1 | 1590 | 45 | 1556 | 1535 | 37 | 6200 |  | 3 | 0.31 | 30 |  | -1.5 | 1505 | 1556 | 21.03 | 0 |  | 30 | 35 | 68 | Y |  | 2018-03-09 14:34 | 54 | 1089 | 34 | 36 | 37 | 37 | 36 | 36 | 35 | 34 | 33 | 33 | 31 | 31 | 31 | 30 | 34 | 37 | 30 | 36 | -0.13 |  | 55.02 | Y | -0.2 | [8 empty] | N | N | Y | 180 | 0.48 | 68 | 101508 | 104950 | 7020 | 15800 | 1 | 2 |  | 2018-03-09 14:44 | 1505 | 113 |  | 15 | 10 | *STR#1 LOOP5,6번 과냉 비수량줄임 *STR#2 LOOP6번 과냉 비수량 줄임 | [14 empty] | 90.15 | 100 | 0 | 0 | 0 |  | 650 |  | 선택 | 해제 | 0 | 0 | 0 |  | 650 |  | 선택 | 해제 | 선택 | 미정 | 미정 | 선택 | 미정 |  | 미정 | BT180180 | H
B44109 | 2018-03-09 | 2 | D |  | 6 | A | AE4330VM5 | 합금강 | SNCM439계 | BM#2 | 1561 | 66 | 1637 | 1515 | 59 | 12500 |  | 1 | 0.41 | 18 |  | -2.66 | 1570 | 1644 | 1.09 | 0 | 0 | 5 | 1 | 15799 | Y |  | 2018-03-09 14:51 | 78 | 950 | 24 | 26 | 29 | 31 | 31 | 31 | 29 | 28 | 27 | 26 | 24 | 23 | 22 | 22 | 27 | 31 | 22 | 31 | -0.2 | Y | 44.98 | Y | -0.2 |  |  |  | 1.24 |  |  |  |  | N | N | N | 190 | 0.5 | 63 | 38794 | 104390 | 660 | 13400 | 7 | 2 | 10 | 2018-03-09 15:03 | 1570 | 148 |  | 22 | 30 | * 유사강종 연연주 혼탕부 ID:301/401 이상재등록 | [14 empty] | 36.95 | 100 | 0 | 0 | 0 |  | 650 | 400 | 선택 | 선택 | 0 | 0 | 0 |  | 650 | 400 | 선택 | 선택 | 선택 | 미정 | 미정 | 미정 | 미정 |  | 미정 | RB101.60 | C
A44155 | 2018-03-09 | 1 | D |  | 7 | A | STB3D | 베어링강 | STB (SF) | BM#1 | 1572 | 47 | 1549 | 1533 | 43 | 6300 |  | 3 | 0.3 | 31 |  | -1.17 | 1509 | 1549 | 19.82 | 0 |  | 32 | 15 | 59 | Y |  | 2018-03-09 15:45 | 58 | 1099 | 30 | 32 | 34 | 36 | 36 | 36 | 35 | 34 | 33 | 32 | 32 | 31 | 31 | 30 | 33 | 36 | 30 | 36 | -0.12 | Y | 50 | Y | -0.2 | [8 empty] | N | N | Y | 230 | 0.48 | 69 | 101508 | 98830 | 7020 | 12200 | 1 | 2 |  | 2018-03-09 15:53 | 1509 | 105 |  | 12 | 15 | *STR#1 LOOP5,6번 과냉 비수량줄임 *STR#2 LOOP6번 과냉 비수량 줄임 | [14 empty] | 95.36 | 100 | 0 | 0 | 0 |  | 650 |  | 선택 | 해제 | 0 | 0 | 0 |  | 650 |  | 선택 | 해제 | 선택 | 미정 | 미정 | 선택 | 미정 |  | 미정 | BT180180 | H
B44110 | 2018-03-09 | 2 | D |  | 7 | A | AE4330VM5 | 합금강 | SNCM439계 | BM#2 | 1585 | 65 | 1654 | 1575 | 62 | 8000 |  | 1 | 0.38 | 20 |  | -2.13 | 1571 | 1628 | 1.23 | 0 | 0 | 33 | 2 | 101 | Y |  | 2018-03-09 16:05 | 79 | 1086 | 17 | 36 | 43 | 47 | 49 | 49 | 49 | 49 | 48 | 47 | 46 | 44 |  | 44 | 43 | 49 | 44 | 49 | -0.14 | Y | 35 | Y | -0.4 |  |  |  | 1.29 |  |  |  |  | N | N | N | 180 | 0.49 | 56 | 96877 | 92160 | 5940 | 13900 | 7 | 2 | 20 | 2018-03-09 16:06 | 1571 | 135 |  | 16 |  | * 준 빅이즈 작업지시였으나 온도할당초과로 사이즈 변경요청 함. | [14 empty] | 98.85 | 100 | 0 | 0 | 0 |  | 650 | 400 | 선택 | 선택 | 0 | 0 | 0 |  | 650 | 400 | 선택 | 선택 | 선택 | 미정 | 미정 | 미정 | 미정 |  | 미정 | RB127.00 | C
A44156 | 2018-03-09 | 1 | D |  | 8 | A | STB3D | 베어링강 | STB (SF) | BM#1 | 1580 | 39 | 1551 | 1533 | 36 | 5900 |  | 3 | 0.31 | 33 |  | -1.13 | 1510 | 1551 | 22.61 | 0 |  | 23 | 67 | 78 | Y |  | 2018-03-09 16:52 | 59 | 1086 | 37 | 40 | 42 | 43 | 42 | 42 | 42 | 41 | 41 | 40 | 39 | 40 |  | 40 | 41 | 43 | 39 | 42 | -0.11 | Y | 35.08 | Y | 0.2 | [8 empty] | N | N | Y | 220 | 0.48 | 64 | 101508 | 102830 | 6920 | 15000 | 1 | 2 |  | 2018-03-09 17:06 | 1510 | 103 |  | 16 |  | *STR#1 LOOP5,6번 과냉 비수량줄임 *STR#2 LOOP6번 과냉 비수량 줄임 | [14 empty] | 91.95 | 100 | 0 | 0 | 0 |  | 650 |  | 선택 | 해제 | 0 | 0 | 0 |  | 650 |  | 선택 | 해제 | 선택 | 미정 | 미정 | 선택 | 미정 |  | 미정 | BT180180 | H
B44111 | 2018-03-09 | 2 | D |  | 8 | A | AE4330VM5 | 합금강 | SNCM439계 | BM#2 | 1624 | 50 | 1634 | 1574 | 47 | 7900 |  | 1 | 0.38 | 20 |  | -2.6 | 1563 | 1627 | 1.39 | 0 | 0 | 19 | 36 | 84 | Y |  | 2018-03-09 17:07 | 71 | 1087 | 41 | 43 | 44 | 45 | 43 | 42 | 40 | 39 | 37 | 36 | 34 | 32 | 30 | 26 | 38 | 45 | 26 | 0 | -0.37 | Y | 51.5 | Y | -1.32 |  |  |  | 0.96 |  |  |  |  | N | N | N | 170 | 0.45 | 70 | 97547 | 102990 | 110 | 14000 | 7 | 2 | 20 | 2018-03-09 17:13 | 1563 | 111 |  | 12 | 20 | * 전공정 작업지연 감속주입 요청. 20% 이상감속주입 이상공정 등록 | [14 empty] | 94.71 | 100 | 0 | 0 | 0 |  | 650 | 400 | 선택 | 선택 | 0 | 0 | 0 |  | 650 | 400 | 선택 | 선택 | 선택 | 미정 | 미정 | 미정 | 미정 |  | 미정 | RB107.95 | C
A44157 | 2018-03-09 | 1 | D |  | 9 | A | STB3D | 베어링강 | STB (SF) | BM#1 | 1617 | 43 | 1556 | 1576 | 34 | 5500 |  | 3 | 0.31 | 29 |  | -1.43 | 1509 | 1556 | 20.3 | 0 |  | 11 | 53 | 80 | Y |  | 2018-03-09 17:49 | 58 | 1089 | 39 | 37 | 36 | 36 | 35 | 35 | 34 | 33 | 33 | 32 | 31 | 31 | 31 | 30 | 34 | 36 | 30 | 31 | -0.1 |  | 60 | Y | 0 | [8 empty] | N | N | Y | 210 | 0.48 | 70 | 101508 | 104820 | 7010 | 15700 | 1 | 2 |  | 2018-03-09 18:01 | 1509 | 109 |  | 24 |  | *STR#1 LOOP5,6번 과냉 비수량줄임 *STR#2 LOOP6번 과냉 비수량 줄임 | [14 empty] | 90.23 | 100 | 0 | 0 | 0 |  | 650 |  | 선택 | 해제 | 0 | 0 | 0 |  | 650 |  | 선택 | 해제 | 선택 | 미정 | 미정 | 선택 | 선택 | 8 | 미정 | BT180180 | H
B44112 | 2018-03-09 | 2 | D | TUNDISH교체전 | 9 | A | AE4330VM5 | 합금강 | SNCM439계 | BM#2 | 1639 | 50 | 1644 | 1595 | 43 | 7600 |  | 1 | 0.38 | 19 |  | -1.99 | 1562 | 1621 | 1.62 | 0 | 0 | 6 | 45 | 72 | Y |  | 2018-03-09 18:27 | 70 | 1086 | 20 | 33 | 38 | 42 | 44 | 44 | 43 | 42 | 41 | 39 | 37 | 35 | 33 | 33 | 38 | 44 | 33 | 0 | -0.27 | Y | 40 | Y | -0.4 |  |  |  | 1.02 |  |  |  |  | N | N | N | 160 | 0.48 | 65 | 105678 | 103010 | 990 | 2000 | 7 | 2 | 30 | 2018-03-09 18:23 | 1562 | 113 |  | 6 |  | * 준 빅사이즈이나 온도할당 초과 되어 생관통보하였으나 사이즈변경 안하고 전 HEAT로 넘겨서 생산한다고 하여 일반사이즈 작업진행 함. | 7C028650D9264643B2420F01C0FDF4E4 | 319631B3095945E28476D5B43A4D4484 | 38339CC074AD4D7C974DB3CA096FB3BD | [11 empty] | 101.61 | 100 | 0 | 3210 | 0 |  | 650 | 400 | 선택 | 선택 | 0 | 2820 | 0 |  | 650 | 400 | 선택 | 선택 | 선택 | 미정 | 미정 | 미정 | 미정 |  | 미정 | RB177.80 | C
A44158 | 2018-03-09 | 1 | D |  | 10 | A | STB3D | 베어링강 | STB (SF) | BM#1 | 1579 | 53 | 1562 | 1531 | 45 | 7000 |  | 3 | 0.31 | 26 |  | -1.6 | 1515 | 1562 | 18.14 | 0 |  | 30 | 36 | 68 | Y |  | 2018-03-09 18:56 | 64 | 1086 | 29 | 36 | 41 | 42 | 43 | 42 | 42 | 42 | 41 | 40 | 40 | 39 | 38 | 37 | 40 | 43 | 37 | 42 | -0.13 | Y | 45 | Y | -0.2 | [8 empty] | N | N | Y | 200 | 0.48 | 66 | 101508 | 102110 | 7030 | 15500 | 1 | 2 |  | 2018-03-09 19:04 | 1515 | 119 |  | 28 |  | *STR#1 LOOP5,6번 과냉 비수량줄임 *STR#2 LOOP6번 과냉 비수량 줄임 | [14 empty] | 92.49 | 100 | 0 | 0 | 0 |  | 650 |  | 선택 | 해제 | 0 | 0 | 0 |  | 650 |  | 선택 | 해제 | 선택 | 미정 | 미정 | 선택 | 미정 |  | 미정 | BT180180 | H
B44113 | 2018-03-09 | 2 | D | TUNDISH교체 | 1 | A | AE15B36C2 | 합금강 | 보론강 | BM#2 | 1585 | 52 | 1675 | 1525 | 43 | 8700 |  | 1 | 0.34 | 20 |  | -2.37 | 1584 | 1653 | 0.94 | 0 | 0 | 5 | 2 | 78 | Y |  | 2018-03-09 19:34 | 86 | 1086 | 29 | 30 | 28 | 28 | 27 | 27 | 29 | 33 | 35 | 37 | 38 | 38 | 38 | 38 | 35 | 38 | 38 | 38 | 0 |  | 19.98 | Y | 0 |  | 2.07 | 2.07 | [5 empty] | N | N | N | 150 | 0.47 | 60 | 91280 | 99180 | 10 | 15800 | 18 | 1 | 10 | 2018-03-09 19:33 | 1584 | 138 |  | 30 |  | * T/D FLUX 용탕부: 120 KG / 유탕부: 15KG 투입. | [14 empty] | 93.14 | 100 | 710 | 0 | 0 |  | 300 | 400 | 선택 | 선택 | 740 | 0 | 0 |  | 300 | 400 | 선택 | 선택 | 해제 | 미정 | 미정 | 미정 | 미정 |  | 미정 | RB100.00 | H
A44159 | 2018-03-09 | 1 | D |  | 11 | A | STB3D | 베어링강 | STB (SF) | BM#1 | 1583 | 40 | 1555 | 1531 | 32 | 5400 |  | 3 | 0.32 | 28 |  | -1.41 | 1510 | 1555 | 20.46 | 0 |  | 33 | 3 | 66 | Y |  | 2018-03-09 19:58 | 59 | 1087 | 38 | 37 | 38 | 38 | 38 | 38 | 37 | 37 | 36 | 36 | 35 | 35 | 34 | 34 | 37 | 38 | 34 | 38 | -0.08 |  | 50 | Y | -0.2 | [8 empty] | N | N | Y | 190 | 0.48 | 64 | 101508 | 96200 | 7060 | 16400 | 1 | 2 |  | 2018-03-09 20:06 | 1510 | 112 |  | 31 |  | *STR#1 LOOP5,6번 과냉 비수량줄임 *STR#2 LOOP6번 과냉 비수량 줄임 | [14 empty] | 97.79 | 100 | 0 | 0 | 0 |  | 650 |  | 선택 | 해제 | 0 | 0 | 0 |  | 650 |  | 선택 | 해제 | 선택 | 미정 | 미정 | 선택 | 미정 |  | 미정 | BT180180 | H
B44114 | 2018-03-09 | 2 | A |  | 2 | B | AE15B36C2 | 합금강 | 보론강 | BM#2 | 1642 | 40 | 1654 | 1575 | 35 | 5800 |  | 1 | 0.36 | 15 |  | -2.75 | 1562 | 1625 | 0.98 | 0 | 0 | 32 | 16 | 96 | Y |  | 2018-03-09 20:27 | 64 | 1087 | 37 | 30 | 25 | 23 | 21 | 20 | 19 | 18 | 18 | 17 | 16 |  |  | 16 | 22 | 25 | 16 | 0 | -0.22 |  | 40 | Y | -0.2 | [8 empty] | N | N | N | 140 | 0.49 | 55 | 91280 | 88630 | 490 | 14100 | 18 | 1 |  | 2018-03-09 20:28 | 1562 | 130 |  | 38 | [16 empty] | 103.37 | 100 | 0 | 0 | 0 |  | 300 | 400 | 선택 | 선택 | 0 | 0 | 0 |  | 300 | 400 | 선택 | 선택 | 해제 | 미정 | 미정 | 미정 | 미정 |  | 미정 | RB100.00 | C
A44160 | 2018-03-09 | 1 | A |  | 12 | A | STB3D | 베어링강 | STB (SF) | BM#1 | 1580 | 47 | 1551 | 1530 | 34 | 5900 |  | 3 | 0.31 | 29 |  | -1.27 | 1510 | 1551 | 19.12 | 0 |  | 19 | 37 | 49 | Y |  | 2018-03-09 21:07 | 59 | 1086 | 33 | 35 | 37 | 37 | 37 | 37 | 36 | 36 | 35 | 35 | 35 | 34 | 33 | 32 | 35 | 37 | 32 | 37 | -0.09 |  | 54.98 | Y | -0.2 | [8 empty] | N | N | Y | 180 | 0.48 | 67 | 84590 | 104790 | 7120 | 16670 | 1 | 2 |  | 2018-03-09 21:17 | 1510 | 117 |  | 28 |  | *STR#1 LOOP5,6번 과냉 비수량줄임 *STR#2 LOOP6번 과냉 비수량 줄임 | [14 empty] | 75.66 | 100 | 0 | 0 | 0 |  | 650 |  | 선택 | 해제 | 0 | 0 | 0 |  | 650 |  | 선택 | 해제 | 선택 | 미정 | 미정 | 선택 | 미정 |  | 미정 | BT180180 | H
B44115 | 2018-03-09 | 2 | A |  | 3 | A | AE15B36C2 | 합금강 | 보론강 | BM#2 | 1606 | 43 | 1635 | 1535 | 40 | 6800 |  | 1 | 0.39 | 15 |  | -2.85 | 1563 | 1631 | 1.06 | 0 | 0 | 11 | 54 | 27 | Y |  | 2018-03-09 21:33 | 65 | 1086 | 13 | 21 | 24 | 27 | 29 | 29 | 29 | 29 | 28 | 27 | 27 | 26 |  | 26 | 26 | 29 | 26 | 29 | -0.08 | Y | 35.02 | Y | -0.2 | [8 empty] | N | N | N | 130 | 0.49 | 55 | 90384 | 90620 | 200 | 14800 | 18 | 1 |  | 2018-03-09 21:35 | 1563 | 124 |  | 31 |  | *TEST방안 적용 주속 0.49 고정. | [14 empty] | 99.6 | 100 | 0 | 0 | 0 |  | 300 | 400 | 선택 | 선택 | 0 | 0 | 0 |  | 300 | 400 | 선택 | 선택 | 해제 | 미정 | 미정 | 미정 | 미정 |  | 미정 | RB100.00 | C
A44161 | 2018-03-09 | 1 | A |  | 13 | B | STB3D | 베어링강 | STB (SF) | BM#1 | 1620 | 45 | 1547 | 1580 | 29 | 4900 |  | 3 | 0.32 | 27 |  | -0.86 | 1521 | 1547 | 19.71 | 0 |  | 6 | 46 | 49 | Y |  | 2018-03-09 22:05 | 70 | 1086 | 32 | 36 | 41 | 44 | 46 | 46 | 46 | 46 | 45 | 45 | 44 | 44 | 43 | 43 | 43 | 46 | 43 | 46 | -0.06 | Y | 44.97 | Y | 0 | [8 empty] | N | N | Y | 230 | 0.48 | 68 | 101508 | 104910 | 7000 | 15970 | 1 | 2 |  | 2018-03-09 22:13 | 1521 | 125 |  | 38 |  | *STR#1 LOOP5,6번 과냉 비수량줄임 *STR#2 LOOP6번 과냉 비수량 줄임 | [14 empty] | 90.71 | 100 | 0 | 0 | 0 |  | 650 |  | 선택 | 해제 | 0 | 0 | 0 |  | 650 |  | 선택 | 해제 | 선택 | 미정 | 미정 | 선택 | 미정 |  | 미정 | BT180180 | H
B44116 | 2018-03-09 | 2 | A |  | 4 | A | AE15B36C2 | 합금강 | 보론강 | BM#2 | 1589 | 43 | 1655 | 1547 | 39 | 8000 |  | 1 | 0.33 | 15 |  | -3.18 | 1550 | 1629 | 1.62 | 0 | 0 | 23 | 68 | 156 | Y |  | 2018-03-09 22:46 | 52 | 1086 | 24 | 23 | 22 | 21 | 20 | 19 | 18 | 17 | 17 | 16 | 15 | 14 |  | 14 | 19 | 22 | 14 | 0 | -0.18 |  | 45 | Y | -0.2 | [8 empty] | N | N | N | 120 | 0.49 | 59 | 90384 | 95960 | 3150 | 15800 | 18 | 1 |  | 2018-03-09 22:45 | 1550 | 117 |  | 16 |  | *TEST 방안적용 주속 0.49 고정 | [14 empty] | 91.02 | 100 | 0 | 0 | 600 |  | 300 | 400 | 선택 | 선택 | 0 | 0 | 600 |  | 300 | 400 | 선택 | 선택 | 해제 | 미정 | 미정 | 미정 | 미정 |  | 미정 | RB100.00 | H
A44162 | 2018-03-09 | 1 | A | TUNDISH교체전 | 14 | A | STB3D | 베어링강 | STB (SF) | BM#1 | 1573 | 44 | 1558 | 1533 | 38 | 6300 |  | 3 | 0.31 | 28 |  | -1.27 | 1518 | 1559 | 21.33 | 0 |  | 30 | 37 | 56 | Y |  | 2018-03-09 23:12 | 67 | 1088 | 41 | 39 | 38 | 38 | 38 | 37 | 37 | 36 | 35 | 35 | 35 | 34 | 34 | 34 | 37 | 38 | 34 | 38 | -0.08 |  | 50.02 | Y | 0 | [8 empty] | N | N | M | 220 | 0.48 | 62 | 112116 | 97650 | 7000 | 1500 | 1 | 2 |  | 2018-03-09 23:20 | 1518 | 133 |  | 42 |  | *STR#1 LOOP5,6번 과냉 비수량줄임 *STR#2 LOOP6번 과냉 비수량 줄임 | 65BCF94B7F114047B3A6A20D692153D5 | 1B8651BC645049C59A759AC10710FB8B |  | 0A6C275EF7F74B4488C53BD077E7086E | [10 empty] | 107.13 | 100 | 0 | 3500 | 0 |  | 650 |  | 선택 | 해제 | 0 | 3500 | 0 |  | 650 |  | 선택 | 해제 | 선택 | 미정 | 미정 | 선택 | 미정 |  | 미정 | BT180180 | H
B44117 | 2018-03-09 | 2 | A |  | 5 | A | AE15B36C2 | 합금강 | 보론강 | BM#2 | 1611 | 36 | 1654 | 1554 | 32 | 6200 |  | 1 | 0.36 | 15 |  | -3.17 | 1575 | 1642 | 1.76 | 0 | 0 | 5 | 3 | 48 | Y |  | 2018-03-09 23:52 | 77 | 1132 | 12 | 24 | 32 | 36 | 38 | 39 | 38 | 37 | 36 | 34 | 32 | 30 |  | 30 | 33 | 39 | 30 | 0 | -0.3 | Y | 30 | Y | -0.4 | [8 empty] | N | N | N | 110 | 0.49 | 56 | 90384 | 90950 | 160 | 15900 | 18 | 1 |  | 2018-03-09 23:58 | 1575 | 112 |  | 12 |  | *TEST방안 적용 주속 0.50 고정 | [14 empty] | 99.32 | 100 | 0 | 0 | 0 |  | 300 | 400 | 선택 | 선택 | 0 | 0 | 0 |  | 300 | 400 | 선택 | 선택 | 해제 | 미정 | 미정 | 미정 | 미정 |  | 미정 | RB100.00 | H
B44118 | 2018-03-09 | 2 | A |  | 6 | A | AE15B36C2 | 합금강 | 보론강 | BM#2 | 1586 | 43 | 1645 | 1544 | 32 | 6600 |  | 1 | 0.35 | 15 |  | -2.74 | 1554 | 1629 | 1.85 | 0 | 0 | 32 | 17 | 48 | Y |  | 2018-03-10 00:39 | 56 | 1136 | 28 | 27 | 26 | 26 | 26 | 25 | 25 | 24 | 23 | 22 | 21 |  |  | 21 | 25 | 26 | 21 | 26 | -0.12 |  | 40 | Y | -0.2 | [8 empty] | N | N | N | 100 | 0.5 | 53 | 90384 | 87890 | 6170 | 16400 | 18 | 1 |  | 2018-03-10 00:41 | 1554 | 113 |  | 24 |  | *TEST방안적용 주속 0.50 고정 | [14 empty] | 96.15 | 100 | 0 | 0 | 600 |  | 300 | 400 | 선택 | 선택 | 0 | 0 | 600 |  | 300 | 400 | 선택 | 선택 | 해제 | 미정 | 미정 | 미정 | 미정 |  | 미정 | RB100.00 | C
A44163 | 2018-03-09 | 1 | A | TUNDISH교체 | 1 | A | STB2 | 베어링강 | STB (SF) | BM#1 | 1576 | 51 | 1592 | 1531 | 45 | 7600 |  | 3 | 0.31 | 26 |  | -1.49 | 1543 | 1587 | 19.85 | 0 |  | 33 | 4 | 52 | Y |  | 2018-03-10 00:23 | 87 | 1130 | 28 | 34 | 37 | 39 | 41 | 42 | 42 | 42 | 42 | 43 |  |  |  | 43 | 39 | 43 | 43 | 42 | 0 |  |  | Y | 0.2 |  | 1.4 | 1.4 | [5 empty] | N | N | M | 230 | 0.48 | 48 | 101508 | 94190 | 7110 | 16030 | 8 | 1 |  | 2018-03-10 00:38 | 1543 | 170 |  | 70 |  | *T/D가열온도:자동-1352`.수동건-1360`.STR#1:902.STR#2:946.T/D FLUX 유:15,용:275 | [14 empty] | 99.81 | 100 | 1500 | 0 | 0 |  | 650 |  | 선택 | 해제 | 1500 | 0 | 0 |  | 650 |  | 선택 | 해제 | 선택 | 미정 | 미정 | 선택 | 선택 |  | 미정 | BT180180 | H
B44119 | 2018-03-09 | 2 | A |  | 7 | B | AE15B36C2 | 합금강 | 보론강 | BM#2 | 1595 | 50 | 1624 | 1546 | 36 | 6900 |  | 1 | 0.32 | 15 |  | -2.14 | 1565 | 1604 | 1.23 | 0 | 0 | 11 | 55 | 46 | Y |  | 2018-03-10 02:02 | 67 | 1133 | 19 | 24 | 26 | 27 | 27 | 27 | 26 | 25 | 24 | 23 | 23 | 22 | 21 | 19 | 24 | 27 | 19 | 27 | -0.15 | Y | 54.98 | Y | -0.2 | [8 empty] | N | N | N | 150 | 0.41 | 72 | 91280 | 95510 | 500 | 16700 | 18 | 1 |  | 2018-03-10 01:48 | 1565 | 111 |  | -4 |  | *TEST 방안적용 주속 0.40 고정 및 몰드냉각수 4500L 적용 | [14 empty] | 95.08 | 100 | 0 | 0 | 600 |  | 300 | 400 | 선택 | 선택 | 0 | 0 | 600 |  | 300 | 400 | 선택 | 선택 | 해제 | 미정 | 미정 | 미정 | 선택 | 7 | 미정 | RB100.00 | H
A44164 | 2018-03-09 | 1 | A |  | 2 | A | STB2 | 베어링강 | STB (SF) | BM#1 | 1575 | 50 | 1556 | 1540 | 40 | 6600 |  | 3 | 0.31 | 27 |  | -1.16 | 1514 | 1550 | 18.25 | 0 |  | 19 | 38 | 54 | Y |  | 2018-03-10 01:45 | 58 | 1129 | 42 | 36 | 32 | 30 | 29 | 29 | 28 | 27 | 27 | 26 | 26 | 26 | 26 | 26 | 29 | 32 | 26 | 26 | -0.11 |  | 54.98 | Y | 0 |  |  |  | 1.19 |  |  |  |  | N | N | Y | 220 | 0.48 | 66 | 84590 | 103660 | 7090 | 14750 | 8 | 1 |  | 2018-03-10 01:55 | 1514 | 148 |  | 40 | [16 empty] | 76.45 | 100 | 0 | 0 | 0 |  | 650 |  | 선택 | 해제 | 0 | 0 | 0 |  | 650 |  | 선택 | 해제 | 선택 | 미정 | 미정 | 선택 | 미정 |  | 미정 | BT180180 | H
B44120 | 2018-03-09 | 2 | A |  | 8 | A | AE15B36C2 | 합금강 | 보론강 | BM#2 | 1598 | 44 | 1645 | 1546 | 32 | 6600 |  | 1 | 0.35 | 15 |  | -3.01 | 1559 | 1625 | 1.8 | 0 | 0 | 23 | 69 | 55 | Y |  | 2018-03-10 02:44 | 61 | 1148 | 17 | 18 | 19 | 20 | 21 | 21 | 19 | 19 | 18 | 17 | 16 | 15 |  | 15 | 18 | 21 | 15 | 19 | -0.17 | Y | 35.02 | Y | -0.2 | [8 empty] | N | N | N | 140 | 0.49 | 59 | 91280 | 96280 | 60 | 16200 | 18 | 1 |  | 2018-03-10 02:56 | 1559 | 124 |  | 30 | [16 empty] | 96.08 | 100 | 0 | 0 | 0 |  | 300 | 400 | 선택 | 선택 | 0 | 0 | 0 |  | 300 | 400 | 선택 | 선택 | 해제 | 미정 | 미정 | 미정 | 미정 |  | 미정 | RB100.00 | H
A44165 | 2018-03-09 | 1 | A |  | 3 | A | STB2 | 베어링강 | STB (SF) | BM#1 | 1578 | 52 | 1575 | 1544 | 45 | 7400 |  | 3 | 0.32 | 25 |  | -1.45 | 1524 | 1566 | 21.91 | 0 |  | 6 | 47 | 53 | Y |  | 2018-03-10 02:50 | 68 | 1133 | 25 | 29 | 33 | 36 | 37 | 38 | 38 | 38 | 38 | 38 | 37 | 37 | 36 | 36 | 35 | 38 | 36 | 38 | -0.05 | Y | 35 | Y | -0.2 |  |  |  | 1.23 |  |  |  |  | N | N | Y | 210 | 0.48 | 63 | 101508 | 99770 | 7140 | 15400 | 8 | 1 |  | 2018-03-10 02:56 | 1524 | 149 |  | 43 | [16 empty] | 95.04 | 100 | 0 | 0 | 0 |  | 650 |  | 선택 | 해제 | 0 | 0 | 0 |  | 650 |  | 선택 | 해제 | 선택 | 미정 | 미정 | 선택 | 미정 |  | 미정 | BT180180 | H
B44121 | 2018-03-09 | 2 | A |  | 9 | A | AE15B36C2 | 합금강 | 보론강 | BM#2 | 1602 | 44 | 1657 | 1545 | 34 | 6800 |  | 1 | 0.39 | 15 |  | -2.87 | 1566 | 1632 | 1.86 | 0 | 0 | 5 | 4 | 47 | Y |  | 2018-03-10 03:40 | 68 | 1126 | 12 | 21 | 26 | 28 | 30 | 30 | 30 | 29 | 28 | 26 | 24 | 22 |  | 22 | 26 | 30 | 22 | 30 | -0.23 | Y | 35.02 | Y | -0.4 | [8 empty] | N | N | N | 130 | 0.49 | 60 | 91280 | 95290 | 2850 | 16300 | 18 | 1 |  | 2018-03-10 03:42 | 1566 | 128 |  | 35 |  | *주입초 T.C.M 제품 절단이되지않아 10% 이상감속주입 이상공정 등록 | [14 empty] | 93.14 | 75 | 0 | 0 | 0 |  | 300 | 400 | 선택 | 선택 | 0 | 0 | 0 |  | 300 | 400 | 선택 | 선택 | 해제 | 미정 | 미정 | 미정 | 미정 |  | 미정 | RB100.00 | H
A44166 | 2018-03-09 | 1 | A |  | 4 | A | STB2 | 베어링강 | STB (SF) | BM#1 | 1590 | 42 | 1561 | 1542 | 36 | 5900 |  | 3 | 0.32 | 25 |  | -1.04 | 1520 | 1550 | 17.46 | 0 |  | 30 | 38 | 69 | Y |  | 2018-03-10 03:59 | 64 | 1124 | 36 | 34 | 34 | 35 | 35 | 36 | 35 | 35 | 34 | 33 | 33 | 33 | 32 | 32 | 34 | 36 | 32 | 35 | -0.11 | Y | 35.05 | Y | -0.2 |  |  |  | 1.29 |  |  |  |  | N | N | Y | 200 | 0.48 | 64 | 101508 | 100830 | 7060 | 15680 | 8 | 1 |  | 2018-03-10 04:03 | 1520 | 146 |  | 40 | [16 empty] | 94.12 | 100 | 0 | 0 | 0 |  | 650 |  | 선택 | 해제 | 0 | 0 | 0 |  | 650 |  | 선택 | 해제 | 선택 | 미정 | 미정 | 선택 | 미정 |  | 미정 | BT180180 | H
B44122 | 2018-03-09 | 2 | C |  | 10 | A | AE15B36C2 | 합금강 | 보론강 | BM#2 | 1576 | 41 | 1645 | 1536 | 34 | 6700 |  | 1 | 0.35 | 15 |  | -2.71 | 1560 | 1617 | 1.25 | 0 | 0 | 32 | 18 | 58 | Y |  | 2018-03-10 04:37 | 62 | 1146 | 18 | 21 | 23 | 25 | 26 | 26 | 26 | 26 | 25 | 24 | 23 | 22 |  | 22 | 24 | 26 | 22 | 26 | -0.11 | Y | 35.02 | Y | -0.2 | [8 empty] | N | N | N | 120 | 0.49 | 60 | 92816 | 96050 | 3040 | 15500 | 18 | 1 | 20 | 2018-03-10 04:48 | 1560 | 132 |  | 40 | [16 empty] | 93.28 | 75 | 0 | 0 | 0 |  | 300 | 400 | 선택 | 선택 | 0 | 0 | 0 |  | 300 | 400 | 선택 | 선택 | 해제 | 미정 | 미정 | 미정 | 미정 |  | 미정 | RB090.00 | C
A44167 | 2018-03-09 | 1 | C |  | 5 | A | STB2 | 베어링강 | STB (SF) | BM#1 | 1593 | 41 | 1547 | 1538 | 35 | 5700 |  | 3 | 0.32 | 26 |  | -1.29 | 1517 | 1555 | 20.08 | 0 |  | 33 | 5 | 45 | Y |  | 2018-03-10 05:09 | 61 | 1136 | 31 | 32 | 33 | 34 | 35 | 35 | 34 | 34 | 33 | 33 | 33 | 32 | 31 | 31 | 33 | 35 | 31 | 34 | -0.09 | Y | 44.98 | Y | 0 |  |  |  | 1.29 |  |  |  |  | N | N | Y | 190 | 0.48 | 67 | 101508 | 101950 | 7070 | 15600 | 8 | 1 |  | 2018-03-10 05:15 | 1515 | 133 |  | 36 | [16 empty] | 93.17 | 100 | 0 | 0 | 0 |  | 650 |  | 선택 | 해제 | 0 | 0 | 0 |  | 650 |  | 선택 | 해제 | 선택 | 미정 | 미정 | 선택 | 미정 |  | 미정 | BT180180 | H
B44123 | 2018-03-09 | 2 | C |  | 11 | A | AE15B36C2 | 합금강 | 보론강 | BM#2 | 1609 | 42 | 1654 | 1535 | 36 | 7100 |  | 1 | 0.36 | 15 |  | -3.33 | 1561 | 1633 | 1.6 | 0 | 0 | 11 | 56 | 40 | Y |  | 2018-03-10 05:36 | 63 | 1138 | 19 | 23 | 23 | 24 | 25 | 26 | 26 | 26 | 25 | 24 | 24 | 23 | 22 | 22 | 24 | 26 | 22 | 26 | -0.11 | Y | 35.02 | Y | -0.2 | [8 empty] | N | N | N | 110 | 0.49 | 60 | 92816 | 97230 | 900 | 16500 | 18 | 1 | 30 | 2018-03-10 06:11 | 1561 | 137 |  | 44 | [16 empty] | 94.71 | 75 | 0 | 0 | 0 |  | 300 | 400 | 선택 | 선택 | 0 | 0 | 0 |  | 300 | 400 | 선택 | 선택 | 해제 | 미정 | 미정 | 미정 | 미정 |  | 미정 | RB090.00 | C
A44168 | 2018-03-09 | 1 | C |  | 6 | A | STB2 | 베어링강 | STB (SF) | BM#1 | 1582 | 41 | 1569 | 1536 | 36 | 5900 |  | 3 | 0.3 | 26 |  | -1.21 | 1516 | 1553 | 10.48 | 0 |  | 19 | 39 | 45 | Y |  | 2018-03-10 06:11 | 60 | 1120 | 30 | 31 | 33 | 33 | 34 | 34 | 34 | 33 | 33 | 32 | 32 | 31 | 31 | 31 | 32 | 34 | 31 | 34 | -0.07 | Y | 40 | Y | 0 |  |  |  | 1.31 |  |  |  |  | N | N | Y | 180 | 0.48 | 64 | 84590 | 100300 | 7080 | 15800 | 8 | 1 |  | 2018-03-10 06:19 | 1516 | 139 |  | 42 | [16 empty] | 78.84 | 100 | 0 | 0 | 0 |  | 650 |  | 선택 | 해제 | 0 | 0 | 0 |  | 650 |  | 선택 | 해제 | 선택 | 미정 | 미정 | 선택 | 미정 |  | 미정 | BT180180 | H
B44124 | 2018-03-09 | 2 | C | TUNDISH교체전 | 12 | A | AE15B36C2 | 합금강 | 보론강 | BM#2 | 1595 | 43 | 1675 | 1536 | 37 | 7600 |  | 1 | 0.37 | 15 |  | 0 | 1568 | 1647 | 1.04 | 0 | 0 | 23 | 70 | 32 | Y |  | 2018-03-10 06:41 | 70 | 1118 | 20 | 25 | 29 | 32 | 33 | 34 | 34 | 34 | 33 | 33 | 33 | 32 |  | 32 | 31 | 34 | 32 | 34 | -0.06 | Y | 30 | Y | -0.2 | [8 empty] | N | N | N | 100 | 0.49 | 58 | 103060 | 93590 | 1010 | 2000 | 18 | 1 | 10 | 2018-03-10 06:47 | 1568 | 143 |  | 41 |  |  | 2C55065543E04ACFA090661F6A0AB335 | 87BC2F7BCF0042579EC79391D0AA02F7 | B85E0434F510479783F00481B74C67B5 | [11 empty] | 108.48 | 75 | 0 | 3338 | 0 |  | 300 | 400 | 선택 | 선택 | 0 | 3168 | 0 |  | 300 | 400 | 선택 | 선택 | 해제 | 미정 | 미정 | 미정 | 미정 |  | 미정 | RB150.00 | C
A44169 | 2018-03-09 | 1 | C |  | 7 | A | STB2 | 베어링강 | STB (SF) | BM#1 | 1585 | 42 | 1558 | 1563 | 33 | 5400 |  | 3 | 0.3 | 28 |  | -1.25 | 1527 | 1567 | 13.71 | 0 |  | 6 | 48 | 39 | Y |  | 2018-03-10 07:05 | 71 | 1126 | 30 | 32 | 35 | 38 | 40 | 40 | 40 | 40 | 39 | 39 | 39 | 39 | 39 | 38 | 38 | 40 | 38 | 40 | -0.04 | Y | 46.57 | Y | -0.64 |  |  |  | 1.28 |  |  |  |  | N | N | Y | 230 | 0.48 | 67 | 101508 | 102100 | 7050 | 16000 | 8 | 1 |  | 2018-03-10 07:11 | 1527 | 143 |  | 54 | [16 empty] | 93.04 | 100 | 0 | 0 | 0 |  | 650 |  | 선택 | 해제 | 0 | 0 | 0 |  | 650 |  | 선택 | 해제 | 선택 | 미정 | 미정 | 선택 | 미정 |  | 미정 | BT180180 | H
B44125 | 2018-03-09 | 2 | C | TUNDISH교체 | 1 | B | SBC70L | 특수용도강 | D3 | BM#2 | 1574 | 71 | 1674 | 1524 | 47 | 9500 |  | 1 | 0.36 | 15 |  | 0 | 1595 | 1642 | 3.35 | 0 | 0 | 5 | 5 | 30 | Y |  | 2018-03-10 08:11 | 97 | 1090 | 32 | 32 | 30 | 29 | 28 | 27 | 27 | 35 | 37 | 40 | 42 | 43 | 43 | 44 | 38 | 44 | 44 | 43 | 0 |  |  | Y | 0.2 |  | 3.25 | 3.25 | 2.03 |  |  |  |  | N | N | M | 150 | 0.48 | 56 | 97172 | 92210 | 790 | 14700 | 10 | 2 | 10 | 2018-03-10 08:16 | 1595 | 168 |  | 33 |  | *T/D플럭스 120/15KG *롱노즐 실리부 부착 *전공정 탈가스 기준 미준수 (진공시간 미달-극진공 15분) *수소 10분 측정값 기준치 초과,생관통보 (10분 3.25PPM ,13분 3.55PPM) | [14 empty] | 103.59 | 76.47 | 768 | 0 | 0 |  | 650 | 400 | 선택 | 선택 | 738 | 0 | 0 |  | 650 | 400 | 선택 | 선택 | 선택 | 미정 | 미정 | 미정 | 미정 |  | 미정 | RB100.00 | H
A44170 | 2018-03-10 | 1 | C |  | 8 | A | STB2 | 베어링강 | STB (SF) | BM#1 | 1598 | 45 | 1567 | 1551 | 36 | 5900 |  | 3 | 0.33 | 28 |  | -1.15 | 1532 | 1569 | 23.71 | 0 |  | 30 | 39 | 44 | Y |  | 2018-03-10 08:05 | 76 | 1085 | 38 | 38 | 39 | 40 | 42 | 42 | 43 | 43 | 43 | 43 | 43 | 43 | 43 | 43 | 41 | 43 | 43 | 43 | 0 |  | 29.98 | Y | 0 |  |  |  | 1.19 |  |  |  |  | N | N | Y | 220 | 0.48 | 61 | 101508 | 94200 | 6960 | 16200 | 8 | 1 |  | 2018-03-10 08:18 | 1532 | 149 |  | 61 | [16 empty] | 100.3 | 100 | 0 | 0 | 0 |  | 650 |  | 선택 | 해제 | 0 | 0 | 0 |  | 650 |  | 선택 | 해제 | 선택 | 미정 | 미정 | 선택 | 미정 |  | 미정 | BT180180 | H
B44126 | 2018-03-10 | 2 | C |  | 2 | A | SBC70L | 특수용도강 | D3 | BM#2 | 1588 | 48 | 1666 | 1534 | 41 | 8300 |  | 1 | 0.37 | 21 |  | 0 | 1576 | 1647 | 2.77 | 0 | 0 | 32 | 19 | 55 | Y |  | 2018-03-10 09:09 | 78 | 1077 | 42 | 40 | 40 | 41 | 40 | 39 | 38 | 36 | 36 | 34 | 33 | 31 |  | 31 | 38 | 41 | 31 | 40 | -0.25 | Y | 40 | Y | -0.4 |  |  |  | 0.62 |  |  |  |  | N | N | Y | 140 | 0.5 | 56 | 97172 | 92990 | 1010 | 15500 | 10 | 2 | 20 | 2018-03-10 09:18 | 1576 | 138 |  | 34 | 21 | [15 empty] | 103.37 | 76.47 | 0 | 0 | 0 |  | 650 | 400 | 선택 | 선택 | 0 | 0 | 0 |  | 650 | 400 | 선택 | 선택 | 선택 | 미정 | 미정 | 미정 | 미정 |  | 미정 | RB100.00 | H
A44171 | 2018-03-10 | 1 | C |  | 9 | A | STB2 | 베어링강 | STB (SF) | BM#1 | 1595 | 44 | 1557 | 1545 | 35 | 5700 |  | 3 | 0.32 | 29 |  | -1.31 | 1520 | 1563 | 22.61 | 0 |  | 33 | 6 | 30 | Y |  | 2018-03-10 09:18 | 64 | 1098 | 43 | 39 | 36 | 35 | 35 | 34 | 33 | 33 | 33 | 33 | 32 | 32 | 32 | 31 | 35 | 36 | 31 | 33 | -0.09 |  | 54.97 | Y | -0.2 |  |  |  | 1.35 |  |  |  |  | N | N | Y | 210 | 0.45 | 68 | 101508 | 96250 | 6860 | 16100 | 8 | 1 |  | 2018-03-10 09:32 | 1520 | 137 |  | 49 |  | *전공정요청 감속주입 정속유지 미준수ID:102~106.202~206 *롱노즐 교체 8회사용 | [14 empty] | 98.31 | 100 | 0 | 0 | 0 |  | 650 |  | 선택 | 해제 | 0 | 0 | 0 |  | 650 |  | 선택 | 해제 | 선택 | 미정 | 미정 | 선택 | 선택 | 8 | 미정 | BT180180 | H
B44127 | 2018-03-10 | 2 | C |  | 3 | A | SBC70L | 특수용도강 | D3 | BM#2 | 1580 | 52 | 1655 | 1524 | 42 | 8400 |  | 1 | 0.35 | 20 |  | 0 | 1570 | 1641 | 3.02 | 0 | 0 | 11 | 57 | 60 | Y |  | 2018-03-10 10:14 | 72 | 1078 | 27 | 31 | 36 | 38 | 38 | 37 | 36 | 33 | 30 | 30 | 28 | 25 |  | 25 | 33 | 38 | 25 | 0 | -0.32 | Y | 40 | Y | -0.6 |  |  |  | 0.85 |  |  |  |  | N | N | Y | 130 | 0.5 | 58 | 91456 | 95470 | 530 | 14600 | 18 | 2 | 30 | 2018-03-10 10:21 | 1570 | 135 |  | 28 | [16 empty] | 95.27 | 75 | 0 | 0 | 0 |  | 650 | 400 | 선택 | 선택 | 0 | 0 | 0 |  | 650 | 400 | 선택 | 선택 | 선택 | 미정 | 미정 | 미정 | 미정 |  | 미정 | RB100.00 | C
A44172 | 2018-03-10 | 1 | C |  | 10 | A | STB2 | 베어링강 | STB (SF) | BM#1 | 1589 | 50 | 1555 | 1533 | 39 | 6500 |  | 3 | 0.33 | 29 |  | -1.49 | 1518 | 1566 | 23.81 | 0 |  | 19 | 40 | 48 | Y |  | 2018-03-10 10:29 | 62 | 1074 | 31 | 31 | 33 | 34 | 35 | 36 | 36 | 35 | 35 | 35 | 35 | 35 | 35 | 35 | 34 | 36 | 35 | 35 | -0.03 | Y | 40 | Y | 0 |  |  |  | 1.34 |  |  |  |  | N | N | Y | 200 | 0.44 | 67 | 101508 | 95800 | 7040 | 16000 | 8 | 1 |  | 2018-03-10 10:35 | 1518 | 140 |  | 47 |  | *전공정요청 감속주입 정속유지 미준수ID:101~106.201~206 | [14 empty] | 98.74 | 100 | 0 | 0 | 0 |  | 650 |  | 선택 | 해제 | 0 | 0 | 0 |  | 650 |  | 선택 | 해제 | 선택 | 미정 | 미정 | 선택 | 미정 |  | 미정 | BT180180 | H
B44128 | 2018-03-10 | 2 | C |  | 4 | A | SBC70L | 특수용도강 | D3 | BM#2 | 1579 | 51 | 1634 | 1535 | 35 | 7300 |  | 1 | 0.34 | 21 |  | 0 | 1556 | 1620 | 2.37 | 0 | 0 | 23 | 71 | 63 | Y |  | 2018-03-10 11:14 | 58 | 1080 | 22 | 22 | 23 | 25 | 25 | 25 | 25 | 25 | 25 | 24 | 23 |  |  | 23 | 24 | 25 | 23 | 25 | -0.05 | Y | 35.02 | Y | -0.2 |  |  |  | 0.56 |  |  |  |  | N | N | Y | 120 | 0.51 | 54 | 91456 | 91460 | 1440 | 15600 | 10 | 2 | 10 | 2018-03-10 11:19 | 1556 | 131 |  | 29 | [16 empty] | 98.45 | 100 | 0 | 0 | 0 |  | 650 | 400 | 선택 | 선택 | 0 | 0 | 0 |  | 650 | 400 | 선택 | 선택 | 선택 | 미정 | 미정 | 미정 | 미정 |  | 미정 | RB100.00 | C
A44173 | 2018-03-10 | 1 | C |  | 11 | A | STB2 | 베어링강 | STB (SF) | BM#1 | 1580 | 43 | 1551 | 1549 | 35 | 5800 |  | 3 | 0.31 | 28 |  | -0.71 | 1528 | 1551 | 24.13 | 0 |  | 6 | 49 | 40 | Y |  | 2018-03-10 11:27 | 72 | 1091 | 35 | 35 | 36 | 38 | 39 | 39 | 39 | 39 | 39 | 39 | 39 | 39 | 38 | 37 | 38 | 39 | 37 | 39 | -0.04 | Y | 45.02 | Y | -0.2 |  |  |  | 1.27 |  |  |  |  | N | N | Y | 190 | 0.44 | 70 | 84590 | 97700 | 6970 | 15900 | 8 | 1 |  | 2018-03-10 11:35 | 1528 | 149 |  | 58 |  | *전공정요청 감속주입 정속유지 미준수ID:101~105.201~205 | [14 empty] | 80.79 | 100 | 0 | 0 | 0 |  | 650 |  | 선택 | 해제 | 0 | 0 | 0 |  | 650 |  | 선택 | 해제 | 선택 | 미정 | 미정 | 선택 | 미정 |  | 미정 | BT180180 | H
B44129 | 2018-03-10 | 2 | C |  | 5 | A | SBC70L | 특수용도강 | D3 | BM#2 | 1614 | 47 | 1635 | 1516 | 37 | 7700 |  | 1 | 0.33 | 21 |  | 0 | 1562 | 1625 | 2.71 | 0 | 0 | 5 | 6 | 42 | Y |  | 2018-03-10 12:18 | 64 | 1084 | 20 | 26 | 31 | 33 | 33 | 32 | 32 | 31 | 29 | 28 | 26 | 23 |  | 23 | 29 | 33 | 23 | 0 | -0.25 | Y | 39.98 | Y | -0.6 |  |  |  | 0.69 |  |  |  |  | N | N | Y | 110 | 0.5 | 56 | 91456 | 93910 | 290 | 15100 | 10 | 2 | 20 | 2018-03-10 12:30 | 1562 | 122 |  | 22 | [16 empty] | 97.09 | 100 | 0 | 0 | 0 |  | 650 | 400 | 선택 | 선택 | 0 | 0 | 0 |  | 650 | 400 | 선택 | 선택 | 선택 | 미정 | 미정 | 미정 | 미정 |  | 미정 | RB100.00 | H
B44130 | 2018-03-10 | 2 | D | 잔강최소화전 | 6 | A | SBC70L | 특수용도강 | D3 | BM#2 | 1601 | 41 | 1656 | 1565 | 33 | 6400 |  | 1 | 0.32 | 21 |  | 0 | 1575 | 1632 | 1.89 | 0 | 0 | 32 | 20 | 41 | Y |  | 2018-03-10 13:15 | 77 | 1082 | 20 | 28 | 35 | 38 | 39 | 39 | 39 | 37 | 35 | 34 | 32 | 30 | 27 | 27 | 33 | 39 | 27 | 39 | -0.3 | Y | 40.02 | Y | -0.6 |  |  |  | 0.57 |  |  |  |  | N | N | Y | 100 | 0.45 | 63 | 68592 | 91560 | 440 | 3000 | 10 | 2 | 40 | 2018-03-10 13:26 | 1575 | 115 |  | 24 |  | * 전공정 작업지연 감속20%이상 주입 이상공정 등록 및 생관통보 | [14 empty] | 74.56 | 100 | 0 | 5310 | 0 |  | 650 | 400 | 선택 | 선택 | 0 | 5040 | 0 |  | 650 | 400 | 선택 | 선택 | 선택 | 미정 | 미정 | 미정 | 미정 |  | 미정 | RB100.00 | H
A44175 | 2018-03-10 | 1 | D |  | 12 | A | STB2 | 베어링강 | STB (SF) | BM#1 | 1599 | 41 | 1559 | 1538 | 30 | 4700 |  | 3 | 0.32 | 28 |  | -1.41 | 1513 | 1559 | 28.6 | 0 |  | 12 | 37 | 12206 | Y |  | 2018-03-10 13:26 | 57 | 1374 | 37 | 38 | 38 | 38 | 38 | 37 | 37 | 36 | 35 | 35 | 34 | 33 | 33 | 33 | 36 | 38 | 33 | 38 | -0.09 |  | 54.98 | Y | 0 |  |  |  | 1.15 |  |  |  |  | N | N | Y | 180 | 0.47 | 65 | 101508 | 99630 | 7020 | 15100 | 8 | 1 |  | 2018-03-10 13:29 | 1513 | 93 |  | 11 |  | *전공정요청 감속주입 정속유지 미준수ID:101~102.201~202 | [14 empty] | 94.65 | 100 | 0 | 0 | 0 |  | 650 |  | 선택 | 해제 | 0 | 0 | 0 |  | 650 |  | 선택 | 해제 | 선택 | 미정 | 미정 | 선택 | 미정 |  | 미정 | BT180180 | H
A44176 | 2018-03-10 | 1 | D |  | 13 | A | STB2 | 베어링강 | STB (SF) | BM#1 | 1606 | 40 | 1544 | 1536 | 31 | 5000 |  | 3 | 0.3 | 28 |  | -1 | 1512 | 1544 | 16.64 | 0 |  | 33 | 7 | 91 | Y |  | 2018-03-10 14:21 | 56 | 1092 | 33 | 34 | 34 | 34 | 34 | 33 | 33 | 32 | 31 | 30 | 29 | 29 | 28 | 28 | 32 | 34 | 28 | 34 | -0.11 |  | 55 | Y | 0 |  |  |  | 1.23 |  |  |  |  | N | N | Y | 230 | 0.48 | 66 | 101508 | 99970 | 7030 | 15900 | 8 | 1 |  | 2018-03-10 14:30 | 1512 | 101 |  | 22 | [16 empty] | 94.34 | 100 | 0 | 0 | 0 |  | 650 |  | 선택 | 해제 | 0 | 0 | 0 |  | 650 |  | 선택 | 해제 | 선택 | 미정 | 미정 | 선택 | 미정 |  | 미정 | BT180180 | H
B44131 | 2018-03-10 | 2 | D | 잔강최소화 | 7 | A | SMN443H | 소입성보증강 | 보론강 | BM#2 | 1621 | 42 | 1634 | 1564 | 34 | 6500 |  | 1 | 0.32 | 20 |  | 0 | 1560 | 1621 | 1.49 | 0 | 0 | 11 | 58 | 63 | Y |  | 2018-03-10 14:35 | 69 | 1085 | 27 | 33 | 34 | 34 | 34 | 34 | 33 | 32 | 30 |  |  |  |  | 30 | 33 | 34 | 30 | 34 | -0.13 |  | 30 | Y | -0.4 |  |  |  | 0.78 |  |  |  |  | N | N | N | 150 | 0.49 | 51 | 91104 | 92660 | 1370 | 15400 | 10 | 2 | 10 | 2018-03-10 14:36 | 1560 | 124 |  | 25 | [16 empty] | 96.92 | 100 | 2600 | 0 | 0 |  | 650 | 400 | 선택 | 선택 | 2600 | 0 | 0 |  | 650 | 400 | 선택 | 선택 | 미정 | 미정 | 미정 | 미정 | 선택 | 6 | 미정 | RB100.00 | H
B44132 | 2018-03-10 | 2 | D |  | 8 | A | SMN443H | 소입성보증강 | 보론강 | BM#2 | 1598 | 36 | 1636 | 1556 | 32 | 6200 |  | 1 | 0.33 | 18 |  | 0 | 1557 | 1617 | 1.57 | 0 | 0 | 23 | 72 | 75 | Y |  | 2018-03-10 15:28 | 66 | 1087 | 27 | 30 | 32 | 33 | 33 | 32 | 31 | 30 | 28 | 27 | 26 | 24 |  | 24 | 30 | 33 | 24 | 0 | -0.22 | Y | 40.02 | Y | -0.4 |  |  |  | 0.84 |  |  |  |  | N | N | N | 140 | 0.49 | 57 | 91104 | 93680 | 340 | 15400 | 10 | 2 | 20 | 2018-03-10 15:36 | 1557 | 115 |  | 27 | [16 empty] | 96.92 | 100 | 0 | 0 | 0 |  | 650 | 400 | 선택 | 선택 | 0 | 0 | 0 |  | 650 | 400 | 선택 | 선택 | 미정 | 미정 | 미정 | 미정 | 미정 |  | 미정 | RB100.00 | H
A44177 | 2018-03-10 | 1 | D | TUNDISH교체전 | 14 | A | STB2 | 베어링강 | STB (SF) | BM#1 | 1637 | 41 | 1549 | 1578 | 36 | 4600 |  | 3 |  |  |  | 0 | 1511 | 1549 | 0 | 0 |  | 19 | 41 | 66 | Y |  | 2018-03-10 15:24 | 55 | 1085 | 27 | 28 | 29 | 30 | 30 | 30 | 29 | 29 | 28 | 28 | 27 | 26 | 26 | 26 | 28 | 30 | 26 | 30 | -0.09 | Y | 44.73 | Y | 0 |  |  |  | 1.05 |  |  |  |  | N | N | M | 220 | 0.48 | 65 | 107671 | 102050 | 7650 | 1500 | 8 | 1 |  | 2018-03-10 15:40 | 1511 | 106 |  | 26 |  |  | 00BD2D5EAF9F4188A68EA6F734C45807 | E640FE0C12754830B2BF2D5CB7C35067 | ED17DC24A8534D10AEC9399C08023CAE | [11 empty] | 98.15 | 100 | 0 | 3500 | 0 |  | 650 |  | 선택 | 해제 | 0 | 3500 | 0 |  | 650 |  | 선택 | 해제 | 선택 | 미정 | 미정 | 선택 | 미정 |  | 미정 | BT180180 | H
B44133 | 2018-03-10 | 2 | D |  | 9 | A | SMN443H | 소입성보증강 | 보론강 | BM#2 | 1630 | 36 | 1645 | 1564 | 31 | 5700 |  | 2 | 0.27 | 20 |  | -2.77 | 1569 | 1636 | 0.9 | 0 |  | 5 | 7 | 62 | Y |  | 2018-03-10 16:16 | 78 | 1086 | 21 | 29 | 33 | 35 | 36 | 36 | 36 | 35 | 34 | 33 | 31 | 29 |  | 29 | 32 | 36 | 29 | 36 | -0.2 | Y | 35 | Y | -0.4 |  |  |  | 0.99 |  |  |  |  | N | N | N | 130 | 0.49 | 57 | 91104 | 92380 | 1060 | 15500 | 10 | 2 | 40 | 2018-03-10 16:28 | 1569 | 113 |  | 38 | [16 empty] | 9110400 | 100 | 0 | 0 | 0 |  | 650 | 400 | 선택 | 선택 | 0 | 0 | 0 |  | 650 | 400 | 선택 | 선택 | 미정 | 미정 | 미정 | 미정 | 미정 |  | 미정 | RB100.00 | H
A44178 | 2018-03-10 | 1 | D | TUNDISH교체 | 1 | A | AE4140MR | 합금강 | D | BM#1 | 1598 | 49 | 1642 | 1537 | 47 | 8300 |  | 1 | 0.34 | 17 |  | 0 | 1580 | 1639 | 0 | 2.87 | 0 | 30 | 41 | 90 | Y |  | 2018-03-10 16:42 | 85 | 1087 | 31 | 34 | 35 | 40 | 42 | 44 | 46 | 46 | 46 | 46 | 46 | 44 |  | 44 | 42 | 46 | 44 | 46 | -0.08 |  | 25.02 | Y | -0.4 |  | 2.04 | 2.04 | [5 empty] | N | N | N | 150 | 0.47 | 61 | 101508 | 97660 | 7340 | 15300 | 6 | 2 |  | 2018-03-10 16:47 | 1580 | 133 |  | 39 |  | *T/Dflux 유15kg 용120kg | [14 empty] | 96.67 | 100 | 700 | 0 | 0 |  | 650 |  | 선택 | 선택 | 700 | 0 | 0 |  | 650 |  | 선택 | 선택 | 해제 | 미정 | 미정 | 선택 | 선택 |  | 미정 | BT180180 | H
B44134 | 2018-03-10 | 2 | D | TUNDISH교체전 | 10 | A | SMN443H | 소입성보증강 | 보론강 | BM#2 | 1598 | 40 | 1645 | 1535 | 36 | 7300 |  | 1 | 0.33 | 19 |  | 0 | 1562 | 1623 | 1.82 | 0 | 0 | 32 | 21 | 57 | Y |  | 2018-03-10 17:35 | 71 | 1087 | 25 | 33 | 38 | 40 | 41 | 41 | 39 | 39 | 38 | 37 | 35 | 34 | 31 | 31 | 37 | 41 | 31 | 0 | -0.25 | Y | 40 | Y | -0.6 |  |  |  | 0.96 |  |  |  |  | N | N | N | 120 | 0.49 | 60 | 79716 | 98870 | -870 | 2000 | 10 | 2 | 10 | 2018-03-10 17:41 | 1562 | 110 |  | 20 |  |  | 6F56B956F5D1467BBA86FE8231F8D8EA | 65FB6385EA7B46378E60126D07AB2867 | 844B8F9596E24F3B8588170F2B80CDE0 |  | 42D17BC084C947E1B7898DCF07D03D9E | [9 empty] | 81.34 | 100 | 0 | 5790 | 0 |  | 650 | 400 | 선택 | 선택 | 0 | 5650 | 0 |  | 650 | 400 | 선택 | 선택 | 미정 | 미정 | 미정 | 미정 | 미정 |  | 미정 | RB100.00 | C
A44179 | 2018-03-10 | 1 | D |  | 2 | A | AE4140MR | 합금강 | D | BM#1 | 1581 | 55 | 1633 | 1516 | 51 | 8200 |  | 1 | 0.33 | 13 |  | 0 | 1560 | 1600 | 0 | 1.78 | 0 | 12 | 38 | 68 | Y |  | 2018-03-10 18:01 | 65 | 1089 | 43 | 40 | 39 | 38 | 37 | 35 | 34 | 33 | 32 | 32 | 30 | 29 |  | 29 | 35 | 39 | 29 | 0 | -0.22 |  | 45.05 | Y | -0.2 |  |  |  | 1.4 |  |  |  |  | N | N | N | 140 | 0.49 | 59 | 84590 | 93390 | 5100 | 12100 | 6 | 2 |  | 2018-03-10 18:07 | 1560 | 130 |  | 21 |  | *진공시간미달로 수소측정 | [14 empty] | 85.44 | 100 | 0 | 0 | 0 |  | 650 |  | 선택 | 선택 | 0 | 0 | 0 |  | 650 |  | 선택 | 선택 | 해제 | 미정 | 선택 | 해제 | 미정 |  | 미정 | BT180180 | H
B44135 | 2018-03-10 | 2 | D | TUNDISH교체 | 1 | A | SCM440 | 합금강 | D | BM#2 | 1591 | 46 | 1654 | 1556 | 39 | 7800 |  | 2 | 0.27 | 21 |  | 0 | 1579 | 1579 | 2 | 0 |  | 11 | 59 | 59 | Y |  | 2018-03-10 18:34 | 83 | 1086 | 16 | 16 | 17 | 19 | 20 | 18 | 17 | 21 | 25 | 28 | 30 | 31 | 31 | 31 | 27 | 31 | 31 | 31 | 0 |  | 14.98 | Y | 0 |  | 2.2 | 2.2 | [5 empty] | N | N | N | 150 | 0.49 | 53 | 94733 | 90950 | 1960 | 15500 | 3 | 1 | 10 | 2018-03-10 18:44 | 1571 | 139 |  | 47 |  | * T/D FLUX 용탕부: 120 KG / 유탕부: 15KG 투입. | [14 empty] | 102.91 | 100 | 1060 | 0 | 0 |  | 650 | 400 | 선택 | 해제 | 1080 | 0 | 0 |  | 650 | 400 | 선택 | 해제 | 해제 | 미정 | 미정 | 미정 | 미정 |  | 미정 | RB125.00 | C
A44180 | 2018-03-10 | 1 | D |  | 3 | A | AE4140MR | 합금강 | D | BM#1 | 1604 | 54 | 1628 | 1530 | 48 | 7500 |  | 1 | 0.32 | 17 |  | 0 | 1577 | 1577 | 0 | 1.97 | 0 | 33 | 8 | 69 | Y |  | 2018-03-10 20:15 | 82 | 1087 | 23 | 31 | 33 | 35 | 36 | 37 | 36 | 36 | 35 | 35 | 34 | 33 | 32 | 32 | 34 | 37 | 32 | 36 | -0.14 | Y | 35 | Y | -0.2 | [8 empty] | N | N | N | 130 | 0.49 | 60 | 101508 | 96410 | 5030 | 15700 | 6 | 2 |  | 2018-03-10 19:00 | 1567 | 137 |  | -49 |  | *롱노즐 내부크랙으로 2회사용후 교체 | [14 empty] | 99.52 | 100 | 0 | 0 | 0 |  | 650 |  | 선택 | 선택 | 0 | 0 | 0 |  | 650 |  | 선택 | 선택 | 해제 | 미정 | 선택 | 미정 | 선택 | 2 | 미정 | BT180180 | H
B44136 | 2018-03-10 | 2 | D |  | 2 | A | SCM440 | 합금강 | D | BM#2 | 1551 | 41 | 1636 | 1564 | 38 | 7300 |  | 1 | 0.34 | 16 |  | 0 | 1570 | 1618 | 0 | 4.53 | 0 | 23 | 73 | 59 | Y |  | 2018-03-10 19:34 | 74 | 1087 | 28 | 28 | 31 | 31 | 31 | 29 | 28 | 27 | 26 | 25 | 23 | 21 |  | 21 | 27 | 31 | 21 | 31 | -0.22 |  | 45 | Y | -0.4 |  |  |  | 2.14 |  |  |  |  | N | N | N | 140 | 0.51 | 60 | 102705 | 100080 | 20 | 15500 | 3 | 1 | 20 | 2018-03-10 19:44 | 1570 | 136 |  | 42 | [16 empty] | 103.74 | 100 | 0 | 0 | 0 |  | 650 | 400 | 선택 | 해제 | 0 | 0 | 0 |  | 650 | 400 | 선택 | 해제 | 해제 | 미정 | 미정 | 미정 | 미정 |  | 미정 | RB150.00 | C
A44181 | 2018-03-10 | 1 | D |  | 4 | A | AE4140MR | 합금강 | D | BM#1 | 1619 | 66 | 1633 | 1558 | 57 | 7700 |  | 1 | 0.34 | 17 |  | 0 | 1565 | 1617 | 0 | 2.33 | 0 | 19 | 42 | 71 | Y |  | 2018-03-10 20:06 | 70 | 1087 | 31 | 38 | 42 | 44 | 44 | 44 | 43 | 42 | 40 | 40 | 39 | 37 | 35 | 35 | 40 | 44 | 35 | 44 | -0.2 | Y | 45.03 | Y | -0.4 | [8 empty] | N | N | N | 120 | 0.49 | 61 | 101508 | 96380 | 5090 | 14500 | 6 | 2 |  | 2018-03-10 20:11 | 1565 | 130 |  | 21 | [16 empty] | 99.57 | 100 | 0 | 0 | 0 |  | 650 |  | 선택 | 선택 | 0 | 0 | 0 |  | 650 |  | 선택 | 선택 | 해제 | 미정 | 선택 | 미정 | 미정 |  | 미정 | BT180180 | H
B44137 | 2018-03-10 | 2 | A |  | 3 | A | SCM440 | 합금강 | D | BM#2 | 1586 | 50 | 1634 | 1546 | 34 | 7000 |  | 1 | 0.33 | 16 |  | -2.4 | 1555 | 1614 | 0 | 2.25 | 0 | 5 | 8 | 62 | Y |  | 2018-03-10 20:45 | 59 | 1089 | 15 | 19 | 22 | 24 | 24 | 24 | 23 | 22 | 21 | 20 | 19 | 18 |  | 18 | 21 | 24 | 18 | 24 | -0.15 | Y | 40.02 | Y | -0.2 |  |  |  | 1.24 |  |  |  |  | N | N | Y | 130 | 0.49 | 58 | 98650 | 94210 | 2840 | 16500 | 3 | 1 |  | 2018-03-10 20:47 | 1555 | 138 |  | 34 | [16 empty] | 101.7 | 100 | 0 | 0 | 0 |  | 650 | 400 | 선택 | 해제 | 0 | 0 | 0 |  | 650 | 400 | 선택 | 해제 | 해제 | 미정 | 미정 | 미정 | 미정 |  | 미정 | RB210.00 | C
A44182 | 2018-03-10 | 1 | A |  | 5 | A | AE4140MR | 합금강 | D | BM#1 | 1592 | 45 | 1602 | 1545 | 40 | 6200 |  | 3 | 0.28 | 17 |  | -2.06 | 1561 | 1602 | 0 | 8.87 |  | 30 | 42 | 38 | Y |  | 2018-03-10 20:41 | 66 | 1087 | 33 | 34 | 35 | 36 | 36 | 36 | 35 | 34 | 34 | 33 | 32 | 31 |  | 31 | 34 | 36 | 31 | 36 | -0.12 | Y | 40.02 | Y | -0.2 | [8 empty] | N | N | N | 110 | 0.49 | 60 | 101508 | 96600 | 7120 | 15620 | 6 | 2 |  | 2018-03-10 20:48 | 1561 | 124 |  | 50 | [16 empty] | 97.98 | 100 | 0 | 0 | 0 |  | 650 |  | 선택 | 선택 | 0 | 0 | 0 |  | 650 |  | 선택 | 선택 | 해제 | 미정 | 미정 | 선택 | 미정 |  | 미정 | BT180180 | H
B44138 | 2018-03-10 | 2 | A |  | 4 | A | SCM440 | 합금강 | D | BM#2 | 1592 | 41 | 1625 | 1534 | 36 | 7200 |  | 1 | 0.31 | 16 |  | -2.36 | 1561 | 1614 | 0 | 1.81 | 0 | 32 | 22 | 57 | Y |  | 2018-03-10 21:49 | 65 | 1087 | 15 | 18 | 22 | 24 | 24 | 24 | 23 | 22 | 21 | 20 | 18 | 16 | 15 | 15 | 20 | 24 | 15 | 24 | -0.2 | Y | 44.98 | Y | -0.2 |  |  |  | 1.05 |  |  |  |  | N | N | Y | 120 | 0.48 | 60 | 141086 | 96680 | 10 | 15700 | 3 | 1 |  | 2018-03-10 21:46 | 1561 | 134 |  | 32 |  | *연연주 혼탕부 307~309.407~409 | [14 empty] | 148.51 | 100 | 0 | 0 | 0 |  | 650 | 400 | 선택 | 해제 | 0 | 0 | 0 |  | 650 | 400 | 선택 | 해제 | 해제 | 미정 | 미정 | 미정 | 미정 |  | 미정 | RB170.00 | C
A44183 | 2018-03-10 | 1 | A |  | 6 | A | AE4140MR | 합금강 | D | BM#1 | 9999 | 50 | 1607 | 1532 | 38 | 7200 |  | 3 | 0.27 | 16 |  | -2.82 | 1552 | 1607 | 0 | 8.84 |  | 12 | 39 | 48 | Y |  | 2018-03-10 21:55 | 57 | 1086 | 29 | 28 | 29 | 30 | 30 | 30 | 30 | 30 | 29 | 28 | 28 | 27 |  | 27 | 29 | 30 | 27 | 30 | -0.07 | Y | 39.98 | Y | -0.2 | [8 empty] | N | N | N | 100 | 0.51 | 56 | 84590 | 93930 | 7110 | 15430 | 6 | 2 |  | 2018-03-10 22:10 | 1552 | 118 |  | 38 | [16 empty] | 83.84 | 100 | 0 | 0 | 0 |  | 650 |  | 선택 | 선택 | 0 | 0 | 0 |  | 650 |  | 선택 | 선택 | 해제 | 미정 | 미정 | 선택 | 미정 |  | 미정 | BT180180 | H
B44139 | 2018-03-10 | 2 | A |  | 5 | A | SCM440HF | 소입성보증강 | D | BM#2 | 1587 | 44 | 1645 | 1546 | 39 | 7900 |  | 1 | 0.3 | 18 |  | 0 | 1563 | 1567 | 3.13 | 3.13 | 0 | 11 | 60 | 41 | Y |  | 2018-03-10 23:00 | 70 | 1086 | 15 | 25 | 29 | 31 | 32 | 32 | 32 | 31 | 31 | 29 | 28 | 26 |  | 26 | 28 | 32 | 26 | 32 | -0.17 | Y | 35.02 | Y | -0.4 |  |  |  | 1.08 |  |  |  |  | N | N | Y | 110 | 0.47 | 59 | 93802 | 92390 | 2710 | 14100 | 3 | 1 |  | 2018-03-10 23:03 | 1563 | 128 |  | 24 | 14 | *연연주 혼탕부 301.401.304~306.404~406 *이월강종 마지막HEAT 빅사이즈 편성으로 빅사이즈 기준 적용함. *후 HEAT 강제개공 및 나탕주입 301.302.401.402 | [14 empty] | 98.74 | 100 | 0 | 0 | 0 |  | 650 | 400 | 선택 | 해제 | 0 | 0 | 0 |  | 650 | 400 | 선택 | 해제 | 해제 | 미정 | 미정 | 미정 | 미정 |  | 미정 | RB120.00 | C
A44184 | 2018-03-10 | 1 | A |  | 7 | A | AE4140MR | 합금강 | D | BM#1 | 1600 | 45 | 1601 | 1546 | 38 | 6200 |  | 3 | 0.29 | 16 |  | -2.05 | 1563 | 1603 | 0 | 7.05 |  | 33 | 9 | 60 | Y |  | 2018-03-10 22:57 | 68 | 1086 | 27 | 31 | 35 | 37 | 39 | 38 | 38 | 38 | 37 | 37 | 36 | 35 | 35 | 35 | 36 | 39 | 35 | 38 | -0.1 | Y | 39.98 | Y | 0 | [8 empty] | N | N | N | 150 | 0.51 | 62 | 84590 | 101340 | 7030 | 14900 | 6 | 2 |  | 2018-03-10 23:06 | 1563 | 109 |  | 33 | [16 empty] | 78.07 | 100 | 0 | 0 | 0 |  | 650 |  | 선택 | 선택 | 0 | 0 | 0 |  | 650 |  | 선택 | 선택 | 해제 | 미정 | 미정 | 선택 | 미정 |  | 미정 | BT180180 | H
B44140 | 2018-03-10 | 2 | A |  | 6 | A | 42CRMO4HJ | 소입성보증강 | D | BM#2 | 1588 | 41 | 1637 | 1546 | 35 | 7100 |  | 1 | 0.33 | 18 |  | -2.41 | 1547 | 1623 | 0 | 5.27 | 0 | 23 | 74 | 49 | N | 1 | 2018-03-11 00:10 | 53 | 1118 | 18 | 21 | 24 | 25 | 26 | 26 | 25 | 24 | 24 | 23 | 22 | 21 | 19 | 19 | 23 | 26 | 19 | 24 | -0.18 | Y | 39.25 | Y | -0.41 |  |  |  | 1.06 |  |  |  |  | N | N | Y | 100 | 0.48 | 60 | 43950 | 97880 | 1250 | 16300 | 3 | 1 |  | 2018-03-11 00:13 | 1563 | 131 |  | 18 |  | *연연주 혼탕부 301.401 | [14 empty] | 44.85 | 100 | 0 | 0 | 0 |  | 650 | 600 | 선택 | 선택 | 0 | 0 | 0 |  | 650 | 600 | 선택 | 선택 | 선택 | 미정 | 미정 | 미정 | 미정 |  | 미정 | RB210.00 | C
A44185 | 2018-03-10 | 1 | A | TUNDISH교체전 | 8 | A | AE4140MR | 합금강 | D | BM#1 | 1590 | 50 | 1588 | 1503 | 43 | 7900 |  | 3 | 0.28 | 17 |  | -1.83 | 1571 | 1609 | 0 | 8.84 |  | 19 | 43 | 58 | Y |  | 2018-03-11 00:09 | 76 | 1136 | 33 | 40 | 45 | 47 | 48 | 48 | 47 | 47 | 46 | 46 | 45 | 44 |  | 44 | 45 | 48 | 44 | 47 | -0.11 | Y | 35.03 | Y | -0.2 | [8 empty] | N | N | N | 140 | 0.48 | 59 | 103967 | 93850 | 6850 | 1900 | 6 | 2 |  | 2018-03-11 00:17 | 1571 | 108 |  | 26 |  |  | E7161936441C430D860DD8220E08A51F | B1F05B55ECEE47D5BDB9778424C6340F |  | 51805E512F4647E297415AFEB1C8561F | [10 empty] | 103.24 | 100 | 0 | 2500 | 0 |  | 650 |  | 선택 | 선택 | 0 | 2500 | 0 |  | 650 |  | 선택 | 선택 | 해제 | 미정 | 미정 | 선택 | 미정 |  | 미정 | BT180180 | H
B44141 | 2018-03-10 | 2 | A |  | 7 | B | 42CRMO4HJ | 소입성보증강 | D | BM#2 | 1599 | 43 | 1656 | 1525 | 38 | 7500 |  | 1 | 0.3 | 18 |  | -2.1 | 1561 | 1631 | 0 | 3.21 | 0 | 5 | 9 | 40 | Y |  | 2018-03-11 01:04 | 67 | 1133 | 17 | 25 | 32 | 35 | 36 | 36 | 36 | 36 | 34 | 33 | 31 | 29 |  | 29 | 32 | 36 | 29 | 36 | -0.2 | Y | 35 | Y | -0.4 |  |  |  | 1.53 |  |  |  |  | N | N | Y | 150 | 0.47 | 56 | 87900 | 88710 | 410 | 16900 | 3 | 1 |  | 2018-03-11 01:28 | 1571 | 130 |  | 27 | [16 empty] | 97.13 | 100 | 0 | 0 | 0 |  | 650 | 600 | 선택 | 선택 | 0 | 0 | 0 |  | 650 | 600 | 선택 | 선택 | 선택 | 미정 | 미정 | 미정 | 미정 |  | 미정 | RB210.00 | C
A44186 | 2018-03-10 | 1 | A | TUNDISH교체 | 1 | A | AE1524HM | 소입성보증강 | C1 | BM#1 | 1637 | 42 | 1634 | 1574 | 36 | 6400 |  | 3 | 0.27 | 20 |  | -2.32 | 1594 | 1650 | 0 | 11.28 |  | 30 | 43 | 67 | Y |  | 2018-03-11 01:17 | 89 | 1137 | 33 | 33 | 34 | 39 | 43 | 45 | 46 | 46 | 47 | 47 | 47 |  |  | 47 | 43 | 47 | 47 | 47 | 0 |  | 10.02 | Y | 0 |  | 2.41 | 2.24 | [5 empty] | N | N | N | 190 | 0.49 | 59 | 98940 | 101880 | 6990 | 15030 | 16 | 1 |  | 2018-03-11 01:24 | 1594 | 126 |  | 44 |  | *T/D가열온도:자동-1365`.수동건-1371`.STR#1:950.STR#2:932.T/D FLUX 유:15,용:120 | [14 empty] | 90.85 | 100 | 1000 | 0 | 0 |  | 450 |  | 선택 | 해제 | 1000 | 0 | 0 |  | 450 |  | 선택 | 해제 | 해제 | 미정 | 미정 | 선택 | 선택 |  | 미정 | RB100.00 | H
B44142 | 2018-03-10 | 2 | A | TUNDISH교체전 | 8 | B | 42CRMO4HJ | 소입성보증강 | D | BM#2 | 1576 | 46 | 1657 | 1565 | 38 | 7800 |  | 1 | 0.34 | 20 |  | -2.35 | 1568 | 1642 | 0 | 5.26 | 0 | 32 | 23 | 39 | Y |  | 2018-03-11 02:07 | 74 | 1130 | 26 | 33 | 38 | 42 | 44 | 44 | 44 | 43 | 43 | 41 | 40 | 39 | 37 | 37 | 40 | 44 | 37 | 44 | -0.17 | Y | 40 | Y | -0.4 |  |  |  | 0.87 |  |  |  |  | N | N | M | 140 | 0.47 | 64 | 85970 | 98670 | -320 | 2000 | 3 | 1 |  | 2018-03-11 02:25 | 1568 | 126 |  | 22 |  | *T/D 기준온도 초과로 사이즈 변경 요청하였으나 생관에서 제품 생산후 강종 및 사이즈 변경한다고함. | 31A1ABBF3A494CB4884AAE13D920B0D1 | A1FE3A10AB334895AAAD807351FE6215 | CDAC1F7AC1BB43248FEF8022A1259129 | [11 empty] | 84.28 | 100 | 0 | 2500 | 0 |  | 650 | 600 | 선택 | 선택 | 0 | 2597 | 0 |  | 650 | 600 | 선택 | 선택 | 선택 | 미정 | 미정 | 미정 | 미정 |  | 미정 | RB110.00 | C
A44187 | 2018-03-10 | 1 | A |  | 2 | A | AE1524HM | 소입성보증강 | C1 | BM#1 | 1600 | 43 | 1619 | 1529 | 36 | 6900 |  | 3 | 0.27 | 20 |  | -1.59 | 1569 | 1607 | 0 | 10.51 |  | 12 | 40 | 64 | Y |  | 2018-03-11 02:27 | 64 | 1126 | 46 | 39 | 36 | 34 | 33 | 32 | 31 | 30 | 29 | 28 | 28 | 27 | 27 | 27 | 33 | 36 | 27 | 0 | -0.18 |  | 50.02 | Y | 0 | [8 empty] | N | N | N | 180 | 0.51 | 61 | 94767 | 101560 | 7010 | 15400 | 16 | 1 |  | 2018-03-11 02:37 | 1569 | 116 |  | 36 | [16 empty] | 87.3 | 100 | 0 | 0 | 0 |  | 450 |  | 선택 | 해제 | 0 | 0 | 0 |  | 450 |  | 선택 | 해제 | 해제 | 미정 | 미정 | 선택 | 미정 |  | 미정 | RB100.00 | C
B44144 | 2018-03-10 | 2 | A |  | 3 | A | AE1524HM | 소입성보증강 | C1 | BM#1 | 1569 | 43 | 1627 | 1587 | 25 | 4800 |  | 3 | 0.27 | 18 |  | -1.89 | 1574 | 1615 | 0 | 11.22 |  | 23 | 75 | 49 | Y |  | 2018-03-11 03:47 | 69 | 1127 | 26 | 33 | 37 | 38 | 38 | 37 | 37 | 36 | 35 | 33 | 32 |  |  | 32 | 35 | 38 | 32 | 37 | -0.17 | Y | 35 | Y | -0.2 | [8 empty] | N | N | N | 170 | 0.52 | 53 | 98940 | 91440 | 7130 | 14640 | 16 | 1 |  | 2018-03-11 03:55 | 1574 | 98 |  | 20 | [16 empty] | 100.5 | 100 | 0 | 0 | 0 |  | 450 |  | 선택 | 해제 | 0 | 0 | 0 |  | 450 |  | 선택 | 해제 | 해제 | 미정 | 미정 | 선택 | 미정 |  | 미정 | BT180180 | C
B44143 | 2018-03-10 | 2 | A | TUNDISH교체 | 1 | A | AE4150HF | 소입성보증강 | AE4150HF | BM#2 | 1609 | 47 | 1676 | 1564 | 38 | 8200 |  | 1 | 0.3 | 20 |  | -1.88 | 1577 | 1650 | 2.8 | 0 | 0 | 11 | 61 | 45 | Y |  | 2018-03-11 03:13 | 91 | 1133 | -117 | 33 | 41 | 42 | 37 | 40 | 45 | 48 | 49 | 51 | 52 | 53 | 52 | 52 | 48 | 53 | 52 | 52 | 0 |  | 10 | Y | 0 |  | 2.51 | 2.38 | 2.2 |  |  |  |  | N | N | N | 150 | 0.44 | 60 | 152262 | 92360 | 2690 | 15100 | 13 | 2 |  | 2018-03-11 03:16 | 1585 | 155 |  | 50 |  | *턴디쉬 플럭스 120KG/15KG *슬리브 롱노즐 사용 *연연주 혼탕부 307~309,407~409 *전공정 요청 감속주입(INGOT 생산) *수소기준초과(10분) 이상재등록 | [14 empty] | 160.28 | 77.78 | 700 | 0 | 0 |  | 650 | 400 | 선택 | 해제 | 700 | 0 | 0 |  | 650 | 400 | 선택 | 해제 | 선택 | 미정 | 미정 | 미정 | 미정 |  | 미정 | BT180180 | H
A44189 | 2018-03-10 | 1 | C |  | 4 | A | AE1524HM | 소입성보증강 | C1 | BM#1 | 1611 | 46 | 1602 | 1562 | 38 | 7000 |  | 3 | 0.27 | 20 |  | -2.09 | 1571 | 1620 | 0 | 15.39 |  | 19 | 44 | 83 | Y |  | 2018-03-11 04:41 | 66 | 1120 | 28 | 34 | 38 | 40 | 40 | 39 | 39 | 38 | 37 | 37 | 36 | 35 | 35 | 35 | 37 | 40 | 35 | 0 | -0.11 | Y | 45 | Y | 0 | [8 empty] | N | N | N | 160 | 0.52 | 61 | 98940 | 104550 | 3420 | 16300 | 16 | 1 |  | 2018-03-11 04:47 | 1571 | 111 |  | 22 | [16 empty] | 88.7 | 100 | 0 | 0 | 0 |  | 450 |  | 선택 | 해제 | 0 | 0 | 0 |  | 450 |  | 선택 | 해제 | 해제 | 미정 | 미정 | 선택 | 미정 |  | 미정 | RB100.00 | C
A44188 | 2018-03-10 | 1 | C |  | 2 | A | AE4150M3 | 합금강 | D4 | BM#2 | 1576 | 57 | 1626 | 1506 | 50 | 9900 |  | 1 | 0.3 | 16 |  | -2.47 | 1559 | 1638 | 1.34 | 0 | 0 | 33 | 10 | 79 | Y |  | 2018-03-11 04:21 | 72 | 1139 | 49 | 43 | 40 | 38 | 36 | 35 | 33 | 32 | 31 | 30 | 29 | 27 | 25 | 23 | 34 | 40 | 23 | 0 | -0.31 |  | 55 | Y | -0.4 |  |  |  | 1.55 |  |  |  |  | N | N | N | 140 | 0.44 | 69 | 42295 | 99550 | 80 | 15200 | 13 | 2 | 20 | 2018-03-11 04:27 | 1559 | 180 |  | 44 |  | *전공정 요청 감속주입 *연연주 혼탕부 301.401 | [14 empty] | 42.72 | 80 | 0 | 0 | 0 |  | 650 | 400 | 선택 | 선택 | 0 | 0 | 0 |  | 650 | 400 | 선택 | 선택 | 선택 | 미정 | 미정 | 미정 | 미정 |  | 미정 | BT180180 | H
A44190 | 2018-03-10 | 1 | C |  | 5 | A | AE1524HM | 소입성보증강 | C1 | BM#1 | 1606 | 41 | 1621 | 1575 | 29 | 5400 |  | 3 | 0.28 | 20 |  | -1.58 | 1582 | 1620 | 0 | 17.2 |  | 30 | 44 | 57 | Y |  | 2018-03-11 05:26 | 77 | 1134 | 35 | 38 | 41 | 42 | 43 | 42 | 42 | 41 | 40 | 40 | 39 | 39 | 38 | 38 | 40 | 43 | 38 | 42 | -0.12 | Y | 40.03 | Y | -0.2 | [8 empty] | N | N | N | 150 | 0.52 | 61 | 99624 | 101050 | 4680 | 15300 | 16 | 1 |  | 2018-03-11 05:43 | 1582 | 115 |  | 39 | [16 empty] | 92.2 | 100 | 0 | 0 | 0 |  | 450 |  | 선택 | 해제 | 0 | 0 | 0 |  | 450 |  | 선택 | 해제 | 해제 | 미정 | 미정 | 선택 | 미정 |  | 미정 | RB100.00 | C
B44146 | 2018-03-10 | 2 | C |  | 3 | A | AE4150M3 | 합금강 | D4 | BM#2 | 1615 | 43 | 1634 | 1564 | 35 | 6500 |  | 1 | 0.34 | 17 |  | 0 | 1622 | 1622 | 3.85 | 0 | 0 | 32 | 24 | 39 | Y |  | 2018-03-11 06:04 | 135 | 1142 | 19 | 32 | 40 | 45 | 47 | 48 | 49 | 48 | 47 | 46 | 45 | 44 | 42 | 40 | 42 | 49 | 40 | 0 | -0.26 | Y | 35 | Y | -0.4 |  |  |  | 1.04 |  |  |  |  | N | N | N | 130 | 0.45 | 70 | 93049 | 102040 | 1520 | 13900 | 13 | 2 | 10 | 2018-03-11 06:11 | 1569 | 107 |  | 13 |  | *전공정 작업지연 감속주입 | [14 empty] | 89.47 | 72.73 | 0 | 0 | 0 |  | 650 | 400 | 선택 | 선택 | 0 | 0 | 0 |  | 650 | 400 | 선택 | 선택 | 선택 | 미정 | 미정 | 미정 | 해제 |  | 미정 | BT180180 | H
A44191 | 2018-03-10 | 1 | C |  | 6 | A | AE1524HM | 소입성보증강 | C1 | BM#1 | 1623 | 41 | 1615 | 1562 | 32 | 5900 |  | 3 |  |  |  | 0 | 1571 | 1604 | 0 | 0.99 |  | 12 | 41 | 41 | Y |  | 2018-03-11 06:25 | 66 | 1130 | 37 | 36 | 36 | 36 | 35 | 34 | 33 | 32 | 31 | 30 | 29 | 27 |  | 27 | 33 | 36 | 27 | 36 | -0.2 |  | 45 | Y | -0.4 | [8 empty] | N | N | N | 190 | 0.52 | 59 | 98982 | 98800 | 6990 | 14000 | 16 | 1 |  | 2018-03-11 06:48 | 1571 | 124 |  | 43 |  | *STR#1.2 클로깅 발생 *L/D강제개공 및 나탕주입 ID:109.209 | [14 empty] | 93.56 | 100 | 0 | 0 | 0 |  | 450 |  | 선택 | 해제 | 0 | 0 | 0 |  | 450 |  | 선택 | 해제 | 해제 | 미정 | 미정 | 선택 | 미정 |  | 미정 | RB100.00 | C
B44147 | 2018-03-10 | 2 | C |  | 4 | A | AE4150M3 | 합금강 | D4 | BM#2 | 1159 | 47 | 1627 | 1525 | 42 | 8800 |  | 1 | 0.34 | 16 |  | 0 | 1619 | 1619 | 1.6 | 0 | 0 | 28 | 66 | 11138 | Y |  | 2018-03-11 07:06 | 132 | 1133 | 34 | 33 | 34 | 36 | 36 | 36 | 36 | 35 | 34 | 33 | 32 | 31 | 30 | 30 | 34 | 36 | 30 | 36 | -0.13 | Y | 45.03 | Y | -0.2 |  |  |  | 1.27 |  |  |  |  | N | N | N | 120 | 0.45 | 63 | 93049 | 95840 | 250 | 14700 | 13 | 2 | 20 | 2018-03-11 07:16 | 1566 | 112 |  | 24 |  | *전공정 작업지연 감속주입 | [14 empty] | 96.72 | 72.73 | 0 | 0 | 0 |  | 650 | 400 | 선택 | 선택 | 0 | 0 | 0 |  | 650 | 400 | 선택 | 선택 | 선택 | 미정 | 미정 | 미정 | 선택 | 3 | 미정 | BT180180 | H
A44192 | 2018-03-10 | 1 | C |  | 7 | A | AE1524HM | 소입성보증강 | C1 | BM#1 | 1625 | 43 | 1621 | 1564 | 31 | 5800 |  | 3 | 0.28 | 19 |  | -1.8 | 1581 | 1621 | 0 | 14.98 |  | 11 | 62 | 43 | N | 2 | 2018-03-11 07:16 | 76 | 1092 | 24 | 32 | 37 | 40 | 41 | 41 | 41 | 40 | 40 | 39 | 38 | 37 |  | 37 | 38 | 41 | 37 | 41 | -0.11 | Y | 35 | Y | -0.2 | [8 empty] | N | N | N | 180 | 0.52 | 56 | 95914 | 94350 | 6310 | 15600 | 16 | 1 |  | 2018-03-11 07:23 | 1581 | 131 |  | 53 |  | *STR#1.2 클로깅 발생 *L/D강제개공 및 나탕주입 ID:101.201 | [14 empty] | 94.64 | 100 | 0 | 0 | 0 |  | 450 |  | 선택 | 해제 | 0 | 0 | 0 |  | 450 |  | 선택 | 해제 | 해제 | 미정 | 미정 | 선택 | 미정 |  | 미정 | RB100.00 | C
B44148 | 2018-03-11 | 2 | C |  | 5 | A | AE4150M3 | 합금강 | D4 | BM#2 | 1570 | 46 | 1637 | 1535 | 35 | 7200 |  | 1 | 0.31 | 17 |  | 0 | 1607 | 1607 | 1.64 | 0 | 0 | 23 | 76 | 86 | Y |  | 2018-03-11 08:14 | 120 | 1098 | 26 | 36 | 37 | 41 | 41 | 41 | 41 | 40 | 38 | 37 | 35 | 34 | 30 | 30 | 37 | 41 | 30 | 41 | -0.24 | Y | 45 | Y | -0.8 |  |  |  | 0.8 |  |  |  |  | N | N | N | 110 | 0.48 | 60 | 93049 | 94730 | 2410 | 15800 | 13 | 2 | 10 | 2018-03-11 08:28 | 1561 | 111 |  | 23 |  | *주입 초기 전공정 작업지연 감속주입 | [14 empty] | 95.93 | 72.73 | 0 | 0 | 0 |  | 650 | 400 | 선택 | 선택 | 0 | 0 | 0 |  | 650 | 400 | 선택 | 선택 | 선택 | 미정 | 미정 | 미정 | 미정 |  | 미정 | BT180180 | H
A44193 | 2018-03-11 | 1 | C | TUNDISH교체전 | 8 | A | AE1524HM | 소입성보증강 | C1 | BM#1 | 1646 | 40 | 1627 | 1595 | 30 | 5600 |  | 3 | 0.29 | 18 |  | -1.64 | 1591 | 1627 | 0 | 21.88 |  | 19 | 45 | 41 | Y |  | 2018-03-11 08:09 | 86 | 1087 | 37 | 40 | 43 | 46 | 46 | 47 | 47 | 46 | 46 | 45 | 45 | 44 |  | 44 | 44 | 47 | 44 | 46 | -0.04 | Y | 30.03 | Y | -0.2 | [8 empty] | N | N | N | 170 | 0.51 | 60 | 79166 | 98900 | 7000 | 2000 | 16 | 1 |  | 2018-03-11 08:28 | 1591 | 130 |  | 57 |  | *STR#1 테일 4650mm 커넥트 솔밸브 나사풀려 메져링 고장으로 ID:104.105.106 BLOOM절단길이 맞지않아 고철처리 2000mm. 1000mm.750mm | 820D583BEB5C42508EFFDA1931F039DA | D36F620AA18849DCBB70C7B1B930924D | ADAB96D10BFA4806BDB17D547A8624CB | [11 empty] | 74.76 | 100 | 0 | 4650 | 3750 | 매뉴얼작업 | 450 |  | 선택 | 해제 | 0 | 5500 | 0 |  | 450 |  | 선택 | 해제 | 해제 | 미정 | 미정 | 선택 | 미정 |  | 미정 | RB090.00 | C
B44149 | 2018-03-11 | 2 | C |  | 6 | A | AE4150M3 | 합금강 | D4 | BM#2 | 1584 | 39 | 1635 | 1527 | 34 | 7000 |  | 1 | 0.29 | 17 |  | 0 | 1605 | 1605 | 1.34 | 0 | 0 | 5 | 11 | 96 | Y |  | 2018-03-11 09:10 | 118 | 1078 | 28 | 30 | 31 | 31 | 31 | 31 | 30 | 28 | 26 | 24 | 23 | 20 |  | 20 | 28 | 31 | 20 | 31 | -0.24 |  | 45 | Y | -0.6 |  |  |  | 0.94 |  |  |  |  | N | N | N | 150 | 0.49 | 56 | 93049 | 91080 | 110 | 14900 | 13 | 2 | 20 | 2018-03-11 09:20 | 1557 | 115 |  | 30 | [16 empty] | 102.25 | 72.73 | 0 | 0 | 0 |  | 650 | 400 | 선택 | 선택 | 0 | 0 | 0 |  | 650 | 400 | 선택 | 선택 | 선택 | 미정 | 미정 | 미정 | 미정 |  | 미정 | BT180180 | H
A44194 | 2018-03-11 | 1 | C | TUNDISH교체 | 1 | A | SHPG2 | 소입성보증강 | C | BM#1 | 1596 | 53 | 1640 | 1552 | 43 | 8000 |  | 3 | 0.28 | 20 |  | -1.72 | 1598 | 1640 | 0 | 19.33 |  | 33 | 11 | 96 | Y |  | 2018-03-11 09:36 | 90 | 1082 | 26 | 30 | 29 | 34 | 37 | 40 | 42 | 42 | 43 |  |  |  |  | 43 | 38 | 43 | 43 | 0 | 0 |  |  | Y | 0.2 |  | 2.06 | 1.93 | [5 empty] | N | N | N | 150 | 0.53 | 76 | 84590 | 95450 | 7000 | 16000 | 14 | 2 |  | 2018-03-11 09:46 | 1598 | 116 |  | 30 |  | *T/D플럭스 유15 용120KG | [14 empty] | 82.57 | 100 | 700 | 0 | 0 |  | 410 |  | 선택 | 선택 | 700 | 0 | 0 |  | 410 |  | 선택 | 선택 | 선택 | 미정 | 미정 | 선택 | 미정 |  | 미정 | BT180180 | H
B44150 | 2018-03-11 | 2 | C |  | 7 | A | AE4150M3 | 합금강 | D4 | BM#2 | 1559 | 48 | 1596 | 1517 | 38 | 7700 |  | 1 | 0.3 | 16 |  | 0 | 1601 | 1601 | 1.15 | 0 | 0 | 32 | 25 | 59 | Y |  | 2018-03-11 10:15 | 114 | 1084 | 18 | 29 | 35 | 38 | 39 | 39 | 38 | 37 | 36 | 34 | 32 | 30 | 28 | 28 | 33 | 39 | 28 | 0 | -0.28 | Y | 39.97 | Y | -0.4 |  |  |  | 0.97 |  |  |  |  | N | N | N | 140 | 0.48 | 62 | 93049 | 99030 | 680 | 15600 | 13 | 2 | 30 | 2018-03-11 10:24 | 1562 | 114 |  | 24 | [16 empty] | 93.05 | 72.73 | 0 | 0 | 0 |  | 650 | 400 | 선택 | 선택 | 0 | 0 | 0 |  | 650 | 400 | 선택 | 선택 | 선택 | 미정 | 미정 | 미정 | 미정 |  | 미정 | BT180180 | H
A44195 | 2018-03-11 | 1 | C |  | 2 | A | SHPG2 | 소입성보증강 | C | BM#1 | 1570 | 46 | 1610 | 1518 | 38 | 7200 |  | 3 | 0.3 | 18 |  | -1.28 | 1582 | 1610 | 0 | 21.18 |  | 30 | 45 | 108 | Y |  | 2018-03-11 10:37 | 74 | 1091 | 43 | 39 | 38 | 38 | 37 | 37 | 37 | 36 | 35 | 35 | 35 |  |  | 35 | 37 | 38 | 35 | 37 | -0.06 |  | 39.98 | Y | 0 | [8 empty] | N | N | N | 140 | 0.55 | 52 | 84590 | 93520 | 7130 | 16100 | 14 | 2 |  | 2018-03-11 10:42 | 1582 | 126 |  | 46 | [16 empty] | 84.17 | 100 | 0 | 0 | 0 |  | 410 |  | 선택 | 선택 | 0 | 0 | 0 |  | 410 |  | 선택 | 선택 | 선택 | 미정 | 미정 | 선택 | 미정 |  | 미정 | BT180180 | H
B44151 | 2018-03-11 | 2 | C | TUNDISH교체전 | 8 | A | AE4150M3 | 합금강 | D4 | BM#2 | 1564 | 43 | 1624 | 1536 | 33 | 6800 |  | 1 |  |  |  | 0 | 0 | 0 | 0 | 0 | 0 | 28 | 67 | 53 | Y |  | 2018-03-11 11:11 | 137 | 1077 | 25 | 25 | 26 | 27 | 27 | 27 | 26 | 25 | 23 | 21 | 19 | 17 |  | 17 | 24 | 27 | 17 | 27 | -0.25 | Y | 40.02 | Y | -0.4 |  |  |  | 1.04 |  |  |  |  | N | N | N | 130 | 0.49 | 58 | 96587 | 94510 | 7540 | 2000 | 13 | 2 |  | 2018-03-11 11:39 | 1559 | 117 |  | 32 |  |  | 4571474A0D264EC583657B390A6F600F | F8749E07B4B74B4BB282F43F5E0FF46A | 7585E6C3EA624589A4ACAA81C0266CA7 | [11 empty] | 94.65 | 100 | 0 | 3560 | 0 |  | 650 | 400 | 선택 | 선택 | 0 | 3580 | 0 |  | 650 | 400 | 선택 | 선택 | 선택 | 미정 | 미정 | 미정 | 미정 |  | 미정 | BT180180 | H
A44196 | 2018-03-11 | 1 | C |  | 3 | A | SHPG2 | 소입성보증강 | C | BM#1 | 1590 | 42 | 1605 | 1533 | 37 | 6800 |  | 3 | 0.28 | 18 |  | -1.27 | 1577 | 1605 | 0 | 21.58 |  | 12 | 42 | 116 | Y |  | 2018-03-11 11:49 | 69 | 1095 | 35 | 35 | 37 | 39 | 39 | 39 | 39 | 38 | 37 | 37 | 36 | 34 | 33 | 33 | 37 | 39 | 33 | 39 | -0.13 | Y | 44.98 | Y | -0.2 | [8 empty] | N | N | N | 130 | 0.51 | 63 | 101508 | 101100 | 190 | 15500 | 14 | 2 |  | 2018-03-11 12:02 | 1577 | 104 |  | 27 | [16 empty] | 93.9 | 100 | 0 | 0 | 0 |  | 410 |  | 선택 | 선택 | 0 | 0 | 0 |  | 410 |  | 선택 | 선택 | 선택 | 미정 | 미정 | 선택 | 미정 |  | 미정 | BT180180 | H
B44152 | 2018-03-11 | 2 | D | TUNDISH교체 | 1 | A | KFMN443VS | 합금강 | KFMN443계 | BM#2 | 1615 | 51 | 1654 | 1565 | 43 | 8700 |  | 1 | 0.31 | 21 |  | 0 | 1580 | 1647 | 1.48 | 0 | 0 | 11 | 63 | 80 | Y |  | 2018-03-11 12:37 | 91 | 1085 | -102 | 32 | 26 | 31 | 37 | 41 | 42 | 42 | 43 | 43 | 43 |  |  | 43 | 35 | 43 | 43 | 43 | 0 |  | 10 | Y | 0 |  | 2.53 | 2.53 | 1.19 |  |  |  |  | N | N | M | 150 | 0.5 | 57 | 97682 | 97450 | 380 | 15000 | 4 | 1 | 10 | 2018-03-11 12:47 | 1580 | 136 |  | 29 |  | *T/D플럭스 120/15KG *롱노즐 실리부 부착 * 수소10분측정 기준초과 이상공정 등록. | [14 empty] | 99.62 | 100 | 1070 | 0 | 0 |  | 400 | 400 | 선택 | 선택 | 1080 | 0 | 0 |  | 400 | 400 | 선택 | 선택 | 미정 | 미정 | 미정 | 미정 | 선택 |  | 미정 | RB103.00 | C
A44197 | 2018-03-11 | 1 | D |  | 4 | A | SHPG2 | 소입성보증강 | C | BM#1 | 1587 | 40 | 1606 | 1523 | 34 | 6300 |  | 3 | 0.29 | 16 |  | -1.86 | 1568 | 1606 | 0 | 18.34 |  | 19 | 46 | 64 | Y |  | 2018-03-11 12:44 | 60 | 1104 | 33 | 30 | 30 | 30 | 29 | 29 | 29 | 28 | 27 | 27 | 26 | 25 |  | 25 | 29 | 30 | 25 | 30 | -0.11 |  | 45.03 | Y | -0.2 | [8 empty] | N | N | N | 120 | 0.52 | 56 | 101508 | 93800 | 7070 | 15100 | 14 | 2 |  | 2018-03-11 12:50 | 1568 | 109 |  | 36 | [16 empty] | 100.11 | 100 | 0 | 0 | 0 |  | 410 |  | 해제 | 선택 | 0 | 0 | 0 |  | 410 |  | 해제 | 선택 | 선택 | 미정 | 미정 | 미정 | 미정 |  | 미정 | BT180180 | H
B44153 | 2018-03-11 | 2 | D |  | 2 | B | KFMN443VS | 합금강 | KFMN443계 | BM#2 | 1588 | 43 | 1644 | 1545 | 33 | 6700 |  | 1 | 0.32 | 15 |  | 0 | 1560 | 1622 | 1.48 | 0 | 0 | 23 | 77 | 120 | Y |  | 2018-03-11 13:32 | 71 | 1089 | 41 | 35 | 32 | 31 | 30 | 29 | 28 | 27 | 25 | 25 | 23 | 22 |  | 22 | 29 | 32 | 22 | 0 | -0.22 |  | 45 | Y | -0.2 | [8 empty] | N | N | Y | 140 | 0.53 | 59 | 97682 | 103430 | 50 | 14700 | 4 | 1 | 20 | 2018-03-11 13:55 | 1560 | 132 |  | 34 | [16 empty] | 96.33 | 100 | 0 | 0 | 0 |  | 400 | 400 | 선택 | 선택 | 0 | 0 | 0 |  | 400 | 400 | 선택 | 선택 | 미정 | 미정 | 미정 | 미정 | 미정 |  | 미정 | RB105.00 | C
A44198 | 2018-03-11 | 1 | D |  | 5 | A | SHPG2 | 소입성보증강 | C | BM#1 | 1598 | 42 | 1615 | 1525 | 36 | 6700 |  | 3 | 0.3 | 16 |  | -1.99 | 1575 | 1615 | 0 | 19.58 |  | 33 | 12 | 50 | Y |  | 2018-03-11 13:47 | 67 | 1096 | 24 | 32 | 37 | 40 | 41 | 41 | 40 | 40 | 39 | 38 | 37 |  |  | 37 | 37 | 41 | 37 | 40 | -0.13 | Y | 30 | Y | -0.2 | [8 empty] | N | N | N | 110 | 0.55 | 55 | 101508 | 96250 | 7090 | 15300 | 14 | 2 |  | 2018-03-11 14:00 | 1575 | 104 |  | 31 | [16 empty] | 97.74 | 100 | 0 | 0 | 0 |  | 410 |  | 선택 | 선택 | 0 | 0 | 0 |  | 410 |  | 선택 | 선택 | 선택 | 미정 | 미정 | 선택 | 미정 |  | 미정 | BT180180 | H
B44154 | 2018-03-11 | 2 | D |  | 3 | A | KFMN443VS | 합금강 | KFMN443계 | BM#2 | 1643 | 47 | 1626 | 1594 | 31 | 5600 |  | 1 | 0.3 | 17 |  | -2.29 | 1553 | 1619 | 0.84 | 0 | 0 | 32 | 26 | 53 | Y |  | 2018-03-11 14:33 | 64 | 1078 | 16 | 22 | 27 | 28 | 28 | 29 | 27 | 27 | 26 | 24 | 22 | 20 |  | 20 | 25 | 29 | 20 | 27 | -0.3 | Y | 30 | Y | -0.4 | [8 empty] | N | N | Y | 130 | 0.53 | 55 | 97682 | 96650 | 130 | 14900 | 4 | 1 | 30 | 2018-03-11 14:58 | 1553 | 138 |  | 35 | [16 empty] | 102.61 | 100 | 0 | 0 | 0 |  | 400 | 400 | 선택 | 선택 | 0 | 0 | 0 |  | 400 | 400 | 선택 | 선택 | 미정 | 미정 | 미정 | 미정 | 미정 |  | 미정 | RB103.00 | C
A44199 | 2018-03-11 | 1 | D |  | 6 | A | SHPG2 | 소입성보증강 | C | BM#1 | 1606 | 41 | 1613 | 1549 | 41 | 6700 |  | 3 | 0.29 | 17 |  | -2.17 | 1569 | 1613 | 0 | 16.74 |  | 30 | 46 | 62 | Y |  | 2018-03-11 14:59 | 61 | 1099 | 36 | 39 | 41 | 42 | 41 | 40 | 40 | 39 | 37 | 37 | 36 | 35 | 33 | 33 | 38 | 42 | 33 | 0 | -0.2 | Y | 44.97 | Y | -0.4 | [8 empty] | N | N | N | 100 | 0.55 | 60 | 101508 | 107040 | 5300 | 14200 | 14 | 2 |  | 2018-03-11 15:06 | 1569 | 87 |  | 15 |  | *전공정요청 L/D잔강이월없음 | [14 empty] | 89.91 | 100 | 0 | 0 | 0 |  | 410 |  | 선택 | 선택 | 0 | 0 | 0 |  | 410 |  | 선택 | 선택 | 선택 | 미정 | 미정 | 미정 | 미정 |  | 미정 | BT180180 | H
B44155 | 2018-03-11 | 2 | D |  | 4 | A | KFMN443VS | 합금강 | KFMN443계 | BM#2 | 1635 | 42 | 1644 | 1584 | 39 | 6600 |  | 1 | 0.3 | 16 |  | -2.45 | 1561 | 1613 | 0.82 | 0 | 0 | 5 | 12 | 176 | Y |  | 2018-03-11 15:38 | 72 | 1088 | 21 | 21 | 22 | 22 | 22 | 22 | 22 | 21 | 20 | 20 | 19 | 18 |  | 18 | 21 | 22 | 18 | 22 | -0.1 |  | 41.65 | Y | -0.2 | [8 empty] | N | N | Y | 120 | 0.53 | 57 | 97682 | 100690 | 20 | 15000 | 4 | 1 | 40 | 2018-03-11 15:45 | 1547 | 131 |  | 28 | [16 empty] | 97.1 | 100 | 0 | 0 | 0 |  | 400 | 400 | 선택 | 선택 | 0 | 0 | 0 |  | 400 | 400 | 선택 | 선택 | 미정 | 미정 | 미정 | 미정 | 미정 |  | 미정 | RB103.00 | C
A44200 | 2018-03-11 | 1 | D |  | 7 | A | SHPG2 | 소입성보증강 | C | BM#1 | 1600 | 42 | 1612 | 1548 | 41 | 6800 |  | 3 | 0.29 | 16 |  | -1.73 | 1578 | 1612 | 0 | 13.26 |  | 12 | 43 | 66 | Y |  | 2018-03-11 15:54 | 70 | 1086 | 32 | 38 | 41 | 44 | 44 | 44 | 43 | 43 | 42 | 41 | 40 | 40 |  | 40 | 41 | 44 | 40 | 44 | -0.1 | Y | 39.97 | Y | 0 | [8 empty] | N | N | N | 150 | 0.55 | 59 | 101508 | 104930 | 2630 | 14700 | 14 | 2 |  | 2018-03-11 16:01 | 1578 | 93 |  | 24 |  | *전공정요청 L/D잔강이월없음 | [14 empty] | 93.82 | 100 | 0 | 0 | 0 |  | 410 |  | 선택 | 선택 | 0 | 0 | 0 |  | 410 |  | 선택 | 선택 | 선택 | 미정 | 미정 | 미정 | 미정 |  | 미정 | BT180180 | H
B44156 | 2018-03-11 | 2 | D | 잔강최소화전 | 5 | A | KFMN443VS | 합금강 | KFMN443계 | BM#2 | 1593 | 42 | 1615 | 1545 | 39 | 6800 |  | 1 | 0.3 | 15 |  | -2.07 | 1562 | 1610 | 1.03 | 0 | 0 | 11 | 64 | 40 | Y |  | 2018-03-11 16:48 | 73 | 1087 | 15 | 24 | 33 | 35 | 36 | 35 | 35 | 35 | 34 | 32 | 31 | 29 | 26 | 23 | 30 | 36 | 23 | 35 | -0.29 | Y | 45 | Y | -0.6 | [8 empty] | N | N | Y | 110 | 0.47 | 66 | 91936 | 100810 | 10 | 3000 | 4 | 1 | 10 | 2018-03-11 16:51 | 1562 | 107 |  | 18 | 19 | * 전공정 작업지연 감속10%이상 주입 이상공정등록 및 생관통보. | [14 empty] | 92.54 | 100 | 0 | 3970 | 0 |  | 400 | 400 | 선택 | 선택 | 0 | 3640 | 0 |  | 400 | 400 | 선택 | 선택 | 미정 | 미정 | 미정 | 미정 | 미정 |  | 미정 | RB103.00 | C
A44201 | 2018-03-11 | 1 | D | TUNDISH교체전 | 8 | A | SHPG2 | 소입성보증강 | C | BM#1 | 1591 | 44 | 1615 | 1542 | 44 | 6900 |  | 3 | 0.29 | 16 |  | -2 | 1575 | 1615 | 0 | 14.64 |  | 19 | 47 | 72 | Y |  | 2018-03-11 16:56 | 67 | 1086 | 38 | 40 | 42 | 43 | 43 | 42 | 41 | 40 | 39 | 37 | 37 |  |  | 37 | 40 | 43 | 37 | 0 | -0.17 | Y | 35 | Y | 0 | [8 empty] | N | N | N | 140 | 0.55 | 58 | 113679 | 105150 | 3850 | 1500 | 14 | 2 |  | 2018-03-11 17:03 | 1575 | 90 |  | 22 |  | *전공정요청 L/D잔강 이월없음 | B926B192ED6F456A82A3B53133AA77AB | 99932F85F8D442FA991CF82A4DD13B67 | 15D475937802469E817AF192A3412F66 | [11 empty] | 104.29 | 100 | 0 | 2500 | 0 |  | 410 |  | 선택 | 선택 | 0 | 2500 | 0 |  | 410 |  | 선택 | 선택 | 선택 | 미정 | 미정 | 미정 | 미정 |  | 미정 | BT180180 | H
B44157 | 2018-03-11 | 2 | D | 잔강최소화 | 6 | A | AE4145MA | 합금강 | AE4145M계 | BM#2 | 1595 | 52 | 1634 | 1554 | 45 | 9100 |  | 1 | 0.3 | 20 |  | -1.87 | 1568 | 1624 | 1.7 | 0 | 0 | 23 | 78 | 60 | Y |  | 2018-03-11 18:05 | 81 | 1086 | -243 | 37 | 46 | 46 | 47 | 47 | 47 | 46 | 46 | 46 | 44 | 43 | 41 | 41 | 37 | 47 | 41 | 47 | -0.15 | Y | 39.98 | Y | -0.4 |  |  |  | 1.29 |  |  |  |  | N | N | N | 100 | 0.44 | 64 | 93334 | 106710 | 50 | 16000 | 4 | 1 | 20 | 2018-03-11 18:05 | 1568 | 125 |  | 23 | [16 empty] | 90.62 | 100 | 3400 | 0 | 0 |  | 650 | 400 | 선택 | 선택 | 3400 | 0 | 0 |  | 650 | 400 | 선택 | 선택 | 선택 | 미정 | 미정 | 미정 | 미정 |  | 미정 | RB171.45 | C
A44202 | 2018-03-11 | 1 | D | TUNDISH교체 | 1 | A | SMN455M1 | 합금강 | D1 | BM#1 | 1629 | 46 | 1619 | 1569 | 46 | 5500 |  | 3 | 0.29 | 18 |  | -2.46 | 1565 | 1619 | 9.35 | 0 |  | 33 | 13 | 72 | Y |  | 2018-03-11 18:05 | 82 | 1086 | 35 | 36 | 34 | 39 | 42 | 45 | 45 | 43 | 43 | 43 | 45 | 46 |  | 46 | 41 | 46 | 46 | 45 | 0 |  |  | Y | 0.2 |  | 2.03 | 1.96 | [5 empty] | N | N | N | 150 | 0.48 | 60 | 101508 | 96790 | 7110 | 15200 | 12 | 1 |  | 2018-03-11 18:13 | 1565 | 114 |  | 36 |  | *T/Dflux 유15kg 용120kg | [14 empty] | 97.32 | 100 | 700 | 0 | 0 |  | 650 |  | 선택 | 해제 | 700 | 0 | 0 |  | 650 |  | 선택 | 해제 | 선택 | 미정 | 미정 | 선택 | 선택 |  | 미정 | BT180180 | H
A44203 | 2018-03-11 | 1 | D |  | 2 | A | SMN455M1 | 합금강 | D1 | BM#1 | 1616 | 40 | 1594 | 1550 | 34 | 5000 |  | 3 | 0.29 | 16 |  | -2.19 | 1549 | 1594 | 11.51 | 0 |  | 30 | 47 | 76 | Y |  | 2018-03-11 19:03 | 66 | 1087 | 45 | 40 | 39 | 37 | 36 | 35 | 34 | 33 | 31 | 31 | 30 | 29 | 29 | 29 | 35 | 39 | 29 | 0 | -0.19 |  | 51.82 | Y | 0 |  |  |  | 1.4 |  |  |  |  | N | N | N | 140 | 0.49 | 62 | 101508 | 99360 | 7080 | 15500 | 12 | 1 |  | 2018-03-11 19:12 | 1549 | 116 |  | 39 | [16 empty] | 94.87 | 100 | 0 | 0 | 0 |  | 650 |  | 선택 | 해제 | 0 | 0 | 0 |  | 650 |  | 선택 | 해제 | 선택 | 미정 | 미정 | 선택 | 미정 |  | 미정 | BT180180 | H
B44158 | 2018-03-11 | 2 | D |  | 7 | A | AE4145MA | 합금강 | AE4145M계 | BM#2 | 1595 | 42 | 1614 | 1565 | 39 | 7500 |  | 1 | 0.31 | 21 |  | -2.07 | 1547 | 1610 | 1.11 | 0 | 0 | 32 | 27 | 77 | Y |  | 2018-03-11 19:12 | 60 | 1086 | 37 | 34 | 34 | 32 | 31 | 30 | 29 | 28 | 26 | 25 | 24 | 23 | 21 | 18 | 28 | 34 | 18 | 0 | -0.27 |  | 60.02 | Y | -0.4 |  |  |  | 1.13 |  |  |  |  | N | N | N | 150 | 0.45 | 71 | 99018 | 105020 | 80 | 15800 | 4 | 1 | 40 | 2018-03-11 19:24 | 1547 | 124 |  | 22 | [16 empty] | 94.3 | 100 | 0 | 0 | 0 |  | 650 | 400 | 선택 | 선택 | 0 | 0 | 0 |  | 650 | 400 | 선택 | 선택 | 선택 | 미정 | 미정 | 미정 | 미정 |  | 미정 | RB184.15 | C
A44204 | 2018-03-11 | 1 | D |  | 3 | A | SMN455M1 | 합금강 | D1 | BM#1 | 1621 | 40 | 1581 | 1557 | 37 | 4800 |  | 3 | 0.29 | 17 |  | -1.71 | 1546 | 1581 | 9.76 | 0 |  | 12 | 44 | 74 | Y |  | 2018-03-11 19:56 | 63 | 1086 | 29 | 27 | 28 | 28 | 28 | 28 | 27 | 26 | 26 | 25 | 24 | 24 | 23 | 23 | 27 | 28 | 23 | 28 | -0.1 |  | 49.95 | Y | -0.2 |  |  |  | 1.52 |  |  |  |  | N | N | N | 130 | 0.51 | 61 | 101508 | 97590 | 7020 | 15000 | 12 | 1 |  | 2018-03-11 20:04 | 1546 | 119 |  | 49 | [16 empty] | 96.49 | 100 | 0 | 0 | 0 |  | 650 |  | 선택 | 해제 | 0 | 0 | 0 |  | 650 |  | 선택 | 해제 | 선택 | 미정 | 미정 | 선택 | 미정 |  | 미정 | BT180180 | H
B44159 | 2018-03-11 | 2 | D | TUNDISH교체전 | 8 | B | AE4145MA | 합금강 | AE4145M계 | BM#2 | 1593 | 40 | 1624 | 1574 | 38 | 7500 |  | 1 | 0.31 | 21 |  | 0.34 | 1544 | 1558 | 1.01 | 0 | 0 | 5 | 13 | 76 | Y |  | 2018-03-11 20:29 | 57 | 1086 | 16 | 21 | 24 | 25 | 26 | 26 | 25 | 24 | 23 | 22 | 21 | 20 | 19 | 17 | 22 | 26 | 17 | 0 | -0.2 | Y | 45 | Y | -0.4 |  |  |  | 1.03 |  |  |  |  | N | N | N | 140 | 0.48 | 65 | 102099 | 101850 | 2150 | 2000 | 4 | 1 | 20 | 2018-03-11 20:30 | 1544 | 139 |  | 18 |  |  | 600AC8C0275348A9BBADBCE07F37FEEC | 48BC35801D6342E2AF70CAE86311A029 | 6561081EDDB644E18799B528F3783378 | [11 empty] | 98.17 | 100 | 0 | 2630 | 0 |  | 650 | 400 | 선택 | 선택 | 0 | 2700 | 0 |  | 650 | 400 | 선택 | 선택 | 선택 | 미정 | 미정 | 미정 | 미정 |  | 미정 | RB114.30 | C
A44205 | 2018-03-11 | 1 | B |  | 4 | A | SMN455M1 | 합금강 | D1 | BM#1 | 1643 | 46 | 1568 | 1556 | 39 | 4700 |  | 3 | 0.28 | 17 |  | -0.88 | 1550 | 1568 | 17.6 | 0 |  | 19 | 48 | 74 | Y |  | 2018-03-11 21:15 | 67 | 1086 | 22 | 29 | 34 | 36 | 36 | 36 | 36 | 35 | 35 | 34 | 33 | 33 | 32 | 32 | 33 | 36 | 32 | 36 | -0.09 | Y | 45.03 | Y | -0.2 |  |  |  | 1.47 |  |  |  |  | N | N | N | 120 | 0.49 | 61 | 84590 | 98720 | 7080 | 16000 | 12 | 1 |  | 2018-03-11 21:24 | 1550 | 111 |  | 32 |  | *STR#1 LOOP5번 과냉 비수량 줄임 *STR#2 LOOP6번 과냉 비수량 줄임 | [14 empty] | 80.03 | 100 | 0 | 0 | 0 |  | 650 |  | 선택 | 해제 | 0 | 0 | 0 |  | 650 |  | 선택 | 해제 | 선택 | 미정 | 미정 | 선택 | 미정 |  | 미정 | BT180180 | H
B44160 | 2018-03-11 | 2 | B | TUNDISH교체 | 1 | A | AE4130MV | 합금강 | D | BM#2 | 1601 | 53 | 1675 | 1537 | 48 | 9600 |  | 1 | 0.32 | 20 |  | -2.05 | 1598 | 1657 | 1.96 | 0 | 0 | 11 | 65 | 61 | Y |  | 2018-03-11 21:19 | 96 | 1086 | -52 | 36 | 36 | 35 | 34 | 34 | 33 | 32 | 30 | 35 | 38 | 41 | 42 | 42 | 37 | 43 | 42 | 43 | -0.07 |  | 15 | Y | -0.2 |  | 2.35 | 2.35 | [5 empty] | N | N | N | 150 | 0.46 | 56 | 90516 | 93340 | 1060 | 16200 | 15 | 2 | 10 | 2018-03-11 21:33 | 1598 | 170 |  | 61 |  | * T/D 용강량 실측:1200mm / 20.3 TON * T/D FLUX 용탕부: 120 KG / 유탕부: 15KG 투입 * 슬리브 롱노즐( Y자형 ) 사용 | [14 empty] | 95.89 | 100 | 750 | 0 | 0 |  | 650 | 400 | 선택 | 선택 | 800 | 0 | 0 |  | 650 | 400 | 선택 | 선택 | 해제 | 미정 | 미정 | 미정 | 미정 |  | 미정 | RB110.00 | C
A44206 | 2018-03-11 | 1 | B |  | 5 | A | SMN455M1 | 합금강 | D1 | BM#1 | 1625 | 44 | 1580 | 1550 | 33 | 5300 |  | 3 | 0.28 | 17 |  | -1.42 | 1551 | 1580 | 9.21 | 0 |  | 33 | 14 | 49 | Y |  | 2018-03-11 22:24 | 68 | 1092 | 31 | 36 | 40 | 42 | 42 | 42 | 42 | 41 | 40 | 39 | 39 | 38 | 37 | 37 | 39 | 42 | 37 | 42 | -0.1 | Y | 50 | Y | 0 |  |  |  | 1.24 |  |  |  |  | N | N | N | 110 | 0.49 | 66 | 101508 | 103320 | 7090 | 15200 | 12 | 1 |  | 2018-03-11 22:32 | 1551 | 103 |  | 27 |  | *STR#1 LOOP5번 과냉 비수량 줄임 *STR#2 LOOP6번 과냉 비수량 줄임 | [14 empty] | 92.03 | 100 | 0 | 0 | 0 |  | 650 |  | 선택 | 해제 | 0 | 0 | 0 |  | 650 |  | 선택 | 해제 | 선택 | 미정 | 미정 | 선택 | 미정 |  | 미정 | BT180180 | H
B44161 | 2018-03-11 | 2 | B |  | 2 | A | AE4130MV | 합금강 | D | BM#2 | 1610 | 46 | 1647 | 1534 | 43 | 8700 |  | 1 | 0.32 | 19 |  | -2.35 | 1578 | 1636 | 2.43 | 0 | 0 | 23 | 79 | 48 | Y |  | 2018-03-11 22:31 | 76 | 1086 | 40 | 37 | 36 | 35 | 35 | 34 | 33 | 32 | 30 | 29 | 28 | 27 | 25 | 25 | 33 | 36 | 25 | 0 | -0.22 |  | 49.98 | Y | -0.4 |  |  |  | 1.49 |  |  |  |  | N | N | N | 140 | 0.5 | 61 | 92220 | 100050 | 60 | 12400 | 15 | 2 | 20 | 2018-03-11 22:30 | 1578 | 151 |  | 48 |  | * 후 HEAT L/D 강제개공 ID: 306,406 | [14 empty] | 92.45 | 100 | 0 | 0 | 0 |  | 650 | 400 | 선택 | 선택 | 0 | 0 | 0 |  | 650 | 400 | 선택 | 선택 | 해제 | 미정 | 미정 | 미정 | 미정 |  | 미정 | RB110.00 | C
A44207 | 2018-03-11 | 1 | B |  | 6 | A | SMN455M1 | 합금강 | D1 | BM#1 | 1594 | 40 | 1602 | 1532 | 31 | 5800 |  | 3 | 0.29 | 16 |  | -1.72 | 1552 | 1587 | 10.47 | 0 |  | 30 | 48 | 76 | Y |  | 2018-03-11 23:24 | 69 | 1076 | 36 | 35 | 36 | 37 | 37 | 37 | 35 | 35 | 34 | 33 | 32 | 32 |  | 32 | 35 | 37 | 32 | 37 | -0.12 | Y | 40.02 | Y | 0 |  |  |  | 1.43 |  |  |  |  | N | N | N | 100 | 0.49 | 60 | 101508 | 96300 | 7040 | 14900 | 12 | 1 |  | 2018-03-11 23:30 | 1552 | 109 |  | 34 |  | *STR#1 LOOP5번 과냉 비수량 줄임 *STR#2 LOOP6번 과냉 비수량 줄임 | [14 empty] | 98.27 | 100 | 0 | 0 | 0 |  | 650 |  | 선택 | 해제 | 0 | 0 | 0 |  | 650 |  | 선택 | 해제 | 선택 | 미정 | 미정 | 선택 | 미정 |  | 미정 | BT180180 | H
B44162 | 2018-03-11 | 2 | B |  | 3 | A | AE4130MV | 합금강 | D | BM#2 | 1573 | 44 | 1617 | 1535 | 40 | 8200 |  | 1 | 0.33 | 19 |  | -2.03 | 1574 | 1634 | 3.23 | 0 | 0 | 32 | 28 | 55 | N | 3 | 2018-03-11 23:30 | 72 | 1095 | 19 | 21 | 26 | 28 | 29 | 29 | 27 | 26 | 25 | 24 | 23 | 20 |  | 20 | 25 | 29 | 20 | 0 | -0.26 | Y | 35 | Y | -0.6 |  |  |  | 0.93 |  |  |  |  | N | N | N | 130 | 0.51 | 56 | 92220 | 97640 | 940 | 13600 | 15 | 2 | 30 | 2018-03-11 23:42 | 1574 | 151 |  | 55 |  | * L/D 강제개공 ID: 301,401 | [14 empty] | 93.67 | 100 | 0 | 0 | 0 |  | 650 | 400 | 선택 | 선택 | 0 | 0 | 0 |  | 650 | 400 | 선택 | 선택 | 해제 | 미정 | 미정 | 미정 | 미정 |  | 미정 | RB110.00 | C
A44208 | 2018-03-11 | 1 | B |  | 7 | A | SMN455M1 | 합금강 | D1 | BM#1 | 1649 | 40 | 1592 | 1578 | 26 | 3600 |  | 3 | 0.29 | 17 |  | -2.13 | 1549 | 1592 | 9.8 | 0 |  | 12 | 45 | 61 | Y |  | 2018-03-12 00:13 | 66 | 1096 | 30 | 30 | 32 | 33 | 33 | 33 | 33 | 33 | 32 | 32 | 31 | 31 |  | 31 | 32 | 33 | 31 | 33 | -0.05 | Y | 40.02 | Y | 0 |  |  |  | 1.57 |  |  |  |  | N | N | N | 150 | 0.49 | 59 | 152262 | 92570 | 7120 | 15600 | 12 | 1 |  | 2018-03-12 00:20 | 1549 | 113 |  | 47 |  | *STR#1 LOOP5번 과냉 비수량 줄임 *STR#2 LOOP6번 과냉 비수량 줄임 *유사강종 연연주 혼탕부 성분 확인 ID:107.108.109.207.208.209 | [14 empty] | 152.95 | 100 | 0 | 0 | 0 |  | 650 |  | 선택 | 해제 | 0 | 0 | 0 |  | 650 |  | 선택 | 해제 | 선택 | 미정 | 미정 | 선택 | 미정 |  | 미정 | BT180180 | H
B44163 | 2018-03-11 | 2 | B |  | 4 | A | AE4130MV | 합금강 | D | BM#2 | 1563 | 50 | 1657 | 1515 | 43 | 9100 |  | 1 | 0.3 | 19 |  | -0.22 | 1572 | 1585 | 1.48 | 0 | 0 | 5 | 14 | 43 | Y |  | 2018-03-12 00:38 | 70 | 1093 | 16 | 23 | 25 | 27 | 28 | 28 | 28 | 27 | 26 | 25 | 23 | 21 |  | 21 | 25 | 28 | 21 | 28 | -0.2 | Y | 35.02 | Y | -0.4 |  |  |  | 1.14 |  |  |  |  | N | N | Y | 120 | 0.48 | 57 | 98878 | 91790 | 20 | 15200 | 15 | 2 | 50 | 2018-03-12 00:40 | 1572 | 149 |  | 46 | [16 empty] | 107.77 | 100 | 0 | 0 | 0 |  | 650 | 400 | 선택 | 선택 | 0 | 0 | 0 |  | 650 | 400 | 선택 | 선택 | 해제 | 미정 | 미정 | 미정 | 미정 |  | 미정 | RB220.00 | H
A44209 | 2018-03-11 | 1 | B | TUNDISH교체전 | 8 | A | SMN455M | 합금강 | D1 | BM#1 | 0 | 40 | 1589 | 1511 | 34 | 6000 |  | 3 | 0.28 | 16 |  | -2.16 | 1546 | 1589 | 11.77 | 0 |  | 19 | 49 | 58 | Y |  | 2018-03-12 01:32 | 65 | 1075 | 32 | 33 | 36 | 36 | 37 | 36 | 36 | 35 | 34 | 34 | 33 | 33 |  | 33 | 35 | 37 | 33 | 36 | -0.11 | Y | 35 | Y | 0 |  |  |  | 2 |  |  |  |  | N | N | N | 140 | 0.49 | 60 | 32866 | 97970 | 6980 | 2000 | 12 | 1 |  | 2018-03-12 01:38 | 1546 | 103 |  | 27 | 15 | *STR#1 LOOP5번 과냉 비수량 줄임 *STR#2 LOOP6번 과냉 비수량 줄임 *유사강종 연연주 혼탕부 성분 확인 ID:101.201 |  | 51F930353DD74FAD8668F1D09BA01BB9 | 34AED180DAE3475EAB54F07550467C41 | A7071ACAEE7646359FA8AAC32D05B7C4 | [10 empty] | 31.32 | 100 | 0 | 2500 | 0 |  | 650 |  | 선택 | 해제 | 0 | 2500 | 0 |  | 650 |  | 선택 | 해제 | 선택 | 미정 | 미정 | 선택 | 미정 |  | 미정 | BT180180 | H
B44164 | 2018-03-11 | 2 | B |  | 5 | A | AE4130MV | 합금강 | D | BM#2 | 1579 | 49 | 1634 | 1546 | 43 | 8800 |  | 1 | 0.32 | 19 |  | 0 | 1572 | 1625 | 1.76 | 0 | 0 | 11 | 66 | 38 | Y |  | 2018-03-12 01:45 | 70 | 1077 | 18 | 23 | 29 | 31 | 32 | 32 | 31 | 30 | 29 | 28 | 27 | 26 | 23 | 22 | 27 | 32 | 22 | 0 | -0.23 | Y | 43.43 | Y | -0.2 |  |  |  | 1 |  |  |  |  | N | N | Y | 110 | 0.47 | 67 | 98878 | 103140 | 100 | 14700 | 15 | 2 | 10 | 2018-03-12 01:44 | 1572 | 141 |  | 40 | [16 empty] | 96.04 | 100 | 0 | 0 | 0 |  | 650 | 400 | 선택 | 선택 | 0 | 0 | 0 |  | 650 | 400 | 선택 | 선택 | 해제 | 미정 | 미정 | 미정 | 미정 |  | 미정 | RB220.00 | H
A44210 | 2018-03-11 | 1 | B | TUNDISH교체 | 1 | A | AE1055LS | 탄소강 | G-AE1055LS | BM#1 | 1614 | 44 | 1626 | 1568 | 36 | 6100 |  | 3 | 0.27 | 25 |  | -1.84 | 1567 | 1621 | 0 | 14.42 |  | 33 | 15 | 65 | Y |  | 2018-03-12 02:45 | 83 | 1085 | -55 | 33 | 27 | 33 | 36 | 39 | 40 | 42 | 43 | 43 | 44 | 45 |  | 45 | 37 | 45 | 45 | 0 | 0 |  |  | Y | 0.2 |  | 2.86 | 2.86 | 2.44 |  |  |  |  | N | N | M | 230 | 0.48 | 60 | 101508 | 97960 | 7060 | 15200 | 9 | 2 |  | 2018-03-12 02:52 | 1567 | 131 |  | 42 |  | *T/Dflux 유15kg 용225kg *첫Heat 수소측정치 OVER되어 이상재 등록및 생관통보-ID:101.102.201.202 | [14 empty] | 96.72 | 100 | 1500 | 0 | 0 |  | 400 |  | 선택 | 해제 | 1500 | 0 | 0 |  | 400 |  | 선택 | 해제 | 해제 | 미정 | 미정 | 선택 | 미정 |  | 미정 | BT180180 | H
B44165 | 2018-03-11 | 2 | B |  | 6 | A | AE4130MV | 합금강 | D | BM#2 | 1570 | 42 | 1645 | 1537 | 39 | 8100 |  | 1 | 0.3 | 19 |  | -2 | 1570 | 1630 | 4.77 | 0 | 0 | 23 | 80 | 25 | Y |  | 2018-03-12 03:00 | 68 | 1098 | 17 | 26 | 31 | 34 | 35 | 36 | 34 | 34 | 33 | 31 | 30 | 28 | 26 | 26 | 30 | 36 | 26 | 34 | -0.29 | Y | 35.02 | Y | -0.4 |  |  |  | 0.9 |  |  |  |  | N | N | Y | 100 | 0.47 | 63 | 98878 | 98680 | 60 | 15800 | 15 | 2 | 10 | 2018-03-12 03:15 | 1570 | 133 |  | 35 | [16 empty] | 100.38 | 100 | 0 | 0 | 0 |  | 650 | 400 | 선택 | 선택 | 0 | 0 | 0 |  | 650 | 400 | 선택 | 선택 | 해제 | 미정 | 미정 | 미정 | 미정 |  | 미정 | RB220.00 | H
A44211 | 2018-03-11 | 1 | B |  | 2 | A | AE1055LS | 탄소강 | G-AE1055LS | BM#1 | 1574 | 42 | 1596 | 1538 | 35 | 5900 |  | 3 | 0.27 | 25 |  | -1.77 | 1542 | 1594 | 0 | 14.56 |  | 30 | 49 | 63 | Y |  | 2018-03-12 03:58 | 58 | 1083 | 43 | 36 | 33 | 31 | 30 | 29 | 28 | 27 | 26 | 26 | 25 | 25 | 24 | 24 | 30 | 33 | 24 | 0 | -0.18 |  | 49.98 | Y | -0.2 | [8 empty] | N | N | Y | 220 | 0.5 | 60 | 84590 | 98020 | 5280 | 15200 | 9 | 2 |  | 2018-03-12 04:04 | 1542 | 114 |  | 30 | 17 | [15 empty] | 80.56 | 100 | 0 | 0 | 0 |  | 400 |  | 선택 | 해제 | 0 | 0 | 0 |  | 400 |  | 선택 | 해제 | 해제 | 미정 | 미정 | 선택 | 미정 |  | 미정 | BT180180 | H
B44166 | 2018-03-11 | 2 | B |  | 7 | A | AE4130MV | 합금강 | D | BM#2 | 1584 | 45 | 1657 | 1535 | 40 | 8400 |  | 1 | 0.31 | 19 |  | -1.63 | 1565 | 1624 | 2.53 | 0 | 0 | 32 | 29 | 49 | Y |  | 2018-03-12 04:02 | 63 | 1072 | 22 | 26 | 29 | 31 | 31 | 31 | 30 | 29 | 28 | 27 | 26 | 25 | 23 | 22 | 27 | 31 | 22 | 31 | -0.18 | Y | 50 | Y | -0.2 |  |  |  | 1.1 |  |  |  |  | N | N | N | 150 | 0.47 | 65 | 98878 | 102090 | 60 | 15400 | 15 | 2 | 20 | 2018-03-12 04:03 | 1565 | 141 |  | 38 | [16 empty] | 97.8 | 76.92 | 0 | 0 | 0 |  | 650 | 400 | 선택 | 선택 | 0 | 0 | 0 |  | 650 | 400 | 선택 | 선택 | 해제 | 미정 | 미정 | 미정 | 미정 |  | 미정 | RB220.00 | H
A44212 | 2018-03-11 | 1 | C |  | 3 | A | AE1055LS | 탄소강 | G-AE1055LS | BM#1 | 1563 | 42 | 1592 | 1537 | 36 | 5900 |  | 3 | 0.27 | 26 |  | -1.63 | 1544 | 1592 | 0 | 14.01 |  | 12 | 46 | 77 | Y |  | 2018-03-12 05:04 | 60 | 1086 | 24 | 31 | 35 | 37 | 38 | 38 | 37 | 37 | 37 | 36 | 35 | 35 |  | 35 | 35 | 38 | 35 | 37 | -0.04 | Y | 34.98 | Y | 0 | [8 empty] | N | N | Y | 210 | 0.5 | 60 | 84590 | 96330 | 6780 | 15300 | 9 | 2 |  | 2018-03-12 05:12 | 1544 | 119 |  | 27 | [16 empty] | 81.89 | 100 | 0 | 0 | 0 |  | 400 |  | 선택 | 해제 | 0 | 0 | 0 |  | 400 |  | 선택 | 해제 | 해제 | 미정 | 미정 | 선택 | 미정 |  | 미정 | BT180180 | H
B44167 | 2018-03-11 | 2 | C |  | 8 | A | AE4130MV | 합금강 | D | BM#2 | 1578 | 44 | 1625 | 1526 | 39 | 8200 |  | 1 | 0.31 | 19 |  | -2.3 | 1573 | 1635 | 2.83 | 0 | 0 | 5 | 15 | 38 | Y |  | 2018-03-12 04:56 | 71 | 1080 | 20 | 22 | 25 | 26 | 25 | 25 | 25 | 24 | 22 | 21 | 19 | 17 |  | 17 | 23 | 26 | 17 | 25 | -0.22 | Y | 40.02 | Y | -0.4 |  |  |  | 1.27 |  |  |  |  | N | N | N | 140 | 0.48 | 58 | 95808 | 92170 | 100 | 14000 | 15 | 2 | 30 | 2018-03-12 05:13 | 1573 | 147 |  | 52 |  | *준빅사이즈 후속 | [14 empty] | 104.31 | 75 | 0 | 0 | 0 |  | 650 | 400 | 선택 | 선택 | 0 | 0 | 0 |  | 650 | 400 | 선택 | 선택 | 해제 | 미정 | 미정 | 미정 | 미정 |  | 미정 | RB130.00 | C
A44213 | 2018-03-11 | 1 | C |  | 4 | A | AE1055LS | 탄소강 | G-AE1055LS | BM#1 | 1595 | 40 | 1596 | 1542 | 31 | 5000 |  | 3 | 0.27 | 25 |  | -1.44 | 1546 | 1588 | 0 | 15.78 |  | 19 | 50 | 75 | Y |  | 2018-03-12 06:04 | 62 | 1083 | 33 | 34 | 35 | 35 | 35 | 34 | 34 | 33 | 33 | 32 | 31 | 30 |  | 30 | 33 | 35 | 30 | 35 | -0.11 |  | 44.98 | Y | -0.2 | [8 empty] | N | N | Y | 200 | 0.5 | 59 | 101508 | 96100 | 6640 | 15800 | 9 | 2 |  | 2018-03-12 06:09 | 1546 | 111 |  | 28 | 12 | [15 empty] | 98.46 | 100 | 0 | 0 | 0 |  | 400 |  | 선택 | 해제 | 0 | 0 | 0 |  | 400 |  | 선택 | 해제 | 해제 | 미정 | 미정 | 선택 | 미정 |  | 미정 | BT180180 | H
B44168 | 2018-03-11 | 2 | C | TUNDISH교체전 | 9 | A | AE4130MV | 합금강 | D | BM#2 | 1570 | 49 | 1655 | 1554 | 43 | 8700 |  | 1 | 0.32 | 19 |  | 0 | 1582 | 1643 | 2.26 | 0 | 0 | 11 | 67 | 32 | Y |  | 2018-03-12 06:09 | 80 | 1079 | 12 | 28 | 35 | 38 | 40 | 40 | 40 | 40 | 39 | 38 | 37 | 35 | 34 | 30 | 35 | 40 | 30 | 40 | -0.22 | Y | 45 | Y | -0.8 |  |  |  | 0.93 |  |  |  |  | N | N | N | 130 | 0.49 | 69 | 109814 | 109070 | 780 | 2000 | 15 | 2 | 10 | 2018-03-12 06:26 | 1582 | 147 |  | 41 |  |  | 252A41CD06CA444A965C349F2E3F8C81 | 1F0370E3CA3844F78BF4F4607E9304E0 | 8AD99727388449419B31ABE30CAC0240 | [11 empty] | 101.07 | 78.57 | 0 | 2578 | 0 |  | 650 | 400 | 선택 | 선택 | 0 | 2718 | 0 |  | 650 | 400 | 선택 | 선택 | 해제 | 미정 | 미정 | 미정 | 미정 |  | 미정 | RB130.00 | C
A44214 | 2018-03-11 | 1 | C |  | 5 | A | AE1055LS | 탄소강 | G-AE1055LS | BM#1 | 1647 | 40 | 1592 | 1587 | 26 | 3500 |  | 3 | 0.27 | 25 |  | -1.41 | 1551 | 1592 | 0 | 17.89 |  | 33 | 16 | 57 | Y |  | 2018-03-12 06:57 | 67 | 1085 | 30 | 32 | 36 | 38 | 39 | 39 | 39 | 39 | 38 | 38 | 38 | 37 |  | 37 | 37 | 39 | 37 | 39 | -0.06 | Y | 35 | Y | -0.2 | [8 empty] | N | N | Y | 190 | 0.5 | 60 | 118426 |  | 6990 |  | 9 | 2 |  | 2018-03-12 07:08 | 1551 | 110 |  | 34 | [16 empty] | 117.95 | 100 | 0 | 0 | 0 |  | 400 |  | 선택 | 해제 | 0 | 0 | 0 |  | 400 |  | 선택 | 해제 | 해제 | 미정 | 미정 | 선택 | 미정 |  | 미정 | BT180180 | H
B44169 | 2018-03-11 | 2 | C | TUNDISH교체 | 1 | A | SM45C | 탄소강 | SM45C | BM#2 | 1631 | 45 | 1676 | 1596 | 38 | 7200 |  | 1 | 0.34 | 20 |  | 0 | 1593 | 1665 | 0 | 3.98 | 0 | 23 | 81 | 33 | Y |  | 2018-03-12 07:21 | 100 | 1080 | -356 | -150 | 35 | 35 | 28 | 34 | 41 | 43 | 44 | 46 | 47 | 47 | 48 | 48 | 37 | 48 | 48 | 0 | 0 |  | 5.03 | Y | 0 |  | 2.03 | 1.97 | [5 empty] | N | N | N | 190 | 0.47 | 59 | 99276 | 96950 | 1050 | 15300 | 5 | 1 | 10 | 2018-03-12 07:37 | 1593 | 177 |  | 61 | [16 empty] | 101.3 | 75 | 758 | 0 | 0 |  | 650 | 400 | 선택 | 해제 | 747 | 0 | 0 |  | 650 | 400 | 선택 | 해제 | 해제 | 미정 | 미정 | 미정 | 선택 |  | 미정 | RB110.00 | C
A44215 | 2018-03-12 | 1 | C |  | 6 | A | AE1055LS | 탄소강 | G-AE1055LS | BM#1 | 1594 | 41 | 1583 | 1559 | 29 | 4600 |  | 3 | 0.28 | 25 |  | -1.27 | 1546 | 1583 | 0 | 19.1 |  | 30 | 50 | 56 | Y |  | 2018-03-12 08:08 | 62 | 1088 | 35 | 36 | 38 | 38 | 37 | 37 | 36 | 35 | 34 | 33 | 32 | 31 | 31 | 31 | 35 | 38 | 31 | 0 | -0.14 |  | 50 | Y | 0 | [8 empty] | N | N | Y | 180 | 0.5 | 62 | 84590 | 100100 | 6960 | 16200 | 9 | 2 |  | 2018-03-12 08:14 | 1546 | 106 |  | 24 | [16 empty] | 78.98 | 100 | 0 | 0 | 0 |  | 400 |  | 선택 | 해제 | 0 | 0 | 0 |  | 400 |  | 선택 | 해제 | 해제 | 미정 | 미정 | 선택 | 미정 |  | 미정 | BT180180 | H
B44171 | 2018-03-12 | 2 | C |  | 2 | A | SM45C | 탄소강 | SM45C | BM#2 | 1591 | 38 | 1615 | 1556 | 29 | 5900 |  | 1 | 0.31 | 16 |  | 0 | 1559 | 1615 | 0 | 2.73 | 0 | 5 | 16 | 23 | Y |  | 2018-03-12 08:58 | 66 | 1074 | 45 | 40 | 37 | 34 | 32 | 31 | 29 | 28 | 27 | 25 | 24 | 22 | 20 | 17 | 30 | 37 | 17 | 0 | -0.36 |  | 54.98 | Y | -0.6 | [8 empty] | N | N | Y | 180 | 0.47 | 65 | 91067 | 100760 | 4310 | 15400 | 5 | 1 | 20 | 2018-03-12 09:03 | 1559 | 113 |  | 25 |  | *샘플채취 500mm ID:303.403(사무실 요청) | [14 empty] | 87.19 | 72.73 | 0 | 0 | 500 |  | 650 | 600 | 선택 | 해제 | 0 | 0 | 500 |  | 650 | 600 | 선택 | 해제 | 해제 | 미정 | 미정 | 미정 | 미정 |  | 미정 | RB220.00 | H
A44216 | 2018-03-12 | 1 | C |  | 7 | A | AE1055LS | 탄소강 | G-AE1055LS | BM#1 | 1589 | 40 | 1595 | 1542 | 26 | 4200 |  | 3 | 0.28 | 25 |  | -1.72 | 1545 | 1595 | 0 | 26.7 |  | 12 | 47 | 57 | Y |  | 2018-03-12 09:16 | 61 | 1078 | 30 | 35 | 39 | 41 | 41 | 41 | 40 | 39 | 38 | 38 | 37 | 36 | 35 | 35 | 38 | 41 | 35 | 41 | -0.13 | Y | 45 | Y | -0.2 | [8 empty] | N | N | Y | 180 | 0.48 | 60 | 84590 | 92950 | 6240 | 15300 | 9 | 2 |  | 2018-03-12 09:23 | 1545 | 93 |  | 20 |  | *전공정요청 감속주입 정속유지 미준수 ID:102~105.202~205 | [14 empty] | 84.63 | 100 | 0 | 0 | 0 |  | 400 |  | 선택 | 해제 | 0 | 0 | 0 |  | 400 |  | 선택 | 해제 | 해제 | 미정 | 미정 | 선택 | 미정 |  | 미정 | BT180180 | H
B44172 | 2018-03-12 | 2 | C |  | 3 | A | SM45C | 탄소강 | SM45C | BM#2 | 1633 | 44 | 1624 | 1587 | 29 | 5300 |  | 1 | 0.33 | 18 |  | -2.38 | 1553 | 1615 | 0 | 3.5 | 0 | 19 | 51 | 34 | Y |  | 2018-03-12 10:09 | 60 | 1077 | 15 | 20 | 23 | 25 | 25 | 25 | 24 | 23 | 22 | 21 | 19 | 18 | 16 | 16 | 21 | 25 | 16 | 25 | -0.2 | Y | 45 | Y | -0.4 | [8 empty] | Y | Y | Y | 170 | 0.47 | 62 | 103704 | 95920 | 120 | 14500 | 5 | 1 | 30 | 2018-03-12 10:22 | 1553 | 119 |  | 23 |  | *테스트품 (WR#9~10번 4mm 강압하) | [14 empty] | 108.03 | 75 | 0 | 0 | 0 |  | 650 | 600 | 선택 | 해제 | 0 | 0 | 0 |  | 650 | 600 | 선택 | 해제 | 해제 | 미정 | 미정 | 미정 | 미정 |  | 미정 | RB220.00 | H
A44217 | 2018-03-12 | 1 | C |  | 8 | A | AE1055LS | 탄소강 | G-AE1055LS | BM#1 | 1622 | 39 | 1585 | 1579 | 31 | 4200 |  | 3 | 0.26 | 25 |  | -1.56 | 1540 | 1585 | 0 | 12.02 |  | 18 | 1 | 19554 | Y |  | 2018-03-12 10:24 | 56 | 1079 | 34 | 33 | 32 | 32 | 31 | 30 | 28 | 27 | 26 | 25 | 25 | 24 | 24 | 24 | 29 | 32 | 24 | 0 | -0.16 |  | 49.97 | Y | 0 | [8 empty] | N | N | Y | 220 | 0.46 | 63 | 101508 | 94250 | 6970 | 16200 | 9 | 2 |  | 2018-03-12 10:29 | 1540 | 91 |  | 12 |  | *전공정요청 감속주입 정속유지 미준수 ID:101~106.201~206 *롱노즐교체 SEN내부 크랙 7회사용 | [14 empty] | 100.25 | 100 | 0 | 0 | 0 |  | 400 |  | 선택 | 해제 | 0 | 0 | 0 |  | 400 |  | 선택 | 해제 | 해제 | 미정 | 미정 | 선택 | 선택 | 7 | 미정 | BT180180 | H
B44173 | 2018-03-12 | 2 | C |  | 4 | A | SM45C | 탄소강 | SM45C | BM#2 | 1571 | 39 | 1625 | 1554 | 28 | 5400 |  | 1 | 0.32 | 16 |  | 0 | 1550 | 1611 | 0 | 3.41 | 0 | 11 | 68 | 77 | Y |  | 2018-03-12 11:04 | 57 | 1084 | 12 | 16 | 19 | 21 | 20 | 21 | 21 | 20 | 19 | 17 | 16 | 14 | 12 | 12 | 18 | 21 | 12 | 21 | -0.2 | Y | 45.02 | Y | -0.4 | [8 empty] | Y | Y | Y | 160 | 0.47 | 64 | 102448 | 99530 | 50 | 12900 | 5 | 1 | 40 | 2018-03-12 11:08 | 1558 | 126 |  | 33 |  | *테스트품 (WR#9~10번 6mm 강압하) *샘플채취 500mm ID:303.403 *후속 B44174 래들 미개공 강제렌싱 1회 실시 ID:305.406 | [14 empty] | 103.48 | 100 | 0 | 0 | 500 |  | 650 | 700 | 선택 | 해제 | 0 | 0 | 500 |  | 650 | 700 | 선택 | 해제 | 해제 | 미정 | 미정 | 미정 | 미정 |  | 미정 | RB230.00 | C
A44218 | 2018-03-12 | 1 | C |  | 9 | A | AE1055LS | 탄소강 | G-AE1055LS | BM#1 | 1619 | 40 | 1589 | 1553 | 25 | 4000 |  | 3 | 0.27 | 25 |  | -1.54 | 1544 | 1589 | 0 | 20.29 |  | 33 | 17 | 74 | Y |  | 2018-03-12 11:23 | 60 | 1095 | 24 | 28 | 32 | 36 | 37 | 37 | 37 | 36 | 35 | 35 | 34 | 34 | 33 | 33 | 34 | 37 | 33 | 37 | -0.09 | Y | 44.98 | Y | 0 | [8 empty] | N | N | Y | 210 | 0.47 | 66 | 84590 | 96800 | 6330 | 15800 | 9 | 2 |  | 2018-03-12 11:28 | 1544 | 91 |  | 17 |  | *전공정요청 감속주입 정속유지 미준수 ID:101~105.201~205 | [14 empty] | 81.49 | 100 | 0 | 0 | 0 |  | 400 |  | 선택 | 해제 | 0 | 0 | 0 |  | 400 |  | 선택 | 해제 | 해제 | 미정 | 미정 | 선택 | 미정 |  | 미정 | BT180180 | H
B44174 | 2018-03-12 | 2 | C |  | 5 | A | SM45C | 탄소강 | SM45C | BM#2 | 1639 | 37 | 1626 | 1596 | 18 | 3400 |  | 1 | 0.31 | 15 |  | 0 | 1650 | 1611 | 0 | 3 | 0 | 23 | 82 | 59 | N | 1 | 2018-03-12 11:59 | 157 | 1087 | 6 | 14 | 19 | 23 | 24 | 23 | 23 | 22 | 20 | 18 | 18 | 17 |  | 17 | 19 | 24 | 17 | 23 | -0.2 | Y | 35 | Y | -0.2 | [8 empty] | Y | Y | Y | 150 | 0.47 | 59 | 95062 | 92780 | 5500 | 15100 | 5 | 1 | 50 | 2018-03-12 12:24 | 1551 | 135 |  | 46 |  | *테스트품 (WR#9~10번 4mm 강압하) *샘플채취 500mm ID:303.403 | [14 empty] | 96.02 | 100 | 0 | 0 | 500 |  | 650 | 700 | 선택 | 해제 | 0 | 0 | 500 |  | 650 | 700 | 선택 | 해제 | 해제 | 미정 | 미정 | 미정 | 미정 |  | 미정 | RB230.00 | C
A44219 | 2018-03-12 | 1 | C |  | 10 | A | AE1055LS | 탄소강 | G-AE1055LS | BM#1 | 1585 | 40 | 1586 | 1540 | 29 | 4700 |  | 3 | 0.27 | 25 |  | -1.55 | 1541 | 1586 | 0 | 26.35 |  | 30 | 51 | 71 | Y |  | 2018-03-12 12:33 | 57 | 1092 | 32 | 34 | 35 | 36 | 36 | 35 | 34 | 33 | 33 | 32 | 31 | 31 | -21 | -21 | 31 | 36 | 31 | 0 | -0.12 | Y | 44.98 | Y | 9.99 | [8 empty] | N | N | Y | 200 | 0.47 | 63 | 101508 | 96700 | 7100 | 16200 | 9 | 2 |  | 2018-03-12 12:37 | 1541 | 90 |  | 14 |  | *전공정요청 감속주입 정속유지 미준수 ID:101~106.201~206 | [14 empty] | 97.89 | 100 | 0 | 0 | 0 |  | 400 |  | 선택 | 해제 | 0 | 0 | 0 |  | 400 |  | 선택 | 해제 | 해제 | 미정 | 미정 | 선택 | 미정 |  | 미정 | BT180180 | H
B44175 | 2018-03-12 | 2 | D |  | 6 | A | SM45C | 탄소강 | SM45C | BM#2 | 1577 | 43 | 1627 | 1535 | 36 | 6900 |  | 1 | 0.31 | 15 |  | 0 | 1560 | 1614 | 0 | 2.34 | 0 | 5 | 17 | 37 | Y |  | 2018-03-12 13:17 | 67 | 1077 | 13 | 23 | 23 | 26 | 28 | 29 | 29 | 29 | 29 | 28 | 27 | 25 | 25 | 21 | 26 | 29 | 21 | 29 | -0.18 | Y | 45 | Y | -0.4 | [8 empty] | Y | Y | Y | 190 | 0.47 | 65 | 93926 | 100530 | 3610 | 14500 | 5 | 1 | 40 | 2018-03-12 13:41 | 1560 | 135 |  | 30 | [16 empty] | 91.19 | 100 | 0 | 0 | 0 |  | 650 | 700 | 선택 | 해제 | 0 | 0 | 0 |  | 650 | 700 | 선택 | 해제 | 해제 | 미정 | 미정 | 미정 | 미정 |  | 미정 | RB250.00 | C
A44220 | 2018-03-12 | 1 | D |  | 11 | A | AE1055LS | 탄소강 | G-AE1055LS | BM#1 | 1634 | 39 | 1590 | 1570 | 26 | 3600 |  | 3 | 0.27 | 25 |  | -1.53 | 1546 | 1590 | 0 | 24.5 |  | 12 | 48 | 76 | Y |  | 2018-03-12 13:32 | 62 | 1091 | 29 | 32 | 35 | 36 | 36 | 36 | 36 | 35 | 34 | 34 | 33 | 32 | 32 | 32 | 34 | 36 | 32 | 36 | -0.08 | Y | 50.07 | Y | 0 | [8 empty] | N | N | Y | 190 | 0.47 | 66 | 101508 | 97900 | 7060 | 15300 | 9 | 2 |  | 2018-03-12 13:36 | 1546 | 93 |  | 18 |  | *전공정요청 감속주입 정속유지 미준수 ID:101~106.201~206 | [14 empty] | 96.17 | 100 | 0 | 0 | 0 |  | 400 |  | 선택 | 해제 | 0 | 0 | 0 |  | 400 |  | 선택 | 해제 | 해제 | 미정 | 미정 | 선택 | 미정 |  | 미정 | BT180180 | H
B44176 | 2018-03-12 | 2 | D |  | 7 | A | SM45C | 탄소강 | SM45C | BM#2 | 1599 | 65 | 1625 | 1547 | 34 | 6600 |  | 1 | 0.32 | 20 |  | 0 | 1549 | 1609 | 0 | 3.02 | 0 | 19 | 52 | 41 | Y |  | 2018-03-12 14:36 | 56 | 1085 | 17 | 21 | 27 | 29 | 30 | 30 | 29 | 28 | 28 | 26 | 24 | 22 | 20 | 20 | 26 | 30 | 20 | 0 | -0.25 | Y | 40 | Y | -0.4 | [8 empty] | N | N | Y | 180 | 0.47 | 60 | 101298 | 94300 | 680 | 14900 | 5 | 1 | 10 | 2018-03-12 14:39 | 1549 | 147 |  | 19 | [16 empty] | 106.74 | 100 | 0 | 0 | 0 |  | 650 | 600 | 선택 | 해제 | 0 | 0 | 0 |  | 650 | 600 | 선택 | 해제 | 해제 | 미정 | 미정 | 미정 | 미정 |  | 미정 | RB210.00 | H
A44221 | 2018-03-12 | 1 | D |  | 12 | A | AE1055LS | 탄소강 | G-AE1055LS | BM#1 | 1608 | 42 | 1564 | 1544 | 27 | 4600 |  | 3 | 0.26 | 25 |  | -0.94 | 1537 | 1564 | 0 | 18.39 |  | 18 | 2 | 71 | Y |  | 2018-03-12 14:42 | 53 | 1093 | 31 | 31 | 31 | 30 | 29 | 28 | 27 | 25 | 24 | 23 | 22 | 22 | 21 | 21 | 27 | 31 | 21 | 31 | -0.2 |  | 50.03 | Y | -0.2 | [8 empty] | N | N | Y | 180 | 0.46 | 63 | 101508 | 93940 | 7050 | 15900 | 9 | 2 |  | 2018-03-12 14:51 | 1537 | 96 |  | 16 |  | *전공정요청 감속주입 정속유지 미준수 ID:101~106.201~206 | [14 empty] | 99.96 | 100 | 0 | 0 | 0 |  | 400 |  | 선택 | 해제 | 0 | 0 | 0 |  | 400 |  | 선택 | 해제 | 해제 | 미정 | 미정 | 선택 | 미정 |  | 미정 | BT180180 | H
B44177 | 2018-03-12 | 2 | D |  | 8 | A | SM45C | 탄소강 | SM45C | BM#2 | 1621 | 44 | 1635 | 1567 | 37 | 5900 |  | 1 | 0.33 | 25 |  | -2.27 | 1554 | 1626 | 0 | 7.76 | 0 | 11 | 69 | 49 | Y |  | 2018-03-12 15:34 | 61 | 1089 | 16 | 22 | 27 | 30 | 31 | 31 | 31 | 30 | 29 | 28 | 27 | 25 |  | 25 | 27 | 31 | 25 | 31 | -0.17 | Y | 35.02 | Y | -0.4 | [8 empty] | N | N | Y | 170 | 0.47 | 59 | 95062 | 92710 | 320 | 13700 | 5 | 1 | 10 | 2018-03-12 15:40 | 1554 | 130 |  | 24 | [16 empty] | 102.22 | 100 | 0 | 0 | 0 |  | 650 | 700 | 선택 | 해제 | 0 | 0 | 0 |  | 605 | 700 | 선택 | 해제 | 해제 | 미정 | 미정 | 미정 | 선택 | 7 | 미정 | RB220.00 | C
A44222 | 2018-03-12 | 1 | D |  | 13 | A | AE1055LS | 탄소강 | G-AE1055LS | BM#1 | 1623 | 42 | 1592 | 1541 | 34 | 4400 |  | 3 | 0.27 | 26 |  | -1.62 | 1545 | 1592 | 0 | 21.77 |  | 33 | 18 | 74 | Y |  | 2018-03-12 15:45 | 61 | 1029 | 21 | 25 | 31 | 35 | 37 | 37 | 37 | 36 | 35 | 34 | 33 | 32 | 31 | 30 | 33 | 37 | 30 | 37 | -0.14 | Y | 50.02 | Y | -0.2 | [8 empty] | N | N | Y | 230 | 0.46 | 71 | 101508 | 97630 | 7010 | 13400 | 9 | 2 |  | 2018-03-12 15:53 | 1545 | 93 |  | 16 |  | *전공정요청 감속주입 정속유지 미준수 ID:101~106.201~206 | [14 empty] | 96.44 | 100 | 0 | 0 | 0 |  | 400 |  | 선택 | 해제 | 0 | 0 | 0 |  | 400 |  | 선택 | 해제 | 해제 | 미정 | 미정 | 선택 | 미정 |  | 미정 | BT180180 | H
B44178 | 2018-03-12 | 2 | D |  | 9 | A | SM45C | 탄소강 | SM45C | BM#2 | 1561 | 47 | 1615 | 1545 | 38 | 6300 |  | 1 | 0.34 | 16 |  | 0 | 1548 | 1600 | 0 | 3.09 | 0 | 23 | 83 | 48 | Y |  | 2018-03-12 16:37 | 55 | 1050 | 20 | 25 | 27 | 29 | 29 | 28 | 28 | 26 | 26 | 25 | 23 | 21 | 20 | 20 | 25 | 29 | 20 | 0 | -0.2 | Y | 45 | Y | -0.2 | [8 empty] | N | N | Y | 160 | 0.47 | 61 | 97460 | 96230 | 40 | 14200 | 5 | 1 | 40 | 2018-03-12 16:38 | 1548 | 117 |  | 24 | 18 | [15 empty] | 103.68 | 100 | 0 | 0 | 0 |  | 650 | 700 | 선택 | 해제 | 0 | 0 | 0 |  | 650 | 700 | 선택 | 해제 | 해제 | 미정 | 미정 | 미정 | 미정 |  | 미정 | RB230.00 | C
A44223 | 2018-03-12 | 1 | D |  | 14 | A | AE1055LS | 탄소강 | G-AE1055LS | BM#1 | 0 | 40 | 1586 | 1551 | 38 | 4600 |  | 3 | 0.27 | 25 |  | -1.36 | 1547 | 1586 | 0 | 25.16 |  | 30 | 52 | 78 | Y |  | 2018-03-12 17:01 | 63 | 1024 | 28 | 34 | 37 | 38 | 38 | 38 | 37 | 37 | 36 | 35 | 34 | 34 | 34 | -27 | 34 | 38 | 34 | 38 | -0.09 | Y | 49.97 | Y | 9.99 | [8 empty] | N | N | Y | 220 | 0.46 | 66 | 101508 | 100650 | 7060 | 15600 | 9 | 2 |  | 2018-03-12 17:03 | 1547 | 91 |  | 12 |  | *전공정요청 감속주입 정속유지 미준수 ID:101~106.201~206 *롱노즐 6회 사용후 내부 지금융착으로 교체 | [14 empty] | 93.73 | 100 | 0 | 0 | 0 |  | 400 |  | 선택 | 해제 | 0 | 0 | 0 |  | 400 |  | 선택 | 해제 | 해제 | 미정 | 미정 | 선택 | 선택 | 6 | 미정 | BT180180 | H
B44179 | 2018-03-12 | 2 | D |  | 10 | A | SM45C | 탄소강 | SM45C | BM#2 | 1589 | 39 | 1614 | 1545 | 29 | 5400 |  | 1 | 0.32 | 20 |  | -2.54 | 1547 | 1608 | 0 | 6.58 | 0 | 5 | 18 | 64 | Y |  | 2018-03-12 17:47 | 54 | 1025 | 17 | 23 | 26 | 27 | 27 | 27 | 26 | 25 | 24 | 23 | 21 | 19 | 16 | 16 | 24 | 27 | 16 | 27 | -0.24 | Y | 44.98 | Y | -0.6 | 0.8 | 0.77 | 0.77 | 0.8 |  |  |  |  | N | N | N | 150 | 0.47 | 61 | 95062 | 94610 | 1440 | 15900 | 5 | 1 | 10 | 2018-03-12 17:53 | 1547 | 103 |  | 19 | 18 | * 생왕겨 미투입 수소측정 테스트. | [14 empty] | 99.39 | 100 | 0 | 0 | 0 |  | 650 | 400 | 선택 | 해제 | 0 | 0 | 0 |  | 650 | 400 | 선택 | 해제 | 해제 | 미정 | 미정 | 미정 | 미정 |  | 미정 | BM510510 | C
A44224 | 2018-03-12 | 1 | D |  | 15 | A | AE1055LS | 탄소강 | G-AE1055LS | BM#1 | 1586 | 40 | 1600 | 1528 | 38 | 5200 |  | 3 | 0.26 | 26 |  | -1.84 | 1546 | 1600 | 0 | 16.02 |  | 12 | 49 | 87 | Y |  | 2018-03-12 18:05 | 62 | 1027 | 33 | 36 | 39 | 40 | 39 | 38 | 38 | 37 | 36 | 35 | 34 | 33 | 32 | 32 | 36 | 40 | 32 | 0 | -0.18 | Y | 44.98 | Y | -0.2 | [8 empty] | N | N | Y | 210 | 0.46 | 65 | 84590 | 93500 | 7080 | 16000 | 9 | 2 |  | 2018-03-12 18:11 | 1546 | 90 |  | 15 |  | *전공정요청 감속주입 정속유지 미준수 ID:101~105.201~205 | [14 empty] | 83.67 | 100 | 0 | 0 | 0 |  | 400 |  | 선택 | 해제 | 0 | 0 | 0 |  | 400 |  | 선택 | 해제 | 해제 | 미정 | 미정 | 선택 | 미정 |  | 미정 | BT180180 | H
B44180 | 2018-03-12 | 2 | D |  | 11 | A | SM45C | 탄소강 | SM45C | BM#2 | 1594 | 41 | 1624 | 1547 | 37 | 5700 |  | 1 | 0.31 | 23 |  | 0 | 1559 | 1615 | 0 | 5.8 | 0 | 19 | 53 | 50 | Y |  | 2018-03-12 18:51 | 66 | 1026 | 15 | 25 | 31 | 34 | 35 | 36 | 35 | 35 | 33 | 32 | 31 | 29 |  | 29 | 31 | 36 | 29 | 35 | -0.23 | Y | 30 | Y | -0.4 | [8 empty] | N | N | N | 190 | 0.5 | 58 | 93335 | 96130 | 120 | 15200 | 5 | 1 | 10 | 2018-03-12 18:54 | 1559 | 108 |  | 18 | [16 empty] | 97.22 | 100 | 0 | 0 | 0 |  | 650 | 400 | 선택 | 해제 | 0 | 0 | 0 |  | 650 | 400 | 선택 | 해제 | 해제 | 미정 | 미정 | 미정 | 미정 |  | 미정 | RB180.00 | C
A44225 | 2018-03-12 | 1 | D |  | 16 | A | AE1055LS | 탄소강 | G-AE1055LS | BM#1 | 1582 | 40 | 1582 | 1510 | 39 | 5500 |  | 3 | 0.26 | 25 |  | -1.72 | 1533 | 1582 | 0 | 15.76 |  | 18 | 3 | 83 | Y |  | 2018-03-12 19:10 | 49 | 1023 | 31 | 29 | 28 | 26 | 25 | 24 | 23 | 22 | 20 | 19 | 18 | 18 | 17 | 16 | 23 | 28 | 16 | 0 | -0.22 |  | 54.33 | Y | -0.23 | [8 empty] | N | N | Y | 200 | 0.46 | 64 | 101508 | 96090 | 7070 | 16200 | 9 | 2 |  | 2018-03-12 19:19 | 1533 | 90 |  | 16 |  | *전공정요청 감속주입 정속유지 미준수 ID:101~106.201~206 | [14 empty] | 97.89 | 100 | 0 | 0 | 0 |  | 400 |  | 선택 | 해제 | 0 | 0 | 0 |  | 400 |  | 선택 | 해제 | 해제 | 미정 | 미정 | 선택 | 미정 |  | 미정 | BT180180 | H
B44181 | 2018-03-12 | 2 | D | TUNDISH교체전 | 12 | A | SM45C | 탄소강 | SM45C | BM#2 | 1572 | 42 | 1614 | 1525 | 36 | 5700 |  | 1 | 0.32 | 16 |  | 0 | 1542 | 1599 | 0 | 3.93 | 0 | 11 | 70 | 62 | Y |  | 2018-03-12 19:54 | 49 | 1026 | 26 | 26 | 26 | 27 | 26 | 25 | 24 | 23 | 22 | 21 | 20 | 19 |  | 19 | 24 | 27 | 19 | 26 | -0.2 | Y | 40.02 | Y | -0.2 | [8 empty] | N | N | N | 180 | 0.47 | 59 | 77150 | 90670 | 1080 | 2000 | 5 | 1 | 20 | 2018-03-12 19:56 | 1542 | 111 |  | 17 |  | * 전공정 작업지연 감속10%이상주입 이상공정 등록 및 생관통보 | D0687478D60846BA9364B53407D39405 | 8B6CEE3F9B6A4710BDB3483772AB7E6E | 0F263876953B404998C45324B35994CC | [11 empty] | 84.09 | 100 | 0 | 2850 | 0 |  | 650 | 400 | 선택 | 해제 | 0 | 2800 | 0 |  | 650 | 400 | 선택 | 해제 | 해제 | 미정 | 미정 | 미정 | 미정 |  | 미정 | RB170.00 | C
A44226 | 2018-03-12 | 1 | D |  | 17 | A | AE1055LS | 탄소강 | G-AE1055LS | BM#1 | 1570 | 40 | 1577 | 1512 | 39 | 5700 |  | 3 | 0.27 | 25 |  | -1.3 | 1540 | 1577 | 1.31 | 17.46 |  | 33 | 19 | 82 | Y |  | 2018-03-12 20:09 | 56 | 1027 | 15 | 22 | 25 | 28 | 30 | 30 | 29 | 29 | 28 | 28 | 28 | 27 | 27 | 27 | 27 | 30 | 27 | 28 | -0.02 | Y | 40 | Y | 0 | [8 empty] | N | N | Y | 190 | 0.49 | 64 | 101508 | 100850 | 7080 | 15700 | 9 | 2 |  | 2018-03-12 20:17 | 1540 | 99 |  | 24 |  | *전공정요청 감속주입 정속유지 미준수 ID:101.201.202 | [14 empty] | 93.56 | 100 | 0 | 0 | 0 |  | 400 |  | 선택 | 해제 | 0 | 0 | 0 |  | 400 |  | 선택 | 해제 | 해제 | 미정 | 미정 | 선택 | 미정 |  | 미정 | BT180180 | H
B44182 | 2018-03-12 | 2 | B | TUNDISH교체 | 1 | A | 17NICRMOS6HM | 소입성보증강 | C1 | BM#2 | 1617 | 51 | 1657 | 1566 | 47 | 9500 |  | 1 | 0.35 | 20 |  | 0 | 1588 | 1665 | 0 | 3.9 | 0 | 23 | 84 | 60 | Y |  | 2018-03-12 21:20 | 79 | 1029 | 27 | 27 | 23 | 30 | 36 | 39 | 41 | 42 | 43 | 43 | 43 |  |  | 43 | 37 | 43 | 43 | 43 | 0 |  | 9.98 | Y | 0 |  | 2.13 | 2.13 | [5 empty] | N | N | N | 150 | 0.5 | 58 | 94728 | 98520 | 40 | 15100 | 7 | 2 | 10 | 2018-03-12 21:02 | 1588 | 129 |  | 14 |  | * T/D FLUX 용탕부: 120 KG / 유탕부: 15KG 투입 | [14 empty] | 96.66 | 100 | 700 | 0 | 0 |  | 490 | 300 | 선택 | 선택 | 700 | 0 | 0 |  | 490 | 300 | 선택 | 선택 | 미정 | 미정 | 미정 | 미정 | 미정 |  | 미정 | RB110.00 | C
A44227 | 2018-03-12 | 1 | B |  | 18 | A | AE1055LS | 탄소강 | G-AE1055LS | BM#1 | 1599 | 39 | 1578 | 1541 | 37 | 4400 |  | 3 | 0.28 | 25 |  | -0.98 | 1550 | 1578 | 0 | 22.43 |  | 30 | 53 | 71 | Y |  | 2018-03-12 21:12 | 66 | 1028 | 26 | 32 | 36 | 38 | 38 | 38 | 38 | 37 | 37 | 37 | 36 | 35 | 35 | 35 | 36 | 38 | 35 | 38 | -0.07 | Y | 45 | Y | 0 | [8 empty] | N | N | Y | 180 | 0.5 | 60 | 101508 | 97280 | 7150 | 15500 | 9 | 2 |  | 2018-03-12 21:21 | 1550 | 97 |  | 25 | [16 empty] | 97.32 | 100 | 0 | 0 | 0 |  | 400 |  | 선택 | 해제 | 0 | 0 | 0 |  | 400 |  | 선택 | 해제 | 해제 | 미정 | 미정 | 선택 | 미정 |  | 미정 | BT180180 | H
B44183 | 2018-03-12 | 2 | B |  | 2 | A | 17NICRMOS6HM | 소입성보증강 | C1 | BM#2 | 1596 | 46 | 1634 | 1545 | 43 | 8700 |  | 1 | 0.33 | 18 |  | -2.29 | 1571 | 1632 | 0 | 4.47 | 0 | 5 | 19 | 72 | Y |  | 2018-03-12 22:19 | 62 | 1027 | 42 | 35 | 32 | 30 | 28 | 25 | 24 | 23 | 21 | 21 | 19 | 18 | 15 | 15 | 26 | 32 | 15 | 0 | -0.34 |  | 50 | Y | -0.6 | [8 empty] | N | N | N | 140 | 0.47 | 62 | 99280 | 97160 | 40 | 16500 | 7 | 2 | 20 | 2018-03-12 22:19 | 1580 | 114 |  | 16 | 11 | * 전공정 요청으로 감속주입 0.47 | [14 empty] | 102.56 | 100 | 0 | 0 | 0 |  | 490 | 300 | 선택 | 선택 | 0 | 0 | 0 |  | 490 | 300 | 선택 | 선택 | 미정 | 미정 | 미정 | 미정 | 미정 |  | 미정 | RB095.00 | C
A44228 | 2018-03-12 | 1 | B |  | 19 | A | AE1055LS | 탄소강 | G-AE1055LS | BM#1 | 1594 | 40 | 1592 | 1536 | 35 | 5000 |  | 3 | 0.27 | 25 |  | -1.55 | 1547 | 1592 | 0 | 15.18 |  | 12 | 50 | 68 | Y |  | 2018-03-12 22:16 | 63 | 1026 | 37 | 38 | 38 | 38 | 37 | 36 | 35 | 34 | 33 | 33 | 32 | 31 |  | 31 | 35 | 38 | 31 | 38 | -0.16 |  | 45 | Y | -0.2 | [8 empty] | N | N | Y | 230 | 0.5 | 63 | 101508 | 98890 | 7070 | 14100 | 9 | 2 |  | 2018-03-12 22:28 | 1547 | 96 |  | 24 | [16 empty] | 95.85 | 100 | 0 | 0 | 0 |  | 400 |  | 선택 | 해제 | 0 | 0 | 0 |  | 400 |  | 선택 | 해제 | 해제 | 미정 | 미정 | 선택 | 미정 |  | 미정 | BT180180 | H
A44229 | 2018-03-12 | 1 | B | TUNDISH교체전 | 20 | A | AE1055LS | 탄소강 | G-AE1055LS | BM#1 | 1610 | 40 | 1596 | 1535 | 30 | 5000 |  | 3 | 0.27 | 26 |  | -1.64 | 1548 | 1596 | 0 | 18.18 |  | 18 | 4 | 69 | Y |  | 2018-03-12 23:22 | 64 | 1075 | 29 | 32 | 35 | 36 | 36 | 35 | 35 | 35 | 34 | 33 | 32 | 32 |  | 32 | 34 | 36 | 32 | 35 | -0.1 | Y | 40.02 | Y | 0 | [8 empty] | N | N | M | 220 | 0.5 | 59 | 87347 | 99610 | 6990 | 1500 | 9 | 2 |  | 2018-03-12 23:26 | 1548 | 101 |  | 23 |  |  |  | CF0A69407AE04328B60A8A62B9CBA1AC | 14D65BFC932E4AE5B752B18EB27D7DAA | DDE9416EF45D4928839881A459886B7D | [10 empty] | 81.94 | 100 | 0 | 3700 | 0 |  | 400 |  | 선택 | 해제 | 0 | 3500 | 0 |  | 400 |  | 선택 | 해제 | 해제 | 미정 | 미정 | 선택 | 미정 |  | 미정 | BT180180 | H
B44184 | 2018-03-12 | 2 | B |  | 3 | A | 17NICRMOS6HM | 소입성보증강 | C1 | BM#2 | 1593 | 48 | 1637 | 1545 | 40 | 8200 |  | 1 | 0.34 | 18 |  | -2.34 | 1566 | 1625 | 0 | 4.95 | 0 | 19 | 54 | 78 | Y |  | 2018-03-12 23:22 | 57 | 1085 | 12 | 14 | 19 | 21 | 22 | 21 | 20 | 20 | 19 | 19 | 18 | 17 | 16 | 16 | 18 | 22 | 16 | 19 | -0.15 | Y | 40 | Y | -0.2 | [8 empty] | N | N | N | 130 | 0.45 | 64 | 99280 | 95520 | 80 | 16200 | 7 | 2 | 30 | 2018-03-12 23:27 | 1566 | 118 |  | 18 |  | * 전공정 요청으로 감속주입 0.45 * 후 HEAT L/D 막힘으로 강제개공 ID: 309,408 | [14 empty] | 106.18 | 100 | 0 | 0 | 0 |  | 490 | 300 | 선택 | 선택 | 0 | 0 | 0 |  | 490 | 300 | 선택 | 선택 | 미정 | 미정 | 미정 | 미정 | 미정 |  | 미정 | RB095.00 | C
B44185 | 2018-03-12 | 2 | B |  | 4 | A | 17NICRMOS6HM | 소입성보증강 | C1 | BM#2 | 1599 | 52 | 1636 | 1547 | 47 | 9500 |  | 1 | 0.32 | 18 |  | 0 | 1574 | 1627 | 0 | 3.41 | 0 | 11 | 71 | 76 | Y |  | 2018-03-13 00:32 | 65 | 1080 | 12 | 16 | 21 | 25 | 28 | 29 | 29 | 28 | 27 | 25 | 24 | 22 | 20 | 14 | 23 | 29 | 14 | 0 | -0.33 | Y | 45 | Y | -0.8 | [8 empty] | N | N | N | 120 | 0.45 | 73 | 102622 | 108140 | 40 | 16200 | 7 | 2 | 50 | 2018-03-13 00:32 | 1574 | 121 |  | 15 |  | * 전공정 요청으로 감속주입 0.45 | [14 empty] | 95.42 | 100 | 0 | 0 | 0 |  | 490 | 300 | 선택 | 선택 | 0 | 0 | 0 |  | 490 | 300 | 선택 | 선택 | 미정 | 미정 | 미정 | 미정 | 미정 |  | 미정 | RB110.00 | C
A44230 | 2018-03-12 | 1 | B | TUNDISH교체 | 1 | A | BP-SM45CS | 탄소강 | B | BM#1 | 1618 | 44 | 1615 | 1557 | 30 | 5200 |  | 3 | 0.27 | 18 |  | -1.82 | 1576 | 1615 | 9.45 | 0 |  | 33 | 20 | 68 | Y |  | 2018-03-13 00:19 | 83 | 1085 | 14 | 24 | 23 | 28 | 33 | 34 | 35 | 36 | 37 | 36 | 36 | 38 |  | 38 | 32 | 38 | 38 | 36 | 0 |  |  | Y | 0.4 |  | 2.24 | 2.18 | [5 empty] | N | N | N | 150 | 0.48 | 60 | 101508 | 98150 | 7000 | 15200 | 1 | 1 |  | 2018-03-13 00:26 | 1576 | 126 |  | 51 |  | *T/Dflux 유15kg 용120kg *STR#1 LOOP5번 과냉 비수량 줄임 | [14 empty] | 96.54 | 100 | 1500 | 0 | 0 |  | 650 |  | 선택 | 해제 | 1500 | 0 | 0 |  | 650 |  | 선택 | 해제 | 해제 | 미정 | 미정 | 선택 | 미정 |  | 미정 | BT180180 | H
A44231 | 2018-03-12 | 1 | B |  | 2 | A | BP-SM45CS | 탄소강 | B | BM#1 | 1591 | 41 | 1598 | 1537 | 31 | 5100 |  | 3 | 0.28 | 15 |  | -2.05 | 1565 | 1603 | 8.55 | 0 |  | 30 | 54 | 74 | Y |  | 2018-03-13 01:29 | 72 | 1079 | 36 | 36 | 37 | 38 | 38 | 38 | 38 | 37 | 36 | 36 | 35 | 35 | 35 | 35 | 37 | 38 | 35 | 38 | -0.07 | Y | 45 | Y | 0 | [8 empty] | N | N | N | 140 | 0.5 | 60 | 84590 | 98140 | 7060 | 15000 | 1 | 1 |  | 2018-03-13 01:36 | 1565 | 120 |  | 42 |  | *STR#1 LOOP5번 과냉 비수량 줄임 | [14 empty] | 81.93 | 100 | 0 | 0 | 0 |  | 650 |  | 선택 | 해제 | 0 | 0 | 0 |  | 650 |  | 선택 | 해제 | 해제 | 미정 | 미정 | 선택 | 미정 |  | 미정 | BT180180 | H
B44186 | 2018-03-12 | 2 | B |  | 5 | A | 17NICRMOS6HM | 소입성보증강 | C1 | BM#2 | 1611 | 48 | 1644 | 1566 | 43 | 8500 |  | 1 | 0.32 | 18 |  | -2.57 | 1572 | 1636 | 0 | 3.17 | 0 | 23 | 85 | 58 | Y |  | 2018-03-13 01:41 | 63 | 1086 | 10 | 16 | 22 | 25 | 26 | 27 | 26 | 25 | 24 | 23 | 20 | 19 | 16 | 13 | 21 | 27 | 13 | 0 | -0.35 | Y | 40 | Y | -0.6 | [8 empty] | N | N | N | 110 | 0.45 | 69 | 102622 | 102730 | 80 | 15200 | 7 | 2 | 10 | 2018-03-13 01:44 | 1572 | 123 |  | 23 |  | * 전공정 요청으로 감속주입 0.45 | [14 empty] | 102.11 | 100 | 0 | 0 | 0 |  | 490 | 300 | 선택 | 선택 | 0 | 0 | 0 |  | 490 | 300 | 선택 | 선택 | 미정 | 미정 | 미정 | 미정 | 미정 |  | 미정 | RB110.00 | C
B44187 | 2018-03-12 | 2 | B |  | 6 | A | 17NICRMOS6HM | 소입성보증강 | C1 | BM#2 | 1604 | 49 | 1614 | 1556 | 41 | 8300 |  | 1 | 0.33 | 19 |  | -2.46 | 1569 | 1638 | 0 | 3.84 | 0 | 5 | 20 | 63 | Y |  | 2018-03-13 02:48 | 60 | 1088 | 7 | 15 | 19 | 22 | 24 | 24 | 23 | 22 | 20 | 19 | 17 | 15 |  | 15 | 19 | 24 | 15 | 0 | -0.26 | Y | 35 | Y | -0.4 | [8 empty] | N | N | N | 100 | 0.53 | 55 | 102622 | 98040 | 140 | 15500 | 7 | 2 | 30 | 2018-03-13 02:56 | 1569 | 134 |  | 28 | [16 empty] | 106.56 | 100 | 0 | 0 | 0 |  | 490 | 300 | 선택 | 선택 | 0 | 0 | 0 |  | 490 | 300 | 선택 | 선택 | 미정 | 미정 | 미정 | 미정 | 미정 |  | 미정 | RB110.00 | C
A44232 | 2018-03-12 | 1 | B |  | 3 | A | BP-SM45CS | 탄소강 | B | BM#1 | 1641 | 41 | 1612 | 1552 | 28 | 4500 |  | 3 | 0.28 | 14 |  | -1.4 | 1556 | 1581 | 8.3 | 0 |  | 12 | 51 | 74 | Y |  | 2018-03-13 02:39 | 63 | 1090 | 34 | 34 | 35 | 35 | 35 | 35 | 34 | 34 | 34 | 33 | 33 | 32 | 32 | 32 | 34 | 35 | 32 | 35 | -0.06 | Y | 49.98 | Y | 0 | [8 empty] | N | N | N | 130 | 0.5 | 60 | 101508 | 97270 | 7010 | 14700 | 1 | 1 |  | 2018-03-13 02:45 | 1556 | 124 |  | 35 |  | *STR#1 LOOP5번 과냉 비수량 줄임 | [14 empty] | 97.37 | 100 | 0 | 0 | 0 |  | 650 |  | 선택 | 해제 | 0 | 0 | 0 |  | 650 |  | 선택 | 해제 | 해제 | 미정 | 미정 | 선택 | 미정 |  | 미정 | BT180180 | H
A44233 | 2018-03-12 | 1 | B |  | 4 | A | BP-SM45CS | 탄소강 | B | BM#1 | 1635 | 39 | 1595 | 1558 | 24 | 3600 |  | 3 | 0.28 | 16 |  | -2.05 | 1555 | 1596 | 11.13 | 0 |  | 18 | 5 | 77 | Y |  | 2018-03-13 03:38 | 62 | 1096 | 31 | 28 | 29 | 29 | 29 | 27 | 27 | 27 | 27 | 26 | 26 | 25 | 26 | 26 | 28 | 29 | 25 | 29 | -0.06 | Y | 45 | Y | 0.2 | [8 empty] | N | N | N | 120 | 0.5 | 60 | 101508 | 98730 | 7000 |  | 1 | 1 |  | 2018-03-13 03:43 | 1555 | 111 |  | 38 | 17 | *STR#1 LOOP5번 과냉 비수량 줄임 | [14 empty] | 96.03 | 100 | 0 | 0 | 0 |  | 650 |  | 선택 | 해제 | 0 | 0 | 0 |  | 650 |  | 선택 | 해제 | 해제 | 미정 | 미정 | 선택 | 미정 |  | 미정 | BT180180 | H
B44188 | 2018-03-12 | 2 | B |  | 7 | A | 17NICRMOS6HM | 소입성보증강 | C1 | BM#2 | 1571 | 47 | 1644 | 1536 | 44 | 9000 |  | 1 | 0.36 | 18 |  | -2.41 | 1571 | 1635 | 0 | 4.37 | 0 | 19 | 55 | 63 | Y |  | 2018-03-13 03:59 | 62 | 1081 | 13 | 22 | 28 | 31 | 31 | 31 | 31 | 30 | 28 | 26 | 25 | 23 | 21 | 21 | 26 | 31 | 21 | 31 | -0.22 | Y | 45 | Y | -0.4 | [8 empty] | N | N | N | 150 | 0.5 | 63 | 102622 | 103120 | 80 | 15500 | 7 | 2 | 20 | 2018-03-13 03:47 | 1571 | 120 |  | 16 |  | * 전공정 작업지연 감속주입 | [14 empty] | 101.81 | 76.92 | 0 | 0 | 0 |  | 490 | 300 | 선택 | 선택 | 0 | 0 | 0 |  | 490 | 300 | 선택 | 선택 | 미정 | 미정 | 미정 | 미정 | 미정 |  | 미정 | RB110.00 | C
A44234 | 2018-03-12 | 1 | C |  | 5 | A | BP-SM45CS | 탄소강 | B | BM#1 | 1587 | 40 | 1592 | 1546 | 30 | 1900 |  | 3 | 0.28 | 14 |  | -2.47 | 1548 | 1592 | 10.79 | 0 |  | 33 | 21 | 40 | Y |  | 2018-03-13 04:41 | 55 | 1087 | 25 | 25 | 27 | 28 | 27 | 27 | 26 | 26 | 25 | 24 | 24 | 23 | 23 | 23 | 25 | 28 | 23 | 27 | -0.11 | Y | 44.98 | Y | 0 | [8 empty] | N | N | N | 110 | 0.5 | 62 | 84590 | 98600 | 7010 | 14900 | 1 | 1 |  | 2018-03-13 04:47 | 1548 | 119 |  | 37 |  | *STR#1 LOOP5번 과냉 비수량 줄임 | [14 empty] | 80.1 | 100 | 0 | 0 | 0 |  | 650 |  | 선택 | 해제 | 0 | 0 | 0 |  | 650 |  | 선택 | 해제 | 해제 | 미정 | 미정 | 선택 | 미정 |  | 미정 | BT180180 | H
B44189 | 2018-03-12 | 2 | C | TUNDISH교체전 | 8 | A | 17NICRMOS6HM | 소입성보증강 | C1 | BM#2 | 1607 |  |  | 1535 | 0 | 8900 |  | 1 | 0.35 | 18 |  | -2.45 | 1574 | 1638 | 0 | 3.81 | 0 | 11 | 72 | 64 | Y |  | 2018-03-13 05:10 | 65 | 1084 | 18 | 25 | 27 | 32 | 34 | 35 | 35 | 34 | 33 | 32 | 30 | 29 | 28 | 25 | 30 | 35 | 25 | 0 | -0.25 | Y | 39.98 | Y | -0.6 | [8 empty] | N | N | N | 140 | 0.47 | 65 | 91572 | 101760 | -1560 | 2100 | 7 | 2 | 30 | 2018-03-13 05:10 | 1574 | 118 |  | 11 |  | * 전공정 작업지연 감속주입 | 79A3DCE754DD45F5A003BF044B97B82B | F1DF78845F3F48B3B58BFB95CA73ED2B | 6002F72B48FF4DED8593D7F9409DE4B8 | [11 empty] | 91.39 | 75 | 0 | 2500 | 0 |  | 490 | 300 | 선택 | 선택 | 0 | 2548 | 0 |  | 490 | 300 | 선택 | 선택 | 미정 | 미정 | 미정 | 미정 | 미정 |  | 미정 | RB110.00 | C
A44235 | 2018-03-12 | 1 | C |  | 6 | A | BP-SM45CS | 탄소강 | B | BM#1 | 1603 | 39 | 1595 | 1562 | 28 | 4500 |  | 3 | 0.28 | 14 |  | -1.43 | 1570 | 1595 | 8.24 | 0 |  | 30 | 55 | 47 | Y |  | 2018-03-13 05:26 | 77 | 1085 | 26 | 32 | 35 | 37 | 38 | 38 | 38 | 38 | 38 | 37 | 37 | 36 |  | 36 | 36 | 38 | 36 | 38 | -0.06 | Y | 35 | Y | -0.2 | [8 empty] | N | N | N | 100 | 0.5 | 62 | 101508 | 100800 | 7000 | 15800 | 1 | 1 |  | 2018-03-13 05:34 | 1570 | 126 |  | 54 |  | *STR#1 LOOP5번 과냉 비수량 줄임 | [14 empty] | 94.16 | 100 | 0 | 0 | 0 |  | 650 |  | 선택 | 해제 | 0 | 0 | 0 |  | 650 |  | 선택 | 해제 | 해제 | 미정 | 미정 | 선택 | 미정 |  | 미정 | BT180180 | H
B44190 | 2018-03-12 | 2 | C | TUNDISH교체 | 1 | A | AE5120M | 합금강 | C1 | BM#2 | 1579 | 40 | 1675 | 1563 | 38 | 7700 |  | 1 | 0.35 | 22 |  | 0 | 1588 | 1656 | 0 | 6.79 | 0 | 23 | 86 | 64 | Y |  | 2018-03-13 06:16 | 80 | 1076 | 9 | 18 | 18 | 17 | 13 | 21 | 24 | 26 | 28 | 29 | 30 | 30 | 30 | 29 | 25 | 30 | 29 | 30 | -0.05 |  | 19.98 | Y | 0 |  | 2.65 | 2.65 | 1.12 |  |  |  |  | N | N | N | 150 | 0.46 | 64 | 93049 | 101830 | 4570 | 15500 | 8 | 1 | 10 | 2018-03-13 06:24 | 1588 | 143 |  | 36 |  | *T/D플럭스 120/15KG *롱노즐 실리부 부착 *전공정 작업지연 감속주입 *수소 10분 측정값 기준치 초과, 생관통보 | [14 empty] | 92.22 | 72.73 | 700 | 0 | 0 |  | 450 | 300 | 선택 | 선택 | 1078 | 0 | 0 |  | 450 | 300 | 선택 | 선택 | 미정 | 미정 | 미정 | 미정 | 선택 |  | 미정 | BT180180 | H
A44236 | 2018-03-12 | 1 | C | 잔강최소화전 | 7 | A | BP-SM45CS | 탄소강 | B | BM#1 | 1570 | 44 | 1586 | 1506 | 34 | 5800 |  | 3 | 0.28 | 16 |  | -1.66 | 1558 | 1590 | 10.24 | 0 |  | 12 | 52 | 33 | Y |  | 2018-03-13 06:37 | 65 | 1097 | 35 | 32 | 33 | 34 | 34 | 34 | 33 | 33 | 32 | 32 | 31 | 31 | 30 | 30 | 33 | 34 | 30 | 34 | -0.09 | Y | 45.02 | Y | -0.2 | [8 empty] | N | N | N | 150 | 0.5 | 62 | 100459 | 97700 | 7000 | 3000 | 1 | 1 |  | 2018-03-13 06:51 | 1558 | 120 |  | 46 | 15 | *STR#1 LOOP5번 과냉 비수량 줄임 | [14 empty] | 95.95 | 100 | 0 | 3100 | 0 |  | 650 |  | 선택 | 해제 | 0 | 3100 | 0 |  | 650 |  | 선택 | 해제 | 해제 | 미정 | 미정 | 선택 | 미정 |  | 미정 | BT180180 | H
B44191 | 2018-03-12 | 2 | C |  | 2 | A | AE5120M | 합금강 | C1 | BM#2 | 1595 | 70 | 1666 | 1525 | 52 | 11000 |  | 1 | 0.34 | 18 |  | 0 | 1596 | 1653 | 0 | 3.18 | 0 | 5 | 21 | 63 | Y |  | 2018-03-13 07:36 | 88 | 1084 | 28 | 36 | 43 | 46 | 47 | 47 | 47 | 46 | 44 | 43 | 42 | 40 | 39 | 36 | 41 | 47 | 36 | 47 | -0.22 | Y | 49.97 | Y | -0.4 | [8 empty] | N | N | N | 140 | 0.46 | 73 | 143803 | 109100 | 10 | 15500 | 8 | 1 | 20 | 2018-03-13 07:48 | 1596 | 144 |  | 22 |  | *전공정 작업지연 감속주입 *연연주 혼탕부 성분확인 ID;306~308,407~409 | [14 empty] | 135.73 | 76.47 | 0 | 0 | 0 |  | 450 | 300 | 선택 | 선택 | 0 | 0 | 0 |  | 450 | 300 | 선택 | 선택 | 미정 | 미정 | 미정 | 미정 | 미정 |  | 미정 | BT180180 | H
A44237 | 2018-03-13 | 1 | C | 잔강최소화 | 8 | A | 46MNVS6 | 합금강 | KFMN445V계 | BM#1 | 1606 | 48 | 1606 | 1551 | 40 | 6000 |  | 3 | 0.28 | 19 |  | -1.68 | 1577 | 1615 | 0 | 21.66 |  | 18 | 6 | 49 | Y |  | 2018-03-13 07:51 | 83 | 1096 | 18 | 38 | 41 | 43 | 44 | 44 | 45 | 45 | 45 | 44 | 43 |  |  | 43 | 41 | 45 | 43 | 45 | -0.09 | Y | 19.98 | Y | -0.2 | [8 empty] | N | N | Y | 140 | 0.51 | 56 | 101412 | 103000 | 1350 | 16400 | 1 | 1 |  | 2018-03-13 07:55 | 1577 | 135 |  | 46 |  | *전공정요청 L/D잔강 이월 미실시 *STR#1 LOOP5번 과냉 비수량 줄임 *절단길이에서 +500mm 추가 절단 | [14 empty] | 97.18 | 100 | 2700 | 0 | 0 |  | 490 |  | 선택 | 해제 | 2700 | 0 | 0 |  | 490 |  | 선택 | 해제 | 해제 | 미정 | 미정 | 해제 | 미정 |  | 미정 | RB090.00 | C
B44192 | 2018-03-13 | 2 | C |  | 3 | A | AE5120HM | 소입성보증강 | C1 | BM#2 | 1586 | 79 | 1626 | 1544 | 48 | 9800 |  | 1 | 0.36 | 18 |  | 0 | 1623 | 1623 | 0 | 5.06 | 0 | 19 | 56 | 77 | Y |  | 2018-03-13 09:02 | 115 | 1090 | 31 | 32 | 33 | 33 | 33 | 31 | 30 | 29 | 28 | 27 | 25 | 24 | 23 | 21 | 29 | 33 | 21 | 33 | -0.22 |  | 54.98 | Y | -0.4 | [8 empty] | N | N | N | 130 | 0.48 | 66 | 47008 | 104680 | -280 | 16100 | 8 | 1 | 10 | 2018-03-13 09:08 | 1578 | 140 |  | 12 |  | *전공정 작업지연 감속주입 *연연주 혼탕부 성분확인 ID:301.401 | [14 empty] | 45.03 | 66.67 | 0 | 0 | 0 |  | 450 | 300 | 선택 | 선택 | 0 | 0 | 0 |  | 450 | 300 | 선택 | 선택 | 해제 | 미정 | 미정 | 미정 | 미정 |  | 미정 | BT180180 | C
A44238 | 2018-03-13 | 1 | C |  | 9 | B | 46MNVS6 | 합금강 | KFMN445V계 | BM#1 | 1596 | 43 | 1605 | 1509 | 33 | 6300 |  | 3 | 0.29 | 17 |  | -1.8 | 1572 | 1609 | 0 | 18.89 |  | 33 | 22 | 58 | Y |  | 2018-03-13 08:54 | 78 | 1085 | 42 | 45 | 48 | 50 | 51 | 50 | 50 | 49 | 48 | 47 | 46 | 45 | 44 | 42 | 47 | 51 | 42 | 50 | -0.18 | Y | 49.98 | Y | -0.2 | [8 empty] | N | N | Y | 130 | 0.45 | 72 | 90144 | 99980 | 840 | 16200 | 1 | 1 |  | 2018-03-13 09:09 | 1572 | 126 |  | 42 |  | *전공정요청 L/D잔강 이월 미실시 *STR#1 LOOP5번 과냉 비수량 줄임 전공정요청 성분OVER로 감속주입 20%이상 감속주입 ID:103~108.203~208 | [14 empty] | 89.43 | 100 | 0 | 0 | 0 |  | 490 |  | 선택 | 해제 | 0 | 0 | 0 |  | 490 |  | 선택 | 해제 | 해제 | 미정 | 미정 | 해제 | 미정 |  | 미정 | RB090.00 | C
B44193 | 2018-03-13 | 2 | C |  | 4 | A | AE5120HM | 소입성보증강 | C1 | BM#2 | 1559 | 0 | 0 | 1537 | 0 | 7800 |  | 1 | 0.33 | 17 |  | -2.59 | 1564 | 1629 | 0 | 3.79 | 0 | 11 | 73 | 110 | Y |  | 2018-03-13 10:03 | 56 | 1080 | 18 | 19 | 22 | 22 | 22 | 22 | 21 | 21 | 19 | 18 | 17 | 16 | 15 | 12 | 19 | 22 | 12 | 22 | -0.17 |  | 59.98 | Y | -0.4 | [8 empty] | N | N | N | 120 | 0.43 | 70 | 93049 | 100130 | 90 |  | 8 | 1 | 20 | 2018-03-13 10:14 | 1564 | 118 |  | 21 |  | *전공정 작업지연 20% 이상 감속주입,이상공정 등록 및 생관통보 | [14 empty] | 93.99 | 72.73 | 0 | 0 | 0 |  | 450 | 300 | 선택 | 선택 | 0 | 0 | 0 |  | 450 | 300 | 선택 | 선택 | 해제 | 미정 | 미정 | 미정 | 미정 |  | 미정 | BT180180 | H
A44239 | 2018-03-13 | 1 | C | 연주종료 | 10 | A | 46MNVS6 | 합금강 | KFMN445V계 | BM#1 | 1587 | 47 | 1607 | 1535 | 31 | 5800 |  | 3 | 0.28 | 15 |  | 86.08 | 1571 | 0 | 0 | 19.92 |  | 30 | 56 | 68 | Y |  | 2018-03-13 10:41 | 77 | 1099 | 41 | 50 | 56 | 58 | 59 | 58 | 58 | 57 | 56 | 55 | 54 | 53 | 52 | 51 | 54 | 59 | 51 | 58 | -0.18 | Y | 45 | Y | -0.2 | [8 empty] | N | N | M | 120 | 0.44 | 67 | 78876 | 94300 | 10000 | 2000 | 1 | 1 |  | 2018-03-13 10:45 | 1571 | 129 |  | 7 |  | *전공정요청 L/D잔강 10톤 내려보냄 *STR#1 LOOP5번 과냉 비수량 줄임 TAIL 실길이 허용치수보다 많이커서 실측안함 | FABF584877884D33972FF448C434F094 | BF793B45350840C7B0FABAB0816C0844 | 61A29589F2F6474BBD3383230F1F9EA7 | 68A763C0BFDB4F0C9870523D593EBA18 | [10 empty] | 75.62 | 100 | 0 | 5790 | 0 |  | 490 |  | 선택 | 해제 | 0 | 6170 | 0 |  | 490 |  | 선택 | 해제 | 해제 | 미정 | 미정 | 미정 | 미정 |  | 미정 | RB090.00 | H
B44194 | 2018-03-13 | 2 | C |  | 5 | A | AE5120HM | 소입성보증강 | C1 | BM#2 | 1582 | 54 | 1655 | 1585 | 42 | 8100 |  | 1 | 0.36 | 16 |  | -1.97 | 1589 | 1637 | 0 | 4.98 | 0 | 32 | 31 | 1426 | Y |  | 2018-03-13 11:32 | 81 | 1100 | 9 | 28 | 36 | 41 | 42 | 43 | 42 | 41 | 40 | 38 | 36 | 34 |  | 34 | 36 | 43 | 34 | 0 | -0.3 | Y | 29.98 | Y | -0.4 | [8 empty] | N | N | N | 110 | 0.52 | 59 | 101508 | 100620 | 520 | 16400 | 8 | 1 | 30 | 2018-03-13 11:34 | 1589 | 117 |  | 5 | [16 empty] | 100.5 | 75 | 0 | 0 | 0 |  | 450 | 300 | 해제 | 선택 | 0 | 0 | 0 |  | 450 | 300 | 해제 | 선택 | 해제 | 미정 | 미정 | 미정 | 미정 |  | 미정 | BT180180 | H
B44195 | 2018-03-13 | 2 | C |  | 6 | A | AE5120HM | 소입성보증강 | C1 | BM#2 | 1604 | 41 | 1644 | 1546 | 34 | 7400 |  | 1 | 0.35 | 17 |  | 0 | 1632 | 1632 | 0 | 4.65 | 0 | 5 | 22 | 71 | Y |  | 2018-03-13 12:24 | 124 | 1084 | 30 | 32 | 33 | 33 | 33 | 31 | 31 | 30 | 29 | 27 | 25 | 22 |  | 22 | 30 | 33 | 22 | 33 | -0.24 |  | 44.98 | Y | -0.6 | [8 empty] | N | N | N | 100 | 0.5 | 59 | 101508 | 95950 | 70 | 16200 | 8 | 1 | 40 | 2018-03-13 12:32 | 1578 | 108 |  | 14 |  | *전공정 작업지연 감속주입 *주입말 제강설비팀 코너부 히터기 점검으로 미적용.(사무실과 협의) | [14 empty] | 105.17 | 100 | 0 | 0 | 0 |  | 450 | 300 | 선택 | 선택 | 0 | 0 | 0 |  | 450 | 300 | 선택 | 선택 | 해제 | 미정 | 미정 | 미정 | 미정 |  | 미정 | BT180180 | H
A44240 | 2018-03-13 | 1 | A |  | 7 | A | AE5120HM | 소입성보증강 | C1 | BM#2 | 1605 | 56 | 1612 | 1540 | 39 | 6800 |  | 3 | 0.27 | 16 |  | -1.7 | 1578 | 1612 | 0 | 22.81 |  | 12 | 53 | 154 | Y |  | 2018-03-13 13:10 | 70 | 1093 | 19 | 22 | 25 | 28 | 29 | 30 | 30 | 30 | 29 | 29 | 28 | 28 |  | 28 | 27 | 30 | 28 | 30 | -0.06 | Y | 30 | Y | 0 | [8 empty] | N | N | N | 150 | 0.46 | 59 | 101508 | 89040 | 4730 | 16400 | 8 | 1 |  | 2018-03-13 13:30 | 1578 | 123 |  | 30 |  | *전공정 작업지연 감속주입(주입말 20% 이상 감속 이상공정 등록) *주입초 제강설비팀 히터기 점검 요청으로 OFF 시킴. | [14 empty] | 108.28 | 100 | 0 | 0 | 0 |  | 450 | 300 | 선택 | 선택 | 0 | 0 | 0 |  | 450 | 300 | 선택 | 선택 | 해제 | 미정 | 미정 | 미정 | 미정 |  | 미정 | BT180180 | C
B44197 | 2018-03-13 | 2 | A | TUNDISH교체전 | 8 | A | AE5120HM | 소입성보증강 | C1 | BM#2 | 1612 | 42 | 1615 | 1536 | 36 | 7500 |  | 3 | 0.27 | 18 |  | -1.89 | 1574 | 1615 | 0.03 | 19.21 |  | 11 | 74 | 74 | Y |  | 2018-03-13 14:25 | 66 | 1088 | 26 | 32 | 35 | 37 | 38 | 38 | 38 | 37 | 36 | 35 | 34 | 33 | 33 | 32 | 35 | 38 | 32 | 38 | -0.13 | Y | 45.02 | Y | -0.2 | [8 empty] | N | N | N | 140 | 0.52 | 65 | 122496 | 110550 | 2250 | 2000 | 8 | 1 |  | 2018-03-13 14:39 | 1574 | 96 |  | 17 |  |  | F5E28454B23146828AA27C096B8B0792 | E8364CB8E2FF465B9140C7E96AB3E475 | 568D8A5DB1494A9A9915E351872C3549 | [11 empty] | 108.6 | 100 | 0 | 2688 | 0 |  | 450 | 300 | 선택 | 선택 | 0 | 2500 | 0 |  | 450 | 300 | 선택 | 선택 | 해제 | 미정 | 미정 | 미정 | 미정 |  | 미정 | BT180180 | H
B44198 | 2018-03-13 | 2 | A | TUNDISH교체 | 1 | A | SM53C | 탄소강 | B | BM#2 | 1629 | 44 | 1657 | 1576 | 37 | 7200 |  | 1 | 0.3 | 20 |  | -2.6 | 1582 | 1655 | 2.15 | 0 | 0 | 32 | 32 | 74 | Y |  | 2018-03-13 15:53 | 94 | 1130 | -312 | -94 | 37 | 42 | 41 | 36 | 42 | 46 | 50 | 51 | 53 | 53 | 53 | 52 | 47 | 53 | 52 | 53 | -0.06 |  | 15.03 | Y | -0.2 |  | 2.21 | 2.03 | [5 empty] | N | N | N | 150 | 0.46 | 58 | 152262 | 91480 | 4600 | 14600 | 2 | 2 |  | 2018-03-13 15:47 | 1582 | 125 |  | 23 |  | *턴디쉬 플럭스 120KG/15KG *슬리브 롱노즐 사용 *연연주 혼탕부 307~309.407~409 | [14 empty] | 158.61 | 100 | 700 | 0 | 0 |  | 650 | 400 | 선택 | 해제 | 700 | 0 | 0 |  | 650 | 400 | 선택 | 해제 | 해제 | 미정 | 미정 | 미정 | 미정 |  | 미정 | BT180180 | H
B44199 | 2018-03-13 | 2 | A |  | 2 | A | SM53CM | 탄소강 | B | BM#2 | 1591 | 45 | 1615 | 1527 | 37 | 7100 |  | 1 | 0.28 | 13 |  | -2.13 | 1566 | 1618 | 1.12 | 0 | 0 | 5 | 23 | 83 | Y |  | 2018-03-13 16:42 | 78 | 1131 | 50 | 45 | 42 | 40 | 39 | 38 | 37 | 35 | 34 | 33 | 31 | 30 | 28 | 28 | 37 | 42 | 28 | 0 | -0.28 |  | 49.98 | Y | -0.4 | [8 empty] | N | N | N | 140 | 0.49 | 61 | 50754 | 99710 | 130 | 14700 | 2 | 2 |  | 2018-03-13 16:56 | 1566 | 127 |  | 35 |  | *연연주 혼탕부 301.401 *후 HEAT 강제개공 및 나탕주입 302.402 | [14 empty] | 51.79 | 100 | 0 | 0 | 0 |  | 650 | 400 | 선택 | 해제 | 0 | 0 | 0 |  | 650 | 400 | 선택 | 해제 | 해제 | 미정 | 미정 | 미정 | 미정 |  | 미정 | BT180180 | H
A44242 | 2018-03-13 | 1 | A | 연주시작 | 1 | A | KSG4120H | 소입성보증강 | C | BM#1 | 1685 | 82 | 1654 | 1628 | 45 | 7400 |  | 3 | 0.26 | 21 |  | -1.44 | 1605 | 1640 | 0 | 20.41 |  | 33 | 23 | 211 | Y |  | 2018-03-13 17:03 | 92 | 1129 | 30 | 33 | 33 | 32 | 38 | 42 | 44 | 46 | 47 | 47 | 47 |  |  | 47 | 42 | 47 | 47 | 47 | 0 |  | 10 | Y | 0 |  | 3.05 | 2.88 | 2.46 |  |  |  |  | N | N | N | 150 | 0.52 | 55 | 98730 | 100550 | 7110 | 14510 | 6 | 1 |  | 2018-03-13 17:33 | 1605 | 178 |  | 37 | 45 | *T/D가열온도:자동-1362`.수동건-1327`.STR#1:1044.STR#2:1024.T/D FLUX 유:15,용:225 *첫Heat 수소측정치 OVER되어 이상재 등록및 생관통보-ID:101.102.201.202 | [14 empty] | 91.8 | 100 | 1000 | 0 | 0 |  | 410 |  | 선택 | 선택 | 1000 | 0 | 0 |  | 410 |  | 선택 | 선택 | 해제 | 미정 | 미정 | 선택 | 선택 |  | 미정 | BT180180 | C
B44200 | 2018-03-13 | 2 | A |  | 3 | A | SM53CM | 탄소강 | B | BM#2 | 1602 | 43 | 1626 | 1547 | 35 | 6500 |  | 1 | 0.34 | 13 |  | -3.02 | 1552 | 1611 | 2.29 | 0 | 0 | 19 | 58 | 68 | N | 2 | 2018-03-13 17:50 | 64 | 1094 | 24 | 25 | 27 | 28 | 28 | 28 | 28 | 27 | 25 | 24 | 22 | 20 |  | 20 | 25 | 28 | 20 | 28 | -0.2 | Y | 39.98 | Y | -0.4 | [8 empty] | N | N | N | 130 | 0.51 | 60 | 84590 | 100900 | 20 | 15400 | 2 | 2 |  | 2018-03-13 18:09 | 1552 | 121 |  | 30 | [16 empty] | 84.42 | 100 | 0 | 0 | 0 |  | 650 | 400 | 선택 | 해제 | 0 | 0 | 0 |  | 650 | 400 | 선택 | 해제 | 해제 | 미정 | 미정 | 미정 | 미정 |  | 미정 | BT180180 | H
A44243 | 2018-03-13 | 1 | A |  | 2 | A | KSG4120H | 소입성보증강 | C | BM#1 | 1564 | 46 | 1621 | 1547 | 41 | 7600 |  | 3 | 0.26 | 18 |  | -2.12 | 1583 | 1632 | 0 | 29.13 |  | 30 | 57 | 253 | Y |  | 2018-03-13 18:04 | 70 | 1126 | 46 | 37 | 33 | 31 | 30 | 29 | 29 | 28 | 28 | 28 | 27 | 27 |  | 27 | 31 | 33 | 27 | 28 | -0.13 |  | 45.02 | Y | 0 | [8 empty] | N | N | N | 140 | 0.55 | 57 | 82990 | 100830 | 7070 | 15080 | 6 | 2 |  | 2018-03-13 18:13 | 1583 | 119 |  | 32 | 43 | [15 empty] | 76.99 | 100 | 0 | 0 | 0 |  | 410 |  | 선택 | 선택 | 0 | 0 | 0 |  | 410 |  | 선택 | 선택 | 해제 | 미정 | 미정 | 선택 | 미정 |  | 미정 | BT180180 | C
B44201 | 2018-03-13 | 2 | A |  | 4 | A | SM53CM | 탄소강 | B | BM#2 | 1587 | 43 | 1625 | 1546 | 32 | 6200 |  | 1 | 0.32 | 13 |  | -3.07 | 1567 | 1627 | 2.87 | 0 | 0 | 11 | 75 | 76 | Y |  | 2018-03-13 18:44 | 79 | 1146 | 15 | 23 | 30 | 32 | 34 | 34 | 33 | 32 | 30 | 28 | 26 | 23 |  | 23 | 29 | 34 | 23 | 0 | -0.31 | Y | 35 | Y | -0.6 | [8 empty] | N | N | N | 120 | 0.5 | 56 | 101508 | 93720 | 310 | 15700 | 2 | 2 |  | 2018-03-13 18:45 | 1567 | 128 |  | 39 | [16 empty] | 107.99 | 100 | 0 | 0 | 0 |  | 650 | 400 | 선택 | 해제 | 0 | 0 | 0 |  | 650 | 400 | 선택 | 해제 | 해제 | 미정 | 미정 | 미정 | 미정 |  | 미정 | BT180180 | H
A44244 | 2018-03-13 | 1 | A |  | 3 | A | KSG4120H | 소입성보증강 | C | BM#1 | 1600 | 48 | 1609 | 1524 | 43 | 7900 |  | 3 | 0.25 | 24 |  | -1.41 | 1592 | 1630 | 0 | -4373.58 |  | 18 | 8 | 67 | Y |  | 2018-03-13 19:14 | 79 | 1122 | 26 | 31 | 35 | 37 | 38 | 37 | 37 | 37 | 37 | 36 | 36 |  |  | 36 | 35 | 38 | 36 | 37 | -0.07 | Y | 29.98 | Y | 0 | [8 empty] | N | N | N | 130 | 0.55 | 51 | 99588 | 92980 | 7100 | 16930 | 6 | 2 |  | 2018-03-13 19:19 | 1592 | 118 |  | 22 | [16 empty] | 99.64 | 100 | 0 | 0 | 0 |  | 410 |  | 선택 | 선택 | 0 | 0 | 0 |  | 410 |  | 선택 | 선택 | 해제 | 미정 | 미정 | 선택 | 미정 |  | 미정 | BT180180 | C
B44202 | 2018-03-13 | 2 | A |  | 5 | A | SM53CM | 탄소강 | B | BM#2 | 1611 | 46 | 1644 | 1557 | 38 | 7600 |  | 1 | 0.31 | 13 |  | -3.22 | 1562 | 1633 | 2.49 | 0 | 0 | 12 | 54 | 193 | Y |  | 2018-03-13 19:50 | 74 | 1126 | 19 | 24 | 30 | 32 | 33 | 32 | 32 | 31 | 30 | 29 | 27 | 26 | 24 | 24 | 29 | 33 | 24 | 32 | -0.22 | Y | 40.03 | Y | -0.4 | [8 empty] | N | N | N | 110 | 0.5 | 61 | 101508 | 101660 | 480 | 14900 | 2 | 2 |  | 2018-03-13 19:54 | 1562 | 130 |  | 32 | [16 empty] | 99.52 | 100 | 0 | 0 | 0 |  | 650 | 400 | 선택 | 해제 | 0 | 0 | 0 |  | 650 | 400 | 선택 | 해제 | 해제 | 미정 | 미정 | 미정 | 미정 |  | 미정 | BT180180 | H
A44245 | 2018-03-13 | 1 | A |  | 4 | A | KSG4120H | 소입성보증강 | C | BM#1 | 1603 | 48 | 1606 | 1531 | 39 | 7200 |  | 3 | 0.27 | 22 |  | -1.47 | 1588 | 1626 | 23.76 | 16.14 |  | 32 | 33 | 67 | Y |  | 2018-03-13 20:13 | 75 | 1117 | 35 | 36 | 38 | 40 | 41 | 40 | 40 | 39 | 38 | 38 | 37 | 36 |  | 36 | 38 | 41 | 36 | 40 | -0.14 | Y | 35 | Y | -0.2 | [8 empty] | N | N | N | 120 | 0.53 | 58 | 99588 | 100800 | 7050 | 15530 | 6 | 2 |  | 2018-03-13 20:22 | 1588 | 108 |  | 16 |  | *주입중 전공정 지연으로 감속주입 *샘플채취 ID:103.203 | [14 empty] | 92.38 | 100 | 0 | 0 | 300 |  | 410 |  | 선택 | 선택 | 0 | 0 | 300 |  | 410 |  | 선택 | 선택 | 해제 | 미정 | 미정 | 선택 | 미정 |  | 미정 | BT180180 | C
B44203 | 2018-03-13 | 2 | B |  | 6 | A | SM53CM | 탄소강 | B | BM#2 | 1599 | 42 | 1656 | 1545 | 35 | 6700 |  | 1 | 0.32 | 13 |  | -2.85 | 1555 | 1638 | 1.83 | 0 | 0 | 5 | 24 | 45 | Y |  | 2018-03-13 20:35 | 67 | 1130 | 20 | 33 | 42 | 47 | 49 | 49 | 49 | 48 | 47 | 45 | 42 | 40 |  | 40 | 43 | 49 | 40 | 49 | -0.26 | Y | 34.23 | Y | -0.4 | [8 empty] | N | N | N | 100 | 0.5 | 56 | 93049 | 92830 | 1320 | 14900 | 2 | 2 | 30 | 2018-03-13 21:03 | 1581 | 136 |  | 52 | [16 empty] | 98.99 | 100 | 0 | 0 | 0 |  | 650 | 400 | 선택 | 해제 | 0 | 0 | 0 |  | 650 | 400 | 선택 | 해제 | 해제 | 미정 | 미정 | 미정 | 미정 |  | 미정 | BT180180 | H
A44246 | 2018-03-13 | 1 | B |  | 5 | A | KSG4120H | 소입성보증강 | C | BM#1 | 1593 | 43 | 1617 | 1521 | 39 | 7400 |  | 1 | 0.27 | 18 |  | 0 | 1627 | 1627 | 0 | 4.19 | 0 | 33 | 24 | 53 | Y |  | 2018-03-13 21:18 | 114 | 1131 | 34 | 36 | 37 | 36 | 34 | 33 | 32 | 31 | 29 | 28 | 27 | 25 | 23 | 20 | 31 | 37 | 20 | 0 | -0.31 |  | 54.98 | Y | -0.6 | [8 empty] | N | N | N | 110 | 0.46 | 65 | 101508 | 97980 | 5080 |  | 6 | 2 |  | 2018-03-13 21:22 | 1570 | 100 |  | 12 |  | *전공정 지연으로 감속주입 | [14 empty] | 98.55 | 100 | 0 | 0 | 0 |  | 410 |  | 선택 | 선택 | 0 | 0 | 0 |  | 410 |  | 선택 | 선택 | 해제 | 미정 | 선택 | 해제 | 미정 |  | 미정 | BT180180 | H
B44204 | 2018-03-13 | 2 | B |  | 7 | A | SM53CM | 탄소강 | B | BM#2 | 1575 | 60 | 1656 | 1557 | 38 | 6900 |  | 1 | 0.32 | 17 |  | -2.47 | 1564 | 1621 | 2.16 | 0 | 0 | 19 | 59 | 34 | Y |  | 2018-03-13 21:54 | 76 | 1126 | 36 | 39 | 43 | 44 | 45 | 45 | 44 | 43 | 42 | 41 | 39 | 37 |  | 37 | 41 | 45 | 37 | 0 | -0.23 | Y | 35.02 | Y | -0.4 | [8 empty] | N | N | N | 150 | 0.49 | 59 | 93049 | 96030 | 600 | 15100 | 2 | 2 | 50 | 2018-03-13 21:53 | 1564 | 139 |  | 32 |  | * 후 HEAT L/D 강제개공 ID: 306,405 | [14 empty] | 96.42 | 100 | 0 | 0 | 0 |  | 650 | 400 | 선택 | 해제 | 0 | 0 | 0 |  | 650 | 400 | 선택 | 해제 | 해제 | 미정 | 미정 | 미정 | 미정 |  | 미정 | BT180180 | H
A44247 | 2018-03-13 | 1 | B |  | 6 | A | KSG4120H | 소입성보증강 | C | BM#1 | 1575 | 42 | 1596 | 1534 | 36 | 6800 |  | 3 | 0.29 | 21 |  | -1.52 | 1583 | 1620 | 11.7 | 10.23 |  | 30 | 58 | 57 | Y |  | 2018-03-13 22:19 | 70 | 1144 | 19 | 27 | 31 | 34 | 35 | 35 | 34 | 34 | 33 | 32 | 31 | 31 | 30 | 29 | 31 | 35 | 29 | 34 | -0.12 | Y | 50 | Y | 0 | [8 empty] | N | N | N | 100 | 0.45 | 72 | 101508 | 104920 | 7040 | 15000 | 6 | 2 |  | 2018-03-13 22:25 | 1583 | 99 |  | 19 |  | *전공정 지연으로 감속주입 | [14 empty] | 90.71 | 100 | 0 | 0 | 0 |  | 410 |  | 선택 | 선택 | 0 | 0 | 0 |  | 410 |  | 선택 | 선택 | 해제 | 미정 | 해제 | 선택 | 미정 |  | 미정 | BT180180 | H
B44205 | 2018-03-13 | 2 | B | TUNDISH교체전 | 8 | A | SM53CM | 탄소강 | B | BM#2 | 1609 | 40 | 1637 | 1545 | 31 | 6100 |  | 1 | 0.32 | 14 |  | -2.7 | 1549 | 1613 | 1.23 | 0 | 0 | 11 | 76 | 49 | N | 1 | 2018-03-13 22:48 | 61 | 1112 | 31 | 28 | 27 | 26 | 25 | 24 | 23 | 21 | 20 | 18 | 16 | 13 |  | 13 | 23 | 27 | 13 | 0 | -0.31 |  | 45 | Y | -0.6 | [8 empty] | N | N | N | 140 | 0.51 | 56 | 89482 | 96120 | -1370 | 2000 | 2 | 2 | 10 | 2018-03-13 22:56 | 1549 | 132 |  | 41 |  |  | 4E456C55CE4648F9AD1294447E242E1C | C0C4C396BF0B42B585EA34541841C419 | 80922757BAF143F3970C4FA072F2BAC2 | [11 empty] | 94.44 | 100 | 0 | 2550 | 0 |  | 650 | 400 | 선택 | 해제 | 0 | 2520 | 0 |  | 650 | 400 | 선택 | 해제 | 해제 | 미정 | 미정 | 미정 | 미정 |  | 미정 | BT180180 | H
A44248 | 2018-03-13 | 1 | B |  | 7 | A | KSG4120H | 소입성보증강 | C | BM#1 | 1643 | 40 | 1619 | 1563 | 26 | 5400 |  | 3 | 0.29 | 19 |  | -1.96 | 1574 | 1618 | 23.66 | 0 |  | 18 | 9 | 68 | Y |  | 2018-03-13 23:20 | 61 | 1139 | 27 | 26 | 26 | 26 | 26 | 26 | 25 | 25 | 23 | 23 | 22 | 22 | 22 | 22 | 25 | 26 | 22 | 26 | -0.07 | Y | 49.98 | Y | 0 | [8 empty] | N | N | N | 150 | 0.45 | 63 | 99588 | 93220 | 7070 | 15000 | 6 | 2 |  | 2018-03-13 23:26 | 1574 | 105 |  | 32 |  | *전공정 지연으로 감속주입 | [14 empty] | 99.39 | 100 | 0 | 0 | 0 |  | 410 |  | 선택 | 선택 | 0 | 0 | 0 |  | 410 |  | 선택 | 선택 | 해제 | 미정 | 미정 | 선택 | 미정 |  | 미정 | BT180180 | C
B44206 | 2018-03-13 | 2 | B | TUNDISH교체 | 1 | B | SCR420HD | 소입성보증강 | C | BM#2 | 1590 | 53 | 1684 | 1546 | 46 | 9500 |  | 1 | 0.35 | 21 |  | -2.75 | 1596 | 1676 | 0 | 7.71 | 0 | 12 | 55 | 36 | Y |  | 2018-03-13 23:59 | 87 | 1083 | -282 | [12 empty] | -282 | 0 | 0 | 0 | 0 | 0 |  | 0 | Y | 0 |  | 1.81 | 1.81 | [5 empty] | N | N | N | 150 | 0 | 55 | 93049 | 99110 | 10 | 15100 | 10 | 1 | 10 | 2018-03-14 00:04 | 1596 | 159 |  | 52 |  | * T/D 용강량 실측:1180mm / 18.9 TON * T/D FLUX 용탕부: 120 KG / 유탕부: 15KG 투입 * 슬리브 롱노즐( Y자형 ) 사용 | [14 empty] | 94.61 | 100 | 700 | 0 | 0 |  | 410 | 300 | 선택 | 선택 | 700 | 0 | 0 |  | 410 | 300 | 선택 | 선택 | 해제 | 미정 | 미정 | 미정 | 미정 |  | 미정 | BT180180 | H
A44249 | 2018-03-13 | 1 | B |  | 8 | A | KSG4120H | 소입성보증강 | C | BM#1 | 1589 | 40 | 1594 | 1543 | 35 | 6800 |  | 3 | 0.28 | 19 |  | -1.62 | 1580 | 1616 | 24.88 | 0 |  | 32 | 34 | 71 | Y |  | 2018-03-14 00:29 | 67 | 1085 | 22 | 23 | 26 | 29 | 31 | 31 | 31 | 30 | 29 | 29 | 28 | 27 | 26 | 24 | 28 | 31 | 24 | 31 | -0.14 | Y | 50.02 | Y | -0.2 | [8 empty] | N | N | N | 140 | 0.48 | 71 | 101508 | 108030 | 1650 | 15300 | 6 | 2 |  | 2018-03-14 00:37 | 1580 | 99 |  | 27 |  | *전공정 지연으로 감속주입 *전공정 요청 L/D잔강 이월 미실시 | [14 empty] | 92.62 | 100 | 0 | 0 | 0 |  | 410 |  | 선택 | 선택 | 0 | 0 | 0 |  | 410 |  | 선택 | 선택 | 해제 | 미정 | 미정 | 미정 | 미정 |  | 미정 | BT180180 | H
B44207 | 2018-03-13 | 2 | B |  | 2 | B | SCR420HD | 소입성보증강 | C | BM#2 | 1647 | 52 | 1644 | 1555 | 38 | 7900 |  | 1 | 0.34 | 13 |  | -1.85 | 1590 | 1633 | 0 | 2.91 | 0 | 5 | 25 | 37 | Y |  | 2018-03-14 00:57 | 81 | 1082 | 41 | 38 | 38 | 37 | 37 | 35 | 35 | 34 | 31 | 30 | 28 | 26 |  | 26 | 35 | 38 | 26 | 0 | -0.27 |  | 45.02 | Y | -0.4 | [8 empty] | N | N | N | 140 | 0.55 | 56 | 143803 | 100760 | 110 | 14800 | 10 | 1 | 30 | 2018-03-14 01:00 | 1590 | 153 |  | 52 | [16 empty] | 144.24 | 100 | 0 | 0 | 0 |  | 410 | 300 | 선택 | 선택 | 0 | 0 | 0 |  | 410 | 300 | 선택 | 선택 | 해제 | 미정 | 미정 | 미정 | 미정 |  | 미정 | BT180180 | H
A44250 | 2018-03-13 | 1 | B |  | 9 | A | KSG4120H | 소입성보증강 | C | BM#1 | 1590 | 44 | 1608 | 1545 | 33 | 6900 |  | 3 | 0.28 | 18 |  | -1.43 | 1581 | 1612 | 23.1 | 0 |  | 33 | 25 | 85 | Y |  | 2018-03-14 01:33 | 68 | 1086 | 23 | 29 | 33 | 36 | 37 | 38 | 38 | 37 | 37 | 37 | 36 | 36 |  | 36 | 35 | 38 | 36 | 37 | -0.03 | Y | 30 | Y | 0 | [8 empty] | N | N | N | 130 | 0.55 | 58 | 118426 | 102820 | 2960 | 15400 | 6 | 2 |  | 2018-03-14 01:39 | 1581 | 115 |  | 35 |  | *전공정 요청 L/D잔강 이월 미실시 | [14 empty] | 112.04 | 100 | 0 | 0 | 0 |  | 410 |  | 선택 | 선택 | 0 | 0 | 0 |  | 410 |  | 선택 | 선택 | 해제 | 미정 | 미정 | 해제 | 미정 |  | 미정 | BT180180 | H
B44208 | 2018-03-13 | 2 | B |  | 3 | A | SCR420HON | 소입성보증강 | C | BM#2 | 1600 | 45 | 1607 | 1574 | 39 | 8000 |  | 1 | 0.33 | 17 |  | -2.32 | 1588 | 1647 | 0 | 6.84 | 0 | 19 | 60 | 55 | Y |  | 2018-03-14 02:05 | 78 | 1075 | 21 | 28 | 33 | 35 | 36 | 37 | 36 | 35 | 34 | 32 | 30 |  |  | 30 | 32 | 37 | 30 | 0 | -0.28 | Y | 24.98 | Y | -0.4 | [8 empty] | N | N | N | 130 | 0.52 | 55 | 46392 | 94180 | 5120 | 15500 | 10 | 1 |  | 2018-03-14 02:05 | 1588 | 138 |  | 43 | [16 empty] | 46.77 | 100 | 0 | 0 | 0 |  | 410 | 300 | 선택 | 선택 | 0 | 0 | 0 |  | 410 | 300 | 선택 | 선택 | 해제 | 미정 | 선택 | 미정 | 미정 |  | 미정 | BT180180 | H
A44251 | 2018-03-13 | 1 | B | TUNDISH교체전 | 10 | A | KSG4120H | 소입성보증강 | C | BM#1 | 1582 | 42 | 1606 | 1535 | 35 | 7300 |  | 3 | 0.29 | 19 |  | -1.82 | 1580 | 1621 | 36.03 | 0 |  | 30 | 59 | 73 | Y |  | 2018-03-14 02:34 | 67 | 1081 | 34 | 33 | 34 | 35 | 34 | 34 | 33 | 33 | 33 | 32 | 31 | 31 |  | 31 | 33 | 35 | 31 | 34 | -0.1 | Y | 39.98 | Y | 0 | [8 empty] | N | N | N | 120 | 0.55 | 59 | 93633 | 109300 | 1650 | 2500 | 6 | 2 |  | 2018-03-14 02:43 | 1580 | 112 |  | 35 |  | *전공정 요청 L/D잔강 이월 미실시 | D36412072C214EDAB939B0E74FA3ED04 | 0187D34A7507430EBB3366BB152E7FEB | 78B9CBE3053D43C88B905645B7495C95 | [11 empty] | 84.39 | 100 | 0 | 3000 | 0 |  | 410 |  | 선택 | 선택 | 0 | 3000 | 0 |  | 410 |  | 선택 | 선택 | 해제 | 미정 | 미정 | 미정 | 미정 |  | 미정 | BT180180 | H
B44209 | 2018-03-13 | 2 | B |  | 4 | A | SCR420HON | 소입성보증강 | C | BM#2 | 1616 | 48 | 1647 | 1557 | 36 | 7400 |  | 1 | 0.33 | 17 |  | -2.3 | 1584 | 1641 | 0 | 7.24 | 0 | 11 | 77 | 56 | Y |  | 2018-03-14 03:11 | 74 | 1073 | 26 | 30 | 35 | 37 | 38 | 38 | 37 | 36 | 34 | 32 | 30 |  |  | 30 | 34 | 38 | 30 | 0 | -0.27 | Y | 30 | Y | -0.4 | [8 empty] | N | N | N | 120 | 0.52 | 53 | 92784 | 91970 | 5140 | 15600 | 10 | 1 |  | 2018-03-14 03:28 | 1584 | 133 |  | 34 | [16 empty] | 95.7 | 100 | 0 | 0 | 0 |  | 410 | 300 | 선택 | 선택 | 0 | 0 | 0 |  | 410 | 300 | 선택 | 선택 | 해제 | 미정 | 선택 | 미정 | 미정 |  | 미정 | BT180180 | H
B44210 | 2018-03-13 | 2 | B |  | 5 | A | SCR420HON | 소입성보증강 | C | BM#2 | 1578 | 48 | 1636 | 1546 | 35 | 7300 |  | 1 | 0.32 | 17 |  | -2.22 | 1573 | 1636 | 0 | 6.17 | 0 | 12 | 56 | 33 | Y |  | 2018-03-14 04:19 | 63 | 1087 | 27 | 32 | 36 | 38 | 39 | 38 | 37 | 36 | 35 | 34 | 32 | 29 |  | 29 | 35 | 39 | 29 | 0 | -0.29 | Y | 35.02 | Y | -0.6 | [8 empty] | N | N | N | 110 | 0.52 | 55 | 92784 | 95470 | 5140 | 15700 | 10 | 1 |  | 2018-03-14 04:18 | 1573 | 119 |  | 22 | [16 empty] | 92.28 | 75 | 0 | 0 | 0 |  | 410 | 300 | 선택 | 선택 | 0 | 0 | 0 |  | 410 | 300 | 선택 | 선택 | 해제 | 미정 | 선택 | 미정 | 미정 |  | 미정 | BT180180 | H
A44252 | 2018-03-13 | 1 | B | TUNDISH교체 | 1 | A | 30MNB5M | 합금강 | 30MNB5M계 | BM#1 | 1582 | 41 | 1638 | 1519 | 36 | 7200 |  | 3 | 0.29 | 22 |  | -1.97 | 1583 | 1632 | 39.92 | 0 |  | 18 | 10 | 65 | Y |  | 2018-03-14 03:43 | 85 | 1096 | 14 | 20 | 20 | 23 | -50 | 30 | 33 | 33 | 33 |  |  |  |  | 33 | 20 | 33 | 33 | 33 | 0 |  | 9.97 | Y | 0 |  | 2.37 | 2.31 | [5 empty] | N | N | N | 150 | 0.39 | 64 | 91764 | 89560 | 7100 | 15900 | 13 | 2 |  | 2018-03-14 03:49 | 1583 | 138 |  | 51 |  | *T/Dflux 유15kg 용120kg | [14 empty] | 94.99 | 100 | 700 | 0 | 0 |  | 400 |  | 선택 | 선택 | 700 | 0 | 0 |  | 400 |  | 선택 | 선택 | 해제 | 미정 | 미정 | 선택 | 미정 |  | 미정 | RB107.95 | H
B44211 | 2018-03-13 | 2 | C |  | 6 | A | SCR420HON | 소입성보증강 | C | BM#2 | 1604 | 47 | 1674 | 1545 | 37 | 7600 |  | 1 | 0.31 | 17 |  | -1.92 | 1579 | 1628 | 0 | 3.62 | 0 | 5 | 26 | 45 | Y |  | 2018-03-14 05:23 | 69 | 1093 | 27 | 34 | 39 | 41 | 42 | 41 | 40 | 39 | 38 | 36 | 34 | 33 |  | 33 | 37 | 42 | 33 | 0 | -0.26 | Y | 35.03 | Y | -0.2 | [8 empty] | N | N | N | 100 | 0.52 | 56 | 92784 | 94580 | 5130 | 14900 | 10 | 1 |  | 2018-03-14 05:32 | 1579 | 107 |  | 16 |  | *전공정 요청 감속주입 | [14 empty] | 93.16 | 75 | 0 | 0 | 0 |  | 410 | 300 | 선택 | 선택 | 0 | 0 | 0 |  | 410 | 300 | 선택 | 선택 | 해제 | 미정 | 선택 | 미정 | 미정 |  | 미정 | BT180180 | H
A44253 | 2018-03-13 | 1 | C |  | 2 | A | 30MNB5M | 합금강 | 30MNB5M계 | BM#1 | 1611 | 41 | 1622 | 1553 | 28 | 5400 |  | 3 | 0.29 | 20 |  | -1.93 | 1576 | 1622 | 54.63 | 0 |  | 32 | 35 | 53 | Y |  | 2018-03-14 04:52 | 78 | 1090 | 32 | 31 | 33 | 34 | 35 | 36 | 36 | 37 | 36 | 36 | 36 | 35 | 34 | 32 | 34 | 37 | 32 | 36 | -0.14 | Y | 34.98 | Y | -0.2 | [8 empty] | N | N | N | 140 | 0.4 | 74 | 105936 | 94850 | 7000 | 16200 | 13 | 1 |  | 2018-03-14 05:03 | 1576 | 143 |  | 48 |  | *샘플채취ID:103.203 | [14 empty] | 104.01 | 100 | 0 | 0 | 300 |  | 400 |  | 선택 | 선택 | 0 | 0 | 300 |  | 400 |  | 선택 | 선택 | 해제 | 미정 | 미정 | 선택 | 미정 |  | 미정 | RB107.95 | H
B44212 | 2018-03-13 | 2 | C |  | 7 | A | SCR420HON | 소입성보증강 | C | BM#2 | 1632 | 44 | 1637 | 1556 | 34 | 7100 |  | 1 | 0.35 | 17 |  | 0 | 1576 | 1633 | 0 | 7.46 | 0 | 19 | 61 | 53 | Y |  | 2018-03-14 06:21 | 66 | 1085 | 30 | 33 | 36 | 37 | 37 | 36 | 35 | 34 | 33 | 32 | 30 | 29 |  | 29 | 34 | 37 | 29 | 0 | -0.2 | Y | 39.98 | Y | -0.2 | [8 empty] | N | N | N | 150 | 0.52 | 57 | 92784 | 97620 | 5180 | 14000 | 10 | 1 |  | 2018-03-14 06:29 | 1576 | 108 |  | 16 | [16 empty] | 90.39 | 75 | 0 | 0 | 0 |  | 410 | 300 | 선택 | 선택 | 0 | 0 | 0 |  | 410 | 300 | 선택 | 선택 | 해제 | 미정 | 선택 | 미정 | 미정 |  | 미정 | BT180180 | H
A44254 | 2018-03-13 | 1 | C |  | 3 | A | 30MNB5M | 합금강 | 30MNB5M계 | BM#1 | 1635 | 43 | 1633 | 1564 | 28 | 5300 |  | 3 | 0.29 | 19 |  | -2.35 | 1577 | 1630 | 37.03 | 0 |  | 33 | 26 | 52 | Y |  | 2018-03-14 06:10 | 79 | 1089 | 30 | 31 | 35 | 37 | 40 | 41 | 42 | 42 | 41 | 41 | 40 | 40 | 40 | 37 | 38 | 42 | 37 | 41 | -0.11 | Y | 45.02 | Y | -0.2 | [8 empty] | N | N | N | 130 | 0.4 | 75 | 99040 | 97200 | 7020 | 15600 | 13 | 1 |  | 2018-03-14 06:24 | 1577 | 146 |  | 45 |  | *STR#1.2 클로깅 발생 | [14 empty] | 95.05 | 100 | 0 | 0 | 0 |  | 400 |  | 선택 | 선택 | 0 | 0 | 0 |  | 400 |  | 선택 | 선택 | 해제 | 미정 | 미정 | 선택 | 미정 |  | 미정 | RB107.95 | H
B44213 | 2018-03-13 | 2 | C |  | 8 | A | SCR420HON | 소입성보증강 | C | BM#2 | 1638 | 49 | 1647 | 1564 | 36 | 7500 |  | 1 | 0.32 | 16 |  | 0 | 1571 | 1632 | 0 | 3.04 | 0 | 15 | 38 | 139976 | Y |  | 2018-03-14 07:25 | 61 | 1100 | 25 | 27 | 28 | 29 | 29 | 28 | 27 | 25 | 24 | 23 | 21 |  |  | 21 | 26 | 29 | 21 | 0 | -0.23 | Y | 35 | Y | -0.4 |  |  |  | 1.22 |  |  |  |  | N | N | N | 140 | 0.54 | 54 | 100516 | 97960 | 5110 | 14400 | 10 | 1 |  | 2018-03-14 07:30 | 1571 | 112 |  | 13 |  | *대보수 첫HEAT | [14 empty] | 97.26 | 76.92 | 0 | 0 | 0 |  | 410 | 300 | 선택 | 선택 | 0 | 0 | 0 |  | 410 | 300 | 선택 | 선택 | 해제 | 미정 | 선택 | 미정 | 선택 | 7 | 미정 | BT180180 | H
A44256 | 2018-03-14 | 1 | C |  | 9 | A | SCR420HON | 소입성보증강 | C | BM#2 | 1608 | 59 | 1607 | 1548 | 41 | 7600 |  | 3 | 0.28 | 19 |  | -0.86 | 1586 | 1607 | 0 | 43.65 |  | 18 | 11 | 37 | Y |  | 2018-03-14 08:07 | 76 | 1100 | 17 | 28 | 36 | 40 | 41 | 42 | 41 | 41 | 40 | 39 | 38 |  |  | 38 | 37 | 42 | 38 | 41 | -0.16 | Y | 25 | Y | -0.2 | [8 empty] | N | N | N | 130 | 0.55 | 54 | 100516 | 98970 | 7040 | 14000 | 10 | 1 |  | 2018-03-14 08:20 | 1586 | 118 |  | 27 | [16 empty] | 94.83 | 76.92 | 0 | 0 | 0 |  | 410 | 300 | 선택 | 선택 | 0 | 0 | 0 |  | 410 | 300 | 선택 | 선택 | 해제 | 미정 | 미정 | 선택 | 미정 |  | 미정 | BT180180 | H
A44255 | 2018-03-13 | 1 | C |  | 4 | A | 30MNB5M | 합금강 | 30MNB5M계 | BM#1 | 1641 | 51 | 1631 | 1574 | 36 | 6100 |  | 3 | 0.3 | 19 |  | 70.26 | 1575 | 0 | 37.04 | 0 |  | 30 | 60 | 57 | Y |  | 2018-03-14 07:35 | 77 | 1092 | 36 | 39 | 45 | 48 | 50 | 51 | 52 | 52 | 52 | 51 | 51 | 51 | 50 | 47 | 48 | 52 | 47 | 52 | -0.1 | Y | 50.02 | Y | -0.2 | [8 empty] | N | N | N | 120 | 0.4 | 80 | 84326 | 102600 | 7070 | 16000 | 13 | 1 |  | 2018-03-14 07:41 | 1575 | 165 |  | 38 | [16 empty] | 76.94 | 100 | 0 | 0 | 0 |  | 400 |  | 선택 | 선택 | 0 | 0 | 0 |  | 400 |  | 선택 | 선택 | 해제 | 미정 | 미정 | 선택 | 미정 |  | 미정 | RB107.95 | H
B44214 | 2018-03-14 | 2 | C |  | 10 | A | SCR420HON | 소입성보증강 | C | BM#2 | 1615 | 56 | 1656 | 1534 | 47 | 9500 |  | 1 | 0.34 | 17 |  | 0 | 1592 | 1646 | 0 | 3.08 | 0 | 12 | 57 | 54 | Y |  | 2018-03-14 08:49 | 82 | 1095 | 36 | 42 | 46 | 47 | 47 | 47 | 47 | 46 | 45 | 44 | 43 | 41 |  | 41 | 44 | 47 | 41 | 47 | -0.15 | Y | 40.03 | Y | -0.4 | [8 empty] | N | N | N | 120 | 0.55 | 55 | 100516 | 99940 | 5060 | 15300 | 10 | 1 | 10 | 2018-03-14 09:10 | 1592 | 164 |  | 42 | [16 empty] | 95.68 | 76.92 | 0 | 0 | 0 |  | 410 | 300 | 선택 | 선택 | 0 | 0 | 0 |  | 410 | 300 | 선택 | 선택 | 해제 | 미정 | 선택 | 미정 | 미정 |  | 미정 | BT180180 | H
A44257 | 2018-03-14 | 1 | C |  | 5 | A | 30MNB5M | 합금강 | 30MNB5M계 | BM#1 | 1610 | 47 | 1609 | 1573 | 38 | 6100 |  | 3 | 0.3 | 20 |  | -1.45 | 1574 | 1609 | 38.92 | 0 |  | 2 | 1 | 19123 | Y |  | 2018-03-14 09:09 | 76 | 1192 | 47 | 42 | 40 | 40 | 39 | 39 | 38 | 36 | 36 | 34 | 33 | 32 | 30 | 27 | 36 | 40 | 27 | 0 | -0.2 |  | 65.58 | Y | 0 | [8 empty] | N | N | N | 110 | 0.4 | 76 | 91992 | 98100 | 7010 | 16200 | 13 | 1 |  | 2018-03-14 09:15 | 1574 | 114 |  | 25 |  | *샘플채취ID:103.203 | [14 empty] | 87.53 | 100 | 0 | 0 | 300 |  | 400 |  | 선택 | 선택 | 0 | 0 | 300 |  | 400 |  | 선택 | 선택 | 해제 | 미정 | 미정 | 선택 | 미정 |  | 미정 | RB107.95 | H
B44215 | 2018-03-14 | 2 | C |  | 11 | A | SCR420HON | 소입성보증강 | C | BM#2 | 1640 | 59 | 1655 | 1544 | 47 | 9600 |  | 1 | 0.33 | 17 |  | 0 | 1595 | 1657 | 0 | 3.07 | 0 | 5 | 27 | 65 | Y |  | 2018-03-14 10:06 | 85 | 1082 | 39 | 42 | 45 | 47 | 48 | 47 | 47 | 46 | 45 | 43 | 42 | 41 |  | 41 | 45 | 48 | 41 | 47 | -0.2 | Y | 35 | Y | -0.2 | [8 empty] | N | N | N | 110 | 0.55 | 55 | 100516 | 99930 | 5200 | 14900 | 10 | 1 |  | 2018-03-14 10:08 | 1595 | 153 |  | 23 | [16 empty] | 95.32 | 76.92 | 0 | 0 | 0 |  | 410 | 300 | 선택 | 선택 | 0 | 0 | 0 |  | 410 | 300 | 선택 | 선택 | 해제 | 미정 | 선택 | 미정 | 미정 |  | 미정 | BT180180 | H
A44258 | 2018-03-14 | 1 | C |  | 6 | A | 30MNB5M | 합금강 | 30MNB5M계 | BM#1 | 1605 | 42 | 1621 | 1535 | 34 | 6500 |  | 1 | 0.32 | 16 |  | 0 | 1556 | 1619 | 1.1 | 0 | 0 | 32 | 36 | 94 | Y |  | 2018-03-14 10:33 | 58 | 1088 | 26 | 27 | 28 | 29 | 29 | 29 | 28 | 28 | 27 | 26 | 25 | 25 | 24 | 22 | 27 | 29 | 22 | 29 | -0.13 | Y | 55 | Y | -0.4 | [8 empty] | N | N | N | 100 | 0.4 | 72 | 91992 | 91250 | 5000 | 16000 | 13 | 1 |  | 2018-03-14 10:39 | 1556 | 127 |  | 18 | [16 empty] | 95.58 | 100 | 0 | 0 | 0 |  | 400 |  | 선택 | 선택 | 0 | 0 | 0 |  | 400 |  | 선택 | 선택 | 해제 | 미정 | 선택 | 해제 | 미정 |  | 미정 | RB107.95 | H
B44216 | 2018-03-14 | 2 | C |  | 12 | A | SCR420HON | 소입성보증강 | C | BM#2 | 1586 | 49 | 1637 | 1556 | 31 | 6400 |  | 3 | 0.28 | 20 |  | -1.89 | 1587 | 1632 | 0 | 44.52 |  | 19 | 62 | 71 | Y |  | 2018-03-14 10:50 | 77 | 1096 | 39 | 39 | 41 | 42 | 43 | 43 | 42 | 42 | 41 | 40 | 39 | 39 | 37 | 37 | 41 | 43 | 37 | 42 | -0.15 | Y | 39.98 | Y | -0.4 | [8 empty] | N | N | N | 100 | 0.46 | 62 | 108248 | 92100 | 7140 | 15800 | 10 | 1 |  | 2018-03-14 10:59 | 1587 | 133 |  | 37 | 18 | *전공정 요청 20% 이상 감속주입, 이상공정 등록 및 생관통보(전기로 출강구 막힘) | [14 empty] | 109.18 | 100 | 0 | 0 | 0 |  | 410 | 300 | 선택 | 선택 | 0 | 0 | 0 |  | 410 | 300 | 선택 | 선택 | 해제 | 미정 | 해제 | 선택 | 미정 |  | 미정 | BT180180 | H
A44259 | 2018-03-14 | 1 | C |  | 7 | A | 30MNB5M | 합금강 | 30MNB5M계 | BM#1 | 1673 | 41 | 1649 | 1521 | 38 | 7600 |  | 1 | 0.34 | 18 |  | 0 | 1569 | 1646 | 2.42 | 0 | 0 | 33 | 27 | 77 | Y |  | 2018-03-14 11:36 | 71 | 1085 | 21 | 25 | 30 | 34 | 35 | 35 | 35 | 34 | 34 | 33 | 32 | 32 | 31 | 30 | 32 | 35 | 30 | 35 | -0.11 | Y | 44.97 | Y | -0.2 | [8 empty] | N | N | N | 150 | 0.4 | 69 | 76660 | 90000 | 5100 | 16000 | 13 | 1 |  | 2018-03-14 11:45 | 1569 | 131 |  | 28 |  | 샘플채취ID:103.203 *롱노즐 교체 SEN내부크랙 6회사용 | [14 empty] | 80.69 | 100 | 0 | 0 | 300 |  | 400 |  | 선택 | 선택 | 0 | 0 | 300 |  | 400 |  | 선택 | 선택 | 해제 | 미정 | 선택 | 해제 | 선택 | 6 | 미정 | RB107.95 | H
B44217 | 2018-03-14 | 2 | C |  | 13 | A | SCR420HON | 소입성보증강 | C | BM#2 | 1614 | 48 | 1625 | 1544 | 36 | 8800 |  | 3 | 0.28 | 20 |  | 65.91 | 1572 | 0 | 0 | 44.3 |  | 15 | 39 | 89 | Y |  | 2018-03-14 11:50 | 62 | 1090 | 36 | 30 | 25 | 22 | 21 | 20 | 19 | 18 | 17 | 16 | 15 | 14 | 14 | 14 | 21 | 25 | 14 | 0 | -0.22 |  | 50.02 | Y | 0 | [8 empty] | N | N | N | 150 | 0.49 | 63 | 108248 | 100400 | 7150 | 14900 | 10 | 1 |  | 2018-03-14 12:24 | 1572 | 131 |  | 42 |  | * 전공정 작업지연 감속주입 | [14 empty] | 100.74 | 100 | 0 | 0 | 0 |  | 410 | 300 | 선택 | 선택 | 0 | 0 | 0 |  | 410 | 300 | 선택 | 선택 | 해제 | 미정 | 미정 | 선택 | 미정 |  | 미정 | BT180180 | H
A44260 | 2018-03-14 | 1 | A | 잔강최소화전 | 8 | A | 30MNB5M | 합금강 | 30MNB5M계 | BM#1 | 1607 | 48 | 1626 | 1548 | 40 | 7600 |  | 1 | 0.32 | 20 |  | 0 | 1574 | 1652 | 1.49 | 0 | 0 | 18 | 12 | 78 | Y |  | 2018-03-14 12:54 | 76 | 1077 | 28 | 35 | 43 | 45 | 46 | 46 | 46 | 46 | 45 | 44 | 43 | 43 | 42 | 38 | 42 | 46 | 38 | 46 | -0.15 | Y | 54.98 | Y | -0.2 | [8 empty] | N | N | N | 140 | 0.4 | 76 | 99604 | 99840 | 160 | 3000 | 13 | 1 |  | 2018-03-14 12:59 | 1574 | 135 |  | 22 |  | *전공정요청 L/D잔강 이월 미실시 TAIL HEAT NO. A44261 ID:101,201로 생산으로 이관했음 | [14 empty] | 99.6 | 100 | 0 | 3100 | 0 |  | 400 |  | 선택 | 선택 | 0 | 3100 | 0 |  | 400 |  | 선택 | 선택 | 해제 | 미정 | 해제 | 미정 | 미정 |  | 미정 | RB107.95 | H
B44218 | 2018-03-14 | 2 | A |  | 14 | A | SCR420HON | 소입성보증강 | C | BM#2 | 1606 | 53 | 1635 | 1556 | 40 | 7900 |  | 3 | 0.27 | 20 |  | -1.63 | 1596 | 1635 | 0 | 44.97 |  | 12 | 58 | 43 | Y |  | 2018-03-14 13:08 | 86 | 1108 | 12 | 27 | 38 | 44 | 46 | 48 | 47 | 48 | 47 | 46 | 46 | 45 | 44 | 44 | 41 | 48 | 44 | 46 | -0.11 | Y | 35 | Y | -0.2 | [8 empty] | N | N | N | 140 | 0.48 | 64 | 154640 | 103200 | 7120 | 16300 | 10 | 1 |  | 2018-03-14 13:14 | 1596 | 122 |  | 31 |  | * 전공정 작업지연 감속주입 *연연주 혼탕부 성분 확인 308~310.408~410 | [14 empty] | 140.26 | 100 | 0 | 0 | 0 |  | 410 | 300 | 선택 | 선택 | 0 | 0 | 0 |  | 410 | 300 | 선택 | 선택 | 해제 | 미정 | 미정 | 선택 | 선택 | 7 | 미정 | BT180180 | H
A44262 | 2018-03-14 | 1 | A |  | 15 | A | SCR420HN | 소입성보증강 | C | BM#2 | 1600 | 41 | 1621 | 1536 | 32 | 6400 |  | 3 | 0.29 | 19 |  | -1.67 | 1581 | 1621 | 0 | 43.17 |  | 32 | 37 | 45 | Y |  | 2018-03-14 14:27 | 70 | 1091 | 41 | 40 | 40 | 40 | 40 | 39 | 39 | 38 | 37 | 37 | 36 | 35 |  | 35 | 39 | 40 | 35 | 40 | -0.11 |  | 44.98 | Y | -0.2 | [8 empty] | N | N | N | 130 | 0.54 | 57 | 49416 | 101550 | 120 | 14200 | 10 | 1 |  | 2018-03-14 14:34 | 1588 | 99 |  | 19 |  | *연연주 혼탕부 301.401 | [14 empty] | 46.77 | 100 | 0 | 0 | 0 |  | 410 | 300 | 선택 | 선택 | 0 | 0 | 0 |  | 410 | 300 | 선택 | 선택 | 해제 | 미정 | 미정 | 미정 | 미정 |  | 미정 | BT180180 | H
A44261 | 2018-03-14 | 1 | A | 잔강최소화 | 9 | A | AE15B37H | 합금강 | 30MNB5M계 | BM#1 | 1604 | 51 | 1640 | 1550 | 43 | 7300 |  | 1 | 0.28 | 15 |  | -3.23 | 1575 | 1653 | 1.46 | 0 | 0 | 2 | 2 | 58 | Y |  | 2018-03-14 14:17 | 78 | 1095 | -25 | 34 | 37 | 38 | 38 | 38 | 37 | 37 | 36 | 36 | 35 | 35 | 34 | 34 | 31 | 38 | 34 | 38 | -0.09 | Y | 45 | Y | -0.2 | [8 empty] | N | N | N | 130 | 0.4 | 67 | 113100 | 97530 | 5470 | 15240 | 13 | 1 |  | 2018-03-14 14:20 | 1575 | 166 |  | 31 |  | *전공정요청 L/D잔강 이월 미실시 *BLOOM R-order 포함 | [14 empty] | 109.81 | 100 | 3100 | 0 | 300 |  | 400 |  | 선택 | 선택 | 3100 | 0 | 300 |  | 400 |  | 선택 | 선택 | 해제 | 미정 | 미정 | 미정 | 선택 |  | 미정 | RB107.95 | C
B44219 | 2018-03-14 | 2 | A | TUNDISH교체전 | 16 | A | SCR420HN | 소입성보증강 | C | BM#2 | 1589 | 54 | 1625 | 1524 | 44 | 8400 |  | 3 | 0.27 | 20 |  | -1.47 | 1594 | 1628 | 0 | 42.9 |  | 5 | 28 | 108 | Y |  | 2018-03-14 15:16 | 83 | 1089 | 33 | 35 | 36 | 38 | 38 | 38 | 38 | 38 | 38 | 37 | 36 | 35 |  | 35 | 37 | 38 | 35 | 38 | -0.07 | Y | 39.97 | Y | -0.2 | [8 empty] | N | N | N | 120 | 0.55 | 58 | 93848 | 106720 | 2630 | 2000 | 10 | 1 |  | 2018-03-14 15:25 | 1594 | 129 |  | 30 |  |  | 128FAC8BDB8F4CC7A86B9C8F07215E5C | A0A3690C166E451DAC8B5CA2A705FE85 | 4186135957664C79B8BEEBB8D0A64194 | [11 empty] | 85.82 | 100 | 0 | 3000 | 0 |  | 410 | 300 | 선택 | 선택 | 0 | 3000 | 0 |  | 410 | 300 | 선택 | 선택 | 해제 | 미정 | 미정 | 미정 | 미정 |  | 미정 | BT180180 | H
A44263 | 2018-03-14 | 1 | A | TUNDISH교체전 | 10 | B | AE15B37H | 합금강 | 30MNB5M계 | BM#1 | 1638 | 40 | 1637 | 1567 | 30 | 5400 |  | 1 | 0.28 | 15 |  | -2.5 | 1576 | 1637 | 1.16 | 0.13 | 0 | 33 | 28 | 37 | Y |  | 2018-03-14 15:42 | 79 | 1114 | 32 | 37 | 41 | 43 | 44 | 44 | 45 | 45 | 44 | 44 | 43 | 42 | 41 | 37 | 42 | 45 | 37 | 44 | -0.2 | Y | 39.98 | Y | -0.4 | [8 empty] | N | N | N | 120 | 0.4 | 71 | 91214 | 95170 | 2230 | 1400 | 13 | 1 |  | 2018-03-14 15:42 | 1576 | 110 |  | 17 |  | *전공정요청 L/D잔강 이월 미실시 | 526ADF1D1C114D8F829F314B5A63B394 | 32CC9141C9884C739CEBDEAEE3D4542A |  | DD42907001454C20B1213F324ED599BF | [10 empty] | 9121400 | 100 | 0 | 2500 | 0 |  | 400 |  | 선택 | 선택 | 0 | 2650 | 0 |  | 400 |  | 선택 | 선택 | 해제 | 미정 | 미정 | 미정 | 미정 |  | 미정 | RB107.95 | H
B44220 | 2018-03-14 | 2 | A | TUNDISH교체 | 1 | A | AE15B36C2 | 합금강 | 보론강 | BM#2 | 1636 | 52 | 1664 | 1566 | 45 | 8900 |  | 1 | 0.27 | 20 |  | -2.44 | 1585 | 1656 | 1.52 | 0 | 0 | 15 | 40 | 50 | Y |  | 2018-03-14 16:44 | 87 | 1126 | -403 | -36 | 32 | 32 | 30 | 30 | 29 | 28 | 31 | 35 | 40 | 42 | 44 | 44 | 38 | 45 | 44 | 44 | -0.07 |  | 14.98 | Y | 0 |  | 2.86 | 1.97 | 1.97 |  |  |  |  | N | N | N | 150 | 0.47 | 65 | 100996 | 104690 | 770 | 15200 | 18 | 2 |  | 2018-03-14 16:37 | 1600 | 143 |  | 28 |  | *턴디쉬 플럭스 120KG/15KG *슬리브 롱노즐 사용 *수소측정기 설비이상으로 개공후 40분에 측정. 사무실과 협의하여 10분 수소값(회귀식적용) 이상재 등록 | [14 empty] | 97.68 | 100 | 700 | 0 | 0 |  | 300 | 400 | 선택 | 선택 | 700 | 0 | 0 |  | 300 | 400 | 선택 | 선택 | 해제 | 미정 | 미정 | 미정 | 미정 |  | 미정 | RB120.00 | H
A44264 | 2018-03-14 | 1 | A | TUNDISH교체 | 1 | A | AE1070MS | 탄소강 | E1 | BM#1 | 1596 | 42 | 1609 | 1543 | 38 | 7000 |  | 3 | 0.29 | 20 |  | -2.18 | 1558 | 1610 | 0 | 49.52 |  | 21 | 4 | 174 | Y |  | 2018-03-14 16:43 | 84 | 1136 | -61 | 19 | 18 | 22 | 27 | 28 | 30 | 29 | 30 | 30 | 30 | 30 |  | 30 | 24 | 30 | 29 | 30 | -0.2 |  | 5.02 | Y | 0 |  | 1.86 | 1.86 | [5 empty] | N | N | N | 230 | 0.46 | 59 | 101508 | 97340 | 7560 | 15440 | 16 | 2 |  | 2018-03-14 16:50 | 1558 | 140 |  | 55 |  | *T/D가열온도:자동-1384`.수동건-1363`.STR#1:994.STR#2:1024.T/D FLUX 유:15,용:225 | [14 empty] | 96.77 | 100 | 1500 | 0 | 0 |  | 650 |  | 선택 | 해제 | 1500 | 0 | 0 |  | 650 |  | 선택 | 해제 | 해제 | 미정 | 미정 | 선택 | 선택 |  | 미정 | BT180180 | H
B44221 | 2018-03-14 | 2 | A |  | 2 | A | AE15B36C2 | 합금강 | 보론강 | BM#2 | 1581 | 44 | 1655 | 1550 | 37 | 7500 |  | 1 | 0.29 | 15 |  | -2.9 | 1568 | 1647 | 1.4 | 0 | 0 | 12 | 59 | 57 | Y |  | 2018-03-14 17:39 | 70 | 1131 | 42 | 39 | 39 | 39 | 39 | 37 | 37 | 37 | 36 | 35 | 34 | 33 | 32 | 32 | 37 | 39 | 32 | 39 | -0.14 |  | 50.02 | Y | -0.2 | [8 empty] | N | N | N | 140 | 0.49 | 64 | 98100 | 102920 | 1170 | 14800 | 18 | 2 |  | 2018-03-14 18:04 | 1578 | 146 |  | 40 | [16 empty] | 93.88 | 100 | 0 | 0 | 0 |  | 300 | 400 | 선택 | 선택 | 0 | 0 | 0 |  | 300 | 400 | 선택 | 선택 | 해제 | 미정 | 미정 | 미정 | 미정 |  | 미정 | RB120.00 | H
A44265 | 2018-03-14 | 1 | A |  | 2 | A | AE1070MS | 탄소강 | E1 | BM#1 | 1597 | 45 | 1582 | 1533 | 38 | 6800 |  | 3 | 0.27 | 20 |  | -2.16 | 1525 | 1576 | 0 | 38.65 |  | 18 | 13 | 84 | Y |  | 2018-03-14 17:59 | 51 | 1129 | 28 | 24 | 21 | 20 | 20 | 19 | 18 | 18 | 17 | 17 | 16 | 15 | 14 | 14 | 19 | 21 | 14 | 0 | -0.14 |  | 50.02 | Y | -0.2 | [8 empty] | N | N | N | 220 | 0.5 | 60 | 84590 | 100280 | 7070 | 14930 | 16 | 2 |  | 2018-03-14 18:06 | 1525 | 137 |  | 41 | [16 empty] | 78.84 | 100 | 0 | 0 | 0 |  | 650 |  | 선택 | 해제 | 0 | 0 | 0 |  | 650 |  | 선택 | 해제 | 해제 | 미정 | 미정 | 선택 | 미정 |  | 미정 | BT180180 | H
B44222 | 2018-03-14 | 2 | A |  | 3 | A | AE15B36C2 | 합금강 | 보론강 | BM#2 | 1638 | 41 | 1656 | 1567 | 35 | 6600 |  | 1 | 0.3 | 15 |  | -2.77 | 1573 | 1647 | 1.78 | 0 | 0 | 32 | 38 | 53 | Y |  | 2018-03-14 18:42 | 75 | 1135 | 28 | 31 | 32 | 32 | 31 | 30 | 29 | 28 | 27 | 25 | 21 | 20 | 19 | 19 | 28 | 32 | 19 | 0 | -0.26 |  | 50 | Y | -0.2 |  | 1.63 | 1.63 | 1.54 |  |  |  |  | N | N | N | 130 | 0.49 | 61 | 97128 | 98800 | 40 | 14400 | 18 | 2 |  | 2018-03-14 18:52 | 1573 | 148 |  | 45 |  | *TEST방안서 적용 주속 0.49 고정 *생왕겨 수소 TEST (생왕겨 미투입 및 수소측정 2회) | [14 empty] | 101.18 | 100 | 0 | 0 | 0 |  | 300 | 400 | 선택 | 선택 | 0 | 0 | 0 |  | 300 | 400 | 선택 | 선택 | 해제 | 미정 | 미정 | 미정 | 선택 | 3 | 미정 | RB120.00 | H
A44266 | 2018-03-14 | 1 | A |  | 3 | A | AE1070MS | 탄소강 | E1 | BM#1 | 1568 | 41 | 1591 | 1531 | 36 | 5900 |  | 3 | 0.32 | 21 |  | -1.51 | 1550 | 1589 | 0 | 46.71 |  | 2 | 3 | 75 | Y |  | 2018-03-14 19:02 | 76 | 1135 | 12 | 27 | 35 | 39 | 41 | 41 | 41 | 41 | 40 | 40 | 39 | 39 | 38 | 37 | 36 | 41 | 37 | 41 | -0.09 | Y | 44.97 | Y | -0.2 | [8 empty] | N | N | N | 210 | 0.44 | 68 | 101508 | 97460 | 7070 | 14770 | 16 | 2 |  | 2018-03-14 19:11 | 1550 | 138 |  | 41 |  | *A44267Heat L/D강제개공으로 나탕주입 이상재등록ID:106.206 | [14 empty] | 97.18 | 100 | 0 | 0 | 0 |  | 650 |  | 선택 | 해제 | 0 | 0 | 0 |  | 650 |  | 선택 | 해제 | 해제 | 미정 | 미정 | 선택 | 미정 |  | 미정 | BT180180 | H
B44223 | 2018-03-14 | 2 | A |  | 4 | A | AE15B36C2 | 합금강 | 보론강 | BM#2 | 1590 | 43 | 1646 | 1535 | 38 | 7600 |  | 1 | 0.3 | 15 |  | 0 | 1569 | 1639 | 1.69 | 0 | 0 | 33 | 29 | 28 | Y |  | 2018-03-14 19:52 | 71 | 1139 | 14 | 26 | 31 | 33 | 35 | 35 | 35 | 34 | 33 | 32 | 31 | 29 |  | 29 | 31 | 35 | 29 | 35 | -0.17 | Y | 35.02 | Y | -0.4 | 1.5 | 1.71 | 1.71 | 1.53 |  |  |  |  | N | N | N | 120 | 0.49 | 59 | 97128 | 97660 | 3480 | 17000 | 18 | 2 |  | 2018-03-14 19:56 | 1569 | 140 |  | 39 |  | *TEST방안서 적용 주속 0.49 고정 *생왕겨 수소 TEST (생왕겨 미투입 및 수소측정 2회) | [14 empty] | 95.22 | 100 | 0 | 0 | 300 |  | 300 | 400 | 선택 | 선택 | 0 | 0 | 300 |  | 300 | 400 | 선택 | 선택 | 해제 | 미정 | 미정 | 미정 | 미정 |  | 미정 | RB120.00 | H
A44267 | 2018-03-14 | 1 | B |  | 4 | A | AE1070MS | 탄소강 | E1 | BM#1 | 1592 | 41 | 1578 | 1544 | 34 | 5600 |  | 3 | 0.28 | 20 |  | -1.47 | 1541 | 1578 | 0 | 44.05 |  | 19 | 64 | 42 | N | 1 | 2018-03-14 20:14 | 67 | 1120 | 34 | 35 | 36 | 36 | 36 | 36 | 36 | 35 | 35 | 34 | 33 | 32 | 31 | 29 | 34 | 36 | 29 | 36 | -0.12 |  | 60.02 | Y | -0.2 | [8 empty] | N | N | N | 200 | 0.42 | 74 | 101508 | 99240 | 7040 | 14700 | 16 | 2 |  | 2018-03-14 20:21 | 1541 | 142 |  | 42 |  | *L/D강제개공으로 나탕주입 이상재등록ID:101.201 | [14 empty] | 95.54 | 100 | 0 | 0 | 0 |  | 650 |  | 선택 | 해제 | 0 | 0 | 0 |  | 650 |  | 선택 | 해제 | 해제 | 미정 | 미정 | 선택 | 미정 |  | 미정 | BT180180 | H
B44224 | 2018-03-14 | 2 | B |  | 5 | B | AE15B36C2 | 합금강 | 보론강 | BM#2 | 1609 | 42 | 1654 | 1545 | 36 | 7300 |  | 1 | 0.3 | 15 |  | -2.54 | 1573 | 1640 | 1.66 | 0 | 0 | 15 | 41 | 43 | Y |  | 2018-03-14 20:50 | 75 | 1131 | 23 | 31 | 36 | 39 | 39 | 40 | 40 | 39 | 39 | 38 | 36 | 35 | 34 | 34 | 36 | 40 | 34 | 39 | -0.17 | Y | 34.9 | Y | -0.2 | 1.5 | 2.02 | 2.02 | 1.61 |  |  |  |  | N | N | N | 120 | 0.49 | 60 | 97128 | 97670 | 70 | 16100 | 18 | 2 | 10 | 2018-03-14 20:56 | 1573 | 143 |  | 44 |  | *TEST방안서 적용 주속 0.49 고정 *생왕겨 수소 TEST (수소측정 2회) | [14 empty] | 100.13 | 100 | 0 | 0 | 0 |  | 300 | 400 | 선택 | 선택 | 0 | 0 | 0 |  | 300 | 400 | 선택 | 선택 | 해제 | 미정 | 미정 | 미정 | 미정 |  | 미정 | RB120.00 | H
A44268 | 2018-03-14 | 1 | B |  | 5 | A | AE1070MS | 탄소강 | E1 | BM#1 | 1572 | 42 | 1598 | 1537 | 33 | 5700 |  | 3 | 0.29 | 21 |  | -1.41 | 1548 | 1584 | 0 | 43.34 |  | 21 | 5 | 43 | Y |  | 2018-03-14 21:08 | 74 | 1086 | 27 | 28 | 30 | 31 | 32 | 32 | 32 | 32 | 32 | 31 | 31 | 30 | 30 | 29 | 31 | 32 | 29 | 32 | -0.07 | Y | 45.03 | Y | -0.2 | [8 empty] | N | N | N | 190 | 0.46 | 65 | 101508 | 97260 | 7020 | 15100 | 16 | 2 |  | 2018-03-14 21:39 | 1548 | 156 |  | 63 | [16 empty] | 97.37 | 100 | 0 | 0 | 0 |  | 650 |  | 선택 | 해제 | 0 | 0 | 0 |  | 650 |  | 선택 | 해제 | 해제 | 미정 | 미정 | 선택 | 미정 |  | 미정 | BT180180 | H
B44225 | 2018-03-14 | 2 | B |  | 6 | A | AE15B36C2 | 합금강 | 보론강 | BM#2 | 1586 | 41 | 1647 | 1547 | 36 | 7400 |  | 1 | 0.31 | 15 |  | -3.03 | 1573 | 1645 | 1.58 | 0 | 0 | 12 | 60 | 35 | Y |  | 2018-03-14 22:01 | 75 | 1132 | 30 | 34 | 37 | 38 | 39 | 38 | 36 | 34 | 34 | 33 | 29 | 27 |  | 27 | 34 | 39 | 27 | 34 | -0.34 | Y | 35 | Y | -0.4 |  | 1.24 | 1.24 | 1.16 |  |  |  |  | N | N | N | 100 | 0.5 | 60 | 97128 | 96810 | -1810 | 15000 | 18 | 2 | 20 | 2018-03-14 22:02 | 1573 | 138 |  | 36 |  | *TEST방안서 적용 주속 0.50 고정 *생왕겨 수소 TEST (수소측정 2회) * 샘플채취 ID: 302,402 | [14 empty] | 102.24 | 100 | 0 | 0 | 300 |  | 300 | 400 | 선택 | 선택 | 0 | 0 | 300 |  | 300 | 400 | 선택 | 선택 | 해제 | 미정 | 미정 | 미정 | 미정 |  | 미정 | RB120.00 | H
A44269 | 2018-03-14 | 1 | B |  | 6 | A | AE1070MS | 탄소강 | E1 | BM#1 | 1583 | 42 | 1581 | 1532 | 34 | 6100 |  | 3 | 0.28 | 21 |  | -2.16 | 1532 | 1589 | 0 | 46.7 |  | 18 | 14 | 55 | Y |  | 2018-03-14 22:40 | 58 | 1124 | 27 | 28 | 28 | 28 | 28 | 28 | 28 | 27 | 26 | 26 | 25 | 24 | 23 | 23 | 27 | 28 | 23 | 28 | -0.1 |  | 49.98 | Y | -0.2 | [8 empty] | N | N | N | 180 | 0.48 | 64 | 101508 | 98300 | 6360 | 14600 | 16 | 2 |  | 2018-03-14 22:48 | 1532 | 135 |  | 39 | [16 empty] | 96.4 | 100 | 0 | 0 | 0 |  | 650 |  | 선택 | 해제 | 0 | 0 | 0 |  | 650 |  | 선택 | 해제 | 해제 | 미정 | 미정 | 선택 | 미정 |  | 미정 | BT180180 | H
B44226 | 2018-03-14 | 2 | B |  | 7 | A | AE15B36C2 | 합금강 | 보론강 | BM#2 | 1631 | 43 | 1635 | 1574 | 36 | 6100 |  | 1 | 0.29 | 16 |  | -2.79 | 1571 | 1632 | 1.44 | 0 | 0 | 32 | 39 | 33 | Y |  | 2018-03-14 22:46 | 73 | 1133 | 23 | 25 | 26 | 28 | 28 | 28 | 28 | 26 | 26 | 25 | 24 | 22 | 21 | 14 | 23 | 28 | 14 | 28 | -0.24 | Y | 57.83 | Y | -0.2 | [8 empty] | N | N | N | 150 | 0.41 | 74 | 98100 | 97780 | 60 | 16100 | 18 | 2 | 30 | 2018-03-14 22:49 | 1571 | 138 |  | 52 |  | * TEST방안서 적용 주속 0.40 고정. 몰드 냉각수 4500 적용 * 샘플채취 ID: 302,402 | [14 empty] | 102.4 | 100 | 0 | 0 | 300 |  | 300 | 300 | 선택 | 선택 | 0 | 0 | 300 |  | 300 | 300 | 선택 | 선택 | 해제 | 미정 | 미정 | 미정 | 미정 |  | 미정 | RB120.00 | H
A44270 | 2018-03-14 | 1 | B |  | 7 | A | AE1070MS | 탄소강 | E1 | BM#1 | 1579 | 42 | 1601 | 1527 | 36 | 8300 |  | 3 | 0.27 | 20 |  | -1.78 | 1550 | 1593 | 0 | 43.27 |  | 2 | 4 | 54 | Y |  | 2018-03-14 23:35 | 76 | 1079 | 21 | 32 | 37 | 41 | 42 | 43 | 42 | 42 | 42 | 41 | 41 | 41 | 40 | 39 | 39 | 43 | 39 | 42 | -0.1 | Y | 40.08 | Y | -0.2 | [8 empty] | N | N | N | 230 | 0.45 | 66 | 84590 | 97670 | 7020 | 15900 | 16 | 2 |  | 2018-03-14 23:44 | 1550 | 139 |  | 48 | [16 empty] | 80.83 | 100 | 0 | 0 | 0 |  | 650 |  | 선택 | 해제 | 0 | 0 | 0 |  | 650 |  | 선택 | 해제 | 해제 | 미정 | 미정 | 선택 | 미정 |  | 미정 | BT180180 | H
B44227 | 2018-03-14 | 2 | B |  | 8 | A | AE15B36C2 | 합금강 | 보론강 | BM#2 | 1599 | 42 | 1637 | 1544 | 35 | 7000 |  | 1 | 0.31 | 16 |  | -2.4 | 1566 | 1628 | 1.79 | 0 | 0 | 33 | 30 | 33 | Y |  | 2018-03-14 23:58 | 68 | 1095 | 12 | 18 | 22 | 23 | 24 | 24 | 23 | 22 | 21 | 19 | 17 | 15 |  | 15 | 20 | 24 | 15 | 0 | -0.26 | Y | 35 | Y | -0.4 | [8 empty] | N | N | N | 140 | 0.5 | 58 | 98100 | 95410 | 120 | 15200 | 18 | 2 | 50 | 2018-03-14 23:59 | 1566 | 149 |  | 57 | [16 empty] | 105.31 | 100 | 0 | 0 | 0 |  | 300 | 400 | 선택 | 선택 | 0 | 0 | 0 |  | 300 | 400 | 선택 | 선택 | 해제 | 미정 | 미정 | 미정 | 미정 |  | 미정 | RB120.00 | H
A44271 | 2018-03-14 | 1 | B | TUNDISH교체전 | 8 | A | AE1070MS | 탄소강 | E1 | BM#1 | 1598 | 42 | 1589 | 1550 | 34 | 7600 |  | 3 | 0.27 | 20 |  | -1.99 | 1554 | 1602 | 0 | 63.75 |  | 19 | 65 | 36 | Y |  | 2018-03-15 00:43 | 80 | 1078 | 38 | 41 | 43 | 46 | 47 | 48 | 48 | 48 | 48 | 48 | 47 | 46 | 45 | 44 | 46 | 48 | 44 | 48 | -0.1 | Y | 40 | Y | -0.2 | [8 empty] | N | N | N | 220 | 0.43 | 69 | 94068 | 96440 | 7010 | 2500 | 16 | 2 |  | 2018-03-15 00:52 | 1554 | 148 |  | 49 |  |  |  | 6FC0B94F457648A19C2B67B7160C1231 | 9ED53C8C72A048DA87504B89338AA6CB | 3AE547ABB1574B8086BB1128F48D99E8 | [10 empty] | 90.93 | 100 | 0 | 3500 | 0 |  | 650 |  | 선택 | 해제 | 0 | 3500 | 0 |  | 650 |  | 선택 | 해제 | 해제 | 미정 | 미정 | 선택 | 미정 |  | 미정 | BT180180 | H
B44228 | 2018-03-14 | 2 | B |  | 9 | A | AE15B36C2 | 합금강 | 보론강 | BM#2 | 1593 | 48 | 1637 | 1545 | 37 | 7500 |  | 1 | 0.31 | 15 |  | -1.45 | 1565 | 1626 | 3.89 | 0 | 0 | 15 | 42 | 29 | Y |  | 2018-03-15 01:21 | 67 | 1080 | 10 | 20 | 26 | 29 | 30 | 30 | 28 | 28 | 26 | 25 | 23 | 21 | 19 | 19 | 24 | 30 | 19 | 0 | -0.27 | Y | 40 | Y | -0.4 | [8 empty] | N | N | N | 130 | 0.49 | 62 | 98100 | 100910 | 60 | 15000 | 18 | 2 | 10 | 2018-03-15 01:21 | 1565 | 150 |  | 35 | [16 empty] | 100.46 | 100 | 0 | 0 | 0 |  | 300 | 400 | 선택 | 선택 | 0 | 0 | 0 |  | 300 | 400 | 선택 | 선택 | 해제 | 미정 | 미정 | 미정 | 미정 |  | 미정 | BT180180 | H
B44229 | 2018-03-14 | 2 | B | TUNDISH교체전 | 10 | A | AE15B36C2 | 합금강 | 보론강 | BM#2 | 1589 | 52 | 1645 | 1537 | 38 | 8000 |  | 1 | 0.38 | 18 |  | -3.77 | 1570 | 1636 | 10.79 | 0 | 0 | 12 | 61 | 30 | Y |  | 2018-03-15 02:09 | 72 | 1082 | 16 | 26 | 33 | 35 | 35 | 35 | 34 | 33 | 31 | 30 | 27 | 25 | 21 | 21 | 30 | 35 | 21 | 35 | -0.31 | Y | 45 | Y | -0.8 | [8 empty] | N | N | N | 120 | 0.49 | 62 | 96962 | 100820 | -2620 | 2000 | 18 | 2 | 20 | 2018-03-15 02:07 | 1570 | 156 |  | 52 |  |  | A9769017216248BEA6D88C0D16D5B196 | ED0D9017EF074A7C8491C695A4A0DF8A | 0BA3161B7B3248899A6084B77B14D22B | [11 empty] | 98.74 | 100 | 0 | 2530 | 0 |  | 300 | 400 | 선택 | 선택 | 0 | 2700 | 0 |  | 300 | 400 | 선택 | 선택 | 해제 | 미정 | 미정 | 미정 | 미정 |  | 미정 | RB120.00 | H
A44272 | 2018-03-14 | 1 | B | TUNDISH교체 | 1 | A | AE1055MS | 탄소강 | AE1055LS계 | BM#1 | 1602 | 48 | 1621 | 1553 | 37 | 6200 |  | 3 | 0.28 | 20 |  | -2.35 | 1577 | 1633 | 6.03 | 33.73 |  | 21 | 6 | 36 | Y |  | 2018-03-15 02:05 | 91 | 1073 | -70 | 31 | 27 | 31 | 36 | 38 | 41 | 42 | 42 | 42 | 42 | 43 |  | 43 | 37 | 43 | 43 | 42 | 0 |  |  | Y | 0.2 |  | 2.13 | 2.13 | [5 empty] | N | N | N | 230 | 0.46 | 59 | 84590 | 94430 | 7020 | 15700 | 5 | 1 |  | 2018-03-15 02:20 | 1571 | 167 |  | 61 | 20 | *T/Dflux 유15kg 용120kg | [14 empty] | 83.38 | 100 | 1500 | 0 | 0 |  | 400 |  | 선택 | 해제 | 1520 | 0 | 0 |  | 400 |  | 선택 | 해제 | 해제 | 미정 | 미정 | 선택 | 미정 |  | 미정 | BT180180 | H
A44274 | 2018-03-14 | 1 | B |  | 2 | A | AE1055MS | 탄소강 | AE1055LS계 | BM#1 | 1630 | 54 | 1607 | 1564 | 28 | 4700 |  | 3 | 0.28 | 21 |  | -1.82 | 1550 | 1596 | 0 | 44.33 |  | 2 | 5 | 30 | Y |  | 2018-03-15 03:52 | 64 | 1094 | 42 | 42 | 42 | 43 | 43 | 43 | 42 | 42 | 42 | 42 | 41 | 41 | 41 | 41 | 42 | 43 | 41 | 43 | -0.04 | Y | 49.97 | Y | 0 | [8 empty] | N | N | N | 220 | 0.48 | 66 | 101508 | 100490 | 7070 | 15400 | 5 | 1 |  | 2018-03-15 04:01 | 1550 | 112 |  | 16 | [16 empty] | 94.47 | 100 | 0 | 0 | 0 |  | 400 |  | 선택 | 해제 | 0 | 0 | 0 |  | 400 |  | 선택 | 해제 | 해제 | 미정 | 미정 | 선택 | 미정 |  | 미정 | BT180180 | H
B44230 | 2018-03-14 | 2 | B | TUNDISH교체 | 1 | A | SCR415HM | 소입성보증강 | C1 | BM#2 | 1602 | 55 | 1685 | 1554 | 49 | 9500 |  | 1 | 0.32 | 20 |  | -2.18 | 1595 | 1661 | 0 | 5.18 | 0 | 32 | 40 | 26 | Y |  | 2018-03-15 03:34 | 83 | 1083 | -71 | 21 | 21 | 20 | 27 | 33 | 37 | 39 | 40 | 41 | 41 | 41 |  | 41 | 33 | 41 | 41 | 41 | 0 |  | 9.98 | Y | 0 |  | 2.55 | 2.55 | 1.6 |  |  |  |  | N | N | N | 150 | 0.5 | 58 | 93049 | 96130 | 110 | 15200 | 14 | 1 | 10 | 2018-03-15 03:43 | 1595 | 166 |  | 53 | 24 | * T/D 용강량 실측:1110mm / 17.9 TON * T/D FLUX 용탕부: 120 KG / 유탕부: 15KG 투입 * 슬리브 롱노즐( Y자형 ) 사용 * 첫 수소 기준값 초과 ID: 301,302,401,402 | [14 empty] | 95.43 | 100 | 730 | 0 | 0 |  | 450 | 300 | 선택 | 선택 | 730 | 0 | 0 |  | 450 | 300 | 선택 | 선택 | 해제 | 미정 | 미정 | 미정 | 미정 |  | 미정 | BT180180 | H
A44275 | 2018-03-14 | 1 | D |  | 3 | A | AE1055MS | 탄소강 | AE1055LS계 | BM#1 | 1555 | 47 | 1589 | 1508 | 33 | 5700 |  | 3 | 0.28 | 20 |  | -1.63 | 1547 | 1586 | 0 | 54.7 |  | 19 | 66 | 29 | Y |  | 2018-03-15 04:53 | 61 | 1090 | 40 | 39 | 40 | 40 | 39 | 38 | 38 | 38 | 37 | 37 | 36 | 35 | 34 | 34 | 38 | 40 | 34 | 40 | -0.12 |  | 50.02 | Y | -0.2 | [8 empty] | N | N | N | 210 | 0.48 | 61 | 101508 | 95200 | 7080 | 14400 | 5 | 1 |  | 2018-03-15 05:11 | 1547 | 106 |  | 21 | [16 empty] | 98.74 | 100 | 0 | 0 | 0 |  | 400 |  | 선택 | 해제 | 0 | 0 | 0 |  | 400 |  | 선택 | 해제 | 해제 | 미정 | 미정 | 선택 | 미정 |  | 미정 | BT180180 | H
B44231 | 2018-03-14 | 2 | D |  | 2 | A | SCR415HM | 소입성보증강 | C1 | BM#2 | 1567 | 51 | 1654 | 1546 | 44 | 8900 |  | 1 | 0.3 | 16 |  | -2.27 | 1587 | 1644 | 0 | 3.59 | 0 | 33 | 31 | 40 | Y |  | 2018-03-15 04:37 | 75 | 1080 | 39 | 35 | 34 | 32 | 32 | 32 | 31 | 30 | 29 | 27 | 25 | 22 |  | 22 | 31 | 34 | 22 | 32 | -0.27 |  | 45.02 | Y | -0.6 | [8 empty] | N | N | N | 140 | 0.52 | 58 | 143803 | 99660 | 30 | 14000 | 14 | 1 | 30 | 2018-03-15 04:37 | 1587 | 157 |  | 51 |  | * 유사강종 연연주 혼탕부 ID:307~309/406~408이상재등록 | [14 empty] | 139.95 | 100 | 0 | 0 | 0 |  | 450 | 300 | 선택 | 선택 | 0 | 0 | 0 |  | 450 | 300 | 선택 | 선택 | 해제 | 미정 | 미정 | 미정 | 미정 |  | 미정 | BT180180 | C
A44276 | 2018-03-14 | 1 | D |  | 4 | A | AE1055MS | 탄소강 | AE1055LS계 | BM#1 | 1612 | 43 | 1588 | 1534 | 26 | 4300 |  | 3 | 0.27 | 20 |  | -1.66 | 1549 | 1589 | 0 | 44.92 |  | 18 | 16 | 40 | Y |  | 2018-03-15 05:40 | 63 | 1079 | 32 | 32 | 34 | 35 | 34 | 35 | 34 | 33 | 33 | 33 | 33 | 32 | 32 | 32 | 33 | 35 | 32 | 34 | -0.07 | Y | 45 | Y | 0 | [8 empty] | N | N | N | 200 | 0.48 | 62 | 101508 | 95700 | 7060 | 15200 | 5 | 1 |  | 2018-03-15 05:46 | 1549 | 111 |  | 36 | [16 empty] | 98.27 | 100 | 0 | 0 | 0 |  | 400 |  | 선택 | 해제 | 0 | 0 | 0 |  | 400 |  | 선택 | 해제 | 해제 | 미정 | 미정 | 선택 | 미정 |  | 미정 | BT180180 | H
B44232 | 2018-03-14 | 2 | D |  | 3 | A | 16MNCRS5HAM | 소입성보증강 | C1 | BM#2 | 1593 | 52 | 1666 | 1556 | 46 | 8900 |  | 1 | 0.28 | 19 |  | 0 | 1588 | 1660 | 0 | 5.38 | 0 | 15 | 43 | 37 | Y |  | 2018-03-15 05:56 | 77 | 1086 | 18 | 29 | 36 | 39 | 41 | 40 | 40 | 39 | 37 | 37 | 34 | 32 |  | 32 | 35 | 41 | 32 | 0 | -0.26 | Y | 35 | Y | -0.4 | [8 empty] | N | N | N | 130 | 0.52 | 58 | 38220 | 99920 | 120 | 13700 | 14 | 1 | 40 | 2018-03-15 06:20 | 1588 | 157 |  | 33 |  | * 유사강종 연연주 혼탕부 ID:301/401 이상재등록 | [14 empty] | 38.53 | 100 | 0 | 0 | 0 |  | 450 | 300 | 선택 | 선택 | 0 | 0 | 0 |  | 450 | 300 | 선택 | 선택 | 해제 | 미정 | 미정 | 미정 | 미정 |  | 미정 | RB150.00 | C
A44277 | 2018-03-14 | 1 | D |  | 5 | A | AE1055MS | 탄소강 | AE1055LS계 | BM#1 | 1563 | 43 | 1587 | 1513 | 31 | 5100 |  | 3 | 0.28 | 20 |  | -1.67 | 1547 | 1587 | 0 | 41.86 |  | 21 | 7 | 55 | Y |  | 2018-03-15 06:43 | 61 | 1084 | 31 | 31 | 32 | 32 | 32 | 32 | 31 | 31 | 30 | 29 | 29 | 29 | 29 | 29 | 31 | 32 | 29 | 32 | -0.06 | Y | 50.02 | Y | 0 | [8 empty] | N | N | N | 190 | 0.48 | 62 | 84590 | 95600 | 7070 | 15400 | 5 | 1 |  | 2018-03-15 06:55 | 1547 | 117 |  | 37 | [16 empty] | 81.97 | 100 | 0 | 0 | 0 |  | 400 |  | 선택 | 해제 | 0 | 0 | 0 |  | 400 |  | 선택 | 해제 | 해제 | 미정 | 미정 | 선택 | 미정 |  | 미정 | BT180180 | H
B44233 | 2018-03-14 | 2 | D |  | 4 | A | 16MNCRS5HAM | 소입성보증강 | C1 | BM#2 | 1630 | 61 | 1674 | 1577 | 35 | 7500 |  | 1 | 0.29 | 16 |  | -2.3 | 1563 | 1617 | 0 | 1.53 | 0 | 12 | 62 | 40 | Y |  | 2018-03-15 06:44 | 52 | 1077 | 24 | 23 | 22 | 21 | 21 | 20 | 20 | 19 | 19 | 17 |  |  |  | 17 | 21 | 22 | 17 | 0 | -0.14 |  | 35 | Y | -0.4 | [8 empty] | N | N | N | 120 | 0.53 | 55 | 91564 | 96430 | 1620 | 15200 | 14 | 1 | 40 | 2018-03-15 07:09 | 1563 | 156 |  | 46 | [16 empty] | 93.58 | 100 | 0 | 0 | 0 |  | 450 | 300 | 선택 | 선택 | 0 | 0 | 0 |  | 450 | 300 | 선택 | 선택 | 해제 | 미정 | 미정 | 미정 | 미정 |  | 미정 | RB120.00 | H
B44234 | 2018-03-15 | 2 | D |  | 5 | A | 16MNCRS5HAM | 소입성보증강 | C1 | BM#2 | 1586 | 52 | 1635 | 1586 | 41 | 8000 |  | 1 | 0.29 | 19 |  | -1.89 | 1587 | 1644 | 0 | 2.9 | 0 | 2 | 6 | 42 | Y |  | 2018-03-15 07:59 | 76 | 1026 | 13 | 26 | 34 | 38 | 40 | 40 | 40 | 40 | 39 | 38 | 37 | 36 |  | 36 | 35 | 40 | 36 | 40 | -0.11 | Y | 34.98 | Y | -0.2 | [8 empty] | N | N | N | 110 | 0.52 | 58 | 108212 | 100090 | 1910 | 15400 | 14 | 1 | 20 | 2018-03-15 08:04 | 1587 | 136 |  | 28 | [16 empty] | 106.09 | 100 | 0 | 0 | 0 |  | 450 | 300 | 선택 | 선택 | 0 | 0 | 0 |  | 450 | 300 | 선택 | 선택 | 해제 | 미정 | 미정 | 미정 | 미정 |  | 미정 | RB120.00 | H
A44278 | 2018-03-15 | 1 | D |  | 6 | A | AE1055MS | 탄소강 | AE1055LS계 | BM#1 | 1609 | 40 | 1586 | 1543 | 33 | 4000 |  | 3 | 0.28 | 20 |  | -1.53 | 1550 | 1586 | 0 | 41.32 |  | 32 | 41 | 45 | Y |  | 2018-03-15 07:42 | 64 | 1026 | 29 | 30 | 33 | 35 | 36 | 36 | 36 | 36 | 36 | 36 | 35 | 35 | 34 | 34 | 34 | 36 | 34 | 36 | -0.05 | Y | 40 | Y | -0.2 | [8 empty] | N | N | N | 180 | 0.48 | 64 | 101508 | 97980 | 7030 | 15600 | 5 | 1 |  | 2018-03-15 07:51 | 1550 | 111 |  | 41 | 10 | [15 empty] | 96.13 | 100 | 0 | 0 | 0 |  | 400 |  | 선택 | 해제 | 0 | 0 | 0 |  | 400 |  | 선택 | 해제 | 해제 | 미정 | 미정 | 선택 | 미정 |  | 미정 | BT180180 | H
B44235 | 2018-03-15 | 2 | D |  | 6 | B | 16MNCRS5HAM | 소입성보증강 | C1 | BM#2 | 1604 | 48 | 1637 | 1535 | 43 | 9000 |  | 1 | 0.27 | 19 |  | -2.34 | 1580 | 1642 | 0 | 3.3 | 0 | 19 | 67 | 45 | Y |  | 2018-03-15 09:06 | 69 | 1028 | 32 | 32 | 33 | 34 | 35 | 34 | 33 | 32 | 31 | 29 |  |  |  | 29 | 32 | 35 | 29 | 32 | -0.24 | Y | 25 | Y | -0.4 | [8 empty] | N | N | N | 100 | 0.52 | 56 | 95088 | 96540 | 950 | 13700 | 14 | 1 | 40 | 2018-03-15 09:06 | 1580 | 126 |  | 22 | 9 | [15 empty] | 97.63 | 100 | 0 | 0 | 0 |  | 450 | 300 | 선택 | 선택 | 0 | 0 | 0 |  | 450 | 300 | 선택 | 선택 | 해제 | 미정 | 미정 | 미정 | 미정 |  | 미정 | RB160.00 | C
A44279 | 2018-03-15 | 1 | D |  | 7 | A | AE1055MS | 탄소강 | AE1055LS계 | BM#1 | 1571 | 41 | 1583 | 1514 | 33 | 5300 |  | 3 | 0.3 | 20 |  | -1.55 | 1546 | 1583 | 0 | 46.78 |  | 33 | 32 | 49 | Y |  | 2018-03-15 09:06 | 60 | 1026 | 33 | 34 | 37 | 38 | 38 | 38 | 37 | 36 | 36 |  |  |  |  | 36 | 36 | 38 | 36 | 38 | -0.04 | Y | 30 | Y | 0 | [8 empty] | N | N | N | 230 | 0.48 | 68 | 101508 | 104050 | 7090 | 15600 | 5 | 1 |  | 2018-03-15 09:17 | 1546 | 104 |  | 23 | [16 empty] | 90.88 | 100 | 0 | 0 | 0 |  | 400 |  | 선택 | 해제 | 0 | 0 | 0 |  | 400 |  | 선택 | 해제 | 해제 | 미정 | 미정 | 선택 | 미정 |  | 미정 | BT180180 | H
A44280 | 2018-03-15 | 1 | D | TUNDISH교체전 | 8 | A | AE1055MS | 탄소강 | AE1055LS계 | BM#1 | 1562 | 63 | 1592 | 1534 | 33 | 5100 |  | 3 |  |  |  | 0 | [5 empty] | 18 | 17 | 76 | Y |  | 2018-03-15 10:55 | 106 | 1026 | 32 | 33 | 36 | 37 | 37 | 38 | 38 | 37 | 37 | 36 | 36 | 35 |  | 35 | 36 | 38 | 35 | 37 | -0.04 | Y | 29.98 | Y | -0.2 | [8 empty] | N | N | N | 220 | 0.48 | 63 | 96861 | 99190 | 7610 | 1500 | 5 | 1 |  | 2018-03-15 10:24 | 1550 | 112 |  | -16 |  |  | 5272170D14844B8294D9E7BE8422B689 | C27EAF06200D481680CED2B204C41192 |  | FDC4055F43A343E4BDD41C85E8785E20 | [10 empty] | 90.69 | 100 | 0 | 3500 | 0 |  | 400 |  | 선택 | 해제 | 0 | 3500 | 0 |  | 400 |  | 선택 | 해제 | 해제 | 미정 | 미정 | 선택 | 미정 |  | 미정 | BT180180 | H
B44236 | 2018-03-15 | 2 | D |  | 7 | B | 16MNCRS5HAM | 소입성보증강 | C1 | BM#2 | 1623 | 39 | 1617 | 1566 | 36 | 6200 |  | 3 | 0.3 | 19 |  | -1.33 | 1586 | 1617 | 0 | 41.82 |  | 15 | 44 | 48 | Y |  | 2018-03-15 09:49 | 75 | 1029 | 30 | 35 | 36 | 37 | 37 | 37 | 36 | 36 | 36 | 35 | 34 | 33 | 34 | 33 | 35 | 37 | 33 | 37 | -0.08 | Y | 49.98 | Y | -0.2 | [8 empty] | N | N | N | 150 | 0.4 | 75 | 126885 | 102200 | 2940 | 12000 | 14 | 1 | 10 | 2018-03-15 10:12 | 1586 | 117 |  | 39 |  | * 전공정 작업지연 감속20%이상주입 이상공정등록 및 생관통보 * 전공정 래들 도착늦어 스피드 0.40m/min 이하작업 ID:307,308/406,407 이상재등록 | [14 empty] | 120.73 | 100 | 0 | 0 | 0 |  | 450 | 300 | 선택 | 선택 | 0 | 0 | 0 |  | 450 | 300 | 선택 | 선택 | 해제 | 미정 | 미정 | 미정 | 선택 | 6 | 미정 | BT180180 | H
B44237 | 2018-03-15 | 2 | D |  | 8 | A | 16MNCRS5HAM | 소입성보증강 | C1 | BM#2 | 1590 |  |  | 1530 | 0 | 9300 |  | 1 | 1000 |  |  | 0 | 1590 | 1590 | 0 | 0 | 0 | 12 | 63 | 49 | Y |  | 2018-03-15 11:48 | 79 | 1027 | 21 | 32 | 38 | 40 | 41 | 41 | 40 | 39 | 39 | 38 | 36 | 36 |  | 36 | 38 | 41 | 36 | 0 | -0.14 | Y | 35.02 | Y | 0 |  |  |  | 1.1 |  |  |  |  | N | N | N | 140 | 0.51 | 58 | 99888 | 101550 | 80 | 14500 | 14 | 1 | 40 | 2018-03-15 11:48 | 1590 | 132 |  | 5 | [16 empty] | 99.39 | 100 | 0 | 0 | 0 |  | 450 | 300 | 선택 | 선택 | 0 | 0 | 0 |  | 450 | 300 | 선택 | 선택 | 해제 | 미정 | 미정 | 미정 | 미정 |  | 미정 | RB120.00 | H
A44281 | 2018-03-15 | 1 | D | TUNDISH교체 | 1 | A | AE1055LS | 탄소강 | G-AE1055LS | BM#1 | 1569 | 42 | 1615 | 1506 | 41 | 6600 |  | 3 | 0.3 | 26 |  | -1.45 | 1572 | 1615 | 0 | 53.22 |  | 21 | 8 | 63 | Y |  | 2018-03-15 11:19 | 88 | 1023 | 22 | 28 | 27 | 31 | 34 | 36 | 37 | 39 | 41 | 41 | 41 | 42 |  | 42 | 36 | 42 | 42 | 41 | 0 |  |  | Y | 0.2 |  | 2.07 | 2.01 | [5 empty] | N | N | N | 230 | 0.48 | 61 | 101508 | 100660 | 7540 | 14900 | 12 | 1 |  | 2018-03-15 11:27 | 1572 | 128 |  | 48 |  | *T/Dflux 유15kg 용225kg | [14 empty] | 93.82 | 100 | 1500 | 0 | 0 |  | 400 |  | 선택 | 해제 | 1500 | 0 | 0 |  | 400 |  | 선택 | 해제 | 해제 | 미정 | 미정 | 선택 | 선택 |  | 미정 | BT180180 | H
B44238 | 2018-03-15 | 2 | D |  | 9 | A | 16MNCRS5HAM | 소입성보증강 | C1 | BM#2 | 1607 | 36 | 1615 | 1554 | 30 | 5900 |  | 3 | 0.31 | 18 |  | -1.4 | 1583 | 1615 | 0 | 38.68 |  | 2 | 7 | 67 | Y |  | 2018-03-15 11:56 | 72 | 1028 | 32 | 30 | 28 | 28 | 28 | 29 | 29 | 28 | 28 | 27 | 27 |  |  | 27 | 29 | 29 | 27 | 28 | -0.02 | Y | 24.98 | Y | 0 | [8 empty] | N | N | N | 130 | 0.52 | 55 | 99888 | 95010 | 3570 | 15500 | 14 | 1 | 10 | 2018-03-15 12:10 | 1583 | 128 |  | 59 | [16 empty] | 65.8 | 100 | 0 | 0 | 0 |  | 450 | 300 | 선택 | 선택 | 0 | 0 | 0 |  | 450 | 300 | 선택 | 선택 | 해제 | 미정 | 미정 | 미정 | 미정 |  | 미정 | RB120.00 | H
A44282 | 2018-03-15 | 1 | A |  | 2 | A | AE1055LS | 탄소강 | G-AE1055LS | BM#1 | 1572 | 56 | 1595 | 1525 | 54 | 5500 |  | 3 | 0.3 | 25 |  | -1.77 | 1543 | 1595 | 0 | 50.42 |  | 10 | 1 | 12736 | Y |  | 2018-03-15 12:33 | 59 | 900 | 42 | 34 | 28 | 25 | 22 | 19 | 18 | 18 | 17 | 16 | 16 | 16 |  | 16 | 23 | 28 | 16 | 16 | -0.27 |  | 45 | Y | 0 | [8 empty] | N | N | Y | 220 | 0.5 | 59 | 84590 | 94420 | 7140 | 13710 | 12 | 2 |  | 2018-03-15 12:49 | 1543 | 125 |  | 36 |  | *A44283Heat L/D강제개공으로 나탕주입 이상재등록ID:105.205 | [14 empty] | 83.38 | 100 | 0 | 0 | 0 |  | 400 |  | 선택 | 해제 | 0 | 0 | 0 |  | 400 |  | 선택 | 해제 | 해제 | 미정 | 미정 | 선택 | 미정 |  | 미정 | BT180180 | H
B44239 | 2018-03-15 | 2 | A |  | 10 | A | 16MNCRS5HAM | 소입성보증강 | C1 | BM#2 | 1614 | 54 | 1635 | 1554 | 47 | 9200 |  | 1 | 0.32 | 17 |  | -2.33 | 1576 | 1637 | 0 | 2.67 | 0 | 5 | 33 | 89 | Y |  | 2018-03-15 13:34 | 65 | 1029 | 24 | 26 | 31 | 32 | 32 | 32 | 31 | 30 | 30 | 29 | 28 | 27 |  | 27 | 29 | 32 | 27 | 32 | -0.12 | Y | 40 | Y | -0.2 | [8 empty] | N | N | N | 120 | 0.52 | 58 | 109356 | 100510 | 1170 | 15200 | 14 | 1 |  | 2018-03-15 13:35 | 1576 | 122 |  | 19 | [16 empty] | 107.58 | 100 | 0 | 0 | 0 |  | 450 | 300 | 선택 | 선택 | 0 | 0 | 0 |  | 450 | 300 | 선택 | 선택 | 해제 | 미정 | 미정 | 미정 | 미정 |  | 미정 | RB080.00 | C
A44283 | 2018-03-15 | 1 | A |  | 3 | A | AE1055LS | 탄소강 | G-AE1055LS | BM#1 | 1567 | 41 | 1592 | 1513 | 38 | 5700 |  | 3 | 0.28 | 25 |  | -1.65 | 1543 | 1592 | 0 | 50.3 |  | 32 | 42 | 147 | Y |  | 2018-03-15 13:33 | 59 | 1025 | 14 | 17 | 19 | 22 | 24 | 25 | 25 | 25 | 25 | 25 | 25 | 25 |  | 25 | 23 | 25 | 25 | 25 | 0 |  | 30 | Y | 0 | [8 empty] | N | N | Y | 210 | 0.49 | 56 | 84590 | 93260 | 7100 | 14620 | 12 | 2 |  | 2018-03-15 13:44 | 1543 | 118 |  | 39 |  | *L/D강제개공으로 나탕주입 이상재등록ID:101.201 | [14 empty] | 84.38 | 100 | 0 | 0 | 0 |  | 400 |  | 선택 | 해제 | 0 | 0 | 0 |  | 400 |  | 선택 | 해제 | 해제 | 미정 | 미정 | 선택 | 미정 |  | 미정 | BT180180 | H
B44240 | 2018-03-15 | 2 | A |  | 11 | A | 16MNCRS5HAM | 소입성보증강 | C1 | BM#2 | 1589 | 42 | 1634 | 1557 | 36 | 7400 |  | 1 | 0.3 | 19 |  | -2.55 | 1560 | 1632 | 0 | 7.29 | 0 | 15 | 45 | 66 | Y |  | 2018-03-15 14:35 | 49 | 1029 | 25 | 24 | 23 | 22 | 22 | 21 | 20 | 19 | 18 | 17 | 17 |  |  | 17 | 21 | 23 | 17 | 0 | -0.15 |  | 40 | Y | 0 | [8 empty] | N | N | N | 110 | 0.53 | 54 | 93049 | 95250 | 1970 | 14900 | 14 | 1 |  | 2018-03-15 14:35 | 1560 | 117 |  | 19 | [16 empty] | 96.93 | 100 | 0 | 0 | 0 |  | 450 | 300 | 선택 | 선택 | 0 | 0 | 0 |  | 450 | 300 | 선택 | 선택 | 해제 | 미정 | 미정 | 미정 | 미정 |  | 미정 | BT180180 | H
A44284 | 2018-03-15 | 1 | A |  | 4 | A | AE1055LS | 탄소강 | G-AE1055LS | BM#1 | 1590 | 42 | 1604 | 1539 | 28 | 5000 |  | 3 | 0.28 | 25 |  | -1.74 | 1546 | 1598 | 0 | 51.14 |  | 18 | 18 | 78 | Y |  | 2018-03-15 14:54 | 62 | 1027 | 23 | 30 | 35 | 37 | 37 | 37 | 37 | 37 | 36 | 35 | 35 | 35 |  | 35 | 35 | 37 | 35 | 37 | -0.05 | Y | 40 | Y | 0 | [8 empty] | N | N | Y | 200 | 0.5 | 56 | 101508 | 93200 | 7030 | 15300 | 12 | 2 |  | 2018-03-15 15:00 | 1546 | 105 |  | 16 | [16 empty] | 101.31 | 100 | 0 | 0 | 0 |  | 400 |  | 선택 | 해제 | 0 | 0 | 0 |  | 400 |  | 선택 | 해제 | 해제 | 미정 | 미정 | 선택 | 미정 |  | 미정 | BT180180 | H
B44241 | 2018-03-15 | 2 | A | TUNDISH교체전 | 12 | A | 16MNCRS5HAM | 소입성보증강 | C1 | BM#2 | 1593 | 47 | 1644 | 1565 | 39 | 8200 |  | 1 | 0.32 | 16 |  | -2.33 | 1579 | 1631 | 0 | 2.55 | 0 | 12 | 64 | 48 | Y |  | 2018-03-15 15:37 | 68 | 1026 | 13 | 27 | 33 | 37 | 38 | 39 | 38 | 37 | 36 | 35 | 33 | 31 |  | 31 | 33 | 39 | 31 | 0 | -0.27 | Y | 30.02 | Y | -0.4 | [8 empty] | N | N | N | 100 | 0.52 | 56 | 79348 | 104400 | 2050 | 2000 | 14 | 1 |  | 2018-03-15 15:40 | 1579 | 113 |  | 14 |  |  | 29E188EFF79D45EEBAE3A5E7B6E298E6 | C9A47BCB13194D87BBC28DF947279FD5 | DB7AFDAFB6E54738BF9B319D08DDCEC5 | [11 empty] | 79.43 | 100 | 0 | 2500 | 0 |  | 450 | 300 | 선택 | 선택 | 0 | 2500 | 0 |  | 450 | 300 | 선택 | 선택 | 해제 | 미정 | 미정 | 미정 | 미정 |  | 미정 | BT180180 | H
A44285 | 2018-03-15 | 1 | A |  | 5 | A | AE1055LS | 탄소강 | G-AE1055LS | BM#1 | 1554 | 42 | 1596 | 1567 | 25 | 4000 |  | 3 | 0.28 | 27 |  | -1.23 | 1549 | 1588 | 0 | 59.14 |  | 21 | 9 | 56 | Y |  | 2018-03-15 15:55 | 65 | 1119 | 34 | 36 | 39 | 40 | 40 | 40 | 39 | 38 | 38 | 38 | 37 |  |  | 37 | 38 | 40 | 37 | 40 | -0.08 | Y | 35 | Y | -0.2 | [8 empty] | N | N | Y | 190 | 0.5 | 54 | 84590 | 90460 | 7060 | 15040 | 12 | 2 |  | 2018-03-15 16:01 | 1549 | 103 |  | 15 | [16 empty] | 86.85 | 100 | 0 | 0 | 0 |  | 400 |  | 선택 | 해제 | 0 | 0 | 0 |  | 400 |  | 선택 | 해제 | 해제 | 미정 | 미정 | 선택 | 미정 |  | 미정 | BT180180 | H
A44286 | 2018-03-15 | 1 | A |  | 6 | A | AE1055LS | 탄소강 | G-AE1055LS | BM#1 | 1579 | 41 | 1597 | 1530 | 33 | 5600 |  | 3 | 0.28 | 25 |  | -1.49 | 1541 | 1586 | 0 | 50.6 |  | 10 | 2 | 57 | Y |  | 2018-03-15 16:57 | 57 | 1121 | 37 | 38 | 38 | 37 | 36 | 35 | 34 | 33 | 32 | 32 | 31 | 31 |  | 31 | 35 | 38 | 31 | 0 | -0.16 |  | 44.98 | Y | 0 | [8 empty] | N | N | Y | 180 | 0.5 | 55 | 101508 | 92150 | 7040 | 14680 | 12 | 2 |  | 2018-03-15 17:05 | 1541 | 98 |  | 10 | [16 empty] | 102.38 | 100 | 0 | 0 | 0 |  | 400 |  | 선택 | 해제 | 0 | 0 | 0 |  | 400 |  | 선택 | 해제 | 해제 | 미정 | 미정 | 선택 | 미정 |  | 미정 | BT180180 | H
B44242 | 2018-03-15 | 2 | A | TUNDISH교체 | 1 | A | SCR420HB | 소입성보증강 | C2 | BM#2 | 1586 | 52 | 1657 | 1554 | 44 | 9200 |  | 1 | 0.29 | 20 |  | -2.92 | 1594 | 1674 | 0 | 3.62 | 0 | 2 | 8 | 48 | Y |  | 2018-03-15 16:49 | 86 | 1133 | -383 | -106 | 34 | 32 | 31 | 26 | 32 | 36 | 39 | 41 | 42 | 43 | 44 | 44 | 36 | 44 | 44 | 0 | 0 |  |  | Y | 0.2 |  | 2.11 | 2.11 | [5 empty] | N | N | N | 150 | 0.5 | 53 | 98988 | 91810 | 5060 | 15400 | 9 | 2 |  | 2018-03-15 16:46 | 1594 | 134 |  | 25 |  | *턴디쉬 플럭스 225KG/15KG *슬리브 롱노즐 사용 | [14 empty] | 104.2 | 100 | 1000 | 0 | 0 |  | 450 | 300 | 선택 | 선택 | 1000 | 0 | 0 |  | 450 | 300 | 선택 | 선택 | 해제 | 미정 | 선택 | 미정 | 미정 |  | 미정 | LT180180 | C
A44287 | 2018-03-15 | 1 | A |  | 7 | A | AE1055LS | 탄소강 | G-AE1055LS | BM#1 | 9999 | 41 | 1583 | 1530 | 33 | 5800 |  | 3 | 0.29 | 20 |  | -1.35 | 1549 | 1590 | 0 | 51.39 |  | 32 | 43 | 62 | Y |  | 2018-03-15 17:55 | 65 | 1132 | 29 | 38 | 42 | 45 | 46 | 46 | 45 | 44 | 44 | 43 | 43 | 42 | 43 | 43 | 42 | 46 | 42 | 43 | -0.11 | Y | 35 | Y | 0.2 |  |  |  | 1.42 |  |  |  |  | N | N | Y | 230 | 0.5 | 61 | 84590 | 101120 | 7080 | 15950 | 12 | 2 |  | 2018-03-15 18:02 | 1549 | 96 |  | 10 |  | *진공시간 미달(25분진공을 20분만 함) | [14 empty] | 78.25 | 100 | 0 | 0 | 0 |  | 400 |  | 선택 | 해제 | 0 | 0 | 0 |  | 400 |  | 선택 | 해제 | 해제 | 미정 | 미정 | 선택 | 미정 |  | 미정 | BT180180 | H
B44243 | 2018-03-15 | 2 | A |  | 2 | A | SCR420HB | 소입성보증강 | C2 | BM#2 | 1594 | 49 | 1655 | 1585 | 42 | 8700 |  | 1 | 0.3 | 18 |  | -2.49 | 1591 | 1654 | 0 | 3.88 | 0 | 33 | 33 | 310 | Y |  | 2018-03-15 17:51 | 83 | 1123 | 42 | 43 | 44 | 43 | 43 | 42 | 41 | 40 | 39 | 38 | 37 | 36 |  | 36 | 41 | 44 | 36 | 43 | -0.18 |  | 45 | Y | -0.2 | [8 empty] | N | N | N | 140 | 0.54 | 59 | 98988 | 104450 | 5130 | 15700 | 9 | 2 |  | 2018-03-15 17:57 | 1591 | 120 |  | 19 | [16 empty] | 90.4 | 100 | 0 | 0 | 300 |  | 450 | 300 | 선택 | 선택 | 0 | 0 | 300 |  | 450 | 300 | 선택 | 선택 | 해제 | 미정 | 선택 | 미정 | 미정 |  | 미정 | LT180180 | H
A44288 | 2018-03-15 | 1 | A |  | 8 | A | AE1055LS | 탄소강 | G-AE1055LS | BM#1 | 1589 | 42 | 1598 | 1538 | 34 | 5600 |  | 3 | 0.29 | 25 |  | -1.27 | 1548 | 1586 | 0 | 50.56 |  | 18 | 19 | 68 | Y |  | 2018-03-15 18:59 | 64 | 1127 | 42 | 43 | 45 | 46 | 45 | 45 | 44 | 43 | 43 | 42 | 42 | 41 |  | 41 | 43 | 46 | 41 | 45 | -0.13 | Y | 39.98 | Y | -0.2 | [8 empty] | N | N | Y | 220 | 0.5 | 59 | 101508 | 94760 | 7010 | 15600 | 12 | 2 |  | 2018-03-15 19:06 | 1548 | 98 |  | 10 | [16 empty] | 99.76 | 100 | 0 | 0 | 0 |  | 400 |  | 선택 | 해제 | 0 | 0 | 0 |  | 400 |  | 선택 | 해제 | 해제 | 미정 | 미정 | 선택 | 미정 |  | 미정 | BT180180 | H
B44244 | 2018-03-15 | 2 | A |  | 3 | A | SCR420HB | 소입성보증강 | C2 | BM#2 | 1639 | 44 | 1654 | 1594 | 32 | 6500 |  | 1 | 0.31 | 18 |  | -2.31 | 1584 | 1639 | 0 | 4.16 | 0 | 15 | 46 | 67 | Y |  | 2018-03-15 18:42 | 76 | 1145 | 32 | 34 | 37 | 38 | 39 | 38 | 37 | 36 | 34 | 33 | 32 | 30 |  | 30 | 35 | 39 | 30 | 0 | -0.26 | Y | 35 | Y | -0.4 | [8 empty] | N | N | N | 130 | 0.51 | 60 | 98988 | 101910 | 5180 | 15200 | 9 | 2 |  | 2018-03-15 19:06 | 1584 | 120 |  | 30 | [16 empty] | 92.51 | 100 | 0 | 0 | 0 |  | 450 | 300 | 선택 | 선택 | 0 | 0 | 0 |  | 450 | 300 | 선택 | 선택 | 해제 | 미정 | 선택 | 미정 | 미정 |  | 미정 | LT180180 | C
A44289 | 2018-03-15 | 1 | A |  | 9 | A | AE1055LS | 탄소강 | G-AE1055LS | BM#1 | 1583 | 41 | 1590 | 1544 | 28 | 4500 |  | 3 | 0.28 | 25 |  | -1.09 | 1544 | 1577 | 0 | 56.3 |  | 21 | 10 | 70 | Y |  | 2018-03-15 19:55 | 60 | 1122 | 41 | 41 | 41 | 41 | 40 | 39 | 38 | 38 | 37 | 36 | 35 | 35 |  | 35 | 39 | 41 | 35 | 41 | -0.13 |  | 45 | Y | 0 | [8 empty] | N | N | Y | 210 | 0.5 | 59 | 101508 | 98220 | 7120 | 14700 | 12 | 2 |  | 2018-03-15 20:03 | 1544 | 102 |  | 14 | [16 empty] | 96.44 | 100 | 0 | 0 | 0 |  | 400 |  | 선택 | 해제 | 0 | 0 | 0 |  | 400 |  | 선택 | 해제 | 해제 | 미정 | 미정 | 선택 | 미정 |  | 미정 | BT180180 | H
B44245 | 2018-03-15 | 2 | A |  | 4 | A | SCR420HB | 소입성보증강 | C2 | BM#2 | 1580 | 51 | 1634 | 1534 | 43 | 9000 |  | 1 | 0.28 | 18 |  | -2.46 | 1582 | 1637 | 0 | 3.24 | 0 | 5 | 34 | 179 | Y |  | 2018-03-15 19:57 | 74 | 1137 | 25 | 28 | 31 | 32 | 32 | 31 | 30 | 29 | 28 | 27 | 26 | 24 |  | 24 | 29 | 32 | 24 | 0 | -0.2 | Y | 40 | Y | -0.4 | [8 empty] | N | N | N | 120 | 0.52 | 60 | 98988 | 102460 | 5160 | 15400 | 9 | 2 |  | 2018-03-15 20:07 | 1582 | 115 |  | 17 | [16 empty] | 92.12 | 100 | 0 | 0 | 0 |  | 450 | 300 | 선택 | 선택 | 0 | 0 | 0 |  | 450 | 300 | 선택 | 선택 | 해제 | 미정 | 선택 | 미정 | 미정 |  | 미정 | LT180180 | H
A44290 | 2018-03-15 | 1 | B |  | 10 | A | AE1055LS | 탄소강 | G-AE1055LS | BM#1 | 1565 | 41 | 1580 | 1530 | 28 | 4700 |  | 3 | 0.28 | 26 |  | -1.27 | 1544 | 1582 | 0 | 53.66 |  | 10 | 3 | 78 | Y |  | 2018-03-15 20:56 | 60 | 1126 | 34 | 32 | 32 | 33 | 32 | 31 | 31 | 30 | 28 | 28 | 27 | 26 | 26 | 26 | 30 | 33 | 26 | 32 | -0.16 | Y | 44.98 | Y | 0 | [8 empty] | N | N | Y | 200 | 0.48 | 64 | 152262 | 96420 | 7130 | 16300 | 12 | 2 |  | 2018-03-15 21:02 | 1544 | 94 |  | 15 |  | *전공정 지연으로 감속주입-정속주입 강종 감속으로 이상재 등록ID:103~109.203~209 *유사강종 연연주 성분확인 이상재ID:107.108.109.207.208.209 | [14 empty] | 147.18 | 100 | 0 | 0 | 0 |  | 400 |  | 선택 | 해제 | 0 | 0 | 0 |  | 400 |  | 선택 | 해제 | 해제 | 미정 | 미정 | 선택 | 선택 | 9 | 미정 | BT180180 | C
B44246 | 2018-03-15 | 2 | B |  | 5 | A | SCR420HB | 소입성보증강 | C2 | BM#2 | 1608 | 41 | 1647 | 1585 | 33 | 6700 |  | 1 | 0.34 | 18 |  | -2.17 | 1580 | 1626 | 0 | 7.28 | 0 | 12 | 65 | 139 | Y |  | 2018-03-15 20:48 | 72 | 1154 | 19 | 25 | 28 | 30 | 30 | 30 | 30 | 29 | 28 | 26 | 25 | 23 | 21 | 21 | 27 | 30 | 21 | 30 | -0.21 | Y | 42.6 | Y | -0.45 | [8 empty] | N | N | N | 110 | 0.51 | 61 | 98988 | 101980 | 5040 | 16400 | 9 | 2 |  | 2018-03-15 21:05 | 1580 | 118 |  | 29 |  | * 전공정 요청으로 감속주입 | [14 empty] | 92.51 | 100 | 0 | 0 | 0 |  | 450 | 300 | 선택 | 선택 | 0 | 0 | 0 |  | 450 | 300 | 선택 | 선택 | 해제 | 미정 | 선택 | 미정 | 미정 |  | 미정 | LT180180 | C
A44291 | 2018-03-15 | 1 | B |  | 11 | A | SP-AE1055LS | 탄소강 | P-AE1055LS | BM#1 | 1588 | 41 | 1583 | 1535 | 28 | 4700 |  | 3 | 0.27 | 25 |  | -1.3 | 1544 | 1582 | 0 | 51.68 |  | 33 | 34 | 64 | Y |  | 2018-03-15 21:52 | 60 | 1147 | 25 | 29 | 32 | 34 | 35 | 35 | 35 | 35 | 34 | 34 | 33 | 32 | 32 | 32 | 33 | 35 | 32 | 35 | -0.07 | Y | 40 | Y | 0 | [8 empty] | N | N | Y | 190 | 0.47 | 64 | 50754 | 99260 | 7060 | 15200 | 12 | 2 |  | 2018-03-15 22:00 | 1544 | 102 |  | 24 |  | *유사강종 연연주 성분확인 이상재ID:101.201 *STR*1,2 S/R재세팅 | [14 empty] | 47.79 | 100 | 0 | 0 | 0 |  | 400 |  | 선택 | 해제 | 0 | 0 | 0 |  | 400 |  | 선택 | 해제 | 해제 | 미정 | 미정 | 선택 | 미정 |  | 미정 | BT180180 | H
B44247 | 2018-03-15 | 2 | B |  | 6 | A | SCR420HB | 소입성보증강 | C2 | BM#2 | 1606 | 48 | 1636 | 1556 | 37 | 7500 |  | 1 | 0.3 | 19 |  | -0.03 | 1576 | 1580 | 0 | 3.81 | 0 | 32 | 44 | 52 | Y |  | 2018-03-15 21:58 | 68 | 1131 | 16 | 22 | 29 | 32 | 33 | 34 | 33 | 31 | 31 | 30 | 29 | 27 | 26 | 25 | 29 | 34 | 25 | 0 | -0.25 | Y | 36.17 | Y | -0.2 | [8 empty] | N | N | N | 100 | 0.45 | 63 | 98988 | 93190 | 5130 | 16100 | 9 | 2 |  | 2018-03-15 21:57 | 1576 | 121 |  | 22 |  | * 전공정 요청으로 감속주입 | [14 empty] | 100.8 | 100 | 0 | 0 | 0 |  | 450 | 300 | 선택 | 선택 | 0 | 0 | 0 |  | 450 | 300 | 선택 | 선택 | 해제 | 미정 | 선택 | 미정 | 미정 |  | 미정 | LT180180 | C
A44292 | 2018-03-15 | 1 | B |  | 12 | A | SP-AE1055LS | 탄소강 | P-AE1055LS | BM#1 | 1567 | 40 | 1591 | 1538 | 33 | 5600 |  | 3 | 0.27 | 25 |  | -1.31 | 1539 | 1577 | 0 | 51.38 |  | 18 | 20 | 73 | Y |  | 2018-03-15 23:07 | 55 | 1126 | 30 | 33 | 34 | 35 | 35 | 34 | 34 | 33 | 32 | 32 | 31 | 30 | 30 | 30 | 32 | 35 | 30 | 34 | -0.1 | Y | 49.98 | Y | 0 | [8 empty] | N | N | Y | 180 | 0.48 | 66 | 101508 | 100450 | 7120 | 14600 | 12 | 2 |  | 2018-03-15 23:14 | 1539 | 97 |  | 16 | [16 empty] | 94.47 | 100 | 0 | 0 | 0 |  | 400 |  | 선택 | 해제 | 0 | 0 | 0 |  | 400 |  | 선택 | 해제 | 해제 | 미정 | 미정 | 선택 | 미정 |  | 미정 | BT180180 | H
C42773 | 2018-03-15 | 3 | B | TUNDISH교체전 | 7 | B | SCR420HB | 소입성보증강 | C2 | BM#2 | 1631 | 42 | 1659 | 1550 | 37 | 7600 |  | 1 | 0.29 | 18 |  | -1.79 | 1569 | 1615 | 0 | 3.72 | 0 | 19 | 70 | 81 | Y |  | 2018-03-15 23:20 | 61 | 1092 | 22 | 26 | 30 | 33 | 33 | 33 | 31 | 31 | 31 | 30 | 29 | 27 | 27 | 23 | 29 | 33 | 23 | 33 | -0.18 | Y | 56.02 | Y | -0.24 | [8 empty] | N | N | N | 150 | 0.4 | 73 | 88617 | 96860 | 5040 | 2000 | 9 | 2 |  | 2018-03-15 23:19 | 1569 | 108 |  | 7 |  | * 전공정 요청으로 감속주입 0.40 이상공정 등록 및 생관통보 | F365272ED9CB4185A0306EDE8B29D175 | 9FD2F790A0E44A7DA173989380D06F1F | 06C29FD1B7A64FE6A8C6DD07B93E598C | [11 empty] | 86.96 | 100 | 0 | 3000 | 0 |  | 450 | 300 | 선택 | 선택 | 0 | 3000 | 0 |  | 450 | 300 | 선택 | 선택 | 해제 | 미정 | 선택 | 미정 | 미정 |  | 미정 | BT180180 | C
A44293 | 2018-03-15 | 1 | B |  | 13 | A | SP-AE1055LS | 탄소강 | P-AE1055LS | BM#1 | 1551 | 40 | 1578 | 1535 | 37 | 6100 |  | 3 | 0.27 | 25 |  | -1.61 | 1544 | 1592 | 0 | 58.45 |  | 21 | 11 | 89 | Y |  | 2018-03-16 00:17 | 60 | 1088 | 29 | 34 | 38 | 40 | 40 | 40 | 39 | 38 | 38 | 37 | 37 | 36 | 36 | 36 | 37 | 40 | 36 | 40 | -0.09 | Y | 45.02 | Y | 0 | [8 empty] | N | N | Y | 230 | 0.46 | 63 | 101508 | 95950 | 7040 | 15800 | 12 | 2 |  | 2018-03-16 00:24 | 1544 | 94 |  | 13 |  | *전공정 요청 감속주입 *정속유지강종 감속주입 이상재ID:101~106.201~206 | [14 empty] | 98.6 | 100 | 0 | 0 | 0 |  | 400 |  | 선택 | 해제 | 0 | 0 | 0 |  | 400 |  | 선택 | 해제 | 해제 | 미정 | 미정 | 선택 | 미정 |  | 미정 | BT180180 | H
B44249 | 2018-03-15 | 2 | B | TUNDISH교체 | 1 | B | SCM420HT | 소입성보증강 | C | BM#2 | 1592 | 82 | 1667 | 1595 | 48 | 9900 |  | 1 | 0.3 | 18 |  | -2.21 | 1613 | 1673 | 0 | 3.3 | 0 | 5 | 35 | 61 | Y |  | 2018-03-16 00:36 | 103 | 1083 | [14 empty] | 0 | 0 | 0 | 0 | 0 |  | 0 | Y | 0 |  | 1.65 | 1.65 | [5 empty] | N | N | N | 150 | 0 | 61 | 92424 | 100840 | 320 | 15400 | 1 | 1 | 10 | 2018-03-16 00:33 | 1613 | 157 |  | 33 |  | * T/D 용강량 실측:1160mm / 17.9 TON * T/D FLUX 용탕부: 120 KG / 유탕부: 15KG 투입 * 슬리브 롱노즐( Y자형 ) 사용 | [14 empty] | 92.56 | 100 | 700 | 0 | 0 |  | 410 | 300 | 선택 | 선택 | 700 | 0 | 0 |  | 410 | 300 | 선택 | 선택 | 해제 | 미정 | 미정 | 미정 | 미정 |  | 미정 | RB105.00 | C
A44294 | 2018-03-15 | 1 | B |  | 14 | A | SP-AE1055LS | 탄소강 | P-AE1055LS | BM#1 | 1575 | 42 | 1580 | 1531 | 37 | 6200 |  | 3 | 0.26 | 25 |  | -1.45 | 1537 | 1580 | 0 | 53.55 |  | 10 | 4 | 82 | Y |  | 2018-03-16 01:21 | 53 | 1070 | 35 | 34 | 33 | 33 | 32 | 30 | 29 | 28 | 27 | 25 | 25 | 24 | 23 | 23 | 29 | 33 | 23 | 0 | -0.18 |  | 55 | Y | 0 | [8 empty] | N | N | Y | 220 | 0.45 | 67 | 84590 | 95650 | 7130 | 15900 | 12 | 2 |  | 2018-03-16 01:28 | 1537 | 95 |  | 14 |  | *전공정 요청 감속주입 *정속유지강종 감속주입 이상재ID:101~105.201~205 | [14 empty] | 82.41 | 100 | 0 | 0 | 0 |  | 400 |  | 선택 | 해제 | 0 | 0 | 0 |  | 400 |  | 선택 | 해제 | 해제 | 미정 | 미정 | 선택 | 미정 |  | 미정 | BT180180 | H
B44250 | 2018-03-15 | 2 | B |  | 2 | B | SCM420HT | 소입성보증강 | C | BM#2 | 1580 | 51 | 1647 | 1517 | 43 | 9300 |  | 1 | 0.3 | 21 |  | -2.47 | 1568 | 1636 | 0 | 4.5 | 0 | 12 | 66 | 92 | Y |  | 2018-03-16 01:46 | 58 | 1082 | 43 | 36 | 32 | 28 | 26 | 23 | 22 | 21 | 19 | 17 | 15 | 12 |  | 12 | 25 | 32 | 12 | 0 | -0.44 |  | 45 | Y | -0.6 | [8 empty] | N | N | Y | 140 | 0.48 | 63 | 95988 | 98780 | 880 | 16300 | 1 | 1 | 20 | 2018-03-16 01:45 | 1568 | 131 |  | 28 |  | * 주입초기 빅사이즈 작업조건 온도 벗어나 사이즈 변경 요청. 빅사이즈로 작업 요청 ID: 301,401 | [14 empty] | 96.42 | 100 | 0 | 0 | 0 |  | 490 | 300 | 선택 | 선택 | 0 | 0 | 0 |  | 490 | 300 | 선택 | 선택 | 해제 | 미정 | 미정 | 미정 | 미정 |  | 미정 | RB280.00 | C
A44295 | 2018-03-15 | 1 | B |  | 15 | A | SP-AE1055LS | 탄소강 | P-AE1055LS | BM#1 | 1599 | 41 | 1583 | 1530 | 30 | 4800 |  | 3 | 0.26 | 25 |  | 0 | 1583 | 1583 | 0 | 50.73 |  | 33 | 35 | 77 | Y |  | 2018-03-16 02:28 | 99 | 1086 | 22 | 28 | 32 | 35 | 35 | 36 | 35 | 35 | 34 | 33 | 32 | 32 | 31 | 31 | 32 | 36 | 31 | 35 | -0.12 | Y | 40.02 | Y | 0 | [8 empty] | N | N | Y | 210 | 0.48 | 67 | 101508 | 101570 | 7070 | 14500 | 12 | 2 |  | 2018-03-16 02:37 | 1538 | 88 |  | 15 | [16 empty] | 93.51 | 100 | 0 | 0 | 0 |  | 400 |  | 선택 | 해제 | 0 | 0 | 0 |  | 400 |  | 선택 | 해제 | 해제 | 미정 | 미정 | 선택 | 미정 |  | 미정 | BT180180 | H
B44251 | 2018-03-15 | 2 | B |  | 3 | A | SCM420C1 | 합금강 | C | BM#2 | 1614 | 48 | 1647 | 1554 | 42 | 8300 |  | 1 | 0.3 | 15 |  | -1.96 | 1578 | 1632 | 1.61 | 0 | 0 | 32 | 45 | 92 | Y |  | 2018-03-16 02:48 | 66 | 1080 | 8 | 14 | 22 | 25 | 27 | 27 | 27 | 26 | 25 | 24 | 22 | 21 | 20 | 17 | 22 | 27 | 17 | 27 | -0.22 | Y | 44.97 | Y | -0.6 | [8 empty] | N | N | Y | 130 | 0.48 | 69 | 98000 | 108610 | 70 | 14500 | 1 | 1 | 40 | 2018-03-16 02:52 | 1578 | 131 |  | 31 | [16 empty] | 91.12 | 100 | 0 | 0 | 0 |  | 490 | 300 | 선택 | 선택 | 0 | 0 | 0 |  | 490 | 300 | 선택 | 선택 | 해제 | 미정 | 미정 | 미정 | 선택 | 3 | 미정 | SB310310 | C
A44296 | 2018-03-15 | 1 | B |  | 16 | A | SP-AE1055LS | 탄소강 | P-AE1055LS | BM#1 | 1567 | 45 | 1584 | 1531 | 39 | 6200 |  | 3 | 0.27 | 25 |  | -1.41 | 1543 | 1584 | 0 | 50.95 |  | 2 | 9 | 461 | Y |  | 2018-03-16 03:42 | 59 | 1082 | 30 | 34 | 36 | 37 | 36 | 35 | 34 | 33 | 32 | 31 | 31 | 30 | 30 | 30 | 33 | 37 | 30 | 30 | -0.16 | Y | 45 | Y | 0 | [8 empty] | N | N | Y | 200 | 0.48 | 64 | 99588 | 99400 | 7040 | 15700 | 12 | 2 |  | 2018-03-16 03:49 | 1543 | 94 |  | 9 | [16 empty] | 93.6 | 100 | 0 | 0 | 0 |  | 400 |  | 선택 | 해제 | 0 | 0 | 0 |  | 400 |  | 선택 | 해제 | 해제 | 미정 | 미정 | 선택 | 미정 |  | 미정 | BT180180 | C
B44252 | 2018-03-15 | 2 | B |  | 4 | A | SCM420C1 | 합금강 | C | BM#2 | 1574 | 41 | 1636 | 1585 | 35 | 7200 |  | 1 | 0.26 | 18 |  | -2.03 | 1575 | 1647 | 1.31 | 0 | 0 | 15 | 48 | 84 | Y |  | 2018-03-16 03:56 | 63 | 1083 | 11 | 19 | 24 | 28 | 29 | 30 | 29 | 28 | 27 | 26 | 24 | 23 | 21 | 21 | 25 | 30 | 21 | 0 | -0.26 | Y | 35 | Y | -0.4 | [8 empty] | Y | Y | Y | 120 | 0.48 | 63 | 98000 | 100590 | 80 | 14800 | 1 | 1 | 10 | 2018-03-16 04:03 | 1575 | 143 |  | 36 |  | * W/M 강압하 TEST STR#1,2 W/M9,10번 4mm 적용 * 샘플채취 ID: 303,403 | [14 empty] | 97.61 | 100 | 0 | 0 | 300 |  | 490 | 300 | 선택 | 선택 | 0 | 0 | 300 |  | 490 | 300 | 선택 | 선택 | 해제 | 미정 | 미정 | 미정 | 미정 |  | 미정 | SB275275 | C
A44297 | 2018-03-15 | 1 | B |  | 17 | A | SP-AE1055LS | 탄소강 | P-AE1055LS | BM#1 | 1588 | 41 | 1585 | 1530 | 31 | 5000 |  | 3 | 0.26 | 25 |  | -1.4 | 1544 | 1585 | 0 | 51.5 |  | 21 | 12 | 92 | Y |  | 2018-03-16 04:35 | 60 | 1087 | 30 | 31 | 33 | 34 | 34 | 34 | 33 | 32 | 32 | 31 | 31 | 30 | 30 | 30 | 32 | 34 | 30 | 34 | -0.09 | Y | 45 | Y | 0 | [8 empty] | N | N | Y | 190 | 0.48 | 61 | 99588 | 95290 | 7040 | 14900 | 12 | 2 |  | 2018-03-16 04:41 | 1544 | 96 |  | 21 | [16 empty] | 96.78 | 100 | 0 | 0 | 0 |  | 400 |  | 선택 | 해제 | 0 | 0 | 0 |  | 400 |  | 선택 | 해제 | 해제 | 미정 | 미정 | 선택 | 미정 |  | 미정 | BT180180 | C
B44253 | 2018-03-15 | 2 | D |  | 5 | A | SCM420C1 | 합금강 | C | BM#2 | 1618 | 44 | 1656 | 1557 | 37 | 7300 |  | 1 | 0.27 | 20 |  | -2.02 | 1581 | 1639 | 1.59 | 0 | 0 | 5 | 36 | 35 | Y |  | 2018-03-16 04:45 | 69 | 1081 | 16 | 17 | 21 | 22 | 22 | 21 | 21 | 19 | 18 | 17 | 16 | 14 | 12 | 12 | 18 | 22 | 12 | 21 | -0.22 | Y | 45 | Y | -0.4 | [8 empty] | Y | Y | Y | 110 | 0.49 | 61 | 92991 | 98520 | 120 | 14300 | 1 | 1 | 40 | 2018-03-16 04:58 | 1581 | 149 |  | 53 |  | * W/M 강압하 TEST STR#1,2 W/M9,10번 6mm 적용 * 샘플채취 ID: 303,403 | [14 empty] | 95.52 | 100 | 0 | 0 | 300 |  | 490 | 300 | 선택 | 선택 | 0 | 0 | 300 |  | 490 | 300 | 선택 | 선택 | 해제 | 미정 | 미정 | 미정 | 미정 |  | 미정 | SB310310 | C
A44298 | 2018-03-15 | 1 | D |  | 18 | A | SP-AE1055LS | 탄소강 | P-AE1055LS | BM#1 | 1589 | 41 | 1584 | 1530 | 31 | 5200 |  | 3 | 0.26 | 25 |  | -1.61 | 1537 | 1584 | 0 | 62.6 |  | 10 | 5 | 80 | Y |  | 2018-03-16 05:45 | 53 | 1091 | 29 | 30 | 31 | 31 | 30 | 29 | 28 | 27 | 26 | 25 | 25 | 23 | 23 | 23 | 27 | 31 | 23 | 0 | -0.16 |  | 50 | Y | 0 | [8 empty] | N | N | Y | 180 | 0.48 | 64 | 99588 | 98340 | 7070 | 15700 | 12 | 2 |  | 2018-03-16 05:51 | 1537 | 101 |  | 15 | [16 empty] | 94 | 100 | 0 | 0 | 0 |  | 400 |  | 선택 | 해제 | 0 | 0 | 0 |  | 400 |  | 선택 | 해제 | 해제 | 미정 | 미정 | 선택 | 미정 |  | 미정 | BT180180 | C
B44254 | 2018-03-15 | 2 | D |  | 6 | A | SCM420C1 | 합금강 | C | BM#2 | 1594 | 44 | 1626 | 1557 | 39 | 7900 |  | 1 | 0.27 | 16 |  | -2.14 | 1588 | 1633 | 2.32 | 0 | 0 | 12 | 67 | 32 | Y |  | 2018-03-16 06:08 | 76 | 1093 | 9 | 21 | 25 | 28 | 30 | 29 | 29 | 29 | 28 | 27 | 25 | 23 | 21 | 21 | 25 | 30 | 21 | 29 | -0.22 | Y | 40 | Y | -0.4 | [8 empty] | N | N | Y | 100 | 0.48 | 63 | 159980 | 99700 | 1650 | 15300 | 1 | 1 | 10 | 2018-03-16 06:29 | 1576 | 158 |  | 34 |  | * 유사강종 연연주 혼탕부 ID:308~310/408~410이상재등록 | [14 empty] | 158 | 100 | 0 | 0 | 0 |  | 490 | 300 | 선택 | 선택 | 0 | 0 | 0 |  | 490 | 300 | 선택 | 선택 | 해제 | 미정 | 미정 | 미정 | 미정 |  | 미정 | SB275275 | C
A44299 | 2018-03-15 | 1 | D |  | 19 | A | SP-AE1055LS | 탄소강 | P-AE1055LS | BM#1 | 1605 | 42 | 1590 | 1542 | 31 | 5200 |  | 3 | 0.26 | 25 |  | -1.25 | 1554 | 1590 | 0 | 50.08 |  | 33 | 36 | 73 | Y |  | 2018-03-16 06:35 | 70 | 1094 | 23 | 29 | 35 | 38 | 39 | 40 | 40 | 39 | 39 | 38 | 38 | 37 | 37 | 37 | 36 | 40 | 37 | 39 | -0.05 | Y | 34.98 | Y | 0 | [8 empty] | N | N | Y | 230 | 0.48 | 64 | 99588 | 100000 | 7040 | 14000 | 12 | 2 |  | 2018-03-16 06:44 | 1554 | 104 |  | 29 | [16 empty] | 92.51 | 100 | 0 | 0 | 0 |  | 400 |  | 선택 | 해제 | 0 | 0 | 0 |  | 400 |  | 선택 | 해제 | 해제 | 미정 | 미정 | 선택 | 미정 |  | 미정 | BT180180 | C
B44255 | 2018-03-15 | 2 | D |  | 7 | A | SCM420HT | 소입성보증강 | C | BM#2 | 1602 | 56 | 1667 | 1565 | 50 | 8500 |  | 1 | 0.32 | 21 |  | -2.31 | 1578 | 1658 | 0 | 5.2 | 0 | 32 | 46 | 19 | Y |  | 2018-03-16 07:24 | 68 | 1078 | 18 | 26 | 30 | 32 | 32 | 33 | 30 | 28 | 26 | 23 | 20 | 17 | 15 | 15 | 26 | 33 | 15 | 0 | -0.51 | Y | 35.02 | Y | -0.4 | [8 empty] | N | N | Y | 150 | 0.48 | 61 | 48192 | 96830 | 1420 | 14900 | 1 | 1 | 40 | 2018-03-16 07:35 | 1578 | 165 |  | 25 | [16 empty] | 49.08 | 100 | 0 | 0 | 0 |  | 490 | 300 | 선택 | 선택 | 0 | 0 | 0 |  | 490 | 300 | 선택 | 선택 | 해제 | 미정 | 미정 | 미정 | 미정 |  | 미정 | RB130.00 | C
A44300 | 2018-03-16 | 1 | D | TUNDISH교체전 | 20 | B | SP-AE1055LS | 탄소강 | P-AE1055LS | BM#1 | 1582 | 39 | 1588 | 1536 | 35 | 5200 |  | 3 | 0.26 | 25 |  | -1.35 | 1547 | 1588 | 0 | 54.85 |  | 2 | 10 | 65 | Y |  | 2018-03-16 07:47 | 63 | 1087 | 35 | 35 | 35 | 36 | 36 | 35 | 34 | 34 | 33 | 32 | 32 | 32 |  | 32 | 34 | 36 | 32 | 35 | -0.1 | Y | 40 | Y | 0 | [8 empty] | N | N | M | 220 | 0.48 | 61 | 93072 | 97870 | 7630 | 1500 | 12 | 2 |  | 2018-03-16 08:05 | 1547 | 107 |  | 25 |  |  | 5FA6B6928FD14795AA3389E03FEDF4F2 | 3A87F9068B1B47B8833CE231014292C1 | 1A168755F57A437280AD4214FA963C96 | [11 empty] | 88.22 | 100 | 0 | 3500 | 0 |  | 400 |  | 선택 | 해제 | 0 | 3600 | 0 |  | 400 |  | 선택 | 해제 | 해제 | 미정 | 미정 | 선택 | 미정 |  | 미정 | BT180180 | C
B44256 | 2018-03-16 | 2 | D | TUNDISH교체전 | 8 | A | SCM420HT | 소입성보증강 | C | BM#2 | 1592 | 47 | 1664 | 1547 | 40 | 7900 |  | 1 | 0.32 | 21 |  | -2.21 | 1565 | 1644 | 0 | 4.07 | 0 | 15 | 49 | 33 | Y |  | 2018-03-16 08:38 | 55 | 1087 | 11 | 20 | 24 | 27 | 27 | 27 | 27 | 27 | 26 | 25 | 24 | 22 | 19 | 19 | 24 | 27 | 19 | 27 | -0.18 | Y | 45.02 | Y | -0.6 | [8 empty] | N | N | N | 140 | 0.48 | 61 | 104026 | 96310 | 1590 | 2000 | 1 | 1 | 20 | 2018-03-16 08:44 | 1565 | 152 |  | 16 | 19 |  | CE823719B13D46ABB04B110796F41253 | 677713F3B8414C4CA2A045F179A8A6B5 | 0883FCDA62824436BDE0238670108E74 | [11 empty] | 106.26 | 100 | 0 | 3060 | 0 |  | 410 | 300 | 선택 | 선택 | 0 | 2900 | 0 |  | 410 | 300 | 선택 | 선택 | 해제 | 미정 | 미정 | 미정 | 미정 |  | 미정 | RB130.00 | C
A44301 | 2018-03-16 | 1 | D | TUNDISH교체 | 1 | A | 25MOCRS4HM2 | 소입성보증강 | C | BM#1 | 1619 | 42 | 1648 | 1563 | 41 | 7500 |  | 3 | 0.28 | 19 |  | -1.82 | 1606 | 1648 | 0 | 43.71 |  | 21 | 13 | 63 | Y |  | 2018-03-16 08:47 | 98 | 1086 | -28 | 31 | 28 | 35 | 42 | 45 | 48 | 49 | 50 | 50 | 51 |  |  | 51 | 41 | 51 | 51 | 0 | 0 |  |  | Y | 0.2 |  | 2.11 | 1.73 | [5 empty] | N | N | N | 150 | 0.52 | 56 | 101700 | 98940 | 7510 | 15700 | 15 | 1 |  | 2018-03-16 08:53 | 1606 | 136 |  | 53 |  | *T/Dflux 유15kg 용120kg | [14 empty] | 95.54 | 100 | 700 | 0 | 0 |  | 650 |  | 선택 | 선택 | 700 | 0 | 0 |  | 650 |  | 선택 | 선택 | 해제 | 미정 | 미정 | 선택 | 선택 |  | 미정 | RB125.00 | W
B44257 | 2018-03-16 | 2 | D | TUNDISH교체 | 1 | A | 50CRV4 | 특수용도강 | D1 | BM#2 | 1625 | 45 | 1657 | 1547 | 42 | 8400 |  | 1 | 0.3 | 20 |  | -2.3 | 1572 | 1637 | 1.01 | 0 | 0 | 5 | 37 | 41 | Y |  | 2018-03-16 09:20 | 88 | 1087 | -327 | -215 | 29 | 29 | 29 | 28 | 26 | 29 | 33 | 38 | 37 | 40 | 42 | 42 | 36 | 42 | 42 | 42 | 0 |  | 9.98 | Y | 0 |  | 2.13 | 2.13 | [5 empty] | N | N | N | 150 | 0.48 | 58 | 95838 | 96540 | 2740 | 15200 | 4 | 2 | 10 | 2018-03-16 09:32 | 1572 | 156 |  | 61 | 20 | * T/D FLUX 용탕부: 120 KG / 유탕부: 15KG 투입 | [14 empty] | 97.2 | 100 | 730 | 0 | 0 |  | 650 | 400 | 선택 | 선택 | 780 | 0 | 0 |  | 650 | 400 | 선택 | 선택 | 선택 | 미정 | 미정 | 미정 | 미정 |  | 미정 | RB080.00 | C
A44302 | 2018-03-16 | 1 | D |  | 2 | B | 25MOCRS4HM2 | 소입성보증강 | C | BM#1 | 1609 | 43 | 1623 | 1541 | 42 | 6600 |  | 3 | 0.27 | 20 |  | -1.52 | 1587 | 1623 | 15.26 | 28.34 |  | 10 | 6 | 66 | Y |  | 2018-03-16 09:54 | 79 | 1088 | 51 | 43 | 39 | 37 | 37 | 36 | 36 | 35 | 35 | 35 | 35 | 35 |  | 35 | 38 | 39 | 35 | 35 | -0.09 |  | 45.05 | Y | 0 | [8 empty] | N | N | Y | 140 | 0.55 | 57 | 101738 | 98980 | 7050 | 15100 | 15 | 1 |  | 2018-03-16 10:03 | 1587 | 122 |  | 43 | [16 empty] | 95.44 | 100 | 0 | 0 | 0 |  | 650 |  | 선택 | 선택 | 0 | 0 | 0 |  | 650 |  | 선택 | 선택 | 해제 | 미정 | 미정 | 선택 | 미정 |  | 미정 | RB105.00 | C
B44258 | 2018-03-16 | 2 | D |  | 2 | A | 50CRV4 | 특수용도강 | D1 | BM#2 | 1586 | 53 | 1616 | 1576 | 49 | 7400 |  | 1 | 0.28 | 19 |  | -2.17 | 1549 | 1603 | 1.23 | 0 | 0 | 12 | 68 | 47 | Y |  | 2018-03-16 10:49 | 65 | 1087 | 40 | 36 | 33 | 31 | 29 | 28 | 26 | 25 | 24 | 23 | 21 | 19 | 18 | 18 | 27 | 33 | 18 | 0 | -0.3 |  | 50 | Y | -0.2 | [8 empty] | N | N | N | 140 | 0.5 | 62 | 105545 | 103340 | 780 | 15600 | 4 | 2 | 20 | 2018-03-16 10:57 | 1549 | 150 |  | 33 | [16 empty] | 101.49 | 100 | 0 | 0 | 0 |  | 650 | 400 | 선택 | 선택 | 0 | 0 | 0 |  | 650 | 400 | 선택 | 선택 | 선택 | 미정 | 미정 | 미정 | 미정 |  | 미정 | RB120.00 | C
A44303 | 2018-03-16 | 1 | D |  | 3 | A | SCM822HT | 소입성보증강 | C | BM#1 | 1591 | 48 | 1621 | 1529 | 46 | 7300 |  | 3 | 0.28 | 16 |  | -1.57 | 1590 | 1621 | 0 | 35.49 |  | 33 | 37 | 61 | Y |  | 2018-03-16 10:57 | 82 | 1087 | 34 | 37 | 41 | 44 | 45 | 45 | 45 | 45 | 45 | 44 | 44 |  |  | 44 | 43 | 45 | 44 | 45 | -0.03 | Y | 29.98 | Y | 0 | [8 empty] | N | N | N | 130 | 0.55 | 54 | 104072 | 97620 | 6330 | 14000 | 15 | 1 |  | 2018-03-16 11:13 | 1590 | 116 |  | 39 | [16 empty] | 98.88 | 100 | 0 | 0 | 0 |  | 410 |  | 선택 | 선택 | 0 | 0 | 0 |  | 410 |  | 선택 | 선택 | 해제 | 미정 | 미정 | 선택 | 미정 |  | 미정 | RB130.00 | C
B44259 | 2018-03-16 | 2 | D |  | 3 | A | 50CRV4 | 특수용도강 | D1 | BM#2 | 1576 | 52 | 1616 | 1535 | 43 | 8000 |  | 1 | 0.27 | 21 |  | -1.91 | 1550 | 1613 | 1.25 | 0 | 0 | 32 | 47 | 51 | Y |  | 2018-03-16 11:42 | 66 | 1087 | 13 | 23 | 29 | 32 | 33 | 34 | 33 | 32 | 31 | 30 | 29 | 27 | 25 | 25 | 29 | 34 | 25 | 0 | -0.26 | Y | 35.02 | Y | -0.4 | [8 empty] | N | N | N | 130 | 0.51 | 60 | 97908 | 100270 | 1760 | 15600 | 4 | 2 | 30 | 2018-03-16 12:07 | 1550 | 150 |  | 44 | [16 empty] | 95.99 | 100 | 0 | 0 | 0 |  | 650 | 400 | 선택 | 선택 | 0 | 0 | 0 |  | 650 | 400 | 선택 | 선택 | 선택 | 미정 | 미정 | 미정 | 미정 |  | 미정 | RB120.00 | C
A44304 | 2018-03-16 | 1 | D |  | 4 | A | SCM822HT | 소입성보증강 | C | BM#1 | 1592 | 50 | 1616 | 1534 | 43 | 6700 |  | 3 | 0.28 | 15 |  | -1.92 | 1580 | 1616 | 0 | 33.83 |  | 2 | 11 | 72 | Y |  | 2018-03-16 12:07 | 72 | 1087 | 43 | 43 | 43 | 44 | 43 | 43 | 42 | 42 | 42 | 41 | 40 | 41 |  | 41 | 42 | 44 | 40 | 43 | -0.11 | Y | 34.98 | Y | 0.2 | [8 empty] | N | N | N | 120 | 0.55 | 55 | 101508 | 96970 | 7050 | 15200 | 15 | 1 |  | 2018-03-16 12:20 | 1580 | 115 |  | 25 | [16 empty] | 97.04 | 100 | 0 | 0 | 0 |  | 410 |  | 선택 | 선택 | 0 | 0 | 0 |  | 410 |  | 선택 | 선택 | 해제 | 미정 | 미정 | 선택 | 미정 |  | 미정 | BT180180 | C
A44305 | 2018-03-16 | 1 | A | 연주종료 | 5 | A | SCM822HT | 소입성보증강 | C | BM#1 | 1574 | 57 | 1632 | 1519 | 44 | 7500 |  | 1 | 0.35 | 13 |  | -2.61 | 1577 | 1633 | 0 | 2.31 | 0 | 21 | 14 | 49 | Y |  | 2018-03-16 13:10 | 69 | 1086 | 43 | 46 | 47 | 47 | 47 | 47 | 46 | 45 | 44 | 43 | 42 |  |  | 42 | 45 | 47 | 42 | 47 | -0.13 |  | 39.98 | Y | -0.2 | [8 empty] | N | N | N | 110 | 0.54 | 55 | 72055 | 98120 | 680 | 1900 | 15 | 1 |  | 2018-03-16 13:15 | 1577 | 115 |  | 18 |  | *주입말 전공정 지연으로 감속주입 *전공정요청 L/D잔강 이월 안함-이상재등록 *A44306Heat OPEN중 OVER FLOW발생되어 작업 종료14:39 | 6C1718DC6C4B4607B3C296D997055A80 | DFEB03563A3549708F1C9364A80A5091 |  | 30069D1FB8C04CADBC3AEEAB7F322CB6 | [10 empty] | 72.93 | 100 | 0 | 3000 | 0 |  | 410 |  | 선택 | 선택 | 0 | 3000 | 0 |  | 410 |  | 선택 | 선택 | 해제 | 미정 | 선택 | 미정 | 미정 |  | 미정 | BT180180 | C
B44260 | 2018-03-16 | 2 | A | 잔강최소화전 | 4 | A | 50CRV4 | 특수용도강 | D1 | BM#2 | 1582 | 47 | 1637 | 1554 | 44 | 8300 |  | 1 | 0.27 | 19 |  | -1.71 | 1575 | 1613 | 1.03 | 0 | 0 | 15 | 50 | 51 | Y |  | 2018-03-16 12:46 | 91 | 1086 | 22 | 29 | 34 | 36 | 37 | 37 | 36 | 35 | 34 | 33 | 31 | 29 |  | 29 | 33 | 37 | 29 | 0 | -0.23 | Y | 34.98 | Y | -0.4 | [8 empty] | N | N | N | 120 | 0.49 | 59 | 83404 | 96340 | 4800 | 3000 | 4 | 2 |  | 2018-03-16 12:44 | 1563 | 148 |  | 44 | [16 empty] | 82.58 | 100 | 0 | 3832 | 0 |  | 650 | 400 | 선택 | 선택 | 0 | 3357 | 0 |  | 650 | 400 | 선택 | 선택 | 선택 | 미정 | 미정 | 미정 | 선택 | 4 | 미정 |  | C
B44261 | 2018-03-16 | 2 | A | 잔강최소화 | 5 | B | AE4145MA2 | 합금강 | AE4145M계 | BM#2 | 1565 | 55 | 1634 | 1555 | 48 | 9600 |  | 2 | 0.27 | 20 |  | -1.95 | 1559 | 1625 | 1.32 | 0 | 0 | 10 | 7 | 16 | Y |  | 2018-03-16 14:23 | 73 | 1087 | 20 | 38 | 39 | 40 | 40 | 40 | 39 | 39 | 38 | 37 | 35 | 33 |  | 33 | 37 | 40 | 33 | 40 | -0.17 | Y | 40 | Y | -0.4 |  |  |  | 1.11 |  |  |  |  | N | N | N | 110 | 0.45 | 62 | 94892 | 103930 | 140 | 17400 | 4 | 2 |  | 2018-03-16 14:24 | 1569 | 149 |  | 21 | [16 empty] | 90.55 | 100 | 3100 | 0 | 0 |  | 650 | 400 | 선택 | 선택 | 3100 | 0 | 0 |  | 650 | 400 | 선택 | 선택 | 선택 | 미정 | 미정 | 미정 | 미정 |  | 미정 | RB184.15 | C
B44262 | 2018-03-16 | 2 | A |  | 6 | B | AE4145MA2 | 합금강 | AE4145M계 | BM#2 | 1634 | 46 | 1665 | 1595 | 41 | 8500 |  | 1 | 0.29 | 20 |  | -2.56 | 1562 | 1654 | 1.62 | 0 | 0 | 18 | 21 | 762 | Y |  | 2018-03-16 15:14 | 76 | 1087 | 30 | 34 | 39 | 42 | 44 | 45 | 45 | 44 | 44 | 44 | 43 | 41 | 40 | 39 | 41 | 45 | 39 | 44 | -0.15 | Y | 40 | Y | -0.2 |  |  |  | 1.49 |  |  |  |  | N | N | N | 100 | 0.45 | 67 | 96278 | 100330 | 800 | 15600 | 4 | 2 |  | 2018-03-16 15:18 | 1565 | 143 |  | 35 |  | *T/D기준온도 초과로 사이즈 변경 요청 준빅사이즈 => 일반사이즈 | [14 empty] | 94.39 | 100 | 0 | 0 | 0 |  | 650 | 400 | 선택 | 선택 | 0 | 0 | 0 |  | 650 | 400 | 선택 | 선택 | 선택 | 미정 | 미정 | 미정 | 미정 |  | 미정 | RB184.15 | C
A44307 | 2018-03-16 | 1 | A | 연주시작 | 1 | B | SCM822HT | 소입성보증강 | C | BM#1 | 1592 | 91 | 1687 | 1654 | 18 | 11000 |  | 1 | 0.3 | 20 |  | -2.34 | 1602 | 1657 | 0 | 4.5 | 0 | 33 | 38 | 60 | Y |  | 2018-03-16 17:00 | 94 | 1087 | 37 | 44 | 41 | 47 | 50 | 50 | 50 | 49 | 46 | 43 |  |  |  | 43 | 47 | 50 | 43 | 50 | -0.24 |  | 25.02 | Y | -0.6 |  | 2.35 | 2.35 | [5 empty] | N | N | N | 150 | 0.52 | 54 | 98888 | 94000 | 7000 | 15000 | 8 | 2 |  | 2018-03-16 16:50 | 1602 | 214 |  | 18 | 161 | *T/D가열온도:자동-1354`.수동건-1311`.STR#1:1028.STR#2:1017.T/D FLUX 유:15,용:120 *STR#2 스토퍼 컨트롤 되지않아 용강 조기주입 헤드추가 절단 500mm | [14 empty] | 99.09 | 100 | 700 | 0 | 0 |  | 410 |  | 선택 | 선택 | 1200 | 0 | 0 |  | 410 |  | 선택 | 선택 | 해제 | 미정 | 선택 | 미정 | 미정 |  | 미정 | BT180180 | H
C42788 | 2018-03-16 | 3 | A |  | 7 | A | AE4145MA2 | 합금강 | AE4145M계 | BM#2 | 1590 | 54 | 1645 | 1551 | 47 | 9400 |  | 1 | 0.27 | 20 |  | 0 | 1552 | 1627 | 2.33 | 0 | 0 | 30 | 72 | 60 | Y |  | 2018-03-16 16:32 | 66 | 1067 | 36 | 34 | 35 | 34 | 34 | 32 | 31 | 29 | 28 | 26 | 25 | 22 | 20 | 12 | 28 | 35 | 12 | 34 | -0.35 |  | 64.9 | Y | 0 |  |  |  | 1.08 |  |  |  |  | N | N | N | 150 | 0.43 | 75 | 97000 | 104340 | 710 | 14600 | 4 | 2 |  | 2018-03-16 16:42 | 1552 | 149 |  | 27 |  | *전공정 지연으로 감속주입 사이즈 변경 요청 (빅사이즈 => 일반사이즈) 하였으나 변경할 사이즈가 없다고 일단 이대로 놓는다고함. (사무실 통보) *주입말 전공정 지연 20% 이상 감속 이상공정 등록 및 0.40 이하 주입 306.406 이상재 등록 | [14 empty] | 90.44 | 100 | 0 | 0 | 0 |  | 650 | 400 | 선택 | 선택 | 0 | 0 | 0 |  | 650 | 400 | 선택 | 선택 | 선택 | 미정 | 미정 | 미정 | 미정 |  | 미정 | RB184.15 | C
A44306 | 2018-03-16 | 1 | A |  | 2 | B | SCM822HT | 소입성보증강 | C | BM#1 | 1575 | 62 | 1648 | 1522 | 39 | 15900 |  | 1 | 0.26 | 15 |  | -2.11 | 1575 | 1644 | 0 | 6.49 | 0 | 5 | 38 |  | Y |  | 2018-03-16 18:04 | 67 | 1089 | 38 | 35 | 36 | 36 | 36 | 34 | 33 | 32 | 30 | 28 | 25 | 19 |  | 19 | 33 | 36 | 19 | 36 | -0.38 |  | 44.98 | Y | -1.2 | [8 empty] | N | N | N | 140 | 0.55 | 57 | 87204 | 97000 | 5410 | 13700 | 8 | 2 |  | 2018-03-16 17:48 | 1575 | 334 |  | 8 | 8 | *L/D잔강 6톤에 슬라그 나옴 잔강 이월 미실시 | [14 empty] | 84.66 | 100 | 0 | 0 | 0 |  | 410 |  | 선택 | 선택 | 0 | 0 | 0 |  | 410 |  | 선택 | 선택 | 해제 | 미정 | 미정 | 해제 | 미정 |  | 미정 | RB180.00 | C
B44263 | 2018-03-16 | 2 | A |  | 8 | B | AE4145MA2 | 합금강 | AE4145M계 | BM#2 | 1580 | 56 | 1626 | 1545 | 46 | 9600 |  | 1 | 0.28 | 20 |  | 0 | 1546 | 1546 | 2.69 | 0 | 0 | 32 | 48 | 148 | Y |  | 2018-03-16 18:15 | 60 | 1130 | 9 | 22 | 27 | 30 | 31 | 32 | 32 | 31 | 31 | 30 | 30 | 29 | 28 | 27 | 28 | 32 | 27 | 31 | -0.12 | Y | 40.02 | Y | -0.2 |  |  |  | 0.95 |  |  |  |  | N | N | N | 140 | 0.46 | 67 | 101434 | 101850 | 1220 | 16000 | 4 | 2 |  | 2018-03-16 18:15 | 1546 | 131 |  | 4 |  | *V/D 진공시간 미달 *평균온도 28개 빅사이즈 적용 (사무실 협의) | [14 empty] | 99.45 | 100 | 0 | 0 | 0 |  | 650 | 400 | 선택 | 선택 | 0 | 0 | 0 |  | 650 | 400 | 선택 | 선택 | 선택 | 미정 | 미정 | 미정 | 미정 |  | 미정 | RB209.55 | C
A44309 | 2018-03-16 | 1 | A |  | 3 | A | SCM822HT | 소입성보증강 | C | BM#1 | 1553 | 41 | 1633 | 1519 | 37 | 7300 |  | 3 | 0.33 | 17 |  | -1.45 | 1593 | 1630 | 0 | 12.68 |  | 21 | 15 | 135 | Y |  | 2018-03-16 18:27 | 85 | 1155 | 17 | 29 | 35 | 39 | 41 | 42 | 43 | 43 | 43 | 42 | 42 |  |  | 42 | 38 | 43 | 42 | 43 | -0.05 | Y | 20 | Y | 0 |  |  |  |  | 1.37 |  |  |  | N | N | N | 130 | 0.53 | 52 | 96024 | 90050 | 7080 | 14800 | 8 | 2 |  | 2018-03-16 18:35 | 1593 | 131 |  | 43 | 72 | STR#1 코너 히터기 인버터 펄트 발생 미적용ID:106 | [14 empty] | 98.94 | 100 | 0 | 0 | 0 |  | 410 |  | 선택 | 선택 | 0 | 0 | 0 |  | 410 |  | 선택 | 선택 | 해제 | 미정 | 미정 | 선택 | 미정 |  | 미정 | RB160.00 | C
B44264 | 2018-03-16 | 2 | A | TUNDISH교체전 | 9 | A | AE4145MA2 | 합금강 | AE4145M계 | BM#2 | 1589 | 47 | 1635 | 1545 | 38 | 7800 |  | 1 | 0.76 | 23 |  | -2.37 | 1548 | 1627 | 2.31 | 0 | 0 | 10 | 8 | 75 | Y |  | 2018-03-16 19:09 | 62 | 1136 | 25 | 27 | 31 | 31 | 32 | 32 | 31 | 29 | 28 | 27 | 26 | 25 | 23 | 21 | 28 | 32 | 21 | 31 | -0.24 | Y | 45.03 | Y | -0.4 |  |  |  | 1.01 |  |  |  |  | N | N | N | 130 | 0.45 | 66 | 100881 | 99680 | -680 | 2000 | 4 | 2 |  | 2018-03-16 19:07 | 1548 | 130 |  | 21 | 10 |  | 9E1DDB7A779B4ED29C42E3A09AAB7191 | DEF0C6521D8C41FAA07CFF4775AB031C | 718AFD89DEC342FE8943B242B22C9141 | 6F6C9E1610124E4E8333A8FBF629D426 | [10 empty] | 101.9 | 100 | 0 | 3578 | 0 |  | 650 | 400 | 선택 | 선택 | 0 | 2815 | 0 |  | 650 | 400 | 선택 | 선택 | 선택 | 미정 | 미정 | 미정 | 미정 |  | 미정 | RB209.55 | C
A44310 | 2018-03-16 | 1 | A | 잔강최소화전 | 4 | A | SCM822HT | 소입성보증강 | C | BM#1 | 1571 | 51 | 1611 | 1543 | 43 | 7900 |  | 3 | 0.29 | 15 |  | -1.79 | 1574 | 1614 | 0 | 7.11 |  | 5 | 39 | -89 | Y |  | 2018-03-16 19:39 | 66 | 1124 | 40 | 38 | 37 | 37 | 36 | 35 | 34 | 32 | 32 | 31 | 30 | 29 |  | 29 | 34 | 37 | 29 | 0 | -0.18 |  | 45.02 | Y | -0.2 | [8 empty] | N | N | N | 120 | 0.55 | 60 | 89977 | 104550 | 7000 | 3000 | 8 | 2 |  | 2018-03-16 19:47 | 1574 | 114 |  | 25 |  | STR#1 코너 히터기 인버터 펄트 발생 미적용ID:101~106 | [14 empty] | 80.66 | 100 | 0 | 3100 | 0 |  | 410 |  | 선택 | 선택 | 0 | 3100 | 0 |  | 410 |  | 선택 | 선택 | 해제 | 미정 | 미정 | 선택 | 선택 | 4 | 미정 | BT180180 | H
B44265 | 2018-03-16 | 2 | C | TUNDISH교체 | 1 | A | SM45CB | 탄소강 | SM45C | BM#2 | 1594 | 54 | 1654 | 1514 | 47 | 9500 |  | 1 | 0.25 | 20 |  | -2.16 | 1576 | 1638 | 0.21 | 4.43 | 0 | 15 | 51 | 222 | Y |  | 2018-03-16 20:18 | 83 | 1123 | -860 | -252 | 21 | 18 | 19 | 26 | 31 | 33 | 34 | 36 | 37 | 37 | 37 | 37 | 30 | 37 | 37 | 37 | 0 |  | 10.03 | Y | 0 |  | 2.66 | 2.54 | 1.61 |  |  |  |  | N | N | N | 190 | 0.48 | 59 | 98580 | 96780 | 2840 | 15300 | 7 | 1 | 10 | 2018-03-16 20:21 | 1576 | 164 |  | 48 |  | *턴디쉬 플럭스 120KG/15KG *슬리브 롱노즐 사용 *수소 10분 측정값 3.0 초과로 재측정 실시 *전공정 요청 감속주입 *수소기준초과(10분) 이상재 등록(생관요청으로 301~304,401~404번까지 이상재 등록) | [14 empty] | 96.65 | 75 | 700 | 0 | 0 |  | 650 | 400 | 선택 | 해제 | 700 | 0 | 0 |  | 650 | 400 | 선택 | 해제 | 해제 | 미정 | 미정 | 미정 | 선택 |  | 미정 | RB140.00 | C
A44311 | 2018-03-16 | 1 | C | 잔강최소화 | 5 | A | AE51B20MK | 합금강 | C | BM#1 | 1595 | 42 | 1632 | 1540 | 38 | 6800 |  | 3 | 0.3 | 18 |  | -1.98 | 1590 | 1635 | 500 | 0 |  | 18 | 22 | 129 | Y |  | 2018-03-16 20:34 | 80 | 1124 | 20 | 33 | 35 | 37 | 38 | 38 | 38 | 37 | 36 | 35 |  |  |  | 35 | 35 | 38 | 35 | 38 | -0.11 | Y | 25.02 | Y | -0.2 | [8 empty] | N | N | N | 110 | 0.52 | 52 | 101508 | 99200 | 7130 | 16000 | 8 | 2 |  | 2018-03-16 20:41 | 1590 | 121 |  | 41 | [16 empty] | 64.37 | 100 | 2500 | 0 | 0 |  | 410 |  | 선택 | 선택 | 2500 | 0 | 0 |  | 410 |  | 선택 | 선택 | 해제 | 미정 | 미정 | 선택 | 미정 |  | 미정 | BT180180 | C
A44312 | 2018-03-16 | 1 | C |  | 6 | A | AE51B20MK | 합금강 | C | BM#1 | 1589 | 45 | 1610 | 1515 | 38 | 6900 |  | 3 | 0.3 | 17 |  | -1.68 | 1585 | 1621 | 7.24 | 0 |  | 33 | 39 | 107 | Y |  | 2018-03-16 21:48 | 75 | 1126 | 34 | 37 | 40 | 41 | 42 | 42 | 42 | 41 | 41 | 40 | 39 | 38 |  | 38 | 40 | 42 | 38 | 42 | -0.11 | Y | 35 | Y | -0.2 | [8 empty] | N | N | N | 100 | 0.52 | 56 | 84590 | 93300 | 6720 | 15100 | 8 | 2 |  | 2018-03-16 21:46 | 1585 | 118 |  | 21 | [16 empty] | 84.34 | 100 | 0 | 0 | 0 |  | 410 |  | 선택 | 선택 | 0 | 0 | 0 |  | 410 |  | 선택 | 선택 | 해제 | 미정 | 미정 | 선택 | 미정 |  | 미정 | BT180180 | H
B44266 | 2018-03-16 | 2 | C |  | 2 | A | SM45CB | 탄소강 | SM45C | BM#2 | 1605 | 42 | 1655 | 1554 | 36 | 7100 |  | 1 | 0.33 | 15 |  | -2.96 | 1565 | 1638 | 0 | 5.68 | 0 | 30 | 73 | 71 | Y |  | 2018-03-16 21:20 | 72 | 1086 | 36 | 34 | 35 | 36 | 37 | 37 | 36 | 35 | 34 | 32 | 30 | 28 |  | 28 | 34 | 37 | 28 | 36 | -0.26 | Y | 35.03 | Y | -0.4 | [8 empty] | N | N | N | 180 | 0.5 | 60 | 101518 | 98100 | 100 | 15500 | 7 | 1 | 20 | 2018-03-16 21:46 | 1583 | 152 |  | 47 | [16 empty] | 102.54 | 75 | 0 | 0 | 0 |  | 650 | 140 | 선택 | 해제 | 0 | 0 | 0 |  | 650 | 140 | 선택 | 해제 | 해제 | 미정 | 미정 | 미정 | 미정 |  | 미정 | RB160.00 | C
A44313 | 2018-03-16 | 1 | C |  | 7 | A | AE51B20MK | 합금강 | C | BM#1 | 1595 | 41 | 1600 | 1544 | 36 | 6100 |  | 3 | 0.31 | 16 |  | -1.03 | 1579 | 1600 | 6.41 | 0 |  | 2 | 13 | 111 | Y |  | 2018-03-16 22:30 | 69 | 1141 | 37 | 35 | 35 | 35 | 35 | 34 | 33 | 32 | 31 | 30 | 30 | 29 | 28 | 28 | 33 | 35 | 28 | 35 | -0.14 |  | 49.98 | Y | -0.2 | [8 empty] | N | N | N | 150 | 0.52 | 62 | 101508 | 104300 | 6980 | 15500 | 8 | 2 |  | 2018-03-16 22:38 | 1579 | 106 |  | 36 | [16 empty] | 91.2 | 100 | 0 | 0 | 0 |  | 410 |  | 선택 | 선택 | 0 | 0 | 0 |  | 410 |  | 선택 | 선택 | 해제 | 미정 | 미정 | 선택 | 미정 |  | 미정 | BT180180 | C
B44267 | 2018-03-16 | 2 | C |  | 3 | B | SM45CB | 탄소강 | SM45C | BM#2 | 1583 | 57 | 1634 | 1537 | 39 | 7600 |  | 1 | 0.31 | 15 |  | 0 | 1565 | 1625 | 0 | 5.08 | 0 | 32 | 49 | 54 | Y |  | 2018-03-16 22:30 | 72 | 1144 | 23 | 25 | 29 | 31 | 32 | 32 | 32 | 31 | 30 | 28 | 26 | 25 | 22 | 22 | 28 | 32 | 22 | 32 | -0.25 | Y | 40 | Y | -0.6 | [8 empty] | N | N | Y | 170 | 0.47 | 62 | 90472 | 97020 | 5000 | 14400 | 7 | 1 | 30 | 2018-03-16 23:00 | 1565 | 156 |  | 39 | [16 empty] | 88.79 | 75 | 0 | 0 | 0 |  | 650 | 700 | 선택 | 해제 | 0 | 0 | 0 |  | 650 | 700 | 선택 | 해제 | 해제 | 미정 | 미정 | 미정 | 미정 |  | 미정 | RB105.00 | C
A44314 | 2018-03-16 | 1 | C | TUNDISH교체전 | 8 | A | AE51B20MK | 합금강 | C | BM#1 | 1628 | 41 | 1616 | 1544 | 32 | 5900 |  | 3 | 0.3 | 16 |  | -1.74 | 1581 | 1616 | 6.78 | 0 |  | 5 | 40 | 54 | Y |  | 2018-03-16 23:44 | 71 | 1082 | 27 | 33 | 37 | 38 | 39 | 38 | 38 | 37 | 36 | 35 | 35 | 34 | 32 | 32 | 35 | 39 | 32 | 38 | -0.18 | Y | 39.98 | Y | -0.4 | [8 empty] | N | N | N | 140 | 0.52 | 61 | 93690 | 101300 | 7000 | 2000 | 8 | 2 |  | 2018-03-16 23:50 | 1581 | 100 |  | 25 |  |  | A6B7FC9A39A543C7B4938205E76285B9 | 1BC7FA6FD94B4894950E3A6639864859 | 6AB4A839D348443FBE9CEE35064F6B24 | [11 empty] | 86.51 | 100 | 0 | 3000 | 0 |  | 410 |  | 선택 | 선택 | 0 | 3000 | 0 |  | 410 |  | 선택 | 선택 | 해제 | 미정 | 미정 | 선택 | 미정 |  | 미정 | BT180180 | H
B44268 | 2018-03-16 | 2 | C |  | 4 | A | SM45CB | 탄소강 | SM45C | BM#2 | 1585 | 55 | 1615 | 1527 | 41 | 8000 |  | 1 | 0.3 | 15 |  | 0 | 1560 | 1612 | 0 | 3.22 | 0 | 21 | 16 | 89 | Y |  | 2018-03-16 23:40 | 67 | 1091 | 17 | 21 | 23 | 24 | 25 | 24 | 23 | 22 | 21 | 20 | 18 | 16 | 13 | 13 | 21 | 25 | 13 | 0 | -0.3 | Y | 39.98 | Y | -0.6 | [8 empty] | N | N | Y | 160 | 0.47 | 61 | 93996 | 95610 | 430 | 16500 | 7 | 1 | 10 | 2018-03-16 23:59 | 1560 | 152 |  | 35 | [16 empty] | 97.81 | 75 | 0 | 0 | 0 |  | 650 | 700 | 선택 | 해제 | 0 | 0 | 0 |  | 650 | 700 | 선택 | 해제 | 해제 | 미정 | 미정 | 미정 | 미정 |  | 미정 | RB320.00 | C
B44269 | 2018-03-16 | 2 | C |  | 5 | A | SM45CB | 탄소강 | SM45C | BM#2 | 1554 | 49 | 1614 | 1526 | 40 | 7300 |  | 1 | 0.3 | 15 |  | 0 | 1554 | 1604 | 0 | 3.43 | 0 | 15 | 52 | 41 | Y |  | 2018-03-17 00:39 | 61 | 1085 | 10 | 15 | 19 | 23 | 24 | 24 | 23 | 23 | 23 | 22 | 21 | 19 | 18 | 18 | 20 | 24 | 18 | 23 | -0.15 | Y | 40 | Y | -0.2 | [8 empty] | N | N | Y | 150 | 0.47 | 64 | 100084 | 98500 | 90 | 15500 | 7 | 1 | 20 | 2018-03-17 01:10 | 1554 | 136 |  | 40 | 14 | [15 empty] | 102.13 | 75 | 0 | 0 | 0 |  | 650 | 700 | 선택 | 해제 | 0 | 0 | 0 |  | 650 | 700 | 선택 | 해제 | 해제 | 미정 | 미정 | 미정 | 미정 |  | 미정 | RB220.00 | C
A44315 | 2018-03-16 | 1 | C | TUNDISH교체 | 1 | A | AE5124H | 소입성보증강 | C1 | BM#1 | 1569 | 48 | 1633 | 1525 | 41 | 7800 |  | 3 | 0.29 | 21 |  | -1.35 | 1600 | 1633 | 0 | 20.94 |  | 18 | 23 | 63 | Y |  | 2018-03-17 00:58 | 92 | 1092 | 37 | 37 | 43 | 48 | 50 | 51 | 52 | 52 | 52 | 52 |  |  |  | 52 | 47 | 52 | 52 | 52 | 0 |  | 15.02 | Y | 0 |  | 2.53 | 2.36 | 1.62 |  |  |  |  | N | N | N | 150 | 0.53 | 57 | 101508 | 99050 | 7000 | 15700 | 6 | 1 |  | 2018-03-17 01:06 | 1600 | 117 |  | 35 |  | *T/D플럭스 유15 용120KG *Hydris 수소 기준 초과(10분) 생관통보 | [14 empty] | 95.72 | 100 | 1000 | 0 | 0 |  | 450 |  | 선택 | 선택 | 1000 | 0 | 0 |  | 450 |  | 선택 | 선택 | 미정 | 미정 | 미정 | 선택 | 미정 |  | 미정 | BT180180 | H
B44270 | 2018-03-16 | 2 | C |  | 6 | A | SM45CB | 탄소강 | SM45C | BM#2 | 9999 | 41 | 1626 | 1544 | 29 | 5400 |  | 1 | 0.31 | 15 |  | 0 | 1559 | 1610 | 0 | 3.32 | 0 | 30 | 74 | 43 | Y |  | 2018-03-17 01:43 | 66 | 1085 | 15 | 18 | 21 | 23 | 24 | 25 | 25 | 24 | 24 | 23 | 22 | 21 | 19 | 19 | 22 | 25 | 19 | 24 | -0.17 | Y | 35 | Y | -0.4 | [8 empty] | N | N | Y | 190 | 0.47 | 61 | 90216 | 95350 | 2710 | 16000 | 7 | 1 | 10 | 2018-03-17 02:22 | 1559 | 137 |  | 43 | [16 empty] | 91.13 | 75 | 0 | 0 | 0 |  | 650 | 700 | 선택 | 해제 | 0 | 0 | 0 |  | 650 | 700 | 선택 | 해제 | 해제 | 미정 | 미정 | 미정 | 미정 |  | 미정 | RB210.00 | C
A44316 | 2018-03-16 | 1 | C |  | 2 | B | AE5124H | 소입성보증강 | C1 | BM#1 | 1605 | 41 | 1617 | 1552 | 34 | 6200 |  | 3 | 0.3 | 20 |  | -1.65 | 1576 | 1617 | 0 | 18.6 |  | 33 | 40 | 73 | Y |  | 2018-03-17 01:56 | 68 | 1098 | 51 | 44 | 40 | 38 | 36 | 36 | 34 | 33 | 33 | 32 | 32 | 31 | 30 | 30 | 36 | 40 | 30 | 0 | -0.2 |  | 49.98 | Y | -0.2 | [8 empty] | N | N | N | 140 | 0.52 | 62 | 84590 | 101850 | 7020 | 15600 | 6 | 1 |  | 2018-03-17 02:11 | 1576 | 110 |  | 36 | [16 empty] | 77.71 | 100 | 0 | 0 | 0 |  | 450 |  | 선택 | 선택 | 0 | 0 | 0 |  | 450 |  | 선택 | 선택 | 미정 | 미정 | 미정 | 선택 | 미정 |  | 미정 | BT180180 | H
B44271 | 2018-03-16 | 2 | C |  | 7 | A | SM45CB | 탄소강 | SM45C | BM#2 | 1575 | 46 | 1634 | 1524 | 35 | 6500 |  | 1 | 0.31 | 15 |  | 0 | 1560 | 1613 | 0 | 3.35 | 0 | 32 | 50 | 35 | Y |  | 2018-03-17 02:50 | 67 | 1087 | 17 | 21 | 25 | 27 | 28 | 27 | 27 | 26 | 26 | 24 | 23 | 22 | 20 | 20 | 24 | 28 | 20 | 27 | -0.2 | Y | 39.97 | Y | -0.4 | [8 empty] | N | N | Y | 180 | 0.47 | 62 | 155540 | 95860 | 190 | 14700 | 7 | 1 | 20 | 2018-03-17 03:04 | 1560 | 138 |  | 40 |  | *연연주 혼탕부 성분확인 ID:307~309,407~409 | [14 empty] | 160.35 | 100 | 0 | 0 | 0 |  | 650 | 700 | 선택 | 해제 | 0 | 0 | 0 |  | 650 | 700 | 선택 | 해제 | 해제 | 미정 | 미정 | 미정 | 미정 |  | 미정 | RB200.00 | C
A44317 | 2018-03-16 | 1 | C |  | 3 | A | AE5124H | 소입성보증강 | C1 | BM#1 | 1632 | 42 | 1614 | 1558 | 32 | 5800 |  | 3 | 0.29 | 20 |  | -1.66 | 1573 | 1614 | 0 | 20.6 |  | 2 | 14 | 72 | Y |  | 2018-03-17 02:59 | 65 | 1092 | 30 | 32 | 34 | 36 | 36 | 36 | 35 | 34 | 33 | 33 | 32 | 31 | 30 | 30 | 33 | 36 | 30 | 36 | -0.13 | Y | 45 | Y | -0.2 | [8 empty] | N | N | N | 130 | 0.52 | 61 | 101508 | 102500 | 6830 | 15800 | 6 | 1 |  | 2018-03-17 03:07 | 1573 | 110 |  | 35 | [16 empty] | 92.7 | 100 | 0 | 0 | 0 |  | 450 |  | 선택 | 선택 | 0 | 0 | 0 |  | 450 |  | 선택 | 선택 | 미정 | 미정 | 미정 | 선택 | 미정 |  | 미정 | BT180180 | H
B44272 | 2018-03-16 | 2 | C |  | 8 | A | SM45C | 탄소강 | SM45C | BM#2 | 1574 | 40 | 1627 | 1525 | 31 | 5900 |  | 1 | 0.43 | 15 |  | 0 | 1599 | 1599 | 0 | 3.02 | 0 | 21 | 17 | 44 | Y |  | 2018-03-17 04:05 | 106 | 1089 | 16 | 21 | 24 | 26 | 27 | 27 | 26 | 26 | 24 | 23 | 22 | 21 | 20 | 20 | 23 | 27 | 20 | 26 | -0.18 | Y | 39.98 | Y | -0.2 | [8 empty] | N | N | Y | 170 | 0.47 | 61 | 46550 | 92320 | 770 | 14200 | 7 | 1 | 30 | 2018-03-17 04:27 | 1555 | 121 |  | 30 |  | *연연주 혼탕부 성분확인 ID:301.401 | [14 empty] | 49 | 100 | 0 | 0 | 0 |  | 650 | 600 | 선택 | 해제 | 0 | 0 | 0 |  | 650 | 600 | 선택 | 해제 | 해제 | 미정 | 미정 | 미정 | 선택 | 7 | 미정 | RB200.00 | H
A44318 | 2018-03-16 | 1 | C |  | 4 | A | AE5124H | 소입성보증강 | C1 | BM#1 | 1605 | 40 | 1615 | 1540 | 30 | 5600 |  | 3 | 0.29 | 19 |  | -1.75 | 1573 | 1615 | 0 | 21.79 |  | 5 | 41 | 74 | Y |  | 2018-03-17 04:13 | 65 | 1095 | 29 | 33 | 35 | 37 | 37 | 36 | 35 | 34 | 33 | 32 | 31 | 30 | 29 | 29 | 33 | 37 | 29 | 0 | -0.18 | Y | 45 | Y | -0.2 | [8 empty] | N | N | N | 120 | 0.47 | 65 | 101508 | 96850 | 6830 | 15900 | 6 | 1 |  | 2018-03-17 04:20 | 1573 | 95 |  | 23 |  | *전공정요청 감속주입 | [14 empty] | 97.74 | 100 | 0 | 0 | 0 |  | 450 |  | 선택 | 선택 | 0 | 0 | 0 |  | 450 |  | 선택 | 선택 | 미정 | 미정 | 미정 | 선택 | 미정 |  | 미정 | BT180180 | H
A44319 | 2018-03-16 | 1 | D |  | 5 | A | AE5124H | 소입성보증강 | C1 | BM#1 | 1606 | 39 | 1616 | 1543 | 29 | 5400 |  | 3 | 0.29 | 20 |  | -1.64 | 1576 | 1616 | 0 | 25.56 |  | 18 | 24 | 71 | Y |  | 2018-03-17 05:17 | 68 | 1091 | 28 | 33 | 36 | 38 | 39 | 39 | 38 | 38 | 38 | 37 | 36 | 36 |  | 36 | 36 | 39 | 36 | 38 | -0.04 | Y | 35.02 | Y | 0 | [8 empty] | N | N | Y | 110 | 0.49 | 60 | 101508 | 95580 | 7110 | 14500 | 6 | 1 |  | 2018-03-17 05:28 | 1576 | 91 |  | 25 |  | *전공정요청 감속주입 | [14 empty] | 98.36 | 100 | 0 | 0 | 0 |  | 450 |  | 선택 | 선택 | 0 | 0 | 0 |  | 450 |  | 선택 | 선택 | 미정 | 미정 | 미정 | 선택 | 미정 |  | 미정 | BT180180 | H
B44273 | 2018-03-16 | 2 | D |  | 9 | A | SM45C | 탄소강 | SM45C | BM#2 | 1610 | 46 | 1605 | 1525 | 36 | 7100 |  | 1 | 0.32 | 18 |  | 0 | 1563 | 1620 | 0 | 2.75 | 0 | 15 | 53 | 51 | Y |  | 2018-03-17 05:15 | 70 | 1087 | 15 | 28 | 33 | 36 | 37 | 38 | 38 | 38 | 37 | 36 | 35 | 33 | 30 | 30 | 33 | 38 | 30 | 38 | -0.23 | Y | 35 | Y | -0.6 | [8 empty] | N | N | Y | 160 | 0.47 | 63 | 103704 | 98450 | 2610 | 16200 | 7 | 1 | 40 | 2018-03-17 05:37 | 1563 | 120 |  | 25 | [16 empty] | 102.68 | 100 | 0 | 0 | 0 |  | 650 | 600 | 선택 | 해제 | 0 | 0 | 0 |  | 650 | 600 | 선택 | 해제 | 해제 | 미정 | 미정 | 미정 | 미정 |  | 미정 | RB220.00 | C
A44320 | 2018-03-16 | 1 | D |  | 6 | A | AE5124H | 소입성보증강 | C1 | BM#1 | 1617 | 41 | 1604 | 1556 | 39 | 5800 |  | 3 | 0.29 | 17 |  | -1.46 | 1573 | 1604 | 0 | 11.16 |  | 33 | 41 | 75 | Y |  | 2018-03-17 06:26 | 65 | 1095 | 34 | 39 | 41 | 41 | 41 | 40 | 39 | 37 | 37 | 35 | 34 | 32 | 31 | 28 | 36 | 41 | 28 | 41 | -0.22 |  | 60.02 | Y | -0.3 | [8 empty] | N | N | N | 100 | 0.45 | 74 | 101508 | 106460 | 1660 | 15700 | 6 | 1 |  | 2018-03-17 06:33 | 1573 | 86 |  | 18 |  | *전공정요청 L/D 잔강이월없음 *전공정요청 감속주입 | [14 empty] | 93.38 | 100 | 0 | 0 | 0 |  | 450 |  | 선택 | 선택 | 0 | 0 | 0 |  | 450 |  | 선택 | 선택 | 미정 | 미정 | 미정 | 미정 | 미정 |  | 미정 | BT180180 | H
B44274 | 2018-03-16 | 2 | D |  | 10 | A | SM45C | 탄소강 | SM45C | BM#2 | 1596 | 41 | 1614 | 1547 | 32 | 6200 |  | 1 | 0.28 | 14 |  | -2.24 | 1555 | 1596 | 0 | 2.08 | 0 | 30 | 75 | 58 | Y |  | 2018-03-17 06:37 | 62 | 1105 | 25 | 28 | 29 | 33 | 34 | 35 | 35 | 34 | 33 | 32 | 31 | 30 | 28 | 22 | 30 | 35 | 22 | 0 | -0.24 | Y | 55 | Y | -0.4 | [8 empty] | N | N | N | 150 | 0.41 | 75 | 91197 | 100360 | 1070 | 16500 | 7 | 1 | 10 | 2018-03-17 06:38 | 1555 | 97 |  | 9 |  | * 전공정 작업지연 감속10%이상주입 이상공정 등록 및 전 HEAT 준 빅사이즈 작업 주속기준 적용안되 전 HEAT 사이즈 변경 생관통보 함. | [14 empty] | 89.94 | 100 | 0 | 0 | 0 |  | 650 | 400 | 선택 | 해제 | 0 | 0 | 0 |  | 650 | 400 | 선택 | 해제 | 해제 | 미정 | 미정 | 미정 | 미정 |  | 미정 | RB120.00 | C
B44275 | 2018-03-17 | 2 | D |  | 11 | A | SM45C | 탄소강 | SM45C | BM#2 | 1623 | 40 | 1615 | 1546 | 35 | 5700 |  | 1 | 0.3 | 15 |  | -1.7 | 1560 | 1594 | 0 | 2.82 | 0 | 32 | 51 | 82 | Y |  | 2018-03-17 07:57 | 67 | 1086 | 20 | 26 | 31 | 34 | 36 | 36 | 36 | 34 | 33 | 32 | 31 | 30 | 28 | 28 | 32 | 36 | 28 | 36 | -0.2 | Y | 40 | Y | -0.4 | [8 empty] | N | N | Y | 190 | 0.46 | 64 | 95751 | 97400 | 2090 | 15600 | 7 | 1 | 20 | 2018-03-17 07:53 | 1560 | 94 |  | 6 | [16 empty] | 96.33 | 100 | 0 | 0 | 0 |  | 650 | 600 | 선택 | 해제 | 0 | 0 | 0 |  | 650 | 600 | 선택 | 해제 | 해제 | 미정 | 미정 | 미정 | 미정 |  | 미정 | RB200.00 | H
A44321 | 2018-03-17 | 1 | D |  | 7 | A | AE5124H | 소입성보증강 | C1 | BM#1 | 1648 | 41 | 1611 | 1578 | 38 | 4600 |  | 3 | 0.29 | 17 |  | -1.59 | 1577 | 1611 | 0 | 8.84 |  | 2 | 15 | 93 | Y |  | 2018-03-17 07:23 | 69 | 1087 | 25 | 31 | 35 | 37 | 38 | 39 | 38 | 37 | 37 | 36 | 35 | 34 | 33 | 29 | 34 | 39 | 29 | 37 | -0.2 | Y | 50 | Y | -0.2 | [8 empty] | N | N |  | 150 | 0.42 | 77 | 101508 | 102300 | 3950 | 15600 | 6 | 1 |  | 2018-03-17 07:33 | 1577 | 103 |  | 36 |  | *전공정요청 L/D 잔강이월없음 *전공정요청 감속주입 (20%이상) 이상재 ID:103~106.203~206 생관통보 | [14 empty] | 95.54 | 100 | 0 | 0 | 0 |  | 450 |  | 해제 | 선택 | 0 | 0 | 0 |  | 450 |  | 해제 | 선택 | 미정 | 미정 | 미정 | 미정 | 미정 |  | 미정 | BT180180 | H
B44276 | 2018-03-17 | 2 | D |  | 12 | A | SM45C | 탄소강 | SM45C | BM#2 | 1579 | 36 | 1614 | 1534 | 32 | 6200 |  | 1 | 0.29 | 16 |  | -2.31 | 1553 | 1603 | 0 | 2.26 | 0 | 5 | 42 | 92 | Y |  | 2018-03-17 08:54 | 60 | 1086 | 24 | 26 | 28 | 30 | 30 | 29 | 28 | 27 | 26 | 25 | 23 | 22 | 20 | 20 | 26 | 30 | 20 | 0 | -0.22 | Y | 45.02 | Y | -0.4 | [8 empty] | N | N | Y | 180 | 0.47 | 61 | 103704 | 94880 | 500 | 15300 | 7 | 1 | 40 | 2018-03-17 09:01 | 1553 | 97 |  | 16 | [16 empty] | 108.82 | 100 | 0 | 0 | 0 |  | 650 | 600 | 선택 | 해제 | 0 | 0 | 0 |  | 650 | 600 | 선택 | 해제 | 해제 | 미정 | 미정 | 미정 | 미정 |  | 미정 | RB200.00 | H
A44322 | 2018-03-17 | 1 | D | TUNDISH교체전 | 8 | A | AE5124H | 소입성보증강 | C1 | BM#1 | 1645 | 39 | 1622 | 1565 | 37 | 5400 |  | 3 | 0.3 | 16 |  | -2 | 1582 | 1622 | 0 | 8.61 |  | 21 | 18 | 83 | Y |  | 2018-03-17 08:22 | 74 | 1085 | 27 | 28 | 30 | 32 | 33 | 33 | 33 | 32 | 31 | 31 | 30 | 29 | 28 | 28 | 30 | 33 | 28 | 33 | -0.1 | Y | 50 | Y | 0 | [8 empty] | N | N | N | 140 | 0.42 | 76 | 106009 | 103080 | 4420 | 1500 | 6 | 1 |  | 2018-03-17 08:30 | 1582 | 121 |  | 56 |  | *전공정요청 L/D 잔강이월없음 *전공정요청 감속주입(20%이상) 이상재 ID:101.201 생관통보 | B3EF9064E7204F358A558F0468D1EDB1 | 7B8720333A5A42FEB7EDC275E65F25A5 | 72FF1D8494CE49C285856E8B893F497E | [11 empty] | 98.61 | 100 | 0 | 3000 | 0 |  | 450 |  | 선택 | 선택 | 0 | 3000 | 0 |  | 450 |  | 선택 | 선택 | 미정 | 미정 | 미정 | 미정 | 미정 |  | 미정 | BT180180 | H
A44323 | 2018-03-17 | 1 | D |  | 13 | A | SM45C | 탄소강 | SM45C | BM#2 | 1624 | 40 | 1608 | 1569 | 39 | 4200 |  | 3 | 0.29 | 16 |  | -2.41 | 1560 | 1608 | 0 | 9.37 |  | 18 | 25 | 71 | Y |  | 2018-03-17 09:37 | 67 | 1087 | 16 | 21 | 25 | 27 | 29 | 29 | 28 | 28 | 28 | 27 | 27 | 28 | 26 | 26 | 26 | 29 | 26 | 28 | -0.06 | Y | 39.98 | Y | -0.4 | [8 empty] | N | N | Y | 170 | 0.47 | 64 | 95062 | 99890 | 660 | 14900 | 7 | 1 | 10 | 2018-03-17 09:44 | 1560 | 118 |  | 38 | [16 empty] | 93.06 | 100 | 0 | 0 | 0 |  | 650 | 700 | 선택 | 해제 | 0 | 0 | 0 |  | 650 | 700 | 선택 | 해제 | 해제 | 미정 | 미정 | 미정 | 미정 |  | 미정 | RB230.00 | C
B44277 | 2018-03-17 | 2 | D | TUNDISH교체 | 1 | A | AE15B34M | 합금강 | 보론강 | BM#1 | 1632 | 43 | 1666 | 1537 | 39 | 8200 |  | 1 | 0.28 | 19 |  | -2.64 | 1576 | 1649 | 0.98 | 0 | 0 | 15 | 54 | 93 | Y |  | 2018-03-17 10:29 | 79 | 1088 | 31 | 31 | 37 | 38 | 41 | 41 | 42 | 43 | 43 | 44 |  |  |  | 44 | 39 | 44 | 44 | 0 | 0 |  |  | Y | 0.2 |  | 2.21 | 2.21 | [5 empty] | N | N | N | 150 | 0.48 | 59 | 101508 | 96750 | 2100 | 15500 | 13 | 2 |  | 2018-03-17 10:34 | 1576 | 135 |  | 31 |  | *T/Dflux 유15kg 용120kg | [14 empty] | 102.69 | 100 | 700 | 0 | 0 |  | 300 |  | 선택 | 선택 | 700 | 0 | 0 |  | 300 |  | 선택 | 선택 | 해제 | 미정 | 미정 | 미정 | 선택 |  | 미정 | BT180180 | H
A44324 | 2018-03-17 | 1 | D | TUNDISH교체전 | 14 | A | SM45C | 탄소강 | SM45C | BM#2 | 1595 | 57 | 1608 | 1545 | 37 | 4800 |  | 3 | 0.3 | 16 |  | -2.36 | 1561 | 1608 | 0 | 10.47 |  | 33 | 42 | 62 | Y |  | 2018-03-17 10:43 | 68 | 1089 | 25 | 29 | 31 | 33 | 34 | 34 | 34 | 34 | 33 | 33 | 32 | 32 | 31 | 31 | 32 | 34 | 31 | 34 | -0.07 | Y | 40 | Y | -0.2 | [8 empty] | N | N | N | 160 | 0.47 | 61 | 86384 | 95620 | 4930 | 2000 | 7 | 1 | 20 | 2018-03-17 10:55 | 1561 | 127 |  | 40 |  |  | 05F523F3EC9F4CC0AABA2D4739DB6028 | 7AD60C6797B244DC8521C57CC86FF2FB | FA7F3947376E404AA735E7BD9442BD55 | [11 empty] | 85.91 | 100 | 0 | 2500 | 0 |  | 650 | 400 | 선택 | 해제 | 0 | 2520 | 0 |  | 650 | 400 | 선택 | 해제 | 해제 | 미정 | 미정 | 미정 | 미정 |  | 미정 | RB160.00 | C
B44278 | 2018-03-17 | 2 | D |  | 2 | A | AE15B34M | 합금강 | 보론강 | BM#1 | 1596 | 39 | 1634 | 1534 | 34 | 7000 |  | 1 | 0.3 | 14 |  | -2.23 | 1564 | 1615 | 1.15 | 0 | 0 | 30 | 76 | 90 | Y |  | 2018-03-17 11:32 | 67 | 1087 | 40 | 37 | 36 | 36 | 35 | 34 | 33 | 32 | 31 | 29 | 28 | 26 | 25 | 25 | 33 | 36 | 25 | 0 | -0.22 |  | 50 | Y | -0.2 | [8 empty] | N | N | N | 140 | 0.49 | 62 | 101508 | 97070 | 30 | 15200 | 13 | 2 |  | 2018-03-17 11:41 | 1564 | 124 |  | 29 | [16 empty] | 104.65 | 100 | 0 | 0 | 0 |  | 300 |  | 선택 | 선택 | 0 | 0 | 0 |  | 300 |  | 선택 | 선택 | 해제 | 미정 | 미정 | 미정 | 미정 |  | 미정 | BT180180 | H
A44325 | 2018-03-17 | 1 | D | TUNDISH교체 | 1 | A | AE6418HG | 소입성보증강 | C1 | BM#2 | 1628 | 43 | 1625 | 1578 | 42 | 5700 |  | 3 | 0.31 | 17 |  | -1.98 | 1585 | 1625 | 9.42 | 0 |  | 2 | 16 | 56 | Y |  | 2018-03-17 11:41 | 95 | 1087 | -312 | -202 | 10 | 18 | 25 | 25 | 26 | 24 | 24 | 24 | 23 | 25 | 31 | 39 | 33 | 39 | 38 | 39 | 0 |  | 10 | Y | 0.2 |  | 2.07 | 2.07 | [5 empty] | N | N | N | 150 | 0.49 | 61 | 96606 | 103300 | 2800 | 16100 | 10 | 2 | 10 | 2018-03-17 11:54 | 1585 | 139 |  | 65 |  | * T/D FLUX 용탕부: 120 KG / 유탕부: 15KG 투입 | [14 empty] | 91.05 | 100 | 700 | 0 | 0 |  | 490 | 300 | 선택 | 선택 | 700 | 0 | 0 |  | 490 | 300 | 선택 | 선택 | 선택 | 미정 | 미정 | 미정 | 미정 |  | 미정 | RB160.00 | C
B44279 | 2018-03-17 | 2 | D |  | 3 | A | AE15B34M | 합금강 | 보론강 | BM#1 | 1615 | 40 | 1654 | 1564 | 37 | 6600 |  | 1 | 0.27 | 15 |  | -2.26 | 1571 | 1626 | 0.83 | 0 | 0 | 10 | 9 | 845 | Y |  | 2018-03-17 12:38 | 74 | 1089 | 23 | 29 | 35 | 38 | 39 | 38 | 38 | 38 | 37 | 35 | 34 |  |  | 34 | 35 | 39 | 34 | 38 | -0.17 | Y | 29.98 | Y | -0.2 | [8 empty] | N | N | N | 130 | 0.49 | 55 | 83403 | 89270 | 2140 | 14130 | 13 | 2 |  | 2018-03-17 12:44 | 1571 | 128 |  | 26 | [16 empty] | 91.35 | 100 | 0 | 0 | 0 |  | 300 |  | 선택 | 선택 | 0 | 0 | 0 |  | 300 |  | 선택 | 선택 | 해제 | 미정 | 미정 | 미정 | 미정 |  | 미정 | BT180180 | C
A44326 | 2018-03-17 | 1 | A | 잔강최소화전 | 2 | A | AE6418HG | 소입성보증강 | C1 | BM#2 | 1590 | 42 | 1614 | 1551 | 40 | 6500 |  | 3 | 0.31 | 18 |  | -2.05 | 1569 | 1614 | 11.54 | 0 |  | 5 | 43 | 63 | Y |  | 2018-03-17 12:49 | 79 | 1086 | 38 | 31 | 29 | 28 | 26 | 26 | 25 | 24 | 24 | 23 | 22 | 21 | 21 | 21 | 26 | 29 | 21 | 0 | -0.16 |  | 50.02 | Y | 0 | [8 empty] | N | N | N | 140 | 0.49 | 63 | 91297 | 100900 | 3060 | 3000 | 10 | 2 |  | 2018-03-17 12:54 | 1569 | 137 |  | 61 |  | *현 HEAT 주입중 준빅사이즈 편성으로 304.404 부터 준빅조건 맞추고 준빅사이즈 작업함.(사무실과 협의) | [14 empty] | 87.91 | 100 | 0 | 4500 | 0 |  | 490 | 300 | 선택 | 선택 | 0 | 4670 | 0 |  | 490 | 300 | 선택 | 선택 | 선택 | 미정 | 미정 | 미정 | 선택 | 2 | 미정 | RB160.00 | C
B44280 | 2018-03-17 | 2 | A |  | 4 | A | AE15B34M | 합금강 | 보론강 | BM#1 | 1598 | 41 | 1635 | 1544 | 36 | 7200 |  | 1 | 0.28 | 13 |  | -2.49 | 1562 | 1617 | 0.95 | 0 | 0 | 32 | 52 | 157 | Y |  | 2018-03-17 13:30 | 65 | 1089 | 31 | 31 | 31 | 32 | 33 | 32 | 32 | 31 | 30 | 28 | 27 | 25 | 24 | 24 | 30 | 33 | 24 | 32 | -0.23 | Y | 39.97 | Y | -0.2 | [8 empty] | N | N | N | 120 | 0.49 | 62 | 84590 | 101490 | 540 | 14740 | 13 | 2 |  | 2018-03-17 13:35 | 1562 | 128 |  | 33 | [16 empty] | 82.93 | 100 | 0 | 0 | 0 |  | 300 |  | 선택 | 선택 | 0 | 0 | 0 |  | 300 |  | 선택 | 선택 | 해제 | 미정 | 미정 | 미정 | 미정 |  | 미정 | BT180180 | H
B44281 | 2018-03-17 | 2 | A |  | 5 | A | AE15B34M | 합금강 | 보론강 | BM#1 | 1587 | 43 | 1644 | 1545 | 39 | 7100 |  | 1 | 0.29 | 13 |  | 0.43 | 1565 | 1570 | 2.38 | 0 | 0 | 18 | 26 | 81 | Y |  | 2018-03-17 14:43 | 68 | 1091 | 21 | 29 | 34 | 36 | 38 | 38 | 37 | 37 | 36 | 34 | 33 | 31 |  | 31 | 34 | 38 | 31 | 0 | -0.2 | Y | 34.98 | Y | -0.4 | [8 empty] | N | N | N | 110 | 0.49 | 57 | 101508 | 93640 | 1400 | 14630 | 13 | 2 |  | 2018-03-17 14:50 | 1565 | 125 |  | 25 | [16 empty] | 106.85 | 100 | 0 | 0 | 0 |  | 300 |  | 선택 | 선택 | 0 | 0 | 0 |  | 300 |  | 선택 | 선택 | 해제 | 미정 | 미정 | 미정 | 미정 |  | 미정 | BT180180 | H
A44328 | 2018-03-17 | 1 | A | 잔강최소화 | 3 | A | SCM440HK | 소입성보증강 | D | BM#2 | 1586 | 40 | 1592 | 1531 | 31 | 5500 |  | 3 | 0.3 | 16 |  | -1.17 | 1563 | 1586 | 6.39 | 0 |  | 33 | 43 | 41 | Y |  | 2018-03-17 14:38 | 69 | 1088 | -323 | 10 | 23 | 23 | 24 | 25 | 24 | 24 | 23 | 22 | 21 | 20 |  | 20 | 12 | 25 | 20 | 24 | -0.17 | Y | 29.98 | Y | -0.2 | [8 empty] | N | N | N | 130 | 0.48 | 58 | 94080 | 104640 | 5100 | 14800 | 10 | 2 |  | 2018-03-17 14:44 | 1563 | 96 |  | 30 |  | *준빅사이즈 후속 HEAT | [14 empty] | 87.6 | 100 | 3800 | 0 | 0 |  | 650 | 400 | 선택 | 해제 | 3800 | 0 | 0 |  | 650 | 400 | 선택 | 해제 | 해제 | 미정 | 미정 | 미정 | 미정 |  | 미정 | SB120120 | C
B44282 | 2018-03-17 | 2 | A |  | 6 | A | AE15B34M | 합금강 | 보론강 | BM#1 | 1573 | 45 | 1654 | 1545 | 34 | 7000 |  | 1 | 0.31 | 13 |  | -2.36 | 1563 | 1632 | 2.18 | 0 | 0 | 30 | 77 | 47 | Y |  | 2018-03-17 15:39 | 66 | 1078 | 27 | 37 | 42 | 44 | 46 | 47 | 46 | 44 | 43 | 41 | 39 | 37 |  | 37 | 41 | 47 | 37 | 0 | -0.33 | Y | 29.97 | Y | -0.4 | [8 empty] | N | N | N | 100 | 0.49 | 57 | 84590 | 93480 | 2520 | 15580 | 13 | 2 |  | 2018-03-17 15:42 | 1573 | 131 |  | 31 | [16 empty] | 90.96 | 100 | 0 | 0 | 0 |  | 300 |  | 선택 | 선택 | 0 | 0 | 0 |  | 300 |  | 선택 | 선택 | 해제 | 미정 | 미정 | 미정 | 미정 |  | 미정 | BT180180 | H
A44329 | 2018-03-17 | 1 | A |  | 4 | A | SCM440HK | 소입성보증강 | D | BM#2 | 1546 | 43 | 1576 | 1539 | 40 | 7100 |  | 3 | 0.31 | 15 |  | -1.15 | 1553 | 1576 | 6.75 | 0 |  | 15 | 55 | 131 | Y |  | 2018-03-17 15:47 | 59 | 1109 | 16 | 17 | 20 | 21 | 21 | 21 | 19 | 18 | 16 | 16 | 15 | 13 |  | 13 | 18 | 21 | 13 | 21 | -0.2 | Y | 39.98 | Y | -0.4 | [8 empty] | N | N | N | 120 | 0.52 | 60 | 96310 | 103080 | 3300 | 14200 | 10 | 2 |  | 2018-03-17 16:04 | 1553 | 94 |  | 22 | [16 empty] | 90.56 | 100 | 0 | 0 | 0 |  | 650 | 400 | 선택 | 해제 | 0 | 0 | 0 |  | 650 | 400 | 선택 | 해제 | 해제 | 미정 | 미정 | 미정 | 미정 |  | 미정 | SB120120 | C
C42810 | 2018-03-17 | 3 | A |  | 7 | A | AE15B34M | 합금강 | 보론강 | BM#1 | 1567 | 33 | 1635 | 1557 | 27 | 5300 |  | 1 | 0.3 | 13 |  | -2.56 | 1560 | 1627 | 2.88 | 0 | 0 | 36 | 16 | 57 | Y |  | 2018-03-17 16:41 | 63 | 1087 | 33 | 34 | 36 | 37 | 37 | 37 | 36 | 35 | 35 | 34 | 33 | 32 |  | 32 | 35 | 37 | 32 | 37 | -0.13 | Y | 39.98 | Y | -0.2 | [8 empty] | N | N | N | 150 | 0.49 | 59 | 101508 | 97020 | 80 | 15460 | 13 | 2 |  | 2018-03-17 17:04 | 1560 | 150 |  | 28 | [16 empty] | 105.74 | 100 | 0 | 0 | 0 |  | 300 |  | 선택 | 선택 | 0 | 0 | 0 |  | 300 |  | 선택 | 선택 | 해제 | 미정 | 미정 | 미정 | 선택 | 6 | 미정 | BT180180 | H
A44330 | 2018-03-17 | 1 | A |  | 5 | A | SCM440HK | 소입성보증강 | D | BM#2 | 1579 | 43 | 1573 | 1537 | 35 | 6200 |  | 3 | 0.28 | 17 |  | -0.8 | 1555 | 1573 | 9.22 | 0 |  | 2 | 17 | 95 | Y |  | 2018-03-17 16:56 | 61 | 1149 | 9 | 18 | 24 | 26 | 27 | 27 | 26 | 25 | 24 | 23 | 22 | 20 |  | 20 | 23 | 27 | 20 | 0 | -0.2 | Y | 34.98 | Y | -0.4 | [8 empty] | N | N | N | 110 | 0.52 | 58 | 97656 | 99160 | 3890 | 14100 | 10 | 2 |  | 2018-03-17 17:01 | 1555 | 95 |  | 15 | [16 empty] | 94.04 | 100 | 0 | 0 | 0 |  | 650 | 400 | 선택 | 해제 | 0 | 0 | 0 |  | 650 | 400 | 선택 | 해제 | 해제 | 미정 | 미정 | 미정 | 미정 |  | 미정 | RB110.00 | C
B44283 | 2018-03-17 | 2 | A |  | 8 | A | AE15B34M | 합금강 | 보론강 | BM#1 | 1571 | 42 | 1636 | 1524 | 34 | 6800 |  | 1 | 0.27 | 13 |  | -2.86 | 1553 | 1612 | 1.01 | 0 | 0 | 10 | 10 | 106 | Y |  | 2018-03-17 17:41 | 56 | 1136 | 28 | 28 | 27 | 27 | 27 | 26 | 26 | 25 | 24 | 23 | 21 | 19 |  | 19 | 25 | 27 | 19 | 27 | -0.18 |  | 45 | Y | -0.4 | [8 empty] | N | N | N | 140 | 0.49 | 57 | 101508 | 91830 | 1230 | 14760 | 13 | 2 |  | 2018-03-17 17:43 | 1553 | 127 |  | 30 | [16 empty] | 109.15 | 100 | 0 | 0 | 0 |  | 300 |  | 선택 | 선택 | 0 | 0 | 0 |  | 300 |  | 선택 | 선택 | 해제 | 미정 | 미정 | 미정 | 미정 |  | 미정 | BT180180 | H
A44331 | 2018-03-17 | 1 | A |  | 6 | A | SCM440 | 합금강 | D | BM#2 | 1573 | 42 | 1577 | 1511 | 36 | 6500 |  | 3 | 0.31 | 15 |  | -2.14 | 1551 | 1597 | 8.85 | 0 |  | 5 | 44 | 87 | Y |  | 2018-03-17 17:55 | 55 | 1152 | 13 | 20 | 24 | 26 | 26 | 25 | 25 | 24 | 22 | 21 | 20 | 19 | 18 | 18 | 22 | 26 | 18 | 0 | -0.18 | Y | 45 | Y | -0.2 |  |  |  | 0.9 |  |  |  |  | N | N | N | 100 | 0.48 | 64 | 156603 | 100610 | 2450 | 14700 | 10 | 2 |  | 2018-03-17 18:04 | 1555 | 98 |  | 18 |  | *전공정 요청 감속주입(후HEAT 20% 이상감속 혼탕부 60톤 편입으로 현HEAT 이상공정등록) *연연주 혼탕부 308~310,408~410 | [14 empty] | 151.97 | 100 | 0 | 0 | 0 |  | 650 | 400 | 선택 | 해제 | 0 | 0 | 0 |  | 650 | 400 | 선택 | 해제 | 해제 | 미정 | 미정 | 미정 | 미정 |  | 미정 | RB130.00 | C
B44284 | 2018-03-17 | 2 | A |  | 9 | A | AE15B34M | 합금강 | 보론강 | BM#1 | 1583 | 41 | 1636 | 1546 | 37 | 7400 |  | 1 | 0.28 | 13 |  | -2.39 | 1571 | 1623 | 1.92 | 0 | 0 | 21 | 20 | 59 | Y |  | 2018-03-17 18:33 | 74 | 1147 | 16 | 28 | 33 | 37 | 39 | 39 | 38 | 38 | 37 | 36 | 34 | 33 | 31 | 31 | 34 | 39 | 31 | 0 | -0.2 | Y | 40 | Y | -0.4 | [8 empty] | N | N | N | 130 | 0.49 | 63 | 101508 | 102960 | 1290 | 15070 | 13 | 2 |  | 2018-03-17 18:36 | 1571 | 127 |  | 38 | [16 empty] | 97.46 | 100 | 0 | 0 | 0 |  | 300 |  | 선택 | 선택 | 0 | 0 | 0 |  | 300 |  | 선택 | 선택 | 해제 | 미정 | 미정 | 미정 | 미정 |  | 미정 | BT180180 | H
A44332 | 2018-03-17 | 1 | A |  | 7 | A | SCM440J | 합금강 | D4 | BM#2 | 1574 | 40 | 1590 | 1530 | 36 | 5600 |  | 3 | 0.31 | 15 |  | -1.76 | 1558 | 1591 | 8.5 | 0 |  | 33 | 44 | 74 | Y |  | 2018-03-17 18:59 | 63 | 1140 | 16 | 19 | 24 | 26 | 27 | 27 | 27 | 26 | 25 | 24 | 23 | 23 | 22 | 19 | 23 | 27 | 19 | 27 | -0.15 | Y | 55.02 | Y | -0.2 | [8 empty] | N | N | N | 150 | 0.4 | 76 | 50754 | 101320 | 640 | 14600 | 10 | 2 |  | 2018-03-17 19:04 | 1558 | 99 |  | 22 |  | *연연주 혼탕부 301.401 *전공정 요청 감속주입 20% 이상 감속 이상공정 등록 | [14 empty] | 49.83 | 83.33 | 0 | 0 | 0 |  | 650 | 1100 | 선택 | 해제 | 0 | 0 | 0 |  | 650 | 1100 | 선택 | 해제 | 해제 | 미정 | 미정 | 미정 | 미정 |  | 미정 | BT180180 | H
B44285 | 2018-03-17 | 2 | A | TUNDISH교체전 | 10 | A | AE15B34M | 합금강 | 보론강 | BM#1 | 1599 | 40 | 1636 | 1545 | 32 | 6400 |  | 1 | 0.31 | 13 |  | -2.94 | 1568 | 1624 | 3.09 | 0 | 0 | 30 | 78 | 44 | Y |  | 2018-03-17 19:34 | 71 | 1142 | 28 | 30 | 33 | 35 | 36 | 36 | 35 | 35 | 34 | 32 | 31 | 29 | 26 | 26 | 33 | 36 | 26 | 35 | -0.25 | Y | 40 | Y | -0.6 | [8 empty] | N | N | N | 120 | 0.49 | 61 | 93440 | 97950 | -1700 | 1700 | 13 | 2 |  | 2018-03-17 19:37 | 1568 | 131 |  | 43 |  |  | 2FC0FECC3F7D4587A435FA6646FB57C9 | E143F18BEF974BF4A0D755E5CCFEC109 | 24CAC4270FF6405FA0C317D96524C118 | [11 empty] | 94.38 | 100 | 0 | 2500 | 0 |  | 300 |  | 선택 | 선택 | 0 | 2500 | 0 |  | 300 |  | 선택 | 선택 | 해제 | 미정 | 미정 | 미정 | 미정 |  | 미정 | BT180180 | H
B44286 | 2018-03-17 | 2 | A |  | 8 | A | SCM440J | 합금강 | D4 | BM#2 | 1586 | 41 | 1607 | 1547 | 36 | 7500 |  | 1 | 0.27 | 13 |  | -2.68 | 1563 | 1606 | 1 | 0 | 0 | 32 | 53 | 220 | Y |  | 2018-03-17 20:24 | 68 | 1120 | 16 | 22 | 25 | 27 | 28 | 26 | 26 | 25 | 24 | 23 | 21 | 19 | 17 | 15 | 23 | 28 | 15 | 0 | -0.29 | Y | 45 | Y | -0.4 | [8 empty] | N | N | N | 140 | 0.47 | 67 | 152262 | 104690 | 990 | 15500 | 10 | 2 |  | 2018-03-17 20:29 | 1563 | 96 |  | 16 |  | *연연주 혼탕부 ID:307~309.407~409 *전공정 지연 감속주입 (정속 미준수 이상공정 등록) | [14 empty] | 143.64 | 77.78 | 0 | 0 | 0 |  | 650 | 1100 | 선택 | 해제 | 0 | 0 | 0 |  | 650 | 1100 | 선택 | 해제 | 해제 | 미정 | 미정 | 미정 | 미정 |  | 미정 | BT180180 | H
A44334 | 2018-03-17 | 1 | C | TUNDISH교체 | 1 | A | AE1055M1 | 탄소강 | AE1055LS계 | BM#1 | 1561 | 48 | 1608 | 1512 | 40 | 7100 |  | 3 | 0.29 | 20 |  | -1.74 | 1574 | 1617 | 0 | 8.05 |  | 15 | 56 | 139 | Y |  | 2018-03-17 21:09 | 88 | 1138 | 34 | 30 | 34 | 39 | 41 | 43 | 44 | 45 | 45 | 45 | 45 |  |  | 45 | 41 | 45 | 45 | 45 | 0 |  | 15.02 | Y | 0 |  | 2.07 | 1.89 | [5 empty] | N | N | N | 230 | 0.47 | 60 | 84590 | 95200 | 7080 | 16000 | 2 | 1 |  | 2018-03-17 21:17 | 1574 | 120 |  | 36 |  | *T/D가열온도:자동-1337`.수동건-1360`.STR#1:944.STR#2:927.T/D FLUX 유:15,용:225 | [14 empty] | 82.77 | 100 | 1500 | 0 | 0 |  | 400 |  | 선택 | 해제 | 1500 | 0 | 0 |  | 400 |  | 선택 | 해제 | 해제 | 미정 | 미정 | 선택 | 선택 |  | 미정 | BT180180 | H
B44287 | 2018-03-17 | 2 | C |  | 9 | A | AE4140Q | 합금강 | D4 | BM#2 | 1565 | 43 | 1624 | 1537 | 39 | 7900 |  | 1 | 0.28 | 18 |  | -2.16 | 1553 | 1607 | 1.6 | 0 | 0 | 5 | 45 | 33 | Y |  | 2018-03-17 21:35 | 59 | 1141 | 12 | 17 | 23 | 28 | 30 | 31 | 30 | 30 | 29 | 28 | 27 | 26 | 25 | 25 | 26 | 31 | 25 | 30 | -0.17 | Y | 35 | Y | -0.2 |  |  |  | 1.09 |  |  |  |  | N | N | N | 130 | 0.49 | 65 | 47366 | 103530 | 70 | 15700 | 10 | 2 | 20 | 2018-03-17 21:34 | 1560 | 107 |  | 15 |  | *연연주 혼탕부 성분확인 ID:301.401 | [14 empty] | 45.99 | 83.33 | 0 | 0 | 0 |  | 650 | 1100 | 선택 | 선택 | 0 | 0 | 0 |  | 650 | 1100 | 선택 | 선택 | 선택 | 미정 | 미정 | 미정 | 미정 |  | 미정 | RB150.00 | C
A44335 | 2018-03-17 | 1 | C |  | 2 | A | AE1055M1 | 탄소강 | AE1055LS계 | BM#1 | 1598 | 41 | 1603 | 1542 | 33 | 5200 |  | 3 | 0.28 | 20 |  | -1.89 | 1547 | 1593 | 0 | 12.78 |  | 10 | 11 | 87 | Y |  | 2018-03-17 22:08 | 61 | 1141 | 45 | 38 | 34 | 32 | 30 | 29 | 28 | 27 | 26 | 25 | 23 | 22 |  | 22 | 30 | 34 | 22 | 0 | -0.27 |  | 45 | Y | -0.2 | [8 empty] | N | N | N | 220 | 0.48 | 60 | 84590 | 89250 | 7070 | 15600 | 2 | 1 |  | 2018-03-17 22:18 | 1547 | 113 |  | 37 | [16 empty] | 87.89 | 100 | 0 | 0 | 0 |  | 400 |  | 선택 | 해제 | 0 | 0 | 0 |  | 400 |  | 선택 | 해제 | 해제 | 미정 | 미정 | 선택 | 미정 |  | 미정 | BT180180 | H
B44288 | 2018-03-17 | 2 | C |  | 10 | A | AE4140Q | 합금강 | D4 | BM#2 | 1617 | 46 | 1634 | 1574 | 38 | 7500 |  | 1 | 0.26 | 19 |  | 0 | 1565 | 1629 | 1.56 | 0 | 0 | 2 | 18 | 158 | Y |  | 2018-03-17 22:40 | 71 | 1148 | 22 | 32 | 37 | 39 | 39 | 39 | 39 | 38 | 37 | 36 | 34 | 32 | 30 | 30 | 35 | 39 | 30 | 39 | -0.2 | Y | 45 | Y | -0.4 |  |  |  | 1.25 |  |  |  |  | N | N | N | 120 | 0.48 | 63 | 94800 | 100240 | 810 | 15400 | 10 | 2 | 10 | 2018-03-17 22:51 | 1565 | 114 |  | 18 | [16 empty] | 93.86 | 75 | 0 | 0 | 0 |  | 650 | 1100 | 선택 | 선택 | 0 | 0 | 0 |  | 650 | 1100 | 선택 | 선택 | 선택 | 미정 | 미정 | 미정 | 미정 |  | 미정 | RB150.00 | H
A44336 | 2018-03-17 | 1 | C |  | 3 | A | AE1055M1 | 탄소강 | AE1055LS계 | BM#1 | 1569 | 43 | 1596 | 1532 | 36 | 5700 |  | 3 | 0.29 | 20 |  | -1.47 | 1558 | 1596 | 0 | 16.11 |  | 33 | 45 | 55 | Y |  | 2018-03-17 23:15 | 72 | 1096 | 20 | 30 | 151 | 39 | 39 | 39 | 40 | 39 | 39 | 38 | 37 | 37 | 36 | 36 | 45 | 151 | 36 | 39 | -2.3 |  | 50 | Y | -0.2 | [8 empty] | N | N | N | 210 | 0.47 | 62 | 101508 | 95050 | 6950 | 15700 | 2 | 1 |  | 2018-03-17 23:21 | 1558 | 109 |  | 31 |  | *전공정요청 감속주입 정속유지 미준수ID:105.106.205.206 | [14 empty] | 99.47 | 100 | 0 | 0 | 0 |  | 400 |  | 선택 | 해제 | 0 | 0 | 0 |  | 400 |  | 선택 | 해제 | 해제 | 미정 | 미정 | 선택 | 미정 |  | 미정 | BT180180 | H
B44289 | 2018-03-17 | 2 | C |  | 11 | A | AE4140Q | 합금강 | D4 | BM#2 | 1574 | 49 | 1627 | 1547 | 40 | 7700 |  | 1 | 0.26 | 19 |  | 0 | 1606 | 1606 | 1.29 | 0 | 0 | 18 | 28 | 53 | Y |  | 2018-03-17 23:37 | 112 | 1089 | 25 | 27 | 29 | 30 | 30 | 30 | 29 | 28 | 27 | 26 | 24 | 23 | 22 | 22 | 27 | 30 | 22 | 30 | -0.18 | Y | 44.98 | Y | -0.2 |  |  |  | 1.12 |  |  |  |  | N | N | N | 110 | 0.49 | 64 | 94800 | 104650 | 130 | 15400 | 10 | 2 | 20 | 2018-03-17 23:46 | 1558 | 120 |  | 26 |  | *래들 C/N ∮65 사용 | [14 empty] | 92.94 | 75 | 0 | 0 | 0 |  | 650 | 1100 | 해제 | 선택 | 0 | 0 | 0 |  | 650 | 1100 | 해제 | 선택 | 선택 | 미정 | 미정 | 미정 | 선택 | 8 | 미정 | RB150.00 | C
A44337 | 2018-03-17 | 1 | C |  | 4 | A | AE1055M1 | 탄소강 | AE1055LS계 | BM#1 | 1594 | 42 | 1582 | 1534 | 36 | 5900 |  | 3 | 0.3 | 20 |  | -1.35 | 1550 | 1582 | 0 | 21.81 |  | 32 | 54 | 53 | Y |  | 2018-03-18 00:33 | 64 | 1098 | 34 | 36 | 37 | 37 | 37 | 36 | 36 | 35 | 34 | 33 | 32 | 31 | 30 | 29 | 34 | 37 | 29 | 37 | -0.15 |  | 55 | Y | -0.2 | [8 empty] | N | N | N | 200 | 0.44 | 68 | 84590 | 95800 | 6990 | 16100 | 2 | 1 |  | 2018-03-18 00:38 | 1550 | 96 |  | 17 |  | *전공정요청 감속주입 정속유지 미준수ID:101~105.201~205 | [14 empty] | 82.29 | 100 | 0 | 0 | 0 |  | 400 |  | 선택 | 해제 | 0 | 0 | 0 |  | 400 |  | 선택 | 해제 | 해제 | 미정 | 미정 | 선택 | 미정 |  | 미정 | BT180180 | H
B44290 | 2018-03-17 | 2 | C | TUNDISH교체전 | 12 | A | AE4140Q | 합금강 | D4 | BM#2 | 1591 | 44 | 1646 | 1535 | 40 | 8100 |  | 1 | 0.27 | 21 |  | 0 | 1560 | 1638 | 3.2 | 0 | 0 | 30 | 79 | 92 | Y |  | 2018-03-18 00:51 | 66 | 1084 | 18 | 26 | 31 | 35 | 36 | 36 | 35 | 34 | 33 | 32 | 31 | 29 |  | 29 | 31 | 36 | 29 | 0 | -0.2 | Y | 34.98 | Y | -0.4 |  |  |  | 0.66 |  |  |  |  | N | N | N | 100 | 0.49 | 59 | 113385 | 95790 | 6260 | 2000 | 10 | 2 | 10 | 2018-03-18 01:01 | 1560 | 127 |  | 20 |  |  | 523946A3E9AE411C9C1383F97EA79882 | DED90C8C92E3461E8BE24578541F9762 | 59CD0DCCC4434A2A99C35582C16AC5B7 | [11 empty] | 118.11 | 73.33 | 0 | 2648 | 0 |  | 650 | 1100 | 선택 | 선택 | 0 | 3617 | 0 |  | 650 | 1100 | 선택 | 선택 | 선택 | 미정 | 미정 | 미정 | 미정 |  | 미정 | RB150.00 | C
A44338 | 2018-03-17 | 1 | C |  | 5 | A | AE1055M1 | 탄소강 | AE1055LS계 | BM#1 | 1628 | 42 | 1586 | 1547 | 29 | 4600 |  | 3 | 0.29 | 20 |  | -1.35 | 1553 | 1586 | 0 | 22.81 |  | 15 | 57 | 70 | Y |  | 2018-03-18 01:33 | 67 | 1088 | 29 | 32 | 36 | 38 | 39 | 39 | 38 | 37 | 36 | 36 | 35 | 34 | 33 | 32 | 35 | 39 | 32 | 36 | -0.14 | Y | 49.98 | Y | 0 | [8 empty] | N | N | N | 190 | 0.44 | 71 | 101508 | 100600 | 7030 | 16000 | 2 | 1 |  | 2018-03-18 01:39 | 1553 | 96 |  | 27 |  | *전공정요청 감속주입 정속유지 미준수ID:101~106.201~206 | [14 empty] | 94.34 | 100 | 0 | 0 | 0 |  | 400 |  | 선택 | 해제 | 0 | 0 | 0 |  | 400 |  | 선택 | 해제 | 해제 | 미정 | 미정 | 선택 | 미정 |  | 미정 | BT180180 | H
B44291 | 2018-03-17 | 2 | C | TUNDISH교체 | 1 | A | AE4130MV | 합금강 | D | BM#2 | 1591 | 50 | 1676 | 1546 | 44 | 9200 |  | 1 | 0.27 | 20 |  | 0 | 1592 | 1652 | 2.97 | 0 | 0 | 5 | 46 | 45 | Y |  | 2018-03-18 01:50 | 90 | 1090 | -586 | -126 | 27 | 28 | 28 | 24 | 28 | 34 | 37 | 39 | 40 | 40 | 40 | 41 | 33 | 41 | 41 | 40 | 0 |  | 5.02 | Y | 0 |  | 2.34 | 2.12 | [5 empty] | N | N | N | 150 | 0.47 | 59 | 92378 | 95850 | 80 | 15400 | 14 | 1 | 10 | 2018-03-18 02:07 | 1592 | 151 |  | 46 |  | *T/D플럭스 120/15KG *롱노즐 실리부 부착 | [14 empty] | 97.24 | 72.73 | 758 | 0 | 0 |  | 650 | 400 | 선택 | 선택 | 747 | 0 | 0 |  | 650 | 400 | 선택 | 선택 | 해제 | 미정 | 미정 | 미정 | 선택 |  | 미정 | RB150.00 | H
A44339 | 2018-03-17 | 1 | C |  | 6 | A | AE1055M1 | 탄소강 | AE1055LS계 | BM#1 | 1582 | 40 | 1587 | 1538 | 37 | 5900 |  | 3 | 0.29 | 21 |  | -1.91 | 1540 | 1587 | 0 | 19.28 |  | 10 | 12 | 80 | Y |  | 2018-03-18 02:51 | 54 | 1096 | 31 | 29 | 29 | 28 | 28 | 26 | 25 | 24 | 23 | 23 | 22 | 21 | 20 | 20 | 25 | 29 | 20 | 0 | -0.16 |  | 54.98 | Y | 0 | [8 empty] | N | N | N | 180 | 0.44 | 66 | 101508 | 93600 | 6950 | 16300 | 2 | 1 |  | 2018-03-18 02:58 | 1540 | 100 |  | 21 |  | *전공정요청 감속주입 정속유지 미준수ID:101~106.201~206 | [14 empty] | 100.9 | 100 | 0 | 0 | 0 |  | 400 |  | 선택 | 해제 | 0 | 0 | 0 |  | 400 |  | 선택 | 해제 | 해제 | 미정 | 미정 | 선택 | 미정 |  | 미정 | BT180180 | H
B44292 | 2018-03-17 | 2 | C |  | 2 | A | AE4130MV | 합금강 | D | BM#2 | 1598 | 44 | 1637 | 1545 | 40 | 7400 |  | 1 | 0.25 | 19 |  | 0 | 1569 | 1623 | 1.91 | 0 | 0 | 2 | 19 | 55 | Y |  | 2018-03-18 02:59 | 67 | 1088 | 38 | 32 | 29 | 26 | 26 | 24 | 22 | 21 | 20 | 18 | 17 | 16 |  | 16 | 24 | 29 | 16 | 0 | -0.29 |  | 45.02 | Y | -0.2 |  |  |  | 0.54 |  |  |  |  | N | N | N | 140 | 0.51 | 60 | 92378 | 100300 | 1300 | 15900 | 14 | 1 | 20 | 2018-03-18 03:05 | 1569 | 128 |  | 38 | [16 empty] | 91.46 | 100 | 0 | 0 | 0 |  | 650 | 400 | 선택 | 선택 | 0 | 0 | 0 |  | 650 | 400 | 선택 | 선택 | 해제 | 미정 | 미정 | 미정 | 미정 |  | 미정 | RB150.00 | H
A44340 | 2018-03-17 | 1 | C |  | 7 | A | AE1055M1 | 탄소강 | AE1055LS계 | BM#1 | 1591 | 40 | 1581 | 1523 | 32 | 4900 |  | 3 | 0.29 | 21 |  | -1.1 | 1551 | 1581 | 0 | 21.08 |  | 33 | 46 | 97 | Y |  | 2018-03-18 03:49 | 65 | 1087 | 19 | 26 | 31 | 34 | 35 | 35 | 35 | 34 | 34 | 34 | 33 | 33 | 32 | 32 | 32 | 35 | 32 | 35 | -0.07 | Y | 44.98 | Y | 0 | [8 empty] | N | N | N | 230 | 0.46 | 65 | 101508 | 96600 | 6910 | 15300 | 2 | 1 |  | 2018-03-18 04:01 | 1551 | 103 |  | 30 |  | *전공정요청 감속주입 정속유지 미준수ID:101~103.201~203 | [14 empty] | 97.98 | 100 | 0 | 0 | 0 |  | 400 |  | 선택 | 해제 | 0 | 0 | 0 |  | 400 |  | 선택 | 해제 | 해제 | 미정 | 미정 | 선택 | 미정 |  | 미정 | BT180180 | H
B44293 | 2018-03-17 | 2 | C |  | 3 | A | AE4130MV | 합금강 | D | BM#2 | 1558 | 55 | 1654 | 1527 | 48 | 9500 |  | 1 | 0.29 | 21 |  | 0 | 1566 | 1632 | 2.14 | 0 | 0 | 18 | 29 | 60 | Y |  | 2018-03-18 04:16 | 64 | 1091 | 12 | 25 | 30 | 33 | 35 | 35 | 35 | 34 | 33 | 32 | 30 | 28 | 26 | 26 | 30 | 35 | 26 | 35 | -0.22 | Y | 40 | Y | -0.4 |  |  |  | 1.1 |  |  |  |  | N | N | N | 130 | 0.5 | 59 | 107590 | 98480 | 2600 | 15500 | 14 | 1 | 10 | 2018-03-18 04:21 | 1566 | 129 |  | 24 | [16 empty] | 106.52 | 100 | 0 | 0 | 0 |  | 650 | 400 | 선택 | 선택 | 0 | 0 | 0 |  | 650 | 400 | 선택 | 선택 | 해제 | 미정 | 미정 | 미정 | 미정 |  | 미정 | RB110.00 | C
A44341 | 2018-03-17 | 1 | D | TUNDISH교체전 | 8 | A | AE1055M1 | 탄소강 | AE1055LS계 | BM#1 | 1607 | 43 | 1582 | 1526 | 31 | 5000 |  | 3 | 0.28 | 21 |  | -1.34 | 1546 | 1582 | 0 | 21.35 |  | 32 | 55 | 72 | Y |  | 2018-03-18 04:54 | 60 | 1095 | 31 | 31 | 32 | 32 | 32 | 32 | 31 | 31 | 30 | 30 | 29 | 28 |  | 28 | 31 | 32 | 28 | 32 | -0.09 |  | 45.08 | Y | -0.2 | [8 empty] | N | N | N | 230 | 0.48 | 62 | 89867 | 97430 | 7620 | 1500 | 2 | 1 |  | 2018-03-18 05:11 | 1546 | 108 |  | 32 |  |  | E65F0F0FD917437F936861893F50D4E4 | 3D78C8AC9E2E4842B248203B37BF9A15 | DFC6B61505324D78BB493CF51BA133EC | [11 empty] | 85.55 | 100 | 0 | 3500 | 0 |  | 400 |  | 선택 | 해제 | 0 | 3500 | 0 |  | 400 |  | 선택 | 해제 | 해제 | 미정 | 미정 | 선택 | 미정 |  | 미정 | BT180180 | H
B44294 | 2018-03-17 | 2 | D |  | 4 | A | AE4130MV | 합금강 | D | BM#2 | 1553 | 50 | 1644 | 1524 | 43 | 8400 |  | 1 | 0.28 | 19 |  | 0 | 1560 | 1619 | 2.3 | 0 | 0 | 30 | 80 | 70 | Y |  | 2018-03-18 05:17 | 58 | 1085 | 22 | 22 | 22 | 24 | 23 | 22 | 21 | 21 | 18 | 17 | 15 | 15 | 13 | 13 | 20 | 24 | 13 | 22 | -0.24 | Y | 45 | Y | -0.4 |  |  |  | 0.85 |  |  |  |  | N | N | N | 130 | 0.51 | 59 | 92378 | 100050 | 120 | 15900 | 14 | 1 |  | 2018-03-18 05:27 | 1560 | 125 |  | 24 | [16 empty] | 93.31 | 100 | 0 | 0 | 0 |  | 650 | 400 | 선택 | 선택 | 0 | 0 | 0 |  | 650 | 400 | 선택 | 선택 | 해제 | 미정 | 미정 | 미정 | 미정 |  | 미정 | RB150.00 | H
B44295 | 2018-03-17 | 2 | D |  | 5 | A | AE4130MV | 합금강 | D | BM#2 | 1522 | 58 | 1627 | 1526 | 41 | 8400 |  | 1 | 0.26 | 18 |  | -2.29 | 1563 | 1625 | 1.62 | 0 | 0 | 5 | 47 | 51 | Y |  | 2018-03-18 06:28 | 61 | 1092 | 10 | 25 | 31 | 33 | 35 | 35 | 35 | 34 | 34 | 33 | 33 | 32 | 30 | 30 | 31 | 35 | 30 | 35 | -0.12 | Y | 40.02 | Y | -0.4 |  |  |  | 0.92 |  |  |  |  | N | N | N | 110 | 0.48 | 60 | 92378 | 94400 | 2140 | 16200 | 14 | 1 |  | 2018-03-18 06:35 | 1563 | 122 |  | 16 |  | *전공정 요청 감속주입 | [14 empty] | 95.73 | 100 | 0 | 0 | 0 |  | 650 | 400 | 선택 | 선택 | 0 | 0 | 0 |  | 650 | 400 | 선택 | 선택 | 해제 | 미정 | 미정 | 미정 | 미정 |  | 미정 | RB150.00 | H
A44342 | 2018-03-17 | 1 | D | TUNDISH교체 | 1 | A | STB2 | 베어링강 | STB (SF) | BM#1 | 1606 | 41 | 1590 | 1555 | 36 | 5800 |  | 3 | 0.33 | 29 |  | -1.45 | 1540 | 1590 | 14.11 | 0 |  | 15 | 58 | 63 | N | 5 | 2018-03-18 06:12 | 84 | 1075 | 20 | 33 | 33 | 37 | 40 | 42 | 43 | 43 | 43 | 44 | 43 | 43 |  | 43 | 40 | 44 | 43 | 43 | -0.1 |  | 9.98 | Y | 0 |  | 1.58 | 1.58 | [5 empty] | N | N | N | 230 | 0.47 | 62 | 101508 | 99920 | 7530 | 15000 | 16 | 2 |  | 2018-03-18 06:26 | 1540 | 133 |  | 49 |  | *T/Dflux 유15kg 용275kg *래들미개공으로 강제개공실시 이상공정등록 ID 101.102.201.202 | [14 empty] | 94.47 | 100 | 1500 | 0 | 0 |  | 650 |  | 선택 | 해제 | 1500 | 0 | 0 |  | 650 |  | 선택 | 해제 | 선택 | 미정 | 미정 | 선택 | 선택 |  | 미정 | BT180180 | H
B44296 | 2018-03-17 | 2 | D |  | 6 | A | AE4130MV | 합금강 | D | BM#2 | 1574 | 50 | 1624 | 1534 | 42 | 8000 |  | 1 | 0.24 | 18 |  | -1.8 | 1570 | 1615 | 1.16 | 0 | 0 | 2 | 20 | 59 | Y |  | 2018-03-18 07:30 | 68 | 1086 | 27 | 32 | 36 | 37 | 38 | 37 | 36 | 35 | 33 | 32 | 31 | 30 | 28 | 28 | 33 | 38 | 28 | 0 | -0.25 | Y | 40 | Y | -0.4 |  |  |  | 1.19 |  |  |  |  | N | N | N | 100 | 0.47 | 64 | 92378 | 100600 | 10 | 16200 | 14 | 1 |  | 2018-03-18 07:39 | 1570 | 115 |  | 17 |  | *전공정 지연 감속주입 | [14 empty] | 93.12 | 100 | 0 | 0 | 0 |  | 650 | 400 | 선택 | 선택 | 0 | 0 | 0 |  | 650 | 400 | 선택 | 선택 | 해제 | 미정 | 미정 | 미정 | 미정 |  | 미정 | RB150.00 | H
A44343 | 2018-03-17 | 1 | D |  | 2 | A | STB2 | 베어링강 | STB (SF) | BM#1 | 1586 | 44 | 1558 | 1538 | 32 | 5400 |  | 3 | 0.33 | 29 |  | -1.2 | 1517 | 1558 | 14.2 | 0 |  | 10 | 13 | 72 | Y |  | 2018-03-18 07:18 | 61 | 1099 | 42 | 34 | 30 | 29 | 27 | 26 | 25 | 24 | 24 | 23 | 23 | 23 | 23 | 23 | 27 | 30 | 23 | 23 | -0.14 |  | 50 | Y | 0 |  |  |  | 1.46 |  |  |  |  | N | N | Y | 220 | 0.48 | 65 | 101508 | 97840 | 7080 | 15800 | 16 | 2 |  | 2018-03-18 07:25 | 1517 | 136 |  | 46 | [16 empty] | 96.26 | 100 | 0 | 0 | 0 |  | 650 |  | 선택 | 해제 | 0 | 0 | 0 |  | 650 |  | 선택 | 해제 | 선택 | 미정 | 미정 | 선택 | 미정 |  | 미정 | BT180180 | H
B44297 | 2018-03-18 | 2 | D |  | 7 | A | AE4130MV | 합금강 | D | BM#2 | 1612 | 49 | 1637 | 1526 | 44 | 8800 |  | 1 | 0.26 | 19 |  | -1.71 | 1571 | 1615 | 1.2 | 0 | 0 | 18 | 30 | 67 | Y |  | 2018-03-18 08:45 | 69 | 1086 | 23 | 30 | 34 | 35 | 36 | 35 | 34 | 33 | 31 | 30 | 28 | 27 | 26 | 24 | 31 | 36 | 24 | 0 | -0.27 | Y | 44.98 | Y | -0.4 |  |  |  | 0.7 |  |  |  |  | N | N | N | 150 | 0.47 | 68 | 92378 | 105610 | 20 | 15500 | 14 | 1 |  | 2018-03-18 08:40 | 1571 | 115 |  | 10 |  | *전공정 지연 감속주입 | [14 empty] | 88.83 | 100 | 0 | 0 | 0 |  | 650 | 400 | 선택 | 선택 | 0 | 0 | 0 |  | 650 | 400 | 선택 | 선택 | 해제 | 미정 | 미정 | 미정 | 미정 |  | 미정 | RB150.00 | H
A44344 | 2018-03-18 | 1 | D |  | 3 | A | STB2 | 베어링강 | STB (SF) | BM#1 | 1624 | 40 | 1556 | 1546 | 36 | 4500 |  | 3 | 0.3 | 28 |  | -1.26 | 1515 | 1556 | 13.57 | 0 |  | 33 | 47 | 69 | Y |  | 2018-03-18 08:26 | 59 | 1087 | 22 | 23 | 26 | 27 | 28 | 28 | 28 | 28 | 27 | 27 | 26 | 26 | 26 | 26 | 26 | 28 | 26 | 28 | -0.05 | Y | 40 | Y | 0 |  |  |  | 1.49 |  |  |  |  | N | N | Y | 210 | 0.48 | 64 | 101508 | 99030 | 7110 | 15600 | 16 | 2 |  | 2018-03-18 08:44 | 1515 | 123 |  | 44 | [16 empty] | 95.18 | 100 | 0 | 0 | 0 |  | 650 |  | 선택 | 해제 | 0 | 0 | 0 |  | 650 |  | 선택 | 해제 | 선택 | 미정 | 미정 | 선택 | 미정 |  | 미정 | BT180180 | H
B44298 | 2018-03-18 | 2 | D | TUNDISH교체전 | 8 | A | AE4130MV | 합금강 | D | BM#2 | 1601 | 46 | 1634 | 1540 | 41 | 7700 |  | 1 | 0.28 | 19 |  | -2.27 | 1571 | 1625 | 3.03 | 0 | 0 | 30 | 81 | 72 | Y |  | 2018-03-18 09:49 | 69 | 1085 | 20 | 31 | 37 | 39 | 39 | 39 | 38 | 37 | 36 | 34 | 33 | 31 | 29 | 29 | 34 | 39 | 29 | 39 | -0.22 | Y | 45 | Y | -0.4 |  |  |  | 0.91 |  |  |  |  | N | N | N | 140 | 0.49 | 61 | 122960 | 100390 | 1110 | 2500 | 14 | 1 |  | 2018-03-18 09:47 | 1572 | 114 |  | 16 |  |  | DC08203FEDB845BF895C53F762637042 | F862A2BDCD164D2E8429D5DDF60E5675 | 6B9D586B671E432BB50A962FA5177787 | [11 empty] | 121.14 | 100 | 0 | 2800 | 0 |  | 650 | 400 | 선택 | 선택 | 0 | 2790 | 0 |  | 650 | 400 | 선택 | 선택 | 해제 | 미정 | 미정 | 미정 | 미정 |  | 미정 | RB110.00 | C
A44345 | 2018-03-18 | 1 | D |  | 4 | A | STB2 | 베어링강 | STB (SF) | BM#1 | 1599 | 41 | 1554 | 1538 | 34 | 4800 |  | 3 | 0.3 | 28 |  | -1.23 | 1514 | 1554 | 13.82 | 0 |  | 32 | 56 | 71 | Y |  | 2018-03-18 09:34 | 58 | 1098 | 25 | 26 | 28 | 31 | 31 | 32 | 31 | 31 | 31 | 31 | 30 | 30 | 30 | 30 | 30 | 32 | 30 | 31 | -0.05 | Y | 39.98 | Y | 0 |  |  |  | 1.4 |  |  |  |  | N | N | Y | 200 | 0.48 | 68 | 101508 | 104980 | 7080 | 15900 | 16 | 2 |  | 2018-03-18 09:41 | 1514 | 126 |  | 42 | [16 empty] | 90.11 | 100 | 0 | 0 | 0 |  | 650 |  | 선택 | 해제 | 0 | 0 | 0 |  | 650 |  | 선택 | 해제 | 선택 | 미정 | 미정 | 선택 | 미정 |  | 미정 | BT180180 | H
B44299 | 2018-03-18 | 2 | D | TUNDISH교체 | 1 | A | ATA105M2 | 탄소강 | A | BM#2 | 1614 | 40 | 1674 | 1565 | 37 | 6700 |  | 1 | 0.28 | 18 |  | -2.67 | 1599 | 1654 | 1.47 | 0 | 0 | 5 | 48 | 80 | Y |  | 2018-03-18 10:44 | 86 | 1078 | 8476 | 8476 | 8476 | 8476 | 8476 | 8476 | 8476 | 8476 | 8476 | 8476 | 8476 | 35 | 36 | 38 | 999 | 8476 | 35 | 8476 | 9.99 |  | 23.32 | Y | 0 |  | 2.7 | 2.7 | 1.5 |  |  |  |  | N | N | N | 150 | 0.52 | 50 | 84850 | 88120 | 5210 | 16700 | 10 | 2 |  | 2018-03-18 10:55 | 1599 | 138 |  | 48 |  | *턴디쉬 플럭스 120KG/15KG *슬리브 롱노즐 사용 *첫HEAT 수소기준초과 (10분) 이상재 등록 | [14 empty] | 92.23 | 100 | 700 | 0 | 0 |  | 410 | 300 | 선택 | 선택 | 740 | 0 | 0 |  | 410 | 300 | 선택 | 선택 | 해제 | 미정 | 미정 | 미정 | 미정 |  | 미정 | BM510510 | C
A44346 | 2018-03-18 | 1 | D |  | 5 | A | STB2 | 베어링강 | STB (SF) | BM#1 | 1601 | 41 | 1564 | 1555 | 32 | 5100 |  | 3 | 0.3 | 28 |  | -1.28 | 1523 | 1564 | 13.13 | 0 |  | 15 | 59 | 52 | Y |  | 2018-03-18 10:40 | 67 | 1090 | 30 | 30 | 32 | 33 | 34 | 35 | 35 | 35 | 35 | 35 | 34 | 34 | 33 | 33 | 33 | 35 | 33 | 35 | -0.05 | Y | 40.1 | Y | 0 |  |  |  | 1.27 |  |  |  |  | N | N | Y | 190 | 0.48 | 67 | 101508 | 102890 | 7100 | 15700 | 16 | 2 |  | 2018-03-18 10:58 | 1523 | 125 |  | 45 | [16 empty] | 91.82 | 0 | 0 | 0 | 0 |  | 650 |  | 선택 | 해제 | 0 | 0 | 0 |  | 650 |  | 선택 | 해제 | 선택 | 미정 | 미정 | 선택 | 미정 |  | 미정 | BT180180 | H
B44300 | 2018-03-18 | 2 | D |  | 2 | A | ATA105M2 | 탄소강 | A | BM#2 | 1602 | 39 | 1635 | 1564 | 33 | 6600 |  | 1 | 0.27 | 16 |  | -2.27 | 1581 | 1631 | 0.8 | 0 | 0 | 2 | 21 | 57 | Y |  | 2018-03-18 11:49 | 68 | 1086 | 37 | 33 | 31 | 30 | 28 | 26 | 26 | 25 | 24 | 22 | 22 | 20 |  | 20 | 27 | 31 | 20 | 0 | -0.24 |  | 45 | Y | -0.4 | [8 empty] | N | N | N | 140 | 0.55 | 57 | 101820 | 101950 | 120 | 16300 | 10 | 2 |  | 2018-03-18 12:12 | 1581 | 127 |  | 35 | [16 empty] | 100.81 | 100 | 0 | 0 | 0 |  | 410 | 300 | 선택 | 선택 | 0 | 0 | 0 |  | 410 | 300 | 선택 | 선택 | 해제 | 미정 | 미정 | 미정 | 미정 |  | 미정 | BM510510 | C
A44347 | 2018-03-18 | 1 | D |  | 6 | A | STB2 | 베어링강 | STB (SF) | BM#1 | 1590 | 41 | 1552 | 1537 | 34 | 5500 |  | 3 | 0.29 | 28 |  | -1.27 | 1511 | 1552 | 10.83 | 0 |  | 10 | 14 | 57 | Y |  | 2018-03-18 12:04 | 55 | 1086 | 32 | 31 | 30 | 30 | 30 | 29 | 28 | 27 | 27 | 26 | 26 | 25 | 25 | 23 | 28 | 30 | 23 | 30 | -0.13 |  | 55.02 | Y | -0.4 |  |  |  | 1.26 |  |  |  |  | N | N | Y | 180 | 0.48 | 68 | 101508 | 103240 | 7070 | 15400 | 16 | 2 |  | 2018-03-18 12:14 | 1511 | 123 |  | 29 | 12 | [15 empty] | 91.53 | 100 | 0 | 0 | 0 |  | 650 |  | 선택 | 해제 | 0 | 0 | 0 |  | 650 |  | 선택 | 해제 | 선택 | 미정 | 미정 | 선택 | 미정 |  | 미정 | BT180180 | H
B44301 | 2018-03-18 | 2 | B |  | 3 | A | ATA105M2 | 탄소강 | A | BM#2 | 0 | 45 | 1624 | 1537 | 36 | 7100 |  | 1 | 0.26 | 16 |  | -2.39 | 1578 | 1622 | 1.01 | 0 | 0 | 18 | 31 | 58 | Y |  | 2018-03-18 13:02 | 65 | 1087 | 16 | 19 | 22 | 24 | 24 | 24 | 22 | 22 | 22 | 20 | 20 |  |  | 20 | 21 | 24 | 20 | 24 | -0.1 | Y | 34.98 | Y | 0 | [8 empty] | N | N | N | 130 | 0.55 | 53 | 101820 | 96380 | 650 | 15000 | 10 | 2 | 30 | 2018-03-18 13:07 | 1578 | 118 |  | 21 | [16 empty] | 104.97 | 100 | 0 | 0 | 0 |  | 410 | 300 | 선택 | 선택 | 0 | 0 | 0 |  | 410 | 300 | 선택 | 선택 | 해제 | 미정 | 미정 | 미정 | 미정 |  | 미정 | BM510510 | C
A44348 | 2018-03-18 | 1 | B |  | 7 | A | STB2 | 베어링강 | STB (SF) | BM#1 | 1589 | 40 | 1552 | 1541 | 36 | 5400 |  | 3 | 0.29 | 28 |  | -0.98 | 1515 | 1552 | 15.42 | 0 |  | 33 | 48 | 63 | Y |  | 2018-03-18 13:09 | 59 | 1089 | 23 | 26 | 29 | 30 | 31 | 31 | 30 | 30 | 30 | 29 | 29 | 29 | 28 | 28 | 29 | 31 | 28 | 30 | -0.04 | Y | 44.97 | Y | 0 |  |  |  | 1.27 |  |  |  |  | N | N | Y | 230 | 0.48 | 65 | 101508 | 101960 | 7050 | 15900 | 16 | 2 |  | 2018-03-18 13:18 | 1515 | 121 |  | 33 | 10 | *STR#2 LOOP6번 과냉 비수량 줄임 | [14 empty] | 93.13 | 100 | 0 | 0 | 0 |  | 650 |  | 선택 | 해제 | 0 | 0 | 0 |  | 650 |  | 선택 | 해제 | 선택 | 미정 | 미정 | 선택 | 미정 |  | 미정 | BT180180 | H
B44302 | 2018-03-18 | 2 | B |  | 4 | A | ATA105M2 | 탄소강 | A | BM#2 | 1581 | 39 | 1646 | 1555 | 33 | 6600 |  | 1 | 0.25 | 17 |  | -2.34 | 1584 | 1640 | 1.06 | 0 | 0 | 21 | 21 | 960 | Y |  | 2018-03-18 13:51 | 71 | 1085 | 16 | 24 | 27 | 29 | 29 | 29 | 29 | 28 | 27 | 26 | 24 |  |  | 24 | 26 | 29 | 24 | 29 | -0.14 | Y | 34.98 | Y | -0.4 | [8 empty] | N | N | N | 120 | 0.55 | 52 | 101820 | 94720 | 3150 | 14900 | 10 | 2 | 50 | 2018-03-18 13:54 | 1584 | 112 |  | 28 | [16 empty] | 104.22 | 100 | 0 | 0 | 0 |  | 410 | 300 | 선택 | 선택 | 0 | 0 | 0 |  | 410 | 300 | 선택 | 선택 | 해제 | 미정 | 미정 | 미정 | 미정 |  | 미정 | BM510510 | C
A44349 | 2018-03-18 | 1 | B |  | 8 | A | STB2 | 베어링강 | STB (SF) | BM#1 | 1614 | 40 | 1560 | 1568 | 29 | 4500 |  | 3 | 0.29 | 28 |  | -1.17 | 1522 | 1560 | 18.01 | 0 |  | 30 | 82 | 78 | Y |  | 2018-03-18 14:04 | 66 | 1086 | 28 | 29 | 32 | 34 | 36 | 36 | 36 | 35 | 36 | 35 | 35 | 35 | 35 | 33 | 34 | 36 | 33 | 36 | -0.07 | Y | 45 | Y | -0.4 |  |  |  | 1.38 |  |  |  |  | N | N | Y | 220 | 0.48 | 65 | 152262 | 98260 | 7060 | 14900 | 16 | 2 |  | 2018-03-18 14:10 | 1522 | 126 |  | 45 |  | *STR#2 LOOP6번 과냉 비수량 줄임 *유사강종 연연주 혼탕부 성분 확인 ID:107~109.207~209 | [14 empty] | 144.6 | 100 | 0 | 0 | 0 |  | 650 |  | 선택 | 해제 | 0 | 0 | 0 |  | 650 |  | 선택 | 해제 | 선택 | 미정 | 미정 | 선택 | 미정 |  | 미정 | BT180180 | H
B44303 | 2018-03-18 | 2 | B |  | 5 | A | ATA105M2 | 탄소강 | A | BM#2 | 1593 | 42 | 1645 | 1567 | 31 | 6400 |  | 1 | 0.28 | 17 |  | -2.25 | 1589 | 1639 | 2.49 | 0 | 0 | 5 | 49 | 43 | Y |  | 2018-03-18 14:49 | 76 | 1086 | 19 | 33 | 38 | 41 | 43 | 42 | 42 | 42 | 41 | 40 | 39 |  |  | 39 | 38 | 43 | 39 | 42 | -0.13 | Y | 30 | Y | -0.2 | [8 empty] | N | N | N | 110 | 0.55 | 52 | 84850 | 96330 | 2000 | 16100 | 10 | 2 | 30 | 2018-03-18 14:52 | 1589 | 108 |  | 25 | [16 empty] | 86.41 | 100 | 0 | 0 | 0 |  | 410 | 300 | 선택 | 선택 | 0 | 0 | 0 |  | 410 | 300 | 선택 | 선택 | 해제 | 미정 | 미정 | 미정 | 미정 |  | 미정 | BM510510 | C
A44350 | 2018-03-18 | 1 | B |  | 9 | A | SP-STB2 | 베어링강 | STB (SF) | BM#1 | 1597 | 44 | 1551 | 1541 | 37 | 6200 |  | 3 | 0.3 | 28 |  | -1.3 | 1523 | 1566 | 15.49 | 0 |  | 15 | 60 | 48 | Y |  | 2018-03-18 15:21 | 68 | 1087 | 34 | 36 | 39 | 41 | 43 | 43 | 44 | 44 | 43 | 43 | 42 | 41 | 41 | 41 | 41 | 44 | 41 | 43 | -0.05 | Y | 30.02 | Y | 0 |  |  |  | 1.31 |  |  |  |  | N | N | Y | 210 | 0.48 | 64 | 50754 | 100830 | 7090 | 14800 | 16 | 2 |  | 2018-03-18 15:29 | 1523 | 124 |  | 35 | 10 | *STR#2 LOOP6번 과냉 비수량 줄임 *유사강종 연연주 혼탕부 성분 확인 ID:101.201 *STR#1,2 S/R재세팅 | [14 empty] | 47.06 | 100 | 0 | 0 | 0 |  | 650 |  | 선택 | 해제 | 0 | 0 | 0 |  | 650 |  | 선택 | 해제 | 선택 | 미정 | 미정 | 선택 | 선택 | 8 | 미정 | BT180180 | H
B44304 | 2018-03-18 | 2 | B |  | 6 | A | ATA105M2 | 탄소강 | A | BM#2 | 1581 | 42 | 1637 | 1534 | 31 | 6300 |  | 1 | 0.26 | 16 |  | -1.77 | 1581 | 1618 | 1.24 | 0 | 0 | 2 | 22 | 49 | Y |  | 2018-03-18 15:52 | 68 | 1088 | 35 | 38 | 40 | 40 | 40 | 39 | 38 | 37 | 36 | 35 | 33 | 31 |  | 31 | 38 | 40 | 31 | 40 | -0.21 |  | 43.48 | Y | -0.4 | [8 empty] | N | N | N | 100 | 0.53 | 54 | 84850 | 92540 | 1470 | 15600 | 10 | 2 | 10 | 2018-03-18 15:52 | 1581 | 101 |  | 18 |  | * 전공정 요청으로 감속주입 | [14 empty] | 90.31 | 100 | 0 | 0 | 0 |  | 410 | 300 | 선택 | 선택 | 0 | 0 | 0 |  | 410 | 300 | 선택 | 선택 | 해제 | 미정 | 미정 | 미정 | 미정 |  | 미정 | BM510510 | C
B44305 | 2018-03-18 | 2 | B |  | 7 | A | ATA105M2 | 탄소강 | A | BM#2 | 1582 | 43 | 1625 | 1537 | 33 | 6700 |  | 1 | 0.25 | 16 |  | 0 | 1577 | 1615 | 1.43 | 0 | 0 | 18 | 32 | 56 | Y |  | 2018-03-18 16:52 | 64 | 1086 | 27 | 32 | 33 | 34 | 35 | 35 | 34 | 32 | 31 | 30 | 27 | 25 | 24 | 24 | 31 | 35 | 24 | 0 | -0.27 | Y | 40.02 | Y | -0.2 | [8 empty] | N | N | N | 150 | 0.47 | 61 | 101820 | 96320 | 100 | 17200 | 10 | 2 | 20 | 2018-03-18 16:59 | 1577 | 99 |  | 14 |  | * 전공정 요청으로 감속주입 | [14 empty] | 108.55 | 100 | 0 | 0 | 0 |  | 410 | 300 | 선택 | 선택 | 0 | 0 | 0 |  | 410 | 300 | 선택 | 선택 | 해제 | 미정 | 미정 | 미정 | 미정 |  | 미정 | BM510510 | C
A44351 | 2018-03-18 | 1 | B |  | 10 | A | SP-STB2 | 베어링강 | STB (SF) | BM#1 | 1600 | 42 | 1554 | 1557 | 34 | 5600 |  | 3 | 0.29 | 28 |  | -1.14 | 1516 | 1553 | 14.94 | 0 |  | 10 | 15 | 57 | Y |  | 2018-03-18 16:33 | 61 | 1086 | 40 | 38 | 37 | 36 | 36 | 35 | 34 | 33 | 33 | 32 | 31 | 31 | 31 | 30 | 34 | 37 | 30 | 31 | -0.13 |  | 54.98 | Y | -0.2 |  |  |  | 1.43 |  |  |  |  | N | N | Y | 200 | 0.45 | 68 | 101508 | 98370 | 7010 | 16000 | 16 | 2 |  | 2018-03-18 16:40 | 1516 | 120 |  | 28 | 15 | *STR#2 LOOP6번 과냉 비수량 줄임 *전기로 보수 작업지연 감속주입 | [14 empty] | 96.35 | 100 | 0 | 0 | 0 |  | 650 |  | 선택 | 해제 | 0 | 0 | 0 |  | 650 |  | 선택 | 해제 | 선택 | 미정 | 미정 | 선택 | 미정 |  | 미정 | BT180180 | H
A44352 | 2018-03-18 | 1 | B |  | 11 | A | SP-STB2 | 베어링강 | STB (SF) | BM#1 | 1595 | 41 | 1555 | 1533 | 34 | 5800 |  | 3 | 0.29 | 28 |  | -1.23 | 1517 | 1557 | 15.43 | 0 |  | 33 | 49 | 72 | Y |  | 2018-03-18 17:40 | 62 | 1086 | 30 | 31 | 32 | 34 | 35 | 36 | 34 | 34 | 34 | 33 | 33 | 32 | 32 | 31 | 33 | 36 | 31 | 34 | -0.13 | Y | 39.98 | Y | -0.2 |  |  |  | 1.29 |  |  |  |  | N | N | Y | 190 | 0.44 | 68 | 84590 | 97270 | 7060 | 16100 | 16 | 2 |  | 2018-03-18 17:46 | 1517 | 113 |  | 31 | 15 | *STR#2 LOOP6번 과냉 비수량 줄임 *전기로 보수 작업지연 감속주입 | [14 empty] | 81.1 | 100 | 0 | 0 | 0 |  | 650 |  | 선택 | 해제 | 0 | 0 | 0 |  | 650 |  | 선택 | 해제 | 선택 | 미정 | 미정 | 선택 | 미정 |  | 미정 | BT180180 | H
B44306 | 2018-03-18 | 2 | B | TUNDISH교체전 | 8 | A | ATA105M2 | 탄소강 | A | BM#2 | 1608 | 44 | 1635 | 1566 | 26 | 5500 |  | 1 | 0.26 | 16 |  | -2.28 | 1577 | 1628 | 1.37 | 0 | 0 | 30 | 83 | 20 | Y |  | 2018-03-18 17:51 | 64 | 1088 | 21 | 26 | 31 | 33 | 34 | 33 | 33 | 32 | 31 | 30 | 29 | 28 | 26 | 23 | 29 | 34 | 23 | 33 | -0.22 | Y | 50 | Y | -0.4 | [8 empty] | N | N | N | 140 | 0.41 | 73 | 97734 | 97120 | 930 | 2000 | 10 | 2 | 40 | 2018-03-18 17:51 | 1577 | 98 |  | 19 |  | * 전공정 요청으로 감속주입 0.40 이상공정 등록 및 생관통보 | 59ADFB8D275740A0A3FA04832293936B | F132F79989F344EB9EAFE22AC512C11B | 7D38F1CDA14245F9991CB0244BF4D62F | [11 empty] | 99.68 | 100 | 0 | 2520 | 0 |  | 410 | 300 | 선택 | 선택 | 0 | 2580 | 0 |  | 410 | 300 | 선택 | 선택 | 해제 | 미정 | 미정 | 미정 | 미정 |  | 미정 | BM510510 | C
A44353 | 2018-03-18 | 1 | B |  | 12 | A | SP-STB2 | 베어링강 | STB (SF) | BM#1 | 0 | 71 | 1541 | 1520 | 37 | 5900 |  | 3 | 0.29 | 27 |  | -0.8 | 1516 | 1541 | 14.77 | 0 |  | 21 | 22 | 109 | Y |  | 2018-03-18 19:11 | 61 | 1086 | 31 | 35 | 38 | 40 | 41 | 41 | 40 | 40 | 39 | 38 | 37 | 37 | 37 | 36 | 38 | 41 | 36 | 40 | -0.11 | Y | 44.98 | Y | -0.2 |  |  |  | 1.37 |  |  |  |  | N | N | Y | 180 | 0.47 | 67 | 101508 | 97050 | 7050 | 13400 | 16 | 2 |  | 2018-03-18 19:17 | 1516 | 122 |  | 10 | 6 | *STR#2 LOOP6번 과냉 비수량 줄임 | [14 empty] | 97.56 | 100 | 0 | 0 | 0 |  | 650 |  | 선택 | 해제 | 0 | 0 | 0 |  | 650 |  | 선택 | 해제 | 선택 | 미정 | 미정 | 선택 | 미정 |  | 미정 | BT180180 | H
B44307 | 2018-03-18 | 2 | B | TUNDISH교체 | 1 | A | KFMN445V | 합금강 | KFMN445V계 | BM#2 | 1573 | 44 | 1615 | 1535 | 40 | 8200 |  | 1 | 0.25 | 20 |  | 0 | 1642 | 1642 | 1.51 | 0 |  | 5 | 50 | 69 | Y |  | 2018-03-18 19:07 | 150 | 1087 | -318 | -107 | 31 | 31 | 25 | 29 | 33 | 37 | 38 | 39 | 40 | 40 | 41 | 41 | 30 | 41 | 41 | 0 | 0 |  |  | Y | 0.2 |  | 2.07 | 2.07 | [5 empty] | N | N | M | 150 | 0.48 | 54 | 91289 | 92610 | 1090 | 15200 | 5 | 1 | 10 | 2018-03-18 19:07 | 1579 | 127 |  | 47 |  | * T/D 용강량 실측:1080mm / 18.8 TON * T/D FLUX 용탕부: 120 KG / 유탕부: 15KG 투입 * 슬리브 롱노즐( Y자형 ) 사용 | [14 empty] | 97.74 | 72.73 | 1000 | 0 | 0 |  | 490 | 400 | 선택 | 선택 | 1000 | 0 | 0 |  | 490 | 400 | 선택 | 선택 | 해제 | 미정 | 미정 | 미정 | 미정 |  | 미정 | BT180180 | C
A44354 | 2018-03-18 | 1 | B |  | 13 | A | SP-STB2 | 베어링강 | STB (SF) | BM#1 | 1569 | 47 | 1541 | 1508 | 40 | 6500 |  | 3 | 0.29 | 25 |  | -1.14 | 1508 | 1541 | 13.54 | 0 |  | 15 | 61 | 101 | Y |  | 2018-03-18 20:19 | 53 | 1086 | 34 | 36 | 35 | 35 | 34 | 33 | 33 | 32 | 31 | 30 | 30 | 29 |  | 29 | 33 | 35 | 29 | 0 | -0.13 |  | 45.02 | Y | -0.2 |  |  |  | 1.42 |  |  |  |  | N | N | Y | 230 | 0.48 | 60 | 101508 | 96510 | 7100 | 15100 | 16 | 2 |  | 2018-03-18 20:26 | 1508 | 95 |  | 9 |  | *STR#2 LOOP6번 과냉 비수량 줄임 | [14 empty] | 98.08 | 100 | 0 | 0 | 0 |  | 650 |  | 선택 | 해제 | 0 | 0 | 0 |  | 650 |  | 선택 | 해제 | 선택 | 미정 | 미정 | 선택 | 미정 |  | 미정 | BT180180 | H
B44308 | 2018-03-18 | 2 | B |  | 2 | A | KFMN445V | 합금강 | KFMN445V계 | BM#2 | 1612 | 44 | 1634 | 1567 | 36 | 6600 |  | 1 | 0.26 | 14 |  | -2.75 | 1568 | 1625 | 1.22 | 0 | 0 | 2 | 23 | 97 | Y |  | 2018-03-18 20:20 | 76 | 1089 | 38 | 39 | 40 | 40 | 40 | 39 | 39 | 38 | 37 | 35 | 33 | 30 |  | 30 | 38 | 40 | 30 | 40 | -0.22 |  | 45.02 | Y | -0.6 | [8 empty] | N | N | Y | 140 | 0.51 | 58 | 91289 | 98630 | 30 |  | 5 | 1 | 20 | 2018-03-18 20:28 | 1568 | 122 |  | 31 | [16 empty] | 93.29 | 72.73 | 0 | 0 | 0 |  | 490 | 400 | 선택 | 선택 | 0 | 0 | 0 |  | 490 | 400 | 선택 | 선택 | 해제 | 미정 | 미정 | 미정 | 미정 |  | 미정 | BT180180 | C
A44355 | 2018-03-18 | 1 | C | TUNDISH교체전 | 14 | A | SP-STB2 | 베어링강 | STB (SF) | BM#1 | 1584 | 47 | 1536 | 1534 | 39 | 6300 |  | 3 | 0.29 | 28 |  | -0.84 | 1509 | 1536 | 16.9 | 0 |  | 10 | 16 | 90 | Y |  | 2018-03-18 21:20 | 54 | 1080 | 29 | 33 | 36 | 37 | 37 | 37 | 36 | 34 | 34 | 33 | 32 | 32 | 31 | 31 | 34 | 37 | 31 | 37 | -0.13 | Y | 45 | Y | -0.2 |  |  |  | 1.23 |  |  |  |  | N | N | M | 220 | 0.48 | 66 | 71140 | 101550 | 7000 | 2000 | 16 | 2 |  | 2018-03-18 21:27 | 1509 | 98 |  | 9 |  | *STR#2 LOOP6번 과냉 비수량 줄임 *#1.2기정전으로 클리핑 안되어(사선으로 커팅) 1기 101:3000mm.102:2000mm.103:1900mm. 2기 201: 2100mm. 202: 500mm (고철처리 STR#1 6900mm STR#2 2600mm) | [14 empty] | 65.54 | 100 | 0 | 3500 | 6900 | 매뉴얼작업 | 650 |  | 선택 | 해제 | 0 | 3500 | 2600 | 매뉴얼작업 | 650 |  | 선택 | 해제 | 선택 | 미정 | 미정 | 선택 | 미정 |  | 미정 | BT180180 | H
B44309 | 2018-03-18 | 2 | C |  | 3 | A | KFMN445V | 합금강 | KFMN445V계 | BM#2 | 1587 | 43 | 1595 | 1534 | 38 | 7600 |  | 1 | 0.28 | 15 |  | -2.39 | 1564 | 1612 | 1.68 | 0 | 0 | 18 | 33 | 77 | Y |  | 2018-03-18 21:31 | 72 | 1085 | 24 | 28 | 31 | 34 | 34 | 33 | 31 | 30 | 28 | 27 | 24 | 20 | 17 | 17 | 29 | 34 | 17 | 0 | -0.38 | Y | 45.02 | Y | -0.6 | [8 empty] | N | N | M | 130 | 0.51 | 60 | 86928 | 100530 | -830 | 13700 | 5 | 1 | 30 | 2018-03-18 21:34 | 1564 | 117 |  | 20 |  | *주입 후기 전공정 작업지연 감속주입 *후속 B44310 정전발생으로 F-EMS 적용 불가 ID:304.305.405.406 *후속 B44310 정전 발생으로 코너 히터기 적용 불가 ID:304.305.405.406 *BLOOM 수동 절단후 이송롤 이동 중 STR#2 ID:401 STR#1.2 이송롤 사이로 BLOOM 떨어침 *정전발생 TCM (Air 미공급) 수동 절단으로 BLOOM 길이 불일치 ID;301~305,401~405 | [14 empty] | 87.19 | 100 | 0 | 0 | 0 |  | 490 | 400 | 선택 | 선택 | 0 | 0 | 0 |  | 490 | 400 | 선택 | 선택 | 해제 | 미정 | 미정 | 미정 | 미정 |  | 미정 | BT180180 | C
B44310 | 2018-03-18 | 2 | C | 연주종료 | 4 | A | KFMN445V | 합금강 | KFMN445V계 | BM#2 | 1553 | 54 | 1617 | 1564 | 38 | 7100 |  | 1 | 0.28 | 13 |  | 0 | 1559 | 1612 | 1.33 | 0 | 0 | 30 | 84 | 87 | Y |  | 2018-03-18 22:44 | 67 | 1081 | 12 | 22 | 26 | 29 | 29 | 29 | 29 | [6 empty] | 29 | 23 | 29 | 29 | 29 | 0 |  | 26.42 | Y | 0 | [8 empty] | N | N | M | 120 | 0.5 | 23 | 24699 | 44000 | 52000 | 20800 | 5 | 1 |  | 2018-03-18 22:51 | 1559 | 115 |  | 11 |  | *전공정 작업지연 감속주입 *성분 분석 C급 발생. 이상 공정 등록 *정전발생으로 F-EMS 적용 불가 ID:301.302.401 *정전 발생으로 코너 히터기 적용 불가 ID:301.302.401 *연주 종료 23:18 (정전 발생-변전소 변압기 폭발) | 16A00BEB6A9D4F07BE77154BEAF939AB | F7146E5C5C034DFF91A72FCF13FE3CC5 | 23D0B79E708B45608A2DDAFF28539282 |  |  | 6E01B9C235434304A4EC1CAC267C253F | 54D04C7C3B26464A958FD51CAB30A081 |  |  | 6E98A777A8E8438A8C241A312B679CED | 2B929E7BA2404D309476B6629840BA7C |  |  |  | 25.73 | 0 | 0 | 5250 | 0 |  | 490 | 400 | 해제 | 선택 | 0 | 5270 | 0 |  | 490 | 400 | 해제 | 선택 | 해제 | 미정 | 미정 | 미정 | 미정 |  | 미정 | BT180180 | C
A44356 | 2018-03-18 | 1 | C | 교체연주종료 | 1 | A | BP-SCR420HC | 소입성보증강 | C | BM#1 | 1604 | 49 | 1631 | 1564 | 41 | 7400 |  | 3 | 0.27 | 20 |  | -1.52 | 1596 | 1639 | 0 | 17 |  | 33 | 50 | 86 | Y |  | 2018-03-18 22:26 | 85 | 1085 | 18 | 32 | 31 | -23 | 47 | 40 | 46 | 47 | 50 |  |  |  |  | 50 | 41 | 50 | 50 | 0 | 0 |  |  | Y | 0.6 |  | 1.21 | 1.21 | [5 empty] | N | N | N | 150 | 0.45 | 35 | 14140 | 16000 | 44230 | 19000 | 18 | 1 |  | 2018-03-18 22:31 | 1596 | 447 |  | 354 |  | *A44356HEAT 교체 컴파운드 후 변전소 테스트 정전사고 발생 연주종료 23시18분 *L/D잔강 68TON , T/D잔강 19TON 내려감 |  | 2388A8DE565E457298C8B9639E1E983F | BE3CFF9ECD7F4D6881632390AF6256F4 | [11 empty] | 13.71 | 100 | 1000 | 4220 | 0 |  | 650 |  | 선택 | 선택 | 1000 | 3680 | 0 |  | 650 |  | 선택 | 선택 | 해제 | 미정 | 미정 | 해제 | 미정 |  | 미정 | BT180180 | H
A44357 | 2018-03-18 | 1 | C | 연주시작 | 1 | A | BP-SCR420HC | 소입성보증강 | C | BM#1 | 1596 | 92 | 1659 | 1521 | 57 | 18900 |  | 3 | 0.28 | 21 |  | -1.98 | 1608 | 1659 | 0 | 21.69 |  | 21 | 23 |  | Y |  | 2018-03-19 04:03 | 97 | 1088 | 52 | 53 | 52 | 53 | 53 | [8 empty] | 53 | 53 | 53 | 53 | 53 | 0 |  | 5.03 | Y | 0 |  | 2.44 | 2.26 | [5 empty] | N | N | N | 150 | 0.5 | 25 | 84590 | 98300 | 6890 | 15700 | 15 | 2 |  | 2018-03-19 04:11 | 1608 | 424 |  | 51 |  | *T/D플럭스 유15 용20KG STR#1.2 코너히터기 미적용 ID:101~105.201~205 | [14 empty] | 80.33 | 100 | 1000 | 0 | 0 |  | 650 |  | 선택 | 선택 | 1000 | 0 | 0 |  | 650 |  | 선택 | 선택 | 해제 | 미정 | 미정 | 선택 | 미정 |  | 미정 | BT180180 | H
A44358 | 2018-03-18 | 1 | D |  | 2 | A | BP-SCR420HC | 소입성보증강 | C | BM#1 | 1626 | 58 | 1628 | 1556 | 29 | 12900 |  | 3 | 0.29 | 21 |  | -1.17 | 1597 | 1628 | 0 | 25.55 |  | 2 | 24 |  | Y |  | 2018-03-19 05:07 | 86 | 1089 | 51 | 57 | 60 | 62 | 61 | 60 | 59 | 58 | 57 | 56 | 56 | 55 | 54 | 53 | 57 | 62 | 53 | 0 | -0.16 | Y | 54.98 | Y | 0 | [8 empty] | N | N | N | 140 | 0.43 | 72 | 84590 | 97040 | 7080 | 15600 | 15 | 2 |  | 2018-03-19 05:17 | 1597 | 378 |  | 15 |  | 턴디쉬 기준온도 초과 (60℃) | [14 empty] | 80.83 | 100 | 0 | 0 | 0 |  | 650 |  | 선택 | 선택 | 0 | 0 | 0 |  | 650 |  | 선택 | 선택 | 해제 | 미정 | 미정 | 선택 | 미정 |  | 미정 | BT180180 | H
B44312 | 2018-03-18 | 2 | D | 연주시작 | 1 | B | KFMN445V | 합금강 | KFMN445V계 | BM#2 | 1568 | 300 | 1664 | 1568 | 0 | 22400 |  | 1 | 0.25 | 20 |  | 0 | 1592 | 1654 | 1.36 | 0 | 0 | 15 | 62 |  | Y |  | 2018-03-19 05:15 | 100 | 1092 | 43 | 43 | 40 | 39 | 38 | 38 | 38 | 37 | 36 | 41 | 46 | 47 | 50 | 48 | 47 | 52 | 48 | 38 | -0.2 |  | 20 | Y | -0.4 |  | 2.96 | 2.89 | 1.09 |  |  |  |  | N | N | M | 150 | 0.46 | 76 | 99588 | 121730 | 100 | 16500 | 12 | 2 | 10 | 2018-03-19 05:25 | 1592 | 382 |  | 18 |  | *START 05:35 *T/D 플럭스 120/15KG *롱노즐 실리부 부착 * 전공정 작업지연 감속주입 요청으로 스피드 0.48m/min 미만 주입 이상공정 등록 및 사이즈변경 생관통보 * 수소측정10분 기준초과 이상공정 등록 및 생관통보 | 47E45F8D60E24EF8B0AC57D3A110AA11 |  | D5F863F80EBA49F7BEC98ED673FDF76A | [11 empty] | 92 | 100 | 1020 | 0 | 500 |  | 490 | 400 | 선택 | 선택 | 1030 | 0 | 500 |  | 490 | 400 | 선택 | 선택 | 해제 | 미정 | 미정 | 미정 | 선택 |  | 미정 | BT180180 | C
A44359 | 2018-03-18 | 1 | D |  | 3 | A | BP-SCR420HC | 소입성보증강 | C | BM#1 | 1602 | 40 | 1604 | 1518 | 30 | 5500 |  | 3 | 0.29 | 16 |  | -1.53 | 1582 | 1614 | 0 | 15.58 |  | 2 | 25 | -132 | Y |  | 2018-03-19 05:52 | 71 | 1091 | 51 | 45 | 42 | 40 | 39 | 37 | 36 | 36 | 35 | 34 | 33 | 31 | 30 | 29 | 36 | 42 | 29 | 0 | -0.22 |  | 60.02 | Y | -0.2 | [8 empty] | N | N | N | 130 | 0.4 | 75 | 101508 | 97240 | 7080 | 16100 | 15 | 2 |  | 2018-03-19 06:16 | 1582 | 111 |  | 43 |  | *전공정 작업지연으로 감속주입(20%이상) 이상재 ID::101~106.201~206생관통보 | [14 empty] | 96.81 | 100 | 0 | 0 | 0 |  | 650 |  | 선택 | 선택 | 0 | 0 | 0 |  | 650 |  | 선택 | 선택 | 해제 | 미정 | 미정 | 선택 | 미정 |  | 미정 | BT180180 | H
B44311 | 2018-03-18 | 2 | D |  | 2 | B | KFMN445V | 합금강 | KFMN445V계 | BM#2 | 1580 | 78 | 1636 | 1546 | 52 | 19300 |  | 1 | 0.29 | 15 |  | -4 | 1546 | 1628 | 0.81 | 0 | 0 | 5 | 51 |  | Y |  | 2018-03-19 06:26 | 54 | 1085 | 42 | 34 | 28 | 24 | 21 | 19 | 17 | 16 | 14 | 13 | 11 | 9 |  | 9 | 21 | 28 | 9 | 0 | -0.42 |  | 44.98 | Y | -0.4 | [8 empty] | N | N | Y | 140 | 0.47 | 60 | 99588 | 93440 | 990 | 16800 | 12 | 2 | 20 | 2018-03-19 06:35 | 1550 | 524 |  | 26 |  | * 전공정 작업지연 감속주입 요청으로 스피드 0.48m/min 미만 주입 이상공정 등록 및 사이즈변경 생관통보 | [14 empty] | 105.55 | 100 | 0 | 0 | 0 |  | 490 | 400 | 선택 | 선택 | 0 | 0 | 0 |  | 490 | 400 | 선택 | 선택 | 해제 | 미정 | 미정 | 미정 | 미정 |  | 미정 | BT180180 | C
B44313 | 2018-03-18 | 2 | D |  | 3 | A | KFMN445V | 합금강 | KFMN445V계 | BM#2 | 1582 | 73 | 1614 | 1524 | 58 | 9700 |  | 1 | 0.27 | 13 |  | -1.57 | 1578 | 1606 | 1.63 | 0 | 0 | 5 | 52 | -142 | Y |  | 2018-03-19 07:42 | 86 | 1099 | 4 | 18 | 35 | 43 | 49 | 51 | 52 | 53 | 53 | 52 | 52 | 50 | 49 | 42 | 44 | 53 | 42 | 52 | -0.24 | Y | 46.33 | Y | -0.4 | [8 empty] | N | N | Y | 130 | 0.42 | 83 | 99588 | 109580 | 80 | 15000 | 12 | 2 | 30 | 2018-03-19 07:42 | 1578 | 128 |  | 12 |  | * 전공정 작업지연 감속주입 요청으로 스피드 0.48m/min 미만 주입 이상공정 등록 및 사이즈변경 생관통보 * 전공정 작업지연 감속20%이상 주입 이상공정 등록 및 생관통보 | [14 empty] | 93.07 | 100 | 0 | 0 | 0 |  | 490 | 400 | 선택 | 선택 | 0 | 0 | 0 |  | 490 | 400 | 선택 | 선택 | 해제 | 미정 | 미정 | 미정 | 미정 |  | 미정 | BT180180 | C
A44360 | 2018-03-18 | 1 | D |  | 4 | A | BP-SCR420HC | 소입성보증강 | C | BM#1 | 1572 | 58 | 1607 | 1525 | 53 | 8500 |  | 3 | 0.29 | 17 |  | -1.3 | 1579 | 1607 | 0 | 15.85 |  | 33 | 51 | 21 | Y |  | 2018-03-19 07:10 | 68 | 1085 | 27 | 27 | 30 | 31 | 31 | 31 | 30 | 29 | 28 | 27 | 26 | 25 | 24 | 20 | 26 | 31 | 20 | 31 | -0.15 | Y | 75 | Y | -0.2 | [8 empty] | N | N | N | 120 | 0.4 | 90 | 118426 | 112280 | 7080 | 14700 | 15 | 2 |  | 2018-03-19 07:18 | 1579 | 126 |  | 42 |  | *전공정 작업지연으로 감속주입(20%이상) 이상재 ID::101~107.201~207생관통보 | [14 empty] | 98.69 | 100 | 0 | 0 | 0 |  | 650 |  | 선택 | 선택 | 0 | 0 | 0 |  | 650 |  | 선택 | 선택 | 해제 | 미정 | 미정 | 선택 | 미정 |  | 미정 | BT180180 | H
B44314 | 2018-03-19 | 2 | D |  | 4 | A | KFMN445V | 합금강 | KFMN445V계 | BM#2 | 1589 | 51 | 1644 | 1514 | 44 | 8800 |  | 1 | 0.27 | 14 |  | -2.77 | 1558 | 1625 | 1.1 | 0 | 0 | 18 | 34 | 489 | Y |  | 2018-03-19 08:55 | 66 | 1086 | 35 | 34 | 34 | 33 | 33 | 32 | 30 | 29 | 28 | 26 | 24 | 22 | 20 | 20 | 30 | 34 | 20 | 0 | -0.28 |  | 50.02 | Y | -0.4 | [8 empty] | N | N | Y | 120 | 0.49 | 61 | 101508 | 100260 | 70 | 14500 | 12 | 2 | 40 | 2018-03-19 09:05 | 1558 | 126 |  | 26 |  | * 전공정 작업지연 감속주입 요청 함. | [14 empty] | 105.19 | 100 | 0 | 0 | 0 |  | 490 | 400 | 선택 | 선택 | 0 | 0 | 0 |  | 490 | 400 | 선택 | 선택 | 해제 | 미정 | 미정 | 미정 | 미정 |  | 미정 | BT180180 | C
A44361 | 2018-03-19 | 1 | D |  | 5 | A | BP-SCR420HC | 소입성보증강 | C | BM#1 | 1622 | 29 | 1597 | 1534 | 24 | 5400 |  | 3 | 0.31 | 16 |  | -1.16 | 1573 | 1597 | 0 | 10.95 |  | 10 | 18 | 153 | Y |  | 2018-03-19 09:15 | 62 | 1086 | 18 | 25 | 28 | 28 | 28 | 28 | 26 | 25 | 24 | 23 | 22 | 21 | 20 | 18 | 24 | 28 | 18 | 28 | -0.17 |  | 59.98 | Y | -0.2 | [8 empty] | N | N | N | 110 | 0.4 | 72 | 84590 | 92910 | 7050 | 16100 | 15 | 2 |  | 2018-03-19 09:22 | 1573 | 60 |  | 8 |  | *전공정 작업지연으로 감속주입(20%이상) 이상재 ID::101~105.201~205생관통보 | [14 empty] | 84.17 | 100 | 0 | 0 | 0 |  | 650 |  | 선택 | 선택 | 0 | 0 | 0 |  | 650 |  | 선택 | 선택 | 해제 | 미정 | 미정 | 선택 | 미정 |  | 미정 | BT180180 | H
B44315 | 2018-03-19 | 2 | D |  | 5 | A | KFMN445V | 합금강 | KFMN445V계 | BM#2 | 1581 | 40 | 1619 | 1545 | 36 | 6600 |  | 1 | 0.25 | 14 |  | -2.49 | 1557 | 1607 | 0.71 | 0 | 0 | 30 | 86 | 76 | Y |  | 2018-03-19 09:55 | 65 | 1085 | 15 | 21 | 25 | 26 | 26 | 25 | 25 | 24 | 24 | 23 | 21 | 19 |  | 19 | 23 | 26 | 19 | 25 | -0.17 | Y | 40.02 | Y | -0.4 | [8 empty] | N | N | Y | 110 | 0.52 | 55 | 101508 | 95550 | 860 | 13600 | 12 | 2 | 10 | 2018-03-19 10:05 | 1565 | 125 |  | 29 | [16 empty] | 105.41 | 100 | 0 | 0 | 0 |  | 490 | 400 | 선택 | 선택 | 0 | 0 | 0 |  | 490 | 400 | 선택 | 선택 | 해제 | 미정 | 미정 | 미정 | 미정 |  | 미정 | BT180180 | C
A44362 | 2018-03-19 | 1 | D |  | 6 | B | BP-SCR420HC | 소입성보증강 | C | BM#1 | 1572 | 39 | 1600 | 1523 | 34 | 6400 |  | 3 | 0.3 | 17 |  | -1.79 | 1564 | 1600 | 0 | 13.63 |  | 21 | 25 | 143 | Y |  | 2018-03-19 10:26 | 53 | 1087 | 17 | 21 | 22 | 23 | 24 | 23 | 22 | 21 | 20 | 18 | 17 | 16 | 16 | 11 | 19 | 24 | 11 | 0 | -0.22 | Y | 60.02 | Y | -0.4 | [8 empty] | N | N | N | 100 | 0.4 | 80 | 152262 | 100150 | 7070 | 14500 | 15 | 2 |  | 2018-03-19 10:34 | 1564 | 75 |  | 10 |  | *전공정 작업지연으로 감속주입(20%이상) 이상재 ID::101~109.201~209생관통보 *연연주 혼탕부 성분확인 ID:107~109.207~209 | [14 empty] | 141.24 | 100 | 0 | 0 | 0 |  | 650 |  | 선택 | 선택 | 0 | 0 | 0 |  | 650 |  | 선택 | 선택 | 해제 | 미정 | 미정 | 선택 | 미정 |  | 미정 | BT180180 | H
B44316 | 2018-03-19 | 2 | D |  | 6 | A | KFMN445V | 합금강 | KFMN445V계 | BM#2 | 1574 | 48 | 1614 | 1544 | 43 | 6900 |  | 1 | 0.24 | 13 |  | -2.29 | 1563 | 1613 | 1.11 | 0 | 0 | 15 | 64 | 74 | Y |  | 2018-03-19 11:09 | 71 | 1086 | 15 | 28 | 32 | 35 | 36 | 35 | 35 | 34 | 32 | 31 | 30 |  |  | 30 | 31 | 36 | 30 | 35 | -0.2 | Y | 29.98 | Y | -0.2 | [8 empty] | N | N | Y | 100 | 0.51 | 54 | 101508 | 93260 | 1830 | 15800 | 12 | 2 | 10 | 2018-03-19 11:09 | 1563 | 127 |  | 15 | [16 empty] | 106.85 | 100 | 0 | 0 | 0 |  | 490 | 400 | 선택 | 선택 | 0 | 0 | 0 |  | 490 | 400 | 선택 | 선택 | 해제 | 미정 | 미정 | 미정 | 미정 |  | 미정 | BT180180 | C
A44363 | 2018-03-19 | 1 | D |  | 7 | A | SCR420HCS | 소입성보증강 | C | BM#1 | 1571 | 45 | 1625 | 1525 | 36 | 6900 |  | 3 | 0.29 | 17 |  | -2.09 | 1580 | 1625 | 0 | 12.15 |  | 33 | 52 | 38 | Y |  | 2018-03-19 11:42 | 69 | 1086 | 10 | 26 | 34 | 38 | 41 | 42 | 42 | 41 | 41 | 40 | 40 | 40 | 39 | 38 | 37 | 42 | 38 | 41 | -0.09 | Y | 45.02 | Y | 0 | [8 empty] | N | N | N | 150 | 0.4 | 71 | 50754 | 94230 | 7490 | 14900 | 15 | 2 |  | 2018-03-19 11:48 | 1580 | 97 |  | 16 |  | *전공정요청 L/D잔강이월없음 *전공정 작업지연으로 감속주입(20%이상) 이상재 ID::101~103.201~203생관통보 | [14 empty] | 49.61 | 100 | 0 | 0 | 0 |  | 410 |  | 선택 | 선택 | 0 | 0 | 0 |  | 410 |  | 선택 | 선택 | 해제 | 미정 | 미정 | 미정 | 선택 | 6 | 미정 | BT180180 | H
B44317 | 2018-03-19 | 2 | D |  | 7 | A | KFMN445V | 합금강 | KFMN445V계 | BM#2 | 1598 | 42 | 1616 | 1554 | 36 | 7300 |  | 1 | 0.23 | 14 |  | -2.16 | 1563 | 1606 | 1.21 | 0 | 0 | 2 | 26 | 143 | Y |  | 2018-03-19 12:14 | 71 | 1086 | 24 | 31 | 35 | 37 | 38 | 38 | 37 | 37 | 36 | 35 | 34 | 33 |  | 33 | 35 | 38 | 33 | 37 | -0.14 | Y | 35 | Y | -0.2 | [8 empty] | N | N | Y | 150 | 0.51 | 58 | 93049 | 97120 | 110 | 14500 | 12 | 2 | 20 | 2018-03-19 12:13 | 1563 | 115 |  | 6 |  | * STR#1,2 W/M 압력 초과로 S/R 재 셋팅 함. | [14 empty] | 97.95 | 100 | 0 | 0 | 0 |  | 490 | 400 | 선택 | 선택 | 0 | 0 | 0 |  | 490 | 400 | 선택 | 선택 | 해제 | 미정 | 미정 | 미정 | 미정 |  | 미정 | BT180180 | C
B44318 | 2018-03-19 | 2 | B | 잔강최소화전 | 8 | A | KFMN445V | 합금강 | KFMN445V계 | BM#2 | 1588 | 42 | 1614 | 1544 | 34 | 6800 |  | 1 | 0.24 | 14 |  | -2.68 | 1554 | 1607 | 0.88 | 0 | 0 | 5 | 53 | 124 | Y |  | 2018-03-19 13:01 | 62 | 1085 | 29 | 30 | 30 | 30 | 29 | 29 | 28 | 27 | 26 | 25 | 24 |  |  | 24 | 28 | 30 | 24 | 30 | -0.15 |  | 39.98 | Y | -0.2 | [8 empty] | N | N | Y | 140 | 0.51 | 55 | 93049 | 93830 | 50 | 3000 | 12 | 2 | 40 | 2018-03-19 13:07 | 1554 | 111 |  | 20 | [16 empty] | 99.73 | 100 | 0 | 3600 | 0 |  | 490 | 400 | 선택 | 선택 | 0 | 3100 | 0 |  | 490 | 400 | 선택 | 선택 | 해제 | 미정 | 미정 | 미정 | 선택 | 8 | 미정 | BT180180 | C
A44364 | 2018-03-19 | 1 | B |  | 8 | A | SCR420HCS | 소입성보증강 | C | BM#1 | 1613 | 40 | 1606 | 1566 | 37 | 5200 |  | 3 | 0.29 | 16 |  |  |  |  | 0 | 10.25 |  | 18 | 35 | 48 | Y |  | 2018-03-19 13:10 | 95 | 1087 | 37 | 32 | 32 | 32 | 33 | 33 | 33 | 32 | 31 | 31 | 30 | 29 | 28 | 26 | 31 | 33 | 26 | 33 | -0.12 | Y | 59.98 | Y | 0 | [8 empty] | N | N | N | 140 | 0.4 | 82 | 101508 | 100950 | 2060 | 15200 | 15 | 2 |  | 2018-03-19 12:37 | 1582 | 104 |  | 0 |  | *전공정요청 L/D잔강이월없음 *전공정 작업지연으로 감속주입(20%이상) 이상재 ID::101~106.201~206생관통보 | [14 empty] | 98.65 | 100 | 0 | 0 | 0 |  | 410 |  | 선택 | 선택 | 0 | 0 | 0 |  | 410 |  | 선택 | 선택 | 해제 | 미정 | 미정 | 미정 | 미정 |  | 미정 | BT180180 | H
B44319 | 2018-03-19 | 2 | B | 잔강최소화 | 9 | A | KST523 | 합금강 | C1 | BM#2 | 1597 | 40 | 1634 | 1547 | 34 | 6800 |  | 1 | 0.24 | 15 |  | -2.29 | 1565 | 1622 | 1.54 | 0 | 0 | 30 | 87 | 57 | Y |  | 2018-03-19 14:03 | 56 | 1089 | -225 | 15 | 24 | 25 | 26 | 26 | 26 | 26 | 24 | 23 | 21 |  |  | 21 | 17 | 26 | 21 | 26 | -0.15 | Y | 30 | Y | -0.4 | [8 empty] | N | N | N | 130 | 0.52 | 54 | 91802 | 105340 | 880 | 15400 | 12 | 2 | 10 | 2018-03-19 14:06 | 1565 | 113 |  | 30 | [16 empty] | 89.52 | 100 | 2500 | 0 | 0 |  | 450 | 300 | 선택 | 선택 | 2500 | 0 | 0 |  | 450 | 300 | 선택 | 선택 | 해제 | 미정 | 미정 | 미정 | 미정 |  | 미정 | BT180180 | C
A44365 | 2018-03-19 | 1 | B | TUNDISH교체전 | 9 | A | SCR420HCS | 소입성보증강 | C | BM#1 | 1659 | 59 | 1633 | 1649 | 24 | 3900 |  | 3 | 0.28 | 20 |  | -1.59 | 1595 | 1633 | 0 | 16.2 |  | 10 | 19 | 84 | Y |  | 2018-03-19 14:15 | 84 | 1087 | 23 | 36 | 42 | 46 | 46 | 46 | 45 | 44 | 43 | 42 | 40 | 39 | 37 | 33 | 40 | 46 | 33 | 46 | -0.24 | Y | 55 | Y | -0.6 | [8 empty] | N | N | N | 130 | 0.4 | 76 | 93047 | 101620 | 1530 | 2500 | 15 | 2 |  | 2018-03-19 14:21 | 1595 | 114 |  | 17 |  | *전공정요청 L/D잔강이월없음 *전공정 작업지연으로 감속주입(20%이상) 이상재 ID::101~106.201~206생관통보 |  | C40206E6325047CD8E3656E274B16EFB | 82B832EBDB714411A5D06EDE20DEA2B2 | C9A3CC8542F24FA6A86102DB200785AF | [10 empty] | 90.21 | 100 | 0 | 2500 | 0 |  | 410 |  | 선택 | 선택 | 0 | 2500 | 0 |  | 410 |  | 선택 | 선택 | 해제 | 미정 | 미정 | 미정 | 미정 |  | 미정 | BT180180 | H
B44320 | 2018-03-19 | 2 | B |  | 10 | A | KST523 | 합금강 | C1 | BM#2 | 1592 | 44 | 1625 | 1547 | 31 | 6200 |  | 1 | 0.23 | 16 |  | -2.64 | 1567 | 1621 | 1.54 | 0 | 0 | 15 | 65 | 65 | Y |  | 2018-03-19 15:04 | 58 | 1082 | 17 | 21 | 23 | 24 | 25 | 24 | 23 | 22 | 21 | 19 | 17 | 15 |  | 15 | 21 | 25 | 15 | 0 | -0.29 | Y | 35.02 | Y | -0.4 | [8 empty] | N | N | Y | 120 | 0.49 | 57 | 94468 | 92790 | 1480 | 15000 | 12 | 2 | 20 | 2018-03-19 15:08 | 1567 | 109 |  | 24 | [16 empty] | 100.34 | 100 | 0 | 0 | 0 |  | 490 | 300 | 선택 | 선택 | 0 | 0 | 0 |  | 490 | 300 | 선택 | 선택 | 해제 | 미정 | 미정 | 미정 | 미정 |  | 미정 | RB170.00 | C
A44366 | 2018-03-19 | 1 | B | TUNDISH교체 | 1 | C | STB3D | 베어링강 | STB (SF) | BM#1 | 1565 | 61 | 1575 | 1527 | 55 | 9400 |  | 3 | 0.29 | 26 |  | -1.14 | 1541 | 1575 | 15.7 | 0 |  | 21 | 26 | 105 | Y |  | 2018-03-19 15:39 | 90 | 1083 | -88 | 44 | 40 | 41 | 44 | 48 | 49 | 49 | 49 | 50 | 51 | 44 |  | 44 | 46 | 51 | 44 | 49 | -1.4 |  | 5 | Y | -1.4 |  | 1.84 | 1.84 | [5 empty] | N | N | M | 230 | 0.46 | 61 | 118426 | 94000 | 7020 | 15500 | 8 | 1 |  | 2018-03-19 15:44 | 1541 | 135 |  | 35 |  | *T/Dflux 유15kg 용275kg *성분 C급 발생 (생관 통보) *STR#2 LOOP6번 과냉 비수량 줄임 | [14 empty] | 116.73 | 100 | 1500 | 0 | 0 |  | 650 |  | 선택 | 해제 | 1500 | 0 | 0 |  | 650 |  | 선택 | 해제 | 선택 | 미정 | 미정 | 선택 | 미정 |  | 미정 | BT180180 | H
B44321 | 2018-03-19 | 2 | B |  | 11 | A | KST523 | 합금강 | C1 | BM#2 | 1641 | 36 | 1634 | 1595 | 29 | 5000 |  | 1 | 0.22 | 16 |  | -2.21 | 1571 | 1616 | 1.17 | 0 | 0 | 2 | 27 | 62 | Y |  | 2018-03-19 16:06 | 62 | 1075 | 10 | 18 | 22 | 23 | 24 | 25 | 24 | 23 | 21 | 20 | 18 | 16 |  | 16 | 20 | 25 | 16 | 0 | -0.3 | Y | 30 | Y | -0.4 | [8 empty] | N | N | N | 110 | 0.5 | 59 | 91418 | 97310 | 20 | 16500 | 12 | 2 | 40 | 2018-03-19 16:07 | 1571 | 104 |  | 23 | [16 empty] | 92.81 | 100 | 0 | 0 | 0 |  | 450 | 300 | 선택 | 선택 | 0 | 0 | 0 |  | 450 | 300 | 선택 | 선택 | 해제 | 미정 | 미정 | 미정 | 미정 |  | 미정 | RB120.00 | C
A44367 | 2018-03-19 | 1 | B |  | 2 | C | STB3D | 베어링강 | STB (SF) | BM#1 | 1560 | 54 | 1523 | 1536 | 50 | 7800 |  | 3 | 0.3 | 29 |  | -0.37 | 1511 | 1523 | 20.01 | 0 |  | 33 | 53 | 108 | Y |  | 2018-03-19 17:03 | 60 | 1082 | 45 | 43 | 41 | 37 | 36 | 36 | 36 | 36 | 35 | 34 |  |  |  | 34 | 39 | 41 | 34 | 36 | -0.16 |  | 45 | Y | -0.2 | [8 empty] | N | N | Y | 220 | 0.48 | 61 | 84590 | 95260 | 7010 | 15800 | 8 | 1 |  | 2018-03-19 17:10 | 1511 | 114 |  | 13 | 18 | *STR#2 LOOP6번 과냉 비수량 줄임 *성분 C급 발생 (생관 통보) | [14 empty] | 82.73 | 100 | 0 | 0 | 0 |  | 650 |  | 선택 | 해제 | 0 | 0 | 0 |  | 650 |  | 선택 | 해제 | 선택 | 미정 | 미정 | 선택 | 미정 |  | 미정 | BT180180 | H
B44322 | 2018-03-19 | 2 | B |  | 12 | A | KST523 | 합금강 | C1 | BM#2 | 1590 | 39 | 1644 | 1535 | 32 | 6700 |  | 1 | 0.23 | 16 |  | -2.37 | 1572 | 1624 | 1.07 | 0 | 0 | 5 | 54 | 64 | Y |  | 2018-03-19 17:10 | 63 | 1080 | 11 | 18 | 23 | 25 | 27 | 27 | 28 | 27 | 26 | 25 | 24 | 22 | 21 | 16 | 23 | 28 | 16 | 27 | -0.3 | Y | 40 | Y | -0.6 | [8 empty] | N | N | N | 100 | 0.4 | 73 | 99588 | 96410 | 60 | 14900 | 12 | 2 | 10 | 2018-03-19 17:14 | 1572 | 101 |  | 22 |  | * 전공정 요청으로 감속주입 0.40 이상공정 등록 및 생관통보 | [14 empty] | 104.72 | 100 | 0 | 0 | 0 |  | 450 | 300 | 선택 | 선택 | 0 | 0 | 0 |  | 450 | 300 | 선택 | 선택 | 해제 | 미정 | 미정 | 미정 | 미정 |  | 미정 | BT180180 | C
A44368 | 2018-03-19 | 1 | B |  | 3 | B | STB3D | 베어링강 | STB (SF) | BM#1 | 1603 | 44 | 1556 | 1535 | 33 | 5300 |  | 3 | 0.29 | 29 |  | -1.11 | 1520 | 1556 | 17.16 | 0 |  | 18 | 36 | 104 | Y |  | 2018-03-19 17:53 | 69 | 1079 | 34 | 36 | 40 | 41 | 42 | 42 | 42 | 41 | 40 | 40 | 39 | 39 | 39 | 39 | 40 | 42 | 39 | 42 | -0.07 | Y | 45 | Y | 0 | [8 empty] | N | Y | Y | 210 | 0.48 | 66 | 84530 | 98730 | 7120 | 14500 | 8 | 1 |  | 2018-03-19 18:02 | 1520 | 109 |  | 25 |  | *STR#2 LOOP6번 과냉 비수량 줄임 *강압하 TEST | [14 empty] | 79.93 | 100 | 0 | 0 | 0 |  | 650 |  | 선택 | 해제 | 0 | 0 | 0 |  | 650 |  | 선택 | 해제 | 선택 | 미정 | 미정 | 선택 | 미정 |  | 미정 | BT180180 | H
B44323 | 2018-03-19 | 2 | B | TUNDISH교체전 | 13 | A | KST523 | 합금강 | C1 | BM#2 | 1589 | 55 | 1644 | 1524 | 33 | 6600 |  | 1 | 0.24 | 11 |  | -1.94 | 1580 | 1618 | 0.99 | 0 | 0 | 15 | 66 | 19 | Y |  | 2018-03-19 18:40 | 71 | 1081 | 10 | 28 | 30 | 30 | 35 | 40 | 42 | 43 | 43 | 43 | 43 | 41 | 40 | 33 | 37 | 43 | 33 | 43 | -0.22 | Y | 45.02 | Y | -0.6 |  |  |  | 0.89 |  |  |  |  | N | N | N | 150 | 0.4 | 73 | 98545 | 97070 | 1130 | 2000 | 12 | 2 | 20 | 2018-03-19 18:35 | 1580 | 98 |  | 9 |  | * 전공정 요청으로 감속주입 0.40 이상공정 등록 및 생관통보 | 4C3518E23D4C4AAFA5FBEDC53E8940A3 | 11282B139C944B27BECBAEA122AF9E15 | 8A85E03F9B3346A0B14EDB625026AA0A | [11 empty] | 100.5 | 100 | 0 | 2548 | 0 |  | 450 | 300 | 선택 | 선택 | 0 | 2597 | 0 |  | 450 | 300 | 선택 | 선택 | 해제 | 미정 | 미정 | 미정 | 미정 |  | 미정 | BT180180 | C
A44369 | 2018-03-19 | 1 | B |  | 4 | A | STB3D | 베어링강 | STB (SF) | BM#1 | 1565 | 67 | 1555 | 1529 | 47 | 8100 |  | 3 | 0.3 | 27 |  | -0.88 | 1528 | 1555 | 17.76 | 0 |  | 10 | 20 | 76 | Y |  | 2018-03-19 19:18 | 77 | 1083 | 38 | 47 | 51 | 53 | 53 | 53 | 51 | 51 | 51 | 50 | 49 | 49 | 49 | 48 | 49 | 53 | 48 | 53 | -0.1 | Y | 50 | Y | -0.2 | [8 empty] | N | Y | Y | 200 | 0.47 | 67 | 101448 | 103560 | 7100 | 15900 | 8 | 1 |  | 2018-03-19 19:24 | 1528 | 116 |  | 7 |  | *STR#2 LOOP6번 과냉 비수량 줄임 *강압하 TEST | [14 empty] | 91.77 | 100 | 0 | 0 | 500 |  | 650 |  | 선택 | 해제 | 0 | 0 | 500 |  | 650 |  | 선택 | 해제 | 선택 | 미정 | 미정 | 선택 | 미정 |  | 미정 | BT180180 | H
B44324 | 2018-03-19 | 2 | B | TUNDISH교체 | 1 | A | AE4137HMA | 소입성보증강 | AE4137HMA | BM#2 | 1616 | 48 | 1677 | 1575 | 43 | 8500 |  | 1 | 0.23 | 19 |  | 0 | 1593 | 1649 | 1.67 | 0 | 0 | 2 | 28 | 37 | Y |  | 2018-03-19 20:06 | 96 | 1085 | -243 | -35 | 42 | 42 | 41 | 37 | 44 | -264 | 50 | 51 | 53 | 53 | 54 | 52 | 15 | 54 | 52 | 0 | -0.4 |  | 5.02 | Y | -0.4 |  | 1.41 | 1.41 | 1.07 |  |  |  |  | N | N | N | 150 | 0.48 | 58 | 94050 | 99670 | 1130 | 16500 | 4 | 1 | 10 | 2018-03-19 19:56 | 1593 | 125 |  | 25 |  | * T/D 용강량 실측:1150mm / 18.8 TON * T/D FLUX 용탕부: 225 KG / 유탕부: 15KG 투입 * 슬리브 롱노즐( Y자형 ) 사용 * 전공정 요청으로 감속주입 | [14 empty] | 95.48 | 75 | 748 | 0 | 0 |  | 650 | 400 | 선택 | 선택 | 767 | 0 | 0 |  | 650 | 400 | 선택 | 선택 | 선택 | 미정 | 미정 | 미정 | 미정 |  | 미정 | SB160160 | H
A44370 | 2018-03-19 | 1 | B |  | 5 | A | STB3D | 베어링강 | STB (SF) | BM#1 | 1582 | 50 | 1557 | 1523 | 42 | 7000 |  | 3 | 0.29 | 29 |  | -1.17 | 1519 | 1557 | 17.63 | 0 |  | 21 | 27 | 65 | Y |  | 2018-03-19 20:22 | 68 | 1080 | 48 | 47 | 47 | 47 | 46 | 45 | 44 | 43 | 42 | 41 | 40 | 40 | 40 | 40 | 44 | 47 | 40 | 47 | -0.14 |  | 50.03 | Y | 0 | [8 empty] | N | Y | Y | 190 | 0.48 | 64 | 84530 | 98230 | 7090 | 15600 | 8 | 1 |  | 2018-03-19 20:28 | 1519 | 104 |  | 12 |  | *STR#2 LOOP6번 과냉 비수량 줄임 *강압하 TEST | [14 empty] | 80.35 | 100 | 0 | 0 | 0 |  | 650 |  | 선택 | 해제 | 0 | 0 | 0 |  | 650 |  | 선택 | 해제 | 선택 | 미정 | 미정 | 선택 | 미정 |  | 미정 | BT180180 | H
B44325 | 2018-03-19 | 2 | C | 연주종료 | 2 | B | AE4137HMA | 소입성보증강 | AE4137HMA | BM#2 | 1586 | 58 | 1634 | 1554 | 47 | 9200 |  | 1 | 0.23 | 18 |  | 0 | 1573 | 1621 | 1.29 | 0 | 0 | 5 | 55 | 26 | Y |  | 2018-03-19 21:24 | 76 | 1086 | 52 | 49 | 48 | 46 | 44 | 42 | 40 | 38 | 38 | 36 | 35 | 34 | 32 | 29 | 40 | 48 | 29 | 0 | -0.35 |  | 55 | Y | -0.6 |  |  |  | 1.32 |  |  |  |  | N | N | N | 140 | 0.49 | 67 | 95400 | 107600 | -3200 | 2000 | 4 | 1 | 20 | 2018-03-19 21:22 | 1573 | 112 |  | 8 |  | * 전공정 요청으로 20% 이상 감속주입(0.40) ,이상공정 등록 및 냉재 요청 * 연주 종료 22:55(전공정 성분 오버) | 3D611EB2FD584A88AD79EE58FD70CFCF | 2F65049BEF3D4785983AEA053CBCB97A | A5817E3C280E4811B8E50924C3FB2933 | [11 empty] | 91.38 | 50 | 0 | 3100 | 0 |  | 650 | 400 | 선택 | 선택 | 0 | 3100 | 0 |  | 650 | 400 | 선택 | 선택 | 선택 | 미정 | 미정 | 미정 | 미정 |  | 미정 | SB160160 | C
A44371 | 2018-03-19 | 1 | C |  | 6 | A | STB3D | 베어링강 | STB (SF) | BM#1 | 1649 | 51 | 1532 | 1542 | 33 | 5500 |  | 3 | 0.3 | 28 |  | -0.36 | 1520 | 1532 | 20.5 | 0 |  | 33 | 54 | 83 | Y |  | 2018-03-19 21:33 | 69 | 1087 | 39 | 43 | 47 | 48 | 48 | 47 | 46 | 45 | 44 | 44 | 43 | 43 | 42 | 43 | 45 | 48 | 42 | 43 | -0.13 | Y | 45.02 | Y | 0.2 | [8 empty] | N | Y | Y | 180 | 0.48 | 66 | 101448 | 104490 | 70 | 16100 | 8 | 1 |  | 2018-03-19 21:38 | 1520 | 104 |  | 6 |  | *STR#2 LOOP6번 과냉 비수량 줄임 *강압하 TEST *전공정요청 L/D잔강 이월 미실시 | [14 empty] | 97.31 | 100 | 0 | 0 | 0 |  | 650 |  | 선택 | 해제 | 0 | 0 | 0 |  | 650 |  | 선택 | 해제 | 선택 | 미정 | 미정 | 선택 | 미정 |  | 미정 | BT180180 | H
A44372 | 2018-03-19 | 1 | C | TUNDISH교체전 | 7 | A | STB3D | 베어링강 | STB (SF) | BM#1 | 1632 | 42 | 1566 | 1563 | 32 | 5200 |  | 3 | 0.29 | 28 |  | -1.4 | 1519 | 1566 | 18.27 | 0 |  | 18 | 37 | 84 | Y |  | 2018-03-19 22:29 | 68 | 1090 | 41 | 42 | 43 | 44 | 44 | 44 | 44 | 43 | 42 | 41 | 41 | 41 | 40 | 40 | 42 | 44 | 40 | 44 | -0.07 | Y | 55.02 | Y | 0 | [8 empty] | N | N | M | 230 | 0.48 | 70 | 108850 | 107640 | 1110 | 2000 | 8 | 1 |  | 2018-03-19 22:37 | 1519 | 110 |  | 19 |  | *STR#2 LOOP6번 과냉 비수량 줄임 *전공정요청 L/D잔강 이월 미실시 | 3031457ABD3148649DF4621CFA21F6C4 | A3DE9CF5397E42CBB952144BA6785510 | 462A1176D596435887FF7AAA3A4F75F7 | [11 empty] | 100.09 | 100 | 0 | 3500 | 0 |  | 650 |  | 선택 | 해제 | 0 | 3500 | 0 |  | 650 |  | 선택 | 해제 | 선택 | 미정 | 미정 | 미정 | 미정 |  | 미정 | BT180180 | H
A44373 | 2018-03-19 | 1 | C | TUNDISH교체 | 1 | A | SM48CH | 탄소강 | B | BM#1 | 1621 | 49 | 1617 | 1556 | 35 | 6300 |  | 3 | 0.26 | 17 |  | -1.53 | 1577 | 1617 | 0 | 14.21 |  | 10 | 21 | 65 | Y |  | 2018-03-19 23:28 | 86 | 1086 | -24 | 34 | 31 | 36 | 39 | 41 | 43 | 44 | 45 | 45 | 46 |  |  | 46 | 38 | 46 | 46 | 0 | 0 |  |  | Y | 0.2 |  | 2.38 | 2.21 | [5 empty] | N | N | N | 150 | 0.47 | 57 | 84590 | 92000 | 7000 | 16000 | 7 | 2 |  | 2018-03-19 23:35 | 1577 | 142 |  | 51 |  | *T/D플럭스 유15 용120KG | [14 empty] | 85.44 | 100 | 1000 | 0 | 0 |  | 650 |  | 선택 | 해제 | 1000 | 0 | 0 |  | 650 |  | 선택 | 해제 | 해제 | 미정 | 미정 | 선택 | 미정 |  | 미정 | BT180180 | H
A44374 | 2018-03-19 | 1 | C |  | 2 | A | SM48CH | 탄소강 | B | BM#1 | 1599 | 39 | 1622 | 1555 | 32 | 5200 |  | 3 | 0.25 | 19 |  | -1.28 | 1558 | 1589 | 0 | 12.97 |  | 21 | 28 | 66 | Y |  | 2018-03-20 00:39 | 67 | 1095 | 45 | 39 | 37 | 36 | 36 | 35 | 34 | 34 | 33 | 32 | 32 | 31 |  | 31 | 35 | 37 | 31 | 0 | -0.13 |  | 44.98 | Y | -0.2 | [8 empty] | N | N | N | 140 | 0.5 | 59 | 84590 | 94050 | 7000 | 16100 | 7 | 2 |  | 2018-03-20 00:45 | 1558 | 139 |  | 39 | [16 empty] | 83.71 | 100 | 0 | 0 | 0 |  | 650 |  | 선택 | 해제 | 0 | 0 | 0 |  | 650 |  | 선택 | 해제 | 해제 | 미정 | 미정 | 선택 | 미정 |  | 미정 | BT180180 | H
A44375 | 2018-03-19 | 1 | C |  | 3 | A | SM48CH | 탄소강 | B | BM#1 | 1603 | 47 | 1591 | 1557 | 34 | 4600 |  | 3 | 0.31 | 19 |  | -1.33 | 1556 | 1588 | 0 | 18.41 |  | 33 | 55 | 62 | Y |  | 2018-03-20 01:47 | 65 | 1090 | 30 | 31 | 34 | 37 | 37 | 37 | 37 | 37 | 37 | 36 | 35 | 35 |  | 35 | 35 | 37 | 35 | 37 | -0.05 | Y | 40 | Y | 0 | [8 empty] | N | N | N | 130 | 0.5 | 56 | 101508 | 90750 | 6870 | 15400 | 7 | 2 |  | 2018-03-20 01:51 | 1556 | 129 |  | 30 | [16 empty] | 103.84 | 100 | 0 | 0 | 0 |  | 650 |  | 선택 | 해제 | 0 | 0 | 0 |  | 650 |  | 선택 | 해제 | 해제 | 미정 | 미정 | 선택 | 미정 |  | 미정 | BT180180 | H
A44376 | 2018-03-19 | 1 | C |  | 4 | A | SM48CH | 탄소강 | B | BM#1 | 1603 | 40 | 1602 | 1561 | 30 | 4700 |  | 3 | 0.28 | 20 |  | -1.08 | 1559 | 1586 | 0 | 23.66 |  | 18 | 38 | 60 | Y |  | 2018-03-20 02:44 | 68 | 1095 | 33 | 35 | 38 | 40 | 41 | 41 | 41 | 40 | 40 | 40 | 39 | 38 | 38 | 38 | 39 | 41 | 38 | 41 | -0.07 | Y | 39.98 | Y | 0 | [8 empty] | N | N | N | 120 | 0.5 | 60 | 84590 | 94550 | 7080 | 15100 | 7 | 2 |  | 2018-03-20 02:48 | 1559 | 124 |  | 32 | [16 empty] | 83.3 | 100 | 0 | 0 | 0 |  | 650 |  | 선택 | 해제 | 0 | 0 | 0 |  | 650 |  | 선택 | 해제 | 해제 | 미정 | 미정 | 선택 | 미정 |  | 미정 | BT180180 | H
B44326 | 2018-03-19 | 2 | C | 연주시작 | 1 | B | AE4137HMA | 소입성보증강 | AE4137HMA | BM#2 | 1651 | 46 | 1654 | 1617 | 38 | 16100 |  | 1 | 0.24 | 21 |  | 0 | 1591 | 1650 | 2.35 | 0 | 0 | 20 | 49 | 15370 | Y |  | 2018-03-20 03:49 | 94 | 1100 | 39 | 39 | 38 | 32 | 38 | 43 | 46 | 47 | 48 | 49 | 49 | 48 | 47 | 46 | 44 | 49 | 46 | 0 | -0.15 |  | 20.02 | Y | -0.2 |  | 3.07 | 2.9 | 0.93 |  |  |  |  | N | N | N | 150 | 0.49 | 65 | 94050 | 107600 | 80 | 14500 | 6 | 2 | 10 | 2018-03-20 03:59 | 1591 | 430 |  | 17 |  | *T/D플럭스 225/15KG *롱노즐 실리부 부착 *START 04:09 *전공정 요청 감속주입 *수소 10분 측정값 기준치 초과( 11분 3.14PPM, 13분 3.07PPM) | [14 empty] | 88.73 | 100 | 724 | 0 | 0 |  | 650 | 400 | 선택 | 선택 | 722 | 0 | 0 |  | 650 | 400 | 선택 | 선택 | 선택 | 미정 | 미정 | 미정 | 선택 |  | 미정 | SB160160 | H
A44377 | 2018-03-19 | 1 | C |  | 5 | A | SM48CH | 탄소강 | B | BM#1 | 1580 | 42 | 1595 | 1541 | 28 | 4500 |  | 3 | 0.29 | 20 |  | -1.37 | 1561 | 1596 | 0 | 26 |  | 10 | 22 | 54 | Y |  | 2018-03-20 03:48 | 70 | 1088 | 37 | 39 | 39 | 40 | 41 | 40 | 40 | 40 | 39 | 39 | 38 | 37 | 37 | 37 | 39 | 41 | 37 | 40 | -0.1 | Y | 40 | Y | 0 | [8 empty] | N | N | N | 110 | 0.48 | 63 | 101508 | 99800 | 6850 | 16200 | 7 | 2 |  | 2018-03-20 03:52 | 1561 | 110 |  | 29 | [16 empty] | 95.04 | 100 | 0 | 0 | 0 |  | 650 |  | 선택 | 해제 | 0 | 0 | 0 |  | 650 |  | 선택 | 해제 | 해제 | 미정 | 미정 | 선택 | 미정 |  | 미정 | BT180180 | H
B44329 | 2018-03-19 | 2 | A |  | 2 | A | AE4137HMA | 소입성보증강 | AE4137HMA | BM#2 | 1544 | 53 | 1626 | 1505 | 44 | 9400 |  | 1 | 0.23 | 18 |  | 0 | 1628 | 1628 | 1.51 | 0 | 0 | 5 | 56 | 132 | Y |  | 2018-03-20 04:40 | 131 | 1084 | 43 | 35 | 33 | 31 | 29 | 29 | 27 | 26 | 25 | 24 | 23 | 22 |  | 22 | 29 | 33 | 22 | 0 | -0.24 |  | 45 | Y | -0.2 |  |  |  | 1.4 |  |  |  |  | N | N | N | 140 | 0.49 | 58 | 95400 | 92670 | 330 | 15300 | 6 | 2 |  | 2018-03-20 04:50 | 1569 | 255 |  | 33 |  | *전공정 요청 감속주입 *주입말 10% 이상 감속주입 이상공정 등록 *평균주속 기준 미달 냉제처리 요청 | [14 empty] | 102.58 | 100 | 0 | 0 | 0 |  | 650 | 400 | 선택 | 선택 | 0 | 0 | 0 |  | 650 | 400 | 선택 | 선택 | 선택 | 미정 | 미정 | 미정 | 미정 |  | 미정 | SB160160 | H
A44378 | 2018-03-19 | 1 | A |  | 6 | A | SM48CH | 탄소강 | B | BM#1 | 1600 | 39 | 1590 | 1534 | 26 | 4200 |  | 3 | 0.28 | 18 |  | -1.32 | 1552 | 1583 | 0 | 20.95 |  | 21 | 29 | 59 | Y |  | 2018-03-20 04:44 | 61 | 1091 | 37 | 34 | 33 | 34 | 33 | 32 | 32 | 31 | 31 | 31 | 30 | 30 | 29 | 29 | 32 | 34 | 29 | 31 | -0.11 | Y | 45 | Y | -0.2 | [8 empty] | N | N | N | 100 | 0.5 | 64 | 101508 | 101720 | 3650 | 14050 | 7 | 2 |  | 2018-03-20 04:50 | 1552 | 109 |  | 36 |  | *전공정요청 L/D잔강 이월 미실시 | [14 empty] | 96.4 | 100 | 0 | 0 | 0 |  | 650 |  | 선택 | 해제 | 0 | 0 | 0 |  | 650 |  | 선택 | 해제 | 해제 | 미정 | 미정 | 해제 | 미정 |  | 미정 | BT180180 | H
B44330 | 2018-03-19 | 2 | A |  | 3 | B | AE4137HMA | 소입성보증강 | AE4137HMA | BM#2 | 1552 | 56 | 1614 | 1526 | 45 | 9300 |  | 1 | 0.21 | 20 |  | -2.42 | 1557 | 1615 | 1.43 | 0 | 0 | 15 | 68 | 138 | Y |  | 2018-03-20 06:10 | 60 | 1084 | 18 | 22 | 24 | 24 | 24 | 24 | 22 | 21 | 20 | 19 | 17 | 16 |  | 16 | 21 | 24 | 16 | 24 | -0.18 |  | 44.98 | Y | -0.2 |  |  |  | 1.48 |  |  |  |  | N | N | N | 130 | 0.52 | 58 | 93780 | 98270 | 20 | 15000 | 6 | 2 |  | 2018-03-20 06:06 | 1557 | 128 |  | 4 |  | *전공정 요청 감속주입 | [14 empty] | 97.69 | 100 | 0 | 0 | 0 |  | 650 | 400 | 선택 | 선택 | 0 | 0 | 0 |  | 650 | 400 | 선택 | 선택 | 선택 | 미정 | 미정 | 미정 | 미정 |  | 미정 | SB160160 | H
A44379 | 2018-03-19 | 1 | A |  | 7 | A | SM48CH | 탄소강 | B | BM#1 | 1585 | 40 | 1588 | 1534 | 31 | 5000 |  | 3 | 0.28 | 20 |  | -1.27 | 1556 | 1588 | 0 | 23.01 |  | 33 | 56 | 52 | Y |  | 2018-03-20 05:55 | 65 | 1107 | 26 | 31 | 34 | 35 | 36 | 36 | 36 | 36 | 36 | 35 | 35 | 34 | 34 | 34 | 34 | 36 | 34 | 36 | -0.05 | Y | 39.97 | Y | 0 | [8 empty] | N | N | N | 150 | 0.5 | 61 | 101508 | 101250 | 4840 | 12920 | 7 | 2 |  | 2018-03-20 06:01 | 1556 | 110 |  | 32 |  | *전공정요청 L/D잔강 이월 미실시 *A44380Heat L/D강제개공으로 나탕주입 이상재등록ID:106.206 | [14 empty] | 95.72 | 100 | 0 | 0 | 0 |  | 650 |  | 선택 | 해제 | 0 | 0 | 0 |  | 650 |  | 선택 | 해제 | 해제 | 미정 | 미정 | 미정 | 미정 |  | 미정 | BT180180 | H
B44331 | 2018-03-19 | 2 | A |  | 4 | A | AE4137HMA | 소입성보증강 | AE4137HMA | BM#2 | 1579 | 45 | 1644 | 1547 | 40 | 8200 |  | 1 | 0.21 | 19 |  | -1.95 | 1577 | 1622 | 1.31 | 0 | 0 | 2 | 30 | 122 | Y |  | 2018-03-20 06:58 | 80 | 1089 | 10 | 26 | 34 | 39 | 41 | 41 | 41 | 41 | 39 | 39 | 38 | 37 | 35 | 35 | 36 | 41 | 35 | 41 | -0.15 | Y | 40.03 | Y | -0.4 |  |  |  | 1.56 |  |  |  |  | N | N | N | 120 | 0.52 | 60 | 109410 | 105130 | 110 | 13800 | 6 | 2 |  | 2018-03-20 07:00 | 1577 | 120 |  | 17 |  | *전공정 요청 감속주입 | [14 empty] | 103.51 | 100 | 0 | 0 | 0 |  | 650 | 400 | 선택 | 선택 | 0 | 0 | 0 |  | 650 | 400 | 선택 | 선택 | 선택 | 미정 | 미정 | 미정 | 선택 | 4 | 미정 | SB160160 | H
A44380 | 2018-03-19 | 1 | A | 연주종료 | 8 | A | SM48CH | 탄소강 | B | BM#1 | 1653 | 41 | 1595 | 1581 | 25 | 4000 |  | 3 | 0.28 | 18 |  | -1.27 | 1566 | 1595 | 0 | 16.12 |  | 18 | 39 | 59 | Y |  | 2018-03-20 07:14 | 75 | 1098 | 30 | 37 | 41 | 43 | 44 | 45 | 44 | 44 | 44 | 44 | 43 |  |  | 43 | 42 | 45 | 43 | 44 | -0.03 | Y | 24.95 | Y | -0.2 | [8 empty] | N | N | N | 140 | 0.5 | 55 | 97232 | 93440 | 3660 | 2200 | 7 | 2 |  | 2018-03-20 07:22 | 1566 | 93 |  | 18 |  | *전공정요청 L/D잔강 이월 미실시 *L/D강제개공으로 나탕주입 이상재등록ID:101.201 | F83ABB223F0C49ED98DF7E1521027B2C | 847FD148E54C48F4AEC1C73449B61860 |  | 4DF36E4E581040BD8F819B55209A711B |  | 41E4E898DA684089B75AD1D76A7D4145 |  |  |  | A0FD4F52598F424CAD2299E3E5F73AE6 |  |  |  |  | 100.14 | 0 | 0 | 3100 | 0 |  | 650 |  | 선택 | 해제 | 0 | 3100 | 0 |  | 650 |  | 선택 | 해제 | 해제 | 미정 | 미정 | 미정 | 미정 |  | 미정 | BT180180 | H
B44332 | 2018-03-20 | 2 | A |  | 5 | A | AE4137HMA | 소입성보증강 | AE4137HMA | BM#2 | 1578 | 41 | 1646 | 1547 | 34 | 7300 |  | 1 | 0.23 | 18 |  | -2.36 | 1569 | 1626 | 2.07 | 0 | 0 | 20 | 50 | 52 | Y |  | 2018-03-20 08:00 | 72 | 1131 | 29 | 33 | 36 | 36 | 37 | 36 | 35 | 34 | 33 | 31 | 30 |  |  | 30 | 34 | 37 | 30 | 36 | -0.23 | Y | 29.98 | Y | -0.2 |  |  |  | 1.45 |  |  |  |  | N | N | N | 110 | 0.53 | 54 | 109410 | 97500 | 2040 | 15600 | 6 | 2 |  | 2018-03-20 08:00 | 1570 | 120 |  | 20 | [16 empty] | 109.63 | 100 | 0 | 0 | 0 |  | 650 | 400 | 선택 | 선택 | 0 | 0 | 0 |  | 650 | 400 | 선택 | 선택 | 선택 | 미정 | 미정 | 미정 | 미정 |  | 미정 | SB160160 | H
B44333 | 2018-03-20 | 2 | A |  | 6 | A | AE4137HMA | 소입성보증강 | AE4137HMA | BM#2 | 1575 | 42 | 1634 | 1546 | 37 | 7900 |  | 1 | 0.23 | 18 |  | -2.42 | 1560 | 1624 | 1.66 | 0 | 0 | 10 | 23 | 98 | Y |  | 2018-03-20 08:58 | 63 | 1128 | 26 | 29 | 30 | 30 | 30 | 29 | 28 | 27 | 25 | 24 | 22 | 20 |  | 20 | 27 | 30 | 20 | 30 | -0.22 |  | 45 | Y | -0.4 |  |  |  | 1.19 |  |  |  |  | N | N | N | 100 | 0.5 | 59 | 93780 | 97490 | 1530 | 15700 | 6 | 2 |  | 2018-03-20 08:56 | 1560 | 117 |  | 19 |  | *전공정 요청 감속주입 | [14 empty] | 95.69 | 100 | 0 | 0 | 0 |  | 650 | 400 | 해제 | 선택 | 0 | 0 | 0 |  | 650 | 400 | 해제 | 선택 | 선택 | 미정 | 미정 | 미정 | 미정 |  | 미정 | SB160160 | H
B44334 | 2018-03-20 | 2 | A |  | 7 | A | AE4137HMA | 소입성보증강 | AE4137HMA | BM#2 | 1575 | 44 | 1645 | 1545 | 39 | 8000 |  | 1 | 0.23 | 18 |  | -1.92 | 1565 | 1625 | 2.05 | 0 | 0 | 15 | 69 | 63 | Y |  | 2018-03-20 10:05 | 68 | 1147 | 14 | 27 | 36 | 41 | 43 | 43 | 43 | 42 | 41 | 40 | 39 | 36 | 34 | 34 | 37 | 43 | 34 | 43 | -0.23 | Y | 39.98 | Y | -0.4 |  |  |  | 1.01 |  |  |  |  | N | N | N | 150 | 0.5 | 61 | 109410 | 101180 | 60 | 15000 | 6 | 2 |  | 2018-03-20 10:06 | 1570 | 117 |  | 13 |  | *전공정 요청 감속주입 | [14 empty] | 108.54 | 100 | 0 | 0 | 0 |  | 650 | 400 | 선택 | 선택 | 0 | 0 | 0 |  | 650 | 400 | 선택 | 선택 | 선택 | 미정 | 미정 | 미정 | 미정 |  | 미정 | SB160160 | H
B44335 | 2018-03-20 | 2 | A |  | 8 | A | AE4137HMA | 소입성보증강 | AE4137HMA | BM#2 | 1585 | 45 | 1644 | 1525 | 41 | 8500 |  | 1 | 0.24 | 18 |  | -2.3 | 1566 | 1628 | 3.67 | 0 | 0 | 5 | 57 | 192 | Y |  | 2018-03-20 11:14 | 69 | 1139 | 30 | 34 | 36 | 36 | 36 | 35 | 34 | 33 | 31 | 29 | 27 | 25 |  | 25 | 32 | 36 | 25 | 36 | -0.24 |  | 45.03 | Y | -0.4 |  |  |  | 1.47 |  |  |  |  | N | N | N | 140 | 0.5 | 57 | 93780 | 94560 | 3490 | 15000 | 6 | 2 |  | 2018-03-20 11:14 | 1566 | 112 |  | 8 | [16 empty] | 96.68 | 100 | 0 | 0 | 0 |  | 650 | 400 | 선택 | 선택 | 0 | 0 | 0 |  | 650 | 400 | 선택 | 선택 | 선택 | 미정 | 미정 | 미정 | 미정 |  | 미정 | SB160160 | H
B44336 | 2018-03-20 | 2 | A | TUNDISH교체전 | 9 | A | AE4137HMA | 소입성보증강 | AE4137HMA | BM#2 | 1591 | 43 | 1647 | 1554 | 38 | 6900 |  | 1 | 0.23 | 18 |  | -2.25 | 1569 | 1627 | 1.5 | 0 | 0 | 20 | 51 | 68 | Y |  | 2018-03-20 12:02 | 72 | 1132 | 21 | 33 | 39 | 41 | 42 | 42 | 42 | 40 | 39 | 38 | 37 | 35 |  | 35 | 38 | 42 | 35 | 42 | -0.2 | Y | 34.98 | Y | -0.4 |  |  |  | 1.06 |  |  |  |  | N | N | N | 130 | 0.5 | 55 | 75850 | 92330 | -1630 | 2000 | 6 | 2 |  | 2018-03-20 12:09 | 1569 | 109 |  | 21 |  | *전공정 지연 감속주입 | 0BF9099F2C554400896B3973F5845D07 | 18E0DCF7649F40BF8DF00578AD9C7773 | 401992D086374F05820D5772B4F543FA | 17B9CAFF86F2400EA28582C21D276B96 | [10 empty] | 79.84 | 100 | 0 | 3033 | 0 |  | 650 | 400 | 선택 | 선택 | 0 | 2949 | 0 |  | 650 | 400 | 선택 | 선택 | 선택 | 미정 | 미정 | 미정 | 미정 |  | 미정 | SB160160 | H
B44337 | 2018-03-20 | 2 | B | TUNDISH교체 | 1 | B | 38MNS6 | 합금강 | KFMN443계 | BM#2 | 1604 | 50 | 1664 | 1514 | 44 | 9500 |  | 1 | 0.24 | 19 |  | -2.77 | 1594 | 1655 | 0 | 2.85 | 0 | 10 | 24 | 72 | Y |  | 2018-03-20 13:27 | 101 | 1124 | -307 | -120 | 36 | 35 | 34 | 34 | 32 | 28 | 35 | 38 | 39 | 41 | 42 | 42 | 38 | 43 | 42 | 0 | -0.1 |  | 10.02 | Y | -0.2 |  | 1.98 | 1.85 | [5 empty] | N | N | M | 150 | 0.5 | 58 | 89028 | 98280 | 1940 | 14200 | 13 | 1 | 10 | 2018-03-20 13:25 | 1594 | 128 |  | 19 |  | * T/D 용강량 실측:1110mm / 18.5 TON * T/D FLUX 용탕부: 225 KG / 유탕부: 15KG 투입 * 슬리브 롱노즐( Y자형 ) 사용 | [14 empty] | 89.84 | 100 | 1000 | 0 | 0 |  | 650 | 400 | 선택 | 선택 | 1000 | 0 | 0 |  | 650 | 400 | 선택 | 선택 | 미정 | 미정 | 미정 | 미정 | 미정 |  | 미정 | SB125125 | H
B44338 | 2018-03-20 | 2 | B |  | 2 | B | 38MNS6 | 합금강 | KFMN443계 | BM#2 | 1588 | 44 | 1657 | 1535 | 38 | 7700 |  | 1 | 0.26 | 19 |  | -2.42 | 1559 | 1634 | 0 | 4.17 | 0 | 15 | 70 | 80 | Y |  | 2018-03-20 14:30 | 66 | 1131 | 40 | 38 | 37 | 37 | 36 | 36 | 34 | 33 | 31 | 30 | 28 | 25 |  | 25 | 34 | 37 | 25 | 0 | -0.27 |  | 45 | Y | -0.6 |  |  |  | 1.03 |  |  |  |  | N | N | Y | 140 | 0.49 | 59 | 102156 | 97160 | 120 | 15100 | 13 | 1 | 20 | 2018-03-20 14:35 | 1559 | 119 |  | 17 |  | * 전공정 요청으로 감속주입 0.40 이상공정 등록 및 생관통보 | [14 empty] | 102.57 | 100 | 0 | 0 | 0 |  | 650 | 400 | 선택 | 선택 | 0 | 0 | 0 |  | 650 | 400 | 선택 | 선택 | 미정 | 미정 | 미정 | 미정 | 미정 |  | 미정 | SB120120 | C
B44339 | 2018-03-20 | 2 | B |  | 3 | A | 38MNS6 | 합금강 | KFMN443계 | BM#2 | 1584 | 46 | 1637 | 1544 | 37 | 7900 |  | 1 | 0.24 | 19 |  | 0 | 1551 | 1618 | 0 | 8.08 | 0 | 5 | 58 | 80 | Y |  | 2018-03-20 15:37 | 58 | 1135 | 21 | 25 | 28 | 30 | 30 | 30 | 29 | 27 | 26 | 25 | 23 | 21 |  | 21 | 27 | 30 | 21 | 30 | -0.22 | Y | 40.02 | Y | -0.4 |  |  |  | 0.99 |  |  |  |  | N | N | Y | 130 | 0.53 | 56 | 101016 | 98060 | 70 | 15000 | 13 | 1 | 40 | 2018-03-20 15:38 | 1551 | 119 |  | 12 | [16 empty] | 103.66 | 100 | 0 | 0 | 0 |  | 650 | 400 | 선택 | 선택 | 0 | 0 | 0 |  | 650 | 400 | 선택 | 선택 | 미정 | 미정 | 미정 | 미정 | 미정 |  | 미정 | SB125125 | C
B44340 | 2018-03-20 | 2 | B |  | 4 | A | 38MNS6 | 합금강 | KFMN443계 | BM#2 | 1580 | 47 | 1626 | 1544 | 40 | 7200 |  | 1 | 0.25 | 18 |  | -2.59 | 1553 | 1618 | 0 | 3.35 | 0 | 20 | 52 | 89 | Y |  | 2018-03-20 16:36 | 60 | 1088 | 19 | 24 | 29 | 31 | 32 | 31 | 31 | 30 | 29 | 27 | 25 |  |  | 25 | 28 | 32 | 25 | 31 | -0.23 | Y | 30.03 | Y | -0.4 |  |  |  | 1.19 |  |  |  |  | N | N | Y | 120 | 0.52 | 55 | 89012 | 95890 | 110 | 15500 | 13 | 1 | 10 | 2018-03-20 16:37 | 1553 | 112 |  | 12 |  | * 전공정 작업지연 감속주입 | [14 empty] | 94.09 | 100 | 0 | 0 | 0 |  | 650 | 400 | 선택 | 선택 | 0 | 0 | 0 |  | 650 | 400 | 선택 | 선택 | 미정 | 미정 | 미정 | 미정 | 미정 |  | 미정 | SB125125 | C
B44341 | 2018-03-20 | 2 | B | 잔강최소화전 | 5 | A | 38MNS6 | 합금강 | KFMN443계 | BM#2 | 1597 | 42 | 1646 | 1566 | 36 | 7500 |  | 1 | 0.25 | 19 |  | 0.89 | 1568 | 1561 | 0 | 2.84 | 0 | 21 | 30 | 557 | Y |  | 2018-03-20 17:33 | 75 | 1085 | 19 | 28 | 34 | 36 | 38 | 38 | 38 | 37 | 35 | 34 | 32 | 30 | 28 | 28 | 33 | 38 | 28 | 38 | -0.25 | Y | 40 | Y | -0.4 |  |  |  | 1.07 |  |  |  |  | N | N | Y | 110 | 0.51 | 62 | 100922 | 104350 | 100 | 3000 | 13 | 1 | 30 | 2018-03-20 17:33 | 1568 | 104 |  | 14 |  | * 전공정 작업지연 감속주입 | [14 empty] | 99.73 | 100 | 0 | 3100 | 0 |  | 650 | 400 | 선택 | 선택 | 0 | 3100 | 0 |  | 650 | 400 | 선택 | 선택 | 미정 | 미정 | 미정 | 미정 | 선택 | 5 | 미정 | SB120120 | C
B44342 | 2018-03-20 | 2 | B | 잔강최소화 | 6 | A | AE1548 | 합금강 | AE4130M6 | BM#2 | 1575 | 44 | 1625 | 1545 | 34 | 6900 |  | 1 | 0.24 | 16 |  | -2.19 | 1564 | 1617 | 1.3 | 0 | 0 | 10 | 25 | 116 | Y |  | 2018-03-20 18:30 | 76 | 1085 | -206 | 24 | 35 | 36 | 36 | 36 | 36 | 36 | 35 | 33 | 32 |  |  | 32 | 26 | 36 | 32 | 36 | -0.11 | Y | 35 | Y | -0.2 |  |  |  | 1.25 |  |  |  |  | N | N | Y | 100 | 0.47 | 50 | 93024 | 92320 | 5100 | 15700 | 13 | 1 |  | 2018-03-20 18:40 | 1564 | 123 |  | 34 | [16 empty] | 98.44 | 100 | 2500 | 0 | 0 |  | 650 | 700 | 선택 | 해제 | 2500 | 0 | 0 |  | 650 | 700 | 선택 | 해제 | 해제 | 미정 | 선택 | 미정 | 미정 |  | 미정 | SB125125 | H
B44343 | 2018-03-20 | 2 | B |  | 7 | A | AE1548 | 합금강 | AE4130M6 | BM#2 | 1588 | 42 | 1625 | 1545 | 29 | 5800 |  | 1 | 0.23 | 16 |  | -2.27 | 1556 | 1604 | 1.22 | 0 | 0 | 5 | 59 | 57 | Y |  | 2018-03-20 19:18 | 68 | 1090 | 29 | 30 | 32 | 32 | 32 | 32 | 31 | 31 | 29 | 28 | 26 | 24 |  | 24 | 30 | 32 | 24 | 32 | -0.18 |  | 44.98 | Y | -0.4 |  |  |  | 1.17 |  |  |  |  | N | N | Y | 150 | 0.48 | 57 | 100776 | 90910 | 5140 | 15700 | 13 | 1 |  | 2018-03-20 19:18 | 1556 | 119 |  | 39 | [16 empty] | 104.81 | 76.92 | 0 | 0 | 0 |  | 650 | 700 | 선택 | 해제 | 0 | 0 | 0 |  | 650 | 700 | 선택 | 해제 | 해제 | 미정 | 선택 | 미정 | 미정 |  | 미정 | SB125125 | H
B44344 | 2018-03-20 | 2 | B |  | 8 | A | AE1548 | 합금강 | AE4130M6 | BM#2 | 1565 | 43 | 1626 | 1534 | 36 | 7400 |  | 1 | 0.23 | 16 |  | -2.12 | 1565 | 1611 | 1.15 | 0 | 0 | 20 | 53 | 47 | Y |  | 2018-03-20 20:21 | 77 | 1079 | 21 | 30 | 35 | 38 | 40 | 39 | 39 | 38 | 37 | 35 | 34 | 33 |  | 33 | 35 | 40 | 33 | 0 | -0.2 | Y | 35 | Y | -0.2 |  |  |  | 1.17 |  |  |  |  | N | N | Y | 140 | 0.48 | 60 | 100776 | 95030 | 5090 | 15800 | 13 | 1 |  | 2018-03-20 20:27 | 1565 | 122 |  | 37 | [16 empty] | 100.68 | 76.92 | 0 | 0 | 0 |  | 650 | 700 | 선택 | 해제 | 0 | 0 | 0 |  | 650 | 700 | 선택 | 해제 | 해제 | 미정 | 선택 | 미정 | 미정 |  | 미정 | SB125125 | H
B44345 | 2018-03-20 | 2 | C |  | 9 | A | AE1548 | 합금강 | AE4130M6 | BM#2 | 1589 | 45 | 1614 | 1524 | 35 | 7300 |  | 1 | 0.24 | 16 |  | -1.94 | 1553 | 1598 | 1.4 | 0 | 0 | 21 | 31 | 42 | Y |  | 2018-03-20 21:19 | 65 | 1087 | 28 | 29 | 30 | 32 | 31 | 32 | 31 | 30 | 28 | 28 | 26 | 25 | 23 | 23 | 29 | 32 | 23 | 28 | -0.2 | Y | 45.02 | Y | -0.4 |  |  |  | 0.93 |  |  |  |  | N | N | Y | 130 | 0.46 | 62 | 86999 | 92590 | 5140 | 15100 | 13 | 1 |  | 2018-03-20 21:46 | 1553 | 128 |  | 41 |  | *전공정 요청 20% 이상 감속주입, 이상공정 등록 및 생관통보 | [14 empty] | 89.09 | 72.73 | 0 | 0 | 0 |  | 650 | 700 | 선택 | 해제 | 0 | 0 | 0 |  | 650 | 700 | 선택 | 해제 | 해제 | 미정 | 선택 | 미정 | 미정 |  | 미정 | SB125125 | H
B44346 | 2018-03-20 | 2 | C |  | 10 | A | AE1548 | 합금강 | AE4130M6 | BM#2 | 1580 | 56 | 1624 | 1544 | 42 | 7600 |  | 1 | 1000 | 16 |  | 0 | 1559 | 1559 | 0 | 0 | 0 | 10 | 26 | 40 | Y |  | 2018-03-20 22:49 | 71 | 1077 | 19 | 23 | 26 | 27 | 28 | 27 | 27 | 27 | 25 | 23 | 23 | 23 | 22 | 22 | 25 | 28 | 22 | 27 | -0.15 | Y | 39.98 | Y | -0.2 |  |  |  | 1.14 |  |  |  |  | N | N | Y | 120 | 0.48 | 64 | 102916 | 101010 | 4880 | 15800 | 13 | 1 |  | 2018-03-20 22:59 | 1559 | 138 |  | 18 |  | *전공정 탈가스 기준 미준수 | [14 empty] | 97.09 | 76.92 | 0 | 0 | 0 |  | 650 | 700 | 선택 | 해제 | 0 | 0 | 0 |  | 650 | 700 | 선택 | 해제 | 해제 | 미정 | 선택 | 미정 | 선택 | 4 | 미정 | SB125125 | H
B44347 | 2018-03-20 | 2 | C |  | 11 | A | AE1548 | 합금강 | AE4130M6 | BM#2 | 1583 | 74 | 1634 | 1550 | 42 | 8100 |  | 1 | 0.29 | 16 |  | 0 | 1615 | 1615 | 1.29 | 0 | 0 | 5 | 60 | 46 | Y |  | 2018-03-20 23:59 | 127 | 1085 | 20 | 33 | 42 | 45 | 47 | 48 | 47 | 47 | 46 | 45 | 44 | 42 | 41 | 41 | 42 | 48 | 41 | 47 | -0.2 | Y | 34.98 | Y | -0.2 |  |  |  | 0.74 |  |  |  |  | N | N | Y | 110 | 0.47 | 64 | 95592 | 98750 | 5180 | 16000 | 13 | 1 |  | 2018-03-21 00:05 | 1573 | 136 |  | 14 | [16 empty] | 92.54 | 75 | 0 | 0 | 0 |  | 650 | 700 | 선택 | 해제 | 0 | 0 | 0 |  | 650 | 700 | 선택 | 해제 | 해제 | 미정 | 선택 | 미정 | 미정 |  | 미정 | SB125125 | H
B44348 | 2018-03-20 | 2 | C |  | 12 | A | AE1548 | 합금강 | AE4130M6 | BM#2 | 1596 | 54 | 1625 | 1544 | 39 | 7300 |  | 1 | 0.27 | 19 |  | 0 | 1550 | 1610 | 1.19 | 0.03 | 0 | 20 | 54 | 72 | Y |  | 2018-03-21 01:06 | 62 | 1092 | 37 | 38 | 39 | 40 | 40 | 38 | 38 | 37 | 36 | 35 | 33 | 32 | 31 | 31 | 36 | 40 | 31 | 38 | -0.2 | Y | 44.98 | Y | -0.2 |  |  |  | 0.92 |  |  |  |  | N | N | Y | 100 | 0.48 | 64 | 95592 | 99960 | 5110 | 15900 | 13 | 1 |  | 2018-03-21 01:10 | 1550 | 119 |  | 13 | [16 empty] | 91 | 75 | 0 | 0 | 0 |  | 650 | 700 | 선택 | 해제 | 0 | 0 | 0 |  | 650 | 700 | 선택 | 해제 | 해제 | 미정 | 선택 | 미정 | 미정 |  | 미정 | SB125125 | H
B44349 | 2018-03-20 | 2 | C |  | 13 | A | AE1548 | 합금강 | AE4130M6 | BM#2 | 1625 | 61 | 1615 | 1556 | 35 | 6700 |  | 1 | 0.25 | 15 |  | 0 | 1598 | 1598 | 1.21 | 0 | 0 | 21 | 32 | 67 | Y |  | 2018-03-21 02:11 | 110 | 1090 | 27 | 30 | 34 | 35 | 35 | 35 | 34 | 33 | 32 | 31 | 30 | 29 | 28 | 28 | 32 | 35 | 28 | 35 | -0.16 | Y | 45 | Y | -0.2 |  |  |  | 1.14 |  |  |  |  | N | N | Y | 150 | 0.48 | 64 | 96322 | 100940 | 5170 | 16300 | 13 | 1 |  | 2018-03-21 02:18 | 1551 | 122 |  | 15 | [16 empty] | 90.02 | 76.92 | 0 | 0 | 0 |  | 650 | 700 | 선택 | 해제 | 0 | 0 | 0 |  | 650 | 700 | 선택 | 해제 | 해제 | 미정 | 선택 | 미정 | 미정 |  | 미정 | SB129129 | H
B44350 | 2018-03-20 | 2 | C |  | 14 | A | AE1548 | 합금강 | AE4130M6 | BM#2 | 1598 | 45 | 1615 | 1546 | 30 | 5900 |  | 1 | 0.27 | 15 |  | 0 | 1552 | 1602 | 1.09 | 0 | 0 | 10 | 27 | 65 | Y |  | 2018-03-21 03:13 | 64 | 1088 | 24 | 25 | 27 | 27 | 27 | 27 | 26 | 24 | 22 | 21 | 20 | 18 |  | 18 | 24 | 27 | 18 | 27 | -0.2 |  | 44.98 | Y | -0.4 |  |  |  | 0.91 |  |  |  |  | N | N | Y | 140 | 0.48 | 60 | 95719 | 93970 | 5100 | 16000 | 13 | 1 |  | 2018-03-21 03:20 | 1552 | 124 |  | 19 | [16 empty] | 96.69 | 100 | 0 | 0 | 0 |  | 650 | 700 | 선택 | 해제 | 0 | 0 | 0 |  | 650 | 700 | 선택 | 해제 | 해제 | 미정 | 선택 | 미정 | 미정 |  | 미정 | SB129129 | H
B44351 | 2018-03-20 | 2 | C |  | 15 | A | AE1548 | 합금강 | AE4130M6 | BM#2 | 1584 | 44 | 1626 | 1537 | 31 | 6200 |  | 1 | 0.27 | 15 |  | 0 | 1549 | 1609 | 1.16 | 0 | 0 | 5 | 61 | 53 | Y |  | 2018-03-21 04:02 | 61 | 1093 | 15 | 20 | 24 | 26 | 27 | 27 | 26 | 26 | 25 | 24 | 23 | 21 | 20 | 20 | 24 | 27 | 20 | 26 | -0.18 | Y | 39.97 | Y | -0.2 |  |  |  | 0.71 |  |  |  |  | N | N | Y | 130 | 0.48 | 62 | 98923 | 97970 | 5130 | 16100 | 13 | 1 |  | 2018-03-21 04:14 | 1549 | 129 |  | 33 | [16 empty] | 96.75 | 100 | 0 | 0 | 0 |  | 650 | 700 | 선택 | 해제 | 0 | 0 | 0 |  | 650 | 700 | 선택 | 해제 | 해제 | 미정 | 선택 | 미정 | 미정 |  | 미정 | SB131131 | H
B44352 | 2018-03-20 | 2 | A | TUNDISH교체전 | 16 | A | AE1548 | 합금강 | AE4130M6 | BM#2 | 1622 | 47 | 1636 | 1565 | 33 | 6300 |  | 1 | 0.27 | 16 |  | 0 | 1556 | 1620 | 1.2 | 0 | 0 | 20 | 55 | 42 | Y |  | 2018-03-21 05:11 | 68 | 1087 | 18 | 27 | 32 | 35 | 36 | 37 | 37 | 37 | 36 | 35 | 33 | 32 | 31 | 31 | 33 | 37 | 31 | 37 | -0.17 | Y | 34.98 | Y | -0.2 |  |  |  | 0.72 |  |  |  |  | N | N | M | 120 | 0.48 | 65 | 83879 | 101920 | 5080 | 2000 | 13 | 1 |  | 2018-03-21 05:27 | 1556 | 132 |  | 28 |  |  | 3E7FD459114C4708A0E355B67EFB969D | 265FC1F4EF2D4CF08B5C7CF59E865DDC | F4AA0CAADB4244E7ACD055910C26D7C5 | [11 empty] | 78.39 | 100 | 0 | 2730 | 0 |  | 650 | 700 | 선택 | 해제 | 0 | 2650 | 0 |  | 650 | 700 | 선택 | 해제 | 해제 | 미정 | 선택 | 미정 | 미정 |  | 미정 | SB100100 | C
B44353 | 2018-03-20 | 2 | A | TUNDISH교체 | 1 | B | AE1050 | 탄소강 | AE1050 | BM#2 | 1625 | 78 | 1657 | 1615 | 34 | 6800 |  | 1 | 0.22 | 20 |  | -2.05 | 1577 | 1629 | 1.06 | 0 | 0 | 21 | 33 | 40 | Y |  | 2018-03-21 06:36 | 88 | 1096 | -363 | -134 | 38 | 35 | 35 | 32 | 36 | 40 | 42 | 44 | 46 | 46 | 47 | 46 | 42 | 47 | 46 | 46 | 0 |  | 15 | Y | 0 |  | 2.21 | 1.99 | [5 empty] | N | N | M | 190 | 0.43 | 68 | 101508 | 99590 | -740 | 14900 | 14 | 2 |  | 2018-03-21 06:36 | 1577 | 166 |  | 37 |  | *턴디쉬 플럭스 120KG/15KG *슬리브 롱노즐 사용 *T/D기준온도 초과(풍산향) 수주처 변경 요청하였으나 생관에서 나중에 강종변경한다고함. *현 시퀀스 강압화 TEST 적용 | [14 empty] | 102.69 | 100 | 720 | 0 | 0 |  | 670 | 700 | 선택 | 해제 | 750 | 0 | 0 |  | 670 | 700 | 선택 | 해제 | 해제 | 미정 | 미정 | 미정 | 미정 |  | 미정 | BT180180 | C
B44354 | 2018-03-20 | 2 | A |  | 2 | A | AE1050 | 탄소강 | AE1050 | BM#2 | 1561 | 44 | 1616 | 1545 | 36 | 6900 |  | 3 | 0.3 | 15 |  | -3.5 | 1542 | 1610 | 0 | 19.02 |  | 10 | 28 | 68 | Y |  | 2018-03-21 07:34 | 53 | 1091 | 41 | 30 | 25 | 21 | 19 | 17 | 15 | 14 | 13 | 13 | 12 | 12 | 11 | 11 | 19 | 25 | 11 | 0 | -0.28 |  | 49.97 | Y | -0.2 | [8 empty] | N | N | Y | 180 | 0.47 | 63 | 96655 | 99020 | 120 | 14600 | 14 | 2 |  | 2018-03-21 07:58 | 1542 | 150 |  | 50 |  | *STR#1,2 W/M 과압발생 S/R재셋팅 | [14 empty] | 99.08 | 100 | 0 | 0 | 500 |  | 670 | 700 | 선택 | 해제 | 0 | 0 | 500 |  | 670 | 700 | 선택 | 해제 | 해제 | 미정 | 미정 | 미정 | 미정 |  | 미정 | SB131131 | H
B44355 | 2018-03-21 | 2 | A |  | 3 | A | AE1050 | 탄소강 | AE1050 | BM#2 | 1575 | 46 | 1645 | 1525 | 38 | 7500 |  | 3 | 0.31 | 16 |  | -2.24 | 1578 | 1623 | 0 | 12.24 |  | 5 | 62 | 53 | Y |  | 2018-03-21 08:32 | 89 | 1098 | 7 | 22 | 29 | 33 | 36 | 37 | 38 | 37 | 37 | 36 | 35 | 33 | 31 | 31 | 32 | 38 | 31 | 37 | -0.23 | Y | 30 | Y | -0.4 | [8 empty] | N | N | Y | 170 | 0.46 | 61 | 96655 | 94390 | 960 | 14900 | 14 | 2 |  | 2018-03-21 08:46 | 1562 | 152 |  | 59 | [16 empty] | 101.37 | 100 | 0 | 0 | 0 |  | 670 | 700 | 선택 | 해제 | 0 | 0 | 0 |  | 670 | 700 | 선택 | 해제 | 해제 | 미정 | 미정 | 미정 | 미정 |  | 미정 | SB131131 | H
A44381 | 2018-03-21 | 1 | A | 연주시작 | 1 | A | STB2D | 베어링강 | STB (SF) | BM#1 | 1593 | 51 | 1607 | 1502 | 46 | 8000 |  | 3 | 0.31 | 25 |  | -1.78 | 1548 | 1601 | 14.59 | 0 |  | 33 | 57 | 1472 | Y |  | 2018-03-21 10:04 | 94 | 1070 | 41 | 49 | 46 | 48 | 51 | 53 | 55 | 55 | 56 | 57 | 56 |  |  | 56 | 52 | 57 | 56 | 0 | -0.2 |  | 4.98 | Y | -0.2 |  | 2.2 | 2.03 | [5 empty] | N | N | M | 230 | 0.41 | 58 | 97474 | 88020 | 7150 | 14920 | 1 | 1 |  | 2018-03-21 10:12 | 1548 | 117 |  | 18 |  | *T/D가열온도:자동-1370`.수동건-1368`.STR#1:929.STR#2:1045.T/D FLUX 유:15,용:275 | [14 empty] | 102.07 | 100 | 1500 | 0 | 0 |  | 650 |  | 선택 | 해제 | 1500 | 0 | 0 |  | 650 |  | 선택 | 해제 | 선택 | 미정 | 미정 | 선택 | 선택 |  | 미정 | BT180180 | H
B44357 | 2018-03-21 | 2 | A |  | 4 | A | AE1050 | 탄소강 | AE1050 | BM#2 | 1574 | 41 | 1635 | 1554 | 36 | 7300 |  | 1 | 0.25 | 15 |  | -2.41 | 1565 | 1613 | 1.35 | 0 | 0 | 2 | 31 | 1466 | Y |  | 2018-03-21 10:31 | 76 | 1070 | 26 | 40 | 47 | 50 | 50 | 50 | 49 | 48 | 46 | 45 | 44 | 42 | 40 | 40 | 44 | 50 | 40 | 50 | -0.22 | Y | 44.98 | Y | -0.4 | [8 empty] | N | N | Y | 160 | 0.47 | 63 | 101508 | 98540 | 570 | 14700 | 14 | 2 |  | 2018-03-21 10:31 | 1575 | 90 |  | 5 | [16 empty] | 102.53 | 100 | 0 | 0 | 0 |  | 670 | 700 | 선택 | 해제 | 0 | 0 | 0 |  | 670 | 700 | 선택 | 해제 | 해제 | 미정 | 미정 | 미정 | 미정 |  | 미정 | BT180180 | C
A44382 | 2018-03-21 | 1 | A |  | 2 | A | STB2D | 베어링강 | STB (SF) | BM#1 | 1563 | 41 | 1576 | 1521 | 34 | 6200 |  | 3 | 0.31 | 25 |  | -1.42 | 1517 | 1559 | 18.05 | 0 |  | 21 | 34 | 54 | Y |  | 2018-03-21 11:03 | 63 | 1085 | 54 | 48 | 44 | 41 | 39 | 38 | 36 | 36 | 35 | 34 | 34 | 33 | 33 | 33 | 39 | 44 | 33 | 0 | -0.22 |  | 50.03 | Y | 0 | [8 empty] | N | N | Y | 220 | 0.44 | 62 | 84590 | 90690 | 7070 | 14480 | 1 | 1 |  | 2018-03-21 11:11 | 1517 | 111 |  | 20 | [16 empty] | 86.58 | 100 | 0 | 0 | 0 |  | 650 |  | 선택 | 해제 | 0 | 0 | 0 |  | 650 |  | 선택 | 해제 | 선택 | 미정 | 미정 | 선택 | 미정 |  | 미정 | BT180180 | H
B44358 | 2018-03-21 | 2 | A |  | 5 | A | AE1050 | 탄소강 | AE1050 | BM#2 | 1587 | 38 | 1616 | 1545 | 31 | 6500 |  | 1 | 0.28 | 15 |  | -2.97 | 1551 | 1608 | 3.04 | 0 | 0 | 18 | 40 | 1522 | Y |  | 2018-03-21 11:30 | 62 | 1070 | 34 | 32 | 31 | 29 | 28 | 27 | 26 | 24 | 23 | 21 | 20 | 19 | 17 | 17 | 26 | 31 | 17 | 0 | -0.28 |  | 49.98 | Y | -0.4 | [8 empty] | Y | Y | Y | 150 | 0.47 | 63 | 96655 | 98290 | 2210 | 16300 | 14 | 2 |  | 2018-03-21 11:32 | 1551 | 91 |  | 13 |  | *강압화 TEST (W/M#9,10 4mm 적용) | [14 empty] | 91.18 | 100 | 0 | 0 | 0 |  | 670 | 700 | 선택 | 해제 | 0 | 0 | 0 |  | 670 | 700 | 선택 | 해제 | 해제 | 미정 | 미정 | 미정 | 미정 |  | 미정 | SB131131 | H
A44383 | 2018-03-21 | 1 | A |  | 3 | A | STB2D | 베어링강 | STB (SF) | BM#1 | 1603 | 43 | 1559 | 1528 | 33 | 5800 |  | 3 | 0.31 | 26 |  | -1.26 | 1518 | 1558 | 19.3 | 0 |  | 10 | 29 | 43 | Y |  | 2018-03-21 12:01 | 64 | 1095 | 30 | 33 | 35 | 36 | 36 | 36 | 36 | 36 | 35 | 35 | 35 | 33 |  | 33 | 35 | 36 | 33 | 36 | -0.07 | Y | 39.97 | Y | -0.4 | [8 empty] | N | N | Y | 210 | 0.48 | 55 | 84590 | 89100 | 7090 | 14260 | 1 | 1 |  | 2018-03-21 12:08 | 1518 | 120 |  | 28 | [16 empty] | 88.02 | 100 | 0 | 0 | 0 |  | 650 |  | 선택 | 해제 | 0 | 0 | 0 |  | 650 |  | 선택 | 해제 | 선택 | 미정 | 미정 | 선택 | 미정 |  | 미정 | BT180180 | H
B44359 | 2018-03-21 | 2 | A |  | 6 | B | AE1050 | 탄소강 | AE1050 | BM#2 | 1575 | 38 | 1615 | 1536 | 31 | 6500 |  | 1 | 0.27 | 15 |  | -2.08 | 1560 | 1613 | 2.8 | 0 | 0 | 31 | 1 | 14333 | Y |  | 2018-03-21 12:41 | 71 | 1092 | 13 | 34 | 42 | 46 | 48 | 49 | 49 | 48 | 47 | 46 | 45 | 44 | 42 | 42 | 43 | 49 | 42 | 0 | -0.2 | Y | 34.98 | Y | -0.4 |  |  |  | 1.25 |  |  |  |  | Y | Y | Y | 190 | 0.47 | 63 | 93049 | 98370 | 2220 | 15700 | 14 | 2 | 20 | 2018-03-21 12:46 | 1568 | 93 |  | 7 |  | *대보수 L/D 수소측정 *턴디쉬 기준온도 초과 수주처 변경 요청 | [14 empty] | 93.52 | 100 | 0 | 0 | 0 |  | 670 | 700 | 선택 | 해제 | 0 | 0 | 0 |  | 670 | 700 | 선택 | 해제 | 해제 | 미정 | 미정 | 미정 | 미정 |  | 미정 | BT180180 | C
A44384 | 2018-03-21 | 1 | B |  | 4 | A | STB2D | 베어링강 | STB (SF) | BM#1 | 1582 | 47 | 1554 | 1504 | 37 | 6100 |  | 3 | 0.31 | 25 |  | -1.3 | 1516 | 1554 | 18.91 | 0 |  | 20 | 57 | 36 | Y |  | 2018-03-21 13:15 | 62 | 1098 | 32 | 38 | 42 | 44 | 45 | 45 | 44 | 44 | 44 | 43 | 43 | 42 | 42 | 42 | 42 | 45 | 42 | 44 | -0.04 | Y | 39.98 | Y | 0 | [8 empty] | N | N | Y | 200 | 0.48 | 64 | 101508 | 99700 | 7110 | 13400 | 1 | 1 |  | 2018-03-21 13:27 | 1516 | 106 |  | 14 | [16 empty] | 95.13 | 100 | 0 | 0 | 0 |  | 650 |  | 선택 | 해제 | 0 | 0 | 0 |  | 650 |  | 선택 | 해제 | 선택 | 미정 | 미정 | 선택 | 미정 |  | 미정 | BT180180 | H
B44360 | 2018-03-21 | 2 | B |  | 7 | A | AE1050 | 탄소강 | AE1050 | BM#2 | 1594 | 41 | 1616 | 1546 | 31 | 6100 |  | 1 | 0.27 | 15 |  | -2.45 | 1553 | 1595 | 1.6 | 0 | 0 | 5 | 63 | 80 | Y |  | 2018-03-21 13:59 | 64 | 1105 | 37 | 36 | 35 | 33 | 31 | 30 | 29 | 27 | 26 | 25 | 24 | 22 | 22 | 22 | 29 | 35 | 22 | 0 | -0.26 |  | 50 | Y | 0 | [8 empty] | Y | Y | Y | 180 | 0.47 | 65 | 104090 | 100010 | 3990 | 14000 | 14 | 2 | 30 | 2018-03-21 13:45 | 1553 | 94 |  | -4 |  | * W/M 강압하 TEST 샘플채취 ID: 303 403(500) F-EMS 900 적용 | [14 empty] | 100.09 | 100 | 0 | 0 | 500 |  | 670 | 900 | 선택 | 해제 | 0 | 0 | 500 |  | 670 | 900 | 선택 | 해제 | 해제 | 미정 | 미정 | 미정 | 미정 |  | 미정 | SB131131 | H
A44385 | 2018-03-21 | 1 | B |  | 5 | A | STB2D | 베어링강 | STB (SF) | BM#1 | 1601 | 44 | 1562 | 1519 | 39 | 6400 |  | 3 | 0.31 | 27 |  | -1.37 | 1519 | 1562 | 18.97 | 0 |  | 33 | 58 | 80 | Y |  | 2018-03-21 14:23 | 65 | 1114 | 41 | 44 | 44 | 45 | 44 | 44 | 43 | 42 | 41 | 41 | 40 | 40 | 39 | 39 | 42 | 45 | 39 | 44 | -0.13 | Y | 45 | Y | -0.2 | [8 empty] | N | N | Y | 190 | 0.48 | 63 | 84590 | 97390 | 7110 | 15500 | 1 | 1 |  | 2018-03-21 14:31 | 1519 | 95 |  | 11 | [16 empty] | 81.02 | 100 | 0 | 0 | 0 |  | 650 |  | 선택 | 해제 | 0 | 0 | 0 |  | 650 |  | 선택 | 해제 | 선택 | 미정 | 미정 | 선택 | 미정 |  | 미정 | BT180180 | H
B44361 | 2018-03-21 | 2 | B |  | 8 | A | AE1050 | 탄소강 | AE1050 | BM#2 | 1553 | 40 | 1606 | 1525 | 33 | 6500 |  | 1 | 0.25 | 16 |  | -2.35 | 1546 | 1594 | 0.06 | 2.42 | 0 | 2 | 32 | 74 | Y |  | 2018-03-21 14:38 | 57 | 1088 | 16 | 20 | 21 | 22 | 22 | 21 | 20 | 20 | 19 | 17 | 16 | 14 | 12 | 12 | 19 | 22 | 12 | 20 | -0.22 | Y | 44.98 | Y | -0.4 | [8 empty] | N | N | Y | 170 | 0.48 | 62 | 96655 | 99060 | 900 | 15000 | 14 | 2 | 50 | 2018-03-21 14:45 | 1546 | 104 |  | 26 |  | * W/M 강압하 TEST F-EMS 900 적용 | [14 empty] | 96.7 | 100 | 0 | 0 | 0 |  | 670 | 900 | 선택 | 해제 | 0 | 0 | 0 |  | 670 | 900 | 선택 | 해제 | 해제 | 미정 | 미정 | 미정 | 미정 |  | 미정 | SB131131 | H
A44386 | 2018-03-21 | 1 | B |  | 6 | A | STB2D | 베어링강 | STB (SF) | BM#1 | 1569 | 47 | 1540 | 1511 | 41 | 6800 |  | 3 | 0.3 | 26 |  | -1.04 | 1509 | 1540 | 17.01 | 0 |  | 21 | 35 | 74 | Y |  | 2018-03-21 15:28 | 55 | 1122 | 38 | 35 | 34 | 32 | 31 | 30 | 28 | 28 | 27 | 26 | 25 | 24 | 24 | 24 | 29 | 34 | 24 | 24 | -0.18 |  | 55 | Y | 0 | [8 empty] | N | N | Y | 180 | 0.48 | 66 | 101508 | 102530 | 7090 | 15500 | 1 | 1 |  | 2018-03-21 15:36 | 1509 | 99 |  | 10 | [16 empty] | 92.66 | 100 | 0 | 0 | 0 |  | 650 |  | 선택 | 해제 | 0 | 0 | 0 |  | 650 |  | 선택 | 해제 | 선택 | 미정 | 미정 | 선택 | 미정 |  | 미정 | BT180180 | H
B44362 | 2018-03-21 | 2 | B |  | 9 | A | AE1050 | 탄소강 | AE1050 | BM#2 | 1578 | 43 | 1615 | 1544 | 32 | 6500 |  | 1 | 0.27 | 15 |  | -2.11 | 1551 | 1593 | 0 | 3.51 | 0 | 18 | 41 | 79 | Y |  | 2018-03-21 15:48 | 62 | 1082 | 8 | 17 | 21 | 24 | 25 | 24 | 24 | 24 | 23 | 22 | 22 | 21 | 20 | 20 | 21 | 25 | 20 | 24 | -0.12 | Y | 40 | Y | -0.2 | [8 empty] | N | N | Y | 160 | 0.48 | 62 | 96655 | 98000 | 1230 | 15500 | 14 | 2 | 30 | 2018-03-21 15:51 | 1551 | 103 |  | 21 | [16 empty] | 97.43 | 100 | 0 | 0 | 0 |  | 670 | 700 | 선택 | 해제 | 0 | 0 | 0 |  | 670 | 700 | 선택 | 해제 | 해제 | 미정 | 미정 | 미정 | 미정 |  | 미정 | SB131131 | H
A44387 | 2018-03-21 | 1 | B |  | 7 | A | STB2D | 베어링강 | STB (SF) | BM#1 | 1632 | 40 | 1562 | 1537 | 28 | 4600 |  | 3 | 0.32 | 28 |  | -1.23 | 1523 | 1562 | 19.45 | 0 |  | 10 | 30 | 86 | Y |  | 2018-03-21 16:26 | 69 | 1088 | 23 | 31 | 36 | 38 | 39 | 39 | 40 | 40 | 39 | 39 | 38 | 38 |  | 38 | 37 | 40 | 38 | 39 | -0.03 | Y | 24.98 | Y | 0 | [8 empty] | N | N | Y | 230 | 0.48 | 59 | 101508 | 93610 | 7010 | 14000 | 1 | 1 |  | 2018-03-21 16:28 | 1523 | 104 |  | 19 | [16 empty] | 100.9 | 100 | 0 | 0 | 0 |  | 650 |  | 선택 | 해제 | 0 | 0 | 0 |  | 650 |  | 선택 | 해제 | 선택 | 미정 | 미정 | 선택 | 미정 |  | 미정 | BT180180 | H
B44363 | 2018-03-21 | 2 | B |  | 10 | A | AE1050 | 탄소강 | AE1050 | BM#2 | 1625 | 44 | 1645 | 1567 | 33 | 6200 |  | 1 | 0.26 | 22 |  | -2.34 | 1550 | 1620 | 0 | 4.96 | 0 | 29 | 1 | 17489 | Y |  | 2018-03-21 16:56 | 61 | 1100 | 17 | 21 | 23 | 24 | 25 | 24 | 23 | 23 | 21 | 21 | 19 | 18 |  | 18 | 22 | 25 | 18 | 23 | -0.2 | Y | 35 | Y | -0.2 | [8 empty] | N | N | Y | 150 | 0.47 | 58 | 89220 | 92220 | 3630 | 15100 | 14 | 2 | 10 | 2018-03-21 16:58 | 1550 | 108 |  | 18 | [16 empty] | 93.08 | 100 | 0 | 0 | 0 |  | 670 | 700 | 선택 | 해제 | 0 | 0 | 0 |  | 670 | 700 | 선택 | 해제 | 해제 | 미정 | 미정 | 미정 | 미정 |  | 미정 | RB130.00 | C
A44388 | 2018-03-21 | 1 | B | TUNDISH교체전 | 8 | A | STB2D | 베어링강 | STB (SF) | BM#1 | 1595 | 41 | 1560 | 1519 | 35 | 5700 |  | 3 | 0.3 | 28 |  | -1.28 | 1519 | 1560 | 19.39 | 0 |  | 20 | 58 | 72 | Y |  | 2018-03-21 17:27 | 65 | 1087 | 36 | 40 | 41 | 42 | 43 | 43 | 43 | 42 | 42 | 41 | 41 | 41 | 40 | 40 | 41 | 43 | 40 | 43 | -0.07 | Y | 40 | Y | -0.2 | [8 empty] | N | N | M | 220 | 0.47 | 66 | 89896 | 102330 | 7020 | 2500 | 1 | 1 |  | 2018-03-21 17:34 | 1519 | 106 |  | 20 |  | *전기로 보수 감속주입 |  | 51B14F825FF844C7AE8197A56FC59847 | F2B3E72F60CA419D8EB26B502A0B9019 | BD064144F2B94F8EA58D28773316BAED | [10 empty] | 82.21 | 100 | 0 | 3500 | 0 |  | 650 |  | 선택 | 해제 | 0 | 3600 | 0 |  | 650 |  | 선택 | 해제 | 선택 | 미정 | 미정 | 선택 | 미정 |  | 미정 | BT180180 | H
B44364 | 2018-03-21 | 2 | B | TUNDISH교체전 | 11 | A | AE1050 | 탄소강 | AE1050 | BM#2 | 1579 | 39 | 1625 | 1554 | 28 | 5400 |  | 1 | 0.25 | 16 |  | -2.03 | 1554 | 1601 | 0 | 2.93 | 0 | 5 | 64 | 70 | Y |  | 2018-03-21 17:54 | 65 | 1086 | 15 | 24 | 29 | 31 | 32 | 32 | 32 | 31 | 30 | 28 | 27 | 26 | 23 | 23 | 28 | 32 | 23 | 32 | -0.22 | Y | 40 | Y | -0.6 | [8 empty] | N | N | M | 190 | 0.47 | 61 | 91240 | 94770 | 2480 | 2000 | 14 | 2 | 15 | 2018-03-21 17:55 | 1554 | 104 |  | 21 |  |  | 5B34195F45EA401FAAF8EB45B4413568 | ED0F86AFAD8549F99FC6F94171A544F1 | B3CCE30BFA3B4FB0902243C58621E254 | [11 empty] | 93.82 | 100 | 0 | 2570 | 0 |  | 670 | 700 | 선택 | 해제 | 0 | 2610 | 0 |  | 670 | 700 | 선택 | 해제 | 해제 | 미정 | 미정 | 미정 | 미정 |  | 미정 | BT180180 | C
A44389 | 2018-03-21 | 1 | B | TUNDISH교체 | 1 | A | SCM420HON | 소입성보증강 | C | BM#1 | 1578 | 56 | 1643 | 1514 | 50 | 10000 |  | 3 | 0.27 | 20 |  | -0.87 | 1622 | 1643 | 0 | 13 |  | 31 | 2 | 168 | Y |  | 2018-03-21 18:35 | 112 | 1085 | 43 | 45 | 44 | 48 | 49 | 49 | 52 | 54 | 56 | 57 | 58 | 58 | 60 | 60 | 52 | 60 | 60 | 0 | 0 |  |  | Y | 0.4 |  | 3.08 | 3.08 | 2.48 |  |  |  |  | N | N | N | 150 | 0.42 | 68 | 101508 | 99260 | 7160 | 15700 | 16 | 2 |  | 2018-03-21 18:45 | 1622 | 135 |  | 44 |  | *T/Dflux 유15kg 용120kg *RH워싱 작업 작업지연 감속주입 *20%이상 감속 ID:101~103.201~203 *수소기준초과 이상재ID:101.102.201.202 *T/D△T 60℃ 초과발생 이상재ID:105.106.205.206 | [14 empty] | 95.49 | 100 | 1000 | 0 | 0 |  | 410 |  | 선택 | 선택 | 1000 | 0 | 0 |  | 410 |  | 선택 | 선택 | 미정 | 미정 | 미정 | 선택 | 미정 |  | 미정 | BT180180 | H
B44365 | 2018-03-21 | 2 | B | TUNDISH교체 | 1 | A | AE1548M | 합금강 | AE4130M6 | BM#2 | 1610 | 44 | 1655 | 1535 | 40 | 8200 |  | 1 | 0.24 | 21 |  | -2.21 | 1574 | 1639 | 1.59 | 0 | 0 | 2 | 33 | 59 | Y |  | 2018-03-21 19:09 | 87 | 1089 | -272 | -128 | 27 | 27 | 26 | 29 | 34 | 37 | 38 | 40 | 40 | 41 | 41 | 41 | 31 | 41 | 41 | 41 | 0 |  | 10.02 | Y | 0 |  | 1.93 | 1.93 | [5 empty] | N | N | M | 150 | 0.46 | 59 | 94131 | 95800 | 5140 | 14800 | 10 | 1 |  | 2018-03-21 19:10 | 1574 | 131 |  | 37 |  | * T/D 용강량 실측:1160mm / 18.1 TON * T/D FLUX 용탕부: 120 KG / 유탕부: 15KG 투입 * 슬리브 롱노즐( Y자형 ) 사용 | [14 empty] | 93.94 | 100 | 700 | 0 | 0 |  | 650 | 700 | 선택 | 해제 | 740 | 0 | 0 |  | 650 | 700 | 선택 | 해제 | 해제 | 미정 | 선택 | 미정 | 미정 |  | 미정 | SB152152 | H
A44390 | 2018-03-21 | 1 | B |  | 2 | A | SCM420HON | 소입성보증강 | C | BM#1 | 1576 | 42 | 1624 | 1517 | 34 | 7000 |  | 3 | 0.3 | 16 |  | -1.84 | 1586 | 1624 | 0 | 12.59 |  | 21 | 36 | 71 | Y |  | 2018-03-21 19:27 | 76 | 1082 | 60 | 53 | 45 | 40 | 37 | 34 | 32 | 31 | 31 | 31 | 30 | 29 | 28 | 26 | 36 | 45 | 26 | 31 | -0.32 |  | 59.97 | Y | -0.2 | [8 empty] | N | N | N | 140 | 0.48 | 72 | 84590 | 100130 | 7110 | 12500 | 16 | 2 |  | 2018-03-21 19:38 | 1586 | 128 |  | 59 | 12 | *전공정 작업지연 감속주입 *20%이상 감속주입 ID:104.105.204.205 | [14 empty] | 78.95 | 100 | 0 | 0 | 0 |  | 410 |  | 선택 | 선택 | 0 | 0 | 0 |  | 410 |  | 선택 | 선택 | 미정 | 미정 | 미정 | 선택 | 미정 |  | 미정 | BT180180 | H
B44366 | 2018-03-21 | 2 | B |  | 2 | B | AE1548M | 합금강 | AE4130M6 | BM#2 | 1602 | 46 | 1615 | 1554 | 31 | 6200 |  | 1 | 0.24 | 16 |  | -2.45 | 1558 | 1610 | 1.23 | 0 | 0 | 18 | 42 | 74 | Y |  | 2018-03-21 20:06 | 71 | 1085 | 39 | 34 | 31 | 30 | 29 | 28 | 26 | 26 | 26 | 24 | 24 | 22 | 21 | 21 | 28 | 31 | 21 | 26 | -0.2 |  | 50.02 | Y | -0.2 |  |  |  | 1.09 |  |  |  |  | N | N | Y | 140 | 0.48 | 60 | 92724 | 96770 | 6210 | 15600 | 10 | 1 | 20 | 2018-03-21 20:12 | 1558 | 130 |  | 41 | [16 empty] | 91.26 | 100 | 0 | 0 | 0 |  | 650 | 700 | 선택 | 해제 | 0 | 0 | 0 |  | 650 | 700 | 선택 | 해제 | 해제 | 미정 | 선택 | 미정 | 미정 |  | 미정 | SB152152 | H
A44391 | 2018-03-21 | 1 | D |  | 3 | B | SCM420HON | 소입성보증강 | C | BM#1 | 1647 | 60 | 1625 | 1616 | 28 | 4600 |  | 3 | 0.3 | 21 |  | -1.81 | 1581 | 1627 | 0 | 18.03 |  | 10 | 31 | 75 | Y |  | 2018-03-21 21:32 | 71 | 1084 | 23 | 38 | 45 | 48 | 49 | 49 | 48 | 47 | 46 | 45 | 44 | 41 |  | 41 | 44 | 49 | 41 | 0 | -0.23 | Y | 34.97 | Y | -0.6 | [8 empty] | N | N | N | 130 | 0.44 | 59 | 101508 | 86240 | 7090 | 15500 | 16 | 2 |  | 2018-03-21 21:37 | 1581 | 137 |  | 7 |  | *전공정 작업지연, 감속주입(20%이상) 이상재 ID: 102~105.202~205 생관통보 | [14 empty] | 108.22 | 100 | 0 | 0 | 0 |  | 410 |  | 선택 | 선택 | 0 | 0 | 0 |  | 410 |  | 선택 | 선택 | 미정 | 미정 | 미정 | 선택 | 미정 |  | 미정 | BT180180 | H
B44367 | 2018-03-21 | 2 | D |  | 3 | A | AE1548M | 합금강 | AE4130M6 | BM#2 | 1623 | 47 | 1627 | 1567 | 27 | 5500 |  | 1 | 0.24 | 15 |  | -2.61 | 1543 | 1604 | 1.03 | 0 | 0 | 29 | 2 | 62 | Y |  | 2018-03-21 21:04 | 56 | 1088 | 19 | 15 | 14 | 14 | 14 | 14 | 13 | 11 | 11 | 11 | 10 | 9 |  | 9 | 13 | 14 | 9 | 14 | -0.11 |  | 45 | Y | -0.2 |  |  |  | 1.18 |  |  |  |  | N | N | Y | 130 | 0.48 | 55 | 92724 | 87730 | 5110 | 15300 | 10 | 1 | 30 | 2018-03-21 21:18 | 1543 | 139 |  | 48 | [16 empty] | 99.97 | 100 | 0 | 0 | 0 |  | 650 | 700 | 선택 | 해제 | 0 | 0 | 0 |  | 650 | 700 | 선택 | 해제 | 해제 | 미정 | 선택 | 미정 | 미정 |  | 미정 | SB152152 | H
A44392 | 2018-03-21 | 1 | D |  | 4 | A | SCM420HON | 소입성보증강 | C | BM#1 | 1595 | 55 | 1613 | 1547 | 37 | 7000 |  | 3 | 0.29 | 20 |  | -1.39 | 1579 | 1613 | 0 | 17.54 |  | 20 | 59 | 98 | Y |  | 2018-03-21 22:15 | 69 | 1083 | 39 | 41 | 41 | 42 | 42 | 43 | 43 | 42 | 41 | 42 | 42 | 41 | 40 | 40 | 41 | 43 | 40 | 42 | -0.08 | Y | 37.63 | Y | 0 | [8 empty] | N | N | N | 120 | 0.47 | 63 | 84590 | 93410 | 7070 | 14700 | 16 | 2 |  | 2018-03-21 22:25 | 1579 | 114 |  | 25 |  | *전공정 작업지연, 감속주입 | [14 empty] | 83.75 | 100 | 0 | 0 | 0 |  | 410 |  | 선택 | 선택 | 0 | 0 | 0 |  | 410 |  | 선택 | 선택 | 미정 | 미정 | 미정 | 선택 | 미정 |  | 미정 | BT180180 | H
B44368 | 2018-03-21 | 2 | D | 잔강최소화전 | 4 | A | AE1548M | 합금강 | AE4130M6 | BM#2 | 1584 | 51 | 1634 | 1537 | 39 | 7600 |  | 1 | 0.25 | 17 |  | -2.15 | 1560 | 1620 | 1.37 | 0 | 0 | 5 | 65 | 63 | Y |  | 2018-03-21 22:10 | 73 | 1088 | 7 | 20 | 31 | 36 | 38 | 39 | 39 | 38 | 37 | 37 | 36 | 35 | 34 | 34 | 33 | 39 | 34 | 0 | -0.14 | Y | 35 | Y | -0.2 |  |  |  | 0.55 |  |  |  |  | N | N | Y | 120 | 0.47 | 61 | 79079 | 95940 | 5180 | 3000 | 10 | 1 | 40 | 2018-03-21 22:16 | 1560 | 141 |  | 39 | [16 empty] | 78.3 | 100 | 0 | 4700 | 0 |  | 650 | 700 | 선택 | 해제 | 0 | 4620 | 0 |  | 650 | 700 | 선택 | 해제 | 해제 | 미정 | 선택 | 미정 | 미정 |  | 미정 | SB130130 | C
B44369 | 2018-03-21 | 2 | D |  | 5 | A | SCM420HON | 소입성보증강 | C | BM#1 | 1588 | 48 | 1657 | 1515 | 42 | 8400 |  | 1 | 0.31 | 17 |  | -2.55 | 1578 | 1639 | 0 | 2.92 | 0 | 2 | 34 | 35 | Y |  | 2018-03-21 23:19 | 68 | 1089 | 39 | 40 | 41 | 42 | 42 | 41 | 40 | 39 | 38 | 37 | 36 | 34 |  | 34 | 39 | 42 | 34 | 0 | -0.2 | Y | 39.98 | Y | -0.4 | [8 empty] | N | N | N | 110 | 0.5 | 57 | 84590 | 91380 | 6520 | 14000 | 16 | 2 |  | 2018-03-21 23:25 | 1578 | 131 |  | 24 | [16 empty] | 85.97 | 100 | 0 | 0 | 0 |  | 410 |  | 선택 | 선택 | 0 | 0 | 0 |  | 410 |  | 선택 | 선택 | 미정 | 미정 | 선택 | 미정 | 미정 |  | 미정 | BT180180 | H
A44393 | 2018-03-21 | 1 | D | 잔강최소화 | 5 | A | AE9254 | 특수용도강 | AE4137HMA | BM#2 | 1627 | 48 | 1595 | 1537 | 39 | 5300 |  | 3 | 0.32 | 19 |  | -1.64 | 1557 | 1595 | 18.41 | 0 |  | 31 | 3 | 79 | Y |  | 2018-03-21 23:44 | 82 | 1087 | -206 | 38 | 51 | 52 | 52 | 52 | 52 | 51 | 51 | 51 | 50 | 50 |  | 50 | 43 | 52 | 50 | 52 | -0.05 | Y | 40 | Y | 0 | [8 empty] | N | N | N | 110 | 0.5 | 56 | 100212 | 104970 | 4960 | 15300 | 10 | 1 | 10 | 2018-03-21 23:45 | 1557 | 103 |  | 22 | [16 empty] | 91.14 | 100 | 2500 | 0 | 0 |  | 650 | 400 | 선택 | 해제 | 2500 | 0 | 0 |  | 650 | 400 | 선택 | 해제 | 선택 | 미정 | 미정 | 미정 | 미정 |  | 미정 | LT160160 | H
B44370 | 2018-03-21 | 2 | D |  | 6 | A | SCM420HON | 소입성보증강 | C | BM#1 | 1610 | 48 | 1654 | 1584 | 36 | 7400 |  | 1 | 0.3 | 17 |  | -2.55 | 1587 | 1655 | 0 | 3.35 | 0 | 21 | 37 | 45 | Y |  | 2018-03-22 00:27 | 77 | 1086 | 31 | 41 | 44 | 46 | 48 | 48 | 48 | 47 | 46 | 44 | 42 |  |  | 42 | 44 | 48 | 42 | 48 | -0.2 | Y | 30.03 | Y | -0.4 | [8 empty] | N | N | N | 100 | 0.52 | 54 | 101508 | 91930 | 4990 | 15700 | 16 | 2 |  | 2018-03-22 00:30 | 1587 | 130 |  | 17 | [16 empty] | 104.7 | 100 | 0 | 0 | 0 |  | 410 |  | 선택 | 선택 | 0 | 0 | 0 |  | 410 |  | 선택 | 선택 | 미정 | 미정 | 선택 | 미정 | 미정 |  | 미정 | BT180180 | H
A44394 | 2018-03-21 | 1 | D |  | 6 | A | AE9254 | 특수용도강 | AE4137HMA | BM#2 | 1614 | 43 | 1573 | 1533 | 40 | 5200 |  | 3 | 0.3 | 18 |  | -1.14 | 1548 | 1573 | 11.44 | 0 |  | 18 | 43 | 90 | Y |  | 2018-03-22 00:45 | 73 | 1089 | 48 | 46 | 45 | 44 | 43 | 42 | 41 | 40 | 40 | 39 | 38 | 38 | 38 | 38 | 42 | 45 | 38 | 38 | -0.14 |  | 50 | Y | 0 | [8 empty] | N | N | N | 100 | 0.53 | 62 | 100212 | 106940 | 2440 | 14600 | 10 | 1 | 20 | 2018-03-22 00:49 | 1548 | 96 |  | 20 | [16 empty] | 91.69 | 100 | 0 | 0 | 0 |  | 650 | 400 | 선택 | 해제 | 0 | 0 | 0 |  | 650 | 400 | 선택 | 해제 | 선택 | 미정 | 미정 | 미정 | 미정 |  | 미정 | LT160160 | H
B44371 | 2018-03-21 | 2 | D |  | 7 | A | SCM420HON | 소입성보증강 | C | BM#1 | 1595 | 43 | 1657 | 1575 | 34 | 6900 |  | 1 | 0.3 | 16 |  | 0 | 1579 | 1636 | 0 | 2.76 | 0 | 29 | 3 | 43 | Y |  | 2018-03-22 01:19 | 69 | 1086 | 40 | 42 | 44 | 45 | 45 | 45 | 44 | 43 | 42 | 41 | 40 | 39 |  | 39 | 43 | 45 | 39 | 45 | -0.15 | Y | 39.98 | Y | -0.2 | [8 empty] | N | N | N | 150 | 0.52 | 58 | 101508 | 97300 | 20 | 15200 | 16 | 2 |  | 2018-03-22 01:26 | 1579 | 118 |  | 19 |  | *전공정요청 L/D잔강이월없음 | [14 empty] | 104.65 | 100 | 0 | 0 | 0 |  | 410 |  | 선택 | 선택 | 0 | 0 | 0 |  | 410 |  | 선택 | 선택 | 미정 | 미정 | 미정 | 미정 | 미정 |  | 미정 | BT180180 | H
A44395 | 2018-03-21 | 1 | D |  | 7 | C | AE9254 | 특수용도강 | AE4137HMA | BM#2 | 1597 | 46 | 1563 | 1530 | 44 | 5300 |  | 3 | 0.32 | 19 |  | -0.58 | 1550 | 1563 | 13.35 | 0 |  | 10 | 32 | 98 | Y |  | 2018-03-22 01:51 | 75 | 1085 | 35 | 40 | 43 | 44 | 44 | 43 | 43 | 42 | 42 | 41 | 41 |  |  | 41 | 42 | 44 | 41 | 43 | -0.04 | Y | 35.03 | Y | 0 | [8 empty] | N | N | N | 150 | 0.53 | 55 | 116914 | 96180 | 8930 | 14600 | 10 | 1 | 40 | 2018-03-22 02:02 | 1550 | 97 |  | 19 |  | * 성분 C급발생 생관통보 및 래들 조기교체 로 용강 약 10톤 내림. | [14 empty] | 110.45 | 100 | 0 | 0 | 0 |  | 650 | 400 | 선택 | 해제 | 0 | 0 | 0 |  | 650 | 400 | 선택 | 해제 | 선택 | 미정 | 미정 | 미정 | 미정 |  | 미정 | LT180180 | C
B44372 | 2018-03-21 | 2 | D |  | 8 | A | SCM420HON | 소입성보증강 | C | BM#1 | 1583 | 53 | 1634 | 1566 | 43 | 8700 |  | 1 | 0.29 | 17 |  | -1.8 | 1579 | 1630 | 0 | 2.4 | 0 | 5 | 66 | 37 | Y |  | 2018-03-22 02:23 | 69 | 1088 | 36 | 42 | 46 | 49 | 50 | 50 | 50 | 48 | 47 | 46 | 45 | 44 | 42 | 42 | 46 | 50 | 42 | 50 | -0.2 | Y | 39.98 | Y | -0.4 | [8 empty] | N | N | N | 140 | 0.52 | 63 | 101508 | 103160 | 1170 | 14500 | 16 | 2 |  | 2018-03-22 02:28 | 1579 | 115 |  | 16 |  | *전공정요청 L/D잔강이월없음 | [14 empty] | 94.87 | 100 | 0 | 0 | 0 |  | 410 |  | 선택 | 선택 | 0 | 0 | 0 |  | 410 |  | 선택 | 선택 | 미정 | 미정 | 미정 | 미정 | 미정 |  | 미정 | BT180180 | H
A44396 | 2018-03-21 | 1 | D |  | 8 | A | AE9254 | 특수용도강 | AE4137HMA | BM#2 | 1568 | 43 | 1580 | 1505 | 42 | 5500 |  | 3 | 0.31 | 21 |  | -1.05 | 1554 | 1580 | 16.84 | 0 |  | 2 | 35 | 43 | Y |  | 2018-03-22 02:58 | 79 | 1086 | 39 | 45 | 50 | 51 | 52 | 52 | 52 | 51 | 50 | 49 | 48 | 47 | 47 | 47 | 49 | 52 | 47 | 52 | -0.12 | Y | 40.02 | Y | 0 | [8 empty] | N | N | N | 140 | 0.48 | 64 | 100212 | 100960 | 1350 | 13600 | 10 | 1 | 10 | 2018-03-22 02:59 | 1554 | 93 |  | 9 |  | * 전공정 작업지연 감속주입 요청으로 정속주입 불가 이상공정 등록. | [14 empty] | 95.35 | 100 | 0 | 0 | 0 |  | 650 | 400 | 선택 | 해제 | 0 | 0 | 0 |  | 650 | 400 | 선택 | 해제 | 선택 | 미정 | 미정 | 미정 | 미정 |  | 미정 | LT160160 | H
B44373 | 2018-03-21 | 2 | D | TUNDISH교체전 | 9 | A | SCM420HON | 소입성보증강 | C | BM#1 | 1590 | 45 | 1645 | 1557 | 38 | 7900 |  | 1 | 0.28 | 17 |  | -2.1 | 1575 | 1632 | 0 | 2.41 | 0 | 20 | 60 | 113 | Y |  | 2018-03-22 03:26 | 65 | 1086 | 39 | 41 | 42 | 43 | 43 | 43 | 42 | 41 | 40 | 39 | 38 | 36 |  | 36 | 41 | 43 | 36 | 43 | -0.17 | Y | 40.02 | Y | -0.4 | [8 empty] | N | N | N | 130 | 0.52 | 60 | 99962 | 103880 | 1120 | 1500 | 16 | 2 |  | 2018-03-22 03:27 | 1575 | 113 |  | 16 |  | *전공정요청 L/D잔강이월없음 | 653EDCBDC480499EA4900B050B1E19D0 | 924B0881AFC541DF9017A8CF120BFAA3 |  | A5908FF6DFAB4A518AA67050383569D5 | [10 empty] | 95.2 | 100 | 0 | 3000 | 0 |  | 410 |  | 선택 | 선택 | 0 | 3000 | 0 |  | 410 |  | 선택 | 선택 | 미정 | 미정 | 미정 | 미정 | 미정 |  | 미정 | BT180180 | H
A44397 | 2018-03-21 | 1 | D | TUNDISH교체전 | 9 | B | AE9254 | 특수용도강 | AE4137HMA | BM#2 | 1584 | 39 | 1583 | 1514 | 36 | 5200 |  | 3 | 0.32 | 18 |  | -1.55 | 1549 | 1583 | 15.14 | 0 |  | 31 | 4 | 78 | Y |  | 2018-03-22 03:56 | 74 | 1086 | 44 | 43 | 44 | 43 | 42 | 41 | 40 | 39 | 38 | 37 | 37 | 36 | 36 | 36 | 40 | 44 | 36 | 0 | -0.16 |  | 49.98 | Y | 0 | [8 empty] | N | N | N | 130 | 0.47 | 62 | 72260 | 97430 | 4870 | 2000 | 10 | 1 | 20 | 2018-03-22 04:02 | 1549 | 87 |  | 19 |  | * 전공정 작업지연 감속주입 요청으로 정속주입 불가 이상공정 등록. | C41C737962A94BEBA6612FFDBB525DC0 | CC9A4095FAE3470BA054056FC6D9AEED | 78F8A12BC324475A9E039AF98F5F33F4 | [11 empty] | 70.64 | 100 | 0 | 2500 | 0 |  | 650 | 400 | 선택 | 해제 | 0 | 2500 | 0 |  | 650 | 400 | 선택 | 해제 | 선택 | 미정 | 미정 | 미정 | 미정 |  | 미정 | LT180180 | C
B44374 | 2018-03-21 | 2 | A | TUNDISH교체 | 1 | A | SM55CBQ | 탄소강 | AE1055M계 | BM#1 | 1584 | 47 | 1634 | 1555 | 37 | 6400 |  | 3 | 0.31 | 25 |  | 54.96 | 1580 | 0 | 20.28 | 0 |  | 21 | 38 | 58 | Y |  | 2018-03-22 04:30 | 96 | 1087 | 29 | 43 | 41 | 45 | 51 | 53 | 54 | 56 | 56 | 55 | 55 |  |  | 55 | 50 | 56 | 55 | 0 | -0.07 |  | 15 | Y | 0 |  | 2.04 | 1.91 | [5 empty] | N | N | N | 230 | 0.45 | 59 | 152262 | 92630 | 7470 | 15800 | 9 | 1 |  | 2018-03-22 04:37 | 1580 | 146 |  | 42 |  | *T/Dflux 유15kg 용225kg *유사강종 연연주 혼탕부 성분 확인 ID:107~109.207~209 | [14 empty] | 152.11 | 100 | 1500 | 0 | 0 |  | 400 |  | 선택 | 해제 | 1500 | 0 | 0 |  | 400 |  | 선택 | 해제 | 해제 | 미정 | 미정 | 선택 | 선택 |  | 미정 | BT180180 | H
B44375 | 2018-03-21 | 2 | A | TUNDISH교체 | 1 | A | SM45C | 탄소강 | SM45C | BM#2 | 1582 | 39 | 1654 | 1555 | 33 | 6600 |  | 1 | 0.27 | 17 |  | -2.18 | 1582 | 1646 | 0 | 2.55 | 0 | 29 | 4 | 62 | Y |  | 2018-03-22 05:13 | 89 | 1086 | -397 | -190 | 32 | 36 | 36 | 35 | 35 | 33 | 34 | 39 | 42 | 45 | 46 | 48 | 42 | 48 | 48 | 0 | 0 |  | 5 | Y | 0 |  | 2.56 | 2.44 | 2.17 |  |  |  |  | N | N | N | 190 | 0.47 | 55 | 90888 | 88640 | 4360 | 14200 | 11 | 2 | 10 | 2018-03-22 05:10 | 1582 | 115 |  | 28 |  | * T/D FLUX 용탕부: 120 KG / 유탕부: 15KG 투입 *10분 수소측정값 3PPM 초과로 2회 측정.(2.93PPM,2.56PPM) *첫 HEAT 수소 기준초과(10분) | [14 empty] | 97.73 | 100 | 700 | 0 | 0 |  | 650 | 400 | 선택 | 해제 | 700 | 0 | 0 |  | 650 | 400 | 선택 | 해제 | 해제 | 미정 | 미정 | 미정 | 미정 |  | 미정 | SB120120 | H
A44398 | 2018-03-21 | 1 | A |  | 2 | A | AE1055LS | 탄소강 | G-AE1055LS | BM#1 | 1577 | 41 | 1595 | 1534 | 35 | 6200 |  | 3 | 0.28 | 25 |  | -1.41 | 1554 | 1595 | 0 | 21.24 |  | 18 | 44 | 83 | Y |  | 2018-03-22 05:44 | 70 | 1086 | 51 | 42 | 38 | 35 | 34 | 33 | 31 | 31 | 31 | 30 | 30 | 29 |  | 29 | 34 | 38 | 29 | 31 | -0.2 |  | 44.98 | Y | -0.2 | [8 empty] | N | N | Y | 220 | 0.49 | 60 | 33836 | 97220 | 7080 | 14840 | 9 | 1 |  | 2018-03-22 05:52 | 1554 | 141 |  | 29 |  | *유사강종 연연주 혼탕부 성분 확인 ID:101.201 | [14 empty] | 32.47 | 100 | 0 | 0 | 0 |  | 400 |  | 선택 | 해제 | 0 | 0 | 0 |  | 400 |  | 선택 | 해제 | 해제 | 미정 | 미정 | 선택 | 미정 |  | 미정 | BT180180 | H
B44376 | 2018-03-21 | 2 | A |  | 2 | A | SM45C | 탄소강 | SM45C | BM#2 | 1579 | 34 | 1615 | 1554 | 30 | 5400 |  | 1 | 0.25 | 15 |  | -1.63 | 1558 | 1595 | 0 | 2.18 | 0 | 5 | 67 | 46 | Y |  | 2018-03-22 06:03 | 65 | 1086 | 45 | 37 | 34 | 32 | 31 | 30 | 28 | 27 | 27 | 26 | 25 | 23 | 22 | 22 | 30 | 34 | 22 | 0 | -0.24 |  | 49.98 | Y | -0.2 | [8 empty] | N | N | N | 180 | 0.5 | 60 | 103872 | 99800 | 1350 | 14000 | 11 | 2 |  | 2018-03-22 06:17 | 1565 | 112 |  | 36 | [16 empty] | 102.34 | 100 | 0 | 0 | 0 |  | 650 | 400 | 선택 | 해제 | 0 | 0 | 0 |  | 650 | 400 | 선택 | 해제 | 해제 | 미정 | 미정 | 미정 | 미정 |  | 미정 | SB120120 | H
A44399 | 2018-03-21 | 1 | A |  | 3 | A | AE1055LS | 탄소강 | G-AE1055LS | BM#1 | 1562 | 42 | 1591 | 1530 | 38 | 6500 |  | 3 | 0.27 | 25 |  | -1.29 | 1551 | 1588 | 0 | 18.89 |  | 10 | 33 | 93 | Y |  | 2018-03-22 06:42 | 67 | 1089 | 27 | 32 | 34 | 35 | 36 | 36 | 36 | 35 | 35 | 34 | 34 | 33 |  | 33 | 34 | 36 | 33 | 36 | -0.08 | Y | 35 | Y | -0.2 | [8 empty] | N | N | Y | 210 | 0.45 | 59 | 84590 | 89670 | 7060 | 15770 | 9 | 1 |  | 2018-03-22 06:50 | 1551 | 134 |  | 34 |  | *전공정 지연으로 감속주입-정속주입 강종 감속으로 이상재등록ID:101~105.201~205 *전공정 지연으로 감속주입-감속주입 10%이상으로 이상재등록ID:101~105.201~205 | [14 empty] | 87.52 | 100 | 0 | 0 | 0 |  | 400 |  | 선택 | 해제 | 0 | 0 | 0 |  | 400 |  | 선택 | 해제 | 해제 | 미정 | 미정 | 선택 | 미정 |  | 미정 | BT180180 | H
B44377 | 2018-03-21 | 2 | A |  | 3 | A | SM45C | 탄소강 | SM45C | BM#2 | 1598 | 39 | 1624 | 1555 | 30 | 5800 |  | 1 | 0.28 | 15 |  | -2.21 | 1562 | 1614 | 0 | 5.25 | 0 | 20 | 61 | 41 | Y |  | 2018-03-22 07:13 | 69 | 1088 | 19 | 26 | 30 | 32 | 34 | 34 | 33 | 33 | 33 | 32 | 31 | 29 | 28 | 28 | 30 | 34 | 28 | 33 | -0.15 | Y | 40 | Y | -0.2 | [8 empty] | N | N | N | 170 | 0.5 | 61 | 103872 | 101170 | 3970 | 14300 | 11 | 2 |  | 2018-03-22 07:31 | 1562 | 117 |  | 30 | [16 empty] | 98.93 | 100 | 0 | 0 | 0 |  | 650 | 400 | 선택 | 해제 | 0 | 0 | 0 |  | 650 | 400 | 선택 | 해제 | 해제 | 미정 | 미정 | 미정 | 미정 |  | 미정 | SB120120 | H
A44400 | 2018-03-22 | 1 | A |  | 4 | A | AE1055LS | 탄소강 | G-AE1055LS | BM#1 | 1593 | 50 | 1581 | 1533 | 42 | 6700 |  | 3 | 0.27 | 25 |  | 51.11 | 1559 | 0 | 0.54 | 28 |  | 2 | 36 | 96 | Y |  | 2018-03-22 08:10 | 75 | 1124 | 30 | 42 | 49 | 51 | 52 | 52 | 51 | 51 | 50 | 49 | 48 | 47 | 46 | 46 | 48 | 52 | 46 | 51 | -0.15 | Y | 40.03 | Y | -0.2 | [8 empty] | N | N | Y | 200 | 0.47 | 61 | 84590 | 95610 | 7100 | 15200 | 9 | 1 |  | 2018-03-22 08:15 | 1559 | 123 |  | 9 | [16 empty] | 82.45 | 100 | 0 | 0 | 0 |  | 400 |  | 선택 | 해제 | 0 | 0 | 0 |  | 400 |  | 선택 | 해제 | 해제 | 미정 | 미정 | 선택 | 미정 |  | 미정 | BT180180 | H
B44378 | 2018-03-22 | 2 | A |  | 4 | A | SM45C | 탄소강 | SM45C | BM#2 | 1575 | 43 | 1626 | 1534 | 31 | 6200 |  | 1 | 0.27 | 15 |  | -2.56 | 1557 | 1614 | 0 | 7.02 | 0 | 31 | 5 | 61 | Y |  | 2018-03-22 08:16 | 64 | 1130 | 25 | 25 | 25 | 24 | 24 | 24 | 23 | 23 | 22 | 21 | 20 |  |  | 20 | 23 | 25 | 20 | 25 | -0.12 |  | 40.02 | Y | -0.2 | [8 empty] | N | N | N | 160 | 0.52 | 54 | 90888 | 92000 | 4570 | 14700 | 11 | 2 |  | 2018-03-22 08:23 | 1557 | 116 |  | 31 | [16 empty] | 91.81 | 100 | 0 | 0 | 0 |  | 650 | 400 | 선택 | 해제 | 0 | 0 | 0 |  | 650 | 400 | 선택 | 해제 | 해제 | 미정 | 미정 | 미정 | 미정 |  | 미정 | SB120120 | H
B44379 | 2018-03-22 | 2 | A |  | 5 | B | AE1055LS | 탄소강 | G-AE1055LS | BM#1 | 1574 | 43 | 1586 | 1547 | 28 | 5000 |  | 3 | 0.28 | 25 |  | -1.11 | 1542 | 1574 | 0 | 13.64 |  | 21 | 39 | 74 | Y |  | 2018-03-22 09:10 | 58 | 1112 | 43 | 41 | 40 | 39 | 37 | 36 | 35 | 34 | 33 | 32 | 31 | 31 |  | 31 | 36 | 40 | 31 | 0 | -0.2 |  | 45.02 | Y | 0 | [8 empty] | N | N | Y | 190 | 0.5 | 56 | 101508 | 92990 | 7120 | 14380 | 9 | 1 |  | 2018-03-22 09:17 | 1541 | 95 |  | 12 | [16 empty] | 101.51 | 100 | 0 | 0 | 0 |  | 400 |  | 선택 | 해제 | 0 | 0 | 0 |  | 400 |  | 선택 | 해제 | 해제 | 미정 | 미정 | 선택 | 미정 |  | 미정 | BT180180 | H
A44401 | 2018-03-22 | 1 | A |  | 5 | A | SM45C | 탄소강 | SM45C | BM#2 | 1692 | 52 | 1638 | 1663 | 20 | 3100 |  | 1 | 0.28 | 24 |  | -2.21 | 1565 | 1642 | 0 | 11.42 | 0 | 29 | 5 | 31 | Y |  | 2018-03-22 09:09 | 72 | 1126 | 16 | 32 | 39 | 43 | 45 | 45 | 45 | 44 | 43 | 42 | 40 | 38 |  | 38 | 39 | 45 | 38 | 45 | -0.2 | Y | 35.02 | Y | -0.4 | [8 empty] | N | N | N | 150 | 0.5 | 59 | 90888 | 96810 | 2210 | 13900 | 11 | 2 |  | 2018-03-22 09:14 | 1573 | 146 |  | 35 | [16 empty] | 91.53 | 100 | 0 | 0 | 0 |  | 650 | 400 | 선택 | 해제 | 0 | 0 | 0 |  | 650 | 400 | 선택 | 해제 | 해제 | 미정 | 미정 | 미정 | 미정 |  | 미정 | SB120120 | H
A44402 | 2018-03-22 | 1 | A |  | 6 | A | AE1055LS | 탄소강 | G-AE1055LS | BM#1 | 1555 | 41 | 1585 | 1531 | 35 | 5800 |  | 3 | 0.29 | 27 |  | -1.46 | 1543 | 1588 | 0 | 21.17 |  | 18 | 45 | 63 | Y |  | 2018-03-22 10:07 | 59 | 1127 | 28 | 34 | 36 | 37 | 37 | 35 | 35 | 34 | 34 | 33 | 32 | 32 |  | 32 | 34 | 37 | 32 | 34 | -0.13 | Y | 39.98 | Y | 0 | [8 empty] | N | N | Y | 180 | 0.48 | 60 | 84590 | 96900 | 7080 | 15200 | 9 | 1 |  | 2018-03-22 10:14 | 1543 | 105 |  | 16 |  | *주입중전공정 지연으로 감속주입-정속주입 강종 감속으로 이상재등록ID:104~106.204~206 *주입중전공정 지연으로 감속주입-감속주입 10%이상으로 이상재등록ID:104~106.204~206 | [14 empty] | 81.41 | 100 | 0 | 0 | 0 |  | 400 |  | 선택 | 해제 | 0 | 0 | 0 |  | 400 |  | 선택 | 해제 | 해제 | 미정 | 미정 | 선택 | 미정 |  | 미정 | BT180180 | H
B44380 | 2018-03-22 | 2 | A |  | 6 | A | SM45C | 탄소강 | SM45C | BM#2 | 1579 | 41 | 1625 | 1526 | 36 | 6900 |  | 1 | 0.29 | 15 |  | -2.74 | 1546 | 1619 | 6.34 | 6.34 | 0 | 5 | 68 | 40 | Y |  | 2018-03-22 10:19 | 53 | 1130 | 30 | 26 | 26 | 25 | 25 | 24 | 24 | 23 | 23 | 22 | 21 |  |  | 21 | 25 | 26 | 21 | 0 | -0.12 |  | 40.02 | Y | -0.2 | [8 empty] | N | N | N | 190 | 0.51 | 51 | 90888 | 85800 | 3770 | 14900 | 11 | 2 |  | 2018-03-22 10:29 | 1546 | 125 |  | 27 | [16 empty] | 102.12 | 100 | 0 | 0 | 0 |  | 650 | 400 | 선택 | 해제 | 0 | 0 | 0 |  | 650 | 400 | 선택 | 해제 | 해제 | 미정 | 미정 | 미정 | 미정 |  | 미정 | SB120120 | H
A44403 | 2018-03-22 | 1 | A |  | 7 | A | AE1055LS | 탄소강 | G-AE1055LS | BM#1 | 1611 | 42 | 1578 | 1532 | 33 | 5500 |  | 3 | 0.28 | 25 |  | -1.44 | 1545 | 1587 | 0 | 17.18 |  | 10 | 34 | 61 | Y |  | 2018-03-22 10:56 | 61 | 1122 | 29 | 31 | 32 | 32 | 32 | 31 | 30 | 30 | 29 | 28 | 27 | 26 | 25 | 25 | 29 | 32 | 25 | 32 | -0.13 |  | 55 | Y | 0 | [8 empty] | N | N | Y | 230 | 0.43 | 69 | 84590 | 97970 | 7020 | 12010 | 9 | 1 |  | 2018-03-22 11:08 | 1545 | 106 |  | 29 |  | *주입중전공정 지연으로 감속주입-정속주입 강종 감속으로 이상재등록ID:101~105.201~205 *주입중전공정 지연으로 감속주입-감속주입 10%이상으로 이상재등록ID:101~105.201~205 *주입중전공정 지연으로 감속주입-감속주입 20%이상으로 이상재등록및 생관통보ID:104~105.204~205 | [14 empty] | 80.6 | 100 | 0 | 0 | 0 |  | 400 |  | 선택 | 해제 | 0 | 0 | 0 |  | 400 |  | 선택 | 해제 | 해제 | 미정 | 미정 | 선택 | 미정 |  | 미정 | BT180180 | H
B44381 | 2018-03-22 | 2 | A |  | 7 | A | SM45C | 탄소강 | SM45C | BM#2 | 1604 | 42 | 1635 | 1555 | 28 | 5500 |  | 1 | 0.25 | 15 |  | -1.96 | 1566 | 1603 | 0 | 2.84 | 0 | 20 | 62 | 44 | Y |  | 2018-03-22 11:17 | 73 | 1134 | 19 | 30 | 35 | 38 | 39 | 40 | 39 | 39 | 39 | 38 | 37 | 36 |  | 36 | 36 | 40 | 36 | 39 | -0.13 | Y | 30 | Y | -0.2 | [8 empty] | N | N | N | 180 | 0.5 | 57 | 90888 | 94980 | 3820 | 15300 | 11 | 2 |  | 2018-03-22 11:14 | 1566 | 116 |  | 23 | [16 empty] | 92.74 | 100 | 0 | 0 | 0 |  | 650 | 400 | 선택 | 해제 | 0 | 0 | 0 |  | 650 | 400 | 선택 | 해제 | 해제 | 미정 | 미정 | 미정 | 미정 |  | 미정 | SB120120 | C
A44404 | 2018-03-22 | 1 | A |  | 8 | A | AE1055LS | 탄소강 | G-AE1055LS | BM#1 | 1529 | 43 | 1580 | 1510 | 33 | 6200 |  | 3 | 0.27 | 25 |  | -1.48 | 1537 | 1580 | 0 | 18.62 |  | 2 | 37 | 66 | Y |  | 2018-03-22 12:32 | 53 | 1124 | 18 | 27 | 29 | 29 | 30 | 29 | 29 | 28 | 27 | 27 | 26 |  |  | 26 | 27 | 30 | 26 | 29 | -0.13 | Y | 30 | Y | -0.2 | [8 empty] | N | N | Y | 220 | 0.45 | 53 | 101508 | 82750 | 7050 | 15600 | 9 | 1 |  | 2018-03-22 12:39 | 1537 | 94 |  | 8 |  | *주입중전공정 지연으로 감속주입-정속주입 강종 감속으로 이상재등록ID:101~106.201~206 *주입중전공정 지연으로 감속주입-감속주입 10%이상으로 이상재등록ID:101~106.201~206 | [14 empty] | 113.1 | 100 | 0 | 0 | 0 |  | 400 |  | 선택 | 해제 | 0 | 0 | 0 |  | 400 |  | 선택 | 해제 | 해제 | 미정 | 미정 | 선택 | 미정 |  | 미정 | BT180180 | H
B44382 | 2018-03-22 | 2 | A |  | 8 | A | SM45C | 탄소강 | SM45C | BM#2 | 0 | 39 | 1634 | 1544 | 27 | 5500 |  | 1 | 0.27 | 15 |  | -2.49 | 1555 | 1617 | 0 | 4.55 | 0 | 31 | 6 | 51 | Y |  | 2018-03-22 12:10 | 62 | 1130 | 32 | 31 | 31 | 33 | 33 | 32 | 31 | 30 | 28 | 27 | 27 | 26 |  | 26 | 30 | 33 | 26 | 31 | -0.17 | Y | 40 | Y | -0.2 | [8 empty] | N | N | N | 170 | 0.5 | 60 | 90888 | 97040 | 2590 | 14000 | 11 | 2 |  | 2018-03-22 12:13 | 1561 | 112 |  | 30 | [16 empty] | 91.81 | 100 | 0 | 0 | 0 |  | 650 | 400 | 선택 | 해제 | 0 | 0 | 0 |  | 650 | 400 | 선택 | 해제 | 해제 | 미정 | 미정 | 미정 | 선택 | 8 | 미정 | SB120120 | C
B44383 | 2018-03-22 | 2 | B |  | 9 | A | SM45C | 탄소강 | SM45C | BM#2 | 1571 | 42 | 1626 | 1555 | 28 | 5600 |  | 1 | 0.25 | 15 |  | -2.13 | 1563 | 1610 | 0 | 4.32 | 0 | 29 | 6 | 37 | Y |  | 2018-03-22 13:06 | 70 | 1139 | 21 | 27 | 32 | 33 | 34 | 35 | 34 | 34 | 33 | 32 | 30 | 28 |  | 28 | 31 | 35 | 28 | 34 | -0.23 | Y | 30 | Y | -0.4 | [8 empty] | N | N | N | 160 | 0.5 | 56 | 90888 | 94960 | 2070 | 14400 | 11 | 2 | 10 | 2018-03-22 13:07 | 1563 | 119 |  | 36 | [16 empty] | 95.67 | 100 | 0 | 0 | 0 |  | 650 | 400 | 선택 | 해제 | 0 | 0 | 0 |  | 650 | 400 | 선택 | 해제 | 해제 | 미정 | 미정 | 미정 | 미정 |  | 미정 | SB120120 | H
A44405 | 2018-03-22 | 1 | B |  | 9 | A | AE1055LS | 탄소강 | G-AE1055LS | BM#1 | 1629 | 39 | 1592 | 1549 | 28 | 4500 |  | 3 | 0.29 | 25 |  | -1.52 | 1548 | 1592 | 0 | 21.99 |  | 21 | 40 | 92 | Y |  | 2018-03-22 13:30 | 64 | 1129 | 24 | 32 | 38 | 41 | 42 | 41 | 40 | 39 | 38 | 38 | 37 | 36 | 36 | 35 | 37 | 42 | 35 | 38 | -0.16 | Y | 45.02 | Y | -0.2 | [8 empty] | N | N | Y | 210 | 0.47 | 67 | 101508 | 100030 | 7130 | 13000 | 9 | 1 |  | 2018-03-22 13:35 | 1548 | 85 |  | 7 |  | *주입중전공정 지연으로 감속주입-정속주입 강종 감속으로 이상재등록ID:101~106.201~206 | [14 empty] | 94.82 | 100 | 0 | 0 | 0 |  | 400 |  | 선택 | 해제 | 0 | 0 | 0 |  | 400 |  | 선택 | 해제 | 해제 | 미정 | 미정 | 선택 | 미정 |  | 미정 | BT180180 | H
B44384 | 2018-03-22 | 2 | B |  | 10 | A | SM45C | 탄소강 | SM45C | BM#2 | 1569 | 37 | 1624 | 1555 | 28 | 5600 |  | 1 | 0.24 | 16 |  | -2.04 | 1558 | 1602 | 0 | 4.1 | 0 | 5 | 69 | 44 | Y |  | 2018-03-22 14:08 | 65 | 1131 | 24 | 27 | 30 | 31 | 32 | 31 | 31 | 30 | 29 | 29 | 28 | 26 |  | 26 | 29 | 32 | 26 | 31 | -0.17 | Y | 35 | Y | -0.4 | [8 empty] | N | N | N | 150 | 0.5 | 57 | 90888 | 95060 | 1320 | 14900 | 11 | 2 | 20 | 2018-03-22 14:09 | 1558 | 116 |  | 34 | [16 empty] | 94.38 | 100 | 0 | 0 | 0 |  | 650 | 400 | 선택 | 해제 | 0 | 0 | 0 |  | 650 | 400 | 선택 | 해제 | 해제 | 미정 | 미정 | 미정 | 미정 |  | 미정 | SB120120 | H
A44406 | 2018-03-22 | 1 | B |  | 10 | A | AE1055LS | 탄소강 | G-AE1055LS | BM#1 | 1578 | 40 | 1575 | 1536 | 30 | 5600 |  | 3 | 0.27 | 25 |  | -1.41 | 1534 | 1575 | 0 | 13.95 |  | 18 | 46 | 85 | Y |  | 2018-03-22 14:34 | 50 | 1132 | 32 | 34 | 34 | 33 | 32 | 31 | 30 | 29 | 28 | 27 | 27 | 26 | 25 | 25 | 30 | 34 | 25 | 0 | -0.18 |  | 50 | Y | -0.2 | [8 empty] | N | N | Y | 200 | 0.47 | 62 | 101508 | 96820 | 7140 | 15200 | 9 | 1 |  | 2018-03-22 14:40 | 1534 | 85 |  | 11 |  | *주입중전공정 지연으로 감속주입-정속주입 강종 감속으로 이상재등록ID:103~106.203~206 *주입중전공정 지연으로 감속주입-감속주입 10%이상으로 이상재등록ID:103~106.203~206 | [14 empty] | 97.74 | 100 | 0 | 0 | 0 |  | 400 |  | 선택 | 해제 | 0 | 0 | 0 |  | 400 |  | 선택 | 해제 | 해제 | 미정 | 미정 | 선택 | 미정 |  | 미정 | BT180180 | H
B44385 | 2018-03-22 | 2 | B |  | 11 | A | SM45C | 탄소강 | SM45C | BM#2 | 1551 | 41 | 1617 | 1527 | 34 | 6200 |  | 1 | 0.27 | 15 |  | -1.99 | 1550 | 1597 | 0 | 4.47 | 0 | 20 | 63 | 51 | Y |  | 2018-03-22 15:14 | 57 | 1116 | 23 | 25 | 26 | 26 | 26 | 26 | 26 | 25 | 24 | 22 | 21 | 19 |  | 19 | 24 | 26 | 19 | 26 | -0.16 |  | 45.02 | Y | -0.4 | [8 empty] | N | N | N | 190 | 0.51 | 56 | 103872 | 94090 | 1640 | 14900 | 11 | 2 | 40 | 2018-03-22 15:15 | 1550 | 116 |  | 26 | [16 empty] | 108.65 | 100 | 0 | 0 | 0 |  | 650 | 400 | 선택 | 해제 | 0 | 0 | 0 |  | 650 | 400 | 선택 | 해제 | 해제 | 미정 | 미정 | 미정 | 미정 |  | 미정 | SB120120 | H
A44407 | 2018-03-22 | 1 | B |  | 11 | B | AE1055LS | 탄소강 | G-AE1055LS | BM#1 | 1609 | 38 | 1589 | 1539 | 27 | 4500 |  | 3 | 0.28 | 25 |  | -1.39 | 1542 | 1582 | 0 | 17.74 |  | 10 | 35 | 80 | Y |  | 2018-03-22 15:33 | 58 | 1126 | 26 | 27 | 30 | 34 | 35 | 35 | 35 | 34 | 34 | 33 | 33 | 32 | 32 | 32 | 32 | 35 | 32 | 35 | -0.07 | Y | 40.02 | Y | 0 | [8 empty] | N | N | Y | 190 | 0.49 | 63 | 101508 | 94890 | 7080 | 14800 | 9 | 1 |  | 2018-03-22 15:41 | 1542 | 83 |  | 15 | [16 empty] | 99.66 | 100 | 0 | 0 | 0 |  | 400 |  | 선택 | 해제 | 0 | 0 | 0 |  | 400 |  | 선택 | 해제 | 해제 | 미정 | 미정 | 선택 | 미정 |  | 미정 | BT180180 | H
B44386 | 2018-03-22 | 2 | B |  | 12 | A | SM45C | 탄소강 | SM45C | BM#2 | 1615 | 43 | 1624 | 1567 | 32 | 5000 |  | 1 | 0.26 | 15 |  | -2.19 | 1556 | 1603 | 0 | 3.52 | 0 | 31 | 7 | 44 | Y |  | 2018-03-22 16:04 | 63 | 1128 | 15 | 21 | 25 | 27 | 28 | 28 | 27 | 26 | 25 | 24 | 23 | 21 |  | 21 | 24 | 28 | 21 | 0 | -0.2 | Y | 35 | Y | -0.4 | [8 empty] | N | N | N | 180 | 0.51 | 57 | 103872 | 96590 | 1070 | 15300 | 11 | 2 | 10 | 2018-03-22 16:19 | 1556 | 113 |  | 36 | [16 empty] | 106.43 | 100 | 0 | 0 | 0 |  | 650 | 400 | 선택 | 해제 | 0 | 0 | 0 |  | 650 | 400 | 선택 | 해제 | 해제 | 미정 | 미정 | 미정 | 미정 |  | 미정 | SB120120 | H
A44408 | 2018-03-22 | 1 | B |  | 12 | A | AE1055LS | 탄소강 | G-AE1055LS | BM#1 | 1596 | 35 | 1570 | 1514 | 29 | 5500 |  | 3 | 0.28 | 25 |  | -0.45 | 1557 | 1570 | 0 | 19.69 |  | 2 | 38 | 90 | Y |  | 2018-03-22 16:42 | 73 | 1077 | 30 | 39 | 43 | 45 | 46 | 45 | 44 | 43 | 42 | 41 | 40 | 39 | 39 | 39 | 41 | 46 | 39 | 39 | -0.16 | Y | 45 | Y | 0 | [8 empty] | N | N | Y | 180 | 0.47 | 67 | 101508 | 99830 | 7110 | 14100 | 9 | 1 |  | 2018-03-22 16:50 | 1557 | 81 |  | 9 |  | *주입중전공정 지연으로 감속주입-정속주입 강종 감속으로 이상재등록ID:102~106.202~206 *주입중전공정 지연으로 감속주입-감속주입 10%이상으로 이상재등록ID:102~106.202~206 | [14 empty] | 95 | 100 | 0 | 0 | 0 |  | 400 |  | 선택 | 해제 | 0 | 0 | 0 |  | 400 |  | 선택 | 해제 | 해제 | 미정 | 미정 | 선택 | 미정 |  | 미정 | BT180180 | H
B44387 | 2018-03-22 | 2 | B |  | 13 | A | SM45C | 탄소강 | SM45C | BM#2 | 1584 | 42 | 1635 | 1555 | 33 | 6000 |  | 1 | 0.26 | 16 |  | -2.02 | 1567 | 1616 | 0 | 3.64 | 0 | 29 | 7 | 48 | Y |  | 2018-03-22 17:13 | 74 | 1083 | 17 | 28 | 35 | 37 | 39 | 40 | 40 | 39 | 38 | 36 | 34 | 33 |  | 33 | 35 | 40 | 33 | 0 | -0.23 | Y | 30 | Y | -0.2 | [8 empty] | N | N | N | 170 | 0.5 | 57 | 103872 | 96080 | 90 | 15000 | 11 | 2 | 40 | 2018-03-22 17:19 | 1567 | 115 |  | 27 | [16 empty] | 105.51 | 100 | 0 | 0 | 0 |  | 650 | 400 | 선택 | 해제 | 0 | 0 | 0 |  | 650 | 400 | 선택 | 해제 | 해제 | 미정 | 미정 | 미정 | 미정 |  | 미정 | SB120120 | H
A44409 | 2018-03-22 | 1 | B |  | 13 | A | AE1055LS | 탄소강 | G-AE1055LS | BM#1 | 1620 | 41 | 1583 | 1546 | 28 | 4000 |  | 3 | 0.28 | 25 |  | -1.55 | 1537 | 1583 | 0 | 21.88 |  | 21 | 41 | 79 | Y |  | 2018-03-22 17:51 | 53 | 1086 | 36 | 36 | 36 | 35 | 34 | 32 | 31 | 30 | 29 | 28 | 28 | 27 |  | 27 | 32 | 36 | 27 | 36 | -0.2 |  | 45 | Y | -0.2 | [8 empty] | N | N | Y | 230 | 0.5 | 57 | 84590 | 92990 | 6990 | 15300 | 9 | 1 |  | 2018-03-22 17:58 | 1537 | 84 |  | 9 | [16 empty] | 84.63 | 100 | 0 | 0 | 0 |  | 400 |  | 선택 | 해제 | 0 | 0 | 0 |  | 400 |  | 선택 | 해제 | 해제 | 미정 | 미정 | 선택 | 미정 |  | 미정 | BT180180 | H
C42915 | 2018-03-22 | 3 | B |  | 14 | A | SM45C | 탄소강 | SM45C | BM#2 | 1570 | 44 | 1621 | 1538 | 35 | 6700 |  | 2 | 0.4 | 16 |  | -2.25 | 1562 | 1613 | 0.79 | 0 | 6 | 33 | 64 | 132 | Y |  | 2018-03-22 18:18 | 69 | 1070 | 29 | 30 | 32 | 33 | 33 | 33 | 32 | 31 | 30 | 29 | 28 | 27 | 25 | 25 | 30 | 33 | 25 | 33 | -0.18 | Y | 44.98 | Y | -0.4 | [8 empty] | N | N | N | 160 | 0.5 | 65 | 103872 | 107790 | 10 | 15300 | 11 | 2 | 10 | 2018-03-22 18:26 | 1562 | 107 |  | 23 | 53 | [15 empty] | 96.72 | 100 | 0 | 0 | 0 |  | 650 | 400 | 선택 | 해제 | 0 | 0 | 0 |  | 650 | 400 | 선택 | 해제 | 해제 | 미정 | 미정 | 미정 | 미정 |  | 미정 | SB120120 | H
B44388 | 2018-03-22 | 2 | B |  | 14 | A | AE1055LS | 탄소강 | G-AE1055LS | BM#1 | 0 | 57 | 1617 | 1527 | 41 | 7600 |  | 3 | 0.27 | 25 |  | -1.45 | 1547 | 1589 | 0 | 20.24 |  | 18 | 47 | 38 | Y |  | 2018-03-22 18:44 | 63 | 1082 | 27 | 35 | 41 | 43 | 44 | 44 | 44 | 44 | 43 | 43 | 43 | 42 |  | 42 | 41 | 44 | 42 | 44 | -0.06 | Y | 35 | Y | -0.2 | [8 empty] | N | N | Y | 220 | 0.5 | 59 | 101508 | 95990 | 7130 | 15600 | 9 | 1 |  | 2018-03-22 18:53 | 1547 | 133 |  | 13 | [16 empty] | 97.93 | 100 | 0 | 0 | 0 |  | 400 |  | 선택 | 해제 | 0 | 0 | 0 |  | 400 |  | 선택 | 해제 | 해제 | 미정 | 미정 | 선택 | 미정 |  | 미정 | BT180180 | H
B44389 | 2018-03-22 | 2 | B |  | 15 | A | SM45C | 탄소강 | SM45C | BM#2 | 1586 | 42 | 1616 | 1535 | 33 | 5500 |  | 1 | 0.29 | 15 |  | 0 | 1596 | 1596 | 0 | 4.44 |  | 5 | 70 | 119 | Y |  | 2018-03-22 19:02 | 103 | 1080 | 21 | 16 | 14 | 14 | 13 | 13 | 12 | 11 | 11 | 10 | 10 |  |  | 10 | 13 | 14 | 10 | 0 | -0.1 |  | 40 | Y | 0 | [8 empty] | N | N | N | 150 | 0.53 | 52 | 90888 | 90360 | 1650 | 15000 | 11 | 2 | 40 | 2018-03-22 19:13 | 1544 | 121 |  | 47 |  | * L/D 교체시 STR#1,2 크로깅 발생으로 MANUAL 작업 함 ID: 306,307 | [14 empty] | 98.9 | 100 | 0 | 0 | 0 |  | 650 | 400 | 선택 | 해제 | 0 | 0 | 0 |  | 650 | 400 | 선택 | 해제 | 해제 | 미정 | 미정 | 미정 | 미정 |  | 미정 | SB120120 | H
A44410 | 2018-03-22 | 1 | B |  | 15 | A | AE1055LS | 탄소강 | G-AE1055LS | BM#1 | 1593 | 54 | 1578 | 1541 | 38 | 6200 |  | 3 | 0.28 | 25 |  | -1.41 | 1544 | 1585 | 0 | 18.85 |  | 20 | 64 | 40 | Y |  | 2018-03-22 19:39 | 60 | 1085 | 42 | 42 | 44 | 44 | 44 | 44 | 44 | 43 | 43 | 42 | 42 | 42 |  | 42 | 43 | 44 | 42 | 44 | -0.04 | Y | 44.98 | Y | 0 | [8 empty] | N | N | Y | 210 | 0.5 | 59 | 84590 | 93870 | 7090 | 14700 | 9 | 1 |  | 2018-03-22 19:48 | 1544 | 127 |  | 19 | 18 | [15 empty] | 83.84 | 100 | 0 | 0 | 0 |  | 400 |  | 선택 | 해제 | 0 | 0 | 0 |  | 400 |  | 선택 | 해제 | 해제 | 미정 | 미정 | 선택 | 미정 |  | 미정 | BT180180 | H
B44390 | 2018-03-22 | 2 | B |  | 16 | A | SM45C | 탄소강 | SM45C | BM#2 | 1557 | 40 | 1635 | 1544 | 29 | 5800 |  | 1 | 0.26 | 16 |  | -2.1 | 1561 | 1608 | 0 | 2.49 | 0 | 31 | 8 | 46 | Y |  | 2018-03-22 20:02 | 68 | 1086 | 7 | 17 | 25 | 28 | 30 | 30 | 30 | 29 | 28 | 27 | 26 | 24 |  | 24 | 25 | 30 | 24 | 30 | -0.17 | Y | 35 | Y | -0.4 | [8 empty] | N | N | N | 190 | 0.5 | 58 | 90888 | 97400 | 620 | 14900 | 11 | 2 | 10 | 2018-03-22 20:09 | 1561 | 118 |  | 42 | [16 empty] | 92.74 | 100 | 0 | 0 | 0 |  | 650 | 400 | 선택 | 해제 | 0 | 0 | 0 |  | 650 | 400 | 선택 | 해제 | 해제 | 미정 | 미정 | 미정 | 미정 |  | 미정 | SB120120 | H
A44411 | 2018-03-22 | 1 | B |  | 16 | A | AE1055LS | 탄소강 | G-AE1055LS | BM#1 | 1589 | 46 | 1571 | 1541 | 34 | 5600 |  | 3 | 0.29 | 25 |  | -1.65 | 1542 | 1590 | 0 | 20.23 |  | 10 | 36 | 107 | Y |  | 2018-03-22 20:33 | 58 | 1087 | 41 | 37 | 35 | 33 | 32 | 31 | 30 | 29 | 29 | 28 | 27 | 27 |  | 27 | 32 | 35 | 27 | 0 | -0.18 |  | 45 | Y | 0 | [8 empty] | N | N | Y | 200 | 0.5 | 56 | 101508 | 92610 | 6190 | 13700 | 9 | 1 |  | 2018-03-22 20:40 | 1542 | 116 |  | 25 | 16 | [15 empty] | 101.31 | 100 | 0 | 0 | 0 |  | 400 |  | 선택 | 해제 | 0 | 0 | 0 |  | 400 |  | 선택 | 해제 | 해제 | 미정 | 미정 | 선택 | 미정 |  | 미정 | BT180180 | H
B44391 | 2018-03-22 | 2 | D | TUNDISH교체전 | 17 | A | SM45C | 탄소강 | SM45C | BM#2 | 1589 | 57 | 1626 | 1514 | 38 | 7500 |  | 1 | 0.26 | 16 |  | -1.95 | 1567 | 1612 | 0 | 2.59 | 0 | 29 | 8 | 40 | Y |  | 2018-03-22 21:21 | 74 | 1088 | 20 | 30 | 36 | 39 | 41 | 41 | 41 | 40 | 39 | 37 | 36 | 35 | 34 | 34 | 36 | 41 | 34 | 41 | -0.18 | Y | 39.98 | Y | -0.2 | [8 empty] | N | N | N | 180 | 0.5 | 61 | 95188 | 101260 | -460 | 2000 | 11 | 2 | 20 | 2018-03-22 21:21 | 1567 | 125 |  | 24 |  |  | 2F0AA8989A3E4AFF9D86F35B5EB21621 | E7172181588B411F9FA00840EA858B70 | 4A0A162720F44920ACE7786BCAAFA907 | [11 empty] | 94.43 | 100 | 0 | 3100 | 0 |  | 650 | 400 | 선택 | 해제 | 0 | 3100 | 0 |  | 650 | 400 | 선택 | 해제 | 해제 | 미정 | 미정 | 미정 | 미정 |  | 미정 | BM510510 | C
A44412 | 2018-03-22 | 1 | D |  | 17 | A | AE1055LS | 탄소강 | G-AE1055LS | BM#1 | 1552 | 41 | 1587 | 1507 | 33 | 5700 |  | 3 | 0.3 | 25 |  | 0 | 1533 | 1583 | 0 | 600 |  | 2 | 39 | 102 | Y |  | 2018-03-22 21:42 | 49 | 1087 | 24 | 26 | 27 | 28 | 28 | 28 | 27 | 26 | 26 | 25 | 25 | 25 |  | 25 | 26 | 28 | 25 | 28 | -0.07 | Y | 40.02 | Y | 0 | [8 empty] | N | N | Y | 190 | 0.5 | 57 | 84590 | 91820 | 7110 | 15400 | 9 | 1 |  | 2018-03-22 21:48 | 1533 | 116 |  | 16 | [16 empty] | 85.1 | 100 | 0 | 0 | 0 |  | 400 |  | 선택 | 해제 | 0 | 0 | 0 |  | 400 |  | 선택 | 해제 | 해제 | 미정 | 미정 | 선택 | 선택 | 6 | 미정 | BT180180 | H
A44413 | 2018-03-22 | 1 | D |  | 18 | A | AE1055LS | 탄소강 | G-AE1055LS | BM#1 | 1573 | 40 | 1596 | 1524 | 34 | 5300 |  | 3 | 0.28 | 25 |  | -1.38 | 1555 | 1596 | 5.91 | 16.4 |  | 18 | 48 | 49 | Y |  | 2018-03-22 22:34 | 71 | 1078 | 24 | 34 | 43 | 46 | 47 | 48 | 48 | 48 | 48 | 48 | 47 | 47 | 47 | 47 | 44 | 48 | 47 | 48 | -0.03 | Y | 34.97 | Y | 0 | [8 empty] | N | N | Y | 180 | 0.5 | 60 | 101508 | 97070 | 7070 | 15800 | 9 | 1 |  | 2018-03-22 22:44 | 1555 | 107 |  | 21 | [16 empty] | 96.95 | 100 | 0 | 0 | 0 |  | 400 |  | 선택 | 해제 | 0 | 0 | 0 |  | 400 |  | 선택 | 해제 | 해제 | 미정 | 미정 | 선택 | 미정 |  | 미정 | BT180180 | H
B44392 | 2018-03-22 | 2 | D | TUNDISH교체 | 1 | A | AE1548 | 합금강 | AE4130M6 | BM#2 | 1565 | 48 | 1665 | 1535 | 43 | 8800 |  | 1 | 0.27 | 21 |  | -2.24 | 1581 | 1653 | 1.19 | 0.1 | 0 | 21 | 42 | 101 | Y |  | 2018-03-22 22:32 | 93 | 1082 | -877 | -97 | 31 | 31 | 28 | 33 | 38 | 40 | 42 | 44 | 45 | 44 | 44 | 44 | 36 | 45 | 44 | 44 | 0 |  | 14.97 | Y | 0 |  | 1.8 | 1.8 | [5 empty] | N | N | M | 150 | 0.45 | 59 | 95080 | 94650 | 4920 | 16000 | 15 | 1 | 10 | 2018-03-22 22:38 | 1581 | 144 |  | 39 |  | * T/D FLUX 용탕부: 120 KG / 유탕부: 15KG 투입 | [14 empty] | 95.08 | 100 | 770 | 0 | 0 |  | 650 | 700 | 선택 | 해제 | 770 | 0 | 0 |  | 650 | 700 | 선택 | 해제 | 해제 | 미정 | 선택 | 미정 | 미정 |  | 미정 | SB120120 | C
A44414 | 2018-03-22 | 1 | D |  | 19 | A | AE1055LS | 탄소강 | G-AE1055LS | BM#1 | 1609 | 40 | 1577 | 1530 | 35 | 4800 |  | 3 | 0.28 | 25 |  | -1 | 1548 | 1577 | 0 | 22.86 |  | 20 | 65 | 54 | Y |  | 2018-03-22 23:32 | 64 | 1086 | 47 | 45 | 44 | 43 | 43 | 42 | 41 | 41 | 40 | 39 | 39 | 38 | 38 | 37 | 41 | 44 | 37 | 0 | -0.13 |  | 55.1 | Y | -0.2 | [8 empty] | N | N | Y | 230 | 0.5 | 66 | 101508 | 100510 | 7080 | 12200 | 9 | 1 |  | 2018-03-22 23:41 | 1548 | 101 |  | 24 | 11 | [15 empty] | 93.86 | 100 | 0 | 0 | 0 |  | 400 |  | 선택 | 해제 | 0 | 0 | 0 |  | 400 |  | 선택 | 해제 | 해제 | 미정 | 미정 | 선택 | 미정 |  | 미정 | BT180180 | H
B44393 | 2018-03-22 | 2 | D |  | 2 | B | AE1548 | 합금강 | AE4130M6 | BM#2 | 1633 | 41 | 1626 | 1526 | 36 | 6500 |  | 1 | 0.24 | 16 |  | -2.61 | 1555 | 1612 | 0.91 | 0 | 0 | 5 | 71 | 55 | Y |  | 2018-03-22 23:23 | 67 | 1086 | 43 | 34 | 28 | 25 | 23 | 22 | 20 | 19 | 18 | 17 | 17 | 15 |  | 15 | 24 | 28 | 15 | 0 | -0.29 |  | 44.98 | Y | -0.4 |  |  |  | 1.35 |  |  |  |  | N | N | Y | 140 | 0.48 | 55 | 95985 | 87220 | 5130 | 14300 | 15 | 1 | 20 | 2018-03-22 23:31 | 1555 | 139 |  | 49 | [16 empty] | 104.11 | 100 | 0 | 0 | 0 |  | 650 | 700 | 선택 | 해제 | 0 | 0 | 0 |  | 650 | 700 | 선택 | 해제 | 해제 | 미정 | 선택 | 미정 | 미정 |  | 미정 | SB120120 | H
A44415 | 2018-03-22 | 1 | D |  | 20 | A | AE1055LS | 탄소강 | G-AE1055LS | BM#1 | 1588 | 40 | 1591 | 1525 | 37 | 4900 |  | 3 | 0.28 | 26 |  | -1.73 | 1541 | 1591 | 4.66 | 13.4 |  | 10 | 37 | 61 | Y |  | 2018-03-23 00:42 | 57 | 1089 | 34 | 34 | 34 | 34 | 33 | 32 | 31 | 30 | 30 | 29 | 28 | 27 | 27 | 27 | 31 | 34 | 27 | 34 | -0.14 |  | 50 | Y | 0 | [8 empty] | N | N | Y | 220 | 0.46 | 62 | 101508 | 94450 | 7020 | 13200 | 9 | 1 |  | 2018-03-23 00:53 | 1541 | 100 |  | 22 |  | *롱노즐 내부 지금융착으로 3회 사용후 교체 *전공정요청 감속주입 | [14 empty] | 99.47 | 100 | 0 | 0 | 0 |  | 400 |  | 선택 | 해제 | 0 | 0 | 0 |  | 400 |  | 선택 | 해제 | 해제 | 미정 | 미정 | 선택 | 선택 | 3 | 미정 | BT180180 | H
B44394 | 2018-03-22 | 2 | D |  | 3 | A | AE1548 | 합금강 | AE4130M6 | BM#2 | 1590 | 43 | 1624 | 1554 | 40 | 7000 |  | 1 | 0.25 | 16 |  | -1.77 | 1562 | 1615 | 0.82 | 0 | 0 | 31 | 9 | 56 | Y |  | 2018-03-23 00:36 | 74 | 1086 | 12 | 23 | 30 | 33 | 34 | 35 | 34 | 33 | 32 | 31 | 30 | 29 | 27 | 27 | 30 | 35 | 27 | 0 | -0.23 | Y | 35 | Y | -0.4 |  |  |  | 1.22 |  |  |  |  | N | N | Y | 130 | 0.48 | 60 | 93301 | 95690 | 5080 | 15700 | 15 | 1 | 40 | 2018-03-23 00:40 | 1562 | 138 |  | 35 | [16 empty] | 92.65 | 100 | 0 | 0 | 0 |  | 650 | 700 | 선택 | 해제 | 0 | 0 | 0 |  | 650 | 700 | 선택 | 해제 | 해제 | 미정 | 선택 | 미정 | 미정 |  | 미정 | SB120120 | H
B44395 | 2018-03-22 | 2 | D |  | 4 | A | AE1548 | 합금강 | AE4130M6 | BM#2 | 1599 | 53 | 1637 | 1555 | 36 | 7100 |  | 1 | 0.25 | 16 |  | -1.84 | 1559 | 1612 | 0.87 | 0 | 0 | 2 | 40 | 39 | Y |  | 2018-03-23 01:50 | 71 | 1086 | 25 | 28 | 31 | 32 | 32 | 31 | 30 | 30 | 29 | 27 | 24 | 23 |  | 23 | 29 | 32 | 23 | 0 | -0.22 | Y | 40.02 | Y | -0.2 |  |  |  | 1.14 |  |  |  |  | N | N | Y | 120 | 0.48 | 59 | 93301 | 92970 | 5150 | 16100 | 15 | 1 | 10 | 2018-03-23 02:04 | 1559 | 142 |  | 24 | [16 empty] | 95.21 | 100 | 0 | 0 | 0 |  | 650 | 700 | 선택 | 해제 | 0 | 0 | 0 |  | 650 | 700 | 선택 | 해제 | 해제 | 미정 | 선택 | 미정 | 미정 |  | 미정 | SB120120 | H
A44416 | 2018-03-22 | 1 | D |  | 21 | A | AE1055LS | 탄소강 | G-AE1055LS | BM#1 | 1627 | 39 | 1577 | 1569 | 38 | 3500 |  | 3 | 0.27 | 25 |  | -1.01 | 1548 | 1577 | 0 | 21.85 |  | 29 | 9 | 78 | Y |  | 2018-03-23 01:35 | 64 | 1089 | 25 | 31 | 35 | 38 | 39 | 39 | 39 | 38 | 38 | 37 | 37 | 37 | 36 | -7 | 36 | 39 | 36 | 39 | -1.02 | Y | 45 | Y | -8.6 | [8 empty] | N | N | Y | 210 | 0.46 | 65 | 101508 | 95390 | 7040 | 14200 | 9 | 1 |  | 2018-03-23 01:50 | 1548 | 107 |  | 33 |  | *전공정요청 감속주입 | [14 empty] | 98.55 | 100 | 0 | 0 | 0 |  | 400 |  | 선택 | 해제 | 0 | 0 | 0 |  | 400 |  | 선택 | 해제 | 해제 | 미정 | 미정 | 선택 | 미정 |  | 미정 | BT180180 | H
A44417 | 2018-03-22 | 1 | D |  | 22 | A | AE1055LS | 탄소강 | G-AE1055LS | BM#1 | 1589 | 40 | 1592 | 1526 | 39 | 5000 |  | 3 | 0.27 | 26 |  | -1.61 | 1545 | 1592 | 6.3 | 16.01 |  | 21 | 43 | 48 | Y |  | 2018-03-23 02:49 | 61 | 1086 | 27 | 35 | 36 | 37 | 37 | 37 | 36 | 35 | 35 | 34 | 34 | 32 | 31 | 31 | 34 | 37 | 31 | 37 | -0.13 | Y | 44.98 | Y | -0.2 | [8 empty] | N | N | Y | 200 | 0.46 | 64 | 84590 | 95800 | 7080 | 14900 | 9 | 1 |  | 2018-03-23 02:57 | 1545 | 99 |  | 25 |  | *전공정요청 감속주입 | [14 empty] | 81.81 | 100 | 0 | 0 | 0 |  | 400 |  | 선택 | 해제 | 0 | 0 | 0 |  | 400 |  | 선택 | 해제 | 해제 | 미정 | 미정 | 선택 | 미정 |  | 미정 | BT180180 | H
B44396 | 2018-03-22 | 2 | D |  | 5 | A | AE1548 | 합금강 | AE4130M6 | BM#2 | 1554 | 45 | 1624 | 1555 | 37 | 7500 |  | 1 | 0.25 | 17 |  | -2.21 | 1557 | 1622 | 1.4 | 0 | 0 | 18 | 49 | 51 | Y |  | 2018-03-23 02:45 | 69 | 1086 | 20 | 27 | 32 | 34 | 35 | 36 | 35 | 35 | 33 | 32 | 31 | 29 | 28 | 28 | 31 | 36 | 28 | 35 | -0.23 | Y | 35 | Y | -0.2 |  |  |  | 1.16 |  |  |  |  | N | N | Y | 110 | 0.48 | 64 | 93301 | 99950 | 5140 | 16400 | 15 | 1 | 20 | 2018-03-23 02:51 | 1557 | 128 |  | 30 | 18 | [15 empty] | 88.86 | 100 | 0 | 0 | 0 |  | 650 | 700 | 선택 | 해제 | 0 | 0 | 0 |  | 650 | 700 | 선택 | 해제 | 해제 | 미정 | 선택 | 미정 | 미정 |  | 미정 | SB120120 | H
B44397 | 2018-03-22 | 2 | D |  | 6 | A | AE1548 | 합금강 | AE4130M6 | BM#2 | 1579 | 42 | 1634 | 1556 | 34 | 6600 |  | 1 | 0.25 | 16 |  | -2.39 | 1555 | 1625 | 1.7 | 0 | 0 | 5 | 72 | 45 | Y |  | 2018-03-23 03:41 | 67 | 1086 | 26 | 26 | 27 | 28 | 29 | 28 | 28 | 28 | 28 | 27 | 26 | 24 |  | 24 | 27 | 29 | 24 | 28 | -0.14 | Y | 34.98 | Y | -0.4 |  |  |  | 0.99 |  |  |  |  | N | N | Y | 100 | 0.48 | 57 | 93301 | 90610 | 5150 | 15000 | 15 | 1 | 30 | 2018-03-23 03:42 | 1555 | 139 |  | 40 |  | *STR#1,2 W/M 과압발생 S/R재셋팅 | [14 empty] | 97.49 | 100 | 0 | 0 | 0 |  | 650 | 700 | 선택 | 해제 | 0 | 0 | 0 |  | 650 | 700 | 선택 | 해제 | 해제 | 미정 | 선택 | 미정 | 미정 |  | 미정 | SB120120 | H
A44418 | 2018-03-22 | 1 | D |  | 23 | A | AE1055LS | 탄소강 | G-AE1055LS | BM#1 | 1591 | 40 | 1587 | 1526 | 38 | 5100 |  | 3 | 0.3 | 25 |  | -1.21 | 1552 | 1587 | 0 | 23.83 |  | 20 | 66 | 70 | Y |  | 2018-03-23 03:49 | 68 | 1088 | 31 | 35 | 37 | 38 | 39 | 40 | 40 | 41 | 40 | 40 | 40 | 39 | 39 | 39 | 38 | 41 | 39 | 40 | -0.03 | Y | 25 | Y | 0 | [8 empty] | N | N | Y | 190 | 0.49 | 62 | 101508 | 98870 | 7060 | 15800 | 9 | 1 |  | 2018-03-23 03:58 | 1552 | 106 |  | 31 |  | *전공정요청 감속주입 | [14 empty] | 95.31 | 100 | 0 | 0 | 0 |  | 400 |  | 선택 | 해제 | 0 | 0 | 0 |  | 400 |  | 선택 | 해제 | 해제 | 미정 | 미정 | 선택 | 미정 |  | 미정 | BT180180 | H
A44419 | 2018-03-22 | 1 | A |  | 24 | A | AE1055LS | 탄소강 | G-AE1055LS | BM#1 | 1584 | 40 | 1587 | 1514 | 37 | 4800 |  | 3 | 0.3 | 25 |  | -1.51 | 1541 | 1587 | 3.51 | 20.11 |  | 10 | 38 | 70 | Y |  | 2018-03-23 04:53 | 57 | 1087 | 39 | 35 | 32 | 31 | 30 | 30 | 28 | 27 | 27 | 26 | 25 | 25 |  | 25 | 30 | 32 | 25 | 0 | -0.16 |  | 45 | Y | 0 | [8 empty] | N | N | Y | 180 | 0.5 | 58 | 101508 | 95080 | 6950 | 16120 | 9 | 1 |  | 2018-03-23 05:01 | 1541 | 105 |  | 31 | [16 empty] | 99.52 | 100 | 0 | 0 | 0 |  | 400 |  | 선택 | 해제 | 0 | 0 | 0 |  | 400 |  | 선택 | 해제 | 해제 | 미정 | 미정 | 선택 | 미정 |  | 미정 | BT180180 | H
B44398 | 2018-03-22 | 2 | A |  | 7 | A | AE1548 | 합금강 | AE4130M6 | BM#2 | 1547 | 48 | 1634 | 1534 | 37 | 7700 |  | 1 | 0.25 | 16 |  | -2.29 | 1564 | 1619 | 0.76 | 0 | 0 | 31 | 10 | 36 | Y |  | 2018-03-23 04:42 | 76 | 1087 | 21 | 28 | 32 | 34 | 35 | 36 | 35 | 35 | 34 | 33 | 31 | 31 | 28 | 28 | 32 | 36 | 28 | 35 | -0.23 | Y | 35.03 | Y | -0.6 |  |  |  | 1.37 |  |  |  |  | N | N | Y | 150 | 0.48 | 62 | 100478 | 98620 | 5070 | 14800 | 15 | 1 |  | 2018-03-23 04:44 | 1564 | 145 |  | 39 | [16 empty] | 96.99 | 100 | 0 | 0 | 0 |  | 650 | 700 | 선택 | 해제 | 0 | 0 | 0 |  | 650 | 700 | 선택 | 해제 | 해제 | 미정 | 선택 | 미정 | 미정 |  | 미정 | SB120120 | H
A44420 | 2018-03-22 | 1 | A |  | 25 | A | AE1055LS | 탄소강 | G-AE1055LS | BM#1 | 1584 | 40 | 1577 | 1520 | 38 | 4900 |  | 3 | 0.31 | 25 |  | -1.07 | 1546 | 1577 | 23.99 | 0 |  | 29 | 10 | 67 | Y |  | 2018-03-23 05:58 | 62 | 1088 | 25 | 30 | 32 | 34 | 34 | 35 | 35 | 34 | 34 | 34 | 33 | 33 |  | 33 | 33 | 35 | 33 | 34 | -0.07 | Y | 29.98 | Y | 0 | [8 empty] | N | N | Y | 230 | 0.5 | 59 | 140083 | 98050 | 6990 | 15740 | 9 | 1 |  | 2018-03-23 06:09 | 1546 | 102 |  | 26 |  | *유사강종 연연주 혼탕부 성분 확인 ID:106~108.207~209 | [14 empty] | 133.41 | 100 | 0 | 0 | 0 |  | 400 |  | 선택 | 해제 | 0 | 0 | 0 |  | 400 |  | 선택 | 해제 | 해제 | 미정 | 미정 | 선택 | 미정 |  | 미정 | BT180180 | H
B44399 | 2018-03-22 | 2 | A |  | 8 | A | AE1548 | 합금강 | AE4130M6 | BM#2 | 1552 | 45 | 1625 | 1516 | 38 | 7700 |  | 1 | 0.26 | 16 |  | -2.54 | 1557 | 1611 | 1.2 | 0 | 0 | 2 | 41 | 37 | Y |  | 2018-03-23 05:56 | 69 | 1086 | -279 | 26 | 29 | 30 | 31 | 30 | 30 | 29 | 28 | 27 | 26 | 25 |  | 25 | 3 | 31 | 25 | 30 | -0.17 | Y | 35.02 | Y | -0.2 |  |  |  | 1.11 |  |  |  |  | N | N | Y | 140 | 0.48 | 60 | 100478 | 95920 | 5170 | 15000 | 15 | 1 |  | 2018-03-23 05:56 | 1557 | 131 |  | 31 | 20 | [15 empty] | 99.48 | 100 | 0 | 0 | 0 |  | 650 | 700 | 선택 | 해제 | 0 | 0 | 0 |  | 650 | 700 | 선택 | 해제 | 해제 | 미정 | 선택 | 미정 | 미정 |  | 미정 | SB120120 | H
A44421 | 2018-03-22 | 1 | A |  | 26 | A | SP-AE1055LS | 탄소강 | P-AE1055LS | BM#1 | 1593 | 41 | 1593 | 1527 | 30 | 4800 |  | 3 | 0.31 | 25 |  | -1.37 | 1546 | 1586 | 0 | 21.04 |  | 21 | 44 | 65 | Y |  | 2018-03-23 07:03 | 62 | 1089 | 32 | 35 | 37 | 40 | 40 | 40 | 41 | 40 | 39 | 39 | 38 | 38 |  | 38 | 38 | 41 | 38 | 40 | -0.04 | Y | 24.97 | Y | 0 | [8 empty] | N | N | Y | 220 | 0.48 | 60 | 50754 | 95370 | 6980 | 14900 | 9 | 1 |  | 2018-03-23 07:08 | 1546 | 104 |  | 23 |  | *유사강종 연연주 혼탕부 성분 확인 ID:101.201 *Sample채취 ID:201.203 | [14 empty] | 49.59 | 100 | 0 | 0 | 0 |  | 400 |  | 선택 | 해제 | 0 | 0 | 0 |  | 400 |  | 선택 | 해제 | 해제 | 미정 | 미정 | 선택 | 미정 |  | 미정 | BT180180 | H
B44400 | 2018-03-22 | 2 | A |  | 9 | A | AE1548 | 합금강 | AE4130M6 | BM#2 | 1582 | 51 | 1617 | 1537 | 41 | 8100 |  | 1 | 0.24 | 15 |  | -1.92 | 1567 | 1610 | 1.18 | 0 | 0 | 18 | 50 | 41 | Y |  | 2018-03-23 07:03 | 79 | 1087 | 23 | 32 | 37 | 41 | 42 | 42 | 43 | 42 | 42 | 41 | 41 | 39 | 38 | 37 | 39 | 43 | 37 | 42 | -0.17 | Y | 35 | Y | -0.2 |  |  |  | 1.71 |  |  |  |  | N | N | Y | 130 | 0.47 | 69 | 100478 | 107900 | 4730 | 14900 | 15 | 1 |  | 2018-03-23 07:08 | 1567 | 134 |  | 27 | [16 empty] | 88.92 | 100 | 0 | 0 | 0 |  | 650 | 700 | 선택 | 해제 | 0 | 0 | 0 |  | 650 | 700 | 선택 | 해제 | 해제 | 미정 | 선택 | 미정 | 선택 | 9 | 미정 | SB120120 | H
A44422 | 2018-03-23 | 1 | A |  | 27 | A | SP-AE1055LS | 탄소강 | P-AE1055LS | BM#1 | 1558 | 41 | 1587 | 1536 | 30 | 4800 |  | 3 | 0.27 | 25 |  | -1.61 | 1539 | 1586 | 0 | 24.37 |  | 20 | 67 | 59 | Y |  | 2018-03-23 08:18 | 55 | 1122 | 38 | 36 | 40 | 40 | 41 | 41 | 40 | 40 | 39 | 39 | 38 | 38 |  | 38 | 39 | 41 | 38 | 40 | -0.04 | Y | 34.98 | Y | 0 | [8 empty] | N | N | Y | 210 | 0.48 | 59 | 84590 | 91420 | 7060 | 13780 | 9 | 1 |  | 2018-03-23 08:25 | 1539 | 97 |  | 9 | [16 empty] | 85.97 | 100 | 0 | 0 | 300 |  | 400 |  | 선택 | 해제 | 0 | 0 | 300 |  | 400 |  | 선택 | 해제 | 해제 | 미정 | 미정 | 선택 | 미정 |  | 미정 | BT180180 | H
B44401 | 2018-03-23 | 2 | A |  | 10 | A | AE1548 | 합금강 | AE4130M6 | BM#2 | 1562 | 43 | 1636 | 1565 | 36 | 7100 |  | 1 | 0.24 | 15 |  | -2.19 | 1564 | 1621 | 3 | 0 | 0 | 5 | 73 | 41 | Y |  | 2018-03-23 07:57 | 76 | 1112 | 32 | 33 | 33 | 34 | 34 | 34 | 34 | 33 | 32 | 32 | 30 | 29 | 27 | 27 | 32 | 34 | 27 | 34 | -0.16 | Y | 44.98 | Y | -0.4 |  |  |  | 0.9 |  |  |  |  | N | N | Y | 120 | 0.48 | 62 | 104318 | 99440 | 5100 | 16400 | 15 | 1 |  | 2018-03-23 08:04 | 1564 | 142 |  | 47 | [16 empty] | 99.35 | 100 | 0 | 0 | 0 |  | 650 | 700 | 선택 | 해제 | 0 | 0 | 0 |  | 650 | 700 | 선택 | 해제 | 해제 | 미정 | 선택 | 미정 | 미정 |  | 미정 | SB135135 | C
A44423 | 2018-03-23 | 1 | A |  | 28 | A | SP-AE1055LS | 탄소강 | P-AE1055LS | BM#1 | 1583 | 40 | 1573 | 1533 | 29 | 4900 |  | 3 | 0.28 | 25 |  | -1.13 | 1540 | 1573 | 0 | 18.44 |  | 10 | 39 | 66 | Y |  | 2018-03-23 09:22 | 56 | 1129 | 36 | 35 | 35 | 34 | 32 | 31 | 29 | 28 | 27 | 25 | 25 | 24 |  | 24 | 30 | 35 | 24 | 0 | -0.24 |  | 45.02 | Y | -0.2 | [8 empty] | N | N | Y | 200 | 0.48 | 58 | 101508 | 94960 | 7120 | 15760 | 9 | 1 |  | 2018-03-23 09:30 | 1540 | 78 |  | 9 | [16 empty] | 99.57 | 100 | 0 | 0 | 0 |  | 400 |  | 선택 | 해제 | 0 | 0 | 0 |  | 400 |  | 선택 | 해제 | 해제 | 미정 | 미정 | 선택 | 미정 |  | 미정 | BT180180 | H
B44402 | 2018-03-23 | 2 | A |  | 11 | A | AE1548 | 합금강 | AE4130M6 | BM#2 | 1574 | 50 | 1646 | 1547 | 42 | 8500 |  | 1 | 0.27 | 15 |  | 0.25 | 1561 | 1574 | 1.78 | 0 | 0 | 31 | 11 | 41 | Y |  | 2018-03-23 09:18 | 73 | 1120 | 24 | 29 | 35 | 37 | 38 | 38 | 37 | 36 | 36 | 34 | 33 | 32 | 31 | 30 | 34 | 38 | 30 | 0 | -0.18 | Y | 44.98 | Y | -0.2 |  |  |  | 0.97 |  |  |  |  | N | N | Y | 110 | 0.48 | 65 | 108374 | 102920 | 5160 | 15100 | 15 | 1 |  | 2018-03-23 09:23 | 1579 | 145 |  | 31 | [16 empty] | 101.76 | 100 | 0 | 0 | 0 |  | 650 | 700 | 선택 | 해제 | 0 | 0 | 0 |  | 650 | 700 | 선택 | 해제 | 해제 | 미정 | 선택 | 미정 | 미정 |  | 미정 | SB135135 | C
C42929 | 2018-03-23 | 3 | A |  | 29 | A | SP-AE1055LS | 탄소강 | P-AE1055LS | BM#1 | 1594 | 43 | 1598 | 1555 | 29 | 5700 |  | 3 | 0.29 | 25 |  | -1.26 | 1542 | 1580 | 0 | 21.84 |  | 2 | 42 | 48 | Y |  | 2018-03-23 10:19 | 58 | 1051 | 23 | 26 | 30 | 32 | 34 | 34 | 34 | 34 | 33 | 33 | 32 | 31 | 30 | 30 | 31 | 34 | 30 | 34 | -0.1 | Y | 39.98 | Y | -0.2 | [8 empty] | N | N | Y | 190 | 0.48 | 61 | 84590 | 97500 | 7080 | 16200 | 9 | 1 |  | 2018-03-23 10:27 | 1542 | 120 |  | 14 | [16 empty] | 80.91 | 100 | 0 | 0 | 0 |  | 400 |  | 선택 | 해제 | 0 | 0 | 0 |  | 400 |  | 선택 | 해제 | 해제 | 미정 | 미정 | 선택 | 선택 | 9 | 미정 | BT180180 | H
B44403 | 2018-03-23 | 2 | A |  | 12 | A | AE1548 | 합금강 | AE4130M6 | BM#2 | 1593 | 54 | 1657 | 1564 | 41 | 8600 |  | 1 | 0.27 | 19 |  | -2.97 | 1562 | 1637 | 2.46 | 0 | 0 | 11 | 1 | 13174 | Y |  | 2018-03-23 10:17 | 74 | 942 | 27 | 27 | 27 | 27 | 27 | 27 | 27 | 26 | 25 | 24 | 23 | 22 |  | 22 | 26 | 27 | 22 | 27 | -0.11 |  | 45 | Y | -0.2 |  |  |  | 0.99 |  |  |  |  | N | N | Y | 100 | 0.48 | 58 | 92892 | 92920 | 15160 | 16500 | 15 | 1 |  | 2018-03-23 10:16 | 1562 | 152 |  | 40 |  | *대보수 L/D *전공정 요청 L/D잔강 15톤 내림. (INGOT 용강부족) | [14 empty] | 86.01 | 100 | 0 | 0 | 0 |  | 650 | 700 | 선택 | 해제 | 0 | 0 | 0 |  | 650 | 700 | 선택 | 해제 | 해제 | 미정 | 미정 | 미정 | 미정 |  | 미정 | SB135135 | C
A44424 | 2018-03-23 | 1 | A |  | 30 | A | SP-AE1055LS | 탄소강 | P-AE1055LS | BM#1 | 1612 | 45 | 1592 | 1539 | 33 | 5500 |  | 3 | 0.3 | 26 |  | -1.11 | 1554 | 1588 | 0 | 22.91 |  | 29 | 11 | 84 | Y |  | 2018-03-23 11:07 | 70 | 1131 | 28 | 31 | 36 | 39 | 40 | 41 | 41 | 41 | 41 | 40 | 39 | 39 | 39 | 39 | 38 | 41 | 39 | 41 | -0.05 | Y | 34.97 | Y | 0 | [8 empty] | N | N | Y | 180 | 0.48 | 63 | 101508 | 99510 | 7110 | 15860 | 9 | 1 |  | 2018-03-23 11:15 | 1554 | 140 |  | 30 | [16 empty] | 95.31 | 100 | 0 | 0 | 0 |  | 400 |  | 선택 | 해제 | 0 | 0 | 0 |  | 400 |  | 선택 | 해제 | 해제 | 미정 | 미정 | 선택 | 미정 |  | 미정 | BT180180 | H
B44404 | 2018-03-23 | 2 | A |  | 13 | A | AE1548 | 합금강 | AE4130M6 | BM#2 | 1621 | 48 | 1624 | 1574 | 37 | 7300 |  | 1 | 0.28 | 15 |  | -2.25 | 1559 | 1623 | 3.34 | 0 | 0 | 21 | 45 | 58 | Y |  | 2018-03-23 11:25 | 71 | 1095 | 19 | 27 | 32 | 36 | 37 | 37 | 38 | 37 | 37 | 36 | 35 | 35 | 34 | 34 | 34 | 38 | 34 | 37 | -0.13 | Y | 30.02 | Y | -0.2 |  |  |  | 1.32 |  |  |  |  | N | N | Y | 150 | 0.48 | 64 | 108374 | 101960 | 5070 | 15600 | 15 | 1 |  | 2018-03-23 11:34 | 1559 | 144 |  | 34 | [16 empty] | 101.28 | 78.57 | 0 | 0 | 0 |  | 650 | 700 | 선택 | 해제 | 0 | 0 | 0 |  | 650 | 700 | 선택 | 해제 | 해제 | 미정 | 선택 | 미정 | 미정 |  | 미정 | SB135135 | C
A44425 | 2018-03-23 | 1 | A |  | 31 | A | SP-AE1055LS | 탄소강 | P-AE1055LS | BM#1 | 1606 | 42 | 1610 | 1541 | 35 | 6000 |  | 3 | 0.3 | 27 |  | -1.16 | 1555 | 1591 | 0 | 25.31 |  | 18 | 51 | 77 | Y |  | 2018-03-23 12:09 | 71 | 1126 | 39 | 40 | 42 | 44 | 44 | 44 | 44 | 44 | 44 | 44 | 44 | 44 | 43 | 44 | 43 | 44 | 43 | 44 | -0.02 | Y | 45.03 | Y | 0.2 | [8 empty] | N | N | Y | 230 | 0.48 | 66 | 101508 | 104010 | 6990 | 15500 | 9 | 1 |  | 2018-03-23 12:23 | 1555 | 147 |  | 33 | [16 empty] | 91.45 | 100 | 0 | 0 | 0 |  | 400 |  | 선택 | 해제 | 0 | 0 | 0 |  | 400 |  | 선택 | 해제 | 해제 | 미정 | 미정 | 선택 | 미정 |  | 미정 | BT180180 | H
B44405 | 2018-03-23 | 2 | C | 연주종료 | 14 | A | AE1548 | 합금강 | AE4130M6 | BM#2 | 1593 | 50 | 1645 | 1545 | 43 | 8200 |  | 1 | 0.29 | 15 |  | -2.39 | 1566 | 1633 | 1.67 | 0 | 0 | 5 | 74 | 42 | Y |  | 2018-03-23 12:37 | 78 | 1130 | 30 | 34 | 37 | 38 | 38 | 38 | 38 | 37 | 35 | 34 | 34 | 33 | 32 | 32 | 35 | 38 | 32 | 38 | -0.13 | Y | 45 | Y | -0.2 |  |  |  | 0.86 |  |  |  |  | N | N | M | 140 | 0.48 | 63 | 71189 | 98990 | 6210 | 2000 | 15 | 1 |  | 2018-03-23 12:45 | 1566 | 147 |  | 29 |  | *연주 종료 14:26 (전기로 탭홀 교체) | BF413982CD714CA88F7A791D5EF8BF97 | 91975A37AC1A4DA192C06EDE2F12D673 | D1CA4A485466492D9672EFE156FBB7CE |  |  | D460AF2F0B9D4BB4B96DD6AC9A4AD726 | 3EADC018831E4359BA756C50F835036A |  |  | 1D004F1E14AC424CA4124530890691E1 | 3036011C5577472ABF7332A294C19A6C |  |  |  | 67.16 | 40 | 0 | 3100 | 0 |  | 650 | 700 | 선택 | 해제 | 0 | 3000 | 0 |  | 650 | 700 | 선택 | 해제 | 해제 | 미정 | 선택 | 미정 | 미정 |  | 미정 | RB097.00 | C
A44426 | 2018-03-23 | 1 | C | TUNDISH교체전 | 32 | A | SP-AE1055LS | 탄소강 | P-AE1055LS | BM#1 | 1566 | 43 | 1595 | 1536 | 35 | 5900 |  | 3 | 0.29 | 26 |  | -1.39 | 1542 | 1583 | 0 | 21.68 |  | 20 | 68 | 91 | Y |  | 2018-03-23 13:09 | 58 | 1114 | 43 | 38 | 35 | 33 | 32 | 31 | 30 | 30 | 29 | 28 | 27 | 27 |  | 27 | 32 | 35 | 27 | 0 | -0.18 |  | 45.02 | Y | 0 | [8 empty] | N | N | M | 220 | 0.48 | 64 | 102385 | 99950 | 7000 | 2000 | 9 | 1 |  | 2018-03-23 13:16 | 1542 | 143 |  | 42 |  |  | 6AE88A701A974B13BBCA5F4DF6EE7288 | 53805587CDC24C5DBB838BF384087905 | 4227DEF47FB44530B8F0BA76143D3252 | [11 empty] | 95.73 | 100 | 0 | 3500 | 0 |  | 400 |  | 선택 | 해제 | 0 | 3500 | 0 |  | 400 |  | 선택 | 해제 | 해제 | 미정 | 미정 | 선택 | 미정 |  | 미정 | BT180180 | H
A44427 | 2018-03-23 | 1 | C | TUNDISH교체 | 1 | A | 42CRMOS4HH | 소입성보증강 | D | BM#1 | 1616 | 47 | 1639 | 1574 | 41 | 8200 |  | 1 | 0.31 | 19 |  | 0 | 1580 | 1647 | 0 | 5.36 | 0 | 10 | 40 | 111 | Y |  | 2018-03-23 14:25 | 88 | 1114 | 17 | 25 | 24 | 27 | 31 | 33 | 35 | 36 | 36 | 37 | 37 | 37 |  | 37 | 32 | 37 | 37 | 37 | 0 |  | 9.98 | Y | 0 |  | 2.13 | 1.96 | [5 empty] | N | N | N | 150 | 0.44 | 65 | 95558 | 97770 | 1230 | 15900 | 12 | 2 |  | 2018-03-23 14:32 | 1580 | 171 |  | 55 |  | *T/D플럭스 유15 용120KG *전공정요청 감속주입 L/D잔강 이월 미실시 | [14 empty] | 96.52 | 100 | 700 | 0 | 0 |  | 650 |  | 선택 | 선택 | 700 | 0 | 0 |  | 650 |  | 선택 | 선택 | 해제 | 미정 | 미정 | 해제 | 미정 |  | 미정 | SB120120 | H
A44429 | 2018-03-23 | 1 | C |  | 2 | A | 42CRMOS4HH | 소입성보증강 | D | BM#1 | 1612 | 41 | 1610 | 1536 | 37 | 7000 |  | 1 | 0.34 | 18 |  | 0 | 1624 | 1624 | 0 | 3.71 | 0 | 21 | 46 | 72 | Y |  | 2018-03-23 16:19 | 132 | 1095 | 35 | 36 | 38 | 38 | 38 | 37 | 37 | 36 | 34 | 33 | 32 | 30 | 29 | 25 | 34 | 38 | 25 | 38 | -0.22 |  | 60.02 | Y | -0.4 | [8 empty] | N | N | N | 140 | 0.4 | 73 | 87300 | 94890 | 60 | 16300 | 12 | 2 |  | 2018-03-23 16:22 | 1563 | 112 |  | 6 |  | *HEAT평균 주속 10%이상 감속주입 ID:101~106.201~206 *전공정요청 L/D잔강 이월 미실시 | [14 empty] | 92.87 | 100 | 0 | 0 | 0 |  | 650 |  | 선택 | 선택 | 0 | 0 | 0 |  | 650 |  | 선택 | 선택 | 해제 | 미정 | 해제 | 미정 | 미정 |  | 미정 | SB100100 | H
A44430 | 2018-03-23 | 1 | C |  | 3 | A | 42CRMOS4HH | 소입성보증강 | D | BM#1 | 1635 | 64 | 1630 | 1560 | 38 | 6800 |  | 1 | 0.33 | 18 |  | 0 | 1622 | 1622 | 0 | 4.08 | 0 | 18 | 52 | 87 | Y |  | 2018-03-23 17:35 | 130 | 1089 | 22 | 34 | 43 | 47 | 50 | 50 | 50 | 50 | 49 | 48 | 48 | 46 | 46 | 46 | 45 | 50 | 46 | 50 | -0.09 | Y | 40.02 | Y | 0 | [8 empty] | N | N | N | 130 | 0.48 | 64 | 90840 | 96000 | 4500 | 14800 | 12 | 2 |  | 2018-03-23 17:38 | 1569 | 125 |  | 5 | [16 empty] | 89.94 | 100 | 0 | 0 | 0 |  | 650 |  | 선택 | 선택 | 0 | 0 | 0 |  | 650 |  | 선택 | 선택 | 해제 | 미정 | 선택 | 해제 | 해제 |  | 미정 | SB100100 | H
B44407 | 2018-03-23 | 2 | C | 연주시작 | 1 | A | SM45CS | 탄소강 | B | BM#2 | 1585 | 56 | 1685 | 1517 | 48 | 9700 |  | 1 | 0.32 | 20 |  | 0 | 1605 | 1682 | 2.96 | 0 | 0 | 11 | 2 | 162 | Y |  | 2018-03-23 17:09 | 112 | 1093 | 29 | 37 | 38 | 38 | 37 | 36 | 29 | 35 | 37 | 40 | 43 | 43 | 44 | 44 | 40 | 44 | 44 | 44 | 0 |  | 10.02 | Y | 0 |  | 2.28 | 2.28 | [5 empty] | N | N | N | 150 | 0.47 | 59 | 98730 | 98050 | 410 | 15500 | 4 | 2 | 10 | 2018-03-23 17:24 | 1605 | 160 |  | 37 |  | *T/D플럭스 120/15KG *롱노즐 실리부 부착 |  | 6D77B2E2AE8746718E79CA7BA2F90920 | 4A092FA4498242128CA23E5FC570E469 | [11 empty] | 101.78 | 58.33 | 1524 | 0 | 0 |  | 650 | 700 | 선택 | 선택 | 1520 | 0 | 0 |  | 650 | 700 | 선택 | 선택 | 해제 | 미정 | 미정 | 미정 | 선택 |  | 미정 | BT180180 | H
A44431 | 2018-03-23 | 1 | C | 잔강최소화전 | 4 | A | 42CRMOS4HH | 소입성보증강 | D | BM#1 | 1600 | 41 | 1605 | 1546 | 33 | 6500 |  | 3 | 0.32 | 20 |  | -1.17 | 1562 | 1605 | 0 | 17.26 |  | 36 | 49 | 86 | Y |  | 2018-03-23 18:12 | 70 | 1089 | 43 | 40 | 41 | 41 | 41 | 40 | 40 | 39 | 39 | 37 | 37 | 36 |  | 36 | 40 | 41 | 36 | 41 | -0.11 |  | 45.02 | Y | -0.2 | [8 empty] | N | N | N | 120 | 0.49 | 57 | 93902 | 91550 | 7000 | 3000 | 12 | 2 |  | 2018-03-23 18:22 | 1562 | 116 |  | 32 |  | *롱노즐 교체 SEN내부 크랙 3회사용 | [14 empty] | 95.28 | 100 | 0 | 3140 | 0 |  | 650 |  | 선택 | 선택 | 0 | 3180 | 0 |  | 650 |  | 선택 | 선택 | 해제 | 미정 | 미정 | 선택 | 선택 | 3 | 미정 | SB100100 | H
B44408 | 2018-03-23 | 2 | C |  | 2 | A | SM45CS | 탄소강 | B | BM#2 | 1607 | 46 | 1637 | 1545 | 38 | 7600 |  | 1 | 0.31 | 14 |  | 0 | 1615 | 1615 | 2.44 | 0.63 | 0 | 5 | 75 | 119 | Y |  | 2018-03-23 18:08 | 122 | 1092 | 39 | 34 | 30 | 28 | 26 | 24 | 23 | 22 | 21 | 19 | 18 | 16 | 15 | 15 | 25 | 30 | 15 | 0 | -0.3 |  | 50.02 | Y | -0.2 | [8 empty] | N | N | N | 140 | 0.47 | 63 | 93049 | 96670 | 10 | 14200 | 4 | 2 | 20 | 2018-03-23 18:34 | 1565 | 148 |  | 39 |  | *전공정 요청 감속주입 | [14 empty] | 95.93 | 72.73 | 0 | 0 | 0 |  | 650 | 700 | 선택 | 선택 | 0 | 0 | 0 |  | 650 | 700 | 선택 | 선택 | 해제 | 미정 | 미정 | 미정 | 미정 |  | 미정 | BT180180 | H
A44432 | 2018-03-23 | 1 | C | 잔강최소화 | 5 | A | AE5130M | 합금강 | D1 | BM#1 | 1596 | 42 | 1629 | 1554 | 30 | 5600 |  | 3 | 0.3 | 21 |  | -1.9 | 1583 | 1629 | 0 | 19.75 |  | 10 | 41 | 68 | Y |  | 2018-03-23 19:04 | 81 | 1099 | 25 | 14 | 31 | 35 | 37 | 39 | 40 | 40 | 40 | 40 |  |  |  | 40 | 31 | 40 | 40 | 40 | 0 |  | 14.97 | Y | 0 | [8 empty] | N | N | N | 110 | 0.49 | 60 | 84590 | 85250 | 6930 | 15900 | 12 | 2 |  | 2018-03-23 19:14 | 1583 | 110 |  | 38 | [16 empty] | 91.7 | 100 | 2700 | 0 | 0 |  | 650 |  | 선택 | 선택 | 2700 | 0 | 0 |  | 650 |  | 선택 | 선택 | 해제 | 미정 | 미정 | 선택 | 미정 |  | 미정 | BT180180 | H
B44409 | 2018-03-23 | 2 | C |  | 3 | A | SM45CS | 탄소강 | B | BM#2 | 1571 | 56 | 1644 | 1524 | 37 | 7400 |  | 1 | 0.32 | 13 |  | 0 | 1556 | 1614 | 2.56 | 0 | 0 | 20 | 69 | 130 | Y |  | 2018-03-23 19:11 | 63 | 1093 | 9 | 16 | 21 | 22 | 22 | 23 | 22 | 21 | 21 | 20 | 18 | 17 |  | 17 | 19 | 23 | 17 | 22 | -0.2 | Y | 30.02 | Y | -0.2 | [8 empty] | N | N | N | 130 | 0.47 | 58 | 93049 | 92060 | 5070 | 16600 | 4 | 2 | 30 | 2018-03-23 19:41 | 1556 | 154 |  | 43 |  | *전공정 요청 감속주입 | [14 empty] | 96.32 | 100 | 0 | 0 | 0 |  | 650 | 700 | 선택 | 선택 | 0 | 0 | 0 |  | 650 | 700 | 선택 | 선택 | 해제 | 미정 | 미정 | 미정 | 미정 |  | 미정 | BT180180 | H
A44433 | 2018-03-23 | 1 | C |  | 6 | A | AE5130M | 합금강 | D1 | BM#1 | 1607 | 39 | 1592 | 1542 | 33 | 6100 |  | 3 | 0.3 | 20 |  | -0.98 | 1568 | 1592 | 0 | 16.74 |  | 21 | 47 | 50 | Y |  | 2018-03-23 20:17 | 66 | 1092 | 38 | 39 | 39 | 39 | 39 | 39 | 38 | 37 | 36 | 35 | 34 | 33 | 32 | 31 | 37 | 39 | 31 | 39 | -0.15 |  | 55.02 | Y | -0.2 | [8 empty] | N | N | N | 100 | 0.48 | 68 | 101508 | 105030 | 7080 | 15300 | 12 | 2 |  | 2018-03-23 20:27 | 1568 | 103 |  | 25 |  | *전공정요청 감속주입 | [14 empty] | 90.07 | 100 | 0 | 0 | 0 |  | 650 |  | 해제 | 선택 | 0 | 0 | 0 |  | 650 |  | 해제 | 선택 | 해제 | 미정 | 미정 | 미정 | 미정 |  | 미정 | BT180180 | H
B44410 | 2018-03-23 | 2 | C |  | 4 | A | SM45CS | 탄소강 | B | BM#2 | 1577 | 48 | 1626 | 1536 | 36 | 7200 |  | 1 | 0.29 | 13 |  | 0 | 1607 | 1607 | 2.2 | 0 | 0 | 29 | 13 | 115 | Y |  | 2018-03-23 20:15 | 114 | 1085 | 13 | 15 | 17 | 18 | 18 | 18 | 18 | 17 | 16 | 16 | 15 | 13 | 12 | 12 | 16 | 18 | 12 | 18 | -0.13 | Y | 45 | Y | -0.2 | [8 empty] | N | N | N | 120 | 0.47 | 64 | 93049 | 99100 | 970 | 15400 | 4 | 2 | 40 | 2018-03-23 20:37 | 1566 | 154 |  | 40 |  | *전공정 요청 감속주입 | [14 empty] | 93.05 | 100 | 0 | 0 | 0 |  | 650 | 700 | 선택 | 선택 | 0 | 0 | 0 |  | 650 | 700 | 선택 | 선택 | 해제 | 미정 | 미정 | 미정 | 미정 |  | 미정 | BT180180 | H
A44434 | 2018-03-23 | 1 | D |  | 7 | A | AE5130M | 합금강 | D1 | BM#1 | 1594 | 40 | 1585 | 1532 | 36 | 6800 |  | 3 | 0.29 | 20 |  | -0.84 | 1565 | 1585 | 0 | 17.55 |  | 18 | 53 | 54 | Y |  | 2018-03-23 21:37 | 63 | 1096 | 29 | 32 | 35 | 36 | 36 | 35 | 35 | 34 | 33 | 32 | 31 | 30 | 28 | 25 | 32 | 36 | 25 | 35 | -0.2 | Y | 55.02 | Y | -0.2 | [8 empty] | N | N | N | 150 | 0.44 | 74 | 101508 | 106330 | 7030 | 15700 | 12 | 2 |  | 2018-03-23 21:43 | 1565 | 92 |  | 18 |  | *전공정요청 감속주입 | [14 empty] | 89 | 100 | 0 | 0 | 0 |  | 650 |  | 선택 | 선택 | 0 | 0 | 0 |  | 650 |  | 선택 | 선택 | 해제 | 미정 | 미정 | 선택 | 미정 |  | 미정 | BT180180 | H
B44412 | 2018-03-23 | 2 | D |  | 5 | A | SM45CS | 탄소강 | B | BM#2 | 1569 | 46 | 1626 | 1525 | 34 | 6600 |  | 1 | 0.3 | 13 |  | 0 | 1616 | 1616 | 1.29 | 0 | 0 | 5 | 76 | 24 | Y |  | 2018-03-23 21:50 | 123 | 1077 | 28 | 34 | 38 | 40 | 41 | 41 | 41 | 41 | 40 | 40 | 39 | 38 | 36 | 34 | 38 | 41 | 34 | 41 | -0.16 | Y | 45.02 | Y | -0.4 | [8 empty] | N | N | N | 110 | 0.4 | 72 | 93049 | 97260 | 2790 | 15800 | 4 | 2 | 10 | 2018-03-23 21:54 | 1569 | 96 |  | 11 |  | * 전공정 작업지연 감속20%이상주입 이상공정 등록 및 생관통보 | [14 empty] | 93.05 | 100 | 0 | 0 | 0 |  | 650 | 700 | 선택 | 선택 | 0 | 0 | 0 |  | 650 | 700 | 선택 | 선택 | 해제 | 미정 | 미정 | 미정 | 미정 |  | 미정 | BT180180 | H
B44413 | 2018-03-23 | 2 | D |  | 6 | A | SM45CS | 탄소강 | B | BM#2 | 1607 | 43 | 1634 | 1567 | 29 | 5600 |  | 1 | 0.33 | 11 |  | 0 | 1604 | 1604 | 1.47 | 0 | 0 | 23 | 1 | 15205 | Y |  | 2018-03-23 23:06 | 111 | 1457 | 28 | 37 | 43 | 46 | 47 | 47 | 47 | 46 | 45 | 44 | 43 | 42 | 41 | 41 | 43 | 47 | 41 | 47 | -0.16 | Y | 37.48 | Y | -0.2 | [8 empty] | N | N | N | 100 | 0.49 | 60 | 101508 | 98330 | 40 | 15700 | 4 | 2 | 20 | 2018-03-23 23:07 | 1571 | 107 |  | 12 | [16 empty] | 103.58 | 100 | 0 | 0 | 0 |  | 650 | 700 | 선택 | 선택 | 0 | 0 | 0 |  | 650 | 700 | 선택 | 선택 | 해제 | 미정 | 미정 | 미정 | 미정 |  | 미정 | BT180180 | H
A44435 | 2018-03-23 | 1 | D |  | 8 | A | AE5130M | 합금강 | D1 | BM#1 | 1599 | 45 | 1596 | 1539 | 39 | 5900 |  | 3 | 0.3 | 17 |  | -1.32 | 1569 | 1596 | 0 | 11.99 |  | 36 | 50 | 73 | Y |  | 2018-03-23 22:32 | 67 | 1095 | 23 | 24 | 26 | 28 | 29 | 29 | 29 | 29 | 27 | 26 | 26 | 27 | 26 | 25 | 27 | 29 | 24 | 29 | -0.11 | Y | 45 | Y | 0 | [8 empty] | N | N | N | 140 | 0.41 | 76 | 101508 | 99080 | 7080 | 16200 | 12 | 2 |  | 2018-03-23 22:41 | 1569 | 108 |  | 37 |  | *전공정요청 감속주입 | [14 empty] | 95.13 | 100 | 0 | 0 | 0 |  | 650 |  | 해제 | 선택 | 0 | 0 | 0 |  | 650 |  | 해제 | 선택 | 해제 | 미정 | 미정 | 미정 | 미정 |  | 미정 | BT180180 | H
B44414 | 2018-03-23 | 2 | D |  | 7 | A | SM45CS | 탄소강 | B | BM#2 | 1576 | 41 | 1605 | 1535 | 33 | 6400 |  | 1 | 0.27 | 14 |  | 0 | 1610 | 1610 | 1.22 | 0 | 0 | 20 | 70 | 91 | Y |  | 2018-03-23 23:53 | 117 | 1078 | 37 | 36 | 36 | 35 | 35 | 35 | 34 | 33 | 32 | 30 | 29 | 28 |  | 28 | 34 | 36 | 28 | 35 | -0.18 |  | 45 | Y | -0.2 | [8 empty] | N | N | N | 150 | 0.5 | 58 | 93049 | 94690 | 3390 | 15300 | 4 | 2 | 40 | 2018-03-24 00:05 | 1562 | 108 |  | 28 | [16 empty] | 94.95 | 100 | 0 | 0 | 0 |  | 650 | 700 | 선택 | 선택 | 0 | 0 | 0 |  | 650 | 700 | 선택 | 선택 | 해제 | 미정 | 미정 | 미정 | 미정 |  | 미정 | BT180180 | H
A44436 | 2018-03-23 | 1 | D |  | 9 | A | AE5130M | 합금강 | D1 | BM#1 | 1640 | 42 | 1615 | 1548 | 41 | 5800 |  | 3 | 0.3 | 17 |  | -2.42 | 1564 | 1615 | 0 | 11.59 |  | 10 | 42 | 86 | Y |  | 2018-03-23 23:52 | 62 | 1086 | 24 | 26 | 27 | 28 | 28 | 28 | 27 | 27 | 26 | 24 | 24 | 23 | 23 | 21 | 25 | 28 | 21 | 28 | -0.12 | Y | 60 | Y | 0 | [8 empty] | N | N | N | 130 | 0.41 | 75 | 101508 | 97660 | 7020 | 16200 | 12 | 2 |  | 2018-03-24 | 1564 | 111 |  | 35 |  | *전공정요청 감속주입 | [14 empty] | 96.4 | 100 | 0 | 0 | 0 |  | 650 |  | 선택 | 선택 | 0 | 0 | 0 |  | 650 |  | 선택 | 선택 | 해제 | 미정 | 미정 | 선택 | 미정 |  | 미정 | BT180180 | H
B44415 | 2018-03-23 | 2 | D | TUNDISH교체전 | 8 | A | SM45CS | 탄소강 | B | BM#2 | 1597 | 36 | 1624 | 1554 | 28 | 5500 |  | 2 | 0.29 | 14 |  | 0 | 1623 | 1623 | 3.54 | 0 | 0 | 11 | 4 | 67 | Y |  | 2018-04-02 09:13 | 130 | 1087 | 24 | 31 | 33 | 34 | 35 | 35 | 34 | 33 | 33 | 32 | 30 |  |  | 30 | 32 | 35 | 30 | 33 | -0.17 | Y | 30 | Y | -0.4 | [8 empty] | N | N | N | 140 | 0.5 | 54 | 84351 | 89420 | 4080 | 2000 | 4 | 2 | 20 | 2018-03-24 00:50 | 1567 | 109 |  | -13432 |  |  | 5BB655361B4E460EA341171FC115887A | 68004CA4BA2E4F39A4880F5AC94BBFF7 | D6F4B353E0594F18A88E4CB911540F86 | [11 empty] | 89.74 | 100 | 0 | 3660 | 0 |  | 650 | 700 | 선택 | 선택 | 0 | 3710 | 0 |  | 650 | 700 | 선택 | 선택 | 해제 | 미정 | 미정 | 미정 | 미정 |  | 미정 | BT180180 | H
A44437 | 2018-03-23 | 1 | D |  | 10 | A | AE5130M | 합금강 | D1 | BM#1 | 1588 | 41 | 1606 | 1533 | 41 | 6900 |  | 3 | 0.3 | 17 |  | -1.29 | 1580 | 1606 | 0 | 11.81 |  | 21 | 48 | 97 | Y |  | 2018-03-24 00:52 | 78 | 1089 | 19 | 24 | 29 | 32 | 35 | 36 | 35 | 36 | 36 | 35 | 34 | 34 | 33 | 29 | 32 | 36 | 29 | 36 | -0.13 | Y | 55 | Y | -0.2 | [8 empty] | N | N | N | 120 | 0.41 | 81 | 101508 | 108290 | 30 | 15200 | 12 | 2 |  | 2018-03-24 01:01 | 1580 | 122 |  | 53 |  | *전공정요청 L/D잔강이월없음 *전공정요청 감속주입 | [14 empty] | 94.87 | 100 | 0 | 0 | 0 |  | 650 |  | 선택 | 선택 | 0 | 0 | 0 |  | 650 |  | 선택 | 선택 | 해제 | 미정 | 미정 | 해제 | 미정 |  | 미정 | BT180180 | H
B44416 | 2018-03-23 | 2 | D | TUNDISH교체 | 1 | A | SFMN438VM2 | 합금강 | KFMN443계 | BM#2 | 1616 | 40 | 1674 | 1576 | 36 | 7500 |  | 1 | 0.31 | 20 |  | 0 | 1579 | 1664 | 0 | 3.32 | 0 | 5 | 77 | 56 | Y |  | 2018-03-24 02:09 | 88 | 1084 | -342 | -156 | 29 | 24 | 30 | 34 | 37 | 39 | 39 | 39 | 39 | 39 |  | 39 | 33 | 39 | 39 | 39 | 0 |  | 19.98 | Y | 0 |  | 2.04 | 2.04 | [5 empty] | N | N | M | 150 | 0.51 | 53 | 99780 | 91140 | 1860 | 13700 | 8 | 1 | 10 | 2018-03-24 02:12 | 1579 | 131 |  | 32 |  | * T/D FLUX 용탕부: 120 KG / 유탕부: 15KG 투입 | [14 empty] | 107.29 | 100 | 1040 | 0 | 0 |  | 650 | 400 | 선택 | 해제 | 1070 | 0 | 0 |  | 650 | 400 | 선택 | 해제 | 미정 | 미정 | 미정 | 미정 | 미정 |  | 미정 | SB150150 | H
A44438 | 2018-03-23 | 1 | D |  | 11 | A | AE5130M | 합금강 | D1 | BM#1 | 1656 | 40 | 1617 | 1565 | 34 | 5200 |  | 3 | 0.3 | 16 |  | -1.75 | 1582 | 1617 | 0 | 12.25 |  | 18 | 54 | 81 | Y |  | 2018-03-24 01:57 | 80 | 1086 | 29 | 27 | 29 | 29 | 33 | 33 | 34 | 35 | 36 | 35 | 34 | 35 | 34 | 34 | 33 | 36 | 34 | 35 | -0.03 | Y | 25 | Y | 0 | [8 empty] | N | N | N | 110 | 0.49 | 68 | 101508 | 99780 | 4080 | 13600 | 12 | 2 |  | 2018-03-24 02:09 | 1582 | 133 |  | 69 |  | *전공정요청 L/D잔강이월없음 *전공정요청 감속주입 | [14 empty] | 97.14 | 100 | 0 | 0 | 0 |  | 650 |  | 선택 | 선택 | 0 | 0 | 0 |  | 650 |  | 선택 | 선택 | 해제 | 미정 | 미정 | 미정 | 미정 |  | 미정 | BT180180 | H
B44417 | 2018-03-23 | 2 | D |  | 2 | A | SFMN438VM2 | 합금강 | KFMN443계 | BM#2 | 1577 | 39 | 1655 | 1545 | 35 | 7000 |  | 1 | 0.3 | 18 |  | 0 | 1571 | 1637 | 0 | 2.95 | 0 | 23 | 2 | 51 | Y |  | 2018-03-24 03:07 | 80 | 1086 | 36 | 41 | 43 | 44 | 44 | 44 | 43 | 42 | 41 | 41 | 39 | 38 |  | 38 | 42 | 44 | 38 | 44 | -0.15 | Y | 40.03 | Y | -0.2 |  |  |  | 0.98 |  |  |  |  | N | N | Y | 140 | 0.52 | 55 | 98956 | 95860 | 250 | 14300 | 8 | 1 | 20 | 2018-03-24 03:09 | 1571 | 129 |  | 30 | [16 empty] | 103.08 | 100 | 0 | 0 | 0 |  | 650 | 400 | 선택 | 해제 | 0 | 0 | 0 |  | 650 | 400 | 선택 | 해제 | 미정 | 미정 | 미정 | 미정 | 미정 |  | 미정 | SB150150 | C
A44439 | 2018-03-23 | 1 | D | TUNDISH교체전 | 12 | A | AE5130M | 합금강 | D1 | BM#1 | 1552 | 42 | 1591 | 1507 | 41 | 7800 |  | 3 | 0.31 | 17 |  | -0.54 | 1580 | 1591 | 0 | 13.47 |  | 36 | 51 | 115 | Y |  | 2018-03-24 03:51 | 78 | 1087 | 30 | 39 | 43 | 44 | 45 | 46 | 46 | 46 | 44 | 44 | 43 | 42 | 40 | 40 | 42 | 46 | 40 | 46 | -0.17 | Y | 35.02 | Y | -0.4 | [8 empty] | N | N | N | 100 | 0.47 | 64 | 97624 | 97810 | 6340 | 1500 | 12 | 2 |  | 2018-03-24 04:02 | 1580 | 92 |  | 24 |  | *전공정요청 L/D잔강이월없음 *전공정요청 감속주입 | 6261B636C1D44F6EAC18E5C71D24BDE9 | 991B583AEA3F469195029B454B9D5D9D |  | 50EDF76C0AD04338B915411A9E37DFFA | [10 empty] | 93.73 | 100 | 0 | 2500 | 0 |  | 650 |  | 해제 | 선택 | 0 | 2500 | 0 |  | 650 |  | 해제 | 선택 | 해제 | 미정 | 미정 | 미정 | 미정 |  | 미정 | BT180180 | H
B44418 | 2018-03-23 | 2 | D |  | 3 | A | SFMN438VM2 | 합금강 | KFMN443계 | BM#2 | 1598 | 44 | 1635 | 1554 | 38 | 7800 |  | 1 | 0.31 | 18 |  | 0 | 1566 | 1631 | 0 | 3.01 | 0 | 20 | 71 | 51 | Y |  | 2018-03-24 04:13 | 75 | 1086 | 35 | 37 | 39 | 40 | 39 | 39 | 39 | 37 | 35 | 34 | 33 | 31 | 28 | 28 | 36 | 40 | 28 | 39 | -0.27 | Y | 45 | Y | -0.6 |  |  |  | 1.08 |  |  |  |  | N | N | Y | 130 | 0.52 | 62 | 97308 | 105870 | 2760 | 14200 | 8 | 1 | 30 | 2018-03-24 04:21 | 1566 | 129 |  | 22 |  | * 주입 말 #1기 클로깅 발생 감속주입 함. | [14 empty] | 89.85 | 100 | 0 | 0 | 0 |  | 650 | 400 | 선택 | 해제 | 0 | 0 | 0 |  | 650 | 400 | 선택 | 해제 | 미정 | 미정 | 미정 | 미정 | 미정 |  | 미정 | SB150150 | C
B44419 | 2018-03-23 | 2 | A |  | 4 | A | SFMN438VM2 | 합금강 | KFMN443계 | BM#2 | 1582 | 42 | 1646 | 1534 | 37 | 7400 |  | 1 | 0.28 | 18 |  | 0 | 1560 | 1628 | 0 | 2.24 | 0 | 11 | 5 | 57 | Y |  | 2018-03-24 05:08 | 69 | 1086 | 25 | 27 | 29 | 29 | 29 | 29 | 28 | 27 | 26 |  |  |  |  | 26 | 28 | 29 | 26 | 29 | -0.09 |  | 29.98 | Y | -0.2 |  | 0.86 | 0.86 | [5 empty] | N | N | Y | 120 | 0.48 | 42 | 66192 | 67240 | 30140 | 17200 | 8 | 1 |  | 2018-03-24 05:10 | 1560 | 134 |  | 31 |  | * STR#1,2기 클로깅 발생 감속주입 함.(20%이상 감속 이상공정 등록) *크로깅 발생으로 L/D 잔강 30톤 내림. | [14 empty] | 68.03 | 100 | 0 | 0 | 0 |  | 650 | 400 | 선택 | 해제 | 0 | 0 | 0 |  | 650 | 400 | 선택 | 해제 | 미정 | 미정 | 미정 | 미정 | 미정 |  | 미정 | SB150150 | C
A44440 | 2018-03-23 | 1 | A | TUNDISH교체 | 1 | A | STB2 | 베어링강 | STB (SF) | BM#1 | 1580 | 45 | 1557 | 1533 | 42 | 6900 |  | 3 | 0.3 | 25 |  | -0.88 | 1534 | 1557 | 10.37 | 0 |  | 10 | 43 | 100 | Y |  | 2018-03-24 05:19 | 78 | 1088 | -89 | 29 | 26 | 30 | 33 | 35 | 36 | 36 | 36 | 35 | 35 | 35 |  | 35 | 33 | 36 | 35 | 36 | -0.04 |  | 24.98 | Y | 0 |  | 2.19 | 2.19 | 1.81 |  |  |  |  | N | N | M | 230 | 0.47 | 60 | 101508 | 97090 | 7460 | 15040 | 6 | 1 |  | 2018-03-24 05:25 | 1534 | 120 |  | 29 |  | *T/Dflux 유15kg 용275kg | [14 empty] | 97.09 | 100 | 1500 | 0 | 0 |  | 650 |  | 선택 | 해제 | 1500 | 0 | 0 |  | 650 |  | 선택 | 해제 | 선택 | 미정 | 미정 | 선택 | 선택 |  | 미정 | BT180180 | H
B44420 | 2018-03-23 | 2 | A |  | 5 | A | SFMN438VM2 | 합금강 | KFMN443계 | BM#2 | 1608 | 45 | 1647 | 1554 | 39 | 7300 |  | 1 | 0.31 | 19 |  | -2.23 | 1565 | 1640 | 0 | 2.44 | 0 | 5 | 78 | 36 | Y |  | 2018-03-24 06:12 | 74 | 1087 | 24 | 31 | 37 | 40 | 41 | 42 | 42 | 42 | 41 | 40 | 39 | 38 | 37 | 35 | 38 | 42 | 35 | 42 | -0.18 | Y | 39.98 | Y | -0.4 |  |  |  | 1.2 |  |  |  |  | N | N | Y | 110 | 0.46 | 66 | 98544 | 99080 | 6430 | 16000 | 8 | 1 |  | 2018-03-24 06:20 | 1565 | 120 |  | 11 |  | *STR#1,2 크로깅 발생 감속주입 *STR#1,2 W/M압력저하로 S/R 재셋팅 | [14 empty] | 93.5 | 100 | 0 | 0 | 0 |  | 650 | 400 | 선택 | 해제 | 0 | 0 | 0 |  | 650 | 400 | 선택 | 해제 | 미정 | 미정 | 미정 | 미정 | 미정 |  | 미정 |  | C
A44441 | 2018-03-23 | 1 | A |  | 2 | A | STB2 | 베어링강 | STB (SF) | BM#1 | 1594 | 40 | 1561 | 1536 | 31 | 5200 |  | 3 | 0.29 | 25 |  | -1.77 | 1510 | 1561 | 12.01 | 0 |  | 21 | 49 | 89 | Y |  | 2018-03-24 06:16 | 54 | 1087 | 28 | 26 | 24 | 24 | 23 | 22 | 22 | 21 | 20 | 20 | 19 | 18 |  | 18 | 23 | 24 | 18 | 0 | -0.13 |  | 45 | Y | -0.2 |  |  |  | 1.63 |  |  |  |  | N | N | Y | 220 | 0.48 | 61 | 84590 | 93570 | 7090 | 15110 | 6 | 1 |  | 2018-03-24 06:26 | 1510 | 121 |  | 34 |  | *전공정 지연으로 감속주입-정속주입 강종 감속으로 이상재 등록ID:105.205 | [14 empty] | 84.13 | 100 | 0 | 0 | 0 |  | 650 |  | 선택 | 해제 | 0 | 0 | 0 |  | 650 |  | 선택 | 해제 | 선택 | 미정 | 미정 | 선택 | 미정 |  | 미정 | BT180180 | H
B44421 | 2018-03-23 | 2 | A |  | 6 | A | SFMN438VM2 | 합금강 | KFMN443계 | BM#2 | 1582 | 44 | 1674 | 1546 | 40 | 8200 |  | 1 | 0.35 | 18 |  | -2.76 | 1567 | 1662 | 0 | 5.18 | 0 | 23 | 3 | 35 | Y |  | 2018-03-24 07:34 | 76 | 1087 | 33 | 38 | 43 | 45 | 46 | 46 | 46 | 45 | 43 | 41 | 40 | 38 | 36 | 36 | 42 | 46 | 36 | 46 | -0.25 | Y | 40 | Y | -0.4 |  |  |  | 0.71 |  |  |  |  | N | N | Y | 100 | 0.47 | 60 | 91465 | 91670 | 2360 | 16100 | 8 | 1 |  | 2018-03-24 07:23 | 1567 | 131 |  | -2 |  | *STR#1,2 크로깅발생 감속주입 | [14 empty] | 98.35 | 100 | 0 | 0 | 0 |  | 650 | 400 | 선택 | 해제 | 0 | 0 | 0 |  | 650 | 400 | 선택 | 해제 | 미정 | 미정 | 미정 | 미정 | 미정 |  | 미정 | SB150150 | C
A44442 | 2018-03-23 | 1 | A |  | 3 | A | STB2 | 베어링강 | STB (SF) | BM#1 | 1572 | 46 | 1549 | 1532 | 37 | 6300 |  | 3 | 0.27 | 25 |  | -0.87 | 1524 | 1549 | 11.26 | 0 |  | 18 | 55 | 79 | Y |  | 2018-03-24 07:23 | 68 | 1088 | 17 | 22 | 24 | 25 | 26 | 26 | 26 | 25 | 25 | 24 | 24 | 23 | 23 | 23 | 24 | 26 | 23 | 26 | -0.07 | Y | 40 | Y | 0 |  |  |  | 1.5 |  |  |  |  | N | N | Y | 210 | 0.43 | 64 | 84590 | 92160 | 7090 | 12630 | 6 | 1 |  | 2018-03-24 07:29 | 1524 | 122 |  | 31 |  | *전공정 지연으로 감속주입-정속주입 강종 감속으로 이상재 등록 | [14 empty] | 85.32 | 100 | 0 | 0 | 0 |  | 650 |  | 선택 | 해제 | 0 | 0 | 0 |  | 650 |  | 선택 | 해제 | 선택 | 미정 | 미정 | 선택 | 미정 |  | 미정 | BT180180 | H
B44422 | 2018-03-24 | 2 | A | TUNDISH교체전 | 7 | A | SFMN438VM2 | 합금강 | KFMN443계 | BM#2 | 1593 | 54 | 1655 | 1534 | 45 | 9000 |  | 1 | 0.93 | 18 |  | -2.41 | 1565 | 1642 | 0 | 3.79 | 0 | 20 | 72 | 31 | Y |  | 2018-03-24 08:38 | 74 | 1122 | 33 | 43 | 48 | 52 | 54 | 55 | 54 | 53 | 53 | 52 | 51 | 49 | 48 | 46 | 50 | 55 | 46 | 0 | -0.23 | Y | 39.98 | Y | -0.4 |  |  |  | 0.92 |  |  |  |  | N | N | M | 150 | 0.48 | 68 | 93724 | 107490 | 5760 | 2000 | 8 | 1 |  | 2018-03-24 08:29 | 1573 | 115 |  | -3 |  |  | 2DBA74EA4AB24D17876FF64A63893B76 | E5B9F5EFCE0E4789B73BEEDD08D96DF2 | 17A455F3784D4AC1B34BB3D4617B3C25 | 4570500A07B04E6981F3E2A50E267397 | [10 empty] | 84.44 | 100 | 0 | 3204 | 0 |  | 650 | 400 | 선택 | 해제 | 0 | 3000 | 0 |  | 650 | 400 | 선택 | 해제 | 미정 | 미정 | 미정 | 미정 | 미정 |  | 미정 | SB150150 | C
A44443 | 2018-03-24 | 1 | A |  | 4 | A | STB2 | 베어링강 | STB (SF) | BM#1 | 1508 | 44 | 1552 | 1533 | 38 | 6400 |  | 3 | 0.3 | 25 |  | -1.62 | 1507 | 1554 | 9.33 | 0 |  | 36 | 52 | 79 | Y |  | 2018-03-24 08:55 | 51 | 1128 | 18 | 27 | 29 | 30 | 30 | 30 | 28 | 27 | 27 | 26 | 25 | 25 |  | 25 | 27 | 30 | 25 | 30 | -0.12 | Y | 40 | Y | 0 |  |  |  | 1.23 |  |  |  |  | N | N | Y | 200 | 0.43 | 56 | 84590 | 82460 | 7070 | 16070 | 6 | 1 |  | 2018-03-24 09:02 | 1507 | 88 |  | 8 | [16 empty] | 94.51 | 100 | 0 | 0 | 0 |  | 650 |  | 선택 | 해제 | 0 | 0 | 0 |  | 650 |  | 선택 | 해제 | 선택 | 미정 | 미정 | 선택 | 미정 |  | 미정 | BT180180 | H
B44423 | 2018-03-24 | 2 | A | TUNDISH교체 | 1 | A | AE4137HMA | 소입성보증강 | AE4137HMA | BM#2 | 1658 | 51 | 1684 | 1595 | 46 | 9200 |  | 1 | 0.91 | 20 |  | -2.92 | 1584 | 1672 | 3.15 | 0 | 0 | 29 | 14 | 572 | Y |  | 2018-03-24 09:59 | 87 | 1142 | -207 | 31 | 25 | 28 | 34 | 37 | 39 | 40 | 41 | 41 | 41 |  |  | 41 | 36 | 41 | 41 | 41 | 0 |  | 10 | Y | 0 |  | 2.24 | 2.12 | 1.68 |  |  |  |  | N | N | N | 150 | 0.51 | 53 | 96276 | 92540 | 6620 | 14600 | 7 | 2 |  | 2018-03-24 09:50 | 1584 | 125 |  | 11 |  | *턴디쉬 플럭스 225KG/15KG *슬리브 롱노즐 사용 *주입말 전공정 요청 감속주입 | [14 empty] | 100.29 | 100 | 700 | 0 | 0 |  | 650 | 400 | 선택 | 선택 | 700 | 0 | 0 |  | 650 | 400 | 선택 | 선택 | 선택 | 미정 | 미정 | 미정 | 미정 |  | 미정 | SB140140 | H
A44444 | 2018-03-24 | 1 | A |  | 5 | A | STB2 | 베어링강 | STB (SF) | BM#1 | 1615 | 40 | 1556 | 1537 | 30 | 4600 |  | 3 | 0.3 | 25 |  | -1.44 | 1513 | 1556 | 10.38 | 0 |  | 10 | 44 | 92 | Y |  | 2018-03-24 09:49 | 57 | 1127 | 24 | 29 | 32 | 33 | 34 | 33 | 33 | 31 | 30 | 30 | 29 | 29 | 28 | 27 | 30 | 34 | 27 | 33 | -0.16 | Y | 45 | Y | -0.2 |  |  |  | 1.53 |  |  |  |  | N | N | Y | 190 | 0.45 | 69 | 101508 | 101810 | 7020 | 15830 | 6 | 1 |  | 2018-03-24 09:57 | 1513 | 89 |  | 13 |  | *전공정 지연으로 감속주입-정속주입 강종 감속으로 이상재 등록 | [14 empty] | 93.3 | 100 | 0 | 0 | 0 |  | 650 |  | 선택 | 해제 | 0 | 0 | 0 |  | 650 |  | 선택 | 해제 | 선택 | 미정 | 미정 | 선택 | 미정 |  | 미정 | BT180180 | H
B44424 | 2018-03-24 | 2 | A |  | 2 | A | AE4137HMA | 소입성보증강 | AE4137HMA | BM#2 | 1571 | 48 | 1635 | 1537 | 44 | 9000 |  | 1 | 0.83 | 18 |  | -2.72 | 1570 | 1635 | 2.2 | 0 | 0 | 5 | 79 | 85 | Y |  | 2018-03-24 10:56 | 73 | 1139 | 39 | 39 | 40 | 40 | 40 | 40 | 38 | 37 | 36 | 34 | 33 | 32 | 29 | 29 | 37 | 40 | 29 | 40 | -0.22 |  | 50.02 | Y | -0.6 |  |  |  | 1.03 |  |  |  |  | N | N | N | 140 | 0.5 | 61 | 96276 | 101380 | 3620 | 14300 | 7 | 2 |  | 2018-03-24 10:57 | 1570 | 111 |  | 10 |  | *전공정 요청 감속주입 | [14 empty] | 90.83 | 100 | 0 | 0 | 0 |  | 650 | 400 | 선택 | 선택 | 0 | 0 | 0 |  | 650 | 400 | 선택 | 선택 | 선택 | 미정 | 미정 | 미정 | 미정 |  | 미정 | SB140140 | H
A44445 | 2018-03-24 | 1 | A |  | 6 | A | STB2 | 베어링강 | STB (SF) | BM#1 | 1584 | 40 | 1563 | 1542 | 34 | 5600 |  | 3 | 0.3 | 25 |  | -1.29 | 1515 | 1553 | 11.83 | 0 |  | 21 | 50 | 87 | Y |  | 2018-03-24 10:52 | 59 | 1127 | 26 | 28 | 31 | 32 | 32 | 32 | 31 | 30 | 29 | 28 | 28 | 28 | 27 | 27 | 29 | 32 | 27 | 32 | -0.11 | Y | 45.02 | Y | -0.2 |  |  |  | 1 |  |  |  |  | N | N | Y | 180 | 0.48 | 64 | 101508 | 102670 | 7080 | 16370 | 6 | 1 |  | 2018-03-24 11:05 | 1515 | 99 |  | 22 | [16 empty] | 92.57 | 100 | 0 | 0 | 0 |  | 650 |  | 선택 | 해제 | 0 | 0 | 0 |  | 650 |  | 선택 | 해제 | 선택 | 미정 | 미정 | 선택 | 미정 |  | 미정 | BT180180 | H
B44425 | 2018-03-24 | 2 | A |  | 3 | A | AE4137HMA | 소입성보증강 | AE4137HMA | BM#2 | 1590 | 50 | 1656 | 1567 | 40 | 8400 |  | 1 | 0.21 | 18 |  | -2.21 | 1565 | 1638 | 5.67 | 0 | 0 | 23 | 4 | 85 | Y |  | 2018-03-24 12:01 | 68 | 1136 | 26 | 38 | 44 | 47 | 48 | 49 | 48 | 47 | 46 | 45 | 44 | 43 | 41 | 41 | 44 | 49 | 41 | 0 | -0.23 | Y | 35 | Y | -0.4 |  |  |  | 1.14 |  |  |  |  | N | N | N | 130 | 0.5 | 60 | 96276 | 100220 | 4910 | 13900 | 7 | 2 |  | 2018-03-24 12:08 | 1584 | 112 |  | 9 |  | *전공정 지연 감속주입 | [14 empty] | 91.69 | 75 | 0 | 0 | 0 |  | 650 | 400 | 선택 | 선택 | 0 | 0 | 0 |  | 650 | 400 | 선택 | 선택 | 선택 | 미정 | 미정 | 미정 | 미정 |  | 미정 | SB140140 | H
A44446 | 2018-03-24 | 1 | A |  | 7 | A | STB2 | 베어링강 | STB (SF) | BM#1 | 1596 | 40 | 1556 | 1533 | 30 | 5000 |  | 3 | 0.28 | 25 |  | -1.1 | 1521 | 1553 | 10.44 | 0 |  | 18 | 56 | 82 | Y |  | 2018-03-24 11:55 | 65 | 1136 | 26 | 30 | 33 | 35 | 35 | 35 | 34 | 34 | 33 | 33 | 32 | 32 | 32 | 32 | 33 | 35 | 32 | 35 | -0.06 | Y | 45 | Y | 0 |  |  |  | 1.16 |  |  |  |  | N | N | Y | 230 | 0.48 | 61 | 101508 | 97060 | 7050 | 16050 | 6 | 1 |  | 2018-03-24 12:02 | 1521 | 104 |  | 26 | [16 empty] | 97.56 | 100 | 0 | 0 | 0 |  | 650 |  | 선택 | 해제 | 0 | 0 | 0 |  | 650 |  | 선택 | 해제 | 선택 | 미정 | 미정 | 선택 | 미정 |  | 미정 | BT180180 | H
B44426 | 2018-03-24 | 2 | C |  | 4 | A | AE4137HMA | 소입성보증강 | AE4137HMA | BM#2 | 1569 | 44 | 1636 | 1534 | 40 | 8200 |  | 1 | 0 | 18 |  | -1.88 | 1558 | 1616 | 4.84 | 0 | 0 | 20 | 73 | 89 | Y |  | 2018-03-24 13:03 | 61 | 1094 | 37 | 34 | 32 | 31 | 30 | 29 | 28 | 25 | 24 | 23 | 22 | 20 | 19 | 19 | 27 | 32 | 19 | 0 | -0.26 |  | 50 | Y | -0.2 |  |  |  | 1.43 |  |  |  |  | N | N | N | 120 | 0.5 | 63 | 96276 | 105320 | 3790 | 13900 | 7 | 2 | 20 | 2018-03-24 13:03 | 1558 | 110 |  | 12 |  | *전공정 요청 감속주입 | [14 empty] | 87.92 | 75 | 0 | 0 | 0 |  | 650 | 400 | 선택 | 선택 | 0 | 0 | 0 |  | 650 | 400 | 선택 | 선택 | 선택 | 미정 | 미정 | 미정 | 미정 |  | 미정 | SB140140 | H
A44447 | 2018-03-24 | 1 | C |  | 8 | A | STB2 | 베어링강 | STB (SF) | BM#1 | 1565 | 41 | 1560 | 1531 | 32 | 5300 |  | 3 | 0.29 | 26 |  | -1.18 | 1520 | 1556 | 13.42 | 0 |  | 36 | 53 | 85 | Y |  | 2018-03-24 13:05 | 64 | 1129 | 31 | 34 | 36 | 37 | 37 | 37 | 37 | 36 | 35 | 35 | 34 | 34 | 33 | 33 | 35 | 37 | 33 | 37 | -0.09 | Y | 44.98 | Y | -0.2 |  |  |  | 1.11 |  |  |  |  | N | N | Y | 220 | 0.48 | 62 | 84590 | 97900 | 6980 | 16000 | 6 | 1 |  | 2018-03-24 13:12 | 1520 | 103 |  | 20 | [16 empty] | 80.64 | 100 | 0 | 0 | 0 |  | 650 |  | 선택 | 해제 | 0 | 0 | 0 |  | 650 |  | 선택 | 해제 | 선택 | 미정 | 미정 | 선택 | 미정 |  | 미정 | BT180180 | H
B44427 | 2018-03-24 | 2 | C |  | 5 | B | AE4137HMA | 소입성보증강 | AE4137HMA | BM#2 | 1566 | 46 | 1634 | 1525 | 41 | 8400 |  | 1 | 0 | 19 |  | 0 | 1566 | 1617 | 3.14 | 0 | 0 | 29 | 15 | 66 | Y |  | 2018-03-24 14:01 | 69 | 1133 | 13 | 24 | 28 | 31 | 32 | 32 | 32 | 31 | 30 | 28 | 27 | 26 |  | 26 | 28 | 32 | 26 | 32 | -0.17 | Y | 35.02 | Y | -0.2 |  |  |  | 1.67 |  |  |  |  | N | N | N | 110 | 0.5 | 58 | 104299 | 96930 | 5150 | 13700 | 7 | 2 | 30 | 2018-03-24 14:08 | 1566 | 116 |  | 20 |  | *전공정 요청 감속주입 | [14 empty] | 102.25 | 76.92 | 0 | 0 | 0 |  | 650 | 400 | 선택 | 선택 | 0 | 0 | 0 |  | 650 | 400 | 선택 | 선택 | 선택 | 미정 | 미정 | 미정 | 미정 |  | 미정 | SB140140 | H
A44448 | 2018-03-24 | 1 | C |  | 9 | A | STB2 | 베어링강 | STB (SF) | BM#1 | 1596 | 40 | 1549 | 1542 | 33 | 5500 |  | 3 | 0.29 | 28 |  | -1.23 | 1518 | 1557 | 16.47 | 0 |  | 10 | 45 | 73 | Y |  | 2018-03-24 13:58 | 62 | 1126 | 32 | 32 | 33 | 34 | 34 | 34 | 34 | 33 | 32 | 32 | 32 | 31 | 31 | 30 | 33 | 34 | 30 | 34 | -0.08 | Y | 50.02 | Y | -0.2 |  |  |  | 1.04 |  |  |  |  | N | N | Y | 210 | 0.48 | 67 | 101508 | 102000 | 7010 | 16000 | 6 | 1 |  | 2018-03-24 14:12 | 1518 | 111 |  | 32 | [16 empty] | 93.13 | 100 | 0 | 0 | 0 |  | 650 |  | 선택 | 해제 | 0 | 0 | 0 |  | 650 |  | 선택 | 해제 | 선택 | 미정 | 미정 | 선택 | 선택 | 8 | 미정 | BT180180 | H
B44428 | 2018-03-24 | 2 | C |  | 6 | B | AE4137HMA | 소입성보증강 | AE4137HMA | BM#2 | 1572 | 43 | 1627 | 1535 | 37 | 7900 |  | 1 | 0 | 18 |  | 0 | 1555 | 1612 | 1.56 | 0 | 0 | 11 | 6 | 404 | Y |  | 2018-03-24 15:02 | 58 | 1142 | 19 | 23 | 23 | 24 | 24 | 23 | 22 | 21 | 21 | 20 | 18 | 17 |  | 17 | 21 | 24 | 17 | 23 | -0.18 | Y | 39.98 | Y | -0.2 |  |  |  | 2.04 |  |  |  |  | N | N | N | 150 | 0.5 | 56 | 104299 | 94420 | 2980 | 15300 | 7 | 2 | 10 | 2018-03-24 15:09 | 1555 | 112 |  | 22 |  | *전공정 요청 감속주입 | [14 empty] | 106.43 | 76.92 | 0 | 0 | 0 |  | 650 | 400 | 해제 | 선택 | 0 | 0 | 0 |  | 650 | 400 | 해제 | 선택 | 선택 | 미정 | 미정 | 미정 | 선택 | 5 | 미정 | SB140140 | C
A44449 | 2018-03-24 | 1 | C |  | 10 | A | STB2 | 베어링강 | STB (SF) | BM#1 | 1591 | 42 | 1549 | 1539 | 37 | 5300 |  | 3 | 0.28 | 28 |  | -1.32 | 1507 | 1549 | 14.71 | 0 |  | 21 | 51 | 66 | Y |  | 2018-03-24 15:06 | 51 | 1127 | 29 | 28 | 28 | 29 | 29 | 28 | 28 | 26 | 26 | 26 | 26 | 25 | 24 | 24 | 27 | 29 | 24 | 29 | -0.11 | Y | 44.98 | Y | -0.2 |  |  |  | 1.16 |  |  |  |  | N | N | Y | 200 | 0.48 | 64 | 101508 | 100350 | 6880 | 16200 | 6 | 1 |  | 2018-03-24 15:12 | 1507 | 120 |  | 32 | [16 empty] | 94.56 | 100 | 0 | 0 | 0 |  | 650 |  | 선택 | 해제 | 0 | 0 | 0 |  | 650 |  | 선택 | 해제 | 선택 | 미정 | 미정 | 선택 | 미정 |  | 미정 | BT180180 | H
B44429 | 2018-03-24 | 2 | C |  | 7 | A | AE4137HMA | 소입성보증강 | AE4137HMA | BM#2 | 1574 | 54 | 1617 | 1525 | 41 | 8300 |  | 1 | 0 | 23 |  | 0 | 1563 | 1614 | 1.63 | 0 | 0 | 23 | 5 | 59 | Y |  | 2018-03-24 16:14 | 66 | 1089 | 14 | 26 | 33 | 36 | 37 | 36 | 35 | 34 | 33 | 32 | 30 | 28 | 28 | 26 | 31 | 37 | 26 | 0 | -0.24 | Y | 45 | Y | -0.4 |  |  |  | 1.62 |  |  |  |  | N | N | N | 140 | 0.5 | 67 | 96276 | 111090 | 110 | 14700 | 7 | 2 | 20 | 2018-03-24 16:19 | 1563 | 114 |  | 9 |  | *전공정 요청 감속주입 | [14 empty] | 88.33 | 75 | 0 | 0 | 0 |  | 650 | 400 | 선택 | 선택 | 0 | 0 | 0 |  | 650 | 400 | 선택 | 선택 | 선택 | 미정 | 미정 | 미정 | 미정 |  | 미정 | SB140140 | H
A44450 | 2018-03-24 | 1 | C |  | 11 | A | STB2 | 베어링강 | STB (SF) | BM#1 | 1595 | 40 | 1555 | 1540 | 34 | 4600 |  | 3 | 0.28 | 28 |  | -1.19 | 1517 | 1555 | 17.63 | 0 |  | 18 | 57 | 63 | Y |  | 2018-03-24 16:09 | 61 | 1099 | 24 | 27 | 30 | 32 | 33 | 33 | 33 | 33 | 33 | 33 | 32 | 32 | 31 | 31 | 31 | 33 | 31 | 33 | -0.05 | Y | 40 | Y | -0.2 |  |  |  | 1.12 |  |  |  |  | N | N | Y | 190 | 0.48 | 63 | 101508 | 98250 | 6960 | 16600 | 6 | 1 |  | 2018-03-24 16:22 | 1517 | 118 |  | 35 | [16 empty] | 96.44 | 100 | 0 | 0 | 0 |  | 650 |  | 선택 | 해제 | 0 | 0 | 0 |  | 650 |  | 선택 | 해제 | 선택 | 미정 | 미정 | 선택 | 미정 |  | 미정 | BT180180 | H
B44430 | 2018-03-24 | 2 | C |  | 8 | A | AE4137HMA | 소입성보증강 | AE4137HMA | BM#2 | 1582 | 53 | 1636 | 1536 | 42 | 9300 |  | 1 | 0 | 18 |  | 0 | 1567 | 1628 | 1.62 | 0 | 0 | 20 | 74 | 62 | Y |  | 2018-03-24 17:24 | 70 | 1085 | 22 | 35 | 40 | 43 | 45 | 45 | 44 | 43 | 42 | 41 | 40 | 38 | 38 | 36 | 39 | 45 | 36 | 0 | -0.2 | Y | 44.97 | Y | -0.4 |  |  |  | 1.04 |  |  |  |  | N | N | N | 130 | 0.5 | 69 | 96276 | 113550 | 30 | 15800 | 7 | 2 | 10 | 2018-03-24 17:28 | 1567 | 116 |  | 9 |  | *전공정 요청 감속주입 | [14 empty] | 85.46 | 75 | 0 | 0 | 0 |  | 650 | 400 | 선택 | 선택 | 0 | 0 | 0 |  | 650 | 400 | 선택 | 선택 | 선택 | 미정 | 미정 | 미정 | 미정 |  | 미정 | SB140140 | H
A44451 | 2018-03-24 | 1 | C |  | 12 | A | STB2 | 베어링강 | STB (SF) | BM#1 | 1597 | 43 | 1554 | 1553 | 32 | 5200 |  | 3 | 0.29 | 28 |  | -1.32 | 1512 | 1554 | 19.84 | 0 |  | 36 | 54 | 67 | Y |  | 2018-03-24 17:20 | 56 | 1096 | 31 | 30 | 32 | 32 | 32 | 32 | 31 | 30 | 30 | 29 | 29 | 29 | 28 | 28 | 31 | 32 | 28 | 32 | -0.08 |  | 49.98 | Y | -0.2 |  |  |  | 1.07 |  |  |  |  | N | N | Y | 180 | 0.48 | 61 | 101508 | 94800 | 7000 | 16300 | 6 | 1 |  | 2018-03-24 17:34 | 1512 | 124 |  | 28 | [16 empty] | 99.71 | 100 | 0 | 0 | 0 |  | 650 |  | 해제 | 해제 | 0 | 0 | 0 |  | 650 |  | 해제 | 해제 | 선택 | 미정 | 미정 | 미정 | 미정 |  | 미정 | BT180180 | H
B44431 | 2018-03-24 | 2 | C |  | 9 | A | AE4137HMA | 소입성보증강 | AE4137HMA | BM#2 | 1586 | 46 | 1627 | 1535 | 37 | 7800 |  | 1 | 0.8 | 19 |  | 0 | 1621 | 1621 | 1.53 | 0 | 0 | 29 | 16 | 68 | Y |  | 2018-03-24 18:25 | 124 | 1090 | 31 | 30 | 30 | 30 | 29 | 28 | 27 | 25 | 24 | 22 | 21 | 20 | 18 | 18 | 26 | 30 | 18 | 30 | -0.24 |  | 50 | Y | -0.4 |  |  |  | 1.28 |  |  |  |  | N | N | N | 120 | 0.5 | 61 | 96276 | 100380 | 110 | 15400 | 7 | 2 | 20 | 2018-03-24 18:32 | 1559 | 120 |  | 20 |  | *전공정 요청 감속주입 | [14 empty] | 95.84 | 75 | 0 | 0 | 0 |  | 650 | 400 | 선택 | 선택 | 0 | 0 | 0 |  | 650 | 400 | 선택 | 선택 | 선택 | 미정 | 미정 | 미정 | 미정 |  | 미정 | SB140140 | H
A44452 | 2018-03-24 | 1 | C |  | 13 | A | STB2 | 베어링강 | STB (SF) | BM#1 | 1572 | 39 | 1555 | 1534 | 31 | 4900 |  | 3 | 0.29 | 28 |  | -1.35 | 1512 | 1555 | 19.87 | 0 |  | 10 | 46 | 63 | Y |  | 2018-03-24 18:17 | 56 | 1096 | 27 | 27 | 27 | 28 | 27 | 27 | 27 | 26 | 26 | 25 | 25 | 24 | 24 | 24 | 26 | 28 | 24 | 27 | -0.08 | Y | 47.08 | Y | 0 |  |  |  | 0.93 |  |  |  |  | N | N | Y | 230 | 0.48 | 62 | 84590 | 95350 | 6940 | 15900 | 6 | 1 |  | 2018-03-24 18:25 | 1512 | 114 |  | 34 | [16 empty] | 82.65 | 100 | 0 | 0 | 0 |  | 650 |  | 선택 | 해제 | 0 | 0 | 0 |  | 650 |  | 선택 | 해제 | 선택 | 미정 | 미정 | 선택 | 미정 |  | 미정 | BT180180 | H
B44432 | 2018-03-24 | 2 | C |  | 10 | A | AE4137HMA | 소입성보증강 | AE4137HMA | BM#2 | 1590 | 47 | 1637 | 1524 | 39 | 8800 |  | 1 | 0.06 | 23 |  | 0 | 1630 | 1630 | 1.51 | 0 | 0 | 11 | 7 | 66 | Y |  | 2018-03-24 19:28 | 133 | 1092 | 15 | 17 | 20 | 21 | 21 | 20 | 19 | 18 | 17 | 15 | 13 | 14 |  | 14 | 17 | 21 | 13 | 0 | -0.23 | Y | 35 | Y | 0.2 |  |  |  | 1.12 |  |  |  |  | N | N | N | 110 | 0.51 | 60 | 104299 | 100320 | 700 | 14400 | 7 | 2 | 30 | 2018-03-24 19:34 | 1563 | 123 |  | 20 |  | *전공정 요청 감속주입 | [14 empty] | 103.32 | 100 | 0 | 0 | 0 |  | 650 | 400 | 선택 | 선택 | 0 | 0 | 0 |  | 650 | 400 | 선택 | 선택 | 선택 | 미정 | 미정 | 미정 | 미정 |  | 미정 | SB140140 | H
A44453 | 2018-03-24 | 1 | C |  | 14 | A | STB2 | 베어링강 | STB (SF) | BM#1 | 1592 | 41 | 1565 | 1560 | 30 | 4700 |  | 3 | 0.29 | 28 |  | -1.38 | 1521 | 1565 | 19.8 | 0 |  | 21 | 52 | 64 | Y |  | 2018-03-24 19:20 | 65 | 1084 | 24 | 29 | 32 | 35 | 36 | 36 | 35 | 35 | 34 | 34 | 33 | 33 | 33 | 33 | 33 | 36 | 33 | 35 | -0.04 | Y | 40 | Y | 0 |  |  |  | 1.1 |  |  |  |  | N | N | Y | 220 | 0.48 | 64 | 101508 | 99050 | 7050 | 16900 | 6 | 1 |  | 2018-03-24 19:27 | 1521 | 119 |  | 33 | [16 empty] | 95.72 | 100 | 0 | 0 | 0 |  | 650 |  | 선택 | 해제 | 0 | 0 | 0 |  | 650 |  | 선택 | 해제 | 선택 | 미정 | 미정 | 선택 | 미정 |  | 미정 | BT180180 | H
B44433 | 2018-03-24 | 2 | C |  | 11 | A | AE4137HMA | 소입성보증강 | AE4137HMA | BM#2 | 1569 | 43 | 1637 | 1524 | 38 | 8200 |  | 1 | 0.26 | 21 |  | 0 | 1561 | 1620 | 1.6 | 0 | 0 | 23 | 6 | 60 | Y |  | 2018-03-24 20:28 | 64 | 1098 | 8 | 22 | 27 | 30 | 32 | 32 | 32 | 31 | 30 | 29 | 28 | 26 |  | 26 | 27 | 32 | 26 | 32 | -0.17 | Y | 35.02 | Y | -0.4 |  |  |  | 1.23 |  |  |  |  | N | N | N | 100 | 0.53 | 57 | 104299 | 101220 | 2880 | 14800 | 7 | 2 | 40 | 2018-03-24 20:34 | 1561 | 123 |  | 23 | [16 empty] | 100.29 | 100 | 0 | 0 | 0 |  | 650 | 400 | 선택 | 선택 | 0 | 0 | 0 |  | 650 | 400 | 선택 | 선택 | 선택 | 미정 | 미정 | 미정 | 미정 |  | 미정 | SB140140 | H
A44454 | 2018-03-24 | 1 | D |  | 15 | A | STB2 | 베어링강 | STB (SF) | BM#1 | 1591 | 41 | 1561 | 1557 | 31 | 5000 |  | 3 | 0.29 | 28 |  | -1.37 | 1517 | 1561 | 23.38 | 0 |  | 18 | 58 | 58 | Y |  | 2018-03-24 20:26 | 61 | 1082 | 33 | 31 | 32 | 32 | 33 | 33 | 33 | 32 | 32 | 32 | 31 | 31 | 30 | 30 | 32 | 33 | 30 | 33 | -0.05 | Y | 45 | Y | 0 |  |  |  | 1.1 |  |  |  |  | N | N | Y | 210 | 0.48 | 65 | 101508 | 98550 | 7050 | 15500 | 6 | 1 |  | 2018-03-24 20:36 | 1517 | 120 |  | 32 | [16 empty] | 96.17 | 100 | 0 | 0 | 0 |  | 650 |  | 선택 | 해제 | 0 | 0 | 0 |  | 650 |  | 선택 | 해제 | 선택 | 미정 | 미정 | 선택 | 미정 |  | 미정 | BT180180 | H
B44434 | 2018-03-24 | 2 | D | TUNDISH교체전 | 12 | A | AE4137HMA | 소입성보증강 | AE4137HMA | BM#2 | 1575 | 54 | 1637 | 1515 | 39 | 8300 |  | 1 | 0.25 | 20 |  | -1.91 | 1571 | 1622 | 1.46 | 0 | 0 | 20 | 75 | 48 | Y |  | 2018-03-24 21:30 | 74 | 1099 | 22 | 33 | 39 | 41 | 42 | 42 | 41 | 40 | 39 | 38 | 37 | 35 |  | 35 | 38 | 42 | 35 | 0 | -0.2 | Y | 35 | Y | -0.4 |  |  |  | 1.09 |  |  |  |  | N | N | N | 150 | 0.53 | 56 | 112322 | 97920 | -87820 | 2000 | 7 | 2 | 20 | 2018-03-24 21:38 | 1571 | 124 |  | 21 |  |  | 5D455F1E131D46E1AB22EDD151BF6EF2 | 40570A24C8E34AF4AC2D2F3C72B09DB1 | 0B886975E7384E0991B03C476BBF1202 | [11 empty] | 1112.1 | 100 | 0 | 3060 | 0 |  | 650 | 400 | 선택 | 선택 | 0 | 3260 | 0 |  | 650 | 400 | 선택 | 선택 | 선택 | 미정 | 미정 | 미정 | 미정 |  | 미정 | SB140140 | H
A44455 | 2018-03-24 | 1 | D | TUNDISH교체전 | 16 | A | STB2 | 베어링강 | STB (SF) | BM#1 | 1569 | 43 | 1567 | 1559 | 32 | 4900 |  | 3 | 0.29 | 28 |  | -1.67 | 1513 | 1567 | 24.19 | 0 |  | 36 | 55 | 56 | Y |  | 2018-03-24 21:29 | 57 | 1087 | 29 | 30 | 31 | 32 | 33 | 33 | 32 | 32 | 31 | 31 | 30 | 30 |  | 30 | 31 | 33 | 30 | 32 | -0.04 | Y | 35 | Y | 0 |  |  |  | 0.95 |  |  |  |  | N | N | M | 200 | 0.48 | 62 | 98567 | 98060 | 6990 | 1500 | 6 | 1 |  | 2018-03-24 21:38 | 1513 | 125 |  | 35 |  |  | 3BDECA8E8D6C4698BA1AE07141B7E32F | 9EE39E34E55B4D5AA3EF91FA13571526 | 7AB9204C2DA446B4B86ECE51B1836DA7 | [11 empty] | 93.83 | 100 | 0 | 3500 | 0 |  | 650 |  | 선택 | 해제 | 0 | 3500 | 0 |  | 650 |  | 선택 | 해제 | 선택 | 미정 | 미정 | 선택 | 미정 |  | 미정 | BT180180 | H
B44435 | 2018-03-24 | 2 | D | TUNDISH교체 | 1 | A | SM45CRM | 탄소강 | SM45C | BM#2 | 1618 | 53 | 1666 | 1565 | 38 | 7900 |  | 1 | 0.27 | 22 |  | 0 | 1594 | 1656 | 1.59 | 0 | 0 | 29 | 17 | 52 | Y |  | 2018-03-24 22:40 | 101 | 1096 | -667 | -136 | 40 | 40 | 46 | 48 | 50 | 50 | 50 | 48 | 47 | 45 | 43 | 43 | 44 | 50 | 43 | 50 | -0.23 |  | 30.02 | Y | -0.4 |  | 2.13 | 2.13 | [5 empty] | N | N | N | 150 | 0.47 | 61 | 99588 | 99700 | 3370 | 14700 | 17 | 1 | 10 | 2018-03-24 22:42 | 1594 | 138 |  | 31 |  | * T/D FLUX 용탕부: 120 KG / 유탕부: 15KG 투입 | [14 empty] | 95.76 | 100 | 740 | 0 | 0 |  | 650 | 400 | 선택 | 해제 | 770 | 0 | 0 |  | 650 | 400 | 선택 | 해제 | 해제 | 미정 | 미정 | 미정 | 미정 |  | 미정 | SB140140 | H
A44456 | 2018-03-24 | 1 | D | TUNDISH교체 | 1 | A | STB3D | 베어링강 | STB (SF) | BM#1 | 1606 | 44 | 1588 | 1557 | 38 | 6300 |  | 3 | 0.29 | 29 |  | -1.37 | 1543 | 1588 | 16.93 | 0 |  | 10 | 47 | 62 | Y |  | 2018-03-24 22:32 | 92 | 1085 | 24 | 37 | 35 | 40 | 42 | 45 | 47 | 48 | 48 | 49 | 50 | 50 |  | 50 | 44 | 50 | 50 | 0 | 0 |  | 5.02 | Y | 0 |  | 1.23 | 1.16 | [5 empty] | N | N | M | 230 | 0.47 | 65 | 101508 | 102200 | 7000 | 15200 | 14 | 2 |  | 2018-03-24 22:39 | 1543 | 146 |  | 59 |  | *T/Dflux 유15kg 용275kg *STR#1,2 LOOP6번 과냉 비수량 줄임 | [14 empty] | 92.96 | 100 | 1500 | 0 | 0 |  | 650 |  | 선택 | 해제 | 1500 | 0 | 0 |  | 650 |  | 선택 | 해제 | 선택 | 미정 | 미정 | 선택 | 미정 |  | 미정 | BT180180 | H
B44436 | 2018-03-24 | 2 | D |  | 2 | A | SM45CRM | 탄소강 | SM45C | BM#2 | 1593 | 40 | 1645 | 1537 | 33 | 6600 |  | 1 | 0.35 | 17 |  | -2.51 | 1559 | 1626 | 1.69 | 0 | 0 | 11 | 8 | 52 | Y |  | 2018-03-24 23:53 | 66 | 1104 | 37 | 32 | 29 | 28 | 27 | 26 | 25 | 23 | 22 | 21 | 20 | 18 |  | 18 | 26 | 29 | 18 | 0 | -0.24 |  | 44.98 | Y | -0.4 | [8 empty] | N | N | N | 140 | 0.51 | 56 | 99588 | 94760 | 3390 | 14400 | 17 | 1 | 20 | 2018-03-24 23:59 | 1559 | 139 |  | 22 | [16 empty] | 101.62 | 100 | 0 | 0 | 0 |  | 650 | 400 | 선택 | 해제 | 0 | 0 | 0 |  | 650 | 400 | 선택 | 해제 | 해제 | 미정 | 미정 | 미정 | 미정 |  | 미정 | SB140140 | H
A44457 | 2018-03-24 | 1 | D |  | 2 | A | STB3D | 베어링강 | STB (SF) | BM#1 | 1573 | 40 | 1554 | 1539 | 38 | 6000 |  | 3 | 0.28 | 29 |  | -1.6 | 1502 | 1554 | 12.7 | 0 |  | 21 | 53 | 73 | Y |  | 2018-03-24 23:56 | 51 | 1087 | 49 | 38 | 33 | 30 | 28 | 25 | 25 | 24 | 23 | 23 | 22 | 21 | 21 | 20 | 27 | 33 | 20 | 0 | -0.24 |  | 55 | Y | -0.2 | [8 empty] | N | N | Y | 220 | 0.48 | 68 | 101508 | 106470 | 7010 | 15500 | 14 | 2 |  | 2018-03-25 00:04 | 1502 | 126 |  | 40 | 18 | *STR#1,2 LOOP6번 과냉 비수량 줄임 | [14 empty] | 89.47 | 100 | 0 | 0 | 0 |  | 650 |  | 선택 | 해제 | 0 | 0 | 0 |  | 650 |  | 선택 | 해제 | 선택 | 미정 | 미정 | 선택 | 미정 |  | 미정 | BT180180 | H
B44437 | 2018-03-24 | 2 | D |  | 3 | A | SM45CRM | 탄소강 | SM45C | BM#2 | 1605 | 40 | 1625 | 1555 | 36 | 6000 |  | 1 | 0.3 | 17 |  | 0 | 1568 | 1613 | 1.67 | 0 | 0 | 23 | 7 | 52 | Y |  | 2018-03-25 00:39 | 75 | 1087 | 15 | 25 | 29 | 31 | 32 | 33 | 32 | 31 | 30 | 29 | 27 | 26 |  | 26 | 28 | 33 | 26 | 0 | -0.23 | Y | 30 | Y | -0.2 | [8 empty] | N | N | N | 130 | 0.5 | 56 | 91289 | 93460 | 5090 | 16300 | 17 | 1 | 40 | 2018-03-25 00:54 | 1568 | 137 |  | 36 | [16 empty] | 93.15 | 100 | 0 | 0 | 0 |  | 650 | 400 | 선택 | 해제 | 0 | 0 | 0 |  | 650 | 400 | 선택 | 해제 | 해제 | 미정 | 미정 | 미정 | 미정 |  | 미정 | SB140140 | C
A44458 | 2018-03-24 | 1 | D |  | 3 | A | STB3D | 베어링강 | STB (SF) | BM#1 | 1584 | 40 | 1548 | 1530 | 38 | 5600 |  | 3 | 0.29 | 25 |  | -1.45 | 1505 | 1548 | 10.35 | 0 |  | 18 | 59 | 70 | Y |  | 2018-03-25 00:55 | 54 | 1089 | 20 | 19 | 20 | 22 | 23 | 23 | 23 | 22 | 22 | 21 | 21 | 21 | 20 | 19 | 21 | 23 | 19 | 23 | -0.09 | Y | 44.98 | Y | -0.2 | [8 empty] | N | N | Y | 210 | 0.48 | 68 | 101508 | 103280 | 7130 | 15400 | 14 | 2 |  | 2018-03-25 01:10 | 1505 | 133 |  | 50 |  | *STR#1,2 LOOP6번 과냉 비수량 줄임 | [14 empty] | 92.03 | 100 | 0 | 0 | 0 |  | 650 |  | 선택 | 해제 | 0 | 0 | 0 |  | 650 |  | 선택 | 해제 | 선택 | 미정 | 미정 | 선택 | 미정 |  | 미정 | BT180180 | H
B44438 | 2018-03-24 | 2 | D |  | 4 | A | SM45CRM | 탄소강 | SM45C | BM#2 | 1608 | 43 | 1636 | 1557 | 33 | 6700 |  | 1 | 0.25 | 16 |  | -2.46 | 1562 | 1626 | 2.14 | 0 | 0 | 20 | 76 | 58 | Y |  | 2018-03-25 01:44 | 69 | 1087 | [14 empty] | 0 | 0 | 0 | 0 | 0 |  | 0 | Y | 0 | [8 empty] | N | N | N | 120 | 0 | 62 | 91289 | 100060 | 3375 | 14500 | 17 | 1 | 10 | 2018-03-25 01:55 | 1562 | 133 |  | 28 | [16 empty] | 88.29 | 100 | 0 | 0 | 0 |  | 650 | 400 | 선택 | 해제 | 0 | 0 | 0 |  | 650 | 400 | 선택 | 해제 | 해제 | 미정 | 미정 | 미정 | 미정 |  | 미정 | SB140140 | C
A44459 | 2018-03-24 | 1 | D |  | 4 | A | STB3D | 베어링강 | STB (SF) | BM#1 | 1587 | 40 | 1556 | 1533 | 34 | 5500 |  | 3 | 0.3 | 26 |  | -1.42 | 1513 | 1556 | 12.42 | 0 |  | 36 | 56 | 74 | Y |  | 2018-03-25 02:12 | 62 | 1085 | 18 | 20 | 23 | 25 | 26 | 26 | 27 | 26 | 25 | 25 | 25 | 25 | 25 | 25 | 24 | 27 | 25 | 26 | -0.02 | Y | 35.02 | Y | 0 | [8 empty] | N | N | Y | 200 | 0.48 | 65 | 101508 | 101060 | 6950 | 14500 | 14 | 2 |  | 2018-03-25 02:25 | 1528 | 117 |  | 41 | 22 | *STR#1,2 LOOP6번 과냉 비수량 줄임 | [14 empty] | 93.99 | 100 | 0 | 0 | 0 |  | 650 |  | 선택 | 해제 | 0 | 0 | 0 |  | 650 |  | 선택 | 해제 | 선택 | 미정 | 미정 | 선택 | 미정 |  | 미정 | BT180180 | H
B44439 | 2018-03-24 | 2 | D |  | 5 | A | SM45CRM | 탄소강 | SM45C | BM#2 | 1583 | 36 | 1634 | 1546 | 33 | 6000 |  | 1 | 0.23 | 17 |  | -1.91 | 1571 | 1617 | 1.32 | 0 | 0 | 29 | 18 | 33 | Y |  | 2018-03-25 02:48 | 78 | 1089 | 23 | 28 | 32 | 34 | 35 | 36 | 34 | 34 | 33 | 32 | 31 | 30 | 28 | 32 | 35 | 38 | 32 | 38 | -0.15 | Y | 40.02 | Y | 0 | [8 empty] | N | N | N | 110 | 0.5 | 56 | 99588 | 94150 | 930 | 13900 | 17 | 1 | 30 | 2018-03-25 02:57 | 1571 | 135 |  | 29 | [16 empty] | 104.83 | 100 | 0 | 0 | 0 |  | 650 | 400 | 선택 | 해제 | 0 | 0 | 0 |  | 650 | 400 | 선택 | 해제 | 해제 | 미정 | 미정 | 미정 | 미정 |  | 미정 | SB140140 | C
A44460 | 2018-03-24 | 1 | D |  | 5 | A | STB3D | 베어링강 | STB (SF) | BM#1 | 1637 | 43 | 1557 | 1596 | 27 | 4400 |  | 3 | 0.3 | 26 |  | -1.25 | 1519 | 1557 | 15.31 | 0 |  | 10 | 48 | 71 | Y |  | 2018-03-25 03:12 | 68 | 1086 | 27 | 31 | 33 | 35 | 35 | 35 | 35 | 34 | 34 | 34 | 33 | 33 | 33 | 33 | 33 | 35 | 33 | 35 | -0.04 | Y | 45.07 | Y | 0 | [8 empty] | N | N | Y | 190 | 0.48 | 66 | 101508 | 101720 | 7050 | 15600 | 14 | 2 |  | 2018-03-25 03:23 | 1519 | 124 |  | 50 |  | *STR#1,2 LOOP6번 과냉 비수량 줄임 | [14 empty] | 93.38 | 100 | 0 | 0 | 0 |  | 650 |  | 선택 | 해제 | 0 | 0 | 0 |  | 650 |  | 선택 | 해제 | 선택 | 미정 | 미정 | 선택 | 미정 |  | 미정 | BT180180 | H
B44440 | 2018-03-24 | 2 | D |  | 6 | A | SM45CRM | 탄소강 | SM45C | BM#2 | 1599 | 44 | 1624 | 1544 | 38 | 6400 |  | 1 | 0.2 | 17 |  | -2.07 | 1556 | 1610 | 1.33 | 0 | 0 | 11 | 9 | 35 | Y |  | 2018-03-25 03:50 | 63 | 1087 | 27 | 30 | 31 | 32 | 32 | 31 | 31 | 30 | 30 | 29 | 28 | 27 |  | 27 | 30 | 32 | 27 | 31 | -0.13 | Y | 39.98 | Y | -0.2 | [8 empty] | N | N | N | 100 | 0.5 | 58 | 91289 | 96550 | 5700 | 16400 | 17 | 1 | 40 | 2018-03-25 03:59 | 1556 | 135 |  | 27 | [16 empty] | 89.5 | 100 | 0 | 0 | 0 |  | 650 | 400 | 선택 | 해제 | 0 | 0 | 0 |  | 650 | 400 | 선택 | 해제 | 해제 | 미정 | 미정 | 미정 | 미정 |  | 미정 | SB140140 | C
A44461 | 2018-03-24 | 1 | B |  | 6 | A | STB3D | 베어링강 | STB (SF) | BM#1 | 1575 | 41 | 1557 | 1533 | 39 | 5600 |  | 3 | 0.3 | 25 |  | -1.3 | 1519 | 1557 | 12.03 | 0 |  | 23 | 8 | 47 | Y |  | 2018-03-25 04:34 | 68 | 1088 | 32 | 35 | 38 | 40 | 41 | 41 | 41 | 40 | 40 | 39 | 38 | 38 | 38 | 38 | 39 | 41 | 38 | 41 | -0.07 | Y | 39.98 | Y | 0 | [8 empty] | N | N | Y | 180 | 0.48 | 64 | 101508 | 99320 | 4340 | 14900 | 14 | 2 |  | 2018-03-25 04:44 | 1519 | 112 |  | 34 | 19 | *STR#1,2 LOOP6번 과냉 비수량 줄임 | [14 empty] | 95.45 | 100 | 0 | 0 | 0 |  | 650 |  | 선택 | 해제 | 0 | 0 | 0 |  | 650 |  | 선택 | 해제 | 선택 | 미정 | 미정 | 선택 | 미정 |  | 미정 | BT180180 | H
B44441 | 2018-03-24 | 2 | B | 잔강최소화전 | 7 | A | SM45CRM | 탄소강 | SM45C | BM#2 | 1581 | 39 | 1615 | 1536 | 34 | 6400 |  | 1 | 0.46 | 17 |  | 0 | 1596 | 1596 | 1.22 | 0 | 0 | 33 | 77 | 65 | Y |  | 2018-03-25 04:56 | 103 | 1089 | 24 | 25 | 27 | 27 | 28 | 27 | 27 | 27 | 26 | 25 | 24 | 23 |  | 23 | 26 | 28 | 23 | 27 | -0.14 | Y | 35.02 | Y | -0.2 | [8 empty] | N | N | N | 150 | 0.5 | 60 | 93535 | 98970 | 3750 | 3000 | 17 | 1 |  | 2018-03-25 05:04 | 1554 | 113 |  | 22 | [16 empty] | 91.08 | 100 | 0 | 3300 | 0 |  | 650 | 400 | 선택 | 해제 | 0 | 3400 | 0 |  | 650 | 400 | 선택 | 해제 | 해제 | 미정 | 미정 | 미정 | 선택 | 7 | 미정 | SB140140 | C
A44462 | 2018-03-24 | 1 | B |  | 7 | A | STB3D | 베어링강 | STB (SF) | BM#1 | 1593 | 40 | 1547 | 1535 | 31 | 4900 |  | 3 | 0.29 | 29 |  | -0.99 | 1515 | 1547 | 14.83 | 0 |  | 18 | 60 | 62 | Y |  | 2018-03-25 05:40 | 64 | 1087 | 38 | 34 | 33 | 33 | 34 | 34 | 34 | 33 | 33 | 33 | 32 | 32 | 32 | 32 | 33 | 34 | 32 | 34 | -0.03 | Y | 39.98 | Y | 0 | [8 empty] | N | N | Y | 230 | 0.48 | 65 | 101508 | 96660 | 7040 | 15600 | 14 | 2 |  | 2018-03-25 05:46 | 1515 | 115 |  | 32 |  | *STR#1,2 LOOP6번 과냉 비수량 줄임 | [14 empty] | 97.93 | 100 | 0 | 0 | 0 |  | 650 |  | 선택 | 해제 | 0 | 0 | 0 |  | 650 |  | 선택 | 해제 | 선택 | 미정 | 미정 | 선택 | 미정 |  | 미정 | BT180180 | H
B44442 | 2018-03-24 | 2 | B | 잔강최소화, 교체전 | 8 | A | AE5120HF | 소입성보증강 | C1 | BM#2 | 1589 | 46 | 1634 | 1554 | 40 | 7700 |  | 1 | 0.29 | 17 |  | 0 | 1569 | 1636 | 0 | 1.73 | 0 | 20 | 77 | 58 | Y |  | 2018-03-25 06:12 | 60 | 1087 | -187 | 21 | 28 | 29 | 30 | 29 | 28 | 28 | 26 | 24 | 22 |  |  | 22 | 21 | 30 | 22 | 28 | -0.27 | Y | 30.02 | Y | -0.4 | [8 empty] | N | N | N | 140 | 0.51 | 54 | 84590 | 101630 | 4370 | 2000 | 17 | 1 | 10 | 2018-03-25 06:13 | 1569 | 124 |  | 20 |  |  | 34F7C37BA41C4A57B1678E5784F548A6 | A5E29FE6D7B94B3DAB464FE700A85B1B | 6C9A965EDFAC4F6D942D14E2791C52BB | [11 empty] | 79.8 | 100 | 2500 | 2930 | 0 |  | 450 | 300 | 선택 | 선택 | 2500 | 3100 | 0 |  | 450 | 300 | 선택 | 선택 | 미정 | 미정 | 미정 | 미정 | 미정 |  | 미정 | BT180180 | H
A44463 | 2018-03-24 | 1 | B |  | 8 | A | STB3D | 베어링강 | STB (SF) | BM#1 | 1575 | 51 | 1557 | 1539 | 36 | 5800 |  | 3 | 0.3 | 28 |  | -1.4 | 1512 | 1557 | 16.61 | 0 |  | 36 | 57 | 61 | Y |  | 2018-03-25 06:49 | 61 | 1086 | 31 | 32 | 34 | 35 | 35 | 36 | 36 | 36 | 36 | 35 | 35 | 35 |  | 35 | 35 | 36 | 35 | 36 | -0.03 | Y | 30.02 | Y | 0 | [8 empty] | N | N | Y | 220 | 0.48 | 58 | 84590 | 91390 | 7140 | 15200 | 14 | 2 |  | 2018-03-25 07:03 | 1512 | 122 |  | 28 |  | *STR#1,2 LOOP6번 과냉 비수량 줄임 | [14 empty] | 85.97 | 100 | 0 | 0 | 0 |  | 650 |  | 선택 | 해제 | 0 | 0 | 0 |  | 650 |  | 선택 | 해제 | 선택 | 미정 | 미정 | 선택 | 미정 |  | 미정 | BT180180 | H
B44443 | 2018-03-24 | 2 | B | TUNDISH교체 | 1 | A | AE4130M10 | 합금강 | AE4130M계 | BM#2 | 1617 | 45 | 1676 | 1565 | 40 | 8100 |  | 1 | 0.23 | 21 |  | -2.95 | 1589 | 1662 | 1.97 | 0 | 0 | 29 | 19 | 63 | Y |  | 2018-03-25 07:11 | 89 | 1087 | -314 | -185 | 37 | 38 | 38 | 34 | 34 | 34 | 32 | 37 | 38 | 41 | 45 | 47 | 39 | 47 | 47 | 47 | 0 |  | 10.02 | Y | 0 |  | 2.66 | 2.59 | 2.55 |  |  |  | N | N | N | Y | 150 | 0.45 | 60 | 93360 | 92970 | -92970 | 15700 | 5 | 2 | 10 | 2018-03-25 07:11 | 1589 | 143 |  | 42 |  | * T/D 용강량 실측:1180mm / 18.2 TON * T/D FLUX 용탕부: 120 KG / 유탕부: 15KG 투입 * 슬리브 롱노즐( Y자형 ) 사용 * 첫 수소 기준값 초과로 ID: 301,302,401,402 생관통보 | [14 empty] | 94.07 | 100 | 700 | 0 | 0 |  | 650 | 400 | 선택 | 선택 | 700 | 0 | 0 |  | 650 | 400 | 선택 | 선택 | 미정 | 미정 | 미정 | 미정 | 미정 |  | 미정 | RB158.75 | C
A44464 | 2018-03-25 | 1 | B |  | 9 | A | STB3D | 베어링강 | STB (SF) | BM#1 | 1568 | 44 | 1557 | 1532 | 37 | 5800 |  | 3 | 0.3 | 28 |  | -1.3 | 1515 | 1557 | 15.94 | 0 |  | 10 | 49 | 58 | Y |  | 2018-03-25 08:01 | 64 | 1085 | 33 | 38 | 40 | 42 | 42 | 42 | 41 | 42 | 41 | 40 | 40 | 39 | 38 | 38 | 40 | 42 | 38 | 42 | -0.09 | Y | 44.98 | Y | -0.2 | [8 empty] | N | N | Y | 210 | 0.48 | 62 | 101508 | 94620 | 7070 | 15000 | 14 | 2 |  | 2018-03-25 08:07 | 1515 | 108 |  | 17 | 16 | *STR#1,2 LOOP6번 과냉 비수량 줄임 | [14 empty] | 99.86 | 100 | 0 | 0 | 0 |  | 650 |  | 선택 | 해제 | 0 | 0 | 0 |  | 650 |  | 선택 | 해제 | 선택 | 미정 | 미정 | 선택 | 미정 |  | 미정 | BT180180 | H
B44444 | 2018-03-25 | 2 | B |  | 2 | A | AE4130M10 | 합금강 | AE4130M계 | BM#2 | 1618 | 47 | 1644 | 1596 | 29 | 5700 |  | 1 | 0.26 | 19 |  | -1.94 | 1574 | 1627 | 1.89 | 0 | 0 | 11 | 10 | 60 | Y |  | 2018-03-25 08:03 | 74 | 1082 | 44 | 38 | 36 | 33 | 32 | 31 | 29 | 28 | 27 | 26 | 25 | 23 | 22 | 22 | 30 | 36 | 22 | 0 | -0.28 |  | 49.98 | Y | -0.2 | 1.1 | 1.48 | 1.48 | 1.22 |  |  |  |  | N | N | Y | 140 | 0.48 | 63 | 100153 | 98550 | 3980 | 15700 | 5 | 2 | 20 | 2018-03-25 08:08 | 1574 | 144 |  | 53 |  | * 샘플채취 ID: 303,403 (500) | [14 empty] | 97.71 | 100 | 0 | 0 | 500 |  | 650 | 400 | 선택 | 선택 | 0 | 0 | 500 |  | 650 | 400 | 선택 | 선택 | 미정 | 미정 | 미정 | 미정 | 미정 |  | 미정 | RB170.00 | C
A44465 | 2018-03-25 | 1 | B |  | 10 | A | STB3D | 베어링강 | STB (SF) | BM#1 | 1577 | 44 | 1552 | 1534 | 38 | 6100 |  | 3 | 0.3 | 25 |  | -1.45 | 1510 | 1552 | 15.95 | 0 |  | 23 | 9 | 70 | Y |  | 2018-03-25 09:06 | 59 | 1080 | 37 | 38 | 39 | 39 | 39 | 38 | 38 | 37 | 36 | 35 | 35 | 34 |  | 34 | 37 | 39 | 34 | 39 | -0.11 |  | 45.02 | Y | -0.2 | [8 empty] | N | N | Y | 200 | 0.48 | 57 | 84590 | 90850 | 7090 | 13500 | 14 | 2 |  | 2018-03-25 09:13 | 1510 | 103 |  | 15 | 10 | *STR#1,2 LOOP6번 과냉 비수량 줄임 *강제개공 및 나탕주입 이상재ID:105.205 | [14 empty] | 86.45 | 100 | 0 | 0 | 0 |  | 650 |  | 선택 | 해제 | 0 | 0 | 0 |  | 650 |  | 선택 | 해제 | 선택 | 미정 | 미정 | 선택 | 미정 |  | 미정 | BT180180 | H
B44445 | 2018-03-25 | 2 | B |  | 3 | A | AE4130M10 | 합금강 | AE4130M계 | BM#2 | 1615 | 46 | 1646 | 1576 | 36 | 7400 |  | 1 | 0 | 20 |  |  | 1574 |  | 2.92 | 0 | 0 | 33 | 78 | 53 | Y |  | 2018-03-25 09:07 | 74 | 1083 | 18 | 23 | 26 | 28 | 28 | 28 | 27 | 26 | 25 | 24 | 22 | 21 | 19 | 19 | 24 | 28 | 19 | 28 | -0.2 | Y | 45 | Y | -0.4 |  |  |  | 0.97 |  |  |  |  | N | N | Y | 130 | 0.48 | 63 | 99307 | 100820 | 2480 | 15900 | 5 | 2 | 30 | 2018-03-25 09:32 | 1574 | 150 |  | 55 | [16 empty] | 96.23 | 100 | 0 | 0 | 0 |  | 650 | 400 | 선택 | 선택 | 0 | 0 | 0 |  | 650 | 400 | 선택 | 선택 | 미정 | 미정 | 미정 | 미정 | 미정 |  | 미정 | RB170.00 | H
A44466 | 2018-03-25 | 1 | B |  | 11 | A | STB3D | 베어링강 | STB (SF) | BM#1 | 1593 | 45 | 1541 | 1537 | 40 | 6300 |  | 3 | 0.3 | 25 |  | -1.27 | 1504 | 1541 | 13.71 | 0 |  | 18 | 61 | 68 | N | 1 | 2018-03-25 10:08 | 53 | 1075 | 34 | 30 | 33 | 34 | 35 | 34 | 33 | 32 | 32 | 31 | 31 | 30 | 29 | 29 | 32 | 35 | 29 | 34 | -0.13 | Y | 45 | Y | 0 | [8 empty] | N | N | Y | 190 | 0.48 | 69 | 101508 | 102340 | 7140 | 15300 | 14 | 2 |  | 2018-03-25 10:16 | 1504 | 94 |  | 11 |  | *STR#1,2 LOOP6번 과냉 비수량 줄임 *강제개공 및 나탕주입 이상재ID:101.201 | [14 empty] | 92.83 | 100 | 0 | 0 | 0 |  | 650 |  | 선택 | 해제 | 0 | 0 | 0 |  | 650 |  | 선택 | 해제 | 선택 | 미정 | 미정 | 선택 | 미정 |  | 미정 | BT180180 | H
B44446 | 2018-03-25 | 2 | B |  | 4 | A | AE4130M10 | 합금강 | AE4130M계 | BM#2 | 1589 | 48 | 1636 | 1574 | 36 | 7100 |  | 1 | 0.38 | 21 |  | -1.91 | 1570 | 1633 | 3.83 | 0 | 0 | 20 | 78 | 49 | Y |  | 2018-03-25 10:33 | 70 | 1086 | 15 | 26 | 26 | 31 | 34 | 35 | 36 | 36 | 35 | 34 | 33 | 32 | 30 | 28 | 31 | 36 | 28 | 0 | -0.23 | Y | 35.02 | Y | -0.4 |  |  |  | 1.02 |  |  |  |  | N | N | N | 120 | 0.48 | 63 | 94244 | 99860 | 150 | 15400 | 5 | 2 | 50 | 2018-03-25 10:42 | 1570 | 141 |  | 35 |  | * TEST 방안서 LOOP#1~4번 10% 증가, LOOP#5,6번 70% 증가 * S/R 미실시 | [14 empty] | 86.78 | 100 | 0 | 0 | 0 |  | 650 | 400 | 선택 | 선택 | 0 | 0 | 0 |  | 650 | 400 | 선택 | 선택 | 미정 | 미정 | 미정 | 미정 | 미정 |  | 미정 | RB130.00 | C
A44467 | 2018-03-25 | 1 | B |  | 12 | A | STB3D | 베어링강 | STB (SF) | BM#1 | 1607 | 44 | 1548 | 1554 | 36 | 5600 |  | 3 | 0.29 | 28 |  | -1.21 | 1508 | 1548 | 15.32 | 0 |  | 36 | 58 | 65 | Y |  | 2018-03-25 11:09 | 57 | 1090 | 28 | 31 | 35 | 35 | 36 | 36 | 35 | 34 | 34 | 33 | 32 | 32 | 31 | 31 | 33 | 36 | 31 | 35 | -0.11 | Y | 45.02 | Y | 0 | [8 empty] | N | N | Y | 180 | 0.48 | 67 | 101508 | 104800 | 7110 | 15300 | 14 | 2 |  | 2018-03-25 11:17 | 1508 | 108 |  | 20 |  | *STR#1,2 LOOP6번 과냉 비수량 줄임 | [14 empty] | 90.79 | 100 | 0 | 0 | 0 |  | 650 |  | 선택 | 해제 | 0 | 0 | 0 |  | 650 |  | 선택 | 해제 | 선택 | 미정 | 미정 | 선택 | 미정 |  | 미정 | BT180180 | H
B44447 | 2018-03-25 | 2 | B |  | 5 | A | AE4130M10 | 합금강 | AE4130M계 | BM#2 | 1583 | 46 | 1665 | 1584 | 35 | 7000 |  | 1 | 0 | 19 |  | 0 | 1581 | 1643 | 2.35 | 0 | 0 | 22 | 1 | 15503 | Y |  | 2018-03-25 11:33 | 81 | 1100 | 23 | 26 | 29 | 31 | 32 | 32 | 32 | 31 | 31 | 29 | 28 | 26 |  | 26 | 29 | 32 | 26 | 32 | -0.17 | Y | 34.98 | Y | -0.4 |  |  |  | 1.43 |  |  |  |  | N | N | N | 110 | 0.48 | 60 | 93360 | 94850 | 5160 | 15300 | 5 | 2 | 10 | 2018-03-25 11:49 | 1581 | 141 |  | 41 |  | * TEST 방안서 LOOP#1~4번 10% 증가, LOOP#5,6번 70% 증가 * S/R 미실시 * L/D 대보수 * 샘플채취 ID: 303,403 (500) | [14 empty] | 93.36 | 75 | 0 | 0 | 500 |  | 650 | 400 | 선택 | 선택 | 0 | 0 | 500 |  | 650 | 400 | 선택 | 선택 | 미정 | 미정 | 미정 | 미정 | 미정 |  | 미정 | RB139.70 | C
A44468 | 2018-03-25 | 1 | B |  | 13 | A | STB3D | 베어링강 | STB (SF) | BM#1 | 1586 | 41 | 1554 | 1538 | 36 | 6000 |  | 3 | 0.3 | 28 |  | -1.29 | 1512 | 1554 | 14.95 | 0 |  | 10 | 50 | 68 | Y |  | 2018-03-25 12:05 | 61 | 1088 | 30 | 32 | 34 | 36 | 36 | 36 | 36 | 35 | 35 | 34 | 34 | 33 | 32 | 32 | 34 | 36 | 32 | 36 | -0.08 | Y | 50 | Y | 0 | [8 empty] | N | N | Y | 230 | 0.48 | 66 | 101508 | 101670 | 7040 | 15600 | 14 | 2 |  | 2018-03-25 12:16 | 1512 | 115 |  | 33 |  | *STR#1,2 LOOP6번 과냉 비수량 줄임 | [14 empty] | 92.83 | 100 | 0 | 0 | 0 |  | 650 |  | 선택 | 해제 | 0 | 0 | 0 |  | 650 |  | 선택 | 해제 | 선택 | 미정 | 미정 | 선택 | 미정 |  | 미정 | BT180180 | H
B44448 | 2018-03-25 | 2 | C |  | 6 | A | AE4130M10 | 합금강 | AE4130M계 | BM#2 | 1584 | 42 | 1635 | 1544 | 34 | 7100 |  | 1 | 0.27 | 24 |  | -2.23 | 1567 | 1629 | 2.55 | 0 | 0 | 11 | 11 | 45 | Y |  | 2018-03-25 12:46 | 67 | 1090 | 21 | 27 | 30 | 33 | 33 | 33 | 32 | 32 | 31 | 30 | 28 | 27 |  | 27 | 30 | 33 | 27 | 33 | -0.15 | Y | 40 | Y | -0.2 |  |  |  | 1.08 |  |  |  |  | N | N | Y | 100 | 0.48 | 60 | 93360 | 95050 | 2050 | 14800 | 5 | 2 | 20 | 2018-03-25 12:47 | 1567 | 123 |  | 30 |  | *테스트 방안서 (Box 서냉) | [14 empty] | 96.25 | 75 | 0 | 0 | 0 |  | 650 | 400 | 선택 | 선택 | 0 | 0 | 0 |  | 650 | 400 | 선택 | 선택 | 미정 | 미정 | 미정 | 미정 | 미정 |  | 미정 | RB165.10 | C
A44469 | 2018-03-25 | 1 | C | TUNDISH교체전 | 14 | A | STB3D | 베어링강 | STB (SF) | BM#1 | 1600 | 41 | 1552 | 1530 | 35 | 5500 |  | 3 | 0.3 | 28 |  | -1.64 | 1503 | 1552 | 450 | 0 |  | 23 | 10 | 67 | Y |  | 2018-03-25 13:17 | 52 | 1080 | 31 | 30 | 29 | 28 | 28 | 27 | 26 | 25 | 24 | 23 | 22 | 21 | 20 | 19 | 26 | 29 | 19 | 0 | -0.18 |  | 54.98 | Y | -0.2 | [8 empty] | N | N | Y | 220 | 0.48 | 65 | 97043 | 101700 | 7000 | 2000 | 14 | 2 |  | 2018-03-25 13:25 | 1501 | 116 |  | 28 |  | *STR#1,2 LOOP6번 과냉 비수량 줄임 | 31332391946F407ABA1BB4028FBC8869 | 3B7079B6D9CC4824B517C4842B7A4B1F | C791D48098134130A2943E074803AA7D | [11 empty] | 89.28 | 100 | 0 | 3500 | 0 |  | 650 |  | 선택 | 해제 | 0 | 3500 | 0 |  | 650 |  | 선택 | 해제 | 선택 | 미정 | 미정 | 선택 | 미정 |  | 미정 | BT180180 | H
B44449 | 2018-03-25 | 2 | C |  | 7 | A | AE4130M10 | 합금강 | AE4130M계 | BM#2 | 1600 | 53 | 1626 | 1584 | 40 | 6500 |  | 1 | 1000 |  |  | 0 | 1568 | 1568 | 0 | 0 | 0 | 33 | 79 | 50 | Y |  | 2018-03-25 13:58 | 68 | 1080 | 21 | 30 | 34 | 36 | 37 | 37 | 36 | 35 | 33 | 33 | 32 | 30 | 28 | 28 | 33 | 37 | 28 | 0 | -0.22 | Y | 40.02 | Y | -0.4 |  |  |  | 1.22 |  |  |  |  | N | N | Y | 150 | 0.48 | 63 | 99396 | 99040 | 4030 | 14400 | 5 | 2 | 10 | 2018-03-25 14:16 | 1568 | 121 |  | 21 | [16 empty] | 96.03 | 75 | 0 | 0 | 0 |  | 650 | 400 | 선택 | 선택 | 0 | 0 | 0 |  | 650 | 400 | 선택 | 선택 | 미정 | 미정 | 미정 | 미정 | 미정 |  | 미정 | RB130.00 | C
A44470 | 2018-03-25 | 1 | C | TUNDISH교체 | 1 | A | KBMA75S | 합금강 | D1 | BM#1 | 1660 | 41 | 1639 | 1605 | 29 | 4600 |  | 3 | 0.28 | 20 |  | -1.16 | 1642 | 1620 | 0.08 | 14.69 |  | 18 | 62 | 60 | Y |  | 2018-03-25 14:25 | 147 | 1092 | 39 | 38 | 42 | 46 | 49 | 50 | 51 | 51 | 52 | 52 |  |  |  | 52 | 47 | 52 | 52 | 0 | 0 |  | 5.03 | Y | 0 |  | 2.24 | 2.24 | [5 empty] | N | N | N | 150 | 0.48 | 48 | 84590 | 92100 | 6350 | 15800 | 13 | 1 |  | 2018-03-25 14:35 | 1591 | 158 |  | 60 |  | *T/D플럭스 유15 용120KG | [14 empty] | 85.36 | 100 | 700 | 0 | 0 |  | 650 |  | 선택 | 선택 | 700 | 0 | 0 |  | 650 |  | 선택 | 선택 | 해제 | 미정 | 미정 | 선택 | 미정 |  | 미정 | BT180180 | H
B44450 | 2018-03-25 | 2 | C | TUNDISH교체전 | 8 | A | AE4130M10 | 합금강 | AE4130M계 | BM#2 | 1560 | 50 | 1645 | 1555 | 35 | 7300 |  | 1 | 0.33 | 22 |  | 0 | 1581 | 1636 | 4.01 | 0 | 0 | 29 | 20 | 252 | Y |  | 2018-03-25 15:06 | 81 | 1080 | 21 | 34 | 39 | 42 | 43 | 43 | 43 | 42 | 41 | 40 | 37 | 36 |  | 36 | 38 | 43 | 36 | 43 | -0.2 | Y | 35 | Y | -0.2 |  |  |  | 1.42 |  |  |  |  | N | N | M | 140 | 0.47 | 59 | 88336 | 92120 | 2530 | 2000 | 5 | 2 | 10 | 2018-03-25 15:17 | 1581 | 120 |  | 19 |  | *테스트 방안서(Box 서냉) | 991DFDBB09F94F71A870997046ECBE42 | 9A4946C1290E4ED5A5A061775175D361 | AAAC4E760F584C5C8B394995982BAC4F | [11 empty] | 92.99 | 75 | 0 | 2718 | 0 |  | 650 | 400 | 선택 | 선택 | 0 | 2500 | 0 |  | 650 | 400 | 선택 | 선택 | 미정 | 미정 | 미정 | 미정 | 미정 |  | 미정 | RB130.00 | C
A44471 | 2018-03-25 | 1 | C |  | 2 | A | KBMA75S | 합금강 | D1 | BM#1 | 1658 | 66 | 1605 | 1626 | 22 | 2500 |  | 3 | 0.29 | 16 |  | -1.96 | 1565 | 1605 | 0 | 13.85 |  | 36 | 59 | 44 | Y |  | 2018-03-25 15:21 | 70 | 1085 | 50 | 42 | 39 | 37 | 35 | 34 | 33 | 32 | 31 | 30 | 29 | 28 |  | 28 | 35 | 39 | 28 | 0 | -0.24 |  | 44.97 | Y | -0.2 | [8 empty] | N | N | N | 140 | 0.49 | 59 | 84590 | 93000 | 6620 | 15800 | 13 | 1 |  | 2018-03-25 15:34 | 1565 | 155 |  | 52 | [16 empty] | 84.59 | 100 | 0 | 0 | 0 |  | 650 |  | 선택 | 선택 | 0 | 0 | 0 |  | 650 |  | 선택 | 선택 | 해제 | 미정 | 미정 | 선택 | 미정 |  | 미정 | BT180180 | H
B44451 | 2018-03-25 | 2 | C | TUNDISH교체 | 1 | A | SCM440 | 합금강 | D | BM#2 | 1603 | 55 | 1647 | 1516 | 46 | 9500 |  | 1 | 0 | 21 |  | 0 | 1576 | 1643 | 0 | 8.81 | 0 | 22 | 2 | 57 | Y |  | 2018-03-25 16:19 | 80 | 1093 | -362 | -82 | 28 | 27 | 22 | 25 | 30 | 34 | 35 | 36 | 37 | 37 | 36 | 36 | 30 | 37 | 36 | 36 | 0 |  | 15 | Y | 0 |  | 2.53 | 2.53 | 2.32 |  |  |  |  | N | N | N | 150 | 0.47 | 61 | 90872 | 101020 | 5680 | 15800 | 1 | 1 |  | 2018-03-25 16:24 | 1576 | 136 |  | 31 |  | *T/D플럭스 120/15KG *롱노즐 실리부 부착 *수소 10분 측정값 기준치 초과 , 생관통보(10분 2.53PPM. 30분 2.36PPM 32분 2.32PPM) | [14 empty] | 86.59 | 72.73 | 768 | 0 | 0 |  | 650 | 400 | 선택 | 해제 | 748 | 0 | 0 |  | 650 | 400 | 선택 | 해제 | 해제 | 미정 | 미정 | 미정 | 선택 |  | 미정 | RB190.00 | C
A44472 | 2018-03-25 | 1 | C |  | 3 | A | KBMA75S | 합금강 | D1 | BM#1 | 1606 | 39 | 1599 | 1552 | 29 | 5400 |  | 3 | 0.3 | 16 |  | -1.33 | 1572 | 1599 | 0 | 28.8 |  | 10 | 51 | 60 | Y |  | 2018-03-25 16:34 | 77 | 1088 | 28 | 34 | 38 | 40 | 40 | 40 | 40 | 40 | 39 | 38 | 37 |  |  | 37 | 38 | 40 | 37 | 40 | -0.08 | Y | 34.98 | Y | -0.2 | [8 empty] | N | N | N | 130 | 0.49 | 59 | 101508 | 90400 | 6840 | 15900 | 13 | 1 |  | 2018-03-25 16:43 | 1572 | 121 |  | 38 | [16 empty] | 104.22 | 100 | 0 | 0 | 0 |  | 650 |  | 선택 | 선택 | 0 | 0 | 0 |  | 650 |  | 선택 | 선택 | 해제 | 미정 | 미정 | 선택 | 미정 |  | 미정 | BT180180 | H
B44452 | 2018-03-25 | 2 | C |  | 2 | A | SCM440 | 합금강 | D | BM#2 | 1598 | 48 | 1626 | 1544 | 37 | 7500 |  | 1 | 0.34 | 18 |  | 0 | 1622 | 1622 | 0 | 3.17 | 0 | 11 | 12 | 69 | Y |  | 2018-03-25 17:24 | 126 | 1082 | 33 | 31 | 31 | 31 | 31 | 30 | 29 | 28 | 27 | 27 | 27 | 26 | 24 | 24 | 29 | 31 | 24 | 31 | -0.14 |  | 50 | Y | -0.4 |  |  |  | 1.04 |  |  |  |  | N | N | N | 140 | 0.5 | 62 | 99260 | 102230 | 2820 | 14800 | 1 | 1 | 20 | 2018-03-25 17:49 | 1570 | 127 |  | 29 | [16 empty] | 94.53 | 76.92 | 0 | 0 | 0 |  | 650 | 400 | 선택 | 해제 | 0 | 0 | 0 |  | 650 | 400 | 선택 | 해제 | 해제 | 미정 | 미정 | 미정 | 미정 |  | 미정 | RB130.00 | C
A44473 | 2018-03-25 | 1 | C |  | 4 | A | KBMA75S | 합금강 | D1 | BM#1 | 1604 | 40 | 1601 | 1556 | 26 | 4600 |  | 3 | 0.3 | 18 |  | -1.42 | 1564 | 1596 | 0 | 14.9 |  | 23 | 11 | 60 | Y |  | 2018-03-25 17:23 | 69 | 1089 | 36 | 32 | 29 | 28 | 27 | 26 | 26 | 25 | 25 | 23 | 23 | 23 |  | 23 | 27 | 29 | 23 | 23 | -0.13 |  | 44.98 | Y | 0 | [8 empty] | N | N | N | 120 | 0.51 | 60 | 84590 | 97900 | 6560 | 15800 | 13 | 1 |  | 2018-03-25 17:33 | 1564 | 119 |  | 48 | [16 empty] | 80.64 | 100 | 0 | 0 | 0 |  | 650 |  | 선택 | 선택 | 0 | 0 | 0 |  | 650 |  | 선택 | 선택 | 해제 | 미정 | 미정 | 선택 | 미정 |  | 미정 | BT180180 | H
B44453 | 2018-03-25 | 2 | C |  | 3 | A | SCM440 | 합금강 | D | BM#2 | 1589 | 46 | 1626 | 1546 | 39 | 7700 |  | 1 | 0.31 | 19 |  | -2.26 | 1558 | 1621 | 0 | 3.32 | 0 | 33 | 80 | 63 | Y |  | 2018-03-25 18:26 | 62 | 1096 | 20 | 25 | 27 | 28 | 28 | 28 | 28 | 27 | 26 | 25 | 24 | 23 | 23 | 21 | 25 | 28 | 21 | 28 | -0.14 | Y | 50.02 | Y | -0.4 |  |  |  | 0.95 |  |  |  |  | N | N | Y | 130 | 0.48 | 66 | 153574 | 103730 | 3310 | 16200 | 1 | 1 | 10 | 2018-03-25 18:49 | 1558 | 131 |  | 32 |  | *연연주 혼탕부 성분확인 ID:308~310,408~410 | [14 empty] | 135.61 | 100 | 0 | 0 | 0 |  | 650 | 400 | 선택 | 해제 | 0 | 0 | 0 |  | 650 | 400 | 선택 | 해제 | 해제 | 미정 | 미정 | 미정 | 미정 |  | 미정 | RB320.00 | C
A44474 | 2018-03-25 | 1 | C |  | 5 | A | KBMA75S | 합금강 | D1 | BM#1 | 1611 | 40 | 1604 | 1547 | 27 | 5000 |  | 3 | 0.3 | 16 |  | -1.55 | 1560 | 1592 | 0 | 15.71 |  | 18 | 63 | 43 | Y |  | 2018-03-25 18:21 | 65 | 1087 | 21 | 23 | 27 | 29 | 30 | 30 | 30 | 30 | 30 | 29 | 29 | 27 |  | 27 | 28 | 30 | 27 | 30 | -0.09 | Y | 35.08 | Y | -0.4 | [8 empty] | N | N | N | 110 | 0.51 | 58 | 101508 | 94150 | 6980 | 15800 | 13 | 1 |  | 2018-03-25 18:42 | 1560 | 124 |  | 52 | [16 empty] | 100.35 | 100 | 0 | 0 | 0 |  | 650 |  | 선택 | 선택 | 0 | 0 | 0 |  | 650 |  | 선택 | 선택 | 해제 | 미정 | 미정 | 선택 | 미정 |  | 미정 | BT180180 | H
B44454 | 2018-03-25 | 2 | C |  | 4 | A | SCM440J | 합금강 | D4 | BM#2 | 1595 | 53 | 1635 | 1564 | 41 | 7800 |  | 1 | 0.34 | 18 |  | 0 | 1566 | 1620 | 1.4 | 0.02 | 0 | 29 | 21 | 64 | Y |  | 2018-03-25 19:36 | 71 | 1080 | 19 | 24 | 29 | 31 | 33 | 32 | 32 | 31 | 30 | 29 | 28 | 27 | 25 | 25 | 28 | 33 | 25 | 0 | -0.18 | Y | 44.98 | Y | 0 |  |  |  | 0.76 |  |  |  |  | N | N | N | 120 | 0.47 | 65 | 54684 | 101320 | 70 | 16900 | 1 | 1 | 20 | 2018-03-25 19:52 | 1566 | 139 |  | 31 |  | *연연주 혼탕부 성분확인 ID:301.401 | [14 empty] | 54.14 | 100 | 0 | 0 | 0 |  | 650 | 1100 | 선택 | 해제 | 0 | 0 | 0 |  | 650 | 1100 | 선택 | 해제 | 해제 | 미정 | 미정 | 미정 | 미정 |  | 미정 | RB170.00 | C
A44475 | 2018-03-25 | 1 | C |  | 6 | A | KBMA75S | 합금강 | D1 | BM#1 | 1630 | 41 | 1597 | 1551 | 27 | 4100 |  | 3 | 0.3 | 16 |  | -1.74 | 1557 | 1593 | 0 | 13.98 |  | 36 | 60 | 38 | Y |  | 2018-03-25 19:30 | 62 | 1077 | 26 | 26 | 27 | 28 | 29 | 29 | 29 | 27 | 27 | 27 | 26 | 26 | 25 | 25 | 27 | 29 | 25 | 29 | -0.09 | Y | 40.05 | Y | -0.2 | [8 empty] | N | N | N | 100 | 0.51 | 64 | 101508 | 105000 | 140 | 16000 | 13 | 1 |  | 2018-03-25 19:35 | 1557 | 114 |  | 43 | 19 | *전공정요청 L/D잔강 이월 미실시 | [14 empty] | 98.17 | 100 | 0 | 0 | 0 |  | 650 |  | 선택 | 선택 | 0 | 0 | 0 |  | 650 |  | 선택 | 선택 | 해제 | 미정 | 미정 | 해제 | 미정 |  | 미정 | BT180180 | H
A44476 | 2018-03-25 | 1 | D |  | 7 | A | KBMA75S | 합금강 | D1 | BM#1 | 1604 | 40 | 1587 | 1535 | 29 | 4800 |  | 3 | 0.3 | 17 |  | -1.77 | 1556 | 1593 | 0 | 14.14 |  | 10 | 52 | 44 | Y |  | 2018-03-25 20:30 | 61 | 1085 | 24 | 21 | 23 | 25 | 25 | 25 | 25 | 25 | 24 | 24 | 23 | 23 | 21 | 21 | 24 | 25 | 21 | 25 | -0.08 | Y | 45.03 | Y | -0.4 | [8 empty] | N | N | N | 100 | 0.51 | 65 | 101508 | 101020 | 130 | 14100 | 13 | 1 |  | 2018-03-25 20:36 | 1556 | 116 |  | 46 |  | *전공정요청 L/D잔강 이월 미실시 | [14 empty] | 102.12 | 100 | 0 | 0 | 0 |  | 650 |  | 선택 | 선택 | 0 | 0 | 0 |  | 650 |  | 선택 | 선택 | 해제 | 미정 | 미정 | 해제 | 미정 |  | 미정 | BT180180 | H
B44455 | 2018-03-25 | 2 | D |  | 5 | B | SCM440J | 합금강 | D4 | BM#2 | 1599 | 45 | 1615 | 1547 | 35 | 6800 |  | 1 | 0.28 | 16 |  | 0 | 1558 | 1603 | 1.16 | 0 | 0 | 22 | 3 | 49 | Y |  | 2018-03-25 21:02 | 63 | 1078 | 26 | 29 | 30 | 30 | 30 | 27 | 27 | 26 | 25 | 24 | 23 | 22 | 20 | 20 | 26 | 30 | 20 | 30 | -0.2 |  | 50 | Y | -0.4 | [8 empty] | N | N | Y | 110 | 0.48 | 68 | 177283 | 105950 | 1050 | 16500 | 1 | 1 | 30 | 2018-03-25 21:08 | 1558 | 108 |  | 13 |  | * 유사강종 연연주 혼탕부 ID:312~314/412~414이상재등록 | [14 empty] | 165.69 | 100 | 0 | 0 | 0 |  | 650 | 1100 | 선택 | 해제 | 0 | 0 | 0 |  | 650 | 1100 | 선택 | 해제 | 해제 | 미정 | 미정 | 미정 | 미정 |  | 미정 | RB103.00 | C
A44477 | 2018-03-25 | 1 | D | TUNDISH교체전 | 8 | A | KBMA75S | 합금강 | D1 | BM#1 | 1584 | 39 | 1587 | 1550 | 32 | 4900 |  | 3 | 0.3 | 17 |  | -1.56 | 1555 | 1588 | 0 | 11.9 |  | 23 | 12 | 53 | Y |  | 2018-03-25 21:47 | 60 | 1090 | 19 | 22 | 25 | 26 | 27 | 26 | 26 | 26 | 24 | 23 | 23 | 22 |  | 22 | 24 | 27 | 22 | 26 | -0.14 | Y | 35 | Y | -0.2 | [8 empty] | N | N | N | 140 | 0.51 | 61 | 110294 | 102140 | 2710 | 1500 | 13 | 1 |  | 2018-03-25 22:01 | 1555 | 104 |  | 35 | 17 | *전공정요청 L/D잔강 이월 미실시 | 4E3C02B8526B4B6E8906BF641DF74702 | B49CCA8F6A884BB0A20E1311CC9EA6F6 | 8DB3038E57034FF18BA035EADB20510F | [11 empty] | 105.19 | 100 | 0 | 2500 | 0 |  | 650 |  | 선택 | 선택 | 0 | 2500 | 0 |  | 650 |  | 선택 | 선택 | 해제 | 미정 | 미정 | 미정 | 미정 |  | 미정 | BT180180 | H
B44456 | 2018-03-25 | 2 | D |  | 6 | A | AE4140Q | 합금강 | D4 | BM#2 | 1576 | 58 | 1614 | 1526 | 43 | 8600 |  | 1 | 0.3 | 18 |  | -2.24 | 1561 | 1614 | 1.35 | 0 | 0 | 11 | 13 | 75 | Y |  | 2018-03-25 22:13 | 67 | 1085 | 16 | 26 | 32 | 35 | 35 | 35 | 34 | 33 | 32 | 31 | 29 | 28 | 27 | 26 | 30 | 35 | 26 | 35 | -0.19 | Y | 48.08 | Y | -0.27 |  |  |  | 0.21 |  |  |  |  | N | N | N | 100 | 0.47 | 66 | 41163 | 104130 | 1320 | 15800 | 1 | 1 | 40 | 2018-03-25 22:17 | 1561 | 119 |  | 14 |  | * 유사강종 연연주 혼탕부 ID:301/401 이상재등록 | [14 empty] | 39.05 | 100 | 0 | 0 | 0 |  | 650 | 1100 | 선택 | 선택 | 0 | 0 | 0 |  | 650 | 1100 | 선택 | 선택 | 선택 | 미정 | 미정 | 미정 | 미정 |  | 미정 | RB160.00 | C
B44457 | 2018-03-25 | 2 | D |  | 7 | A | AE4140Q | 합금강 | D4 | BM#2 | 1603 | 44 | 1627 | 1544 | 38 | 7300 |  | 1 | 0.27 | 18 |  | -2.07 | 1563 | 1614 | 1.53 | 0 | 0 | 33 | 81 | 81 | Y |  | 2018-03-25 23:16 | 69 | 1094 | 23 | 28 | 33 | 35 | 36 | 36 | 35 | 33 | 32 | 31 | 30 | 29 | 28 | 26 | 31 | 36 | 26 | 0 | -0.22 | Y | 45 | Y | -0.4 |  |  |  | 1.04 |  |  |  |  | N | N | N | 150 | 0.47 | 67 | 98036 | 103730 | 3270 | 14700 | 1 | 1 | 10 | 2018-03-25 23:16 | 1563 | 113 |  | 20 |  | * 전공정 작업지연 감속주입 요청 정속주입 불가 이상공정 등록. | [14 empty] | 91.62 | 100 | 0 | 0 | 0 |  | 650 | 1100 | 선택 | 선택 | 0 | 0 | 0 |  | 650 | 1100 | 선택 | 선택 | 선택 | 미정 | 미정 | 미정 | 미정 |  | 미정 | RB180.00 | H
A44478 | 2018-03-25 | 1 | D | TUNDISH교체 | 1 | A | AE1055LS | 탄소강 | G-AE1055LS | BM#1 | 1617 | 40 | 1621 | 1571 | 38 | 5300 |  | 3 | 0.29 | 25 |  | -1.82 | 1567 | 1621 | 0 | 15.27 |  | 18 | 64 | 60 | Y |  | 2018-03-25 22:51 | 83 | 1105 | 5 | 22 | 19 | 24 | 28 | 31 | 34 | 35 | 36 | 35 | 36 |  |  | 36 | 29 | 36 | 35 | 0 | -0.2 |  | 4.97 | Y | 0.2 |  | 2.14 | 1.93 | [5 empty] | N | N | N | 230 | 0.48 | 58 | 84590 | 94930 | 7470 | 14600 | 18 | 2 |  | 2018-03-25 23:00 | 1567 | 132 |  | 57 |  | *T/Dflux 유15kg 용225kg | [14 empty] | 82.61 | 100 | 1500 | 0 | 0 |  | 400 |  | 선택 | 해제 | 1500 | 0 | 0 |  | 400 |  | 선택 | 해제 | 해제 | 미정 | 미정 | 선택 | 선택 |  | 미정 | BT180180 | H
B44458 | 2018-03-25 | 2 | D |  | 8 | A | AE4140Q | 합금강 | D4 | BM#2 | 1589 | 39 | 1635 | 1554 | 35 | 6500 |  | 1 | 0.28 | 19 |  | -2.11 | 1561 | 1613 | 1.32 | 0 | 0 | 36 | 61 | 76 | Y |  | 2018-03-26 00:18 | 67 | 1088 | 21 | 27 | 29 | 31 | 32 | 33 | 32 | 32 | 31 | 31 | 30 | 29 |  | 29 | 30 | 33 | 29 | 32 | -0.13 | Y | 30 | Y | -0.2 |  |  |  | 1 |  |  |  |  | N | N | N | 140 | 0.47 | 58 | 92336 | 90190 | 6440 | 15000 | 1 | 1 | 20 | 2018-03-26 00:25 | 1561 | 121 |  | 27 |  | * 전공정 작업지연 감속주입 요청 정속주입 불가 이상공정 등록. | [14 empty] | 95.59 | 100 | 0 | 0 | 0 |  | 650 | 1100 | 선택 | 선택 | 0 | 0 | 0 |  | 650 | 1100 | 선택 | 선택 | 선택 | 미정 | 미정 | 미정 | 선택 | 7 | 미정 | RB180.00 | H
A44479 | 2018-03-25 | 1 | D |  | 2 | A | AE1055LS | 탄소강 | G-AE1055LS | BM#1 | 1605 | 39 | 1586 | 1545 | 37 | 4700 |  | 3 | 0.29 | 25 |  | -1.22 | 1550 | 1586 | 0 | 15.62 |  | 29 | 22 | 62 | Y |  | 2018-03-25 23:59 | 66 | 1086 | 34 | 30 | 28 | 28 | 27 | 27 | 26 | 25 | 25 | 24 | 24 | 24 |  | 24 | 27 | 28 | 24 | 24 | -0.09 |  | 45 | Y | 0 | [8 empty] | N | N | Y | 220 | 0.5 | 59 | 101508 | 94890 | 7000 | 15200 | 18 | 2 |  | 2018-03-26 00:06 | 1550 | 130 |  | 49 | [16 empty] | 99.03 | 100 | 0 | 0 | 0 |  | 400 |  | 선택 | 해제 | 0 | 0 | 0 |  | 400 |  | 선택 | 해제 | 해제 | 미정 | 미정 | 선택 | 미정 |  | 미정 | BT180180 | H
A44480 | 2018-03-25 | 1 | D |  | 3 | A | AE1055LS | 탄소강 | G-AE1055LS | BM#1 | 1585 | 39 | 1585 | 1538 | 37 | 4500 |  | 3 | 0.29 | 25 |  | -1.62 | 1537 | 1585 | 0 | 13 |  | 10 | 53 | 54 | Y |  | 2018-03-26 01:26 | 53 | 1086 | 23 | 24 | 25 | 26 | 26 | 26 | 25 | 25 | 24 | 23 | 24 | 23 |  | 23 | 25 | 26 | 23 | 26 | -0.08 | Y | 39.98 | Y | -0.2 | [8 empty] | N | N | Y | 210 | 0.5 | 59 | 84590 | 93660 | 7030 | 15100 | 18 | 2 |  | 2018-03-26 01:34 | 1537 | 113 |  | 23 | [16 empty] | 83.55 | 100 | 0 | 0 | 0 |  | 400 |  | 선택 | 해제 | 0 | 0 | 0 |  | 400 |  | 선택 | 해제 | 해제 | 미정 | 미정 | 선택 | 미정 |  | 미정 | BT180180 | H
B44459 | 2018-03-25 | 2 | D |  | 9 | A | AE4140Q | 합금강 | D4 | BM#2 | 1588 | 47 | 1626 | 1554 | 41 | 7500 |  | 1 | 0.31 | 18 |  | 0 | 1563 | 1622 | 1.57 | 0 | 0 | 22 | 4 | 67 | Y |  | 2018-03-26 01:21 | 69 | 1087 | 24 | 33 | 37 | 38 | 39 | 39 | 39 | 38 | 37 | 36 | 35 | 35 | 33 | 33 | 36 | 39 | 33 | 39 | -0.15 | Y | 40 | Y | -0.4 |  |  |  | 1.17 |  |  |  |  | N | N | N | 130 | 0.47 | 64 | 97148 | 100180 | 3830 | 14800 | 1 | 1 | 20 | 2018-03-26 01:42 | 1563 | 124 |  | 26 |  | * 전공정 작업지연 감속주입 요청 정속주입 불가 이상공정 등록. | [14 empty] | 93.23 | 100 | 0 | 0 | 0 |  | 650 | 1100 | 선택 | 선택 | 0 | 0 | 0 |  | 650 | 1100 | 선택 | 선택 | 선택 | 미정 | 미정 | 미정 | 미정 |  | 미정 | RB165.10 | C
A44481 | 2018-03-25 | 1 | D |  | 4 | A | AE1055LS | 탄소강 | G-AE1055LS | BM#1 | 1565 | 40 | 1588 | 1513 | 37 | 5300 |  | 3 | 0.28 | 25 |  | -1.49 | 1544 | 1588 | 0 | 12.26 |  | 23 | 13 | 84 | Y |  | 2018-03-26 02:18 | 60 | 1088 | 22 | 22 | 24 | 25 | 25 | 24 | 25 | 24 | 24 | 23 | 22 | 21 | 22 | 22 | 23 | 25 | 21 | 25 | -0.1 | Y | 39.98 | Y | 0.2 | [8 empty] | N | N | Y | 200 | 0.5 | 61 | 101508 | 98040 | 7010 | 14800 | 18 | 2 |  | 2018-03-26 02:26 | 1544 | 108 |  | 30 | [16 empty] | 96.08 | 100 | 0 | 0 | 0 |  | 400 |  | 선택 | 해제 | 0 | 0 | 0 |  | 400 |  | 선택 | 해제 | 해제 | 미정 | 미정 | 선택 | 미정 |  | 미정 | BT180180 | H
B44460 | 2018-03-25 | 2 | D |  | 10 | A | AE4140Q | 합금강 | D4 | BM#2 | 1620 | 39 | 1626 | 1564 | 34 | 6800 |  | 1 | 0.28 | 18 |  | -18.28 | 1561 | 1612 | 1.44 | 0 | 0 | 11 | 14 | 61 | Y |  | 2018-03-26 02:38 | 67 | 1086 | 28 | 33 | 34 | 35 | 34 | 34 | 33 | 32 | 30 | 29 | 28 | 26 |  | 26 | 31 | 35 | 26 | 34 | -0.22 | Y | 40.02 | Y | -0.4 |  |  |  | 0.64 |  |  |  |  | N | N | N | 120 | 0.49 | 60 | 97462 | 97350 | 6740 | 16400 | 1 | 1 | 30 | 2018-03-26 02:43 | 1561 | 103 |  | 16 | 25 | [15 empty] | 93.71 | 100 | 0 | 0 | 0 |  | 650 | 1100 | 선택 | 선택 | 0 | 0 | 0 |  | 650 | 1100 | 선택 | 선택 | 선택 | 미정 | 미정 | 미정 | 미정 |  | 미정 | RB140.00 | C
A44482 | 2018-03-25 | 1 | D |  | 5 | A | AE1055LS | 탄소강 | G-AE1055LS | BM#1 | 1619 | 45 | 1588 | 1549 | 39 | 4200 |  | 3 | 0.29 | 25 |  | -1.17 | 1551 | 1588 | 0 | 15.32 |  | 18 | 65 | 51 | Y |  | 2018-03-26 03:17 | 67 | 1087 | 20 | 26 | 31 | 34 | 36 | 36 | 37 | 37 | 36 | 36 | 35 | 35 | 36 | 35 | 34 | 37 | 35 | 36 | -0.02 | Y | 34.98 | Y | -0.2 | [8 empty] | N | N | Y | 190 | 0.5 | 66 | 101508 | 101120 | 7040 | 13600 | 18 | 2 |  | 2018-03-26 03:24 | 1551 | 113 |  | 34 | [16 empty] | 93.34 | 100 | 0 | 0 | 0 |  | 400 |  | 선택 | 해제 | 0 | 0 | 0 |  | 400 |  | 선택 | 해제 | 해제 | 미정 | 미정 | 선택 | 미정 |  | 미정 | BT180180 | H
B44461 | 2018-03-25 | 2 | D | TUNDISH교체전 | 11 | A | AE4140Q | 합금강 | D4 | BM#2 | 1570 | 44 | 1625 | 1547 | 37 | 7500 |  | 1 | 0.31 | 19 |  | -1.93 | 1565 | 1616 | 1.43 | 0 | 0 | 33 | 82 | 67 | Y |  | 2018-03-26 03:47 | 71 | 1089 | 21 | 30 | 36 | 39 | 39 | 39 | 38 | 38 | 36 | 36 | 34 | 33 | 31 | 30 | 35 | 39 | 30 | 39 | -0.18 | Y | 50.02 | Y | -0.2 |  |  |  | 1.08 |  |  |  |  | N | N | N | 110 | 0.49 | 65 | 104941 | 105980 | 3620 | 2000 | 1 | 1 | 20 | 2018-03-26 03:52 | 1565 | 107 |  | 10 |  |  | 068F0B63D94145CC8671B6E6E5BB853D | 2667DC8E8BE24624B313AC0BD923149A | 53CA17C8290A4FA6A7A446644FE46113 | [11 empty] | 95.75 | 100 | 0 | 2770 | 0 |  | 650 | 1100 | 선택 | 선택 | 0 | 2670 | 0 |  | 650 | 1100 | 선택 | 선택 | 선택 | 미정 | 미정 | 미정 | 미정 |  | 미정 | RB125.00 | C
A44483 | 2018-03-25 | 1 | D |  | 6 | A | AE1055LS | 탄소강 | G-AE1055LS | BM#1 | 1622 | 42 | 1580 | 1554 | 35 | 3900 |  | 3 | 0.28 | 25 |  | -1.07 | 1548 | 1580 | 0 | 15.29 |  | 29 | 23 | 48 | Y |  | 2018-03-26 04:12 | 64 | 1089 | 32 | 30 | 31 | 32 | 32 | 31 | 32 | 31 | 31 | 31 | 30 | 30 |  | 30 | 31 | 32 | 30 | 32 | -0.03 | Y | 40.02 | Y | 0 | [8 empty] | N | N | Y | 180 | 0.49 | 59 | 101508 | 97990 | 7060 | 15500 | 18 | 2 |  | 2018-03-26 04:20 | 1548 | 122 |  | 46 |  | *롱노즐 내부지금융착,교체 | [14 empty] | 96.67 | 100 | 0 | 0 | 0 |  | 400 |  | 선택 | 해제 | 0 | 0 | 0 |  | 400 |  | 선택 | 해제 | 해제 | 미정 | 미정 | 선택 | 선택 | 5 | 미정 | BT180180 | H
B44462 | 2018-03-25 | 2 | B | TUNDISH교체 | 1 | A | SCR415HM | 소입성보증강 | C1 | BM#2 | 1629 | 48 | 1677 | 1585 | 42 | 8300 |  | 1 | 0.38 | 20 |  | -2.25 | 1601 | 1670 | 0 | 3.71 | 0 | 36 | 62 | 69 | Y |  | 2018-03-26 04:50 | 89 | 1088 | -584 | -221 | 23 | 23 | 21 | 25 | 31 | 35 | 37 | 39 | 39 | 40 | 41 | 41 | 34 | 41 | 41 | 0 | 0 |  |  | Y | 0.2 |  | 2.71 | 2.71 | 1.32 |  |  |  |  | N | N | N | 150 | 0.51 | 56 | 152262 | 96880 | 4160 | 14700 | 10 | 2 | 10 | 2018-03-26 04:51 | 1601 | 139 |  | 38 |  | * T/D FLUX 용탕부: 120 KG / 유탕부: 15KG 투입 * 첫 수소 기준값 초과 ID: 301,302,401,402 | [14 empty] | 150.75 | 100 | 700 | 0 | 0 |  | 450 | 300 | 선택 | 선택 | 700 | 0 | 0 |  | 450 | 300 | 선택 | 선택 | 해제 | 미정 | 미정 | 미정 | 미정 |  | 미정 | BT180180 | H
A44484 | 2018-03-25 | 1 | B |  | 7 | A | AE1055LS | 탄소강 | G-AE1055LS | BM#1 | 1546 | 42 | 1584 | 1535 | 37 | 5700 |  | 3 | 0.29 | 25 |  | -1.23 | 1548 | 1584 | 0 | 15.98 |  | 10 | 54 | 52 | Y |  | 2018-03-26 05:29 | 64 | 1086 | 29 | 32 | 34 | 35 | 36 | 36 | 36 | 36 | 35 | 34 | 34 | 34 | 34 | 34 | 34 | 36 | 34 | 36 | -0.05 | Y | 40.02 | Y | 0 | [8 empty] | N | N | Y | 230 | 0.5 | 62 | 84590 | 97430 | 7110 | 14200 | 18 | 2 |  | 2018-03-26 05:40 | 1548 | 114 |  | 30 | [16 empty] | 80.99 | 100 | 0 | 0 | 0 |  | 400 |  | 선택 | 해제 | 0 | 0 | 0 |  | 400 |  | 선택 | 해제 | 해제 | 미정 | 미정 | 선택 | 미정 |  | 미정 | BT180180 | H
B44463 | 2018-03-25 | 2 | B |  | 2 | A | 16MNCRS5HAM | 소입성보증강 | C1 | BM#2 | 1592 | 45 | 1665 | 1557 | 39 | 7900 |  | 1 | 0.31 | 19 |  | 0 | 1582 | 1641 | 0 | 2.64 | 0 | 22 | 5 | 69 | Y |  | 2018-03-26 06:02 | 71 | 1092 | 38 | 36 | 35 | 34 | 33 | 32 | 30 | 29 | 28 | 26 | 24 | 22 |  | 22 | 31 | 35 | 22 | 0 | -0.29 |  | 44.98 | Y | -0.4 | [8 empty] | N | N | N | 140 | 0.52 | 55 | 44382 | 96120 | 3220 | 13400 | 10 | 2 | 20 | 2018-03-26 06:15 | 1582 | 133 |  | 25 | [16 empty] | 44.74 | 100 | 0 | 0 | 0 |  | 450 | 300 | 선택 | 선택 | 0 | 0 | 0 |  | 450 | 300 | 선택 | 선택 | 해제 | 미정 | 미정 | 미정 | 미정 |  | 미정 | RB140.00 | H
A44485 | 2018-03-25 | 1 | B |  | 8 | A | AE1055LS | 탄소강 | G-AE1055LS | BM#1 | 1585 | 42 | 1587 | 1524 | 27 | 5300 |  | 3 | 0.28 | 26 |  | -1.48 | 1541 | 1586 | 0 | 15.74 |  | 23 | 14 | 65 | Y |  | 2018-03-26 06:38 | 57 | 1086 | 31 | 32 | 32 | 32 | 31 | 31 | 31 | 30 | 29 | 28 | 28 | 28 |  | 28 | 30 | 32 | 28 | 32 | -0.09 |  | 45.02 | Y | 0 | [8 empty] | N | N | Y | 220 | 0.5 | 57 | 152262 | 95900 | 6990 | 15000 | 18 | 2 |  | 2018-03-26 06:45 | 1541 | 107 |  | 25 |  | *유사강종 연연주 혼탕부 성분 확인 ID:107~109.207~209 | [14 empty] | 148.04 | 100 | 0 | 0 | 0 |  | 400 |  | 선택 | 해제 | 0 | 0 | 0 |  | 400 |  | 선택 | 해제 | 해제 | 미정 | 미정 | 선택 | 미정 |  | 미정 | BT180180 | H
B44464 | 2018-03-25 | 2 | B |  | 3 | A | 16MNCRS5HAM | 소입성보증강 | C1 | BM#2 | 1568 | 53 | 1644 | 1547 | 45 | 9100 |  | 1 | 0.34 | 19 |  | -2.23 | 1579 | 1636 | 0 | 3.28 | 0 | 11 | 15 | 71 | Y |  | 2018-03-26 07:11 | 68 | 1089 | 17 | 25 | 29 | 30 | 31 | 30 | 29 | 27 | 27 | 25 | 23 | 21 |  | 21 | 26 | 31 | 21 | 0 | -0.29 | Y | 34.98 | Y | -0.4 | [8 empty] | N | N | N | 130 | 0.53 | 56 | 96161 | 97330 | 5300 | 14500 | 10 | 2 | 30 | 2018-03-26 07:09 | 1579 | 132 |  | 15 | [16 empty] | 93.72 | 100 | 0 | 0 | 0 |  | 450 | 300 | 선택 | 선택 | 0 | 0 | 0 |  | 450 | 300 | 선택 | 선택 | 해제 | 미정 | 미정 | 미정 | 미정 |  | 미정 | RB140.00 | H
A44486 | 2018-03-26 | 1 | B |  | 9 | A | P-AE1055LS | 탄소강 | G-AE1055LS | BM#1 | 1647 | 41 | 1599 | 1564 | 23 | 3800 |  | 3 | 0.28 | 25 |  | -1.21 | 1546 | 1583 | 0 | 16.25 |  | 18 | 66 | 57 | Y |  | 2018-03-26 07:45 | 61 | 1085 | 30 | 35 | 37 | 38 | 39 | 39 | 39 | 38 | 38 | 38 | 37 | 37 |  | 37 | 37 | 39 | 37 | 39 | -0.06 | Y | 35 | Y | 0 | [8 empty] | N | N | Y | 210 | 0.48 | 61 | 50754 | 94610 | 6970 | 15500 | 18 | 2 |  | 2018-03-26 07:59 | 1546 | 99 |  | 17 |  | *유사강종 연연주 혼탕부 성분 확인 ID:101.201 | [14 empty] | 49.98 | 100 | 0 | 0 | 0 |  | 650 |  | 선택 | 해제 | 0 | 0 | 0 |  | 650 |  | 선택 | 해제 | 해제 | 미정 | 미정 | 선택 | 미정 |  | 미정 | BT180180 | H
B44465 | 2018-03-26 | 2 | B |  | 4 | A | 16MNCRS5HAM | 소입성보증강 | C1 | BM#2 | 1602 | 51 | 1644 | 1574 | 41 | 8200 |  | 1 | 0.32 | 19 |  | -2.16 | 1577 | 1633 | 0 | 2.89 | 0 | 33 | 83 | 62 | Y |  | 2018-03-26 08:12 | 66 | 1082 | 16 | 24 | 28 | 31 | 32 | 32 | 32 | 30 | 29 | 28 | 27 | 25 | 23 | 19 | 27 | 32 | 19 | 32 | -0.26 | Y | 50.03 | Y | -0.4 | [8 empty] | N | N | N | 120 | 0.43 | 71 | 98150 | 101340 | 3850 | 15000 | 10 | 2 | 50 | 2018-03-26 08:11 | 1577 | 121 |  | 13 |  | * 전공정 요청으로 감속주입 0.40 이상공정 등록 및 생관통보 | [14 empty] | 93.39 | 100 | 0 | 0 | 0 |  | 450 | 300 | 해제 | 선택 | 0 | 0 | 0 |  | 450 | 300 | 해제 | 선택 | 해제 | 미정 | 미정 | 미정 | 미정 |  | 미정 | RB140.00 | H
A44487 | 2018-03-26 | 1 | B |  | 10 | A | P-AE1055LS | 탄소강 | G-AE1055LS | BM#1 | 1562 | 40 | 1577 | 1509 | 31 | 5100 |  | 3 | 0.28 | 25 |  | -1.27 | 1539 | 1577 | 0 | 18.06 |  | 29 | 24 | 63 | Y |  | 2018-03-26 08:50 | 54 | 1088 | 37 | 37 | 37 | 37 | 37 | 36 | 35 | 34 | 33 | 33 | 32 | 31 |  | 31 | 35 | 37 | 31 | 37 | -0.13 |  | 45 | Y | -0.2 | [8 empty] | N | N | Y | 200 | 0.48 | 58 | 84590 | 91510 | 7060 | 13000 | 18 | 2 |  | 2018-03-26 08:56 | 1539 | 98 |  | 14 |  | *강제개공및 나탕주입 ID:105.205 | [14 empty] | 85.88 | 100 | 0 | 0 | 0 |  | 650 |  | 선택 | 해제 | 0 | 0 | 0 |  | 650 |  | 선택 | 해제 | 해제 | 미정 | 미정 | 선택 | 미정 |  | 미정 | BT180180 | H
B44466 | 2018-03-26 | 2 | B |  | 5 | A | 16MNCRS5HAM | 소입성보증강 | C1 | BM#2 | 1609 | 54 | 1614 | 1574 | 45 | 6400 |  | 3 | 0.28 | 18 |  | 69.39 | 1567 | 0 | 0 | 13.22 |  | 36 | 63 | 51 | Y |  | 2018-03-26 09:22 | 56 | 1081 | 15 | 19 | 24 | 26 | 26 | 26 | 25 | 25 | 24 | 23 | 22 | 20 |  | 20 | 23 | 26 | 20 | 26 | -0.15 | Y | 40.03 | Y | -0.4 | [8 empty] | N | N | N | 110 | 0.53 | 58 | 96161 | 101080 | 2080 | 14500 | 10 | 2 | 10 | 2018-03-26 09:25 | 1567 | 127 |  | 16 | [16 empty] | 93.22 | 100 | 0 | 0 | 0 |  | 450 | 300 | 선택 | 선택 | 0 | 0 | 0 |  | 450 | 300 | 선택 | 선택 | 해제 | 미정 | 미정 | 미정 | 미정 |  | 미정 | RB140.00 | H
A44488 | 2018-03-26 | 1 | B |  | 11 | A | P-AE1055LS | 탄소강 | G-AE1055LS | BM#1 | 1611 | 45 | 1595 | 1538 | 29 | 4700 |  | 3 | 0.27 | 25 |  | -1.49 | 1551 | 1595 | 0 | 15.72 |  | 10 | 55 | 69 | N | 1 | 2018-03-26 09:55 | 66 | 1079 | 31 | 27 | 38 | 42 | 44 | 44 | 44 | 43 | 43 | 42 | 42 | 41 | 41 | 41 | 40 | 44 | 41 | 44 | -0.07 | Y | 39.98 | Y | 0 | [8 empty] | N | N | Y | 190 | 0.47 | 64 | 101508 | 94920 | 7040 | 14600 | 18 | 2 |  | 2018-03-26 10:00 | 1551 | 86 |  | 8 |  | *강제개공및 나탕주입 ID:101.201 | [14 empty] | 99.62 | 100 | 0 | 0 | 0 |  | 650 |  | 선택 | 해제 | 0 | 0 | 0 |  | 650 |  | 선택 | 해제 | 해제 | 미정 | 미정 | 선택 | 미정 |  | 미정 | BT180180 | H
B44467 | 2018-03-26 | 2 | B |  | 6 | A | 16MNCRS5HAM | 소입성보증강 | C1 | BM#2 | 1603 | 41 | 1656 | 1565 | 36 | 7300 |  | 2 | 0.4 | 18 |  | -2.21 | 1583 | 1639 | 0.15 | 0.6 |  | 22 | 6 | 63 | Y |  | 2018-03-26 10:07 | 72 | 1083 | 17 | 24 | 27 | 30 | 31 | 30 | 29 | 28 | 27 | 25 | 24 | 22 | 21 | 19 | 26 | 31 | 19 | 0 | -0.29 | Y | 41.32 | Y | -0.4 | [8 empty] | N | N | N | 100 | 0.45 | 63 | 96161 | 95240 | 3870 | 15400 | 10 | 2 | 40 | 2018-03-26 10:24 | 1575 | 120 |  | 32 |  | * 전공정 요청으로 감속주입 | [14 empty] | 9616100 | 100 | 0 | 0 | 0 |  | 450 | 300 | 선택 | 선택 | 0 | 0 | 0 |  | 450 | 300 | 선택 | 선택 | 해제 | 미정 | 미정 | 미정 | 미정 |  | 미정 | RB140.00 | C
A44489 | 2018-03-26 | 1 | B |  | 12 | B | P-AE1055LS | 탄소강 | G-AE1055LS | BM#1 | 1615 | 41 | 1585 | 1556 | 22 | 3500 |  | 3 | 0.28 | 25 |  | -1.7 | 1534 | 1585 | 0 | 16.4 |  | 23 | 15 | 76 | Y |  | 2018-03-26 10:54 | 49 | 1093 | 39 | 36 | 34 | 32 | 31 | 29 | 28 | 27 | 26 | 25 | 24 | 24 | 23 | 23 | 29 | 34 | 23 | 0 | -0.22 |  | 50 | Y | -0.2 | [8 empty] | N | N | Y | 180 | 0.48 | 65 | 101508 | 99470 | 7030 | 15100 | 18 | 2 |  | 2018-03-26 11:02 | 1534 | 91 |  | 14 | [16 empty] | 95.4 | 100 | 0 | 0 | 0 |  | 650 |  | 선택 | 해제 | 0 | 0 | 0 |  | 650 |  | 선택 | 해제 | 해제 | 미정 | 미정 | 선택 | 미정 |  | 미정 | BT180180 | H
B44468 | 2018-03-26 | 2 | B |  | 7 | B | 16MNCRS5HAM | 소입성보증강 | C1 | BM#2 | 1602 | 48 | 1624 | 1554 | 40 | 6600 |  | 3 | 0.27 | 18 |  | 71.02 | 1573 | 0 | 0 | 11.85 |  | 11 | 16 | 62 | Y |  | 2018-03-26 11:27 | 62 | 1091 | 16 | 19 | 23 | 26 | 27 | 27 | 26 | 26 | 25 | 24 | 23 | 23 | 22 | 21 | 24 | 27 | 21 | 26 | -0.13 | Y | 45.03 | Y | -0.2 | [8 empty] | N | N | N | 150 | 0.45 | 67 | 96161 | 99930 | 440 | 16200 | 10 | 2 | 30 | 2018-03-26 11:37 | 1573 | 124 |  | 19 |  | * 전공정 요청으로 감속주입 | [14 empty] | 95.83 | 100 | 0 | 0 | 0 |  | 450 | 300 | 선택 | 선택 | 0 | 0 | 0 |  | 450 | 300 | 선택 | 선택 | 해제 | 미정 | 미정 | 미정 | 미정 |  | 미정 | RB140.00 | H
A44490 | 2018-03-26 | 1 | B |  | 13 | A | P-AE1055LS | 탄소강 | G-AE1055LS | BM#1 | 1591 | 42 | 1577 | 1519 | 31 | 5000 |  | 3 | 0.28 | 15 |  | 76.6 | 1546 | 0 | 0 | 11.5 |  | 18 | 67 | 72 | Y |  | 2018-03-26 12:05 | 61 | 1087 | 22 | 31 | 37 | 39 | 41 | 41 | 40 | 40 | 39 | 39 | 38 | 38 | 38 | 39 | 37 | 41 | 38 | 39 | 0 | Y | 39.98 | Y | 0.2 | [8 empty] | N | N | Y | 230 | 0.48 | 66 | 101508 | 102710 | 7150 | 15300 | 18 | 2 |  | 2018-03-26 12:12 | 1546 | 96 |  | 9 |  | *진공기준 미달 | [14 empty] | 92.49 | 100 | 0 | 0 | 0 |  | 650 |  | 선택 | 해제 | 0 | 0 | 0 |  | 650 |  | 선택 | 해제 | 해제 | 미정 | 미정 | 선택 | 미정 |  | 미정 | BT180180 | H
B44469 | 2018-03-26 | 2 | B |  | 8 | B | 16MNCRS5HAM | 소입성보증강 | C1 | BM#2 | 1608 | 53 | 1654 | 1546 | 45 | 8200 |  | 2 | 0.27 | 18 |  | -2.01 | 1581 | 1635 | 0.08 | 1.25 |  | 33 | 84 | 58 | Y |  | 2018-03-26 12:20 | 70 | 1077 | 18 | 22 | 27 | 29 | 29 | 29 | 29 | 28 | 28 | 26 | 25 | 23 |  | 23 | 26 | 29 | 23 | 29 | -0.15 | Y | 40 | Y | -0.4 | [8 empty] | N | N | N | 140 | 0.52 | 58 | 93049 | 100400 | 140 | 14100 | 10 | 2 | 40 | 2018-03-26 12:45 | 1574 | 132 |  | 36 | [16 empty] | 93.42 | 72.73 | 0 | 0 | 0 |  | 450 | 300 | 선택 | 선택 | 0 | 0 | 0 |  | 450 | 300 | 선택 | 선택 | 해제 | 미정 | 미정 | 미정 | 미정 |  | 미정 | BT180180 | C
A44491 | 2018-03-26 | 1 | C | TUNDISH교체전 | 14 | B | P-AE1055LS | 탄소강 | G-AE1055LS | BM#1 | 1586 | 42 | 1576 | 1531 | 29 | 4700 |  | 3 | 0.26 | 25 |  | -1.3 | 1537 | 1579 | 0 | 17.98 |  | 29 | 25 | 68 | Y |  | 2018-03-26 13:06 | 52 | 1083 | 38 | 37 | 36 | 35 | 34 | 33 | 32 | 32 | 31 | 30 | 30 | 29 | 28 | 27 | 32 | 36 | 27 | 0 | -0.16 |  | 55 | Y | -0.2 | [8 empty] | N | N | M | 220 | 0.46 | 74 | 93678 | 100500 | 7000 | 2000 | 18 | 2 |  | 2018-03-26 13:07 | 1537 | 106 |  | 16 |  | *전공정요청 감속주입 정속유지 미준수 ID:103~105.203~205 |  | D90E70E4379A48E2BA9EEE54F1C93953 | 261C6CCA053E4120900FBCC7532F3186 | [11 empty] | 87.14 | 100 | 0 | 3650 | 0 |  | 650 |  | 선택 | 해제 | 0 | 3700 | 0 |  | 650 |  | 선택 | 해제 | 해제 | 미정 | 미정 | 선택 | 미정 |  | 미정 | BT180180 | H
B44470 | 2018-03-26 | 2 | C |  | 9 | A | 16MNCRS5HAM | 소입성보증강 | C1 | BM#2 | 1599 | 53 | 1656 | 1566 | 39 | 7900 |  | 1 | 0.39 | 19 |  | -2.61 | 1577 | 1640 | 0 | 2.54 | 0 | 36 | 64 | 49 | Y |  | 2018-03-26 13:40 | 66 | 1080 | 17 | 22 | 26 | 28 | 28 | 28 | 27 | 26 | 24 | 23 | 21 | 19 | 17 | 17 | 24 | 28 | 17 | 28 | -0.24 | Y | 45.02 | Y | -0.4 | [8 empty] | N | N | N | 130 | 0.49 | 60 | 93012 | 97370 | 670 | 15800 | 10 | 2 | 10 | 2018-03-26 13:46 | 1577 | 129 |  | 18 |  | *전공정 작업지연 감속주입 | [14 empty] | 94.91 | 75 | 0 | 0 | 0 |  | 450 | 300 | 선택 | 선택 | 0 | 0 | 0 |  | 450 | 300 | 선택 | 선택 | 해제 | 미정 | 미정 | 미정 | 미정 |  | 미정 | BT180180 | C
A44492 | 2018-03-26 | 1 | C | TUNDISH교체 | 1 | B | SCR420HB | 소입성보증강 | C2 | BM#1 | 1585 | 49 | 1633 | 1523 | 43 | 8600 |  | 3 | 0.27 | 20 |  | -1.53 | 1595 | 1633 | 0 | 22.47 |  | 10 | 56 | 63 | Y |  | 2018-03-26 14:28 | 87 | 1084 | 39 | 31 | 36 | 38 | 40 | 41 | 41 | 42 | 42 | 42 | 42 | 42 | 42 | 42 | 40 | 42 | 42 | 42 | 0 |  | 25.03 | Y | 0 |  | 1.98 | 1.86 | [5 empty] | N | N | N | 150 | 0.43 | 64 | 84590 | 98700 | 7000 | 16400 | 4 | 1 |  | 2018-03-26 14:35 | 1595 | 112 |  | 29 |  | *T/D플럭스 유15 용225KG *전공정요청 HEAT평균 주속20%이상 감속주입 ID:102~105.202.~205 | [14 empty] | 80.03 | 100 | 1000 | 0 | 0 |  | 450 |  | 선택 | 선택 | 1000 | 0 | 0 |  | 450 |  | 선택 | 선택 | 해제 | 미정 | 미정 | 선택 | 미정 |  | 미정 | BT180180 | H
B44471 | 2018-03-26 | 2 | C |  | 10 | A | 16MNCRS5HAM | 소입성보증강 | C1 | BM#2 | 1610 | 54 | 1645 | 1545 | 41 | 8600 |  | 1 | 0.4 | 19 |  | 0 | 1579 | 1657 | 0 | 4.8 | 0 | 22 | 7 | 62 | Y |  | 2018-03-26 14:51 | 68 | 1080 | 14 | 25 | 33 | 36 | 38 | 39 | 38 | 37 | 37 | 35 | 34 | 33 | 32 | 27 | 33 | 39 | 27 | 0 | -0.28 | Y | 42.4 | Y | -0.6 | [8 empty] | N | N | N | 120 | 0.42 | 68 | 140445 | 97370 | 890 | 16200 | 10 | 2 | 20 | 2018-03-26 14:58 | 1579 | 119 |  | 10 |  | *전공정 작업지연 주속 20% 감속주입,이상공정 등록 및 생관통보 *연연주 혼탕부 성분확인 ID:307~309,407~409 *주입 말기 전공정 요청으로 주속 0.25까지 감속주입 ID:306.307.406.407(VD대차 Ar실린더 파손) | [14 empty] | 152.66 | 66.67 | 0 | 0 | 0 |  | 450 | 300 | 선택 | 선택 | 0 | 0 | 0 |  | 450 | 300 | 선택 | 선택 | 해제 | 미정 | 미정 | 미정 | 미정 |  | 미정 | BT180180 | C
A44493 | 2018-03-26 | 1 | C |  | 2 | B | SCR420HB | 소입성보증강 | C2 | BM#1 | 1641 | 54 | 1610 | 1562 | 42 | 6700 |  | 3 | 0.24 | 25 |  | -1.27 | 1568 | 1610 | 0 | 20.63 |  | 23 | 16 | 92 | Y |  | 2018-03-26 15:46 | 60 | 1105 | 41 | 39 | 38 | 37 | 36 | 34 | 33 | 32 | 31 | 31 | 30 | 30 | 29 | 29 | 34 | 38 | 29 | 0 | -0.16 |  | 55.1 | Y | 0 | [8 empty] | N | N | N | 140 | 0.48 | 66 | 101508 | 101800 | 5960 | 16100 | 4 | 1 |  | 2018-03-26 15:54 | 1568 | 117 |  | 15 |  | *TEST 주속 0.48m/min | [14 empty] | 93.3 | 100 | 0 | 0 | 300 |  | 450 |  | 선택 | 선택 | 0 | 0 | 300 |  | 450 |  | 선택 | 선택 | 해제 | 미정 | 미정 | 선택 | 미정 |  | 미정 | BT180180 | H
B44472 | 2018-03-26 | 2 | C | TUNDISH교체전 | 11 | B | 16MNCRS5HAM2 | 소입성보증강 | C1 | BM#2 | 1562 | 60 | 1647 | 1534 | 41 | 8200 |  | 1 | 0.38 | 19 |  | 0 | 1634 | 1634 | 0 | 3.12 | 0 | 11 | 17 | 70 | Y |  | 2018-03-26 16:07 | 124 | 1096 | 23 | 27 | 29 | 31 | 32 | 32 | 31 | 30 | 29 | 28 | 27 | 26 | 25 | 25 | 29 | 32 | 25 | 0 | -0.17 | Y | 40.02 | Y | -0.2 | [8 empty] | N | N | N | 110 | 0.47 | 64 | 62357 | 100660 | 890 | 2300 | 10 | 2 | 40 | 2018-03-26 16:14 | 1574 | 123 |  | 8 |  | *연연주 혼탕부 성분확인 ID:301.401 *전공정 작업지연 감속주입 | CD99763347FF433C97B4D67C3A77FBD4 | 1F905705A8CD48C4B0D86580E7E0A09E | E8A8AA68D9C946E3AD5C331C9AF687D8 | [11 empty] | 62.99 | 75 | 0 | 3807 | 0 |  | 450 | 300 | 선택 | 선택 | 0 | 3388 | 0 |  | 450 | 300 | 선택 | 선택 | 해제 | 미정 | 미정 | 미정 | 미정 |  | 미정 | BT180180 | H
A44494 | 2018-03-26 | 1 | C |  | 3 | A | SCR420HB | 소입성보증강 | C2 | BM#1 | 1587 | 61 | 1603 | 1528 | 49 | 7700 |  | 3 | 0.28 | 25 |  | -1.29 | 1564 | 1603 | 0 | 28.64 |  | 18 | 68 | 95 | Y |  | 2018-03-26 16:59 | 56 | 1090 | 28 | 33 | 35 | 36 | 36 | 35 | 34 | 33 | 32 | 32 | 30 | 30 | 30 | 29 | 32 | 36 | 29 | 30 | -0.13 | Y | 55 | Y | -0.2 | [8 empty] | N | N | N | 130 | 0.48 | 71 | 101508 | 109200 | 7100 | 15900 | 4 | 1 |  | 2018-03-26 17:05 | 1564 | 111 |  | 10 |  | *TEST 주속 0.48m/min | [14 empty] | 87.36 | 100 | 0 | 0 | 0 |  | 450 |  | 선택 | 선택 | 0 | 0 | 0 |  | 450 |  | 선택 | 선택 | 해제 | 미정 | 미정 | 선택 | 미정 |  | 미정 | BT180180 | H
B44473 | 2018-03-26 | 2 | C | TUNDISH교체 | 1 | A | AE4140M2 | 합금강 | AE4150HF | BM#2 | 1541 | 55 | 1655 | 1527 | 44 | 9600 |  | 1 | 0.35 | 21 |  | 0 | 1638 | 1638 | 1.5 | 0 | 0 | 33 | 85 | 76 | Y |  | 2018-03-26 17:13 | 145 | 1084 | -123 | 36 | 36 | 31 | 36 | 39 | 42 | 44 | 44 | 45 | 46 | 46 | 45 | 45 | 40 | 46 | 45 | 36 | 0.16 |  | 10.02 | Y | -0.2 |  | 2.48 | 2.42 | [5 empty] | N | N | N | 150 | 0.48 | 63 | 92460 | 102700 | 50 | 16700 | 11 | 1 | 10 | 2018-03-26 17:21 | 1587 | 140 |  | 31 |  | *T/D 플럭스 120/15KG *롱노즐 실리부 부착 *주입 후기 전공정 작업지연 감속주입 | [14 empty] | 90.65 | 75 | 778 | 0 | 0 |  | 650 | 400 | 선택 | 해제 | 767 | 0 | 0 |  | 650 | 400 | 선택 | 해제 | 해제 | 미정 | 미정 | 미정 | 선택 |  | 미정 | RB190.00 | C
A44495 | 2018-03-26 | 1 | C |  | 4 | A | SCR420HB | 소입성보증강 | C2 | BM#1 | 1610 | 48 | 1594 | 1538 | 40 | 7500 |  | 3 | 0.29 | 23 |  | -1.09 | 1564 | 1594 | 0 | 27.43 |  | 29 | 26 | 94 | Y |  | 2018-03-26 18:04 | 56 | 1092 | 27 | 29 | 29 | 30 | 29 | 27 | 26 | 24 | 24 | 23 | 21 | 20 | 19 | 19 | 26 | 30 | 19 | 29 | -0.24 | Y | 44.97 | Y | -0.2 | [8 empty] | N | N | N | 120 | 0.53 | 61 | 101508 | 104850 | 7020 | 16000 | 4 | 1 |  | 2018-03-26 18:06 | 1564 | 108 |  | 18 |  | *전공정요청 감속주입 | [14 empty] | 90.75 | 100 | 0 | 0 | 0 |  | 450 |  | 선택 | 선택 | 0 | 0 | 0 |  | 450 |  | 선택 | 선택 | 해제 | 미정 | 미정 | 선택 | 미정 |  | 미정 | BT180180 | H
B44474 | 2018-03-26 | 2 | C |  | 2 | A | AE4140M2 | 합금강 | AE4150HF | BM#2 | 1573 | 57 | 1646 | 1534 | 43 | 8600 |  | 1 | 0.34 | 21 |  | 0 | 1569 | 1636 | 1.55 | 0 | 0 | 36 | 65 | 87 | Y |  | 2018-03-26 19:02 | 76 | 1098 | 44 | 42 | 42 | 42 | 42 | 42 | 41 | 40 | 38 | 37 | 35 | 34 | 32 | 28 | 38 | 42 | 28 | 42 | -0.23 |  | 60.02 | Y | -0.4 | [8 empty] | N | N | N | 140 | 0.47 | 68 | 92436 | 104280 | 90 | 14800 | 11 | 1 | 20 | 2018-03-26 18:38 | 1569 | 132 |  | -12 |  | *전공정 작업지연 감속주입 | [14 empty] | 89.53 | 75 | 0 | 0 | 0 |  | 650 | 400 | 선택 | 해제 | 0 | 0 | 0 |  | 650 | 400 | 선택 | 해제 | 해제 | 미정 | 미정 | 미정 | 미정 |  | 미정 | RB140.00 | H
A44496 | 2018-03-26 | 1 | C |  | 5 | A | SCR420HB | 소입성보증강 | C2 | BM#1 | 1569 | 39 | 1613 | 1579 | 29 | 5200 |  | 3 | 0.28 | 22 |  | 0 | 1613 | 1613 | 0 | 24.98 |  | 10 | 57 | 77 | Y |  | 2018-03-26 19:02 | 105 | 1093 | 18 | 24 | 28 | 29 | 30 | 30 | 29 | 29 | 29 | 28 | 27 | 27 | 27 | 27 | 27 | 30 | 27 | 29 | -0.04 | Y | 40 | Y | 0 | [8 empty] | N | N | N | 110 | 0.52 | 61 | 118426 | 103400 | 7070 | 16000 | 4 | 1 |  | 2018-03-26 19:06 |  | 109 |  | 23 |  | *전공정요청 감속주입 | [14 empty] | 107.27 | 100 | 0 | 0 | 0 |  | 450 |  | 선택 | 선택 | 0 | 0 | 0 |  | 450 |  | 선택 | 선택 | 해제 | 미정 | 미정 | 선택 | 미정 |  | 미정 | BT180180 | H
B44475 | 2018-03-26 | 2 | C |  | 3 | B | AE4140M2 | 합금강 | AE4150HF | BM#2 | 1562 | 77 | 1634 | 1564 | 43 | 8300 |  | 1 | 0.34 | 18 |  | 0 | 1619 | 1619 | 1.5 | 0 | 0 | 22 | 8 | 81 | Y |  | 2018-03-26 20:01 | 126 | 1084 | 24 | 30 | 39 | 42 | 44 | 44 | 44 | 43 | 42 | 40 | 39 | 38 | 35 | 35 | 39 | 44 | 35 | 44 | -0.22 | Y | 40 | Y | -0.6 | [8 empty] | N | N | N | 130 | 0.48 | 61 | 101629 | 96900 | 160 | 16500 | 11 | 1 | 10 | 2018-03-26 19:56 | 1574 | 137 |  | -1 |  | *전공정 작업지연 감속주입 | [14 empty] | 104.77 | 100 | 0 | 0 | 0 |  | 650 | 400 | 선택 | 해제 | 0 | 0 | 0 |  | 650 | 400 | 선택 | 해제 | 해제 | 미정 | 미정 | 미정 | 미정 |  | 미정 | RB145.00 | C
A44497 | 2018-03-26 | 1 | C |  | 6 | A | SCR420HB | 소입성보증강 | C2 | BM#1 | 1632 | 39 | 1613 | 1573 | 28 | 4800 |  | 3 | 0.29 | 23 |  | -1.53 | 1569 | 1612 | 0 | 22.68 |  | 23 | 17 | 71 | Y |  | 2018-03-26 19:53 | 61 | 1090 | 26 | 27 | 28 | 29 | 30 | 29 | 29 | 28 | 27 | 27 | 26 | 26 |  | 26 | 28 | 30 | 26 | 29 | -0.11 | Y | 35 | Y | 0 | [8 empty] | N | N | N | 100 | 0.52 | 58 | 101508 | 97900 | 1410 |  | 4 | 1 |  | 2018-03-26 20:05 | 1569 | 111 |  | 35 |  | *전공정요청 감속주입 *전공정요청 L/D잔강 이월 미실시 | [14 empty] | 102.53 | 100 | 0 | 0 | 0 |  | 450 |  | 선택 | 선택 | 0 | 0 | 0 |  | 450 |  | 선택 | 선택 | 해제 | 미정 | 미정 | 선택 | 미정 |  | 미정 | BT180180 | H
B44476 | 2018-03-26 | 2 | A |  | 4 | B | AE4140M2 | 합금강 | AE4150HF | BM#2 | 1623 | 48 | 1627 | 1537 | 37 | 7600 |  | 1 | 0.34 | 18 |  | 0 | 1619 | 1619 | 1.49 | 0 | 0 | 11 | 18 | 91 | Y |  | 2018-03-26 20:56 | 126 | 1096 | 31 | 30 | 30 | 29 | 28 | 27 | 25 | 24 | 23 | 22 | 21 | 19 | 17 | 17 | 25 | 30 | 17 | 0 | -0.26 |  | 50.02 | Y | -0.4 | [8 empty] | N | N | N | 120 | 0.47 | 63 | 96791 | 97450 | 100 | 14500 | 11 | 1 |  | 2018-03-26 20:56 | 1557 | 113 |  | 8 |  | *전공정 작업지연 감속주입 | [14 empty] | 99.78 | 100 | 0 | 0 | 0 |  | 650 | 400 | 선택 | 해제 | 0 | 0 | 0 |  | 650 | 400 | 선택 | 해제 | 해제 | 미정 | 미정 | 미정 | 미정 |  | 미정 | RB160.00 | C
A44498 | 2018-03-26 | 1 | A |  | 7 | A | SCR420HB | 소입성보증강 | C2 | BM#1 | 1582 | 54 | 1606 | 1526 | 43 | 8200 |  | 3 | 0.28 | 23 |  | -1.06 | 1570 | 1611 | 0 | 26.27 |  | 18 | 69 | 57 | Y |  | 2018-03-26 21:05 | 62 | 1084 | 22 | 30 | 35 | 38 | 38 | 39 | 38 | 37 | 36 | 37 | 36 | 35 | 35 | 35 | 35 | 39 | 35 | 38 | -0.11 | Y | 34.98 | Y | 0 | [8 empty] | N | N | N | 150 | 0.54 | 64 | 101508 | 113630 | 2950 | 14450 | 4 | 1 |  | 2018-03-26 21:11 | 1582 | 110 |  | 23 |  | *전공정요청 L/D잔강 이월 미실시 | [14 empty] | 87.09 | 100 | 0 | 0 | 0 |  | 450 |  | 선택 | 선택 | 0 | 0 | 0 |  | 450 |  | 선택 | 선택 | 해제 | 미정 | 미정 | 선택 | 미정 |  | 미정 | BT180180 | H
B44477 | 2018-03-26 | 2 | A |  | 5 | A | AE4140M2 | 합금강 | AE4150HF | BM#2 | 1604 | 44 | 1635 | 1534 | 38 | 7300 |  | 1 | 0.36 | 18 |  | -2.39 | 1566 | 1621 | 2.84 | 0 | 0 | 33 | 86 | 68 | Y |  | 2018-03-26 21:50 | 73 | 1093 | 11 | 28 | 34 | 37 | 39 | 39 | 39 | 38 | 37 | 35 | 34 | 31 |  | 31 | 34 | 39 | 31 | 39 | -0.23 | Y | 34.97 | Y | -0.6 | [8 empty] | N | N | N | 110 | 0.47 | 58 | 106561 | 91250 | 1870 | 16500 | 11 | 1 |  | 2018-03-26 21:58 | 1566 | 115 |  | 20 |  | *전공정 지연 감속주입 | [14 empty] | 114.58 | 100 | 0 | 0 | 0 |  | 650 | 400 | 선택 | 해제 | 0 | 0 | 0 |  | 650 | 400 | 선택 | 해제 | 해제 | 미정 | 미정 | 미정 | 미정 |  | 미정 | RB160.00 | C
A44499 | 2018-03-26 | 1 | A | TUNDISH교체전 | 8 | A | SCR420HB | 소입성보증강 | C2 | BM#1 | 1589 | 39 | 1615 | 1558 | 31 | 5400 |  | 3 | 0.28 | 20 |  | -1.87 | 1570 | 1615 | 0 | 16.14 |  | 29 | 27 | 57 | Y |  | 2018-03-26 22:02 | 62 | 1104 | 32 | 33 | 33 | 33 | 33 | 33 | 32 | 32 | 31 | 31 | 30 |  |  | 30 | 32 | 33 | 30 | 33 | -0.06 |  | 40.02 | Y | -0.2 | [8 empty] | N | N | N | 140 | 0.55 | 54 | 103601 | 99470 | 5130 | 1900 | 4 | 1 |  | 2018-03-26 22:10 | 1570 | 110 |  | 34 |  | *전공정요청 L/D잔강 이월 미실시 | B70D180C35004D3382C8388F27FE96A8 | 08BD20A84DF74171816E084DD0BEC0BB |  | 153ADAB2FE214CFF9D315CF2D900B32B | [10 empty] | 99.04 | 100 | 0 | 3000 | 0 |  | 450 |  | 선택 | 선택 | 0 | 3000 | 0 |  | 450 |  | 선택 | 선택 | 해제 | 미정 | 미정 | 미정 | 미정 |  | 미정 | BT180180 | H
B44478 | 2018-03-26 | 2 | A |  | 6 | A | AE4140M2 | 합금강 | AE4150HF | BM#2 | 0 | 49 | 1616 | 1526 | 45 | 4700 |  | 1 | 0.33 | 18 |  | 0 | 1621 | 1621 | 0.97 | 0 | 0 | 36 | 66 | 68 | Y |  | 2018-03-26 22:58 | 128 | 1092 | 26 | 33 | 40 | 41 | 42 | 41 | 40 | 39 | 38 | 37 | 36 | 34 | 33 | 32 | 37 | 42 | 32 | 0 | -0.22 | Y | 44.92 | Y | -0.2 | [8 empty] | N | N | N | 100 | 0.47 | 65 | 98192 | 101880 | 60 | 16300 | 11 | 1 |  | 2018-03-26 23:09 | 1569 | 108 |  | 13 |  | *전공정 지연 감속주입 | [14 empty] | 97.22 | 100 | 0 | 0 | 0 |  | 650 | 400 | 선택 | 해제 | 0 | 0 | 0 |  | 650 | 400 | 선택 | 해제 | 해제 | 미정 | 미정 | 미정 | 미정 |  | 미정 | RB160.00 | C
A44500 | 2018-03-26 | 1 | A | TUNDISH교체 | 1 | A | SP-AE1055LS | 탄소강 | P-AE1055LS | BM#1 | 1569 | 42 | 1614 | 1552 | 37 | 6100 |  | 3 | 0.28 | 26 |  | -1.56 | 1569 | 1616 | 0 | 14.73 |  | 10 | 58 | 60 | Y |  | 2018-03-26 23:13 | 85 | 1099 | -107 | 34 | 29 | 32 | 36 | 39 | 41 | 43 | 43 | 44 | 44 | 45 | 45 | 45 | 37 | 45 | 45 | 0 | 0 |  | 5.02 | Y | 0 |  | 1.78 | 1.78 | [5 empty] | N | N | M | 230 | 0.46 | 64 | 101508 | 102720 | 7580 | 16040 | 16 | 2 |  | 2018-03-26 23:22 | 1569 | 126 |  | 40 |  | *T/D가열온도:자동-1382`.수동건-1362`.STR#1:1042.STR#2:994.T/D FLUX 유:15,용:225 | [14 empty] | 92.03 | 100 | 1500 | 0 | 0 |  | 400 |  | 선택 | 해제 | 1500 | 0 | 0 |  | 400 |  | 선택 | 해제 | 해제 | 미정 | 미정 | 선택 | 선택 |  | 미정 | BT180180 | H
B44479 | 2018-03-26 | 2 | A |  | 7 | A | AE4140M2 | 합금강 | AE4150HF | BM#2 | 1578 | 42 | 1645 | 1554 | 37 | 7600 |  | 1 | 0.34 | 19 |  | 0 | 1641 | 1641 | 1.31 | 0 | 0 | 28 | 1 | 18675 | Y |  | 2018-03-27 | 148 | 1167 | 28 | 37 | 42 | 46 | 46 | 46 | 46 | 45 | 43 | 42 | 41 | 40 |  | 40 | 42 | 46 | 40 | 46 | -0.15 | Y | 40 | Y | -0.2 | [8 empty] | N | N | N | 50 | 0.5 | 58 | 97956 | 94930 | 2070 | 16000 | 11 | 1 |  | 2018-03-27 00:10 | 1582 | 106 |  | 21 | [16 empty] | 100.99 | 100 | 0 | 0 | 0 |  | 650 | 400 | 선택 | 해제 | 0 | 0 | 0 |  | 650 | 400 | 선택 | 해제 | 해제 | 미정 | 미정 | 미정 | 미정 |  | 미정 | RB150.00 | C
A44501 | 2018-03-26 | 1 | A |  | 2 | A | SP-AE1055LS | 탄소강 | P-AE1055LS | BM#1 | 1570 | 41 | 1574 | 1536 | 37 | 6000 |  | 3 | 0.28 | 26 |  | -1.3 | 1538 | 1577 | 0 | 13.24 |  | 23 | 18 | 65 | Y |  | 2018-03-27 00:43 | 54 | 1128 | 44 | 37 | 34 | 31 | 30 | 29 | 27 | 26 | 25 | 24 | 24 | 23 | 21 | 21 | 29 | 34 | 21 | 0 | -0.26 |  | 50 | Y | -0.4 | [8 empty] | N | N | Y | 220 | 0.48 | 63 | 84590 | 100210 | 7070 | 15630 | 16 | 2 |  | 2018-03-27 00:51 | 1538 | 103 |  | 16 | [16 empty] | 78.87 | 100 | 0 | 0 | 0 |  | 400 |  | 선택 | 해제 | 0 | 0 | 0 |  | 400 |  | 선택 | 해제 | 해제 | 미정 | 미정 | 선택 | 미정 |  | 미정 | BT180180 | H
B44480 | 2018-03-26 | 2 | A | 잔강최소화전 | 8 | A | AE4140M2 | 합금강 | AE4150HF | BM#2 | 1575 | 41 | 1635 | 1564 | 30 | 6200 |  | 1 | 0.33 | 20 |  | 0 | 1618 | 1618 | 1.25 | 0 | 0 | 11 | 19 | 68 | Y |  | 2018-03-27 01:04 | 125 | 1114 | 37 | 38 | 38 | 38 | 37 | 36 | 35 | 34 | 33 | 32 | 31 | 30 | 28 | 28 | 35 | 38 | 28 | 38 | -0.2 |  | 49.98 | Y | -0.4 | [8 empty] | N | N | N | 140 | 0.47 | 61 | 86220 | 95370 | 3680 | 3000 | 11 | 1 |  | 2018-03-27 01:05 | 1562 | 103 |  | 16 |  | *전공정 지연 감속주입 *STR#2 스토퍼 컨트롤 불량으로 정상적인 램핑다운 불가로 TAIL부 추가절단 | [14 empty] | 87.09 | 100 | 0 | 3100 | 0 |  | 650 | 400 | 선택 | 해제 | 0 | 3600 | 0 |  | 650 | 400 | 선택 | 해제 | 해제 | 미정 | 미정 | 미정 | 선택 | 8 | 미정 | RB135.00 | C
A44502 | 2018-03-26 | 1 | A |  | 3 | A | SP-AE1055LS | 탄소강 | P-AE1055LS | BM#1 | 1626 | 40 | 1601 | 1556 | 23 | 3600 |  | 3 | 0.28 | 28 |  | -1.08 | 1558 | 1592 | 0 | 15.34 |  | 22 | 9 | 174 | Y |  | 2018-03-27 01:34 | 74 | 1139 | 21 | 25 | 32 | 35 | 37 | 37 | 37 | 37 | 37 | 37 | 36 |  |  | 36 | 34 | 37 | 36 | 37 | -0.03 | Y | 30.03 | Y | -0.2 | [8 empty] | N | N | Y | 210 | 0.48 | 55 | 84590 | 84450 | 7070 | 15330 | 16 | 2 |  | 2018-03-27 01:41 | 1558 | 110 |  | 29 | [16 empty] | 92.5 | 100 | 0 | 0 | 0 |  | 400 |  | 선택 | 해제 | 0 | 0 | 0 |  | 400 |  | 선택 | 해제 | 해제 | 미정 | 미정 | 선택 | 미정 |  | 미정 | BT180180 | H
B44481 | 2018-03-26 | 2 | A | 잔강최소화 | 9 | A | SM10CM | 탄소강 | A | BM#2 | 1579 | 43 | 1657 | 1544 | 30 | 6000 |  | 1 | 0.34 | 16 |  | -2.42 | 1587 | 1634 | 1.29 | 0 | 0 | 33 | 87 | 66 | Y |  | 2018-03-27 02:05 | 64 | 1130 | -232 | -8 | 18 | 20 | 21 | 21 | 22 | 22 | 21 | 21 | 19 |  |  | 19 | 10 | 22 | 19 | 21 | -0.06 | Y | 19.97 | Y | -0.4 | [8 empty] | N | N | N | 130 | 0.49 | 52 | 96076 | 96350 | 40 | 14800 | 11 | 1 |  | 2018-03-27 02:13 | 1587 | 115 |  | 31 |  | *전공정지연 감속주입 | [14 empty] | 97.24 | 100 | 2600 | 0 | 0 |  | 410 | 300 | 선택 | 선택 | 2600 | 0 | 0 |  | 410 | 300 | 선택 | 선택 | 해제 | 미정 | 미정 | 미정 | 미정 |  | 미정 | LT180180 | H
A44503 | 2018-03-26 | 1 | A |  | 4 | A | SP-AE1055LS | 탄소강 | P-AE1055LS | BM#1 | 1571 | 42 | 1591 | 1541 | 34 | 5500 |  | 3 | 0.29 | 25 |  | -1.33 | 1547 | 1586 | 0 | 18.32 |  | 29 | 28 | 83 | Y |  | 2018-03-27 02:45 | 63 | 1126 | 34 | 35 | 35 | 35 | 34 | 33 | 32 | 31 | 30 | 29 | 29 | 28 | 28 | 28 | 32 | 35 | 28 | 35 | -0.14 |  | 49.97 | Y | 0 | [8 empty] | N | N | Y | 200 | 0.48 | 61 | 101508 | 97430 | 6750 | 14980 | 16 | 2 |  | 2018-03-27 02:50 | 1547 | 99 |  | 16 | [16 empty] | 97.28 | 100 | 0 | 0 | 0 |  | 400 |  | 선택 | 해제 | 0 | 0 | 0 |  | 400 |  | 선택 | 해제 | 해제 | 미정 | 미정 | 선택 | 미정 |  | 미정 | BT180180 | H
B44482 | 2018-03-26 | 2 | A | TUNDISH교체전 | 10 | A | SM10CM | 탄소강 | A | BM#2 | 1590 | 50 | 1635 | 1546 | 32 | 6300 |  | 1 | 0.31 | 9 |  | 0 | 1587 | 1587 | 1.14 | 0 | 0 | 36 | 67 | 68 | Y |  | 2018-03-27 03:08 | 64 | 1134 | 16 | 21 | 26 | 28 | 28 | 28 | 28 | 27 | 26 | 26 | 25 |  |  | 25 | 25 | 28 | 25 | 28 | -0.08 | Y | 34.98 | Y | -0.2 |  |  |  | 1.13 |  |  |  |  | N | N | N | 120 | 0.55 | 54 | 79892 | 99190 | 810 | 2000 | 11 | 1 |  | 2018-03-27 03:20 | 1589 | 109 |  | 23 |  | *진공기준 미달 수소측정. | CFFDDD2E144743259C53660694DB7DF3 | D5136DB9630141638F06A3EB4154E565 | 3422AAC348424678B2C7AB923DCF55C7 | [11 empty] | 79.89 | 100 | 0 | 4087 | 0 |  | 410 | 300 | 선택 | 선택 | 0 | 3861 | 0 |  | 410 | 300 | 선택 | 선택 | 해제 | 미정 | 미정 | 미정 | 미정 |  | 미정 | LT180180 | H
A44504 | 2018-03-26 | 1 | A |  | 5 | A | SP-AE1055LS | 탄소강 | P-AE1055LS | BM#1 | 1570 | 41 | 1589 | 1540 | 32 | 5300 |  | 3 | 0.28 | 25 |  | -1.12 | 1553 | 1586 | 0 | 17.81 |  | 10 | 59 | 68 | Y |  | 2018-03-27 03:42 | 69 | 1140 | 25 | 32 | 36 | 38 | 38 | 38 | 38 | 37 | 37 | 36 | 35 | 35 | 34 | 34 | 35 | 38 | 34 | 38 | -0.09 | Y | 45 | Y | -0.2 | [8 empty] | N | N | Y | 190 | 0.48 | 64 | 101508 | 102640 | 7080 | 15050 | 16 | 2 |  | 2018-03-27 03:48 | 1553 | 104 |  | 24 | [16 empty] | 92.57 | 100 | 0 | 0 | 0 |  | 400 |  | 선택 | 해제 | 0 | 0 | 0 |  | 400 |  | 선택 | 해제 | 해제 | 미정 | 미정 | 선택 | 미정 |  | 미정 | BT180180 | H
B44483 | 2018-03-26 | 2 | A | TUNDISH교체 | 1 | A | SM45C | 탄소강 | SM45C | BM#2 | 1596 | 43 | 1656 | 1547 | 36 | 7400 |  | 1 | 0.33 | 21 |  | 0 | 1585 | 1654 | 0.06 | 5.29 | 0 | 28 | 2 | 64 | Y |  | 2018-03-27 04:14 | 92 | 1141 | -319 | -204 | 17 | 27 | 27 | 22 | 26 | 31 | 33 | 35 | 35 | 36 | 36 | 37 | 31 | 37 | 37 | 0 | 0 |  |  | Y | 0.2 |  | 2.23 | 2.1 | [5 empty] | N | N | N | 150 | 0.48 | 54 | 84119 | 89890 | 1230 | 15700 | 12 | 2 |  | 2018-03-27 04:22 | 1585 | 136 |  | 40 |  | *턴디쉬 플럭스 120KG/15KG *슬리브 롱노즐 사용 | [14 empty] | 93.47 | 100 | 700 | 0 | 0 |  | 650 | 400 | 선택 | 해제 | 700 | 0 | 0 |  | 650 | 400 | 선택 | 해제 | 해제 | 미정 | 미정 | 미정 | 미정 |  | 미정 | RB100.00 | C
A44505 | 2018-03-26 | 1 | B |  | 6 | A | SP-AE1055LS | 탄소강 | P-AE1055LS | BM#1 | 1586 | 41 | 1589 | 1535 | 26 | 4100 |  | 3 | 0.27 | 25 |  | -1.37 | 1541 | 1582 | 0 | 19.51 |  | 23 | 19 | 68 | Y |  | 2018-03-27 04:53 | 57 | 1137 | 31 | 33 | 33 | 33 | 33 | 32 | 32 | 31 | 30 | 29 | 29 | 28 | 28 | 28 | 31 | 33 | 28 | 33 | -0.1 |  | 50 | Y | 0 | [8 empty] | N | N | Y | 180 | 0.48 | 62 | 101508 | 96730 | 7150 | 15000 | 16 | 2 |  | 2018-03-27 05:07 | 1541 | 104 |  | 21 | [16 empty] | 97.84 | 100 | 0 | 0 | 0 |  | 400 |  | 선택 | 해제 | 0 | 0 | 0 |  | 400 |  | 선택 | 해제 | 해제 | 미정 | 미정 | 선택 | 미정 |  | 미정 | BT180180 | H
B44484 | 2018-03-26 | 2 | B |  | 2 | A | SM45C | 탄소강 | SM45C | BM#2 | 1595 | 47 | 1636 | 1564 | 31 | 5800 |  | 1 | 0.34 | 16 |  | 0 | 1568 | 1626 | 0 | 3.03 | 0 | 11 | 20 | 61 | Y |  | 2018-03-27 05:17 | 75 | 1146 | 32 | 32 | 33 | 33 | 32 | 31 | 28 | 27 | 26 | 26 | 25 | 24 |  | 24 | 29 | 33 | 24 | 32 | -0.2 |  | 44.98 | Y | -0.2 | [8 empty] | N | N | N | 140 | 0.5 | 57 | 101564 | 95580 | 440 | 14300 | 12 | 2 | 20 | 2018-03-27 05:21 | 1568 | 131 |  | 34 | [16 empty] | 105.8 | 100 | 0 | 0 | 0 |  | 650 | 400 | 선택 | 해제 | 0 | 0 | 0 |  | 650 | 400 | 선택 | 해제 | 해제 | 미정 | 미정 | 미정 | 미정 |  | 미정 | RB114.30 | C
A44506 | 2018-03-26 | 1 | B |  | 7 | A | SP-AE1055LS | 탄소강 | P-AE1055LS | BM#1 | 1573 | 40 | 1580 | 1538 | 30 | 4800 |  | 3 | 0.28 | 25 |  | -1.38 | 1551 | 1592 | 0 | 20.46 |  | 22 | 10 | 72 | Y |  | 2018-03-27 05:50 | 67 | 1138 | 28 | 28 | 33 | 35 | 37 | 38 | 38 | 37 | 37 | 37 | 35 | 35 | 35 | 35 | 35 | 38 | 35 | 37 | -0.04 | Y | 34.98 | Y | 0 | [8 empty] | N | N | Y | 230 | 0.48 | 65 | 101508 | 96120 | 7110 | 15100 | 16 | 2 |  | 2018-03-27 06:03 | 1551 | 109 |  | 25 | [16 empty] | 98.41 | 100 | 0 | 0 | 0 |  | 400 |  | 선택 | 해제 | 0 | 0 | 0 |  | 400 |  | 선택 | 해제 | 해제 | 미정 | 미정 | 선택 | 미정 |  | 미정 | BT180180 | H
B44485 | 2018-03-26 | 2 | B |  | 3 | A | SM45C | 탄소강 | SM45C | BM#2 | 1567 | 41 | 1634 | 1537 | 33 | 6400 |  | 1 | 0.33 | 17 |  | -2.1 | 1563 | 1615 | 0 | 3.54 | 0 | 33 | 88 | 56 | Y |  | 2018-03-27 06:15 | 70 | 1139 | 20 | 27 | 32 | 34 | 36 | 37 | 36 | 36 | 35 | 34 | 33 | 32 | 31 | 31 | 33 | 37 | 31 | 36 | -0.17 | Y | 35 | Y | -0.2 | [8 empty] | N | N | N | 130 | 0.5 | 62 | 153659 | 103280 | 2450 | 15000 | 12 | 2 | 30 | 2018-03-27 06:33 | 1573 | 131 |  | 36 | [16 empty] | 145.37 | 100 | 0 | 0 | 0 |  | 650 | 400 | 선택 | 해제 | 0 | 0 | 0 |  | 650 | 400 | 선택 | 해제 | 해제 | 미정 | 미정 | 미정 | 미정 |  | 미정 | RB180.00 | C
A44507 | 2018-03-26 | 1 | B |  | 8 | A | SP-AE1055LS | 탄소강 | P-AE1055LS | BM#1 | 1589 | 42 | 1597 | 1543 | 31 | 5200 |  | 3 | 0.27 | 25 |  | -1.33 | 1546 | 1586 | 0 | 19.02 |  | 29 | 29 | 67 | Y |  | 2018-03-27 06:49 | 62 | 1132 | 33 | 33 | 34 | 34 | 34 | 34 | 34 | 34 | 34 | 34 | 33 | 34 |  | 34 | 34 | 34 | 33 | 34 | -0.03 | Y | 39.98 | Y | 0.2 | [8 empty] | N | N | Y | 220 | 0.48 | 58 | 84590 | 92230 | 7080 | 15300 | 16 | 2 |  | 2018-03-27 06:56 | 1546 | 117 |  | 33 | [16 empty] | 85.23 | 100 | 0 | 0 | 0 |  | 400 |  | 선택 | 해제 | 0 | 0 | 0 |  | 400 |  | 선택 | 해제 | 해제 | 미정 | 미정 | 선택 | 미정 |  | 미정 | BT180180 | H
B44486 | 2018-03-26 | 2 | B |  | 4 | A | SM45CM1 | 탄소강 | SM45C | BM#2 | 1587 | 46 | 1617 | 1535 | 39 | 6800 |  | 1 | 0.34 | 20 |  | -1.96 | 1560 | 1617 | 0 | 4.64 | 0 | 36 | 68 | 53 | Y |  | 2018-03-27 07:24 | 68 | 1142 | 27 | 32 | 34 | 35 | 35 | 35 | 35 | 34 | 33 | 31 | 31 | 30 |  | 30 | 33 | 35 | 30 | 35 | -0.12 | Y | 40.02 | Y | -0.2 | [8 empty] | N | N | N | 120 | 0.5 | 59 | 49560 | 98320 | 1170 | 15300 | 12 | 2 |  | 2018-03-27 07:41 | 1560 | 135 |  | 33 | [16 empty] | 49.83 | 100 | 0 | 0 | 0 |  | 650 | 400 | 선택 | 해제 | 0 | 0 | 0 |  | 650 | 400 | 선택 | 해제 | 해제 | 미정 | 미정 | 미정 | 미정 |  | 미정 | RB160.00 | C
A44508 | 2018-03-27 | 1 | B |  | 9 | A | SP-AE1055LS | 탄소강 | P-AE1055LS | BM#1 | 1640 | 41 | 1580 | 1580 | 22 | 3500 |  | 3 | 0.27 | 25 |  | -1.45 | 1543 | 1586 | 0 | 19.03 |  | 10 | 60 | 64 | Y |  | 2018-03-27 07:51 | 59 | 1085 | 32 | 33 | 34 | 35 | 35 | 35 | 35 | 34 | 34 | 34 | 34 | 33 | 34 | 34 | 34 | 35 | 33 | 35 | -0.05 | Y | 40 | Y | 0.2 | [8 empty] | N | N | Y | 210 | 0.48 | 62 | 101508 | 93620 | 7060 | 14700 | 16 | 2 |  | 2018-03-27 07:58 | 1543 | 114 |  | 31 | [16 empty] | 100.85 | 100 | 0 | 0 | 0 |  | 400 |  | 선택 | 해제 | 0 | 0 | 0 |  | 400 |  | 선택 | 해제 | 해제 | 미정 | 미정 | 선택 | 미정 |  | 미정 | BT180180 | H
B44487 | 2018-03-27 | 2 | B |  | 5 | A | SM45CM1 | 탄소강 | SM45C | BM#2 | 1566 | 45 | 1607 | 1527 | 38 | 6600 |  | 1 | 0.36 | 15 |  | -2.48 | 1559 | 1606 | 0 | 3.18 | 0 | 28 | 3 | 32 | Y |  | 2018-03-27 08:23 | 67 | 1085 | 25 | 27 | 28 | 28 | 28 | 28 | 27 | 26 | 25 | 24 | 22 | 21 |  | 21 | 26 | 28 | 21 | 28 | -0.16 |  | 45.02 | Y | -0.2 | [8 empty] | N | N | N | 110 | 0.51 | 57 | 99120 | 96100 | 1540 | 14700 | 12 | 2 | 50 | 2018-03-27 08:39 | 1559 | 128 |  | 36 | [16 empty] | 101.56 | 100 | 0 | 0 | 0 |  | 650 | 400 | 선택 | 해제 | 0 | 0 | 0 |  | 650 | 400 | 선택 | 해제 | 해제 | 미정 | 미정 | 미정 | 미정 |  | 미정 | RB160.00 | C
A44509 | 2018-03-27 | 1 | B |  | 10 | A | SP-AE1055LS | 탄소강 | P-AE1055LS | BM#1 | 1577 | 40 | 1593 | 1530 | 31 | 4900 |  | 3 | 0.27 | 25 |  | -1.1 | 1551 | 1584 | 0 | 18.8 |  | 11 | 21 | 22 | Y |  | 2018-03-27 08:50 | 67 | 1078 | 31 | 34 | 36 | 38 | 39 | 39 | 38 | 38 | 38 | 37 | 37 | 37 |  | 37 | 37 | 39 | 37 | 38 | -0.06 | Y | 35.05 | Y | 0 | [8 empty] | N | N | Y | 200 | 0.48 | 57 | 135344 | 90930 | 7040 | 15500 | 16 | 2 |  | 2018-03-27 08:57 | 1551 | 118 |  | 35 |  | *유사강종 연연주 혼탕부 성분 확인 ID:106~108.206~208 | [14 empty] | 138.18 | 100 | 0 | 0 | 0 |  | 400 |  | 선택 | 해제 | 0 | 0 | 0 |  | 400 |  | 선택 | 해제 | 해제 | 미정 | 미정 | 선택 | 미정 |  | 미정 | BT180180 | H
B44488 | 2018-03-27 | 2 | B |  | 6 | A | SM45CM1 | 탄소강 | SM45C | BM#2 | 1595 | 48 | 1617 | 1555 | 42 | 6100 |  | 1 | 0.35 | 15 |  | 0 | 1543 | 1582 | 0 | 2.72 | 0 | 23 | 20 | 80 | Y |  | 2018-03-27 09:46 | 51 | 1090 | 15 | 21 | 23 | 24 | 24 | 23 | 22 | 21 | 20 | 18 | 17 | 15 | 14 | 14 | 20 | 24 | 14 | 0 | -0.22 | Y | 45.02 | Y | -0.2 | [8 empty] | N | N | N | 100 | 0.46 | 65 | 84010 | 97680 | 910 | 16500 | 12 | 2 | 10 | 2018-03-27 09:47 | 1543 | 129 |  | 14 |  | * 전공정 요청으로 감속주입 0.40 이상공정 등록 및 생관통보 | [14 empty] | 85.25 | 100 | 0 | 0 | 0 |  | 650 | 400 | 선택 | 해제 | 0 | 0 | 0 |  | 650 | 400 | 선택 | 해제 | 해제 | 미정 | 미정 | 미정 | 미정 |  | 미정 | RB160.00 | C
A44510 | 2018-03-27 | 1 | B |  | 11 | A | P-AE1055LS | 탄소강 | G-AE1055LS | BM#1 | 1605 | 41 | 1583 | 1551 | 26 | 4400 |  | 3 | 0.27 | 25 |  | -1.49 | 1533 | 1577 | 0 | 20.02 |  | 22 | 11 | 54 | Y |  | 2018-03-27 09:58 | 48 | 1086 | 34 | 30 | 27 | 27 | 25 | 24 | 23 | 22 | 21 | 20 | 20 | 19 | 18 | 18 | 24 | 27 | 18 | 0 | -0.18 |  | 50.02 | Y | -0.2 | [8 empty] | N | N | Y | 190 | 0.48 | 62 | 50754 | 95090 | 5560 | 15500 | 16 | 2 |  | 2018-03-27 10:07 | 1533 | 112 |  | 26 | 10 | *유사강종 연연주 혼탕부 성분 확인 ID:101.201 | [14 empty] | 49.71 | 100 | 0 | 0 | 0 |  | 650 |  | 선택 | 해제 | 0 | 0 | 0 |  | 650 |  | 선택 | 해제 | 해제 | 미정 | 미정 | 선택 | 미정 |  | 미정 | BT180180 | H
B44489 | 2018-03-27 | 2 | B | 잔강최소화전 | 7 | A | SM45CM1 | 탄소강 | SM45C | BM#2 | 1587 | 48 | 1627 | 1536 | 38 | 6800 |  | 1 | 0.32 | 16 |  | -2.19 | 1559 | 1602 | 0 | 2.63 | 0 | 33 | 89 | 47 | Y |  | 2018-03-27 10:52 | 67 | 1084 | 10 | 22 | 30 | 34 | 36 | 36 | 36 | 36 | 35 | 34 | 33 | 31 | 30 | 30 | 31 | 36 | 30 | 36 | -0.15 | Y | 40 | Y | -0.2 | [8 empty] | N | N | N | 150 | 0.47 | 64 | 92194 | 97360 | 1140 | 3000 | 12 | 2 | 20 | 2018-03-27 10:51 | 1559 | 133 |  | 16 |  | * 전공정 요청으로 감속주입 | [14 empty] | 93.6 | 100 | 0 | 3100 | 0 |  | 650 | 400 | 선택 | 해제 | 0 | 3100 | 0 |  | 650 | 400 | 선택 | 해제 | 해제 | 미정 | 미정 | 미정 | 미정 |  | 미정 | RB160.00 | C
A44511 | 2018-03-27 | 1 | B |  | 12 | A | P-AE1055LS | 탄소강 | G-AE1055LS | BM#1 | 1636 | 41 | 1586 | 1570 | 23 | 3800 |  | 3 | 0.26 | 25 |  | -1.25 | 1541 | 1582 | 0 | 20.92 |  | 29 | 30 | 60 | Y |  | 2018-03-27 11:05 | 56 | 1086 | 17 | 23 | 29 | 31 | 32 | 32 | 32 | 31 | 31 | 30 | 30 | 30 |  | 30 | 29 | 32 | 30 | 32 | -0.06 | Y | 35 | Y | 0 | [8 empty] | N | N | Y | 180 | 0.48 | 59 | 101508 | 93630 | 7140 | 15800 | 16 | 2 |  | 2018-03-27 11:12 | 1541 | 115 |  | 22 | [16 empty] | 100.85 | 0 | 0 | 0 | 0 |  | 650 |  | 선택 | 해제 | 0 | 0 | 0 |  | 650 |  | 선택 | 해제 | 해제 | 미정 | 미정 | 선택 | 미정 |  | 미정 | BT180180 | H
B44490 | 2018-03-27 | 2 | B | 잔강최소화, 연주종료 | 8 | A | 40SICRMO6 | 합금강 | AE4145M계 | BM#2 | 1612 | 53 | 1634 | 1554 | 41 | 7800 |  | 1 | 0.35 | 20 |  | -2.4 | 1556 | 1615 | 0 | 4.69 | 0 | 36 | 69 | 49 | Y |  | 2018-03-27 12:01 | 72 | 1083 | -228 | 20 | 39 | 39 | 40 | 39 | 39 | 39 | 39 | 38 | 37 | 36 |  | 36 | 29 | 40 | 36 | 39 | -0.11 | Y | 35 | Y | -0.2 |  |  |  | 1.27 |  |  |  |  | N | N | N | 140 | 0.44 | 58 | 104673 | 99090 | -40 | 2000 | 12 | 2 | 10 | 2018-03-27 12:08 | 1556 | 148 |  | 28 |  | * 샘플채취 ID: 303,403 * 작업종료 : 13시 47분 | DF0DD9D8E03545ABB78480DECF11262E | EEB3305DDED34B98B181123E45FCEE1B | 155663AFE8944408A4F0DA67492D2FA3 | [11 empty] | 105.68 | 57.14 | 0 | 3000 | 300 |  | 650 | 400 | 선택 | 선택 | 0 | 3140 | 300 |  | 650 | 400 | 선택 | 선택 | 선택 | 미정 | 미정 | 미정 | 미정 |  | 미정 | BM510510 | C
A44512 | 2018-03-27 | 1 | B |  | 13 | A | P-AE1055LS | 탄소강 | G-AE1055LS | BM#1 | 1620 | 41 | 1580 | 1540 | 25 | 4200 |  | 3 | 0.27 | 25 |  | -1.16 | 1542 | 1577 | 0 | 19.78 |  | 10 | 61 | 52 | Y |  | 2018-03-27 12:18 | 57 | 1086 | 28 | 33 | 35 | 37 | 37 | 37 | 37 | 36 | 35 | 35 | 34 | 34 | 33 | 33 | 35 | 37 | 33 | 37 | -0.09 | Y | 45 | Y | -0.2 | [8 empty] | N | N | Y | 230 | 0.48 | 61 | 84590 | 94750 | 7080 | 15400 | 16 | 2 |  | 2018-03-27 12:22 | 1542 | 116 |  | 10 | [16 empty] | 83.14 | 100 | 0 | 0 | 0 |  | 650 |  | 선택 | 해제 | 0 | 0 | 0 |  | 650 |  | 선택 | 해제 | 해제 | 미정 | 미정 | 선택 | 미정 |  | 미정 | BT180180 | H
A44513 | 2018-03-27 | 1 | C | TUNDISH교체전 | 14 | A | P-AE1055LS | 탄소강 | G-AE1055LS | BM#1 | 1691 | 53 | 1608 | 1590 | 24 | 3700 |  | 3 | 0.27 | 25 |  | -1.28 | 1551 | 1594 | 0 | 21.2 |  | 28 | 4 | 89 | Y |  | 2018-03-27 13:17 | 66 | 1080 | 31 | 38 | 42 | 44 | 44 | 44 | 43 | 43 | 42 | 40 | 39 | 38 | 37 | 35 | 40 | 44 | 35 | 44 | -0.18 | Y | 49.98 | Y | -0.4 | [8 empty] | N | N | M | 220 | 0.46 | 66 | 87443 | 95400 | 7000 | 2000 | 16 | 2 |  | 2018-03-27 13:25 | 1551 | 117 |  | 13 |  | *전공정요청 감속주입 정속유지 미준수 ID:102~105.202~206 | 1FC6573633B34B459245681B7C16EC38 | 2CDEDC425DC24A3CAEF85E356C64C5B5 | B075001745AA47EFA6E68D3FEFC55774 | [11 empty] | 85.39 | 100 | 0 | 3620 | 0 |  | 650 |  | 선택 | 해제 | 0 | 3500 | 0 |  | 650 |  | 선택 | 해제 | 해제 | 미정 | 미정 | 선택 | 미정 |  | 미정 | BT180180 | H
B44492 | 2018-03-27 | 2 | C | TUNDISH교체 | 1 | A | STB2 | 베어링강 | STB (SF) | BM#1 | 1555 | 59 | 1614 | 1530 | 53 | 9800 |  | 3 | 0.29 | 29 |  | -1.33 | 1545 | 1596 | 22 | 0.9 |  | 23 | 21 | 60 | Y |  | 2018-03-27 14:28 | 89 | 1083 | 35 | 46 | 45 | 48 | 52 | 53 | 53 | 55 | 55 | 56 | 56 | 56 |  | 56 | 52 | 56 | 56 | 56 | 0 |  | 9.98 | Y | 0 |  | 1.3 | 1.17 | [5 empty] | N | N | M | 230 | 0.43 | 61 | 84590 | 94850 | 7000 | 16100 | 15 | 1 |  | 2018-03-27 14:35 | 1545 | 167 |  | 34 |  | *T/D플럭스 유15 용275KG | [14 empty] | 83.05 | 100 | 1500 | 0 | 0 |  | 650 |  | 선택 | 해제 | 1500 | 0 | 0 |  | 650 |  | 선택 | 해제 | 선택 | 미정 | 미정 | 선택 | 미정 |  | 미정 | BT180180 | H
A44514 | 2018-03-27 | 1 | C |  | 2 | A | STB2 | 베어링강 | STB (SF) | BM#1 | 1577 | 43 | 1554 | 1530 | 39 | 6400 |  | 3 | 0.29 | 27 |  | -1.3 | 1510 | 1554 | 21.97 | 0 |  | 29 | 31 | 94 | Y |  | 2018-03-27 15:57 | 54 | 1061 | 53 | 46 | 40 | 37 | 34 | 32 | 30 | 29 | 28 | 27 | 26 | 26 | 25 | 24 | 33 | 40 | 24 | 0 | -0.29 |  | 54.98 | Y | -0.2 |  |  |  | 1.27 |  |  |  |  | N | N | Y | 220 | 0.47 | 65 | 101508 | 99250 | 7000 | 15000 | 15 | 1 |  | 2018-03-27 16:01 | 1510 | 96 |  | 8 | [16 empty] | 95.54 | 100 | 0 | 0 | 0 |  | 650 |  | 선택 | 해제 | 0 | 0 | 0 |  | 650 |  | 선택 | 해제 | 선택 | 미정 | 미정 | 선택 | 미정 |  | 미정 | BT180180 | H
A44515 | 2018-03-27 | 1 | C |  | 3 | A | STB2 | 베어링강 | STB (SF) | BM#1 | 1606 | 41 | 1549 | 1544 | 33 | 5100 |  | 3 | 0.29 | 28 |  | -1.09 | 1510 | 1549 | 22.17 | 0 |  | 10 | 62 | 100 | Y |  | 2018-03-27 16:59 | 54 | 1059 | 24 | 27 | 31 | 33 | 33 | 33 | 32 | 31 | 31 | 30 | 29 | 29 | 28 | 28 | 30 | 33 | 28 | 33 | -0.1 | Y | 50 | Y | 0 |  |  |  | 1.14 |  |  |  |  | N | N | Y | 210 | 0.48 | 66 | 84590 |  | 106950 | 15900 | 15 | 1 |  | 2018-03-27 17:07 | 1510 | 99 |  | 12 |  | *롱노즐교체 SEN내부 크랙 2회사용 | [14 empty] | 79.09 | 100 | 0 | 0 | 0 |  | 650 |  | 선택 | 해제 | 0 | 0 | 0 |  | 650 |  | 선택 | 해제 | 선택 | 미정 | 미정 | 선택 | 선택 | 2 | 미정 | BT180180 | H
A44516 | 2018-03-27 | 1 | C |  | 4 | A | STB2 | 베어링강 | STB (SF) | BM#1 | 1643 | 42 | 1554 | 1555 | 30 | 4500 |  | 3 | 0.29 | 28 |  | -1.15 | 1512 | 1554 | 21.12 | 0 |  | 28 | 5 | 93 | Y |  | 2018-03-27 18:01 | 56 | 1064 | 27 | 30 | 33 | 34 | 34 | 33 | 33 | 32 | 31 | 31 | 30 | 30 | 29 | 29 | 31 | 34 | 29 | 33 | -0.11 | Y | 45.02 | Y | -0.2 |  |  |  | 1.13 |  |  |  |  | N | N | Y | 200 | 0.48 | 63 | 84590 | 98950 | 7000 | 15700 | 15 | 1 |  | 2018-03-27 18:05 | 1512 | 107 |  | 17 | [16 empty] | 79.84 | 100 | 0 | 0 | 0 |  | 650 |  | 선택 | 해제 | 0 | 0 | 0 |  | 650 |  | 선택 | 해제 | 선택 | 미정 | 미정 | 선택 | 미정 |  | 미정 | BT180180 | H
A44517 | 2018-03-27 | 1 | C |  | 5 | A | STB2 | 베어링강 | STB (SF) | BM#1 | 1583 | 43 | 1549 | 1539 | 30 | 4700 |  | 3 | 0.27 | 28 |  | -0.88 | 1519 | 1549 | 21.81 | 0 |  | 23 | 22 | 66 | Y |  | 2018-03-27 18:57 | 63 | 1062 | 28 | 32 | 35 | 36 | 37 | 37 | 36 | 36 | 35 | 34 | 34 | 33 | 32 | 32 | 34 | 37 | 32 | 36 | -0.12 | Y | 40.02 | Y | -0.2 |  |  |  | 0.93 |  |  |  |  | N | N | Y | 190 | 0.46 | 65 | 101508 | 95950 | 7000 | 16100 | 15 | 1 |  | 2018-03-27 19:03 | 1519 | 113 |  | 26 |  | *전공정요청 감속주입 정속유지 미준수 ID:103~106.203~206 | [14 empty] | 98.6 | 100 | 0 | 0 | 0 |  | 650 |  | 선택 | 해제 | 0 | 0 | 0 |  | 650 |  | 선택 | 해제 | 선택 | 미정 | 미정 | 선택 | 미정 |  | 미정 | BT180180 | H
B44496 | 2018-03-27 | 2 | C | 연주시작 | 1 | A | SCM415HS | 소입성보증강 | C | BM#2 | 1597 | 62 | 1676 | 1534 | 50 | 10600 |  | 1 | 0.35 | 21 |  | -2.48 | 1607 | 1675 | 0.01 | 3.82 | 0 | 36 | 70 | 253 | Y |  | 2018-03-27 19:55 | 94 | 1064 | 42 | 42 | 42 | 41 | 36 | 41 | 44 | 45 | 46 | 48 | 47 | 48 | 47 | 48 | 45 | 48 | 47 | 48 | -0.05 |  | 20.03 | Y | 0.2 |  | 2.24 | 2.17 | [5 empty] | N | N | N | 150 | 0.47 | 64 | 94256 | 105320 | 100 | 16300 | 6 | 1 | 10 | 2018-03-27 20:05 | 1607 | 138 |  | 20 |  | *T/D플럭스 120/15KG *롱노즐 실리부 부착 *START 20:16 *코너 히터기 1시간 건조로 인하여 적용 불가(전장 요청),이상공정 등록 *전공정 작업지연 감속주입 | 8377BEDB3F954192957B7805DDD1DBAD | BEAEB14304114FAC8C9410D183FF9DA0 | [12 empty] | 92.41 | 100 | 1019 | 0 | 0 |  | 410 | 300 | 해제 | 선택 | 1015 | 0 | 0 |  | 410 | 300 | 해제 | 선택 | 해제 | 미정 | 미정 | 미정 | 선택 |  | 미정 | RB170.00 | C
A44518 | 2018-03-27 | 1 | C |  | 6 | A | STB2 | 베어링강 | STB (SF) | BM#1 | 1586 | 42 | 1560 | 1535 | 30 | 5000 |  | 3 | 0.3 | 29 |  | -1.2 | 1516 | 1560 | 23.77 | 0 |  | 29 | 32 | 60 | Y |  | 2018-03-27 20:05 | 60 | 1061 | 30 | 31 | 32 | 32 | 32 | 31 | 30 | 30 | 29 | 29 | 28 | 27 | 27 | 26 | 30 | 32 | 26 | 32 | -0.11 |  | 55 | Y | -0.2 |  |  |  | 0.97 |  |  |  |  | N | N | Y | 180 | 0.45 | 65 | 118426 | 95800 | 6920 | 16300 | 15 | 1 |  | 2018-03-27 20:11 | 1516 | 111 |  | 24 |  | *전공정요청 감속주입 정속유지 미준수 ID:101~107.201~207 | [14 empty] | 115.2 | 100 | 0 | 0 | 0 |  | 650 |  | 선택 | 해제 | 0 | 0 | 0 |  | 650 |  | 선택 | 해제 | 선택 | 미정 | 미정 | 선택 | 미정 |  | 미정 | BT180180 | H
B44497 | 2018-03-27 | 2 | A |  | 2 | B | SCM415HS | 소입성보증강 | C | BM#2 | 1632 | 55 | 1654 | 1574 | 40 | 7900 |  | 1 | 0.35 | 16 |  | 0 | 1590 | 1653 | 0 | 3.24 | 0 | 22 | 13 | 138 | Y |  | 2018-03-27 20:56 | 77 | 1059 | 45 | 42 | 39 | 37 | 36 | 35 | 33 | 32 | 30 | 29 | 26 | 24 | 21 | 21 | 33 | 39 | 21 | 0 | -0.36 |  | 50.02 | Y | -0.6 |  |  |  | 1.11 |  |  |  |  | N | N | N | 140 | 0.5 | 64 | 90900 | 104740 | 40 | 16800 | 6 | 1 |  | 2018-03-27 21:02 | 1590 | 130 |  | 25 |  | *전공정 작업지연 감속주입 *샘플채취 300mm ID:303.403 *코너부 히터기 건조후 사용으로 부분 미적용 | [14 empty] | 88.68 | 100 | 0 | 0 | 300 |  | 410 | 300 | 선택 | 선택 | 0 | 0 | 300 |  | 410 | 300 | 선택 | 선택 | 해제 | 미정 | 미정 | 미정 | 미정 |  | 미정 | RB120.00 | C
A44519 | 2018-03-27 | 1 | A |  | 7 | A | STB2 | 베어링강 | STB (SF) | BM#1 | 1599 | 46 | 1547 | 1536 | 36 | 5500 |  | 3 | 0.3 | 29 |  | -0.83 | 1518 | 1547 | 18.23 | 0 |  | 10 | 63 | 58 | Y |  | 2018-03-27 21:08 | 62 | 1061 | 26 | 27 | 32 | 34 | 35 | 35 | 35 | 34 | 33 | 33 | 33 | 33 | 32 | 32 | 33 | 35 | 32 | 35 | -0.07 | Y | 45 | Y | 0 |  |  |  | 0.9 |  |  |  |  | N | N | Y | 230 | 0.48 | 66 | 101508 | 100560 | 7150 | 16240 | 15 | 1 |  | 2018-03-27 21:14 | 1518 | 117 |  | 26 | [16 empty] | 94.34 | 100 | 0 | 0 | 0 |  | 650 |  | 선택 | 해제 | 0 | 0 | 0 |  | 650 |  | 선택 | 해제 | 선택 | 미정 | 미정 | 선택 | 미정 |  | 미정 | BT180180 | H
B44498 | 2018-03-27 | 2 | A |  | 3 | A | SCM415 | 합금강 | C | BM#2 | 1607 | 48 | 1634 | 1534 | 40 | 8100 |  | 1 | 0.32 | 15 |  | 0 | 1584 | 1628 | 0 | 2.79 | 0 | 33 | 91 | 105 | Y |  | 2018-03-27 21:59 | 68 | 1064 | 11 | 13 | 18 | 21 | 22 | 22 | 22 | 21 | 20 | 19 | 18 | 16 |  | 16 | 19 | 22 | 16 | 22 | -0.17 | Y | 35 | Y | -0.4 | [8 empty] | N | N | N | 130 | 0.51 | 60 | 101405 | 102000 | 100 | 15200 | 6 | 1 |  | 2018-03-27 22:13 | 1584 | 129 |  | 29 | [16 empty] | 100.05 | 100 | 0 | 0 | 0 |  | 410 | 300 | 선택 | 선택 | 0 | 0 | 0 |  | 410 | 300 | 선택 | 선택 | 해제 | 미정 | 미정 | 미정 | 미정 |  | 미정 | RB180.00 | C
A44520 | 2018-03-27 | 1 | A |  | 8 | A | STB2 | 베어링강 | STB (SF) | BM#1 | 1599 | 41 | 1546 | 1530 | 31 | 5200 |  | 3 | 0.3 | 26 |  | -1.06 | 1509 | 1546 | 18.59 | 0 |  | 28 | 6 | 64 | Y |  | 2018-03-27 22:26 | 53 | 1059 | 31 | 32 | 31 | 31 | 30 | 30 | 29 | 28 | 27 | 26 | 26 | 25 | 25 | 25 | 29 | 31 | 25 | 31 | -0.12 |  | 49.98 | Y | 0 | [8 empty] | N | N | Y | 220 | 0.48 | 62 | 101508 | 98370 | 7090 | 15920 | 15 | 1 |  | 2018-03-27 22:32 | 1509 | 101 |  | 17 | [16 empty] | 96.35 | 100 | 0 | 0 | 0 |  | 650 |  | 선택 | 해제 | 0 | 0 | 0 |  | 650 |  | 선택 | 해제 | 선택 | 미정 | 미정 | 선택 | 미정 |  | 미정 | BT180180 | H
B44499 | 2018-03-27 | 2 | A |  | 4 | A | SCM415 | 합금강 | C | BM#2 | 1613 | 46 | 1657 | 1574 | 37 | 7000 |  | 1 | 1000 |  |  | 0 | 1583 | 1638 | 0 | 0 | 0 | 11 | 24 | 102 | Y |  | 2018-03-27 23:01 | 67 | 1061 | 12 | 20 | 24 | 25 | 26 | 26 | 26 | 25 | 24 | 23 | 22 |  |  | 22 | 23 | 26 | 22 | 26 | -0.13 | Y | 29.98 | Y | -0.2 | [8 empty] | N | N | N | 120 | 0.55 | 54 | 105560 | 99670 | 20 | 16600 | 6 | 1 |  | 2018-03-27 22:59 | 1578 | 128 |  | 31 | [16 empty] | 106.63 | 100 | 0 | 0 | 0 |  | 410 | 300 | 선택 | 선택 | 0 | 0 | 0 |  | 410 | 300 | 선택 | 선택 | 해제 | 미정 | 미정 | 미정 | 미정 |  | 미정 | RB105.00 | C
A44521 | 2018-03-27 | 1 | A |  | 9 | A | STB2 | 베어링강 | STB (SF) | BM#1 | 1597 | 40 | 1557 | 1536 | 34 | 5600 |  | 3 | 0.3 | 25 |  | -0.93 | 1526 | 1557 | -1508.02 | 0 |  | 23 | 23 | 69 | Y |  | 2018-03-27 23:25 | 70 | 1132 | 23 | 33 | 39 | 42 | 43 | 44 | 43 | 43 | 42 | 42 | 41 | 40 | 39 | 39 | 40 | 44 | 39 | 43 | -0.14 | Y | 35.03 | Y | -0.2 |  |  |  | 0.98 |  |  |  |  | N | N | Y | 210 | 0.48 | 64 | 84590 | 102460 | 7110 | 15580 | 15 | 1 |  | 2018-03-27 23:34 | 1526 | 104 |  | 23 | [16 empty] | 77.29 | 100 | 0 | 0 | 0 |  | 650 |  | 선택 | 해제 | 0 | 0 | 0 |  | 650 |  | 선택 | 해제 | 선택 | 미정 | 미정 | 선택 | 미정 |  | 미정 | BT180180 | H
B44500 | 2018-03-27 | 2 | A |  | 5 | A | SCM415 | 합금강 | C | BM#2 | 1583 | 43 | 1645 | 1565 | 38 | 7400 |  | 1 | 1000 |  |  | 0 | 1585 | 1599 | 0 | 0 | 0 | 36 | 71 | 48 | Y |  | 2018-03-28 | 69 | 1126 | 17 | 22 | 27 | 29 | 30 | 29 | 29 | 28 | 27 | 26 | 24 | 23 | 22 | 22 | 26 | 30 | 22 | 29 | -0.2 | Y | 39.98 | Y | -0.2 | [8 empty] | Y | Y | Y | 110 | 0.47 | 64 | 102018 | 100480 | 60 | 15200 | 6 | 1 |  | 2018-03-28 00:06 | 1585 | 127 |  | 30 |  | *강압하 TEST (W/M#9,10 4mm 적용) | [14 empty] | 99.48 | 100 | 0 | 0 | 0 |  | 490 | 300 | 선택 | 선택 | 0 | 0 | 0 |  | 490 | 300 | 선택 | 선택 | 해제 | 미정 | 미정 | 미정 | 미정 |  | 미정 | RB250.00 | C
A44522 | 2018-03-27 | 1 | A | TUNDISH교체전 | 10 | A | STB2 | 베어링강 | STB (SF) | BM#1 | 1571 | 40 | 1569 | 1531 | 31 | 5200 |  | 3 | 0.32 | 27 |  | -1.2 | 1526 | 1564 | 27.01 | 0 |  | 29 | 33 | 71 | Y |  | 2018-03-28 00:31 | 70 | 1136 | 38 | 39 | 39 | 40 | 39 | 39 | 38 | 37 | 36 | 36 | 35 | 35 | 34 | 34 | 37 | 40 | 34 | 39 | -0.13 | Y | 45 | Y | -0.2 |  |  |  | 1.04 |  |  |  |  | N | N | M | 200 | 0.48 | 62 | 109162 | 100110 | 6990 | 1900 | 15 | 1 |  | 2018-03-28 00:36 | 1526 | 111 |  | 26 |  |  | E6ECC35EEA064D51AEC5DE4B542F04E7 | B21BCEC2875046E48ED2B407DEB70B0C |  | 23F443D5F7FE4CBF8A6ED1FEEFEF8E2F | [10 empty] | 101.93 | 100 | 0 | 3500 | 0 |  | 650 |  | 선택 | 해제 | 0 | 3500 | 0 |  | 650 |  | 선택 | 해제 | 선택 | 미정 | 미정 | 선택 | 미정 |  | 미정 | BT180180 | H
B44501 | 2018-03-27 | 2 | A |  | 6 | A | SCM415 | 합금강 | C | BM#2 | 1587 | 42 | 1665 | 1587 | 32 | 6100 |  | 1 | 0.27 | 16 |  | -2.57 | 1578 | 1643 | 2.54 | 0 | 0 | 22 | 14 | 35 | Y |  | 2018-03-28 00:56 | 62 | 1128 | 16 | 18 | 21 | 22 | 23 | 22 | 22 | 22 | 21 | 20 | 19 | 19 | 18 | 18 | 20 | 23 | 18 | 22 | -0.13 | Y | 38.22 | Y | -0.2 | [8 empty] | Y | Y | Y | 100 | 0.48 | 62 | 96897 | 98630 | 40 | 15900 | 6 | 1 |  | 2018-03-28 01:04 | 1578 | 135 |  | 41 |  | *강압하 TEST (W/M#9,10 4mm 적용) | [14 empty] | 99.89 | 100 | 0 | 0 | 0 |  | 490 | 300 | 선택 | 선택 | 0 | 0 | 0 |  | 490 | 300 | 선택 | 선택 | 해제 | 미정 | 미정 | 미정 | 미정 |  | 미정 | RB210.00 | C
A44523 | 2018-03-27 | 1 | A | TUNDISH교체 | 1 | A | SCM440HF | 소입성보증강 | D | BM#1 | 1571 | 50 | 1619 | 1533 | 43 | 8200 |  | 3 | 0.32 | 21 |  | -1.74 | 1590 | 1634 | 13.29 | 0 |  | 10 | 64 | 64 | Y |  | 2018-03-28 01:42 | 97 | 1139 | 32 | 37 | 35 | 41 | 44 | 47 | 48 | 49 | 49 | 50 | 50 | 51 |  | 51 | 45 | 51 | 51 | 0 | 0 |  |  | Y | 0.2 |  | 1.7 | 1.7 | 1.42 |  |  |  |  | N | N | N | 150 | 0.47 | 62 | 95133 | 101270 | 4440 | 14700 | 8 | 1 |  | 2018-03-28 01:51 | 1590 | 133 |  | 45 |  | *T/D가열온도:자동-1382`.수동건-1371`.STR#1:1047.STR#2:1053.T/D FLUX 유:15,용:120 | [14 empty] | 89.62 | 100 | 1000 | 0 | 0 |  | 650 |  | 선택 | 해제 | 1000 | 0 | 0 |  | 650 |  | 선택 | 해제 | 해제 | 미정 | 미정 | 해제 | 선택 |  | 미정 | RB115.00 | C
B44502 | 2018-03-27 | 2 | A |  | 7 | A | SCM415C1 | 합금강 | C | BM#2 | 1602 | 44 | 1664 | 1556 | 35 | 6900 |  | 1 | 0.3 | 15 |  | 0 | 1580 | 1643 | 2.15 | 0 | 0 | 33 | 92 | 37 | Y |  | 2018-03-28 02:06 | 64 | 1119 | 15 | 24 | 27 | 28 | 30 | 31 | 31 | 30 | 30 | 30 | 30 | 28 |  | 28 | 28 | 31 | 28 | 30 | -0.06 | Y | 29.98 | Y | -0.4 |  |  |  | 0.9 |  |  |  |  | Y | Y | Y | 150 | 0.47 | 55 | 101820 | 87150 | 120 | 14100 | 6 | 1 |  | 2018-03-28 02:14 | 1580 | 143 |  | 35 |  | *강압하 TEST (W/M#9,10 4mm 적용) *후 HEAT 강제개공 및 나탕주입 306.406 | [14 empty] | 115.7 | 100 | 0 | 0 | 500 |  | 490 | 300 | 선택 | 선택 | 0 | 0 | 500 |  | 490 | 300 | 선택 | 선택 | 해제 | 미정 | 미정 | 미정 | 미정 |  | 미정 | SB270270 | C
A44524 | 2018-03-27 | 1 | A |  | 2 | A | SCM440HF | 소입성보증강 | D | BM#1 | 1640 | 40 | 1608 | 1572 | 32 | 5900 |  | 3 | 0.31 | 19 |  | -1.71 | 1566 | 1608 | 13.3 | 0 |  | 28 | 7 | 78 | Y |  | 2018-03-28 02:31 | 73 | 1128 | 48 | 38 | 33 | 30 | 29 | 27 | 26 | 25 | 24 | 24 | 22 | 22 | 21 | 21 | 29 | 33 | 21 | 0 | -0.24 |  | 50.03 | Y | -0.2 |  |  |  | 0.56 |  |  |  |  | N | N | N | 140 | 0.5 | 61 | 102555 | 102530 | 3120 | 15070 | 8 | 2 |  | 2018-03-28 02:50 | 1566 | 135 |  | 61 | [16 empty] | 97.21 | 100 | 0 | 0 | 0 |  | 650 |  | 선택 | 해제 | 0 | 0 | 0 |  | 650 |  | 선택 | 해제 | 해제 | 미정 | 미정 | 미정 | 미정 |  | 미정 | RB140.00 | C
B44503 | 2018-03-27 | 2 | A |  | 8 | A | SCM415 | 합금강 | C | BM#2 | 1584 | 50 | 1656 | 1545 | 42 | 8300 |  | 1 | 1000 |  |  | 0 | 1590 | 1647 | 0 | 0 | 0 | 11 | 25 | 49 | N | 1 | 2018-03-28 03:09 | 74 | 1104 | 22 | 30 | 34 | 36 | 36 | 36 | 35 | 35 | 34 | 33 | 31 | 29 | 27 | 27 | 32 | 36 | 27 | 36 | -0.2 | Y | 45.02 | Y | -0.4 | [8 empty] | Y | Y | N | 140 | 0.47 | 64 | 144772 | 103050 | 120 | 13800 | 6 | 1 |  | 2018-03-28 03:19 | 1598 | 134 |  | 32 |  | *연연주 혼탕부 307~309.407~409 | [14 empty] | 138.14 | 100 | 0 | 0 | 0 |  | 410 | 300 | 선택 | 선택 | 0 | 0 | 0 |  | 410 | 300 | 선택 | 선택 | 해제 | 미정 | 미정 | 미정 | 선택 | 8 | 미정 | RB110.00 | C
A44525 | 2018-03-27 | 1 | A |  | 3 | A | SCM440HF | 소입성보증강 | D | BM#1 | 1687 | 52 | 1608 | 1583 | 22 | 3500 |  | 3 | 0.32 | 18 |  | -1.66 | 1552 | 1591 | 9.89 | 0 |  | 23 | 24 | 67 | Y |  | 2018-03-28 03:56 | 59 | 1135 | 18 | 21 | 24 | 25 | 26 | 27 | 26 | 27 | 26 | 26 | 25 | 25 |  | 25 | 25 | 27 | 25 | 26 | -0.03 | Y | 29.98 | Y | 0 |  |  |  | 1.24 |  |  |  |  | N | N | N | 130 | 0.51 | 58 | 103883 | 99380 | 3100 | 15050 | 8 | 2 |  | 2018-03-28 04:13 | 1552 | 132 |  | 41 | [16 empty] | 101.45 | 100 | 0 | 0 | 0 |  | 650 |  | 선택 | 해제 | 0 | 0 | 0 |  | 650 |  | 선택 | 해제 | 해제 | 미정 | 미정 | 미정 | 미정 |  | 미정 | RB150.00 | C
B44504 | 2018-03-27 | 2 | A |  | 9 | A | SCM415H1M | 소입성보증강 | C | BM#2 | 1606 | 46 | 1676 | 1585 | 37 | 6800 |  | 1 | 1000 |  |  | 0 | 1612 | 1657 | 0 | 0 | 0 | 16 | 1 | 19514 | Y |  | 2018-03-28 04:04 | 99 | 1042 | 22 | 36 | 45 | 48 | 51 | 51 | 51 | 51 | 50 | 49 | 47 |  |  | 47 | 46 | 51 | 47 | 51 | -0.13 | Y | 30.02 | Y | -0.4 |  |  |  | 1.04 |  |  |  |  | N | N | N | 130 | 0.53 | 50 | 47809 | 91540 | 3520 | 16100 | 6 | 1 |  | 2018-03-28 04:33 | 1612 | 143 |  | 47 |  | *연연주 혼탕부 301.401 | [14 empty] | 49.8 | 100 | 0 | 0 | 0 |  | 410 | 300 | 선택 | 선택 | 0 | 0 | 0 |  | 410 | 300 | 선택 | 선택 | 해제 | 미정 | 미정 | 미정 | 미정 |  | 미정 | RB140.00 | C
A44526 | 2018-03-27 | 1 | B |  | 4 | B | SCM440HF | 소입성보증강 | D | BM#1 | 1587 | 41 | 1589 | 1542 | 37 | 6300 |  | 3 | 0.31 | 19 |  | -1.66 | 1549 | 1591 | 11.05 | 0 |  | 29 | 34 | 94 | Y |  | 2018-03-28 05:00 | 56 | 1126 | 21 | 19 | 20 | 20 | 20 | 20 | 20 | 19 | 18 | 16 | 15 | 15 |  | 15 | 19 | 20 | 15 | 20 | -0.11 |  | 44.98 | Y | 0 |  |  |  | 1.37 |  |  |  |  | N | N | N | 120 | 0.52 | 58 | 97773 | 98550 | 3010 | 14600 | 8 | 2 |  | 2018-03-28 05:08 | 1549 | 120 |  | 39 | [16 empty] | 96.33 | 100 | 0 | 0 | 0 |  | 650 |  | 선택 | 해제 | 0 | 0 | 0 |  | 650 |  | 선택 | 해제 | 해제 | 미정 | 미정 | 미정 | 미정 |  | 미정 | BT180180 | C
B44505 | 2018-03-27 | 2 | B | TUNDISH교체전 | 10 | A | SCM415H1M | 소입성보증강 | C | BM#2 | 1601 | 50 | 1674 | 1584 | 39 | 7200 |  | 1 | 0.35 | 15 |  | 0 | 1597 | 1657 | 0 | 7.23 | 0 | 36 | 72 | 102 | Y |  | 2018-03-28 05:24 | 84 | 1137 | 45 | 50 | 52 | 54 | 55 | 54 | 54 | 53 | 52 | 51 | 50 | 48 |  | 48 | 52 | 55 | 48 | 54 | -0.2 | Y | 34.58 | Y | -0.43 | [8 empty] | N | N | N | 120 | 0.52 | 58 | 96778 | 100780 | 1720 | 2000 | 6 | 1 | 10 | 2018-03-28 05:27 | 1597 | 130 |  | 21 | 10 |  | D93B7526A22A47D9B627E15CBCAC17B4 | E514BAAEB85A4076A395CD25071F9C31 | 78844787E66F4DB6B28D3384008E9031 | [11 empty] | 94.42 | 100 | 0 | 2600 | 0 |  | 410 | 300 | 선택 | 선택 | 0 | 2650 | 0 |  | 410 | 300 | 선택 | 선택 | 해제 | 미정 | 미정 | 미정 | 미정 |  | 미정 | RB160.00 | C
A44527 | 2018-03-27 | 1 | B |  | 5 | A | SCM440 | 합금강 | D | BM#1 | 1574 | 41 | 1602 | 1528 | 33 | 5500 |  | 3 | 0.3 | 16 |  | -1.76 | 1556 | 1597 | 7.57 | 0.44 |  | 22 | 15 | 102 | Y |  | 2018-03-28 05:57 | 60 | 1137 | 9 | 14 | 19 | 23 | 24 | 25 | 24 | 24 | 23 | 22 | 21 | 21 | 21 | 21 | 21 | 25 | 21 | 24 | -0.11 | Y | 35 | Y | 0 |  |  |  | 1.22 |  |  |  |  | N | N | Y | 110 | 0.48 | 63 | 100074 | 98730 | 1770 | 14900 | 8 | 2 |  | 2018-03-28 06:13 | 1556 | 122 |  | 43 | [16 empty] | 99.63 | 100 | 0 | 0 | 0 |  | 650 |  | 선택 | 해제 | 0 | 0 | 0 |  | 650 |  | 선택 | 해제 | 해제 | 미정 | 미정 | 해제 | 미정 |  | 미정 | RB300.00 | C
B44506 | 2018-03-27 | 2 | B | TUNDISH교체 | 1 | A | AE1038M2 | 탄소강 | B | BM#2 | 1597 | 56 | 1655 | 1564 | 43 | 7800 |  | 1 | 0.34 | 21 |  | -2.71 | 1580 | 1654 | 2.52 | 0 | 0 | 10 | 65 | 65 | Y |  | 2018-03-28 06:27 | 83 | 1129 | -331 | -181 | 27 | 26 | 18 | 24 | 29 | 31 | 32 | 34 | 34 | 34 | 34 | 34 | 22 | 34 | 34 | 34 | 0 |  | 14.98 | Y | 0 |  | 1.63 | 1.63 | [5 empty] | N | N | N | 150 | 0.48 | 55 | 93049 | 92960 | 2740 | 14700 | 17 | 2 | 10 | 2018-03-28 06:28 | 1580 | 146 |  | 44 |  | * T/D 용강량 실측:1170mm / 17.1 TON * T/D FLUX 용탕부: 120 KG / 유탕부: 15KG 투입 * 슬리브 롱노즐( Y자형 ) 사용 | [14 empty] | 97.23 | 100 | 630 | 0 | 0 |  | 650 | 400 | 선택 | 해제 | 700 | 0 | 0 |  | 650 | 400 | 선택 | 해제 | 해제 | 미정 | 미정 | 미정 | 미정 |  | 미정 | BT180180 | H
A44528 | 2018-03-27 | 1 | B |  | 6 | A | SCM440 | 합금강 | D | BM#1 | 1590 | 48 | 1600 | 1526 | 33 | 6200 |  | 3 | 0.29 | 15 |  | -1.43 | 1564 | 1597 | 0 | 15.48 |  | 28 | 8 | 44 | Y |  | 2018-03-28 07:16 | 68 | 1141 | 18 | 24 | 28 | 30 | 32 | 32 | 32 | 33 | 33 | 32 | 32 | 32 | 31 | 31 | 30 | 33 | 31 | 32 | -0.02 | Y | 30 | Y | 0 |  |  |  | 1.18 |  |  |  |  | N | N | Y | 100 | 0.47 | 68 | 96739 | 104340 | 3560 | 15500 | 8 | 2 |  | 2018-03-28 07:23 | 1564 | 125 |  | 27 | [16 empty] | 89.7 | 100 | 0 | 0 | 0 |  | 650 |  | 선택 | 해제 | 0 | 0 | 0 |  | 650 |  | 선택 | 해제 | 해제 | 미정 | 미정 | 해제 | 미정 |  | 미정 | RB210.00 | C
B44507 | 2018-03-27 | 2 | B |  | 2 | A | AE1038M2 | 탄소강 | B | BM#2 | 1634 | 42 | 1634 | 1610 | 26 | 5200 |  | 1 | 0.32 | 14 |  | -2.07 | 1575 | 1618 | 1.45 | 0 | 0 | 11 | 26 | 44 | Y |  | 2018-03-28 07:25 | 78 | 1134 | 33 | 33 | 34 | 34 | 34 | 33 | 32 | 32 | 30 | 28 | 27 | 25 |  | 25 | 32 | 34 | 25 | 34 | -0.2 |  | 45.02 | Y | -0.4 | 1.3 |  |  | 1.1 |  |  |  |  | N | N | N | 140 | 0.5 | 56 | 91289 | 93040 | 2830 | 15000 | 17 | 2 | 20 | 2018-03-28 07:42 | 1575 | 131 |  | 44 | [16 empty] | 95.34 | 100 | 0 | 0 | 0 |  | 650 | 400 | 선택 | 해제 | 0 | 0 | 0 |  | 650 | 400 | 선택 | 해제 | 해제 | 미정 | 미정 | 미정 | 미정 |  | 미정 | BT180180 | C
A44529 | 2018-03-28 | 1 | B |  | 7 | A | SCM440 | 합금강 | D | BM#1 | 1631 | 42 | 1602 | 1576 | 30 | 4800 |  | 3 | 0.3 | 15 |  | -2.37 | 1554 | 1602 | 0 | 15.19 |  | 23 | 25 | 49 | Y |  | 2018-03-28 08:09 | 58 | 1079 | 29 | 27 | 27 | 28 | 28 | 28 | 28 | 27 | 27 | 26 | 26 | 25 | 24 | 23 | 27 | 28 | 23 | 28 | -0.1 | Y | 50 | Y | -0.2 |  |  |  | 1.32 |  |  |  |  | N | N | Y | 150 | 0.47 | 66 | 94155 | 99190 | 1390 | 15900 | 8 | 2 |  | 2018-03-28 08:16 | 1554 | 137 |  | 45 | [16 empty] | 93.69 | 100 | 0 | 0 | 0 |  | 650 |  | 선택 | 해제 | 0 | 0 | 0 |  | 650 |  | 선택 | 해제 | 해제 | 미정 | 미정 | 미정 | 미정 |  | 미정 | RB120.00 | C
B44508 | 2018-03-28 | 2 | B |  | 3 | A | AE1038M2 | 탄소강 | B | BM#2 | 1575 | 43 | 1624 | 1544 | 34 | 6300 |  | 1 | 0.31 | 14 |  | -2.06 | 1576 | 1617 | 0.93 | 0 | 0 | 16 | 2 | 54 | Y |  | 2018-03-28 08:23 | 79 | 1088 | 22 | 27 | 31 | 33 | 33 | 33 | 33 | 32 | 31 | 30 | 29 | 27 |  | 27 | 30 | 33 | 27 | 33 | -0.15 | Y | 39.98 | Y | -0.4 | [8 empty] | N | N | N | 130 | 0.5 | 57 | 93049 | 94720 | 620 | 16300 | 17 | 2 | 40 | 2018-03-28 08:23 | 1576 | 132 |  | 45 | [16 empty] | 97.69 | 100 | 0 | 0 | 0 |  | 650 | 400 | 선택 | 해제 | 0 | 0 | 0 |  | 650 | 400 | 선택 | 해제 | 해제 | 미정 | 미정 | 미정 | 미정 |  | 미정 | BT180180 | H
B44509 | 2018-03-28 | 2 | B |  | 4 | B | AE1038M2 | 탄소강 | B | BM#2 | 1608 | 45 | 1615 | 1555 | 27 | 5400 |  | 1 | 0.31 | 17 |  | -2.21 | 1567 | 1613 | 1.38 | 0 | 0 | 36 | 73 | 53 | Y |  | 2018-03-28 09:22 | 70 | 1088 | 25 | 25 | 26 | 27 | 28 | 27 | 27 | 26 | 25 | 24 | 22 | 21 |  | 21 | 25 | 28 | 21 | 27 | -0.2 | Y | 35 | Y | -0.2 | [8 empty] | N | N | N | 120 | 0.51 | 59 | 91289 | 99290 | 140 | 14800 | 17 | 2 | 10 | 2018-03-28 09:49 | 1567 | 134 |  | 45 | [16 empty] | 92.35 | 100 | 0 | 0 | 0 |  | 650 | 400 | 선택 | 해제 | 0 | 0 | 0 |  | 650 | 400 | 선택 | 해제 | 해제 | 미정 | 미정 | 미정 | 미정 |  | 미정 | BT180180 | C
A44530 | 2018-03-28 | 1 | B |  | 8 | A | SCM440 | 합금강 | D | BM#1 | 1605 | 40 | 1605 | 1541 | 31 | 5600 |  | 3 | 0.29 | 15 |  | -2.29 | 1555 | 1599 | 0 | 12.43 |  | 29 | 35 | 48 | Y |  | 2018-03-28 09:16 | 59 | 1083 | 21 | 21 | 23 | 25 | 26 | 26 | 26 | 25 | 24 | 23 | 23 | 22 | 22 | 19 | 23 | 26 | 19 | 26 | -0.14 | Y | 50 | Y | -0.2 |  |  |  | 1.25 |  |  |  |  | N | N | N | 140 | 0.48 | 70 | 169919 | 109960 | 110 | 15000 | 8 | 2 |  | 2018-03-28 09:23 | 1555 | 132 |  | 45 | 20 | *준BIG SIZE 후속 HEAT 준BIG SIZE 주속적용 *유사강종 연연주 성분확인 이상재ID:110~112.209~211 | [14 empty] | 156.39 | 100 | 0 | 0 | 0 |  | 650 |  | 선택 | 해제 | 0 | 0 | 0 |  | 650 |  | 선택 | 해제 | 해제 | 미정 | 미정 | 미정 | 미정 |  | 미정 | RB150.00 | C
B44510 | 2018-03-28 | 2 | B |  | 5 | A | AE1038M2 | 탄소강 | B | BM#2 | 1689 | 44 | 1605 | 1535 | 30 | 6300 |  | 1 | 0.33 | 14 |  | -2.42 | 1569 | 1603 | 1.66 | 0 | 0 | 10 | 66 | 34 | Y |  | 2018-03-28 10:17 | 72 | 1080 | 17 | 20 | 23 | 24 | 25 | 25 | 24 | 24 | 23 | 22 | 20 | 19 |  | 19 | 22 | 25 | 19 | 24 | -0.17 | Y | 35.03 | Y | -0.2 | [8 empty] | N | N | N | 110 | 0.52 | 58 | 101508 | 100210 | 570 | 14900 | 17 | 2 | 20 | 2018-03-28 11:04 | 1569 | 137 |  | 53 | [16 empty] | 100.85 | 100 | 0 | 0 | 0 |  | 650 | 400 | 선택 | 해제 | 0 | 0 | 0 |  | 650 | 400 | 선택 | 해제 | 해제 | 미정 | 미정 | 미정 | 미정 |  | 미정 | BT180180 | H
A44531 | 2018-03-28 | 1 | B |  | 9 | A | SCM440HK | 소입성보증강 | D | BM#1 | 1625 | 40 | 1593 | 1568 | 28 | 4500 |  | 3 | 0.31 | 15 |  | -1.58 | 1550 | 1581 | 8.48 | 0 |  | 22 | 16 | 52 | Y |  | 2018-03-28 10:26 | 56 | 1077 | 19 | 21 | 22 | 23 | 24 | 24 | 24 | 24 | 24 | 23 | 22 | 21 |  | 21 | 23 | 24 | 21 | 24 | -0.08 | Y | 34.98 | Y | -0.2 | [8 empty] | N | N | N | 130 | 0.51 | 56 | 47465 | 92050 | 7040 | 15200 | 8 | 2 |  | 2018-03-28 10:35 | 1550 | 132 |  | 48 | 20 | *유사강종 연연주 성분확인 이상재ID:101.201 | [14 empty] | 47.9 | 100 | 0 | 0 | 0 |  | 650 |  | 선택 | 해제 | 0 | 0 | 0 |  | 650 |  | 선택 | 해제 | 해제 | 미정 | 미정 | 선택 | 미정 |  | 미정 | SB120120 | C
A44532 | 2018-03-28 | 1 | B | TUNDISH교체전 | 10 | A | SCM440HK | 소입성보증강 | D | BM#1 | 1602 | 41 | 1593 | 1541 | 28 | 5000 |  | 3 | 0.31 | 15 |  | 0 | 1551 | 1593 | 10.28 | 0 |  | 28 | 9 | 63 | Y |  | 2018-03-28 11:44 | 57 | 1081 | 20 | 23 | 28 | 30 | 31 | 31 | 31 | 31 | 29 | 29 | 28 |  |  | 28 | 28 | 31 | 28 | 31 | -0.1 | Y | 30 | Y | -0.2 | [8 empty] | N | N | N | 120 | 0.5 | 56 | 81648 | 92610 | 6990 | 2000 | 8 | 2 |  | 2018-03-28 11:55 | 1551 | 114 |  | 27 | 20 |  | BC87413CE11F43F9AEB3FA05DF213857 | C209FF54022F477C9D6596F6621078C8 | FDC96B90022F449BA9CB494C0B70CC62 | [11 empty] | 81.98 | 100 | 0 | 2500 | 0 |  | 650 |  | 선택 | 해제 | 0 | 2800 | 0 |  | 650 |  | 선택 | 해제 | 해제 | 미정 | 미정 | 선택 | 미정 |  | 미정 | SB120120 | C
B44511 | 2018-03-28 | 2 | B |  | 6 | A | AE1038M2 | 탄소강 | B | BM#2 | 1563 | 47 | 1604 | 1534 | 31 | 7200 |  | 1 | 0.32 | 13 |  | -2.27 | 1565 | 1605 | 1.29 | 0 | 0 | 11 | 27 | 35 | Y |  | 2018-03-28 11:33 | 68 | 1080 | 16 | 21 | 24 | 26 | 26 | 26 | 25 | 25 | 23 | 22 | 21 | 18 |  | 18 | 23 | 26 | 18 | 26 | -0.2 | Y | 40.02 | Y | -0.6 | [8 empty] | N | N | N | 100 | 0.52 | 57 | 101508 | 98500 | 2900 | 14900 | 17 | 2 | 40 | 2018-03-28 11:52 | 1565 | 124 |  | 38 | [16 empty] | 97.04 | 100 | 0 | 0 | 0 |  | 650 | 400 | 선택 | 해제 | 0 | 0 | 0 |  | 650 | 400 | 선택 | 해제 | 해제 | 미정 | 미정 | 미정 | 미정 |  | 미정 | BT180180 | H
B44512 | 2018-03-28 | 2 | B |  | 7 | A | AE1038M2 | 탄소강 | B | BM#2 | 1626 | 46 | 1605 | 1547 | 26 | 5500 |  | 1 | 0.31 | 14 |  | -1.83 | 1572 | 1601 | 1.17 | 0 | 0 | 16 | 3 | 43 | Y |  | 2018-03-28 12:33 | 75 | 1077 | [14 empty] | 0 | 0 | 0 | 0 | 0 |  | 0 | Y | 0 | [8 empty] | N | N | N | 150 | 0 | 1 | 101508 | 94520 | -70 | 14400 | 17 | 2 | 40 | 2018-03-28 12:40 | 1572 | 125 |  | 40 | [16 empty] | 107.47 | 100 | 0 | 0 | 0 |  | 650 | 400 | 선택 | 해제 | 0 | 0 | 0 |  | 650 | 400 | 선택 | 해제 | 해제 | 미정 | 미정 | 미정 | 미정 |  | 미정 | BT180180 | H
A44533 | 2018-03-28 | 1 | D | TUNDISH교체 | 1 | A | 42CRMO4MS2 | 합금강 | E1 | BM#1 | 1615 | 43 | 1642 | 1515 | 37 | 7900 |  | 3 | 0.31 | 27 |  | -1.47 | 1578 | 1624 | 13.16 | 0 |  | 23 | 26 | 65 | N | 1 | 2018-03-28 12:50 | 85 | 1085 | 13 | 24 | 27 | 32 | 34 | 35 | 36 | 38 | 39 | 39 | 38 | 39 |  | 39 | 34 | 39 | 38 | 39 | -0.1 |  | 9.98 | Y | 0.2 |  | 1.48 | 1.48 |  | 1.48 |  |  |  | N | N | N | 230 | 0.41 | 63 | 86260 | 90620 | 7480 | 15900 | 7 | 1 |  | 2018-03-28 12:58 | 1578 | 132 |  | 43 | 5 | *T/Dflux 유15kg 용225kg *강제개공 및 나탕주입 ID:101.201 | [14 empty] | 87.93 | 100 | 1500 | 0 | 0 |  | 650 |  | 선택 | 해제 | 1500 | 0 | 0 |  | 650 |  | 선택 | 해제 | 해제 | 미정 | 미정 | 선택 | 미정 |  | 미정 | BM510510 | C
B44513 | 2018-03-28 | 2 | D | TUNDISH교체전 | 8 | A | AE1038M2 | 탄소강 | B | BM#2 | 1640 | 43 | 1617 | 1556 | 28 | 5600 |  | 1 | 0.31 | 14 |  | -2.35 | 1567 | 1607 | 1.36 | 0 | 0 | 36 | 74 | 38 | Y |  | 2018-03-28 13:38 | 70 | 1085 | 20 | 25 | 20 | 25 | 28 | 29 | 31 | 30 | 30 | 30 | 29 | 29 | 28 | 25 | 28 | 31 | 25 | 30 | -0.15 | Y | 40.02 | Y | -0.4 | [8 empty] | N | N | N | 140 | 0.5 | 60 | 93375 | 99640 | -1760 | 2000 | 17 | 2 | 10 | 2018-03-28 13:33 | 1567 | 119 |  | 32 | [16 empty] | 9337500 | 100 | 0 | 2610 | 0 |  | 650 | 400 | 선택 | 해제 | 0 | 2610 | 0 |  | 650 | 400 | 선택 | 해제 | 해제 | 미정 | 미정 | 미정 | 미정 |  | 미정 | BT180180 | H
A44534 | 2018-03-28 | 1 | D |  | 2 | A | 42CRMO4MS2 | 합금강 | E1 | BM#1 | 1632 | 42 | 1604 | 1576 | 30 | 5400 |  | 3 | 0.3 | 26 |  | -1.38 | 1562 | 1605 | 13.53 | 0 |  | 29 | 36 | 54 | Y |  | 2018-03-28 13:48 | 69 | 1090 | 38 | 35 | 35 | 34 | 35 | 35 | 35 | 34 | 33 | 33 | 32 | 31 | 31 | 29 | 33 | 35 | 29 | 35 | -0.09 | Y | 65.02 | Y | -0.2 |  |  |  | 1.37 | 0.65 |  |  |  | N | N | N | 220 | 0.43 | 76 | 103512 | 104380 | 7080 | 15400 | 7 | 1 |  | 2018-03-28 14:08 | 1562 | 141 |  | 49 | [16 empty] | 92.38 | 100 | 0 | 0 | 300 |  | 650 |  | 선택 | 해제 | 0 | 0 | 0 |  | 650 |  | 선택 | 해제 | 해제 | 미정 | 미정 | 선택 | 미정 |  | 미정 | BM510510 | C
B44514 | 2018-03-28 | 2 | D | TUNDISH교체 | 1 | A | SNCM439P | 합금강 | SNCM439계 | BM#2 | 1589 | 57 | 1646 | 1545 | 48 | 9800 |  | 1 | 0.31 | 22 |  | -1.78 | 1576 | 1636 | 1.5 | 0 | 0 | 10 | 67 | 37 | Y |  | 2018-03-28 15:10 | 89 | 1080 | -406 | -176 | 11 | 26 | 27 | 29 | 31 | 36 | 40 | 42 | 44 | 45 | 46 | 46 | 41 | 47 | 46 | 47 | -0.07 |  | 15 | Y | -0.2 |  | 2.06 | 2.06 | [5 empty] | N | N | N | 190 | 0.47 | 64 | 93049 | 103780 | -780 | 16200 | 5 | 1 | 10 | 2018-03-28 15:06 | 1576 | 142 |  | 26 |  | * T/D FLUX 용탕부: 120 KG / 유탕부: 15KG 투입 | [14 empty] | 90.34 | 100 | 700 | 0 | 0 |  | 650 | 400 | 선택 | 해제 | 800 | 0 | 0 |  | 650 | 400 | 선택 | 해제 | 선택 | 미정 | 미정 | 미정 | 미정 |  | 미정 | BT180180 | H
A44535 | 2018-03-28 | 1 | D |  | 3 | A | 42CRMO4MS2 | 합금강 | E1 | BM#1 | 1643 | 44 | 1612 | 1587 | 38 | 5400 |  | 3 | 0.3 | 25 |  | -1.53 | 1565 | 1612 | 12.75 | 0 |  | 22 | 17 | 50 | Y |  | 2018-03-28 14:44 | 72 | 1085 | 27 | 27 | 29 | 31 | 32 | 32 | 32 | 32 | 31 | 30 | 30 | 29 | 29 | 28 | 30 | 32 | 28 | 32 | -0.08 | Y | 50 | Y | -0.2 | [8 empty] | N | N | N | 210 | 0.45 | 72 | 103512 | 103980 | 7670 | 15600 | 7 | 1 |  | 2018-03-28 15:11 | 1565 | 162 |  | 72 | [16 empty] | 92.71 | 100 | 0 | 0 | 0 |  | 650 |  | 선택 | 해제 | 0 | 0 | 0 |  | 650 |  | 선택 | 해제 | 해제 | 미정 | 미정 | 선택 | 미정 |  | 미정 | BM510510 | C
B44515 | 2018-03-28 | 2 | D |  | 2 | A | SNCM439P | 합금강 | SNCM439계 | BM#2 | 1603 | 43 | 1626 | 1567 | 32 | 6100 |  | 1 | 0.31 | 18 |  | -2.42 | 1555 | 1610 | 1.38 | 0 | 0 | 11 | 28 | 64 | Y |  | 2018-03-28 16:05 | 68 | 1026 | 42 | 35 | 30 | 28 | 26 | 25 | 23 | 22 | 20 | 18 | 15 |  |  | 15 | 26 | 30 | 15 | 0 | -0.37 |  | 40 | Y | -0.6 | [8 empty] | N | N | N | 180 | 0.5 | 54 | 93049 | 90880 | 70 | 16400 | 5 | 1 | 20 | 2018-03-28 16:07 | 1555 | 140 |  | 38 | [16 empty] | 103.39 | 100 | 0 | 0 | 0 |  | 650 | 400 | 선택 | 해제 | 0 | 0 | 0 |  | 650 | 400 | 선택 | 해제 | 선택 | 미정 | 미정 | 미정 | 미정 |  | 미정 | BT180180 | H
A44537 | 2018-03-28 | 1 | D |  | 4 | A | 42CRMO4MS2 | 합금강 | E1 | BM#1 | 1635 | 40 | 1589 | 1597 | 35 | 4100 |  | 3 | 0.31 | 25 |  | -1.14 | 1553 | 1589 | 15.85 | 0 |  | 16 | 4 | 92 | Y |  | 2018-03-28 16:37 | 60 | 1086 | 27 | 28 | 29 | 29 | 29 | 29 | 28 | 28 | 27 | 26 | 26 | 25 | 25 | 25 | 27 | 29 | 25 | 29 | -0.07 | Y | 55 | Y | 0 | [8 empty] | N | N | N | 200 | 0.46 | 66 | 92386 | 98650 | 7010 | 13700 | 7 | 1 |  | 2018-03-28 16:49 | 1553 | 111 |  | 32 | [16 empty] | 86.91 | 100 | 0 | 0 | 0 |  | 650 |  | 해제 | 해제 | 0 | 0 | 0 |  | 650 |  | 해제 | 해제 | 해제 | 미정 | 미정 | 미정 | 미정 |  | 미정 | BM510510 | C
B44516 | 2018-03-28 | 2 | D |  | 3 | A | SNCM439P | 합금강 | SNCM439계 | BM#2 | 1591 | 54 | 1635 | 1577 | 41 | 8200 |  | 1 | 0.31 | 20 |  | -2.08 | 1558 | 1619 | 1.08 | 0 | 0 | 12 | 1 | 14611 | Y |  | 2018-03-28 17:21 | 71 | 1000 | 12 | 20 | 24 | 24 | 25 | 24 | 22 | 21 | 20 | 18 | 17 | 15 | 15 | 11 | 19 | 25 | 11 | 24 | -0.28 | Y | 50 | Y | -0.4 |  |  |  | 0.55 |  |  |  |  | N | N | N | 170 | 0.46 | 72 | 97659 | 107120 | 70 | 15700 | 5 | 1 | 30 | 2018-03-28 17:28 | 1558 | 135 |  | 19 |  | * 래들 대보수 첫 HEAT | [14 empty] | 94.81 | 100 | 0 | 0 | 0 |  | 650 | 400 | 선택 | 해제 | 0 | 0 | 0 |  | 650 | 400 | 선택 | 해제 | 선택 | 미정 | 미정 | 미정 | 미정 |  | 미정 | RB135.00 | C
A44538 | 2018-03-28 | 1 | D |  | 5 | A | 42CRMO4MS2 | 합금강 | E1 | BM#1 | 1563 | 40 | 1586 | 1537 | 39 | 5800 |  | 3 | 0.3 | 25 |  | -1.55 | 1540 | 1586 | 17.85 | 0 |  | 23 | 27 | 84 | Y |  | 2018-03-28 17:49 | 47 | 1025 | 21 | 20 | 19 | 17 | 17 | 15 | 14 | 14 | 13 | 12 | 11 | 11 | 9 | 6 | 15 | 19 | 6 | 0 | -0.23 |  | 55.48 | Y | -2 | [8 empty] | N | N | N | 190 | 0.49 | 66 | 105584 | 99450 | 7020 | 13000 | 7 | 1 |  | 2018-03-28 18:11 | 1540 | 110 |  | 29 | [16 empty] | 98.58 | 100 | 0 | 0 | 0 |  | 650 |  | 선택 | 해제 | 0 | 0 | 0 |  | 650 |  | 선택 | 해제 | 해제 | 미정 | 미정 | 선택 | 미정 |  | 미정 | BM510510 | C
B44517 | 2018-03-28 | 2 | D |  | 4 | A | SNCM439P | 합금강 | SNCM439계 | BM#2 | 1561 | 52 | 1627 | 1544 | 41 | 7700 |  | 1 | 0.31 | 19 |  | -2.3 | 1556 | 1608 | 1.71 | 0 | 0 | 36 | 75 | 70 | Y |  | 2018-03-28 18:12 | 69 | 1027 | 7 | 19 | 25 | 29 | 30 | 31 | 31 | 30 | 30 | 29 | 28 | 27 | 25 | 22 | 26 | 31 | 22 | 30 | -0.22 | Y | 40.02 | Y | -0.6 | [8 empty] | N | N | N | 160 | 0.45 | 67 | 104914 | 99670 | 1390 | 14800 | 5 | 1 | 40 | 2018-03-28 18:28 | 1556 | 144 |  | 42 | [16 empty] | 103.88 | 100 | 0 | 0 | 0 |  | 650 | 400 | 선택 | 해제 | 0 | 0 | 0 |  | 650 | 400 | 선택 | 해제 | 선택 | 미정 | 미정 | 미정 | 미정 |  | 미정 | BT180180 | C
A44539 | 2018-03-28 | 1 | D |  | 6 | A | 42CRMO4MS | 합금강 | E1 | BM#1 | 1571 | 39 | 1591 | 1517 | 38 | 5900 |  | 3 | 0.3 | 26 |  | -1.31 | 1550 | 1591 | 17.5 | 0 |  | 29 | 37 | 72 | Y |  | 2018-03-28 18:52 | 57 | 1023 | 4 | 19 | 24 | 26 | 28 | 27 | 26 | 27 | 26 | 26 | 25 | 25 | 25 | 25 | 24 | 28 | 25 | 26 | -0.08 | Y | 39.98 | Y | 0 | [8 empty] | N | N | N | 180 | 0.44 | 63 | 83750 | 89770 | 8550 | 12400 | 7 | 1 |  | 2018-03-28 19:01 | 1550 | 114 |  | 33 |  | *전공정 작업지연, 감속주입 **L/D 잔강 8.5톤에서 슬래그 발생. | [14 empty] | 84.72 | 100 | 0 | 0 | 0 |  | 650 |  | 선택 | 해제 | 0 | 0 | 0 |  | 650 |  | 선택 | 해제 | 해제 | 미정 | 미정 | 선택 | 미정 |  | 미정 | RB210.00 | C
B44518 | 2018-03-28 | 2 | D | 잔강최소화전 | 5 | A | SNCM439P | 합금강 | SNCM439계 | BM#2 | 1612 | 50 | 1614 | 1555 | 38 | 7300 |  | 1 | 0.3 | 18 |  | -2.05 | 1562 | 1605 | 1.19 | 0 | 0 | 10 | 68 | 50 | Y |  | 2018-03-28 19:20 | 75 | 1027 | 16 | 23 | 26 | 28 | 28 | 27 | 26 | 25 | 24 | 23 | 21 | 20 | 18 | 11 | 22 | 28 | 11 | 0 | -0.27 | Y | 62.58 | Y | -0.4 | [8 empty] | N | N | N | 150 | 0.41 | 78 | 101508 | 105300 | -1800 | 3000 | 5 | 1 | 10 | 2018-03-28 19:49 | 1562 | 145 |  | 46 | 10 | * 전공정 작업지연 감속20%이상주입 및 정속주입 불가 로 이상공정 등록. | [14 empty] | 98.08 | 100 | 0 | 4150 | 0 |  | 650 | 400 | 선택 | 해제 | 0 | 3920 | 0 |  | 650 | 400 | 선택 | 해제 | 선택 | 미정 | 미정 | 미정 | 미정 |  | 미정 | BT180180 | H
A44540 | 2018-03-28 | 1 | D |  | 7 | A | 42CRMO4MS | 합금강 | E1 | BM#1 | 1625 | 40 | 1594 | 1561 | 36 | 5100 |  | 3 | 0.31 | 25 |  | -1.42 | 1552 | 1594 | 18.54 | 0 |  | 22 | 18 | 67 | Y |  | 2018-03-28 19:55 | 59 | 1029 | 18 | 25 | 26 | 27 | 27 | 27 | 27 | 27 | 25 | 26 | 25 | 24 | 24 | 23 | 25 | 27 | 23 | 27 | -0.07 | Y | 60.02 | Y | 0 | [8 empty] | N | N | N | 230 | 0.4 | 78 | 100500 | 103330 | 7670 | 15900 | 7 | 1 |  | 2018-03-28 20:03 | 1552 | 113 |  | 36 |  | *전공정 작업지연, 감속주입 *롱노즐6회 사용후 내부지금융착으로 교체 | [14 empty] | 90.54 | 100 | 0 | 0 | 0 |  | 650 |  | 선택 | 해제 | 0 | 0 | 0 |  | 650 |  | 선택 | 해제 | 해제 | 미정 | 미정 | 선택 | 선택 | 6 | 미정 | BM510510 | C
B44519 | 2018-03-28 | 2 | A | 잔강최소화 | 6 | A | SNCM5 | 합금강 | SNCM439계 | BM#2 | 1584 | 92 | 1625 | 1544 | 84 | 11800 |  | 1 | 0.31 | 17 |  | -2.12 | 1568 | 1611 | 1.18 | 0 | 0 | 11 | 29 | 58 | Y |  | 2018-03-28 21:03 | 76 | 1029 | -274 | 18 | 32 | 34 | 36 | 37 | 37 | 37 | 38 | 37 | 37 | 36 | 35 | 35 | 26 | 38 | 35 | 37 | -0.05 | Y | 20.03 | Y | -0.2 |  |  |  | 1.14 |  |  |  |  | N | N | N | 190 | 0.44 | 62 | 84590 | 102110 | 70 | 13700 | 5 | 1 |  | 2018-03-28 21:04 | 1568 | 170 |  | 36 |  | * 전공정 작업지연 감속20%이상주입 및 정속주입 불가 로 이상공정 등록. | [14 empty] | 83.75 | 100 | 4700 | 0 | 0 |  | 650 | 400 | 선택 | 선택 | 4700 | 0 | 0 |  | 650 | 400 | 선택 | 선택 | 선택 | 미정 | 미정 | 미정 | 미정 |  | 미정 | BT180180 | H
A44541 | 2018-03-28 | 1 | A |  | 8 | A | 42CRMO4MS | 합금강 | E1 | BM#1 | 1656 | 40 | 1601 | 1598 | 36 | 4600 |  | 3 | 0.31 | 25 |  | -1.78 | 1549 | 1601 | 16.18 | 0 |  | 16 | 5 | 64 | Y |  | 2018-03-28 21:43 | 56 | 1026 | 22 | 26 | 31 | 32 | 32 | 32 | 30 | 29 | 28 | 27 | 26 | 25 | 25 | 23 | 27 | 32 | 23 | 32 | -0.16 | Y | 55.02 | Y | -0.2 |  |  |  | 1.01 | 0.34 |  |  |  | N | N | N | 220 | 0.4 | 74 | 100500 | 96280 | 7020 | 13700 | 7 | 1 |  | 2018-03-28 21:48 | 1549 | 84 |  | 7 |  | *전공정 지연으로 감속주입(전기로 출강 지연) *Sample채취 ID:203 | [14 empty] | 97.29 | 100 | 0 | 0 | 0 |  | 650 |  | 선택 | 해제 | 0 | 0 | 300 |  | 650 |  | 선택 | 해제 | 해제 | 미정 | 미정 | 선택 | 미정 |  | 미정 | BM510510 | C
B44520 | 2018-03-28 | 2 | A |  | 7 | A | SNCM5 | 합금강 | SNCM439계 | BM#2 | 1589 | 57 | 1624 | 1556 | 49 | 9900 |  | 1 | 0.3 | 19 |  | -2.45 | 1565 | 1634 | 1.18 | 0 | 0 | 12 | 2 | 91 | Y |  | 2018-03-28 22:23 | 73 | 1021 | 30 | 38 | 43 | 45 | 45 | 46 | 45 | 43 | 42 | 41 | 39 | 38 | 37 | 35 | 41 | 46 | 35 | 45 | -0.27 | Y | 40.02 | Y | -0.4 | [8 empty] | N | N | N | 180 | 0.45 | 66 | 101508 | 97470 | 2620 | 13800 | 5 | 1 |  | 2018-03-28 22:32 | 1578 | 130 |  | 22 |  | * 전공정 작업지연 감속20%이상주입 및 정속주입 불가 로 이상공정 등록. *후 HEAT 강제개공 306.406 | [14 empty] | 101.51 | 100 | 0 | 0 | 0 |  | 650 | 400 | 선택 | 선택 | 0 | 0 | 0 |  | 650 | 400 | 선택 | 선택 | 선택 | 미정 | 미정 | 미정 | 미정 |  | 미정 | BT180180 | H
A44542 | 2018-03-28 | 1 | A |  | 9 | A | 42CRMO4MS | 합금강 | E1 | BM#1 | 0 | 40 | 1579 | 1515 | 32 | 5800 |  | 3 | 0.31 | 25 |  | 0 | 1579 | 1579 | 15.42 | 0 |  | 23 | 28 | 106 | Y |  | 2018-03-28 23:02 | 86 | 1026 | 17 | 22 | 21 | 20 | 19 | 18 | 16 | 15 | 14 | 14 | 13 | 13 | 12 | 11 | 16 | 21 | 11 | 0 | -0.17 |  | 60 | Y | 0 | [8 empty] | N | N | N | 210 | 0.42 | 72 | 100500 | 104630 | 7030 | 17400 | 7 | 1 |  | 2018-03-28 23:09 | 1579 | 85 |  | 8 |  | *전공정 지연으로 감속주입(전기로 출강 지연) | [14 empty] | 90.05 | 100 | 0 | 0 | 0 |  | 650 |  | 선택 | 해제 | 0 | 0 | 0 |  | 650 |  | 선택 | 해제 | 해제 | 미정 | 미정 | 선택 | 미정 |  | 미정 | BM510510 | C
B44521 | 2018-03-28 | 2 | A |  | 8 | A | SNCM5 | 합금강 | SNCM439계 | BM#2 | 1578 | 63 | 1634 | 1564 | 51 | 10000 |  | 1 | 0.31 | 18 |  | -2.66 | 1565 | 1626 | 1.82 | 0 | 0 | 36 | 76 | 94 | N | 2 | 2018-03-28 23:42 | 73 | 1026 | 30 | 26 | 35 | 37 | 38 | 39 | 39 | 39 | 38 | 37 | 36 | 35 | 33 | 30 | 36 | 39 | 30 | 39 | -0.2 | Y | 45 | Y | -0.4 | [8 empty] | N | N | N | 170 | 0.47 | 68 | 93870 | 102510 | 590 | 13800 | 5 | 1 |  | 2018-03-28 23:43 | 1565 | 126 |  | 14 |  | * 주입초 전공정 작업지연 감속20%이상주입 및 정속주입 불가 로 이상공정 등록. | [14 empty] | 9387000 | 100 | 0 | 0 | 0 |  | 650 | 400 | 선택 | 선택 | 0 | 0 | 0 |  | 650 | 400 | 선택 | 선택 | 선택 | 미정 | 미정 | 미정 | 미정 |  | 미정 | BT180180 | C
A44543 | 2018-03-28 | 1 | A |  | 10 | A | 42CRMO4MS | 합금강 | E1 | BM#1 | 1585 | 41 | 1585 | 1518 | 37 | 6400 |  | 3 | 0.31 | 25 |  | -0.85 | 1559 | 1585 | 14.64 | 0 |  | 29 | 38 | 118 | Y |  | 2018-03-29 00:14 | 66 | 1126 | 9 | 20 | 29 | 34 | 36 | 37 | 36 | 36 | 35 | 34 | 34 | 34 | 33 | 33 | 31 | 37 | 33 | 36 | -0.11 | Y | 34.97 | Y | -0.2 | [8 empty] | N | N | N | 200 | 0.43 | 64 | 100500 | 93380 | 7130 | 15940 | 7 | 1 |  | 2018-03-29 00:22 | 1559 | 95 |  | 12 | [16 empty] | 100.1 | 100 | 0 | 0 | 0 |  | 650 |  | 선택 | 해제 | 0 | 0 | 0 |  | 650 |  | 선택 | 해제 | 해제 | 미정 | 미정 | 선택 | 미정 |  | 미정 | BM510510 | C
B44522 | 2018-03-28 | 2 | A | TUNDISH교체전 | 9 | B | SNCM5 | 합금강 | SNCM439계 | BM#2 | 1642 | 56 | 1655 | 1585 | 51 | 9900 |  | 1 | 0.34 | 17 |  | -2.17 | 1565 | 1634 | 2.46 | 0 | 0 | 10 | 69 | 89 | Y |  | 2018-03-29 00:43 | 73 | 1138 | 27 | 44 | 51 | 54 | 55 | 56 | 55 | 54 | 54 | 52 | 51 | 49 | 47 | 47 | 50 | 56 | 47 | 54 | -0.26 | Y | 35 | Y | -0.4 | [8 empty] | N | N | N | 160 | 0.47 | 64 | 100690 | 100570 | -1070 | 2000 | 5 | 1 |  | 2018-03-29 00:44 | 1589 | 122 |  | 23 |  |  | 8E3BD0A23C794742944393B4A38DC741 | 9A6EB643081C41D3954A8A3718655A17 | 237F9EF4182D428EA44F4A43DCA17BA9 | [11 empty] | 101.2 | 100 | 0 | 2500 | 0 |  | 650 | 400 | 선택 | 선택 | 0 | 2500 | 0 |  | 650 | 400 | 선택 | 선택 | 선택 | 미정 | 미정 | 미정 | 미정 |  | 미정 | BT180180 | H
A44544 | 2018-03-28 | 1 | A |  | 11 | A | 42CRMO4MS | 합금강 | E1 | BM#1 | 1649 | 46 | 1568 | 1516 | 43 | 7300 |  | 3 | 0.31 | 25 |  | -0.69 | 1547 | 1568 | 12.83 | 0 |  | 22 | 19 | 101 | Y |  | 2018-03-29 01:17 | 54 | 1125 | 31 | 30 | 30 | 29 | 29 | 28 | 27 | 26 | 25 | 24 | 23 | 22 | 22 | 21 | 26 | 30 | 21 | 0 | -0.16 |  | 55 | Y | -0.2 | [8 empty] | N | N | N | 190 | 0.47 | 68 | 100500 | 107050 | 7100 | 15900 | 7 | 1 |  | 2018-03-29 01:23 | 1547 | 101 |  | 19 |  | *롱노즐 SEN내부 크랙으로 교체-4회사용 | [14 empty] | 88.12 | 100 | 0 | 0 | 0 |  | 650 |  | 선택 | 해제 | 0 | 0 | 0 |  | 650 |  | 선택 | 해제 | 해제 | 미정 | 미정 | 선택 | 선택 | 4 | 미정 | BM510510 | C
B44523 | 2018-03-28 | 2 | A | TUNDISH교체 | 1 | A | SPS7 | 특수용도강 | D3 | BM#2 | 1610 | 46 | 1654 | 1544 | 40 | 7900 |  | 1 | 0.35 | 20 |  | -2.45 | 1565 | 1653 | 2.9 | 0 | 0 | 11 | 30 | 74 | Y |  | 2018-03-29 01:58 | 84 | 1132 | -362 | -102 | 21 | 30 | 29 | 25 | 31 | 35 | 38 | 39 | 40 | 40 | 41 | 41 | 35 | 41 | 41 | 0 | 0 |  |  | Y | 0.2 |  | 3.07 | 2.95 | 2.15 |  |  |  |  | N | N | M | 150 | 0.47 | 51 | 84590 | 83200 | 3400 | 15700 | 13 | 2 |  | 2018-03-29 01:59 | 1582 | 137 |  | 38 |  | *턴디쉬 플럭스 120KG/15KG *슬리브 롱노즐 사용 *수소(10분)측정값 3.0PPM 초과로 재측정 실시(3.5PPM.3.07PPM) *수소 기준값 초과(10분) 이상재 등록 | [14 empty] | 99.52 | 100 | 1000 | 0 | 0 |  | 490 | 400 | 선택 | 선택 | 1000 | 0 | 0 |  | 490 | 400 | 선택 | 선택 | 선택 | 미정 | 미정 | 미정 | 미정 |  | 미정 | BT180180 | H
A44545 | 2018-03-28 | 1 | A |  | 12 | A | 42CRMO4MS | 합금강 | E1 | BM#1 | 1609 | 41 | 1601 | 1569 | 30 | 5400 |  | 3 | 0.31 | 25 |  | -1.21 | 1552 | 1593 | 15.22 | 0 |  | 16 | 6 | 96 | Y |  | 2018-03-29 02:26 | 59 | 1135 | 19 | 24 | 28 | 30 | 30 | 31 | 30 | 29 | 29 | 28 | 27 | 27 | 26 | 26 | 28 | 31 | 26 | 30 | -0.14 | Y | 34.97 | Y | -0.2 | [8 empty] | N | N | N | 180 | 0.46 | 63 | 100500 | 96650 | 7080 | 15470 | 7 | 1 |  | 2018-03-29 02:33 | 1552 | 116 |  | 21 | [16 empty] | 96.96 | 100 | 0 | 0 | 0 |  | 650 |  | 선택 | 해제 | 0 | 0 | 0 |  | 650 |  | 선택 | 해제 | 해제 | 미정 | 미정 | 선택 | 미정 |  | 미정 | BM510510 | C
B44524 | 2018-03-28 | 2 | A |  | 2 | A | SPS7 | 특수용도강 | D3 | BM#2 | 1623 | 42 | 1646 | 1574 | 32 | 6300 |  | 1 | 0.31 | 19 |  | -2.8 | 1552 | 1629 | 1.69 | 0 | 0 | 12 | 3 | 70 | Y |  | 2018-03-29 03:07 | 71 | 1131 | 39 | 41 | 41 | 42 | 42 | 42 | 42 | 41 | 40 | 38 | 38 | 36 |  | 36 | 40 | 42 | 36 | 42 | -0.15 | Y | 40.02 | Y | -0.4 | [8 empty] | N | N | Y | 140 | 0.5 | 57 | 101508 | 94510 | 490 | 16500 | 13 | 2 |  | 2018-03-29 03:24 | 1564 | 130 |  | 22 | [16 empty] | 106.85 | 100 | 0 | 0 | 0 |  | 490 | 400 | 선택 | 선택 | 0 | 0 | 0 |  | 490 | 400 | 선택 | 선택 | 선택 | 미정 | 미정 | 미정 | 미정 |  | 미정 | BT180180 | H
A44546 | 2018-03-28 | 1 | A |  | 13 | A | 42CRMO4MS | 합금강 | E1 | BM#1 | 1573 | 43 | 1593 | 1550 | 32 | 5800 |  | 3 | 0.31 | 25 |  | -0.64 | 1557 | 1580 | 19.04 | 0 |  | 23 | 29 | 73 | Y |  | 2018-03-29 03:38 | 64 | 1117 | 23 | 30 | 35 | 36 | 36 | 36 | 35 | 35 | 35 | 34 | 33 | 32 | 32 | 32 | 33 | 36 | 32 | 36 | -0.08 | Y | 50 | Y | 0 | [8 empty] | N | N | N | 230 | 0.44 | 68 | 100500 | 97210 | 7160 | 15700 | 7 | 1 |  | 2018-03-29 03:46 | 1557 | 125 |  | 16 | [16 empty] | 96.4 | 100 | 0 | 0 | 0 |  | 650 |  | 선택 | 해제 | 0 | 0 | 0 |  | 650 |  | 선택 | 해제 | 해제 | 미정 | 미정 | 선택 | 미정 |  | 미정 | BM510510 | C
B44525 | 2018-03-28 | 2 | A |  | 3 | A | SPS7 | 특수용도강 | D3 | BM#2 | 1577 | 44 | 1626 | 1544 | 37 | 7400 |  | 1 | 0.35 | 19 |  | -2.6 | 1549 | 1621 | 2.97 | 0 | 0 | 36 | 77 | 61 | Y |  | 2018-03-29 03:57 | 68 | 1121 | 33 | 30 | 29 | 31 | 30 | 30 | 29 | 28 | 27 | 27 | 26 | 26 |  | 26 | 29 | 31 | 26 | 30 | -0.13 | Y | 39.98 | Y | 0 | [8 empty] | N | N | Y | 130 | 0.5 | 57 | 84590 | 94480 | 1580 | 16500 | 13 | 2 |  | 2018-03-29 04:21 | 1549 | 131 |  | 32 | [16 empty] | 87.21 | 100 | 0 | 0 | 0 |  | 490 | 400 | 선택 | 선택 | 0 | 0 | 0 |  | 490 | 400 | 선택 | 선택 | 선택 | 미정 | 미정 | 미정 | 미정 |  | 미정 | BT180180 | H
A44547 | 2018-03-28 | 1 | B |  | 14 | A | 42CRMO4MS2 | 합금강 | E1 | BM#1 | 1586 | 52 | 1582 | 1583 | 41 | 7200 |  | 3 | 0.31 | 25 |  | -1.2 | 1550 | 1594 | 21.34 | 0 |  | 29 | 39 | 64 | Y |  | 2018-03-29 04:33 | 57 | 1122 | 30 | 29 | 29 | 29 | 29 | 28 | 27 | 26 | 26 | 25 | 25 | 24 | 24 | 23 | 27 | 29 | 23 | 29 | -0.11 |  | 54.98 | Y | -0.2 |  |  |  |  | 0.6 |  |  |  | N | N | N | 220 | 0.47 | 68 | 105584 | 103450 | 7080 | 15100 | 7 | 1 |  | 2018-03-29 04:38 | 1550 | 134 |  | 31 | [16 empty] | 95.59 | 100 | 0 | 0 | 0 |  | 650 |  | 선택 | 해제 | 0 | 0 | 0 |  | 650 |  | 선택 | 해제 | 해제 | 미정 | 미정 | 선택 | 미정 |  | 미정 | BM510510 | C
B44526 | 2018-03-28 | 2 | B |  | 4 | A | SPS7 | 특수용도강 | D3 | BM#2 | 1618 | 42 | 1634 | 1564 | 34 | 7000 |  | 1 | 0.35 | 16 |  | -2.98 | 1550 | 1623 | 2.39 | 0 | 0 | 10 | 70 | 57 | Y |  | 2018-03-29 05:01 | 69 | 1148 | 25 | 32 | 39 | 43 | 44 | 45 | 45 | 44 | 43 | 42 | 42 | 41 | 40 | 40 | 40 | 45 | 40 | 0 | -0.14 | Y | 35 | Y | -0.2 | [8 empty] | N | N | Y | 120 | 0.5 | 62 | 93049 | 102200 | 680 | 15800 | 13 | 2 | 40 | 2018-03-29 05:20 | 1563 | 129 |  | 29 | [16 empty] | 90.34 | 100 | 0 | 0 | 0 |  | 490 | 400 | 선택 | 선택 | 0 | 0 | 0 |  | 490 | 400 | 선택 | 선택 | 선택 | 미정 | 미정 | 미정 | 미정 |  | 미정 | BT180180 | H
A44548 | 2018-03-28 | 1 | B |  | 15 | A | 42CRMO4MS2 | 합금강 | E1 | BM#1 | 1588 | 51 | 1596 | 1550 | 38 | 6800 |  | 3 | 0.29 | 26 |  | -1.02 | 1552 | 1592 | 24.65 | 0 |  | 22 | 20 | 56 | Y |  | 2018-03-29 05:45 | 59 | 1129 | 22 | 25 | 29 | 30 | 31 | 31 | 30 | 29 | 29 | 29 | 28 | 28 | 27 | 28 | 28 | 31 | 27 | 29 | -0.1 | Y | 39.97 | Y | 0.2 |  |  |  | 1.3 | 0.26 |  |  |  | N | N | N | 210 | 0.46 | 70 | 103512 | 101520 | 7140 | 15100 | 7 | 1 |  | 2018-03-29 05:51 | 1552 | 142 |  | 30 |  | *Sample채취 ID: 103 각 300mm씩 | [14 empty] | 95.36 | 100 | 0 | 0 | 300 |  | 650 |  | 선택 | 해제 | 0 | 0 | 0 |  | 650 |  | 선택 | 해제 | 해제 | 미정 | 미정 | 선택 | 미정 |  | 미정 | BM510510 | C
B44527 | 2018-03-28 | 2 | B |  | 5 | A | SPS7 | 특수용도강 | D3 | BM#2 | 1615 | 42 | 1624 | 1586 | 32 | 6000 |  | 1 | 0.31 | 22 |  | -1.77 | 1554 | 1607 | 1.56 | 0 | 0 | 11 | 31 | 40 | Y |  | 2018-03-29 06:00 | 73 | 1137 | 37 | 34 | 34 | 34 | 33 | 32 | 31 | 30 | 29 | 28 | 27 | 24 |  | 24 | 31 | 34 | 24 | 34 | -0.22 |  | 44.98 | Y | -0.6 | [8 empty] | N | N | Y | 110 | 0.5 | 59 | 93049 | 98260 | 120 | 14700 | 13 | 2 | 10 | 2018-03-29 06:14 | 1554 | 132 |  | 34 | [16 empty] | 96.37 | 100 | 0 | 0 | 0 |  | 490 | 400 | 선택 | 선택 | 0 | 0 | 0 |  | 490 | 400 | 선택 | 선택 | 선택 | 미정 | 미정 | 미정 | 미정 |  | 미정 | BT180180 | H
A44549 | 2018-03-28 | 1 | B | TUNDISH교체전 | 16 | A | 42CRMO4MS2 | 합금강 | E1 | BM#1 | 1579 | 44 | 1606 | 1541 | 33 | 6400 |  | 3 | 0.29 | 25 |  | -1.36 | 1550 | 1597 | 19.21 | 0 |  | 16 | 7 | 54 | Y |  | 2018-03-29 06:59 | 57 | 1133 | 25 | 28 | 29 | 31 | 30 | 30 | 30 | 30 | 30 | 29 | 29 | 28 | 28 | 28 | 29 | 31 | 28 | 30 | -0.04 | Y | 44.98 | Y | 0 | [8 empty] | N | N | N | 200 | 0.46 | 67 | 88946 | 101930 | 7020 | 2000 | 7 | 1 |  | 2018-03-29 07:08 | 1550 | 133 |  | 27 | 19 |  |  | 2C69319184984ED48482DEC31B286A09 | EEB3087116F543BD87D2F01E8F689E9E | 0E1D4F5F7A204504AFB87369D910035E | [10 empty] | 81.64 | 100 | 0 | 3800 | 0 |  | 650 |  | 선택 | 해제 | 0 | 3500 | 0 |  | 650 |  | 선택 | 해제 | 해제 | 미정 | 미정 | 선택 | 미정 |  | 미정 | BM510510 | C
B44528 | 2018-03-28 | 2 | B |  | 6 | A | SPS7 | 특수용도강 | D3 | BM#2 | 1553 | 43 | 1615 | 1525 | 37 | 7400 |  | 1 | 0.3 | 20 |  | -1.96 | 1555 | 1602 | 1.03 | 0 | 0 | 12 | 4 | 31 | Y |  | 2018-03-29 06:58 | 74 | 1137 | 20 | 24 | 28 | 30 | 30 | 30 | 30 | 29 | 28 | 27 | 25 | 24 |  | 24 | 27 | 30 | 24 | 30 | -0.15 | Y | 40 | Y | -0.2 | [8 empty] | N | N | Y | 100 | 0.5 | 57 | 101508 | 96390 | 70 | 14800 | 13 | 2 | 20 | 2018-03-29 07:30 | 1555 | 132 |  | 39 | [16 empty] | 105.57 | 100 | 0 | 0 | 0 |  | 490 | 400 | 선택 | 선택 | 0 | 0 | 0 |  | 490 | 400 | 선택 | 선택 | 선택 | 미정 | 미정 | 미정 | 미정 |  | 미정 | BT180180 | H
B44529 | 2018-03-29 | 2 | B |  | 7 | A | SPS7 | 특수용도강 | D3 | BM#2 | 1570 | 55 | 1575 | 1524 | 43 | 8900 |  | 1 | 0.31 | 17 |  | -2.38 | 1565 | 1620 | 1.62 | 0 | 0 | 28 | 11 | 790 | Y |  | 2018-03-29 08:04 | 84 | 1074 | 21 | 26 | 29 | 31 | 33 | 33 | 33 | 33 | 31 | 31 | 30 | 29 | 28 | 28 | 30 | 33 | 28 | 33 | -0.12 | Y | 40 | Y | -0.2 | [8 empty] | N | N | Y | 150 | 0.5 | 61 | 101508 | 101730 | 130 | 15500 | 13 | 2 | 40 | 2018-03-29 08:03 | 1565 | 133 |  | 34 | [16 empty] | 101.56 | 100 | 0 | 0 | 0 |  | 490 | 400 | 선택 | 선택 | 0 | 0 | 0 |  | 490 | 400 | 선택 | 선택 | 선택 | 미정 | 미정 | 미정 | 미정 |  | 미정 | BT180180 | H
A44550 | 2018-03-29 | 1 | B | TUNDISH교체 | 1 | A | SM35CH | 탄소강 | B | BM#1 | 1660 | 50 | 1648 | 1602 | 30 | 5100 |  | 3 | 0.3 | 20 |  | -2.16 | 1587 | 1641 | 14.61 | 0 |  | 23 | 30 | 59 | Y |  | 2018-03-29 08:11 | 86 | 1088 | 13 | 27 | 27 | 31 | 35 | 38 | 39 | 41 | 42 | 42 | 41 |  |  | 41 | 35 | 42 | 41 | 0 | -0.1 |  | 9.98 | Y | -0.2 |  | 1.9 | 1.9 | [5 empty] | N | N | N | 150 | 0.47 | 56 | 84590 | 90560 | 7010 | 15700 | 9 | 2 |  | 2018-03-29 08:19 | 1587 | 167 |  | 47 |  | *T/Dflux 유15kg 용120kg | [14 empty] | 86.71 | 100 | 1000 | 0 | 0 |  | 650 |  | 선택 | 해제 | 1000 | 0 | 0 |  | 650 |  | 선택 | 해제 | 해제 | 미정 | 미정 | 선택 | 미정 |  | 미정 | BT180180 | H
A44551 | 2018-03-29 | 1 | B |  | 2 | A | SM35CH | 탄소강 | B | BM#1 | 1594 | 46 | 1624 | 1536 | 30 | 5400 |  | 3 | 0.3 | 16 |  | -1.53 | 1573 | 1605 | 12.08 | 0 |  | 29 | 40 | 48 | Y |  | 2018-03-29 09:02 | 72 | 1085 | 40 | 37 | 35 | 35 | 36 | 37 | 37 | 37 | 37 | 36 | 36 | 37 |  | 37 | 37 | 37 | 36 | 37 | -0.04 | Y | 24.93 | Y | 0.2 | [8 empty] | N | N | N | 140 | 0.5 | 56 | 84590 | 90080 | 7120 | 15400 | 9 | 2 |  | 2018-03-29 09:25 | 1573 | 150 |  | 53 | 20 | [15 empty] | 87.12 | 100 | 0 | 0 | 0 |  | 650 |  | 선택 | 해제 | 0 | 0 | 0 |  | 650 |  | 선택 | 해제 | 해제 | 미정 | 미정 | 선택 | 미정 |  | 미정 | BT180180 | H
B44530 | 2018-03-29 | 2 | B | TUNDISH교체전 | 8 | A | SPS7 | 특수용도강 | D3 | BM#2 | 1587 | 49 | 1615 | 1535 | 34 | 7100 |  | 1 | 0.32 | 17 |  | -1.97 | 1555 | 1602 | 1.47 | 0 | 0 | 10 | 71 | 54 | Y |  | 2018-03-29 09:15 | 74 | 1087 | 25 | 32 | 37 | 39 | 40 | 40 | 40 | 39 | 39 | 37 | 36 | 35 | 34 | 30 | 36 | 40 | 30 | 40 | -0.2 | Y | 50.02 | Y | -0.2 | [8 empty] | N | N | M | 140 | 0.44 | 71 | 101508 | 101600 | -1350 | 2000 | 13 | 2 | 10 | 2018-03-29 09:22 | 1555 | 128 |  | 27 |  | * 전공정 요청으로 감속주입 0.40 이상공정 등록 및 생관통보 | 925D191303374F05AA5D8B9BC5CFFB6C | 9D1360E0445B4485BEE3E7D8BD6712A7 | E4D10CCDF47342BD88B7E82E002E3C46 | [11 empty] | 101.25 | 100 | 0 | 2770 | 0 |  | 490 | 400 | 선택 | 선택 | 0 | 3140 | 0 |  | 490 | 400 | 선택 | 선택 | 선택 | 미정 | 미정 | 미정 | 미정 |  | 미정 | BT180180 | H
A44552 | 2018-03-29 | 1 | B |  | 3 | A | SM35CH | 탄소강 | B | BM#1 | 1580 | 43 | 1634 | 1533 | 35 | 6300 |  | 1 | 0.32 | 17 |  | -2.15 | 1574 | 1618 | 1.39 | 0 | 0 | 11 | 32 | 27 | Y |  | 2018-03-29 10:18 | 73 | 1085 | 35 | 34 | 34 | 34 | 34 | 33 | 32 | 31 | 30 | 29 | 28 |  |  | 28 | 32 | 34 | 28 | 34 | -0.15 |  | 39.97 | Y | -0.2 | [8 empty] | N | N | N | 130 | 0.5 | 55 | 93588 | 87560 | 7090 | 14500 | 9 | 2 |  | 2018-03-29 10:27 | 1569 | 133 |  | 35 | 20 | [15 empty] | 98.93 | 100 | 0 | 0 | 0 |  | 650 |  | 선택 | 해제 | 0 | 0 | 0 |  | 650 |  | 선택 | 해제 | 해제 | 미정 | 미정 | 선택 | 미정 |  | 미정 | BT180180 | C
B44531 | 2018-03-29 | 2 | B | TUNDISH교체 | 1 | A | KF70CVS | 합금강 | D4 | BM#2 | 1582 | 51 | 1605 | 1535 | 41 | 8100 |  | 2 | 0.27 | 21 |  | -2.64 | 1569 | 1640 | 0.28 | 0.9 | 15 | 22 | 21 | 70 | Y |  | 2018-03-29 10:47 | 93 | 1087 | -322 | -96 | 30 | 30 | 24 | 30 | 33 | 35 | 37 | 39 | 39 | 39 | 40 | 40 | 32 | 40 | 40 | 39 | 0 |  |  | Y | 0.2 |  | 2.4 | 2.4 | 1.4 |  |  |  |  | N | N | N | 150 | 0.45 | 58 | 93049 | 92010 | -210 | 16300 | 1 | 1 | 10 | 2018-03-29 10:48 | 1569 | 161 |  | 36 |  | * T/D 용강량 실측:1150mm / 18.5 TON * T/D FLUX 용탕부: 120 KG / 유탕부: 15KG 투입 * 슬리브 롱노즐( Y자형 ) 사용 | [14 empty] | 101.36 | 100 | 880 | 0 | 0 |  | 650 | 600 | 선택 | 해제 | 1180 | 0 | 0 |  | 650 | 600 | 선택 | 해제 | 미정 | 미정 | 미정 | 미정 | 미정 |  | 미정 | BT180180 | H
A44553 | 2018-03-29 | 1 | B |  | 4 | A | SM35C | 탄소강 | B | BM#1 | 1587 | 46 | 1618 | 1522 | 40 | 7300 |  | 1 | 0.29 | 18 |  | -1.85 | 1576 | 1615 | 0.84 | 0 | 0 | 16 | 8 | 48 | Y |  | 2018-03-29 11:28 | 75 | 1080 | 25 | 38 | 44 | 47 | 49 | 49 | 48 | 47 | 46 | 45 | 44 | 42 | 41 | 41 | 44 | 49 | 41 | 0 | -0.2 | Y | 40.02 | Y | -0.2 | [8 empty] | N | N | N | 120 | 0.49 | 64 | 101508 | 103200 | 830 | 14700 | 9 | 2 |  | 2018-03-29 11:35 | 1576 | 119 |  | 21 | 15 | [15 empty] | 97.7 | 100 | 0 | 0 | 0 |  | 650 |  | 선택 | 해제 | 0 | 0 | 0 |  | 650 |  | 선택 | 해제 | 해제 | 미정 | 미정 | 미정 | 미정 |  | 미정 | BT180180 | H
B44532 | 2018-03-29 | 2 | B |  | 2 | A | KF70CVS | 합금강 | D4 | BM#2 | 1599 | 55 | 1604 | 1537 | 34 | 6700 |  | 2 | 0.27 | 13 |  | -2.7 | 1557 | 1610 | 0 | 0.81 | 20 | 12 | 5 | 61 | Y |  | 2018-03-29 11:44 | 81 | 1085 | 39 | 35 | 33 | 33 | 32 | 30 | 29 | 28 | 27 | 26 | 24 | 22 | 19 | 19 | 29 | 33 | 19 | 0 | -0.28 |  | 50.02 | Y | -0.6 | [8 empty] | N | N | N | 140 | 0.47 | 62 | 93049 | 96450 | 80 | 15300 | 1 | 1 |  | 2018-03-29 12:11 | 1557 | 149 |  | 40 |  | * 샘플채취 ID: 303,403 | [14 empty] | 98.36 | 100 | 0 | 0 | 300 |  | 650 | 600 | 선택 | 해제 | 0 | 0 | 300 |  | 650 | 600 | 선택 | 해제 | 미정 | 미정 | 미정 | 미정 | 미정 |  | 미정 | BT180180 | H
A44554 | 2018-03-29 | 1 | D |  | 5 | A | SM35C | 탄소강 | B | BM#1 | 1657 | 40 | 1629 | 1605 | 25 | 4100 |  | 1 | 0.3 | 19 |  | -2.18 | 1561 | 1614 | 1.45 | 0 | 0 | 23 | 31 | 34 | Y |  | 2018-03-29 12:16 | 60 | 1085 | 37 | 36 | 35 | 35 | 35 | 34 | 33 | 32 | 32 | 30 | 29 | 28 | 26 | 26 | 32 | 35 | 26 | 35 | -0.18 |  | 50.02 | Y | -0.4 | [8 empty] | N | N | N | 110 | 0.5 | 65 | 105306 | 102880 | 70 | 14800 | 9 | 2 |  | 2018-03-29 12:28 | 1516 | 127 |  | 39 | [16 empty] | 102.29 | 100 | 0 | 0 | 0 |  | 650 |  | 선택 | 해제 | 0 | 0 | 0 |  | 650 |  | 선택 | 해제 | 해제 | 미정 | 미정 | 미정 | 미정 |  | 미정 | RB160.00 | C
B44533 | 2018-03-29 | 2 | D |  | 3 | A | KF70CVS | 합금강 | D4 | BM#2 | 1626 | 46 | 1575 | 1514 | 37 | 7600 |  | 1 | 0.35 | 14 |  | -2.2 | 1557 | 1598 | 1.46 | 3.42 | 0 | 28 | 12 | 81 | Y |  | 2018-03-29 13:05 | 81 | 1080 | 15 | 21 | 26 | 27 | 27 | 27 | 26 | 25 | 24 | 22 | 21 | 20 | 18 | 18 | 23 | 27 | 18 | 27 | -0.2 | Y | 44.98 | Y | -0.4 | [8 empty] | N | N | N | 130 | 0.48 | 62 | 84590 | 98310 | 270 | 14700 | 1 | 1 | 40 | 2018-03-29 13:06 | 1539 | 144 |  | 23 | [16 empty] | 85.92 | 100 | 0 | 0 | 0 |  | 650 | 600 | 선택 | 해제 | 0 | 0 | 0 |  | 650 | 600 | 선택 | 해제 | 미정 | 미정 | 미정 | 미정 | 미정 |  | 미정 | BT180180 | H
A44555 | 2018-03-29 | 1 | D |  | 6 | A | SM35C | 탄소강 | B | BM#1 | 1636 | 56 | 1631 | 1590 | 25 | 4200 |  | 1 | 0.35 | 16 |  | -1.93 | 1563 | 1601 | 3.66 | 0 | 0 | 29 | 41 | 34 | Y |  | 2018-03-29 13:26 | 62 | 1090 | 22 | 27 | 32 | 34 | 34 | 35 | 34 | 34 | 32 | 32 | 32 | 31 |  | 31 | 32 | 35 | 31 | 34 | -0.07 | Y | 29.98 | Y | -0.2 | [8 empty] | N | N | N | 100 | 0.5 | 58 | 99316 | 95670 | 410 | 15800 | 9 | 2 |  | 2018-03-29 13:30 | 1563 | 136 |  | 36 | [16 empty] | 102.81 | 100 | 0 | 0 | 0 |  | 650 |  | 선택 | 해제 | 0 | 0 | 0 |  | 650 |  | 선택 | 해제 | 해제 | 미정 | 미정 | 미정 | 미정 |  | 미정 | RB140.00 | C
B44534 | 2018-03-29 | 2 | D | 잔강최소화전 | 4 | B | KF70CVS | 합금강 | D4 | BM#2 | 1644 | 55 | 1604 | 1566 | 33 | 6600 |  | 1 | 0.35 | 14 |  | 0 | 1555 | 1611 | 0 | 3.66 | 0 | 10 | 72 | 67 | Y |  | 2018-03-29 14:05 | 79 | 1089 | 13 | 30 | 39 | 44 | 45 | 47 | 46 | 46 | 44 | 42 | 40 | 38 | 34 | 34 | 39 | 47 | 34 | 0 | -0.37 | Y | 34.98 | Y | -0.8 | [8 empty] | N | N | N | 120 | 0.46 | 60 | 94696 | 92170 | -170 | 3000 | 1 | 1 | 40 | 2018-03-29 14:14 | 1555 | 151 |  | 29 | [16 empty] | 102.93 | 100 | 0 | 3100 | 0 |  | 650 | 600 | 선택 | 해제 | 0 | 3100 | 0 |  | 650 | 600 | 선택 | 해제 | 미정 | 미정 | 미정 | 미정 | 미정 |  | 미정 | BT180180 | H
A44556 | 2018-03-29 | 1 | D |  | 7 | A | SM35C | 탄소강 | B | BM#1 | 1623 | 57 | 1630 | 1537 | 34 | 6100 |  | 1 | 0.31 | 16 |  | -0.38 | 1558 | 1576 | 1.12 | 0 | 0 | 11 | 33 | 42 | Y |  | 2018-03-29 14:30 | 57 | 1088 | 28 | 31 | 33 | 34 | 35 | 35 | 35 | 34 | 34 | 33 | 33 | 32 | 31 | 31 | 33 | 35 | 31 | 35 | -0.1 | Y | 39.98 | Y | -0.2 | [8 empty] | N | N | N | 150 | 0.49 | 64 | 96098 | 96610 | 1780 | 15000 | 9 | 2 |  | 2018-03-29 14:36 | 1558 | 131 |  | 31 | [16 empty] | 97.07 | 100 | 0 | 0 | 0 |  | 650 |  | 선택 | 해제 | 0 | 0 | 0 |  | 650 |  | 선택 | 해제 | 해제 | 미정 | 미정 | 미정 | 미정 |  | 미정 | RB120.00 | C
B44535 | 2018-03-29 | 2 | D | 잔강최소화 | 5 | A | AE51B35M | 합금강 | D | BM#2 | 1602 | 47 | 1635 | 1536 | 41 | 8100 |  | 1 | 0.31 | 17 |  | -2.21 | 1564 | 1620 | 1.04 | 0 | 0 | 22 | 22 | 50 | Y |  | 2018-03-29 15:05 | 68 | 1079 | -232 | 18 | 26 | 28 | 29 | 30 | 30 | 30 | 29 | 29 | 28 |  |  | 28 | 20 | 30 | 28 | 30 | -0.08 | Y | 24.98 | Y | -0.2 | [8 empty] | N | N | N | 110 | 0.5 | 51 | 84590 | 97860 | 110 | 15800 | 1 | 1 | 10 | 2018-03-29 15:09 | 1564 | 154 |  | 45 | 14 | [15 empty] | 87.21 | 100 | 3500 | 0 | 0 |  | 650 | 400 | 선택 | 선택 | 3500 | 0 | 0 |  | 650 | 400 | 선택 | 선택 | 해제 | 미정 | 미정 | 미정 | 미정 |  | 미정 | BT180180 | H
A44557 | 2018-03-29 | 1 | D |  | 8 | A | SM35C | 탄소강 | B | BM#1 | 1615 | 40 | 1655 | 1515 | 40 | 5800 |  | 2 | 0.27 | 15 |  | -2.47 | 1593 | 1642 | 0.75 | 0 |  | 19 | 1 | 14175 | Y |  | 2018-03-29 15:08 | 92 | 1087 | 26 | 28 | 37 | 44 | 46 | 48 | 50 | 50 | 50 | 49 | 47 | 47 |  | 47 | 43 | 50 | 47 | 50 | -0.11 | Y | 25.02 | Y | 0 | [8 empty] | N | N | N | 140 | 0.49 | 56 | 99236 | 91570 | 2900 | 15500 | 9 | 2 |  | 2018-03-29 15:26 | 1584 | 133 |  | 59 | [16 empty] | 9923600 | 100 | 0 | 0 | 0 |  | 650 |  | 선택 | 해제 | 0 | 0 | 0 |  | 650 |  | 선택 | 해제 | 해제 | 미정 | 미정 | 미정 | 미정 |  | 미정 | BT180180 | C
B44536 | 2018-03-29 | 2 | D |  | 6 | A | AE51B35M | 합금강 | D | BM#2 | 1593 | 38 | 1644 | 1564 | 32 | 6300 |  | 1 | 1000 | 17 |  | -1.86 | 1572 | 1620 | 1.02 | 0 | 0 | 12 | 6 | 45 | Y |  | 2018-03-29 15:55 | 76 | 1087 | 26 | 29 | 33 | 34 | 34 | 33 | 33 | 32 | 31 | 29 | 28 |  |  | 28 | 31 | 34 | 28 | 33 | -0.17 | Y | 34.98 | Y | -0.2 | [8 empty] | N | N | N | 100 | 0.49 | 54 | 93049 | 88220 | 1780 | 13400 | 1 | 1 | 20 | 2018-03-29 16:35 | 1572 | 141 |  | 48 |  | * 후 HEAT 래들 강제개공 나탕주입 ID:306 이상재등록 | [14 empty] | 103.39 | 100 | 0 | 0 | 0 |  | 650 | 400 | 선택 | 선택 | 0 | 0 | 0 |  | 650 | 400 | 선택 | 선택 | 해제 | 미정 | 미정 | 미정 | 미정 |  | 미정 | BT180180 | H
A44558 | 2018-03-29 | 1 | D |  | 9 | A | SM35C | 탄소강 | B | BM#1 | 1592 | 52 | 1642 | 1548 | 39 | 5900 |  | 1 | 1000 |  |  | 0 | 1579 | 1583 | 0 | 0 | 0 | 16 | 9 | 100 | Y |  | 2018-03-29 16:17 | 78 | 1086 | 44 | 43 | 42 | 42 | 41 | 40 | 40 | 38 | 38 | 35 | 36 | 34 | 33 | 33 | 39 | 42 | 33 | 0 | -0.18 | Y | 50.02 | Y | -0.2 | [8 empty] | N | N | N | 130 | 0.5 | 62 | 101508 | 96130 | 660 | 15200 | 9 | 2 |  | 2018-03-29 16:24 | 1579 | 132 |  | 47 | [16 empty] | 104.32 | 100 | 0 | 0 | 0 |  | 650 |  | 선택 | 해제 | 0 | 0 | 0 |  | 650 |  | 선택 | 해제 | 해제 | 미정 | 미정 | 미정 | 미정 |  | 미정 | BT180180 | H
B44537 | 2018-03-29 | 2 | D |  | 7 | A | AE51B35M | 합금강 | D | BM#2 | 1583 | 48 | 1645 | 1545 | 45 | 8100 |  | 1 | 0.31 | 18 |  | -2.13 | 1566 | 1624 | 1.24 | 0 | 0 | 28 | 13 | 45 | N | 0 | 2018-03-29 17:10 | 70 | 1088 | 22 | 27 | 31 | 33 | 33 | 33 | 31 | 30 | 29 | 28 | 26 | 25 | 23 | 23 | 29 | 33 | 23 | 33 | -0.22 | Y | 45 | Y | -0.4 | [8 empty] | N | N | N | 150 | 0.5 | 62 | 93049 | 102860 | 90 | 15600 | 1 | 1 | 40 | 2018-03-29 17:25 | 1566 | 130 |  | 31 |  | * 래들 강제개공 나탕주입 ID:301,302/401 이상재등록 | [14 empty] | 91.22 | 100 | 0 | 0 | 0 |  | 650 | 400 | 선택 | 선택 | 0 | 0 | 0 |  | 650 | 400 | 선택 | 선택 | 해제 | 미정 | 미정 | 미정 | 미정 |  | 미정 | BT180180 | H
A44559 | 2018-03-29 | 1 | D |  | 10 | A | SM35C | 탄소강 | B | BM#1 | 1575 | 39 | 1620 | 1530 | 30 | 5000 |  | 3 | 0.32 | 13 |  | -2.11 | 1566 | 1620 | 9.49 | 0 |  | 23 | 32 | 90 | Y |  | 2018-03-29 17:25 | 65 | 1089 | 31 | 31 | 31 | 32 | 31 | 31 | 30 | 29 | 28 | 27 | 26 | 24 |  | 24 | 29 | 32 | 24 | 31 | -0.2 | Y | 40 | Y | -0.4 | [8 empty] | N | N | N | 120 | 0.5 | 57 | 135344 | 93610 | 5350 | 15200 | 9 | 2 |  | 2018-03-29 17:36 | 1566 | 122 |  | 41 | 14 | *유사강종 연연주 혼탕부 성분확인 ID:106~108.206~208 | [14 empty] | 136.09 | 100 | 0 | 0 | 0 |  | 650 |  | 선택 | 해제 | 0 | 0 | 0 |  | 650 |  | 선택 | 해제 | 해제 | 미정 | 미정 | 미정 | 미정 |  | 미정 | BT180180 | H
B44538 | 2018-03-29 | 2 | D |  | 8 | A | AE51B35M | 합금강 | D | BM#2 | 1585 | 47 | 1627 | 1545 | 37 | 6900 |  | 1 | 0.3 | 17 |  | -2 | 1558 | 1610 | 1.13 | 0 | 0 | 29 | 42 | 82 | Y |  | 2018-03-29 18:13 | 62 | 1086 | 21 | 20 | 22 | 22 | 22 | 22 | 20 | 19 | 17 | 16 | 15 |  |  | 15 | 20 | 22 | 15 | 22 | -0.17 |  | 40.02 | Y | -0.2 | [8 empty] | N | N | N | 140 | 0.52 | 53 | 93049 | 90590 | 30 | 14100 | 1 | 1 | 10 | 2018-03-29 18:19 | 1558 | 130 |  | 31 | [16 empty] | 103.39 | 100 | 0 | 0 | 0 |  | 650 | 400 | 선택 | 선택 | 0 | 0 | 0 |  | 650 | 400 | 선택 | 선택 | 해제 | 미정 | 미정 | 미정 | 미정 |  | 미정 | BT180180 | H
A44560 | 2018-03-29 | 1 | D |  | 11 | A | SM35CH2 | 탄소강 | B | BM#1 | 1664 | 41 | 1624 | 1594 | 30 | 4500 |  | 3 | 0.29 | 16 |  | -1.99 | 1572 | 1624 | 8.52 | 0 |  | 11 | 34 | 38 | Y |  | 2018-03-29 18:32 | 73 | 1087 | 23 | 33 | 38 | 42 | 43 | 44 | 43 | 43 | 43 | 42 | 42 | 41 |  | 41 | 40 | 44 | 41 | 43 | -0.05 | Y | 29.98 | Y | -0.2 | [8 empty] | N | N | N | 110 | 0.5 | 59 | 33836 | 93960 | 7030 | 14900 | 9 | 2 |  | 2018-03-29 18:40 | 1572 | 118 |  | 35 |  | *유사강종 연연주 혼탕부 성분확인 ID:101.201 | [14 empty] | 33.32 | 100 | 0 | 0 | 0 |  | 650 |  | 선택 | 해제 | 0 | 0 | 0 |  | 650 |  | 선택 | 해제 | 해제 | 미정 | 미정 | 선택 | 미정 |  | 미정 | BT180180 | H
B44539 | 2018-03-29 | 2 | D | TUNDISH교체전 | 9 | A | AE51B35M | 합금강 | D | BM#2 | 1583 | 53 | 1624 | 1564 | 42 | 7900 |  | 1 | 0.31 | 16 |  | -1.98 | 1579 | 1632 | 1.55 | 0 | 0 | 22 | 23 | 47 | Y |  | 2018-03-29 19:23 | 83 | 1086 | 12 | 29 | 36 | 40 | 41 | 41 | 40 | 39 | 38 | 37 | 36 | 34 | 33 | 31 | 35 | 41 | 31 | 0 | -0.22 | Y | 45.02 | Y | -0.4 | [8 empty] | N | N | N | 130 | 0.5 | 66 | 102055 | 107210 | -3210 | 2000 | 1 | 1 | 20 | 2018-03-29 19:24 | 1579 | 124 |  | 18 |  |  |  | AA5CD32662F645ED8B47A08ED137846A | [12 empty] | 98.13 | 100 | 0 | 3000 | 0 |  | 650 | 400 | 선택 | 선택 | 0 | 3000 | 0 |  | 650 | 400 | 선택 | 선택 | 해제 | 미정 | 미정 | 미정 | 미정 |  | 미정 | BT180180 | C
A44561 | 2018-03-29 | 1 | D | TUNDISH교체전 | 12 | A | SM35CH2 | 탄소강 | B | BM#1 | 1605 | 40 | 1617 | 1550 | 33 | 4600 |  | 3 | 0.36 | 16 |  | -1.83 | 1566 | 1617 | 8.81 | 0 |  | 19 | 2 | 49 | Y |  | 2018-03-29 19:26 | 67 | 1089 | 38 | 35 | 35 | 33 | 34 | 34 | 31 | 31 | 32 | 31 | 31 | 30 |  | 30 | 33 | 35 | 30 | 31 | -0.11 | Y | 44.98 | Y | -0.2 | [8 empty] | N | N | N | 100 | 0.5 | 61 | 103223 | 100850 | 7650 | 1500 | 9 | 2 |  | 2018-03-29 19:34 | 1566 | 117 |  | 40 |  |  | 777D07A93A124B2EAF19B9CA00E9528F | 87F6CAFC67214D4F946FAB2AC0C14A82 |  | 0E391EC1BFE44FE3AC598F410643ABCE | [10 empty] | 95.14 | 100 | 0 | 3000 | 0 |  | 650 |  | 선택 | 해제 | 0 | 3300 | 0 |  | 650 |  | 선택 | 해제 | 해제 | 미정 | 미정 | 선택 | 미정 |  | 미정 | BT180180 | H
B44540 | 2018-03-29 | 2 | A | TUNDISH교체 | 1 | A | SM45CB | 탄소강 | SM45C | BM#2 | 1619 | 39 | 1645 | 1565 | 36 | 7300 |  | 1 | 0.32 | 20 |  | -2.6 | 1583 | 1645 | 0 | 3.78 | 0 | 12 | 7 | 59 | Y |  | 2018-03-29 20:27 | 90 | 1086 | -190 | 24 | 23 | 23 | 20 | 22 | 28 | 32 | 33 | 35 | 36 | 36 | 38 | 40 | 32 | 40 | 40 | 0 | 0 |  |  | Y | 0.4 |  | 2.07 | 2.07 | [5 empty] | N | N | N | 150 | 0.49 | 58 | 93181 | 92770 | 1230 | 16000 | 18 | 2 | 10 | 2018-03-29 20:27 | 1583 | 131 |  | 43 | 15 | * T/D FLUX 용탕부: 120 KG / 유탕부: 15KG 투입 | F2BEC79DC1AC444790087A1040B602AD | 4CBF4EB42BF94FA7863CE2293B09B4FA | [12 empty] | 99.13 | 100 | 700 | 0 | 0 |  | 650 | 400 | 선택 | 해제 | 700 | 0 | 0 |  | 650 | 400 | 선택 | 해제 | 해제 | 미정 | 미정 | 미정 | 미정 |  | 미정 | RB150.00 | C
A44562 | 2018-03-29 | 1 | A | TUNDISH교체 | 1 | A | STB3D | 베어링강 | STB (SF) | BM#1 | 1565 | 57 | 1593 | 1531 | 44 | 7500 |  | 3 | 0.28 | 26 |  | -1.88 | 1534 | 1593 | 10.17 | 0 |  | 16 | 10 | 40 | Y |  | 2018-03-29 20:50 | 83 | 1086 | 36 | 38 | 35 | 38 | 40 | 42 | 43 | 45 | 46 | 46 | 46 | 45 |  | 45 | 42 | 46 | 45 | 46 | -0.07 |  | 15 | Y | -0.2 |  | 0.6 | 0.54 | [5 empty] | N | N | M | 230 | 0.46 | 61 | 101508 | 98350 | 7550 | 15830 | 14 | 1 |  | 2018-03-29 20:57 | 1534 | 143 |  | 44 |  | *T/Dflux 유15kg 용275kg | [14 empty] | 95.85 | 100 | 1500 | 0 | 0 |  | 650 |  | 선택 | 해제 | 1500 | 0 | 0 |  | 650 |  | 선택 | 해제 | 선택 | 미정 | 미정 | 선택 | 선택 |  | 미정 | BT180180 | H
B44541 | 2018-03-29 | 2 | A |  | 2 | A | SM45CB | 탄소강 | SM45C | BM#2 | 1563 | 44 | 1625 | 1534 | 39 | 7500 |  | 1 | 0.3 | 15 |  | -2.45 | 1562 | 1608 | 0 | 2.45 | 0 | 10 | 73 | 249 | Y |  | 2018-03-29 21:32 | 69 | 1086 | 37 | 32 | 30 | 28 | 28 | 27 | 26 | 25 | 24 | 23 | 22 | 21 | 20 | 20 | 26 | 30 | 20 | 0 | -0.2 |  | 50 | Y | -0.2 | [8 empty] | N | N | N | 140 | 0.51 | 63 | 99030 | 106440 | 20 | 14800 | 18 | 2 |  | 2018-03-29 21:34 | 1562 | 117 |  | 37 | [16 empty] | 95.22 | 100 | 0 | 0 | 0 |  | 650 | 400 | 선택 | 해제 | 0 | 0 | 0 |  | 650 | 400 | 선택 | 해제 | 해제 | 미정 | 미정 | 미정 | 미정 |  | 미정 | RB130.00 | C
A44563 | 2018-03-29 | 1 | A |  | 2 | B | STB3D | 베어링강 | STB (SF) | BM#1 | 1577 | 43 | 1558 | 1533 | 40 | 6400 |  | 3 | 0.28 | 25 |  | -1.48 | 1502 | 1558 | 12.23 | 0 |  | 23 | 33 | 66 | Y |  | 2018-03-29 22:21 | 51 | 1088 | 45 | 38 | 33 | 30 | 27 | 25 | 24 | 22 | 21 | 20 | 19 | 19 | 18 | 18 | 26 | 33 | 18 | 0 | -0.3 |  | 50.02 | Y | -0.2 | [8 empty] | N | N | Y | 220 | 0.48 | 64 | 84590 | 100800 | 7000 | 15500 | 14 | 1 |  | 2018-03-29 22:26 | 1502 | 112 |  | 16 | 26 | *STR#1.2 LOOP#6 SPRAY 원형 과냉 발생 비수량 줄임 | [14 empty] | 78.47 | 100 | 0 | 0 | 0 |  | 650 |  | 선택 | 해제 | 0 | 0 | 0 |  | 650 |  | 선택 | 해제 | 선택 | 미정 | 미정 | 선택 | 미정 |  | 미정 | BT180180 | H
B44542 | 2018-03-29 | 2 | A |  | 3 | A | SM45CB | 탄소강 | SM45C | BM#2 | 1575 | 46 | 1625 | 1537 | 34 | 6500 |  | 1 | 0.3 | 15 |  | -2.09 | 1562 | 1610 | 2.73 | 2.73 | 0 | 29 | 43 | 79 | Y |  | 2018-03-29 22:39 | 69 | 1086 | 14 | 19 | 23 | 24 | 25 | 25 | 24 | 23 | 22 | 21 | 19 | 18 |  | 18 | 22 | 25 | 18 | 0 | -0.2 | Y | 35.02 | Y | -0.2 | [8 empty] | N | N | N | 130 | 0.52 | 56 | 96934 | 97460 | 1120 | 15300 | 18 | 2 |  | 2018-03-29 22:45 | 1562 | 127 |  | 36 | [16 empty] | 98.91 | 100 | 0 | 0 | 0 |  | 650 | 400 | 선택 | 해제 | 0 | 0 | 0 |  | 650 | 400 | 선택 | 해제 | 해제 | 미정 | 미정 | 미정 | 미정 |  | 미정 | RB130.00 | C
A44564 | 2018-03-29 | 1 | A |  | 3 | A | STB3D | 베어링강 | STB (SF) | BM#1 | 1608 | 52 | 1552 | 1549 | 39 | 6100 |  | 3 | 0.28 | 25 |  | -1.11 | 1515 | 1552 | 10.85 | 0 |  | 11 | 35 | 90 | Y |  | 2018-03-29 23:22 | 64 | 1087 | 18 | 21 | 28 | 31 | 32 | 33 | 32 | 32 | 31 | 30 | 29 | 28 | 27 | 25 | 28 | 33 | 25 | 32 | -0.18 | Y | 45.02 | Y | -0.2 | [8 empty] | N | N | Y | 210 | 0.43 | 71 | 84590 | 97700 | 7050 | 15560 | 14 | 1 |  | 2018-03-29 23:29 | 1515 | 113 |  | 20 |  | *STR#1.2 LOOP#6 SPRAY 원형 과냉 발생 비수량 줄임 *전공정 지연으로 감속주입-정속주입 강종 감속으로 이상재 등록 | [14 empty] | 80.75 | 100 | 0 | 0 | 0 |  | 650 |  | 선택 | 해제 | 0 | 0 | 0 |  | 650 |  | 선택 | 해제 | 선택 | 미정 | 미정 | 선택 | 미정 |  | 미정 | BT180180 | H
B44543 | 2018-03-29 | 2 | A |  | 4 | A | SM45CB | 탄소강 | SM45C | BM#2 | 1577 | 44 | 1637 | 1515 | 37 | 7500 |  | 1 | 0.32 | 15 |  | -2.65 | 1558 | 1629 | 0 | 9.11 | 0 | 22 | 24 | 63 | Y |  | 2018-03-29 23:50 | 65 | 1138 | 13 | 23 | 31 | 35 | 36 | 37 | 36 | 36 | 35 | 34 | 33 | 31 | 29 | 29 | 32 | 37 | 29 | 36 | -0.23 | Y | 35 | Y | -0.4 | [8 empty] | N | N | N | 120 | 0.5 | 60 | 151835 | 100350 | 1690 | 15500 | 18 | 2 |  | 2018-03-29 23:53 | 1558 | 124 |  | 24 |  | *연연주 혼탕부 307~309.407~409 | [14 empty] | 148.86 | 100 | 0 | 0 | 0 |  | 650 | 400 | 선택 | 해제 | 0 | 0 | 0 |  | 650 | 400 | 선택 | 해제 | 해제 | 미정 | 미정 | 미정 | 미정 |  | 미정 | RB120.00 | C
A44565 | 2018-03-29 | 1 | A |  | 4 | A | STB3D | 베어링강 | STB (SF) | BM#1 | 1596 | 61 | 1580 | 1533 | 51 | 8300 |  | 3 | 0.29 | 26 |  | -1.29 | 1527 | 1567 | 19.07 | 0 |  | 19 | 3 | 89 | Y |  | 2018-03-30 00:46 | 76 | 1141 | 24 | 35 | 43 | 46 | 48 | 48 | 48 | 48 | 47 | 47 | 46 | 45 | 44 | 44 | 44 | 48 | 44 | 48 | -0.08 | Y | 49.98 | Y | 0 | [8 empty] | N | N | Y | 200 | 0.42 | 71 | 101508 | 98310 | 7040 | 15650 | 14 | 1 |  | 2018-03-30 00:51 | 1527 | 114 |  | 10 |  | *STR#1.2 LOOP#6 SPRAY 원형 과냉 발생 비수량 줄임 *전공정 지연으로 감속주입-정속주입 강종 감속으로 이상재 등록 | [14 empty] | 96.35 | 100 | 0 | 0 | 0 |  | 650 |  | 선택 | 해제 | 0 | 0 | 0 |  | 650 |  | 선택 | 해제 | 선택 | 미정 | 미정 | 선택 | 미정 |  | 미정 | BT180180 | H
B44544 | 2018-03-29 | 2 | A |  | 5 | A | SM45C | 탄소강 | SM45C | BM#2 | 1574 | 37 | 1626 | 1547 | 30 | 6100 |  | 1 | 0.29 | 15 |  | -1.75 | 1560 | 1606 | 0 | 2.95 | 0 | 12 | 8 | 49 | Y |  | 2018-03-30 00:37 | 67 | 1125 | 26 | 25 | 26 | 26 | 26 | 26 | 25 | 24 | 23 | 22 | 22 | 21 |  | 21 | 24 | 26 | 21 | 26 | -0.11 |  | 44.98 | Y | -0.2 | [8 empty] | N | N | N | 110 | 0.51 | 60 | 43798 | 100620 | 960 | 15500 | 18 | 2 |  | 2018-03-30 00:42 | 1560 | 123 |  | 41 |  | *연연주 혼탕부 301.401 | [14 empty] | 43.36 | 100 | 0 | 0 | 0 |  | 650 | 400 | 선택 | 해제 | 0 | 0 | 0 |  | 650 | 400 | 선택 | 해제 | 해제 | 미정 | 미정 | 미정 | 미정 |  | 미정 | RB130.00 | C
A44566 | 2018-03-29 | 1 | A |  | 5 | A | STB3D | 베어링강 | STB (SF) | BM#1 | 1584 | 42 | 1566 | 1538 | 37 | 5900 |  | 3 | 0.27 | 26 |  | -0.92 | 1525 | 1557 | 22.2 | 0 |  | 16 | 11 | 89 | Y |  | 2018-03-30 01:59 | 74 | 1138 | 43 | 42 | 43 | 44 | 44 | 43 | 43 | 42 | 41 | 41 | 40 | 39 | 38 | 38 | 42 | 44 | 38 | 43 | -0.12 | Y | 49.98 | Y | 0 | [8 empty] | N | N | Y | 190 | 0.48 | 67 | 101508 | 102440 | 7010 | 15670 | 14 | 1 |  | 2018-03-30 02:05 | 1525 | 101 |  | 10 |  | *STR#1.2 LOOP#6 SPRAY 원형 과냉 발생 비수량 줄임 *롱노즐 SEN내부 크랙으로 교체-4회사용 | [14 empty] | 92.74 | 100 | 0 | 0 | 0 |  | 650 |  | 선택 | 해제 | 0 | 0 | 0 |  | 650 |  | 선택 | 해제 | 선택 | 미정 | 미정 | 선택 | 선택 | 4 | 미정 | BT180180 | H
B44545 | 2018-03-29 | 2 | A |  | 6 | A | SM45C | 탄소강 | SM45C | BM#2 | 1556 | 42 | 1627 | 1545 | 33 | 6200 |  | 1 | 0.29 | 15 |  | -1.69 | 1555 | 1605 | 4 | 0.28 | 0 | 10 | 74 | 36 | Y |  | 2018-03-30 01:53 | 62 | 1140 | 23 | 28 | 31 | 32 | 32 | 31 | 30 | 29 | 29 | 28 | 26 |  |  | 26 | 29 | 32 | 26 | 0 | -0.17 | Y | 34.98 | Y | -0.4 | [8 empty] | N | N | N | 100 | 0.5 | 60 | 97426 | 99400 | 1140 | 15900 | 18 | 2 |  | 2018-03-30 02:12 | 1563 | 119 |  | 27 | [16 empty] | 98.41 | 100 | 0 | 0 | 0 |  | 650 | 400 | 선택 | 해제 | 0 | 0 | 0 |  | 650 | 400 | 선택 | 해제 | 해제 | 미정 | 미정 | 미정 | 미정 |  | 미정 | RB130.00 | C
B44546 | 2018-03-29 | 2 | A |  | 7 | A | SM45C | 탄소강 | SM45C | BM#2 | 1551 | 41 | 1644 | 1536 | 33 | 6700 |  | 1 | 0.31 | 15 |  | -2.56 | 1565 | 1629 | 3.64 | 0 | 0 | 29 | 44 | 46 | Y |  | 2018-03-30 02:52 | 72 | 1129 | 22 | 31 | 37 | 40 | 42 | 42 | 42 | 41 | 41 | 40 | 38 | 37 |  | 37 | 38 | 42 | 37 | 42 | -0.14 | Y | 35.02 | Y | -0.2 | [8 empty] | N | N | N | 150 | 0.49 | 59 | 102243 | 96690 | 2390 | 15300 | 18 | 2 |  | 2018-03-30 03:04 | 1570 | 125 |  | 31 | [16 empty] | 103.28 | 100 | 0 | 0 | 0 |  | 650 | 400 | 선택 | 해제 | 0 | 0 | 0 |  | 650 | 400 | 선택 | 해제 | 해제 | 미정 | 미정 | 미정 | 미정 |  | 미정 | RB130.00 | C
A44567 | 2018-03-29 | 1 | A |  | 6 | A | STB3D | 베어링강 | STB (SF) | BM#1 | 1598 | 42 | 1565 | 1538 | 36 | 5800 |  | 3 | 0.28 | 25 |  | -1.37 | 1511 | 1561 | 23.76 | 0 |  | 23 | 34 | 96 | Y |  | 2018-03-30 03:02 | 60 | 1133 | 37 | 36 | 37 | 36 | 35 | 34 | 34 | 32 | 32 | 31 | 30 | 29 | 28 | 29 | 33 | 37 | 28 | 0 | -0.18 | Y | 49.98 | Y | 0.2 | [8 empty] | N | N | Y | 180 | 0.48 | 66 | 101508 | 103750 | 7020 | 16370 | 14 | 1 |  | 2018-03-30 03:09 | 1511 | 109 |  | 16 |  | *STR#1.2 LOOP#6 SPRAY 원형 과냉 발생 비수량 줄임 | [14 empty] | 91.66 | 100 | 0 | 0 | 0 |  | 650 |  | 선택 | 해제 | 0 | 0 | 0 |  | 650 |  | 선택 | 해제 | 선택 | 미정 | 미정 | 선택 | 미정 |  | 미정 | BT180180 | H
B44547 | 2018-03-29 | 2 | A |  | 8 | A | SM45C | 탄소강 | SM45C | BM#2 | 1582 | 45 | 1636 | 1544 | 32 | 6400 |  | 1 | 0.32 | 15 |  | -2.15 | 1562 | 1619 | 4.25 | 0 | 0 | 22 | 25 | 35 | Y |  | 2018-03-30 03:48 | 69 | 1144 | 31 | 31 | 33 | 34 | 34 | 33 | 33 | 32 | 31 | 30 | 29 | 28 |  | 28 | 32 | 34 | 28 | 33 | -0.15 | Y | 40.03 | Y | -0.2 | [8 empty] | N | N | N | 140 | 0.5 | 59 | 151980 | 98990 | 1330 | 14700 | 18 | 2 |  | 2018-03-30 04:17 | 1562 | 129 |  | 37 |  | *연연주 혼탕부 308~310.408~410 | [14 empty] | 151.6 | 75 | 0 | 0 | 0 |  | 650 | 400 | 선택 | 해제 | 0 | 0 | 0 |  | 650 | 400 | 선택 | 해제 | 해제 | 미정 | 미정 | 미정 | 미정 |  | 미정 | RB140.00 | C
A44568 | 2018-03-29 | 1 | A |  | 7 | A | STB3D | 베어링강 | STB (SF) | BM#1 | 1593 | 43 | 1564 | 1531 | 38 | 6200 |  | 3 | 0.27 | 25 |  | -1.21 | 1512 | 1560 | 16.45 | 0 |  | 11 | 36 | 79 | Y |  | 2018-03-30 04:12 | 61 | 1124 | 29 | 31 | 34 | 35 | 36 | 36 | 35 | 35 | 34 | 33 | 32 | 32 | 31 | 31 | 33 | 36 | 31 | 35 | -0.12 | Y | 40 | Y | -0.2 | [8 empty] | N | N | Y | 230 | 0.48 | 64 | 100905 | 99750 | 7030 | 15100 | 14 | 1 |  | 2018-03-30 04:18 | 1512 | 114 |  | 14 |  | *STR#1.2 LOOP#6 SPRAY 원형 과냉 발생 비수량 줄임 | [14 empty] | 94.52 | 100 | 0 | 0 | 0 |  | 650 |  | 선택 | 해제 | 0 | 0 | 500 |  | 650 |  | 선택 | 해제 | 선택 | 미정 | 미정 | 선택 | 미정 |  | 미정 | BT180180 | H
B44548 | 2018-03-29 | 2 | C |  | 9 | A | SM45CR2 | 탄소강 | SM45CR2 | BM#2 | 1580 | 42 | 1635 | 1547 | 32 | 6400 |  | 1 | 0.33 | 15 |  | -2.68 | 1560 | 1613 | 0 | 3.66 | 0 | 12 | 9 | 38 | Y |  | 2018-03-30 04:53 | 66 | 1129 | 22 | 21 | 22 | 22 | 22 | 21 | 20 | 18 | 17 | 18 | 16 | 16 |  | 16 | 20 | 22 | 16 | 22 | -0.13 | Y | 45.02 | Y | 0 | [8 empty] | N | N | N | 130 | 0.52 | 55 | 41545 | 96810 | -1510 | 15200 | 18 | 2 | 10 | 2018-03-30 04:58 | 1560 | 135 |  | 35 |  | *연연주 혼탕부 301.401 | [14 empty] | 43.28 | 80 | 0 | 0 | 0 |  | 650 | 400 | 해제 | 선택 | 0 | 0 | 0 |  | 650 | 400 | 해제 | 선택 | 해제 | 미정 | 미정 | 미정 | 미정 |  | 미정 | RB095.00 | C
A44569 | 2018-03-29 | 1 | C |  | 8 | A | STB3D | 베어링강 | STB (SF) | BM#1 | 1574 | 42 | 1552 | 1532 | 38 | 6100 |  | 3 | 0.27 | 26 |  | -1.31 | 1515 | 1558 | 14.17 | 0 |  | 19 | 4 | 70 | Y |  | 2018-03-30 05:10 | 64 | 1131 | 29 | 32 | 34 | 35 | 35 | 35 | 34 | 33 | 33 | 32 | 31 | 31 | 31 | 31 | 33 | 35 | 31 | 35 | -0.09 | Y | 45 | Y | 0 | [8 empty] | N | N | Y | 220 | 0.48 | 65 | 101508 | 101450 | 6970 | 15100 | 14 | 1 |  | 2018-03-30 05:20 | 1515 | 109 |  | 23 |  | *STR#1.2 LOOP#6 SPRAY 원형 과냉 발생 비수량 줄임 | [14 empty] | 93.6 | 100 | 0 | 0 | 0 |  | 650 |  | 선택 | 해제 | 0 | 0 | 0 |  | 650 |  | 선택 | 해제 | 선택 | 미정 | 미정 | 선택 | 미정 |  | 미정 | BT180180 | H
B44549 | 2018-03-29 | 2 | C |  | 10 | A | SM45CR2 | 탄소강 | SM45CR2 | BM#2 | 1541 | 46 | 1645 | 1547 | 36 | 7100 |  | 1 | 0.34 | 15 |  | -2.68 | 1563 | 1632 | 0 | 4.5 | 0 | 10 | 75 | 40 | Y |  | 2018-03-30 06:07 | 69 | 1116 | 14 | 23 | 27 | 30 | 30 | 30 | 29 | 27 | 26 | 24 | 22 | 19 |  | 19 | 25 | 30 | 19 | 30 | -0.27 | Y | 40 | Y | -0.6 | [8 empty] | N | N | N | 120 | 0.5 | 59 | 97149 | 98860 | 3140 | 15100 | 18 | 2 | 20 | 2018-03-30 06:18 | 1563 | 135 |  | 20 | [16 empty] | 95.24 | 76.92 | 0 | 0 | 300 |  | 650 | 400 | 선택 | 선택 | 0 | 0 | 300 |  | 650 | 400 | 선택 | 선택 | 해제 | 미정 | 미정 | 미정 | 미정 |  | 미정 | RB114.30 | C
A44570 | 2018-03-29 | 1 | C |  | 9 | B | STB3D | 베어링강 | STB (SF) | BM#1 | 1595 | 45 | 1564 | 1533 | 41 | 6300 |  | 3 | 0.27 | 30 |  | -1.19 | 1510 | 1560 | 25.8 | 0 |  | 16 | 12 | 70 | Y |  | 2018-03-30 06:28 | 59 | 1128 | 28 | 34 | 37 | 38 | 39 | 39 | 38 | 37 | 37 | 35 | 35 | 35 | 34 | 34 | 36 | 39 | 34 | 37 | -0.13 | Y | 39.98 | Y | -0.2 | [8 empty] | N | Y | Y | 210 | 0.48 | 64 | 101190 | 97100 | 6710 | 15400 | 14 | 1 |  | 2018-03-30 06:35 | 1510 | 116 |  | 12 |  | *STR#1.2 LOOP#6 SPRAY 원형 과냉 발생 비수량 줄임 *강압하 TEST 적용 | [14 empty] | 97.2 | 100 | 0 | 0 | 0 |  | 650 |  | 선택 | 해제 | 0 | 0 | 0 |  | 650 |  | 선택 | 해제 | 선택 | 미정 | 미정 | 선택 | 미정 |  | 미정 | BT180180 | H
B44550 | 2018-03-29 | 2 | C |  | 11 | A | SM45CR2 | 탄소강 | SM45CR2 | BM#2 | 1572 | 44 | 1637 | 1536 | 36 | 7100 |  | 1 | 0.31 | 16 |  | 0 | 1546 | 1625 | 0 | 3.02 | 0 | 29 | 45 | 36 | Y |  | 2018-03-30 06:57 | 52 | 1133 | 14 | 18 | 21 | 23 | 24 | 24 | 24 | 23 | 22 | 20 | 18 |  |  | 18 | 21 | 24 | 18 | 24 | -0.2 | Y | 29.97 | Y | -0.4 | [8 empty] | N | N | N | 110 | 0.52 | 55 | 92715 | 93400 | 620 | 16300 | 18 | 2 | 30 | 2018-03-30 07:19 | 1546 | 135 |  | 32 | [16 empty] | 98.63 | 75 | 0 | 0 | 0 |  | 650 | 400 | 선택 | 선택 | 0 | 0 | 0 |  | 650 | 400 | 선택 | 선택 | 해제 | 미정 | 미정 | 미정 | 미정 |  | 미정 | RB145.00 | C
A44571 | 2018-03-29 | 1 | C |  | 10 | A | STB3D | 베어링강 | STB (SF) | BM#1 | 1604 | 42 | 1561 | 1533 | 34 | 5300 |  | 3 | 0.28 | 30 |  | -1.31 | 1515 | 1561 | 22.78 | 0 |  | 23 | 35 | 68 | Y |  | 2018-03-30 07:30 | 64 | 1128 | 33 | 35 | 37 | 38 | 39 | 38 | 38 | 37 | 37 | 36 | 36 | 35 | 35 | 35 | 36 | 39 | 35 | 38 | -0.09 | Y | 45 | Y | 0 |  |  |  | 1.12 |  |  |  |  | N | Y | Y | 200 | 0.48 | 66 | 101190 | 103050 | 7000 | 15400 | 14 | 1 |  | 2018-03-30 07:27 | 1515 | 116 |  | 14 |  | *STR#1.2 LOOP#6 SPRAY 원형 과냉 발생 비수량 줄임 *강압하 TEST 적용 *진공 기준 미달 (이상공정등록) *샘플채취ID: 203 | [14 empty] | 91.95 | 100 | 0 | 0 | 0 |  | 650 |  | 선택 | 해제 | 0 | 0 | 500 |  | 650 |  | 선택 | 해제 | 선택 | 미정 | 미정 | 선택 | 미정 |  | 미정 | BT180180 | H
B44551 | 2018-03-30 | 2 | C | TUNDISH교체전 | 12 | A | SM45CR2 | 탄소강 | SM45CR2 | BM#2 | 1596 | 45 | 1635 | 1546 | 36 | 7400 |  | 1 | 0.31 | 15 |  | 0 | 1563 | 1628 | 0 | 2.78 | 0 | 28 | 14 | 678 | Y |  | 2018-03-30 08:07 | 69 | 1060 | 12 | 18 | 24 | 27 | 27 | 27 | 26 | 25 | 23 | 22 | 21 | 19 | 19 | 19 | 22 | 27 | 19 | 27 | -0.18 | Y | 45 | Y | 0 | [8 empty] | N | N | N | 150 | 0.49 | 63 | 105219 | 99750 | 2350 | 2000 | 18 | 2 | 40 | 2018-03-30 08:13 | 1563 | 124 |  | 20 |  | *전공정 요청 감속주입 | 6DE8CC8AE5FE4B088676FE2643493082 | 066B8AB21B2747AF8CA81C74149E6FA0 | D338027BE86440A9A5164F351EFE6BA9 | [11 empty] | 107.37 | 75 | 0 | 3378 | 0 |  | 650 | 400 | 선택 | 선택 | 0 | 3377 | 0 |  | 650 | 400 | 선택 | 선택 | 해제 | 미정 | 미정 | 미정 | 미정 |  | 미정 |  | C
A44572 | 2018-03-30 | 1 | C |  | 11 | A | STB3D | 베어링강 | STB (SF) | BM#1 | 1611 | 58 | 1552 | 1537 | 37 | 6100 |  | 3 | 0.28 | 31 |  | -1.2 | 1510 | 1552 | 22.38 | 0 |  | 22 | 26 | 65 | Y |  | 2018-03-30 08:41 | 59 | 1092 | 35 | 35 | 38 | 40 | 39 | 39 | 38 | 37 | 37 | 36 | 35 | 35 | 34 | 33 | 37 | 40 | 33 | 35 | -0.14 | Y | 50.02 | Y | -0.2 | [8 empty] | N | Y | Y | 190 | 0.48 | 67 | 101190 | 100600 | 7050 | 15900 | 14 | 1 |  | 2018-03-30 08:48 | 1510 | 117 |  | 10 |  | *STR#1.2 LOOP#6 SPRAY 원형 과냉 발생 비수량 줄임 *강압하 TEST 적용 *롱노즐 교체 SEN내부 크랙 6회사용 | [14 empty] | 94.04 | 100 | 0 | 0 | 0 |  | 650 |  | 선택 | 해제 | 0 | 0 | 0 |  | 650 |  | 선택 | 해제 | 선택 | 미정 | 미정 | 선택 | 선택 | 6 | 미정 | BT180180 | H
A44573 | 2018-03-30 | 1 | C |  | 12 | A | STB3D | 베어링강 | STB (SF) | BM#1 | 1600 | 39 | 1559 | 1539 | 32 | 4800 |  | 3 | 0.3 | 30 |  | -1.59 | 1504 | 1559 | 22.08 | 0 |  | 11 | 37 | 145 | Y |  | 2018-03-30 09:53 | 53 | 1089 | 33 | 33 | 35 | 34 | 33 | 32 | 31 | 30 | 28 | 28 | 27 | 26 | 26 | 26 | 31 | 35 | 26 | 33 | -0.18 |  | 50 | Y | 0 | [8 empty] | N | Y | Y | 180 | 0.48 | 63 | 101190 | 99200 | 6990 | 16200 | 14 | 1 |  | 2018-03-30 09:57 | 1504 | 94 |  | 6 | 11 | *STR#1.2 LOOP#6 SPRAY 원형 과냉 발생 비수량 줄임 *강압하 TEST 적용 | [14 empty] | 95.28 | 100 | 0 | 0 | 0 |  | 650 |  | 선택 | 해제 | 0 | 0 | 0 |  | 650 |  | 선택 | 해제 | 선택 | 미정 | 미정 | 선택 | 미정 |  | 미정 | BT180180 | H
B44552 | 2018-03-30 | 2 | C | TUNDISH교체 | 1 | B | AE4130MV | 합금강 | D | BM#2 | 1602 | 54 | 1655 | 1564 | 42 | 9000 |  | 1 | 0.3 | 21 |  | 0 | 1654 | 1654 | 1.31 | 0.2 | 0 | 12 | 10 | 46 | Y |  | 2018-03-30 09:19 | 152 | 1077 | 8487 | -241 | 20 | 21 | 23 | 26 | 26 | 26 | 26 | 21 | 23 | 24 | 25 | 29 | 22 | 30 | 29 | 29 | 0 |  | 15 | Y | 0 |  | 1.98 | 1.98 | [5 empty] | N | N | N | 150 | 0.39 | 69 | 84500 | 94950 | 8500 | 17800 | 4 | 1 | 10 | 2018-03-30 09:26 | 1593 | 142 |  | 35 |  | *T/D플럭스 120/15KG *롱노즐 실리부 부착 *전공정 요청 20% 이상 감속주입. 이상공정 등록 및 생관통보 | [14 empty] | 85.35 | 70 | 778 | 0 | 0 |  | 650 | 400 | 선택 | 선택 | 768 | 0 | 0 |  | 650 | 400 | 선택 | 선택 | 해제 | 미정 | 미정 | 미정 | 미정 |  | 미정 | RB130.00 | H
A44574 | 2018-03-30 | 1 | C |  | 13 | A | STB3D | 베어링강 | STB (SF) | BM#1 | 1589 | 43 | 1556 | 1531 | 33 | 5200 |  | 3 | 0.27 | 26 |  | -1.43 | 1512 | 1556 | 13.32 | 0 |  | 16 | 13 | 84 | Y |  | 2018-03-30 10:49 | 61 | 1094 | 25 | 29 | 32 | 33 | 33 | 33 | 33 | 32 | 31 | 31 | 30 | 29 | 29 | 29 | 31 | 33 | 29 | 33 | -0.08 | Y | 50 | Y | 0 | [8 empty] | N | N | Y | 230 | 0.48 | 65 | 101508 | 100200 | 7040 | 16000 | 14 | 1 |  | 2018-03-30 10:55 | 1512 | 99 |  | 15 |  | *STR#1.2 LOOP#6 SPRAY 원형 과냉 발생 비수량 줄임 | [14 empty] | 94.69 | 100 | 0 | 0 | 0 |  | 650 |  | 선택 | 해제 | 0 | 0 | 0 |  | 650 |  | 선택 | 해제 | 선택 | 미정 | 미정 | 선택 | 미정 |  | 미정 | BT180180 | H
B44553 | 2018-03-30 | 2 | C |  | 2 | A | AE4130MV | 합금강 | D | BM#2 | 1610 | 79 | 1645 | 1597 | 40 | 7800 |  | 1 | 0.29 | 15 |  | 0 | 1625 | 1625 | 1.26 | 0 | 0 | 19 | 5 | 102 | Y |  | 2018-03-30 10:58 | 123 | 1084 | 27 | 31 | 36 | 38 | 38 | 38 | 37 | 35 | 34 | 33 | 31 | 30 | 27 | 26 | 33 | 38 | 26 | 38 | -0.24 | Y | 50 | Y | -0.2 |  |  |  | 1.73 |  |  |  |  | N | N | N | 140 | 0.42 | 70 | 99396 | 90480 | 470 | 15400 | 4 | 1 | 20 | 2018-03-30 11:03 | 1580 | 148 |  | 8 |  | *전공정 작업지연 감속주입 *전공정 탈가스 기준 미준수(진공시간 미달-극진공 15분) | [14 empty] | 110.44 | 100 | 0 | 0 | 0 |  | 650 | 400 | 선택 | 선택 | 0 | 0 | 0 |  | 650 | 400 | 선택 | 선택 | 해제 | 미정 | 미정 | 미정 | 미정 |  | 미정 | RB130.00 | H
A44575 | 2018-03-30 | 1 | C | TUNDISH교체전 | 14 | B | STB3D | 베어링강 | STB (SF) | BM#1 | 1588 | 46 | 1561 | 1571 | 33 | 5300 |  | 3 | 0.28 | 25 |  | -1.36 | 1518 | 1561 | 14.52 | 0 |  | 23 | 36 | 80 | Y |  | 2018-03-30 11:50 | 67 | 1105 | 28 | 33 | 37 | 39 | 39 | 39 | 38 | 37 | 36 | 35 | 34 | 33 | 32 | 29 | 34 | 39 | 29 | 39 | -0.17 | Y | 59.97 | Y | -0.2 | [8 empty] | N | N | M | 220 | 0.41 | 79 | 107271 | 106000 | 7000 | 2000 | 14 | 1 |  | 2018-03-30 11:56 | 1518 | 109 |  | 20 |  | *STR#1.2 LOOP#6 SPRAY 원형 과냉 발생 비수량 줄임 *전공정요청 감속주입 정속유지 미준수ID:101~107.201~207 | 6AF48F204C6249F9B2F2495EAB99AB72 | 9CE693CA47D84A65929797BBB3E3291D | 6B6634F0C58943C48907D8F15EBB0977 | [11 empty] | 94.93 | 100 | 0 | 3500 | 0 |  | 650 |  | 선택 | 해제 | 0 | 3500 | 0 |  | 650 |  | 선택 | 해제 | 선택 | 미정 | 미정 | 선택 | 미정 |  | 미정 | BT180180 | H
B44554 | 2018-03-30 | 2 | C |  | 3 | A | AE4130MV | 합금강 | D | BM#2 | 1562 | 47 | 1625 | 1544 | 40 | 8300 |  | 1 | 0.28 | 18 |  | 0 | 1627 | 1627 | 1.34 | 0 | 0 | 29 | 46 | 116 | Y |  | 2018-03-30 12:14 | 125 | 1088 | 20 | 30 | 32 | 32 | 33 | 33 | 32 | 31 | 30 | 29 | 28 | 27 | 26 | 23 | 28 | 33 | 23 | 32 | -0.18 | Y | 54.97 | Y | 0 |  |  |  | 1.43 |  |  |  |  | N | N | N | 130 | 0.42 | 74 | 99396 | 103730 | 70 |  | 4 | 1 | 30 | 2018-03-30 12:15 | 1579 | 102 |  | 3 |  | *전공정 작업지연 감속주입 | [14 empty] | 99.4 | 100 | 0 | 0 | 0 |  | 650 | 400 | 선택 | 선택 | 0 | 0 | 0 |  | 650 | 400 | 선택 | 선택 | 해제 | 미정 | 미정 | 미정 | 미정 |  | 미정 | RB130.00 | H
B44555 | 2018-03-30 | 2 | D |  | 4 | A | AE4130MV | 합금강 | D | BM#2 | 1568 | 46 | 1635 | 1525 | 37 | 7800 |  | 1 | 0.27 | 19 |  | 0 | 1623 | 1623 | 1.67 | 0 | 0 | 28 | 15 | 106 | Y |  | 2018-03-30 13:18 | 121 | 1089 | 19 | 21 | 22 | 23 | 21 | 20 | 19 | 17 | 16 | 15 | 13 | 12 | 10 | 8 | 17 | 23 | 8 | 0 | -0.27 | Y | 54.98 | Y | 0 |  |  |  | 1.39 |  |  |  |  | N | N | N | 130 | 0.41 | 70 | 101400 | 95920 | 90 | 14700 | 4 | 1 | 40 | 2018-03-30 13:23 | 1569 | 110 |  | 15 |  | *전공정 요청 20%이상 감속주입. 이상공정 등록 및 생관통보 | [14 empty] | 106.74 | 100 | 0 | 0 | 0 |  | 650 | 400 | 선택 | 선택 | 0 | 0 | 0 |  | 650 | 400 | 선택 | 선택 | 해제 | 미정 | 미정 | 미정 | 미정 |  | 미정 | RB130.00 | H
A44576 | 2018-03-30 | 1 | D | TUNDISH교체 | 1 | A | AE15B38M | 탄소강 | 보론강 | BM#1 | 1613 | 40 | 1635 | 1538 | 35 | 6100 |  | 3 | 0.27 | 19 |  | -1.85 | 1586 | 1635 | 11.34 | 0 |  | 22 | 27 | 69 | Y |  | 2018-03-30 12:56 | 89 | 1087 | 5 | 20 | 20 | 25 | 29 | 32 | 33 | 34 | 35 | 35 | 35 | 35 | 33 | 33 | 29 | 35 | 33 | 35 | -0.1 |  | 19.17 | Y | -0.48 |  | 1.55 | 1.48 | [5 empty] | N | N | N | 150 | 0.43 | 64 | 84590 | 94050 | 2500 | 15700 | 11 | 1 |  | 2018-03-30 13:49 | 1586 | 142 |  | 60 |  | *T/D플럭스 유15 용120KG *전공정작업지연,감속주입 | [14 empty] | 87.61 | 100 | 1500 | 0 | 0 |  | 300 |  | 선택 | 선택 | 1500 | 0 | 0 |  | 300 |  | 선택 | 선택 | 해제 | 미정 | 미정 | 해제 | 선택 |  | 미정 | BT180180 | H
C43109 | 2018-03-30 | 3 | D |  | 5 | A | AE4130MV | 합금강 | D | BM#2 | 1529 | 54 | 1620 | 1521 | 36 | 7900 |  | 1 | 1000 |  | 40 | 0 | 1583 | 1583 | 0 | 0 | 0 | 18 | 88 | 57 | Y |  | 2018-03-30 14:30 | 81 | 1060 | 3 | 24 | 29 | 32 | 35 | 35 | 35 | 34 | 33 | 32 | 30 | 29 | 27 | 27 | 29 | 35 | 27 | 35 | -0.2 | Y | 40 | Y | -0.4 |  |  |  | 0.14 |  |  |  |  | N | N | N | 110 | 0.46 | 63 | 98200 | 97150 | 1070 | 16400 | 4 | 1 | 10 | 2018-03-30 14:38 | 1567 | 107 |  | 17 |  | * 전공정 작업지연 감속주입 요청함. | [14 empty] | 99.95 | 100 | 0 | 0 | 0 |  | 650 | 400 | 선택 | 선택 | 0 | 0 | 0 |  | 650 | 400 | 선택 | 선택 | 해제 | 미정 | 미정 | 미정 | 미정 |  | 미정 | RB110.00 | C
A44577 | 2018-03-30 | 1 | D |  | 2 | A | AE15B38M | 탄소강 | 보론강 | BM#1 | 1598 | 40 | 1632 | 1545 | 35 | 6300 |  | 1 | 0.3 | 14 |  | -2.25 | 1565 | 1628 | 1.03 | 0 | 0 | 11 | 38 | 73 | Y |  | 2018-03-30 14:08 | 68 | 1096 | 31 | 26 | 24 | 24 | 23 | 22 | 21 | 21 | 20 | 19 | 19 | 18 | 17 | 15 | 21 | 24 | 15 | 0 | -0.14 |  | 65 | Y | -0.2 | [8 empty] | N | N | N | 140 | 0.43 | 77 | 101508 | 105590 | 10 | 14800 | 11 | 2 |  | 2018-03-30 14:15 | 1565 | 145 |  | 53 |  | *전공정작업지연,감속주입 | [14 empty] | 96.49 | 100 | 0 | 0 | 0 |  | 300 |  | 선택 | 선택 | 0 | 0 | 0 |  | 300 |  | 선택 | 선택 | 해제 | 미정 | 미정 | 미정 | 미정 |  | 미정 | BT180180 | H
B44556 | 2018-03-30 | 2 | D |  | 6 | A | AE4130MV | 합금강 | D | BM#2 | 1611 |  |  | 1546 | 0 | 12300 |  | 1 | 0.3 | 19 |  | -1.81 | 1594 | 1643 | 1.28 | 0 | 0 | 10 | 76 | 294 | Y |  | 2018-03-30 15:19 | 92 | 1085 | 22 | 36 | 43 | 47 | 48 | 47 | 47 | 45 | 43 | 42 | 40 | 37 | 35 | 28 | 40 | 48 | 28 | 47 | -0.44 | Y | 45.92 | Y | -0.8 |  |  |  | 1.22 |  |  |  |  | N | N | N | 100 | 0.49 | 68 | 99905 | 109490 | 30 | 16600 | 4 | 1 | 20 | 2018-03-30 15:26 | 1594 | 181 |  | 35 | [16 empty] | 93.37 | 100 | 0 | 0 | 0 |  | 650 | 400 | 선택 | 선택 | 0 | 0 | 0 |  | 650 | 400 | 선택 | 선택 | 해제 | 미정 | 미정 | 미정 | 미정 |  | 미정 | RB110.00 | C
C43110 | 2018-03-30 | 3 | D |  | 3 | B | AE15B38M | 탄소강 | 보론강 | BM#1 | 1608 | 40 | 1625 | 1565 | 25 | 5200 |  | 2 | 0.27 | 15 |  | 0 | 1581 | 1581 | 0.81 | 0 |  | 31 | 49 | 50 | Y |  | 2018-03-30 15:38 | 84 | 1060 | 11 | 20 | 25 | 28 | 30 | 29 | 30 | 29 | 28 | 27 | 26 | 24 | 22 | 22 | 25 | 30 | 22 | 0 | -0.2 | Y | 40.02 | Y | -0.4 | [8 empty] | N | N | N | 130 | 0.49 | 63 | 118426 | 99710 | 110 | 16200 | 11 | 2 |  | 2018-03-30 15:55 |  | 142 |  | 43 | [16 empty] | 11842600 | 100 | 0 | 0 | 0 |  | 300 |  | 선택 | 선택 | 0 | 0 | 0 |  | 300 |  | 선택 | 선택 | 해제 | 미정 | 미정 | 미정 | 미정 |  | 미정 | BT180180 | H
A44578 | 2018-03-30 | 1 | D |  | 7 | B | AE4130MV | 합금강 | D | BM#2 | 1614 | 40 | 1643 | 1555 | 36 | 6500 |  | 1 | 0.28 | 19 |  | -1.89 | 1573 | 1623 | 1.04 | 0 | 0 | 12 | 11 | 183 | Y |  | 2018-03-30 16:22 | 71 | 1087 | 26 | 23 | 24 | 23 | 23 | 22 | 21 | 20 | 19 | 18 | 16 | 15 | 12 | 12 | 21 | 24 | 12 | 23 | -0.24 |  | 49.98 | Y | -0.6 |  |  |  | 1.08 |  |  |  |  | N | N | N | 150 | 0.46 | 61 | 99905 | 91070 | 3930 | 17200 | 4 | 1 | 40 | 2018-03-30 16:12 | 1573 | 141 |  | 42 |  | * 전공정 작업지연 감속주입 요청. | [14 empty] | 104.61 | 100 | 0 | 0 | 0 |  | 650 | 400 | 선택 | 선택 | 0 | 0 | 0 |  | 650 | 400 | 선택 | 선택 | 해제 | 미정 | 미정 | 미정 | 미정 |  | 미정 | RB110.00 | C
A44579 | 2018-03-30 | 1 | D |  | 4 | A | AE15B38M | 탄소강 | 보론강 | BM#1 | 1701 | 42 | 1611 | 1528 | 40 | 4800 |  | 3 | 0.28 | 17 |  | -2.83 | 1550 | 1611 | 7.89 | 0 |  | 16 | 14 | 195 | Y |  | 2018-03-30 17:05 | 53 | 1087 | 20 | 17 | 18 | 17 | 16 | 15 | 15 | 13 | 11 | 11 | 10 | 8 | 9 | 9 | 14 | 18 | 8 | 0 | -0.22 | Y | 44.98 | Y | 0.2 | [8 empty] | N | N | N | 120 | 0.49 | 62 | 84590 | 98180 | 5450 | 14800 | 11 | 2 |  | 2018-03-30 17:10 | 1550 | 97 |  | 20 |  | *주속 TEST | [14 empty] | 81.14 | 100 | 0 | 0 | 0 |  | 300 |  | 선택 | 선택 | 0 | 0 | 0 |  | 300 |  | 선택 | 선택 | 해제 | 미정 | 미정 | 미정 | 미정 |  | 미정 | BT180180 | H
B44557 | 2018-03-30 | 2 | D | TUNDISH교체전 | 8 | A | AE4130MV | 합금강 | D | BM#2 | 1585 | 51 | 1635 | 1545 | 45 | 8300 |  | 1 | 0.28 | 15 |  | -1.8 | 1573 | 1615 | 1.1 | 0 | 0 | 28 | 16 | 59 | Y |  | 2018-03-30 17:59 | 71 | 1086 | 8 | 20 | 25 | 29 | 30 | 30 | 29 | 28 | 28 | 27 | 26 | 26 | 25 | 25 | 25 | 30 | 25 | 0 | -0.12 | Y | 40 | Y | -0.2 |  |  |  | 1.16 |  |  |  |  | N | N | N | 140 | 0.45 | 64 | 89576 | 95240 | -240 | 2000 | 4 | 1 | 10 | 2018-03-30 18:02 | 1573 | 107 |  | 9 |  | * 전공정 작업지연 감속주입 요청. | C79CD1BF9A834492868CD5D346E72E5D | EC1E5CBAFAB8485EA95E970B4B97BE6D | CEB2A440467041178CA15D4A7C8F90CC | [11 empty] | 94.29 | 100 | 0 | 2520 | 0 |  | 650 | 400 | 선택 | 선택 | 0 | 2680 | 0 |  | 650 | 400 | 선택 | 선택 | 해제 | 미정 | 미정 | 미정 | 미정 |  | 미정 | RB110.00 | C
A44580 | 2018-03-30 | 1 | D |  | 5 | A | AE15B38M | 탄소강 | 보론강 | BM#1 | 1645 | 39 | 1605 | 1591 | 38 | 4400 |  | 3 | 0.27 | 14 |  | -2.36 | 1563 | 1605 | 5.65 | 0 |  | 23 | 37 | 175 | Y |  | 2018-03-30 17:53 | 66 | 1087 | 4 | 14 | 19 | 22 | 24 | 25 | 24 | 23 | 23 | 22 | 21 | 20 | 20 | 19 | 20 | 25 | 19 | 0 | -0.15 | Y | 40.1 | Y | -0.2 | [8 empty] | N | N | N | 110 | 0.49 | 69 | 101508 | 106850 | 5140 | 14600 | 11 | 2 |  | 2018-03-30 18:05 | 1563 | 110 |  | 36 |  | *주속 TEST | [14 empty] | 90.15 | 100 | 0 | 0 | 0 |  | 300 |  | 선택 | 선택 | 0 | 0 | 0 |  | 300 |  | 선택 | 선택 | 해제 | 미정 | 미정 | 미정 | 미정 |  | 미정 | BT180180 | H
A44581 | 2018-03-30 | 1 | D |  | 6 | A | AE15B38M | 탄소강 | 보론강 | BM#1 | 1607 | 40 | 1599 | 1559 | 33 | 5000 |  | 3 | 0.3 | 13 |  | -2.22 | 1560 | 1599 | 5.79 | 0 |  | 19 | 6 | 311 | Y |  | 2018-03-30 18:44 | 63 | 1087 | 15 | 10 | 8 | 8 | 6 | 7 | 7 | 6 | 5 | 5 | 4 | 4 |  | 4 | 7 | 8 | 4 | 0 | -0.09 | Y | 45 | Y | 0 | [8 empty] | N | N | N | 100 | 0.5 | 56 | 101508 | 91840 | 15050 | 16700 | 11 | 2 |  | 2018-03-30 18:51 | 1560 | 121 |  | 55 |  | *주속 TEST *T/D 온도낮아 래들용강 15TON 이월 | [14 empty] | 94.51 | 100 | 0 | 0 | 0 |  | 300 |  | 선택 | 선택 | 0 | 0 | 0 |  | 300 |  | 선택 | 선택 | 해제 | 미정 | 미정 | 미정 | 미정 |  | 미정 | BT180180 | H
B44558 | 2018-03-30 | 2 | D | TUNDISH교체 | 1 | A | SCM440 | 합금강 | D | BM#2 | 1579 | 56 | 1636 | 1537 | 47 | 9700 |  | 1 | 0.31 | 18 |  | -2.39 | 1581 | 1647 | 0 | 6.74 | 0 | 22 | 28 | 135 | Y |  | 2018-03-30 19:10 | 85 | 1087 | -373 | -167 | 30 | 30 | 32 | 37 | 40 | 41 | 42 | 42 | 42 | 42 | 42 | 42 | 39 | 42 | 42 | 42 | 0 |  | 20 | Y | 0 |  | 2.57 | 2.57 | 1.28 |  |  |  |  | N | N | N | 150 | 0.47 | 61 | 158404 | 99590 | 410 | 15900 | 12 | 2 | 10 | 2018-03-30 19:07 | 1581 | 124 |  | 27 |  | * T/D FLUX 용탕부: 120 KG / 유탕부: 15KG 투입 * 유사강종 연연주 혼탕부 ID:308~310/408~410이상재등록 * 수소측정(10분)기준초과 이상공정 등록 및 생관통보. | [14 empty] | 158.4 | 100 | 1020 | 0 | 0 |  | 650 | 400 | 선택 | 해제 | 1060 | 0 | 0 |  | 650 | 400 | 선택 | 해제 | 해제 | 미정 | 미정 | 미정 | 미정 |  | 미정 | RB165.10 | C
B44559 | 2018-03-30 | 2 | D |  | 2 | A | AE4140Q | 합금강 | D4 | BM#2 | 1568 | 49 | 1625 | 1514 | 44 | 9200 |  | 1 | 0.3 | 16 |  | -2.32 | 1547 | 1617 | 2.71 | 0.4 | 0 | 11 | 39 | 134 | Y |  | 2018-03-30 20:25 | 53 | 1087 | 42 | 35 | 31 | 28 | 25 | 24 | 22 | 20 | 19 | 18 | 18 | 16 |  | 16 | 25 | 31 | 16 | 0 | -0.33 |  | 45 | Y | -0.4 |  |  |  | 1.55 |  |  |  |  | N | N | N | 140 | 0.49 | 60 | 48635 | 96620 | -1620 | 16400 | 12 | 2 | 20 | 2018-03-30 20:30 | 1547 | 116 |  | 15 |  | * 유사강종 연연주 혼탕부 ID:301/401 이상재등록 | [14 empty] | 51.19 | 100 | 0 | 0 | 0 |  | 650 | 1100 | 선택 | 선택 | 0 | 0 | 0 |  | 650 | 1100 | 선택 | 선택 | 선택 | 미정 | 미정 | 미정 | 미정 |  | 미정 | RB160.00 | C
A44582 | 2018-03-30 | 1 | D |  | 7 | A | AE15B38M | 탄소강 | 보론강 | BM#1 | 1599 | 39 | 1607 | 1545 | 34 | 5200 |  | 3 | 0.27 | 14 |  | -2.23 | 1567 | 1607 | 6.27 | 0 |  | 31 | 50 | 52 | Y |  | 2018-03-30 19:58 | 70 | 1086 | 3 | 14 | 21 | 24 | 26 | 27 | 27 | 27 | 27 | 27 | 26 | 25 | 25 | 22 | 23 | 27 | 22 | 27 | -0.09 | Y | 55.02 | Y | -0.2 | [8 empty] | N | N | N | 150 | 0.42 | 82 | 101508 | 109200 | 3150 | 14700 | 11 | 2 |  | 2018-03-30 20:06 | 1567 | 105 |  | 39 |  | *전공정작업지연,감속주입 | [14 empty] | 90.43 | 100 | 0 | 0 | 0 |  | 300 |  | 선택 | 선택 | 0 | 0 | 0 |  | 300 |  | 선택 | 선택 | 해제 | 미정 | 미정 | 미정 | 미정 |  | 미정 | BT180180 | H
B44560 | 2018-03-30 | 2 | A |  | 3 | A | AE4140Q | 합금강 | D4 | BM#2 | 1556 | 40 | 1624 | 1544 | 36 | 7200 |  | 1 | 0.27 | 18 |  | -2.07 | 1569 | 1620 | 1.04 | 0 | 0 | 12 | 12 | 95 | Y |  | 2018-03-30 21:18 | 75 | 1086 | 15 | 25 | 31 | 35 | 36 | 37 | 36 | 36 | 35 | 33 | 32 | 31 |  | 31 | 32 | 37 | 31 | 36 | -0.2 | Y | 30 | Y | -0.2 |  |  |  | 1.2 |  |  |  |  | N | N | N | 130 | 0.49 | 59 | 103172 | 94710 | 90 | 15000 | 12 | 2 |  | 2018-03-30 21:26 | 1569 | 111 |  | 25 | [16 empty] | 108.83 | 100 | 0 | 0 | 0 |  | 650 | 1100 | 선택 | 선택 | 0 | 0 | 0 |  | 650 | 1100 | 선택 | 선택 | 선택 | 미정 | 미정 | 미정 | 미정 |  | 미정 | RB130.00 | H
A44583 | 2018-03-30 | 1 | A |  | 8 | A | AE15B38M | 탄소강 | 보론강 | BM#1 | 1577 | 43 | 1597 | 1527 | 37 | 5600 |  | 3 | 0.27 | 14 |  | -1.56 | 1569 | 1597 | 5.97 | 0 |  | 16 | 15 | 63 | Y |  | 2018-03-30 21:03 | 72 | 1087 | 16 | 16 | 20 | 21 | 22 | 23 | 23 | 23 | 23 | 23 | 23 | 22 | 22 | 22 | 21 | 23 | 22 | 23 | -0.03 | Y | 35 | Y | 0 | [8 empty] | N | N | N | 140 | 0.49 | 60 | 101508 | 98900 | 2810 | 15410 | 11 | 2 |  | 2018-03-30 21:11 | 1569 | 127 |  | 60 |  | *L/D C/N깨져 롱노즐 헤드에끼임-롱노즐 교체 | [14 empty] | 99.86 | 100 | 0 | 0 | 0 |  | 300 |  | 선택 | 선택 | 0 | 0 | 0 |  | 300 |  | 선택 | 선택 | 해제 | 미정 | 미정 | 미정 | 선택 | 7 | 미정 | BT180180 | H
B44561 | 2018-03-30 | 2 | A |  | 4 | A | AE4140Q | 합금강 | D4 | BM#2 | 1578 | 40 | 1626 | 1534 | 36 | 7300 |  | 1 | 0.27 | 18 |  | -2.09 | 1554 | 1616 | 3.01 | 0 | 0 | 28 | 17 | 81 | Y |  | 2018-03-30 22:23 | 60 | 1087 | 25 | 28 | 28 | 28 | 27 | 26 | 24 | 24 | 22 | 21 | 20 | 19 |  | 19 | 24 | 28 | 19 | 28 | -0.2 |  | 45 | Y | -0.2 |  |  |  | 1.27 |  |  |  |  | N | N | N | 120 | 0.49 | 59 | 86290 | 97430 | 660 | 16600 | 12 | 2 |  | 2018-03-30 22:25 | 1554 | 114 |  | 22 | [16 empty] | 89.42 | 100 | 0 | 0 | 0 |  | 650 | 1100 | 선택 | 선택 | 0 | 0 | 0 |  | 650 | 1100 | 선택 | 선택 | 선택 | 미정 | 미정 | 미정 | 미정 |  | 미정 | RB130.00 | H
A44584 | 2018-03-30 | 1 | A |  | 9 | A | AE15B38M | 탄소강 | 보론강 | BM#1 | 1609 | 41 | 1622 | 1542 | 39 | 4900 |  | 3 | 0.28 | 14 |  | -2.27 | 1566 | 1608 | 6.2 | 0 |  | 23 | 38 | 67 | Y |  | 2018-03-30 22:15 | 69 | 1088 | 22 | 21 | 23 | 25 | 27 | 28 | 29 | 29 | 29 | 28 | 28 | 27 |  | 27 | 26 | 29 | 27 | 29 | -0.07 | Y | 25.03 | Y | -0.2 | [8 empty] | N | N | N | 130 | 0.51 | 57 | 101508 | 94110 | 1550 | 16110 | 11 | 2 |  | 2018-03-30 22:25 | 1566 | 125 |  | 51 |  | *Test 방안서 적용 Sample채취 ID:201.203 | [14 empty] | 106.24 | 100 | 0 | 0 | 300 |  | 300 |  | 선택 | 선택 | 0 | 0 | 300 |  | 300 |  | 선택 | 선택 | 해제 | 미정 | 미정 | 미정 | 미정 |  | 미정 | BT180180 | H
B44562 | 2018-03-30 | 2 | A |  | 5 | A | AE4140Q | 합금강 | D4 | BM#2 | 1580 | 45 | 1627 | 1527 | 40 | 8200 |  | 1 | 0.28 | 18 |  | -2.04 | 1558 | 1612 | 2.08 | 0 | 0 | 19 | 7 | 55 | N |  | 2018-03-30 23:32 | 64 | 1086 | 14 | 22 | 26 | 28 | 28 | 28 | 27 | 26 | 24 | 23 | 22 | 21 | 19 | 19 | 24 | 28 | 19 | 28 | -0.2 | Y | 45 | Y | -0.4 |  |  |  | 1.25 |  |  |  |  | N | N | Y | 110 | 0.48 | 63 | 97057 | 99350 | 410 | 15500 | 12 | 2 |  | 2018-03-30 23:35 | 1564 | 114 |  | 15 | [16 empty] | 97.35 | 100 | 0 | 0 | 0 |  | 650 | 1100 | 선택 | 선택 | 0 | 0 | 0 |  | 650 | 1100 | 선택 | 선택 | 선택 | 미정 | 미정 | 미정 | 미정 |  | 미정 | RB125.00 | C
A44585 | 2018-03-30 | 1 | A |  | 10 | A | AE15B38M | 탄소강 | 보론강 | BM#1 | 1605 | 40 | 1612 | 1543 | 31 | 5400 |  | 3 | 0.28 | 15 |  | -1.87 | 1576 | 1612 | 6.91 | 0 |  | 22 | 29 | 65 | Y |  | 2018-03-30 23:29 | 79 | 1087 | 24 | 31 | 35 | 37 | 38 | 38 | 38 | 38 | 37 | 36 | 35 | 34 | 33 | 33 | 35 | 38 | 33 | 38 | -0.12 | Y | 40 | Y | -0.2 | [8 empty] | N | N | N | 120 | 0.46 | 62 | 84590 | 94390 | 1690 | 16410 | 11 | 2 |  | 2018-03-30 23:42 | 1576 | 108 |  | 37 |  | *전공정 지연으로 감속주입 | [14 empty] | 88.11 | 100 | 0 | 0 | 0 |  | 300 |  | 선택 | 선택 | 0 | 0 | 0 |  | 300 |  | 선택 | 선택 | 해제 | 미정 | 미정 | 미정 | 미정 |  | 미정 | BT180180 | H
B44563 | 2018-03-30 | 2 | A |  | 6 | A | AE4140Q | 합금강 | D4 | BM#2 | 1559 | 51 | 1625 | 1524 | 43 | 8800 |  | 1 | 0.27 | 18 |  | -2.11 | 1555 | 1614 | 2.95 | 0 | 0 | 31 | 51 | 35 | Y |  | 2018-03-31 00:33 | 61 | 1112 | 14 | 26 | 32 | 35 | 36 | 37 | 36 | 35 | 34 | 33 | 32 | 31 | 30 | 28 | 31 | 37 | 28 | 0 | -0.23 | Y | 39.98 | Y | -0.4 |  |  |  | 1.25 |  |  |  |  | N | N | N | 110 | 0.47 | 66 | 102338 | 103990 | 60 | 15400 | 12 | 2 |  | 2018-03-31 00:45 | 1563 | 119 |  | 20 |  | *준빅사이즈 후속 HEAT | [14 empty] | 98.4 | 100 | 0 | 0 | 0 |  | 650 | 1100 | 선택 | 선택 | 0 | 0 | 0 |  | 650 | 1100 | 선택 | 선택 | 선택 | 미정 | 미정 | 미정 | 미정 |  | 미정 | BT180180 | C
A44586 | 2018-03-30 | 1 | A |  | 11 | A | AE15B38M | 탄소강 | 보론강 | BM#1 | 1600 | 41 | 1609 | 1544 | 29 | 4700 |  | 3 | 0.28 | 15 |  | -2.31 | 1565 | 1609 | 7.4 | 0 |  | 11 | 40 | 77 | Y |  | 2018-03-31 00:40 | 68 | 1124 | 30 | 29 | 30 | 30 | 30 | 29 | 29 | 28 | 28 | 27 | 27 | 26 | 25 | 26 | 28 | 30 | 25 | 30 | -0.1 | Y | 50 | Y | 0.2 | [8 empty] | N | N | N | 110 | 0.45 | 67 | 101508 | 100920 | 1600 | 15600 | 11 | 2 |  | 2018-03-31 00:47 | 1565 | 100 |  | 32 |  | *전공정 지연으로 감속주입 | [14 empty] | 99.03 | 100 | 0 | 0 | 0 |  | 300 |  | 선택 | 선택 | 0 | 0 | 0 |  | 300 |  | 선택 | 선택 | 해제 | 미정 | 미정 | 미정 | 미정 |  | 미정 | BT180180 | H
B44564 | 2018-03-30 | 2 | A | 잔강최소화전 | 7 | A | AE4140Q | 합금강 | D4 | BM#2 | 1585 | 44 | 1654 | 1544 | 39 | 8000 |  | 1 | 0.28 | 20 |  | -2.32 | 1555 | 1637 | 2.53 | 0 | 0 | 12 | 13 | 59 | Y |  | 2018-03-31 01:42 | 61 | 1082 | 23 | 34 | 38 | 40 | 41 | 41 | 40 | 39 | 38 | 37 | 36 | 34 | 32 | 32 | 37 | 41 | 32 | 0 | -0.23 | Y | 39.98 | Y | -0.4 |  |  |  | 1.06 |  |  |  |  | N | N | N | 100 | 0.48 | 61 | 79998 | 97150 | -1350 | 3000 | 12 | 2 |  | 2018-03-31 01:51 | 1571 | 124 |  | 21 |  | *잔강 최소화 램핑다운중 턴디쉬 잔강 14.1톤에 L/D OPEN 함.(생관에 ID 305.405 열간에서 냉제로 변경 요청 및 TAIL부 추가절단 실시) *ID 305.405 이상재 등록 (성분 확인) | [14 empty] | 80.81 | 100 | 0 | 3600 | 0 |  | 650 | 400 | 선택 | 선택 | 0 | 3600 | 0 |  | 650 | 400 | 선택 | 선택 | 선택 | 미정 | 미정 | 미정 | 선택 | 7 | 미정 | BT180180 | C
A44587 | 2018-03-30 | 1 | A |  | 12 | A | AE15B38M | 탄소강 | 보론강 | BM#1 | 1578 | 41 | 1610 | 1514 | 28 | 5200 |  | 3 | 0.28 | 16 |  | -1.94 | 1559 | 1598 | 7.65 | 0 |  | 16 | 16 | 64 | Y |  | 2018-03-31 01:51 | 62 | 1127 | 23 | 25 | 26 | 28 | 28 | 28 | 27 | 27 | 26 | 26 | 25 | 25 | 24 | 24 | 26 | 28 | 24 | 28 | -0.09 | Y | 44.98 | Y | -0.2 | [8 empty] | N | N | N | 100 | 0.45 | 62 | 101508 | 94220 | 1980 | 16270 | 11 | 2 |  | 2018-03-31 02:05 | 1559 | 99 |  | 32 |  | *전공정 지연으로 감속주입 | [14 empty] | 105.63 | 100 | 0 | 0 | 0 |  | 300 |  | 선택 | 선택 | 0 | 0 | 0 |  | 300 |  | 선택 | 선택 | 해제 | 미정 | 미정 | 미정 | 미정 |  | 미정 | BT180180 | H
B44565 | 2018-03-30 | 2 | A | 잔강최소화 | 8 | A | AE4140MB | 합금강 | D1 | BM#2 | 1575 | 52 | 1646 | 1545 | 44 | 8800 |  | 1 | 0.28 | 18 |  | -1.53 | 1565 | 1620 | 6.27 | 0 | 0 | 28 | 18 | 54 | N | 2 | 2018-03-31 03:02 | 73 | 1132 | 28 | -84 | -200 | -215 | -223 | -226 | 12 | 27 | 28 | 29 | 29 | 29 | 29 | 27 | 3 | 29 | 27 | 29 | -0.06 | Y | 30 | Y | -0.2 |  |  |  | 1.48 |  |  |  |  | N | N | N | 150 | 0.47 | 68 | 95552 | 102890 | 7060 | 13500 | 12 | 2 |  | 2018-03-31 02:55 | 1562 | 123 |  | 6 |  | *L/D 강제개공 및 나탕주입 301.401 | [14 empty] | 90.14 | 100 | 2500 | 0 | 0 |  | 650 | 400 | 선택 | 선택 | 2500 | 0 | 0 |  | 650 | 400 | 선택 | 선택 | 선택 | 미정 | 미정 | 미정 | 미정 |  | 미정 | RB133.35 | C
A44588 | 2018-03-30 | 1 | A |  | 13 | A | AE15B38M | 탄소강 | 보론강 | BM#1 | 1627 | 46 | 1603 | 1565 | 30 | 4800 |  | 3 | 0.28 | 16 |  | -2.11 | 1565 | 1608 | 8.7 | 0 |  | 23 | 39 | 74 | Y |  | 2018-03-31 02:57 | 68 | 1092 | 21 | 24 | 28 | 30 | 30 | 30 | 30 | 30 | 28 | 28 | 27 | 26 | 26 | 26 | 28 | 30 | 26 | 30 | -0.08 | Y | 45.03 | Y | 0 | [8 empty] | N | N | N | 150 | 0.49 | 63 | 101508 | 102180 | 250 | 14760 | 11 | 2 |  | 2018-03-31 03:06 | 1565 | 104 |  | 32 | [16 empty] | 99.23 | 100 | 0 | 0 | 0 |  | 300 |  | 선택 | 선택 | 0 | 0 | 0 |  | 300 |  | 선택 | 선택 | 해제 | 미정 | 미정 | 미정 | 미정 |  | 미정 | BT180180 | H
B44566 | 2018-03-30 | 2 | A |  | 9 | A | AE4140MB | 합금강 | D1 | BM#2 | 1566 | 45 | 1645 | 1535 | 39 | 8000 |  | 1 | 0.32 | 18 |  | -2.16 | 1554 | 1631 | 3.94 | 0 | 0 | 22 | 30 | 46 | Y |  | 2018-03-31 04:00 | 62 | 1115 | 24 | 28 | 31 | 32 | 32 | 32 | 31 | 30 | 28 | 27 | 26 | 24 |  | 24 | 29 | 32 | 24 | 32 | -0.2 | Y | 40 | Y | -0.4 |  |  |  | 1.16 |  |  |  |  | N | N | N | 140 | 0.51 | 56 | 95114 | 95700 | 2330 | 14400 | 12 | 2 |  | 2018-03-31 04:07 | 1554 | 130 |  | 19 | [16 empty] | 97.06 | 78.57 | 0 | 0 | 0 |  | 650 | 400 | 선택 | 선택 | 0 | 0 | 0 |  | 650 | 400 | 선택 | 선택 | 선택 | 미정 | 미정 | 미정 | 미정 |  | 미정 | RB146.05 | C
A44589 | 2018-03-30 | 1 | A |  | 14 | A | AE15B38M | 탄소강 | 보론강 | BM#1 | 1609 | 47 | 1592 | 1567 | 28 | 4100 |  | 3 | 0.28 | 16 |  | -1.15 | 1569 | 1592 | 8.84 | 0 |  | 19 | 8 | 90 | Y |  | 2018-03-31 03:53 | 72 | 1138 | 22 | 25 | 28 | 30 | 31 | 31 | 31 | 31 | 31 | 31 | 30 | 29 |  | 29 | 29 | 31 | 29 | 31 | -0.06 | Y | 34.98 | Y | -0.2 | [8 empty] | N | N | N | 140 | 0.49 | 59 | 101508 | 98340 | 70 | 14440 | 11 | 2 |  | 2018-03-31 04:01 | 1569 | 115 |  | 43 | [16 empty] | 103.79 | 100 | 0 | 0 | 0 |  | 300 |  | 선택 | 선택 | 0 | 0 | 0 |  | 300 |  | 선택 | 선택 | 해제 | 미정 | 미정 | 미정 | 미정 |  | 미정 | BT180180 | H
B44567 | 2018-03-30 | 2 | C |  | 10 | A | AE4140MB | 합금강 | D1 | BM#2 | 1599 | 47 | 1644 | 1527 | 41 | 8500 |  | 1 | 0.32 | 18 |  | -2.39 | 1557 | 1625 | 3.12 | 0 | 0 | 31 | 52 | 54 | Y |  | 2018-03-31 05:09 | 65 | 1126 | 21 | 26 | 30 | 31 | 32 | 31 | 30 | 29 | 27 | 26 | 24 | 22 |  | 22 | 28 | 32 | 22 | 0 | -0.29 | Y | 34.98 | Y | -0.4 |  |  |  | 1.07 |  |  |  |  | N | N | N | 130 | 0.51 | 56 | 99318 | 95880 | 2370 | 14900 | 12 | 2 | 20 | 2018-03-31 05:09 | 1557 | 128 |  | 10 | [16 empty] | 104.55 | 75 | 0 | 0 | 0 |  | 650 | 400 | 선택 | 선택 | 0 | 0 | 0 |  | 650 | 400 | 선택 | 선택 | 선택 | 미정 | 미정 | 미정 | 미정 |  | 미정 | RB127.00 | C
A44590 | 2018-03-30 | 1 | C |  | 15 | A | AE15B38M | 탄소강 | 보론강 | BM#1 | 1616 | 42 | 1605 | 1570 | 28 | 4100 |  | 3 | 0.28 | 14 |  | -2.25 | 1564 | 1606 | 8.07 | 0 |  | 11 | 41 | 56 | Y |  | 2018-03-31 04:49 | 67 | 1137 | 26 | 24 | 26 | 28 | 30 | 30 | 29 | 29 | 29 | 29 | 28 | 27 | 26 | 26 | 28 | 30 | 26 | 29 | -0.1 | Y | 39.98 | Y | -0.2 | [8 empty] | N | N | N | 130 | 0.49 | 62 | 101508 | 97200 | 2180 | 15300 | 11 | 2 |  | 2018-03-31 04:57 | 1564 | 123 |  | 50 | [16 empty] | 102.22 | 100 | 0 | 0 | 0 |  | 300 |  | 선택 | 선택 | 0 | 0 | 0 |  | 300 |  | 선택 | 선택 | 해제 | 미정 | 미정 | 미정 | 미정 |  | 미정 | BT180180 | H
B44568 | 2018-03-30 | 2 | C |  | 11 | A | AE4140MB | 합금강 | D1 | BM#2 | 1582 | 49 | 1636 | 1557 | 37 | 7800 |  | 1 | 0.3 | 19 |  | 0 | 1561 | 1620 | 4.75 | 0 | 0 | 16 | 17 | 29 | Y |  | 2018-03-31 05:57 | 69 | 1099 | 19 | 30 | 35 | 37 | 38 | 38 | 38 | 37 | 36 | 35 | 33 | 32 | 30 | 30 | 34 | 38 | 30 | 38 | -0.2 | Y | 40 | Y | -0.4 |  |  |  | 1.25 |  |  |  |  | N | N | N | 120 | 0.5 | 62 | 152260 | 101500 | 1500 | 16100 | 12 | 2 | 10 | 2018-03-31 06:06 | 1561 | 118 |  | 21 |  | *연연주 혼탕부 성분확인 ID:308~310.408~410 | [14 empty] | 147.83 | 75 | 0 | 0 | 0 |  | 650 | 400 | 선택 | 선택 | 0 | 0 | 0 |  | 650 | 400 | 선택 | 선택 | 선택 | 미정 | 미정 | 미정 | 미정 |  | 미정 | RB101.60 | C
A44591 | 2018-03-30 | 1 | C | TUNDISH교체전 | 16 | A | AE15B38M | 탄소강 | 보론강 | BM#1 | 1607 | 43 | 1604 | 1518 | 34 | 5500 |  | 3 | 0.28 | 17 |  | -1.8 | 1565 | 1604 | 9.31 | 0 |  | 12 | 14 | 69 | Y |  | 2018-03-31 05:53 | 68 | 1119 | 24 | 26 | 28 | 28 | 28 | 28 | 27 | 27 | 26 | 25 | 25 | 24 |  | 24 | 26 | 28 | 24 | 28 | -0.09 |  | 44.98 | Y | -0.2 | [8 empty] | N | N | N | 120 | 0.49 | 58 | 78648 | 93440 | 3710 | 2000 | 11 | 2 |  | 2018-03-31 06:14 | 1565 | 126 |  | 49 |  |  | 8AEAD07627EE4B629C5300723D1AFD6E | 276709BE2D14488C9E91B450BF5D7E5F | 2AD3FD600CEF47EEB60FC2841084DE9E | [11 empty] | 80.96 | 100 | 0 | 3500 | 0 |  | 300 |  | 선택 | 선택 | 0 | 3500 | 0 |  | 300 |  | 선택 | 선택 | 해제 | 미정 | 미정 | 미정 | 미정 |  | 미정 | BT180180 | H
B44569 | 2018-03-30 | 2 | C |  | 12 | A | AE4140MB2 | 합금강 | D | BM#2 | 1593 | 45 | 1626 | 1565 | 35 | 7000 |  | 1 | 0.3 | 18 |  | 0 | 1559 | 1611 | 1.14 | 0 | 0 | 28 | 19 | 47 | Y |  | 2018-03-31 06:55 | 68 | 1098 | 28 | 30 | 32 | 33 | 33 | 32 | 31 | 30 | 29 | 28 | 27 | 26 |  | 26 | 30 | 33 | 26 | 0 | -0.17 | Y | 40 | Y | -0.2 |  |  |  | 1.94 |  |  |  |  | N | N | N | 110 | 0.5 | 60 | 45912 | 97670 | -720 | 16200 | 12 | 2 | 20 | 2018-03-31 07:10 | 1559 | 117 |  | 27 |  | *연연주 혼탕부 성분확인 ID:301.401 | [14 empty] | 47.33 | 83.33 | 0 | 0 | 0 |  | 650 | 400 | 선택 | 선택 | 0 | 0 | 0 |  | 650 | 400 | 선택 | 선택 | 선택 | 미정 | 미정 | 미정 | 미정 |  | 미정 | RB127.00 | C
A44592 | 2018-03-30 | 1 | C | TUNDISH교체 | 1 | A | BP-SCR420H1V | 소입성보증강 | C | BM#1 | 1631 | 43 | 1658 | 1579 | 37 | 6600 |  | 3 | 0.28 | 21 |  | -1.38 | 1658 | 1630 | 0 | 10.83 |  | 23 | 40 | 45 | Y |  | 2018-03-31 07:18 | 149 | 1135 | 21 | 26 | 27 | 33 | 36 | 38 | 39 | 40 | 40 | 40 |  |  |  | 40 | 35 | 40 | 40 | 40 | 0 |  | 9.98 | Y | 0 |  | 2.4 | 2.28 | [5 empty] | N | N | N | 150 | 0.53 | 53 | 84590 | 95000 | 7060 | 15700 | 16 | 1 |  | 2018-03-31 07:22 | 1593 | 151 |  | 46 |  | *T/D플럭스 유15 용120KG | [14 empty] | 82.93 | 100 | 1000 | 0 | 0 |  | 650 |  | 선택 | 선택 | 1000 | 0 | 0 |  | 650 |  | 선택 | 선택 | 해제 | 미정 | 미정 | 선택 | 미정 |  | 미정 | BT180180 | H
B44570 | 2018-03-31 | 2 | C |  | 13 | A | AE4140MB2 | 합금강 | D | BM#2 | 1578 | 49 | 1627 | 1535 | 40 | 8400 |  | 1 | 0.3 | 20 |  | 0 | 1558 | 1616 | 1.68 | 0 | 0 | 22 | 31 | 52 | Y |  | 2018-03-31 08:14 | 67 | 1136 | 23 | 31 | 36 | 39 | 39 | 39 | 38 | 37 | 36 | 35 | 33 | 33 | 32 | 30 | 35 | 39 | 30 | 39 | -0.18 | Y | 49.98 | Y | -0.4 |  |  |  | 1.08 |  |  |  |  | N | N | N | 100 | 0.5 | 65 | 96693 | 106610 | 120 | 15700 | 12 | 2 | 10 | 2018-03-31 08:22 | 1558 | 112 |  | 11 | [16 empty] | 91.22 | 78.57 | 0 | 0 | 0 |  | 650 | 400 | 선택 | 선택 | 0 | 0 | 0 |  | 650 | 400 | 선택 | 선택 | 선택 | 미정 | 미정 | 미정 | 미정 |  | 미정 | RB114.30 | C
A44593 | 2018-03-31 | 1 | C |  | 2 | A | BP-SCR420H1V | 소입성보증강 | C | BM#1 | 1723 | 63 | 1620 | 1623 | 31 | 3400 |  | 3 | 0.25 | 18 |  | -1.78 | 1579 | 1620 | 0 | 8.59 |  | 19 | 9 | 45 | Y |  | 2018-03-31 08:09 | 70 | 1109 | 40 | 37 | 36 | 35 | 34 | 33 | 32 | 31 | 30 | 29 | 28 |  |  | 28 | 33 | 36 | 28 | 0 | -0.2 |  | 40.02 | Y | -0.2 | [8 empty] | N | N | N | 140 | 0.55 | 53 | 84590 | 95400 | 7000 | 15600 | 16 | 1 |  | 2018-03-31 08:24 | 1579 | 148 |  | 48 | [16 empty] | 82.61 | 100 | 0 | 0 | 0 |  | 650 |  | 선택 | 선택 | 0 | 0 | 0 |  | 650 |  | 선택 | 선택 | 해제 | 미정 | 미정 | 선택 | 미정 |  | 미정 | BT180180 | H
A44594 | 2018-03-31 | 1 | C |  | 3 | A | BP-SCR420H1V | 소입성보증강 | C | BM#1 | 1639 | 39 | 1628 | 1592 | 34 | 4300 |  | 3 | 0.25 | 17 |  | -1.88 | 1584 | 1628 | 0 | 10 |  | 11 | 42 | 53 | Y |  | 2018-03-31 09:01 | 75 | 1121 | 26 | 27 | 30 | 32 | 34 | 34 | 34 | 33 | 33 | 32 | 33 |  |  | 33 | 32 | 34 | 32 | 34 | -0.03 | Y | 25.02 | Y | 0.2 | [8 empty] | N | N | N | 130 | 0.55 | 52 | 101508 | 90950 | 7000 | 15700 | 16 | 1 |  | 2018-03-31 09:08 | 1584 | 125 |  | 52 | [16 empty] | 103.63 | 100 | 0 | 0 | 0 |  | 650 |  | 선택 | 선택 | 0 | 0 | 0 |  | 650 |  | 선택 | 선택 | 해제 | 미정 | 미정 | 선택 | 미정 |  | 미정 | BT180180 | H
B44571 | 2018-03-31 | 2 | C | TUNDISH교체전 | 14 | A | AE4140MB2 | 합금강 | D | BM#2 | 1602 | 61 | 1624 | 1564 | 43 | 8800 |  | 1 | 0.31 | 21 |  | 0 | 1627 | 1627 | 1.52 | 0 | 0 | 31 | 53 | 63 | Y |  | 2018-03-31 09:25 | 136 | 1095 | 27 | 40 | 47 | 50 | 51 | 51 | 50 | 49 | 48 | 47 | 45 | 44 | 43 | 40 | 45 | 51 | 40 | 0 | -0.22 | Y | 50.02 | Y | -0.4 |  |  |  | 1.13 |  |  |  |  | N | N | N | 150 | 0.47 | 73 | 112814 | 113600 | -3750 | 2200 | 12 | 2 | 20 | 2018-03-31 09:30 | 1579 | 118 |  | 8 |  | *주입 후기 전공정 요청 감속주입 | CFCCB9CD9D894C7895F286C2C5C55ACE | 5B2F30EE19C14B8D80897AA805280B54 | 27A1EB47BC5C45E4B202305C6039A3A3 | [11 empty] | 102.56 | 75 | 0 | 2877 | 0 |  | 650 | 400 | 선택 | 선택 | 0 | 2608 | 0 |  | 650 | 400 | 선택 | 선택 | 선택 | 미정 | 미정 | 미정 | 미정 |  | 미정 |  | C
A44595 | 2018-03-31 | 1 | C |  | 4 | A | BP-SCR420H1V | 소입성보증강 | C | BM#1 | 1625 | 49 | 1602 | 1564 | 35 | 6300 |  | 3 | 0.26 | 17 |  | -0.78 | 1582 | 1602 | 0 | 18.18 |  | 12 | 15 | 45 | Y |  | 2018-03-31 10:05 | 73 | 1105 | 31 | 35 | 39 | 40 | 41 | 41 | 40 | 39 | 39 | 38 | 37 | 37 |  | 37 | 38 | 41 | 37 | 39 | -0.11 | Y | 35.03 | Y | 0 | [8 empty] | N | N | N | 120 | 0.55 | 56 | 101508 | 100700 | 7000 | 15900 | 16 | 1 |  | 2018-03-31 10:12 | 1582 | 124 |  | 40 | [16 empty] | 94.25 | 100 | 0 | 0 | 0 |  | 650 |  | 선택 | 선택 | 0 | 0 | 0 |  | 650 |  | 선택 | 선택 | 해제 | 미정 | 미정 | 선택 | 미정 |  | 미정 | BT180180 | H
B44572 | 2018-03-31 | 2 | C | TUNDISH교체 | 1 | B | SM18CM6 | 탄소강 | C1 | BM#2 | 1591 | 53 | 1674 | 1534 | 43 | 8700 |  | 1 | 0.34 | 18 |  | 0 | 1583 | 1662 | 3.05 | 0 | 0 | 16 | 18 | 75 | Y |  | 2018-03-31 10:41 | 72 | 1089 | -463 | -123 | 11 | 17 | 13 | 16 | 19 | 22 | 24 | 25 | 26 | 26 | 26 | 25 | 19 | 26 | 25 | 26 | -0.06 |  | 14.98 | Y | -0.2 |  | 3.17 | 3 | 1.9 |  |  |  |  | N | N | M | 150 | 0.47 | 57 | 86340 | 98250 | 1700 | 16800 | 3 | 1 | 10 | 2018-03-31 10:46 | 1585 | 145 |  | 31 |  | *T/D플럭스 120/15KG *롱노즐 실리부 부착 *수소 10분 측정값 기준치 초과( 10분 3.47PPM ,13분 3.17PPM),생관통보 *전공정 교체 첫HEAT 진공시간 미달(극진공 18분) | [14 empty] | 89.01 | 70 | 758 | 0 | 0 |  | 490 | 300 | 선택 | 선택 | 778 | 0 | 0 |  | 490 | 300 | 선택 | 선택 | 해제 | 미정 | 미정 | 미정 | 미정 |  | 미정 | RB200.00 | H
A44596 | 2018-03-31 | 1 | C |  | 5 | A | BP-SCR420H1V | 소입성보증강 | C | BM#1 | 1592 | 51 | 1601 | 1544 | 37 | 6800 |  | 3 | 0.26 | 16 |  | -0.72 | 1583 | 1601 | 0 | 14.45 |  | 23 | 41 | 31 | Y |  | 2018-03-31 11:09 | 74 | 1084 | 36 | 41 | 44 | 45 | 45 | 44 | 43 | 42 | 42 | 40 | 39 | 38 | 36 | 36 | 42 | 45 | 36 | 0 | -0.2 | Y | 44.98 | Y | -0.4 | [8 empty] | N | N | N | 110 | 0.55 | 60 | 101508 | 105600 | 6740 | 15000 | 16 | 1 |  | 2018-03-31 11:16 | 1583 | 121 |  | 34 | [16 empty] | 90.15 | 100 | 0 | 0 | 0 |  | 650 |  | 선택 | 선택 | 0 | 0 | 0 |  | 650 |  | 선택 | 선택 | 해제 | 미정 | 미정 | 선택 | 미정 |  | 미정 | BT180180 | H
B44573 | 2018-03-31 | 2 | C |  | 2 | A | SM18CM6 | 탄소강 | C1 | BM#2 | 1591 | 81 | 1657 | 1537 | 47 | 9700 |  | 1 | 0.32 | 18 |  | 0 | 1574 | 1633 | 1.3 | 0 | 0 | 28 | 20 | 78 | Y |  | 2018-03-31 11:59 | 63 | 1091 | 24 | 29 | 32 | 34 | 34 | 34 | 32 | 31 | 30 | 28 | 26 | 24 | 21 | 21 | 30 | 34 | 21 | 34 | -0.29 | Y | 44.98 | Y | -0.6 | [8 empty] | N | N | Y | 140 | 0.48 | 60 | 94974 | 95010 | -1110 | 16600 | 3 | 1 | 20 | 2018-03-31 12:07 | 1574 | 137 |  | 13 | [16 empty] | 101.04 | 100 | 0 | 0 | 0 |  | 490 | 300 | 선택 | 선택 | 0 | 0 | 0 |  | 490 | 300 | 선택 | 선택 | 해제 | 미정 | 미정 | 미정 | 미정 |  | 미정 | RB200.00 | H
A44597 | 2018-03-31 | 1 | C |  | 6 | A | BP-SCR420H1V | 소입성보증강 | C | BM#1 | 1604 | 40 | 1615 | 1559 | 29 | 5200 |  | 3 | 0.27 | 17 |  | -1.81 | 1568 | 1615 | 0 | 15.88 |  | 19 | 10 | 34 | Y |  | 2018-03-31 12:10 | 59 | 1095 | 35 | 33 | 33 | 32 | 32 | 32 | 31 | 30 | 29 | 28 | 28 | 28 |  | 28 | 31 | 33 | 28 | 32 | -0.11 |  | 45 | Y | 0 | [8 empty] | N | N | N | 100 | 0.55 | 56 | 101508 | 101250 | 7020 | 16000 | 16 | 1 |  | 2018-03-31 12:14 | 1568 | 112 |  | 35 | [16 empty] | 93.77 | 100 | 0 | 0 | 0 |  | 650 |  | 선택 | 선택 | 0 | 0 | 0 |  | 650 |  | 선택 | 선택 | 해제 | 미정 | 미정 | 선택 | 미정 |  | 미정 | BT180180 | H
B44574 | 2018-03-31 | 2 | D |  | 3 | B | SM18CM6 | 탄소강 | C1 | BM#2 | 1587 | 54 | 1627 | 1525 | 44 | 8700 |  | 1 | 0.39 | 15 |  | 0 | 1642 | 1642 | 2.55 | 0 | 0 | 22 | 32 | 90 | Y |  | 2018-03-31 13:05 | 131 | 1139 | 17 | 28 | 35 | 38 | 37 | 37 | 37 | 35 | 35 | 33 | 31 | 30 | 29 | 29 | 32 | 38 | 29 | 37 | -0.21 | Y | 42.83 | Y | -0.2 |  |  |  | 1.32 |  |  |  |  | N | N | Y | 130 | 0.48 | 61 | 94974 | 97680 | 130 | 17700 | 3 | 1 | 40 | 2018-03-31 13:11 | 1590 | 107 |  | 10 |  | *전공정 탈가스 기준 미준수(진공시간 미달- 극진공 15분) | [14 empty] | 97.91 | 100 | 0 | 0 | 0 |  | 490 | 300 | 선택 | 선택 | 0 | 0 | 0 |  | 490 | 300 | 선택 | 선택 | 해제 | 미정 | 미정 | 미정 | 미정 |  | 미정 | RB200.00 | H
A44598 | 2018-03-31 | 1 | D |  | 7 | A | BP-SCR420H1V | 소입성보증강 | C | BM#1 | 1583 | 41 | 1606 | 1551 | 34 | 6000 |  | 3 | 0.27 | 16 |  | -1.3 | 1568 | 1606 | 0 | 15.65 |  | 11 | 43 | 42 | Y |  | 2018-03-31 13:17 | 59 | 1138 | 26 | 28 | 29 | 30 | 30 | 29 | 29 | 27 | 26 | 24 | 23 | 23 | 22 | 22 | 27 | 30 | 22 | 29 | -0.18 | Y | 45.02 | Y | -0.2 | [8 empty] | N | N | N | 150 | 0.55 | 62 | 101508 | 107130 | 7070 | 15600 | 16 | 1 |  | 2018-03-31 13:24 | 1568 | 106 |  | 26 | [16 empty] | 88.42 | 100 | 0 | 0 | 0 |  | 650 |  | 선택 | 선택 | 0 | 0 | 0 |  | 650 |  | 선택 | 선택 | 해제 | 미정 | 미정 | 선택 | 미정 |  | 미정 | BT180180 | H
B44575 | 2018-03-31 | 2 | D |  | 4 | A | SM18CM6 | 탄소강 | C1 | BM#2 | 1573 | 48 | 1585 | 1536 | 37 | 9000 |  | 1 | 0.34 | 16 |  | -2.33 | 1572 | 1627 | 1.32 | 0 | 0 | 31 | 54 | 90 | Y |  | 2018-03-31 14:06 | 61 | 1072 | 25 | 28 | 28 | 28 | 28 | 28 | 26 | 25 | 24 | 23 | 21 | 20 | 18 | 18 | 25 | 28 | 18 | 28 | -0.2 |  | 50.02 | Y | -0.4 |  |  |  | 1.08 |  |  |  |  | N | N | Y | 120 | 0.46 | 62 | 102982 | 94890 | 1130 | 17000 | 3 | 1 | 10 | 2018-03-31 14:09 | 1572 | 102 |  | 12 |  | * 전공정 작업지연 감속주입 함. | [14 empty] | 107.27 | 100 | 0 | 0 | 0 |  | 490 | 300 | 선택 | 선택 | 0 | 0 | 0 |  | 490 | 300 | 선택 | 선택 | 해제 | 미정 | 미정 | 미정 | 미정 |  | 미정 | RB200.00 | H
A44599 | 2018-03-31 | 1 | D | TUNDISH교체전 | 8 | A | BP-SCR420H1V | 소입성보증강 | C | BM#1 | 1565 | 40 | 1599 | 1546 | 36 | 6200 |  | 3 | 0.28 | 14 |  | -1.34 | 1570 | 1599 | 0 | 9.77 |  | 12 | 16 | 53 | Y |  | 2018-03-31 14:15 | 61 | 1112 | 21 | 25 | 28 | 29 | 28 | 28 | 28 | 27 | 26 | 26 | 25 |  |  | 25 | 26 | 29 | 25 | 28 | -0.11 | Y | 35 | Y | -0.2 | [8 empty] | N | N | N | 140 | 0.55 | 55 | 107523 | 99420 | 7630 | 1500 | 16 | 1 |  | 2018-03-31 14:25 | 1570 | 106 |  | 30 |  |  | B76BC07617794547BCAA1350FD1E1A5A | 36424E706119490C895636F61D0F034E | FFD447B95A0B4B3C990943A67266FEE9 | [11 empty] | 100.44 | 100 | 0 | 3000 | 0 |  | 650 |  | 선택 | 선택 | 0 | 3000 | 0 |  | 650 |  | 선택 | 선택 | 해제 | 미정 | 미정 | 선택 | 미정 |  | 미정 | BT180180 | H
B44576 | 2018-03-31 | 2 | D |  | 5 | A | SM18CM6 | 탄소강 | C1 | BM#2 | 1640 | 44 | 1637 | 1586 | 31 | 5200 |  | 1 | 0.31 | 18 |  | 0.04 | 1572 | 1583 | 1.16 | 0 | 0 | 16 | 19 | 72 | Y |  | 2018-03-31 15:13 | 61 | 1089 | 14 | 21 | 25 | 27 | 29 | 29 | 27 | 27 | 27 | 26 | 25 | 25 | 23 | 23 | 25 | 29 | 23 | 27 | -0.15 | Y | 39.98 | Y | -0.4 | [8 empty] | N | N | Y | 110 | 0.46 | 64 | 99852 | 96830 | 60 | 17000 | 3 | 1 | 20 | 2018-03-31 15:15 | 1572 | 103 |  | 11 |  | * 전공정 작업지연 감속주입 함. | [14 empty] | 104.45 | 100 | 0 | 0 | 0 |  | 490 | 300 | 선택 | 선택 | 0 | 0 | 0 |  | 490 | 300 | 선택 | 선택 | 해제 | 미정 | 미정 | 미정 | 미정 |  | 미정 | RB200.00 | H
A44600 | 2018-03-31 | 1 | D | TUNDISH교체 | 1 | A | STB2 | 베어링강 | STB (SF) | BM#1 | 1620 | 39 | 1580 | 1562 | 38 | 5700 |  | 3 | 0.28 | 29 |  | -1.3 | 1537 | 1580 | 11.2 | 0 |  | 23 | 42 | 62 | Y |  | 2018-03-31 15:28 | 81 | 1087 | 23 | 32 | 33 | 35 | 36 | 39 | 40 | 41 | 41 | 41 | 42 | 41 | 41 | 41 | 38 | 42 | 41 | 41 | -0.1 |  | 9.97 | Y | 0 |  | 1.13 | 1.07 | [5 empty] | N | N | N | 230 | 0.46 | 65 | 101508 | 102790 | 7560 | 14700 | 6 | 2 |  | 2018-03-31 15:39 | 1537 | 119 |  | 37 |  | *T/Dflux 유15kg 용275kg | [14 empty] | 91.99 | 100 | 1500 | 0 | 0 |  | 650 |  | 선택 | 해제 | 1500 | 0 | 0 |  | 650 |  | 선택 | 해제 | 선택 | 미정 | 미정 | 선택 | 선택 |  | 미정 | BT180180 | H
B44577 | 2018-03-31 | 2 | D |  | 6 | A | SM18CM6 | 탄소강 | C1 | BM#2 | 1601 | 38 | 1644 | 1554 | 32 | 6200 |  | 1 | 0.3 | 19 |  | -2.25 | 1576 | 1638 | 1.19 | 0 | 0 | 28 | 21 | 75 | Y |  | 2018-03-31 16:08 | 65 | 1087 | 20 | 24 | 29 | 32 | 33 | 32 | 32 | 32 | 31 | 30 | 29 | 27 | 27 | 27 | 29 | 33 | 27 | 32 | -0.15 | Y | 38.92 | Y | 0 | [8 empty] | N | N | Y | 100 | 0.46 | 62 | 83210 | 94490 | -2490 | 17200 | 3 | 1 | 30 | 2018-03-31 16:10 | 1576 | 104 |  | 22 |  | * 전공정 작업지연 감속주입 함. | [14 empty] | 90.45 | 100 | 0 | 0 | 0 |  | 490 | 300 | 선택 | 선택 | 0 | 0 | 0 |  | 490 | 300 | 선택 | 선택 | 해제 | 미정 | 미정 | 미정 | 미정 |  | 미정 | RB200.00 | H
A44601 | 2018-03-31 | 1 | D |  | 2 | A | STB2 | 베어링강 | STB (SF) | BM#1 | 1598 | 40 | 1558 | 1539 | 34 | 5000 |  | 3 | 0.27 | 30 |  | -1.06 | 1521 | 1558 | 15.69 | 0 |  | 19 | 11 | 65 | Y |  | 2018-03-31 16:33 | 65 | 1089 | 40 | 36 | 33 | 32 | 31 | 30 | 29 | 29 | 29 | 29 | 28 | 28 | 28 | 28 | 31 | 33 | 28 | 29 | -0.09 |  | 54.98 | Y | 0 |  |  |  | 1.11 |  |  |  |  | N | N | Y | 220 | 0.48 | 66 | 101508 | 100850 | 7010 | 15800 | 6 | 2 |  | 2018-03-31 16:54 | 1521 | 124 |  | 39 | [16 empty] | 93.56 | 100 | 0 | 0 | 0 |  | 650 |  | 선택 | 해제 | 0 | 0 | 0 |  | 650 |  | 선택 | 해제 | 선택 | 미정 | 미정 | 선택 | 미정 |  | 미정 | BT180180 | H
B44578 | 2018-03-31 | 2 | D |  | 7 | B | SM18CM6 | 탄소강 | C1 | BM#2 | 1595 | 36 | 1647 | 1554 | 33 | 6100 |  | 1 | 0.3 | 19 |  | -2.33 | 1570 | 1636 | 1.3 | 0 | 0 | 22 | 33 | 69 | Y |  | 2018-03-31 17:23 | 59 | 1087 | 24 | 25 | 27 | 28 | 28 | 29 | 28 | 27 | 25 | 24 | 23 | 22 |  | 22 | 26 | 29 | 22 | 28 | -0.23 | Y | 30 | Y | -0.2 | [8 empty] | N | N | Y | 150 | 0.43 | 56 | 99852 | 80370 | 16900 | 16800 | 3 | 1 | 40 | 2018-03-31 17:21 | 1570 | 105 |  | 13 |  | * 전공정 작업지연 감속주입 0.45m/min 이하작업 냉재전환 및 성분 C급 발생 생관통보 함. | [14 empty] | 102.94 | 100 | 0 | 0 | 0 |  | 490 | 300 | 선택 | 선택 | 0 | 0 | 0 |  | 490 | 300 | 선택 | 선택 | 해제 | 미정 | 미정 | 미정 | 선택 | 6 | 미정 | BT180180 | C
A44602 | 2018-03-31 | 1 | D |  | 3 | A | STB2 | 베어링강 | STB (SF) | BM#1 | 1625 | 40 | 1548 | 1571 | 35 | 4500 |  | 3 | 0.28 | 28 |  | -1.04 | 1515 | 1548 | 13.82 | 0 |  | 11 | 44 | 61 | Y |  | 2018-03-31 17:30 | 59 | 1088 | 27 | 26 | 26 | 27 | 27 | 28 | 26 | 26 | 26 | 26 | 25 | 24 | 24 | 23 | 26 | 28 | 23 | 27 | -0.11 | Y | 45 | Y | 0 |  |  |  | 1.08 |  |  |  |  | N | N | Y | 210 | 0.48 | 70 | 101508 | 106830 | 7060 | 15500 | 6 | 2 |  | 2018-03-31 17:51 | 1515 | 132 |  | 48 | [16 empty] | 88.65 | 100 | 0 | 0 | 0 |  | 650 |  | 선택 | 해제 | 0 | 0 | 0 |  | 650 |  | 선택 | 해제 | 선택 | 미정 | 미정 | 선택 | 미정 |  | 미정 | BT180180 | H
B44579 | 2018-03-31 | 2 | D |  | 8 | A | SM18CM6 | 탄소강 | C1 | BM#2 | 1612 | 43 | 1635 | 1534 | 35 | 7000 |  | 1 | 0.31 | 18 |  | -2.17 | 1571 | 1634 | 2.02 | 0 | 0 | 31 | 55 | 65 | Y |  | 2018-03-31 18:24 | 60 | 1089 | 19 | 24 | 28 | 30 | 31 | 31 | 30 | 29 | 29 | 28 | 27 | 26 | 25 | 25 | 28 | 31 | 25 | 0 | -0.15 | Y | 40 | Y | -0.2 | [8 empty] | N | N | Y | 140 | 0.45 | 64 | 83210 | 95160 | 240 | 15100 | 3 | 1 | 10 | 2018-03-31 18:29 | 1571 | 99 |  | 11 | [16 empty] | 87.22 | 100 | 0 | 0 | 0 |  | 490 | 300 | 선택 | 선택 | 0 | 0 | 0 |  | 490 | 300 | 선택 | 선택 | 해제 | 미정 | 미정 | 미정 | 미정 |  | 미정 | RB200.00 | H
A44603 | 2018-03-31 | 1 | D |  | 4 | A | STB2 | 베어링강 | STB (SF) | BM#1 | 1599 | 40 | 1559 | 1551 | 30 | 4600 |  | 3 | 0.27 | 28 |  | 0 | 1559 | 1559 | 13.89 | 0 |  | 12 | 17 | 65 | Y |  | 2018-03-31 18:26 | 103 | 1088 | 22 | 21 | 22 | 22 | 22 | 22 | 22 | 21 | 21 | 20 | 19 | 19 | 19 | 18 | 21 | 22 | 18 | 22 | -0.07 | Y | 59.97 | Y | 0 |  |  |  | 1.33 |  |  |  |  | N | N | Y | 200 | 0.41 | 73 | 101508 | 95360 | 7020 | 15300 | 6 | 2 |  | 2018-03-31 18:37 | 1515 | 146 |  | 63 |  | *전공정작업지연,정속주입강종 감속주입 | [14 empty] | 98.6 | 100 | 0 | 0 | 0 |  | 650 |  | 선택 | 해제 | 0 | 0 | 0 |  | 650 |  | 선택 | 해제 | 선택 | 미정 | 미정 | 선택 | 미정 |  | 미정 | BT180180 | H
B44580 | 2018-03-31 | 2 | D |  | 9 | A | SM18CM6 | 탄소강 | C1 | BM#2 | 1603 | 34 | 1645 | 1556 | 30 | 6000 |  | 1 | 0.3 | 18 |  | -2.06 | 1572 | 1633 | 1.04 | 0 | 0 | 16 | 20 | 68 | Y |  | 2018-03-31 19:25 | 61 | 1087 | 20 | 24 | 28 | 29 | 29 | 29 | 28 | 28 | 26 | 26 | 25 | 23 | 23 | 23 | 26 | 29 | 23 | 29 | -0.13 | Y | 45.02 | Y | 0 | [8 empty] | N | N | Y | 130 | 0.47 | 63 | 96209 | 99050 | 60 | 15300 | 3 | 1 | 20 | 2018-03-31 19:22 | 1572 | 101 |  | 17 |  | * 전공정 작업지연 감속주입 함. | [14 empty] | 98.68 | 100 | 0 | 0 | 0 |  | 490 | 300 | 선택 | 선택 | 0 | 0 | 0 |  | 490 | 300 | 선택 | 선택 | 해제 | 미정 | 미정 | 미정 | 미정 |  | 미정 | RB200.00 | H
B44581 | 2018-03-31 | 2 | D |  | 10 | A | SM18CM6 | 탄소강 | C1 | BM#2 | 1611 | 39 | 1634 | 1544 | 33 | 6400 |  | 1 | 0.31 | 18 |  | -2.19 | 1572 | 1624 | 1.12 | 0 | 0 | 28 | 22 | 63 | Y |  | 2018-03-31 20:28 | 61 | 1087 | 20 | 27 | 27 | 28 | 29 | 28 | 28 | 27 | 27 | 26 | 25 | 24 |  | 24 | 26 | 29 | 24 | 28 | -0.14 | Y | 35.02 | Y | -0.2 | [8 empty] | N | N | Y | 120 | 0.49 | 59 | 95196 | 95530 | 140 | 16900 | 3 | 1 | 40 | 2018-03-31 20:34 | 1572 | 108 |  | 20 | [16 empty] | 99.58 | 100 | 0 | 0 | 0 |  | 490 | 300 | 선택 | 선택 | 0 | 0 | 0 |  | 490 | 300 | 선택 | 선택 | 해제 | 미정 | 미정 | 미정 | 미정 |  | 미정 | RB200.00 | H
A44604 | 2018-03-31 | 1 | B |  | 5 | A | STB2 | 베어링강 | STB (SF) | BM#1 | 1590 | 45 | 1576 | 1545 | 30 | 4900 |  | 3 | 0.27 | 28 |  | -1.26 | 1536 | 1576 | 13.74 | 0 |  | 15 | 1 | 15963 | Y |  | 2018-03-31 19:48 | 80 | 1206 | 16 | 26 | 34 | 39 | 43 | 45 | 46 | 46 | 46 | 46 | 46 | 46 | 45 | 45 | 41 | 46 | 45 | 46 | -0.02 | Y | 45.02 | Y | 0 |  |  |  | 1.23 |  |  |  |  | N | N | Y | 190 | 0.4 | 76 | 101508 | 96650 | 7130 | 15400 | 6 | 2 |  | 2018-03-31 19:54 | 1536 | 146 |  | 56 |  | *대보수래들 *전공정작업지연,정속주입강종 감속주입ID:101~106.201~206 | [14 empty] | 97.89 | 100 | 0 | 0 | 0 |  | 650 |  | 선택 | 해제 | 0 | 0 | 0 |  | 650 |  | 선택 | 해제 | 선택 | 미정 | 미정 | 선택 | 미정 |  | 미정 | BT180180 | H
B44582 | 2018-03-31 | 2 | B | TUNDISH교체전 | 11 | A | SM18CM6 | 탄소강 | C1 | BM#2 | 1581 | 37 | 1646 | 1544 | 33 | 6700 |  | 1 | 0.3 | 18 |  | -2.42 | 1575 | 1638 | 1.53 | 0 | 0 | 19 | 12 | 88 | Y |  | 2018-03-31 21:21 | 64 | 1087 | 20 | 23 | 24 | 24 | 25 | 24 | 24 | 22 | 21 | 20 | 19 | 18 |  | 18 | 22 | 25 | 18 | 24 | -0.2 | Y | 35.02 | Y | -0.2 | [8 empty] | N | N | M | 110 | 0.49 | 58 | 95196 | 94760 | -560 | 2000 | 3 | 1 | 40 | 2018-03-31 21:23 | 1575 | 110 |  | 28 |  |  | C4E3D3ECE11E45DCA39068ECFBF62848 | E2EF6A8171124C3F9D4E42AF473F050F | 50FCA88CE1934DA6925ACE9B79B6220D | [11 empty] | 101.06 | 100 | 0 | 2700 | 0 |  | 490 | 300 | 선택 | 선택 | 0 | 3000 | 0 |  | 490 | 300 | 선택 | 선택 | 해제 | 미정 | 미정 | 미정 | 미정 |  | 미정 | RB200.00 | H
A44606 | 2018-03-31 | 1 | B |  | 6 | A | STB2 | 베어링강 | STB (SF) | BM#1 | 1592 | 42 | 1552 | 1540 | 32 | 5100 |  | 3 | 0.27 | 29 |  | -1.06 | 1516 | 1552 | 14.56 | 0 |  | 31 | 56 | 30 | Y |  | 2018-03-31 21:43 | 60 | 1087 | 43 | 41 | 41 | 40 | 40 | 39 | 38 | 37 | 37 | 36 | 36 | 36 | 35 | 35 | 38 | 41 | 35 | 36 | -0.09 |  | 65.22 | Y | 0 |  |  |  | 1.23 |  |  |  |  | N | N | Y | 180 | 0.48 | 76 | 101508 |  | 10760 | 15000 | 6 | 2 |  | 2018-03-31 21:49 | 1516 | 103 |  | 19 | [16 empty] | 96.08 | 0 | 0 | 0 | 0 |  | 650 |  | 선택 | 해제 | 0 | 0 | 0 |  | 650 |  | 선택 | 해제 | 선택 | 미정 | 미정 | 선택 | 미정 |  | 미정 | BT180180 | H
A44607 | 2018-03-31 | 1 | B |  | 7 | A | STB2 | 베어링강 | STB (SF) | BM#1 | 1591 | 39 | 1546 | 1534 | 31 | 4800 |  | 3 | 0.28 | 28 |  | -1.28 | 1512 | 1553 | 16.88 | 0 |  | 16 | 21 | 20 | Y |  | 2018-03-31 22:51 | 56 | 1088 | 38 | 39 | 39 | 38 | 38 | 37 | 37 | 36 | 36 | 35 | 34 |  |  | 34 | 37 | 39 | 34 | 38 | -0.12 |  | 40 | Y | -0.2 |  |  |  | 1.36 |  |  |  |  | N | N | Y | 230 | 0.48 | 53 | 84233 | 97780 | 7150 | 15700 | 6 | 2 |  | 2018-03-31 22:59 | 1512 | 107 |  | 26 | [16 empty] | 80.38 | 100 | 0 | 0 | 0 |  | 650 |  | 선택 | 해제 | 0 | 0 | 0 |  | 650 |  | 선택 | 해제 | 선택 | 미정 | 미정 | 선택 | 미정 |  | 미정 | BT180180 | H
B44583 | 2018-03-31 | 2 | B | TUNDISH교체 | 1 | A | SMN415 | 합금강 | C1 | BM#2 | 1591 | 45 | 1654 | 1556 | 41 | 8000 |  | 1 | 0.28 | 16 |  | -2.37 | 1594 | 1641 | 0.99 | 0 | 0 | 11 | 45 | 67 | Y |  | 2018-03-31 22:41 | 80 | 1087 | -359 | -184 | 4 | 11 | 18 | 23 | 26 | 27 | 28 | 29 | 29 | 29 | 29 | 29 | 20 | 29 | 29 | 29 | 0 |  | 15.02 | Y | 0 |  | 2.98 | 2.98 | 1.83 |  |  |  |  | N | N | N | 150 | 0.5 | 58 | 84850 | 102030 | 120 | 16000 | 15 | 2 | 10 | 2018-03-31 22:41 | 1594 | 138 |  | 36 |  | * T/D 용강량 실측:1150mm / 17 TON * T/D FLUX 용탕부: 120 KG / 유탕부: 15KG 투입 * 슬리브 롱노즐( Y자형 ) 사용 * 첫 수소 기준값 초과 ID: 301,302,401,402 | [14 empty] | 83.68 | 100 | 700 | 0 | 0 |  | 450 | 300 | 선택 | 선택 | 700 | 0 | 0 |  | 450 | 300 | 선택 | 선택 | 해제 | 미정 | 미정 | 미정 | 미정 |  | 미정 | BM510510 | C
A44608 | 2018-03-31 | 1 | B |  | 8 | A | STB2 | 베어링강 | STB (SF) | BM#1 | 1636 | 42 | 1555 | 1565 | 29 | 4600 |  | 3 | 0.27 | 30 |  | -1.17 | 1509 | 1548 | 15.59 | 0 |  | 12 | 18 | 84 | Y |  | 2018-03-31 23:49 | 53 | 1085 | 33 | 31 | 31 | 31 | 30 | 29 | 28 | 27 | 27 | 26 | 26 | 25 | 25 | 25 | 29 | 31 | 25 | 31 | -0.12 |  | 49.02 | Y | 0 |  |  |  | 1.11 |  |  |  |  | N | N | Y | 220 | 0.48 | 59 | 84590 | 90710 | 7050 | 15100 | 6 | 2 |  | 2018-03-31 23:56 | 1509 | 106 |  | 23 | [16 empty] | 86.58 | 100 | 0 | 0 | 0 |  | 650 |  | 선택 | 해제 | 0 | 0 | 0 |  | 650 |  | 선택 | 해제 | 선택 | 미정 | 미정 | 선택 | 미정 |  | 미정 | BT180180 | H
B44584 | 2018-03-31 | 2 | B |  | 2 | A | SMN415 | 합금강 | C1 | BM#2 | 1599 | 42 | 1666 | 1566 | 32 | 6400 |  | 1 | 0.31 | 16 |  | -3.2 | 1593 | 1651 | 1.12 | 0 | 0 | 32 | 1 | 12409 | Y |  | 2018-03-31 23:33 | 79 | 1050 | 29 | 23 | 20 | 18 | 18 | 16 | 16 | 15 | 14 | 13 | 11 |  |  | 11 | 17 | 20 | 11 | 0 | -0.23 |  | 39.98 | Y | -0.4 | 1.3 |  |  | 1.38 |  |  |  |  | N | N | N | 140 | 0.53 | 54 | 101820 | 95750 | 110 | 14800 | 15 | 2 | 20 | 2018-04-01 00:09 | 1593 | 131 |  | 45 |  | * L/D 대보수 | [14 empty] | 106.79 | 100 | 0 | 0 | 0 |  | 450 | 300 | 선택 | 선택 | 0 | 0 | 0 |  | 450 | 300 | 선택 | 선택 | 해제 | 미정 | 미정 | 미정 | 미정 |  | 미정 | BM510510 | C
B44585 | 2018-03-31 | 2 | B |  | 3 | A | SMN415 | 합금강 | C1 | BM#2 | 1610 | 43 | 1656 | 1585 | 30 | 6000 |  | 1 | 0.31 | 16 |  | -2.25 | 1585 | 1636 | 1.39 | 0 | 0 | 28 | 23 | 59 | Y |  | 2018-04-01 00:31 | 71 | 1083 | 8 | 17 | 23 | 25 | 26 | 26 | 25 | 23 | 23 | 22 | 21 | 20 |  | 20 | 22 | 26 | 20 | 23 | -0.17 | Y | 35.02 | Y | -0.2 |  |  |  | 1.32 |  |  |  |  | N | N | N | 130 | 0.53 | 58 | 101820 | 100840 | 120 | 14200 | 15 | 2 | 30 | 2018-04-01 00:33 | 1585 | 130 |  | 44 | [16 empty] | 101.62 | 100 | 0 | 0 | 0 |  | 450 | 300 | 선택 | 선택 | 0 | 0 | 0 |  | 450 | 300 | 선택 | 선택 | 해제 | 미정 | 미정 | 미정 | 미정 |  | 미정 | BM510510 | C
A44609 | 2018-03-31 | 1 | B |  | 9 | A | STB2 | 베어링강 | STB (SF) | BM#1 | 1594 | 40 | 1548 | 1530 | 34 | 5300 |  | 3 | 0.27 | 28 |  | -0.98 | 1517 | 1548 | 17.28 | 0 |  | 15 | 2 | 65 | Y |  | 2018-04-01 01:02 | 61 | 1078 | 29 | 35 | 38 | 39 | 40 | 40 | 39 | 38 | 38 | 38 | 37 | 37 | 37 | 37 | 37 | 40 | 37 | 38 | -0.02 | Y | 39.98 | Y | 0 |  |  |  | 0.96 |  |  |  |  | N | N | Y | 210 | 0.48 | 66 | 101508 | 99690 | 7130 | 15400 | 6 | 2 |  | 2018-04-01 01:09 | 1517 | 94 |  | 8 | [16 empty] | 95.13 | 100 | 0 | 0 | 0 |  | 650 |  | 선택 | 해제 | 0 | 0 | 0 |  | 650 |  | 선택 | 해제 | 선택 | 미정 | 미정 | 선택 | 선택 | 8 | 미정 | BT180180 | H
B44586 | 2018-03-31 | 2 | B |  | 4 | A | SMN415 | 합금강 | C1 | BM#2 | 1645 | 44 | 1676 | 1537 | 36 | 7400 |  | 1 | 0.32 | 16 |  | -2.31 | 1594 | 1642 | 1.74 | 0 | 0 | 19 | 13 | 56 | Y |  | 2018-04-01 01:32 | 80 | 1088 | 15 | 23 | 27 | 29 | 30 | 29 | 29 | 28 | 27 | 25 | 24 |  |  | 24 | 26 | 30 | 24 | 29 | -0.2 | Y | 30 | Y | -0.2 |  |  |  | 1.23 |  |  |  |  | N | N | N | 120 | 0.52 | 53 | 101820 | 93050 | 500 | 15100 | 15 | 2 | 50 | 2018-04-01 01:33 | 1594 | 134 |  | 43 | [16 empty] | 108.96 | 100 | 0 | 0 | 0 |  | 450 | 300 | 선택 | 선택 | 0 | 0 | 0 |  | 450 | 300 | 선택 | 선택 | 해제 | 미정 | 미정 | 미정 | 미정 |  | 미정 | BM510510 | C
A44610 | 2018-03-31 | 1 | B |  | 10 | A | STB2 | 베어링강 | STB (SF) | BM#1 | 1663 | 42 | 1555 | 1569 | 23 | 3800 |  | 3 | 0.27 | 28 |  | -1.33 | 1513 | 1555 | 15.06 | 0 |  | 31 | 57 | 53 | Y |  | 2018-04-01 01:55 | 57 | 1073 | 37 | 34 | 33 | 32 | 32 | 31 | 31 | 30 | 29 | 29 | 28 | 28 | 28 | 28 | 31 | 33 | 28 | 28 | -0.1 |  | 49.98 | Y | 0 |  |  |  | 1.19 |  |  |  |  | N | N | Y | 200 | 0.48 | 63 | 101508 | 99190 | 7070 | 15500 | 6 | 2 |  | 2018-04-01 02:02 | 1513 | 99 |  | 22 | [16 empty] | 95.58 | 100 | 0 | 0 | 0 |  | 650 |  | 선택 | 해제 | 0 | 0 | 0 |  | 650 |  | 선택 | 해제 | 선택 | 미정 | 미정 | 선택 | 미정 |  | 미정 | BT180180 | H
B44587 | 2018-03-31 | 2 | B |  | 5 | A | SMN415 | 합금강 | C1 | BM#2 | 1591 | 40 | 1655 | 1554 | 33 | 6700 |  | 1 | 0.32 | 16 |  | -2.59 | 1589 | 1645 | 1.35 | 0 | 0 | 16 | 22 | 40 | Y |  | 2018-04-01 02:24 | 75 | 1088 | 20 | 24 | 27 | 30 | 30 | 30 | 30 | 29 | 28 | 27 | 26 |  |  | 26 | 27 | 30 | 26 | 30 | -0.11 | Y | 35.02 | Y | -0.2 |  |  |  | 1.21 |  |  |  |  | N | N | N | 110 | 0.52 | 55 | 101820 | 95180 | -880 | 14800 | 15 | 2 | 10 | 2018-04-01 02:57 | 1589 | 130 |  | 48 | [16 empty] | 107.97 | 100 | 0 | 0 | 0 |  | 450 | 300 | 선택 | 선택 | 0 | 0 | 0 |  | 450 | 300 | 선택 | 선택 | 해제 | 미정 | 미정 | 미정 | 미정 |  | 미정 | BM510510 | C
A44611 | 2018-03-31 | 1 | B |  | 11 | A | STB2 | 베어링강 | STB (SF) | BM#1 | 1603 | 41 | 1549 | 1533 | 30 | 4700 |  | 3 | 0.28 | 28 |  | -1.18 | 1512 | 1549 | 14.88 | 0 |  | 11 | 46 | 55 | Y |  | 2018-04-01 02:58 | 56 | 1080 | 27 | 27 | 29 | 31 | 32 | 32 | 32 | 31 | 30 | 30 | 29 | 29 | 29 | 29 | 30 | 32 | 29 | 32 | -0.06 | Y | 45.02 | Y | 0 |  |  |  | 1.16 |  |  |  |  | N | N | Y | 190 | 0.48 | 68 | 101508 | 101520 | 7080 | 15500 | 6 | 2 |  | 2018-04-01 03:05 | 1512 | 98 |  | 22 | [16 empty] | 93.51 | 100 | 0 | 0 | 0 |  | 650 |  | 선택 | 해제 | 0 | 0 | 0 |  | 650 |  | 선택 | 해제 | 선택 | 미정 | 미정 | 선택 | 미정 |  | 미정 | BT180180 | H
B44588 | 2018-03-31 | 2 | B |  | 6 | A | SMN415 | 합금강 | C1 | BM#2 | 1592 | 43 | 1644 | 1566 | 29 | 5900 |  | 1 | 0.32 | 15 |  | -2.08 | 1581 | 1632 | 1.07 | 0 | 0 | 32 | 2 | 28 | Y |  | 2018-04-01 03:34 | 67 | 1080 | 21 | 21 | 23 | 24 | 24 | 23 | 22 | 21 | 20 | 19 | 18 | 16 |  | 16 | 21 | 24 | 16 | 21 | -0.2 | Y | 40.03 | Y | -0.4 |  |  |  | 1.27 |  |  |  |  | N | N | N | 100 | 0.53 | 55 | 84850 | 98030 | 40 | 14700 | 15 | 2 | 20 | 2018-04-01 03:49 | 1581 | 128 |  | 36 | [16 empty] | 88.66 | 70 | 0 | 0 | 0 |  | 450 | 300 | 선택 | 선택 | 0 | 0 | 0 |  | 450 | 300 | 선택 | 선택 | 해제 | 미정 | 미정 | 미정 | 미정 |  | 미정 | BM510510 | C
A44612 | 2018-03-31 | 1 | B |  | 12 | A | STB2 | 베어링강 | STB (SF) | BM#1 | 1635 | 41 | 1546 | 1564 | 24 | 3800 |  | 3 | 0.27 | 28 |  | -1.32 | 1508 | 1550 | 15.24 | 0 |  | 12 | 19 | 70 | Y |  | 2018-04-01 03:59 | 52 | 1085 | 29 | 26 | 25 | 25 | 24 | 23 | 23 | 22 | 22 | 22 | 22 | 22 |  | 22 | 24 | 25 | 22 | 22 | 0 |  | 44.97 | Y | 0 | [8 empty] | N | N | Y | 180 | 0.48 | 59 | 101508 | 91840 | 7060 | 15600 | 6 | 2 |  | 2018-04-01 04:07 | 1508 | 107 |  | 30 | [16 empty] | 102.74 | 100 | 0 | 0 | 0 |  | 650 |  | 선택 | 해제 | 0 | 0 | 0 |  | 650 |  | 선택 | 해제 | 선택 | 미정 | 미정 | 선택 | 미정 |  | 미정 | BT180180 | H
B44589 | 2018-03-31 | 2 | C | TUNDISH교체전 | 7 | A | SMN415 | 합금강 | C1 | BM#2 | 1594 | 47 | 1657 | 1545 | 35 | 7200 |  | 1 | 0.33 | 15 |  | 0 | 1585 | 1635 | 1.28 | 0 | 0 | 28 | 24 | 28 | Y |  | 2018-04-01 04:30 | 71 | 1080 | 13 | 23 | 30 | 32 | 33 | 33 | 32 | 32 | 31 | 29 | 28 | 27 |  | 27 | 29 | 33 | 27 | 32 | -0.17 | Y | 35.02 | Y | -0.2 |  |  |  | 1.28 |  |  |  |  | N | N | N | 150 | 0.52 | 59 | 99736 | 101540 | -140 | 2000 | 15 | 2 | 30 | 2018-04-01 04:54 | 1585 | 128 |  | 39 |  |  | F66A6E428E5A4D4AB42230F8671426BE | 993B55DBFB074BFF893DF340CB1DC102 | 316D4DBE7AAC4008AEF5E6F76BFAEEEE | [11 empty] | 98.36 | 75 | 0 | 2500 | 0 |  | 450 | 300 | 선택 | 선택 | 0 | 2500 | 0 |  | 450 | 300 | 선택 | 선택 | 해제 | 미정 | 미정 | 미정 | 미정 |  | 미정 | BM510510 | C
A44613 | 2018-03-31 | 1 | C |  | 13 | A | STB2 | 베어링강 | STB (SF) | BM#1 | 1613 | 41 | 1555 | 1541 | 26 | 4200 |  | 3 | 0.27 | 28 |  | -1.43 | 1510 | 1555 | 14.98 | 0 |  | 15 | 3 | 64 | Y |  | 2018-04-01 05:03 | 54 | 1075 | 22 | 23 | 26 | 28 | 28 | 28 | 28 | 27 | 26 | 26 | 26 | 26 | 25 | 25 | 26 | 28 | 25 | 28 | -0.06 | Y | 44.98 | Y | -0.2 |  |  |  | 1.09 |  |  |  |  | N | N | Y | 230 | 0.48 | 64 | 84590 | 97850 | 7000 | 16400 | 6 | 2 |  | 2018-04-01 05:10 | 1510 | 114 |  | 26 | [16 empty] | 80.68 | 100 | 0 | 0 | 0 |  | 650 |  | 선택 | 해제 | 0 | 0 | 0 |  | 650 |  | 선택 | 해제 | 선택 | 미정 | 미정 | 선택 | 미정 |  | 미정 | BT180180 | H
B44590 | 2018-03-31 | 2 | C | TUNDISH교체 | 1 | A | AE10B35M2 | 탄소강 | B | BM#2 | 1577 | 50 | 1685 | 1537 | 40 | 8200 |  | 1 | 0.31 | 20 |  | 0 | 1593 | 1654 | 2.26 | 0 | 0 | 19 | 14 | 31 | Y |  | 2018-04-01 05:55 | 92 | 1085 | -154 | 30 | 28 | 23 | 29 | 34 | 36 | 36 | 38 | 38 | 37 | 37 | 39 | 39 | 34 | 39 | 39 | 0 | 0 |  |  | Y | 0.4 |  | 2.4 | 2.34 | [5 empty] | N | N | M | 190 | 0.45 | 61 | 84850 | 93960 | 190 | 15400 | 8 | 1 | 10 | 2018-04-01 06:09 | 1593 | 148 |  | 38 |  | *T/D플럭스 120/15KG *롱노즐 실리부 부착 | [14 empty] | 89.32 | 70 | 700 | 0 | 0 |  | 650 | 600 | 선택 | 선택 | 700 | 0 | 0 |  | 650 | 600 | 선택 | 선택 | 해제 | 미정 | 미정 | 미정 | 미정 |  | 미정 | RB300.00 | C
A44614 | 2018-03-31 | 1 | C |  | 14 | B | STB2 | 베어링강 | STB (SF) | BM#1 | 1580 | 42 | 1544 | 1531 | 34 | 5400 |  | 3 | 0.27 | 28 |  | -0.88 | 1516 | 1544 | 13.94 | 0 |  | 31 | 58 | 50 | Y |  | 2018-04-01 06:02 | 60 | 1090 | 26 | 26 | 28 | 30 | 30 | 30 | 30 | 30 | 30 | 29 | 29 | 29 | 28 | 28 | 29 | 30 | 28 | 30 | -0.04 | Y | 45 | Y | -0.2 |  |  |  | 1.13 |  |  |  |  | N | N | Y | 220 | 0.48 | 62 | 101508 | 95900 | 6820 | 15900 | 6 | 2 |  | 2018-04-01 06:09 | 1516 | 116 |  | 32 | 10 | [15 empty] | 98.65 | 100 | 0 | 0 | 0 |  | 650 |  | 선택 | 해제 | 0 | 0 | 0 |  | 650 |  | 선택 | 해제 | 선택 | 미정 | 미정 | 선택 | 미정 |  | 미정 | BT180180 | H
B44591 | 2018-03-31 | 2 | C |  | 2 | A | AE10B35M2 | 탄소강 | B | BM#2 | 1589 | 42 | 1615 | 1555 | 35 | 7000 |  | 1 | 0.31 | 21 |  | 0 | 1560 | 1644 | 1.79 | 0 | 0 | 16 | 23 | 48 | Y |  | 2018-04-01 07:06 | 59 | 1085 | 37 | 32 | 30 | 28 | 28 | 27 | 26 | 25 | 24 | 22 | 21 | 20 | 18 | 16 | 26 | 30 | 16 | 0 | -0.25 |  | 54.98 | Y | -0.4 | [8 empty] | N | N | Y | 180 | 0.47 | 65 | 101820 | 101270 | 80 | 14800 | 8 | 1 | 20 | 2018-04-01 07:14 | 1560 | 138 |  | 30 | [16 empty] | 101.82 | 75 | 0 | 0 | 0 |  | 650 | 600 | 선택 | 선택 | 0 | 0 | 0 |  | 650 | 600 | 선택 | 선택 | 해제 | 미정 | 미정 | 미정 | 미정 |  | 미정 | RB300.00 | C
A44615 | 2018-03-31 | 1 | C |  | 15 | A | STB2 | 베어링강 | STB (SF) | BM#1 | 1592 | 43 | 1561 | 1532 | 34 | 5300 |  | 3 | 0.27 | 28 |  | -1.36 | 1518 | 1561 | 19.48 | 0 |  | 11 | 47 | 52 | Y |  | 2018-04-01 07:00 | 62 | 1088 | 28 | 28 | 30 | 32 | 33 | 34 | 34 | 33 | 33 | 33 | 32 | 32 | 32 | 32 | 32 | 34 | 32 | 33 | -0.02 | Y | 39.97 | Y | 0 |  |  |  | 0.67 |  |  |  |  | N | N | Y | 210 | 0.48 | 66 | 84590 | 98150 | 7070 | 15400 | 6 | 2 |  | 2018-04-01 07:08 | 1518 | 123 |  | 36 | [16 empty] | 80.45 | 100 | 0 | 0 | 0 |  | 650 |  | 선택 | 해제 | 0 | 0 | 0 |  | 650 |  | 선택 | 해제 | 선택 | 미정 | 미정 | 선택 | 미정 |  | 미정 | BT180180 | H
A44616 | 2018-04-01 | 1 | C |  | 16 | A | STB2 | 베어링강 | STB (SF) | BM#1 | 1614 | 53 | 1555 | 1538 | 33 | 5100 |  | 3 | 0.27 | 28 |  | -1.3 | 1512 | 1555 | 20.56 | 0 |  | 12 | 20 | 47 | Y |  | 2018-04-01 08:04 | 56 | 1077 | 30 | 28 | -77 | 27 | 29 | 28 | 28 | 27 | 27 | 27 | 26 | 25 | 25 | 25 | 19 | 29 | 25 | 28 | -0.1 | Y | 40.02 | Y | 0 |  |  |  | 1.15 |  |  |  |  | N | N | Y | 200 | 0.48 | 60 | 101508 | 94850 | 7000 | 15700 | 6 | 2 |  | 2018-04-01 08:12 | 1512 | 135 |  | 39 | [16 empty] | 99.66 | 100 | 0 | 0 | 0 |  | 650 |  | 선택 | 해제 | 0 | 0 | 0 |  | 650 |  | 선택 | 해제 | 선택 | 미정 | 미정 | 선택 | 선택 | 7 | 미정 | BT180180 | H
B44592 | 2018-04-01 | 2 | C |  | 3 | A | AE10B35M2 | 탄소강 | B | BM#2 | 1604 | 42 | 1646 | 1565 | 32 | 6000 |  | 1 | 0.31 | 16 |  | 0 | 1574 | 1638 | 1.43 | 0 | 0 | 32 | 3 | 53 | Y |  | 2018-04-01 08:06 | 73 | 1092 | 13 | 16 | 19 | 19 | 20 | 20 | 20 | 19 | 18 | 16 | 16 | 15 | 12 | 12 | 17 | 20 | 12 | 20 | -0.2 | Y | 40 | Y | -0.6 | [8 empty] | N | N | Y | 170 | 0.48 | 60 | 101820 | 95440 | 680 | 15800 | 8 | 1 |  | 2018-04-01 08:19 | 1574 | 146 |  | 39 | [16 empty] | 106.06 | 75 | 0 | 0 | 0 |  | 650 | 600 | 선택 | 선택 | 0 | 0 | 0 |  | 650 | 600 | 선택 | 선택 | 해제 | 미정 | 미정 | 미정 | 미정 |  | 미정 | RB300.00 | C
B44593 | 2018-04-01 | 2 | C |  | 4 | A | AE10B35M2 | 탄소강 | B | BM#2 | 1603 | 46 | 1634 | 1535 | 35 | 6500 |  | 1 | 0.32 | 15 |  | 0 | 1572 | 1626 | 1.3 | 0 | 0 | 28 | 25 | 53 | Y |  | 2018-04-01 09:12 | 71 | 1087 | 10 | 16 | 20 | 23 | 25 | 25 | 25 | 24 | 22 | 22 | 21 | 19 | 18 | 18 | 21 | 25 | 18 | 25 | -0.17 | Y | 40 | Y | -0.2 | [8 empty] | N | N | Y | 160 | 0.48 | 63 | 101820 | 98940 | 100 | 14900 | 8 | 1 | 20 | 2018-04-01 09:32 | 1572 | 145 |  | 36 | [16 empty] | 103.9 | 75 | 0 | 0 | 0 |  | 650 | 600 | 선택 | 선택 | 0 | 0 | 0 |  | 650 | 600 | 선택 | 선택 | 해제 | 미정 | 미정 | 미정 | 미정 |  | 미정 | RB300.00 | C
A44617 | 2018-04-01 | 1 | C |  | 17 | A | STB2 | 베어링강 | STB (SF) | BM#1 | 1593 | 42 | 1552 | 1530 | 35 | 5000 |  | 3 | 0.27 | 28 |  | -1.29 | 1511 | 1552 | 25.95 | 0 |  | 15 | 4 | 52 | Y |  | 2018-04-01 09:24 | 55 | 1098 | 26 | 23 | 28 | 30 | 29 | 30 | 29 | 30 | 27 | 27 | 27 | 26 | 24 | 26 | 27 | 30 | 24 | 30 | -0.13 | Y | 44.98 | Y | 0.4 |  |  |  | 1.27 |  |  |  |  | N | N | Y | 190 | 0.48 | 67 | 101508 | 100500 | 7020 | 16300 | 6 | 2 |  | 2018-04-01 09:31 | 1511 | 104 |  | 20 | 25 | [15 empty] | 94.43 | 100 | 0 | 0 | 0 |  | 650 |  | 선택 | 해제 | 0 | 0 | 0 |  | 650 |  | 선택 | 해제 | 선택 | 미정 | 미정 | 선택 | 미정 |  | 미정 | BT180180 | H
B44594 | 2018-04-01 | 2 | C |  | 5 | A | AE10B35M2 | 탄소강 | B | BM#2 | 1592 | 46 | 1647 | 1524 | 35 | 7200 |  | 1 | 0.31 | 16 |  | 0 | 1565 | 1637 | 1.24 | 0 | 0 | 19 | 15 | 31 | Y |  | 2018-04-01 10:21 | 64 | 1091 | 15 | 23 | 23 | 25 | 27 | 27 | 27 | 26 | 25 | 25 | 23 | 21 | 19 | 19 | 24 | 27 | 19 | 27 | -0.2 | Y | 40.03 | Y | -0.4 | [8 empty] | N | N | Y | 150 | 0.48 | 60 | 101820 | 94340 | 4410 | 14900 | 8 | 1 | 10 | 2018-04-01 10:47 | 1565 | 145 |  | 33 | [16 empty] | 109.48 | 75 | 0 | 0 | 0 |  | 650 | 600 | 선택 | 선택 | 0 | 0 | 0 |  | 650 | 600 | 선택 | 선택 | 해제 | 미정 | 미정 | 미정 | 미정 |  | 미정 | RB300.00 | C
A44618 | 2018-04-01 | 1 | C |  | 18 | A | STB2 | 베어링강 | STB (SF) | BM#1 | 1580 | 40 | 1552 | 1530 | 36 | 5800 |  | 3 | 0.27 | 28 |  | -1.32 | 1510 | 1552 | 26.74 | 0 |  | 31 | 59 | 64 | Y |  | 2018-04-01 10:28 | 54 | 1095 | 23 | 25 | 26 | 27 | 27 | 27 | 26 | 25 | 24 | 24 | 23 | 23 | 23 | 22 | 25 | 27 | 22 | 27 | -0.1 | Y | 50.02 | Y | -0.2 |  |  |  | 1.13 |  |  |  |  | N | N | Y | 180 | 0.48 | 67 | 101508 | 104450 | 7010 | 16500 | 6 | 2 |  | 2018-04-01 10:35 | 1510 | 104 |  | 23 | [16 empty] | 91.08 | 100 | 0 | 0 | 0 |  | 650 |  | 선택 | 해제 | 0 | 0 | 0 |  | 650 |  | 선택 | 해제 | 선택 | 미정 | 미정 | 선택 | 미정 |  | 미정 | BT180180 | H
B44595 | 2018-04-01 | 2 | C |  | 6 | B | AE10B35M2 | 탄소강 | B | BM#2 | 1580 | 50 | 1635 | 1514 | 41 | 8200 |  | 1 | 0.33 | 15 |  | 0 | 1584 | 1637 | 1.2 | 0 | 0 | 16 | 24 | 30 | Y |  | 2018-04-01 11:16 | 83 | 1077 | 14 | 25 | 30 | 33 | 35 | 35 | 35 | 35 | 33 | 33 | 32 | 31 | 30 | 28 | 31 | 35 | 28 | 35 | -0.16 | Y | 45 | Y | -0.4 | [8 empty] | N | N | Y | 190 | 0.47 | 65 | 101820 | 101100 | 2180 | 17500 | 8 | 1 | 10 | 2018-04-01 11:48 | 1584 | 143 |  | 41 | [16 empty] | 98.66 | 75 | 0 | 0 | 0 |  | 650 | 600 | 선택 | 선택 | 0 | 0 | 0 |  | 650 | 600 | 선택 | 선택 | 해제 | 미정 | 미정 | 미정 | 미정 |  | 미정 | RB300.00 | C
A44619 | 2018-04-01 | 1 | C |  | 19 | A | STB2 | 베어링강 | STB (SF) | BM#1 | 1584 | 40 | 1550 | 1530 | 35 | 5500 |  | 3 | 0.27 | 28 |  | -1.26 | 1510 | 1550 | 26.72 | 0 |  | 11 | 48 | 63 | Y |  | 2018-04-01 11:28 | 54 | 1088 | 22 | 23 | 23 | 24 | 25 | 24 | 23 | 23 | 22 | 22 | 21 | 20 | 20 | 20 | 22 | 25 | 20 | 23 | -0.12 | Y | 40 | Y | 0 |  |  |  | 1.18 |  |  |  |  | N | N | Y | 230 | 0.48 | 69 | 101508 | 105000 | 6980 | 16000 | 6 | 2 |  | 2018-04-01 11:35 | 1510 | 113 |  | 32 | [16 empty] | 90.63 | 100 | 0 | 0 | 0 |  | 650 |  | 선택 | 해제 | 0 | 0 | 0 |  | 650 |  | 선택 | 해제 | 선택 | 미정 | 미정 | 선택 | 미정 |  | 미정 | BT180180 | H
B44596 | 2018-04-01 | 2 | D |  | 7 | B | AE10B35M2 | 탄소강 | B | BM#2 | 1561 | 61 | 1634 | 1515 | 41 | 8200 |  | 1 | 0.31 | 18 |  | -1.94 | 1574 | 1631 | 1.56 | 0 | 0 | 32 | 4 | 35 | Y |  | 2018-04-01 12:39 | 73 | 1074 | 26 | 27 | 28 | 30 | 31 | 30 | 29 | 28 | 27 | 26 | 25 | 23 | 21 | 20 | 27 | 31 | 20 | 0 | -0.24 | Y | 45 | Y | -0.2 | [8 empty] | N | N | Y | 180 | 0.47 | 67 | 93335 | 103060 | 210 | 14800 | 8 | 1 | 40 | 2018-04-01 13:00 | 1574 | 142 |  | 26 | [16 empty] | 90.62 | 72.73 | 0 | 0 | 0 |  | 650 | 600 | 선택 | 선택 | 0 | 0 | 0 |  | 650 | 600 | 선택 | 선택 | 해제 | 미정 | 미정 | 미정 | 미정 |  | 미정 | RB300.00 | C
A44620 | 2018-04-01 | 1 | D |  | 20 | A | STB2 | 베어링강 | STB (SF) | BM#1 | 1557 | 45 | 1545 | 1530 | 40 | 6500 |  | 3 | 0.27 | 28 |  | -1.1 | 1510 | 1545 | 26.79 | 0 |  | 12 | 21 | 67 | Y |  | 2018-04-01 12:43 | 54 | 1096 | 18 | 20 | 23 | 25 | 25 | 25 | 24 | 23 | 22 | 23 | 21 | 21 | 21 | 21 | 22 | 25 | 21 | 25 | -0.09 | Y | 44.9 | Y | 0 |  |  |  | 1.27 |  |  |  |  | N | N | Y | 220 | 0.48 | 63 | 101508 | 98760 | 7100 | 15500 | 6 | 2 |  | 2018-04-01 12:54 | 1510 | 117 |  | 27 | [16 empty] | 95.4 | 100 | 0 | 0 | 0 |  | 650 |  | 선택 | 해제 | 0 | 0 | 0 |  | 650 |  | 선택 | 해제 | 선택 | 미정 | 미정 | 선택 | 미정 |  | 미정 | BT180180 | H
B44597 | 2018-04-01 | 2 | D | TUNDISH교체전 | 8 | A | AE10B35M2 | 탄소강 | B | BM#2 | 1590 | 46 | 1637 | 1524 | 38 | 7500 |  | 1 | 0.31 | 15 |  | 0 | 1566 | 1628 | 1.34 | 0 | 0 | 28 | 26 | 44 | Y |  | 2018-04-01 13:48 | 65 | 1085 | 16 | 20 | 23 | 24 | 24 | 24 | 23 | 23 | 21 | 21 | 19 | 18 | 16 | 16 | 21 | 24 | 16 | 24 | -0.18 | Y | 45 | Y | -0.4 | [7 empty] | N | N | N | Y | 170 | 0.48 | 64 | 93335 | 101540 | -101540 | 2000 | 8 | 1 | 10 | 2018-04-01 13:59 | 1566 | 132 |  | 26 |  |  | 219BED2E388D43C193A92C27F8B08294 | 61027261B6C4418F9464F3BD75FC3BEC | F3CBA79D42D54D3CB1EA2943A3066964 | [11 empty] | 9333500 | 81.82 | 0 | 3010 | 0 |  | 650 | 600 | 선택 | 선택 | 0 | 3280 | 0 |  | 650 | 600 | 선택 | 선택 | 해제 | 미정 | 미정 | 미정 | 미정 |  | 미정 | BM510510 | C
A44621 | 2018-04-01 | 1 | D |  | 21 | A | STB2 | 베어링강 | STB (SF) | BM#1 | 1579 | 41 | 1551 | 1544 | 33 | 5200 |  | 3 | 0.27 | 29 |  | -1.37 | 1507 | 1551 | 16.92 | 0 |  | 15 | 5 | 64 | Y |  | 2018-04-01 13:42 | 51 | 1093 | 19 | 17 | 18 | 19 | 19 | 19 | 18 | 18 | 16 | 15 | 14 | 13 | 13 | 14 | 17 | 19 | 13 | 19 | -0.13 | Y | 45 | Y | 0.2 |  |  |  | 1.14 |  |  |  |  | N | N | Y | 210 | 0.48 | 68 | 101508 | 100800 | 7040 | 13400 | 6 | 2 |  | 2018-04-01 14:11 | 1507 | 119 |  | 34 | [16 empty] | 93.6 | 100 | 0 | 0 | 0 |  | 650 |  | 선택 | 해제 | 0 | 0 | 0 |  | 650 |  | 선택 | 해제 | 선택 | 미정 | 미정 | 선택 | 미정 |  | 미정 | BT180180 | H
A44622 | 2018-04-01 | 1 | D |  | 22 | A | STB2 | 베어링강 | STB (SF) | BM#1 | 1635 | 40 | 1557 | 1546 | 31 | 4300 |  | 3 | 0.27 | 26 |  | -1.61 | 1510 | 1557 | 13.32 | 0 |  | 31 | 60 | 61 | Y |  | 2018-04-01 14:40 | 54 | 1088 | 10 | 13 | 15 | 17 | 18 | 18 | 17 | 17 | 16 | 15 | 14 | 14 | 13 | 14 | 15 | 18 | 13 | 17 | -0.12 | Y | 40.08 | Y | 0.2 |  |  |  | 0.89 |  |  |  |  | N | N | Y | 200 | 0.48 | 68 | 101508 | 107760 | 7040 | 14900 | 6 | 2 |  | 2018-04-01 14:52 | 1510 | 121 |  | 45 | [16 empty] | 87.92 | 100 | 0 | 0 | 0 |  | 650 |  | 선택 | 해제 | 0 | 0 | 0 |  | 650 |  | 선택 | 해제 | 선택 | 미정 | 미정 | 선택 | 미정 |  | 미정 | BT180180 | H
B44598 | 2018-04-01 | 2 | D | TUNDISH교체 | 1 | A | SCM440 | 합금강 | D | BM#2 | 1588 | 56 | 1656 | 1536 | 47 | 9700 |  | 1 | 0.33 | 20 |  | -2.11 | 1578 | 1656 | 0 | 3.88 | 0 | 19 | 16 | 46 | Y |  | 2018-04-01 14:59 | 82 | 1085 | -407 | -138 | 22 | 17 | 23 | 28 | 31 | 33 | 33 | 34 | 36 | 36 | 35 | 34 | 29 | 36 | 34 | 0 | -0.1 |  | 19.98 | Y | -0.2 |  | 2.5 | 2.5 | 1.39 |  |  |  |  | N | N | N | 150 | 0.43 | 65 | 94355 | 97670 | -670 | 15700 | 17 | 2 | 10 | 2018-04-01 15:01 | 1578 | 161 |  | 44 |  | * T/D FLUX 용탕부: 120 KG / 유탕부: 15KG 투입 * 전공정 작업지연 감속주입 요청 함. * 수소측정(10분)기준초과 이상공정 등록 및 생관통보. | [14 empty] | 97.27 | 75 | 1010 | 0 | 0 |  | 650 | 400 | 선택 | 해제 | 1070 | 0 | 0 |  | 650 | 400 | 선택 | 해제 | 해제 | 미정 | 미정 | 미정 | 미정 |  | 미정 | RB090.00 | C
A44623 | 2018-04-01 | 1 | D |  | 23 | A | STB2 | 베어링강 | STB (SF) | BM#1 | 1598 | 39 | 1555 | 1556 | 31 | 4800 |  | 3 | 0.27 | 28 |  | -1.32 | 1513 | 1555 | 14.83 | 0 |  | 11 | 49 | 64 | Y |  | 2018-04-01 15:48 | 57 | 1087 | 13 | 15 | 17 | 18 | 19 | 19 | 18 | 19 | 18 | 18 | 18 | 17 | 17 | 17 | 17 | 19 | 17 | 19 | -0.04 | Y | 45 | Y | 0 |  |  |  | 0.96 |  |  |  |  | N | N | Y | 190 | 0.48 | 67 | 101508 | 100180 | 7100 | 12100 | 6 | 2 |  | 2018-04-01 15:57 | 1513 | 127 |  | 46 | [16 empty] | 94.16 | 100 | 0 | 0 | 0 |  | 650 |  | 선택 | 해제 | 0 | 0 | 0 |  | 650 |  | 선택 | 해제 | 선택 | 미정 | 미정 | 선택 | 미정 |  | 미정 | BT180180 | H
B44600 | 2018-04-01 | 2 | D |  | 2 | A | SCM440 | 합금강 | D | BM#2 | 1658 | 34 | 1626 | 1586 | 30 | 4800 |  | 1 | 0.33 | 16 |  | -1.98 | 1559 | 1620 | 0 | 5.27 | 0 | 32 | 5 | 49 | Y |  | 2018-04-01 16:40 | 63 | 1088 | 33 | 32 | 32 | 32 | 31 | 31 | 29 | 28 | 26 | 25 | 23 | 20 | 17 | 14 | 28 | 32 | 14 | 32 | -0.33 |  | 55.02 | Y | -0.6 |  |  |  | 1.28 |  |  |  |  | N | N | N | 140 | 0.45 | 65 | 149434 | 95120 | 290 | 16000 | 17 | 2 | 20 | 2018-04-01 16:42 | 1559 | 95 |  | 12 |  | * 빅 사이즈 이나 ΔT할당초과로 사이즈변경 통보 및 전공정 작업지연 감속주입 함. * 20%이상 감속주입 이상공정 등록 및 생관통보 * 유사강종 연연주 혼탕부 ID:307~309/407~409이상재등록 | [14 empty] | 156.8 | 72.22 | 0 | 0 | 0 |  | 650 | 400 | 선택 | 해제 | 0 | 0 | 0 |  | 650 | 400 | 선택 | 해제 | 해제 | 미정 | 미정 | 미정 | 미정 |  | 미정 | RB140.00 | C
A44624 | 2018-04-01 | 1 | D |  | 24 | B | STB2 | 베어링강 | STB (SF) | BM#1 | 1582 | 40 | 1563 | 1532 | 35 | 5300 |  | 3 | 0.26 | 28 |  | -1.61 | 1512 | 1563 | 15.68 | 0 |  | 12 | 22 | 58 | Y |  | 2018-04-01 17:04 | 56 | 1089 | 16 | 20 | 22 | 23 | 23 | 23 | 23 | 22 | 21 | 22 | 21 | 22 |  | 22 | 21 | 23 | 21 | 23 | -0.02 | Y | 35 | Y | 0.2 |  |  |  | 1.07 |  |  |  |  | N | N | Y | 180 | 0.48 | 61 | 101508 | 98400 | 7010 | 15200 | 6 | 2 |  | 2018-04-01 17:13 | 1512 | 125 |  | 39 | [16 empty] | 95.76 | 100 | 0 | 0 | 0 |  | 650 |  | 선택 | 해제 | 0 | 0 | 0 |  | 650 |  | 선택 | 해제 | 선택 | 미정 | 미정 | 선택 | 선택 | 8 | 미정 | BT180180 | H
B44601 | 2018-04-01 | 2 | D |  | 3 | A | AE4142 | 합금강 | D | BM#2 | 1590 | 44 | 1617 | 1545 | 38 | 7100 |  | 1 | 0.3 | 16 |  | -1.13 | 1552 | 1595 | 1.46 | 0 | 0 | 28 | 27 | 33 | Y |  | 2018-04-01 17:47 | 58 | 1087 | 13 | 20 | 27 | 30 | 32 | 32 | 32 | 31 | 31 | 29 | 28 | 27 | 25 | 24 | 27 | 32 | 24 | 32 | -0.18 | Y | 44.98 | Y | -0.2 |  |  |  | 1.5 |  |  |  |  | N | N | Y | 130 | 0.47 | 70 | 46428 | 106840 | 20 | 15800 | 17 | 2 | 30 | 2018-04-01 17:48 | 1552 | 107 |  | 12 |  | * 유사강종 연연주 혼탕부 ID:301/401 이상재등록 | [14 empty] | 44.22 | 100 | 0 | 0 | 0 |  | 650 | 400 | 선택 | 해제 | 0 | 0 | 0 |  | 650 | 400 | 선택 | 해제 | 해제 | 미정 | 미정 | 미정 | 미정 |  | 미정 | RB250.00 | C
A44625 | 2018-04-01 | 1 | D |  | 25 | A | STB2 | 베어링강 | STB (SF) | BM#1 | 1602 | 39 | 1552 | 1533 | 34 | 5000 |  | 3 | 0.26 | 28 |  | -1.17 | 1515 | 1552 | 9.87 | 0 |  | 15 | 6 | 55 | Y |  | 2018-04-01 18:20 | 59 | 1087 | 22 | 22 | 26 | 27 | 27 | 27 | 26 | 25 | 24 | 25 | 24 | 23 | 23 | 23 | 25 | 27 | 23 | 27 | -0.09 | Y | 44.97 | Y | 0 |  |  |  | 1.02 |  |  |  |  | N | N | Y | 230 | 0.48 | 64 | 101508 | 97680 | 7110 | 15500 | 6 | 2 |  | 2018-04-01 18:34 | 1515 | 115 |  | 25 | 12 | [15 empty] | 96.4 | 100 | 0 | 0 | 0 |  | 650 |  | 선택 | 해제 | 0 | 0 | 0 |  | 650 |  | 선택 | 해제 | 선택 | 미정 | 미정 | 선택 | 미정 |  | 미정 | BT180180 | H
B44602 | 2018-04-01 | 2 | D |  | 4 | A | AE4142 | 합금강 | D | BM#2 | 1573 | 53 | 1604 | 1535 | 39 | 7600 |  | 1 | 0.32 | 15 |  | -1.77 | 1547 | 1611 | 2.72 | 0 | 0 | 31 | 61 | 31 | Y |  | 2018-04-01 18:59 | 53 | 1087 | 18 | 19 | 22 | 23 | 23 | 22 | 21 | 20 | 18 | 18 | 17 | 16 | 14 | 13 | 19 | 23 | 13 | 18 | -0.2 | Y | 50.02 | Y | -0.2 |  |  |  | 1.44 |  |  |  |  | N | N | Y | 120 | 0.48 | 67 | 94982 | 106800 | 1040 | 15000 | 17 | 2 | 40 | 2018-04-01 19:00 | 1547 | 120 |  | 13 | [16 empty] | 88.11 | 75 | 0 | 0 | 0 |  | 650 | 400 | 선택 | 해제 | 0 | 0 | 0 |  | 650 | 400 | 선택 | 해제 | 해제 | 미정 | 미정 | 미정 | 미정 |  | 미정 | RB300.00 | C
A44626 | 2018-04-01 | 1 | D |  | 26 | A | STB2 | 베어링강 | STB (SF) | BM#1 | 1596 | 40 | 1565 | 1536 | 36 | 5300 |  | 3 | 0.26 | 28 |  | -1.29 | 1524 | 1565 | 16.36 | 0 |  | 19 | 17 | 41 | Y |  | 2018-04-01 19:18 | 68 | 1086 | 22 | 29 | 33 | 36 | 37 | 37 | 36 | 34 | 36 | 36 | 36 | 35 | 36 | 35 | 34 | 37 | 34 | 36 | -0.2 | Y | 15 | Y | -0.2 |  |  |  | 0.97 |  |  |  |  | N | N | Y | 220 | 0.48 | 66 | 101508 | 103740 | 7100 | 15900 | 6 | 2 |  | 2018-04-01 19:35 | 1524 | 118 |  | 34 | [16 empty] | 91.12 | 100 | 0 | 0 | 0 |  | 650 |  | 선택 | 해제 | 0 | 0 | 0 |  | 650 |  | 선택 | 해제 | 선택 | 미정 | 미정 | 선택 | 미정 |  | 미정 | BT180180 | H
B44603 | 2018-04-01 | 2 | D |  | 5 | B | AE4142 | 합금강 | D | BM#2 | 1559 | 39 | 1616 | 1535 | 34 | 6500 |  | 1 | 0.3 | 16 |  | -2.06 | 1548 | 1608 | 1.43 | 0 | 0 | 16 | 26 | 87 | Y |  | 2018-04-01 19:56 | 54 | 1087 | 10 | 15 | 18 | 19 | 20 | 20 | 19 | 19 | 18 | 17 | 16 | 15 |  | 15 | 17 | 20 | 15 | 19 | -0.14 | Y | 35 | Y | -0.2 |  |  |  | 1.1 |  |  |  |  | N | N | Y | 110 | 0.49 | 59 | 103704 | 98020 | 10 | 15400 | 17 | 2 | 10 | 2018-04-01 19:58 | 1548 | 124 |  | 27 | [16 empty] | 106.91 | 100 | 0 | 0 | 0 |  | 650 | 400 | 선택 | 해제 | 0 | 0 | 0 |  | 650 | 400 | 선택 | 해제 | 해제 | 미정 | 미정 | 미정 | 미정 |  | 미정 | RB300.00 | C
A44627 | 2018-04-01 | 1 | D |  | 27 | A | STB2 | 베어링강 | STB (SF) | BM#1 | 1582 | 47 | 1548 | 1531 | 41 | 5900 |  | 3 | 0.26 | 29 |  | -0.99 | 1516 | 1548 | 13.46 | 0 |  | 11 | 50 | 56 | Y |  | 2018-04-01 20:39 | 60 | 1087 | 35 | 33 | 35 | 35 | 36 | 35 | 35 | 34 | 34 | 33 | 32 | 32 | 32 | 32 | 34 | 36 | 32 | 35 | -0.1 | Y | 39.98 | Y | 0 |  |  |  | 1.09 |  |  |  |  | N | N | Y | 210 | 0.48 | 61 | 101508 | 90870 | 7050 | 15700 | 6 | 2 |  | 2018-04-01 20:51 | 1516 | 108 |  | 20 | 12 | [15 empty] | 103.74 | 100 | 0 | 0 | 0 |  | 650 |  | 선택 | 해제 | 0 | 0 | 0 |  | 650 |  | 선택 | 해제 | 선택 | 미정 | 미정 | 선택 | 미정 |  | 미정 | BT180180 | H
B44604 | 2018-04-01 | 2 | B |  | 6 | A | SCM440 | 합금강 | D | BM#2 | 1566 | 42 | 1627 | 1524 | 36 | 7500 |  | 1 | 0.32 | 16 |  | -1.85 | 1555 | 1615 | 0 | 4.82 | 0 | 32 | 6 | 59 | Y |  | 2018-04-01 21:07 | 59 | 1087 | 9 | 16 | 23 | 25 | 27 | 27 | 27 | 26 | -281 | 24 | 23 | 21 |  | 21 | 0 | 27 | 21 | 27 | -0.17 | Y | 20 | Y | -0.4 |  |  |  | 0.98 |  |  |  |  | N | N | Y | 100 | 0.48 | 59 | 103704 | 94470 | 3600 | 15400 | 17 | 2 | 20 | 2018-04-01 21:18 | 1555 | 129 |  | 18 | [16 empty] | 105.82 | 100 | 0 | 0 | 0 |  | 650 | 400 | 선택 | 해제 | 0 | 0 | 0 |  | 650 | 400 | 선택 | 해제 | 해제 | 미정 | 미정 | 미정 | 미정 |  | 미정 | RB250.00 | C
A44628 | 2018-04-01 | 1 | B | TUNDISH교체전 | 28 | A | STB2 | 베어링강 | STB (SF) | BM#1 | 1615 | 39 | 1560 | 1550 | 32 | 4500 |  | 3 | 0.27 | 25 |  | -1.56 | 1515 | 1560 | 13.86 | 0 |  | 12 | 23 | 79 | Y |  | 2018-04-01 21:31 | 59 | 1087 | 31 | 30 | 30 | 30 | 30 | 30 | 29 | 28 | 28 | 27 | 27 | 27 |  | 27 | 29 | 30 | 27 | 30 | -0.05 |  | 45 | Y | 0 |  |  |  | 0.99 |  |  |  |  | N | N | M | 200 | 0.48 | 63 | 94271 | 100510 | 6990 | 2500 | 6 | 2 |  | 2018-04-01 21:39 | 1515 | 107 |  | 29 |  |  |  | 8646C45EFAB343D1AE26065ECB67B9D3 | EBE547B7A7034C98B10C4321EF8159C5 | 4C90C0C35723471CA661A60D93BD5899 | [10 empty] | 87.69 | 100 | 0 | 3700 | 0 |  | 650 |  | 선택 | 해제 | 0 | 3500 | 0 |  | 650 |  | 선택 | 해제 | 선택 | 미정 | 미정 | 선택 | 미정 |  | 미정 | BT180180 | H
B44605 | 2018-04-01 | 2 | B |  | 7 | A | SCM440 | 합금강 | D | BM#2 | 1589 | 46 | 1604 | 1544 | 42 | 8200 |  | 1 | 0.3 | 20 |  | -2.21 | 1554 | 1623 | 0 | 5.49 | 0 | 28 | 28 | 64 | Y |  | 2018-04-01 22:15 | 58 | 1087 | 16 | 23 | 26 | 28 | 29 | 29 | 28 | 27 | 26 | 25 | 24 | 22 | 21 | 19 | 25 | 29 | 19 | 0 | -0.22 | Y | 45.02 | Y | -0.4 |  |  |  | 1.03 |  |  |  |  | N | N | Y | 150 | 0.48 | 67 | 91264 | 105130 | 100 | 14700 | 17 | 2 | 40 | 2018-04-01 22:18 | 1554 | 119 |  | 13 | [16 empty] | 88.99 | 100 | 0 | 0 | 0 |  | 650 | 400 | 선택 | 해제 | 0 | 0 | 0 |  | 650 | 400 | 선택 | 해제 | 해제 | 미정 | 미정 | 미정 | 선택 | 7 | 미정 | RB130.00 | C
A44629 | 2018-04-01 | 1 | B | TUNDISH교체 | 1 | A | FPA-SCR420HB2 | 소입성보증강 | C2 | BM#1 | 1611 | 44 | 1640 | 1572 | 37 | 6700 |  | 3 | 0.26 | 20 |  | -1.9 | 1602 | 1647 | 0 | 17.09 |  | 15 | 7 | 68 | Y |  | 2018-04-01 22:39 | 93 | 1088 | 17 | 19 | 25 | 32 | 36 | 38 | 39 | 39 | 41 |  |  |  |  | 41 | 33 | 41 | 41 | 0 | 0 |  |  | Y | 0.4 |  | 1.71 | 1.71 | [5 empty] | N | N | M | 150 | 0.52 | 50 | 84590 | 88720 | 7080 | 15100 | 5 | 1 |  | 2018-04-01 22:43 | 1602 | 137 |  | 50 |  | *T/Dflux 유15kg 용225kg | [14 empty] | 88.34 | 100 | 1000 | 0 | 0 |  | 450 |  | 선택 | 선택 | 1000 | 0 | 0 |  | 450 |  | 선택 | 선택 | 해제 | 미정 | 미정 | 선택 | 미정 |  | 미정 | BT180180 | H
B44606 | 2018-04-01 | 2 | B | TUNDISH교체전 | 8 | A | SCM440 | 합금강 | D | BM#2 | 1620 | 54 | 1615 | 1545 | 37 | 7400 |  | 1 | 0.32 | 16 |  | -1.69 | 1565 | 1609 | 0 | 3.51 | 0 | 31 | 62 | 59 | Y |  | 2018-04-01 23:11 | 69 | 1089 | 14 | 23 | 30 | 33 | 34 | 35 | 34 | 34 | 33 | 32 | 31 | 28 | 26 | 26 | 30 | 35 | 26 | 34 | -0.26 | Y | 34.98 | Y | -0.4 |  |  |  | 0.88 |  |  |  |  | N | N | N | 140 | 0.47 | 61 | 103634 | 96370 | -420 | 2000 | 17 | 2 | 10 | 2018-04-01 23:13 | 1565 | 129 |  | 27 |  |  | 89024D7FB6B74287A50407892F24F18D | B8D52149209F49D6AADCFE865CF548C2 | 9217C691E7C64C2AAF8090604C57FFA4 | [11 empty] | 108.01 | 100 | 0 | 3030 | 0 |  | 650 | 400 | 선택 | 해제 | 0 | 2950 | 0 |  | 650 | 400 | 선택 | 해제 | 해제 | 미정 | 미정 | 미정 | 미정 |  | 미정 | BM510510 | C
A44630 | 2018-04-01 | 1 | B |  | 2 | A | FPA-SCR420HB2 | 소입성보증강 | C2 | BM#1 | 1612 | 41 | 1624 | 1569 | 32 | 5800 |  | 3 | 0.26 | 18 |  | -1.89 | 1583 | 1624 | 0 | 16.06 |  | 19 | 18 | 62 | Y |  | 2018-04-01 23:33 | 74 | 1088 | 40 | 36 | 36 | 35 | 36 | 36 | 36 | 36 | 35 | 35 | 35 | 35 |  | 35 | 36 | 36 | 35 | 36 | -0.02 | Y | 44.95 | Y | 0 | [8 empty] | N | N | Y | 140 | 0.55 | 55 | 101508 | 98610 | 7040 | 15500 | 5 | 1 |  | 2018-04-01 23:40 | 1583 | 120 |  | 48 | [16 empty] | 96.13 | 100 | 0 | 0 | 0 |  | 450 |  | 선택 | 선택 | 0 | 0 | 0 |  | 450 |  | 선택 | 선택 | 해제 | 미정 | 미정 | 선택 | 미정 |  | 미정 | BT180180 | H
B44607 | 2018-04-01 | 2 | B | TUNDISH교체 | 1 | A | SM48CM1 | 탄소강 | SM48CM1 | BM#2 | 1616 | 45 | 1647 | 1576 | 32 | 6500 |  | 1 | 0.3 | 21 |  | -2.17 | 1577 | 1638 | 1.28 | 0 | 0 | 16 | 27 | 58 | Y |  | 2018-04-02 00:23 | 90 | 1085 | -350 | -178 | 31 | 26 | 26 | 30 | 34 | 35 | 37 | 38 | 41 | 40 | 40 | 39 | 35 | 41 | 39 | 40 | -0.05 |  | 19.98 | Y | -0.2 |  | 2.25 | 2.25 | [5 empty] | N | N | M | 190 | 0.4 | 69 | 96122 | 97890 | 910 | 15200 | 9 | 1 | 10 | 2018-04-02 00:23 | 1577 | 130 |  | 44 |  | * T/D 용강량 실측:1200mm / 19.1 TON * T/D FLUX 용탕부: 120 KG / 유탕부: 15KG 투입 * 슬리브 롱노즐( Y자형 ) 사용 * 전공정 요청 감속주입 0.40 * 스피드 감속으로 인해 STR#1,2 W/M 압력 초과로 S/R재 셋팅 함. | [14 empty] | 97.29 | 100 | 700 | 0 | 0 |  | 650 | 600 | 선택 | 해제 | 700 | 0 | 0 |  | 650 | 600 | 선택 | 해제 | 해제 | 미정 | 미정 | 미정 | 미정 |  | 미정 | RB300.00 | H
A44631 | 2018-04-01 | 1 | B |  | 3 | A | FPA-SCR420HB2 | 소입성보증강 | C2 | BM#1 | 1638 | 41 | 1599 | 1575 | 34 | 5800 |  | 3 | 0.26 | 18 |  | -1.47 | 1567 | 1599 | 0 | 18.97 |  | 11 | 51 | 61 | Y |  | 2018-04-02 00:58 | 58 | 1088 | 34 | 32 | 32 | 32 | 31 | 30 | 30 | 29 | 29 | 28 | 27 | 27 | 27 | 27 | 30 | 32 | 27 | 32 | -0.1 |  | 50 | Y | 0 | [8 empty] | N | N | Y | 130 | 0.55 | 60 | 101508 | 105620 | 7000 | 14700 | 5 | 1 |  | 2018-04-02 01:06 | 1567 | 103 |  | 20 | [16 empty] | 90.15 | 100 | 0 | 0 | 0 |  | 450 |  | 선택 | 선택 | 0 | 0 | 0 |  | 450 |  | 선택 | 선택 | 해제 | 미정 | 미정 | 선택 | 미정 |  | 미정 | BT180180 | H
A44632 | 2018-04-01 | 1 | B | 연주종료 | 4 | A | FPA-SCR420HB2 | 소입성보증강 | C2 | BM#1 | 1652 | 41 | 1618 | 1604 | 27 | 4500 |  | 3 | 0.27 | 18 |  | -1.92 | 1570 | 1612 | 0 | 15.13 |  | 12 | 24 | 77 | Y |  | 2018-04-02 01:44 | 61 | 1084 | 26 | 26 | 28 | 29 | 29 | 28 | 28 | 27 | 27 | 26 |  |  |  | 26 | 27 | 29 | 26 | 28 | -0.04 | Y | 30 | Y | -0.2 | [8 empty] | N | N | M | 120 | 0.55 | 55 | 92254 | 101480 | -1080 | 2000 | 5 | 1 |  | 2018-04-02 01:52 | 1570 | 107 |  | 35 |  | *전공정 요청 L/D잔강 이월 미실시 *연주종료 |  | E788A96FCE844626B3385D9FD31118AD | B6D66EC8F0984BD3867417D17DFF9799 | 392FCC3795DE458EAD65C4C227BD09BD |  | 4AAD618C8CDF449FAE76E55B2E8D0F91 |  |  |  | 04A47F251312440D901F5BE07596A0BA |  |  |  |  | 91.89 | 0 | 0 | 3100 | 0 |  | 450 |  | 선택 | 선택 | 0 | 3000 | 0 |  | 450 |  | 선택 | 선택 | 해제 | 미정 | 미정 | 선택 | 미정 |  | 미정 | BT180180 | C
B44608 | 2018-04-01 | 2 | B |  | 2 | A | SM48CM1 | 탄소강 | SM48CM1 | BM#2 | 1591 | 46 | 1636 | 1566 | 30 | 5900 |  | 1 | 0.3 | 19 |  | -1.89 | 1572 | 1618 | 1.28 | 0 | 0 | 32 | 7 | 110 | Y |  | 2018-04-02 01:57 | 85 | 1095 | 37 | 38 | 40 | 41 | 41 | 40 | 39 | 39 | 38 | 36 | 34 | 33 | 31 | 31 | 38 | 41 | 31 | 0 | -0.22 | Y | 44.98 | Y | -0.4 |  |  |  | 0.92 |  |  |  |  | N | N | Y | 180 | 0.47 | 60 | 96122 | 94750 | 30 | 14200 | 9 | 1 | 20 | 2018-04-02 01:55 | 1572 | 106 |  | 24 | [16 empty] | 102.91 | 100 | 0 | 0 | 0 |  | 650 | 600 | 선택 | 해제 | 0 | 0 | 0 |  | 650 | 600 | 선택 | 해제 | 해제 | 미정 | 미정 | 미정 | 미정 |  | 미정 | RB300.00 | H
A44633 | 2018-04-01 | 1 | B |  | 3 | A | SM48CM1 | 탄소강 | SM48CM1 | BM#2 | 1617 | 40 | 1603 | 1521 | 27 | 4900 |  | 3 | 0.27 | 18 |  | -1.38 | 1554 | 1584 | 14.74 | 0 |  | 15 | 8 | 60 | Y |  | 2018-04-02 02:51 | 67 | 1087 | 28 | 26 | 25 | 25 | 24 | 23 | 23 | 22 | 22 | 21 | 21 | 21 |  | 21 | 23 | 25 | 21 | 21 | -0.09 |  | 45 | Y | 0 |  |  |  | 0.78 |  |  |  |  | Y | Y | Y | 170 | 0.47 | 59 | 96122 | 92960 | 3720 | 16200 | 9 | 1 | 40 | 2018-04-02 02:54 | 1554 | 105 |  | 34 | [16 empty] | 99.45 | 100 | 0 | 0 | 0 |  | 650 | 600 | 선택 | 해제 | 0 | 0 | 0 |  | 650 | 600 | 선택 | 해제 | 해제 | 미정 | 미정 | 미정 | 미정 |  | 미정 | RB300.00 | H
A44634 | 2018-04-01 | 1 | B |  | 4 | A | SM48CM1 | 탄소강 | SM48CM1 | BM#2 | 1596 | 41 | 1588 | 1540 | 23 | 4200 |  | 3 | 0.27 | 19 |  | -1.63 | 1553 | 1590 | 14.82 | 0 |  | 31 | 63 | 101 | Y |  | 2018-04-02 03:53 | 66 | 1077 | 20 | 20 | 21 | 23 | 24 | 24 | 24 | 24 | 23 | 22 | 22 | 22 | 21 | 21 | 22 | 24 | 21 | 24 | -0.07 | Y | 39.98 | Y | -0.2 |  |  |  | 0.9 |  |  |  |  | Y | Y | Y | 160 | 0.47 | 63 | 96122 | 98100 | 720 | 15000 | 9 | 1 |  | 2018-04-02 03:57 | 1553 | 105 |  | 33 |  | * 샘플채취 ID: 303,403(500) | [14 empty] | 97.29 | 76.92 | 0 | 0 | 500 |  | 650 | 600 | 선택 | 해제 | 0 | 0 | 500 |  | 650 | 600 | 선택 | 해제 | 해제 | 미정 | 미정 | 미정 | 미정 |  | 미정 | RB300.00 | H
A44635 | 2018-04-01 | 1 | C |  | 5 | A | SM48CM1 | 탄소강 | SM48CM1 | BM#2 | 1602 | 41 | 1595 | 1555 | 25 | 3900 |  | 3 | 0.27 | 18 |  | -2.31 | 1546 | 1591 | 20.27 | 0 |  | 19 | 19 | 119 | Y |  | 2018-04-02 04:55 | 59 | 1086 | 18 | 14 | 12 | 11 | 11 | 10 | 9 | 8 | 8 | 8 | 7 | 6 | 6 | 6 | 10 | 12 | 6 | 8 | -0.13 |  | 47.52 | Y | 0 |  |  |  | 0.82 |  |  |  |  | Y | Y | Y | 150 | 0.48 | 59 | 96122 | 95550 | 950 | 14000 | 9 | 1 | 20 | 2018-04-02 04:56 | 1546 | 118 |  | 39 |  | *테스트품 (위드롤 #9.10번 강압하 테스트) | [14 empty] | 99.61 | 76.92 | 0 | 0 | 0 |  | 650 | 600 | 선택 | 해제 | 0 | 0 | 0 |  | 650 | 600 | 선택 | 해제 | 해제 | 미정 | 미정 | 미정 | 미정 |  | 미정 | RB300.00 | H
B44612 | 2018-04-01 | 2 | C |  | 6 | A | SM48CM1 | 탄소강 | SM48CM1 | BM#2 | 1590 | 40 | 1605 | 1534 | 33 | 6400 |  | 1 | 0.33 | 10 |  | 0 | 1604 | 1604 | 1.02 | 0 | 0 | 32 | 8 | 84 | Y |  | 2018-04-02 06:16 | 117 | 1081 | 4 | 19 | 25 | 29 | 31 | 31 | 31 | 30 | 29 | 28 | 26 | 25 | 24 | 22 | 25 | 31 | 22 | 31 | -0.2 | Y | 45 | Y | -0.4 |  |  |  | 0.82 |  |  |  |  | N | N | Y | 190 | 0.47 | 66 | 96122 | 103370 | 100 | 15700 | 9 | 1 | 10 | 2018-04-02 06:33 | 1562 | 93 |  | 20 |  | *전공정 탈가스 기준 미준수 (진공시간 미달-극진공 10분) | [14 empty] | 93.78 | 76.92 | 0 | 0 | 0 |  | 650 | 600 | 선택 | 해제 | 0 | 0 | 0 |  | 650 | 600 | 선택 | 해제 | 해제 | 미정 | 미정 | 미정 | 미정 |  | 미정 | RB300.00 | H
A44636 | 2018-04-01 | 1 | C | 연주시작 | 1 | A | 42CRMO4MS2 | 합금강 | E1 | BM#1 | 1620 | 46 | 1633 | 1546 | 42 | 7700 |  | 3 | 0.28 | 25 |  | -1.55 | 1579 | 1624 | 24.16 | 0 |  | 12 | 25 | 55 | Y |  | 2018-04-02 06:21 | 86 | 1090 | 26 | 40 | 36 | 38 | 39 | 42 | 44 | 44 | 44 | 45 | 45 | 45 |  | 45 | 41 | 45 | 45 | 45 | 0 |  | 10 | Y | 0 |  | 1.95 | 1.77 | [5 empty] | N | N | N | 230 | 0.4 | 63 | 81892 | 90650 | 6910 | 15900 | 1 | 2 |  | 2018-04-02 06:40 | 1579 | 122 |  | 22 |  |  |  | 8934874685F64FBA86D4A026D9340132 | 4FB48F2FC51F42E0A4227BF8E23F1E77 | [11 empty] | 83.86 | 100 | 1500 | 0 | 0 |  | 650 |  | 선택 | 해제 | 1500 | 0 | 0 |  | 650 |  | 선택 | 해제 | 해제 | 미정 | 미정 | 선택 | 미정 |  | 미정 | BM510510 | C
A44637 | 2018-04-01 | 1 | C |  | 2 | A | 42CRMO4MS2 | 합금강 | E1 | BM#1 | 1606 | 49 | 1601 | 1527 | 37 | 6600 |  | 3 | 0.27 | 25 |  | -1.51 | 1553 | 1596 | 19.8 | 0 |  | 11 | 52 | 192 | Y |  | 2018-04-02 07:12 | 60 | 1079 | 36 | 30 | 28 | 26 | 23 | 23 | 22 | 22 | 21 | 20 | 19 | 19 |  | 19 | 24 | 28 | 19 | 0 | -0.2 |  | 45.02 | Y | 0 |  |  |  | 1.21 | 0.41 |  |  |  | N | N | N | 220 | 0.46 | 62 | 86260 | 91400 | 7000 | 15500 | 1 | 2 |  | 2018-04-02 07:28 | 1553 | 130 |  | 36 |  | *샘플채취ID:103 | [14 empty] | 87.66 | 100 | 0 | 0 | 300 |  | 650 |  | 선택 | 해제 | 0 | 0 | 0 |  | 650 |  | 선택 | 해제 | 해제 | 미정 | 미정 | 선택 | 미정 |  | 미정 | BM510510 | C
B44613 | 2018-04-01 | 2 | C |  | 7 | B | SM48CM1 | 탄소강 | SM48CM1 | BM#2 | 1595 | 40 | 1605 | 1536 | 30 | 6100 |  | 1 | 0.3 | 19 |  | 0 | 1605 | 1605 | 1.35 | 0 | 0 | 28 | 30 | 58 | Y |  | 2018-04-02 07:34 | 118 | 1092 | 19 | 24 | 28 | 32 | 34 | 33 | 33 | 32 | 31 | 30 | 30 | 28 | 26 | 26 | 29 | 34 | 26 | 0 | -0.2 | Y | 40 | Y | -0.4 |  |  |  | 0.9 |  |  |  |  | N | N | Y | 180 | 0.47 | 65 | 96122 | 100760 | 70 | 16000 | 9 | 1 | 20 | 2018-04-02 07:38 | 1562 | 106 |  | 11 | [16 empty] | 97.93 | 76.92 | 0 | 0 | 0 |  | 650 | 600 | 선택 | 해제 | 0 | 0 | 0 |  | 650 | 600 | 선택 | 해제 | 해제 | 미정 | 미정 | 미정 | 미정 |  | 미정 | RB300.00 | H
A44638 | 2018-04-02 | 1 | C |  | 3 | A | 42CRMO4MS2 | 합금강 | E1 | BM#1 | 1584 | 41 | 1594 | 1542 | 37 | 6800 |  | 3 | 0.27 | 25 |  | -1.39 | 1554 | 1594 | 13.71 | 0 |  | 15 | 9 | 125 | Y |  | 2018-04-02 08:09 | 61 | 1084 | 17 | 18 | 20 | 20 | 21 | 21 | 20 | 19 | 19 | 19 | 18 | 17 | 17 | 17 | 19 | 21 | 17 | 20 | -0.1 | Y | 40.02 | Y | 0 | [8 empty] | N | N | N | 210 | 0.48 | 64 | 103512 | 100750 | 6880 | 15600 | 1 | 2 |  | 2018-04-02 08:19 | 1554 | 123 |  | 42 | [16 empty] | 96.07 | 100 | 0 | 0 | 0 |  | 650 |  | 선택 | 해제 | 0 | 0 | 0 |  | 650 |  | 선택 | 해제 | 해제 | 미정 | 미정 | 선택 | 미정 |  | 미정 | BM510510 | C
B44614 | 2018-04-02 | 2 | C |  | 8 | A | SM48CM1 | 탄소강 | SM48CM1 | BM#2 | 1602 | 43 | 1594 | 1545 | 35 | 6700 |  | 1 | 0.3 | 21 |  | 0 | 1550 | 1622 | 1.72 | 0 | 0 | 31 | 64 | 70 | Y |  | 2018-04-02 08:37 | 63 | 1088 | 22 | 25 | 30 | 32 | 33 | 32 | 32 | 31 | 30 | 29 | 27 | 25 | 23 | 23 | 29 | 33 | 23 | 32 | -0.25 | Y | 40 | Y | -0.4 |  |  |  | 0.94 |  |  |  |  | N | N | Y | 170 | 0.47 | 64 | 96122 | 98490 | -490 | 14700 | 9 | 1 | 30 | 2018-04-02 08:50 | 1550 | 108 |  | 15 | [16 empty] | 98.08 | 76.92 | 0 | 0 | 0 |  | 650 | 600 | 선택 | 해제 | 0 | 0 | 0 |  | 650 | 600 | 선택 | 해제 | 해제 | 미정 | 미정 | 미정 | 미정 |  | 미정 | RB300.00 | C
B44615 | 2018-04-02 | 2 | C | TUNDISH교체전 | 9 | A | SM48CM1 | 탄소강 | SM48CM1 | BM#2 | 1571 | 43 | 1636 | 1524 | 35 | 7000 |  | 2 | 0.3 | 19 | 40 | -2.71 | 1559 | 1628 | 0.65 | 0 | 0 | 16 | 29 | 47 | Y |  | 2018-04-02 09:44 | 72 | 1084 | 32 | 38 | 43 | 45 | 45 | 45 | 44 | 42 | 42 | 41 | 39 | 37 |  | 37 | 41 | 45 | 37 | 45 | -0.2 | Y | 40.02 | Y | -0.4 |  |  |  | 1.05 |  |  |  |  | N | N | M | 160 | 0.47 | 61 | 91224 | 95930 | -230 | 2200 | 9 | 1 |  | 2018-04-02 09:52 | 1559 | 113 |  | 15 |  |  | DBDB226E10CA48049D0733CC96DD1759 | 15D4624663A84B4FB638C8D5A19EC639 | 0713D80163CB428FAC953DEDA6139DAE | [11 empty] | 95.32 | 75 | 0 | 5030 | 0 |  | 650 | 600 | 선택 | 해제 | 0 | 5130 | 0 |  | 650 | 600 | 선택 | 해제 | 해제 | 미정 | 미정 | 미정 | 미정 |  | 미정 | RB350.00 | C
A44639 | 2018-04-02 | 1 | C |  | 4 | A | 42CRMO4MS2 | 합금강 | E1 | BM#1 | 1580 | 56 | 1610 | 1527 | 46 | 8300 |  | 3 | 0.26 | 25 |  | -1.68 | 1562 | 1610 | 10.42 | 0 |  | 19 | 20 | 57 | Y |  | 2018-04-02 09:23 | 69 | 1090 | 16 | 25 | 29 | 31 | 32 | 32 | 32 | 31 | 30 | 30 | 29 | 29 | 28 | 25 | 28 | 32 | 25 | 32 | -0.13 | Y | 54.98 | Y | -0.4 | [8 empty] | N | N | N | 200 | 0.44 | 76 | 103512 | 107350 | 7020 | 15200 | 1 | 2 |  | 2018-04-02 09:33 | 1562 | 130 |  | 33 |  | *전공정요청 감속주입 | [14 empty] | 90.52 | 100 | 0 | 0 | 0 |  | 650 |  | 선택 | 해제 | 0 | 0 | 0 |  | 650 |  | 선택 | 해제 | 해제 | 미정 | 미정 | 선택 | 미정 |  | 미정 | BM510510 | C
B44616 | 2018-04-02 | 2 | C | TUNDISH교체 | 1 | A | SNCM8 | 합금강 | SNCM439계 | BM#2 | 1595 | 49 | 1636 | 1545 | 38 | 7800 |  | 3 | 0.27 | 20 |  | 67.62 | 1588 | 0 | 21.4 | 0 |  | 32 | 9 | 68 | Y |  | 2018-04-02 10:47 | 99 | 1107 | -315 | -296 | 34 | 35 | 32 | 28 | 36 | 41 | 45 | 46 | 47 | 48 | 49 | 48 | 43 | 49 | 48 | 0 | -0.1 |  | 10 | Y | -0.2 |  | 2.95 | 2.89 | 1.29 |  |  |  |  | N | N | N | 190 | 0.47 | 62 | 97199 | 98150 | 3200 | 15300 | 13 | 2 | 10 | 2018-04-02 10:57 | 1588 | 135 |  | 40 |  | *T/D플럭스 120/15KG *롱노즐 실리부 부착 *수소 10분 측정값 기준치 초과( 11분 2.95PPM, 14분 3.01PPM), 생관통보 | [14 empty] | 95.9 | 100 | 700 | 0 | 0 |  | 650 | 400 | 선택 | 선택 | 700 | 0 | 0 |  | 650 | 400 | 선택 | 선택 | 선택 | 미정 | 미정 | 미정 | 미정 |  | 미정 | RB140.00 | C
A44640 | 2018-04-02 | 1 | C |  | 5 | A | 42CRMO4MS | 합금강 | E1 | BM#1 | 1589 | 48 | 1610 | 1549 | 39 | 7300 |  | 3 | 0.26 | 25 |  | -1.27 | 1574 | 1610 | 11.65 | 0 |  | 12 | 26 | 55 | Y |  | 2018-04-02 10:20 | 81 | 1092 | 23 | 32 | 36 | 40 | 42 | 42 | 42 | 42 | 41 | 41 | 40 | 39 | 38 | 37 | 38 | 42 | 37 | 42 | -0.09 | Y | 55 | Y | 0 | [8 empty] | N | N | N | 190 | 0.41 | 76 | 100500 | 102610 | 7110 | 15600 | 1 | 2 |  | 2018-04-02 10:26 | 1574 | 143 |  | 55 | [16 empty] | 91.66 | 100 | 0 | 0 | 0 |  | 650 |  | 선택 | 해제 | 0 | 0 | 0 |  | 650 |  | 선택 | 해제 | 해제 | 미정 | 미정 | 선택 | 미정 |  | 미정 | BM510510 | C
A44641 | 2018-04-02 | 1 | C | 잔강최소화전 | 2 | A | SNCM8 | 합금강 | SNCM439계 | BM#2 | 1598 | 48 | 1616 | 1562 | 33 | 6200 |  | 3 | 0.26 | 19 |  | -1.29 | 1561 | 1590 | 16.75 | 0 |  | 11 | 53 | 50 | Y |  | 2018-04-02 11:33 | 72 | 1087 | 46 | 36 | 30 | 29 | 26 | 25 | 25 | 24 | 23 | 23 | 23 | 22 | 21 | 21 | 27 | 30 | 21 | 23 | -0.15 |  | 60.02 | Y | 0 |  |  |  | 1.03 |  |  |  |  | N | N | N | 180 | 0.45 | 70 | 95106 | 103970 | 1480 | 3000 | 13 | 2 | 20 | 2018-04-02 11:47 | 1561 | 161 |  | 58 | [16 empty] | 90.19 | 100 | 0 | 3100 | 0 |  | 650 | 400 | 선택 | 선택 | 0 | 3100 | 0 |  | 650 | 400 | 선택 | 선택 | 선택 | 미정 | 미정 | 미정 | 미정 |  | 미정 | BT180180 | C
A44642 | 2018-04-02 | 1 | C |  | 6 | A | 42CRMO4MS | 합금강 | E1 | BM#1 | 1576 | 44 | 1593 | 1535 | 32 | 6000 |  | 3 | 0.25 | 28 |  | -0.98 | 1562 | 1593 | 31.96 | 0 |  | 15 | 10 | 35 | Y |  | 2018-04-02 12:16 | 69 | 1099 | 36 | 35 | 38 | 39 | 40 | 39 | 39 | 38 | 37 | 36 | 36 | 35 | 35 | 34 | 37 | 40 | 34 | 39 | -0.12 | Y | 50.02 | Y | -0.2 | [8 empty] | N | N | N | 180 | 0.42 | 72 | 100500 | 94850 | 6750 | 16400 | 1 | 2 |  | 2018-04-02 12:21 | 1562 | 96 |  | 16 |  | *롱노즐SEN내부크랙으로교체 | [14 empty] | 98.67 | 100 | 0 | 0 | 0 |  | 650 |  | 선택 | 해제 | 0 | 0 | 0 |  | 650 |  | 선택 | 해제 | 해제 | 미정 | 미정 | 선택 | 선택 | 5 | 미정 | BM510510 | C
A44643 | 2018-04-02 | 1 | A |  | 7 | A | 42CRMO4MS | 합금강 | E1 | BM#1 | 1582 | 40 | 1583 | 1512 | 36 | 6900 |  | 3 | 0.25 | 25 |  | -1.19 | 1549 | 1583 | 21.28 | 0 |  | 28 | 31 | 160 | Y |  | 2018-04-02 13:19 | 56 | 1084 | 32 | 30 | 29 | 28 | 27 | 26 | 25 | 25 | 25 | 24 | 23 | 23 | 23 | 23 | 26 | 29 | 23 | 25 | -0.12 |  | 49.98 | Y | 0 |  |  |  | 1.12 | 1.1 |  |  |  | N | N | N | 230 | 0.46 | 61 | 83750 | 92320 | 7000 | 16760 | 1 | 2 |  | 2018-04-02 13:26 | 1549 | 111 |  | 26 |  | *샘플채취ID:203 | [14 empty] | 84.34 | 100 | 0 | 0 | 0 |  | 650 |  | 선택 | 해제 | 0 | 0 | 300 |  | 650 |  | 선택 | 해제 | 해제 | 미정 | 미정 | 선택 | 미정 |  | 미정 | BM510510 | C
B44617 | 2018-04-02 | 2 | A | 잔강최소화 | 3 | A | AE4330VM | 합금강 | SNCM439계 | BM#2 | 1555 | 66 | 1625 | 1525 | 52 | 10600 |  | 1 | 0.35 | 18 |  | 0 | 1565 | 1622 | 3.25 | 0 | 0 | 31 | 65 | 44 | Y |  | 2018-04-02 13:21 | 71 | 1095 | -260 | -22 | 9 | 23 | 24 | 25 | 25 | 25 | 25 | 25 | 24 | 24 | 23 | 23 | 14 | 25 | 23 | 25 | -0.05 | Y | 40 | Y | 0 |  |  |  | 1.37 |  |  |  |  | N | N | N | 170 | 0.44 | 63 | 95680 | 104520 | 4610 | 14000 | 13 | 2 |  | 2018-04-02 13:22 | 1565 | 163 |  | 36 |  | *준빅사이 후속 HEAT | [14 empty] | 89.42 | 100 | 4400 | 0 | 0 |  | 650 | 400 | 선택 | 선택 | 4400 | 0 | 0 |  | 650 | 400 | 선택 | 선택 | 선택 | 미정 | 미정 | 미정 | 선택 | 2 | 미정 | RB133.35 | C
A44644 | 2018-04-02 | 1 | A |  | 8 | A | 42CRMO4MS | 합금강 | E1 | BM#1 | 1605 | 40 | 1591 | 1533 | 31 | 5700 |  | 3 | 0.24 | 26 |  | -1.06 | 1560 | 1591 | 17.94 | 0 |  | 19 | 21 | 82 | Y |  | 2018-04-02 14:11 | 67 | 1085 | 21 | 24 | 27 | 29 | 29 | 29 | 29 | 29 | 28 | 28 | 27 | 27 |  | 27 | 27 | 29 | 27 | 29 | -0.05 | Y | 40 | Y | 0 | [8 empty] | N | N | N | 220 | 0.47 | 57 | 83750 | 88920 | 7160 | 16780 | 1 | 2 |  | 2018-04-02 14:16 | 1560 | 114 |  | 38 | [16 empty] | 87.29 | 100 | 0 | 0 | 0 |  | 650 |  | 선택 | 해제 | 0 | 0 | 0 |  | 650 |  | 선택 | 해제 | 해제 | 미정 | 미정 | 선택 | 미정 |  | 미정 | BM510510 | C
B44618 | 2018-04-02 | 2 | A |  | 4 | A | AE4330VM | 합금강 | SNCM439계 | BM#2 | 1583 | 66 | 1625 | 1546 | 49 | 10600 |  | 1 | 0.32 | 18 |  | -2.06 | 1566 | 1635 | 6.06 | 0 | 0 | 16 | 30 | 77 | Y |  | 2018-04-02 14:45 | 72 | 1096 | 18 | 28 | 33 | 36 | 37 | 38 | 37 | 37 | 36 | 35 | 34 | 33 | 32 | 32 | 33 | 38 | 32 | 37 | -0.17 | Y | 34.98 | Y | -0.2 |  |  |  | 1.18 |  |  |  |  | N | N | N | 160 | 0.49 | 64 | 95753 | 106450 | 50 | 14400 | 13 | 2 |  | 2018-04-02 14:50 | 1566 | 149 |  | 19 | 23 | [15 empty] | 90.33 | 100 | 0 | 0 | 0 |  | 650 | 400 | 선택 | 선택 | 0 | 0 | 0 |  | 650 | 400 | 선택 | 선택 | 선택 | 미정 | 미정 | 미정 | 미정 |  | 미정 | RB152.40 | C
A44645 | 2018-04-02 | 1 | A |  | 9 | A | 42CRMO4MS | 합금강 | E1 | BM#1 | 1558 | 44 | 1596 | 1542 | 39 | 6400 |  | 3 | 0.24 | 26 |  | -1.29 | 1558 | 1596 | 15.59 | 0 |  | 12 | 27 | 57 | Y |  | 2018-04-02 15:22 | 65 | 1101 | 24 | 30 | 35 | 36 | 37 | 37 | 36 | 35 | 35 | 35 | 34 | 34 | 33 | 32 | 34 | 37 | 32 | 35 | -0.1 | Y | 49.98 | Y | 0 | [8 empty] | N | N | N | 210 | 0.43 | 72 | 100500 | 101790 | 7070 | 16050 | 1 | 2 |  | 2018-04-02 15:29 | 1558 | 114 |  | 28 | [16 empty] | 92.2 | 100 | 0 | 0 | 0 |  | 650 |  | 선택 | 해제 | 0 | 0 | 0 |  | 650 |  | 선택 | 해제 | 해제 | 미정 | 미정 | 선택 | 미정 |  | 미정 | BM510510 | C
B44619 | 2018-04-02 | 2 | A |  | 5 | B | AE4330VM | 합금강 | SNCM439계 | BM#2 | 1592 | 43 | 1646 | 1545 | 39 | 8000 |  | 1 | 0.32 | 25 |  | -2.58 | 1559 | 1643 | 6.24 | 0 | 0 | 32 | 10 | 71 | Y |  | 2018-04-02 15:51 | 65 | 1096 | 27 | 27 | 27 | 27 | 26 | 25 | 24 | 23 | 22 | 20 | 19 | 17 |  | 17 | 24 | 27 | 17 | 27 | -0.22 |  | 45.02 | Y | -0.4 |  |  |  | 0.9 |  |  |  |  | N | N | N | 150 | 0.45 | 60 | 98576 | 90940 | 1140 | 14500 | 13 | 2 |  | 2018-04-02 15:48 | 1559 | 138 |  | 21 | [16 empty] | 107.15 | 100 | 0 | 0 | 0 |  | 650 | 400 | 선택 | 선택 | 0 | 0 | 0 |  | 650 | 400 | 선택 | 선택 | 선택 | 미정 | 미정 | 미정 | 미정 |  | 미정 | RB209.55 | C
A44646 | 2018-04-02 | 1 | A |  | 10 | A | 42CRMO4MS | 합금강 | E1 | BM#1 | 1562 | 40 | 1591 | 1515 | 36 | 6400 |  | 3 | 0.26 | 26 |  | -1.23 | 1555 | 1591 | 19.9 | 0 |  | 11 | 54 | 68 | Y |  | 2018-04-02 16:41 | 62 | 1136 | 29 | 29 | 30 | 30 | 29 | 29 | 29 | 27 | 27 | 26 | 26 | 26 | 25 | 25 | 28 | 30 | 25 | 29 | -0.1 |  | 49.98 | Y | -0.2 | [8 empty] | N | N | N | 200 | 0.46 | 61 | 100500 | 92260 | 7030 | 15500 | 1 | 2 |  | 2018-04-02 16:46 | 1555 | 104 |  | 24 | [16 empty] | 92.33 | 100 | 0 | 0 | 0 |  | 650 |  | 선택 | 해제 | 0 | 0 | 0 |  | 650 |  | 선택 | 해제 | 해제 | 미정 | 미정 | 선택 | 미정 |  | 미정 | BM510510 | C
B44620 | 2018-04-02 | 2 | A |  | 6 | A | AE4330VM | 합금강 | SNCM439계 | BM#2 | 1557 | 48 | 1627 | 1524 | 45 | 9100 |  | 1 | 0.31 | 18 |  | -2.25 | 1554 | 1622 | 5.21 | 0 | 0 | 15 | 11 | 51 | Y |  | 2018-04-02 16:57 | 60 | 1138 | 11 | 18 | 22 | 24 | 25 | 26 | 26 | 25 | 25 | 24 | 24 | 23 | 22 | 20 | 23 | 26 | 20 | 25 | -0.15 | Y | 40 | Y | -0.4 |  |  |  | 1.26 |  |  |  |  | N | N | N | 190 | 0.45 | 66 | 100158 | 98760 | 2340 | 15500 | 13 | 2 |  | 2018-04-02 17:05 | 1554 | 134 |  | 18 | [16 empty] | 98.19 | 100 | 0 | 0 | 0 |  | 650 | 400 | 선택 | 선택 | 0 | 0 | 0 |  | 650 | 400 | 선택 | 선택 | 선택 | 미정 | 미정 | 미정 | 미정 |  | 미정 | RB190.50 | C
A44647 | 2018-04-02 | 1 | A |  | 11 | A | 42CRMO4MS | 합금강 | E1 | BM#1 | 1577 | 42 | 1590 | 1533 | 35 | 6000 |  | 3 | 0.25 | 25 |  | -1.17 | 1556 | 1590 | 20.51 | 0 |  | 28 | 32 | 84 | Y |  | 2018-04-02 17:41 | 63 | 1136 | 24 | 29 | 31 | 33 | 34 | 34 | 34 | 33 | 33 | 31 | 31 | 31 | 30 | 30 | 31 | 34 | 30 | 34 | -0.08 | Y | 44.98 | Y | 0 | [8 empty] | N | N | N | 190 | 0.46 | 68 | 100500 | 101350 | 7030 | 16200 | 1 | 2 |  | 2018-04-02 17:46 | 1556 | 109 |  | 28 | [16 empty] | 92.84 | 100 | 0 | 0 | 0 |  | 650 |  | 선택 | 해제 | 0 | 0 | 0 |  | 650 |  | 선택 | 해제 | 해제 | 미정 | 미정 | 선택 | 미정 |  | 미정 | BM510510 | C
B44621 | 2018-04-02 | 2 | A |  | 7 | A | AE4330VM | 합금강 | SNCM439계 | BM#2 | 1649 | 45 | 1647 | 1597 | 37 | 7600 |  | 1 | 0.34 | 18 |  | -2.5 | 1562 | 1650 | 6.97 | 0 | 0 | 35 | 1 | 17369 | Y |  | 2018-04-02 17:59 | 68 | 1049 | 18 | 22 | 27 | 30 | 31 | 32 | 32 | 31 | 31 | 30 | 29 | 28 | 27 | 27 | 28 | 32 | 27 | 31 | -0.14 | Y | 35 | Y | -0.2 |  |  |  | 1.51 |  |  |  |  | N | N | N | 180 | 0.5 | 63 | 149907 | 103830 | 300 | 14200 | 13 | 2 |  | 2018-04-02 17:59 | 1562 | 138 |  | 26 |  | *연연주 혼탕부 308~310.408~410 *대보수 L/D | [14 empty] | 142.77 | 100 | 0 | 0 | 0 |  | 650 | 400 | 선택 | 선택 | 0 | 0 | 0 |  | 650 | 400 | 선택 | 선택 | 선택 | 미정 | 미정 | 미정 | 미정 |  | 미정 | RB107.95 | C
A44648 | 2018-04-02 | 1 | A |  | 12 | A | 42CRMO4MS | 합금강 | E1 | BM#1 | 1558 | 40 | 1600 | 1539 | 33 | 5500 |  | 3 | 0.25 | 28 |  | -1.15 | 1557 | 1593 | 22.13 | 0 |  | 19 | 22 | 82 | Y |  | 2018-04-02 18:39 | 64 | 1133 | 29 | 27 | 26 | 26 | 25 | 25 | 24 | 24 | 23 | 22 | 22 | 22 | 22 | 22 | 24 | 26 | 22 | 22 | -0.07 | Y | 55 | Y | 0 | [8 empty] | N | N | N | 180 | 0.47 | 66 | 100500 | 103020 | 7020 | 13000 | 1 | 2 |  | 2018-04-02 18:49 | 1557 | 121 |  | 41 | [16 empty] | 91.36 | 100 | 0 | 0 | 0 |  | 650 |  | 선택 | 해제 | 0 | 0 | 0 |  | 650 |  | 선택 | 해제 | 해제 | 미정 | 미정 | 선택 | 미정 |  | 미정 | SB180180 | C
B44622 | 2018-04-02 | 2 | A |  | 8 | A | AE4330VM2 | 합금강 | SNCM439계 | BM#2 | 1572 | 57 | 1636 | 1547 | 46 | 9600 |  | 1 | 0.31 | 20 |  | -2.25 | 1557 | 1626 | 3.5 | 0 | 0 | 16 | 31 | 46 | Y |  | 2018-04-02 19:09 | 64 | 1142 | 23 | 29 | 33 | 35 | 36 | 35 | 35 | 35 | 34 | 33 | 33 | 32 | 31 | 30 | 32 | 36 | 30 | 35 | -0.13 | Y | 44.98 | Y | -0.2 |  |  |  | 1.19 |  |  |  |  | N | N | N | 170 | 0.5 | 68 | 45862 | 112750 | 60 | 12800 | 13 | 2 |  | 2018-04-02 19:09 | 1557 | 132 |  | 21 |  | *연연주 혼탕부 301.401 | [14 empty] | 42.46 | 100 | 0 | 0 | 0 |  | 650 | 400 | 선택 | 선택 | 0 | 0 | 0 |  | 650 | 400 | 선택 | 선택 | 선택 | 미정 | 미정 | 미정 | 선택 | 6 | 미정 | RB152.40 | C
A44649 | 2018-04-02 | 1 | A |  | 13 | A | 42CRMO4MS2 | 합금강 | E1 | BM#1 | 1597 | 41 | 1592 | 1517 | 35 | 6700 |  | 3 | 0.25 | 26 |  | -1.31 | 1558 | 1596 | 22.34 | 0 |  | 12 | 28 | 61 | Y |  | 2018-04-02 19:52 | 65 | 1115 | 17 | 24 | 28 | 29 | 31 | 31 | 31 | 30 | 30 | 29 | 29 | 29 | 28 | 28 | 28 | 31 | 28 | 31 | -0.07 | Y | 39.98 | Y | -0.2 |  |  |  | 1.06 | 0.72 |  |  |  | N | N | N | 230 | 0.46 | 64 | 103512 | 101590 | 7120 | 15950 | 1 | 2 |  | 2018-04-02 19:56 | 1558 | 129 |  | 41 |  | *Sample채취 ID:103 | [14 empty] | 95.31 | 100 | 0 | 0 | 300 |  | 650 |  | 선택 | 해제 | 0 | 0 | 0 |  | 650 |  | 선택 | 해제 | 해제 | 미정 | 미정 | 선택 | 선택 | 7 | 미정 | BM510510 | C
B44623 | 2018-04-02 | 2 | A |  | 9 | A | AE4330VM2 | 합금강 | SNCM439계 | BM#2 | 1628 | 44 | 1636 | 1584 | 36 | 7400 |  | 1 | 0.31 | 20 |  | -2.17 | 1542 | 1619 | 3.38 | 0 | 0 | 32 | 11 | 57 | Y |  | 2018-04-02 20:19 | 49 | 1144 | 24 | 24 | 23 | 23 | 23 | 22 | 21 | 20 | 19 | 17 | 16 | 15 | 14 | 11 | 19 | 23 | 11 | 23 | -0.2 |  | 59.97 | Y | -0.4 |  |  |  | 1.26 |  |  |  |  | N | N | N | 160 | 0.45 | 71 | 96444 | 107990 | 20 | 14600 | 13 | 2 | 10 | 2018-04-02 20:34 | 1542 | 141 |  | 24 | [16 empty] | 92.29 | 100 | 0 | 0 | 0 |  | 650 | 600 | 선택 | 선택 | 0 | 0 | 0 |  | 650 | 600 | 선택 | 선택 | 선택 | 미정 | 미정 | 미정 | 미정 |  | 미정 | RB209.55 | C
A44650 | 2018-04-02 | 1 | B | TUNDISH교체전 | 14 | A | 42CRMO4MS2 | 합금강 | E1 | BM#1 | 1553 | 40 | 1604 | 1523 | 35 | 6100 |  | 3 | 0.25 | 25 |  | -1.11 | 1552 | 1586 | 10.75 | 0 |  | 11 | 55 | 57 | Y |  | 2018-04-02 20:58 | 59 | 1133 | 27 | 24 | 22 | 22 | 22 | 22 | 21 | 21 | 20 | 20 | 19 | 19 | 18 | 18 | 21 | 22 | 18 | 22 | -0.08 |  | 50 | Y | -0.2 | [8 empty] | N | N | N | 220 | 0.48 | 63 | 98844 | 100150 | 7000 | 2000 | 1 | 2 |  | 2018-04-02 21:05 | 1552 | 123 |  | 41 |  |  |  | 1045CEDFFB5947E2966C38812926A2FC | 29397512B261435F87A77DD35C01D0A3 | E8F29B0AF42E4D518BE9D9BB7A1F3B83 | [10 empty] | 92.25 | 100 | 0 | 3500 | 0 |  | 650 |  | 선택 | 해제 | 0 | 3500 | 0 |  | 650 |  | 선택 | 해제 | 해제 | 미정 | 미정 | 선택 | 미정 |  | 미정 | BM510510 | C
B44624 | 2018-04-02 | 2 | B |  | 10 | B | AE4330VM2 | 합금강 | SNCM439계 | BM#2 | 1586 | 54 | 1625 | 1544 | 42 | 8200 |  | 1 | 0.28 | 19 |  | -2.51 | 1558 | 1624 | 2.73 | 0 | 0 | 15 | 12 | 54 | Y |  | 2018-04-02 21:26 | 65 | 1147 | 8 | 17 | 23 | 26 | 28 | 29 | 29 | 29 | 28 | 27 | 26 | 25 | 24 | 23 | 24 | 29 | 23 | 29 | -0.15 | Y | 40 | Y | -0.2 |  |  |  | 1.17 |  |  |  |  | N | N | N | 150 | 0.45 | 69 | 100726 | 102590 | 1460 | 14700 | 13 | 2 | 30 | 2018-04-02 21:27 | 1558 | 140 |  | 32 | [16 empty] | 96.85 | 100 | 0 | 0 | 0 |  | 650 | 400 | 선택 | 선택 | 0 | 0 | 0 |  | 650 | 400 | 선택 | 선택 | 선택 | 미정 | 미정 | 미정 | 미정 |  | 미정 | BT180180 | C
A44651 | 2018-04-02 | 1 | B | TUNDISH교체 | 1 | A | BP-SCM420HT | 소입성보증강 | C | BM#1 | 1616 | 45 | 1648 | 1546 | 40 | 7100 |  | 3 | 0.23 | 20 |  | -2.23 | 1604 | 1656 | 0 | 15.29 |  | 28 | 33 | 59 | Y |  | 2018-04-02 22:19 | 94 | 1138 | 20 | 31 | 32 | 40 | 44 | 48 | 50 | 51 | 51 | 52 | 53 |  |  | 53 | 45 | 53 | 53 | 0 | 0 |  |  | Y | 0.2 |  | 2.25 | 2.25 | [5 empty] | N | N | N | 150 | 0.51 | 57 | 101508 | 98660 | 7090 | 14600 | 18 | 1 |  | 2018-04-02 22:25 | 1604 | 151 |  | 50 |  | *T/Dflux 유15kg 용225kg | [14 empty] | 96.03 | 100 | 1000 | 0 | 0 |  | 650 |  | 선택 | 선택 | 1000 | 0 | 0 |  | 650 |  | 선택 | 선택 | 해제 | 미정 | 미정 | 선택 | 미정 |  | 미정 | BT180180 | H
B44625 | 2018-04-02 | 2 | B | 잔강최소화전 | 11 | A | AE4330VM2 | 합금강 | SNCM439계 | BM#2 | 1631 | 46 | 1635 | 1586 | 34 | 7000 |  | 1 | 0.31 | 18 |  | -2.52 | 1557 | 1621 | 2.33 | 0 | 0 | 35 | 2 | 58 | Y |  | 2018-04-02 22:30 | 64 | 1137 | 19 | 20 | 22 | 24 | 25 | 25 | 25 | 24 | 24 | 23 | 22 | 22 | 21 | 19 | 23 | 25 | 19 | 25 | -0.13 | Y | 45.02 | Y | -0.4 |  |  |  | 1.25 |  |  |  |  | N | N | N | 190 | 0.45 | 66 | 113318 | 99350 | 250 | 3000 | 13 | 2 | 10 | 2018-04-02 22:32 | 1557 | 149 |  | 40 | [16 empty] | 113.77 | 100 | 0 | 0 | 0 |  | 650 | 400 | 선택 | 선택 | 0 | 0 | 0 |  | 650 | 400 | 선택 | 선택 | 선택 | 미정 | 미정 | 미정 | 미정 |  | 미정 | BT180180 | C
A44652 | 2018-04-02 | 1 | B |  | 2 | A | BP-SCM420HT | 소입성보증강 | C | BM#1 | 1615 | 64 | 1617 | 1524 | 42 | 7600 |  | 3 | 0.28 | 17 |  | -1.66 | 1583 | 1617 | 0 | 15.04 |  | 19 | 23 | 57 | Y |  | 2018-04-02 23:17 | 73 | 1097 | 51 | 41 | 37 | 35 | 33 | 31 | 30 | 30 | 30 | 30 | 30 |  |  | 30 | 34 | 37 | 30 | 30 | -0.17 |  | 40 | Y | 0 | [8 empty] | N | N | N | 140 | 0.55 | 53 | 82990 | 93960 | 7020 | 15000 | 18 | 1 |  | 2018-04-02 23:24 | 1583 | 147 |  | 51 | [16 empty] | 82.25 | 0 | 0 | 0 | 0 |  | 650 |  | 선택 | 선택 | 0 | 0 | 0 |  | 650 |  | 선택 | 선택 | 해제 | 미정 | 미정 | 선택 | 미정 |  | 미정 | BT180180 | C
B44626 | 2018-04-02 | 2 | B | 잔강최소화, 교체전 | 12 | A | AE4326VM | 합금강 | SNCM439계 | BM#2 | 1649 | 60 | 1625 | 1584 | 46 | 9400 |  | 3 | 0.27 | 20 |  | -0.99 | 1578 | 1610 | 14.77 | 0 | 0 | 16 | 32 | 56 | Y |  | 2018-04-03 00:16 | 84 | 1133 | 3 | 41 | 44 | 45 | 46 | 47 | 47 | 47 | 47 | 47 | 46 | 45 | 45 | 44 | 42 | 47 | 44 | 47 | -0.07 | Y | 39.98 | Y | -0.2 |  |  |  | 1.01 |  |  |  |  | N | N | N | 180 | 0.45 | 71 | 122702 | 117080 | -230 | 2000 | 13 | 2 | 10 | 2018-04-03 00:07 | 1587 | 168 |  | 17 |  | * 샘플채취 ID; 303,403 (500) * 준빅사이즈 T/D 기준온도 초과되어 생관통보 함. | D3DD7E6883D64456B810DDEAB19D358E | E092E6930FF14CCE97A0A6AF9021AD6E | BA0ED790573945579708E44E6F3CCF1C | [11 empty] | 105.01 | 100 | 0 | 2540 | 500 |  | 650 | 400 | 선택 | 선택 | 0 | 2570 | 500 |  | 650 | 400 | 선택 | 선택 | 선택 | 미정 | 미정 | 미정 | 미정 |  | 미정 | RB177.80 | C
A44653 | 2018-04-02 | 1 | B |  | 3 | A | BP-SCM420HT | 소입성보증강 | C | BM#1 | 1617 | 45 | 1615 | 1571 | 34 | 6100 |  | 3 | 0.26 | 17 |  | 75.73 | 1584 | 0 | 0.08 | 15.09 |  | 12 | 29 | 74 | Y |  | 2018-04-03 00:36 | 74 | 1077 | 30 | 37 | 42 | 45 | 45 | 46 | 45 | 45 | 44 | 43 | 43 |  |  | 43 | 42 | 46 | 43 | 45 | -0.05 | Y | 25.05 | Y | 0 | [8 empty] | N | N | N | 130 | 0.55 | 54 | 101508 | 97230 | 7110 | 15800 | 18 | 1 |  | 2018-04-03 00:52 | 1584 | 127 |  | 26 | 20 | [15 empty] | 97.37 | 100 | 0 | 0 | 0 |  | 650 |  | 선택 | 선택 | 0 | 0 | 0 |  | 650 |  | 선택 | 선택 | 해제 | 미정 | 미정 | 선택 | 미정 |  | 미정 | BT180180 | H
A44654 | 2018-04-02 | 1 | B |  | 4 | A | BP-SCM420HT | 소입성보증강 | C | BM#1 | 1595 | 43 | 1609 | 1553 | 32 | 5600 |  | 3 | 0.28 | 17 |  | -1.46 | 1579 | 1609 | 0 | 14.2 |  | 15 | 13 | 34 | Y |  | 2018-04-03 01:20 | 69 | 1080 | 42 | 41 | 40 | 41 | 41 | 40 | 40 | 40 | 40 | 39 | 39 | 38 |  | 38 | 40 | 41 | 38 | 41 | -0.06 | Y | 40 | Y | -0.2 | [8 empty] | N | N | N | 120 | 0.55 | 55 | 101508 | 96740 | 7030 | 15000 | 18 | 1 |  | 2018-04-03 01:28 | 1579 | 113 |  | 38 | [16 empty] | 97.84 | 100 | 0 | 0 | 0 |  | 650 |  | 선택 | 선택 | 0 | 0 | 0 |  | 650 |  | 선택 | 선택 | 해제 | 미정 | 미정 | 선택 | 미정 |  | 미정 | BT180180 | H
B44627 | 2018-04-02 | 2 | B | TUNDISH교체 | 1 | A | SRD1 | 합금강 | D4 | BM#2 | 1588 | 46 | 1654 | 1566 | 40 | 7900 |  | 1 | 0.25 | 20 |  | -1.68 | 1574 | 1632 | 1.63 | 0 | 0 | 32 | 12 | 66 | Y |  | 2018-04-03 00:55 | 81 | 1080 | -310 | -124 | 13 | 9 | 17 | 22 | 24 | 26 | 27 | 28 | 27 | 27 | 27 | 27 | 18 | 28 | 27 | 27 | 0 |  | 15 | Y | 0 | 1.1 | 2.87 | 2.87 | 1.69 |  |  |  |  | N | N | N | 150 | 0.47 | 60 | 93200 | 100270 | 1280 | 11500 | 4 | 1 | 10 | 2018-04-03 01:03 | 1574 | 181 |  | 78 |  | * T/D 용강량 실측:1180mm / 18.5 TON * T/D FLUX 용탕부: 120 KG / 유탕부: 15KG 투입 * 슬리브 롱노즐( Y자형 ) 사용 * 첫 수소 기준값 초과 ID: 301,302,401,402 * 후 HEAT L/D 강제개공 ID: 307,407 | [14 empty] | 91.82 | 100 | 700 | 0 | 0 |  | 650 | 600 | 선택 | 해제 | 700 | 0 | 0 |  | 650 | 600 | 선택 | 해제 | 해제 | 미정 | 미정 | 미정 | 미정 |  | 미정 | RB135.00 | C
A44655 | 2018-04-02 | 1 | B |  | 5 | A | BP-SCM420HT | 소입성보증강 | C | BM#1 | 1585 | 42 | 1610 | 1549 | 31 | 5700 |  | 3 | 0.28 | 18 |  | -1.67 | 1576 | 1611 | 0 | 14.4 |  | 28 | 34 | 49 | Y |  | 2018-04-03 02:23 | 66 | 1081 | 38 | 37 | 38 | 39 | 40 | 40 | 39 | 39 | 38 | 38 | 37 | 37 |  | 37 | 38 | 40 | 37 | 39 | -0.05 | Y | 35.03 | Y | 0 | [8 empty] | N | N | N | 110 | 0.55 | 56 | 99588 | 100990 | 7030 | 13400 | 18 | 1 |  | 2018-04-03 02:30 | 1576 | 109 |  | 31 |  | *강제개공 및 나탕주입 ID:106.206 | [14 empty] | 92.21 | 100 | 0 | 0 | 0 |  | 650 |  | 선택 | 선택 | 0 | 0 | 0 |  | 650 |  | 선택 | 선택 | 해제 | 미정 | 미정 | 선택 | 미정 |  | 미정 | BT180180 | C
B44628 | 2018-04-02 | 2 | B |  | 2 | A | SRD1 | 합금강 | D4 | BM#2 | 1602 | 50 | 1636 | 1525 | 45 | 9000 |  | 1 | 0.31 | 17 |  | -2.27 | 1561 | 1636 | 1.11 | 0 | 0 | 11 | 56 | 83 | N | 3 | 2018-04-03 02:26 | 68 | 1083 | 23 | 20 | 17 | 21 | 21 | 22 | 22 | 21 | 21 | 20 | 18 | 17 | 15 | 12 | 19 | 22 | 12 | 21 | -0.25 | Y | 39.98 | Y | -0.6 | 1 |  |  | 1.36 |  |  |  |  | N | N | N | 140 | 0.49 | 60 | 97500 | 100870 | 90 | 15800 | 4 | 1 | 20 | 2018-04-03 02:44 | 1561 | 183 |  | 52 | [16 empty] | 98.09 | 100 | 0 | 0 | 0 |  | 650 | 600 | 선택 | 해제 | 0 | 0 | 0 |  | 650 | 600 | 선택 | 해제 | 해제 | 미정 | 미정 | 미정 | 미정 |  | 미정 | RB135.00 | H
A44656 | 2018-04-02 | 1 | B |  | 6 | A | BP-SCM420HT | 소입성보증강 | C | BM#1 | 1645 | 40 | 1609 | 1598 | 26 | 4100 |  | 3 | 0.26 | 18 |  | -1.62 | 1574 | 1608 | 0 | 15.96 |  | 19 | 24 | 44 | N | 1 | 2018-04-03 03:09 | 64 | 1085 | 34 | 25 | 20 | 23 | 25 | 27 | 27 | 27 | 27 | 27 | 27 | 26 | 26 | 25 | 26 | 27 | 25 | 27 | -0.05 | Y | 36.77 | Y | -0.58 | [8 empty] | N | N | N | 100 | 0.5 | 62 | 101508 | 100200 | 7070 | 15300 | 18 | 1 |  | 2018-04-03 03:37 | 1574 | 112 |  | 45 |  | *강제개공 및 나탕주입 ID:101.201 *STR#1.2 클로깅 발생 감속주입 | [14 empty] | 94.69 | 100 | 0 | 0 | 0 |  | 650 |  | 선택 | 선택 | 0 | 0 | 0 |  | 650 |  | 선택 | 선택 | 해제 | 미정 | 미정 | 선택 | 선택 | 6 | 미정 | BT180180 | H
B44629 | 2018-04-02 | 2 | B |  | 3 | B | SRD1 | 합금강 | D4 | BM#2 | 1694 | 89 | 1637 | 1576 | 42 | 8200 |  | 1 | 0.31 | 21 |  | -1.95 | 1563 | 1631 | 1.62 | 0 | 0 | 35 | 3 | 49 | Y |  | 2018-04-03 03:42 | 70 | 1080 | 12 | 22 | 28 | 32 | 33 | 33 | 32 | 31 | 30 | 29 | 28 | 27 | 25 | 25 | 28 | 33 | 25 | 0 | -0.2 | Y | 39.98 | Y | -0.4 | [8 empty] | N | N | N | 130 | 0.49 | 65 | 95406 | 105690 | 130 | 16000 | 4 | 1 | 30 | 2018-04-03 03:42 | 1563 | 182 |  | 39 | [16 empty] | 92.94 | 78.57 | 0 | 0 | 0 |  | 650 | 600 | 선택 | 해제 | 0 | 0 | 0 |  | 650 | 600 | 선택 | 해제 | 해제 | 미정 | 미정 | 미정 | 미정 |  | 미정 | RB150.00 | C
A44657 | 2018-04-02 | 1 | B |  | 7 | A | BP-SCM420HT | 소입성보증강 | C | BM#1 | 1603 | 42 | 1605 | 1554 | 28 | 5100 |  | 3 | 0.29 | 16 |  | -1.99 | 1565 | 1605 | 0 | 15.97 |  | 12 | 30 | 40 | Y |  | 2018-04-03 04:33 | 55 | 1079 | 25 | 26 | 28 | 29 | 28 | 28 | 28 | 28 | 27 | 27 | 26 | 26 |  | 26 | 27 | 29 | 26 | 28 | -0.04 | Y | 40.02 | Y | 0 | [8 empty] | N | N | N | 150 | 0.55 | 56 | 101508 | 99520 | 7090 | 14600 | 18 | 1 |  | 2018-04-03 04:46 | 1565 | 104 |  | 24 | [16 empty] | 95.27 | 100 | 0 | 0 | 0 |  | 650 |  | 선택 | 선택 | 0 | 0 | 0 |  | 650 |  | 선택 | 선택 | 해제 | 미정 | 미정 | 선택 | 미정 |  | 미정 | BT180180 | H
B44630 | 2018-04-02 | 2 | C |  | 4 | B | SRD1 | 합금강 | D4 | BM#2 | 1605 | 50 | 1614 | 1526 | 37 | 7400 |  | 1 | 0.31 | 16 |  | -2.3 | 1566 | 1616 | 1.3 | 0 | 0 | 16 | 33 | 16 | Y |  | 2018-04-03 04:37 | 73 | 1080 | 20 | 23 | 26 | 28 | 28 | 29 | 28 | 28 | 27 | 26 | 25 | 23 |  | 23 | 26 | 29 | 23 | 28 | -0.2 | Y | 29.98 | Y | -0.4 | [8 empty] | N | N | N | 120 | 0.49 | 59 | 105756 | 95460 | 20 | 15100 | 4 | 1 | 40 | 2018-04-03 04:40 | 1566 | 151 |  | 52 | [16 empty] | 112.09 | 76.92 | 0 | 0 | 0 |  | 650 | 600 | 선택 | 해제 | 0 | 0 | 0 |  | 650 | 600 | 선택 | 해제 | 해제 | 미정 | 미정 | 미정 | 미정 |  | 미정 | RB150.00 | C
A44658 | 2018-04-02 | 1 | C | TUNDISH교체전 | 8 | A | BP-SCM420HT | 소입성보증강 | C | BM#1 | 1599 | 40 | 1603 | 1542 | 30 | 5800 |  | 3 | 0.28 | 17 |  | -1.37 | 1575 | 1603 | 0 | 16.18 |  | 15 | 14 | 66 | Y |  | 2018-04-03 05:29 | 65 | 1080 | 24 | 31 | 35 | 38 | 39 | 38 | 39 | 38 | 38 | 38 | 37 | 37 |  | 37 | 36 | 39 | 37 | 38 | -0.02 | Y | 35.02 | Y | 0 | [8 empty] | N | N | N | 140 | 0.55 | 57 | 83416 | 98950 | 7000 | 2000 | 18 | 1 |  | 2018-04-03 05:36 | 1575 | 97 |  | 25 |  |  | B7A684E14B5B4003B9BFBDFD2FDA31AD | 91411A9063E64F00974FABF528542912 |  | 5EE6CCB257FC4D0FB20707DACACC27FE | [10 empty] | 78.73 | 100 | 0 | 3000 | 0 |  | 650 |  | 선택 | 선택 | 0 | 3000 | 0 |  | 650 |  | 선택 | 선택 | 해제 | 미정 | 미정 | 선택 | 미정 |  | 미정 | BT180180 | C
B44631 | 2018-04-02 | 2 | C |  | 5 | A | SCM440 | 합금강 | D | BM#2 | 1560 | 41 | 1634 | 1537 | 32 | 6600 |  | 1 | 0.31 | 16 |  | -2.3 | 1569 | 1631 | 0 | 3.81 | 0 | 32 | 13 | 32 | Y |  | 2018-04-03 05:35 | 73 | 1090 | 18 | 21 | 25 | 27 | 29 | 28 | 28 | 28 | 27 | 26 | 24 | 22 |  | 22 | 25 | 29 | 22 | 28 | -0.2 | Y | 35 | Y | -0.4 |  |  |  | 0.92 |  |  |  |  | N | N | N | 110 | 0.51 | 57 | 92189 | 96530 | 120 | 14100 | 4 | 1 | 50 | 2018-04-03 05:41 | 1569 | 150 |  | 56 | [16 empty] | 96.53 | 75 | 0 | 0 | 0 |  | 650 | 400 | 선택 | 해제 | 0 | 0 | 0 |  | 650 | 400 | 선택 | 해제 | 해제 | 미정 | 미정 | 미정 | 미정 |  | 미정 | RB140.00 | C
A44659 | 2018-04-02 | 1 | C | TUNDISH교체 | 1 | A | AE1055LS | 탄소강 | G-AE1055LS | BM#1 | 1572 | 45 | 1620 | 1526 | 40 | 6400 |  | 3 | 0.27 | 25 |  | -1.57 | 1574 | 1620 | 0 | 18.89 |  | 11 | 57 | 35 | Y |  | 2018-04-03 06:40 | 90 | 1085 | -120 | 44 | 39 | 44 | 46 | 49 | 51 | 53 | 52 | 53 | 54 | 55 |  | 55 | 47 | 55 | 55 | 0 | 0 |  |  | Y | 0.2 |  | 2.08 | 1.95 | [5 empty] | N | N | M | 230 | 0.47 | 57 | 101508 | 93800 | 7000 | 15100 | 12 | 2 |  | 2018-04-03 06:47 | 1574 | 122 |  | 36 |  | *T/D플럭스 유15 용225KG *STR#2 위드롤#6번 헌팅발생으로 6~8번 S/R적용안됨 *STR#2 스토퍼 컨트롤 안되어 용강조기 주입 헤드 500mm추가 절단 | [14 empty] | 100.7 | 100 | 1500 | 0 | 0 |  | 400 |  | 선택 | 해제 | 2000 | 0 | 0 |  | 400 |  | 선택 | 해제 | 해제 | 미정 | 미정 | 선택 | 미정 |  | 미정 | BT180180 | C
B44632 | 2018-04-02 | 2 | C |  | 6 | A | SCM440 | 합금강 | D | BM#2 | 1558 | 61 | 1635 | 1524 | 40 | 8300 |  | 1 | 0.32 | 20 |  | -2.07 | 1565 | 1625 | 0 | 4.78 | 0 | 28 | 35 | 44 | Y |  | 2018-04-03 07:06 | 69 | 1075 | 19 | 27 | 30 | 32 | 33 | 32 | 32 | 31 | 30 | 29 | 28 | 27 | 25 | 25 | 29 | 33 | 25 | 32 | -0.2 | Y | 39.82 | Y | -0.42 |  |  |  | 0.5 |  |  |  |  | N | N | Y | 100 | 0.47 | 63 | 102250 | 98900 | 90 | 14900 | 4 | 1 |  | 2018-04-03 07:23 | 1565 | 150 |  | 25 | [16 empty] | 103.28 | 75 | 0 | 0 | 0 |  | 650 | 400 | 선택 | 해제 | 0 | 0 | 0 |  | 650 | 400 | 선택 | 해제 | 해제 | 미정 | 미정 | 미정 | 미정 |  | 미정 | RB260.00 | C
A44660 | 2018-04-03 | 1 | C |  | 2 | A | AE1055LS | 탄소강 | G-AE1055LS | BM#1 | 1571 | 42 | 1598 | 1545 | 26 | 4300 |  | 3 | 0.28 | 25 |  | -1.73 | 1548 | 1598 | 0 | 16.26 |  | 19 | 25 | 59 | Y |  | 2018-04-03 07:33 | 64 | 1085 | 53 | 43 | 36 | 34 | 32 | 31 | 31 | 31 | 30 | 29 | 29 | 29 |  | 29 | 34 | 36 | 29 | 31 | -0.16 |  | 45.03 | Y | 0 | [8 empty] | N | N | Y | 220 | 0.49 | 59 | 84590 | 92350 | 6960 | 15300 | 12 | 2 |  | 2018-04-03 07:42 | 1548 | 122 |  | 42 |  | *STR#2 위드롤#6번 헌팅발생으로 6~8번 S/R적용안됨 | [14 empty] | 85.14 | 100 | 0 | 0 | 0 |  | 400 |  | 선택 | 해제 | 0 | 0 | 0 |  | 400 |  | 선택 | 해제 | 해제 | 미정 | 미정 | 선택 | 미정 |  | 미정 | BT180180 | H
B44633 | 2018-04-03 | 2 | C |  | 7 | A | SCM440 | 합금강 | D | BM#2 | 1602 | 44 | 1615 | 1523 | 38 | 8000 |  | 1 | 0.31 | 25 |  | -1.87 | 1560 | 1622 | 0 | 4.71 | 0 | 35 | 4 | 44 | Y |  | 2018-04-03 08:09 | 64 | 1090 | 23 | 25 | 25 | 25 | 24 | 24 | 22 | 21 | 21 | 20 | 19 | 18 |  | 18 | 22 | 25 | 18 | 25 | -0.16 |  | 44.9 | Y | -0.2 |  |  |  | 0.98 |  |  |  |  | Y | Y | Y | 150 | 0.48 | 63 | 86420 | 99870 | 90 | 15700 | 4 | 1 | 20 | 2018-04-03 08:30 | 1560 | 127 |  | 28 |  | *테스트품 (위드롤#.9.10번 강압하 테스트) *샘플채취 300mm ID:303.403 | [14 empty] | 87.29 | 70 | 0 | 0 | 300 |  | 650 | 400 | 선택 | 해제 | 0 | 0 | 300 |  | 650 | 400 | 선택 | 해제 | 해제 | 미정 | 미정 | 미정 | 미정 |  | 미정 | RB220.00 | C
A44661 | 2018-04-03 | 1 | C |  | 3 | A | AE1055LS | 탄소강 | G-AE1055LS | BM#1 | 1614 | 39 | 1599 | 1570 | 29 | 3700 |  | 3 | 0.27 | 25 |  | -1.66 | 1550 | 1599 | 0 | 20.51 |  | 12 | 31 | 58 | Y |  | 2018-04-03 08:30 | 66 | 1082 | 28 | 31 | 33 | 34 | 35 | 35 | 35 | 34 | 34 | 34 | 33 |  |  | 33 | 33 | 35 | 33 | 35 | -0.07 | Y | 30.02 | Y | -0.2 | [8 empty] | N | N | Y |  | 0.5 | 54 | 84590 | 88350 | 7020 | 15600 | 12 | 2 |  | 2018-04-03 08:45 | 1550 | 122 |  | 44 | [16 empty] | 88.72 | 100 | 0 | 0 | 0 |  | 400 |  | 선택 | 해제 | 0 | 0 | 0 |  | 400 |  | 선택 | 해제 | 해제 | 미정 | 미정 | 선택 | 미정 |  | 미정 | BT180180 | H
B44634 | 2018-04-03 | 2 | C | TUNDISH교체전 | 8 | A | SCM440 | 합금강 | D | BM#2 | 1590 | 40 | 1615 | 1544 | 35 | 7300 |  | 1 | 0.34 | 18 |  | 0 | 1565 | 1621 | 0 | 3.7 | 0 | 16 | 34 | 40 | Y |  | 2018-04-03 09:01 | 69 | 1098 | 16 | 23 | 27 | 30 | 32 | 32 | 33 | 33 | 32 | 32 | 31 | 29 | 29 | 28 | 29 | 33 | 28 | 32 | -0.14 | Y | 35.02 | Y | -0.2 |  |  |  | 0.97 |  |  |  |  | Y | Y | N | 140 | 0.47 | 67 | 116924 | 103270 | 2130 | 2100 | 4 | 1 | 10 | 2018-04-03 09:09 | 1565 | 126 |  | 41 |  | *빅사이즈 후속 | 558CA098214845199DFFF01C57B8291E | 39B230C656C84F4DABF6C3B229DA66A6 | AF033771EC6D4EE9A18CCDBFAF14EF29 | [11 empty] | 113.74 | 78.57 | 0 | 3000 | 0 |  | 650 | 400 | 선택 | 해제 | 0 | 3000 | 0 |  | 650 | 400 | 선택 | 해제 | 해제 | 미정 | 미정 | 미정 | 미정 |  | 미정 | BM510510 | C
A44662 | 2018-04-03 | 1 | C |  | 4 | A | AE1055LS | 탄소강 | G-AE1055LS | BM#1 | 1576 | 40 | 1577 | 1535 | 31 | 5200 |  | 3 | 0.26 | 25 |  | -1.22 | 1545 | 1580 | 0 | 13.93 |  | 15 | 15 | 59 | Y |  | 2018-04-03 09:31 | 61 | 1084 | 32 | 30 | 29 | 28 | 28 | 28 | 27 | 26 | 26 | 25 | 25 | 25 | 25 | 25 | 27 | 29 | 25 | 28 | -0.08 |  | 50 | Y | 0 | [8 empty] | N | N | Y | 200 | 0.5 | 60 | 84590 | 96400 | 7060 | 14400 | 12 | 2 |  | 2018-04-03 09:43 | 1545 | 119 |  | 39 | [16 empty] | 81.81 | 100 | 0 | 0 | 0 |  | 400 |  | 선택 | 해제 | 0 | 0 | 0 |  | 400 |  | 선택 | 해제 | 해제 | 미정 | 미정 | 선택 | 미정 |  | 미정 | BT180180 | C
A44663 | 2018-04-03 | 1 | C |  | 5 | A | AE1055LS | 탄소강 | G-AE1055LS | BM#1 | 1560 | 46 | 1590 | 1537 | 33 | 5500 |  | 3 | 0.26 | 25 |  | -1.17 | 1546 | 1580 | 0 | 14.45 |  | 11 | 58 | 53 | Y |  | 2018-04-03 10:44 | 62 | 1085 | 22 | 28 | 31 | 32 | 33 | 32 | 32 | 31 | 31 | 30 | 30 | 29 |  | 29 | 30 | 33 | 29 | 32 | -0.11 | Y | 35.02 | Y | -0.2 | [8 empty] | N | N | Y | 190 | 0.5 | 60 | 152262 | 98300 | 6880 | 15400 | 12 | 2 |  | 2018-04-03 10:54 | 1546 | 115 |  | 28 |  | *유사강종 연연주 혼탕부 ID: 107~109.207`209 | [14 empty] | 144.6 | 100 | 0 | 0 | 0 |  | 400 |  | 선택 | 해제 | 0 | 0 | 0 |  | 400 |  | 선택 | 해제 | 해제 | 미정 | 미정 | 선택 | 미정 |  | 미정 | BT180180 | H
B44635 | 2018-04-03 | 2 | C | TUNDISH교체 | 1 | A | SBC70LV | 특수용도강 | D3 | BM#2 | 1592 | 58 | 1665 | 1524 | 48 | 10200 |  | 1 | 0.3 | 22 |  | 0 | 1576 | 1664 | 1.64 | 0 | 0 | 32 | 14 | 42 | Y |  | 2018-04-03 10:39 | 77 | 1091 | -626 | -78 | 30 | 29 | 29 | 23 | 25 | 29 | 33 | 34 | 35 | 37 | 37 | 36 | 28 | 37 | 36 | 29 | 0.14 |  | 15.03 | Y | 0 | 0.7 | 2.18 | 2.12 | 1.35 |  |  |  |  | N | N | M | 150 | 0.48 | 60 | 98864 | 102860 | 1140 | 14800 | 11 | 2 | 10 | 2018-04-03 10:44 | 1576 | 162 |  | 38 |  | *T/D플럭스 120/15KG *롱노즐 실리부 부착 *수소 10분 측정값 기준치 초과 ,생관통보 *후속 B44636 래들 미개공 강제렌싱 1회 실시, T/D잔강 14.8톤 ID:307.407 | [14 empty] | 95.06 | 100 | 700 | 0 | 0 |  | 490 | 400 | 선택 | 선택 | 700 | 0 | 0 |  | 490 | 400 | 선택 | 선택 | 미정 | 미정 | 미정 | 미정 | 선택 |  | 미정 | RB133.35 | H
A44664 | 2018-04-03 | 1 | C |  | 6 | A | SP-AE1055LS | 탄소강 | P-AE1055LS | BM#1 | 1620 | 40 | 1586 | 1566 | 27 | 4200 |  | 3 | 0.26 | 25 |  | -1.23 | 1545 | 1581 | 0 | 17.83 |  | 19 | 26 | 52 | Y |  | 2018-04-03 11:41 | 61 | 1091 | 27 | 30 | 32 | 32 | 33 | 33 | 32 | 31 | 31 | 30 | 30 | 29 | 29 | 29 | 31 | 33 | 29 | 32 | -0.1 | Y | 40 | Y | 0 | [8 empty] | N | N | Y | 180 | 0.48 | 64 | 50754 | 97900 | 7000 | 15800 | 12 | 2 |  | 2018-04-03 11:48 | 1545 | 112 |  | 33 |  | *유사강종 연연주 혼탕부 ID:101.201 | [14 empty] | 48.38 | 100 | 0 | 0 | 0 |  | 400 |  | 선택 | 해제 | 0 | 0 | 0 |  | 400 |  | 선택 | 해제 | 해제 | 미정 | 미정 | 선택 | 미정 |  | 미정 | BT180180 | H
B44636 | 2018-04-03 | 2 | C |  | 2 | A | SBC70LV | 특수용도강 | D3 | BM#2 | 1573 | 48 | 1636 | 1516 | 40 | 8500 |  | 1 | 0.29 | 18 |  | -3.13 | 1567 | 1639 | 1.41 | 0 | 0 | 28 | 36 | 59 | N | 1 | 2018-04-03 11:39 | 68 | 1095 | 35 | 29 | 26 | 24 | 23 | 22 | 21 | 20 | 18 | 16 | 15 | 14 |  | 14 | 22 | 26 | 14 | 0 | -0.27 |  | 45 | Y | -0.2 |  |  |  | 1.46 |  |  |  |  | N | N | Y | 140 | 0.51 | 57 | 98864 | 97330 | 120 | 16400 | 11 | 2 | 20 | 2018-04-03 12:01 | 1567 | 144 |  | 42 | 26 | *전공정 요청 감속주입 | [14 empty] | 102.03 | 100 | 0 | 0 | 0 |  | 490 | 400 | 선택 | 선택 | 0 | 0 | 0 |  | 490 | 400 | 선택 | 선택 | 미정 | 미정 | 미정 | 미정 | 미정 |  | 미정 | RB133.35 | H
A44665 | 2018-04-03 | 1 | A |  | 7 | A | SP-AE1055LS | 탄소강 | P-AE1055LS | BM#1 | 1586 | 40 | 1593 | 1538 | 28 | 4500 |  | 3 | 0.26 | 26 |  | -1.59 | 1545 | 1593 | 0 | 18.83 |  | 12 | 32 | 52 | Y |  | 2018-04-03 12:51 | 61 | 1099 | 27 | 31 | 33 | 34 | 34 | 34 | 34 | 33 | 32 | 32 | 32 | 31 | 31 | 31 | 32 | 34 | 31 | 34 | -0.07 | Y | 45 | Y | 0 | [8 empty] | N | N | Y | 230 | 0.48 | 60 | 84590 | 96220 | 7080 | 15380 | 12 | 2 |  | 2018-04-03 13:01 | 1545 | 101 |  | 28 | 12 | [15 empty] | 81.97 | 100 | 0 | 0 | 0 |  | 400 |  | 선택 | 해제 | 0 | 0 | 0 |  | 400 |  | 선택 | 해제 | 해제 | 미정 | 미정 | 선택 | 미정 |  | 미정 | BT180180 | H
B44637 | 2018-04-03 | 2 | A |  | 3 | A | SBC70LV | 특수용도강 | D3 | BM#2 | 1603 | 50 | 1634 | 1516 | 40 | 8600 |  | 1 | 0.28 | 19 |  | 0 | 1571 | 1641 | 3.2 | 0 | 0 | 35 | 5 | 60 | Y |  | 2018-04-03 12:45 | 72 | 1087 | 12 | 18 | 23 | 26 | 26 | 26 | 25 | 23 | 22 | 20 | 19 | 17 |  | 17 | 21 | 26 | 17 | 26 | -0.22 | Y | 40.02 | Y | -0.4 |  |  |  | 0.97 |  |  |  |  | N | N | Y | 130 | 0.5 | 59 | 106314 | 95730 | 7170 | 15500 | 11 | 2 |  | 2018-04-03 12:57 | 1571 | 141 |  | 35 |  | *트랜스퍼카 쾐칭장입으로 인한 BLOOM 정체, 감속주입 | [14 empty] | 106.31 | 100 | 0 | 0 | 0 |  | 490 | 400 | 선택 | 선택 | 0 | 0 | 0 |  | 490 | 400 | 선택 | 선택 | 미정 | 미정 | 미정 | 미정 | 미정 |  | 미정 | RB133.35 | H
A44666 | 2018-04-03 | 1 | A |  | 8 | A | SP-AE1055LS | 탄소강 | P-AE1055LS | BM#1 | 1641 | 40 | 1586 | 1573 | 32 | 3700 |  | 3 | 0.25 | 25 |  | -1.26 | 1549 | 1586 | 0 | 18.15 |  | 15 | 16 | 59 | Y |  | 2018-04-03 13:51 | 65 | 1105 | 30 | 31 | 33 | 34 | 34 | 33 | 33 | 33 | 32 | 32 | 31 | 31 | 31 | 31 | 32 | 34 | 31 | 33 | -0.04 | Y | 45 | Y | 0 | [8 empty] | N | N | Y | 220 | 0.48 | 61 | 101508 | 97760 | 7080 | 16100 | 12 | 2 |  | 2018-04-03 14:04 | 1549 | 106 |  | 31 |  | Sample채취 ID:103.203 | [14 empty] | 96.91 | 100 | 0 | 0 | 300 |  | 400 |  | 선택 | 해제 | 0 | 0 | 300 |  | 400 |  | 선택 | 해제 | 해제 | 미정 | 미정 | 선택 | 미정 |  | 미정 | BT180180 | H
B44638 | 2018-04-03 | 2 | A |  | 4 | A | SBC70LV | 특수용도강 | D3 | BM#2 | 1600 | 45 | 1647 | 1554 | 38 | 7500 |  | 1 | 0.29 | 19 |  | -2.68 | 1568 | 1644 | 1.94 | 0 | 0 | 16 | 35 | 55 | Y |  | 2018-04-03 14:05 | 69 | 1087 | 14 | 22 | 26 | 29 | 30 | 30 | 30 | 30 | 30 | 28 | 27 | 26 | 24 | 24 | 27 | 30 | 24 | 30 | -0.15 | Y | 40.03 | Y | -0.4 | [8 empty] | N | N | Y | 120 | 0.5 | 63 | 96936 | 103330 | 880 | 15700 | 11 | 2 |  | 2018-04-03 14:09 | 1568 | 139 |  | 17 |  | *주입초 퀜칭지연으로 감속주입 | [14 empty] | 93.12 | 100 | 0 | 0 | 0 |  | 490 | 400 | 선택 | 선택 | 0 | 0 | 0 |  | 490 | 400 | 선택 | 선택 | 미정 | 미정 | 미정 | 미정 | 미정 |  | 미정 | RB133.35 | H
A44667 | 2018-04-03 | 1 | A |  | 9 | A | SP-AE1055LS | 탄소강 | P-AE1055LS | BM#1 | 1601 | 40 | 1598 | 1546 | 25 | 4100 |  | 3 | 0.25 | 26 |  | -1.77 | 1545 | 1598 | 0 | 20 |  | 11 | 59 | 59 | Y |  | 2018-04-03 15:04 | 61 | 1084 | 29 | 29 | 29 | 29 | 30 | 29 | 29 | 28 | 28 | 27 | 27 | 26 | 26 | 26 | 28 | 30 | 26 | 29 | -0.1 | Y | 39.98 | Y | 0 | [8 empty] | N | N | Y | 210 | 0.48 | 62 | 101508 | 98180 | 7150 | 13360 | 12 | 2 |  | 2018-04-03 14:56 | 1545 | 111 |  | 23 | [16 empty] | 96.49 | 100 | 0 | 0 | 0 |  | 400 |  | 선택 | 해제 | 0 | 0 | 0 |  | 400 |  | 선택 | 해제 | 해제 | 미정 | 미정 | 선택 | 미정 |  | 미정 | BT180180 | H
B44639 | 2018-04-03 | 2 | A |  | 5 | A | SBC70LV | 특수용도강 | D3 | BM#2 | 1567 | 51 | 1645 | 1515 | 42 | 8600 |  | 1 | 0.3 | 20 |  | -2.38 | 1561 | 1644 | 4.45 | 0 | 0 | 32 | 15 | 26 | Y |  | 2018-04-03 15:01 | 62 | 1090 | 19 | 26 | 30 | 31 | 32 | 32 | 31 | 30 | 29 | 28 | 27 | 26 | 24 | 24 | 28 | 32 | 24 | 0 | -0.2 | Y | 40.02 | Y | -0.4 | [8 empty] | N | N | Y | 110 | 0.5 | 61 | 96936 | 101860 | 180 | 15400 | 11 | 2 |  | 2018-04-03 14:58 | 1561 | 142 |  | 27 | [16 empty] | 92.32 | 100 | 0 | 0 | 0 |  | 490 | 400 | 선택 | 선택 | 0 | 0 | 0 |  | 490 | 400 | 선택 | 선택 | 미정 | 미정 | 미정 | 미정 | 미정 |  | 미정 | RB133.35 | H
A44668 | 2018-04-03 | 1 | A |  | 10 | A | SP-AE1055LS | 탄소강 | P-AE1055LS | BM#1 | 1610 | 41 | 1611 | 1548 | 30 | 5000 |  | 3 | 0.26 | 25 |  | 0 | 1611 | 1611 | 0 | 23.43 |  | 19 | 27 | 56 | Y |  | 2018-04-03 15:56 | 127 | 1132 | 24 | 30 | 35 | 38 | 40 | 40 | 40 | 40 | 40 | 40 | 39 | 39 | 39 | 39 | 37 | 40 | 39 | 40 | -0.03 | Y | 39.93 | Y | 0 | [8 empty] | N | N | Y | 200 | 0.48 | 61 | 101508 | 97010 | 7130 | 15750 | 12 | 2 |  | 2018-04-03 16:04 | 1557 | 116 |  | 36 | [16 empty] | 97.6 | 100 | 0 | 0 | 0 |  | 400 |  | 선택 | 해제 | 0 | 0 | 0 |  | 400 |  | 선택 | 해제 | 해제 | 미정 | 미정 | 선택 | 선택 | 9 | 미정 | BT180180 | H
B44640 | 2018-04-03 | 2 | A |  | 6 | A | SBC70LV | 특수용도강 | D3 | BM#2 | 1580 | 45 | 1614 | 1547 | 37 | 7500 |  | 1 | 0.31 | 18 |  | -2.27 | 1560 | 1623 | 2.85 | 0 | 0 | 28 | 37 | 36 | Y |  | 2018-04-03 16:01 | 61 | 1130 | 19 | 20 | 20 | 21 | 21 | 20 | 19 | 18 | 16 | 16 | 14 | 13 | 12 | 12 | 18 | 21 | 12 | 20 | -0.2 | Y | 44.98 | Y | -0.2 | [8 empty] | N | N | Y | 100 | 0.51 | 61 | 96936 | 104920 | 640 | 16100 | 11 | 2 |  | 2018-04-03 16:07 | 1560 | 140 |  | 32 | [16 empty] | 91.8 | 100 | 0 | 0 | 0 |  | 490 | 400 | 선택 | 선택 | 0 | 0 | 0 |  | 490 | 400 | 선택 | 선택 | 미정 | 미정 | 미정 | 미정 | 미정 |  | 미정 | RB133.35 | H
B44641 | 2018-04-03 | 2 | A |  | 7 | A | SBC70LV | 특수용도강 | D3 | BM#2 | 1577 | 41 | 1637 | 1534 | 35 | 6900 |  | 1 | 0.31 | 19 |  | -2.43 | 1565 | 1623 | 2.72 | 0 | 0 | 35 | 6 | 34 | Y |  | 2018-04-03 17:09 | 66 | 1128 | 13 | 15 | 17 | 17 | 17 | 17 | 17 | 16 | 15 | 13 |  |  |  | 13 | 16 | 17 | 13 | 17 | -0.1 |  | 35.02 | Y | -0.4 | [8 empty] | N | N | Y | 150 | 0.52 | 54 | 96936 | 93280 | 4600 | 15400 | 11 | 2 |  | 2018-04-03 17:29 | 1559 | 143 |  | 27 | [16 empty] | 98.91 | 100 | 0 | 0 | 0 |  | 490 | 400 | 선택 | 선택 | 0 | 0 | 0 |  | 490 | 400 | 선택 | 선택 | 미정 | 미정 | 미정 | 미정 | 미정 |  | 미정 | RB133.35 | H
A44669 | 2018-04-03 | 1 | A |  | 11 | A | SP-AE1055LS | 탄소강 | P-AE1055LS | BM#1 | 1612 | 43 | 1605 | 1547 | 37 | 5700 |  | 3 | 0.26 | 30 |  | -1.65 | 1549 | 1605 | 0 | 27.63 |  | 12 | 33 | 60 | Y |  | 2018-04-03 17:16 | 65 | 1138 | 37 | 40 | 41 | 42 | 42 | 41 | 41 | 40 | 39 | 39 | 38 | 37 | 37 | 37 | 40 | 42 | 37 | 41 | -0.11 | Y | 44.98 | Y | 0 | [8 empty] | N | N | Y | 190 | 0.48 | 62 | 84590 | 98570 | 7030 | 15340 | 12 | 2 |  | 2018-04-03 17:24 | 1549 | 125 |  | 20 | [16 empty] | 80.14 | 100 | 0 | 0 | 0 |  | 400 |  | 선택 | 해제 | 0 | 0 | 0 |  | 400 |  | 선택 | 해제 | 해제 | 미정 | 미정 | 선택 | 미정 |  | 미정 | BT180180 | H
B44642 | 2018-04-03 | 2 | A |  | 8 | A | SBC70LV | 특수용도강 | D3 | BM#2 | 1591 | 46 | 1635 | 1545 | 42 | 8400 |  | 1 | 0.28 | 18 |  | -2.94 | 1563 | 1636 | 2.08 | 0 | 0 | 31 | 70 | 461 | Y |  | 2018-04-03 17:57 | 64 | 1129 | 8 | 11 | 16 | 19 | 20 | 21 | 20 | 20 | 19 | 18 | 17 | 17 |  | 17 | 17 | 21 | 17 | 20 | -0.13 | Y | 30 | Y | 0 | [8 empty] | N | N | Y | 140 | 0.52 | 56 | 96936 | 98390 | 2700 | 16200 | 11 | 2 |  | 2018-04-03 18:15 | 1563 | 139 |  | 37 | [16 empty] | 95.98 | 100 | 0 | 0 | 0 |  | 490 | 400 | 선택 | 선택 | 0 | 0 | 0 |  | 490 | 400 | 선택 | 선택 | 미정 | 미정 | 미정 | 미정 | 선택 | 8 | 미정 | RB133.35 | H
A44670 | 2018-04-03 | 1 | A |  | 12 | A | SP-AE1055LS | 탄소강 | P-AE1055LS | BM#1 | 1591 | 48 | 1592 | 1543 | 32 | 5300 |  | 3 | 0.26 | 30 |  | -1.48 | 1540 | 1595 | 0 | 34.89 |  | 15 | 17 | 52 | Y |  | 2018-04-03 18:20 | 56 | 1133 | 34 | 34 | 34 | 34 | 33 | 32 | 31 | 30 | 29 | 29 | 28 | 28 | 27 | 27 | 31 | 34 | 27 | 34 | -0.14 |  | 49.98 | Y | -0.2 | [8 empty] | N | N | Y | 180 | 0.48 | 62 | 101508 | 98800 | 6960 | 15560 | 12 | 2 |  | 2018-04-03 18:27 | 1540 | 131 |  | 21 | [16 empty] | 96.03 | 100 | 0 | 0 | 0 |  | 400 |  | 선택 | 해제 | 0 | 0 | 0 |  | 400 |  | 선택 | 해제 | 해제 | 미정 | 미정 | 선택 | 미정 |  | 미정 | BT180180 | H
B44643 | 2018-04-03 | 2 | A |  | 9 | A | SBC70LV | 특수용도강 | D3 | BM#2 | 1587 | 45 | 1635 | 1544 | 32 | 6500 |  | 1 | 0.31 | 18 |  | -2.82 | 1566 | 1632 | 4.34 | 0 | 0 | 32 | 16 | 37 | Y |  | 2018-04-03 19:01 | 67 | 1126 | 13 | 17 | 22 | 24 | 24 | 24 | 24 | 24 | 23 | 21 | 20 | 20 |  | 20 | 21 | 24 | 20 | 24 | -0.1 | Y | 39.98 | Y | 0 | [8 empty] | N | N | Y | 130 | 0.51 | 56 | 96936 | 96190 | 2400 | 15200 | 11 | 2 |  | 2018-04-03 18:55 | 1566 | 136 |  | 33 |  | *후 HEA 강제개공 및 나탕주입 307.407 | [14 empty] | 100.98 | 100 | 0 | 0 | 0 |  | 490 | 400 | 선택 | 선택 | 0 | 0 | 0 |  | 490 | 400 | 선택 | 선택 | 미정 | 미정 | 미정 | 미정 | 미정 |  | 미정 | RB133.35 | H
A44671 | 2018-04-03 | 1 | A |  | 13 | A | SP-AE1055LS | 탄소강 | P-AE1055LS | BM#1 | 1620 | 52 | 1602 | 1533 | 36 | 5800 |  | 3 | 0.26 | 30 |  | -1.27 | 1551 | 1594 | 0 | 28.53 |  | 11 | 60 | 50 | Y |  | 2018-04-03 19:11 | 67 | 1128 | 25 | 31 | 35 | 37 | 38 | 38 | 38 | 38 | 37 | 37 | 36 | 36 | 36 | 36 | 36 | 38 | 36 | 38 | -0.05 | Y | 40.02 | Y | 0 | [8 empty] | N | N | Y | 230 | 0.48 | 64 | 101508 | 100910 | 7050 | 16020 | 12 | 2 |  | 2018-04-03 19:19 | 1551 | 137 |  | 34 | [16 empty] | 94.08 | 100 | 0 | 0 | 0 |  | 400 |  | 선택 | 해제 | 0 | 0 | 0 |  | 400 |  | 선택 | 해제 | 해제 | 미정 | 미정 | 선택 | 미정 |  | 미정 | BT180180 | H
B44644 | 2018-04-03 | 2 | A |  | 10 | A | SBC70LV | 특수용도강 | D3 | BM#2 | 1571 | 42 | 1634 | 1545 | 35 | 7100 |  | 1 | 0.28 | 18 |  | -1.97 | 1566 | 1623 | 2.95 | 0 | 0 | 28 | 38 | 31 | N | 1 | 2018-04-03 19:55 | 67 | 1130 | 16 | 22 | 26 | 28 | 28 | 28 | 28 | 27 | 26 | 25 | 24 | 22 | 21 | 21 | 25 | 28 | 21 | 28 | -0.16 | Y | 44.97 | Y | -0.2 | [8 empty] | N | N | Y | 120 | 0.5 | 61 | 96936 | 102720 | 1420 | 14500 | 11 | 2 |  | 2018-04-03 20:02 | 1566 | 134 |  | 39 |  | *후HEAT 강제개공 307.407 | [14 empty] | 92.76 | 100 | 0 | 0 | 0 |  | 490 | 400 | 해제 | 선택 | 0 | 0 | 0 |  | 490 | 400 | 해제 | 선택 | 미정 | 미정 | 미정 | 미정 | 미정 |  | 미정 | RB133.35 | H
A44672 | 2018-04-03 | 1 | A |  | 14 | A | SP-AE1055LS | 탄소강 | P-AE1055LS | BM#1 | 1565 | 41 | 1608 | 1540 | 34 | 5700 |  | 3 | 0.28 | 31 |  | -1.18 | 1542 | 1583 | 0 | 26.79 |  | 19 | 28 | 43 | Y |  | 2018-04-03 20:26 | 58 | 1133 | 34 | 34 | 34 | 35 | 35 | 34 | 34 | 34 | 33 | 33 | 32 | 32 | 31 | 31 | 34 | 35 | 31 | 34 | -0.09 | Y | 45 | Y | -0.2 | [8 empty] | N | N | Y | 220 | 0.48 | 60 | 93049 | 93150 | 7110 | 15200 | 12 | 2 |  | 2018-04-03 20:33 | 1542 | 133 |  | 27 | [16 empty] | 92.91 | 100 | 0 | 0 | 0 |  | 400 |  | 선택 | 해제 | 0 | 0 | 0 |  | 400 |  | 선택 | 해제 | 해제 | 미정 | 미정 | 선택 | 미정 |  | 미정 | BT180180 | H
B44645 | 2018-04-03 | 2 | B | TUNDISH교체전 | 11 | A | SBC70LV | 특수용도강 | D3 | BM#2 | 1595 | 44 | 1646 | 1534 | 33 | 6800 |  | 1 | 0.27 | 19 |  | -2.17 | 1557 | 1617 | 1.79 | 0 | 0 | 35 | 7 | 32 | N | 1 | 2018-04-03 21:14 | 58 | 1112 | 17 | 21 | 24 | 25 | 26 | 26 | 25 | 25 | 24 | 22 | 21 | 20 | 18 | 18 | 23 | 26 | 18 | 25 | -0.21 | Y | 37.27 | Y | -0.4 | [8 empty] | N | N | M | 110 | 0.51 | 57 | 99585 | 97650 | 5850 | 2000 | 11 | 2 | 10 | 2018-04-03 21:25 | 1557 | 114 |  | 24 |  |  | B2960CA7B15A4DA59266D456D0B3810C | E9F100076CCE44D09E195FAAF329F219 | 6E65D47B5F4B46718730E24C33111D69 | [11 empty] | 96.22 | 100 | 0 | 3280 | 0 |  | 490 | 400 | 선택 | 선택 | 0 | 2530 | 0 |  | 490 | 400 | 선택 | 선택 | 미정 | 미정 | 미정 | 미정 | 미정 |  | 미정 | RB133.35 | H
A44673 | 2018-04-03 | 1 | B |  | 15 | A | SP-AE1055LS | 탄소강 | P-AE1055LS | BM#1 | 1614 | 53 | 1599 | 1537 | 36 | 5900 |  | 3 | 0.28 | 28 |  | -1.38 | 1551 | 1598 | 0 | 27.97 |  | 12 | 34 | 47 | Y |  | 2018-04-03 21:31 | 67 | 1109 | 29 | 36 | 40 | 42 | 44 | 43 | 43 | 43 | 43 | 42 | 42 | 42 |  | 42 | 41 | 44 | 42 | 43 | -0.06 | Y | 35 | Y | 0 | [8 empty] | N | N | Y | 210 | 0.48 | 60 | 101508 | 94550 | 7040 | 15600 | 12 | 2 |  | 2018-04-03 21:39 | 1551 | 139 |  | 23 | [16 empty] | 99.96 | 100 | 0 | 0 | 0 |  | 400 |  | 선택 | 해제 | 0 | 0 | 0 |  | 400 |  | 선택 | 해제 | 해제 | 미정 | 미정 | 선택 | 미정 |  | 미정 | BT180180 | H
B44646 | 2018-04-03 | 2 | B | TUNDISH교체 | 1 | A | SM45CB | 탄소강 | SM45C | BM#2 | 1585 | 41 | 1644 | 1535 | 36 | 7600 |  | 1 | 0.33 | 21 |  | 0 | 1580 | 1656 | 2.75 | 2.91 | 0 | 31 | 71 | 49 | Y |  | 2018-04-03 22:13 | 87 | 1136 | -299 | -114 | 21 | 20 | 20 | 26 | 30 | 35 | 36 | 37 | 37 | 38 | 38 | 38 | 32 | 38 | 38 | 0 | 0 |  | 5 | Y | 0 |  | 2 | 2 | [5 empty] | N | N | N | 190 | 0.49 | 57 | 101196 | 92810 | 1200 | 15800 | 15 | 1 | 10 | 2018-04-03 22:12 | 1580 | 141 |  | 48 |  | * T/D 용강량 실측:1100mm / 18.3 TON * T/D FLUX 용탕부: 120 KG / 유탕부: 15KG 투입 * 슬리브 롱노즐( Y자형 ) 사용 | [14 empty] | 104.98 | 100 | 700 | 0 | 0 |  | 650 | 400 | 선택 | 해제 | 700 | 0 | 0 |  | 650 | 400 | 선택 | 해제 | 해제 | 미정 | 미정 | 미정 | 미정 |  | 미정 | RB120.00 | H
A44674 | 2018-04-03 | 1 | B |  | 16 | A | SP-AE1055LS | 탄소강 | P-AE1055LS | BM#1 | 1599 | 40 | 1590 | 1557 | 31 | 4900 |  | 3 | 0.27 | 26 |  | -1.48 | 1557 | 1601 | 0 | 25.1 |  | 15 | 18 | 58 | Y |  | 2018-04-03 22:21 | 73 | 1133 | 40 | 41 | 42 | 44 | 44 | 43 | 43 | 42 | 41 | 41 | 40 | 40 | 40 | 40 | 42 | 44 | 40 | 41 | -0.09 | Y | 45 | Y | 0 | [8 empty] | N | N | Y | 200 | 0.48 | 65 | 101508 | 99540 | 7060 | 15800 | 12 | 2 |  | 2018-04-03 22:32 | 1557 | 119 |  | 35 | [16 empty] | 95.27 | 100 | 0 | 0 | 0 |  | 400 |  | 선택 | 해제 | 0 | 0 | 0 |  | 400 |  | 선택 | 해제 | 해제 | 미정 | 미정 | 선택 | 미정 |  | 미정 | BT180180 | H
B44647 | 2018-04-03 | 2 | B |  | 2 | A | SM45CB | 탄소강 | SM45C | BM#2 | 1559 | 43 | 1636 | 1554 | 30 | 6100 |  | 1 | 0.35 | 16 |  | -2.33 | 1572 | 1634 | 0 | 5.41 | 0 | 32 | 17 | 48 | Y |  | 2018-04-03 23:16 | 79 | 1141 | 36 | 37 | 39 | 39 | 39 | 39 | 38 | 37 | 36 | 35 | 33 |  |  | 33 | 37 | 39 | 33 | 39 | -0.15 |  | 40.02 | Y | -0.4 | [8 empty] | N | N | N | 180 | 0.5 | 53 | 101964 | 88420 | 70 | 15200 | 15 | 1 | 20 | 2018-04-03 23:19 | 1572 | 143 |  | 45 | [16 empty] | 115.8 | 100 | 0 | 0 | 0 |  | 650 | 400 | 선택 | 해제 | 0 | 0 | 0 |  | 650 | 400 | 선택 | 해제 | 해제 | 미정 | 미정 | 미정 | 미정 |  | 미정 | RB120.00 | H
A44675 | 2018-04-03 | 1 | B |  | 17 | A | SP-AE1055LS | 탄소강 | P-AE1055LS | BM#1 | 1564 | 41 | 1577 | 1536 | 32 | 5300 |  | 3 | 0.27 | 25 |  | -1.3 | 1542 | 1580 | 0 | 27.5 |  | 11 | 61 | 48 | Y |  | 2018-04-03 23:34 | 58 | 1136 | 38 | 34 | 32 | 31 | 31 | 30 | 28 | 28 | 28 | 27 | 26 | 26 | 25 | 25 | 30 | 32 | 25 | 28 | -0.14 |  | 50.02 | Y | -0.2 | [8 empty] | N | N | Y | 190 | 0.48 | 63 | 101508 | 99550 | 7100 | 15700 | 12 | 2 |  | 2018-04-03 23:42 | 1542 | 109 |  | 28 | [16 empty] | 95.22 | 100 | 0 | 0 | 0 |  | 400 |  | 선택 | 해제 | 0 | 0 | 0 |  | 400 |  | 선택 | 해제 | 해제 | 미정 | 미정 | 선택 | 미정 |  | 미정 | BT180180 | H
B44648 | 2018-04-03 | 2 | B |  | 3 | A | SM45CB | 탄소강 | SM45C | BM#2 | 1605 | 45 | 1627 | 1556 | 30 | 6200 |  | 1 | 0.32 | 16 |  | -1.89 | 1569 | 1625 | 0 | 2.85 | 0 | 28 | 39 | 38 | Y |  | 2018-04-04 00:10 | 76 | 1096 | 29 | 34 | 37 | 39 | 39 | 39 | 38 | 38 | 37 | 36 | 35 | 33 | 33 | 33 | 36 | 39 | 33 | 39 | -0.13 | Y | 44.98 | Y | 0 | [8 empty] | N | N |  | 170 | 0.5 | 62 | 93819 | 103350 | 80 | 14600 | 15 | 1 | 30 | 2018-04-04 00:24 | 1569 | 140 |  | 48 | [16 empty] | 91.09 | 100 | 0 | 0 | 0 |  | 650 | 400 | 선택 | 해제 | 0 | 0 | 0 |  | 650 | 400 | 선택 | 해제 | 해제 | 미정 | 미정 | 미정 | 미정 |  | 미정 | RB120.00 | H
A44676 | 2018-04-03 | 1 | B |  | 18 | A | SP-AE1055LS | 탄소강 | P-AE1055LS | BM#1 | 1570 | 41 | 1589 | 1537 | 31 | 5300 |  | 3 | 0.26 | 25 |  | -1.27 | 1539 | 1576 | 0 | 25.59 |  | 19 | 29 | 64 | Y |  | 2018-04-04 00:31 | 55 | 1088 | 24 | 23 | 24 | 24 | 23 | 24 | 23 | 22 | 22 | 21 | 21 | 21 | 20 | 20 | 23 | 24 | 20 | 24 | -0.08 | Y | 49.92 | Y | -0.2 | [8 empty] | N | N | Y | 180 | 0.48 | 63 | 93049 | 94620 | 7080 | 14000 | 12 | 2 |  | 2018-04-04 00:40 | 1539 | 113 |  | 36 | [16 empty] | 91.54 | 100 | 0 | 0 | 0 |  | 400 |  | 선택 | 해제 | 0 | 0 | 0 |  | 400 |  | 선택 | 해제 | 해제 | 미정 | 미정 | 선택 | 미정 |  | 미정 | BT180180 | H
B44649 | 2018-04-03 | 2 | B |  | 4 | A | SM45CB | 탄소강 | SM45C | BM#2 | 1586 | 44 | 1614 | 1535 | 28 | 5700 |  | 1 | 0.35 | 15 |  | -2.05 | 1562 | 1607 | 0 | 4.36 | 0 | 35 | 8 | 44 | Y |  | 2018-04-04 01:09 | 69 | 1096 | 28 | 27 | 26 | 25 | 24 | 23 | 22 | 21 | 20 | 19 | 18 | 16 |  | 16 | 23 | 26 | 16 | 0 | -0.22 |  | 44.98 | Y | -0.4 | [8 empty] | N | N | N | 160 | 0.51 | 55 | 93819 | 95060 | 190 | 14600 | 15 | 1 | 50 | 2018-04-04 01:23 | 1562 | 138 |  | 55 | [16 empty] | 98.65 | 100 | 0 | 0 | 0 |  | 650 | 400 | 선택 | 해제 | 0 | 0 | 0 |  | 650 | 400 | 선택 | 해제 | 해제 | 미정 | 미정 | 미정 | 미정 |  | 미정 | RB120.00 | H
A44677 | 2018-04-03 | 1 | B | 연주종료 | 19 | A | SP-AE1055LS | 탄소강 | P-AE1055LS | BM#1 | 1582 | 41 | 1588 | 1530 | 32 | 5300 |  | 3 | 0.27 | 25 |  | -1.24 | 1554 | 1590 | 0 | 28.06 |  | 12 | 35 | 71 | Y |  | 2018-04-04 01:37 | 70 | 1083 | 17 | 28 | 34 | 37 | 39 | 39 | 39 | 39 | 39 | 38 | 38 | 38 |  | 38 | 35 | 39 | 38 | 39 | -0.03 | Y | 34.98 | Y | 0 | [8 empty] | N | N | M | 230 | 0.48 | 58 | 86598 | 94050 | 7000 | 2000 | 12 | 2 |  | 2018-04-04 01:50 | 1554 | 116 |  | 35 |  | *연주종료 03:27 |  | 14603B55F16C40C28618799604FC1368 | 698F2454E76443BDABA3A23533A29BF8 | 66BFD2CA56094D419D471BDB3C1FE956 | [10 empty] | 85.7 | 100 | 0 | 3500 | 0 |  | 400 |  | 선택 | 해제 | 0 | 3500 | 0 |  | 400 |  | 선택 | 해제 | 해제 | 미정 | 미정 | 선택 | 미정 |  | 미정 | BT180180 | H
A44678 | 2018-04-03 | 1 | B |  | 5 | A | SM45CB | 탄소강 | SM45C | BM#2 | 1635 | 42 | 1600 | 1560 | 24 | 3900 |  | 3 | 0.28 | 15 |  | -1.39 | 1559 | 1585 | 0 | 20.09 |  | 15 | 19 | 59 | Y |  | 2018-04-04 02:31 | 66 | 1096 | 13 | 18 | 22 | 24 | 25 | 24 | 24 | 23 | 22 | 21 | 21 | 19 |  | 19 | 21 | 25 | 19 | 24 | -0.17 | Y | 35 | Y | -0.4 | [8 empty] | N | N | N | 150 | 0.52 | 58 | 102367 | 100900 | 2400 | 13400 | 15 | 1 | 30 | 2018-04-04 02:33 | 1559 | 102 |  | 31 |  | * 후 HEAT L/D 강제개공 ID; 305,405 | [14 empty] | 99.1 | 100 | 0 | 0 | 0 |  | 650 | 400 | 선택 | 해제 | 0 | 0 | 0 |  | 650 | 400 | 선택 | 해제 | 해제 | 미정 | 미정 | 미정 | 미정 |  | 미정 | RB190.00 | C
A44679 | 2018-04-03 | 1 | B |  | 6 | A | SM45CB | 탄소강 | SM45C | BM#2 | 1597 | 41 | 1602 | 1534 | 27 | 4600 |  | 3 | 0.28 | 15 |  | -1.92 | 1561 | 1597 | 0 | 22.52 |  | 11 | 62 | 54 | N | 1 | 2018-04-04 03:29 | 68 | 1079 | 15 | 20 | 22 | 25 | 26 | 26 | 26 | 26 | 25 | 25 | 24 | 23 |  | 23 | 24 | 26 | 23 | 26 | -0.08 | Y | 35 | Y | -0.2 | [8 empty] | N | N | N | 190 | 0.51 | 58 | 91652 | 101760 | 2740 | 14100 | 15 | 1 | 30 | 2018-04-04 03:32 | 1561 | 108 |  | 36 | [16 empty] | 87.75 | 100 | 0 | 0 | 0 |  | 650 | 400 | 선택 | 해제 | 0 | 0 | 0 |  | 650 | 400 | 선택 | 해제 | 해제 | 미정 | 미정 | 미정 | 미정 |  | 미정 | RB150.00 | C
B44652 | 2018-04-03 | 2 | D |  | 7 | A | SM45CB | 탄소강 | SM45C | BM#2 | 1590 | 42 | 1604 | 1536 | 30 | 5500 |  | 3 | 0.28 | 16 |  | -1.81 | 1566 | 1600 | 0 | 21.46 |  | 28 | 40 | 50 | Y |  | 2018-04-04 04:18 | 73 | 1081 | 20 | 23 | 25 | 26 | 26 | 27 | 27 | 27 | 27 | 26 | 25 | 25 |  | 25 | 25 | 27 | 25 | 27 | -0.07 | Y | 30 | Y | 0 | [8 empty] | N | N | N | 180 | 0.51 | 58 | 98863 | 98250 | 1660 | 13700 | 15 | 1 | 40 | 2018-04-04 04:20 | 1566 | 128 |  | 48 | [16 empty] | 99.06 | 100 | 0 | 0 | 0 |  | 650 | 400 | 선택 | 해제 | 0 | 0 | 0 |  | 650 | 400 | 선택 | 해제 | 해제 | 미정 | 미정 | 미정 | 미정 |  | 미정 | RB110.00 | C
A44681 | 2018-04-03 | 1 | D |  | 8 | A | SM45CB | 탄소강 | SM45C | BM#2 | 1598 | 48 | 1604 | 1544 | 28 | 4700 |  | 3 | 0.28 | 15 |  | -1.77 | 1562 | 1595 | 0 | 16.02 |  | 12 | 36 | 48 | Y |  | 2018-04-04 05:25 | 69 | 1091 | 20 | 23 | 25 | 27 | 27 | 27 | 27 | 27 | 26 | 26 | 26 | 25 |  | 25 | 25 | 27 | 25 | 27 | -0.05 | Y | 39.97 | Y | -0.2 | [8 empty] | N | N | N | 170 | 0.51 | 58 | 95652 | 98850 | 800 | 13000 | 15 | 1 | 20 | 2018-04-04 05:27 | 1562 | 116 |  | 43 | [16 empty] | 94.85 | 100 | 0 | 0 | 0 |  | 650 | 400 | 선택 | 해제 | 0 | 0 | 0 |  | 650 | 400 | 선택 | 해제 | 해제 | 미정 | 미정 | 미정 | 미정 |  | 미정 | RB110.00 | C
A44682 | 2018-04-03 | 1 | D |  | 9 | A | SM45CB | 탄소강 | SM45C | BM#2 | 1600 | 42 | 1618 | 1555 | 25 | 4200 |  | 3 | 0.29 | 16 |  | -2.77 | 1563 | 1618 | 0 | 12.78 |  | 15 | 20 | 54 | Y |  | 2018-04-04 06:30 | 70 | 1076 | 21 | 24 | 27 | 28 | 29 | 29 | 29 | 29 | 28 | 28 | 28 | 27 |  | 27 | 27 | 29 | 27 | 29 | -0.06 | Y | 35 | Y | -0.2 | [8 empty] | N | N | N | 160 | 0.5 | 56 | 97782 | 96000 | 3650 | 13700 | 15 | 1 | 10 | 2018-04-04 06:54 | 1563 | 123 |  | 40 | [16 empty] | 98.13 | 100 | 0 | 0 | 0 |  | 650 | 400 | 선택 | 해제 | 0 | 0 | 0 |  | 650 | 400 | 선택 | 해제 | 해제 | 미정 | 미정 | 미정 | 선택 | 8 | 미정 | RB170.00 | C
A44683 | 2018-04-04 | 1 | D |  | 10 | A | SM45CB | 탄소강 | SM45C | BM#2 | 1625 | 41 | 1603 | 1565 | 39 | 4400 |  | 3 | 0.29 | 16 |  | -1.6 | 1572 | 1603 | 0 | 13.67 |  | 11 | 63 | 37 | Y |  | 2018-04-04 07:26 | 79 | 1089 | 28 | 30 | 32 | 33 | 34 | 34 | 33 | 32 | 31 | 30 | 30 | 29 | 28 | 28 | 31 | 34 | 28 | 30 | -0.16 | Y | 37.75 | Y | -0.2 | [8 empty] | N | N | N | 150 | 0.45 | 66 | 110416 | 97350 | 6150 | 14600 | 15 | 1 | 30 | 2018-04-04 08:01 | 1563 | 117 |  | 45 |  | * 전공정 작업지연 20%이상주입 이상공정 등록 및 생관통보 | [14 empty] | 106.68 | 100 | 0 | 0 | 0 |  | 650 | 400 | 선택 | 해제 | 0 | 0 | 0 |  | 650 | 400 | 선택 | 해제 | 해제 | 미정 | 미정 | 미정 | 미정 |  | 미정 | RB130.00 | C
B44656 | 2018-04-04 | 2 | D |  | 11 | A | SM45CB | 탄소강 | SM45C | BM#2 | 1585 | 45 | 1624 | 1534 | 36 | 6600 |  | 1 | 0.32 | 18 |  | -1.91 | 1556 | 1604 | 3.38 | 3.38 | 0 | 28 | 41 | 75 | Y |  | 2018-04-04 09:11 | 63 | 1087 | 22 | 25 | 27 | 28 | 28 | 27 | 26 | 24 | 23 | 22 | 20 | 19 | 16 | 16 | 23 | 28 | 16 | 0 | -0.24 | Y | 49.98 | Y | 0 | [8 empty] | N | N | Y | 190 | 0.46 | 68 | 150913 | 102960 | -960 | 13700 | 15 | 1 | 40 | 2018-04-04 09:11 | 1556 | 105 |  | 9 |  | * 유사강종 연연주 혼탕부 ID:307~309/407~409이상재등록 | [14 empty] | 147.95 | 100 | 0 | 0 | 0 |  | 650 | 700 | 선택 | 해제 | 0 | 0 | 0 |  | 650 | 700 | 선택 | 해제 | 해제 | 미정 | 미정 | 미정 | 미정 |  | 미정 | RB130.00 | C
A44685 | 2018-04-04 | 1 | D | 연주시작 | 1 | A | SMN455M1 | 합금강 | D1 | BM#1 | 1606 | 40 | 1621 | 1569 | 39 | 5500 |  | 3 | 0.28 | 21 |  | -1.77 | 1571 | 1614 | 15.84 | 0 |  | 12 | 37 | 56 | Y |  | 2018-04-04 09:50 | 88 | 1089 | 26 | 47 | 44 | 48 | 52 | 52 | 53 | 54 | 54 | 54 | 55 |  |  | 55 | 50 | 55 | 55 | 54 | 0 |  |  | Y | 0.2 |  | 2.23 | 2.16 | [5 empty] | N | N | N | 150 | 0.45 | 57 | 83384 | 90840 | 7050 | 15100 | 7 | 1 |  | 2018-04-04 09:58 | 1571 | 112 |  | 14 |  | *T/Dflux 유15kg 용120kg *연주시작 | [14 empty] | 84.83 | 100 | 700 | 0 | 0 |  | 650 |  | 선택 | 해제 | 700 | 0 | 0 |  | 650 |  | 선택 | 해제 | 선택 | 미정 | 미정 | 선택 | 선택 |  | 미정 | BT180180 | H
B44657 | 2018-04-04 | 2 | D |  | 12 | A | SM45C | 탄소강 | SM45C | BM#2 | 1587 | 44 | 1614 | 1524 | 35 | 5800 |  | 1 | 0.3 | 16 |  | -2.19 | 1558 | 1608 | 0 | 3.64 | 0 | 35 | 10 | 64 | Y |  | 2018-04-04 10:18 | 65 | 1087 | 10 | 19 | 25 | 27 | 28 | 27 | 26 | 25 | 23 | 23 | 22 | 20 | 19 | 19 | 23 | 28 | 19 | 0 | -0.22 | Y | 40 | Y | -0.2 | [8 empty] | N | N | Y | 180 | 0.47 | 60 | 42917 | 94120 | 980 | 12600 | 15 | 1 | 10 | 2018-04-04 09:55 | 1558 | 110 |  | 13 |  | * 유사강종 연연주 혼탕부 ID:301/401 이상재등록 | [14 empty] | 45.18 | 100 | 0 | 0 | 0 |  | 650 | 700 | 선택 | 해제 | 0 | 0 | 0 |  | 650 | 700 | 선택 | 해제 | 해제 | 미정 | 미정 | 미정 | 미정 |  | 미정 | RB220.00 | C
A44686 | 2018-04-04 | 1 | D |  | 2 | A | SMN455M1 | 합금강 | D1 | BM#1 | 1615 | 43 | 1603 | 1570 | 35 | 4600 |  | 3 | 0.32 | 17 |  | -2.61 | 1548 | 1603 | 16.37 | 0 |  | 5 | 1 | 15664 | Y |  | 2018-04-04 10:40 | 65 | 1087 | 54 | 48 | 43 | 39 | 36 | 35 | 34 | 32 | 32 | 31 | 30 | 29 |  | 29 | 37 | 43 | 29 | 0 | -0.31 |  | 45 | Y | -0.2 |  |  |  | 1.26 |  |  |  |  | N | N | N | 140 | 0.49 | 59 | 101508 | 92520 | 7060 | 15000 | 7 | 1 |  | 2018-04-04 10:48 | 1548 | 105 |  | 23 | [16 empty] | 101.41 | 100 | 0 | 0 | 300 |  | 650 |  | 선택 | 해제 | 0 | 0 | 300 |  | 650 |  | 선택 | 해제 | 선택 | 미정 | 미정 | 선택 | 미정 |  | 미정 | BT180180 | H
C43185 | 2018-04-04 | 3 | D |  | 13 | B | SM45C | 탄소강 | SM45C | BM#2 | 1597 | 54 | 1662 | 1550 | 45 | 7800 |  | 2 | 0.27 | 20 |  | -3.16 | 1558 | 1645 | 1.46 | 0 |  | 19 | 31 | 165 | Y |  | 2018-04-04 11:11 | 65 | 1089 | 13 | 21 | 21 | 22 | 25 | 26 | 26 | 27 | 26 | 25 | 24 | 23 | 22 | 20 | 23 | 27 | 20 | 26 | -0.23 | Y | 30.03 | Y | -0.4 | [8 empty] | N | N | Y | 170 | 0.47 | 58 | 92884 | 92870 | -1320 | 14700 | 15 | 1 | 10 | 2018-04-04 11:22 | 1558 | 143 |  | 25 |  | * 전공정 작업지연 감속주입 요청으로 후 HEAT 빅 사이즈 주속 적용못해 사이즈 변경 통보함.-S/R 적용 | [14 empty] | 101.46 | 100 | 0 | 0 | 0 |  | 650 | 700 | 선택 | 해제 | 0 | 0 | 0 |  | 650 | 700 | 선택 | 해제 | 해제 | 미정 | 미정 | 미정 | 미정 |  | 미정 | RB125.00 | C
A44687 | 2018-04-04 | 1 | D |  | 3 | A | SMN455M1 | 합금강 | D1 | BM#1 | 1602 | 40 | 1590 | 1529 | 39 | 5300 |  | 3 | 0.31 | 20 |  | -2.04 | 1541 | 1590 | 15.07 | 0 |  | 15 | 21 | 116 | Y |  | 2018-04-04 11:29 | 58 | 1087 | 26 | 25 | 25 | 24 | 24 | 23 | 23 | 22 | 21 | 19 | 19 | 18 | 17 | 17 | 22 | 25 | 17 | 0 | -0.15 |  | 55 | Y | 0 |  |  |  | 1.29 |  |  |  |  | N | N | N | 130 | 0.45 | 65 | 84590 | 92700 | 7100 | 14700 | 7 | 1 |  | 2018-04-04 11:44 | 1541 | 103 |  | 34 |  | *전공정작업지연,감속주입 | [14 empty] | 84.34 | 100 | 0 | 0 | 0 |  | 650 |  | 선택 | 해제 | 0 | 0 | 0 |  | 650 |  | 선택 | 해제 | 선택 | 미정 | 미정 | 선택 | 미정 |  | 미정 | BT180180 | H
B44659 | 2018-04-04 | 2 | D |  | 14 | A | SM45C | 탄소강 | SM45C | BM#2 | 1540 | 43 | 1606 | 1524 | 39 | 6700 |  | 1 | 0.32 | 15 |  | -2.33 | 1562 | 1605 | 0 | 2.41 | 0 | 32 | 20 | 67 | Y |  | 2018-04-04 12:27 | 69 | 1087 | 16 | 25 | 30 | 33 | 33 | 32 | 32 | 30 | 28 | 26 | 25 | 24 | 22 | 18 | 26 | 33 | 18 | 0 | -0.27 | Y | 55.02 | Y | -0.4 | [8 empty] | N | N | N |  | 0.42 | 72 | 109967 | 97180 | 370 | 13500 | 15 | 1 | 30 | 2018-04-04 12:26 | 1562 | 100 |  | 10 |  | * 전공정 작업지연 20%이상주입 이상공정 등록 및 생관통보 | [14 empty] | 112.79 | 100 | 0 | 0 | 0 |  | 650 | 400 | 선택 | 해제 | 0 | 0 | 0 |  | 650 | 400 | 선택 | 해제 | 해제 | 미정 | 미정 | 미정 | 미정 |  | 미정 | SB180180 | H
A44688 | 2018-04-04 | 1 | A |  | 4 | A | SMN455M1 | 합금강 | D1 | BM#1 | 1580 | 56 | 1615 | 1552 | 46 | 6200 |  | 1 | 0.32 | 17 |  | -2.34 | 1551 | 1605 | 1.03 | 0 | 0 | 16 | 37 | 28 | Y |  | 2018-04-04 13:00 | 68 | 1087 | 16 | 33 | 42 | 46 | 48 | 49 | 47 | 47 | 46 | 45 | 44 | 42 | 40 | 39 | 42 | 49 | 39 | 0 | -0.25 | Y | 40.03 | Y | -0.2 |  |  |  | 1.33 |  |  |  |  | N | N | N | 120 | 0.45 | 68 | 101508 | 100440 | 2580 | 15140 | 7 | 1 |  | 2018-04-04 13:05 | 1551 | 105 |  | 9 |  | *전공정작업지연,감속주입 *전공정요청 L/D잔강 이월 안함-이상재등록 | [14 empty] | 98.55 | 100 | 0 | 0 | 0 |  | 650 |  | 선택 | 해제 | 0 | 0 | 0 |  | 650 |  | 선택 | 해제 | 선택 | 미정 | 해제 | 미정 | 미정 |  | 미정 | BT180180 | H
B44660 | 2018-04-04 | 2 | A |  | 15 | A | SM45C | 탄소강 | SM45C | BM#2 | 1606 | 39 | 1614 | 1567 | 29 | 4900 |  | 1 | 0.31 | 16 |  | -2.1 | 1543 | 1587 | 0 | 2.01 | 0 | 28 | 42 | 77 | Y |  | 2018-04-04 13:35 | 50 | 1087 | 12 | 15 | 16 | 16 | 16 | 15 | 14 | 13 | 12 | 11 | 10 | 9 |  | 9 | 13 | 16 | 9 | 16 | -0.16 |  | 45 | Y | -0.2 | [8 empty] | N | N | N | 150 | 0.48 | 56 | 90942 | 91910 | 4870 | 15100 | 15 | 1 |  | 2018-04-04 13:36 | 1543 | 118 |  | 18 |  | *주입초 전공정 지연 20% 이상감속주입 *주입말 T/D온도가 낮아 L/D잔강 4.8톤 내림. | [14 empty] | 94.05 | 100 | 0 | 0 | 0 |  | 650 | 400 | 선택 | 해제 | 0 | 0 | 0 |  | 650 | 400 | 선택 | 해제 | 해제 | 미정 | 미정 | 미정 | 미정 |  | 미정 | RB150.00 | C
A44689 | 2018-04-04 | 1 | A |  | 5 | A | SMN455M1 | 합금강 | D1 | BM#1 | 1594 | 64 | 1614 | 1555 | 44 | 6600 |  | 1 | 0.3 | 16 |  | 0 | 1540 | 1590 | 1.49 | 0 | 0 | 12 | 38 | 75 | Y |  | 2018-04-04 14:13 | 57 | 1087 | 34 | 39 | 42 | 42 | 42 | 42 | 41 | 39 | 38 | 37 | 36 | 35 | 34 | 31 | 38 | 42 | 31 | 42 | -0.18 |  | 60 | Y | -0.2 |  |  |  | 1.6 |  |  |  |  | N | N | N | 110 | 0.45 | 72 | 101508 | 107190 | 860 | 14950 | 7 | 1 |  | 2018-04-04 14:16 | 1540 | 115 |  | 8 |  | *전공정작업지연,감속주입 *전공정요청 L/D잔강 이월 안함-이상재등록 | [14 empty] | 93.21 | 100 | 0 | 0 | 0 |  | 650 |  | 선택 | 해제 | 0 | 0 | 0 |  | 650 |  | 선택 | 해제 | 선택 | 미정 | 미정 | 미정 | 미정 |  | 미정 | BT180180 | H
B44661 | 2018-04-04 | 2 | A | TUNDISH교체전 | 16 | A | SM45C | 탄소강 | SM45C | BM#2 | 1573 | 41 | 1617 | 1526 | 38 | 6300 |  | 1 | 0.3 | 15 |  | -2.26 | 1557 | 1601 | 1.46 | 0 | 0 | 35 | 11 | 62 | Y |  | 2018-04-04 14:44 | 64 | 1088 | 6 | 18 | 24 | 26 | 28 | 28 | 29 | 28 | 28 | 27 | 26 | 25 |  | 25 | 24 | 29 | 25 | 28 | -0.16 | Y | 24.98 | Y | -0.2 | [8 empty] | N | N | N | 190 | 0.5 | 57 | 66673 | 94060 | 6940 | 2000 | 15 | 1 |  | 2018-04-04 14:49 | 1557 | 116 |  | 7 |  | *전공정 지연 감속주입 | 69DBFF63934F4BD7855B4EFBF1DC8588 | 7B874DBF30DE4220945BB00E0BEFE3A7 | 60899F5135A14D28B2B4971E27450C9F | [11 empty] | 66.01 | 100 | 0 | 3259 | 0 |  | 650 | 400 | 선택 | 해제 | 0 | 2693 | 0 |  | 650 | 400 | 선택 | 해제 | 해제 | 미정 | 미정 | 미정 | 미정 |  | 미정 | RB170.00 | C
A44690 | 2018-04-04 | 1 | A |  | 6 | A | SMN455M1 | 합금강 | D1 | BM#1 | 1632 | 64 | 1653 | 1577 | 36 | 6100 |  | 1 | 0.31 | 20 |  | -2.8 | 1552 | 1618 | 2.83 | 0 | 0 | 5 | 2 | 78 | Y |  | 2018-04-04 15:20 | 69 | 1092 | 26 | 35 | 38 | 40 | 40 | 40 | 39 | 38 | 36 | 35 | 32 |  |  | 32 | 36 | 40 | 32 | 40 | -0.23 | Y | 35 | Y | -0.6 |  |  |  | 1.3 |  |  |  |  | N | N | N | 100 | 0.5 | 54 | 152262 | 91010 | 5010 | 16320 | 7 | 1 |  | 2018-04-04 15:23 | 1552 | 127 |  | 17 | [16 empty] | 15226200 | 100 | 0 | 0 | 0 |  | 650 |  | 선택 | 해제 | 0 | 0 | 0 |  | 650 |  | 선택 | 해제 | 선택 | 미정 | 선택 | 미정 | 미정 |  | 미정 | BT180180 | H
B44662 | 2018-04-04 | 2 | A | TUNDISH교체 | 1 | A | SM18CM6 | 탄소강 | C1 | BM#2 | 1628 | 48 | 1676 | 1565 | 35 | 7100 |  | 2 | 0.27 | 20 |  | -2.47 | 1599 | 1678 | 1.32 | 0 | 0 | 31 | 75 | 59 | Y |  | 2018-04-04 15:59 | 88 | 1138 | -401 | -130 | 29 | 29 | 28 | 27 | 26 | 22 | 27 | 31 | 33 | 34 | 35 | 35 | 32 | 36 | 35 | 0 | -0.1 |  | 10 | Y | -0.2 |  | 2.4 | 2.33 | [5 empty] | N | N | M | 150 | 0.47 | 59 | 99852 | 94480 | 1520 | 15100 | 8 | 2 |  | 2018-04-04 15:51 | 1599 | 128 |  | 17 |  | *턴디쉬 플럭스 120KG/15KG *슬리브 롱노즐 사용 | [14 empty] | 104.01 | 100 | 700 | 0 | 0 |  | 490 | 300 | 선택 | 선택 | 700 | 0 | 0 |  | 490 | 300 | 선택 | 선택 | 해제 | 미정 | 미정 | 미정 | 미정 |  | 미정 | RB200.00 | H
C43189 | 2018-04-04 | 3 | A | 연주종료 | 7 | A | SMN455M | 합금강 | D1 | BM#1 | 1603 | 50 | 1620 | 1570 | 30 | 6300 |  | 2 |  |  |  | 0 | 1557 | 1617 | 0 | 0 |  | 20 | 1 | 14537 | Y |  | 2018-04-04 16:07 | 76 | 1088 | 30 | 34 | 36 | 37 | 37 | 36 | 35 | 34 | 32 | 31 | 30 | 28 |  | 28 | 34 | 37 | 28 | 0 | -0.22 | Y | 40 | Y | -0.4 |  |  |  | 1.45 |  |  |  |  | N | N | N | 150 | 0.5 | 57 | 31059 | 93850 | 5000 | 1900 | 7 | 1 |  | 2018-04-04 16:23 | 1557 | 115 |  | 26 |  | *연주종료 17:48 | 17CEF0BB66D148D1A9184817FFAD5B77 | CBD49535BB66444780699EB35FE0AC76 |  | DACB42DF8B4D4303AF20225D40BF3703 |  | 414F4087181044509AF7770A6CC9588E |  |  |  | 69B7213BA87D409DB6064772E8284841 |  |  |  |  | 31.42 | 100 | 0 | 3000 | 0 |  | 650 |  | 선택 | 해제 | 0 | 3000 | 0 |  | 650 |  | 선택 | 해제 | 선택 | 미정 | 선택 | 미정 | 미정 |  | 미정 | BT180180 | H
B44663 | 2018-04-04 | 2 | A |  | 2 | A | SM18CM6 | 탄소강 | C1 | BM#2 | 1578 | 41 | 1614 | 1545 | 32 | 6600 |  | 1 | 0.3 | 19 |  | -2.4 | 1550 | 1619 | 2.81 | 0 | 0 | 15 | 22 | 96 | Y |  | 2018-04-04 16:49 | 39 | 1128 | 32 | 21 | 13 | 7 | 3 | 3 | 1 | [6 empty] | 1 | 12 | 13 | 1 | 0 | -0.6 |  | 19.97 | Y | -0.4 | [8 empty] | N | N | Y | 140 | 0.5 | 32 | 63833 | 54650 | 50850 | 15000 | 8 | 2 |  | 2018-04-04 16:57 | 1550 | 132 |  | 28 |  | *턴디쉬 온도가 낮아 L/D잔강 50.8톤 내림. | [14 empty] | 60.22 | 100 | 0 | 0 | 0 |  | 490 | 300 | 선택 | 선택 | 0 | 0 | 0 |  | 490 | 300 | 선택 | 선택 | 해제 | 미정 | 미정 | 미정 | 미정 |  | 미정 | RB200.00 | H
B44664 | 2018-04-04 | 2 | A |  | 3 | A | SM18CM6 | 탄소강 | C1 | BM#2 | 1640 | 49 | 1656 | 1575 | 35 | 6600 |  | 1 | 0.31 | 18 |  | -2.86 | 1580 | 1643 | 2.08 | 0 | 0 | 32 | 21 | 122 | Y |  | 2018-04-04 17:55 | 69 | 1099 | -2 | 17 | 26 | 30 | 32 | 33 | 32 | 31 | 31 | 30 | 29 | 29 | 29 | 29 | 26 | 33 | 29 | 29 | -0.11 | Y | 35.02 | Y | 0 | [8 empty] | N | N | Y | 130 | 0.48 | 61 | 93288 | 95270 | 2730 | 15500 | 8 | 2 |  | 2018-04-04 17:50 | 1580 | 102 |  | -3 |  | *전공정 지연 감속주입(정속유지 미준수 이상공정 등록,단일 사이즈로 변경안되 준빅사이즈 작업함.)-사무실 통보 | [14 empty] | 95.19 | 100 | 0 | 0 | 0 |  | 490 | 300 | 선택 | 선택 | 0 | 0 | 0 |  | 490 | 300 | 선택 | 선택 | 해제 | 미정 | 미정 | 미정 | 미정 |  | 미정 | RB200.00 | H
B44665 | 2018-04-04 | 2 | A |  | 4 | A | SM18CM6 | 탄소강 | C1 | BM#2 | 1582 | 43 | 1634 | 1544 | 38 | 7700 |  | 1 | 0.3 | 18 |  | -2.54 | 1576 | 1632 | 1.52 | 0 | 0 | 35 | 12 | 76 | Y |  | 2018-04-04 18:48 | 65 | 1086 | 25 | 23 | 23 | 22 | 20 | 19 | 17 | 15 | 14 | 13 | 12 | 12 | 10 | 8 | 16 | 23 | 8 | 0 | -0.27 |  | 55 | Y | -0.4 | [8 empty] | N | N | Y | 120 | 0.45 | 69 | 93288 | 100900 | 140 | 15100 | 8 | 2 |  | 2018-04-04 18:49 | 1576 | 104 |  | 8 |  | *전공정 지연 20% 이상 감속주입 (사무실과 협의하여 준빅사이즈 조건 유지) | [14 empty] | 92.36 | 100 | 0 | 0 | 0 |  | 490 | 300 | 선택 | 선택 | 0 | 0 | 0 |  | 490 | 300 | 선택 | 선택 | 해제 | 미정 | 미정 | 미정 | 미정 |  | 미정 | RB200.00 | C
B44666 | 2018-04-04 | 2 | A |  | 5 | A | SM18CM6 | 탄소강 | C1 | BM#2 | 1600 | 45 | 1616 | 1527 | 35 | 7200 |  | 1 | 0.28 | 18 |  | -2.29 | 1563 | 1614 | 2.29 | 0 | 0 | 19 | 33 | 132 | Y |  | 2018-04-04 20:02 | 52 | 1078 | 4 | 11 | 15 | 16 | 16 | 16 | 15 | 15 | 14 | 13 | 12 | 11 | 10 | 10 | 13 | 16 | 10 | 16 | -0.13 | Y | 44.98 | Y | -0.2 | [8 empty] | N | N | Y | 110 | 0.5 | 62 | 107296 | 101690 | 390 | 15600 | 8 | 2 |  | 2018-04-04 20:01 | 1563 | 97 |  | 6 | [16 empty] | 106.23 | 100 | 0 | 0 | 0 |  | 490 | 300 | 선택 | 선택 | 0 | 0 | 0 |  | 490 | 300 | 선택 | 선택 | 해제 | 미정 | 미정 | 미정 | 미정 |  | 미정 | RB200.00 | H
A44692 | 2018-04-04 | 1 | A | 연주시작 | 1 | A | SP-AE1055LS | 탄소강 | P-AE1055LS | BM#1 | 1575 | 47 | 1639 | 1536 | 45 | 7300 |  | 3 | 0.29 | 26 |  | -1.63 | 1579 | 1628 | 0 | 10.78 |  | 28 | 43 | 226 | Y |  | 2018-04-04 20:20 | 95 | 1118 | 32 | 42 | 41 | 43 | 47 | 48 | 50 | 50 | 51 | 51 |  |  |  | 51 | 47 | 51 | 51 | 0 | 0 |  | 5 | Y | 0 |  | 1.82 | 1.82 | [5 empty] | N | N | M | 230 | 0.45 | 55 | 80556 | 88860 | 7110 | 14880 | 3 | 2 |  | 2018-04-04 20:27 | 1579 | 112 |  | 18 |  | *T/D가열온도:자동-1372`.수동건-1365`.STR#1:1068.STR#2:1061.T/D FLUX 유:15,용:225 |  | 63FD15D13FEC48ADA8AB4DBFD11BD76B | F4BD011958854D1AA9162B425817D28C | [11 empty] | 83.61 | 0 | 1500 | 0 | 0 |  | 400 |  | 선택 | 해제 | 1500 | 0 | 0 |  | 400 |  | 선택 | 해제 | 해제 | 미정 | 미정 | 선택 | 선택 |  | 미정 | BT180180 | H
B44667 | 2018-04-04 | 2 | B |  | 6 | A | SM18CM6 | 탄소강 | C1 | BM#2 | 1613 | 48 | 1635 | 1545 | 32 | 6900 |  | 1 | 0.31 | 18 |  | -2.36 | 1575 | 1633 | 1.99 | 0 | 0 | 20 | 2 | 94 | Y |  | 2018-04-04 21:03 | 64 | 1124 | 8 | 18 | 26 | 28 | 29 | 29 | 28 | 27 | 26 | 25 | 24 | 23 | 22 | 22 | 24 | 29 | 22 | 0 | -0.17 | Y | 40 | Y | -0.2 | [8 empty] | N | N | Y | 100 | 0.48 | 60 | 91440 | 95150 | -150 | 15600 | 8 | 2 | 10 | 2018-04-04 21:06 | 1584 | 93 |  | 9 |  | * 전공정 작업지연 감속주0.40 ID: 304~306,404~406 | [14 empty] | 96.25 | 100 | 0 | 0 | 0 |  | 490 | 300 | 선택 | 선택 | 0 | 0 | 0 |  | 490 | 300 | 선택 | 선택 | 해제 | 미정 | 미정 | 미정 | 미정 |  | 미정 | RB200.00 | H
A44693 | 2018-04-04 | 1 | B |  | 2 | A | SP-AE1055LS | 탄소강 | P-AE1055LS | BM#1 | 1573 | 44 | 1593 | 1535 | 38 | 6200 |  | 3 | 0.28 | 26 |  | -1.85 | 1547 | 1602 | 0 | 9.09 |  | 5 | 3 | 183 | Y |  | 2018-04-04 21:23 | 63 | 1127 | 49 | 45 | 42 | 40 | 39 | 37 | 35 | 34 | 33 | 31 | 31 | 31 | 30 | 30 | 37 | 42 | 30 | 31 | -0.24 |  | 49.98 | Y | -0.2 | [8 empty] | N | N | Y | 220 | 0.48 | 60 | 84590 | 94100 | 7020 | 15000 | 3 | 2 |  | 2018-04-04 21:30 | 1549 | 108 |  | 14 | [16 empty] | 83.67 | 100 | 0 | 0 | 0 |  | 400 |  | 선택 | 해제 | 0 | 0 | 0 |  | 400 |  | 선택 | 해제 | 해제 | 미정 | 미정 | 선택 | 미정 |  | 미정 | BT180180 | H
B44668 | 2018-04-04 | 2 | B |  | 7 | A | SM18CM6 | 탄소강 | C1 | BM#2 | 1572 | 46 | 1634 | 1544 | 35 | 7400 |  | 1 | 0.31 | 18 |  | -2.2 | 1571 | 1632 | 1.82 | 0 | 0 | 32 | 22 | 82 | Y |  | 2018-04-04 22:08 | 60 | 1129 | 19 | 23 | 24 | 25 | 26 | 25 | 25 | 24 | 22 | 21 | 20 | 19 | 17 | 11 | 21 | 26 | 11 | 25 | -0.27 | Y | 55 | Y | -0.4 | [8 empty] | N | N | Y | 150 | 0.4 | 77 | 91440 | 101610 | 1940 | 16400 | 8 | 2 | 30 | 2018-04-04 22:07 | 1571 | 96 |  | 8 |  | * 전공정 요청으로 감속주입 이상공정 등록 | [14 empty] | 9144000 | 100 | 0 | 0 | 0 |  | 490 | 300 | 선택 | 선택 | 0 | 0 | 0 |  | 490 | 300 | 선택 | 선택 | 해제 | 미정 | 미정 | 미정 | 미정 |  | 미정 | RB200.00 | H
A44694 | 2018-04-04 | 1 | B |  | 3 | A | SP-AE1055LS | 탄소강 | P-AE1055LS | BM#1 | 1590 | 41 | 1609 | 1533 | 29 | 4900 |  | 3 | 0.28 | 26 |  | -1.53 | 1553 | 1599 | 0 | 11.3 |  | 15 | 23 | 168 | Y |  | 2018-04-04 22:09 | 69 | 1144 | 28 | 33 | 36 | 38 | 38 | 38 | 37 | 38 | 37 | 37 | 36 | 36 |  | 36 | 36 | 38 | 36 | 38 | -0.04 | Y | 40 | Y | 0 | [8 empty] | N | N | Y | 210 | 0.48 | 60 | 101508 | 91270 | 7100 | 15400 | 3 | 2 |  | 2018-04-04 22:20 | 1553 | 110 |  | 29 | [16 empty] | 103.26 | 100 | 0 | 0 | 0 |  | 400 |  | 선택 | 해제 | 0 | 0 | 0 |  | 400 |  | 선택 | 해제 | 해제 | 미정 | 미정 | 선택 | 미정 |  | 미정 | BT180180 | H
B44669 | 2018-04-04 | 2 | B |  | 8 | A | SM18CM6 | 탄소강 | C1 | BM#2 | 1592 | 42 | 1627 | 1547 | 37 | 7000 |  | 1 | 0.3 | 19 |  | -2.1 | 1562 | 1620 | 1.26 | 0 | 0 | 35 | 13 | 68 | Y |  | 2018-04-04 23:13 | 51 | 1136 | 7 | 10 | 13 | 15 | 16 | 15 | 14 | 13 | 12 | 10 | 9 |  |  | 9 | 12 | 16 | 9 | 0 | -0.23 | Y | 30 | Y | -0.2 | [8 empty] | N | N | Y | 140 | 0.5 | 54 | 91128 | 89940 | 9100 | 15600 | 8 | 2 | 10 | 2018-04-04 23:12 | 1562 | 111 |  | 23 |  | * 샘플채취 ID: 303,403 * T/D 온도 낮아 L/D 9 TON 내림 | [14 empty] | 92.09 | 100 | 0 | 0 | 300 |  | 490 | 300 | 선택 | 선택 | 0 | 0 | 300 |  | 490 | 300 | 선택 | 선택 | 해제 | 미정 | 미정 | 미정 | 미정 |  | 미정 | RB200.00 | H
A44695 | 2018-04-04 | 1 | B |  | 4 | A | SP-AE1055LS | 탄소강 | P-AE1055LS | BM#1 | 1580 | 40 | 1591 | 1533 | 31 | 5100 |  | 3 | 0.28 | 25 |  | -1.9 | 1536 | 1591 | 0 | 13.19 |  | 12 | 40 | 97 | Y |  | 2018-04-04 23:26 | 52 | 1142 | 35 | 33 | 32 | 31 | 29 | 28 | 27 | 26 | 26 | 26 | 24 | 24 | 24 | 24 | 28 | 32 | 24 | 26 | -0.16 |  | 49.98 | Y | 0 | [8 empty] | N | N | Y | 200 | 0.48 | 60 | 84590 | 94260 | 7130 | 14800 | 3 | 2 |  | 2018-04-04 23:34 | 1536 | 93 |  | 13 | [16 empty] | 83.5 | 100 | 0 | 0 | 0 |  | 400 |  | 선택 | 해제 | 0 | 0 | 0 |  | 400 |  | 선택 | 해제 | 해제 | 미정 | 미정 | 선택 | 미정 |  | 미정 | BT180180 | H
B44670 | 2018-04-04 | 2 | B |  | 9 | A | SM18CM6 | 탄소강 | C1 | BM#2 | 1586 | 42 | 1644 | 1574 | 32 | 5900 |  | 1 | 0.3 | 18 |  | -2.49 | 1565 | 1631 | 1.3 | 0 | 0 | 19 | 34 | 67 | Y |  | 2018-04-05 00:13 | 54 | 1085 | 5 | 13 | 17 | 19 | 19 | 19 | 19 | 18 | 17 | 16 | 15 | 15 | 14 | 14 | 16 | 19 | 14 | 19 | -0.11 | Y | 45 | Y | -0.2 | [8 empty] | N | N | Y | 130 | 0.5 | 63 | 95004 | 102570 | 300 | 14600 | 8 | 2 | 10 | 2018-04-05 00:13 | 1565 | 103 |  | 19 | [16 empty] | 92.37 | 100 | 0 | 0 | 0 |  | 490 | 300 | 선택 | 선택 | 0 | 0 | 0 |  | 490 | 300 | 선택 | 선택 | 해제 | 미정 | 미정 | 미정 | 미정 |  | 미정 | RB200.00 | H
A44696 | 2018-04-04 | 1 | B |  | 5 | A | SP-AE1055LS | 탄소강 | P-AE1055LS | BM#1 | 1620 | 43 | 1593 | 1538 | 28 | 4800 |  | 3 | 0.28 | 25 |  | -1.63 | 1546 | 1593 | 0 | 12.17 |  | 28 | 44 | 66 | Y |  | 2018-04-05 00:20 | 62 | 1082 | 22 | 27 | 31 | 32 | 33 | 33 | 32 | 32 | 31 | 31 | 30 | 30 | 30 | 30 | 30 | 33 | 30 | 32 | -0.04 | Y | 39.98 | Y | 0 | [8 empty] | N | N | Y | 190 | 0.48 | 61 | 101508 | 94150 | 6950 | 14900 | 3 | 2 |  | 2018-04-05 00:27 | 1546 | 96 |  | 22 |  | *STR#1,2 S/R 재세팅 | [14 empty] | 100.35 | 100 | 0 | 0 | 0 |  | 400 |  | 선택 | 해제 | 0 | 0 | 0 |  | 400 |  | 선택 | 해제 | 해제 | 미정 | 미정 | 선택 | 미정 |  | 미정 | BT180180 | H
B44671 | 2018-04-04 | 2 | B |  | 10 | A | SM18CM6 | 탄소강 | C1 | BM#2 | 1603 | 42 | 1646 | 1557 | 32 | 6700 |  | 1 | 0.26 | 18 |  | -2.19 | 1581 | 1633 | 1.62 | 0 | 0 | 20 | 3 | 68 | Y |  | 2018-04-05 01:14 | 70 | 1095 | 11 | 18 | 21 | 22 | 22 | 21 | 20 | 19 | 18 | 16 | 15 | 13 | 12 | 12 | 18 | 22 | 12 | 0 | -0.22 | Y | 45.02 | Y | -0.2 | [8 empty] | N | N | Y | 120 | 0.5 | 62 | 100188 | 102660 | 40 | 15300 | 8 | 2 | 20 | 2018-04-05 01:22 | 1581 | 109 |  | 25 | [16 empty] | 99.2 | 100 | 0 | 0 | 0 |  | 490 | 300 | 선택 | 선택 | 0 | 0 | 0 |  | 490 | 300 | 선택 | 선택 | 해제 | 미정 | 미정 | 미정 | 미정 |  | 미정 | RB200.00 | H
A44697 | 2018-04-04 | 1 | B |  | 6 | A | SP-AE1055LS | 탄소강 | P-AE1055LS | BM#1 | 1570 | 46 | 1575 | 1531 | 41 | 6800 |  | 3 | 0.27 | 25 |  | -1.04 | 1545 | 1575 | 0 | 12.11 |  | 5 | 4 | 63 | Y |  | 2018-04-05 01:31 | 61 | 1075 | 28 | 33 | 36 | 37 | 37 | 36 | 35 | 34 | 33 | 32 | 32 | 31 |  | 31 | 34 | 37 | 31 | 0 | -0.15 | Y | 40 | Y | -0.2 | [8 empty] | N | N | Y | 180 | 0.48 | 59 | 84590 | 94080 | 7120 | 15500 | 3 | 2 |  | 2018-04-05 01:38 | 1545 | 99 |  | 14 | [16 empty] | 84.51 | 100 | 0 | 0 | 0 |  | 400 |  | 선택 | 해제 | 0 | 0 | 0 |  | 400 |  | 선택 | 해제 | 해제 | 미정 | 미정 | 선택 | 미정 |  | 미정 | BT180180 | H
A44698 | 2018-04-04 | 1 | B |  | 7 | B | SP-AE1055LS | 탄소강 | P-AE1055LS | BM#1 | 1582 | 41 | 1592 | 1533 | 31 | 5200 |  | 3 | 0.27 | 25 |  | -1.77 | 1541 | 1592 | 0 | 13.73 |  | 15 | 24 | 75 | Y |  | 2018-04-05 02:29 | 57 | 1088 | 30 | 32 | 34 | 35 | 34 | 34 | 34 | 33 | 32 | 31 | 31 | 30 | 30 | 30 | 32 | 35 | 30 | 34 | -0.11 | Y | 45.02 | Y | 0 | [8 empty] | N | N | Y | 230 | 0.48 | 61 | 101508 | 92850 | 7080 | 15600 | 3 | 2 |  | 2018-04-05 02:37 | 1541 | 97 |  | 17 | [16 empty] | 101.66 | 100 | 0 | 0 | 0 |  | 400 |  | 선택 | 해제 | 0 | 0 | 0 |  | 400 |  | 선택 | 해제 | 해제 | 미정 | 미정 | 선택 | 미정 |  | 미정 | BT180180 | H
B44672 | 2018-04-04 | 2 | B |  | 11 | A | SM18CM6 | 탄소강 | C1 | BM#2 | 1598 | 47 | 1595 | 1527 | 40 | 8200 |  | 1 | 0.32 | 19 |  | -2.27 | 1578 | 1645 | 1.82 | 0 | 0 | 32 | 23 | 52 | Y |  | 2018-04-05 02:26 | 67 | 1076 | 8 | 24 | 31 | 36 | 38 | 38 | 38 | 37 | 35 | 34 | 33 | 32 | 30 | 28 | 32 | 38 | 28 | 38 | -0.22 | Y | 45.02 | Y | -0.4 | [8 empty] | N | N | Y | 110 | 0.49 | 67 | 99008 | 107450 | 70 | 14600 | 8 | 2 | 40 | 2018-04-05 02:23 | 1578 | 115 |  | 17 | [16 empty] | 94.16 | 100 | 0 | 0 | 0 |  | 490 | 300 | 선택 | 선택 | 0 | 0 | 0 |  | 490 | 300 | 선택 | 선택 | 해제 | 미정 | 미정 | 미정 | 해제 |  | 미정 | RB200.00 | H
A44699 | 2018-04-04 | 1 | B |  | 8 | A | SP-AE1055LS | 탄소강 | P-AE1055LS | BM#1 | 1565 | 41 | 1583 | 1533 | 31 | 5100 |  | 3 | 0.27 | 25 |  | -1.52 | 1539 | 1583 | 0 | 12.13 |  | 12 | 41 | 85 | Y |  | 2018-04-05 03:35 | 55 | 1075 | 28 | 30 | 30 | 30 | 30 | 29 | 28 | 27 | 26 | 25 | 24 | 24 | 23 | 23 | 27 | 30 | 23 | 30 | -0.14 |  | 50.02 | Y | -0.2 | [8 empty] | N | N | Y | 220 | 0.43 | 64 | 84590 | 90050 | 7050 | 15600 | 3 | 2 |  | 2018-04-05 03:42 | 1539 | 87 |  | 12 |  | *전공정 요청 감속주입 *정속유지강종 감속주입 이상공정 등록 | [14 empty] | 87.16 | 100 | 0 | 0 | 0 |  | 400 |  | 선택 | 해제 | 0 | 0 | 0 |  | 400 |  | 선택 | 해제 | 해제 | 미정 | 미정 | 선택 | 미정 |  | 미정 | BT180180 | H
B44673 | 2018-04-04 | 2 | B |  | 12 | A | SM18CM6 | 탄소강 | C1 | BM#2 | 1591 | 49 | 1645 | 1527 | 44 | 8500 |  | 1 | 0.32 | 19 |  | -2.38 | 1577 | 1637 | 1.72 | 0 | 0 | 35 | 14 | 70 | Y |  | 2018-04-05 03:30 | 66 | 1088 | 22 | 26 | 27 | 29 | 30 | 30 | 28 | 28 | 27 | 26 | 24 | 22 | 21 | 21 | 27 | 30 | 21 | 0 | -0.22 | Y | 40 | Y | -0.2 | [8 empty] | N | N | Y | 100 | 0.49 | 60 | 105156 | 99510 | 60 | 15500 | 8 | 2 | 10 | 2018-04-05 03:30 | 1577 | 117 |  | 24 | [16 empty] | 108.02 | 100 | 0 | 0 | 0 |  | 490 | 300 | 선택 | 선택 | 0 | 0 | 0 |  | 490 | 300 | 선택 | 선택 | 해제 | 미정 | 미정 | 미정 | 미정 |  | 미정 | RB200.00 | H
B44674 | 2018-04-04 | 2 | B | TUNDISH교체전 | 13 | A | SM18CM6 | 탄소강 | C1 | BM#2 | 1579 | 42 | 1645 | 1545 | 35 | 7200 |  | 1 | 0.32 | 19 |  | -2.46 | 1576 | 1645 | 2.08 | 0 | 0 | 19 | 35 | 65 | Y |  | 2018-04-05 04:29 | 65 | 1080 | 19 | 23 | 28 | 30 | 30 | 30 | 30 | 29 | 28 | 26 | 25 | 23 | 21 | 21 | 27 | 30 | 21 | 30 | -0.2 | Y | 45 | Y | -0.4 | [8 empty] | N | N | M | 150 | 0.49 | 60 | 103878 | 97650 | -1050 | 2000 | 8 | 2 | 20 | 2018-04-05 04:40 | 1576 | 116 |  | 29 | [16 empty] | 107.53 | 100 | 0 | 2510 | 0 |  | 490 | 300 | 선택 | 선택 | 0 | 2600 | 0 |  | 490 | 300 | 선택 | 선택 | 해제 | 미정 | 미정 | 미정 | 미정 |  | 미정 | RB200.00 | H
A44700 | 2018-04-04 | 1 | D |  | 9 | A | SP-AE1055LS | 탄소강 | P-AE1055LS | BM#1 | 1560 | 41 | 1580 | 1538 | 35 | 5900 |  | 3 | 0.27 | 25 |  | -1.38 | 1540 | 1580 | 0 | 12.15 |  | 28 | 45 | 77 | Y |  | 2018-04-05 04:40 | 56 | 1085 | 23 | 25 | 27 | 29 | 29 | 28 | 28 | 28 | 27 | 26 | 25 | 25 | 25 | 25 | 27 | 29 | 25 | 28 | -0.08 | Y | 49.98 | Y | 0 | [8 empty] | N | N | Y | 210 | 0.43 | 66 | 84590 | 90870 | 7080 | 13200 | 3 | 2 |  | 2018-04-05 04:48 | 1540 | 89 |  | 15 |  | *전공정 요청 감속주입 *정속유지강종 감속주입 이상공정 등록 | [14 empty] | 85.92 | 100 | 0 | 0 | 0 |  | 400 |  | 선택 | 해제 | 0 | 0 | 0 |  | 400 |  | 선택 | 해제 | 해제 | 미정 | 미정 | 선택 | 미정 |  | 미정 | BT180180 | H
A44701 | 2018-04-04 | 1 | D |  | 10 | A | SP-AE1055LS | 탄소강 | P-AE1055LS | BM#1 | 1592 | 40 | 1585 | 1537 | 29 | 4700 |  | 3 | 0.27 | 25 |  | -1.45 | 1543 | 1585 | 0 | 12.55 |  | 5 | 5 | 78 | Y |  | 2018-04-05 05:42 | 59 | 1090 | 22 | 27 | 29 | 30 | 30 | 30 | 29 | 28 | 28 | 27 | 26 | 25 | 25 | 25 | 27 | 30 | 25 | 30 | -0.11 | Y | 45 | Y | 0 | [8 empty] | N | N | Y | 200 | 0.44 | 64 | 101508 | 93600 | 7060 | 15400 | 3 | 2 |  | 2018-04-05 05:47 | 1543 | 94 |  | 21 |  | *전공정 요청 감속주입 *정속유지강종 감속주입 이상공정 등록 | [14 empty] | 100.3 | 100 | 0 | 0 | 0 |  | 400 |  | 선택 | 해제 | 0 | 0 | 0 |  | 400 |  | 선택 | 해제 | 해제 | 미정 | 미정 | 선택 | 미정 |  | 미정 | BT180180 | H
B44675 | 2018-04-04 | 2 | D | TUNDISH교체 | 1 | A | SNCM439P | 합금강 | SNCM439계 | BM#2 | 1602 | 50 | 1646 | 1546 | 47 | 9300 |  | 1 | 0.32 | 23 |  | -2.28 | 1573 | 1640 | 2.89 | 0 | 0 | 20 | 4 | 54 | Y |  | 2018-04-05 05:43 | 86 | 1082 | -315 | 19 | 25 | 25 | 24 | 22 | 27 | 32 | 34 | 36 | 37 | 37 | 37 | 38 | 33 | 38 | 38 | 37 | 0 |  |  | Y | 0.2 |  | 2.19 | 2.19 | [5 empty] | N | N | N | 190 | 0.48 | 60 | 93049 | 97620 | -1470 | 13900 | 14 | 1 | 10 | 2018-04-05 05:42 | 1573 | 145 |  | 42 |  | * T/D FLUX 용탕부: 120 KG / 유탕부: 15KG 투입 * 주입중 전공정 작업지연 감속주입 요청으로 정속주입 불가 이상공정 등록. | [14 empty] | 96.77 | 100 | 730 | 0 | 0 |  | 650 | 400 | 선택 | 해제 | 750 | 0 | 0 |  | 650 | 400 | 선택 | 해제 | 선택 | 미정 | 미정 | 미정 | 미정 |  | 미정 | BT180180 | H
A44702 | 2018-04-04 | 1 | D |  | 11 | A | SP-AE1055LS | 탄소강 | P-AE1055LS | BM#1 | 1569 | 42 | 1585 | 1531 | 34 | 5600 |  | 3 | 0.27 | 25 |  | -1.42 | 1544 | 1585 | 0 | 12.54 |  | 15 | 25 | 76 | Y |  | 2018-04-05 06:50 | 60 | 1087 | 24 | 27 | 31 | 33 | 33 | 33 | 32 | 31 | 31 | 30 | 29 | 28 | 27 | 28 | 30 | 33 | 27 | 33 | -0.13 | Y | 45 | Y | 0.2 | [8 empty] | N | N | Y | 190 | 0.44 | 68 | 101508 | 95920 | 7040 | 15800 | 3 | 2 |  | 2018-04-05 07:01 | 1544 | 102 |  | 20 |  | *전공정 요청 감속주입 *정속유지강종 감속주입 이상공정 등록 | [14 empty] | 98.03 | 100 | 0 | 0 | 0 |  | 400 |  | 선택 | 해제 | 0 | 0 | 0 |  | 400 |  | 선택 | 해제 | 해제 | 미정 | 미정 | 선택 | 미정 |  | 미정 | BT180180 | H
B44676 | 2018-04-04 | 2 | D |  | 2 | A | SNCM439P | 합금강 | SNCM439계 | BM#2 | 1604 | 47 | 1624 | 1534 | 45 | 8700 |  | 1 | 0.31 | 20 |  | -2.16 | 1569 | 1616 | 1.68 | 0 | 0 | 32 | 24 | 52 | Y |  | 2018-04-05 06:48 | 82 | 1080 | 35 | 36 | 36 | 36 | 36 | 35 | 34 | 34 | 33 | 32 | 30 | 28 | 26 | 26 | 33 | 36 | 26 | 36 | -0.2 |  | 50 | Y | -0.4 | [8 empty] | N | N | N | 180 | 0.5 | 62 | 92829 | 102240 | 20 | 15400 | 14 | 1 | 20 | 2018-04-05 06:59 | 1569 | 146 |  | 41 | [16 empty] | 91.01 | 100 | 0 | 0 | 0 |  | 650 | 400 | 선택 | 해제 | 0 | 0 | 0 |  | 650 | 400 | 선택 | 해제 | 선택 | 미정 | 미정 | 미정 | 미정 |  | 미정 | RB120.00 | H
A44703 | 2018-04-05 | 1 | D |  | 12 | A | SP-AE1055LS | 탄소강 | P-AE1055LS | BM#1 | 1570 | 40 | 1590 | 1539 | 35 | 5700 |  | 3 |  |  |  | 0 | 1540 | 1590 | 0 | 0.15 |  | 12 | 42 | 83 | Y |  | 2018-04-05 07:56 | 56 | 1089 | 27 | 26 | 27 | 27 | 27 | 26 | 26 | 25 | 24 | 24 | 23 | 22 | 22 | 21 | 25 | 27 | 21 | 27 | -0.11 |  | 55.03 | Y | -0.2 | [8 empty] | N | N | Y | 180 | 0.44 | 69 | 101508 | 97270 | 7110 | 15800 | 3 | 2 |  | 2018-04-05 08:04 | 1540 | 99 |  | 22 |  | *전공정 요청 감속주입 *정속유지강종 감속주입 이상공정 등록 | [14 empty] | 96.77 | 100 | 0 | 0 | 0 |  | 400 |  | 선택 | 해제 | 0 | 0 | 0 |  | 400 |  | 선택 | 해제 | 해제 | 미정 | 미정 | 선택 | 미정 |  | 미정 | BT180180 | H
B44677 | 2018-04-05 | 2 | D |  | 3 | A | SNCM439P | 합금강 | SNCM439계 | BM#2 | 1596 | 44 | 1627 | 1554 | 35 | 6900 |  | 1 | 0.32 | 19 |  | -2.37 | 1570 | 1622 | 1.61 | 0 | 0 | 35 | 15 | 55 | Y |  | 2018-04-05 07:48 | 83 | 1087 | 23 | 27 | 31 | 33 | 34 | 34 | 34 | 33 | 32 | 31 | 30 |  |  | 30 | 31 | 34 | 30 | 34 | -0.13 | Y | 30.02 | Y | -0.2 | [8 empty] | N | N | N | 170 | 0.5 | 55 | 92829 | 91260 | 800 | 14900 | 14 | 1 | 30 | 2018-04-05 08:14 | 1570 | 145 |  | 46 | [16 empty] | 100.79 | 100 | 0 | 0 | 0 |  | 650 | 400 | 선택 | 해제 | 0 | 0 | 0 |  | 650 | 400 | 선택 | 해제 | 선택 | 미정 | 미정 | 미정 | 미정 |  | 미정 | RB120.00 | H
B44678 | 2018-04-05 | 2 | D |  | 4 | A | SNCM439P | 합금강 | SNCM439계 | BM#2 | 1566 | 49 | 1624 | 1526 | 42 | 8600 |  | 1 | 0.31 | 20 |  | -2.12 | 1553 | 1627 | 1.89 | 0 | 0 | 19 | 36 | 57 | Y |  | 2018-04-05 09:01 | 66 | 1087 | 29 | 32 | 34 | 34 | 34 | 33 | 32 | 31 | 30 | 27 | 26 |  |  | 26 | 31 | 34 | 26 | 34 | -0.2 |  | 39.98 | Y | -0.2 | [8 empty] | N | N | N | 160 | 0.5 | 59 | 92829 | 98650 | 10 | 14300 | 14 | 1 | 40 | 2018-04-05 09:11 | 1553 | 145 |  | 31 | [16 empty] | 95.4 | 100 | 0 | 0 | 0 |  | 650 | 400 | 선택 | 해제 | 0 | 0 | 0 |  | 650 | 400 | 선택 | 해제 | 선택 | 미정 | 미정 | 미정 | 미정 |  | 미정 | RB120.00 | H
A44704 | 2018-04-05 | 1 | D |  | 13 | A | SP-AE1055LS | 탄소강 | P-AE1055LS | BM#1 | 1602 | 39 | 1592 | 1532 | 33 | 4500 |  | 3 | 0.27 | 25 |  | -1.88 | 1538 | 1592 | 0 | 13.5 |  | 28 | 46 | 80 | Y |  | 2018-04-05 09:15 | 54 | 1087 | 20 | 24 | 27 | 28 | 28 | 28 | 26 | 26 | 24 | 23 | 22 | 22 | 21 | 21 | 24 | 28 | 21 | 28 | -0.13 | Y | 55 | Y | 0 | [8 empty] | N | N | Y | 230 | 0.44 | 71 | 101508 | 98760 | 7070 | 15500 | 3 | 2 |  | 2018-04-05 09:22 | 1538 | 85 |  | 15 |  | *전공정 요청 감속주입 *정속유지강종 감속주입 이상공정 등록 | [14 empty] | 95.4 | 100 | 0 | 0 | 0 |  | 400 |  | 선택 | 해제 | 0 | 0 | 0 |  | 400 |  | 선택 | 해제 | 해제 | 미정 | 미정 | 선택 | 미정 |  | 미정 | BT180180 | H
B44679 | 2018-04-05 | 2 | D |  | 5 | A | SNCM439P | 합금강 | SNCM439계 | BM#2 | 1563 | 44 | 1636 | 1565 | 36 | 6900 |  | 1 | 0.3 | 20 |  | -2.34 | 1557 | 1621 | 1.31 | 0 | 0 | 20 | 5 | 34 | Y |  | 2018-04-05 10:10 | 70 | 1087 | 20 | 28 | 32 | 34 | 35 | 35 | 34 | 33 | 32 | 30 | 29 | 27 |  | 27 | 31 | 35 | 27 | 0 | -0.23 | Y | 35 | Y | -0.4 | [8 empty] | N | N | N | 150 | 0.5 | 57 | 101268 | 96780 | 1520 | 15100 | 14 | 1 | 10 | 2018-04-05 10:15 | 1557 | 146 |  | 25 | [16 empty] | 103.02 | 100 | 0 | 0 | 0 |  | 650 | 400 | 선택 | 해제 | 0 | 0 | 0 |  | 650 | 400 | 선택 | 해제 | 선택 | 미정 | 미정 | 미정 | 미정 |  | 미정 | RB120.00 | H
A44705 | 2018-04-05 | 1 | D | TUNDISH교체전 | 14 | A | SP-AE1055LS | 탄소강 | P-AE1055LS | BM#1 | 1594 | 41 | 1592 | 1531 | 29 | 4500 |  | 3 | 0.27 | 26 |  | -1.81 | 1539 | 1592 | 0 | 13.78 |  | 5 | 6 | 91 | Y |  | 2018-04-05 10:21 | 55 | 1087 | 20 | 23 | 25 | 25 | 25 | 25 | 24 | 23 | 23 | 22 | 21 | 21 |  | 21 | 23 | 25 | 21 | 25 | -0.09 |  | 44.98 | Y | 0 | [8 empty] | N | N | M | 220 | 0.44 | 62 | 79639 | 91420 | 7580 | 1500 | 3 | 2 |  | 2018-04-05 10:29 | 1539 | 93 |  | 21 |  | *전공정 요청 감속주입 *정속유지강종 감속주입 이상공정 등록 | 5BFCD506BDD741BBA3ACBB97980F2B79 | 5C3ECF748CD044A58D27EA2BE0DD99AE |  | 5D508F0D2C014B668F29BDA23F1BAEDA | [10 empty] | 80.44 | 100 | 0 | 3500 | 0 |  | 400 |  | 해제 | 해제 | 0 | 3500 | 0 |  | 400 |  | 해제 | 해제 | 해제 | 미정 | 미정 | 미정 | 미정 |  | 미정 | BT180180 | H
A44706 | 2018-04-05 | 1 | D | 잔강최소화전 | 6 | A | SNCM439P | 합금강 | SNCM439계 | BM#2 | 1587 | 40 | 1590 | 1526 | 36 | 6600 |  | 3 | 0.29 | 18 |  | -2.01 | 1545 | 1590 | 9.09 | 0 |  | 15 | 26 | 87 | Y |  | 1999-01-01 | 58 | 1089 | 24 | 26 | 28 | 28 | 28 | 27 | 27 | 26 | 26 | 25 | 24 | 24 | 24 | 24 | 26 | 28 | 24 | 28 | -0.08 |  | 50.02 | Y | 0 | [8 empty] | N | N | N | 190 | 0.49 | 62 | 102482 | 100940 | 4460 | 3000 | 14 | 1 | 30 | 2018-04-05 11:26 | 1545 | 87 |  | 10129655 | [16 empty] | 97.23 | 100 | 0 | 3100 | 0 |  | 650 | 400 | 선택 | 해제 | 0 | 3100 | 0 |  | 650 | 400 | 선택 | 해제 | 선택 | 미정 | 미정 | 미정 | 미정 |  | 미정 | BT180180 | C
B44680 | 2018-04-05 | 2 | D | TUNDISH교체 | 1 | B | KFMN438V | 합금강 | KFMN438V | BM#1 | 1581 | 46 | 1685 | 1546 | 44 | 9000 |  | 1 | 0.35 | 19 |  | -2.11 | 1591 | 1669 | 0 | 5.6 | 0 | 32 | 25 | 25 | Y |  | 2018-04-05 11:37 | 97 | 1089 | 33 | 41 | 37 | 38 | 42 | 43 | 46 | 47 | 47 | 47 | 47 | 46 | 46 | 46 | 44 | 47 | 46 | 47 | -0.03 |  | 30.02 | Y | 0 |  | 2.33 | 2.33 | [5 empty] | N | N | N | 150 | 0.39 | 74 | 101508 | 98450 | 3550 | 15700 | 16 | 1 |  | 2018-04-05 11:41 | 1591 | 157 |  | 34 | 20 | *T/Dflux 유15kg 용225kg *전공정작업지연,감속주입(20%이상) ID:101~106..201~206 생관통보 *전공정요청 L/D잔강이월없음 | [14 empty] | 99.52 | 100 | 1000 | 0 | 0 |  | 650 |  | 선택 | 선택 | 1000 | 0 | 0 |  | 650 |  | 선택 | 선택 | 미정 | 미정 | 해제 | 해제 | 선택 |  | 미정 | BT180180 | H
A44707 | 2018-04-05 | 1 | D | 잔강최소화 | 7 | A | AE4330VM4 | 합금강 | SNCM439계 | BM#2 | 1611 | 42 | 1593 | 1552 | 37 | 6400 |  | 3 | 0.28 | 22 |  | -1.65 | 1552 | 1593 | 12.68 | 0 |  | 12 | 43 | 83 | Y |  | 2018-04-05 12:27 | 59 | 1089 | -199 | 2 | 17 | 18 | 18 | 18 | 18 | 18 | 18 | 17 | 17 | 16 | 17 | 17 | 10 | 18 | 16 | 18 | -0.05 | Y | 40 | Y | 0 |  |  |  | 0.85 |  |  |  |  | N | N | N | 180 | 0.44 | 62 | 96717 | 103300 | 5120 | 15100 | 14 | 1 | 10 | 2018-04-05 12:29 | 1552 | 102 |  | 25 | [16 empty] | 89.06 | 100 | 2600 | 0 | 0 |  | 650 | 400 | 선택 | 선택 | 2600 | 0 | 0 |  | 650 | 400 | 선택 | 선택 | 선택 | 미정 | 미정 | 미정 | 미정 |  | 미정 | RB133.35 | C
B44682 | 2018-04-05 | 2 | A |  | 2 | A | KFMN438V | 합금강 | KFMN438V | BM#1 | 1612 | 44 | 1635 | 1566 | 35 | 6500 |  | 1 | 0.31 | 19 |  | -1.65 | 1563 | 1625 | 0 | 2.27 | 0 | 19 | 37 | 54 | Y |  | 2018-04-05 13:22 | 69 | 1087 | 46 | 49 | 50 | 51 | 51 | 51 | 49 | 49 | 47 | 47 | 45 | 43 | 42 | 40 | 47 | 51 | 40 | 51 | -0.22 | Y | 49.92 | Y | -0.4 | [8 empty] | N | N | Y | 140 | 0.4 | 71 | 84590 | 95170 | 5040 | 15810 | 16 | 1 |  | 2018-04-05 13:25 | 1563 | 101 |  | 6 |  | *전공정 지연으로 감속주입-감속주입 20%이상으로 이상재등록및 생관통보 | [14 empty] | 84.59 | 100 | 0 | 0 | 0 |  | 650 |  | 선택 | 선택 | 0 | 0 | 0 |  | 650 |  | 선택 | 선택 | 미정 | 미정 | 선택 | 미정 | 미정 |  | 미정 | BT180180 | H
A44708 | 2018-04-05 | 1 | A |  | 8 | A | AE4330VM4 | 합금강 | SNCM439계 | BM#2 | 1635 | 46 | 1609 | 1571 | 39 | 6700 |  | 3 | 0.29 | 18 |  | -2.09 | 1564 | 1609 | 12.38 | 0 |  | 28 | 47 | 69 | Y |  | 2018-04-05 13:31 | 71 | 1086 | 14 | 21 | 27 | 29 | 31 | 32 | 32 | 31 | 31 | 30 | 30 | 30 | 30 | 30 | 28 | 32 | 30 | 31 | -0.02 | Y | 35 | Y | 0 |  |  |  | 0.96 |  |  |  |  | N | N | N | 170 | 0.5 | 64 | 107238 | 105700 | 4990 | 16000 | 14 | 1 |  | 2018-04-05 13:35 | 1564 | 107 |  | 27 | [16 empty] | 97 | 100 | 0 | 0 | 0 |  | 650 | 400 | 선택 | 선택 | 0 | 0 | 0 |  | 650 | 400 | 선택 | 선택 | 선택 | 미정 | 미정 | 미정 | 미정 |  | 미정 | RB158.75 | C
C43209 | 2018-04-05 | 3 | A |  | 3 | B | KFMN438V | 합금강 | KFMN438V | BM#1 | 1634 | 42 | 1652 | 1570 | 30 | 6500 |  | 1 | 0.3 | 18 |  | -2.2 | 1545 | 1639 | 0.89 | 3.22 | 0 | 29 | 69 | 55 | Y |  | 2018-04-05 14:42 | 51 | 1101 | 35 | 38 | 39 | 40 | 40 | 38 | 37 | 36 | 34 | 33 | 31 | 30 | 28 | 28 | 36 | 40 | 28 | 0 | -0.27 | Y | 44.98 | Y | -0.4 | [8 empty] | N | N | Y | 130 | 0.44 | 61 | 84590 | 90020 | 4980 | 16050 | 16 | 1 |  | 2018-04-05 14:40 | 1576 | 111 |  | 0 |  | *전공정 지연으로 감속주입 | [14 empty] | 89.99 | 100 | 0 | 0 | 0 |  | 650 |  | 선택 | 선택 | 0 | 0 | 0 |  | 650 |  | 선택 | 선택 | 미정 | 미정 | 선택 | 미정 | 미정 |  | 미정 | BT180180 | H
A44709 | 2018-04-05 | 1 | A |  | 9 | A | AE4330VM4 | 합금강 | SNCM439계 | BM#2 | 1610 | 45 | 1609 | 1572 | 39 | 6200 |  | 3 | 0.26 | 20 |  | -1.47 | 1558 | 1592 | 12.92 | 0 |  | 5 | 7 | 74 | Y |  | 2018-04-05 14:45 | 65 | 1102 | 27 | 24 | 22 | 21 | 21 | 20 | 19 | 17 | 16 | 16 | 15 | 14 | 15 | 15 | 19 | 22 | 14 | 0 | -0.18 | Y | 44.98 | Y | 0.2 |  |  |  | 0.9 |  |  |  |  | N | N | N | 160 | 0.51 | 61 | 106407 | 102570 | 1660 | 14200 | 14 | 1 |  | 2018-04-05 15:00 | 1558 | 109 |  | 20 | [16 empty] | 102.12 | 100 | 0 | 0 | 0 |  | 650 | 400 | 선택 | 선택 | 0 | 0 | 0 |  | 650 | 400 | 선택 | 선택 | 선택 | 미정 | 미정 | 미정 | 미정 |  | 미정 | RB152.40 | C
C43210 | 2018-04-05 | 3 | A |  | 4 | B | KFMN438V | 합금강 | KFMN438V | BM#1 | 1564 | 44 | 1648 | 1560 | 33 | 6500 |  | 2 | 0.27 | 18 |  | -94.2 | 1633 | 3999 | 0.04 | 0.42 | 0 | 11 | 70 | 53 | Y |  | 2018-04-05 15:55 | 139 | 1101 | 24 | 31 | 35 | 37 | 37 | 37 | 36 | 35 | 34 | 34 | 33 | 31 | 30 | 30 | 34 | 37 | 30 | 37 | -0.16 | Y | 45 | Y | -0.2 | [8 empty] | N | N | Y | 120 | 0.43 | 62 | 84590 | 88880 | 5080 | 12280 | 16 | 1 |  | 2018-04-05 15:42 | 1545 | 113 |  | -8 |  | *전공정 지연으로 감속주입 | [14 empty] | 90.09 | 100 | 0 | 0 | 0 |  | 650 |  | 선택 | 선택 | 0 | 0 | 0 |  | 650 |  | 선택 | 선택 | 미정 | 미정 | 선택 | 미정 | 미정 |  | 미정 | BT180180 | H
A44710 | 2018-04-05 | 1 | A | 연주종료 | 10 | B | AE4330VM4 | 합금강 | SNCM439계 | BM#2 | 1595 | 51 | 1604 | 1554 | 37 | 6800 |  | 3 | 0.26 | 18 |  | -1.57 | 1549 | 1583 | 7.28 | 0 |  | 15 | 27 | 82 | Y |  | 2018-04-05 15:50 | 56 | 1127 | 12 | 16 | 18 | 19 | 19 | 19 | 18 | 18 | 17 | 16 | 15 | 15 |  | 15 | 17 | 19 | 15 | 19 | -0.1 | Y | 40 | Y | 0 |  |  |  | 0.83 |  |  |  |  | N | N | N | 150 | 0.51 | 60 | 84620 | 100500 | 3000 | 2000 | 14 | 1 |  | 2018-04-05 15:55 | 1549 | 117 |  | 19 |  | *연주종료 17:25 (LF#2 냉각수 파손) | B15309C9482E49B68557C444DA5DB93F | 5A60186A3C7B4A19867B823BD0968BC0 | 652EE6E88C974C1FB132F2AF0BD9F46A |  |  | 8E5970E04FD24126A6981979376D1F80 | 7656A0B656534478A17C2E0C54428FD3 |  |  | B076646AED7A4C6D9AB5A132A98C095E | DA9BF8A0D9A14F6D890DDF5CD2949D27 |  |  |  | 81.76 | 100 | 0 | 3220 | 0 |  | 650 | 400 | 선택 | 선택 | 0 | 3230 | 0 |  | 650 | 400 | 선택 | 선택 | 선택 | 미정 | 미정 | 미정 | 미정 |  | 미정 | RB133.35 | C
A44711 | 2018-04-05 | 1 | A |  | 5 | A | KFMN438V | 합금강 | KFMN438V | BM#1 | 1586 | 44 | 1636 | 1552 | 40 | 7400 |  | 1 | 0.29 | 21 |  | -2.01 | 1565 | 1622 | 0 | 3.92 | 0 | 35 | 17 | 126 | Y |  | 2018-04-05 16:53 | 71 | 1124 | 21 | 39 | 43 | 45 | 45 | 45 | 44 | 42 | 41 | 40 | 39 | 38 | 36 | 35 | 40 | 45 | 35 | 45 | -0.2 | Y | 49.98 | Y | -0.2 |  |  |  | 0.97 |  |  |  |  | N | N | Y | 110 | 0.42 | 68 | 101508 | 98990 | 5080 | 17130 | 16 | 1 |  | 2018-04-05 16:55 | 1565 | 99 |  | 3 |  | *전공정 지연으로 감속주입-감속주입 20%이상으로 이상재등록및 생관통보ID:103~106.203~206 *VD 진공시간 미달 | [14 empty] | 96.31 | 100 | 0 | 0 | 0 |  | 650 |  | 선택 | 선택 | 0 | 0 | 0 |  | 650 |  | 선택 | 선택 | 미정 | 미정 | 선택 | 미정 | 미정 |  | 미정 | BT180180 | H
A44712 | 2018-04-05 | 1 | A |  | 6 | B | KFMN438V | 합금강 | KFMN438V | BM#1 | 1588 | 52 | 1627 | 1548 | 44 | 8000 |  | 1 | 0.33 | 19 |  | -2.1 | 1571 | 1623 | 0 | 5.93 | 0 | 28 | 48 | 58 | Y |  | 2018-04-05 18:06 | 77 | 1126 | 32 | 37 | 42 | 44 | 43 | 43 | 41 | 40 | 39 | 38 | 37 | 35 | 34 | 34 | 39 | 44 | 34 | 0 | -0.22 | Y | 45 | Y | -0.2 |  |  |  | 1.23 |  |  |  |  | N | N | Y | 100 | 0.5 | 62 | 101508 | 102830 | 270 | 16470 | 16 | 1 |  | 2018-04-05 18:03 | 1571 | 112 |  | 1 |  | *VD 진공시간 미달 *주입말 전공정 지연으로 감속주입 *전공정요청 L/D잔강 이월 안함-이상재등록 | [14 empty] | 98.55 | 100 | 0 | 0 | 0 |  | 650 |  | 선택 | 선택 | 0 | 0 | 0 |  | 650 |  | 선택 | 선택 | 미정 | 미정 | 해제 | 미정 | 미정 |  | 미정 | BT180180 | H
A44713 | 2018-04-05 | 1 | A |  | 7 | A | KFMN438V | 합금강 | KFMN438V | BM#1 | 1589 | 50 | 1643 | 1512 | 42 | 8100 |  | 1 | 0.34 | 18 |  | -2.3 | 1577 | 1633 | 0 | 4.96 | 0 | 32 | 26 | 214 | Y |  | 2018-04-05 19:05 | 83 | 1132 | 34 | 39 | 42 | 44 | 44 | 43 | 42 | 41 | 40 | 39 | 37 | 35 |  | 35 | 40 | 44 | 35 | 0 | -0.22 | Y | 40.03 | Y | -0.4 |  |  |  | 1.92 |  |  |  |  | N | N | Y | 150 | 0.49 | 63 | 101508 | 98080 | 10 | 16620 | 16 | 1 |  | 2018-04-05 19:04 | 1577 | 109 |  | 5 |  | *VD 진공시간 미달 *전공정 지연으로 감속주입 *전공정요청 L/D잔강 이월 안함-이상재등록 | [14 empty] | 102.53 | 100 | 0 | 0 | 0 |  | 650 |  | 선택 | 선택 | 0 | 0 | 0 |  | 650 |  | 선택 | 선택 | 미정 | 미정 | 미정 | 미정 | 미정 |  | 미정 | BT180180 | H
A44714 | 2018-04-05 | 1 | A | TUNDISH교체전 | 8 | A | KFMN438V | 합금강 | KFMN438V | BM#1 | 1604 | 42 | 1634 | 1585 | 36 | 6700 |  | 1 | 0.33 | 18 |  | -2.18 | 1578 | 1628 | 0 | 3.69 | 0 | 5 | 8 | 119 | Y |  | 2018-04-05 20:11 | 84 | 1137 | 31 | 39 | 43 | 45 | 45 | 45 | 44 | 43 | 42 | 41 | 40 | 38 |  | 38 | 41 | 45 | 38 | 45 | -0.17 | Y | 40 | Y | -0.4 | [8 empty] | N | N | M | 140 | 0.5 | 64 | 108205 | 106950 | -1950 | 1500 | 16 | 1 |  | 2018-04-05 20:04 | 1578 | 109 |  | 6 |  | *전공정 지연으로 감속주입 *전공정요청 L/D잔강 이월 안함-이상재등록 | 10F4A5B658034C9FBB371695ADCAB73F | 6EAE5B49AD4444CFBF1DD1DD6766C48F | 75A56480D6C046B7892D92FEA594F852 | [11 empty] | 102.86 | 100 | 0 | 3000 | 0 |  | 650 |  | 선택 | 선택 | 0 | 3000 | 0 |  | 650 |  | 선택 | 선택 | 미정 | 미정 | 미정 | 미정 | 미정 |  | 미정 | BT180180 | H
B44686 | 2018-04-05 | 2 | C | 연주시작 | 1 | B | AE15B35C | 합금강 | 보론강 | BM#2 | 1646 | 72 | 1634 | 1594 | 46 | 7800 |  | 1 | 0.27 | 20 |  | -2.48 | 1580 | 1640 | 2.93 | 0 | 0 | 15 | 28 | 74 | Y |  | 2018-04-05 21:04 | 82 | 1129 | 31 | 31 | 29 | 23 | 25 | 29 | 32 | 33 | 33 | 33 | 33 |  |  | 33 | 30 | 33 | 33 | 33 | 0 |  | 15 | Y | 0 |  | 2.96 | 2.89 | 2.33 |  |  |  |  | N | N | N | 150 | 0.47 | 54 | 93105 | 89050 | 2450 | 15100 | 6 | 2 | 10 | 2018-04-05 21:02 | 1584 | 145 |  | 11 |  | *턴디쉬 플럭스 120KG/15KG *슬리브 롱노즐 사용 *연주시작 21:16 *수소10분값 3PPM 초과로 재측정 실시( 11분 2.96PPM, 13분 3.0PPM).생관통보 |  | 951BE42C29A440468E6DF094D80A2AEF | 5F8E9FE8EE2F4E60A0F4DB6639CEDD57 | [11 empty] | 107.02 | 54.55 | 751 | 0 | 0 |  | 300 | 400 | 선택 | 선택 | 749 | 0 | 0 |  | 300 | 400 | 선택 | 선택 | 해제 | 미정 | 미정 | 미정 | 미정 |  | 미정 | RB120.00 | H
A44715 | 2018-04-05 | 1 | C | TUNDISH교체 | 1 | A | 18CRNIMO7-6HBQ | 소입성보증강 | C1 | BM#1 | 1597 | 50 | 1652 | 1545 | 47 | 8400 |  | 3 | 0.26 | 20 |  | -1.92 | 1600 | 1647 | 1.94 | 9.38 |  | 35 | 18 | 61 | Y |  | 2018-04-05 21:09 | 93 | 1127 | 18 | 25 | 23 | 28 | 34 | 35 | 36 | 38 | 38 | 39 | 38 | 38 |  | 38 | 33 | 39 | 38 | 38 | -0.1 |  | 9.97 | Y | 0 |  | 2.35 | 2.14 | [5 empty] | N | N | M | 150 | 0.45 | 61 | 84590 | 94400 | 7000 | 16100 | 9 | 2 |  | 2018-04-05 21:14 | 1600 | 140 |  | 38 |  | *T/D가열온도:자동-1362`.수동건-1351`.STR#1:1096.STR#2:1068.T/D FLUX 유:15,용:120 | [14 empty] | 83.42 | 100 | 1000 | 0 | 0 |  | 650 |  | 선택 | 선택 | 1000 | 0 | 0 |  | 650 |  | 선택 | 선택 | 해제 | 미정 | 미정 | 선택 | 선택 |  | 미정 | BT180180 | H
B44687 | 2018-04-05 | 2 | C |  | 2 | A | AE15B35C | 합금강 | 보론강 | BM#2 | 1606 | 52 | 1625 | 1544 | 38 | 7600 |  | 1 | 0.31 | 15 |  | -2.01 | 1567 | 1618 | 2.25 | 0 | 0 | 20 | 7 | 72 | Y |  | 2018-04-05 21:52 | 69 | 1133 | 28 | 31 | 32 | 33 | 32 | 30 | 31 | 30 | 28 | 26 | 25 | 24 | 22 | 21 | 28 | 33 | 21 | 0 | -0.24 | Y | 50.03 | Y | -0.2 | [8 empty] | N | N | N | 140 | 0.49 | 66 | 93987 | 106540 | 10 | 15900 | 6 | 2 | 20 | 2018-04-05 22:09 | 1579 | 119 |  | 20 | [16 empty] | 88.83 | 72.73 | 0 | 0 | 0 |  | 300 | 400 | 선택 | 선택 | 0 | 0 | 0 |  | 300 | 400 | 선택 | 선택 | 해제 | 미정 | 미정 | 미정 | 미정 |  | 미정 | RB120.00 | H
A44716 | 2018-04-05 | 1 | C |  | 2 | A | 18CRNIMO7-6HBQ | 소입성보증강 | C1 | BM#1 | 1617 | 47 | 1627 | 1566 | 43 | 7000 |  | 3 | 0.27 | 20 |  | -1.74 | 1582 | 1624 | 4.28 | 7.99 |  | 28 | 49 | 73 | Y |  | 2018-04-05 22:11 | 75 | 1128 | 37 | 34 | 34 | 34 | 35 | 35 | 35 | 34 | 34 | 34 | 34 | 33 |  | 33 | 34 | 35 | 33 | 35 | -0.05 | Y | 35.03 | Y | -0.2 | [8 empty] | N | N | Y | 140 | 0.47 | 58 | 84590 | 89050 | 6860 | 16000 | 9 | 2 |  | 2018-04-05 22:16 | 1582 | 134 |  | 38 | [16 empty] | 88.07 | 100 | 0 | 0 | 0 |  | 650 |  | 선택 | 선택 | 0 | 0 | 0 |  | 650 |  | 선택 | 선택 | 해제 | 미정 | 미정 | 선택 | 미정 |  | 미정 | BT180180 | H
B44688 | 2018-04-05 | 2 | C |  | 3 | A | AE15B35C | 합금강 | 보론강 | BM#2 | 1569 | 43 | 1635 | 1546 | 38 | 7300 |  | 1 | 0.3 | 20 |  | 0 | 1566 | 1633 | 1.88 | 0 | 0 | 12 | 45 | 83 | Y |  | 2018-04-05 22:59 | 68 | 1132 | 22 | 24 | 26 | 26 | 26 | 25 | 23 | 22 | 21 | 20 | 18 |  |  | 18 | 23 | 26 | 18 | 26 | -0.2 |  | 39.98 | Y | -0.4 | [8 empty] | N | N | N | 130 | 0.49 | 60 | 94259 | 97170 | 30 | 15700 | 6 | 2 | 30 | 2018-04-05 23:11 | 1566 | 119 |  | 22 | [16 empty] | 98.19 | 72.73 | 0 | 0 | 0 |  | 300 | 400 | 선택 | 선택 | 0 | 0 | 0 |  | 300 | 400 | 선택 | 선택 | 해제 | 미정 | 미정 | 미정 | 미정 |  | 미정 | RB120.00 | H
A44717 | 2018-04-05 | 1 | C | 잔강최소화전 | 3 | A | 18CRNIMO7-6HBQ | 소입성보증강 | C1 | BM#1 | 1620 | 43 | 1628 | 1566 | 37 | 6300 |  | 3 | 0.27 | 19 |  | -2 | 1584 | 1628 | 0 | 9.99 |  | 32 | 27 | 62 | Y |  | 2018-04-05 23:00 | 77 | 1124 | 31 | 29 | 31 | 33 | 34 | 34 | 34 | 34 | 33 | 32 | 32 | 31 | 31 | 31 | 32 | 34 | 31 | 34 | -0.07 | Y | 40 | Y | 0 | [8 empty] | N | N | M | 130 | 0.47 | 61 | 90580 | 91500 | 6960 | 3000 | 9 | 2 |  | 2018-04-05 23:23 | 1584 | 130 |  | 49 | [16 empty] | 91.96 | 100 | 0 | 3100 | 0 |  | 650 |  | 선택 | 선택 | 0 | 3100 | 0 |  | 650 |  | 선택 | 선택 | 해제 | 미정 | 미정 | 선택 | 미정 |  | 미정 | BT180180 | H
B44689 | 2018-04-05 | 2 | C |  | 4 | A | AE15B35C | 합금강 | 보론강 | BM#2 | 1585 | 46 | 1654 | 1544 | 37 | 7400 |  | 1 | 0.29 | 22 |  | 0 | 1575 | 1645 | 2.45 | 0 | 0 | 19 | 39 | 96 | Y |  | 2018-04-05 23:58 | 77 | 1090 | 13 | 23 | 31 | 34 | 35 | 34 | 35 | 33 | 33 | 31 | 29 | 28 | 26 | 26 | 30 | 35 | 26 | 0 | -0.22 | Y | 40.02 | Y | -0.4 | [8 empty] | N | N | N | 120 | 0.49 | 61 | 94259 | 99350 | 90 | 15300 | 6 | 2 | 40 | 2018-04-06 00:14 | 1575 | 125 |  | 25 | [16 empty] | 96.18 | 100 | 0 | 0 | 0 |  | 300 | 400 | 선택 | 선택 | 0 | 0 | 0 |  | 300 | 400 | 선택 | 선택 | 해제 | 미정 | 미정 | 미정 | 미정 |  | 미정 | RB120.00 | H
A44718 | 2018-04-05 | 1 | C | 잔강최소화 | 4 | A | 31CRMOV9M2 | 합금강 | D3 | BM#1 | 1585 | 49 | 1614 | 1552 | 39 | 7300 |  | 3 | 0.28 | 16 |  | -1.95 | 1575 | 1614 | 3.06 | 7.46 |  | 5 | 9 | 64 | Y |  | 2018-04-06 00:07 | 74 | 1084 | 0 | 30 | 32 | 34 | 33 | 34 | 34 | 35 | 35 | 34 | 35 |  |  | 35 | 30 | 35 | 34 | 35 | 0 | Y | 10.02 | Y | 1.22 | [8 empty] | N | N | Y | 120 | 0.5 | 50 | 84590 | 94300 | 6880 | 16100 | 9 | 2 |  | 2018-04-06 00:11 | 1575 | 146 |  | 56 | [16 empty] | 83.5 | 100 | 2700 | 0 | 0 |  | 490 |  | 선택 | 선택 | 2700 | 0 | 0 |  | 490 |  | 선택 | 선택 | 선택 | 미정 | 미정 | 선택 | 미정 |  | 미정 | BT180180 | H
B44690 | 2018-04-05 | 2 | C |  | 5 | A | AE15B35C | 합금강 | 보론강 | BM#2 | 1570 | 48 | 1625 | 1517 | 40 | 7900 |  | 1 | 0.3 | 16 |  | 0 | 1570 | 1626 | 1.78 | 0 | 0 | 15 | 29 | 56 | Y |  | 2018-04-06 00:58 | 72 | 1088 | 23 | 29 | 31 | 32 | 32 | 32 | 31 | 30 | 29 | 28 | 26 | 24 | 22 | 22 | 29 | 32 | 22 | 32 | -0.22 | Y | 44.98 | Y | -0.4 | [8 empty] | N | N | N | 110 | 0.49 | 60 | 94259 | 97210 | 830 | 15800 | 6 | 2 | 10 | 2018-04-06 01:08 | 1570 | 123 |  | 30 | [16 empty] | 96.18 | 72.73 | 0 | 0 | 0 |  | 300 | 400 | 선택 | 선택 | 0 | 0 | 0 |  | 300 | 400 | 선택 | 선택 | 해제 | 미정 | 미정 | 미정 | 미정 |  | 미정 | RB120.00 | H
A44719 | 2018-04-05 | 1 | C |  | 5 | A | 31CRMOV9M2 | 합금강 | D3 | BM#1 | 1591 | 56 | 1607 | 1538 | 49 | 8900 |  | 3 | 0.3 | 17 |  | -2.14 | 1562 | 1607 | 8.28 | 3.38 |  | 35 | 19 | 52 | Y |  | 2018-04-06 01:32 | 61 | 1092 | 34 | 34 | 35 | 36 | 36 | 35 | 34 | 33 | 33 | 31 | 30 | 29 | 28 | 27 | 32 | 36 | 27 | 34 | -0.18 | Y | 50 | Y | -0.2 | [8 empty] | N | N | Y | 110 | 0.5 | 70 | 101508 | 111200 | 6940 | 15800 | 9 | 2 |  | 2018-04-06 01:38 | 1562 | 111 |  | 22 | 16 | [15 empty] | 85.88 | 100 | 0 | 0 | 0 |  | 490 |  | 선택 | 선택 | 0 | 0 | 0 |  | 490 |  | 선택 | 선택 | 선택 | 미정 | 미정 | 선택 | 미정 |  | 미정 | BT180180 | H
B44691 | 2018-04-05 | 2 | C |  | 6 | A | AE15B35C | 합금강 | 보론강 | BM#2 | 1568 | 45 | 1645 | 1514 | 37 | 7600 |  | 1 | 0.3 | 17 |  | 0 | 1568 | 1634 | 1.94 | 0 | 0 | 20 | 8 | 51 | Y |  | 2018-04-06 02:06 | 70 | 1103 | 18 | 27 | 32 | 35 | 36 | 36 | 35 | 34 | 31 | 29 | 29 | 28 | 26 | 26 | 31 | 36 | 26 | 0 | -0.25 | Y | 40 | Y | -0.4 | [8 empty] | N | N | N | 150 | 0.47 | 63 | 96425 | 97290 | 60 | 16100 | 6 | 2 | 20 | 2018-04-06 02:15 | 1568 | 120 |  | 24 |  | *주입 후기 전공정 요청 감속주입 | [14 empty] | 99.61 | 73.33 | 0 | 0 | 0 |  | 300 | 400 | 선택 | 선택 | 0 | 0 | 0 |  | 300 | 400 | 선택 | 선택 | 해제 | 미정 | 미정 | 미정 | 미정 |  | 미정 | RB105.00 | C
A44720 | 2018-04-05 | 1 | C |  | 6 | B | 31CRMOV9M2 | 합금강 | D3 | BM#1 | 1565 | 50 | 1600 | 1519 | 45 | 8700 |  | 3 | 0.28 | 16 |  | -1.42 | 1572 | 1600 | 0 | 18.35 |  | 28 | 50 | 65 | Y |  | 2018-04-06 02:34 | 71 | 1096 | 25 | 30 | 36 | 38 | 39 | 39 | 39 | 38 | 38 | 37 | 36 | 35 | 34 | 34 | 36 | 39 | 34 | 39 | -0.12 | Y | 40 | Y | -0.2 | [8 empty] | N | N | Y | 100 | 0.5 | 62 | 101508 | 101000 | 6790 | 15800 | 9 | 2 |  | 2018-04-06 02:42 | 1572 | 110 |  | 31 | [16 empty] | 93.99 | 100 | 0 | 0 | 0 |  | 490 |  | 선택 | 선택 | 0 | 0 | 0 |  | 490 |  | 선택 | 선택 | 선택 | 미정 | 미정 | 선택 | 미정 |  | 미정 | BT180180 | H
B44692 | 2018-04-05 | 2 | C |  | 7 | A | AE15B35C | 합금강 | 보론강 | BM#2 | 1573 | 45 | 1626 | 1524 | 36 | 7100 |  | 1 | 0.34 | 16 |  | 0 | 1621 | 1621 | 1.86 | 0 | 0 | 12 | 46 | 52 | Y |  | 2018-04-06 03:44 | 123 | 1084 | 21 | 22 | 24 | 24 | 25 | 25 | 24 | 22 | 21 | 20 | 19 | 18 | 16 | 16 | 22 | 25 | 16 | 24 | -0.22 | Y | 40.02 | Y | -0.4 | [8 empty] | N | N | N | 140 | 0.49 | 63 | 94259 | 102050 | 50 | 14800 | 6 | 2 | 30 | 2018-04-06 03:30 |  | 125 |  | -8 |  | *주입 초기 전공정 요청 감속주입 | [14 empty] | 94.26 | 100 | 0 | 0 | 0 |  | 300 | 400 | 해제 | 선택 | 0 | 0 | 0 |  | 300 | 400 | 해제 | 선택 | 해제 | 미정 | 미정 | 미정 | 미정 |  | 미정 | RB120.00 | H
A44721 | 2018-04-05 | 1 | C |  | 7 | A | 31CRMOV9M2 | 합금강 | D3 | BM#1 | 1575 | 47 | 1614 | 1532 | 40 | 7600 |  | 3 | 0.28 | 17 |  | -2.03 | 1572 | 1614 | 7.15 | 9.82 |  | 32 | 28 | 73 | Y |  | 2018-04-06 03:42 | 71 | 1087 | 33 | 35 | 38 | 40 | 40 | 40 | 40 | 39 | 39 | 37 | 37 | 37 | 36 | 36 | 38 | 40 | 36 | 40 | -0.08 | Y | 45 | Y | -0.2 | [8 empty] | N | N | Y | 150 | 0.5 | 64 | 101508 | 102600 | 3610 | 16100 | 9 | 2 |  | 2018-04-06 03:53 | 1572 | 106 |  | 28 | [16 empty] | 92.62 | 100 | 0 | 0 | 0 |  | 490 |  | 선택 | 선택 | 0 | 0 | 0 |  | 490 |  | 선택 | 선택 | 선택 | 미정 | 미정 | 선택 | 미정 |  | 미정 | BT180180 | H
B44693 | 2018-04-05 | 2 | C |  | 8 | A | AE15B35C | 합금강 | 보론강 | BM#2 | 1594 | 42 | 1636 | 1555 | 37 | 7000 |  | 1 | 0.32 | 15 |  | 0 | 1571 | 1624 | 1.62 | 0 | 0 | 19 | 40 | 50 | Y |  | 2018-04-06 04:20 | 73 | 1095 | 10 | 24 | 31 | 34 | 36 | 36 | 36 | 36 | 35 | 34 | 33 | 32 | 31 | 31 | 32 | 36 | 31 | 36 | -0.12 | Y | 40 | Y | -0.2 | [8 empty] | N | N | N | 130 | 0.49 | 60 | 96978 | 96200 | 1590 | 16600 | 6 | 2 | 10 | 2018-04-06 04:26 | 1571 | 127 |  | 22 | [16 empty] | 98.96 | 100 | 0 | 0 | 0 |  | 300 | 400 | 선택 | 선택 | 0 | 0 | 0 |  | 300 | 400 | 선택 | 선택 | 해제 | 미정 | 미정 | 미정 | 미정 |  | 미정 | RB180.00 | C
A44722 | 2018-04-05 | 1 | D |  | 8 | A | 31CRMOV9M2 | 합금강 | D3 | BM#1 | 1587 | 47 | 1596 | 1550 | 37 | 6900 |  | 3 | 0.29 | 19 |  | -1.34 | 1566 | 1596 | 3.48 | 14.09 |  | 5 | 10 | 77 | Y |  | 2018-04-06 04:44 | 65 | 1093 | 35 | 36 | 37 | 37 | 37 | 36 | 34 | 34 | 33 | 32 | 31 | 31 | 31 | 31 | 34 | 37 | 31 | 37 | -0.12 |  | 50 | Y | 0 | [8 empty] | N | N | Y | 140 | 0.5 | 62 | 103759 | 98780 | 7050 | 14900 | 9 | 2 |  | 2018-04-06 04:51 | 1566 | 109 |  | 30 | [16 empty] | 97.52 | 100 | 0 | 0 | 0 |  | 490 |  | 선택 | 선택 | 0 | 0 | 0 |  | 490 |  | 선택 | 선택 | 선택 | 미정 | 미정 | 선택 | 미정 |  | 미정 | RB150.00 | C
B44694 | 2018-04-05 | 2 | D |  | 9 | A | AE15B35C | 합금강 | 보론강 | BM#2 | 1565 | 43 | 1634 | 1524 | 34 | 6400 |  | 1 | 0.31 | 16 |  | 0 | 1562 | 1624 | 1.88 | 0 | 0 | 15 | 30 | 53 | Y |  | 2018-04-06 05:09 | 64 | 1081 | 29 | 29 | 31 | 32 | 32 | 31 | 29 | 29 | 28 | 27 | 25 | 23 |  | 23 | 29 | 32 | 23 | 29 | -0.22 | Y | 40.02 | Y | -0.4 |  |  |  | 1.31 |  |  |  |  | N | N | Y | 120 | 0.49 | 58 | 96710 | 95080 | 80 | 16100 | 6 | 2 | 40 | 2018-04-06 05:28 | 1562 | 125 |  | 35 | [16 empty] | 101.8 | 100 | 0 | 0 | 0 |  | 450 | 400 | 선택 | 선택 | 0 | 0 | 0 |  | 450 | 400 | 선택 | 선택 | 해제 | 미정 | 미정 | 미정 | 미정 |  | 미정 | RB150.00 | C
A44723 | 2018-04-05 | 1 | D | TUNDISH교체전 | 9 | A | 31CRMOV9M2 | 합금강 | D3 | BM#1 | 1604 | 49 | 1607 | 1535 | 39 | 7000 |  | 3 | 0.29 | 16 |  | -1.79 | 1572 | 1607 | 0 | 15.02 |  | 35 | 20 | 66 | Y |  | 2018-04-06 05:42 | 71 | 1097 | 28 | 32 | 34 | 36 | 36 | 36 | 36 | 36 | 36 | 35 | 34 | 34 |  | 34 | 34 | 36 | 34 | 36 | -0.04 | Y | 40 | Y | 0 | [8 empty] | N | N | M | 130 | 0.5 | 60 | 97525 | 98480 | 7620 | 1500 | 9 | 2 |  | 2018-04-06 05:48 | 1572 | 114 |  | 36 |  |  | C4751B0213EE44B49E5B553E60A5D3E3 | C8DB1D09AFF84040B87B81902BD4335D | AA44CD3D9A714A569C484F09A22E418E | [11 empty] | 91.92 | 100 | 0 | 2500 | 0 |  | 490 |  | 선택 | 선택 | 0 | 2500 | 0 |  | 490 |  | 선택 | 선택 | 선택 | 미정 | 미정 | 선택 | 미정 |  | 미정 | BT180180 | H
B44695 | 2018-04-05 | 2 | D |  | 10 | A | AE15B35C | 합금강 | 보론강 | BM#2 | 1618 | 42 | 1625 | 1564 | 32 | 5700 |  | 1 | 0.3 | 16 |  | -2.52 | 1562 | 1629 | 1.76 | 0 | 0 | 20 | 9 | 47 | Y |  | 2018-04-06 06:14 | 64 | 1105 | 20 | 25 | 27 | 29 | 29 | 29 | 28 | 28 | 27 | 26 | 24 | 23 |  | 23 | 26 | 29 | 23 | 29 | -0.15 | Y | 40 | Y | -0.2 | [8 empty] | N | N | N | 110 | 0.49 | 59 | 102263 | 95690 | 120 | 16600 | 6 | 2 | 10 | 2018-04-06 06:18 | 1562 | 124 |  | 32 | [16 empty] | 10226300 | 100 | 0 | 0 | 0 |  | 300 | 400 | 선택 | 선택 | 0 | 0 | 0 |  | 300 | 400 | 선택 | 선택 | 해제 | 미정 | 미정 | 미정 | 미정 |  | 미정 | RB090.00 | C
A44724 | 2018-04-05 | 1 | D | TUNDISH교체 | 1 | A | STB2 | 베어링강 | STB (SF) | BM#1 | 1588 | 45 | 1579 | 1535 | 40 | 6200 |  | 3 | 0.29 | 28 |  | -1.35 | 1536 | 1579 | 13.05 | 0 |  | 28 | 51 | 65 | Y |  | 2018-04-06 06:57 | 80 | 1096 | 19 | 28 | 26 | 31 | 37 | 40 | 42 | 42 | 43 | 43 | 43 | 43 |  | 43 | 37 | 43 | 43 | 43 | 0 |  | 15 | Y | 0 |  | 1.82 | 1.7 | [5 empty] | N | N | N | 230 | 0.46 | 62 | 101508 | 97860 | 7490 | 15600 | 17 | 1 |  | 2018-04-06 07:06 | 1536 | 135 |  | 49 |  | *T/Dflux 유15kg 용275kg | [14 empty] | 96.35 | 100 | 1500 | 0 | 0 |  | 650 |  | 선택 | 해제 | 1500 | 0 | 0 |  | 650 |  | 선택 | 해제 | 선택 | 미정 | 미정 | 선택 | 선택 |  | 미정 | BT180180 | H
B44696 | 2018-04-05 | 2 | D | 잔강최소화전 | 11 | A | AE15B35C | 합금강 | 보론강 | BM#2 | 1597 | 42 | 1614 | 1554 | 39 | 6900 |  | 1 | 0.31 | 17 |  | -2.34 | 1571 | 1628 | 1.6 | 0 | 0 | 12 | 47 | 41 | Y |  | 2018-04-06 07:21 | 73 | 1083 | 19 | 24 | 29 | 32 | 33 | 33 | 32 | 31 | 30 | 29 | 28 | 27 | 25 | 25 | 29 | 33 | 25 | 0 | -0.2 | Y | 40.02 | Y | -0.4 | [8 empty] | N | N | N | 100 | 0.49 | 60 | 104318 | 97800 | 50 | 3000 | 6 | 2 | 40 | 2018-04-06 07:35 | 1571 | 125 |  | 26 |  | * STR#2기 스토퍼 컨트롤 안되어 정상램핑다운 못함.TAIL 추가절단 함. | [14 empty] | 107.16 | 100 | 0 | 3220 | 0 |  | 300 | 400 | 선택 | 선택 | 0 | 3300 | 0 |  | 300 | 400 | 선택 | 선택 | 해제 | 미정 | 미정 | 미정 | 미정 |  | 미정 | RB140.00 | C
B44697 | 2018-04-06 | 2 | D | 잔강최소화 | 12 | A | SBC70L | 특수용도강 | D3 | BM#2 | 1593 | 51 | 1654 | 1565 | 38 | 7800 |  | 1 | 0.33 | 21 |  | -2.53 | 1571 | 1646 | 4.28 | 0 | 0 | 19 | 41 | 48 | Y |  | 2018-04-06 08:39 | 73 | 1087 | -187 | 7 | 38 | 39 | 41 | 41 | 42 | 41 | 40 | 38 | 36 |  |  | 36 | 31 | 42 | 36 | 41 | -0.3 | Y | 20 | Y | -0.4 |  | 1.24 | 1.24 | 0.85 |  |  |  |  | N | N | Y | 150 | 0.49 | 50 | 93948 | 91620 | 20 | 15000 | 6 | 2 | 10 | 2018-04-06 08:41 | 1571 | 138 |  | 23 | [16 empty] | 102.12 | 100 | 4300 | 0 | 0 |  | 650 | 400 | 선택 | 선택 | 4300 | 0 | 0 |  | 650 | 400 | 선택 | 선택 | 선택 | 미정 | 미정 | 미정 | 미정 |  | 미정 | RB117.00 | C
A44725 | 2018-04-06 | 1 | D |  | 2 | A | STB2 | 베어링강 | STB (SF) | BM#1 | 1571 | 48 | 1564 | 1533 | 35 | 5600 |  | 3 | 0.29 | 29 |  | -1.56 | 1514 | 1564 | 13.91 | 0 |  | 32 | 29 | 67 | Y |  | 2018-04-06 08:05 | 58 | 1089 | 42 | 34 | 31 | 29 | 28 | 28 | 27 | 26 | 26 | 26 | 26 | 25 | 25 | 25 | 29 | 31 | 25 | 26 | -0.12 |  | 50 | Y | 0 |  |  |  | 1.04 |  |  |  |  | N | N | Y | 220 | 0.48 | 63 | 100930 | 97230 | 7120 | 15500 | 17 | 1 |  | 2018-04-06 08:13 | 1514 | 129 |  | 44 | [16 empty] | 96.26 | 100 | 0 | 0 | 500 |  | 650 |  | 선택 | 해제 | 0 | 0 | 500 |  | 650 |  | 선택 | 해제 | 선택 | 미정 | 미정 | 선택 | 미정 |  | 미정 | BT180180 | H
B44698 | 2018-04-06 | 2 | D |  | 13 | A | SBC70L | 특수용도강 | D3 | BM#2 | 1555 | 43 | 1646 | 1574 | 38 | 6600 |  | 1 | 0.31 | 20 |  | -2.25 | 1563 | 1620 | 2.06 | 0 | 0 | 15 | 31 | 54 | Y |  | 2018-04-06 09:52 | 65 | 1087 | 36 | 35 | 37 | 37 | 36 | 36 | 34 | 33 | 32 | 31 | 30 | 28 | 26 | 26 | 33 | 37 | 26 | 36 | -0.22 |  | 50.02 | Y | -0.4 |  |  |  | 1.11 |  |  |  |  | N | N | Y | 150 | 0.47 | 64 | 93948 | 97740 | 850 | 14800 | 6 | 2 | 20 | 2018-04-06 09:41 | 1563 | 107 |  | 2 |  | * 전공정 작업지연 감속주입 요청. | [14 empty] | 95.38 | 100 | 0 | 0 | 0 |  | 650 | 400 | 선택 | 선택 | 0 | 0 | 0 |  | 650 | 400 | 선택 | 선택 | 선택 | 미정 | 미정 | 미정 | 미정 |  | 미정 | RB117.00 | H
A44726 | 2018-04-06 | 1 | D |  | 3 | A | STB2 | 베어링강 | STB (SF) | BM#1 | 1613 | 41 | 1552 | 1545 | 39 | 5100 |  | 3 | 0.29 | 28 |  | -1.35 | 1509 | 1552 | 15.5 | 0 |  | 5 | 11 | 71 | Y |  | 2018-04-06 09:21 | 53 | 1087 | 24 | 26 | 27 | 27 | 27 | 26 | 26 | 25 | 24 | 24 | 23 | 23 | 22 | 22 | 25 | 27 | 22 | 27 | -0.1 |  | 50.03 | Y | -0.2 |  |  |  | 1.36 |  |  |  |  | N | N | Y | 210 | 0.48 | 65 | 101508 | 99860 | 7030 | 15500 | 17 | 1 |  | 2018-04-06 09:31 | 1509 | 114 |  | 32 | 18 | [15 empty] | 94.43 | 100 | 0 | 0 | 0 |  | 650 |  | 선택 | 해제 | 0 | 0 | 0 |  | 650 |  | 선택 | 해제 | 선택 | 미정 | 미정 | 선택 | 미정 |  | 미정 | BT180180 | H
A44727 | 2018-04-06 | 1 | D |  | 4 | A | STB2 | 베어링강 | STB (SF) | BM#1 | 1597 | 40 | 1550 | 1534 | 37 | 5400 |  | 3 | 0.29 | 28 |  | -1.26 | 1510 | 1550 | 13.34 | 0 |  | 35 | 21 | 87 | Y |  | 2018-04-06 10:20 | 54 | 1089 | 22 | 22 | 23 | 23 | 24 | 23 | 23 | 22 | 22 | 21 | 22 | 21 | 22 | 22 | 22 | 24 | 21 | 23 | -0.09 | Y | 35 | Y | 0.2 |  |  |  | 1.18 |  |  |  |  | N | N | Y | 200 | 0.48 | 65 | 101508 | 97230 | 7070 | 15600 | 17 | 1 |  | 2018-04-06 10:55 | 1510 | 123 |  | 40 | [16 empty] | 96.81 | 100 | 0 | 0 | 0 |  | 650 |  | 선택 | 해제 | 0 | 0 | 0 |  | 650 |  | 선택 | 해제 | 선택 | 미정 | 미정 | 선택 | 미정 |  | 미정 | BT180180 | H
B44699 | 2018-04-06 | 2 | D |  | 14 | A | SBC70L | 특수용도강 | D3 | BM#2 | 1575 | 42 | 1646 | 1534 | 37 | 7200 |  | 1 | 0.31 | 22 |  | -2.37 | 1571 | 1632 | 1.92 | 0 | 0 | 20 | 10 | 70 | Y |  | 2018-04-06 10:43 | 73 | 1087 | 23 | 29 | 34 | 36 | 38 | 37 | 36 | 35 | 34 | 33 | 32 | 30 | 29 | 27 | 32 | 38 | 27 | 0 | -0.24 | Y | 45.03 | Y | -0.4 |  |  |  | 0.82 |  |  |  |  | N | N | Y | 140 | 0.44 | 66 | 95820 | 95700 | 90 | 14800 | 6 | 2 | 40 | 2018-04-06 10:50 | 1571 | 105 |  | 17 |  | * 전공정 작업지연 감속10%이상 주입 이상공정 등록 및 생관통보 | [14 empty] | 102.48 | 100 | 0 | 0 | 0 |  | 650 | 400 | 선택 | 선택 | 0 | 0 | 0 |  | 650 | 400 | 선택 | 선택 | 선택 | 미정 | 미정 | 미정 | 미정 |  | 미정 | RB117.00 | H
A44728 | 2018-04-06 | 1 | D |  | 5 | A | STB2 | 베어링강 | STB (SF) | BM#1 | 1567 | 42 | 1559 | 1532 | 38 | 5600 |  | 3 | 0.29 | 28 |  | -1.39 | 1515 | 1559 | 12.95 | 0 |  | 28 | 52 | 54 | Y |  | 2018-04-06 11:30 | 59 | 1087 | 20 | 24 | 27 | 29 | 30 | 30 | 30 | 30 | 29 | 29 | 28 | 28 | 28 | 28 | 28 | 30 | 28 | 30 | -0.05 | Y | 39.97 | Y | 0 |  |  |  | 0.95 |  |  |  |  | N | N | Y | 190 | 0.48 | 62 | 84590 | 96850 | 7090 | 15300 | 17 | 1 |  | 2018-04-06 11:49 | 1515 | 117 |  | 35 | [16 empty] | 80.99 | 100 | 0 | 0 | 0 |  | 650 |  | 선택 | 해제 | 0 | 0 | 0 |  | 650 |  | 선택 | 해제 | 선택 | 미정 | 미정 | 선택 | 미정 |  | 미정 | BT180180 | H
B44700 | 2018-04-06 | 2 | D |  | 15 | A | SBC70L | 특수용도강 | D3 | BM#2 | 1569 | 41 | 1625 | 1524 | 37 | 7400 |  | 1 | 0.32 | 21 |  | -2.52 | 1565 | 1626 | 2.92 | 0 | 0 | 12 | 48 | 72 | Y |  | 2018-04-06 11:46 | 67 | 1088 | 25 | 30 | 36 | 37 | 38 | 38 | 37 | 36 | 35 | 34 | 32 | 31 |  | 31 | 34 | 38 | 31 | 0 | -0.2 | Y | 35 | Y | -0.2 |  |  |  | 1.21 |  |  |  |  | N | N | Y | 130 | 0.5 | 60 | 93948 | 95690 | 4350 | 15000 | 6 | 2 | 10 | 2018-04-06 11:50 | 1565 | 114 |  | 22 | [16 empty] | 93.95 | 100 | 0 | 0 | 0 |  | 650 | 400 | 선택 | 선택 | 0 | 0 | 0 |  | 650 | 400 | 선택 | 선택 | 선택 | 미정 | 미정 | 해제 | 미정 |  | 미정 | RB117.00 | H
B44701 | 2018-04-06 | 2 | A |  | 16 | A | SBC70L | 특수용도강 | D3 | BM#2 | 1599 | 42 | 1645 | 1546 | 38 | 7100 |  | 1 | 0.32 | 22 |  | -2.04 | 1573 | 1634 | 2.63 | 0 | 0 | 19 | 42 | 68 | Y |  | 2018-04-06 12:55 | 75 | 1089 | 27 | 35 | 39 | 42 | 43 | 43 | 43 | 41 | 41 | 40 | 38 | 37 | 35 | 35 | 39 | 43 | 35 | 43 | -0.2 | Y | 40.03 | Y | -0.4 |  |  |  | 1.21 |  |  |  |  | N | N | Y | 120 | 0.5 | 61 | 93948 | 101800 | 110 | 14800 | 6 | 2 | 20 | 2018-04-06 13:04 | 1573 | 116 |  | 15 | [16 empty] | 93.95 | 100 | 0 | 0 | 0 |  | 650 | 400 | 선택 | 선택 | 0 | 0 | 0 |  | 650 | 400 | 선택 | 선택 | 선택 | 미정 | 미정 | 미정 | 미정 |  | 미정 | RB117.00 | H
A44729 | 2018-04-06 | 1 | A |  | 6 | A | STB2 | 베어링강 | STB (SF) | BM#1 | 1600 | 39 | 1557 | 1568 | 33 | 4900 |  | 3 | 0.3 | 28 |  | -1.47 | 1510 | 1557 | 13.73 | 0 |  | 32 | 30 | 53 | Y |  | 2018-04-06 12:29 | 54 | 1087 | 25 | 25 | 26 | 27 | 27 | 27 | 26 | 26 | 25 | 25 | 25 | 24 | 24 | 24 | 26 | 27 | 24 | 27 | -0.06 | Y | 44.98 | Y | 0 |  |  |  | 1.11 |  |  |  |  | N | N | Y | 180 | 0.48 | 64 | 84590 | 101770 | 7050 | 15010 | 17 | 1 |  | 2018-04-06 12:39 | 1510 | 120 |  | 41 | [16 empty] | 77.75 | 100 | 0 | 0 | 0 |  | 650 |  | 선택 | 해제 | 0 | 0 | 0 |  | 650 |  | 선택 | 해제 | 선택 | 미정 | 미정 | 선택 | 미정 |  | 미정 | BT180180 | H
B44702 | 2018-04-06 | 2 | A |  | 17 | A | SBC70L | 특수용도강 | D3 | BM#2 | 1580 | 43 | 1637 | 1535 | 35 | 7000 |  | 1 | 0.3 | 20 |  | -2.14 | 1566 | 1625 | 1.25 | 0 | 0 | 15 | 32 | 58 | Y |  | 2018-04-06 13:55 | 68 | 1087 | 32 | 31 | 31 | 31 | 31 | 30 | 29 | 28 | 27 | 26 | 25 | 24 | 22 | 22 | 28 | 31 | 22 | 31 | -0.2 |  | 45.32 | Y | -0.4 |  |  |  | 1.15 |  |  |  |  | N | N | Y | 110 | 0.5 | 60 | 93948 | 100090 | 40 | 15100 | 6 | 2 |  | 2018-04-06 13:57 | 1566 | 119 |  | 20 | [16 empty] | 94.23 | 100 | 0 | 0 | 0 |  | 650 | 400 | 선택 | 선택 | 0 | 0 | 0 |  | 650 | 400 | 선택 | 선택 | 선택 | 미정 | 미정 | 미정 | 미정 |  | 미정 | RB117.00 | H
A44730 | 2018-04-06 | 1 | A |  | 7 | A | STB2 | 베어링강 | STB (SF) | BM#1 | 1601 | 42 | 1548 | 1562 | 35 | 4900 |  | 3 | 0.3 | 28 |  | -0.95 | 1518 | 1548 | 15.52 | 0 |  | 5 | 12 | 52 | Y |  | 2018-04-06 13:28 | 62 | 1087 | 22 | 25 | 26 | 28 | 29 | 30 | 29 | 28 | 29 | 29 | 29 | 29 | 29 | 29 | 28 | 30 | 28 | 29 | 0 | Y | 9.98 | Y | 0 |  |  |  | 1.03 |  |  |  |  | N | N | Y | 230 | 0.48 | 60 | 84590 | 95500 | 7080 | 16870 | 17 | 1 |  | 2018-04-06 13:37 | 1518 | 128 |  | 48 | [16 empty] | 82.53 | 100 | 0 | 0 | 0 |  | 650 |  | 선택 | 해제 | 0 | 0 | 0 |  | 650 |  | 선택 | 해제 | 선택 | 미정 | 미정 | 선택 | 미정 |  | 미정 | BT180180 | H
B44703 | 2018-04-06 | 2 | A | 연주종료 | 18 | A | SBC70L | 특수용도강 | D3 | BM#2 | 1607 | 41 | 1664 | 1546 | 34 | 6500 |  | 1 | 0.28 | 20 |  | -2.09 | 1573 | 1637 | 3.32 | 0 | 0 | 20 | 11 | 57 | Y |  | 2018-04-06 14:59 | 75 | 1087 | 19 | 32 | 39 | 43 | 44 | 45 | 44 | 44 | 43 | 42 | 40 | 39 |  | 39 | 40 | 45 | 39 | 44 | -0.2 | Y | 30.02 | Y | -0.2 |  |  |  | 1.03 |  |  |  |  | N | N | Y | 100 | 0.5 | 55 | 85905 | 92180 | 3470 | 2000 | 6 | 2 |  | 2018-04-06 15:02 | 1573 | 118 |  | 19 |  | *연주종료 16:30 (전기로#2 출강구 교체) | 3F2D1D59CF6B4EC9A92EE922FE320DFC | 8902A37177114CCBB705E18202EC49E5 | 3FBCCC02DB3B4CC09F5F3841ED91A598 |  |  | 60613211F9324F77A6F69822286C59AA | ECCA2EA3551C45F5B4EA0304049A5B4A | 98512DE58BC14AFDB0AC5B1AEA528F8F |  | 9CB39B9189F5477D988EB23FFE5B9E12 | 553B8DBAB5E941C280BB150329785CDF | A713D4A5756D407EA05131F39B2AFE7A |  |  | 92.37 | 100 | 0 | 3490 | 0 |  | 650 | 400 | 선택 | 선택 | 0 | 3440 | 0 |  | 650 | 400 | 선택 | 선택 | 선택 | 미정 | 미정 | 미정 | 미정 |  | 미정 | RB117.00 | H
A44731 | 2018-04-06 | 1 | A |  | 8 | A | STB2 | 베어링강 | STB (SF) | BM#1 | 1573 | 40 | 1571 | 1561 | 32 | 5300 |  | 3 | 0.3 | 28 |  | -1.47 | 1514 | 1561 | 16.32 | 0 |  | 35 | 22 | 51 | Y |  | 2018-04-06 14:38 | 58 | 1089 | 28 | 28 | 29 | 30 | 31 | 30 | 30 | 30 | 29 | 29 | 29 | 28 | 28 | 28 | 29 | 31 | 28 | 30 | -0.04 | Y | 39.98 | Y | 0 |  |  |  | 1.14 |  |  |  |  | N | N | Y | 220 | 0.48 | 62 | 101508 | 98010 | 7010 | 15100 | 17 | 1 |  | 2018-04-06 14:46 | 1514 | 125 |  | 41 | [16 empty] | 96.67 | 100 | 0 | 0 | 0 |  | 650 |  | 선택 | 해제 | 0 | 0 | 0 |  | 650 |  | 선택 | 해제 | 선택 | 미정 | 미정 | 선택 | 미정 |  | 미정 | BT180180 | H
A44732 | 2018-04-06 | 1 | A |  | 9 | A | STB2 | 베어링강 | STB (SF) | BM#1 | 1608 | 42 | 1561 | 1556 | 35 | 5700 |  | 3 | 0.31 | 28 |  | -1.26 | 1524 | 1564 | 17.8 | 0 |  | 28 | 53 | 56 | Y |  | 2018-04-06 15:46 | 68 | 1122 | 26 | 30 | 33 | 35 | 36 | 37 | 37 | 37 | 37 | 36 | 36 | 36 | 36 | 36 | 35 | 37 | 36 | 37 | -0.03 | Y | 35 | Y | 0 |  |  |  | 0.91 |  |  |  |  | N | N | Y | 210 | 0.48 | 62 | 101508 | 99360 | 7030 | 16220 | 17 | 1 |  | 2018-04-06 15:51 | 1524 | 134 |  | 40 | [16 empty] | 95.45 | 100 | 0 | 0 | 0 |  | 650 |  | 선택 | 해제 | 0 | 0 | 0 |  | 650 |  | 선택 | 해제 | 선택 | 미정 | 미정 | 선택 | 선택 | 8 | 미정 | BT180180 | H
A44733 | 2018-04-06 | 1 | A |  | 10 | A | STB2 | 베어링강 | STB (SF) | BM#1 | 1590 | 46 | 1568 | 1537 | 39 | 6500 |  | 3 | 0.3 | 28 |  | -1.33 | 1523 | 1565 | 17.48 | 0 |  | 32 | 31 | 39 | Y |  | 2018-04-06 16:49 | 67 | 1089 | 36 | 34 | 35 | 37 | 37 | 38 | 38 | 37 | 37 | 37 | 37 | 36 | 36 | 36 | 37 | 38 | 36 | 37 | -0.06 | Y | 35 | Y | 0 |  |  |  | 0.89 |  |  |  |  | N | N | Y | 200 | 0.48 | 62 | 101508 | 95500 | 7110 | 16000 | 17 | 1 |  | 2018-04-06 17:15 | 1523 | 140 |  | 38 | [16 empty] | 99.03 | 100 | 0 | 0 | 0 |  | 650 |  | 선택 | 해제 | 0 | 0 | 0 |  | 650 |  | 선택 | 해제 | 선택 | 미정 | 미정 | 선택 | 미정 |  | 미정 | BT180180 | H
B44704 | 2018-04-06 | 2 | A |  | 11 | A | STB2 | 베어링강 | STB (SF) | BM#1 | 1565 | 62 | 1567 | 1537 | 49 | 8500 |  | 3 | 0.3 | 26 |  | -1.67 | 1517 | 1567 | 19.5 | 0 |  | 12 | 49 | 135 | Y |  | 2018-04-06 18:07 | 61 | 1128 | 35 | 35 | 35 | 35 | 35 | 34 | 33 | 33 | 32 | 32 | 31 | 31 | 30 | 30 | 33 | 35 | 30 | 35 | -0.1 |  | 49.98 | Y | -0.2 |  |  |  | 1.08 |  |  |  |  | N | N | Y | 190 | 0.48 | 62 | 101508 | 98660 | 7050 | 16080 | 17 | 1 |  | 2018-04-06 18:16 | 1517 | 140 |  | 26 | [16 empty] | 96.08 | 100 | 0 | 0 | 0 |  | 650 |  | 선택 | 해제 | 0 | 0 | 0 |  | 650 |  | 선택 | 해제 | 선택 | 미정 | 미정 | 선택 | 미정 |  | 미정 | BT180180 | H
A44734 | 2018-04-06 | 1 | A |  | 12 | A | STB2 | 베어링강 | STB (SF) | BM#1 | 1567 | 42 | 1566 | 1542 | 34 | 5600 |  | 3 | 0.3 | 29 |  | -1.21 | 1520 | 1559 | 20.03 | 0 |  | 19 | 43 | 200 | Y |  | 2018-04-06 19:14 | 64 | 1126 | 29 | 32 | 34 | 35 | 35 | 35 | 34 | 33 | 33 | 33 | 32 | 31 | 31 | 31 | 33 | 35 | 31 | 35 | -0.09 | Y | 45.02 | Y | 0 |  |  |  | 1.16 |  |  |  |  | N | N | Y | 180 | 0.48 | 63 | 152262 | 99500 | 7140 | 15900 | 17 | 1 |  | 2018-04-06 19:22 | 1520 | 108 |  | 24 |  | *L/D물량 7.5ton에 슬러그 나옴-이상재등록 *유사강종 연연주 혼탕부 성분 확인 ID:107~109.207~209 | [14 empty] | 145.5 | 100 | 0 | 0 | 0 |  | 650 |  | 선택 | 해제 | 0 | 0 | 0 |  | 650 |  | 선택 | 해제 | 선택 | 미정 | 미정 | 선택 | 미정 |  | 미정 | BT180180 | H
B44705 | 2018-04-06 | 2 | A | 연주시작 | 1 | A | AE15B38M | 탄소강 | 보론강 | BM#2 | 1578 | 55 | 1656 | 1544 | 49 | 10100 |  | 1 | 0.36 | 20 |  | -2.29 | 1592 | 1673 | 2.6 | 0 | 0 | 15 | 33 | 113 | Y |  | 2018-04-06 19:28 | 95 | 1139 | -10 | 46 | 49 | 48 | 48 | 45 | 49 | 52 | 55 | 56 | 57 | 58 | 58 | 57 | 54 | 58 | 57 | 58 | -0.04 |  | 20 | Y | 0 |  | 2.77 | 2.77 | 1.69 |  |  |  |  | N | N | N | 150 | 0.45 | 67 | 99588 | 104850 | 690 | 17200 | 13 | 1 |  | 2018-04-06 19:30 | 1592 | 135 |  | 18 |  | *턴디쉬 플럭스 120KG/15KG *슬리브 롱노즐 사용 *수소10분 측정값 3PPM 초과 재측정 실시 *연주시작 19:47 *수소기준초과(10분) 이상재 등록 |  | F67F99078D09412BA07C19F1D1E65803 | BC06792FC240418FB6E700046DFF74A2 | [11 empty] | 95.3 | 58.33 | 1000 | 0 | 0 |  | 300 | 400 | 선택 | 선택 | 1000 | 0 | 0 |  | 300 | 400 | 선택 | 선택 | 해제 | 미정 | 미정 | 미정 | 미정 |  | 미정 | BT180180 | H
A44735 | 2018-04-06 | 1 | A |  | 13 | A | STB2N | 베어링강 | STB (SF) | BM#1 | 1579 | 41 | 1560 | 1538 | 34 | 5700 |  | 3 | 0.29 | 26 |  | -1.7 | 1514 | 1565 | 19.12 | 0 |  | 35 | 23 | 137 | Y |  | 2018-04-06 20:19 | 59 | 1130 | 29 | 31 | 31 | 32 | 32 | 32 | 31 | 31 | 31 | 30 | 30 | 29 | 29 | 29 | 31 | 32 | 29 | 32 | -0.06 | Y | 45.03 | Y | 0 | [8 empty] | N | N | Y | 230 | 0.48 | 63 | 44346 | 99710 | 7070 | 16030 | 17 | 1 |  | 2018-04-06 20:27 | 1514 | 114 |  | 25 |  | *유사강종 연연주 혼탕부 성분 확인 ID:101.201 | [14 empty] | 41.56 | 100 | 0 | 0 | 0 |  | 650 |  | 선택 | 해제 | 0 | 0 | 0 |  | 650 |  | 선택 | 해제 | 선택 | 미정 | 미정 | 선택 | 미정 |  | 미정 | BT180180 | H
B44706 | 2018-04-06 | 2 | A |  | 2 | A | AE15B38M | 탄소강 | 보론강 | BM#2 | 1596 | 45 | 1636 | 1537 | 38 | 7600 |  | 1 | 0.38 | 17 |  | -3.23 | 1565 | 1639 | 3.56 | 0 | 0 | 5 | 13 | 183 | Y |  | 2018-04-06 20:25 | 68 | 1131 | 55 | 47 | 41 | 38 | 35 | 33 | 31 | 30 | 30 | 29 | 27 | 26 | 23 | 23 | 35 | 41 | 23 | 0 | -0.36 |  | 50.07 | Y | -0.6 | [8 empty] | N | N | N | 140 | 0.48 | 61 | 99588 | 98170 | 70 | 16400 | 13 | 1 | 20 | 2018-04-06 20:32 | 1572 | 137 |  | 30 | [16 empty] | 103.74 | 75 | 0 | 0 | 0 |  | 300 | 400 | 선택 | 선택 | 0 | 0 | 0 |  | 300 | 400 | 선택 | 선택 | 해제 | 미정 | 미정 | 미정 | 미정 |  | 미정 | BT180180 | C
A44736 | 2018-04-06 | 1 | C | TUNDISH교체전 | 14 | A | STB2N | 베어링강 | STB (SF) | BM#1 | 1602 | 44 | 1578 | 1531 | 36 | 6000 |  | 3 | 0.3 | 27 |  | -1.02 | 1524 | 1555 | 12.75 | 0 |  | 32 | 32 | 70 | Y |  | 2018-04-06 21:19 | 69 | 1135 | 27 | 34 | 39 | 42 | 43 | 43 | 43 | 41 | 41 | 41 | 41 | 40 | 40 | 40 | 40 | 43 | 40 | 43 | -0.07 | Y | 45 | Y | 0 | [8 empty] | N | N | M | 220 | 0.48 | 65 | 99847 | 100000 | 7000 | 2000 | 17 | 1 |  | 2018-04-06 21:27 | 1524 | 118 |  | 30 |  |  | 38A0FC3552304F5EBB84D70D1CC02AE2 | A1BC7EC2BC2C4189BF68F6A92F4C7F8E | F43EF6899E5F4BC2AAC77599B5DD78DD | [11 empty] | 93.31 | 100 | 0 | 3500 | 0 |  | 650 |  | 선택 | 해제 | 0 | 3500 | 0 |  | 650 |  | 선택 | 해제 | 선택 | 미정 | 미정 | 선택 | 미정 |  | 미정 | BT180180 | H
B44707 | 2018-04-06 | 2 | C |  | 3 | A | AE15B38M | 탄소강 | 보론강 | BM#2 | 1603 | 47 | 1634 | 1557 | 38 | 7200 |  | 1 | 0.34 | 18 |  | -2.51 | 1567 | 1645 | 2.58 | 0 | 0 | 20 | 12 | 187 | Y |  | 2018-04-06 21:28 | 70 | 1141 | 20 | 23 | 24 | 25 | 25 | 23 | 24 | 23 | 22 | 21 | 21 | 19 | 17 | 15 | 22 | 25 | 15 | 23 | -0.2 | Y | 49.98 | Y | -0.4 | [8 empty] | N | N | N | 130 | 0.49 | 65 | 99588 | 103730 | 130 | 15500 | 13 | 1 | 30 | 2018-04-06 21:34 | 1567 | 141 |  | 30 | [16 empty] | 96.69 | 75 | 0 | 0 | 0 |  | 300 | 400 | 선택 | 선택 | 0 | 0 | 0 |  | 300 | 400 | 선택 | 선택 | 해제 | 미정 | 미정 | 미정 | 미정 |  | 미정 | BT180180 | C
B44708 | 2018-04-06 | 2 | C |  | 4 | A | AE15B38M | 탄소강 | 보론강 | BM#2 | 1604 | 43 | 1655 | 1545 | 37 | 7200 |  | 1 | 0.34 | 17 |  | 0 | 1568 | 1641 | 1.93 | 0 | 0 | 28 | 54 | 169 | Y |  | 2018-04-06 22:24 | 71 | 1133 | 12 | 17 | 19 | 21 | 23 | 23 | 23 | 22 | 22 | 21 | 21 | 19 |  | 19 | 20 | 23 | 19 | 23 | -0.11 | Y | 35.02 | Y | -0.4 | [8 empty] | N | N | N | 1568 | 0.49 | 57 | 99588 | 94380 | 1680 | 16500 | 13 | 1 | 10 | 2018-04-06 22:34 | 1568 | 150 |  | 42 | [16 empty] | 103.74 | 75 | 0 | 0 | 0 |  | 300 | 400 | 선택 | 선택 | 0 | 0 | 0 |  | 300 | 400 | 선택 | 선택 | 해제 | 미정 | 미정 | 미정 | 미정 |  | 미정 | BT180180 | C
A44737 | 2018-04-06 | 1 | C | TUNDISH교체 | 1 | A | SCMH1MD | 소입성보증강 | C1 | BM#1 | 1634 | 45 | 1659 | 1563 | 42 | 7300 |  | 3 | 0.28 | 20 |  | -1.88 | 1598 | 1643 | 0 | 14.72 |  | 12 | 50 | 61 | Y |  | 2018-04-06 22:16 | 92 | 1136 | 31 | 37 | 41 | 45 | 47 | 49 | 50 | 50 | [5 empty] | 50 | 44 | 50 | 50 | 0 | 0 |  | 5 | Y | 0 |  | 1.94 | 1.82 | [5 empty] | N | N | N | 150 | 0.51 | 52 | 84590 | 89100 | 7110 | 16000 | 5 | 2 |  | 2018-04-06 22:25 | 1598 | 153 |  | 62 | [16 empty] | 88.02 | 100 | 700 | 0 | 0 |  | 450 |  | 선택 | 선택 | 700 | 0 | 0 |  | 450 |  | 선택 | 선택 | 해제 | 미정 | 미정 | 선택 | 미정 |  | 미정 | BT180180 | H
A44738 | 2018-04-06 | 1 | C |  | 2 | A | SCMH1MD | 소입성보증강 | C1 | BM#1 | 1602 | 59 | 1618 | 1522 | 38 | 7200 |  | 3 | 0.28 | 16 |  | 79.71 | 1618 | 0 | 1.13 | 18.11 |  | 19 | 44 | 52 | Y |  | 2018-04-06 23:43 | 112 | 1130 | 49 | 44 | 41 | 41 | 39 | 39 | 38 | 38 | 37 | 36 | 35 |  |  | 35 | 40 | 41 | 35 | 0 | -0.15 |  | 40.03 | Y | -0.2 | [8 empty] | N | N | N | 140 | 0.52 | 55 | 84590 | 90850 | 7000 | 15600 | 5 | 2 |  | 2018-04-06 23:49 | 1581 | 144 |  | 29 |  | *자동온도 1546도, 수동온도 1540도 | [14 empty] | 86.45 | 100 | 0 | 0 | 0 |  | 450 |  | 선택 | 선택 | 0 | 0 | 0 |  | 450 |  | 선택 | 선택 | 해제 | 미정 | 미정 | 선택 | 미정 |  | 미정 | BT180180 | H
B44709 | 2018-04-06 | 2 | C |  | 5 | A | AE15B38M | 탄소강 | 보론강 | BM#2 | 1563 | 46 | 1644 | 1535 | 40 | 7700 |  | 1 | 0.34 | 18 |  | 0 | 1581 | 1649 | 1.94 | 0 | 0 | 15 | 34 | 23 | Y |  | 2018-04-06 23:37 | 84 | 1133 | 17 | 29 | 35 | 40 | 42 | 42 | 41 | 40 | 40 | 39 | 38 | 37 | 34 | 34 | 37 | 42 | 34 | 40 | -0.2 | Y | 40 | Y | -0.59 | [8 empty] | N | N | N | 110 | 0.49 | 61 | 99588 | 99090 | 70 | 16600 | 13 | 1 | 20 | 2018-04-07 | 1581 | 144 |  | 30 |  | *L/D 하부플레이트 Φ65 | [14 empty] | 101.62 | 75 | 0 | 0 | 0 |  | 300 | 400 | 선택 | 선택 | 0 | 0 | 0 |  | 300 | 400 | 선택 | 선택 | 해제 | 미정 | 미정 | 미정 | 미정 |  | 미정 | BT180180 | C
A44739 | 2018-04-06 | 1 | C |  | 3 | A | SCMH1MD | 소입성보증강 | C1 | BM#1 | 1731 | 68 | 1606 | 1623 | 30 | 4000 |  | 3 | 0.29 | 16 |  | -1.54 | 1575 | 1606 | 0 | 18.05 |  | 35 | 24 | 58 | Y |  | 2018-04-07 00:44 | 69 | 1096 | 30 | 35 | 39 | 40 | 41 | 40 | 39 | 37 | 37 | 36 | 35 | 35 | 33 | 33 | 37 | 41 | 33 | 35 | -0.2 | Y | 40.02 | Y | -0.4 | [8 empty] | N | N | N | 130 | 0.52 | 61 | 84590 | 102300 | 6970 | 15800 | 5 | 2 |  | 2018-04-07 00:46 | 1575 | 128 |  | 24 | [16 empty] | 77.39 | 100 | 0 | 0 | 0 |  | 450 |  | 선택 | 선택 | 0 | 0 | 0 |  | 450 |  | 선택 | 선택 | 해제 | 미정 | 미정 | 선택 | 미정 |  | 미정 | BT180180 | H
B44710 | 2018-04-06 | 2 | C |  | 6 | A | AE15B38M | 탄소강 | 보론강 | BM#2 | 1579 | 54 | 1637 | 1517 | 45 | 9400 |  | 1 | 0.33 | 19 |  | 0 | 1568 | 1640 | 2.04 | 0 | 0 | 5 | 14 | 29 | Y |  | 2018-04-07 00:44 | 71 | 1084 | 32 | 34 | 36 | 36 | 37 | 35 | 35 | 34 | 33 | 33 | 31 | 29 | 27 | 27 | 33 | 37 | 27 | 0 | -0.25 | Y | 40 | Y | -0.4 | [8 empty] | N | N | N | 150 | 0.49 | 64 | 99588 | 102660 | 20 | 15500 | 13 | 1 | 30 | 2018-04-07 00:55 | 1568 | 141 |  | 27 | [16 empty] | 97.21 | 75 | 0 | 0 | 0 |  | 300 | 400 | 선택 | 선택 | 0 | 0 | 0 |  | 300 | 400 | 선택 | 선택 | 해제 | 미정 | 미정 | 미정 | 미정 |  | 미정 | BT180180 | C
A44740 | 2018-04-06 | 1 | C | 잔강최소화전 | 4 | A | SCMH1MD | 소입성보증강 | C1 | BM#1 | 1576 | 41 | 1611 | 1531 | 34 | 6200 |  | 3 | 0.29 | 17 |  | -2.19 | 1566 | 1611 | 0 | 19.48 |  | 32 | 33 | 70 | Y |  | 2018-04-07 01:46 | 60 | 1074 | 33 | 27 | 26 | 26 | 26 | 25 | 24 | 24 | 24 | 22 | 22 | 22 |  | 22 | 25 | 26 | 22 | 26 | -0.08 |  | 44.93 | Y | 0 | [8 empty] | N | N | N | 120 | 0.53 | 59 | 110487 | 95620 | 6970 | 3000 | 5 | 2 |  | 2018-04-07 01:46 | 1566 | 101 |  | 23 | [16 empty] | 107.63 | 100 | 0 | 3100 | 0 |  | 450 |  | 선택 | 선택 | 0 | 3100 | 0 |  | 450 |  | 선택 | 선택 | 해제 | 미정 | 미정 | 선택 | 미정 |  | 미정 | BT180180 | H
B44711 | 2018-04-06 | 2 | C |  | 7 | A | AE15B38M | 탄소강 | 보론강 | BM#2 | 1580 | 50 | 1595 | 1547 | 39 | 8000 |  | 1 | 0.34 | 16 |  | -1.99 | 1581 | 1635 | 1.9 | 0 | 0 | 20 | 13 | 31 | Y |  | 2018-04-07 01:42 | 84 | 1085 | 24 | 35 | 40 | 43 | 44 | 44 | 44 | 43 | 42 | 42 | 41 | 40 | 39 | 38 | 40 | 44 | 38 | 44 | -0.13 | Y | 45 | Y | -0.2 | [8 empty] | N | N | N | 140 | 0.49 | 66 | 99588 | 107560 | 580 | 17100 | 13 | 1 | 10 | 2018-04-07 02:00 | 1581 | 143 |  | 36 | [16 empty] | 92.21 | 75 | 0 | 0 | 0 |  | 300 | 400 | 선택 | 선택 | 0 | 0 | 0 |  | 300 | 400 | 선택 | 선택 | 해제 | 미정 | 미정 | 미정 | 미정 |  | 미정 | BT180180 | H
A44741 | 2018-04-06 | 1 | C | 잔강최소화 | 5 | A | SCR420HD | 소입성보증강 | C | BM#1 | 1594 | 41 | 1623 | 1520 | 36 | 6500 |  | 3 | 0.26 | 17 |  | -1.88 | 1582 | 1622 | 0 | 12.6 |  | 12 | 51 | 55 | Y |  | 2018-04-07 02:44 | 73 | 1085 | 20 | 32 | 35 | 36 | 37 | 37 | 37 | 37 | 37 |  |  |  |  | 37 | 34 | 37 | 37 | 37 | 0 |  | 20.02 | Y | 0 | [8 empty] | N | N | N | 110 | 0.52 | 48 | 84590 | 91650 | 6850 | 15900 | 5 | 2 |  | 2018-04-07 02:51 | 1582 | 114 |  | 36 |  | *전공정요청 감속주입 | [14 empty] | 85.75 | 100 | 2500 | 0 | 0 |  | 410 |  | 선택 | 선택 | 2500 | 0 | 0 |  | 410 |  | 선택 | 선택 | 해제 | 미정 | 미정 | 선택 | 미정 |  | 미정 | BT180180 | H
B44712 | 2018-04-06 | 2 | C |  | 8 | A | AE15B38M | 탄소강 | 보론강 | BM#2 | 1560 | 46 | 1627 | 1515 | 38 | 7400 |  | 1 | 0.32 | 14 |  | -2.53 | 1569 | 1625 | 1.67 | 0 | 0 | 28 | 55 | 38 | Y |  | 2018-04-07 02:48 | 72 | 1078 | 35 | 34 | 34 | 35 | 34 | 34 | 33 | 31 | 30 | 30 | 29 | 27 | 25 | 25 | 32 | 35 | 25 | 34 | -0.22 | Y | 45 | Y | -0.4 | [8 empty] | N | N | N | 130 | 0.49 | 61 | 99588 | 98590 | 1470 | 15600 | 13 | 1 | 20 | 2018-04-07 03:08 | 1569 | 134 |  | 38 | 18 | [15 empty] | 99.59 | 100 | 0 | 0 | 0 |  | 300 | 400 | 선택 | 선택 | 0 | 0 | 0 |  | 300 | 400 | 선택 | 선택 | 해제 | 미정 | 미정 | 미정 | 미정 |  | 미정 | BT180180 | C
A44742 | 2018-04-06 | 1 | C |  | 6 | A | SCR420HD | 소입성보증강 | C | BM#1 | 1608 | 40 | 1600 | 1558 | 32 | 5900 |  | 3 | 0.27 | 17 |  | -1.51 | 1568 | 1600 | 0 | 10.38 |  | 19 | 45 | 61 | Y |  | 2018-04-07 03:43 | 59 | 1107 | 38 | 35 | 35 | 34 | 34 | 32 | 32 | 30 | 30 | 28 | 27 | 26 |  | 26 | 31 | 35 | 26 | 0 | -0.2 |  | 45.02 | Y | -0.2 | [8 empty] | N | N | N | 100 | 0.52 | 63 | 152262 | 102750 | 7000 | 16000 | 5 | 2 |  | 2018-04-07 03:52 | 1568 | 100 |  | 24 |  | *전공정요청 감속주입 *유사강종 연연주 혼탕부 ID:107~109.207~209 | [14 empty] | 138.74 | 100 | 0 | 0 | 0 |  | 410 |  | 선택 | 선택 | 0 | 0 | 0 |  | 410 |  | 선택 | 선택 | 해제 | 미정 | 미정 | 선택 | 미정 |  | 미정 | BT180180 | H
B44713 | 2018-04-06 | 2 | C |  | 9 | A | AE15B38M | 탄소강 | 보론강 | BM#2 | 1570 | 37 | 1645 | 1525 | 32 | 6500 |  | 1 | 0.34 | 14 |  | 0 | 1570 | 1627 | 1.64 | 0 | 0 | 15 | 35 | 52 | Y |  | 2018-04-07 03:51 | 73 | 1096 | 21 | 30 | 34 | 35 | 37 | 37 | 36 | 36 | 35 | 34 | 34 | 32 |  | 32 | 33 | 37 | 32 | 34 | -0.14 | Y | 34.98 | Y | -0.4 | [8 empty] | N | N | N | 120 | 0.49 | 58 | 99588 | 94610 | 1510 | 16800 | 13 | 1 | 30 | 2018-04-07 04:00 | 1570 | 133 |  | 40 | [16 empty] | 102.67 | 100 | 0 | 0 | 0 |  | 300 | 400 | 해제 | 선택 | 0 | 0 | 0 |  | 300 | 400 | 해제 | 선택 | 해제 | 미정 | 미정 | 미정 | 미정 |  | 미정 | BT180180 | C
A44743 | 2018-04-06 | 1 | D |  | 7 | A | SCR420HON | 소입성보증강 | C | BM#1 | 1616 | 41 | 1613 | 1561 | 32 | 5900 |  | 3 | 0.26 | 20 |  | -1.6 | 1574 | 1613 | 0 | 13.14 |  | 35 | 25 | 59 | Y |  | 2018-04-07 04:59 | 64 | 1081 | 22 | 28 | 32 | 34 | 35 | 35 | 34 | 33 | 33 | 32 | 32 | 31 | 30 | 30 | 32 | 35 | 30 | 32 | -0.13 | Y | 39.98 | Y | -0.2 | [8 empty] | N | N | N | 150 | 0.52 | 60 | 46392 | 101020 | 7070 | 15100 | 5 | 2 |  | 2018-04-07 05:06 | 1574 | 101 |  | 13 |  | *전공정요청 감속주입 *유사강종 연연주 혼탕부 ID:101.201 | [14 empty] | 42.7 | 100 | 0 | 0 | 0 |  | 410 |  | 선택 | 선택 | 0 | 0 | 0 |  | 410 |  | 선택 | 선택 | 해제 | 미정 | 미정 | 선택 | 미정 |  | 미정 | BT180180 | H
B44714 | 2018-04-06 | 2 | D | TUNDISH교체전 | 10 | A | AE15B38M | 탄소강 | 보론강 | BM#2 | 1584 | 43 | 1635 | 1544 | 35 | 7000 |  | 1 | 0.34 | 15 |  | 0 | 1570 | 1635 | 1.85 | 0 | 0 | 5 | 15 | 41 | Y |  | 2018-04-07 05:10 | 73 | 1098 | 29 | 35 | 38 | 41 | 42 | 42 | 41 | 41 | 40 | 40 | 38 | 37 | 36 | 36 | 39 | 42 | 36 | 41 | -0.15 | Y | 40.02 | Y | -0.2 | [8 empty] | N | N | N | 110 | 0.49 | 62 | 95835 | 99020 | 980 | 2000 | 13 | 1 | 20 | 2018-04-07 05:29 | 1570 | 128 |  | 22 |  |  | A088B51E895A44E4A8F3F0A7DDE62C99 | C9DCF6C7A7124DF584CCB3BA749CCD91 | 91141BD751714EEF8B211D7964F2658A | [11 empty] | 95.84 | 100 | 0 | 2950 | 0 |  | 300 | 400 | 선택 | 선택 | 0 | 3110 | 0 |  | 300 | 400 | 선택 | 선택 | 해제 | 미정 | 미정 | 미정 | 미정 |  | 미정 | BT180180 | C
A44744 | 2018-04-06 | 1 | D |  | 8 | A | SCR420HON | 소입성보증강 | C | BM#1 | 1595 | 40 | 1608 | 1549 | 30 | 5400 |  | 3 | 0.25 | 19 |  | -1.58 | 1572 | 1608 | 0 | 15.11 |  | 32 | 34 | 67 | Y |  | 2018-04-07 05:44 | 62 | 1087 | 28 | 29 | 30 | 31 | 31 | 30 | 29 | 29 | 28 | 27 | 26 | 26 | 25 | 25 | 29 | 31 | 25 | 29 | -0.13 | Y | 45 | Y | -0.2 | [8 empty] | N | N | N | 140 | 0.5 | 63 | 92784 | 98360 | 7110 | 15700 | 5 | 2 |  | 2018-04-07 05:49 | 1572 | 100 |  | 29 |  | *전공정요청,감속주입 | [14 empty] | 87.53 | 100 | 0 | 0 | 0 |  | 410 |  | 선택 | 선택 | 0 | 0 | 0 |  | 410 |  | 선택 | 선택 | 해제 | 미정 | 미정 | 선택 | 미정 |  | 미정 | BT180180 | H
B44715 | 2018-04-06 | 2 | D | TUNDISH교체 | 1 | A | AE4330VM | 합금강 | SNCM439계 | BM#2 | 1592 | 60 | 1644 | 1547 | 52 | 9600 |  | 1 | 0.31 | 21 |  | -2.48 | 1581 | 1652 | 1.77 | 0 | 0 | 20 | 14 | 36 | Y |  | 2018-04-07 06:33 | 87 | 1099 | -390 | -163 | 34 | 35 | 38 | 40 | 44 | 46 | 47 | 48 | 49 | 49 | 49 | 49 | 45 | 49 | 49 | 49 | 0 |  | 14.98 | Y | 0 |  | 2.25 | 2.25 | [5 empty] | N | N | N | 190 | 0.47 | 65 | 148367 | 104760 | 1050 | 15000 | 11 | 2 | 10 | 2018-04-07 06:31 | 1581 | 154 |  | 25 |  | * T/D FLUX 용탕부: 120 KG / 유탕부: 15KG 투입 * 유사강종 연연주 혼탕부 ID:307~309/408~410이상재등록 | [14 empty] | 141.3 | 100 | 700 | 0 | 0 |  | 650 | 400 | 선택 | 선택 | 780 | 0 | 0 |  | 650 | 400 | 선택 | 선택 | 선택 | 미정 | 미정 | 미정 | 미정 |  | 미정 | RB165.10 | C
A44745 | 2018-04-06 | 1 | D |  | 9 | A | SCR420HON | 소입성보증강 | C | BM#1 | 1637 | 40 | 1616 | 1570 | 38 | 5700 |  | 3 | 0.28 | 20 |  | -1.63 | 1577 | 1616 | 0 | 12.42 |  | 12 | 52 | 61 | Y |  | 2018-04-07 06:45 | 67 | 1090 | 24 | 27 | 30 | 31 | 31 | 31 | 31 | 30 | 30 | 29 | 28 | 27 | 26 | 26 | 29 | 31 | 26 | 31 | -0.11 | Y | 45.02 | Y | -0.2 | [8 empty] | N | N | N | 130 | 0.47 | 66 | 108248 | 100410 | 7060 | 14200 | 5 | 2 |  | 2018-04-07 06:53 | 1577 | 105 |  | 33 |  | *전공정요청,감속주입 | [14 empty] | 100.18 | 100 | 0 | 0 | 0 |  | 410 |  | 선택 | 선택 | 0 | 0 | 0 |  | 410 |  | 선택 | 선택 | 해제 | 미정 | 미정 | 선택 | 미정 |  | 미정 | BT180180 | H
B44716 | 2018-04-06 | 2 | D |  | 2 | A | AE4330VM3 | 합금강 | SNCM439계 | BM#2 | 0 | 58 | 1625 | 1534 | 52 | 9800 |  | 1 | 0.3 | 21 |  | -2.01 | 1547 | 1621 | 1.01 | 0 | 0 | 28 | 56 | 57 | Y |  | 2018-04-07 07:49 | 53 | 1092 | 45 | 36 | 32 | 29 | 27 | 25 | 22 | 21 | 20 | 19 | 18 | 17 | 15 | 15 | 25 | 32 | 15 | 0 | -0.34 |  | 50 | Y | -0.4 |  |  |  | 1.23 |  |  |  |  | N | N | N | 180 | 0.5 | 61 | 46411 | 102470 | 130 | 14800 | 11 | 2 | 20 | 2018-04-07 07:52 | 1547 | 136 |  | 18 | 25 | * 유사강종 연연주 혼탕부 ID:301/401 이상재등록 | [14 empty] | 45.5 | 100 | 0 | 0 | 0 |  | 650 | 400 | 선택 | 선택 | 0 | 0 | 0 |  | 650 | 400 | 선택 | 선택 | 선택 | 미정 | 미정 | 미정 | 미정 |  | 미정 | RB184.15 | C
A44746 | 2018-04-07 | 1 | D |  | 10 | A | SCR420HON | 소입성보증강 | C | BM#1 | 1579 | 43 | 1606 | 1536 | 40 | 6500 |  | 3 | 0.25 | 20 |  | -1.5 | 1571 | 1606 | 0 | 15.28 |  | 19 | 46 | 62 | Y |  | 2018-04-07 07:54 | 61 | 1087 | 22 | 22 | 24 | 25 | 25 | 25 | 24 | 23 | 22 | 21 | 20 | 21 | 21 | 20 | 23 | 25 | 20 | 25 | -0.1 | Y | 50.03 | Y | -0.2 | [8 empty] | N | N | N | 120 | 0.47 | 67 | 92784 | 99270 | 7090 | 13800 | 5 | 2 |  | 2018-04-07 08:01 | 1571 | 109 |  | 32 |  | *전공정요청,감속주입 | [14 empty] | 86.8 | 0 | 0 | 0 | 0 |  | 410 |  | 선택 | 선택 | 0 | 0 | 0 |  | 410 |  | 선택 | 선택 | 해제 | 미정 | 미정 | 선택 | 미정 |  | 미정 | BT180180 | C
B44717 | 2018-04-07 | 2 | D | 잔강최소화전 | 3 | A | AE4330VM3 | 합금강 | SNCM439계 | BM#2 | 1591 | 51 | 1614 | 1554 | 46 | 8000 |  | 1 | 0.31 | 20 |  | -1.86 | 1548 | 1606 | 1.51 | 0 | 0 | 15 | 36 | 82 | Y |  | 2018-04-07 08:51 | 54 | 1086 | 11 | 17 | 21 | 22 | 23 | 22 | 21 | 20 | 19 | 18 | 17 | 15 | 13 | 12 | 18 | 23 | 12 | 0 | -0.24 | Y | 45 | Y | -0.2 |  |  |  | 1.16 |  |  |  |  | N | N | N | 170 | 0.46 | 69 | 101845 | 104140 | 70 | 3000 | 11 | 2 | 40 | 2018-04-07 08:54 | 1548 | 130 |  | 20 | [16 empty] | 98.88 | 100 | 0 | 3400 | 0 |  | 650 | 600 | 선택 | 선택 | 0 | 3200 | 0 |  | 650 | 600 | 선택 | 선택 | 선택 | 미정 | 미정 | 미정 | 미정 |  | 미정 | RB171.45 | C
A44747 | 2018-04-07 | 1 | D |  | 11 | A | SCR420HON | 소입성보증강 | C | BM#1 | 1611 | 40 | 1609 | 1554 | 38 | 5600 |  | 3 | 0.28 | 19 |  | -1.24 | 1581 | 1609 | 0 | 14.59 |  | 35 | 26 | 73 | Y |  | 2018-04-07 08:44 | 71 | 1089 | 18 | 21 | 24 | 25 | 26 | 25 | 26 | 25 | 25 | 24 | 24 | 23 | 24 | 24 | 24 | 26 | 23 | 25 | -0.09 | Y | 35 | Y | 0.2 | [8 empty] | N | N | N | 110 | 0.5 | 60 | 108248 | 96860 | 7010 | 14400 | 5 | 2 |  | 2018-04-07 08:53 | 1581 | 117 |  | 49 |  | *전공정요청,감속주입 | [14 empty] | 103.59 | 100 | 0 | 0 | 0 |  | 410 |  | 선택 | 선택 | 0 | 0 | 0 |  | 410 |  | 선택 | 선택 | 해제 | 미정 | 미정 | 선택 | 미정 |  | 미정 | BT180180 | H
B44718 | 2018-04-07 | 2 | D | 잔강최소화 | 4 | A | SNCM8 | 합금강 | SNCM439계 | BM#2 | 1578 | 43 | 1625 | 1544 | 39 | 7900 |  | 1 | 0.29 | 21 |  | -2.21 | 1557 | 1625 | 1.15 | 0 | 0 | 5 | 16 | 82 | Y |  | 2018-04-07 10:01 | 68 | 1089 | -319 | -16 | 26 | 28 | 28 | 29 | 28 | 27 | 27 | 26 | 24 | 22 |  | 22 | 12 | 29 | 22 | 28 | -0.23 | Y | 30 | Y | -0.4 |  |  |  | 1.33 |  |  |  |  | N | N | N | 160 | 0.44 | 58 | 144719 | 97160 | 1850 | 15500 | 11 | 2 | 10 | 2018-04-07 10:08 | 1557 | 130 |  | 34 | 25 | * 유사강종 연연주 혼탕부 ID:307~309/407~409이상재등록 | [14 empty] | 145.45 | 100 | 2500 | 0 | 0 |  | 650 | 400 | 선택 | 선택 | 2500 | 0 | 0 |  | 650 | 400 | 선택 | 선택 | 선택 | 미정 | 미정 | 미정 | 선택 | 3 | 미정 | RB160.00 | C
A44748 | 2018-04-07 | 1 | D |  | 12 | A | SCR420HON | 소입성보증강 | C | BM#1 | 1642 | 41 | 1628 | 1595 | 38 | 5400 |  | 3 | 0.26 | 18 |  | -1.89 | 1585 | 1628 | 0 | 12.61 |  | 32 | 35 | 51 | Y |  | 2018-04-07 09:55 | 75 | 1088 | 22 | 29 | 33 | 35 | 37 | 38 | 37 | 37 | 37 | 36 | 35 | 36 | 35 | 35 | 34 | 38 | 35 | 37 | -0.09 | Y | 34.97 | Y | -0.2 | [8 empty] | N | N | N | 100 | 0.52 | 62 | 92784 | 102370 | 7030 | 15200 | 5 | 2 |  | 2018-04-07 10:03 | 1585 | 116 |  | 41 | [16 empty] | 84.35 | 100 | 0 | 0 | 0 |  | 410 |  | 선택 | 선택 | 0 | 0 | 0 |  | 410 |  | 선택 | 선택 | 해제 | 미정 | 미정 | 선택 | 미정 |  | 미정 | BT180180 | H
A44749 | 2018-04-07 | 1 | D |  | 13 | A | SCR420HON | 소입성보증강 | C | BM#1 | 1651 | 46 | 1609 | 1598 | 42 | 5600 |  | 3 | 0.28 | 19 |  | -0.73 | 1592 | 1609 | 0 | 18.44 |  | 30 | 1 | 26999 | Y |  | 2018-04-07 11:06 | 82 | 1097 | 32 | 34 | 36 | 38 | 38 | 38 | 38 | 37 | 36 | 36 | 36 | 36 |  | 36 | 36 | 38 | 36 | 38 | -0.05 | Y | 39.98 | Y | 0 |  |  |  | 1.51 |  |  |  |  | N | N | N | 150 | 0.55 | 55 | 108248 | 97480 | 7090 | 14900 | 5 | 2 |  | 2018-04-07 11:15 | 1592 | 113 |  | 33 |  | *대보수래들 | [14 empty] | 103 | 100 | 0 | 0 | 0 |  | 410 |  | 선택 | 선택 | 0 | 0 | 0 |  | 410 |  | 선택 | 선택 | 해제 | 미정 | 미정 | 선택 | 선택 | 8 | 미정 | BT180180 | H
B44719 | 2018-04-07 | 2 | D |  | 5 | A | AE4340 | 합금강 | SNCM439계 | BM#2 | 1568 | 41 | 1626 | 1524 | 35 | 6900 |  | 1 | 0.28 | 19 |  | -1.55 | 1552 | 1601 | 1.24 | 0 | 0 | 20 | 15 | 67 | Y |  | 2018-04-07 11:17 | 63 | 1087 | 19 | 26 | 30 | 31 | 31 | 31 | 30 | 29 | 28 | 27 | 26 | 25 |  | 25 | 28 | 31 | 25 | 31 | -0.15 | Y | 39.42 | Y | -0.23 |  |  |  | 1.09 |  |  |  |  | N | N | N | 150 | 0.5 | 59 | 48584 | 97130 | 1980 | 14500 | 11 | 2 | 20 | 2018-04-07 11:23 | 1552 | 116 |  | 19 |  | * 유사강종 연연주 혼탕부 ID:301/401 이상재등록 | [14 empty] | 49.07 | 100 | 0 | 0 | 0 |  | 650 | 400 | 선택 | 선택 | 0 | 0 | 0 |  | 650 | 400 | 선택 | 선택 | 선택 | 미정 | 미정 | 미정 | 미정 |  | 미정 | RB180.00 | C
A44750 | 2018-04-07 | 1 | D |  | 14 | A | SCR420HON | 소입성보증강 | C | BM#1 | 1578 | 40 | 1612 | 1532 | 37 | 6500 |  | 3 | 0.25 | 18 |  | 71.2 | 1612 | 0 | 0 | 17.95 |  | 12 | 53 | 133 | Y |  | 2018-04-07 12:03 | 102 | 1089 | 25 | 29 | 29 | 29 | 28 | 134 | 127 | 97 | 103 | 24 | 24 |  |  | 24 | 68 | 134 | 24 | 29 | -3.67 | Y | 29.97 | Y | 0 | [8 empty] | N | N | N | 140 | 0.55 | 56 | 92784 | 93850 | 7120 | 15400 | 5 | 2 |  | 2018-04-07 12:15 | 1577 | 104 |  | 32 | [16 empty] | 91.46 | 100 | 0 | 0 | 0 |  | 410 |  | 선택 | 선택 | 0 | 0 | 0 |  | 410 |  | 선택 | 선택 | 해제 | 미정 | 미정 | 선택 | 미정 |  | 미정 | BT180180 | H
B44720 | 2018-04-07 | 2 | D |  | 6 | A | AE4340 | 합금강 | SNCM439계 | BM#2 | 1577 | 44 | 1604 | 1536 | 40 | 8100 |  | 1 | 0.31 | 20 |  | -2.02 | 1542 | 1602 | 1.85 | 0 | 0 | 28 | 57 | 77 | Y |  | 2018-04-07 12:26 | 53 | 1087 | 20 | 25 | 28 | 28 | 29 | 28 | 27 | 26 | 25 | 24 | 24 | 22 | 21 | 18 | 25 | 29 | 18 | 28 | -0.22 | Y | 50.02 | Y | -0.4 |  |  |  | 1.14 |  |  |  |  | N | N | N | 190 | 0.46 | 71 | 101327 | 106600 | 20 | 15200 | 11 | 2 | 10 | 2018-04-07 12:26 | 1542 | 114 |  | 12 | [16 empty] | 95.37 | 100 | 0 | 0 | 0 |  | 650 | 600 | 선택 | 선택 | 0 | 0 | 0 |  | 650 | 600 | 선택 | 선택 | 선택 | 미정 | 미정 | 미정 | 미정 |  | 미정 | RB150.00 | C
A44751 | 2018-04-07 | 1 | B |  | 15 | A | SCR420HON | 소입성보증강 | C | BM#1 | 1604 | 39 | 1615 | 1534 | 33 | 5700 |  | 3 | 0.27 | 18 |  | -1.85 | 1572 | 1615 | 0 | 18.5 |  | 35 | 27 | 66 | Y |  | 2018-04-07 12:57 | 62 | 1087 | 22 | 25 | 28 | 28 | 28 | 28 | 28 | 27 | 25 | 26 | 27 | 27 |  | 27 | 27 | 28 | 25 | 28 | -0.1 | Y | 29.98 | Y | 0 | [8 empty] | N | N | N | 130 | 0.52 | 56 | 108248 | 95510 | 7020 | 15700 | 5 | 2 |  | 2018-04-07 13:07 | 1572 | 105 |  | 34 |  | *T/D 자동온도 1532, 수동온도 1531 | [14 empty] | 105.61 | 100 | 0 | 0 | 0 |  | 410 |  | 선택 | 선택 | 0 | 0 | 0 |  | 410 |  | 선택 | 선택 | 해제 | 미정 | 미정 | 선택 | 미정 |  | 미정 | BT180180 | H
B44721 | 2018-04-07 | 2 | B |  | 7 | A | AE4340 | 합금강 | SNCM439계 | BM#2 | 1623 | 39 | 1626 | 1576 | 32 | 6300 |  | 1 | 0.3 | 20 |  | -1.89 | 1559 | 1609 | 1.84 | 0 | 0 | 15 | 37 | 70 | Y |  | 2018-04-07 13:25 | 70 | 1087 | 15 | 21 | 28 | 30 | 30 | 30 | 29 | 29 | 29 | 27 | 26 | 25 | 23 | 23 | 26 | 30 | 23 | 30 | -0.16 | Y | 45.02 | Y | -0.4 |  |  |  | 1.04 |  |  |  |  | N | N | N | 180 | 0.45 | 64 | 156346 | 95040 | 210 | 15600 | 11 | 2 |  | 2018-04-07 13:31 | 1559 | 119 |  | 26 |  | *연연주 혼탕부 309~311.409~411 | [14 empty] | 164.14 | 100 | 0 | 0 | 0 |  | 650 | 400 | 선택 | 선택 | 0 | 0 | 0 |  | 650 | 400 | 선택 | 선택 | 선택 | 미정 | 미정 | 미정 | 미정 |  | 미정 | RB105.00 | C
A44752 | 2018-04-07 | 1 | B |  | 16 | A | SCR420HON | 소입성보증강 | C | BM#1 | 1603 | 40 | 1608 | 1547 | 39 | 5500 |  | 3 | 0.28 | 19 |  | -1.27 | 1578 | 1608 | 0 | 18.87 |  | 32 | 36 | 49 | Y |  | 2018-04-07 14:05 | 68 | 1089 | 25 | 28 | 32 | 35 | 36 | 35 | 36 | 36 | 36 | 35 | 34 | 34 | 34 | 34 | 34 | 36 | 34 | 36 | -0.04 | Y | 45 | Y | 0 | [8 empty] | N | N | N | 120 | 0.47 | 66 | 92784 | 99560 | 6990 | 15700 | 5 | 2 |  | 2018-04-07 14:16 | 1578 | 97 |  | 24 |  | *전공정 요청 감속주입 | [14 empty] | 87.08 | 100 | 0 | 0 | 0 |  | 410 |  | 선택 | 선택 | 0 | 0 | 0 |  | 410 |  | 선택 | 선택 | 해제 | 미정 | 미정 | 선택 | 미정 |  | 미정 | BT180180 | H
B44722 | 2018-04-07 | 2 | B |  | 8 | A | AE4340M7 | 합금강 | SNCM439계 | BM#2 | 1585 | 45 | 1625 | 1554 | 39 | 7300 |  | 1 | 0.3 | 20 |  | -0.05 | 1555 | 1563 | 2.51 | 0 | 0 | 5 | 17 | 64 | Y |  | 2018-04-07 14:37 | 67 | 1087 | 28 | 34 | 37 | 38 | 38 | 38 | 38 | 37 | 36 | 34 | 33 |  |  | 33 | 36 | 38 | 33 | 38 | -0.14 | Y | 35.02 | Y | -0.2 |  |  |  | 0.95 |  |  |  |  | N | N | N | 170 | 0.49 | 60 | 46340 | 97420 | 380 | 14900 | 11 | 2 |  | 2018-04-07 14:44 | 1555 | 122 |  | 22 |  | *연연주 혼탕부 301.401 | [14 empty] | 47.41 | 100 | 0 | 0 | 0 |  | 650 | 400 | 선택 | 해제 | 0 | 0 | 0 |  | 650 | 400 | 선택 | 해제 | 선택 | 미정 | 미정 | 미정 | 미정 |  | 미정 | BM510510 | C
A44753 | 2018-04-07 | 1 | B |  | 17 | A | SCR420HON | 소입성보증강 | C | BM#1 | 1714 | 39 | 1622 | 1635 | 18 | 2800 |  | 3 | 0.3 | 19 |  | -1.68 | 1583 | 1622 | 0 | 19.39 |  | 20 | 16 | 60 | Y |  | 2018-04-07 14:58 | 73 | 1086 | 32 | 34 | 34 | 34 | 34 | 34 | 32 | 31 | 31 | 31 | 32 |  |  | 32 | 33 | 34 | 31 | 34 | -0.04 | Y | 35 | Y | 0.2 | [8 empty] | N | N | N | 110 | 0.47 | 61 | 92784 | 93960 | 7040 | 15300 | 5 | 2 |  | 2018-04-07 15:06 | 1583 | 105 |  | 39 |  | *전공정 요청 감속주입 | [14 empty] | 91.87 | 100 | 0 | 0 | 0 |  | 410 |  | 선택 | 선택 | 0 | 0 | 0 |  | 410 |  | 선택 | 선택 | 해제 | 미정 | 미정 | 선택 | 미정 |  | 미정 | BT180180 | H
B44723 | 2018-04-07 | 2 | B |  | 9 | A | AE4340M7 | 합금강 | SNCM439계 | BM#2 | 1565 | 44 | 1576 | 1524 | 40 | 8000 |  | 1 | 0.31 | 25 |  | -2.07 | 1548 | 1617 | 4.04 | 0 | 0 | 30 | 2 | 74 | Y |  | 2018-04-07 15:41 | 60 | 1072 | 27 | 29 | 30 | 31 | 30 | 30 | 29 | 28 | 27 | 26 | 24 | 23 | 21 | 21 | 27 | 31 | 21 | 30 | -0.22 | Y | 45 | Y | -0.4 |  |  |  | 0.91 |  |  |  |  | N | N | N | 160 | 0.45 | 64 | 90435 | 96160 | 570 | 16000 | 11 | 2 |  | 2018-04-07 15:56 | 1548 | 120 |  | 21 | [16 empty] | 93.62 | 100 | 0 | 0 | 0 |  | 650 | 400 | 선택 | 해제 | 0 | 0 | 0 |  | 650 | 400 | 선택 | 해제 | 선택 | 미정 | 미정 | 미정 | 미정 |  | 미정 | RB215.90 | C
A44754 | 2018-04-07 | 1 | B |  | 18 | A | SCR420HON | 소입성보증강 | C | BM#1 | 1632 | 43 | 1614 | 1545 | 31 | 5500 |  | 3 | 0.27 | 19 |  | -1.78 | 1573 | 1614 | 0 | 17.89 |  | 12 | 54 | 53 | Y |  | 2018-04-07 16:08 | 63 | 1083 | 30 | 28 | 28 | 28 | 28 | 27 | 26 | 25 | 25 | 24 | 23 | 22 | 22 | 22 | 26 | 28 | 22 | 28 | -0.12 |  | 50 | Y | 0 | [8 empty] | N | N | N | 100 | 0.48 | 61 | 108248 | 94930 | 7020 | 15300 | 5 | 2 |  | 2018-04-07 16:19 | 1573 | 102 |  | 33 | [16 empty] | 106.18 | 100 | 0 | 0 | 0 |  | 410 |  | 선택 | 선택 | 0 | 0 | 0 |  | 410 |  | 선택 | 선택 | 해제 | 미정 | 미정 | 선택 | 미정 |  | 미정 | BT180180 | H
B44724 | 2018-04-07 | 2 | B |  | 10 | A | AE4340M7 | 합금강 | SNCM439계 | BM#2 | 1548 | 49 | 1605 | 1514 | 45 | 9000 |  | 1 | 0.3 | 23 |  | -1.81 | 1547 | 1610 | 3.26 | 0 | 0 | 28 | 58 | 54 | Y |  | 2018-04-07 16:54 | 59 | 1087 | 17 | 23 | 27 | 29 | 31 | 30 | 29 | 29 | 29 | 28 | 27 | 26 | 24 | 22 | 27 | 31 | 22 | 29 | -0.19 | Y | 47.17 | Y | -0.4 |  |  |  | 1.18 |  |  |  |  | N | N | N | 150 | 0.45 | 68 | 100288 | 101560 | 470 | 14900 | 11 | 2 |  | 2018-04-07 16:54 | 1547 | 123 |  | 15 | [16 empty] | 98.32 | 100 | 0 | 0 | 0 |  | 650 | 400 | 선택 | 해제 | 0 | 0 | 0 |  | 650 | 400 | 선택 | 해제 | 선택 | 미정 | 미정 | 미정 | 미정 |  | 미정 | RB120.00 | C
A44755 | 2018-04-07 | 1 | B |  | 19 | A | SCR420HON | 소입성보증강 | C | BM#1 | 1585 | 41 | 1609 | 1536 | 34 | 6000 |  | 3 | 0.32 | 18 |  | -1.69 | 1571 | 1609 | 0 | 18.95 |  | 35 | 28 | 68 | Y |  | 2018-04-07 17:14 | 61 | 1080 | 21 | 21 | 24 | 26 | 27 | 27 | 28 | 28 | 27 | 27 | 27 |  |  | 27 | 26 | 28 | 27 | 27 | -0.05 | Y | 19.98 | Y | 0 | [8 empty] | N | N | N | 150 | 0.55 | 52 | 92784 | 95030 | 6970 | 15500 | 5 | 2 |  | 2018-04-07 17:20 | 1571 | 103 |  | 29 | [16 empty] | 90.96 | 100 | 0 | 0 | 0 |  | 410 |  | 선택 | 선택 | 0 | 0 | 0 |  | 410 |  | 선택 | 선택 | 해제 | 미정 | 미정 | 선택 | 미정 |  | 미정 | BT180180 | H
B44725 | 2018-04-07 | 2 | B |  | 11 | A | AE4340M7 | 합금강 | SNCM439계 | BM#2 | 1555 | 47 | 1607 | 1537 | 37 | 7700 |  | 1 | 0.29 | 20 |  | 0 | 1550 | 1601 | 2.39 | 0 | 0 | 15 | 38 | 55 | Y |  | 2018-04-07 17:46 | 62 | 1078 | 19 | 22 | 25 | 27 | 28 | 28 | 27 | 26 | 26 | 25 | 24 | 23 | 23 | 21 | 25 | 28 | 21 | 0 | -0.16 | Y | 45 | Y | -0.4 |  |  |  | 1.15 |  |  |  |  | N | N | N | 190 | 0.45 | 68 | 93841 | 102550 | 20 | 16500 | 11 | 2 |  | 2018-04-07 18:09 | 1550 | 131 |  | 35 | [16 empty] | 91.69 | 100 | 0 | 0 | 0 |  | 650 | 400 | 선택 | 해제 | 0 | 0 | 0 |  | 650 | 400 | 선택 | 해제 | 선택 | 미정 | 미정 | 미정 | 미정 |  | 미정 | RB171.45 | C
A44756 | 2018-04-07 | 1 | B | TUNDISH교체전 | 20 | A | SCR420HON | 소입성보증강 | C | BM#1 | 1642 | 42 | 1607 | 1590 | 26 | 4400 |  | 3 | 0.28 | 18 |  | -1.78 | 1567 | 1607 | 0 | 19.74 |  | 32 | 37 | 64 | Y |  | 2018-04-07 18:16 | 57 | 1089 | 25 | 27 | 29 | 30 | 31 | 30 | 30 | 29 | 28 | 28 |  |  |  | 28 | 29 | 31 | 28 | 30 | -0.05 | Y | 25 | Y | 0 | [8 empty] | N | N | N | 140 | 0.55 | 53 | 77700 | 96410 | 6990 | 2000 | 5 | 2 |  | 2018-04-07 18:23 | 1567 | 100 |  | 21 |  |  |  | 9EC1563B845F4BD9807FE7B60338CC18 | 8FB54A753E2C45659D76312F608B5006 | AB01733640EC4CBB99C0B49FBE79E8CF | [10 empty] | 75.15 | 100 | 0 | 3000 | 0 |  | 410 |  | 선택 | 선택 | 0 | 3500 | 0 |  | 410 |  | 선택 | 선택 | 해제 | 미정 | 미정 | 선택 | 미정 |  | 미정 | BT180180 | H
B44726 | 2018-04-07 | 2 | B | TUNDISH교체전 | 12 | A | AE4340M7 | 합금강 | SNCM439계 | BM#2 | 0 | 47 | 1605 | 1555 | 38 | 7800 |  | 1 | 0.31 | 23 |  | -1.33 | 1557 | 1604 | 2.74 | 0 | 0 | 5 | 18 | 55 | Y |  | 2018-04-07 19:03 | 69 | 1080 | 19 | 25 | 30 | 33 | 33 | 34 | 34 | 33 | 32 | 31 | 31 | 29 | 28 | 26 | 30 | 34 | 26 | 33 | -0.2 | Y | 40.02 | Y | -0.4 |  |  |  | 0.88 |  |  |  |  | N | N | N | 180 | 0.45 | 69 | 95856 | 101870 | -1220 | 2000 | 11 | 2 |  | 2018-04-07 19:12 | 1557 | 134 |  | 30 |  | *준빅사이즈 후속 HEAT | 2F02ADE2A7114E67A647299CFA45CD83 | B9459ACEEA6044628FE46B192497AFAB | 978E403812344E1C88FE2EA4A0A598DE | [11 empty] | 95.24 | 78.57 | 0 | 3668 | 0 |  | 650 | 400 | 선택 | 해제 | 0 | 3478 | 0 |  | 650 | 400 | 선택 | 해제 | 선택 | 미정 | 미정 | 미정 | 미정 |  | 미정 | RB158.75 | C
A44757 | 2018-04-07 | 1 | B | TUNDISH교체 | 1 | A | AE5130M | 합금강 | D1 | BM#1 | 1585 | 43 | 1617 | 1535 | 39 | 7700 |  | 3 | 0.25 | 20 |  | -1.08 | 1591 | 1617 | 0 | 20.26 |  | 20 | 17 | 57 | Y |  | 2018-04-07 19:17 | 89 | 1090 | 267 | 26 | 25 | 28 | 34 | 38 | 40 | 41 | 42 | 43 | 43 | 43 |  | 43 | 44 | 43 | 43 | 43 | 0 |  | 10 | Y | 0 |  | 2.21 | 2.14 | [5 empty] | N | N | N | 150 | 0.48 | 63 | 101508 | 101620 | 7150 | 14500 | 18 | 1 |  | 2018-04-07 19:24 | 1591 | 122 |  | 40 |  | *T/Dflux 유15kg 용120kg | [14 empty] | 93.43 | 100 | 700 | 0 | 0 |  | 650 |  | 선택 | 선택 | 700 | 0 | 0 |  | 650 |  | 선택 | 선택 | 해제 | 미정 | 미정 | 선택 | 미정 |  | 미정 | BT180180 | H
A44758 | 2018-04-07 | 1 | C |  | 2 | A | AE5130M | 합금강 | D1 | BM#1 | 1627 | 40 | 1611 | 1564 | 32 | 5700 |  | 3 | 0.3 | 17 |  | -1.89 | 1570 | 1611 | 0 | 19.02 |  | 12 | 55 | 55 | Y |  | 2018-04-07 20:16 | 68 | 1086 | 40 | 37 | 34 | 34 | 33 | 32 | 33 | 32 | 31 | 30 | 29 | 29 | 29 | 29 | 33 | 34 | 29 | 29 | -0.1 | Y | 50 | Y | 0 | [8 empty] | N | N | N | 140 | 0.5 | 64 | 84590 | 100850 | 7000 | 15300 | 18 | 1 |  | 2018-04-07 20:26 | 1570 | 128 |  | 47 |  | *자동온도1534도,수동온도1526도. | [14 empty] | 78.43 | 100 | 0 | 0 | 0 |  | 650 |  | 선택 | 선택 | 0 | 0 | 0 |  | 650 |  | 선택 | 선택 | 해제 | 미정 | 미정 | 선택 | 미정 |  | 미정 | BT180180 | H
B44727 | 2018-04-07 | 2 | C | TUNDISH교체 | 1 | A | KBMA75S | 합금강 | D1 | BM#2 | 0 | 51 | 1656 | 1545 | 45 | 9100 |  | 1 | 0.35 | 21 |  | -2.35 | 1580 | 1652 | 0 | 13.64 | 0 | 30 | 3 | 59 | Y |  | 2018-04-07 20:14 | 85 | 1082 | -322 | -135 | 25 | 25 | 25 | 24 | 19 | 24 | 28 | 29 | 29 | 29 | 30 | 29 | 23 | 31 | 29 | 31 | -0.12 |  | 15 | Y | -0.4 | 0.8 | 1.83 | 1.83 | 1.14 |  |  |  |  | N | N | N | 150 | 0.48 | 60 | 99588 | 100840 | -1240 | 16200 | 4 | 1 |  | 2018-04-07 20:27 | 1580 | 92 |  | 54 |  | *턴디쉬 플럭스 120KG/15KG *슬리브 롱노즐 사용 *수소10분값 3PPM 초과로 재측정 실시.(2.86PPM,1.83PPM) *재측정값 편차가 커 30분 재측정 실시. | [14 empty] | 99.99 | 75 | 1038 | 0 | 0 |  | 650 | 400 | 선택 | 선택 | 1218 | 0 | 0 |  | 650 | 400 | 선택 | 선택 | 해제 | 미정 | 미정 | 미정 | 미정 |  | 미정 | BT180180 | C
A44759 | 2018-04-07 | 1 | C |  | 3 | A | AE5130M | 합금강 | D1 | BM#1 | 1572 | 46 | 1603 | 1524 | 40 | 7300 |  | 3 | 0.27 | 18 |  | -2.04 | 1559 | 1603 | 0 | 17.62 |  | 35 | 29 | 58 | Y |  | 2018-04-07 21:31 | 57 | 1070 | 26 | 25 | 26 | 26 | 26 | 26 | 26 | 25 | 25 | 24 | 23 | 23 | 22 | 22 | 25 | 26 | 22 | 26 | -0.08 |  | 50.02 | Y | -0.2 | [8 empty] | N | N | N | 130 | 0.51 | 62 | 101508 | 102350 | 6970 | 15900 | 18 | 1 |  | 2018-04-07 21:38 | 1559 | 126 |  | 36 | [16 empty] | 92.83 | 100 | 0 | 0 | 0 |  | 650 |  | 선택 | 선택 | 0 | 0 | 0 |  | 650 |  | 선택 | 선택 | 해제 | 미정 | 미정 | 선택 | 미정 |  | 미정 | BT180180 | H
B44728 | 2018-04-07 | 2 | C |  | 2 | A | KBMA75S | 합금강 | D1 | BM#2 | 1569 | 50 | 1647 | 1565 | 33 | 6900 |  | 1 | 0.35 | 17 |  | -2.09 | 1574 | 1639 | 0 | 6.04 | 0 | 28 | 59 | 61 | Y |  | 2018-04-07 21:25 | 79 | 1083 | 27 | 28 | 31 | 33 | 33 | 33 | 32 | 32 | 32 | 32 | 31 | 30 | 28 | 28 | 31 | 33 | 28 | 33 | -0.11 | Y | 45.02 | Y | -0.4 | [8 empty] | N | N | N | 140 | 0.5 | 61 | 99588 | 99370 | 110 | 15900 | 4 | 1 | 20 | 2018-04-07 21:32 | 1574 | 155 |  | 46 | [16 empty] | 103.68 | 75 | 0 | 0 | 0 |  | 650 | 400 | 선택 | 선택 | 0 | 0 | 0 |  | 650 | 400 | 선택 | 선택 | 해제 | 미정 | 미정 | 미정 | 미정 |  | 미정 | BT180180 | C
B44729 | 2018-04-07 | 2 | C |  | 3 | A | KBMA75S | 합금강 | D1 | BM#2 | 1560 | 52 | 1637 | 1537 | 38 | 7800 |  | 1 | 0.33 | 19 |  | 0 | 1571 | 1629 | 0 | 3.28 | 0 | 15 | 39 | 54 | Y |  | 2018-04-07 22:41 | 76 | 1081 | 26 | 33 | 36 | 37 | 37 | 36 | 36 | 35 | 34 | 32 | 30 | 29 |  | 29 | 34 | 37 | 29 | 36 | -0.2 | Y | 40.02 | Y | -0.2 | [8 empty] | N | N | N | 130 | 0.49 | 57 | 99588 | 93760 | 2320 | 15300 | 4 | 1 | 10 | 2018-04-07 22:51 | 1571 | 141 |  | 33 | 15 | [15 empty] | 103.74 | 75 | 0 | 0 | 0 |  | 650 | 400 | 선택 | 선택 | 0 | 0 | 0 |  | 650 | 400 | 선택 | 선택 | 해제 | 미정 | 미정 | 미정 | 미정 |  | 미정 | BT180180 | C
A44760 | 2018-04-07 | 1 | C |  | 4 | A | AE5130M | 합금강 | D1 | BM#1 | 1598 | 50 | 1608 | 1537 | 41 | 7200 |  | 3 | 0.26 | 19 |  | -1.7 | 1569 | 1608 | 0 | 17.71 |  | 32 | 38 | 75 | Y |  | 2018-04-07 22:26 | 67 | 1085 | 21 | 24 | 28 | 31 | 32 | 32 | 32 | 32 | 31 | 30 | 30 | 29 | 29 | 29 | 29 | 32 | 29 | 32 | -0.07 | Y | 39.98 | Y | 0 | [8 empty] | N | N | N | 120 | 0.5 | 63 | 101508 | 100250 | 7000 | 15700 | 18 | 1 |  | 2018-04-07 22:35 | 1569 | 132 |  | 45 | [16 empty] | 94.65 | 100 | 0 | 0 | 0 |  | 650 |  | 선택 | 선택 | 0 | 0 | 0 |  | 650 |  | 선택 | 선택 | 해제 | 미정 | 미정 | 선택 | 미정 |  | 미정 | BT180180 | H
B44730 | 2018-04-07 | 2 | C |  | 4 | A | KBMA75S | 합금강 | D1 | BM#2 | 1587 | 40 | 1624 | 1515 | 36 | 7500 |  | 1 | 0.31 | 21 |  | 0 | 1555 | 1631 | 0 | 3.51 | 0 | 5 | 19 | 64 | Y |  | 2018-04-07 23:52 | 60 | 1095 | 25 | 28 | 30 | 31 | 31 | 31 | 30 | 29 | 28 | 26 | 25 | 24 |  | 24 | 28 | 31 | 24 | 31 | -0.18 | Y | 39.98 | Y | -0.2 | [8 empty] | N | N | N | 120 | 0.5 | 57 | 91289 | 95060 | 40 | 16500 | 4 | 1 | 20 | 2018-04-08 00:04 | 1555 | 131 |  | 23 | [16 empty] | 96.09 | 72.73 | 0 | 0 | 0 |  | 650 | 400 | 선택 | 선택 | 0 | 0 | 0 |  | 650 | 400 | 선택 | 선택 | 해제 | 미정 | 미정 | 미정 | 미정 |  | 미정 | BT180180 | C
A44761 | 2018-04-07 | 1 | C |  | 5 | A | AE5130M | 합금강 | D1 | BM#1 | 1587 | 47 | 1604 | 1564 | 36 | 6400 |  | 3 | 0.27 | 20 |  | -1.49 | 1568 | 1604 | 0 | 18.36 |  | 20 | 18 | 59 | Y |  | 2018-04-07 23:30 | 66 | 1094 | 27 | 29 | 31 | 32 | 33 | 33 | 32 | 32 | 31 | 30 | 30 | 29 | 28 | 28 | 31 | 33 | 28 | 32 | -0.13 | Y | 39.98 | Y | -0.2 | [8 empty] | N | N | N | 110 | 0.5 | 64 | 101508 | 102100 | 6950 | 15400 | 18 | 1 |  | 2018-04-07 23:37 | 1568 | 125 |  | 44 | [16 empty] | 93.04 | 100 | 0 | 0 | 0 |  | 650 |  | 선택 | 선택 | 0 | 0 | 0 |  | 650 |  | 선택 | 선택 | 해제 | 미정 | 미정 | 선택 | 미정 |  | 미정 | BT180180 | H
B44731 | 2018-04-07 | 2 | C |  | 5 | A | KBMA75S | 합금강 | D1 | BM#2 | 1538 | 40 | 1636 | 1514 | 32 | 6700 |  | 1 | 0.32 | 23 |  | 0 | 1557 | 1630 | 0 | 3.83 | 0 | 30 | 4 | 35 | Y |  | 2018-04-08 00:55 | 62 | 1104 | 22 | 25 | 26 | 28 | 26 | 23 | 26 | 26 | 24 | 22 |  |  |  | 22 | 25 | 28 | 22 | 26 | -0.2 | Y | 30 | Y | -0.4 | [8 empty] | N | N | N | 110 | 0.51 | 54 | 91289 | 90580 | 1490 | 15400 | 4 | 1 | 30 | 2018-04-08 01:06 | 1557 | 125 |  | 20 | [16 empty] | 99.23 | 72.73 | 0 | 0 | 0 |  | 650 | 400 | 선택 | 선택 | 0 | 0 | 0 |  | 650 | 400 | 선택 | 선택 | 해제 | 미정 | 미정 | 미정 | 미정 |  | 미정 | BT180180 | C
A44762 | 2018-04-07 | 1 | C |  | 6 | A | AE5130M | 합금강 | D1 | BM#1 | 1632 | 70 | 1599 | 1552 | 40 | 7100 |  | 3 | 0.26 | 18 |  | -1.77 | 1559 | 1599 | 0 | 15.71 |  | 12 | 56 | 52 | Y |  | 2018-04-08 00:56 | 57 | 1085 | 26 | 29 | 30 | 31 | 30 | 30 | 29 | 27 | 26 | 26 | 25 | 23 | 22 | 22 | 27 | 31 | 22 | 30 | -0.2 | Y | 44.92 | Y | -0.2 | [8 empty] | N | N | N | 100 | 0.51 | 64 | 101508 | 103000 | 3440 | 15800 | 18 | 1 |  | 2018-04-08 01:03 | 1559 | 124 |  | 24 | [16 empty] | 92.28 | 100 | 0 | 0 | 0 |  | 650 |  | 선택 | 선택 | 0 | 0 | 0 |  | 650 |  | 선택 | 선택 | 해제 | 미정 | 미정 | 선택 | 미정 |  | 미정 | BT180180 | H
B44732 | 2018-04-07 | 2 | C |  | 6 | B | KBMA75S | 합금강 | D1 | BM#2 | 1588 | 42 | 1614 | 1545 | 34 | 6600 |  | 1 | 0.32 | 17 |  | -2.27 | 1566 | 1613 | 0 | 2.86 | 0 | 28 | 60 | 39 | Y |  | 2018-04-08 01:47 | 71 | 1091 | 20 | 25 | 30 | 31 | 32 | 30 | 29 | 29 | 28 | 26 | 25 | 24 | 22 | 22 | 27 | 32 | 22 | 0 | -0.25 | Y | 39.73 | Y | -0.42 | [8 empty] | N | N | N | 100 | 0.51 | 61 | 91289 | 101720 | 1410 | 15300 | 4 | 1 | 40 | 2018-04-08 02:04 | 1566 | 110 |  | 23 | [16 empty] | 87.23 | 100 | 0 | 0 | 0 |  | 650 | 400 | 선택 | 선택 | 0 | 0 | 0 |  | 650 | 400 | 선택 | 선택 | 해제 | 미정 | 미정 | 미정 | 미정 |  | 미정 | BT180180 | C
A44763 | 2018-04-07 | 1 | C |  | 7 | A | AE5130M | 합금강 | D1 | BM#1 | 1571 | 44 | 1587 | 1522 | 40 | 7200 |  | 3 | 0.27 | 19 |  | -1.11 | 1561 | 1587 | 0 | 20.15 |  | 35 | 30 | 76 | Y |  | 2018-04-08 01:58 | 59 | 1099 | 23 | 27 | 29 | 29 | 29 | 28 | 28 | 27 | 26 | 25 | 25 |  |  | 25 | 27 | 29 | 25 | 29 | -0.1 |  | 40 | Y | 0 | [8 empty] | N | N | N | 150 | 0.51 | 60 | 101508 | 99700 | 6930 | 15800 | 18 | 1 |  | 2018-04-08 02:09 | 1561 | 104 |  | 26 | 4 | [15 empty] | 95.13 | 100 | 0 | 0 | 0 |  | 650 |  | 선택 | 선택 | 0 | 0 | 0 |  | 650 |  | 선택 | 선택 | 해제 | 미정 | 미정 | 선택 | 미정 |  | 미정 | BT180180 | H
B44733 | 2018-04-07 | 2 | C | 잔강최소화전 | 7 | A | KBMA75S | 합금강 | D1 | BM#2 | 1587 | 48 | 1616 | 1524 | 36 | 7000 |  | 1 | 0.34 | 17 |  | 0 | 1623 | 1623 | 0 | 2.96 | 0 | 15 | 40 | 49 | Y |  | 2018-04-08 03:00 | 128 | 1085 | 20 | 28 | 33 | 35 | 36 | 36 | 35 | 34 | 34 | 32 | 31 | 29 |  | 29 | 32 | 36 | 29 | 0 | -0.2 | Y | 34.98 | Y | -0.4 | [8 empty] | N | N | N | 150 | 0.5 | 59 | 91207 | 95610 | 840 | 3000 | 4 | 1 | 10 | 2018-04-08 03:03 | 1571 | 111 |  | 14 | [16 empty] | 94.03 | 72.73 | 0 | 3570 | 0 |  | 650 | 400 | 선택 | 선택 | 0 | 3100 | 0 |  | 650 | 400 | 선택 | 선택 | 해제 | 미정 | 미정 | 미정 | 미정 |  | 미정 | BT180180 | C
A44764 | 2018-04-07 | 1 | C | TUNDISH교체전 | 8 | A | AE5130M | 합금강 | D1 | BM#1 | 1582 | 44 | 1601 | 1516 | 38 | 7000 |  | 3 | 0.26 | 18 |  | -1.88 | 1558 | 1601 | 0 | 20.16 |  | 32 | 39 | 72 | Y |  | 2018-04-08 03:08 | 56 | 1078 | 22 | 26 | 28 | 29 | 30 | 29 | 28 | 27 | 26 | 26 | 25 | 24 | 23 | 23 | 26 | 30 | 23 | 26 | -0.17 | Y | 40 | Y | -0.2 | [8 empty] | N | N | N | 140 | 0.51 | 63 | 109556 | 102350 | 7000 | 2000 | 18 | 1 |  | 2018-04-08 03:15 | 1558 | 94 |  | 17 |  |  | EF5056526DB74BEF8BDE2E8BB736C328 | 4287188A7FF3467787A02A1D4307CE67 | 955B886FF3834461A69213C520D37FEF | [11 empty] | 100.19 | 100 | 0 | 2500 | 0 |  | 650 |  | 선택 | 선택 | 0 | 2500 | 0 |  | 650 |  | 선택 | 선택 | 해제 | 미정 | 미정 | 선택 | 미정 |  | 미정 | BT180180 | H
B44734 | 2018-04-07 | 2 | C | 잔강최소화 | 8 | A | 46MNVS6 | 합금강 | KFMN445V계 | BM#2 | 1569 | 45 | 1634 | 1535 | 36 | 7500 |  | 1 | 0.33 | 16 |  | 0 | 1569 | 1628 | 0 | 2.74 | 0 | 5 | 20 | 58 | Y |  | 2018-04-08 04:08 | 75 | 1089 | -202 | 17 | 37 | 37 | 38 | 39 | 38 | 38 | 37 | 36 | 34 |  |  | 34 | 31 | 39 | 34 | 38 | -0.2 | Y | 24.98 | Y | -0.4 | [8 empty] | N | N | Y | 140 | 0.51 | 50 | 91104 | 95270 | 11150 |  | 4 | 1 | 20 | 2018-04-08 04:15 | 1569 | 121 |  | 18 |  | *STR#1.2 클로킹 발생으로 L/D잔강 11톤 내림 *주입 말기 클로킹 발생으로 몰드레벨 헌팅 ID:307.407.408 | [14 empty] | 87.14 | 100 | 3200 | 0 | 0 |  | 490 | 400 | 선택 | 해제 | 3200 | 0 | 0 |  | 490 | 400 | 선택 | 해제 | 해제 | 미정 | 미정 | 미정 | 선택 | 7 | 미정 | RB100.00 | C
A44765 | 2018-04-07 | 1 | C | TUNDISH교체 | 1 | A | STB2 | 베어링강 | STB (SF) | BM#1 | 1591 | 44 | 1579 | 1555 | 35 | 5700 |  | 3 | 0.27 | 25 |  | -1.51 | 1533 | 1579 | 12.86 | 0 |  | 20 | 19 | 77 | Y |  | 2018-04-08 04:21 | 77 | 1093 | 31 | 29 | 33 | 35 | 36 | 38 | 39 | 38 | 37 | 38 | 38 |  |  | 38 | 36 | 39 | 37 | 38 | 0 |  | 10 | Y | 0 |  | 1.89 | 1.72 | [5 empty] | N | N | Y | 230 | 0.47 | 58 | 101508 | 101450 | 7000 | 15200 | 1 | 2 |  | 2018-04-08 04:10 | 1533 | 119 |  | 37 |  | *T/D플럭스 유15 용275KG | [14 empty] | 93.6 | 100 | 1500 | 0 | 0 |  | 650 |  | 선택 | 해제 | 1500 | 0 | 0 |  | 650 |  | 선택 | 해제 | 선택 | 미정 | 미정 | 선택 | 미정 |  | 미정 | BT180180 | H
B44735 | 2018-04-07 | 2 | D |  | 9 | A | 46MNVS6 | 합금강 | KFMN445V계 | BM#2 | 1596 | 42 | 1634 | 1557 | 36 | 7000 |  | 1 | 0.34 | 16 |  | 0 | 1570 | 1637 | 0 | 2.81 | 0 | 30 | 5 | 57 | Y |  | 2018-04-08 05:09 | 76 | 1077 | 33 | 37 | 41 | 42 | 42 | 42 | 41 | 39 | 38 | 37 | 35 |  |  | 35 | 39 | 42 | 35 | 42 | -0.2 | Y | 34.98 | Y | -0.4 | [8 empty] | N | N | Y | 130 | 0.46 | 55 | 79716 | 80990 | 15040 | 16200 | 4 | 1 | 10 | 2018-04-08 05:15 | 1570 | 114 |  | 10 |  | *STR#.12 클로킹 발생으로 감속주입 *클로킹 발생으로 몰드레벨 헌팅 ID:301 * 클로깅 발생으로 STR#1기 스피드 0.40m/min 이하작업 ID:306,307 이상재등록 및 래들 조기교체로 용강량 약 -15톤 내림. | [14 empty] | 83.04 | 100 | 0 | 0 | 0 |  | 490 | 400 | 선택 | 해제 | 0 | 0 | 0 |  | 490 | 400 | 선택 | 해제 | 해제 | 미정 | 미정 | 미정 | 미정 |  | 미정 | RB100.00 | C
A44766 | 2018-04-07 | 1 | D |  | 2 | A | STB2 | 베어링강 | STB (SF) | BM#1 | 1613 | 40 | 1546 | 1550 | 34 | 5500 |  | 3 | 0.26 | 28 |  | -1.03 | 1513 | 1546 | 15.66 | 0 |  | 12 | 57 | 72 | Y |  | 2018-04-08 05:23 | 57 | 1094 | 35 | 31 | 29 | 28 | 27 | 27 | 26 | 24 | 24 | 24 | 23 | 23 | 22 | 22 | 26 | 29 | 22 | 24 | -0.13 |  | 54.98 | Y | 0 |  |  |  | 0.77 |  |  |  |  | N | N | Y | 220 | 0.48 | 66 | 101508 | 100480 | 7040 | 15120 | 1 | 2 |  | 2018-04-08 05:27 | 1513 | 121 |  | 35 |  | 자동온도 1482℃ 수동온도 1475℃ | [14 empty] | 94.03 | 100 | 0 | 0 | 0 |  | 650 |  | 선택 | 해제 | 0 | 0 | 0 |  | 605 |  | 선택 | 해제 | 선택 | 미정 | 미정 | 선택 | 미정 |  | 미정 | BT180180 | H
B44736 | 2018-04-07 | 2 | D | TUNDISH교체전 | 10 | A | 46MNVS6 | 합금강 | KFMN445V계 | BM#2 | 1621 | 41 | 1644 | 1575 | 34 | 6300 |  | 1 | 1000 |  |  | 0 | 1566 | 1642 | 0 | 0 | 0 | 28 | 61 | 53 | Y |  | 2018-04-08 06:08 | 72 | 1101 | 33 | 38 | 41 | 42 | 43 | 43 | 42 | 41 | 41 | 40 | 39 | 38 | 37 | 37 | 40 | 43 | 37 | 41 | -0.15 | Y | 40 | Y | -0.2 | [8 empty] | N | N | M | 120 | 0.45 | 64 | 79716 | 94390 | 760 | 2000 | 4 | 1 | 20 | 2018-04-08 06:05 | 1566 | 108 |  | 7 |  | * 클로깅 발생 감속주입 함. | 7D52897B733C4DC2956FD593856DAD17 | 68E1558AA0DE4A21B20A5041897D199C | 1D5FEEE5E6C943598B9B66A6E3339B19 | [11 empty] | 83.91 | 100 | 0 | 2860 | 0 |  | 490 | 400 | 선택 | 해제 | 0 | 4620 | 0 |  | 490 | 400 | 선택 | 해제 | 해제 | 미정 | 미정 | 미정 | 미정 |  | 미정 | RB100.00 | C
A44767 | 2018-04-07 | 1 | D |  | 3 | A | STB2 | 베어링강 | STB (SF) | BM#1 | 1579 | 42 | 1551 | 1535 | 35 | 5700 |  | 3 | 0.26 | 29 |  | -1.21 | 1512 | 1551 | 15.16 | 0 |  | 35 | 31 | 69 | Y |  | 2018-04-08 06:17 | 56 | 1098 | 20 | 20 | 21 | 22 | 23 | 22 | 21 | 21 | 20 | 20 | 19 | 18 | 17 | 17 | 20 | 23 | 17 | 21 | -0.13 | Y | 45 | Y | 0 |  |  |  | 1.22 |  |  |  |  | N | N | Y | 210 | 0.48 | 65 | 101508 | 103620 | 6940 | 15920 | 1 | 2 |  | 2018-04-08 06:35 | 1512 | 131 |  | 48 | [16 empty] | 92.24 | 100 | 0 | 0 | 0 |  | 650 |  | 선택 | 해제 | 0 | 0 | 0 |  | 650 |  | 선택 | 해제 | 선택 | 미정 | 미정 | 선택 | 미정 |  | 미정 | BT180180 | H
B44737 | 2018-04-07 | 2 | D | TUNDISH교체 | 1 | A | SCM440HF | 소입성보증강 | D | BM#2 | 1596 | 59 | 1645 | 1526 | 49 | 9900 |  | 1 | 0.32 | 18 |  | -1.83 | 1597 | 1641 | 1.16 | 0 | 0 | 15 | 41 | 49 | Y |  | 2018-04-08 07:19 | 104 | 1077 | -395 | -150 | -83 | 36 | 33 | 38 | 42 | 45 | 46 | 47 | 48 | 49 | 49 | 49 | 41 | 49 | 49 | 49 | 0 |  | 14.98 | Y | 0 |  | 2.84 | 2.84 | 1.62 |  |  |  |  | N | N | N | 150 | 0.47 | 67 | 105012 | 108550 | 2610 | 16100 | 12 | 2 | 10 | 2018-04-08 07:22 | 1580 | 140 |  | 25 |  | * T/D FLUX 용탕부: 120 KG / 유탕부: 15KG 투입 *10분 수소측정값 3PPM 초과로 2회 측정.(2.84PPM,2.7PPM) *첫 HEAT 수소측정 기준초과(10분)이상공정 등록 및 생관통보. | [14 empty] | 94.86 | 100 | 1000 | 0 | 0 |  | 650 | 400 | 선택 | 해제 | 1040 | 0 | 0 |  | 650 | 400 | 선택 | 해제 | 해제 | 미정 | 미정 | 미정 | 미정 |  | 미정 | RB110.00 | C
A44768 | 2018-04-07 | 1 | D |  | 4 | A | STB2 | 베어링강 | STB (SF) | BM#1 | 1606 | 58 | 1561 | 1559 | 39 | 5100 |  | 3 | 0.27 | 28 |  | -1.16 | 1524 | 1561 | 19.78 | 0 |  | 32 | 40 | 64 | Y |  | 2018-04-08 07:30 | 68 | 1085 | 15 | 23 | 29 | 32 | 34 | 35 | 35 | 35 | 34 | 34 | 34 | 33 | 33 | 31 | 31 | 35 | 31 | 35 | -0.1 | Y | 39.98 | Y | -0.4 |  |  |  | 1.15 |  |  |  |  | N | N | Y | 200 | 0.48 | 65 | 152262 | 98850 | 7030 | 15400 | 1 | 2 |  | 2018-04-08 07:39 | 1524 | 140 |  | 43 |  | 유사강종 연연주 혼탕부 ID:107~109.207~209 | [14 empty] | 143.85 | 100 | 0 | 0 | 0 |  | 650 |  | 선택 | 해제 | 0 | 0 | 0 |  | 650 |  | 선택 | 해제 | 선택 | 미정 | 미정 | 선택 | 미정 |  | 미정 | BT180180 | H
B44738 | 2018-04-08 | 2 | D |  | 2 | A | SCM440HF | 소입성보증강 | D | BM#2 | 1565 | 52 | 1626 | 1525 | 39 | 7500 |  | 1 | 0.31 | 21 |  | 0 | 1566 | 1566 | 1.38 | 0 | 0 | 5 | 21 | 69 | Y |  | 2018-04-08 09:15 | 73 | 1086 | 46 | 38 | 33 | 31 | 29 | 27 | 25 | 24 | 23 | 22 | 21 | 19 | 18 | 16 | 27 | 33 | 16 | 0 | -0.31 |  | 55 | Y | -0.4 |  |  |  | 1.21 |  |  |  |  | N | N | Y | 140 | 0.48 | 67 | 155784 | 105680 | 80 | 15000 | 12 | 2 | 20 | 2018-04-08 08:31 | 1547 | 138 |  | -21 |  | * 유사강종 연연주 혼탕부 ID:308~310/408~410이상재등록 | [14 empty] | 149.22 | 100 | 0 | 0 | 0 |  | 650 | 400 | 선택 | 해제 | 0 | 0 | 0 |  | 650 | 400 | 선택 | 해제 | 해제 | 미정 | 미정 | 미정 | 미정 |  | 미정 | RB140.00 | C
A44769 | 2018-04-08 | 1 | D |  | 5 | A | P-STB2 | 베어링강 | STB (SF) | BM#1 | 1597 | 42 | 1562 | 1535 | 35 | 5400 |  | 3 | 0.28 | 29 |  | -1.3 | 1520 | 1562 | 20.18 | 0 |  | 20 | 20 | 59 | Y |  | 2018-04-08 08:38 | 64 | 1088 | 30 | 30 | 31 | 31 | 32 | 31 | 31 | 30 | 30 | 30 | 29 | 29 | 29 | 29 | 30 | 32 | 29 | 31 | -0.04 | Y | 39.98 | Y | 0 | [8 empty] | N | N | Y | 190 | 0.48 | 62 | 33836 | 97070 | 7010 | 14500 | 1 | 2 |  | 2018-04-08 08:47 | 1520 | 121 |  | 40 |  | 유사강종 연연주 혼탕부 ID:101.201 | [14 empty] | 32.52 | 100 | 0 | 0 | 0 |  | 650 |  | 선택 | 해제 | 0 | 0 | 0 |  | 650 |  | 선택 | 해제 | 선택 | 미정 | 미정 | 선택 | 미정 |  | 미정 | BT180180 | H
B44739 | 2018-04-08 | 2 | D |  | 3 | A | SCM440HF-JY | 소입성보증강 | D | BM#2 | 1603 | 43 | 1636 | 1545 | 37 | 6900 |  | 1 | 0.3 | 19 |  | -2.17 | 1548 | 1622 | 1.58 | 0 | 0 | 30 | 6 | 76 | Y |  | 2018-04-08 09:28 | 55 | 1087 | 10 | 16 | 19 | 21 | 21 | 21 | 21 | 20 | 19 | 18 | 17 | 17 |  | 17 | 18 | 21 | 17 | 21 | -0.1 | Y | 40 | Y | 0 |  |  |  | 1.16 |  |  |  |  | N | N | N | 130 | 0.49 | 57 | 42800 | 92520 | 700 | 15400 | 12 | 2 | 30 | 2018-04-08 09:49 | 1548 | 142 |  | 36 |  | * 유사강종 연연주 혼탕부 ID:301/401 이상재등록 | [14 empty] | 45.97 | 100 | 0 | 0 | 0 |  | 650 | 400 | 선택 | 해제 | 0 | 0 | 0 |  | 650 | 400 | 선택 | 해제 | 해제 | 미정 | 미정 | 미정 | 미정 |  | 미정 | BT180180 | C
A44770 | 2018-04-08 | 1 | D |  | 6 | A | P-STB2 | 베어링강 | STB (SF) | BM#1 | 1606 | 44 | 1556 | 1561 | 32 | 5100 |  | 3 | 0.28 | 28 |  | -1.29 | 1515 | 1556 | 20.02 | 0 |  | 12 | 58 | 54 | Y |  | 2018-04-08 09:41 | 59 | 1087 | 26 | 27 | 28 | 29 | 30 | 30 | 29 | 28 | 28 | 28 | 27 | 26 | 26 | 26 | 28 | 30 | 26 | 28 | -0.1 | Y | 40.03 | Y | 0 | [8 empty] | N | N | Y | 180 | 0.48 | 62 | 101508 | 97620 | 7050 | 15810 | 1 | 2 |  | 2018-04-08 09:49 | 1515 | 128 |  | 41 | [16 empty] | 97.09 | 100 | 0 | 0 | 0 |  | 650 |  | 선택 | 해제 | 0 | 0 | 0 |  | 650 |  | 선택 | 해제 | 선택 | 미정 | 미정 | 선택 | 미정 |  | 미정 | BT180180 | H
B44740 | 2018-04-08 | 2 | D | 잔강최소화전 | 4 | A | SCM440HF-JY | 소입성보증강 | D | BM#2 | 1573 | 44 | 1647 | 1534 | 39 | 8000 |  | 1 | 0.34 | 20 |  | -2.59 | 1559 | 1642 | 2.8 | 0 | 0 | 28 | 62 | 74 | Y |  | 2018-04-08 10:29 | 66 | 1086 | 13 | 24 | 28 | 31 | 33 | 32 | 31 | 31 | 30 | 29 | -278 | 27 |  | 27 | 1 | 33 | 27 | 31 | -0.17 | Y | 30 | Y | 9.99 | [8 empty] | N | N | N | 120 | 0.5 | 57 | 85704 | 95180 | 10 | 3000 | 12 | 2 | 40 | 2018-04-08 10:34 | 1559 | 144 |  | 36 | [16 empty] | 90.21 | 100 | 0 | 3100 | 0 |  | 650 | 400 | 선택 | 해제 | 0 | 3100 | 0 |  | 650 | 400 | 선택 | 해제 | 해제 | 미정 | 미정 | 미정 | 미정 |  | 미정 | LT180180 | C
A44771 | 2018-04-08 | 1 | D |  | 7 | A | P-STB2 | 베어링강 | STB (SF) | BM#1 | 1575 | 43 | 1561 | 1575 | 36 | 5900 |  | 3 | 0.28 | 29 |  | -1.22 | 1521 | 1561 | 20.78 | 0 |  | 35 | 32 | 50 | Y |  | 2018-04-08 10:43 | 65 | 1087 | 24 | 27 | 30 | 32 | 33 | 33 | 34 | 33 | 33 | 33 | 33 | 32 | 32 | 32 | 31 | 34 | 32 | 33 | -0.02 | Y | 29.98 | Y | 0 | [8 empty] | N | N | Y | 230 | 0.48 | 63 | 101508 | 98660 | 7080 | 14600 | 1 | 2 |  | 2018-04-08 10:51 | 1521 | 131 |  | 43 | [16 empty] | 96.08 | 100 | 0 | 0 | 0 |  | 650 |  | 선택 | 해제 | 0 | 0 | 0 |  | 650 |  | 선택 | 해제 | 선택 | 미정 | 미정 | 선택 | 미정 |  | 미정 | BT180180 | H
B44741 | 2018-04-08 | 2 | D | 잔강최소화 | 5 | A | AE4145MD | 합금강 | AE4145M계 | BM#2 | 1602 | 51 | 1656 | 1567 | 45 | 9300 |  | 1 | 0.3 | 21 |  | -2 | 1550 | 1650 | 3.9 | 0 | 0 | 19 | 47 | 1440 | Y |  | 2018-04-08 11:57 | 62 | 1086 | -266 | 13 | 35 | 34 | 35 | 34 | 34 | 34 | 33 | 32 | 31 | 29 | 27 | 27 | 23 | 35 | 27 | 34 | -0.16 | Y | 50 | Y | -0.4 |  |  |  | 1.43 |  |  |  |  | N | N | N | 110 | 0.44 | 62 | 94599 | 104580 | 690 | 15000 | 12 | 2 | 10 | 2018-04-08 11:54 | 1550 | 149 |  | 21 | [16 empty] | 89.92 | 100 | 2500 | 0 | 0 |  | 650 | 400 | 선택 | 선택 | 2500 | 0 | 0 |  | 650 | 400 | 선택 | 선택 | 선택 | 미정 | 미정 | 미정 | 미정 |  | 미정 | RB215.90 | C
A44772 | 2018-04-08 | 1 | D |  | 8 | A | P-STB2 | 베어링강 | STB (SF) | BM#1 | 1607 | 58 | 1571 | 1548 | 37 | 6000 |  | 3 | 0.27 | 28 |  | -1.63 | 1519 | 1571 | 19.94 | 0 |  | 32 | 41 | 98 | Y |  | 2018-04-08 11:58 | 63 | 1086 | 30 | 34 | 38 | 39 | 39 | 40 | 39 | 39 | 39 | 38 | 38 | 37 | 36 | 36 | 37 | 40 | 36 | 39 | -0.11 | Y | 35.02 | Y | -0.2 | [8 empty] | N | N | Y | 220 | 0.48 | 65 | 101508 | 98420 | 7040 | 15300 | 1 | 2 |  | 2018-04-08 12:10 | 1519 | 139 |  | 33 | [16 empty] | 96.31 | 100 | 0 | 0 | 0 |  | 650 |  | 선택 | 해제 | 0 | 0 | 0 |  | 650 |  | 선택 | 해제 | 선택 | 미정 | 미정 | 선택 | 미정 |  | 미정 | BT180180 | H
B44742 | 2018-04-08 | 2 | B |  | 6 | A | AE4145MD | 합금강 | AE4145M계 | BM#2 | 1577 | 50 | 1625 | 1534 | 43 | 8300 |  | 1 | 0.31 | 21 |  | -1.85 | 1540 | 1611 | 3.08 | 0 | 0 | 15 | 42 | 117 | Y |  | 2018-04-08 13:07 | 52 | 1087 | 23 | 24 | 26 | 26 | 26 | 25 | 24 | 23 | 22 | 20 | 19 | 18 | 16 | 16 | 22 | 26 | 16 | 26 | -0.2 |  | 50 | Y | -0.4 |  |  |  | 0.82 |  |  |  |  | N | N | N | 140 | 0.47 | 64 | 95410 | 98490 | 610 | 14200 | 12 | 2 |  | 2018-04-08 13:12 | 1540 | 125 |  | 15 | 26 | [15 empty] | 96.37 | 100 | 0 | 0 | 0 |  | 650 | 400 | 선택 | 선택 | 0 | 0 | 0 |  | 650 | 400 | 선택 | 선택 | 선택 | 미정 | 미정 | 미정 | 미정 |  | 미정 | RB215.90 | H
A44773 | 2018-04-08 | 1 | B |  | 9 | B | P-STB2 | 베어링강 | STB (SF) | BM#1 | 1577 | 44 | 1558 | 1547 | 36 | 5800 |  | 3 | 0.27 | 29 |  | -1.22 | 1519 | 1558 | 19.84 | 0 |  | 20 | 21 | 45 | Y |  | 2018-04-08 13:03 | 63 | 1087 | 34 | 34 | 35 | 35 | 35 | 34 | 33 | 33 | 33 | 32 | 32 | 32 | 32 | 32 | 33 | 35 | 32 | 35 | -0.06 | Y | 49.98 | Y | 0 | [8 empty] | N | N | Y | 210 | 0.48 | 62 | 101508 | 97670 | 7070 | 14600 | 1 | 2 |  | 2018-04-08 13:18 | 1519 | 120 |  | 33 | 26 | [15 empty] | 96.95 | 100 | 0 | 0 | 0 |  | 650 |  | 선택 | 해제 | 0 | 0 | 0 |  | 650 |  | 선택 | 해제 | 선택 | 미정 | 미정 | 선택 | 미정 |  | 미정 | BT180180 | H
B44743 | 2018-04-08 | 2 | B |  | 7 | A | AE4145MD | 합금강 | AE4145M계 | BM#2 | 1566 | 42 | 1615 | 1536 | 35 | 7000 |  | 1 | 0.32 | 25 |  | -2.12 | 1550 | 1608 | 3.89 | 0 | 0 | 30 | 7 | 70 | Y |  | 2018-04-08 13:57 | 62 | 1087 | 10 | 16 | 19 | 21 | 21 | 21 | 20 | 20 | 19 | 18 | 17 | 15 |  | 15 | 18 | 21 | 15 | 21 | -0.15 | Y | 39.98 | Y | -0.4 |  |  |  | 0.78 |  |  |  |  | N | N | N | 130 | 0.48 | 57 | 101920 | 92550 | 860 | 15100 | 12 | 2 |  | 2018-04-08 14:22 | 1550 | 125 |  | 33 | [16 empty] | 109.18 | 100 | 0 | 0 | 0 |  | 650 | 400 | 선택 | 선택 | 0 | 0 | 0 |  | 650 | 400 | 선택 | 선택 | 선택 | 미정 | 미정 | 미정 | 미정 |  | 미정 | RB215.90 | H
A44774 | 2018-04-08 | 1 | B |  | 10 | A | P-STB2 | 베어링강 | STB (SF) | BM#1 | 1579 | 47 | 1572 | 1542 | 39 | 6400 |  | 3 | 0.27 | 28 |  | -1.2 | 1513 | 1551 | 19.78 | 0 |  | 12 | 59 | 62 | Y |  | 2018-04-08 14:13 | 57 | 1087 | 32 | 30 | 33 | 34 | 35 | 36 | 36 | 35 | 34 | 34 | 34 | 33 | 32 | 32 | 34 | 36 | 32 | 34 | -0.1 | Y | 40.02 | Y | 0 | [8 empty] | N | N | Y | 200 | 0.48 | 66 | 84590 | 99570 | 7050 | 15100 | 1 | 2 |  | 2018-04-08 14:20 | 1513 | 123 |  | 26 | [16 empty] | 79.35 | 100 | 0 | 0 | 0 |  | 650 |  | 선택 | 해제 | 0 | 0 | 0 |  | 650 |  | 선택 | 해제 | 선택 | 미정 | 미정 | 선택 | 미정 |  | 미정 | BT180180 | H
B44744 | 2018-04-08 | 2 | B |  | 8 | A | AE4145MD | 합금강 | AE4145M계 | BM#2 | 1589 | 55 | 1616 | 1547 | 41 | 8200 |  | 1 | 0.32 | 22 |  | -2.2 | 1558 | 1616 | 4.69 | 0 | 0 | 28 | 63 | 68 | Y |  | 2018-04-08 15:16 | 70 | 1087 | 12 | 27 | 35 | 39 | 41 | 41 | 41 | 40 | 39 | 38 | 36 | 35 | 34 | 32 | 35 | 41 | 32 | 41 | -0.21 | Y | 42.75 | Y | -0.4 |  |  |  | 0.7 |  |  |  |  | N | N | N | 120 | 0.46 | 66 | 98358 | 100840 | 80 | 15500 | 12 | 2 |  | 2018-04-08 15:23 | 1558 | 119 |  | 15 |  | *턴디쉬 기준온도 초과로 사이즈 변경 빅사이즈=>일반사이즈 *준빅사이즈 후속 HEAT | [14 empty] | 97.87 | 100 | 0 | 0 | 0 |  | 650 | 400 | 선택 | 선택 | 0 | 0 | 0 |  | 650 | 400 | 선택 | 선택 | 선택 | 미정 | 미정 | 미정 | 미정 |  | 미정 | RB133.35 | C
A44775 | 2018-04-08 | 1 | B |  | 11 | A | P-STB2 | 베어링강 | STB (SF) | BM#1 | 1597 | 43 | 1560 | 1556 | 30 | 5000 |  | 3 | 0.27 | 28 |  | -1.43 | 1515 | 1560 | 19.98 | 0 |  | 35 | 33 | 59 | Y |  | 2018-04-08 15:14 | 59 | 1087 | 31 | 32 | 33 | 34 | 35 | 34 | 34 | 34 | 33 | 33 | 33 | 32 | 32 | 32 | 33 | 35 | 32 | 34 | -0.04 | Y | 40 | Y | 0 | [8 empty] | N | N | Y | 190 | 0.48 | 62 | 101508 | 97180 | 7040 | 15800 | 1 | 2 |  | 2018-04-08 15:21 | 1515 | 127 |  | 33 | [16 empty] | 97.42 | 100 | 0 | 0 | 0 |  | 650 |  | 선택 | 해제 | 0 | 0 | 0 |  | 650 |  | 선택 | 해제 | 선택 | 미정 | 미정 | 선택 | 미정 |  | 미정 | BT180180 | H
B44745 | 2018-04-08 | 2 | B | TUNDISH교체전 | 9 | A | AE4145MD | 합금강 | AE4145M계 | BM#2 | 1600 | 53 | 1604 | 1554 | 46 | 9100 |  | 1 | 0.31 | 23 |  | -1.86 | 1558 | 1619 | 2.25 | 0 | 0 | 5 | 22 | 269 | Y |  | 2018-04-08 16:30 | 70 | 1088 | 28 | 31 | 35 | 36 | 37 | 36 | 36 | 34 | 33 | 31 | 30 | 29 | 27 | 23 | 31 | 37 | 23 | 36 | -0.28 | Y | 49.98 | Y | -0.4 |  |  |  | 1 |  |  |  |  | N | N | N | 110 | 0.45 | 73 | 99537 | 110110 | -2610 | 2000 | 12 | 2 |  | 2018-04-08 16:29 | 1556 | 119 |  | 10 |  | *전HEAT 턴디쉬 기준온도 초과로 마지막 HEAT 빅사이즈 편성됨.(S/R 미실시 강종) *턴디쉬 기준온도초과로 사이즈변경요청 하였으나 생관에서 빅사이즈 해달라고함. | 4322BBCFEDDE495EA92BA0FB8CF3E0FC | E326AB283D0C47A78958F69E5A61D538 | 2E968C2526D94F049EA65FA93D8AB7CB | [11 empty] | 92.59 | 100 | 0 | 3030 | 0 |  | 650 | 400 | 선택 | 선택 | 0 | 3020 | 0 |  | 650 | 400 | 선택 | 선택 | 선택 | 미정 | 미정 | 미정 | 미정 |  | 미정 | RB177.80 | C
A44776 | 2018-04-08 | 1 | B |  | 12 | A | P-STB2 | 베어링강 | STB (SF) | BM#1 | 1608 | 51 | 1563 | 1558 | 32 | 5100 |  | 3 | 0.26 | 28 |  | -1.18 | 1515 | 1552 | 19.68 | 0 |  | 32 | 42 | 44 | Y |  | 2018-04-08 16:23 | 59 | 1083 | 32 | 34 | 35 | 36 | 36 | 36 | 35 | 35 | 35 | 34 | 34 | 33 | 33 | 33 | 34 | 36 | 33 | 36 | -0.06 | Y | 45.02 | Y | 0 | [8 empty] | N | N | Y | 180 | 0.48 | 68 | 101508 | 102020 | 7080 | 15600 | 1 | 2 |  | 2018-04-08 16:33 | 1515 | 129 |  | 25 | [16 empty] | 93.08 | 100 | 0 | 0 | 0 |  | 650 |  | 선택 | 해제 | 0 | 0 | 0 |  | 650 |  | 선택 | 해제 | 선택 | 미정 | 미정 | 선택 | 미정 |  | 미정 | BT180180 | H
A44777 | 2018-04-08 | 1 | B |  | 13 | A | P-STB2 | 베어링강 | STB (SF) | BM#1 | 1620 | 41 | 1552 | 1539 | 30 | 4700 |  | 3 | 0.26 | 28 |  | -1.26 | 1513 | 1553 | 20.58 | 0 |  | 20 | 22 | 64 | Y |  | 2018-04-08 17:24 | 57 | 1092 | 31 | 30 | 30 | 30 | 30 | 30 | 29 | 28 | 28 | 28 | 27 | 26 | 27 | 27 | 29 | 30 | 26 | 30 | -0.09 | Y | 45 | Y | 0 | [8 empty] | N | N | Y | 230 | 0.48 | 66 | 101508 | 104010 | 7030 | 15500 | 1 | 2 |  | 2018-04-08 17:30 | 1513 | 125 |  | 34 | 20 | [15 empty] | 91.45 | 100 | 0 | 0 | 0 |  | 650 |  | 선택 | 해제 | 0 | 0 | 0 |  | 650 |  | 선택 | 해제 | 선택 | 미정 | 미정 | 선택 | 미정 |  | 미정 | BT180180 | H
B44746 | 2018-04-08 | 2 | B | TUNDISH교체 | 1 | A | SCR420HB | 소입성보증강 | C2 | BM#2 | 1607 | 47 | 1665 | 1536 | 41 | 8400 |  | 1 | 0.34 | 21 |  | -2.08 | 1589 | 1655 | 0 | 5.41 | 0 | 15 | 43 | 64 | Y |  | 2018-04-08 17:27 | 81 | 1089 | -313 | -211 | 9 | 11 | 13 | 13 | 15 | 25 | 28 | 31 | 33 | 34 | 35 | 35 | 23 | 35 | 35 | 0 | 0 |  | 4.98 | Y | 0 | 0.5 | 2.23 | 2.23 | [5 empty] | N | N | N | 150 | 0.52 | 50 | 93049 | 91920 | 5060 | 14900 | 14 | 1 |  | 2018-04-08 17:38 | 1589 | 159 |  | 55 |  | *턴디쉬 플럭스 225KG/15KG *슬리브 롱노즐 사용 *수소 10분 측정값 3PPM 초과로 재측정 실시(2.9PPM,2.23PPM) | [14 empty] | 98 | 100 | 1000 | 0 | 0 |  | 450 | 300 | 선택 | 선택 | 1000 | 0 | 0 |  | 450 | 300 | 선택 | 선택 | 해제 | 미정 | 선택 | 미정 | 미정 |  | 미정 | BT180180 | C
A44778 | 2018-04-08 | 1 | B | TUNDISH교체전 | 14 | A | P-STB2 | 베어링강 | STB (SF) | BM#1 | 1580 | 45 | 1551 | 1533 | 36 | 5700 |  | 3 | 0.26 | 28 |  | -1.21 | 1512 | 1550 | 19.8 | 0 |  | 12 | 60 | 58 | Y |  | 2018-04-08 18:24 | 56 | 1080 | 25 | 24 | 25 | 25 | 25 | 25 | 24 | 24 | 23 | 23 | 22 | 21 |  | 21 | 24 | 25 | 21 | 25 | -0.09 |  | 44.98 | Y | -0.2 | [8 empty] | N | N | M | 220 | 0.49 | 59 | 89064 | 95560 | 6990 | 2000 | 1 | 2 |  | 2018-04-08 18:31 | 1512 | 135 |  | 42 |  |  | 7D8B58D22B3144A4B7436FCCBD437ADC | 0A5B235633DE46C6B48CF0C13626246B | 31416AB8FDEF43A3BE2913DF8A17A890 | [11 empty] | 86.85 | 100 | 0 | 3500 | 0 |  | 650 |  | 선택 | 해제 | 0 | 3500 | 0 |  | 650 |  | 선택 | 해제 | 선택 | 미정 | 미정 | 선택 | 미정 |  | 미정 | BT180180 | H
B44747 | 2018-04-08 | 2 | B |  | 2 | A | SCR420HB | 소입성보증강 | C2 | BM#2 | 1631 | 53 | 1627 | 1547 | 43 | 8800 |  | 1 | 0.34 | 19 |  | -2.09 | 1586 | 1640 | 0 | 4.88 | 0 | 30 | 8 | 68 | Y |  | 2018-04-08 18:30 | 78 | 1085 | 33 | 30 | 28 | 28 | 28 | 28 | 27 | 26 | 25 | 24 | 24 |  |  | 24 | 27 | 28 | 24 | 28 | -0.1 |  | 39.98 | Y | 0 | [8 empty] | N | N | N | 140 | 0.55 | 54 | 93049 | 98270 | 5210 | 15000 | 14 | 1 |  | 2018-04-08 18:51 | 1586 | 150 |  | 45 | [16 empty] | 90.03 | 100 | 0 | 0 | 300 |  | 450 | 300 | 선택 | 선택 | 0 | 0 | 300 |  | 450 | 300 | 선택 | 선택 | 해제 | 미정 | 선택 | 미정 | 미정 |  | 미정 | BT180180 | C
A44779 | 2018-04-08 | 1 | B |  | 3 | A | SCR420HB | 소입성보증강 | C2 | BM#2 | 1641 | 43 | 1626 | 1592 | 32 | 5700 |  | 3 | 0.24 | 19 |  | -1.84 | 1577 | 1618 | 0 | 16.72 |  | 35 | 34 | 57 | Y |  | 2018-04-08 19:30 | 69 | 1088 | 20 | 20 | 23 | 25 | 25 | 26 | 25 | 25 | 24 | 24 | 23 | 23 |  | 23 | 24 | 26 | 23 | 25 | -0.05 | Y | 30 | Y | 0 | [8 empty] | N | N | N | 130 | 0.52 | 57 | 101508 | 99190 | 7140 | 10700 | 14 | 1 |  | 2018-04-08 19:43 | 1577 | 135 |  | 42 |  | *후 HEAT 강제개공 및 나탕주입으로 턴디쉬 잔강 10.7톤 까지 빠짐 306.406 | [14 empty] | 95.54 | 75 | 0 | 0 | 0 |  | 450 | 300 | 해제 | 선택 | 0 | 0 | 0 |  | 450 | 300 | 해제 | 선택 | 해제 | 미정 | 미정 | 선택 | 선택 | 3 | 미정 | BT180180 | H
B44748 | 2018-04-08 | 2 | B | TUNDISH교체 | 1 | A | AE15B36C2 | 합금강 | 보론강 | BM#1 | 1615 | 52 | 1654 | 1545 | 44 | 9000 |  | 1 | 0.35 | 20 |  | -2.22 | 1586 | 1663 | 2.24 | 0 | 0 | 28 | 64 | 54 | Y |  | 2018-04-08 19:42 | 88 | 1085 | 14 | 28 | 31 | 37 | 39 | 42 | 43 | 44 | 44 | 44 | 43 | 43 | 42 | 42 | 39 | 44 | 42 | 44 | -0.08 |  | 25 | Y | -0.2 |  | 1.92 | 1.92 | [5 empty] | N | N | N | 150 | 0.42 | 66 | 96154 | 98060 | 1230 | 16700 | 3 | 2 |  | 2018-04-08 19:54 | 1586 | 162 |  | 50 |  | *T/Dflux 유15kg 용120kg *전기로 작업지연 감속주입 10%이상 감속 이상재ID:103~107.203~206 | [14 empty] | 96.88 | 100 | 700 | 0 | 0 |  | 300 |  | 선택 | 선택 | 700 | 0 | 0 |  | 300 |  | 선택 | 선택 | 해제 | 미정 | 미정 | 해제 | 미정 |  | 미정 | RB110.00 | C
A44780 | 2018-04-08 | 1 | C |  | 4 | A | SCR420HB | 소입성보증강 | C2 | BM#2 | 1638 | 44 | 1619 | 1582 | 30 | 5400 |  | 3 | 0.27 | 18 |  | -2.52 | 1564 | 1619 | 0 | 17.03 |  | 32 | 43 | 56 | N | 2 | 2018-04-08 20:44 | 56 | 1090 | 11 | 17 | 20 | 20 | 21 | 20 | 21 | 20 | 19 | 18 |  |  |  | 18 | 19 | 21 | 18 | 20 | -0.12 | Y | 25 | Y | -0.2 | [8 empty] | N | N | N | 120 | 0.54 | 50 | 93049 | 95830 | 7090 | 15600 | 14 | 1 |  | 2018-04-08 20:51 | 1564 | 128 |  | 31 |  | *L/D 강제개공으로 턴디쉬 잔강 10.7톤 까지 빠짐 301.401 | [14 empty] | 90.43 | 72.73 | 0 | 0 | 0 |  | 450 | 300 | 선택 | 선택 | 0 | 0 | 0 |  | 450 | 300 | 선택 | 선택 | 해제 | 미정 | 미정 | 선택 | 미정 |  | 미정 | BT180180 | C
B44750 | 2018-04-08 | 2 | C |  | 2 | A | AE15B36C2 | 합금강 | 보론강 | BM#1 | 1603 | 43 | 1635 | 1545 | 35 | 7100 |  | 1 | 0.31 | 15 |  | -1.93 | 1573 | 1624 | 1.05 | 0 | 0 | 5 | 23 | 110 | Y |  | 2018-04-08 21:28 | 75 | 1078 | 38 | 46 | 50 | 53 | 53 | 53 | 52 | 51 | 50 | 49 | 47 | 47 | 44 | 40 | 48 | 53 | 40 | 53 | -0.24 | Y | 55 | Y | -0.8 | [8 empty] | N | N | N | 140 | 0.47 | 72 | 95030 | 106950 | -3250 | 16100 | 3 | 1 |  | 2018-04-08 21:36 | 1573 | 98 |  | 12 |  | *자동온도 1551℃ / 수동온도 1445℃ | [14 empty] | 91.64 | 100 | 0 | 0 | 300 |  | 300 |  | 선택 | 선택 | 0 | 0 | 300 |  | 300 |  | 선택 | 선택 | 해제 | 미정 | 미정 | 미정 | 미정 |  | 미정 | RB100.00 | H
A44781 | 2018-04-08 | 1 | C |  | 5 | A | SCR420HB | 소입성보증강 | C2 | BM#2 | 1634 | 47 | 1617 | 1578 | 30 | 5300 |  | 3 | 0.27 | 18 |  | -1.42 | 1586 | 1617 | 0 | 17.11 |  | 20 | 23 | 56 | Y |  | 2018-04-08 21:37 | 78 | 1082 | 16 | 24 | 29 | 32 | 34 | 35 | 35 | 34 | 34 | 33 | 33 | 32 |  | 32 | 31 | 35 | 32 | 34 | -0.05 | Y | 30.02 | Y | -0.2 | [8 empty] | N | N | N | 110 | 0.51 | 59 | 93049 | 98920 | 7120 | 15800 | 14 | 1 |  | 2018-04-08 21:50 | 1586 | 115 |  | 31 |  | *전공정 작업지연 감속주입 | [14 empty] | 87.78 | 72.73 | 0 | 0 | 0 |  | 450 | 300 | 선택 | 선택 | 0 | 0 | 0 |  | 450 | 300 | 선택 | 선택 | 해제 | 미정 | 미정 | 선택 | 미정 |  | 미정 | BT180180 | H
B44751 | 2018-04-08 | 2 | C |  | 3 | A | AE15B36C2 | 합금강 | 보론강 | BM#1 | 1575 | 40 | 1626 | 1546 | 33 | 6700 |  | 1 | 0.32 | 16 |  | 0 | 1562 | 1632 | 1.18 | 0 | 0 | 15 | 44 | 88 | Y |  | 2018-04-08 22:39 | 64 | 1090 | 38 | 42 | 44 | 45 | 45 | 45 | 44 | 43 | 42 | 40 | 39 | 37 | 33 | 33 | 42 | 45 | 33 | 45 | -0.27 | Y | 45.02 | Y | -0.8 | [8 empty] | N | N | N | 130 | 0.49 | 61 | 95030 | 97680 | -930 | 16200 | 3 | 1 |  | 2018-04-08 22:44 | 1562 | 111 |  | 14 | [16 empty] | 98.99 | 100 | 0 | 0 | 0 |  | 300 |  | 선택 | 선택 | 0 | 0 | 0 |  | 300 |  | 선택 | 선택 | 해제 | 미정 | 미정 | 해제 | 미정 |  | 미정 | RB100.00 | H
A44782 | 2018-04-08 | 1 | C | 연주종료 | 6 | A | SCR420HB | 소입성보증강 | C2 | BM#2 | 1583 | 49 | 1607 | 1518 | 41 | 7400 |  | 3 | 0.25 | 22 |  | -1.25 | 1575 | 1607 | 0 | 18.46 |  | 12 | 61 | 51 | Y |  | 2018-04-08 22:42 | 67 | 1084 | 30 | 30 | 31 | 32 | 32 | 31 | 31 | 30 | 30 | 29 | 29 | 29 |  | 29 | 30 | 32 | 29 | 31 | -0.04 | Y | 40 | Y | 0 | [8 empty] | N | N | N | 100 | 0.54 | 59 | 101508 | 105830 | 3770 | 2000 | 14 | 1 | 10 | 2018-04-08 22:54 | 1575 | 112 |  | 27 |  | *전공정 요청 L/D잔강 이월 미실시,이상공정 등록 *연주 종료 00:24 (전공정 성분 오버) | 423C86261CFD46EABABB40F27552F4AA | BF6494225BA743BF900F65A4C35E3740 | 5703AEBBA66A42A4AB2BB1D08ACBCEC5 |  |  | 2793DEA195A74C08A37ED424767DF991 | 8498772B16204999860450EEC0E5748A |  |  | D2B47D4CCF4A487BB565895EE83EB7C9 | 097BE4460A8F4FDF9562EF2EC5E545B4 |  |  |  | 92.62 | 50 | 0 | 3300 | 0 |  | 450 | 300 | 선택 | 선택 | 0 | 3400 | 0 |  | 450 | 300 | 선택 | 선택 | 해제 | 미정 | 미정 | 미정 | 미정 |  | 미정 | BT180180 | H
C43280 | 2018-04-08 | 3 | C |  | 4 | A | AE15B36C2 | 합금강 | 보론강 | BM#1 | 1638 | 40 | 1660 | 1574 | 35 | 6000 |  | 2 | 0.27 | 16 | 40 | -2.72 | 1572 | 1628 | 1.07 | 0 | 17 | 16 | 61 | 37 | Y |  | 2018-04-08 23:21 | 74 | 1085 | 30 | 32 | 34 | 34 | 33 | 33 | 32 | 31 | 29 | 28 | 27 | 25 | 24 | 24 | 30 | 34 | 24 | 0 | -0.2 |  | 50 | Y | -0.2 | [8 empty] | N | N | N | 120 | 0.5 | 61 | 95030 | 96360 | 490 | 16200 | 3 | 1 |  | 2018-04-08 23:49 | 1572 | 134 |  | 35 | [16 empty] | 98.12 | 100 | 0 | 0 | 0 |  | 300 |  | 선택 | 선택 | 0 | 0 | 0 |  | 300 |  | 선택 | 선택 | 해제 | 미정 | 미정 | 해제 | 미정 |  | 미정 | RB100.00 | C
B44752 | 2018-04-08 | 2 | C |  | 5 | A | AE15B36C2 | 합금강 | 보론강 | BM#1 | 1607 | 61 | 1635 | 1514 | 50 | 9500 |  | 1 | 0.33 | 16 |  | 0 | 1576 | 1633 | 1.13 | 0 | 0 | 30 | 9 | 91 | Y |  | 2018-04-09 00:30 | 78 | 1096 | 21 | 36 | 43 | 46 | 47 | 48 | 48 | 47 | 47 | 45 | 44 | 43 | 41 | 41 | 43 | 48 | 41 | 47 | -0.2 | Y | 35.03 | Y | -0.4 | [8 empty] | N | N | N | 110 | 0.49 | 60 | 95030 | 95870 | -320 | 14900 | 3 | 1 |  | 2018-04-09 00:52 | 1576 | 163 |  | 27 |  | L/D 강제개공 및 나탕주입 ID:209 | [14 empty] | 98.99 | 100 | 0 | 0 | 0 |  | 300 |  | 선택 | 선택 | 0 | 0 | 0 |  | 300 |  | 선택 | 선택 | 해제 | 미정 | 미정 | 해제 | 미정 |  | 미정 | RB100.00 | H
A44783 | 2018-04-08 | 1 | C |  | 6 | A | AE15B36C2 | 합금강 | 보론강 | BM#1 | 1622 | 82 | 1635 | 1561 | 48 | 8600 |  | 3 | 0.29 | 19 |  | -1.58 | 1630 | 1615 | 16.48 | 0 |  | 35 | 35 | 59 | N | 1 | 2018-04-09 01:01 | 132 | 1090 | 40 | 36 | 43 | 46 | 48 | 50 | 50 | 50 | 49 | 49 | 48 | 47 | 46 | 44 | 46 | 50 | 44 | 50 | -0.13 | Y | 44.98 | Y | -0.4 | [8 empty] | N | N | N | 100 | 0.45 | 75 | 95030 | 106180 | 620 | 16200 | 3 | 1 |  | 2018-04-09 01:07 | 1579 | 213 |  | 59 |  | L/D 강제개공 및 나탕주입 ID:101.102.201 *전공정요청 감속주입 | [14 empty] | 88.98 | 100 | 0 | 0 | 0 |  | 300 |  | 선택 | 선택 | 0 | 0 | 0 |  | 300 |  | 선택 | 선택 | 해제 | 미정 | 미정 | 해제 | 미정 |  | 미정 | RB100.00 | C
B44754 | 2018-04-08 | 2 | C |  | 7 | A | AE15B36C2 | 합금강 | 보론강 | BM#1 | 1570 | 57 | 1644 | 1524 | 47 | 9300 |  | 1 | 0.33 | 16 |  | 0 | 1571 | 1629 | 1.8 | 0 | 0 | 5 | 24 | 98 | Y |  | 2018-04-09 02:59 | 73 | 1088 | 40 | 43 | 46 | 48 | 48 | 47 | 46 | 44 | 43 | 42 | 41 | 39 | 37 | 35 | 43 | 48 | 35 | 0 | -0.26 | Y | 50.02 | Y | -0.4 | [8 empty] | N | N | N | 150 | 0.45 | 70 | 100620 | 102180 | -2780 | 15700 | 3 | 1 |  | 2018-04-09 03:02 | 1571 | 144 |  | 16 |  | *전공정요청 감속주입 | [14 empty] | 100.62 | 100 | 0 | 0 | 0 |  | 300 |  | 선택 | 선택 | 0 | 0 | 0 |  | 300 |  | 선택 | 선택 | 해제 | 미정 | 미정 | 해제 | 미정 |  | 미정 | RB100.00 | H
A44785 | 2018-04-08 | 1 | C | 연주시작 | 1 | A | SCR420HB | 소입성보증강 | C2 | BM#2 | 1583 | 42 | 1655 | 1573 | 36 | 6500 |  | 3 | 0.26 | 23 |  | -2.09 | 1600 | 1655 | 0 | 23.1 |  | 12 | 62 | 86 | Y |  | 2018-04-09 03:23 | 92 | 1085 | 17 | 21 | 21 | 18 | 19 | 26 | 31 | 33 | 35 | 35 | 36 | 35 |  | 35 | 30 | 36 | 35 | 35 | 0 |  | 5.02 | Y | -0.2 |  | 2.65 | 2.65 | 0.9 |  |  |  |  | N | N | N | 150 | 0.5 | 54 | 93049 | 92470 | 5930 | 15500 | 14 | 2 |  | 2018-04-09 03:52 | 1600 | 115 |  | 35 |  | *T/D플럭스 225/15KG *롱노즐 실리부 부착 *수소 10분 측정값 기준치 초과. 생관통보 | 0C7FAFA93E964518BC81A6D04321B22B | F64A2F3F6ACE438A90ABB60E1E69355E | [12 empty] | 93.89 | 100 | 1022 | 0 | 0 |  | 450 | 300 | 선택 | 선택 | 1029 | 0 | 0 |  | 450 | 300 | 선택 | 선택 | 해제 | 미정 | 미정 | 선택 | 선택 |  | 미정 | BT180180 | H
B44755 | 2018-04-08 | 2 | C |  | 8 | A | AE15B36C2 | 합금강 | 보론강 | BM#1 | 1570 | 55 | 1634 | 1524 | 42 | 8300 |  | 1 | 0.32 | 15 |  | 0 | 1562 | 1624 | 1.37 | 0 | 0 | 15 | 45 | 131 | Y |  | 2018-04-09 04:04 | 64 | 1097 | 32 | 32 | 37 | 39 | 40 | 40 | 40 | 40 | 38 | 37 | 36 | 35 | 33 | 29 | 37 | 40 | 29 | 40 | -0.24 | Y | 45.02 | Y | -0.81 | [8 empty] | N | N | N | 140 | 0.48 | 66 | 100620 | 99460 | -110 | 16000 | 3 | 1 |  | 2018-04-09 04:05 | 1562 | 127 |  | 22 | [16 empty] | 100.62 | 100 | 0 | 0 | 0 |  | 300 |  | 선택 | 선택 | 0 | 0 | 0 |  | 300 |  | 선택 | 선택 | 해제 | 미정 | 미정 | 해제 | 미정 |  | 미정 | RB100.00 | C
A44786 | 2018-04-08 | 1 | C |  | 2 | A | SCR420HB | 소입성보증강 | C2 | BM#2 | 1644 | 39 | 1629 | 1586 | 32 | 5100 |  | 3 | 0.26 | 18 |  | -2.47 | 1573 | 1629 | 0 | 13.63 |  | 32 | 44 | 280 | Y |  | 2018-04-09 04:28 | 65 | 1094 | 33 | 25 | 21 | 18 | 16 | 15 | 16 | 15 | 15 | 15 | 14 |  |  | 14 | 19 | 21 | 14 | 15 | -0.18 |  | 39.98 | Y | -0.2 | [8 empty] | N | N | N | 140 | 0.54 | 52 | 93049 | 91520 | 7190 | 15400 | 14 | 2 |  | 2018-04-09 04:38 | 1573 | 107 |  | 25 | [16 empty] | 94.42 | 100 | 0 | 0 | 0 |  | 450 | 300 | 선택 | 선택 | 0 | 0 | 0 |  | 450 | 300 | 선택 | 선택 | 해제 | 미정 | 미정 | 선택 | 미정 |  | 미정 | BT180180 | H
B44756 | 2018-04-08 | 2 | A |  | 9 | A | AE15B36C2 | 합금강 | 보론강 | BM#1 | 1557 | 42 | 1635 | 1527 | 35 | 7200 |  | 1 | 0.34 | 18 |  | 0 | 1561 | 1632 | 1.51 | 0 | 0 | 30 | 10 | 72 | Y |  | 2018-04-09 05:04 | 63 | 1105 | 27 | 32 | 36 | 37 | 38 | 38 | 38 | 37 | 36 | 35 | 34 | 33 |  | 33 | 35 | 38 | 33 | 38 | -0.14 | Y | 35 | Y | -0.2 | [8 empty] | N | N | N | 130 | 0.49 | 60 | 100620 | 97650 | 110 | 16300 | 3 | 1 |  | 2018-04-09 05:06 | 1561 | 127 |  | 28 | [16 empty] | 104.81 | 100 | 0 | 0 | 0 |  | 300 |  | 선택 | 선택 | 0 | 0 | 0 |  | 300 |  | 선택 | 선택 | 해제 | 미정 | 해제 | 해제 | 미정 |  | 미정 | RB100.00 | C
A44787 | 2018-04-08 | 1 | A |  | 3 | A | SCR420HB | 소입성보증강 | C2 | BM#2 | 1580 | 40 | 1621 | 1538 | 34 | 5900 |  | 3 | 0.26 | 19 |  | -1.67 | 1582 | 1621 | 0 | 15.03 |  | 35 | 36 | 36 | Y |  | 2018-04-09 05:29 | 74 | 1091 | 13 | 23 | 28 | 31 | 32 | 32 | 31 | 30 | 29 | 28 | 27 | 26 |  | 26 | 27 | 32 | 26 | 0 | -0.17 | Y | 35 | Y | -0.2 | [8 empty] | N | N | N | 130 | 0.52 | 57 | 101508 | 96110 | 7130 | 15400 | 14 | 2 |  | 2018-04-09 05:37 | 1582 | 95 |  | 19 | [16 empty] | 98.36 | 100 | 0 | 0 | 0 |  | 450 | 300 | 선택 | 선택 | 0 | 0 | 0 |  | 450 | 300 | 선택 | 선택 | 해제 | 미정 | 미정 | 선택 | 미정 |  | 미정 | BT180180 | H
B44757 | 2018-04-08 | 2 | A |  | 10 | A | AE15B36C2 | 합금강 | 보론강 | BM#1 | 1609 | 50 | 1635 | 1554 | 40 | 8000 |  | 1 | 0.31 | 16 |  | -2.63 | 1566 | 1631 | 1.42 | 0 | 0 | 28 | 66 | 87 | Y |  | 2018-04-09 06:12 | 68 | 1077 | 28 | 33 | 38 | 40 | 40 | 40 | 39 | 37 | 36 | 35 | 33 | 30 | 28 | 28 | 35 | 40 | 28 | 40 | -0.27 | Y | 44.98 | Y | -0.4 | [8 empty] | N | N | N | 120 | 0.49 | 62 | 100620 | 100880 | 150 | 15940 | 3 | 1 |  | 2018-04-09 06:15 | 1566 | 130 |  | 23 | [16 empty] | 99.62 | 100 | 0 | 0 | 0 |  | 300 |  | 선택 | 선택 | 0 | 0 | 0 |  | 300 |  | 선택 | 선택 | 해제 | 미정 | 미정 | 미정 | 미정 |  | 미정 | RB100.00 | H
A44788 | 2018-04-08 | 1 | A | 연주종료 | 4 | A | SCR420HB | 소입성보증강 | C2 | BM#2 | 1574 | 41 | 1607 | 1547 | 37 | 6700 |  | 3 | 0.27 | 19 |  | -1.83 | 1576 | 1618 | 0 | 14.04 |  | 20 | 25 | 72 | Y |  | 2018-04-09 06:36 | 68 | 1095 | 24 | 28 | 31 | 32 | 32 | 31 | 30 | 29 | 28 | 28 | 29 | 28 |  | 28 | 29 | 32 | 28 | 28 | -0.1 | Y | 40 | Y | -0.2 | [8 empty] | N | N | N | 120 | 0.55 | 59 | 87713 | 107140 | 10210 | 2000 | 15 | 2 |  | 2018-04-09 06:42 | 1576 | 96 |  | 12 |  | *전공정 요청으로 L/D잔강이월 미실시. 이상공정 등록 *연주종료 08:02 (정기보수) | 62B217A0990B4225ADEBCB252D208B68 | A38EC2765F3A4F8DB91086E7615E1547 | 8B18DF0B426349E18E659A72C89C049C | [11 empty] | 76.04 | 100 | 0 | 3320 | 0 |  | 450 | 300 | 선택 | 선택 | 0 | 3060 | 0 |  | 450 | 300 | 선택 | 선택 | 해제 | 미정 | 미정 | 미정 | 미정 |  | 미정 | BT180180 | H
B44758 | 2018-04-08 | 2 | A |  | 11 | A | AE15B36C2 | 합금강 | 보론강 | BM#1 | 1613 | 48 | 1644 | 1566 | 31 | 6100 |  | 1 | 0.28 | 15 |  | -2.29 | 1563 | 1621 | 1.59 | 0 | 0 | 5 | 25 | 41 | Y |  | 2018-04-09 07:17 | 65 | 1087 | 23 | 28 | 31 | 33 | 34 | 33 | 33 | 31 | 30 | 29 | 27 | 25 |  | 25 | 30 | 34 | 25 | 33 | -0.26 | Y | 35.02 | Y | -0.4 | [8 empty] | N | N | N | 110 | 0.49 | 58 | 100620 | 95720 | 110 | 16510 | 3 | 1 |  | 2018-04-09 07:20 | 1563 | 129 |  | 24 | [16 empty] | 10062000 | 100 | 0 | 0 | 0 |  | 300 |  | 선택 | 선택 | 0 | 0 | 0 |  | 300 |  | 선택 | 선택 | 해제 | 미정 | 미정 | 미정 | 미정 |  | 미정 | RB100.00 | H
A44789 | 2018-04-09 | 1 | A |  | 12 | A | AE15B36C2 | 합금강 | 보론강 | BM#1 | 1636 | 41 | 1632 | 1566 | 35 | 5900 |  | 3 | 0.28 | 23 |  | -1.46 | 1580 | 1630 | 17.24 | 2.8 |  | 15 | 46 | 24 | Y |  | 2018-04-09 08:13 | 82 | 1102 | 21 | 34 | 45 | 50 | 53 | 54 | 55 | 54 | 54 | 53 | 53 | 52 | 51 | 50 | 48 | 55 | 50 | 54 | -0.14 | Y | 35 | Y | -0.2 | [8 empty] | N | N | N | 100 | 0.47 | 66 | 100620 | 103440 | 110 | 16060 | 3 | 1 |  | 2018-04-09 08:20 | 1580 | 153 |  | 29 | [16 empty] | 97.26 | 100 | 0 | 0 | 0 |  | 300 |  | 선택 | 선택 | 0 | 0 | 0 |  | 300 |  | 선택 | 선택 | 해제 | 미정 | 미정 | 미정 | 미정 |  | 미정 | RB100.00 | H
A44790 | 2018-04-09 | 1 | A | TUNDISH교체전 | 13 | A | AE15B36C2 | 합금강 | 보론강 | BM#1 | 1679 | 65 | 1638 | 1595 | 24 | 4100 |  | 3 | 0.29 | 20 |  | -1.23 | 1553 | 1609 | 17.36 | 0 | 0 | 32 | 45 | 61 | Y |  | 2018-04-09 09:14 | 55 | 1128 | 47 | 37 | 34 | 31 | 30 | 29 | 30 | 27 | 27 | 25 | 25 | 25 | 26 | 26 | 30 | 34 | 25 | 25 | 0 | Y | 45 | Y | 0.2 | [8 empty] | N | N | N | 150 | 0.49 | 63 | 110809 | 101090 | 4960 | 1800 | 3 | 1 |  | 2018-04-09 09:18 | 1581 | 164 |  | 38 |  |  | B540FFCFF5244136A16393F00850CCDD | 7712F4E22EE94C48807D1026C7B6C737 |  | 8242A6A732DA455B80A121A260601BAE | [10 empty] | 104.49 | 100 | 0 | 2500 | 0 |  | 300 |  | 선택 | 선택 | 0 | 2670 | 0 |  | 300 |  | 선택 | 선택 | 해제 | 미정 | 미정 | 미정 | 미정 |  | 미정 | RB150.00 | C
A44791 | 2018-04-09 | 1 | A | TUNDISH교체 | 1 | A | AE1055LS | 탄소강 | G-AE1055LS | BM#1 | 1581 | 44 | 1650 | 1530 | 39 | 6800 |  | 3 | 0.25 | 28 |  | -1.49 | 1579 | 1628 | 0 | 21.88 |  | 30 | 11 | 88 | Y |  | 2018-04-09 10:17 | 95 | 1116 | 20 | 30 | 32 | 36 | 38 | 40 | 41 | 41 | 41 | 41 |  |  |  | 41 | 37 | 41 | 41 | 41 | 0 |  | 14.98 | Y | 0 |  | 2.02 | 1.96 | [5 empty] | N | N | M | 230 | 0.47 | 53 | 84590 | 88990 | 7020 | 15400 | 8 | 2 |  | 2018-04-09 10:23 | 1579 | 179 |  | 62 |  | *T/D가열온도:자동-1361`.수동건-1348`.STR#1:1078.STR#2:1041.T/D FLUX 유:15,용:225 *STR#1 STOPPER CONTROL 안됨-헤드 추가절단 500mm *주입말 전공정 지연으로 감속주입-정속주입 강종 감속으로 이상재 등록ID:104~105.204~205 *전공정 지연으로 감속주입-감속주입 10%이상으로 이상재등록 | [14 empty] | 87.7 | 100 | 2000 | 0 | 0 |  | 400 |  | 선택 | 해제 | 1500 | 0 | 0 |  | 400 |  | 선택 | 해제 | 해제 | 미정 | 미정 | 선택 | 선택 |  | 미정 | BT180180 | H
A44792 | 2018-04-09 | 1 | A |  | 2 | A | AE1055LS | 탄소강 | G-AE1055LS | BM#1 | 1582 | 55 | 1643 | 1529 | 37 | 6600 |  | 3 | 0.26 | 31 |  | -1.2 | 1576 | 1617 | 0 | 17.55 |  | 5 | 26 | 28 | Y |  | 2018-04-09 11:14 | 92 | 1110 | 39 | 42 | 45 | 48 | 51 | 51 | 51 | 51 | 51 | 51 | 50 | 50 | 48 | 48 | 48 | 51 | 48 | 51 | -0.08 | Y | 39.98 | Y | -0.4 | [8 empty] | N | N | Y | 220 | 0.43 | 64 | 84590 | 90020 | 7110 | 15010 | 8 | 2 |  | 2018-04-09 11:43 | 1576 | 174 |  | 63 |  | *전공정 지연으로 감속주입-정속주입 강종 감속으로 이상재 등록 *전공정 지연으로 감속주입-감속주입 10%이상으로 이상재등록 | [14 empty] | 87.16 | 100 | 0 | 0 | 0 |  | 400 |  | 선택 | 해제 | 0 | 0 | 0 |  | 400 |  | 선택 | 해제 | 해제 | 미정 | 미정 | 선택 | 미정 |  | 미정 | BT180180 | H
A44794 | 2018-04-09 | 1 | B |  | 3 | A | AE1055LS | 탄소강 | G-AE1055LS | BM#1 | 1573 | 42 | 1588 | 1528 | 32 | 5400 |  | 3 | 0.26 | 28 |  | -1.47 | 1549 | 1596 | 0 | 20.71 |  | 20 | 26 | 218 | Y |  | 2018-04-09 13:09 | 65 | 1103 | 45 | 42 | 40 | 39 | 36 | 35 | 34 | 34 | 32 | 32 | 31 | 30 | 30 | 29 | 35 | 40 | 29 | 0 | -0.2 |  | 55 | Y | -0.2 | [8 empty] | N | N | Y | 210 | 0.43 | 66 | 84590 | 89900 | 7070 | 14800 | 8 | 2 |  | 2018-04-09 13:14 | 1549 | 109 |  | 15 |  | *전공정 지연으로 감속주입-정속주입 강종 감속으로 이상재 등록 *전공정 지연으로 감속주입-감속주입 10%이상으로 이상재등록 *자동:1521℃. 수동:1519℃ | [14 empty] | 87.3 | 100 | 0 | 0 | 0 |  | 400 |  | 선택 | 해제 | 0 | 0 | 0 |  | 400 |  | 선택 | 해제 | 해제 | 미정 | 미정 | 선택 | 미정 |  | 미정 | BT180180 | H
A44795 | 2018-04-09 | 1 | B |  | 4 | B | AE1055LS | 탄소강 | G-AE1055LS | BM#1 | 1593 | 41 | 1577 | 1542 | 29 | 4900 |  | 3 | 0.26 | 25 |  | -1.06 | 1547 | 1577 | 0 | 18.25 |  | 32 | 46 | 93 | Y |  | 2018-04-09 14:18 | 63 | 1126 | 26 | 33 | 37 | 39 | 41 | 41 | 40 | 40 | 39 | 38 | 38 | 36 | 36 | 36 | 37 | 41 | 36 | 36 | -0.1 | Y | 50 | Y | 0 | [8 empty] | N | N | Y | 200 | 0.43 | 70 | 101508 | 98370 | 6000 | 15800 | 8 | 2 |  | 2018-04-09 14:27 | 1547 | 91 |  | 12 |  | *전공정 지연으로 감속주입-정속주입 강종 감속으로 이상재 등록 *전공정 지연으로 감속주입-감속주입 10%이상으로 이상재등록 | [14 empty] | 96.31 | 100 | 0 | 0 | 0 |  | 400 |  | 선택 | 해제 | 0 | 0 | 0 |  | 400 |  | 선택 | 해제 | 해제 | 미정 | 미정 | 선택 | 미정 |  | 미정 | BT180180 | H
A44796 | 2018-04-09 | 1 | B |  | 5 | B | AE1055LS | 탄소강 | G-AE1055LS | BM#1 | 1602 | 34 | 1587 | 1543 | 26 | 4700 |  | 3 | 0.27 | 25 |  | -1.49 | 1545 | 1587 | 0 | 23.54 |  | 19 | 50 | 70 | Y |  | 2018-04-09 15:39 | 61 | 1078 | 34 | 34 | 35 | 34 | 33 | 31 | 30 | 29 | 28 | 27 | 26 | 25 | 25 | 24 | 30 | 35 | 24 | 34 | -0.18 |  | 60.02 | Y | -0.2 | [8 empty] | N | N | Y | 190 | 0.43 | 70 | 152262 | 97440 | 7010 | 15300 | 8 | 2 |  | 2018-04-09 15:39 | 1545 | 76 |  | 3 |  | *전공정 지연으로 감속주입-정속주입 강종 감속으로 이상재 등록 ID:101~106.201~206 *전공정 지연으로 감속주입-감속주입 10%이상으로 이상재등록 ID101~106.201~206 *유사강종 연연주 혼탕부 성분 확인 ID:107~109.207~209 | [14 empty] | 145.91 | 100 | 0 | 0 | 0 |  | 400 |  | 선택 | 해제 | 0 | 0 | 0 |  | 400 |  | 선택 | 해제 | 해제 | 미정 | 미정 | 선택 | 미정 |  | 미정 | BT180180 | H
A44797 | 2018-04-09 | 1 | B |  | 6 | A | P-AE1055LS | 탄소강 | G-AE1055LS | BM#1 | 1596 | 43 | 1563 | 1535 | 36 | 6200 |  | 3 | 0.26 | 25 |  | -1.4 | 1540 | 1580 | 25.83 | 0 |  | 30 | 12 | 164 | Y |  | 2018-04-09 16:41 | 55 | 1085 | 22 | 24 | 27 | 28 | 28 | 28 | 27 | 25 | 25 | 24 | 23 | 23 | 23 | 23 | 25 | 28 | 23 | 28 | -0.11 | Y | 45 | Y | 0 | [8 empty] | N | N | Y | 180 | 0.47 | 62 | 50754 | 95660 | 7050 | 15100 | 8 | 2 |  | 2018-04-09 16:48 | 1540 | 90 |  | 12 |  | *유사강종 연연주 혼탕부 성분 확인 ID:107~109.207~209 | [14 empty] | 49.42 | 100 | 0 | 0 | 0 |  | 650 |  | 선택 | 해제 | 0 | 0 | 0 |  | 650 |  | 선택 | 해제 | 해제 | 미정 | 미정 | 선택 | 미정 |  | 미정 | BT180180 | H
C43295 | 2018-04-09 | 3 | B |  | 7 | A | P-AE1055LS | 탄소강 | G-AE1055LS | BM#1 | 1559 | 10 | 1596 | 1576 | 4 | 6000 |  | 3 | 0.27 | 25 |  | -1.47 | 1555 | 1599 | 23.66 | 0 |  | 22 | 74 | 55 | Y |  | 2018-04-09 17:33 | 70 | 1080 | 21 | 33 | 40 | 44 | 46 | 47 | 47 | 47 | 47 | 47 | 46 | 46 |  | 46 | 43 | 47 | 46 | 47 | -0.03 | Y | 29.98 | Y | 0 | [8 empty] | N | N | Y | 230 | 0.47 | 60 | 84590 | 91980 | 7060 | 15700 | 8 | 2 |  | 2018-04-09 17:40 | 1556 | 150 |  | 25 | [16 empty] | 76.14 | 100 | 0 | 0 | 0 |  | 650 |  | 선택 | 해제 | 0 | 0 | 0 |  | 650 |  | 선택 | 해제 | 해제 | 미정 | 미정 | 선택 | 미정 |  | 미정 | BT180180 | H
A44798 | 2018-04-09 | 1 | B |  | 8 | A | P-AE1055LS | 탄소강 | G-AE1055LS | BM#1 | 1563 | 40 | 1580 | 1508 | 33 | 5600 |  | 3 | 0.27 | 25 |  | -1.27 | 1536 | 1573 | 28.48 | 0 |  | 5 | 27 | 200 | Y |  | 2018-04-09 18:30 | 51 | 1083 | 44 | 36 | 30 | 27 | 24 | 22 | 20 | 19 | 17 | 16 | 16 | 16 | 15 | 15 | 24 | 30 | 15 | 16 | -0.3 |  | 49.98 | Y | -0.2 | [8 empty] | N | N | N | 220 | 0.48 | 61 | 84590 | 95610 | 7170 | 15600 | 8 | 2 |  | 2018-04-09 18:38 | 1536 | 107 |  | 28 | 54 | [15 empty] | 82.41 | 100 | 0 | 0 | 0 |  | 650 |  | 선택 | 해제 | 0 | 0 | 0 |  | 650 |  | 선택 | 해제 | 해제 | 미정 | 미정 | 선택 | 미정 |  | 미정 | BT180180 | H
A44799 | 2018-04-09 | 1 | B |  | 9 | A | P-AE1055LS | 탄소강 | G-AE1055LS | BM#1 | 1617 | 41 | 1590 | 1527 | 28 | 4700 |  | 3 | 0.26 | 25 |  | -1.36 | 1546 | 1585 | 18.32 | 0 |  | 20 | 27 | 196 | Y |  | 2018-04-09 19:24 | 61 | 1085 | 14 | 17 | 21 | 23 | 24 | 24 | 24 | 24 | 23 | 23 | 22 | 22 | 21 | 21 | 22 | 24 | 21 | 24 | -0.07 | Y | 40 | Y | -0.2 | [8 empty] | N | N | Y | 210 | 0.48 | 65 | 101508 | 99260 | 7050 | 15300 | 8 | 2 |  | 2018-04-09 19:31 | 1546 | 110 |  | 38 | [16 empty] | 95.49 | 100 | 0 | 0 | 0 |  | 650 |  | 선택 | 해제 | 0 | 0 | 0 |  | 650 |  | 선택 | 해제 | 해제 | 미정 | 미정 | 선택 | 미정 |  | 미정 | BT180180 | H
A44800 | 2018-04-09 | 1 | C | TUNDISH교체전 | 10 | C | P-AE1055LS | 탄소강 | G-AE1055LS | BM#1 | 0 | 41 | 1587 | 1513 | 37 | 6500 |  | 3 | 0.26 | 25 |  | -1.66 | 1538 | 1587 | 22.39 | 6.87 |  | 32 | 47 | 187 | Y |  | 2018-04-09 20:38 | 53 | 1086 | 19 | 18 | 18 | 18 | 18 | 17 | 17 | 16 | 15 | 14 | 14 | 13 | 12 | 11 | 15 | 18 | 11 | 18 | -0.13 |  | 55 | Y | -0.2 | [8 empty] | N | N | M | 200 | 0.47 | 76 | 105599 | 104500 | 7000 | 2000 | 8 | 2 |  | 2018-04-09 20:45 | 1538 | 117 |  | 30 |  | *전공정 요청 감속주입 | C955B8ABBA1942C887726DA58CF3EEED | B84A061FDC0D4844A1EC076CB7B91A37 | 4D7223CA21B642DE83537019246AA479 | [11 empty] | 94.71 | 100 | 0 | 3500 | 0 |  | 650 |  | 선택 | 해제 | 0 | 3500 | 0 |  | 650 |  | 선택 | 해제 | 해제 | 미정 | 미정 | 선택 | 미정 |  | 미정 | BT180180 | H
A44801 | 2018-04-09 | 1 | C | TUNDISH교체 | 1 | A | KFMN438S | 합금강 | D1 | BM#1 | 1620 | 52 | 1653 | 1559 | 46 | 9000 |  | 1 | 0.39 | 16 |  | 0 | 1578 | 1646 | 1.01 | 0 | 0 | 30 | 13 | 120 | Y |  | 2018-04-09 22:18 | 86 | 1082 | 32 | 29 | 32 | 35 | 37 | 38 | 39 | 39 | 39 | 39 | 38 |  |  | 38 | 36 | 39 | 38 | 39 | -0.05 |  | 20 | Y | -0.2 |  | 1.9 | 1.72 | [5 empty] | N | N | M | 150 | 0.46 | 56 | 84590 | 95520 | 40 | 15500 | 8 | 1 |  | 2018-04-09 22:22 | 1578 | 136 |  | 26 | 20 | *T/D플럭스 유15용120KG | [14 empty] | 86.32 | 100 | 1000 | 0 | 0 |  | 650 |  | 선택 | 선택 | 1000 | 0 | 0 |  | 650 |  | 선택 | 선택 | 미정 | 미정 | 미정 | 해제 | 미정 |  | 미정 | BT180180 | H
A44802 | 2018-04-09 | 1 | C |  | 2 | A | KFMN438S | 합금강 | D1 | BM#1 | 1551 | 43 | 1623 | 1550 | 39 | 7200 |  | 1 | 0.36 | 15 |  | 0 | 1550 | 1619 | 1.39 | 0 | 0 | 5 | 28 | 70 | Y |  | 2018-04-09 23:26 | 58 | 1075 | 36 | 34 | 34 | 33 | 33 | 32 | 31 | 30 | 30 | 29 | 28 | 27 | 25 | 22 | 30 | 34 | 22 | 0 | -0.22 |  | 54.98 | Y | -0.6 | [8 empty] | N | N | Y | 140 | 0.47 | 69 | 99414 | 105350 | 80 | 15700 | 8 | 1 |  | 2018-04-09 23:30 | 1550 | 123 |  | 16 | 13 | *STR#1.2 클로깅 발생 | [14 empty] | 95.59 | 100 | 0 | 0 | 0 |  | 650 |  | 선택 | 선택 | 0 | 0 | 0 |  | 650 |  | 선택 | 선택 | 미정 | 미정 | 미정 | 미정 | 미정 |  | 미정 | RB100.00 | C
A44803 | 2018-04-09 | 1 | C |  | 3 | A | KFMN438S | 합금강 | D1 | BM#1 | 1571 | 44 | 1633 | 1529 | 41 | 7500 |  | 1 | 0.35 | 10 |  | -5.82 | 1556 | 1626 | 1.55 | 0 | 0 | 20 | 28 | 63 | Y |  | 2018-04-10 00:22 | 64 | 1084 | 22 | 20 | 27 | 29 | 30 | 30 | 29 | 29 | 28 | 27 | 27 | 26 | 24 | 23 | 26 | 30 | 23 | 29 | -0.14 | Y | 49.93 | Y | 0 |  |  |  | 1.04 |  |  |  |  | N | N | Y | 130 | 0.47 | 70 | 99414 | 102460 | -710 | 15300 | 8 | 1 |  | 2018-04-10 00:36 | 1556 | 128 |  | 28 |  | *진공 기준 미달 (이상공정등록)생관통보 | [14 empty] | 97.7 | 100 | 0 | 0 | 0 |  | 650 |  | 선택 | 선택 | 0 | 0 | 0 |  | 650 |  | 선택 | 선택 | 미정 | 미정 | 미정 | 미정 | 미정 |  | 미정 | RB100.00 | H
A44804 | 2018-04-09 | 1 | C |  | 4 | A | KFMN438S | 합금강 | D1 | BM#1 | 1632 | 49 | 1646 | 1511 | 43 | 8000 |  | 1 | 0.35 | 16 |  | -2.28 | 1565 | 1634 | 0.93 | 0 | 0 | 32 | 48 | 67 | Y |  | 2018-04-10 01:32 | 73 | 1078 | 20 | 30 | 37 | 42 | 43 | 44 | 44 | 44 | 43 | 43 | 42 | 41 | 40 | 40 | 39 | 44 | 40 | 44 | -0.11 | Y | 34.98 | Y | -0.2 | [8 empty] | N | N | Y | 120 | 0.47 | 61 | 97587 | 95430 | 70 | 15900 | 8 | 1 |  | 2018-04-10 01:38 | 1565 | 136 |  | 31 | [16 empty] | 106.07 | 100 | 0 | 0 | 0 |  | 650 |  | 선택 | 선택 | 0 | 0 | 0 |  | 650 |  | 선택 | 선택 | 미정 | 미정 | 미정 | 미정 | 미정 |  | 미정 | RB098.00 | C
A44805 | 2018-04-09 | 1 | C | 잔강최소화전 | 5 | A | KFMN438S | 합금강 | D1 | BM#1 | 1575 | 50 | 1634 | 1536 | 46 | 8500 |  | 1 | 0.33 | 15 |  | 0 | 1561 | 1643 | 1.13 | 0 | 0 | 30 | 14 | 45 | Y |  | 2018-04-10 02:35 | 69 | 1085 | 39 | 37 | 40 | 41 | 42 | 42 | 41 | 41 | 41 | 40 | 39 | 39 | 37 | 35 | 40 | 42 | 35 | 41 | -0.14 | Y | 49.97 | Y | -0.4 | [8 empty] | N | N | M | 110 | 0.47 | 71 | 107067 | 103490 | 80 | 3000 | 8 | 1 |  | 2018-04-10 02:42 | 1565 | 137 |  | 30 | [16 empty] | 104.97 | 0 | 0 | 3100 | 0 |  | 650 |  | 선택 | 선택 | 0 | 3100 | 0 |  | 650 |  | 선택 | 선택 | 미정 | 미정 | 미정 | 미정 | 미정 |  | 미정 | BT180180 | C
A44806 | 2018-04-09 | 1 | C | 잔강최소화 | 6 | A | 46MNVS6 | 합금강 | KFMN445V계 | BM#1 | 1546 | 44 | 1657 | 1537 | 40 | 7000 |  | 1 | 0.35 | 16 |  | 0 | 1575 | 1642 | 0 | 2.19 | 0 | 5 | 29 | 40 | Y |  | 2018-04-10 03:36 | 81 | 1096 | 13 | 39 | 41 | 43 | 44 | 45 | 45 | 45 | 45 | 44 |  |  |  | 44 | 40 | 45 | 44 | 45 | -0.05 | Y | 20 | Y | -0.2 | [8 empty] | N | N | Y | 100 | 0.51 | 50 | 91104 | 93550 | 4840 | 16300 | 8 | 1 |  | 2018-04-10 03:43 | 1575 | 157 |  | 52 | [16 empty] | 92.02 | 100 | 3100 | 0 | 0 |  | 490 |  | 선택 | 해제 | 3100 | 0 | 0 |  | 490 |  | 선택 | 해제 | 해제 | 미정 | 선택 | 해제 | 선택 | 5 | 미정 | RB100.00 | H
A44807 | 2018-04-09 | 1 | A |  | 7 | A | 46MNVS6 | 합금강 | KFMN445V계 | BM#1 | 1622 | 55 | 1656 | 1563 | 40 | 7300 |  | 1 | 0.34 | 15 |  | 0 | 1574 | 1639 | 0 | 2.66 | 0 | 20 | 29 | 33 | Y |  | 2018-04-10 04:59 | 80 | 1087 | 43 | 47 | 50 | 52 | 52 | 52 | 51 | 51 | 51 | 50 | 49 | 48 |  | 48 | 50 | 52 | 48 | 52 | -0.1 | Y | 39.98 | Y | -0.2 | [8 empty] | N | N | Y | 150 | 0.49 | 59 | 91104 | 93810 | 5100 | 15460 | 8 | 1 |  | 2018-04-10 05:03 | 1574 | 150 |  | 21 |  | *STR#1.2 클로깅 발생 | [14 empty] | 92.02 | 100 | 0 | 0 | 0 |  | 490 |  | 선택 | 해제 | 0 | 0 | 0 |  | 490 |  | 선택 | 해제 | 해제 | 미정 | 선택 | 미정 | 미정 |  | 미정 | RB100.00 | H
A44808 | 2018-04-09 | 1 | A | TUNDISH교체전 | 8 | A | 46MNVS6 | 합금강 | KFMN445V계 | BM#1 | 1587 | 51 | 1649 | 1549 | 47 | 8700 |  | 1 | 0.34 | 15 |  | -4.09 | 1563 | 1647 | 0 | 2.9 | 0 | 15 | 47 | 1079 | Y |  | 2018-04-10 06:10 | 69 | 1060 | 45 | 42 | 40 | 39 | 37 | 35 | 34 | 32 | 31 | 30 | 28 | 26 | 23 | 23 | 35 | 40 | 23 | 0 | -0.34 |  | 50.02 | Y | -0.6 | [8 empty] | N | N | M | 140 | 0.47 | 60 | 73242 | 91970 | 5030 | 3000 | 8 | 1 |  | 2018-04-10 06:13 | 1563 | 131 |  | 12 | 20 | *STR#1,#2 클로깅으로 감속주입 | 0FC4589E159B4085BF1A31E4CC3537C7 | C03A0D9CEB764B8683C8DDF18B30F67F |  | B2EE280CCDB64A72988BF0576328C33D | [10 empty] | 75.51 | 100 | 0 | 3120 | 0 |  | 490 |  | 선택 | 해제 | 0 | 4250 | 0 |  | 490 |  | 선택 | 해제 | 해제 | 미정 | 선택 | 미정 | 미정 |  | 미정 | RB090.00 | C
A44809 | 2018-04-09 | 1 | A | TUNDISH교체 | 1 | A | SMN443H2 | 소입성보증강 | 보론강 | BM#1 | 1648 | 53 | 1651 | 1577 | 44 | 8000 |  | 1 | 0.32 | 20 |  | -2.8 | 1576 | 1654 | 3.48 | 0 | 0 | 32 | 49 | 118 | N | 2 | 2018-04-10 07:17 | 85 | 1098 | 21 | 76 | 23 | 29 | 32 | 34 | 35 | 36 | 35 | 36 | 36 |  |  | 36 | 36 | 36 | 35 | 36 | -0.2 |  | 5 | Y | 0 |  | 1.9 | 1.9 | 1.67 |  |  |  |  | N | N | N | 150 | 0.48 | 56 | 96815 | 94010 | 7490 | 13860 | 9 | 2 |  | 2018-04-10 07:20 | 1579 | 148 |  | 33 | 16 | *T/D가열온도:자동-1363`.수동건-1345`.STR#1:972.STR#2:960.T/D FLUX 유:15,용:120 *STR#2 STOPPER CONTROL 안됨-헤드 추가절단 500mm | [14 empty] | 94.92 | 100 | 700 | 0 | 0 |  | 650 |  | 선택 | 선택 | 1300 | 0 | 0 |  | 650 |  | 선택 | 선택 | 미정 | 미정 | 해제 | 선택 | 선택 |  | 미정 | RB100.00 | H
A44810 | 2018-04-10 | 1 | A |  | 2 | A | SMN443H2 | 소입성보증강 | 보론강 | BM#1 | 1614 | 50 | 1626 | 1512 | 42 | 7700 |  | 3 | 0.3 | 21 |  | -2.17 | 1565 | 1621 | 11.21 | 0 |  | 5 | 30 | 57 | Y |  | 2018-04-10 08:17 | 74 | 1122 | 33 | 36 | 39 | 41 | 41 | 41 | 40 | 39 | 38 | 37 | 36 | 36 | 35 | 35 | 38 | 41 | 35 | 41 | -0.13 | Y | 44.98 | Y | -0.2 |  |  |  | 1.51 |  |  |  |  | N | N | N | 140 | 0.49 | 61 | 96815 | 99720 | 6980 | 15230 | 9 | 2 |  | 2018-04-10 08:23 | 1565 | 142 |  | 32 |  | *자동 1531℃.수동 1524℃ | [14 empty] | 90.74 | 100 | 0 | 0 | 0 |  | 650 |  | 선택 | 선택 | 0 | 0 | 0 |  | 650 |  | 선택 | 선택 | 미정 | 미정 | 미정 | 선택 | 미정 |  | 미정 | RB100.00 | H
B44759 | 2018-04-10 | 2 | A | 연주시작 | 1 | B | SCR420HON2 | 소입성보증강 | C | BM#2 | 1593 | 49 | 1685 | 1544 | 43 | 8500 |  | 1 | 0.32 | 20 |  | -2.74 | 1591 | 1692 | 0 | 4.71 | 0 | 30 | 15 | 190 | Y |  | 2018-04-10 09:41 | 80 | 1128 | 8478 | 29 | 29 | 28 | 27 | 27 | 20 | 23 | 26 | 28 | 29 | 29 | 30 | 30 | 27 | 30 | 30 | 29 | 0.02 |  | 5.02 | Y | 0 |  | 2.74 | 2.68 | 2.01 |  |  |  |  | N | N | N | 150 | 0.41 | 54 | 84590 | 80200 | 4100 | 16400 | 16 | 1 |  | 2018-04-10 09:49 | 1591 | 131 |  | 10 |  | *턴디쉬 플럭스 120KG/15KG *슬리브 롱노즐 사용 *연주시작 09:52 *전공정 요청 감속주입(20% 이상감속) *수소기준초과(10분) 이상재 등록 | 42482E2DF8B24C96AA0801BB21697842 | 654DF2E61FAB479CBFDAB360ADB38AAA | [12 empty] | 100.34 | 100 | 1000 | 0 | 0 |  | 410 | 300 | 선택 | 선택 | 1000 | 0 | 0 |  | 410 | 300 | 선택 | 선택 | 해제 | 미정 | 선택 | 미정 | 미정 |  | 미정 | BT180180 | H
A44811 | 2018-04-10 | 1 | A |  | 3 | A | SMN443H2 | 소입성보증강 | 보론강 | BM#1 | 1609 | 43 | 1607 | 1527 | 34 | 5900 |  | 3 | 0.38 | 18 |  | -1.55 | 1580 | 1615 | 9.02 | 0 |  | 20 | 30 | 55 | Y |  | 2018-04-10 08:54 | 89 | 1090 | 33 | 36 | 39 | 41 | 41 | 41 | 41 | 40 | 39 | 38 | 38 | 37 | 37 | 37 | 39 | 41 | 37 | 41 | -0.09 | Y | 45.02 | Y | 0 | [8 empty] | N | N | N | 130 | 0.49 | 61 | 148070 | 97970 | 7030 | 14210 | 9 | 2 |  | 2018-04-10 09:24 | 1568 | 139 |  | 60 |  | *유사강종 연연주 혼탕부 성분 확인 ID:111~113.211~213 | [14 empty] | 141.02 | 100 | 0 | 0 | 0 |  | 650 |  | 선택 | 선택 | 0 | 0 | 0 |  | 650 |  | 선택 | 선택 | 미정 | 미정 | 미정 | 선택 | 미정 |  | 미정 | BT180180 | C
B44760 | 2018-04-10 | 2 | A |  | 2 | A | SCR420HON2 | 소입성보증강 | C | BM#2 | 1584 | 48 | 1676 | 1527 | 42 | 8300 |  | 1 | 0.35 | 16 |  | -3.75 | 1586 | 1683 | 0 | 5.15 | 0 | 35 | 37 | 1544 | Y |  | 2018-04-10 10:28 | 75 | 1140 | 29 | 31 | 33 | 34 | 35 | 36 | 35 | 35 | 34 | 34 | 33 | 32 |  | 32 | 33 | 36 | 32 | 35 | -0.13 | Y | 30 | Y | -0.2 | [8 empty] | N | N | N | 140 | 0.4 | 60 | 101508 | 79000 | 4480 | 16900 | 16 | 1 |  | 2018-04-10 10:39 | 1586 | 126 |  | 20 |  | *전공정 지연 감속주입(20% 이상감속) | [14 empty] | 120.84 | 100 | 0 | 0 | 0 |  | 410 | 300 | 선택 | 선택 | 0 | 0 | 0 |  | 410 | 300 | 선택 | 선택 | 해제 | 미정 | 선택 | 미정 | 미정 |  | 미정 | BT180180 | H
A44812 | 2018-04-10 | 1 | A |  | 4 | A | SMN443H | 소입성보증강 | 보론강 | BM#1 | 1548 | 45 | 1599 | 1523 | 38 | 6700 |  | 3 | 0.23 | 26 |  | -1.24 | 1560 | 1599 | 9.04 | 0 |  | 15 | 48 | 54 | Y |  | 2018-04-10 10:07 | 69 | 1131 | 34 | 29 | 27 | 27 | 27 | 27 | 27 | 25 | 25 | 25 | 24 | 23 | 21 | 21 | 26 | 27 | 21 | 27 | -0.12 |  | 49.98 | Y | -0.4 |  |  |  | 1.53 |  |  |  |  | N | N | N | 120 | 0.49 | 63 | 45560 | 101080 | 7020 | 11600 | 9 | 2 |  | 2018-04-10 10:15 | 1560 | 138 |  | 51 |  | *유사강종 연연주 혼탕부 성분 확인 ID:101.201 *A44813Heat L/D개공후 팬던트 스위치 조작 미숙으로 L/D막힘-나탕주입 이상재ID:104.204 *L/D개공후 팬던트 스위치 조작 미숙으로 L/D막힘-조치중 T/D 레벨 기준 이하로 떨어짐 | [14 empty] | 42.15 | 100 | 0 | 0 | 0 |  | 650 |  | 선택 | 선택 | 0 | 0 | 0 |  | 650 |  | 선택 | 선택 | 미정 | 미정 | 미정 | 선택 | 미정 |  | 미정 | RB100.00 | H
B44761 | 2018-04-10 | 2 | A |  | 3 | A | SCR420HON2 | 소입성보증강 | C | BM#2 | 1593 | 49 | 1664 | 1534 | 44 | 9100 |  | 1 | 0.34 | 16 |  | -2.84 | 1585 | 1668 | 0 | 3.08 | 0 | 19 | 51 | 1003 | Y |  | 2018-04-10 11:35 | 74 | 1150 | 29 | 36 | 43 | 46 | 47 | 47 | 45 | 44 | 43 | 42 | 40 | 39 | 36 | 36 | 41 | 47 | 36 | 0 | -0.27 | Y | 40.02 | Y | -0.6 | [8 empty] | N | N | N | 130 | 0.46 | 64 | 84590 | 96950 | 5080 | 16400 | 16 | 1 |  | 2018-04-10 11:44 | 1613 | 114 |  | 15 |  | *전공정 지연 감속주입 | [14 empty] | 82.53 | 100 | 0 | 0 | 0 |  | 410 | 300 | 선택 | 선택 | 0 | 0 | 0 |  | 410 | 300 | 선택 | 선택 | 해제 | 미정 | 선택 | 미정 | 미정 |  | 미정 | BT180180 | H
A44813 | 2018-04-10 | 1 | A | 잔강최소화전 | 5 | B | SMN443H | 소입성보증강 | 보론강 | BM#1 | 1589 | 42 | 1610 | 1511 | 36 | 6300 |  | 3 | 0.37 | 18 |  | -2.14 | 1559 | 1607 | 10.34 | 0 |  | 32 | 50 | 40 | Y |  | 2018-04-10 11:17 | 68 | 1141 | 19 | 24 | 29 | 31 | 32 | 31 | 31 | 31 | 31 | 30 | 28 |  |  | 28 | 28 | 32 | 28 | 31 | -0.08 | Y | 30 | Y | -0.4 |  |  |  | 1.36 |  |  |  |  | N | N | N | 110 | 0.49 | 56 | 84436 | 90450 | 7000 | 3000 | 9 | 2 |  | 2018-04-10 11:24 | 1559 | 135 |  | 46 |  | *L/D개공후 팬던트 스위치 조작 미숙으로 L/D막힘-나탕주입 이상재ID:101.201 | [14 empty] | 86.65 | 100 | 0 | 3750 | 0 |  | 650 |  | 선택 | 선택 | 0 | 4000 | 0 |  | 650 |  | 선택 | 선택 | 미정 | 미정 | 미정 | 선택 | 미정 |  | 미정 | RB130.00 | C
B44762 | 2018-04-10 | 2 | B |  | 4 | A | SCR420HON2 | 소입성보증강 | C | BM#2 | 1613 | 44 | 1677 | 1544 | 41 | 8200 |  | 1 | 0.37 | 16 |  | -2.91 | 1588 | 1677 | 0 | 9.27 | 0 | 33 | 1 | 19147 | Y |  | 2018-04-10 12:53 | 77 | 900 | 32 | 33 | 37 | 37 | 37 | 35 | 35 | 33 | 32 | 30 | 29 | 28 | 26 | 23 | 32 | 37 | 23 | 37 | -0.25 |  | 55.02 | Y | -0.6 | [8 empty] | N | N | N | 120 | 0.4 | 69 | 84590 | 91110 | 4990 | 16500 | 16 | 1 |  | 2018-04-10 12:55 | 1588 | 104 |  | 5 |  | *전공정 지연 20% 이상 감속주입.이상공정 등록 | [14 empty] | 88.11 | 100 | 0 | 0 | 0 |  | 410 | 300 | 선택 | 선택 | 0 | 0 | 0 |  | 410 | 300 | 선택 | 선택 | 해제 | 미정 | 선택 | 미정 | 미정 |  | 미정 | BT180180 | H
A44814 | 2018-04-10 | 1 | B | 잔강최소화 | 6 | A | SMN440 | 합금강 | D1 | BM#1 | 1652 | 42 | 1622 | 1593 | 30 | 4600 |  | 3 | 0.28 | 19 |  | -1.63 | 1571 | 1608 | 10.45 | 0 |  | 5 | 31 | 39 | Y |  | 2018-04-10 12:10 | 77 | 1080 | -37 | 27 | 30 | 32 | 32 | 33 | 33 | 32 | 32 | 32 | 32 |  |  | 32 | 25 | 33 | 32 | 32 | -0.04 | Y | 24.98 | Y | 0 |  | 1.47 | 1.47 | 1.28 |  |  |  |  | N | N | N | 100 | 0.49 | 58 | 93264 | 101020 | 8180 | 15900 | 9 | 2 |  | 2018-04-10 12:18 | 1571 | 152 |  | 64 |  | *L/D잔강 8TON 슬러그 유입 이상공정 등록 | [14 empty] | 85.41 | 100 | 2500 | 0 | 0 |  | 650 |  | 선택 | 선택 | 2500 | 0 | 0 |  | 650 |  | 선택 | 선택 | 미정 | 미정 | 미정 | 선택 | 선택 |  | 미정 | RB100.00 | H
B44763 | 2018-04-10 | 2 | B |  | 5 | A | SCR420HON2 | 소입성보증강 | C | BM#2 | 1593 | 43 | 1646 | 1514 | 36 | 7800 |  | 1 | 0.32 | 17 |  | -2.55 | 1572 | 1641 | 0 | 3.8 | 0 | 30 | 16 | 75 | Y |  | 2018-04-10 13:56 | 61 | 1138 | 19 | 20 | 21 | 23 | 24 | 22 | 22 | 19 | 19 | 16 | 14 | 14 | 13 | 13 | 19 | 24 | 13 | 19 | -0.27 | Y | 40 | Y | -0.2 | [8 empty] | N | N | N | 110 | 0.42 | 65 | 84590 | 89360 | 5090 | 15900 | 16 | 1 |  | 2018-04-10 14:05 | 1572 | 108 |  | 14 |  | *전공정 요청 20% 이상 감속주입.이상공정 등록 *주입 말기 클로킹 발생으로 몰드레벨 헌팅 ID:304.404.405 | [14 empty] | 89.66 | 100 | 0 | 0 | 0 |  | 410 | 300 | 선택 | 선택 | 0 | 0 | 0 |  | 410 | 300 | 선택 | 선택 | 해제 | 미정 | 선택 | 미정 | 미정 |  | 미정 | BT180180 | H
A44815 | 2018-04-10 | 1 | B |  | 7 | A | SMN440 | 합금강 | D1 | BM#1 | 1592 | 44 | 1617 | 1530 | 36 | 6100 |  | 3 | 0.28 | 21 |  | -1.6 | 1565 | 1605 | 11.64 | 0 |  | 20 | 31 | 34 | Y |  | 2018-04-10 13:20 | 71 | 1080 | 30 | 30 | 31 | 32 | 33 | 32 | 32 | 32 | 32 | 31 | 31 | 31 | 30 | 30 | 31 | 33 | 30 | 32 | -0.04 | Y | 45 | Y | 0 |  |  |  | 1.38 |  |  |  |  | N | N | N | 150 | 0.49 | 65 | 104922 | 101690 | 7010 | 15600 | 9 | 2 |  | 2018-04-10 13:28 | 1565 | 144 |  | 52 | [16 empty] | 96.52 | 100 | 0 | 0 | 0 |  | 650 |  | 선택 | 선택 | 0 | 0 | 0 |  | 650 |  | 선택 | 선택 | 미정 | 미정 | 미정 | 선택 | 미정 |  | 미정 | RB100.00 | H
B44764 | 2018-04-10 | 2 | B |  | 6 | A | SCR420HON2 | 소입성보증강 | C | BM#2 | 1616 | 46 | 1625 | 1535 | 37 | 7300 |  | 1 | 0.35 | 16 |  | -2.4 | 1575 | 1638 | 0 | 4.4 | 0 | 15 | 49 | 60 | Y |  | 2018-04-10 14:59 | 64 | 1122 | 9 | 16 | 22 | 24 | 25 | 25 | 25 | 24 | 23 | 22 | 21 | 20 |  | 20 | 22 | 25 | 20 | 25 | -0.14 | Y | 35 | Y | -0.2 | [8 empty] | N | N | N | 100 | 0.48 | 56 | 84590 | 91020 | 4830 | 16100 | 16 | 1 |  | 2018-04-10 15:04 | 1575 | 116 |  | 20 |  | *STR#1.2 클로킹 발생으로 감속주입 | [14 empty] | 88.07 | 100 | 0 | 0 | 0 |  | 410 | 300 | 선택 | 선택 | 0 | 0 | 0 |  | 410 | 300 | 선택 | 선택 | 해제 | 미정 | 선택 | 미정 | 미정 |  | 미정 | BT180180 | H
A44816 | 2018-04-10 | 1 | B |  | 8 | A | SMN440 | 합금강 | D1 | BM#1 | 1585 | 42 | 1608 | 1530 | 36 | 6300 |  | 3 | 0.27 | 18 |  | -1.73 | 1557 | 1595 | 8.88 | 0 |  | 35 | 38 | 47 | Y |  | 2018-04-10 14:28 | 63 | 1133 | 29 | 27 | 27 | 27 | 27 | 27 | 27 | 26 | 24 | 24 | 23 | 21 |  | 21 | 26 | 27 | 21 | 27 | -0.13 |  | 44.97 | Y | -0.4 |  |  |  | 1.24 |  |  |  |  | N | N | N | 140 | 0.51 | 59 | 93264 | 97800 | 7000 | 16200 | 9 | 2 |  | 2018-04-10 14:36 | 1557 | 146 |  | 51 | [16 empty] | 88.99 | 100 | 0 | 0 | 0 |  | 650 |  | 선택 | 선택 | 0 | 0 | 0 |  | 650 |  | 선택 | 선택 | 미정 | 미정 | 미정 | 선택 | 미정 |  | 미정 | RB100.00 | H
B44765 | 2018-04-10 | 2 | B |  | 7 | A | SCR420HON2 | 소입성보증강 | C | BM#2 | 1565 | 52 | 1594 | 1535 | 37 | 8000 |  | 1 | 0.31 | 17 |  | -2.61 | 1593 | 1655 | 0 | 3.09 | 0 | 19 | 52 | 70 | Y |  | 2018-04-10 16:02 | 82 | 1083 | 17 | 32 | 40 | 44 | 45 | 45 | 44 | 43 | 41 | 40 | 38 |  |  | 38 | 39 | 45 | 38 | 0 | -0.23 | Y | 30 | Y | -0.4 | [8 empty] | N | N | N | 150 | 0.5 | 53 | 84590 | 88060 | 5140 | 15700 | 16 | 1 |  | 2018-04-10 16:09 | 1593 | 111 |  | 15 |  | *전공정 작업지연 감속주입 | [14 empty] | 90.81 | 100 | 0 | 0 | 0 |  | 410 | 300 | 해제 | 선택 | 0 | 0 | 0 |  | 410 | 300 | 선택 | 선택 | 해제 | 미정 | 선택 | 미정 | 미정 |  | 미정 | BT180180 | H
A44817 | 2018-04-10 | 1 | B |  | 9 | A | SMN440 | 합금강 | D1 | BM#1 | 1585 | 43 | 1601 | 1539 | 31 | 5800 |  | 3 | 0.27 | 19 |  | -1.99 | 1552 | 1597 | 9.04 | 0 |  | 32 | 51 | 51 | Y |  | 2018-04-10 15:42 | 58 | 1088 | 22 | 21 | 22 | 24 | 25 | 26 | 26 | 26 | 25 | 25 | 24 | 24 |  | 24 | 24 | 26 | 24 | 26 | -0.06 | Y | 30.02 | Y | 0 |  |  |  | 1.27 |  |  |  |  | N | N | N | 130 | 0.51 | 59 | 93264 | 93970 | 6980 | 16600 | 9 | 2 |  | 2018-04-10 15:50 | 1552 | 117 |  | 37 | [16 empty] | 92.39 | 100 | 0 | 0 | 0 |  | 650 |  | 선택 | 선택 | 0 | 0 | 0 |  | 650 |  | 선택 | 선택 | 미정 | 미정 | 미정 | 선택 | 미정 |  | 미정 | RB100.00 | H
B44766 | 2018-04-10 | 2 | B | TUNDISH교체전 | 8 | A | SCR420HON2 | 소입성보증강 | C | BM#2 | 1573 | 48 | 1577 | 1507 | 39 | 8700 |  | 1 | 0.34 | 16 |  | -2.41 | 1581 | 1641 | 0 | 5.62 | 0 | 33 | 2 | 68 | Y |  | 2018-04-10 17:03 | 70 | 1082 | 33 | 34 | 34 | 33 | 33 | 31 | 29 | 27 | 26 | 25 | 24 | 23 | 20 | 20 | 29 | 34 | 20 | 33 | -0.28 |  | 49.98 | Y | -0.6 | [8 empty] | N | N | N | 140 | 0.46 | 61 | 87544 | 94570 | 5030 | 2200 | 16 | 1 |  | 2018-04-10 17:09 | 1581 | 105 |  | 11 |  | *전공정 작업지연 감속주입 | E76DD70C4B0A4B028725E4CEB20360BD | E59410734FE44523B8A6C0CA1558E669 | E0F578E6CD7748A2AFB66B163BCE06F5 | 6BAF69284DB747098E7A5B9D3D35E773 | [10 empty] | 87.9 | 100 | 0 | 3000 | 0 |  | 410 | 300 | 선택 | 선택 | 0 | 3000 | 0 |  | 410 | 300 | 선택 | 선택 | 해제 | 미정 | 선택 | 미정 | 미정 |  | 미정 | BT180180 | H
A44818 | 2018-04-10 | 1 | B |  | 10 | A | SMN440 | 합금강 | D1 | BM#1 | 1615 | 38 | 1604 | 1573 | 25 | 4600 |  | 3 | 0.27 | 18 |  | -1.7 | 1563 | 1600 | 8.64 | 0 |  | 5 | 32 | 46 | Y |  | 2018-04-10 16:35 | 69 | 1086 | 23 | 25 | 28 | 31 | 32 | 33 | 33 | 31 | 32 | 31 | 31 | 31 | 31 | 31 | 30 | 33 | 31 | 31 | 0 | Y | 35 | Y | 0 |  |  |  | 1.21 |  |  |  |  | N | N | N | 120 | 0.5 | 62 | 96984 | 98830 | 7020 | 15600 | 9 | 2 |  | 2018-04-10 16:44 | 1552 | 108 |  | 43 | [16 empty] | 91.62 | 100 | 0 | 0 | 0 |  | 650 |  | 선택 | 선택 | 0 | 0 | 0 |  | 650 |  | 선택 | 선택 | 미정 | 미정 | 미정 | 선택 | 미정 |  | 미정 | RB170.00 | C
A44819 | 2018-04-10 | 1 | B |  | 11 | A | SMN440 | 합금강 | D1 | BM#1 | 1636 | 41 | 1592 | 1584 | 26 | 4400 |  | 3 | 0.27 | 18 |  | -1.63 | 1562 | 1598 | 8.8 | 0 |  | 20 | 32 | 47 | Y |  | 2018-04-10 17:43 | 68 | 1080 | 30 | 31 | 33 | 34 | 34 | 34 | 34 | 33 | 32 | 31 | 31 | 31 | 31 | 31 | 32 | 34 | 31 | 34 | -0.06 | Y | 45.07 | Y | 0 |  |  |  | 1.19 |  |  |  |  | N | N | Y | 110 | 0.47 | 64 | 100016 | 96120 | 7030 | 16300 | 9 | 2 |  | 2018-04-10 17:50 | 1562 | 111 |  | 38 | [16 empty] | 96.96 | 100 | 0 | 0 | 0 |  | 650 |  | 선택 | 선택 | 0 | 0 | 0 |  | 650 |  | 선택 | 선택 | 미정 | 미정 | 미정 | 선택 | 미정 |  | 미정 | RB240.00 | C
B44767 | 2018-04-10 | 2 | B | TUNDISH교체 | 1 | A | 20MNCRS5HM | 소입성보증강 | C1 | BM#2 | 1588 | 60 | 1634 | 1527 | 52 | 10700 |  | 1 | 0.32 | 20 |  | -2.77 | 1591 | 1664 | 0 | 6.27 | 0 | 30 | 17 | 65 | Y |  | 2018-04-10 18:22 | 85 | 1083 | -388 | -161 | 26 | 25 | 20 | 25 | 29 | 31 | 33 | 34 | 35 | 35 | 35 | 34 | 26 | 35 | 34 | 35 | -0.05 |  | 14.98 | Y | -0.2 |  | 1.99 | 1.86 | [5 empty] | N | N | N | 150 | 0.46 | 63 | 92960 | 98940 | 300 | 15500 | 17 | 2 | 10 | 2018-04-10 18:24 | 1591 | 129 |  | 19 |  | *T/D플럭스 120/15KG *롱노즐 실리부 부착 *전공정 작업지연 감속주입 | [14 empty] | 91.41 | 100 | 700 | 0 | 0 |  | 450 | 300 | 선택 | 선택 | 700 | 0 | 0 |  | 450 | 300 | 선택 | 선택 | 해제 | 미정 | 미정 | 미정 | 선택 |  | 미정 | RB100.00 | H
A44820 | 2018-04-10 | 1 | B |  | 12 | A | SMN440 | 합금강 | D1 | BM#1 | 1626 | 47 | 1594 | 1577 | 26 | 4500 |  | 3 | 0.26 | 18 |  | -1.65 | 1556 | 1592 | 8.48 | 0 |  | 35 | 39 | 49 | Y |  | 2018-04-10 18:51 | 62 | 1082 | 29 | 29 | 30 | 31 | 32 | 32 | 31 | 31 | 31 | 30 | 30 | 30 | 29 | 29 | 30 | 32 | 29 | 31 | -0.04 | Y | 40.02 | Y | -0.2 |  |  |  | 1.38 |  |  |  |  | N | N | Y | 100 | 0.47 | 65 | 98028 | 98950 | 5060 | 16300 | 9 | 2 |  | 2018-04-10 18:59 | 1556 | 119 |  | 35 | [16 empty] | 92.52 | 100 | 0 | 0 | 0 |  | 650 |  | 선택 | 선택 | 0 | 0 | 0 |  | 650 |  | 선택 | 선택 | 미정 | 미정 | 미정 | 선택 | 미정 |  | 미정 | RB120.00 | C
B44768 | 2018-04-10 | 2 | B |  | 2 | A | 20MNCRS5HM | 소입성보증강 | C1 | BM#2 | 1581 | 56 | 1574 | 1516 | 47 | 9500 |  | 1 | 0.32 | 18 |  | -2.26 | 1572 | 1634 | 0 | 4.97 | 0 | 15 | 50 | 75 | Y |  | 2018-04-10 19:32 | 66 | 1087 | 31 | 30 | 28 | 27 | 26 | 26 | 25 | 24 | 22 | 21 | 18 | 16 |  | 16 | 24 | 28 | 16 | 0 | -0.27 |  | 44.98 | Y | -0.4 | [8 empty] | N | N | N | 140 | 0.5 | 59 | 104580 | 97850 | 10 | 15000 | 17 | 2 | 20 | 2018-04-10 19:36 | 1572 | 120 |  | 15 |  | *전공정 작업지연 감속주입 | [14 empty] | 108.54 | 100 | 0 | 0 | 0 |  | 450 | 300 | 선택 | 선택 | 0 | 0 | 0 |  | 450 | 300 | 선택 | 선택 | 해제 | 미정 | 미정 | 미정 | 미정 |  | 미정 | RB100.00 | H
A44821 | 2018-04-10 | 1 | B | 연주종료 | 13 | A | SMN440 | 합금강 | D1 | BM#1 | 1603 | 37 | 1601 | 1541 | 29 | 5000 |  | 3 | 0.27 | 18 |  | -1.98 | 1558 | 1601 | 8.65 | 0 |  | 32 | 52 | 59 | Y |  | 2018-04-10 19:49 | 64 | 1121 | 28 | 26 | 27 | 27 | 28 | 28 | 27 | 26 | 26 | 26 | 25 | 25 | 25 | 25 | 27 | 28 | 25 | 28 | -0.05 | Y | 40.02 | Y | 0 |  |  |  | 1.24 |  |  |  |  | N | N | N | 150 | 0.47 | 63 | 86198 | 96970 | 7030 | 1500 | 9 | 2 |  | 2018-04-10 19:56 | 1558 | 115 |  | 44 | 17 | *BIG SIZE 후속 HEAT BIG SIZE 주속적용 *A44822 교체중 FREEZING 으로 연주종료 22:18 T/D 마지막온도 1510도 22:18 분 측정 T/D 교체 첫히트 7호 가열온도 1310도 침적노즐#1 840 침적노즐#2 860 가열시간 17:00~21:55 | 6F194086A15A4CE18467D06473818EC1 | D38B0E4F636F458F9A9420A71CC8BCAA | EC6C9EA026DC4CA9B5490AF515B1D6A8 | [11 empty] | 82.88 | 100 | 0 | 2700 | 0 |  | 650 |  | 선택 | 선택 | 0 | 2700 | 0 |  | 650 |  | 선택 | 선택 | 미정 | 미정 | 미정 | 선택 | 미정 |  | 미정 | RB120.00 | C
B44769 | 2018-04-10 | 2 | B |  | 3 | A | 20MNCRS5HM | 소입성보증강 | C1 | BM#2 | 1634 | 48 | 1634 | 1547 | 36 | 7300 |  | 1 | 0.32 | 19 |  | -2.82 | 1572 | 1637 | 0 | 4 | 0 | 5 | 33 | 20 | Y |  | 2018-04-10 20:28 | 66 | 1113 | 10 | 17 | 23 | 26 | 27 | 26 | 26 | 25 | 24 | 22 | 21 | 18 | 16 | 16 | 22 | 27 | 16 | 26 | -0.28 | Y | 39.98 | Y | -0.4 | [8 empty] | N | N | N | 130 | 0.5 | 60 | 104580 | 99930 | 60 | 15100 | 17 | 2 | 10 | 2018-04-10 20:40 | 1572 | 116 |  | 22 |  | *전공정 작업지연 감속주입 | [14 empty] | 104.84 | 100 | 0 | 0 | 0 |  | 450 | 300 | 선택 | 선택 | 0 | 0 | 0 |  | 450 | 300 | 선택 | 선택 | 해제 | 미정 | 미정 | 미정 | 미정 |  | 미정 | RB100.00 | C
B44770 | 2018-04-10 | 2 | D |  | 4 | A | 20MNCRS5HM | 소입성보증강 | C1 | BM#2 | 1670 | 44 | 1634 | 1595 | 36 | 6600 |  | 1 | 0.32 | 14 |  | 106.03 | 1561 | 0 | 0 | 4.86 | 0 | 33 | 3 | 81 | Y |  | 2018-04-10 21:32 | 55 | 1089 | 13 | 15 | 19 | 20 | 20 | 19 | 18 | 18 | 17 | 16 | 15 |  |  | 15 | 17 | 20 | 15 | 0 | -0.14 | Y | 35.02 | Y | -0.2 | [8 empty] | N | N | N | 130 | 0.51 | 54 | 92960 | 90960 | 5140 | 15600 | 17 | 2 | 40 | 2018-04-10 21:37 | 1561 | 117 |  | 21 |  | * BLOOM 퀜칭시간 부족하여 하한주속 적용. * 클로깅 으로 래들 조기교체 -5톤내림. | [14 empty] | 96.68 | 100 | 0 | 0 | 0 |  | 450 | 300 | 선택 | 선택 | 0 | 0 | 0 |  | 450 | 300 | 선택 | 선택 | 해제 | 미정 | 미정 | 미정 | 미정 |  | 미정 | RB100.00 | H
B44771 | 2018-04-10 | 2 | D |  | 5 | A | 20MNCRS5HM | 소입성보증강 | C1 | BM#2 | 1600 | 45 | 1636 | 1555 | 41 | 7900 |  | 1 | 0.31 | 18 |  | -2.61 | 1579 | 1642 | 0 | 3.28 | 0 | 30 | 18 | 56 | Y |  | 2018-04-10 22:34 | 73 | 1090 | 12 | 24 | 30 | 33 | 34 | 34 | 34 | 33 | 32 | 31 | 30 | 29 |  | 29 | 30 | 34 | 29 | 34 | -0.14 | Y | 34.98 | Y | -0.2 | [8 empty] | N | N | N | 110 | 0.5 | 59 | 98770 | 97160 | 120 | 14100 | 17 | 2 | 10 | 2018-04-10 22:36 | 1579 | 115 |  | 15 |  | * 클로깅 발생으로 감속주입 함. | [14 empty] | 101.62 | 100 | 0 | 0 | 0 |  | 450 | 300 | 선택 | 선택 | 0 | 0 | 0 |  | 450 | 300 | 선택 | 선택 | 해제 | 미정 | 미정 | 미정 | 미정 |  | 미정 | RB110.00 | C
B44772 | 2018-04-10 | 2 | D |  | 6 | A | 20MNCRS5HM | 소입성보증강 | C1 | BM#2 | 1617 | 44 | 1657 | 1557 | 39 | 8000 |  | 1 | 0.32 | 19 |  | -2.62 | 1579 | 1661 | 0 | 3.97 | 0 | 15 | 51 | 46 | Y |  | 2018-04-10 23:43 | 73 | 1082 | 24 | 32 | 38 | 41 | 41 | 41 | 41 | 40 | 39 | 39 | 38 | 37 |  | 37 | 38 | 41 | 37 | 41 | -0.1 | Y | 40 | Y | -0.2 | [8 empty] | N | N | N | 100 | 0.48 | 57 | 98770 | 92060 | 110 | 14900 | 17 | 2 | 20 | 2018-04-10 23:42 | 1579 | 114 |  | 9 |  | * 전공정 작업지연 감속주입 함. | [14 empty] | 107.36 | 100 | 0 | 0 | 0 |  | 450 | 300 | 선택 | 선택 | 0 | 0 | 0 |  | 450 | 300 | 선택 | 선택 | 해제 | 미정 | 미정 | 미정 | 미정 |  | 미정 | RB110.00 | C
B44773 | 2018-04-10 | 2 | D |  | 7 | A | 20MNCRS5HM | 소입성보증강 | C1 | BM#2 | 1645 | 48 | 1646 | 1585 | 39 | 7700 |  | 1 | 0.32 | 18 |  | -2.46 | 1580 | 1652 | 0 | 2.61 | 0 | 5 | 34 | 58 | Y |  | 2018-04-11 00:39 | 74 | 1087 | 33 | 36 | 39 | 40 | 40 | 39 | 39 | 38 | 37 | 35 | 34 | 32 | 30 | 27 | 36 | 40 | 27 | 39 | -0.26 | Y | 49.98 | Y | -0.6 | [8 empty] | N | N | N | 150 | 0.47 | 67 | 98770 | 104820 | 30 | 14300 | 17 | 2 | 40 | 2018-04-11 00:41 | 1580 | 114 |  | 14 |  | * 전공정 작업지연 감속주입 함. | [14 empty] | 96.17 | 100 | 0 | 0 | 0 |  | 450 | 300 | 선택 | 선택 | 0 | 0 | 0 |  | 450 | 300 | 선택 | 선택 | 해제 | 미정 | 미정 | 미정 | 미정 |  | 미정 | RB110.00 | C
B44774 | 2018-04-10 | 2 | D | TUNDISH교체전 | 8 | A | 20MNCRS5HM | 소입성보증강 | C1 | BM#2 | 1590 | 59 | 1655 | 1556 | 39 | 7700 |  | 1 | 0.31 | 18 |  | -2.76 | 1574 | 1650 | 0 | 2.61 | 0 | 33 | 4 | 66 | Y |  | 2018-04-11 02:03 | 68 | 1087 | 22 | 32 | 36 | 38 | 39 | 39 | 38 | 38 | 37 | 36 | 35 |  |  | 35 | 35 | 39 | 35 | 38 | -0.13 | Y | 29.98 | Y | -0.2 | [8 empty] | N | N | N | 140 | 0.47 | 55 | 67492 | 83920 | 2580 | 2000 | 17 | 2 | 10 | 2018-04-11 01:52 | 1574 | 121 |  | -1 |  | * 전공정 작업지연 감속주입 함. * 클로깅 발생 감속주입 함. | 84BA6850D8AF40C9BE1674DDBA6E8FEA | 314D8A27395647F2B94A6C0C3845A1E6 | 7DCFB9AC126A497E92A0AB065CDE4DFD | [11 empty] | 78.03 | 100 | 0 | 2580 | 0 |  | 450 | 300 | 선택 | 선택 | 0 | 2630 | 0 |  | 450 | 300 | 선택 | 선택 | 해제 | 미정 | 미정 | 미정 | 미정 |  | 미정 | RB110.00 | C
A44822 | 2018-04-10 | 1 | D | 연주시작 | 1 | B | BP-SCM415HS | 소입성보증강 | C | BM#1 | 1623 | 49 | 1673 | 1509 | 37 | 13900 |  | 3 | 0.28 | 17 |  | -2.61 | 1596 | 1655 | 0 | 9.49 |  | 19 | 53 |  | Y |  | 2018-04-11 01:50 | 83 | 1087 | -4 | 4 | 28 | 42 | 40 | 43 | 50 | 51 | 52 | 54 | 54 |  |  | 54 | 47 | 54 | 54 | 0 | 0 |  | 4.98 | Y | 0 |  | 1.73 | 1.67 | [5 empty] | N | N | N | 150 | 0.5 | 46 | 82128 | 82580 | 7050 | 15400 | 13 | 2 |  | 2018-04-11 02:06 | 1602 | 388 |  | 25 | 14 | *T/Dflux 유15kg 용120kg *연주시작 02:16 | [14 empty] | 89.27 | 100 | 1000 | 0 | 0 |  | 650 |  | 선택 | 선택 | 1000 | 0 | 0 |  | 650 |  | 선택 | 선택 | 해제 | 미정 | 미정 | 선택 | 선택 |  | 미정 | BT180180 | H
A44825 | 2018-04-10 | 1 | D |  | 2 | A | BP-SCM415HS | 소입성보증강 | C | BM#1 | 1609 | 49 | 1618 | 1554 | 42 | 6500 |  | 3 | 0.29 | 15 |  | -1.28 | 1594 | 1618 | 0 | 8.67 |  | 19 | 54 | -126 | Y |  | 2018-04-11 02:27 | 81 | 1086 | 52 | 49 | 47 | 47 | 46 | 45 | 44 | 44 | 43 | 43 | 43 | 41 |  | 41 | 45 | 47 | 41 | 43 | -0.13 |  | 44.97 | Y | -0.4 | [8 empty] | N | N | N | 140 | 0.52 | 59 | 101508 | 97710 | 7090 | 15400 | 13 | 2 |  | 2018-04-11 02:35 | 1594 | 114 |  | 35 |  | *T/D 자동온도 1558 수동온도 1554 | [14 empty] | 96.35 | 100 | 0 | 0 | 0 |  | 650 |  | 선택 | 선택 | 0 | 0 | 0 |  | 650 |  | 선택 | 선택 | 해제 | 미정 | 미정 | 선택 | 미정 |  | 미정 | BT180180 | H
B44775 | 2018-04-10 | 2 | D | TUNDISH교체 | 1 | A | KWH1 | 탄소강 | E | BM#2 | 1583 | 42 | 1615 | 1535 | 33 | 6400 |  | 1 | 0.28 | 20 |  | -2.16 | 1561 | 1623 | 1.66 | 0 | 0 | 30 | 19 | 80 | Y |  | 2018-04-11 02:56 | 81 | 1087 | -333 | -293 | 25 | 29 | 29 | 28 | 24 | 27 | 30 | 33 | 33 | 34 | 34 | 35 | 32 | 36 | 35 | 0 | -0.1 |  | 10.03 | Y | 0 |  | 1.95 | 1.95 | [5 empty] | N | N | N | 150 | 0.43 | 59 | 84850 | 90900 | 1950 | 15000 | 6 | 1 | 10 | 2018-04-11 02:56 | 1561 | 125 |  | 27 |  | * T/D FLUX 용탕부: 120 KG / 유탕부: 15KG 투입 | [14 empty] | 91.04 | 100 | 740 | 0 | 0 |  | 650 | 600 | 선택 | 해제 | 770 | 0 | 0 |  | 650 | 600 | 선택 | 해제 | 해제 | 미정 | 미정 | 미정 | 미정 |  | 미정 | BM510510 | C
A44826 | 2018-04-10 | 1 | D |  | 3 | A | BP-SCM415HS | 소입성보증강 | C | BM#1 | 1565 | 54 | 1613 | 1533 | 50 | 7700 |  | 3 | 0.29 | 14 |  | -2.16 | 1575 | 1613 | 0 | 8.13 |  | 32 | 54 | 90 | Y |  | 2018-04-11 03:41 | 62 | 1086 | 40 | 36 | 33 | 31 | 30 | 28 | 26 | 25 | 24 | 23 | 22 | 22 | 22 | 22 | 28 | 33 | 22 | 22 | -0.22 |  | 50 | Y | 0 | [8 empty] | N | N | N | 130 | 0.49 | 63 | 101508 | 99010 | 7080 | 15400 | 13 | 2 |  | 2018-04-11 03:47 | 1585 | 100 |  | 21 |  | *전공정작업지연, 감속주입 | [14 empty] | 95.18 | 100 | 0 | 0 | 0 |  | 650 |  | 선택 | 선택 | 0 | 0 | 0 |  | 650 |  | 선택 | 선택 | 해제 | 미정 | 미정 | 선택 | 미정 |  | 미정 | BT180180 | H
B44776 | 2018-04-10 | 2 | D |  | 2 | A | KWH1 | 탄소강 | E | BM#2 | 1567 | 35 | 1596 | 1515 | 31 | 5800 |  | 1 | 0.29 | 18 |  | -2.48 | 1543 | 1607 | 1.86 | 0 | 0 | 15 | 52 | 79 | Y |  | 2018-04-11 03:45 | 63 | 1087 | 32 | 25 | 23 | 21 | 20 | 19 | 18 | 18 | 17 | 15 | 14 | 14 |  | 14 | 20 | 23 | 14 | 0 | -0.2 |  | 44.98 | Y | 0 | [8 empty] | N | N | N | 140 | 0.48 | 58 | 84850 | 92230 | 170 | 14800 | 6 | 1 | 20 | 2018-04-11 03:49 | 1543 | 125 |  | 40 | [16 empty] | 91.93 | 100 | 0 | 0 | 0 |  | 650 | 600 | 선택 | 해제 | 0 | 0 | 0 |  | 650 | 600 | 선택 | 해제 | 해제 | 미정 | 미정 | 미정 | 미정 |  | 미정 | BM510510 | C
A44827 | 2018-04-10 | 1 | A |  | 4 | A | BP-SCM415HS | 소입성보증강 | C | BM#1 | 1606 | 52 | 1614 | 1543 | 45 | 7000 |  | 3 | 0.3 | 14 |  | -1.71 | 1584 | 1614 | 0 | 10.16 |  | 35 | 42 | 114 | Y |  | 2018-04-11 04:37 | 71 | 1087 | 21 | 25 | 29 | 31 | 32 | 30 | 31 | 30 | 30 | 28 | 28 | 27 | 26 | 26 | 28 | 32 | 26 | 30 | -0.15 | Y | 40.02 | Y | -0.2 | [8 empty] | N | N | N | 120 | 0.47 | 63 | 84590 | 98010 | 7050 | 15320 | 13 | 2 |  | 2018-04-11 04:43 | 1584 | 107 |  | 31 |  | *전공정작업지연, 감속주입 | [14 empty] | 80.56 | 100 | 0 | 0 | 0 |  | 650 |  | 선택 | 선택 | 0 | 0 | 0 |  | 650 |  | 선택 | 선택 | 해제 | 미정 | 미정 | 선택 | 미정 |  | 미정 | BT180180 | H
B44777 | 2018-04-10 | 2 | A |  | 3 | A | KWH1 | 탄소강 | E | BM#2 | 1558 | 35 | 1597 | 1515 | 29 | 5800 |  | 1 | 0.28 | 16 |  | -2.14 | 1545 | 1594 | 0.99 | 0 | 0 | 5 | 35 | 58 | Y |  | 2018-04-11 04:37 | 65 | 1086 | 10 | 14 | 17 | 18 | 18 | 19 | 18 | 18 | 16 | 15 | 14 | 13 |  | 13 | 16 | 19 | 13 | 18 | -0.2 | Y | 30 | Y | -0.2 | [8 empty] | N | N | N | 130 | 0.49 | 57 | 84850 | 93160 | 370 | 14400 | 6 | 1 |  | 2018-04-11 04:46 | 1545 | 129 |  | 49 | [16 empty] | 90.85 | 100 | 0 | 0 | 300 |  | 650 | 600 | 선택 | 해제 | 0 | 0 | 300 |  | 650 | 600 | 선택 | 해제 | 해제 | 미정 | 미정 | 미정 | 미정 |  | 미정 | BM510510 | C
B44778 | 2018-04-10 | 2 | A |  | 4 | A | KWH1 | 탄소강 | E | BM#2 | 1573 | 39 | 1605 | 1526 | 33 | 5900 |  | 1 | 0.29 | 15 |  | 0 | 1549 | 1594 | 0.89 | 0 | 0 | 33 | 5 | 53 | Y |  | 2018-04-11 06:17 | 69 | 1086 | 8 | 17 | 22 | 25 | 27 | 29 | 28 | 29 | 28 |  |  |  |  | 28 | 24 | 29 | 28 | 0 | -0.07 | Y | 15 | Y | -0.2 | [8 empty] | N | N | N | 120 | 0.48 | 43 | 65837 | 69490 | 21930 | 17100 | 6 | 1 |  | 2018-04-11 05:58 | 1549 | 123 |  | 9 |  | *STR#1,2 크로깅발생 전공정 통보 *크로깅 발생으로 L/D 잔강 22톤 내림. *크로깅발생으로 정속 미준수 | [14 empty] | 72.03 | 100 | 0 | 0 | 0 |  | 650 | 600 | 선택 | 해제 | 0 | 0 | 0 |  | 650 | 600 | 선택 | 해제 | 해제 | 미정 | 미정 | 미정 | 미정 |  | 미정 | BM510510 | C
A44828 | 2018-04-10 | 1 | A |  | 5 | A | BP-SCM415HS | 소입성보증강 | C | BM#1 | 1622 | 48 | 1616 | 1554 | 41 | 5900 |  | 3 | 0.3 | 15 |  | -1.54 | 1588 | 1616 | 0 | 10.01 |  | 20 | 34 | 69 | Y |  | 2018-04-11 05:39 | 75 | 1087 | 22 | 28 | 33 | 35 | 36 | 37 | 37 | 36 | 35 | 35 | 34 | 33 | 33 | 33 | 34 | 37 | 33 | 35 | -0.11 | Y | 35 | Y | 0 | [8 empty] | N | N | N | 110 | 0.49 | 61 | 101508 | 100330 | 7100 | 16030 | 13 | 2 |  | 2018-04-11 05:45 | 1588 | 112 |  | 35 |  | *전공정 지연으로 감속주입 | [14 empty] | 94.6 | 100 | 0 | 0 | 0 |  | 650 |  | 선택 | 선택 | 0 | 0 | 0 |  | 650 |  | 선택 | 선택 | 해제 | 미정 | 미정 | 선택 | 미정 |  | 미정 | BT180180 | H
B44779 | 2018-04-10 | 2 | A | 연주종료 | 5 | A | KWH1 | 탄소강 | E | BM#2 | 1585 | 42 | 1634 | 1546 | 33 | 6100 |  | 1 | 0.34 | 20 |  | -2.6 | 1558 | 1628 | 6.23 | 0 | 0 | 6 | 1 | 22041 | Y |  | 2018-04-11 07:01 | 78 | 1098 | 27 | 33 | 38 | 39 | 39 | 39 | 38 | 37 | 35 | 35 | 33 | 32 | 32 | 29 | 35 | 39 | 29 | 39 | -0.28 | Y | 35.25 | Y | -0.46 | [8 empty] | N | N | N | 110 | 0.37 | 50 | 36139 | 57040 | 38260 | 18500 | 6 | 1 |  | 2018-04-11 07:10 | 1560 | 110 |  | 11 |  | *STR#1,2 크로깅발생으로 몰드레벨 헌팅발생 및 0.40 이하 주입 301~303.401~402 *크로깅 발생으로 메뉴얼 조업 301~303.401~402 *STR#2 크로깅으로 한줄종료 (07:39) *크로깅발생으로 연주종료 08:04 *L/D잔강 38.2톤 내림.(턴디쉬 잔강 18.5톤) | C9C7015ADB054F80948D47E5A5AABF46 | 4CD22D2880FC49B79237DF68D0DE3EAC | DBFF7603B0CA4370A55696BABEC451AD |  |  | 9C9EC466818D4ABEB84B78391D9E9988 | BDD75AFCFB784D4F840E9CACE5CFD7B0 | 1CB04CE710D5410486DB9852F624A572 |  | ECA1E67701DE45F6B2BFF9F81C219F61 | F2A9FC2A8B13460A8F6E67F9AE4487FE | 906B3BBFDBCA48DBA10A4C1AF20D2C8E |  |  | 37.92 | 100 | 0 | 3990 | 0 |  | 650 | 600 | 선택 | 해제 | 0 | 4300 | 0 |  | 650 | 600 | 선택 | 해제 | 해제 | 미정 | 미정 | 미정 | 미정 |  | 미정 | RB160.00 | C
A44829 | 2018-04-10 | 1 | A |  | 6 | A | BP-SCM415HS | 소입성보증강 | C | BM#1 | 1598 | 41 | 1615 | 1539 | 36 | 5900 |  | 3 | 0.29 | 19 |  | -1.67 | 1576 | 1615 | 0 | 12.7 |  | 30 | 20 | 66 | Y |  | 2018-04-11 06:50 | 63 | 1099 | 32 | 32 | 32 | 33 | 33 | 32 | 32 | 30 | 30 | 29 | 28 | 28 |  | 28 | 31 | 33 | 28 | 32 | -0.13 | Y | 39.97 | Y | 0 | [8 empty] | N | N | N | 100 | 0.5 | 57 | 135344 | 95860 | 7060 | 15500 | 13 | 2 |  | 2018-04-11 06:56 | 1576 | 104 |  | 29 |  | *전공정 지연으로 감속주입 *유사강종 연연주 혼탕부 성분 확인 ID:106~108.206~208 | [14 empty] | 131.59 | 100 | 0 | 0 | 0 |  | 650 |  | 선택 | 선택 | 0 | 0 | 0 |  | 650 |  | 선택 | 선택 | 해제 | 미정 | 미정 | 선택 | 미정 |  | 미정 | BT180180 | H
A44830 | 2018-04-11 | 1 | A |  | 7 | A | SCM415HON | 소입성보증강 | C | BM#1 | 1588 | 40 | 1628 | 1538 | 34 | 6000 |  | 3 | 0.29 | 22 |  | -1.43 | 1576 | 1614 | 0 | 17.62 |  | 15 | 53 | 60 | Y |  | 2018-04-11 07:56 | 63 | 1133 | 25 | 30 | 33 | 36 | 35 | 35 | 33 | 32 | 31 | 29 | 28 | 28 | 27 | 27 | 31 | 36 | 27 | 0 | -0.2 | Y | 45.02 | Y | -0.2 | [8 empty] | N | N | N | 150 | 0.5 | 60 | 50754 | 99260 | 7110 | 15180 | 13 | 2 |  | 2018-04-11 08:05 | 1576 | 105 |  | 23 |  | *전공정 지연으로 감속주입 *유사강종 연연주 혼탕부 성분 확인 ID:101.201 | [14 empty] | 47.77 | 100 | 0 | 0 | 0 |  | 410 |  | 선택 | 선택 | 0 | 0 | 0 |  | 410 |  | 선택 | 선택 | 해제 | 미정 | 미정 | 선택 | 미정 |  | 미정 | BT180180 | H
A44831 | 2018-04-11 | 1 | A | TUNDISH교체전 | 8 | A | SCM415HON | 소입성보증강 | C | BM#1 | 1611 | 42 | 1624 | 1549 | 34 | 5700 |  | 3 | 0.29 | 22 |  | -1.69 | 1580 | 1624 | 0 | 13.56 |  | 35 | 43 | 66 | Y |  | 2018-04-11 08:55 | 67 | 1126 | 27 | 28 | 32 | 35 | 36 | 36 | 35 | 35 | 35 | 34 | 33 |  |  | 33 | 33 | 36 | 33 | 35 | -0.05 | Y | 30 | Y | -0.2 | [8 empty] | N | N | N | 140 | 0.5 | 57 | 94854 | 91840 | 7010 | 1200 | 13 | 2 |  | 2018-04-11 09:05 | 1580 | 106 |  | 26 |  |  | 7B9A022C6A0F4BDC9AF234950B5E1EB8 | F8F3F6AE516A4F9097C271967196C07B |  | A177DD7166074F1AA073BC3284871227 | [10 empty] | 95.96 | 100 | 0 | 3000 | 0 |  | 410 |  | 선택 | 선택 | 0 | 3000 | 0 |  | 410 |  | 선택 | 선택 | 해제 | 미정 | 미정 | 선택 | 미정 |  | 미정 | BT180180 | H
B44781 | 2018-04-11 | 2 | A | 연주시작 | 1 | A | KWH1 | 탄소강 | E | BM#2 | 1597 | 86 | 1647 | 1555 | 50 | 10200 |  | 1 | 0.3 | 20 |  | -2.43 | 1565 | 1638 | 2.36 | 0 | 0 | 5 | 36 |  | N | 1 | 2018-04-11 09:58 | 85 | 1141 | 44 | 44 | 44 | 44 | 41 | 39 | 42 | 44 | 46 | 47 | 48 | 48 | 48 | 45 | 45 | 48 | 45 | 48 | -0.12 |  | 25 | Y | -0.2 |  | 2.89 | 2.76 | 2.71 |  |  |  |  | N | N | N | 150 | 0.43 | 67 | 84850 | 101690 | 12750 | 14670 | 4 | 2 |  | 2018-04-11 09:58 | 1565 | 161 |  | 14 |  | *턴디쉬 플럭스 120KG/15KG *슬리브 롱노즐 사용 *수소 10분,30분 측정값 3PPM 초과로 재측정실시.(총 4회측정) *강제개공 및 나탕주입 301.401 *수소기준 초과 이상공정 등록 | 3EBEE90E54264E64B600610BAB213F3E | F3C4A00314014AB2A2EC496E9A6F3F7B | [12 empty] | 83.8 | 100 | 700 | 0 | 0 |  | 650 | 600 | 선택 | 해제 | 700 | 0 | 0 |  | 650 | 600 | 선택 | 해제 | 해제 | 미정 | 미정 | 미정 | 미정 |  | 미정 | BM510510 | C
A44832 | 2018-04-11 | 1 | A | TUNDISH교체 | 1 | A | SCM822HD2 | 소입성보증강 | C2 | BM#1 | 1613 | 44 | 1651 | 1552 | 37 | 6900 |  | 3 | 0.3 | 21 |  | -1.79 | 1603 | 1648 | 0 | 13.04 |  | 20 | 35 | 73 | Y |  | 2018-04-11 10:12 | 95 | 1138 | 29 | 38 | 35 | 41 | 45 | 45 | 47 | 47 | 48 | 48 | 48 | 49 |  | 49 | 44 | 49 | 49 | 48 | 0 |  |  | Y | 0.2 |  | 1.71 | 1.71 | [5 empty] | N | N | N | 150 | 0.47 | 61 | 101508 | 98400 | 7100 | 15400 | 18 | 2 |  | 2018-04-11 10:20 | 1603 | 112 |  | 32 |  | *T/D가열온도:자동-1366`.수동건-1351`.STR#1:902.STR#2:920.T/D FLUX 유:15,용:120 *전공정 지연으로 감속주입 | [14 empty] | 96.35 | 100 | 700 | 0 | 0 |  | 500 |  | 선택 | 선택 | 700 | 0 | 0 |  | 500 |  | 선택 | 선택 | 해제 | 미정 | 미정 | 선택 | 미정 |  | 미정 | BT180180 | H
B44780 | 2018-04-11 | 2 | A | 연주종료 | 2 | B | KWH1 | 탄소강 | E | BM#2 | 1593 | 46 | 1614 | 1515 | 28 | 11700 |  | 1 | 0.29 | 20 |  | -1.83 | 1546 | 1614 | 1.96 | 0 | 0 | 19 | 55 | 124 | Y |  | 2018-04-11 10:57 | 66 | 1129 | 40 | 38 | 36 | 34 | 33 | 32 | 30 | 30 | 28 | 27 | 26 | 24 | 22 | 22 | 31 | 36 | 22 | 0 | -0.28 |  | 49.98 | Y | -0.4 |  | 1.09 | 1.09 | [5 empty] | N | N | N | 140 | 0.47 | 63 | 126646 | 98190 | 4010 | 15600 | 4 | 2 |  | 2018-04-11 11:00 | 1546 | 292 |  | 24 |  | *전HEAT 수소값 초과로 수소 측정 실시(수소측정기 펄트발생으로 18분 측정. 사무실통보) *주입말 크로깅발생으로 L/D잔강 4톤 내림. | 86E00523AA344DB79152E1794FFFB177 | B1B72F5186EF4DD78D6E5CC2FCE2766A | 4B456881090C4909B04DCC705F1058EA | [11 empty] | 124.16 | 100 | 0 | 4600 | 0 |  | 650 | 600 | 선택 | 해제 | 0 | 4060 | 0 |  | 650 | 600 | 선택 | 해제 | 해제 | 미정 | 미정 | 미정 | 미정 |  | 미정 | BM510510 | C
A44833 | 2018-04-11 | 1 | A |  | 2 | A | SCM822HD2 | 소입성보증강 | C2 | BM#1 | 1600 | 41 | 1617 | 1523 | 37 | 6600 |  | 3 | 0.31 | 18 |  | -1.92 | 1574 | 1617 | 0 | 12.65 |  | 30 | 21 | 79 | Y |  | 2018-04-11 11:06 | 66 | 1132 | 47 | 40 | 36 | 33 | 33 | 31 | 30 | 29 | 28 | 27 | 26 | 26 |  | 26 | 32 | 36 | 26 | 0 | -0.22 |  | 45 | Y | 0 | [8 empty] | N | N | N | 140 | 0.5 | 57 | 84590 | 94240 | 7070 | 15380 | 18 | 1 |  | 2018-04-11 11:15 | 1574 | 117 |  | 40 | [16 empty] | 83.59 | 100 | 0 | 0 | 0 |  | 500 |  | 선택 | 선택 | 0 | 0 | 0 |  | 500 |  | 선택 | 선택 | 해제 | 미정 | 미정 | 선택 | 미정 |  | 미정 | BT180180 | H
A44834 | 2018-04-11 | 1 | A |  | 3 | A | SCM822HD2 | 소입성보증강 | C2 | BM#1 | 1594 | 41 | 1630 | 1538 | 36 | 6500 |  | 3 | 0.32 | 20 |  | -1.99 | 1578 | 1627 | 0 | 16.65 |  | 15 | 54 | 71 | Y |  | 2018-04-11 12:12 | 70 | 1139 | 24 | 28 | 31 | 32 | 33 | 34 | 33 | 33 | 32 | 32 | 31 | 31 |  | 31 | 31 | 34 | 31 | 33 | -0.05 | Y | 30 | Y | 0 | [8 empty] | N | N | N | 130 | 0.53 | 56 | 101508 | 98650 | 7000 | 15460 | 18 | 1 |  | 2018-04-11 12:29 | 1578 | 122 |  | 35 |  | *주입초 전공정 지연으로 감속주입 | [14 empty] | 96.08 | 0 | 0 | 0 | 0 |  | 500 |  | 선택 | 선택 | 0 | 0 | 0 |  | 500 |  | 선택 | 선택 | 해제 | 미정 | 미정 | 선택 | 미정 |  | 미정 | BT180180 | H
A44835 | 2018-04-11 | 1 | B |  | 4 | A | SCM822HD2 | 소입성보증강 | C2 | BM#1 | 1639 | 45 | 1605 | 1593 | 37 | 6100 |  | 3 | 0.31 | 19 |  | -1.81 | 1572 | 1614 | 0 | 9.79 |  | 32 | 55 | 382 | Y |  | 2018-04-11 13:03 | 64 | 1114 | 30 | 23 | 21 | 20 | 19 | 18 | 17 | 17 | 16 | 15 | 15 | 15 |  | 15 | 19 | 21 | 15 | 15 | -0.13 |  | 45.02 | Y | 0 | [8 empty] | N | N | N | 120 | 0.56 | 58 | 101508 | 103910 | 7070 | 14500 | 18 | 1 |  | 2018-04-11 13:17 | 1572 | 122 |  | 43 | [16 empty] | 91.53 | 100 | 0 | 0 | 0 |  | 500 |  | 선택 | 선택 | 0 | 0 | 0 |  | 500 |  | 선택 | 선택 | 해제 | 미정 | 미정 | 선택 | 미정 |  | 미정 | BT180180 | H
A44836 | 2018-04-11 | 1 | B |  | 5 | A | SCM822HD2 | 소입성보증강 | C2 | BM#1 | 1642 | 43 | 1626 | 1583 | 34 | 5600 |  | 3 | 0.29 | 18 |  | 0 | 1572 | 1626 | 0 | 13.43 |  | 35 | 44 | 132 | Y |  | 2018-04-11 14:04 | 64 | 1128 | 13 | 17 | 22 | 24 | 24 | 25 | 24 | 24 | 23 | 23 | 23 | 22 |  | 22 | 22 | 25 | 22 | 24 | -0.05 | Y | 30.02 | Y | -0.2 | [8 empty] | N | N | N | 110 | 0.55 | 55 | 98023 | 99840 | 5870 | 15800 | 18 | 1 |  | 2018-04-11 14:12 | 1572 | 120 |  | 41 | [16 empty] | 91.78 | 100 | 0 | 0 | 0 |  | 500 |  | 선택 | 선택 | 0 | 0 | 0 |  | 500 |  | 선택 | 선택 | 해제 | 미정 | 미정 | 선택 | 미정 |  | 미정 | RB110.00 | C
A44837 | 2018-04-11 | 1 | B |  | 6 | B | SCM822HD2 | 소입성보증강 | C2 | BM#1 | 1608 | 47 | 1612 | 1559 | 33 | 6000 |  | 3 | 0.32 | 18 |  | -1.69 | 1586 | 1623 | 0 | 13.65 |  | 30 | 22 | 45 | Y |  | 2018-04-11 15:08 | 78 | 1129 | 21 | 31 | 38 | 41 | 43 | 43 | 43 | 42 | 42 | 41 | 41 | 40 |  | 40 | 39 | 43 | 40 | 43 | -0.08 | Y | 35.02 | Y | -0.2 | [8 empty] | N | N | N | 100 | 0.53 | 58 | 96024 | 98710 | 7060 | 15000 | 18 | 1 |  | 2018-04-11 15:14 | 1586 | 117 |  | 36 |  | *고속강종 TEST 주속적용 | [14 empty] | 90.85 | 100 | 0 | 0 | 0 |  | 500 |  | 선택 | 선택 | 0 | 0 | 0 |  | 500 |  | 선택 | 선택 | 해제 | 미정 | 미정 | 선택 | 미정 |  | 미정 | RB130.00 | C
B44782 | 2018-04-11 | 2 | B | 연주시작 | 1 | A | KWH1 | 탄소강 | E | BM#2 | 1621 | 64 | 1677 | 1527 | 39 | 15200 |  | 1 | 0.29 | 26 |  | -2.77 | 1563 | 1661 | 2.85 | 0 | 0 | 5 | 37 |  | Y |  | 2018-04-11 16:10 | 83 | 1129 | 19 | 23 | 25 | 26 | 26 | 26 | 26 | 26 | 24 | 24 | 24 | 24 | 23 | 44 | 41 | 44 | 44 | 44 | 0 |  | 16 | Y | 0 |  | 1.7 | 1.7 | [5 empty] | N | N | N | 150 | 0.43 | 47 | 67880 | 74790 | 37010 | 16300 | 3 | 1 | 10 | 2018-04-11 16:13 | 1563 | 368 |  | 10 |  | * T/D 용강량 실측:1170mm / 18.7 TON * T/D FLUX 용탕부: 275 KG / 유탕부: 15KG 투입 * 슬리브 롱노즐( Y자형 ) 사용 | F38E7F341093439AA7975F916838AE70 |  | 2F3CC998AE824A6789E3552A1E04995A | [11 empty] | 89.91 | 100 | 700 | 0 | 0 |  | 650 | 600 | 선택 | 해제 | 700 | 0 | 0 |  | 650 | 600 | 선택 | 해제 | 해제 | 미정 | 미정 | 미정 | 미정 |  | 미정 | BM510510 | C
A44838 | 2018-04-11 | 1 | B |  | 7 | A | SCM822HT | 소입성보증강 | C | BM#1 | 1644 | 47 | 1622 | 1587 | 31 | 5600 |  | 3 | 0.3 | 17 |  | -1.6 | 1589 | 1623 | 0 | 13.97 |  | 19 | 56 | 129 | Y |  | 2018-04-11 16:16 | 81 | 1073 | 38 | 43 | 46 | 48 | 47 | 47 | 48 | 47 | 47 | 45 | 44 | 43 |  | 43 | 45 | 48 | 43 | 47 | -0.12 | Y | 40 | Y | -0.2 | [8 empty] | N | N | N | 150 | 0.52 | 57 | 97332 | 97420 | 6980 | 15400 | 18 | 1 |  | 2018-04-11 16:22 | 1589 | 110 |  | 26 | [16 empty] | 93.23 | 100 | 0 | 0 | 0 |  | 410 |  | 선택 | 선택 | 0 | 0 | 0 |  | 410 |  | 선택 | 선택 | 해제 | 미정 | 미정 | 선택 | 미정 |  | 미정 | RB120.00 | C
B44783 | 2018-04-11 | 2 | B | 잔강최소화전 | 2 | A | KWH1 | 탄소강 | E | BM#2 | 1605 | 44 | 1634 | 1524 | 37 | 13600 |  | 1 | 0.3 | 23 |  | -2.58 | 1542 | 1626 | 3.28 | 0 | 0 | 6 | 2 |  | Y |  | 2018-04-11 16:47 | 62 | 1134 | 41 | 36 | 33 | 31 | 30 | 29 | 27 | 26 | 25 | 23 | 20 |  |  | 20 | 29 | 33 | 20 | 0 | -0.32 |  | 40.02 | Y | -0.6 | [8 empty] | N | N | N | 140 | 0.46 | 52 | 69292 | 78850 | 8690 | 3000 | 3 | 1 | 20 | 2018-04-11 16:53 | 1542 | 350 |  | 22 | [16 empty] | 78.74 | 100 | 0 | 3100 | 0 |  | 650 | 600 | 선택 | 해제 | 0 | 3100 | 0 |  | 650 | 600 | 선택 | 해제 | 해제 | 미정 | 미정 | 미정 | 미정 |  | 미정 | BM510510 | C
A44839 | 2018-04-11 | 1 | B |  | 8 | A | SCM822HT | 소입성보증강 | C | BM#1 | 1659 | 44 | 1603 | 1588 | 26 | 4800 |  | 3 | 0.3 | 16 |  | -1.38 | 1576 | 1604 | 0 | 11.74 |  | 32 | 56 | 50 | Y |  | 2018-04-11 17:15 | 68 | 1093 | 41 | 38 | 38 | 38 | 37 | 37 | 35 | 34 | 34 | 34 | 33 | 32 | 32 | 32 | 36 | 38 | 32 | 38 | -0.12 |  | 50 | Y | 0 | [8 empty] | N | N | Y | 140 | 0.47 | 63 | 105996 | 94060 | 7140 | 15400 | 18 | 1 |  | 2018-04-11 17:31 | 1576 | 103 |  | 27 | [16 empty] | 104.84 | 100 | 0 | 0 | 0 |  | 490 |  | 선택 | 선택 | 0 | 0 | 0 |  | 490 |  | 선택 | 선택 | 해제 | 미정 | 미정 | 선택 | 미정 |  | 미정 | BT180180 | C
B44785 | 2018-04-11 | 2 | B | 잔강최소화 | 3 | A | SF70CVM | 합금강 | D4 | BM#2 | 1579 | 47 | 1614 | 1574 | 31 | 6400 |  | 1 | 0.35 | 16 |  | -2.39 | 1550 | 1614 | 0 | 5.59 | 0 | 6 | 3 | -131 | Y |  | 2018-04-11 17:52 | 75 | 1090 | -273 | 30 | 40 | 41 | 42 | 42 | 41 | 41 | 40 | 39 | 38 |  |  | 38 | 30 | 42 | 38 | 41 | -0.13 | Y | 29.98 | Y | -0.2 | [8 empty] | N | N | N | 130 | 0.47 | 54 | 84590 | 94430 | 1810 | 15400 | 3 | 1 | 10 | 2018-04-11 17:53 | 1550 | 125 |  | 23 | [16 empty] | 87.48 | 100 | 2500 | 0 | 0 |  | 650 | 600 | 선택 | 해제 | 2500 | 0 | 0 |  | 650 | 600 | 선택 | 해제 | 미정 | 미정 | 미정 | 미정 | 미정 |  | 미정 | BT180180 | H
A44840 | 2018-04-11 | 1 | B |  | 9 | A | SCM822HT | 소입성보증강 | C | BM#1 | 1613 | 41 | 1615 | 1553 | 31 | 5800 |  | 3 | 0.29 | 18 |  | -1.66 | 1577 | 1614 | 0 | 13.58 |  | 35 | 45 | 59 | Y |  | 2018-04-11 18:15 | 69 | 1095 | 30 | 30 | 33 | 34 | 36 | 36 | 35 | 34 | 34 | 33 | 32 | 32 | 31 | 31 | 33 | 36 | 31 | 34 | -0.12 | Y | 40.02 | Y | -0.2 | [8 empty] | N | N | N | 130 | 0.47 | 63 | 96512 | 97420 | 7080 | 16400 | 18 | 1 |  | 2018-04-11 18:21 | 1577 | 107 |  | 30 |  | *준BIG SIZE 후속 HEAT 준BIG SIZE 주속적용 | [14 empty] | 92.4 | 100 | 0 | 0 | 0 |  | 410 |  | 선택 | 선택 | 0 | 0 | 0 |  | 410 |  | 선택 | 선택 | 해제 | 미정 | 미정 | 선택 | 미정 |  | 미정 | RB130.00 | C
B44786 | 2018-04-11 | 2 | B |  | 4 | A | SF70CVM | 합금강 | D4 | BM#2 | 1619 | 41 | 1604 | 1554 | 27 | 5400 |  | 1 | 0.32 | 17 |  | -2.38 | 1539 | 1595 | 0 | 5.49 | 0 | 20 | 37 | 99 | Y |  | 2018-04-11 18:57 | 64 | 1088 | 34 | 32 | 31 | 30 | 28 | 27 | 26 | 25 | 23 | 22 | 20 | 18 |  | 18 | 27 | 31 | 18 | 0 | -0.29 |  | 45.02 | Y | -0.4 | [8 empty] | N | N | N | 120 | 0.47 | 58 | 84590 | 90170 | 880 | 16500 | 3 | 1 |  | 2018-04-11 19:05 | 1539 | 102 |  | 15 |  | * 전공정 요청으로 감속주입 0.40 이상공정 등록 생관통보 | [14 empty] | 93.01 | 100 | 0 | 0 | 0 |  | 650 | 600 | 선택 | 해제 | 0 | 0 | 0 |  | 650 | 600 | 선택 | 해제 | 미정 | 미정 | 미정 | 미정 | 미정 |  | 미정 | BT180180 | H
A44841 | 2018-04-11 | 1 | B |  | 10 | A | SCM822HT | 소입성보증강 | C | BM#1 | 1618 | 41 | 1603 | 1555 | 28 | 5000 |  | 3 | 0.31 | 13 |  | -1.62 | 1569 | 1597 | 0 | 8.06 |  | 30 | 23 | 58 | Y |  | 2018-04-11 19:13 | 61 | 1092 | 29 | 28 | 28 | 29 | 29 | 29 | 28 | 27 | 25 | 25 | 24 | 24 |  | 24 | 27 | 29 | 24 | 29 | -0.13 | Y | 39.97 | Y | 0 | [8 empty] | N | N | N | 120 | 0.54 | 56 | 152262 | 97320 | 7110 | 15600 | 18 | 1 |  | 2018-04-11 19:19 | 1569 | 108 |  | 37 |  | *유사강종 연연주 혼탕부 성분 확인 ID:107~109.207~209 | [14 empty] | 145.91 | 100 | 0 | 0 | 0 |  | 410 |  | 선택 | 선택 | 0 | 0 | 0 |  | 410 |  | 선택 | 선택 | 해제 | 미정 | 미정 | 선택 | 미정 |  | 미정 | BT180180 | C
B44787 | 2018-04-11 | 2 | B |  | 5 | A | SF70CVM | 합금강 | D4 | BM#2 | 1613 | 46 | 1604 | 1557 | 32 | 5900 |  | 1 | 0.35 | 17 |  | -2.24 | 1543 | 1606 | 0 | 5.31 | 0 | 33 | 9 | 58 | Y |  | 2018-04-11 20:04 | 68 | 1088 | 14 | 24 | 30 | 33 | 35 | 36 | 36 | 36 | 35 | 34 | 33 | 31 | 29 | 27 | 31 | 36 | 27 | 36 | -0.22 | Y | 40 | Y | -0.4 | [8 empty] | N | N | N | 110 | 0.44 | 67 | 93049 | 96440 | 20 | 15300 | 3 | 1 |  | 2018-04-11 20:02 | 1543 | 108 |  | 10 |  | * 전공정 요청으로 감속주입 이상공정 등록 | [14 empty] | 97.03 | 100 | 0 | 0 | 0 |  | 650 | 600 | 선택 | 해제 | 0 | 0 | 0 |  | 650 | 600 | 선택 | 해제 | 미정 | 미정 | 미정 | 미정 | 미정 |  | 미정 | BT180180 | H
A44842 | 2018-04-11 | 1 | B |  | 11 | A | 25MOCRS4HM3 | 소입성보증강 | C | BM#1 | 1590 | 43 | 1616 | 1541 | 33 | 6000 |  | 3 | 0.29 | 20 |  | -1.52 | 1587 | 1623 | 0 | 14.95 |  | 19 | 57 | 58 | Y |  | 2018-04-11 20:22 | 79 | 1095 | 23 | 31 | 38 | 42 | 43 | 43 | 43 | 43 | 42 | 42 | 42 |  |  | 42 | 39 | 43 | 42 | 43 | -0.03 | Y | 30 | Y | 0 | [8 empty] | N | N | N | 110 | 0.55 | 52 | 42335 | 94440 | 7160 | 15600 | 18 | 1 |  | 2018-04-11 20:28 | 1587 | 108 |  | 26 |  | *유사강종 연연주 혼탕부 성분 확인 ID:101.201 | [14 empty] | 41.73 | 100 | 0 | 0 | 0 |  | 410 |  | 선택 | 선택 | 0 | 0 | 0 |  | 410 |  | 선택 | 선택 | 해제 | 미정 | 미정 | 선택 | 미정 |  | 미정 | RB080.00 | C
B44788 | 2018-04-11 | 2 | D |  | 6 | A | SF70CVM | 합금강 | D4 | BM#2 | 1636 | 48 | 1595 | 1567 | 30 | 5800 |  | 1 | 0.34 | 17 |  | -2.41 | 1540 | 1609 | 0 | 5.34 | 0 | 5 | 39 | 69 | Y |  | 2018-04-11 21:10 | 65 | 1090 | 22 | 30 | 36 | 37 | 37 | 38 | 37 | 36 | 34 | 32 | 31 | 28 | 25 | 25 | 33 | 38 | 25 | 37 | -0.37 | Y | 35.02 | Y | -0.6 | [8 empty] | N | N | N | 100 | 0.49 | 62 | 93049 | 100260 | 30 | 15600 | 3 | 1 | 40 | 2018-04-11 21:11 | 1540 | 113 |  | 14 | [16 empty] | 93.99 | 100 | 0 | 0 | 0 |  | 650 | 600 | 선택 | 해제 | 0 | 0 | 0 |  | 650 | 600 | 선택 | 해제 | 미정 | 미정 | 미정 | 미정 | 미정 |  | 미정 | BT180180 | H
A44843 | 2018-04-11 | 1 | D |  | 12 | A | 25MOCRS4HM3 | 소입성보증강 | C | BM#1 | 1627 | 41 | 1628 | 1558 | 30 | 5500 |  | 3 | 0.31 | 18 |  | -1.77 | 1587 | 1626 | 0 | 12.6 |  | 32 | 57 | 61 | Y |  | 2018-04-11 21:20 | 79 | 1087 | 40 | 41 | 44 | 45 | 45 | 44 | 43 | 43 | 42 | 41 | 42 | 41 |  | 41 | 43 | 45 | 41 | 41 | -0.1 | Y | 40.02 | Y | -0.2 | [8 empty] | N | N | N | 100 | 0.55 | 59 | 102596 | 102340 | 2850 | 15500 | 18 | 1 |  | 2018-04-11 21:26 | 1587 | 103 |  | 22 |  | *전공정요청 L/D잔강 이월 안함-이상재등록 | [14 empty] | 97.02 | 100 | 0 | 0 | 0 |  | 410 |  | 선택 | 선택 | 0 | 0 | 0 |  | 410 |  | 선택 | 선택 | 해제 | 미정 | 미정 | 미정 | 미정 |  | 미정 | RB100.00 | C
B44789 | 2018-04-11 | 2 | D |  | 7 | A | SF70CVM | 합금강 | D4 | BM#2 | 1600 | 43 | 1597 | 1544 | 31 | 6000 |  | 1 | 0.31 | 17 |  | -2.51 | 1550 | 1609 | 0 | 5.28 | 0 | 6 | 4 | 61 | Y |  | 2018-04-11 22:07 | 75 | 1096 | 21 | 29 | 33 | 35 | 35 | 35 | 34 | 33 | 32 | 30 | 28 | 26 |  | 26 | 31 | 35 | 26 | 35 | -0.22 | Y | 40.07 | Y | -0.4 | [8 empty] | N | N | N | 150 | 0.49 | 58 | 101508 | 92830 | 60 | 15500 | 3 | 1 | 10 | 2018-04-11 22:10 | 1550 | 119 |  | 21 | [16 empty] | 107.99 | 100 | 0 | 0 | 0 |  | 650 | 600 | 선택 | 해제 | 0 | 0 | 0 |  | 650 | 600 | 선택 | 해제 | 미정 | 미정 | 미정 | 미정 | 미정 |  | 미정 | BT180180 | H
A44844 | 2018-04-11 | 1 | D |  | 13 | B | 25MOCRS4HM3 | 소입성보증강 | C | BM#1 | 1610 | 41 | 1621 | 1562 | 32 | 5900 |  | 3 | 0.31 | 19 |  | -1.4 | 1589 | 1621 | 0 | 13.96 |  | 35 | 46 | 52 | Y |  | 2018-04-11 22:09 | 81 | 1084 | 39 | 42 | 46 | 48 | 49 | 49 | 48 | 47 | 47 | 46 | 44 | 42 |  | 42 | 46 | 49 | 42 | 0 | -0.2 | Y | 35 | Y | -0.4 | [8 empty] | N | N | N | 150 | 0.55 | 59 | 99697 | 104350 | 2360 | 15800 | 18 | 1 |  | 2018-04-11 22:21 | 1589 | 104 |  | 33 |  | *전공정요청 L/D잔강이월없음 | [14 empty] | 92.87 | 100 | 0 | 0 | 0 |  | 410 |  | 선택 | 선택 | 0 | 0 | 0 |  | 410 |  | 선택 | 선택 | 해제 | 미정 | 미정 | 미정 | 미정 |  | 미정 | RB140.00 | C
B44790 | 2018-04-11 | 2 | D | 잔강최소화전 | 8 | A | SF70CVM | 합금강 | D4 | BM#2 | 1618 | 44 | 1604 | 1564 | 37 | 5500 |  | 1 | 0.31 | 17 |  | -1.98 | 1531 | 1597 | 0 | 3.29 | 0 | 20 | 38 | 55 | Y |  | 2018-04-11 23:12 | 56 | 1083 | 21 | 24 | 27 | 28 | 27 | 26 | 25 | 24 | 23 | 21 | 19 | 17 |  | 17 | 24 | 28 | 17 | 0 | -0.28 | Y | 39.98 | Y | -0.4 | [8 empty] | N | N | N | 140 | 0.49 | 59 | 98573 | 95530 | 40 | 3000 | 3 | 1 | 40 | 2018-04-11 23:14 | 1531 | 119 |  | 17 | [16 empty] | 103.65 | 100 | 0 | 3100 | 0 |  | 650 | 600 | 선택 | 해제 | 0 | 3100 | 0 |  | 650 | 600 | 선택 | 해제 | 미정 | 미정 | 미정 | 미정 | 미정 |  | 미정 | BT180180 | H
A44845 | 2018-04-11 | 1 | D | TUNDISH교체전 | 14 | A | 25MOCRS4HM3 | 소입성보증강 | C | BM#1 | 1616 | 41 | 1624 | 1557 | 37 | 5700 |  | 3 | 0.31 | 18 |  | -1.92 | 1582 | 1624 | 0.6 | 13.34 |  | 30 | 24 | 45 | Y |  | 2018-04-11 23:11 | 74 | 1085 | 39 | 40 | 43 | 44 | 45 | 45 | 44 | 44 | 43 | 43 | 41 |  |  | 41 | 43 | 45 | 41 | 44 | -0.07 | Y | 30 | Y | -0.4 | [8 empty] | N | N | N | 140 | 0.55 | 56 | 94654 | 100580 | 3870 | 1500 | 18 | 1 |  | 2018-04-11 23:23 | 1582 | 108 |  | 32 |  | *전공정요청 L/D잔강이월없음 | 8723306BECB84E1FBC663FEDA69EFC05 | 48530B1F37064488AECE388DD5B5FF8E | 3C2BB896601447B69672C793241753B8 | [11 empty] | 90.62 | 100 | 0 | 2800 | 0 |  | 410 |  | 선택 | 선택 | 0 | 2800 | 0 |  | 410 |  | 선택 | 선택 | 해제 | 미정 | 미정 | 미정 | 미정 |  | 미정 | SB131131 | C
B44791 | 2018-04-11 | 2 | D | 잔강최소화 | 9 | A | SUM43 | 특수용도강 | D1 | BM#2 | 1577 | 46 | 1646 | 1535 | 35 | 7000 |  | 1 | 0.3 | 11 |  | -2.65 | 1562 | 1640 | 0.72 | 0 | 0 | 36 | 1 | 19731 | Y |  | 2018-04-12 00:14 | 70 | 1097 | -225 | 9 | 27 | 29 | 29 | 29 | 28 | 28 | 27 | 26 | 25 |  |  | 25 | 18 | 29 | 25 | 29 | -0.11 | Y | 34.98 | Y | -0.2 |  |  |  | 1.93 |  |  |  |  | N | N | N | 130 | 0.47 | 51 | 92856 | 90300 | 1720 | 13400 | 3 | 1 | 10 | 2018-04-12 00:15 | 1562 | 135 |  | 28 | [16 empty] | 100.93 | 100 | 3500 | 0 | 0 |  | 250 | 400 | 선택 | 선택 | 3500 | 0 | 0 |  | 250 | 400 | 선택 | 선택 | 선택 | 미정 | 미정 | 미정 | 선택 | 6 | 미정 | BT180180 | C
A44846 | 2018-04-11 | 1 | D | TUNDISH교체 | 1 | A | AE1055LS | 탄소강 | G-AE1055LS | BM#1 | 1597 | 44 | 1626 | 1536 | 43 | 5800 |  | 3 | 0.33 | 25 |  | -1.83 | 1572 | 1626 | 0 | 15.41 |  | 19 | 58 | 60 | Y |  | 2018-04-12 00:24 | 88 | 1086 | -94 | 38 | 32 | 31 | 37 | 41 | 44 | 45 | 46 | 47 | 48 | 47 |  | 47 | 42 | 48 | 47 | 0 | -0.2 |  | 5 | Y | -0.2 |  | 1.89 | 1.71 | [5 empty] | N | N | N | 230 | 0.47 | 61 | 101508 | 96200 | 7500 | 15700 | 2 | 2 |  | 2018-04-12 00:32 | 1572 | 121 |  | 42 | 10 | *T/Dflux 유15kg 용225kg | [14 empty] | 97.89 | 100 | 1500 | 0 | 0 |  | 400 |  | 선택 | 해제 | 1500 | 0 | 0 |  | 400 |  | 선택 | 해제 | 해제 | 미정 | 미정 | 선택 | 선택 |  | 미정 | BT180180 | H
B44792 | 2018-04-11 | 2 | D |  | 10 | B | SUM43 | 특수용도강 | D1 | BM#2 | 1569 | 55 | 1606 | 1536 | 42 | 7300 |  | 1 | 0.31 | 10 |  | -2.57 | 1550 | 1621 | 0.72 | 0 | 0 | 32 | 58 | 29 | Y |  | 2018-04-12 01:30 | 58 | 1086 | 19 | 27 | 30 | 31 | 31 | 30 | 30 | 29 | 29 | 28 | 27 | 25 | 24 | 24 | 28 | 31 | 24 | 30 | -0.16 | Y | 45 | Y | -0.2 |  |  |  | 1.76 |  |  |  |  | N | N | N | 120 | 0.47 | 62 | 92856 | 98970 | 80 | 15900 | 3 | 1 | 20 | 2018-04-12 01:27 | 1550 | 128 |  | 6 | [16 empty] | 94.27 | 100 | 0 | 0 | 0 |  | 250 | 400 | 선택 | 선택 | 0 | 0 | 0 |  | 250 | 400 | 선택 | 선택 | 선택 | 미정 | 미정 | 미정 | 미정 |  | 미정 | RB250.00 | C
A44847 | 2018-04-11 | 1 | D |  | 2 | A | AE1055LS | 탄소강 | G-AE1055LS | BM#1 | 1589 | 40 | 1604 | 1536 | 39 | 5300 |  | 3 | 0.32 | 25 |  | -2.01 | 1545 | 1604 | 0 | 15.13 |  | 5 | 40 | 79 | Y |  | 2018-04-12 01:27 | 61 | 1089 | 45 | 37 | 34 | 31 | 30 | 29 | 28 | 27 | 27 | 26 | 26 | 25 | 24 | 24 | 30 | 34 | 24 | 0 | -0.2 |  | 50.02 | Y | -0.2 | [8 empty] | N | N | Y | 220 | 0.5 | 61 | 101508 | 97240 | 7030 | 15600 | 2 | 2 |  | 2018-04-12 01:39 | 1545 | 117 |  | 42 |  | *T/D 자동온도 1513. 수동온도 1508 | [14 empty] | 96.81 | 100 | 0 | 0 | 0 |  | 400 |  | 선택 | 해제 | 0 | 0 | 0 |  | 400 |  | 선택 | 해제 | 해제 | 미정 | 미정 | 선택 | 미정 |  | 미정 | BT180180 | H
B44793 | 2018-04-11 | 2 | D |  | 11 | B | SUM43 | 특수용도강 | D1 | BM#2 | 1564 | 41 | 1614 | 1535 | 31 | 6200 |  | 1 | 0.32 | 10 |  | -2.73 | 1554 | 1615 | 0.96 | 0 | 0 | 6 | 5 | 61 | Y |  | 2018-04-12 02:15 | 62 | 1097 | 21 | 24 | 27 | 28 | 28 | 28 | 27 | 26 | 25 | 24 | 23 | 21 |  | 21 | 25 | 28 | 21 | 28 | -0.17 | Y | 40 | Y | -0.4 | [8 empty] | N | N | N | 110 | 0.47 | 58 | 92856 | 90310 | 1130 | 14600 | 3 | 1 | 30 | 2018-04-12 02:14 | 1554 | 125 |  | 26 | [16 empty] | 101.59 | 100 | 0 | 0 | 0 |  | 250 | 400 | 선택 | 선택 | 0 | 0 | 0 |  | 250 | 400 | 선택 | 선택 | 선택 | 미정 | 미정 | 미정 | 미정 |  | 미정 | RB250.00 | C
A44848 | 2018-04-11 | 1 | D |  | 3 | A | AE1055LS | 탄소강 | G-AE1055LS | BM#1 | 1599 | 41 | 1588 | 1547 | 37 | 4400 |  | 3 | 0.29 | 25 |  | -1.63 | 1541 | 1588 | 0 | 12.84 |  | 35 | 47 | 69 | Y |  | 2018-04-12 02:32 | 57 | 1086 | 23 | 25 | 29 | 31 | 31 | 31 | 31 | 30 | 30 | 29 | 28 | 28 | 28 | 28 | 29 | 31 | 28 | 31 | -0.07 | Y | 44.98 | Y | 0 | [8 empty] | N | N | Y | 210 | 0.5 | 61 | 101508 | 97680 | 7090 | 15700 | 2 | 2 |  | 2018-04-12 02:44 | 1541 | 117 |  | 39 | [16 empty] | 96.4 | 100 | 0 | 0 | 0 |  | 400 |  | 선택 | 해제 | 0 | 0 | 0 |  | 400 |  | 선택 | 해제 | 해제 | 미정 | 미정 | 선택 | 미정 |  | 미정 | BT180180 | H
B44794 | 2018-04-11 | 2 | D |  | 12 | A | SUM43 | 특수용도강 | D1 | BM#2 | 1581 | 38 | 1614 | 1525 | 31 | 6300 |  | 1 | 0.31 | 10 |  | -2.66 | 1553 | 1607 | 0.63 | 0 | 0 | 30 | 25 | 42 | Y |  | 2018-04-12 03:15 | 61 | 1089 | 17 | 22 | 24 | 25 | 25 | 25 | 25 | 24 | 23 | 22 | 21 | 19 |  | 19 | 23 | 25 | 19 | 25 | -0.15 | Y | 40 | Y | -0.4 |  |  |  | 1.46 |  |  |  |  | N | N | N | 100 | 0.48 | 60 | 154760 | 94790 | 450 | 14600 | 3 | 1 | 40 | 2018-04-12 03:27 | 1553 | 129 |  | 27 |  | * 유사강종 연연주 혼탕부 ID:308~310/408~410이상재등록 | [14 empty] | 162.73 | 100 | 0 | 0 | 0 |  | 250 | 400 | 선택 | 선택 | 0 | 0 | 0 |  | 250 | 400 | 선택 | 선택 | 선택 | 미정 | 미정 | 미정 | 미정 |  | 미정 | RB250.00 | C
A44849 | 2018-04-11 | 1 | D |  | 4 | A | AE1055LS | 탄소강 | G-AE1055LS | BM#1 | 1620 | 39 | 1594 | 1574 | 29 | 3900 |  | 3 | 0.28 | 26 |  | -1.24 | 1558 | 1594 | 0 | 12.27 |  | 36 | 2 | 23 | Y |  | 2018-04-12 03:29 | 74 | 1089 | 26 | 32 | 36 | 38 | 41 | 42 | 42 | 42 | 42 | 41 | 42 | 42 | 41 | 41 | 39 | 42 | 41 | 42 | -0.03 | Y | 35 | Y | -0.2 | [8 empty] | N | N | Y | 200 | 0.5 | 61 | 101508 | 96390 | 7040 | 15600 | 2 | 2 |  | 2018-04-12 03:39 | 1558 | 121 |  | 45 | [16 empty] | 97.6 | 100 | 0 | 0 | 0 |  | 400 |  | 선택 | 해제 | 0 | 0 | 0 |  | 400 |  | 선택 | 해제 | 해제 | 미정 | 미정 | 선택 | 미정 |  | 미정 | BT180180 | H
B44795 | 2018-04-11 | 2 | D |  | 13 | B | SUM43M2 | 특수용도강 | D1 | BM#2 | 1592 | 44 | 1626 | 1535 | 38 | 7500 |  | 1 | 0.35 | 10 |  | -3.54 | 1561 | 1615 | 0.67 | 0 | 0 | 18 | 1 | 17901 | Y |  | 2018-04-12 04:11 | 70 | 967 | 16 | 11 | 11 | 11 | 11 | 11 | 10 | 9 | 9 |  |  |  |  | 9 | 11 | 11 | 9 | 11 | -0.05 |  | 30 | Y | 0 |  |  |  | 2.25 |  |  |  |  | N | N | N | 150 | 0.49 | 45 | 33836 | 75120 | 20060 | 15600 | 3 | 1 | 10 | 2018-04-12 04:13 | 1561 | 133 |  | 35 |  | * 유사강종 연연주 혼탕부 ID:301/401 이상재등록 * 래들 대보수 후 첫 HEAT * T/D 온도낮아 래들 조기교체로 용강 20톤 내림. | [14 empty] | 35.58 | 100 | 0 | 0 | 0 |  | 250 | 400 | 선택 | 해제 | 0 | 0 | 0 |  | 250 | 400 | 선택 | 해제 | 선택 | 미정 | 미정 | 미정 | 미정 |  | 미정 | BT180180 | C
A44850 | 2018-04-11 | 1 | A |  | 5 | A | AE1055LS | 탄소강 | G-AE1055LS | BM#1 | 1585 | 42 | 1596 | 1531 | 38 | 5300 |  | 3 | 0.27 | 26 |  | -1.6 | 1549 | 1596 | 0 | 15.2 |  | 19 | 59 | 47 | Y |  | 2018-04-12 04:44 | 65 | 1087 | 40 | 40 | 41 | 41 | 41 | 40 | 40 | 39 | 38 | 38 | 38 | 38 | 37 | 37 | 39 | 41 | 37 | 41 | -0.08 |  | 49.98 | Y | -0.2 | [8 empty] | N | N | Y | 190 | 0.5 | 60 | 84590 | 99440 | 6860 | 15100 | 2 | 2 |  | 2018-04-12 04:52 | 1549 | 112 |  | 32 | [16 empty] | 79.61 | 100 | 0 | 0 | 0 |  | 400 |  | 선택 | 해제 | 0 | 0 | 0 |  | 400 |  | 선택 | 해제 | 해제 | 미정 | 미정 | 선택 | 미정 |  | 미정 | BT180180 | H
B44796 | 2018-04-11 | 2 | A | TUNDISH교체전 | 14 | B | SUM43M2 | 특수용도강 | D1 | BM#2 | 1568 | 48 | 1614 | 1524 | 40 | 7800 |  | 1 | 0.33 | 11 |  | -1.89 | 1577 | 1620 | 0.87 | 0 | 0 | 32 | 59 | 41 | Y |  | 2018-04-12 05:10 | 86 | 1089 | 7 | 23 | 34 | 38 | 41 | 42 | 42 | 41 | 41 | 40 | 39 | 38 | 37 | 36 | 36 | 42 | 36 | 41 | -0.15 | Y | 40 | Y | -0.2 | [8 empty] | N | N | N | 140 | 0.5 | 69 | 77572 | 112090 | -1590 | 2300 | 3 | 1 | 20 | 2018-04-12 05:13 | 1577 | 118 |  | 23 |  |  | FD6A70C197A24437A25D81E494037FE8 | 5F53213F2C8E4FBDA63A96C9A0AE0AD2 | 3A239AD932C84B3AAD8B4E8E3E32AB44 | [11 empty] | 70.2 | 100 | 0 | 2500 | 0 |  | 250 | 400 | 선택 | 해제 | 0 | 2500 | 0 |  | 250 | 400 | 선택 | 해제 | 선택 | 미정 | 미정 | 미정 | 미정 |  | 미정 | BT180180 | C
A44851 | 2018-04-11 | 1 | A |  | 6 | A | AE1055LS | 탄소강 | G-AE1055LS | BM#1 | 1587 | 40 | 1593 | 1533 | 33 | 5200 |  | 3 | 0.27 | 26 |  | -1.44 | 1551 | 1593 | 0 | 16.15 |  | 5 | 41 | 55 | Y |  | 2018-04-12 05:50 | 67 | 1089 | 35 | 37 | 38 | 38 | 38 | 38 | 37 | 36 | 36 | 35 | 34 | 33 |  | 33 | 36 | 38 | 33 | 38 | -0.11 |  | 45 | Y | -0.2 | [8 empty] | N | N | Y | 180 | 0.5 | 58 | 84590 | 96170 | 7080 | 15570 | 2 | 2 |  | 2018-04-12 06:03 | 1551 | 109 |  | 29 | [16 empty] | 82.01 | 100 | 0 | 0 | 0 |  | 400 |  | 선택 | 해제 | 0 | 0 | 0 |  | 400 |  | 선택 | 해제 | 해제 | 미정 | 미정 | 선택 | 미정 |  | 미정 | BT180180 | H
B44797 | 2018-04-11 | 2 | A | TUNDISH교체 | 1 | A | SM45C | 탄소강 | SM45C | BM#2 | 1596 | 45 | 1654 | 1565 | 40 | 7500 |  | 1 | 0.29 | 20 |  | -2.32 | 1578 | 1645 | 0 | 7.72 | 0 | 6 | 6 | 44 | Y |  | 2018-04-12 06:37 | 85 | 1087 | -338 | -230 | 29 | 30 | 29 | 24 | 30 | 35 | 38 | 40 | 40 | 41 | 41 | 41 | 36 | 41 | 41 | 41 | 0 |  | 9.95 | Y | 0 |  | 2.73 | 2.66 | 1.84 |  |  |  |  | N | N | N | 190 | 0.48 | 57 | 96485 | 92030 | 5850 | 14900 | 1 | 2 |  | 2018-04-12 06:35 | 1583 | 141 |  | 32 |  | *턴디쉬 플럭스 120KG/15KG *슬리브 롱노즐 사용 *수소10분 측정값 3PPM 초과 재측정 실시 *수소기준값 (10분)초과 이상재 등록 | [14 empty] | 100.51 | 100 | 700 | 0 | 0 |  | 650 | 400 | 선택 | 해제 | 700 | 0 | 0 |  | 650 | 400 | 선택 | 해제 | 해제 | 미정 | 미정 | 미정 | 미정 |  | 미정 | RB110.00 | C
A44852 | 2018-04-11 | 1 | A |  | 7 | A | AE1055LS | 탄소강 | G-AE1055LS | BM#1 | 1582 | 41 | 1586 | 1539 | 29 | 5200 |  | 3 | 0.27 | 26 |  | -1.38 | 1551 | 1592 | 0 | 14.49 |  | 35 | 48 | 65 | Y |  | 2018-04-12 06:49 | 67 | 1087 | 31 | 34 | 36 | 37 | 38 | 37 | 37 | 37 | 36 | 36 | 36 | 35 |  | 35 | 36 | 38 | 35 | 37 | -0.05 | Y | 35 | Y | -0.2 | [8 empty] | N | N | Y | 230 | 0.5 | 58 | 135344 | 95920 | 7090 | 15080 | 2 | 2 |  | 2018-04-12 06:57 | 1551 | 110 |  | 31 |  | *유사강종 연연주 혼탕부 성분 확인 ID:106~108.206~208 | [14 empty] | 131.53 | 100 | 0 | 0 | 0 |  | 400 |  | 선택 | 해제 | 0 | 0 | 0 |  | 400 |  | 선택 | 해제 | 해제 | 미정 | 미정 | 선택 | 미정 |  | 미정 | BT180180 | H
B44798 | 2018-04-11 | 2 | A |  | 2 | A | SM45C | 탄소강 | SM45C | BM#2 | 1621 | 48 | 1645 | 1554 | 37 | 6300 |  | 1 | 0.31 | 20 |  | 0 | 1565 | 1631 | 0 | 8.16 | 0 | 30 | 26 | 58 | Y |  | 2018-04-12 07:37 | 72 | 1116 | 38 | 37 | 39 | 39 | 40 | 39 | 38 | 37 | 37 | 36 | 35 | 33 | 32 | 32 | 37 | 40 | 32 | 39 | -0.2 | Y | 40.02 | Y | -0.2 | [8 empty] | N | N | N | 180 | 0.5 | 63 | 95652 | 103740 | 2300 | 15000 | 1 | 2 |  | 2018-04-12 07:48 | 1565 | 140 |  | 32 | [16 empty] | 90.58 | 100 | 0 | 0 | 0 |  | 650 | 400 | 선택 | 해제 | 0 | 0 | 0 |  | 650 | 400 | 선택 | 해제 | 해제 | 미정 | 미정 | 미정 | 미정 |  | 미정 | RB110.00 | C
A44853 | 2018-04-12 | 1 | A |  | 8 | A | SP-AE1055LS | 탄소강 | P-AE1055LS | BM#1 | 1598 | 40 | 1598 | 1545 | 29 | 4600 |  | 3 | 0.27 | 28 |  | -1.08 | 1555 | 1590 | 0 | 14.25 |  | 36 | 3 | 58 | Y |  | 2018-04-12 07:48 | 71 | 1134 | 33 | 37 | 40 | 41 | 42 | 41 | 41 | 41 | 40 | 40 | 39 | 39 | 38 | 38 | 40 | 42 | 38 | 41 | -0.1 | Y | 40.02 | Y | -0.2 | [8 empty] | N | N | Y | 220 | 0.49 | 60 | 50754 | 98180 | 7040 | 14580 | 2 | 2 |  | 2018-04-12 07:56 | 1555 | 114 |  | 32 |  | *유사강종 연연주 혼탕부 성분 확인 ID:101.201 *자동 1526℃ 수동 1517℃ | [14 empty] | 48.27 | 100 | 0 | 0 | 0 |  | 400 |  | 선택 | 해제 | 0 | 0 | 0 |  | 400 |  | 선택 | 해제 | 해제 | 미정 | 미정 | 선택 | 미정 |  | 미정 | BT180180 | H
B44799 | 2018-04-12 | 2 | A |  | 3 | A | SM45C | 탄소강 | SM45C | BM#2 | 1578 | 47 | 1634 | 1524 | 37 | 7100 |  | 1 | 0.37 | 20 |  | -2.63 | 1551 | 1630 | 0 | 11.39 | 0 | 18 | 2 | 70 | Y |  | 2018-04-12 08:40 | 58 | 1134 | 28 | 23 | 22 | 21 | 20 | 19 | 18 | 18 | 17 | 16 | 15 |  |  | 15 | 20 | 22 | 15 | 0 | -0.17 |  | 40 | Y | -0.2 | [8 empty] | N | N | N | 170 | 0.52 | 52 | 98182 | 89860 | 3590 | 14600 | 1 | 2 |  | 2018-04-12 08:45 | 1551 | 142 |  | 35 | [16 empty] | 105.23 | 100 | 0 | 0 | 0 |  | 650 | 400 | 선택 | 해제 | 0 | 0 | 0 |  | 650 | 400 | 선택 | 해제 | 해제 | 미정 | 미정 | 미정 | 미정 |  | 미정 | RB180.00 | C
A44854 | 2018-04-12 | 1 | A |  | 9 | A | SP-AE1055LS | 탄소강 | P-AE1055LS | BM#1 | 1611 | 41 | 1590 | 1550 | 31 | 5000 |  | 3 | 0.28 | 28 |  | -1.26 | 1553 | 1593 | 0 | 19.19 |  | 19 | 60 | 54 | Y |  | 2018-04-12 08:48 | 69 | 1127 | 35 | 36 | 38 | 38 | 39 | 39 | 39 | 38 | 38 | 37 | 37 | 37 |  | 37 | 38 | 39 | 37 | 39 | -0.05 | Y | 34.98 | Y | 0 | [8 empty] | N | N | Y | 210 | 0.48 | 59 | 101508 | 96010 | 7020 | 16040 | 2 | 2 |  | 2018-04-12 08:59 | 1553 | 123 |  | 36 | [16 empty] | 98.55 | 100 | 0 | 0 | 0 |  | 400 |  | 선택 | 해제 | 0 | 0 | 0 |  | 400 |  | 선택 | 해제 | 해제 | 미정 | 미정 | 선택 | 선택 | 8 | 미정 | BT180180 | H
B44800 | 2018-04-12 | 2 | A |  | 4 | A | SM45C | 탄소강 | SM45C | BM#2 | 1566 | 41 | 1625 | 1535 | 32 | 6200 |  | 1 | 0.35 | 15 |  | -3.97 | 1558 | 1619 | 0 | 11.5 | 0 | 32 | 60 | 58 | Y |  | 2018-04-12 09:44 | 65 | 1136 | 12 | 20 | 24 | 27 | 28 | 28 | 28 | 28 | 27 | 27 | 26 | 26 | 24 | 24 | 25 | 28 | 24 | 28 | -0.09 | Y | 40 | Y | -0.4 | [8 empty] | N | N | Y | 160 | 0.47 | 62 | 100420 | 96480 | 3150 | 14700 | 1 | 2 |  | 2018-04-12 09:54 | 1558 | 122 |  | 27 | [16 empty] | 101.33 | 100 | 0 | 0 | 0 |  | 650 | 700 | 선택 | 해제 | 0 | 0 | 0 |  | 650 | 700 | 선택 | 해제 | 해제 | 미정 | 미정 | 미정 | 미정 |  | 미정 | RB340.00 | C
A44855 | 2018-04-12 | 1 | A |  | 10 | A | SP-AE1055LS | 탄소강 | P-AE1055LS | BM#1 | 1583 | 42 | 1594 | 1541 | 32 | 5000 |  | 3 | 0.28 | 26 |  | -0.98 | 1549 | 1582 | 0 | 21.15 |  | 5 | 42 | 43 | Y |  | 2018-04-12 10:06 | 65 | 1129 | 35 | 37 | 38 | 39 | 39 | 38 | 38 | 38 | 38 | 37 | 36 | 36 | 35 | 35 | 37 | 39 | 35 | 38 | -0.09 | Y | 44.98 | Y | -0.2 | [8 empty] | N | N | Y | 200 | 0.48 | 65 | 84590 | 98020 | 7070 | 15600 | 2 | 2 |  | 2018-04-12 10:12 | 1549 | 125 |  | 19 | [16 empty] | 80.52 | 100 | 0 | 0 | 0 |  | 400 |  | 선택 | 해제 | 0 | 0 | 0 |  | 400 |  | 선택 | 해제 | 해제 | 미정 | 미정 | 선택 | 미정 |  | 미정 | BT180180 | H
B44801 | 2018-04-12 | 2 | A |  | 5 | A | SM45C | 탄소강 | SM45C | BM#2 | 1549 | 42 | 1626 | 1534 | 31 | 6300 |  | 1 | 0.28 | 15 |  | -2.25 | 1557 | 1617 | 0 | 8.83 | 0 | 6 | 7 | 43 | Y |  | 2018-04-12 10:46 | 64 | 1144 | 19 | 24 | 28 | 31 | 31 | 31 | 31 | 30 | 29 | 28 | 27 | 26 | 25 | 25 | 28 | 31 | 25 | 31 | -0.13 | Y | 45 | Y | -0.2 | [8 empty] | N | N | Y | 150 | 0.47 | 61 | 97390 | 95150 | 5520 | 16200 | 1 | 2 |  | 2018-04-12 10:50 | 1557 | 130 |  | 30 |  | *주입말 크로깅발생 전공정 통보 및 L/D잔강 5톤 내림. *크로깅발생으로 몰드레밸헌팅 발생 304 | [14 empty] | 97.1 | 100 | 0 | 0 | 0 |  | 650 | 700 | 선택 | 해제 | 0 | 0 | 0 |  | 650 | 700 | 선택 | 해제 | 해제 | 미정 | 미정 | 미정 | 미정 |  | 미정 | RB250.00 | C
A44856 | 2018-04-12 | 1 | A |  | 11 | A | SP-AE1055LS | 탄소강 | P-AE1055LS | BM#1 | 1608 | 40 | 1593 | 1548 | 30 | 4900 |  | 3 | 0.28 | 28 |  | -1.29 | 1550 | 1591 | 0 | 20.39 |  | 35 | 49 | 47 | Y |  | 2018-04-12 11:11 | 66 | 1124 | 33 | 32 | 32 | 33 | 33 | 33 | 32 | 32 | 31 | 31 | 30 | 30 | 30 | 30 | 32 | 33 | 30 | 33 | -0.05 | Y | 45.02 | Y | 0 | [8 empty] | N | N | Y | 190 | 0.48 | 61 | 101508 | 97310 | 7090 | 15840 | 02 | 2 |  | 2018-04-12 11:03 | 1550 | 120 |  | 21 | [16 empty] | 95.49 | 100 | 0 | 0 | 0 |  | 400 |  | 선택 | 해제 | 0 | 0 | 0 |  | 400 |  | 선택 | 해제 | 해제 | 미정 | 미정 | 선택 | 미정 |  | 미정 | BT180180 | H
B44802 | 2018-04-12 | 2 | A |  | 6 | A | SM45C | 탄소강 | SM45C | BM#2 | 1568 | 42 | 1615 | 1536 | 33 | 6500 |  | 1 | 0.32 | 15 |  | -2.32 | 1562 | 1619 | 1.03 | 3.48 | 0 | 36 | 4 | 29 | Y |  | 2018-04-12 11:45 | 69 | 1133 | 24 | 28 | 30 | 30 | 30 | 30 | 29 | 28 | 27 | 26 | 24 | 23 | 21 | 19 | 27 | 30 | 19 | 30 | -0.2 |  | 55 | Y | -0.4 | [8 empty] | Y | Y | Y | 190 | 0.47 | 67 | 103704 | 101860 | 1200 | 15900 | 1 | 2 |  | 2018-04-12 12:00 | 1562 | 133 |  | 35 |  | *강압하 TEST (STR#1 W/M#8~10 ,STR#2 W/M#9~10 4mm 압하) | [14 empty] | 100.68 | 75 | 0 | 0 | 500 |  | 650 | 700 | 선택 | 해제 | 0 | 0 | 500 |  | 650 | 700 | 선택 | 해제 | 해제 | 미정 | 미정 | 미정 | 미정 |  | 미정 | RB340.00 | C
A44857 | 2018-04-12 | 1 | A |  | 12 | A | SP-AE1055LS | 탄소강 | P-AE1055LS | BM#1 | 1578 | 55 | 1596 | 1535 | 38 | 6300 |  | 3 | 0.29 | 28 |  | -1.14 | 1556 | 1593 | 0 | 21.97 |  | 30 | 27 | 64 | Y |  | 2018-04-12 12:12 | 72 | 1130 | 28 | 35 | 39 | 40 | 41 | 41 | 41 | 41 | 41 | 41 | 41 | 40 | 40 | 40 | 39 | 41 | 40 | 41 | -0.02 | Y | 45.02 | Y | 0 | [8 empty] | N | N | Y | 180 | 0.48 | 68 | 101508 | 108170 | 7060 | 15960 | 2 | 2 |  | 2018-04-12 12:22 | 1566 | 127 |  | 24 | [16 empty] | 88.11 | 100 | 0 | 0 | 0 |  | 400 |  | 선택 | 해제 | 0 | 0 | 0 |  | 400 |  | 선택 | 해제 | 해제 | 미정 | 미정 | 선택 | 미정 |  | 미정 | BT180180 | H
B44803 | 2018-04-12 | 2 | C |  | 7 | A | SM45C | 탄소강 | SM45C | BM#2 | 1577 | 53 | 1607 | 1534 | 34 | 6800 |  | 1 | 0.33 | 16 |  | -2.41 | 1555 | 1611 | 3.66 | 5.71 | 0 | 18 | 3 | 42 | Y |  | 2018-04-12 12:54 | 62 | 1136 | 16 | 18 | 18 | 19 | 18 | 18 | 17 | 17 | 16 | 15 | 14 |  |  | 14 | 17 | 19 | 14 | 18 | -0.14 | Y | 35 | Y | -0.2 | [8 empty] | Y | Y | Y | 180 | 0.47 | 59 | 102248 | 91140 | 3980 | 15500 | 1 | 2 | 30 | 2018-04-12 13:05 | 1555 | 140 |  | 34 |  | *강압하 TEST (,STR#1.2 W/M#9~10 4mm 압하) *샘플채취 500mm ID:303.403 | [14 empty] | 108.77 | 75 | 0 | 0 | 500 |  | 650 | 700 | 선택 | 해제 | 0 | 0 | 500 |  | 650 | 700 | 선택 | 해제 | 해제 | 미정 | 미정 | 미정 | 미정 |  | 미정 | RB230.00 | C
A44858 | 2018-04-12 | 1 | C |  | 13 | A | SP-AE1055LS | 탄소강 | P-AE1055LS | BM#1 | 1656 | 41 | 1592 | 1597 | 23 | 3500 |  | 3 | 0.28 | 28 |  | -1.27 | 1552 | 1593 | 0 | 15.35 |  | 19 | 61 | 60 | Y |  | 2018-04-12 13:06 | 68 | 1133 | 37 | 37 | 37 | 38 | 38 | 38 | 38 | 38 | 38 | 37 | 37 | 37 | 36 | 36 | 37 | 38 | 36 | 38 | -0.04 | Y | 45 | Y | -0.2 | [8 empty] | N | N | Y | 230 | 0.47 | 61 | 101508 | 92900 | 6960 | 16100 | 2 | 2 |  | 2018-04-12 13:13 | 1552 | 129 |  | 42 |  | *전공정요청 감속주입 정속유지 미준수ID:105.106.205.206 | [14 empty] | 101.6 | 100 | 0 | 0 | 0 |  | 400 |  | 선택 | 해제 | 0 | 0 | 0 |  | 400 |  | 선택 | 해제 | 해제 | 미정 | 미정 | 선택 | 미정 |  | 미정 | BT180180 | H
B44804 | 2018-04-12 | 2 | C |  | 8 | A | SM45C | 탄소강 | SM45C | BM#2 | 1567 | 42 | 1617 | 1537 | 30 | 6000 |  | 1 | 0.33 | 16 |  | 0 | 1557 | 1615 | 0 | 6.68 | 0 | 32 | 61 | 49 | Y |  | 2018-04-12 13:58 | 64 | 1136 | 10 | 21 | 27 | 31 | 32 | 33 | 32 | 32 | 32 | 31 | 30 | 29 | 28 | 28 | 28 | 33 | 28 | 32 | -0.14 | Y | 35 | Y | -0.2 | [8 empty] | Y | Y | Y | 170 | 0.47 | 65 | 91609 | 98410 | 2640 | 15500 | 1 | 2 | 40 | 2018-04-12 14:11 | 1557 | 128 |  | 31 |  | *샘플채취 500mm ID:303.403 | [14 empty] | 90.7 | 100 | 0 | 0 | 500 |  | 650 | 700 | 선택 | 해제 | 0 | 0 | 500 |  | 650 | 700 | 선택 | 해제 | 해제 | 미정 | 미정 | 미정 | 미정 |  | 미정 | RB105.00 | C
A44859 | 2018-04-12 | 1 | C | TUNDISH교체전 | 14 | A | SP-AE1055LS | 탄소강 | P-AE1055LS | BM#1 | 1638 | 40 | 1584 | 1552 | 25 | 4100 |  | 3 | 0.28 | 25 |  | -0.92 | 1557 | 1584 | 0 | 22.33 |  | 5 | 43 | 47 | Y |  | 2018-04-12 14:11 | 73 | 1128 | 34 | 37 | 38 | 38 | 39 | 40 | 40 | 39 | 40 | 40 | 39 | 38 | 38 | 37 | 38 | 40 | 37 | 40 | -0.06 | Y | 50 | Y | -0.2 | [8 empty] | N | N | M | 220 | 0.4 | 75 | 100782 | 96750 | 7000 | 2000 | 2 | 2 |  | 2018-04-12 14:18 | 1557 | 124 |  | 40 |  | *HEAT 평균 주속 10%이상 감속 ID:101~106.201~207 | 5684639576954FCF8C6FC4775DE62C0A | D8BFFB57BACC4ED1B154C38436853823 | A9AF2DE3B67D4795BACC918894E5C9B1 | [11 empty] | 97.14 | 100 | 0 | 3500 | 0 |  | 400 |  | 선택 | 해제 | 0 | 3500 | 0 |  | 400 |  | 선택 | 해제 | 해제 | 미정 | 미정 | 선택 | 미정 |  | 미정 | BT180180 | H
B44805 | 2018-04-12 | 2 | C |  | 9 | A | SM45C | 탄소강 | SM45C | BM#2 | 1553 | 41 | 1627 | 1544 | 32 | 6300 |  | 1 | 0.32 | 24 |  | 0 | 1564 | 1635 | 0 | 6.26 | 0 | 6 | 8 | 46 | Y |  | 2018-04-12 15:07 | 71 | 1141 | 23 | 30 | 35 | 37 | 38 | 38 | 38 | 37 | 36 | 35 | 33 | 32 | 31 | 31 | 34 | 38 | 31 | 38 | -0.17 | Y | 40 | Y | -0.2 | [8 empty] | N | N | N | 160 | 0.47 | 62 | 90026 | 96850 | 70 | 15200 | 1 | 2 | 50 | 2018-04-12 15:15 | 1564 | 135 |  | 29 |  | *빅사이즈 후기 | [14 empty] | 91.86 | 75 | 0 | 0 | 0 |  | 650 | 400 | 선택 | 해제 | 0 | 0 | 0 |  | 650 | 400 | 선택 | 해제 | 해제 | 미정 | 미정 | 미정 | 미정 |  | 미정 | RB170.00 | C
A44860 | 2018-04-12 | 1 | C | TUNDISH교체 | 1 | A | SHPG2 | 소입성보증강 | C | BM#1 | 1594 | 70 | 1648 | 1516 | 49 | 9200 |  | 3 | 0.28 | 21 |  | -1.99 | 1597 | 1648 | 0 | 17.87 |  | 35 | 50 | 52 | Y |  | 2018-04-12 15:37 | 89 | 1124 | 24 | 26 | 28 | 32 | 35 | 37 | 39 | 40 | 40 | 41 | 41 | 41 |  | 41 | 36 | 41 | 41 | 41 | 0 |  | 10 | Y | 0 |  | 2.07 | 1.94 | [5 empty] | N | N | N | 150 | 0.45 | 64 | 84590 | 100750 | 7000 | 16000 | 14 | 1 |  | 2018-04-12 15:46 | 1597 | 161 |  | 54 |  | *T/D플럭스 유15 용120KG | [14 empty] | 78.51 | 100 | 700 | 0 | 0 |  | 410 |  | 선택 | 선택 | 700 | 0 | 0 |  | 410 |  | 선택 | 선택 | 선택 | 미정 | 미정 | 선택 | 미정 |  | 미정 | BT180180 | H
B44806 | 2018-04-12 | 2 | C | TUNDISH교체전 | 10 | A | SM45C | 탄소강 | SM45C | BM#2 | 1563 | 45 | 1617 | 1515 | 34 | 6900 |  | 1 | 0.31 | 17 |  | -2.16 | 1566 | 1619 | 0 | 4.58 | 0 | 36 | 5 | 42 | Y |  | 2018-04-12 16:05 | 73 | 1090 | 28 | 31 | 32 | 32 | 32 | 31 | 30 | 31 | 30 | 29 | 28 | 27 | 25 | 25 | 30 | 32 | 25 | 32 | -0.14 | Y | 49.98 | Y | -0.4 | [8 empty] | N | N | N | 150 | 0.47 | 64 | 79975 | 98950 | 1150 | 2000 | 1 | 2 | 10 | 2018-04-12 16:16 | 1566 | 129 |  | 37 |  | *전공정 작업지연 감속주입 | 4AB3B01DB37743878A2C6269B979AEB8 | 662FC27041DC40C7926AB0C4261D2B2D | 0749F39CEC98403A98C5DDCF7F0D115E | [11 empty] | 79.9 | 72.73 | 0 | 2847 | 0 |  | 650 | 400 | 선택 | 해제 | 0 | 2628 | 0 |  | 650 | 400 | 선택 | 해제 | 해제 | 미정 | 미정 | 미정 | 미정 |  | 미정 | RB105.00 | C
B44807 | 2018-04-12 | 2 | C |  | 2 | A | SHPG2 | 소입성보증강 | C | BM#1 | 1596 | 46 | 1647 | 1547 | 39 | 8300 |  | 1 | 0.31 | 17 |  | 0 | 1576 | 1639 | 0 | 2.81 | 0 | 18 | 4 | 48 | Y |  | 2018-04-12 17:24 | 68 | 1087 | 40 | 39 | 39 | 39 | 38 | 37 | 36 | 34 | 33 | 32 | 31 | 30 | 29 | 27 | 35 | 39 | 27 | 39 | -0.22 |  | 55.02 | Y | -0.4 | [8 empty] | N | N | N | 140 | 0.43 | 70 | 101508 | 96050 | 5000 | 14600 | 14 | 1 |  | 2018-04-12 17:23 | 1576 | 126 |  | 11 |  | *HEAT평균주속 20%이상 감속주입 ID:101~106.201~206 *Ladle 강재개공 나탕주입:ID:106.206 *자동온도1545℃ 수동온도1539℃ | [14 empty] | 99.52 | 100 | 0 | 0 | 0 |  | 410 |  | 선택 | 선택 | 0 | 0 | 0 |  | 410 |  | 선택 | 선택 | 선택 | 미정 | 선택 | 해제 | 미정 |  | 미정 | BT180180 | H
A44861 | 2018-04-12 | 1 | C | TUNDISH교체 | 1 | A | SM25C | 탄소강 | A | BM#2 | 1582 | 49 | 1639 | 1515 | 39 | 7300 |  | 3 | 0.33 | 17 |  | -1.84 | 1599 | 1639 | 9.43 | 0 |  | 30 | 28 | 105 | Y |  | 2018-04-12 17:36 | 89 | 1095 | -408 | -185 | 11 | 13 | 20 | 27 | 32 | 35 | 37 | 38 | 39 | 39 | 41 | 41 | 27 | 41 | 41 | 0 | 0 |  |  | Y | 0.4 |  | 2.29 | 2.22 | [5 empty] | N | N | N | 150 | 0.52 | 56 | 93049 | 101050 | 5800 | 13900 | 7 | 1 | 10 | 2018-04-12 17:47 | 1599 | 120 |  | 36 | 29 | *T/D플럭스 120/15KG *롱오즐 실리부 부착 *래들 막힘으로 강제 렌싱 1회 실시 ID:301.401 | [14 empty] | 87.08 | 100 | 700 | 0 | 0 |  | 410 | 300 | 선택 | 해제 | 768 | 0 | 0 |  | 410 | 300 | 선택 | 해제 | 해제 | 미정 | 미정 | 미정 | 선택 |  | 미정 | BT180180 | H
A44862 | 2018-04-12 | 1 | C |  | 3 | A | FPA-SHPG2 | 소입성보증강 | C | BM#1 | 1644 | 41 | 1626 | 1576 | 34 | 6000 |  | 3 | 0.3 | 20 |  | -2.15 | 1575 | 1626 | 0 | 16.14 |  | 19 | 62 | 121 | N | 1 | 2018-04-12 18:34 | 67 | 1092 | 22 | 28 | 33 | 35 | 35 | 35 | 35 | 35 | 34 | 33 | 33 | 32 | 33 | 33 | 33 | 35 | 32 | 35 | -0.04 | Y | 39.98 | Y | 0.2 | [8 empty] | N | N | Y | 130 | 0.47 | 61 | 101508 | 94300 | 7000 | 16300 | 14 | 1 |  | 2018-04-12 18:42 | 1575 | 88 |  | 14 |  | *Ladle 강재개공 나탕주입:ID:101.201 *전공정지연 감속주입 주속에 따른 S/R적용 사무실 요청 | [14 empty] | 100.21 | 100 | 0 | 0 | 0 |  | 410 |  | 선택 | 선택 | 0 | 0 | 0 |  | 410 |  | 선택 | 선택 | 선택 | 미정 | 미정 | 선택 | 미정 |  | 미정 | BT180180 | H
B44808 | 2018-04-12 | 2 | C |  | 2 | A | SM25C | 탄소강 | A | BM#2 | 1592 | 64 | 1634 | 1544 | 31 | 6100 |  | 1 | 0.32 | 14 |  | 0 | 1580 | 1631 | 1.8 | 0 | 0 | 32 | 62 | 51 | Y |  | 2018-04-12 18:29 | 70 | 1088 | 38 | 34 | 33 | 32 | 31 | 29 | 27 | 26 | 24 | 23 |  |  |  | 23 | 30 | 33 | 23 | 0 | -0.29 |  | 35.02 | Y | -0.2 | [8 empty] | N | N | N | 140 | 0.55 | 50 | 93049 | 91660 | 420 | 14200 | 7 | 1 | 10 | 2018-04-12 18:52 | 1580 | 155 |  | 42 | [16 empty] | 100.54 | 72.73 | 0 | 0 | 0 |  | 410 | 300 | 선택 | 해제 | 0 | 0 | 0 |  | 410 | 300 | 선택 | 해제 | 해제 | 미정 | 미정 | 미정 | 미정 |  | 미정 | BT180180 | H
A44863 | 2018-04-12 | 1 | C |  | 4 | A | SHPG2 | 소입성보증강 | C | BM#1 | 1637 | 40 | 1615 | 1568 | 32 | 5700 |  | 3 | 0.28 | 19 |  | -1.65 | 1575 | 1615 | 0 | 19.04 |  | 5 | 44 | 114 | Y |  | 2018-04-12 19:31 | 67 | 1096 | 31 | 33 | 35 | 37 | 37 | 37 | 36 | 36 | 35 | 35 | 34 | 34 | 34 | 34 | 35 | 37 | 34 | 37 | -0.06 | Y | 44.98 | Y | 0 | [8 empty] | N | N | N | 120 | 0.47 | 64 | 84590 | 95750 | 6830 | 16100 | 14 | 1 |  | 2018-04-12 19:36 | 1575 | 95 |  | 20 |  | *S/R후속 HEAT 주속 적용 | [14 empty] | 82.33 | 100 | 0 | 0 | 0 |  | 410 |  | 선택 | 선택 | 0 | 0 | 0 |  | 410 |  | 선택 | 선택 | 선택 | 미정 | 미정 | 선택 | 미정 |  | 미정 | BT180180 | H
B44809 | 2018-04-12 | 2 | C |  | 3 | A | SM25C | 탄소강 | A | BM#2 | 1575 | 51 | 1625 | 1525 | 34 | 6700 |  | 1 | 0.3 | 16 |  | 0 | 1569 | 1619 | 1.28 | 0 | 0 | 6 | 9 | 61 | Y |  | 2018-04-12 19:47 | 59 | 1103 | 17 | 27 | 28 | 30 | 31 | 30 | 29 | 27 | 27 | 25 | 24 | 23 |  | 23 | 26 | 31 | 23 | 27 | -0.23 | Y | 35 | Y | -0.2 | [8 empty] | N | N | Y | 130 | 0.48 | 59 | 95062 | 93760 | 3290 | 16400 | 7 | 1 | 20 | 2018-04-12 19:56 | 1569 | 111 |  | 16 | [16 empty] | 98 | 100 | 0 | 0 | 0 |  | 490 | 300 | 선택 | 해제 | 0 | 0 | 0 |  | 490 | 300 | 선택 | 해제 | 해제 | 미정 | 미정 | 미정 | 미정 |  | 미정 | RB120.00 | C
B44810 | 2018-04-12 | 2 | D |  | 4 | A | SM25C | 탄소강 | A | BM#2 | 1605 | 46 | 1615 | 1515 | 36 | 7200 |  | 1 | 0.31 | 16 |  | 0 | 1569 | 1623 | 1.28 | 0 | 0 | 36 | 6 | 79 | Y |  | 2018-04-12 20:50 | 59 | 1085 | 18 | 20 | 22 | 23 | 24 | 25 | 22 | 22 | 21 | 20 | 18 | 18 |  | 18 | 21 | 25 | 18 | 22 | -0.23 | Y | 30.02 | Y | 0 | [8 empty] | N | N | N | 120 | 0.48 | 59 | 93049 | 94100 | 610 | 16200 | 7 | 1 | 30 | 2018-04-12 20:58 | 1569 | 110 |  | 15 |  | *빅사이즈 후속 | [14 empty] | 98.31 | 100 | 0 | 0 | 0 |  | 410 | 300 | 선택 | 해제 | 0 | 0 | 0 |  | 410 | 300 | 선택 | 해제 | 해제 | 미정 | 미정 | 미정 | 미정 |  | 미정 | BT180180 | H
A44864 | 2018-04-12 | 1 | D |  | 5 | A | SHPG2 | 소입성보증강 | C | BM#1 | 1593 | 44 | 1608 | 1535 | 39 | 7000 |  | 3 | 0.29 | 19 |  | -1.54 | 1572 | 1608 | 0 | 15.64 |  | 35 | 51 | 91 | Y |  | 2018-04-12 20:38 | 64 | 1099 | 33 | 33 | 34 | 34 | 34 | 33 | 32 | 30 | 28 | 27 | 26 | 25 | 24 | 20 | 30 | 34 | 20 | 34 | -0.23 |  | 60 | Y | -0.6 | [8 empty] | N | N | N | 110 | 0.43 | 71 | 101508 | 98390 | 7000 | 15400 | 14 | 1 |  | 2018-04-12 20:46 | 1572 | 93 |  | 17 |  | *HEAT평균 주속 20%이상 감속주입 ID:101~106.201~206 생관통보 | [14 empty] | 95.76 | 100 | 0 | 0 | 0 |  | 410 |  | 선택 | 선택 | 0 | 0 | 0 |  | 410 |  | 선택 | 선택 | 선택 | 미정 | 미정 | 선택 | 미정 |  | 미정 | BT180180 | H
B44811 | 2018-04-12 | 2 | D |  | 5 | A | SM25C | 탄소강 | A | BM#2 | 1597 | 36 | 1624 | 1536 | 30 | 6000 |  | 1 | 0.3 | 15 |  | -2.37 | 1578 | 1624 | 1.63 | 0 | 0 | 18 | 5 | 74 | Y |  | 2018-04-12 21:43 | 68 | 1092 | 16 | 20 | 25 | 26 | 27 | 26 | 25 | 25 | 24 | 23 | 22 | 21 | 20 | 20 | 23 | 27 | 20 | 25 | -0.17 | Y | 40 | Y | -0.2 | [8 empty] | N | N | N | 110 | 0.49 | 61 | 99194 | 97790 | 1240 | 14400 | 7 | 1 | 40 | 2018-04-12 21:54 | 1578 | 111 |  | 23 |  | * 전공정 작업지연 감속주입 함. | [14 empty] | 100.2 | 100 | 0 | 0 | 0 |  | 410 | 300 | 선택 | 해제 | 0 | 0 | 0 |  | 410 | 300 | 선택 | 해제 | 해제 | 미정 | 미정 | 미정 | 미정 |  | 미정 | RB090.00 | C
A44865 | 2018-04-12 | 1 | D |  | 6 | A | SHPG2 | 소입성보증강 | C | BM#1 | 1619 | 41 | 1608 | 1555 | 34 | 6100 |  | 3 | 0.3 | 18 |  | -1.5 | 1575 | 1608 | 0 | 18.55 |  | 30 | 29 | 66 | Y |  | 2018-04-12 21:43 | 67 | 1090 | 19 | 28 | 34 | 37 | 39 | 39 | 37 | 37 | 37 | 37 | 35 | 35 | 36 | 36 | 35 | 39 | 35 | 37 | -0.02 | Y | 35 | Y | 0.2 | [8 empty] | N | N | N | 100 | 0.5 | 62 | 101508 | 98070 | 7040 | 14300 | 14 | 1 |  | 2018-04-12 21:48 | 1575 | 98 |  | 25 |  | *전공정요청 감속주입 | [14 empty] | 96.03 | 100 | 0 | 0 | 0 |  | 410 |  | 선택 | 선택 | 0 | 0 | 0 |  | 410 |  | 선택 | 선택 | 선택 | 미정 | 미정 | 선택 | 미정 |  | 미정 | BT180180 | H
B44812 | 2018-04-12 | 2 | D |  | 6 | A | SM25C | 탄소강 | A | BM#2 | 1594 | 39 | 1625 | 1534 | 33 | 5600 |  | 1 | 0.31 | 14 |  | -2.56 | 1581 | 1624 | 1.15 | 0 | 0 | 19 | 63 | 69 | Y |  | 2018-04-12 22:34 | 71 | 1098 | 14 | 19 | 20 | 21 | 22 | 21 | 21 | 19 | 18 | 17 | 16 | 15 | 15 | 15 | 19 | 22 | 15 | 21 | -0.19 | Y | 36.1 | Y | 0 | [8 empty] | N | N | N | 100 | 0.49 | 58 | 93049 | 94590 | 930 | 15400 | 7 | 1 | 10 | 2018-04-12 22:42 | 1581 | 114 |  | 37 |  | * 전공정 작업지연 감속주입 함. | [14 empty] | 97.54 | 100 | 0 | 0 | 0 |  | 410 | 300 | 선택 | 해제 | 0 | 0 | 0 |  | 410 | 300 | 선택 | 해제 | 해제 | 미정 | 미정 | 미정 | 선택 | 5 | 미정 | BT180180 | C
A44866 | 2018-04-12 | 1 | D |  | 7 | A | SHPG2 | 소입성보증강 | C | BM#1 | 1569 | 47 | 1605 | 1528 | 44 | 6900 |  | 3 | 0.3 | 17 |  | -1.37 | 1577 | 1605 | 0 | 14.46 |  | 32 | 63 | 70 | Y |  | 2018-04-12 22:42 | 69 | 1101 | 32 | 33 | 34 | 35 | 35 | 34 | 34 | 33 | 31 | 31 | 30 | 30 |  | 30 | 33 | 35 | 30 | 34 | -0.12 | Y | 40 | Y | 0 | [8 empty] | N | N | N | 150 | 0.54 | 58 | 101508 | 101640 | 8750 | 13900 | 14 | 1 |  | 2018-04-12 22:50 | 1577 | 102 |  | 29 |  | *전공정요청 감속주입 | [14 empty] | 91.37 | 100 | 0 | 0 | 0 |  | 410 |  | 선택 | 선택 | 0 | 0 | 0 |  | 410 |  | 선택 | 선택 | 선택 | 미정 | 미정 | 선택 | 미정 |  | 미정 | BT180180 | H
A44867 | 2018-04-12 | 1 | D | TUNDISH교체전 | 8 | A | SHPG2 | 소입성보증강 | C | BM#1 | 1581 | 50 | 1595 | 1525 | 48 | 7800 |  | 3 | 0.29 | 17 |  | -1.5 | 1564 | 1595 | 0 | 13.1 |  | 5 | 45 | 83 | Y |  | 2018-04-12 23:52 | 56 | 1088 | 27 | 33 | 33 | 33 | 32 | 30 | 30 | 30 | 30 | 29 | 28 |  |  | 28 | 30 | 33 | 28 | 33 | -0.12 |  | 40 | Y | -0.2 | [8 empty] | N | N | N | 140 | 0.55 | 58 | 105475 | 104240 | 7760 | 1500 | 14 | 1 |  | 2018-04-12 23:59 | 1564 | 99 |  | 19 |  |  | D7D40C825D4D4583A4EE4C0283E89E3F | 30459ECA6D554B65B9289C5385CFB026 | A581AE2CC5F74CFA9CC97FCCBA097A74 | [11 empty] | 94.17 | 100 | 0 | 2500 | 0 |  | 410 |  | 선택 | 선택 | 0 | 2500 | 0 |  | 410 |  | 선택 | 선택 | 선택 | 미정 | 미정 | 선택 | 미정 |  | 미정 | BT180180 | H
B44813 | 2018-04-12 | 2 | D |  | 7 | A | SM25C | 탄소강 | A | BM#2 | 1561 | 36 | 1627 | 1525 | 31 | 5800 |  | 1 | 0.28 | 16 |  | -1.96 | 1590 | 1627 | 1.19 | 0 | 0 | 6 | 10 | 60 | Y |  | 2018-04-12 23:34 | 80 | 1087 | 12 | 19 | 25 | 27 | 29 | 28 | 28 | 26 | 26 | 24 | 23 | 22 |  | 22 | 24 | 29 | 22 | 0 | -0.2 | Y | 35 | Y | -0.2 | [8 empty] | N | N | N | 150 | 0.49 | 58 | 93335 | 93780 | 1190 | 14300 | 7 | 1 | 20 | 2018-04-12 23:34 | 1590 | 115 |  | 38 |  | * 전공정 작업지연 감속주입 함. | [14 empty] | 98.35 | 100 | 0 | 0 | 0 |  | 410 | 300 | 선택 | 해제 | 0 | 0 | 0 |  | 410 | 300 | 선택 | 해제 | 해제 | 미정 | 미정 | 미정 | 미정 |  | 미정 | BT180180 | C
B44814 | 2018-04-12 | 2 | D |  | 8 | A | SM25C | 탄소강 | A | BM#2 | 1591 | 33 | 1624 | 1557 | 29 | 4800 |  | 1 | 0.3 | 13 |  | -1.97 | 1586 | 1618 | 0.94 | 0 | 0 | 36 | 7 | 50 | Y |  | 2018-04-13 00:35 | 76 | 1089 | 17 | 22 | 25 | 26 | 26 | 27 | 25 | 25 | 25 | 24 | 22 | 22 |  | 22 | 24 | 27 | 22 | 25 | -0.07 | Y | 30 | Y | 0 | [8 empty] | N | N | N | 140 | 0.49 | 56 | 93049 | 91680 | 440 | 14500 | 7 | 1 | 40 | 2018-04-13 00:37 | 1586 | 111 |  | 38 |  | * 전공정 작업지연 감속주입 함. | [14 empty] | 101.14 | 100 | 0 | 0 | 0 |  | 410 | 300 | 선택 | 해제 | 0 | 0 | 0 |  | 410 | 300 | 선택 | 해제 | 해제 | 미정 | 미정 | 미정 | 미정 |  | 미정 | BT180180 | H
A44868 | 2018-04-12 | 1 | D | TUNDISH교체 | 1 | A | FPA-27MNCR5H | 소입성보증강 | C1 | BM#1 | 1613 | 54 | 1632 | 1554 | 48 | 7200 |  | 3 | 0.3 | 19 |  | -1.77 | 1591 | 1632 | 0 | 15.08 |  | 35 | 52 | 76 | Y |  | 2018-04-13 00:53 | 87 | 1087 | 18 | 31 | 28 | 30 | 34 | 36 | 38 | 38 | 38 | 39 | 39 | 39 |  | 39 | 35 | 39 | 39 | 39 | 0 |  | 10 | Y | 0 | [8 empty] | N | N | N | 150 | 0.46 | 63 | 101508 | 98500 | 7500 | 15000 | 12 | 2 |  | 2018-04-13 01:02 | 1591 | 124 |  | 42 |  | *T/Dflux 유15kg 용120kg *수소 1.67PPM | [14 empty] | 95.76 | 100 | 700 | 0 | 0 |  | 650 |  | 선택 | 선택 | 700 | 0 | 0 |  | 650 |  | 선택 | 선택 | 해제 | 미정 | 미정 | 선택 | 선택 |  | 미정 | BT180180 | H
B44815 | 2018-04-12 | 2 | D | TUNDISH교체전 | 9 | A | SM25C | 탄소강 | A | BM#2 | 1549 | 36 | 1626 | 1527 | 30 | 5900 |  | 1 | 0.3 | 14 |  | -2.17 | 1589 | 1625 | 1.12 | 0 | 0 | 18 | 6 | 50 | Y |  | 2018-04-13 01:46 | 79 | 1087 | 18 | 27 | 32 | 33 | 33 | 33 | 32 | 32 | 31 | 30 | 29 | 28 | 27 | 27 | 30 | 33 | 27 | 33 | -0.13 | Y | 44.98 | Y | -0.2 | [8 empty] | N | N | N | 130 | 0.45 | 61 | 89989 | 91050 | 3950 | 2000 | 7 | 1 | 10 | 2018-04-13 01:51 | 1589 | 98 |  | 26 |  | * 전공정 작업지연 감속주입 함. | 840B32E605404E35944BB7A2375EED58 | 7F1A9E32F9524EBCB87AA8F75F52E387 | 91B74E7AE6CD4587AD47D848DD70BE94 | [11 empty] | 94.73 | 100 | 0 | 2550 | 0 |  | 410 | 300 | 선택 | 해제 | 0 | 2600 | 0 |  | 410 | 300 | 선택 | 해제 | 해제 | 미정 | 미정 | 미정 | 미정 |  | 미정 | BT180180 | H
A44869 | 2018-04-12 | 1 | D |  | 2 | A | FPA-27MNCR5H | 소입성보증강 | C1 | BM#1 | 1603 | 43 | 1606 | 1535 | 40 | 6400 |  | 3 | 0.3 | 16 |  | -1.16 | 1583 | 1606 | 0 | 12.75 |  | 30 | 30 | 74 | Y |  | 2018-04-13 01:40 | 79 | 1087 | 39 | 34 | 31 | 32 | 31 | 29 | 30 | 29 | 29 | 28 | 28 | 27 | 26 | 25 | 30 | 32 | 25 | 29 | -0.14 | Y | 49.97 | Y | -0.2 | [8 empty] | N | N | Y | 140 | 0.47 | 67 | 101508 | 100850 | 7030 | 15900 | 12 | 2 |  | 2018-04-13 01:49 | 1583 | 126 |  | 60 | [16 empty] | 93.56 | 100 | 0 | 0 | 0 |  | 650 |  | 선택 | 선택 | 0 | 0 | 0 |  | 650 |  | 선택 | 선택 | 해제 | 미정 | 미정 | 선택 | 미정 |  | 미정 | BT180180 | H
B44816 | 2018-04-12 | 2 | D | TUNDISH교체 | 1 | A | AE8617HS | 소입성보증강 | C | BM#2 | 1557 | 48 | 1657 | 1504 | 45 | 9000 |  | 1 | 0.33 | 21 |  | -2.54 | 1586 | 1660 | 0 | 3.13 | 0 | 19 | 64 | 61 | Y |  | 2018-04-13 03:10 | 74 | 1087 | -418 | -256 | 8 | 21 | 21 | 21 | 20 | 16 | 21 | 24 | 27 | 28 | 29 | 30 | 25 | 31 | 30 | 21 | 0.18 |  | 4.98 | Y | -0.2 |  | 2.57 | 2.57 | 1.53 |  |  |  |  | N | N | N | 150 | 0.45 | 57 | 93049 | 90230 | 2270 | 15200 | 16 | 2 | 10 | 2018-04-13 03:07 | 1586 | 123 |  | 26 |  | * T/D FLUX 용탕부: 120 KG / 유탕부: 15KG 투입 * 전공정 작업지연 감속주입 함. * 수소측정(10분)기준초과 이상공정 등록 및 생관통보. | [14 empty] | 100.59 | 100 | 710 | 0 | 0 |  | 410 | 300 | 선택 | 선택 | 740 | 0 | 0 |  | 410 | 300 | 선택 | 선택 | 해제 | 미정 | 미정 | 미정 | 미정 |  | 미정 | BT180180 | H
A44870 | 2018-04-12 | 1 | D |  | 3 | A | FPA-27MNCR5H | 소입성보증강 | C1 | BM#1 | 1630 | 41 | 1624 | 1569 | 34 | 5100 |  | 3 | 0.29 | 17 |  | -2.5 | 1573 | 1624 | 0 | 13.7 |  | 32 | 64 | 74 | Y |  | 2018-04-13 02:56 | 69 | 1087 | 25 | 24 | 25 | 26 | 26 | 27 | 27 | 27 | 27 | 26 | 25 | 25 | 24 | 24 | 26 | 27 | 24 | 27 | -0.08 | Y | 35 | Y | -0.2 | [8 empty] | N | N | Y | 130 | 0.47 | 63 | 84590 | 93910 | 7080 | 15300 | 12 | 2 |  | 2018-04-13 03:18 | 1573 | 116 |  | 52 |  | *T/D자동온도 1528, 수동온도 1525 | [14 empty] | 83.34 | 100 | 0 | 0 | 0 |  | 650 |  | 선택 | 선택 | 0 | 0 | 0 |  | 650 |  | 선택 | 선택 | 해제 | 미정 | 미정 | 선택 | 미정 |  | 미정 | BT180180 | H
B44817 | 2018-04-12 | 2 | D |  | 2 | A | AE8617HS | 소입성보증강 | C | BM#2 | 1594 | 36 | 1637 | 1555 | 32 | 6200 |  | 1 | 0.32 | 16 |  | -2.17 | 1576 | 1631 | 0 | 2.48 | 0 | 6 | 11 | 74 | Y |  | 2018-04-13 04:03 | 64 | 1087 | 28 | 25 | 24 | 23 | 24 | 22 | 21 | 20 | 20 | 20 | 19 | 19 | 18 | 18 | 22 | 24 | 18 | 20 | -0.12 | Y | 50.02 | Y | -0.2 | [8 empty] | N | N | N | 140 | 0.49 | 63 | 93049 | 100900 | 50 | 14700 | 16 | 2 | 20 | 2018-04-13 04:11 | 1576 | 119 |  | 33 |  | * 전공정 작업지연 감속주입 함. | [14 empty] | 92.68 | 100 | 0 | 0 | 0 |  | 410 | 300 | 선택 | 선택 | 0 | 0 | 0 |  | 410 | 300 | 선택 | 선택 | 해제 | 미정 | 미정 | 미정 | 미정 |  | 미정 | BT180180 | C
A44871 | 2018-04-12 | 1 | D |  | 4 | A | FPA-27MNCR5H | 소입성보증강 | C1 | BM#1 | 1621 | 41 | 1610 | 1544 | 38 | 6400 |  | 3 | 0.3 | 17 |  | -1.25 | 1585 | 1610 | 2.88 | 9.57 |  | 5 | 46 | 87 | Y |  | 2018-04-13 03:56 | 81 | 1085 | 22 | 24 | 28 | 31 | 32 | 32 | 33 | 33 | 33 | 31 | 32 | 31 | 30 | 30 | 30 | 33 | 30 | 33 | -0.09 | Y | 30.02 | Y | -0.2 | [8 empty] | N | N | Y | 120 | 0.47 | 62 | 84590 | 95870 | 7000 | 16210 | 12 | 2 |  | 2018-04-13 04:19 | 1585 | 121 |  | 56 | [16 empty] | 82.25 | 100 | 0 | 0 | 0 |  | 650 |  | 선택 | 선택 | 0 | 0 | 0 |  | 650 |  | 선택 | 선택 | 해제 | 미정 | 미정 | 선택 | 미정 |  | 미정 | BT180180 | H
B44818 | 2018-04-12 | 2 | A |  | 3 | A | AE8617HS | 소입성보증강 | C | BM#2 | 1595 | 43 | 1636 | 1556 | 38 | 6800 |  | 1 | 0.32 | 16 |  | -2.42 | 1573 | 1633 | 0 | 1.97 | 0 | 36 | 8 | 61 | Y |  | 2018-04-13 05:21 | 61 | 1089 | 14 | 19 | 22 | 23 | 23 | 22 | 22 | 21 | 20 | 19 |  |  |  | 19 | 20 | 23 | 19 | 22 | -0.13 | Y | 29.98 | Y | -0.2 | [8 empty] | N | N | N | 130 | 0.48 | 47 | 84590 | 75470 | 27110 | 14900 | 16 | 2 |  | 2018-04-13 05:23 | 1573 | 120 |  | 21 |  | * 전공정 작업지연 감속주입 요청 함. *STR#1,2 크로깅발생 전공정 통보 *주입중 L/D 하부노즐 절손으로 27.1 톤 내림.(노즐 4회사용) | [14 empty] | 82.45 | 100 | 0 | 0 | 0 |  | 410 | 300 | 선택 | 선택 | 0 | 0 | 0 |  | 410 | 300 | 선택 | 선택 | 해제 | 미정 | 미정 | 미정 | 선택 | 3 | 미정 | BT180180 | C
A44872 | 2018-04-12 | 1 | A |  | 5 | A | FPA-27MNCR5H | 소입성보증강 | C1 | BM#1 | 1686 | 64 | 1609 | 1642 | 31 | 4300 |  | 3 | 0.31 | 17 |  | -1.44 | 1579 | 1609 | 2.85 | 10.83 |  | 35 | 53 | 52 | Y |  | 2018-04-13 05:26 | 75 | 1088 | 28 | 34 | 38 | 43 | 44 | 45 | 45 | 44 | 43 | 43 | 43 | 42 | 41 | 41 | 41 | 45 | 41 | 43 | -0.11 | Y | 35.02 | Y | -0.2 | [8 empty] | N | N | Y | 110 | 0.47 | 64 | 101508 | 99060 | 7030 | 16120 | 12 | 2 |  | 2018-04-13 05:35 | 1579 | 126 |  | 31 | [16 empty] | 95.72 | 100 | 0 | 0 | 0 |  | 650 |  | 선택 | 선택 | 0 | 0 | 0 |  | 650 |  | 선택 | 선택 | 해제 | 미정 | 미정 | 선택 | 미정 |  | 미정 | BT180180 | H
B44819 | 2018-04-12 | 2 | A |  | 4 | A | AE8617HS | 소입성보증강 | C | BM#2 | 1614 | 39 | 1646 | 1566 | 34 | 6300 |  | 1 | 0.29 | 16 |  | -2.37 | 1586 | 1643 | 0 | 1.96 | 0 | 18 | 7 | 78 | Y |  | 2018-04-13 06:20 | 74 | 1087 | 15 | 26 | 31 | 34 | 36 | 36 | 35 | 34 | 33 | 33 | 31 | 30 |  | 30 | 31 | 36 | 30 | 0 | -0.17 | Y | 34.98 | Y | -0.2 | [8 empty] | N | N | N | 120 | 0.48 | 59 | 84590 | 94190 | 1930 | 15600 | 16 | 2 |  | 2018-04-13 06:29 | 1586 | 104 |  | 12 |  | *전공정 지연 감속주입 | [14 empty] | 88.3 | 100 | 0 | 0 | 0 |  | 410 | 300 | 선택 | 선택 | 0 | 0 | 0 |  | 410 | 300 | 선택 | 선택 | 해제 | 미정 | 미정 | 미정 | 미정 |  | 미정 | BT180180 | C
A44873 | 2018-04-12 | 1 | A |  | 6 | A | FPA-27MNCR5H | 소입성보증강 | C1 | BM#1 | 1581 | 41 | 1609 | 1521 | 39 | 6700 |  | 3 | 0.29 | 17 |  | -1.78 | 1575 | 1612 | 0 | 12.99 |  | 30 | 31 | 73 | Y |  | 2018-04-13 06:25 | 71 | 1087 | 40 | 36 | 35 | 34 | 34 | 33 | 32 | 32 | 31 | 31 | 30 | 28 | 28 | 28 | 33 | 35 | 28 | 0 | -0.14 |  | 49.97 | Y | 0 | [8 empty] | N | N | Y | 100 | 0.47 | 61 | 101508 | 94750 | 6910 | 16250 | 12 | 2 |  | 2018-04-13 06:33 | 1575 | 113 |  | 38 | [16 empty] | 99.91 | 100 | 0 | 0 | 0 |  | 650 |  | 선택 | 선택 | 0 | 0 | 0 |  | 650 |  | 선택 | 선택 | 해제 | 미정 | 미정 | 선택 | 미정 |  | 미정 | BT180180 | H
B44820 | 2018-04-12 | 2 | A |  | 5 | A | AE8617HS | 소입성보증강 | C | BM#2 | 1607 | 53 | 1634 | 1566 | 33 | 6500 |  | 1 | 0.31 | 16 |  | -3.09 | 1575 | 1641 | 0 | 4 | 0 | 19 | 65 | 57 | Y |  | 2018-04-13 07:22 | 63 | 1087 | 26 | 29 | 31 | 31 | 31 | 31 | 30 | 29 | 28 | 27 | 26 | 26 | 25 | 25 | 28 | 31 | 25 | 31 | -0.12 |  | 50.02 | Y | -0.2 | [8 empty] | N | N | N | 110 | 0.47 | 64 | 101508 | 99700 | 1080 | 16800 | 16 | 2 |  | 2018-04-13 07:27 | 1575 | 106 |  | 13 |  | *전공정 지연 감속주입 | [14 empty] | 100.85 | 100 | 0 | 0 | 0 |  | 410 | 300 | 선택 | 선택 | 0 | 0 | 0 |  | 410 | 300 | 선택 | 선택 | 해제 | 미정 | 미정 | 미정 | 미정 |  | 미정 | BT180180 | C
A44874 | 2018-04-13 | 1 | A |  | 7 | A | FPA-27MNCR5H | 소입성보증강 | C1 | BM#1 | 1592 | 47 | 1612 | 1521 | 38 | 6800 |  | 3 | 0.29 | 17 |  | -1.44 | 1582 | 1612 | 2.12 | 10.88 |  | 32 | 65 | 63 | Y |  | 2018-04-13 07:28 | 78 | 1090 | 28 | 30 | 34 | 37 | 38 | 38 | 38 | 38 | 38 | 38 | 37 | 37 |  | 37 | 36 | 38 | 37 | 38 | -0.03 | Y | 35 | Y | 0 | [8 empty] | N | N | Y | 150 | 0.47 | 60 | 101508 | 94090 | 7070 | 16200 | 12 | 2 |  | 2018-04-13 07:36 | 1582 | 121 |  | 41 | [16 empty] | 100.4 | 100 | 0 | 0 | 0 |  | 650 |  | 선택 | 선택 | 0 | 0 | 0 |  | 650 |  | 선택 | 선택 | 해제 | 미정 | 미정 | 선택 | 미정 |  | 미정 | BT180180 | H
B44821 | 2018-04-13 | 2 | A |  | 6 | A | AE8617HS | 소입성보증강 | C | BM#2 | 1592 | 42 | 1647 | 1544 | 33 | 6800 |  | 1 | 0.31 | 16 |  | -2.58 | 1567 | 1637 | 0 | 4.27 | 0 | 6 | 12 | 46 | Y |  | 2018-04-13 08:32 | 55 | 1138 | 22 | 25 | 28 | 29 | 29 | 29 | 28 | 28 | 27 | 26 | 24 | 23 | 22 | 22 | 26 | 29 | 22 | 29 | -0.16 | Y | 45.02 | Y | -0.2 | [8 empty] | N | N | N | 100 | 0.47 | 65 | 101508 | 99950 | 60 | 16800 | 16 | 2 |  | 2018-04-13 08:27 | 1583 | 110 |  | 9 |  | *전공정 지연 감속주입 | [14 empty] | 102.53 | 100 | 0 | 0 | 0 |  | 410 | 300 | 선택 | 선택 | 0 | 0 | 0 |  | 410 | 300 | 선택 | 선택 | 해제 | 미정 | 미정 | 미정 | 미정 |  | 미정 | BT180180 | H
A44875 | 2018-04-13 | 1 | A | TUNDISH교체전 | 8 | A | FPA-27MNCR5H | 소입성보증강 | C1 | BM#1 | 1612 | 46 | 1609 | 1516 | 36 | 6500 |  | 3 | 0.29 | 18 |  | -1.66 | 1582 | 1619 | 4.06 | 10.44 |  | 5 | 47 | 59 | Y |  | 2018-04-13 08:28 | 78 | 1133 | 35 | 35 | 37 | 38 | 40 | 40 | 40 | 40 | 39 | 39 | 39 |  |  | 39 | 38 | 40 | 39 | 40 | -0.03 | Y | 30.02 | Y | 0 | [8 empty] | N | N | M | 140 | 0.47 | 59 | 85278 | 91200 | 7000 | 1500 | 12 | 2 |  | 2018-04-13 08:37 | 1582 | 124 |  | 43 |  |  | DA9178D700584E618D06B715D126DAF9 | 0BE86CE0D73A41FFAC90FEF03E26AE35 |  | 1C8FFFCF560F4D4AA5929509A5A7C731 | [10 empty] | 86.84 | 100 | 0 | 2500 | 0 |  | 650 |  | 선택 | 선택 | 0 | 2500 | 0 |  | 650 |  | 선택 | 선택 | 해제 | 미정 | 미정 | 선택 | 미정 |  | 미정 | BT180180 | H
A44876 | 2018-04-13 | 1 | A |  | 7 | A | AE8617HS | 소입성보증강 | C | BM#2 | 1598 | 40 | 1603 | 1558 | 28 | 5000 |  | 3 | 0.29 | 17 |  | -1.55 | 1572 | 1603 | 0 | 13.04 |  | 35 | 54 | 55 | Y |  | 2018-04-13 09:15 | 60 | 1130 | 20 | 19 | 19 | 19 | 19 | 19 | 18 | 17 | 16 | 15 | 15 | 14 | 14 | 14 | 17 | 19 | 14 | 19 | -0.1 |  | 49.98 | Y | 0 | [8 empty] | N | N | N | 150 | 0.53 | 60 | 101508 | 106160 | 2470 | 15200 | 16 | 2 |  | 2018-04-13 09:37 | 1572 | 101 |  | 34 | [16 empty] | 93.56 | 100 | 0 | 0 | 0 |  | 410 | 300 | 선택 | 선택 | 0 | 0 | 0 |  | 410 | 300 | 선택 | 선택 | 해제 | 미정 | 미정 | 미정 | 미정 |  | 미정 | BT180180 | C
A44877 | 2018-04-13 | 1 | A | TUNDISH교체전 | 8 | A | AE8617HS | 소입성보증강 | C | BM#2 | 1592 | 40 | 1601 | 1555 | 31 | 5400 |  | 3 | 0.31 | 16 |  | -1.15 | 1578 | 1601 | 3.71 | 9.73 |  | 30 | 32 | 40 | Y |  | 2018-04-13 10:19 | 66 | 1132 | 13 | 18 | 23 | 25 | 26 | 27 | 26 | 26 | 25 | 25 | 24 | 24 | 24 | 24 | 24 | 27 | 24 | 26 | -0.05 | Y | 35.02 | Y | 0 | [8 empty] | N | N | N | 140 | 0.53 | 60 | 104990 | 105520 | 6130 | 2000 | 16 | 2 |  | 2018-04-13 10:26 | 1578 | 103 |  | 33 |  |  | E5322B25036F42D4B1BCDCBD0D67E252 | BF15E3FC6089458F94F88D354D606E4E | 119D9C10E5E647D9B144873E5D422A8F | [11 empty] | 94.03 | 100 | 0 | 2530 | 0 |  | 410 | 300 | 선택 | 선택 | 0 | 2620 | 0 |  | 410 | 300 | 선택 | 선택 | 해제 | 미정 | 미정 | 미정 | 미정 |  | 미정 | BT180180 | H
B44822 | 2018-04-13 | 2 | A | TUNDISH교체 | 1 | B | 30MNB5M | 합금강 | 30MNB5M계 | BM#1 | 1583 | 58 | 1664 | 1534 | 52 | 10100 |  | 1 | 0.32 | 20 |  | -2.13 | 1585 | 1657 | 2.76 | 0 | 0 | 36 | 9 | 64 | Y |  | 2018-04-13 10:05 | 87 | 1141 | 25 | 35 | 31 | 31 | 33 | 35 | 37 | 39 | 39 | 40 | 40 | 39 | 39 | 40 | 36 | 40 | 39 | 40 | -0.05 |  | 20 | Y | 0.2 |  | 2.38 | 2.38 | [5 empty] | N | N | N | 150 | 0.39 | 76 | 95424 | 104890 | 5140 | 16020 | 9 | 2 |  | 2018-04-13 10:09 | 1592 | 166 |  | 32 |  | *T/D가열온도:자동-1371`.수동건-1353`.STR#1:917.STR#2:976.T/D FLUX 유:15,용:120 | [14 empty] | 86.36 | 100 | 700 | 0 | 0 |  | 400 |  | 선택 | 선택 | 700 | 0 | 0 |  | 400 |  | 선택 | 선택 | 해제 | 미정 | 선택 | 해제 | 선택 |  | 미정 | RB107.95 | C
B44823 | 2018-04-13 | 2 | A |  | 2 | A | 30MNB5M | 합금강 | 30MNB5M계 | BM#1 | 1560 | 42 | 1634 | 1537 | 38 | 7300 |  | 1 | 0.27 | 15 |  | -2.76 | 1560 | 1626 | 1.57 | 0 | 0 | 18 | 8 | 84 | Y |  | 2018-04-13 11:14 | 62 | 1138 | 37 | 31 | 26 | 23 | 21 | 18 | 17 | 15 | 13 | 13 | 13 | 12 | 12 | 11 | 19 | 26 | 11 | 13 | -0.27 |  | 55.02 | Y | -0.2 |  |  |  | 1.83 |  |  |  |  | N | N | N | 140 | 0.4 | 68 | 97656 | 90000 | 5020 | 15670 | 9 | 1 |  | 2018-04-13 11:17 | 1575 | 151 |  | 43 |  | *자동:1514℃ 수동:1510℃ *Sample채취 ID:103.203 | [14 empty] | 102.8 | 100 | 0 | 0 | 300 |  | 400 |  | 선택 | 선택 | 0 | 0 | 300 |  | 400 |  | 선택 | 선택 | 해제 | 미정 | 선택 | 미정 | 미정 |  | 미정 | RB114.30 | H
A44878 | 2018-04-13 | 1 | A | TUNDISH교체 | 1 | A | STB2 | 베어링강 | STB (SF) | BM#2 | 1587 | 42 | 1579 | 1534 | 37 | 6000 |  | 3 | 0.32 | 28 |  | -1.16 | 1542 | 1579 | 17.22 | 0 |  | 32 | 66 | 40 | Y |  | 2018-04-13 11:48 | 86 | 1131 | -328 | -125 | -6 | 32 | 36 | 35 | 35 | 31 | 35 | 38 | 40 | 42 | 43 | 44 | 39 | 44 | 44 | 44 | 0 |  | 9.98 | Y | 0 |  | 1.44 | 1.38 | [5 empty] | N | N | M | 230 | 0.46 | 63 | 101508 | 99370 | 7110 | 16400 | 13 | 1 |  | 2018-04-13 11:49 | 1542 | 121 |  | 31 |  | *턴디쉬 플럭스 275KG/15KG *슬리브 롱노즐 사용 * | [14 empty] | 95.54 | 75 | 1770 | 0 | 0 |  | 650 | 450 | 선택 | 해제 | 1590 | 0 | 0 |  | 650 | 450 | 선택 | 해제 | 선택 | 미정 | 미정 | 선택 | 미정 |  | 미정 | BT180180 | H
B44824 | 2018-04-13 | 2 | C |  | 3 | A | 30MNB5M | 합금강 | 30MNB5M계 | BM#1 | 1591 | 49 | 1654 | 1547 | 40 | 8000 |  | 1 | 0.32 | 15 |  | -3.08 | 1572 | 1652 | 3.11 | 0 | 0 | 19 | 66 | 86 | Y |  | 2018-04-13 12:25 | 74 | 1144 | 8 | 17 | 23 | 26 | 28 | 28 | 29 | 29 | 28 | 27 | 27 | 26 | 26 | 24 | 25 | 29 | 24 | 28 | -0.12 | Y | 40.08 | Y | -0.2 | [8 empty] | N | N | N | 130 | 0.4 | 72 | 94616 | 94000 | 5070 | 15800 | 9 | 1 |  | 2018-04-13 12:40 | 1572 | 163 |  | 44 | [16 empty] | 95.57 | 100 | 0 | 0 | 0 |  | 400 |  | 선택 | 선택 | 0 | 0 | 0 |  | 400 |  | 선택 | 선택 | 해제 | 미정 | 선택 | 미정 | 미정 |  | 미정 | RB107.95 | H
A44879 | 2018-04-13 | 1 | C |  | 2 | B | STB2 | 베어링강 | STB (SF) | BM#2 | 1596 | 41 | 1567 | 1534 | 34 | 5500 |  | 3 | 0.32 | 28 |  | -1.24 | 1517 | 1557 | 17.41 | 0 |  | 5 | 48 | 50 | Y |  | 2018-04-13 12:46 | 61 | 1136 | 43 | 36 | 32 | 30 | 29 | 28 | 27 | 26 | 25 | 25 | 25 | 24 | 23 | 23 | 29 | 32 | 23 | 25 | -0.18 |  | 50.02 | Y | -0.2 |  |  |  | 0.83 |  |  |  |  | N | N | Y | 220 | 0.48 | 63 | 93049 | 99230 | 7110 | 14700 | 13 | 1 |  | 2018-04-13 12:51 | 1517 | 128 |  | 38 | [16 empty] | 87.58 | 72.73 | 0 | 0 | 500 |  | 650 | 450 | 선택 | 해제 | 0 | 0 | 500 |  | 650 | 450 | 선택 | 해제 | 선택 | 미정 | 미정 | 선택 | 미정 |  | 미정 | BT180180 | H
A44880 | 2018-04-13 | 1 | C |  | 3 | A | STB2 | 베어링강 | STB (SF) | BM#2 | 1576 | 41 | 1574 | 1536 | 33 | 5500 |  | 3 | 0.33 | 28 |  | -1.17 | 1524 | 1562 | 23.64 | 0 |  | 35 | 55 | 68 | Y |  | 2018-04-13 13:46 | 68 | 1136 | 21 | 22 | 25 | 27 | 28 | 28 | 28 | 27 | 26 | 26 | 25 | 24 |  | 24 | 26 | 28 | 24 | 28 | -0.11 | Y | 35 | Y | -0.2 |  |  |  | 0.67 |  |  |  |  | N | N | Y | 210 | 0.48 | 59 | 93049 | 94610 | 7030 | 15400 | 13 | 1 |  | 2018-04-13 13:56 | 1524 | 135 |  | 45 | [16 empty] | 91.58 | 72.73 | 0 | 0 | 0 |  | 650 | 450 | 선택 | 해제 | 0 | 0 | 0 |  | 650 | 450 | 선택 | 해제 | 선택 | 미정 | 미정 | 선택 | 미정 |  | 미정 | BT180180 | H
B44825 | 2018-04-13 | 2 | C |  | 4 | A | 30MNB5M | 합금강 | 30MNB5M계 | BM#1 | 1558 | 56 | 1666 | 1545 | 49 | 9100 |  | 1 | 0.31 | 15 |  | 0 | 1575 | 1653 | 1.34 | 0 | 0 | 6 | 13 | 90 | Y |  | 2018-04-13 13:45 | 77 | 1138 | 21 | 26 | 30 | 33 | 34 | 35 | 34 | 35 | 34 | 34 | 33 | 32 | 32 | 30 | 32 | 35 | 30 | 34 | -0.1 | Y | 50 | Y | -0.2 | [8 empty] | N | N | N | 120 | 0.4 | 76 | 93762 | 97500 | 5070 | 15900 | 9 | 1 |  | 2018-04-13 13:47 | 1575 | 170 |  | 38 | [16 empty] | 91.48 | 100 | 0 | 0 | 0 |  | 400 |  | 선택 | 선택 | 0 | 0 | 0 |  | 400 |  | 선택 | 선택 | 해제 | 미정 | 선택 | 미정 | 미정 |  | 미정 | RB107.95 | H
A44881 | 2018-04-13 | 1 | C |  | 4 | A | STB2 | 베어링강 | STB (SF) | BM#2 | 9999 | 47 | 1558 | 1546 | 37 | 5800 |  | 3 | 0.3 | 28 |  | -1.24 | 1518 | 1558 | 13.31 | 0 |  | 30 | 33 | 63 | Y |  | 2018-04-13 14:56 | 62 | 1128 | 23 | 24 | 25 | 26 | 27 | 27 | 26 | 26 | 25 | 25 | 25 | 24 | 24 | 24 | 25 | 27 | 24 | 26 | -0.04 | Y | 40.02 | Y | 0 |  |  |  | 0.62 |  |  |  |  | N | N | Y | 200 | 0.48 | 63 | 93049 | 97760 | 7090 | 15000 | 13 | 1 |  | 2018-04-13 15:14 | 1518 | 125 |  | 36 | [16 empty] | 88.74 | 81.82 | 0 | 0 | 0 |  | 650 | 450 | 선택 | 해제 | 0 | 0 | 0 |  | 650 | 450 | 선택 | 해제 | 선택 | 미정 | 미정 | 선택 | 미정 |  | 미정 | BT180180 | H
B44826 | 2018-04-13 | 2 | C |  | 5 | A | 30MNB5M | 합금강 | 30MNB5M계 | BM#1 | 1569 | 56 | 1654 | 1534 | 47 | 9100 |  | 1 | 0.3 | 16 |  | 0 | 1574 | 1652 | 1.38 | 0 | 0 | 36 | 10 | 36 | Y |  | 2018-04-13 14:59 | 76 | 1129 | 28 | 34 | 38 | 40 | 41 | 41 | 41 | 41 | 40 | 39 | 39 | 38 | 37 | 34 | 38 | 41 | 34 | 41 | -0.12 | Y | 60.03 | Y | -0.2 |  |  |  | 1.35 |  |  |  |  | N | N | N | 110 | 0.4 | 80 | 99658 | 101500 | 4820 | 16600 | 9 | 1 |  | 2018-04-13 15:16 | 1586 | 177 |  | 42 |  | *샘플채취ID:103.203 | [14 empty] | 93.58 | 100 | 0 | 0 | 300 |  | 400 |  | 선택 | 선택 | 0 | 0 | 300 |  | 400 |  | 선택 | 선택 | 해제 | 미정 | 선택 | 미정 | 미정 |  | 미정 | RB107.95 | H
A44882 | 2018-04-13 | 1 | C |  | 5 | A | STB2 | 베어링강 | STB (SF) | BM#2 | 1589 | 44 | 1570 | 1565 | 33 | 5300 |  | 3 | 0.32 | 29 |  | -1.41 | 1524 | 1570 | 30.21 | 0 |  | 32 | 67 | 51 | Y |  | 2018-04-13 16:08 | 68 | 1095 | 23 | 29 | 33 | 36 | 38 | 38 | 38 | 38 | 38 | 37 | 37 | 37 | 36 | 36 | 35 | 38 | 36 | 38 | -0.05 | Y | 40.02 | Y | -0.2 |  |  |  | 0.64 |  |  |  |  | N | N | Y | 190 | 0.48 | 64 | 93049 | 101160 | 6920 | 13700 | 13 | 1 |  | 2018-04-13 16:22 | 1524 | 125 |  | 31 | [16 empty] | 86.16 | 72.73 | 0 | 0 | 0 |  | 650 | 450 | 선택 | 해제 | 0 | 0 | 0 |  | 650 | 450 | 선택 | 해제 | 선택 | 미정 | 미정 | 선택 | 미정 |  | 미정 | BT180180 | H
B44828 | 2018-04-13 | 2 | C |  | 6 | A | 30MNB5M | 합금강 | 30MNB5M계 | BM#1 | 1583 | 56 | 1637 | 1525 | 43 | 9300 |  | 1 | 0.33 | 16 |  | -2.52 | 1579 | 1640 | 1.95 | 0 | 0 | 19 | 67 | 31 | Y |  | 2018-04-13 16:57 | 81 | 1077 | 33 | 43 | 47 | 51 | 52 | 53 | 53 | 52 | 51 | 51 | 49 | 48 | 48 | 46 | 48 | 53 | 46 | 51 | -0.13 | Y | 55 | Y | -0.2 | [8 empty] | N | N | N | 100 | 0.4 | 82 | 92571 | 104400 | 5020 | 16700 | 9 | 1 |  | 2018-04-13 17:00 | 1579 | 112 |  | 5 | [16 empty] | 84.62 | 100 | 0 | 0 | 0 |  | 400 |  | 선택 | 선택 | 0 | 0 | 0 |  | 400 |  | 선택 | 선택 | 해제 | 미정 | 선택 | 미정 | 미정 |  | 미정 | RB107.95 | H
A44883 | 2018-04-13 | 1 | C |  | 6 | A | STB2 | 베어링강 | STB (SF) | BM#2 | 1583 | 52 | 1558 | 1530 | 43 | 7000 |  | 3 | 0.3 | 28 |  | -1.28 | 1517 | 1558 | 13.26 | 0 |  | 5 | 49 | 57 | Y |  | 2018-04-13 17:19 | 61 | 1098 | 33 | 32 | 34 | 33 | 33 | 32 | 32 | 31 | 30 | 29 | 29 | 28 | 28 | 27 | 31 | 34 | 27 | 33 | -0.13 |  | 54.98 | Y | -0.2 |  |  |  | 0.66 |  |  |  |  | N | N | Y | 180 | 0.48 | 67 | 101508 | 105810 | 7170 | 15200 | 13 | 1 |  | 2018-04-13 17:29 | 1517 | 125 |  | 26 | [16 empty] | 89.95 | 75 | 0 | 0 | 0 |  | 650 | 450 | 선택 | 해제 | 0 | 0 | 0 |  | 650 | 450 | 선택 | 해제 | 선택 | 미정 | 해제 | 선택 | 미정 |  | 미정 | BT180180 | H
B44829 | 2018-04-13 | 2 | C |  | 7 | A | 30MNB5M | 합금강 | 30MNB5M계 | BM#1 | 1594 | 47 | 1636 | 1544 | 35 | 7400 |  | 1 | 0.32 | 16 |  | 0 | 1569 | 1633 | 1.39 | 0 | 0 | 6 | 14 | 26 | Y |  | 2018-04-13 18:14 | 71 | 1085 | 44 | 44 | 44 | 43 | 43 | 42 | 41 | 40 | 39 | 38 | 36 | 36 | 35 | 34 | 40 | 44 | 34 | 44 | -0.17 |  | 60.02 | Y | -0.2 |  |  |  | 1.64 |  |  |  |  | N | N | N | 150 | 0.4 | 74 | 94308 | 95750 | 5140 | 16300 | 9 | 1 |  | 2018-04-13 18:17 | 1569 | 124 |  | 11 | [16 empty] | 93.61 | 100 | 0 | 0 | 300 |  | 400 |  | 선택 | 선택 | 0 | 0 | 300 |  | 400 |  | 선택 | 선택 | 해제 | 미정 | 선택 | 미정 | 미정 |  | 미정 | RB107.95 | H
A44884 | 2018-04-13 | 1 | C |  | 7 | A | STB2 | 베어링강 | STB (SF) | BM#2 | 1602 | 47 | 1554 | 1530 | 40 | 6600 |  | 3 | 0.31 | 28 |  | -1.07 | 1520 | 1554 | 24.25 | 0 |  | 35 | 56 | 60 | Y |  | 2018-04-13 18:39 | 64 | 1095 | 25 | 31 | 34 | 36 | 36 | 36 | 35 | 34 | 33 | 32 | 32 | 31 | 31 | 31 | 33 | 36 | 31 | 36 | -0.11 | Y | 45 | Y | 0 |  |  |  | 0.51 |  |  |  |  | N | N | Y | 230 | 0.48 | 62 | 101508 | 98620 | 7040 | 14800 | 13 | 1 |  | 2018-04-13 18:47 | 1520 | 112 |  | 16 | [16 empty] | 96.13 | 75 | 0 | 0 | 0 |  | 650 | 450 | 선택 | 해제 | 0 | 0 | 0 |  | 650 | 450 | 선택 | 해제 | 선택 | 미정 | 미정 | 선택 | 미정 |  | 미정 | BT180180 | H
B44830 | 2018-04-13 | 2 | C | TUNDISH교체전 | 8 | A | 30MNB5M | 합금강 | 30MNB5M계 | BM#1 | 1603 | 49 | 1635 | 1537 | 39 | 7900 |  | 1 | 0.32 | 16 |  | -2.43 | 1569 | 1636 | 1.22 | 0 | 0 | 18 | 10 | 28 | Y |  | 2018-04-13 19:12 | 71 | 1070 | 31 | 34 | 37 | 38 | 38 | 38 | 37 | 37 | 36 | 35 | 34 | 34 | 33 | 31 | 35 | 38 | 31 | 38 | -0.13 | Y | 55 | Y | -0.2 | [8 empty] | N | N | N | 140 | 0.4 | 78 | 107386 | 98450 | 5000 | 2000 | 9 | 1 |  | 2018-04-13 19:21 | 1569 | 135 |  | 28 |  |  | 058E159A2A6C4C10A3CA241384B9B04F | EE642FDA44FB4441A7EF07829908E865 | C136AD00E68F457085429E27789B7CCF | [11 empty] | 103.8 | 100 | 0 | 2530 | 0 |  | 400 |  | 선택 | 선택 | 0 | 2570 | 0 |  | 400 |  | 선택 | 선택 | 해제 | 미정 | 선택 | 해제 | 미정 |  | 미정 | RB107.95 | H
A44885 | 2018-04-13 | 1 | C |  | 8 | A | STB2 | 베어링강 | STB (SF) | BM#2 | 1595 | 41 | 1558 | 1562 | 31 | 4900 |  | 3 | 0.31 | 28 |  | -1.09 | 1523 | 1558 | 24.4 | 0 |  | 30 | 34 | 78 | Y |  | 2018-04-13 19:30 | 67 | 1091 | 29 | 32 | 33 | 33 | 33 | 33 | 33 | 32 | 32 | 31 | 30 | 30 | 30 | 30 | 32 | 33 | 30 | 33 | -0.06 | Y | 49.98 | Y | 0 |  |  |  | 0.63 |  |  |  |  | N | N | Y | 220 | 0.48 | 63 | 101508 | 99260 | 7160 | 14900 | 13 | 1 |  | 2018-04-13 19:55 | 1523 | 115 |  | 30 | [16 empty] | 95.49 | 100 | 0 | 0 | 0 |  | 650 | 450 | 선택 | 해제 | 0 | 0 | 0 |  | 650 | 450 | 선택 | 해제 | 선택 | 미정 | 미정 | 선택 | 미정 |  | 미정 | BT180180 | H
A44886 | 2018-04-13 | 1 | D |  | 9 | A | STB2 | 베어링강 | STB (SF) | BM#2 | 1601 | 47 | 1549 | 1551 | 35 | 5600 |  | 3 | 0.3 | 28 |  | -1.13 | 1513 | 1549 | 19.63 | 0 |  | 32 | 68 | 63 | Y |  | 2018-04-13 20:43 | 57 | 1095 | 28 | 28 | 28 | 28 | 29 | 28 | 28 | 28 | 28 | 27 | 27 | 26 | 26 | 26 | 28 | 29 | 26 | 28 | -0.03 | Y | 39.97 | Y | 0 |  |  |  | 0.72 |  |  |  |  | N | N | Y | 210 | 0.48 | 62 | 101508 | 98570 | 7190 | 15400 | 13 | 1 |  | 2018-04-13 20:58 | 1513 | 124 |  | 23 | [16 empty] | 96.08 | 100 | 0 | 0 | 0 |  | 650 | 450 | 선택 | 해제 | 0 | 0 | 0 |  | 650 | 450 | 선택 | 해제 | 선택 | 미정 | 미정 | 선택 | 선택 | 8 | 미정 | BT180180 | H
B44831 | 2018-04-13 | 2 | D | TUNDISH교체 | 1 | A | AE4140MB | 합금강 | D1 | BM#1 | 1588 | 66 | 1656 | 1534 | 53 | 11000 |  | 1 | 0.28 | 21 |  | 0 | 1578 | 1651 | 1.39 | 0 | 0 | 36 | 11 | 74 | Y |  | 2018-04-13 20:42 | 86 | 1088 | 25 | 39 | 39 | 41 | 43 | 45 | 46 | 47 | 48 | 48 | 48 | 48 |  | 48 | 44 | 48 | 48 | 48 | 0 |  | 15 | Y | 0 |  | 2.16 | 2.03 | [5 empty] | N | N | N | 150 | 0.47 | 60 | 84590 | 98590 | 7260 | 14300 | 17 | 2 |  | 2018-04-13 20:49 | 1578 | 173 |  | 41 |  | *T/D플럭스 유15 용120KG | [14 empty] | 79.91 | 100 | 700 | 0 | 0 |  | 650 |  | 선택 | 선택 | 700 | 0 | 0 |  | 650 |  | 선택 | 선택 | 선택 | 미정 | 선택 | 미정 | 미정 |  | 미정 | BT180180 | H
A44887 | 2018-04-13 | 1 | D |  | 10 | A | STB2 | 베어링강 | STB (SF) | BM#2 | 1577 | 47 | 1550 | 1535 | 38 | 6200 |  | 3 | 0.3 | 29 |  | -1.05 | 1516 | 1550 | 12 | 0 |  | 5 | 50 | 58 | Y |  | 2018-04-13 21:43 | 60 | 1090 | 24 | 27 | 30 | 31 | 31 | 31 | 31 | 30 | 30 | 30 | 29 | 29 | 28 | 28 | 29 | 31 | 28 | 31 | -0.06 | Y | 50.03 | Y | 0 |  |  |  | 0.56 |  |  |  |  | N | N | Y | 200 | 0.48 | 67 | 101508 | 107390 | 7100 | 15400 | 13 | 1 |  | 2018-04-13 22:00 | 1516 | 121 |  | 28 | [16 empty] | 88.73 | 100 | 0 | 0 | 0 |  | 650 | 450 | 선택 | 해제 | 0 | 0 | 0 |  | 650 | 450 | 선택 | 해제 | 선택 | 미정 | 미정 | 선택 | 미정 |  | 미정 | BT180180 | H
B44832 | 2018-04-13 | 2 | D |  | 2 | A | AE4140MB | 합금강 | D1 | BM#1 | 1582 | 74 | 1624 | 1516 | 46 | 9400 |  | 1 | 0.31 | 19 |  | -2.13 | 1562 | 1629 | 2.3 | 0 | 0 | 19 | 68 | 68 | Y |  | 2018-04-13 22:10 | 70 | 1078 | 43 | 46 | 47 | 47 | 46 | 44 | 44 | 43 | 42 | 41 | 40 | 39 | 37 | 37 | 43 | 47 | 37 | 0 | -0.2 |  | 50 | Y | -0.4 |  |  |  | 1.89 |  |  |  |  | N | N | N | 140 | 0.49 | 62 | 95148 | 96830 | 5110 | 15100 | 17 | 2 |  | 2018-04-13 22:17 | 1562 | 153 |  | 15 | 27 | *T/D 자동온도1537 수동온도 1533 | [14 empty] | 92.87 | 100 | 0 | 0 | 0 |  | 650 |  | 선택 | 선택 | 0 | 0 | 0 |  | 650 |  | 선택 | 선택 | 선택 | 미정 | 선택 | 미정 | 미정 |  | 미정 | RB107.95 | H
A44888 | 2018-04-13 | 1 | D |  | 11 | A | STB2 | 베어링강 | STB (SF) | BM#2 | 1578 | 46 | 1555 | 1532 | 41 | 5900 |  | 3 | 0.3 | 28 |  | -1.17 | 1518 | 1555 | 13.19 | 0 |  | 35 | 57 | 53 | Y |  | 2018-04-13 22:41 | 62 | 1078 | 26 | 27 | 28 | 29 | 30 | 29 | 29 | 29 | 28 | 28 | 28 | 27 | 27 | 27 | 28 | 30 | 27 | 29 | -0.04 | Y | 45.02 | Y | 0 |  |  |  | 0.64 |  |  |  |  | N | N | Y | 190 | 0.48 | 65 | 101508 | 102690 | 7040 | 15700 | 13 | 1 |  | 2018-04-13 22:46 | 1518 | 127 |  | 40 | [16 empty] | 92.53 | 100 | 0 | 0 | 0 |  | 650 | 450 | 선택 | 해제 | 0 | 0 | 0 |  | 650 | 450 | 선택 | 해제 | 선택 | 미정 | 미정 | 선택 | 미정 |  | 미정 | BT180180 | H
B44833 | 2018-04-13 | 2 | D |  | 3 | A | AE4140MB | 합금강 | D1 | BM#1 | 1560 | 49 | 1627 | 1526 | 42 | 8500 |  | 1 | 0.33 | 20 |  | -2.07 | 1564 | 1624 | 2.02 | 0 | 0 | 6 | 15 | 92 | Y |  | 2018-04-13 23:10 | 72 | 1098 | 35 | 40 | 43 | 44 | 43 | 43 | 43 | 41 | 40 | 38 | 37 | 36 | 35 | 35 | 40 | 44 | 35 | 43 | -0.2 | Y | 45 | Y | -0.2 |  |  |  | 1.66 |  |  |  |  | N | N | N | 130 | 0.49 | 63 | 100946 | 100960 | 5120 | 14300 | 17 | 2 |  | 2018-04-13 23:15 | 1564 | 129 |  | 19 | [16 empty] | 94.7 | 100 | 0 | 0 | 0 |  | 650 |  | 선택 | 선택 | 0 | 0 | 0 |  | 650 |  | 선택 | 선택 | 선택 | 미정 | 선택 | 미정 | 미정 |  | 미정 | RB139.70 | C
A44889 | 2018-04-13 | 1 | D |  | 12 | A | STB2 | 베어링강 | STB (SF) | BM#2 | 1613 | 45 | 1556 | 1560 | 1 | 4700 |  | 3 | 0.29 | 28 |  | -1.28 | 1515 | 1556 | 19.13 | 0 |  | 30 | 35 | 64 | Y |  | 2018-04-13 23:46 | 59 | 1087 | 25 | 25 | 26 | 27 | 27 | 27 | 27 | 26 | 26 | 25 | 25 | 24 | 24 | 24 | 26 | 27 | 24 | 27 | -0.06 | Y | 45.02 | Y | 0 |  |  |  | 0.57 |  |  |  |  | N | N | Y | 180 | 0.48 | 63 | 101508 | 99610 | 7130 | 15000 | 13 | 1 |  | 2018-04-13 23:52 | 1515 | 130 |  | 43 | [16 empty] | 95.13 | 100 | 0 | 0 | 0 |  | 650 | 450 | 선택 | 해제 | 0 | 0 | 0 |  | 650 | 450 | 선택 | 해제 | 선택 | 미정 | 미정 | 선택 | 미정 |  | 미정 | BT180180 | H
B44834 | 2018-04-13 | 2 | D |  | 4 | A | AE4140MB | 합금강 | D1 | BM#1 | 1575 | 49 | 1624 | 1544 | 41 | 7200 |  | 1 | 0.3 | 19 |  | -1.87 | 1561 | 1615 | 1.46 | 0 | 0 | 18 | 11 | 77 | Y |  | 2018-04-14 00:12 | 69 | 1086 | 30 | 37 | 38 | 40 | 40 | 38 | 38 | 37 | 36 | 34 | 32 | 31 | 30 | 30 | 36 | 40 | 30 | 38 | -0.22 | Y | 44.98 | Y | -0.2 |  |  |  | 1.53 |  |  |  |  | N | N | N | 120 | 0.49 | 60 | 94029 | 94400 | 5080 | 15700 | 17 | 2 |  | 2018-04-14 00:22 | 1561 | 125 |  | 22 | [16 empty] | 94.03 | 100 | 0 | 0 | 0 |  | 650 |  | 선택 | 선택 | 0 | 0 | 0 |  | 650 |  | 선택 | 선택 | 선택 | 미정 | 선택 | 미정 | 미정 |  | 미정 | RB139.70 | C
B44835 | 2018-04-13 | 2 | D |  | 5 | A | AE4140MB | 합금강 | D1 | BM#1 | 1566 | 46 | 1615 | 1535 | 39 | 7600 |  | 1 | 0.3 | 19 |  | -1.79 | 1549 | 1605 | 0.87 | 0 | 0 | 36 | 12 | 60 | Y |  | 2018-04-14 01:16 | 57 | 1088 | 28 | 32 | 34 | 34 | 34 | 33 | 32 | 31 | 30 | 29 | 28 | 27 | 26 | 26 | 31 | 34 | 26 | 34 | -0.16 |  | 50 | Y | -0.2 |  |  |  | 1.77 |  |  |  |  | N | N | N | 110 | 0.5 | 62 | 93222 | 98860 | 5010 | 15400 | 17 | 2 |  | 2018-04-14 01:23 | 1549 | 124 |  | 20 | [16 empty] | 89.21 | 100 | 0 | 0 | 0 |  | 650 |  | 선택 | 선택 | 0 | 0 | 0 |  | 650 |  | 선택 | 선택 | 선택 | 미정 | 선택 | 미정 | 미정 |  | 미정 | RB165.10 | C
A44890 | 2018-04-13 | 1 | D |  | 13 | A | STB2 | 베어링강 | STB (SF) | BM#2 | 1623 | 45 | 1542 | 1533 | 41 | 5700 |  | 3 | 0.29 | 28 |  | -0.66 | 1521 | 1542 | 19.63 | 0 |  | 32 | 69 | 60 | Y |  | 2018-04-14 01:03 | 65 | 1087 | 22 | 24 | 25 | 29 | 32 | 33 | 34 | 34 | 34 | 34 | 33 | 33 | 32 | 32 | 32 | 34 | 32 | 34 | -0.05 | Y | 39.98 | Y | 0 |  |  |  | 0.53 |  |  |  |  | N | N | Y | 230 | 0.48 | 65 | 118426 | 104540 | 7180 | 15700 | 13 | 1 |  | 2018-04-14 01:10 | 1521 | 118 |  | 32 | 19 | [15 empty] | 106.07 | 100 | 0 | 0 | 0 |  | 650 | 450 | 선택 | 해제 | 0 | 0 | 0 |  | 650 | 450 | 선택 | 해제 | 선택 | 미정 | 미정 | 선택 | 미정 |  | 미정 | BT180180 | H
B44836 | 2018-04-13 | 2 | D |  | 6 | A | AE4140MB | 합금강 | D1 | BM#1 | 0 | 51 | 1614 | 1526 | 43 | 8400 |  | 1 | 0.31 | 20 |  | -1.83 | 1550 | 1609 | 1.42 | 0 | 0 | 19 | 69 | 52 | Y |  | 2018-04-14 02:24 | 58 | 1087 | 23 | 31 | 37 | 39 | 40 | 39 | 38 | 37 | 35 | 35 | 34 | 33 | 31 | 29 | 34 | 40 | 29 | 0 | -0.22 | Y | 49.98 | Y | -0.2 |  |  |  | 1.81 |  |  |  |  | N | N | N | 100 | 0.49 | 71 | 96100 | 109330 | 5090 | 15400 | 17 | 2 |  | 2018-04-14 02:29 | 1550 | 127 |  | 16 | [16 empty] | 83.57 | 100 | 0 | 0 | 0 |  | 650 |  | 선택 | 선택 | 0 | 0 | 0 |  | 650 |  | 선택 | 선택 | 선택 | 미정 | 선택 | 미정 | 미정 |  | 미정 | RB146.05 | C
A44891 | 2018-04-13 | 1 | D | TUNDISH교체전 | 14 | A | STB2 | 베어링강 | STB (SF) | BM#2 | 1619 | 41 | 1560 | 1547 | 39 | 4900 |  | 3 | 0.29 | 28 |  | -1.42 | 1515 | 1560 | 17.02 | 0 |  | 5 | 51 | 76 | Y |  | 2018-04-14 02:13 | 59 | 1087 | 30 | 29 | 28 | 28 | 28 | 27 | 27 | 27 | 26 | 25 | 25 | 24 | 24 | 24 | 27 | 28 | 24 | 28 | -0.07 | Y | 55.02 | Y | 0 |  |  |  | 0.58 |  |  |  |  | N | N | M | 220 | 0.48 | 66 | 95016 | 104970 | 7030 | 2000 | 13 | 1 |  | 2018-04-14 02:18 | 1515 | 112 |  | 32 | 17 |  | 272FE2991A6B4B1A9F143AA984F3709E | 91815EBAFCA04823B8A42D8F6F009605 | 2A1CA520713A47628A6B5D647A4EF223 | [11 empty] | 84.84 | 100 | 0 | 3500 | 0 |  | 650 | 450 | 선택 | 해제 | 0 | 3500 | 0 |  | 650 | 450 | 선택 | 해제 | 선택 | 미정 | 미정 | 선택 | 미정 |  | 미정 | BT180180 | H
B44837 | 2018-04-13 | 2 | D |  | 7 | A | AE4140MB | 합금강 | D1 | BM#1 | 1564 | 45 | 1626 | 1527 | 38 | 7300 |  | 1 | 0.31 | 20 |  | -2.36 | 1554 | 1617 | 1.78 | 0 | 0 | 2 | 1 | 19136 | Y |  | 2018-04-14 03:13 | 62 | 1112 | 27 | 24 | 23 | 24 | 23 | 23 | 22 | 22 | 21 | 21 | 20 |  |  | 20 | 23 | 24 | 20 | 23 | -0.11 | Y | 34.93 | Y | -0.2 |  |  |  | 1.6 |  |  |  |  | N | N | N | 150 | 0.51 | 55 | 98508 | 90620 | 3330 | 14700 | 17 | 2 |  | 2018-04-14 03:19 | 1554 | 134 |  | 38 |  | *전공정요청 L/D 잔강 미이월 | [14 empty] | 104.35 | 100 | 0 | 0 | 0 |  | 650 |  | 선택 | 선택 | 0 | 0 | 0 |  | 650 |  | 선택 | 선택 | 선택 | 미정 | 미정 | 미정 | 미정 |  | 미정 | RB130.00 | C
A44892 | 2018-04-13 | 1 | D | TUNDISH교체 | 1 | A | SM45CS | 탄소강 | B | BM#2 | 1637 | 43 | 1618 | 1574 | 40 | 5000 |  | 3 | 0.29 | 17 |  | -1.36 | 1590 | 1618 | 11.32 | 0 |  | 6 | 16 | 66 | Y |  | 2018-04-14 03:04 | 97 | 1087 | -319 | -294 | 16 | 21 | 21 | 21 | 20 | 18 | 24 | 31 | 35 | 37 | 39 | 39 | 30 | 40 | 39 | 39 | 0 |  | 15.02 | Y | 0 |  | 2.37 | 2.37 | [5 empty] | N | N | N | 150 | 0.48 | 59 | 92006 | 98710 | 6840 | 14900 | 18 | 2 | 10 | 2018-04-14 03:15 | 1590 | 147 |  | 74 |  | * T/D 용강량 실측:1130mm / 17.4 TON * T/D FLUX 용탕부: 120 KG / 유탕부: 15KG 투입 * 슬리브 롱노즐( Y자형 ) 사용 | [14 empty] | 87.17 | 100 | 1500 | 0 | 0 |  | 650 | 700 | 선택 | 선택 | 1500 | 0 | 0 |  | 650 | 700 | 선택 | 선택 | 해제 | 미정 | 미정 | 미정 | 미정 |  | 미정 | RB120.00 | C
B44838 | 2018-04-13 | 2 | D | TUNDISH교체전 | 8 | A | AE4140MB | 합금강 | D1 | BM#1 | 1616 | 42 | 1615 | 1565 | 34 | 6600 |  | 1 | 0.3 | 20 |  | -1.79 | 1553 | 1619 | 2.16 | 0 | 0 | 18 | 12 | 48 | Y |  | 2018-04-14 04:22 | 61 | 1086 | 17 | 28 | 34 | 35 | 38 | 38 | 36 | 37 | 36 | 35 | 34 | 33 |  | 33 | 33 | 38 | 33 | 0 | -0.14 | Y | 35 | Y | -0.2 |  |  |  | 1.77 |  |  |  |  | N | N | N | 140 | 0.49 | 65 | 126760 | 106220 | -220 | 2000 | 17 | 2 |  | 2018-04-14 04:28 | 1553 | 128 |  | 25 |  | *전공정요청 L/D 잔강 미이월 |  | 86397384BFA744489ECE05D6CD6D6C28 | 2BD193AD1B474212B794FEB8C21757D5 | E21F034979B842D0B6673B8D91F9F91D | [10 empty] | 119.58 | 100 | 0 | 2500 | 0 |  | 650 |  | 선택 | 선택 | 0 | 2500 | 0 |  | 650 |  | 선택 | 선택 | 선택 | 미정 | 미정 | 미정 | 미정 |  | 미정 | BT180180 | C
A44893 | 2018-04-13 | 1 | B |  | 2 | A | SM45CS | 탄소강 | B | BM#2 | 1647 | 43 | 1609 | 1572 | 37 | 3900 |  | 3 | 0.29 | 16 |  | -2.26 | 1566 | 1609 | 10.75 | 0 |  | 30 | 36 | 68 | Y |  | 2018-04-14 04:17 | 73 | 1086 | 35 | 30 | 28 | 28 | 29 | 28 | 29 | 28 | 28 | 28 | 28 | 28 |  | 28 | 29 | 29 | 28 | 28 | -0.03 | Y | 35.02 | Y | 0 | [8 empty] | N | N | N | 140 | 0.5 | 58 | 93732 | 95960 | 4770 | 14200 | 18 | 2 | 20 | 2018-04-14 04:21 | 1566 | 135 |  | 63 | 16 | [15 empty] | 93.17 | 100 | 0 | 0 | 0 |  | 650 | 700 | 선택 | 선택 | 0 | 0 | 0 |  | 650 | 700 | 선택 | 선택 | 해제 | 미정 | 미정 | 미정 | 미정 |  | 미정 | RB110.00 | C
A44894 | 2018-04-13 | 1 | B | TUNDISH교체 | 1 | A | STB2D | 베어링강 | STB (SF) | BM#1 | 1586 | 47 | 1587 | 1531 | 42 | 7000 |  | 3 | 0.29 | 29 |  | -1.38 | 1543 | 1587 | 18.15 | 0 |  | 36 | 13 | 72 | Y |  | 2018-04-14 05:35 | 89 | 1088 | 28 | 41 | 37 | 45 | 48 | 48 | 50 | 50 | 51 | 51 | 52 | 56 |  | 56 | 47 | 56 | 56 | 0 | 0 |  |  | Y | 0.8 |  | 1.61 | 1.49 | [5 empty] | N | N | M | 230 | 0.45 | 63 | 84590 | 97620 | 7030 | 15900 | 15 | 1 |  | 2018-04-14 05:41 | 1543 | 135 |  | 42 |  | *T/Dflux 유15kg 용275kg | [14 empty] | 80.83 | 100 | 1500 | 0 | 0 |  | 650 |  | 선택 | 해제 | 1500 | 0 | 0 |  | 650 |  | 선택 | 해제 | 선택 | 미정 | 미정 | 선택 | 선택 |  | 미정 | BT180180 | H
B44840 | 2018-04-13 | 2 | B |  | 3 | A | SM45CS | 탄소강 | B | BM#2 | 1595 | 41 | 1605 | 1556 | 30 | 4900 |  | 1 | 0.3 | 16 |  | -2.2 | 1557 | 1599 | 1.24 | 0 | 0 | 19 | 70 | 32 | Y |  | 2018-04-14 06:02 | 64 | 1087 | 24 | 31 | 34 | 35 | 36 | 35 | 35 | 34 | 33 | 31 | 30 | 28 | 26 | 26 | 32 | 36 | 26 | 35 | -0.25 | Y | 40.02 | Y | -0.4 | [8 empty] | N | N | N | 130 | 0.49 | 63 | 103961 | 102060 | 1850 | 15100 | 18 | 2 | 30 | 2018-04-14 06:00 | 1557 | 104 |  | 20 |  | * 전공정 요청으로 감속주입 | [14 empty] | 100.06 | 100 | 0 | 0 | 0 |  | 650 | 700 | 선택 | 선택 | 0 | 0 | 0 |  | 650 | 700 | 선택 | 선택 | 해제 | 미정 | 미정 | 미정 | 미정 |  | 미정 | RB114.30 | C
A44895 | 2018-04-13 | 1 | B |  | 2 | A | STB2D | 베어링강 | STB (SF) | BM#1 | 1568 | 43 | 1533 | 1532 | 37 | 6400 |  | 3 | 0.29 | 26 |  | -1.33 | 1516 | 1555 | 13.88 | 0 |  | 5 | 52 | 63 | Y |  | 2018-04-14 06:55 | 62 | 1089 | 52 | 44 | 40 | 38 | 35 | 35 | 34 | 31 | 33 | 32 | 31 | 30 |  | 30 | 36 | 40 | 30 | 0 | -0.2 |  | 49.98 | Y | -0.2 | [8 empty] | N | N | Y | 220 | 0.48 | 61 | 101508 | 94470 | 7070 | 15400 | 15 | 1 |  | 2018-04-14 07:03 | 1516 | 124 |  | 27 | 17 | [15 empty] | 98.08 | 100 | 0 | 0 | 0 |  | 650 |  | 선택 | 해제 | 0 | 0 | 0 |  | 650 |  | 선택 | 해제 | 선택 | 미정 | 미정 | 선택 | 미정 |  | 미정 | BT180180 | H
B44841 | 2018-04-13 | 2 | B |  | 4 | B | SM45CS | 탄소강 | B | BM#2 | 1568 | 48 | 1617 | 1514 | 27 | 5600 |  | 1 | 0.3 | 16 |  | -2.04 | 1548 | 1597 | 1.48 | 0 | 0 | 2 | 2 | 34 | Y |  | 2018-04-14 07:11 | 55 | 1087 | 22 | 28 | 32 | 35 | 35 | 35 | 35 | 34 | 33 | 32 | 31 | 30 |  | 30 | 32 | 35 | 30 | 35 | -0.13 | Y | 39.98 | Y | -0.2 | [8 empty] | N | N | N | 120 | 0.47 | 57 | 96984 | 89430 | 2160 | 14400 | 18 | 2 |  | 2018-04-14 07:16 | 1548 | 112 |  | 17 |  | * 전공정 요청 감속주입 | [14 empty] | 105.94 | 100 | 0 | 0 | 0 |  | 650 | 700 | 선택 | 선택 | 0 | 0 | 0 |  | 650 | 700 | 선택 | 선택 | 해제 | 미정 | 미정 | 미정 | 미정 |  | 미정 | BT180180 | C
A44896 | 2018-04-14 | 1 | B |  | 3 | A | STB2D | 베어링강 | STB (SF) | BM#1 | 1590 | 52 | 1553 | 1531 | 45 | 7200 |  | 3 | 0.28 | 28 |  | -1.1 | 1519 | 1554 | 15.41 | 0 |  | 6 | 17 | 48 | Y |  | 2018-04-14 08:10 | 65 | 1085 | 30 | 33 | 35 | 35 | 34 | 33 | 31 | 30 | 29 | 27 | 27 |  |  | 27 | 31 | 35 | 27 | 0 | -0.2 |  | 40 | Y | 0 | [8 empty] | N | N | Y | 210 | 0.48 | 59 | 84590 | 93620 | 7100 | 15500 | 15 | 1 |  | 2018-04-14 08:20 | 1519 | 115 |  | 16 |  | *수동 1487℃ 자동 1487℃ | [14 empty] | 84.04 | 100 | 0 | 0 | 0 |  | 650 |  | 선택 | 해제 | 0 | 0 | 0 |  | 650 |  | 선택 | 해제 | 선택 | 미정 | 미정 | 선택 | 미정 |  | 미정 | BT180180 | H
B44842 | 2018-04-14 | 2 | B |  | 5 | B | SM45C | 탄소강 | SM45C | BM#2 | 1560 | 46 | 1614 | 1537 | 34 | 6800 |  | 1 | 0.3 | 16 |  | -2.51 | 1561 | 1611 | 0.11 | 2.51 | 0 | 10 | 1 | 16680 | Y |  | 2018-04-14 08:18 | 68 | 1065 | 26 | 29 | 29 | 29 | 28 | 27 | 26 | 25 | 23 | 22 | 20 | 19 | 17 | 17 | 25 | 29 | 17 | 29 | -0.24 |  | 50.02 | Y | -0.4 |  |  |  | 1.38 |  |  |  |  | N | N | N | 110 | 0.47 | 64 | 147798 | 98070 | 2200 |  | 18 | 2 | 50 | 2018-04-14 08:18 | 1561 | 104 |  | 10 |  | * 전공정 요청 감속주입 0.40 이상공정 등록 및 생관통보 * L/D 대보수 | [14 empty] | 147.5 | 100 | 0 | 0 | 0 |  | 650 | 400 | 선택 | 해제 | 0 | 0 | 0 |  | 605 | 400 | 선택 | 해제 | 해제 | 미정 | 미정 | 미정 | 미정 |  | 미정 | BT180180 | C
A44897 | 2018-04-14 | 1 | B |  | 4 | A | STB2D | 베어링강 | STB (SF) | BM#1 | 1593 | 48 | 1553 | 1523 | 36 | 5700 |  | 3 | 0.27 | 28 |  | -1.16 | 1516 | 1553 | 14.73 | 0 |  | 18 | 13 | 90 | Y |  | 2018-04-14 09:08 | 62 | 1070 | 26 | 24 | 24 | 23 | 22 | 21 | 20 | 20 | 19 | 18 | 18 | 17 | 16 | 16 | 21 | 24 | 16 | 0 | -0.16 |  | 50.02 | Y | -0.2 | [8 empty] | N | N | Y | 200 | 0.49 | 62 | 101508 | 97160 | 7020 | 14800 | 15 | 1 |  | 2018-04-14 09:17 | 1516 | 109 |  | 18 | 10 | [15 empty] | 97.46 | 100 | 0 | 0 | 0 |  | 650 |  | 선택 | 해제 | 0 | 0 | 0 |  | 650 |  | 선택 | 해제 | 선택 | 미정 | 미정 | 선택 | 미정 |  | 미정 | BT180180 | H
B44843 | 2018-04-14 | 2 | B |  | 6 | A | SM45CR2 | 탄소강 | SM45CR2 | BM#2 | 1572 | 42 | 1606 | 1534 | 36 | 7200 |  | 1 | 0.32 | 15 |  | -1.84 | 1543 | 1594 | 0 | 5.33 | 0 | 32 | 71 | 88 | Y |  | 2018-04-14 09:36 | 49 | 1083 | 7 | 19 | 23 | 25 | 26 | 24 | 23 | 22 | 20 | 18 | 17 | 14 | 12 | 7 | 19 | 26 | 7 | 0 | -0.38 | Y | 50 | Y | -0.6 | [8 empty] | N | N | N | 100 | 0.44 | 72 | 43470 | 106880 | 1110 | 16700 | 18 | 2 | 10 | 2018-04-14 09:30 | 1543 | 102 |  | 1 |  | * 전공정 요청 감속주입 0.40 이상공정 등록 및 생관통보 | [14 empty] | 40.27 | 100 | 0 | 0 | 0 |  | 650 | 400 | 선택 | 선택 | 0 | 0 | 0 |  | 650 | 400 | 선택 | 선택 | 해제 | 미정 | 미정 | 미정 | 미정 |  | 미정 | RB120.00 | C
A44898 | 2018-04-14 | 1 | B |  | 5 | A | STB2D | 베어링강 | STB (SF) | BM#1 | 1651 | 41 | 1544 | 1588 | 26 | 3700 |  | 3 | 0.27 | 25 |  | -1.15 | 1511 | 1544 | 13.89 | 0 |  | 30 | 37 | 130 | Y |  | 2018-04-14 09:59 | 57 | 1088 | 18 | 14 | 13 | 13 | 12 | 14 | 14 | 14 | 13 | 13 | 14 | 13 | 12 | 12 | 14 | 14 | 12 | 14 | -0.06 | Y | 34.98 | Y | -0.2 | [8 empty] | N | N | Y | 190 | 0.52 | 61 | 101508 | 102840 | 7120 | 14500 | 15 | 1 |  | 2018-04-14 10:07 | 1511 | 111 |  | 30 | [16 empty] | 92.41 | 100 | 0 | 0 | 0 |  | 650 |  | 선택 | 해제 | 0 | 0 | 0 |  | 650 |  | 선택 | 해제 | 선택 | 미정 | 미정 | 선택 | 미정 |  | 미정 | BT180180 | H
B44844 | 2018-04-14 | 2 | B |  | 7 | A | SM45CR2 | 탄소강 | SM45CR2 | BM#2 | 1555 | 42 | 1597 | 1525 | 29 | 5900 |  | 1 | 0.28 | 15 |  | -2.43 | 1546 | 1592 | 0 | 5.45 | 0 | 36 | 14 | 78 | Y |  | 2018-04-14 10:47 | 52 | 1086 | 5 | 10 | 16 | 18 | 18 | 17 | 16 | 16 | 15 | 13 | 12 | 10 | 9 | 9 | 14 | 18 | 9 | 16 | -0.2 | Y | 44.98 | Y | -0.2 | [8 empty] | N | N | N | 150 | 0.51 | 61 | 97149 | 101880 | 80 | 15000 | 18 | 2 | 40 | 2018-04-14 10:43 | 1546 | 117 |  | 5 |  | * 전공정 요청 감속주입 0.47 | [14 empty] | 95.76 | 100 | 0 | 0 | 0 |  | 650 | 400 | 선택 | 선택 | 0 | 0 | 0 |  | 650 | 400 | 선택 | 선택 | 해제 | 미정 | 미정 | 미정 | 미정 |  | 미정 | RB105.00 | C
A44899 | 2018-04-14 | 1 | B |  | 6 | A | STB2D | 베어링강 | STB (SF) | BM#1 | 1669 | 41 | 1558 | 1553 | 28 | 4600 |  | 3 | 0.27 | 25 |  | -1.08 | 1527 | 1558 | 12.93 | 0 |  | 5 | 53 | 61 | Y |  | 2018-04-14 10:56 | 73 | 1089 | 14 | 19 | 22 | 25 | 27 | 27 | 27 | 28 | 28 | 27 | 27 | 27 | 27 | 27 | 25 | 28 | 27 | 27 | -0.04 | Y | 25.02 | Y | 0 | [8 empty] | N | N | Y | 180 | 0.49 | 63 | 101508 | 98710 | 7120 | 15400 | 15 | 1 |  | 2018-04-14 11:06 | 1527 | 109 |  | 36 | [16 empty] | 96.03 | 100 | 0 | 0 | 0 |  | 650 |  | 선택 | 해제 | 0 | 0 | 0 |  | 650 |  | 선택 | 해제 | 선택 | 미정 | 미정 | 선택 | 미정 |  | 미정 | BT180180 | H
B44845 | 2018-04-14 | 2 | B |  | 8 | A | SM45CR2 | 탄소강 | SM45CR2 | BM#2 | 1614 | 22 | 1599 | 1560 | 15 | 5400 |  | 3 | 0.25 | 16 |  | 81.29 | 1577 | 0 | 0.15 | 10.75 |  | 2 | 3 | 78 | Y |  | 2018-04-14 11:27 | 83 | 1083 | 4 | 27 | 36 | 42 | 44 | 44 | 44 | 43 | 43 | 42 | 42 | 41 | 40 | 38 | 37 | 44 | 38 | 44 | -0.12 | Y | 50.5 | Y | -0.2 | [8 empty] | N | N | N | 140 | 0.42 | 71 | 106969 | 99220 | 100 | 15500 | 18 | 2 | 10 | 2018-04-14 11:34 | 1577 | 116 |  | 29 |  | * 전공정 요청 감속주입 0.40 이상공정 등록 및 생관통보 | [14 empty] | 107.99 | 76.92 | 0 | 0 | 0 |  | 650 | 400 | 선택 | 선택 | 0 | 0 | 0 |  | 650 | 400 | 선택 | 선택 | 해제 | 미정 | 미정 | 미정 | 미정 |  | 미정 | RB130.00 | C
A44900 | 2018-04-14 | 1 | B |  | 7 | A | STB2D | 베어링강 | STB (SF) | BM#1 | 1620 | 44 | 1564 | 1552 | 37 | 6100 |  | 3 | 0.28 | 27 |  | -1.04 | 1531 | 1564 | 14.63 | 0 |  | 10 | 2 | 71 | Y |  | 2018-04-14 12:23 | 77 | 1081 | 28 | 29 | 31 | 31 | 31 | 31 | 30 | 29 | 28 | 28 | 26 | 26 | 26 | 26 | 29 | 31 | 26 | 31 | -0.09 | Y | 55.02 | Y | 0 | [8 empty] | N | N | Y | 230 | 0.45 | 69 | 101508 | 100110 | 7140 | 15300 | 15 | 1 |  | 2018-04-14 12:33 | 1531 | 98 |  | 13 |  | *전기로 작업지연 감속주입 | [14 empty] | 94.73 | 100 | 0 | 0 | 0 |  | 650 |  | 선택 | 해제 | 0 | 0 | 0 |  | 650 |  | 선택 | 해제 | 선택 | 미정 | 미정 | 선택 | 미정 |  | 미정 | BT180180 | H
B44846 | 2018-04-14 | 2 | C | TUNDISH교체전 | 9 | B | SM45CR2 | 탄소강 | SM45CR2 | BM#2 | 1622 | 65 | 1626 | 1525 | 32 | 6800 |  | 1 | 0.3 | 19 |  | -2.18 | 1561 | 1617 | 1.33 | 4.03 | 0 | 6 | 18 | 92 | Y |  | 2018-04-14 13:03 | 67 | 1090 | 35 | 38 | 41 | 41 | 41 | 41 | 40 | 39 | 39 | 38 | 37 | 36 |  | 36 | 39 | 41 | 36 | 41 | -0.11 |  | 44.98 | Y | -0.2 | [8 empty] | N | N | N | 130 | 0.47 | 58 | 84925 | 91320 | -2920 | 2200 | 18 | 2 | 30 | 2018-04-14 12:59 | 1561 | 126 |  | 9 |  | * 전공정 요청 감속주입 | 2E2D31B1852C496D85B5B03C10F6F70B | C518BEB750494F709F2FF58496F2CCB1 | 220414A42A6840A19B007D22737BA154 | [11 empty] | 96.07 | 72.73 | 0 | 3000 | 0 |  | 650 | 400 | 선택 | 선택 | 0 | 3345 | 0 |  | 650 | 400 | 선택 | 선택 | 해제 | 미정 | 미정 | 미정 | 미정 |  | 미정 | RB210.00 | C
A44901 | 2018-04-14 | 1 | C | TUNDISH교체전 | 8 | A | STB2D | 베어링강 | STB (SF) | BM#1 | 1619 | 42 | 1554 | 1547 | 38 | 5800 |  | 3 | 0.28 | 28 |  | -0.87 | 1527 | 1554 | 15.21 | 0 |  | 18 | 14 | 82 | Y |  | 2018-04-14 13:25 | 73 | 1093 | 27 | 28 | 29 | 29 | 29 | 29 | 29 | 28 | 28 | 27 | 27 | 27 | 27 | 74 | 134 | 391 | 74 | 29 | 0 | Y | 31.23 | Y | 9.99 | [8 empty] | N | N | M | 220 | 0.43 | 110 | 92974 | 103050 | 7000 | 2000 | 15 | 1 |  | 2018-04-14 13:30 | 1527 | 107 |  | 22 |  | *전기로 작업지연 감속주입 | CF44D48585114F698F734CD82B0150F2 | A08350D663D04EDBB66A8237319B5899 | DE96AA3CA9264BC3AC3A009830F339C5 | [11 empty] | 84.48 | 100 | 0 | 3500 | 0 |  | 650 |  | 선택 | 해제 | 0 | 3500 | 0 |  | 650 |  | 선택 | 해제 | 선택 | 미정 | 미정 | 선택 | 미정 |  | 미정 | BT180180 | H
B44847 | 2018-04-14 | 2 | C | TUNDISH교체 | 1 | B | 20MNCRS5HM5 | 소입성보증강 | C1 | BM#2 | 1601 | 50 | 1654 | 1567 | 46 | 9300 |  | 1 | 0.31 | 21 |  | 0 | 1593 | 1662 | 0 | 3.32 | 0 | 32 | 72 | 76 | Y |  | 2018-04-14 14:13 | 85 | 1076 | -330 | 20 | 29 | 31 | 34 | 34 | 32 | 27 | 33 | 36 | 39 | 41 | 42 | 42 | 38 | 42 | 42 | 42 | 0 |  | 15.03 | Y | 0 |  | 2.35 | 2.35 | 1.1 |  |  |  |  | N | N | N | 150 | 0.5 | 59 | 100002 | 98560 | 3440 | 98560 | 5 | 1 |  | 2018-04-14 14:16 | 1593 | 135 |  | 26 |  | *T/D플럭스 120/15KG *롱노즐 실리부 부착 *수소 10분 측정값 기준치 초과, 생관통보 | [14 empty] | 98.04 | 75 | 700 | 0 | 0 |  | 450 | 300 | 선택 | 선택 | 700 | 0 | 0 |  | 450 | 300 | 선택 | 선택 | 해제 | 미정 | 미정 | 미정 | 선택 |  | 미정 | RB130.00 | C
B44848 | 2018-04-14 | 2 | C |  | 2 | A | 20MNCRS5HM5 | 소입성보증강 | C1 | BM#2 | 1600 | 49 | 1664 | 1544 | 41 | 8500 |  | 1 | 0.32 | 19 |  | 0 | 1575 | 1649 | 0 | 4.99 | 0 | 36 | 15 | 79 | Y |  | 2018-04-14 15:18 | 67 | 1095 | 40 | 37 | 35 | 34 | 33 | 8485 | -87 | 28 | 27 | 26 | 24 |  |  | 24 | 781 | 8485 | 24 | 0 | 9.99 |  | 5.03 | Y | -0.4 |  |  |  | 0.75 |  |  |  |  | N | N | N | 140 | 0.52 | 54 | 91442 | 93480 | 560 | 17100 | 5 | 1 | 20 | 2018-04-14 15:27 | 1575 | 132 |  | 23 | [16 empty] | 97.54 | 73.33 | 0 | 0 | 0 |  | 450 | 300 | 선택 | 선택 | 0 | 0 | 0 |  | 450 | 300 | 선택 | 선택 | 해제 | 미정 | 미정 | 미정 | 미정 |  | 미정 | RB120.00 | C
A44902 | 2018-04-14 | 1 | C | TUNDISH교체 | 1 | A | SCR420HQ | 소입성보증강 | C2 | BM#1 | 1611 | 59 | 1649 | 1564 | 43 | 7800 |  | 3 | 0.26 | 21 |  | -1.74 | 1605 | 1648 | 0 | 16.2 |  | 30 | 38 | 70 | Y |  | 2018-04-14 14:43 | 93 | 1095 | 6 | 9 | 10 | 13 | 33 | [8 empty] | 33 | 22 | 33 | 33 | 0 | 0 |  |  | Y | 1.34 |  | 3.19 | 3.02 | 1.53 |  |  |  |  | N | N | N | 150 | 0.43 | 68 | 101508 | 102000 | 6950 | 16400 | 8 | 2 |  | 2018-04-14 14:53 | 1605 | 142 |  | 46 |  | *T/D플럭스 유15 용120KG *STR#2 스토퍼 컨트롤불량용강조기주입HEAD 500mm추가 절단 *Hydris수소기준초과(10분)ID:101.102.201.202 *HEAT평균주속 20%이상 감속주입 ID:101~106.20~206 | [14 empty] | 93.17 | 100 | 1000 | 0 | 0 |  | 450 |  | 선택 | 선택 | 1500 | 0 | 0 |  | 450 |  | 선택 | 선택 | 해제 | 미정 | 미정 | 선택 | 미정 |  | 미정 | BT180180 | H
B44849 | 2018-04-14 | 2 | C |  | 3 | A | 20MNCRS5HM5 | 소입성보증강 | C1 | BM#2 | 1602 | 47 | 1626 | 1525 | 38 | 7900 |  | 1 | 0.29 | 19 |  | 0 | 1573 | 1629 | 0 | 3.01 | 0 | 2 | 4 | 67 | Y |  | 2018-04-14 16:13 | 65 | 1084 | 19 | 17 | 18 | 19 | 18 | 18 | 17 | 16 | 15 | 15 | 14 | 14 |  | 14 | 17 | 19 | 14 | 18 | -0.12 | Y | 40 | Y | 0 |  |  |  | 0.96 |  |  |  |  | N | N | N | 130 | 0.53 | 56 | 92391 | 99200 | 50 | 16700 | 5 | 1 | 30 | 2018-04-14 16:22 | 1573 | 125 |  | 25 | [16 empty] | 94.91 | 78.57 | 0 | 0 | 0 |  | 450 | 300 | 선택 | 선택 | 0 | 0 | 0 |  | 450 | 300 | 선택 | 선택 | 해제 | 미정 | 미정 | 미정 | 미정 |  | 미정 | SB083083 | C
A44903 | 2018-04-14 | 1 | C |  | 2 | B | SCR420HQ | 소입성보증강 | C2 | BM#1 | 1609 | 40 | 1620 | 1547 | 35 | 7000 |  | 3 | 0.27 | 19 |  | -1.49 | 1585 | 1620 | 0 | 12.68 |  | 5 | 54 | 115 | Y |  | 2018-04-14 16:16 | 73 | 1090 | 29 | 39 | 37 | 37 | 34 | 35 | 33 | 33 | 19 | 10 | 32 | 33 |  | 33 | 31 | 37 | 10 | 33 | -0.67 | Y | 40.03 | Y | 0.2 | [8 empty] | N | N | N | 140 | 0.44 | 75 | 83310 | 103950 | 7000 | 15700 | 8 | 2 |  | 2018-04-14 16:24 | 1585 | 94 |  | 23 |  | *HEAT평균주속 20%이상 감속주입 ID:101~105.201~205 *평균주속 0.51m/min이하 (생관통보)냉재처리 *자동온도 1548℃ /수동온도1544℃ | [14 empty] | 75.09 | 100 | 0 | 0 | 0 |  | 450 |  | 선택 | 선택 | 0 | 0 | 0 |  | 450 |  | 선택 | 선택 | 해제 | 미정 | 미정 | 선택 | 미정 |  | 미정 | BT180180 | C
B44850 | 2018-04-14 | 2 | C | 잔강최소화전 | 4 | B | 20MNCRS5HM5 | 소입성보증강 | C1 | BM#2 | 1635 | 46 | 1635 | 1527 | 38 | 8000 |  | 1 | 0.38 | 19 |  | 0 | 1571 | 1626 | 0 | 15.45 | 0 | 6 | 19 | 67 | Y |  | 2018-04-14 17:18 | 63 | 1087 | 10 | 21 | 25 | 26 | 26 | 26 | 25 | 23 | 22 | 21 | 19 | 16 |  | 16 | 22 | 26 | 16 | 26 | -0.25 | Y | 40 | Y | -0.6 |  |  |  | 1.29 |  |  |  |  | N | N | N | 120 | 0.53 | 55 | 96298 | 97310 | 110 | 3000 | 5 | 1 | 10 | 2018-04-14 17:27 | 1571 | 119 |  | 19 | [16 empty] | 100.15 | 73.33 | 0 | 3100 | 0 |  | 450 | 300 | 선택 | 선택 | 0 | 3100 | 0 |  | 450 | 300 | 선택 | 선택 | 해제 | 미정 | 미정 | 미정 | 미정 |  | 미정 | RB100.00 | C
A44904 | 2018-04-14 | 1 | C |  | 3 | A | SCR420HQ | 소입성보증강 | C2 | BM#1 | 1642 | 39 | 1614 | 1575 | 35 | 5900 |  | 3 | 0.31 | 19 |  | -1.3 | 1583 | 1614 | 0 | 18.27 |  | 10 | 3 | 115 | Y |  | 2018-04-14 17:21 | 71 | 1095 | 32 | 31 | 32 | 32 | 32 | 32 | 31 | 30 | 29 | 29 | 28 | 27 | 27 | 27 | 30 | 32 | 27 | 32 | -0.1 |  | 50.08 | Y | 0 | [8 empty] | N | N | N | 130 | 0.47 | 64 | 99588 | 98000 | 7000 | 16000 | 8 | 2 |  | 2018-04-14 17:40 | 1583 | 103 |  | 33 |  | *롱노즐SEN내부크랙으로교체 *전공정지연 감속주입 *평균주속 0.51m/min이하 (생관통보)냉재처리 | [14 empty] | 94.85 | 100 | 0 | 0 | 0 |  | 450 |  | 선택 | 선택 | 0 | 0 | 0 |  | 450 |  | 선택 | 선택 | 해제 | 미정 | 미정 | 선택 | 선택 | 2 | 미정 | BT180180 | C
B44851 | 2018-04-14 | 2 | C | 잔강최소화 | 5 | A | 20MNCRS5HM | 소입성보증강 | C1 | BM#2 | 1591 | 53 | 1644 | 1515 | 44 | 9400 |  | 1 | 0.31 | 18 |  | 0 | 1578 | 1645 | 0 | 5.22 | 0 | 32 | 73 | 42 | Y |  | 2018-04-14 18:31 | 72 | 1085 | -203 | 21 | 38 | 38 | 38 | 39 | 39 | 38 | 37 | 35 | 34 |  |  | 34 | 29 | 39 | 34 | 38 | -0.2 | Y | 25 | Y | -0.2 | [8 empty] | N | N | N | 110 | 0.48 | 54 | 92952 | 97650 | 2010 | 12800 | 5 | 1 | 20 | 2018-04-14 18:35 | 1578 | 124 |  | 15 |  | *주입 말기 전공정 작업지연 20%이상 감속주입, 이상공정 등록 및 생관통보 | [14 empty] | 94.85 | 75 | 2900 | 0 | 0 |  | 450 | 300 | 선택 | 선택 | 2900 | 0 | 0 |  | 450 | 300 | 선택 | 선택 | 해제 | 미정 | 미정 | 미정 | 선택 | 4 | 미정 | RB110.00 | H
A44905 | 2018-04-14 | 1 | C |  | 4 | A | SCR420HQ | 소입성보증강 | C2 | BM#1 | 1604 | 43 | 1598 | 1534 | 38 | 7000 |  | 3 | 0.28 | 20 |  | -0.63 | 1583 | 1598 | 0 | 18.09 |  | 18 | 15 | 73 | Y |  | 2018-04-14 18:29 | 71 | 1090 | 26 | 29 | 33 | 34 | 34 | 33 | 33 | 33 | 32 | 31 | 30 | 29 | 29 | 28 | 31 | 34 | 28 | 33 | -0.11 | Y | 54.97 | Y | -0.2 | [8 empty] | N | N | N | 120 | 0.41 | 75 | 99588 | 96350 | 6730 | 16000 | 8 | 2 |  | 2018-04-14 18:38 | 1583 | 108 |  | 31 |  | *평균주속 0.51m/min이하 (생관통보)냉재처리 *HEAT평균주속 20%이상 감속주입 ID:101~106.201~206 | [14 empty] | 96.36 | 100 | 0 | 0 | 0 |  | 450 |  | 선택 | 선택 | 0 | 0 | 0 |  | 450 |  | 선택 | 선택 | 해제 | 미정 | 미정 | 선택 | 미정 |  | 미정 | BT180180 | C
B44852 | 2018-04-14 | 2 | C |  | 6 | A | 20MNCRS5HM | 소입성보증강 | C1 | BM#2 | 1598 | 54 | 1657 | 1545 | 43 | 9000 |  | 1 | 0.31 | 19 |  | 0 | 1580 | 1645 | 0 | 3.5 | 0 | 36 | 16 | 53 | Y |  | 2018-04-14 19:42 | 74 | 1082 | 22 | 38 | 43 | 46 | 46 | 46 | 45 | 44 | 43 | 42 | 40 | 39 | 36 | 36 | 41 | 46 | 36 | 46 | -0.22 | Y | 45.02 | Y | -0.6 | [8 empty] | N | N | N | 100 | 0.49 | 60 | 92952 | 101770 | 30 | 15600 | 5 | 1 | 30 | 2018-04-14 19:44 | 1580 | 118 |  | 4 |  | *전공정 작업지연 감속주입 | [14 empty] | 91.94 | 100 | 0 | 0 | 0 |  | 450 | 300 | 선택 | 선택 | 0 | 0 | 0 |  | 450 | 300 | 선택 | 선택 | 해제 | 미정 | 미정 | 미정 | 미정 |  | 미정 | RB110.00 | H
A44906 | 2018-04-14 | 1 | C |  | 5 | A | SCR420HQ | 소입성보증강 | C2 | BM#1 | 1584 | 40 | 1624 | 1553 | 29 | 5500 |  | 3 | 0.28 | 18 |  | -1.57 | 1589 | 1624 | 0 | 11.84 |  | 30 | 39 | 76 | Y |  | 2018-04-14 19:19 | 77 | 1088 | 27 | 27 | 31 | 34 | 36 | 37 | 37 | 37 | 37 | 36 | 36 | 35 |  | 35 | 34 | 37 | 35 | 37 | -0.06 | Y | 30.03 | Y | -0.2 | [8 empty] | N | N | N | 110 | 0.51 | 59 | 101508 | 97300 | 6470 | 16200 | 8 | 2 |  | 2018-04-14 19:26 | 1589 | 123 |  | 57 |  | *전공정요청 감속주입 | [14 empty] | 97.32 | 100 | 0 | 0 | 0 |  | 450 |  | 선택 | 선택 | 0 | 0 | 0 |  | 450 |  | 선택 | 선택 | 해제 | 미정 | 미정 | 선택 | 미정 |  | 미정 | BT180180 | H
B44853 | 2018-04-14 | 2 | C |  | 7 | A | 20MNCRS5HM | 소입성보증강 | C1 | BM#2 | 1604 | 44 | 1647 | 1545 | 39 | 8400 |  | 1 | 0.3 | 19 |  | 0 | 1571 | 1640 | 0 | 3.07 | 0 | 2 | 5 | 56 | Y |  | 2018-04-14 20:37 | 65 | 1102 | 33 | 34 | 36 | 36 | 35 | 33 | 33 | 31 | 30 | 28 | 27 | 25 | 24 | 24 | 31 | 36 | 24 | 33 | -0.24 |  | 50 | Y | -0.2 | [8 empty] | N | N | N | 150 | 0.48 | 63 | 108444 | 98510 | 100 | 16300 | 5 | 1 |  | 2018-04-14 20:41 | 1571 | 111 |  | 11 |  | *전공정 작업지연 감속주입 | [14 empty] | 108.44 | 100 | 0 | 0 | 0 |  | 450 | 300 | 선택 | 선택 | 0 | 0 | 0 |  | 450 | 300 | 선택 | 선택 | 해제 | 미정 | 미정 | 미정 | 미정 |  | 미정 | RB110.00 | H
A44907 | 2018-04-14 | 1 | D |  | 6 | A | SCR420HQ | 소입성보증강 | C2 | BM#1 | 1577 | 49 | 1628 | 1521 | 44 | 8200 |  | 3 | 0.27 | 20 |  | -1.61 | 1588 | 1628 | 0 | 22.76 |  | 5 | 55 | 61 | Y |  | 2018-04-14 20:48 | 76 | 1089 | 35 | 36 | 41 | 43 | 45 | 45 | 45 | 45 | 44 | 44 | 44 | 43 | 43 | 43 | 43 | 45 | 43 | 45 | -0.05 | Y | 40 | Y | 0 | [8 empty] | N | N | N | 100 | 0.52 | 62 | 101508 | 103350 | 7010 | 15950 | 8 | 2 |  | 2018-04-14 20:53 | 1588 | 113 |  | 27 |  | *전공정요청 감속주입 | [14 empty] | 91.99 | 100 | 0 | 0 | 0 |  | 450 |  | 선택 | 선택 | 0 | 0 | 0 |  | 450 |  | 선택 | 선택 | 해제 | 미정 | 미정 | 선택 | 미정 |  | 미정 | BT180180 | H
B44854 | 2018-04-14 | 2 | D |  | 8 | B | 20MNCRS5HM | 소입성보증강 | C1 | BM#2 | 1614 | 55 | 1624 | 1547 | 40 | 8700 |  | 1 | 0.31 | 19 |  | 0 | 1575 | 1636 | 0 | 2.91 | 0 | 6 | 20 | 71 | Y |  | 2018-04-14 21:44 | 69 | 1096 | 19 | 28 | 35 | 38 | 39 | 38 | 38 | 38 | 37 | 35 | 34 | 32 | 30 | 30 | 34 | 39 | 30 | 38 | -0.23 | Y | 39.98 | Y | -0.4 | [8 empty] | N | N | N | 140 | 0.47 | 64 | 92952 | 98910 | 40 | 16400 | 5 | 1 |  | 2018-04-14 21:49 | 1575 | 119 |  | 10 |  | *전공정 지연 감속주입 | [14 empty] | 95.98 | 100 | 0 | 0 | 0 |  | 450 | 300 | 선택 | 선택 | 0 | 0 | 0 |  | 450 | 300 | 선택 | 선택 | 해제 | 미정 | 미정 | 미정 | 미정 |  | 미정 | RB110.00 | H
A44908 | 2018-04-14 | 1 | D |  | 7 | A | SCR420HQ | 소입성보증강 | C2 | BM#1 | 1620 | 41 | 1618 | 1569 | 31 | 5300 |  | 3 | 0.27 | 19 |  | -1.63 | 1580 | 1618 | 0 | 21.76 |  | 10 | 4 | 65 | Y |  | 2018-04-14 21:38 | 68 | 1085 | 43 | 37 | 35 | 34 | 34 | 34 | 33 | 32 | 32 | 31 | 30 | 29 |  | 29 | 34 | 35 | 29 | 34 | -0.13 |  | 45 | Y | -0.2 | [8 empty] | N | N | N | 150 | 0.52 | 57 | 101508 | 98450 | 7010 | 14080 | 8 | 2 |  | 2018-04-14 22:11 | 1580 | 110 |  | 41 |  | *전공정 지연으로 감속주입 | [14 empty] | 96.31 | 100 | 0 | 0 | 0 |  | 450 |  | 선택 | 선택 | 0 | 0 | 0 |  | 450 |  | 선택 | 선택 | 해제 | 미정 | 미정 | 선택 | 미정 |  | 미정 | BT180180 | H
B44855 | 2018-04-14 | 2 | D |  | 9 | A | 20MNCRS5HM | 소입성보증강 | C1 | BM#2 | 1595 | 47 | 1634 | 1537 | 40 | 8900 |  | 1 | 0.31 | 18 |  | -2.66 | 1575 | 1645 | 0 | 3.55 | 0 | 32 | 74 | 60 | Y |  | 2018-04-14 22:46 | 69 | 1091 | 25 | 28 | 32 | 34 | 34 | 34 | 34 | 33 | 32 | 31 | 30 | 28 | 27 | 25 | 30 | 34 | 25 | 34 | -0.2 | Y | 45.82 | Y | -0.4 | [8 empty] | N | N | N | 130 | 0.47 | 66 | 92952 | 101530 | 100 | 15600 | 5 | 1 |  | 2018-04-14 22:46 | 1575 | 117 |  | 15 |  | *전공정 지연 감속주입 | [14 empty] | 92.21 | 100 | 0 | 0 | 0 |  | 450 | 300 | 선택 | 선택 | 0 | 0 | 0 |  | 450 | 300 | 선택 | 선택 | 해제 | 미정 | 미정 | 미정 | 미정 |  | 미정 | RB110.00 | H
A44909 | 2018-04-14 | 1 | D |  | 8 | A | SCR420HQ | 소입성보증강 | C2 | BM#1 | 1605 | 40 | 1616 | 1552 | 38 | 5300 |  | 3 | 0.26 | 18 |  | -1.72 | 1578 | 1616 | 0 | 16.21 |  | 18 | 16 | 56 | Y |  | 2018-04-14 22:39 | 66 | 1088 | 28 | 29 | 30 | 33 | 32 | 33 | 32 | 32 | 31 | 31 | 30 |  |  | 30 | 31 | 33 | 30 | 32 | -0.09 | Y | 34.98 | Y | -0.2 | [8 empty] | N | N | N | 140 | 0.52 | 53 | 84590 | 92450 | 7120 | 14700 | 8 | 2 |  | 2018-04-14 22:49 | 1578 | 111 |  | 41 |  | *전공정 지연으로 감속주입 | [14 empty] | 85.06 | 100 | 0 | 0 | 0 |  | 450 |  | 선택 | 선택 | 0 | 0 | 0 |  | 450 |  | 선택 | 선택 | 해제 | 미정 | 미정 | 선택 | 미정 |  | 미정 | BT180180 | H
B44856 | 2018-04-14 | 2 | D |  | 10 | A | 20MNCRS5HM | 소입성보증강 | C1 | BM#2 | 1608 | 44 | 1636 | 1567 | 39 | 7600 |  | 1 | 0.29 | 18 |  | -2.39 | 1576 | 1645 | 0 | 3.06 | 0 | 36 | 17 | 69 | Y |  | 2018-04-14 23:42 | 70 | 1087 | 21 | 26 | 30 | 32 | 33 | 33 | 32 | 32 | 31 | 30 | 29 | 28 | 27 | 27 | 30 | 33 | 27 | 32 | -0.15 | Y | 40 | Y | -0.2 | [8 empty] | N | N | N | 120 | 0.47 | 60 | 92952 | 93720 | 110 | 15200 | 5 | 1 |  | 2018-04-14 23:49 | 1596 | 125 |  | 29 |  | *전공정 지연감속주입 | [14 empty] | 101.03 | 100 | 0 | 0 | 0 |  | 450 | 300 | 선택 | 선택 | 0 | 0 | 0 |  | 450 | 300 | 선택 | 선택 | 해제 | 미정 | 미정 | 미정 | 미정 |  | 미정 | RB110.00 | H
A44910 | 2018-04-14 | 1 | D |  | 9 | A | SCR420HQ | 소입성보증강 | C2 | BM#1 | 1616 | 40 | 1617 | 1551 | 37 | 5600 |  | 3 | 0.27 | 17 |  | -1.88 | 1577 | 1617 | 0 | 13.96 |  | 30 | 40 | 51 | Y |  | 2018-04-14 23:52 | 65 | 1087 | 30 | 35 | 38 | 40 | 40 | 41 | 40 | 39 | 38 | 38 | 37 | 36 | 35 | 35 | 38 | 41 | 35 | 40 | -0.17 | Y | 35 | Y | -0.2 | [8 empty] | N | N | N | 130 | 0.52 | 62 | 101508 | 106830 | 7030 | 14730 | 8 | 2 |  | 2018-04-15 00:01 | 1577 | 96 |  | 24 |  | *전공정 지연으로 감속주입 | [14 empty] | 89.2 | 100 | 0 | 0 | 0 |  | 450 |  | 선택 | 선택 | 0 | 0 | 0 |  | 450 |  | 선택 | 선택 | 해제 | 미정 | 미정 | 선택 | 미정 |  | 미정 | BT180180 | H
B44857 | 2018-04-14 | 2 | D |  | 11 | A | 20MNCRS5HM | 소입성보증강 | C1 | BM#2 | 1587 | 43 | 1637 | 1544 | 38 | 7000 |  | 1 | 0.28 | 18 |  | -2.78 | 1578 | 1647 | 0 | 2.61 | 0 | 2 | 6 | 62 | Y |  | 2018-04-15 00:43 | 72 | 1087 | 23 | 27 | 28 | 30 | 30 | 29 | 28 | 27 | 26 | 25 | 24 |  |  | 24 | 27 | 30 | 24 | 0 | -0.17 | Y | 35.02 | Y | -0.2 | [8 empty] | N | N | N | 110 | 0.47 | 54 | 92952 | 85180 | 120 | 14600 | 5 | 1 |  | 2018-04-15 00:49 | 1578 | 125 |  | 31 |  | *전공정 지연 감속주입 | [14 empty] | 109.1 | 100 | 0 | 0 | 0 |  | 450 | 300 | 선택 | 선택 | 0 | 0 | 0 |  | 450 | 300 | 선택 | 선택 | 해제 | 미정 | 미정 | 미정 | 선택 | 7 | 미정 | RB110.00 | H
A44911 | 2018-04-14 | 1 | D | TUNDISH교체전 | 10 | A | SCR420HQ | 소입성보증강 | C2 | BM#1 | 1600 | 41 | 1616 | 1535 | 39 | 5800 |  | 3 | 0.3 | 20 |  | -1.94 | 1570 | 1616 | 0 | 21.75 |  | 5 | 56 | 65 | Y |  | 2018-04-15 00:55 | 58 | 1088 | 34 | 35 | 36 | 36 | 36 | 36 | 35 | 35 | 34 | 33 | 33 |  |  | 33 | 35 | 36 | 33 | 36 | -0.07 |  | 39.98 | Y | 0 | [8 empty] | N | N | N | 120 | 0.52 | 55 | 107412 | 95140 | 7010 | 1400 | 8 | 2 |  | 2018-04-15 01:03 | 1570 | 96 |  | 27 |  |  | DD530004FCFF4E2DB1326D172CEE0E27 | E865562DB53D4691BF0F5C6874184364 | DC9019A3589E45828A27EA8FE693AB46 | [11 empty] | 105.15 | 100 | 0 | 3000 | 0 |  | 450 |  | 선택 | 선택 | 0 | 3000 | 0 |  | 450 |  | 선택 | 선택 | 해제 | 미정 | 미정 | 선택 | 미정 |  | 미정 | BT180180 | H
B44858 | 2018-04-14 | 2 | D |  | 12 | A | 20MNCRS5HM | 소입성보증강 | C1 | BM#2 | 1608 | 46 | 1644 | 1555 | 40 | 8000 |  | 1 | 0.32 | 18 |  | -2.26 | 1573 | 1638 | 0 | 1.98 | 0 | 6 | 21 | 86 | Y |  | 2018-04-15 01:52 | 67 | 1087 | 18 | 25 | 30 | 32 | 32 | 32 | 31 | 31 | 30 | 29 | 28 | 27 | 26 | 26 | 29 | 32 | 26 | 32 | -0.13 | Y | 45.02 | Y | -0.2 | [8 empty] | N | N | N | 100 | 0.47 | 63 | 100698 | 99320 | 110 | 15200 | 5 | 1 |  | 2018-04-15 01:56 | 1585 | 121 |  | 20 | [16 empty] | 101.92 | 100 | 0 | 0 | 0 |  | 450 | 300 | 선택 | 선택 | 0 | 0 | 0 |  | 450 | 300 | 선택 | 선택 | 해제 | 미정 | 미정 | 미정 | 미정 |  | 미정 | RB110.00 | H
A44912 | 2018-04-14 | 1 | D | TUNDISH교체 | 1 | A | 42CRMO4MS2 | 합금강 | E1 | BM#1 | 1603 | 39 | 1622 | 1536 | 39 | 6400 |  | 3 | 0.31 | 25 |  | -1.64 | 1573 | 1622 | 15.91 | 0 |  | 10 | 5 | 68 | Y |  | 2018-04-15 02:04 | 80 | 1087 | 24 | 27 | 23 | 29 | 33 | 33 | 35 | 36 | 36 | 36 | 37 | 36 | 37 | 37 | 33 | 37 | 36 | 36 | -0.2 |  | 5.02 | Y | 0.2 |  | 1.62 | 1.62 | [5 empty] | N | N | N | 230 | 0.42 | 66 | 103512 | 97360 | 7540 | 16470 | 11 | 1 |  | 2018-04-15 02:13 | 1573 | 112 |  | 40 |  | *T/D가열온도:자동-1361`.수동건-1357`.STR#1:951.STR#2:1011.T/D FLUX 유:15,용:225 | [14 empty] | 98.68 | 100 | 1500 | 0 | 0 |  | 650 |  | 선택 | 해제 | 1500 | 0 | 0 |  | 650 |  | 선택 | 해제 | 해제 | 미정 | 미정 | 선택 | 선택 |  | 미정 | BM510510 | C
B44859 | 2018-04-14 | 2 | D |  | 13 | A | 20MNCRS5HM | 소입성보증강 | C1 | BM#2 | 1617 | 48 | 1664 | 1574 | 44 | 9100 |  | 1 | 0.32 | 18 |  | -2.36 | 1588 | 1662 | 0 | 2.64 | 0 | 19 | 71 | 1066 | Y |  | 2018-04-15 02:57 | 82 | 1089 | 23 | 33 | 39 | 43 | 44 | 44 | 43 | 42 | 41 | 40 | 39 | 37 | 35 | 35 | 39 | 44 | 35 | 0 | -0.22 | Y | 40.02 | Y | -0.4 | [8 empty] | N | N | N | 150 | 0.51 | 63 | 100698 | 105530 | 1110 | 16500 | 5 | 1 |  | 2018-04-15 03:02 | 1588 | 127 |  | 21 | [16 empty] | 94.46 | 100 | 0 | 0 | 0 |  | 450 | 300 | 선택 | 선택 | 0 | 0 | 0 |  | 450 | 300 | 선택 | 선택 | 해제 | 미정 | 미정 | 미정 | 미정 |  | 미정 | RB110.00 | H
A44913 | 2018-04-14 | 1 | D |  | 2 | B | 42CRMO4MS | 합금강 | E1 | BM#1 | 1615 | 45 | 1602 | 1550 | 36 | 5900 |  | 3 | 0.3 | 25 |  | -1.38 | 1562 | 1602 | 21.26 | 0 |  | 18 | 17 | 72 | Y |  | 2018-04-15 03:12 | 69 | 1086 | 36 | 35 | 34 | 35 | 36 | 36 | 36 | 34 | 35 | 34 | 33 | 33 | 32 | 32 | 34 | 36 | 32 | 36 | -0.09 | Y | 45 | Y | 0 |  |  |  | 1.56 | 0.96 |  |  |  | N | N | N | 220 | 0.42 | 70 | 100500 | 95210 | 7120 | 16360 | 11 | 1 |  | 2018-04-15 03:21 | 1562 | 124 |  | 40 |  | *자동:1527℃ 수동:1518℃ | [14 empty] | 98.29 | 100 | 0 | 0 | 300 |  | 650 |  | 선택 | 해제 | 0 | 0 | 0 |  | 650 |  | 선택 | 해제 | 해제 | 미정 | 미정 | 선택 | 미정 |  | 미정 | BM510510 | C
B44860 | 2018-04-14 | 2 | D |  | 14 | A | 20MNCRS5HM | 소입성보증강 | C1 | BM#2 | 1591 | 45 | 1624 | 1555 | 40 | 8400 |  | 1 | 0.32 | 19 |  | -2.43 | 1579 | 1646 | 0 | 2.08 | 0 | 36 | 18 | 50 | Y |  | 2018-04-15 04:01 | 73 | 1086 | 32 | 33 | 35 | 35 | 35 | 35 | 34 | 33 | 32 | 30 | 29 | 28 |  | 28 | 33 | 35 | 28 | 35 | -0.16 |  | 45 | Y | -0.2 | [8 empty] | N | N | N | 140 | 0.52 | 60 | 100698 | 101310 | 80 | 15000 | 5 | 1 |  | 2018-04-15 04:02 | 1579 | 123 |  | 22 | [16 empty] | 99.7 | 100 | 0 | 0 | 0 |  | 450 | 300 | 선택 | 선택 | 0 | 0 | 0 |  | 450 | 300 | 선택 | 선택 | 해제 | 미정 | 미정 | 미정 | 미정 |  | 미정 | RB110.00 | H
A44914 | 2018-04-14 | 1 | B |  | 3 | A | 42CRMO4MS | 합금강 | E1 | BM#1 | 1586 | 42 | 1603 | 1523 | 41 | 6100 |  | 3 | 0.28 | 25 |  | -1.66 | 1555 | 1603 | 18.02 | 0 |  | 30 | 41 | 77 | Y |  | 2018-04-15 04:18 | 62 | 1086 | 30 | 28 | 28 | 28 | 28 | 28 | 27 | 27 | 26 | 26 | 25 | 25 | 24 | 24 | 27 | 28 | 24 | 28 | -0.07 | Y | 55 | Y | 0 | [8 empty] | N | N | N | 210 | 0.46 | 68 | 83750 | 101320 | 7130 | 14800 | 11 | 1 |  | 2018-04-15 04:26 | 1555 | 126 |  | 46 | [16 empty] | 77.3 | 100 | 0 | 0 | 0 |  | 650 |  | 선택 | 해제 | 0 | 0 | 0 |  | 650 |  | 선택 | 해제 | 해제 | 미정 | 미정 | 선택 | 미정 |  | 미정 | BM510510 | C
B44861 | 2018-04-14 | 2 | B | TUNDISH교체전 | 15 | A | 20MNCRS5HM | 소입성보증강 | C1 | BM#2 | 1608 | 42 | 1635 | 1567 | 40 | 7500 |  | 1 | 0.32 | 18 |  | -2.5 | 1571 | 1642 | 0 | 2.09 | 0 | 2 | 7 | 57 | Y |  | 2018-04-15 04:58 | 65 | 1086 | 23 | 27 | 29 | 30 | 30 | 30 | 30 | 29 | 28 | 27 | 25 | 25 |  | 25 | 28 | 30 | 25 | 30 | -0.12 | Y | 40.65 | Y | 0 | [8 empty] | N | N | N | 130 | 0.52 | 57 | 98718 | 97250 | 2950 | 2000 | 5 | 1 | 20 | 2018-04-15 05:15 | 1571 | 127 |  | 27 |  |  | 46BA03699CE1415ABADF6182F1EAB676 | 44010A9A46ED4DA4A099E15255A2497F | F09FB4F4C0EB4D65950C52A9CBB3AD8C | [11 empty] | 98.52 | 100 | 0 | 2510 | 0 |  | 450 | 300 | 선택 | 선택 | 0 | 2620 | 0 |  | 450 | 300 | 선택 | 선택 | 해제 | 미정 | 미정 | 미정 | 미정 |  | 미정 | RB110.00 | H
A44915 | 2018-04-14 | 1 | B |  | 4 | A | 42CRMO4MS | 합금강 | E1 | BM#1 | 1640 | 49 | 1613 | 1585 | 36 | 5500 |  | 3 | 0.29 | 25 |  | -1.59 | 1567 | 1613 | 17.35 | 0 |  | 5 | 57 | 82 | Y |  | 2018-04-15 05:26 | 74 | 1087 | 23 | 28 | 32 | 34 | 36 | 37 | 37 | 37 | 37 | 37 | 37 | 36 | 36 | 35 | 34 | 37 | 35 | 37 | -0.04 | Y | 44.92 | Y | 0 |  |  |  | 1.29 | 0.5 |  |  |  | N | N | N | 200 | 0.43 | 72 | 100500 | 98690 | 7010 | 15500 | 11 | 1 |  | 2018-04-15 05:34 | 1567 | 137 |  | 49 |  | *Sample채취 ID: 204 | [14 empty] | 95.08 | 100 | 0 | 0 | 0 |  | 650 |  | 선택 | 해제 | 0 | 0 | 300 |  | 650 |  | 선택 | 해제 | 해제 | 미정 | 미정 | 선택 | 미정 |  | 미정 | BM510510 | C
B44862 | 2018-04-14 | 2 | B | TUNDISH교체 | 1 | A | AE15B34M | 합금강 | 보론강 | BM#2 | 1583 | 43 | 1655 | 1547 | 39 | 7800 |  | 1 | 0.33 | 21 |  | 0 | 1587 | 1662 | 1.34 | 0 | 0 | 6 | 22 | 48 | Y |  | 2018-04-15 06:01 | 90 | 1086 | -449 | -126 | 32 | 27 | 29 | 33 | 36 | 38 | 40 | 41 | 40 | 41 |  | 41 | 32 | 41 | 40 | 0 | -0.2 |  | 5 | Y | 0.2 |  | 2.44 | 2.44 | [5 empty] | N | N | N | 150 | 0.47 | 57 | 93049 | 93550 | 4250 | 15400 | 2 | 2 | 10 | 2018-04-15 06:09 | 1587 | 154 |  | 48 |  | * T/D 용강량 실측:1210mm / 19.1 TON * T/D FLUX 용탕부: 120 KG / 유탕부: 15KG 투입 * 슬리브 롱노즐( Y자형 ) 사용 | [14 empty] | 95.14 | 100 | 700 | 0 | 0 |  | 300 | 400 | 선택 | 선택 | 700 | 0 | 0 |  | 300 | 400 | 선택 | 선택 | 해제 | 미정 | 미정 | 미정 | 미정 |  | 미정 | BT180180 | H
A44916 | 2018-04-14 | 1 | B |  | 5 | A | 42CRMO4MS | 합금강 | E1 | BM#1 | 1619 | 46 | 1613 | 1540 | 34 | 5700 |  | 3 | 0.28 | 25 |  | -1.6 | 1565 | 1611 | 17.06 | 0 |  | 10 | 6 | 58 | Y |  | 2018-04-15 06:34 | 72 | 1086 | 34 | 34 | 35 | 36 | 36 | 36 | 36 | 35 | 35 | 35 | 34 | 34 | 33 | 31 | 34 | 36 | 31 | 36 | -0.08 | Y | 60 | Y | -0.2 |  |  |  |  | 0.6 |  |  |  | N | N | N | 190 | 0.41 | 76 | 83750 | 97300 | 7090 | 14200 | 11 | 1 |  | 2018-04-15 06:42 | 1565 | 141 |  | 53 |  | *전공정 작업지연 감속주입 *STR#2 토치 절단 안되어 수동 절단하여 판매용 제품 절단면 불량 ID:202.203 | [14 empty] | 80.3 | 100 | 0 | 0 | 0 |  | 650 |  | 선택 | 해제 | 0 | 0 | 0 |  | 650 |  | 선택 | 해제 | 해제 | 미정 | 미정 | 선택 | 미정 |  | 미정 | BM510510 | C
B44863 | 2018-04-14 | 2 | B |  | 2 | A | AE15B34M | 합금강 | 보론강 | BM#2 | 1571 | 49 | 1597 | 1527 | 41 | 8100 |  | 1 | 0.34 | 15 |  | -2.68 | 1566 | 1634 | 1.75 | 0 | 0 | 32 | 75 | 293 | Y |  | 2018-04-15 07:09 | 69 | 1087 | 39 | 32 | 29 | 27 | 26 | 24 | 23 | 22 | 21 | 20 | 19 | 17 |  | 17 | 25 | 29 | 17 | 0 | -0.27 |  | 44.98 | Y | -0.4 | [8 empty] | N | N | N | 140 | 0.49 | 60 | 93049 | 97970 | 80 | 16100 | 2 | 2 | 20 | 2018-04-15 07:12 | 1566 | 140 |  | 41 | [16 empty] | 96.57 | 100 | 0 | 0 | 0 |  | 300 | 400 | 선택 | 선택 | 0 | 0 | 0 |  | 300 | 400 | 선택 | 선택 | 해제 | 미정 | 미정 | 미정 | 미정 |  | 미정 | BT180180 | H
B44864 | 2018-04-15 | 2 | B |  | 3 | A | AE15B34M | 합금강 | 보론강 | BM#2 | 1579 | 43 | 1637 | 1555 | 33 | 6500 |  | 1 | 0.35 | 14 |  | -2.45 | 1575 | 1633 | 1.56 | 0 | 0 | 36 | 19 | 48 | Y |  | 2018-04-15 08:13 | 78 | 1087 | 13 | 19 | 27 | 31 | 33 | 33 | 33 | 33 | 32 | 31 | 30 | 29 | 27 | 27 | 29 | 33 | 27 | 33 | -0.15 | Y | 40.02 | Y | -0.4 | [8 empty] | N | N | N | 130 | 0.49 | 61 | 93049 | 98920 | 1430 | 16100 | 2 | 2 | 30 | 2018-04-15 08:10 | 1575 | 142 |  | 38 | [16 empty] | 89.64 | 100 | 0 | 0 | 0 |  | 300 | 400 | 선택 | 선택 | 0 | 0 | 0 |  | 300 | 400 | 선택 | 선택 | 해제 | 미정 | 미정 | 미정 | 미정 |  | 미정 | BT180180 | H
A44918 | 2018-04-15 | 1 | B |  | 6 | B | 42CRMO4MS | 합금강 | E1 | BM#1 | 1582 | 41 | 1581 | 1538 | 33 | 6500 |  | 3 | 0.28 | 25 |  | -0.62 | 1563 | 1581 | 15.97 | 0 |  | 18 | 18 | 114 | Y |  | 2018-04-15 08:36 | 70 | 1079 | 30 | 38 | 42 | 44 | 45 | 44 | 43 | 42 | 41 | 41 | 40 | 39 | 38 | 37 | 40 | 45 | 37 | 38 | -0.16 | Y | 50.02 | Y | -0.2 | [8 empty] | N | N | N | 180 | 0.41 | 73 | 100500 | 96430 | 9080 | 16200 | 11 | 1 |  | 2018-04-15 08:43 | 1563 | 87 |  | 9 | [16 empty] | 96.96 | 100 | 0 | 0 | 0 |  | 650 |  | 선택 | 해제 | 0 | 0 | 0 |  | 650 |  | 선택 | 해제 | 해제 | 미정 | 미정 | 선택 | 미정 |  | 미정 | BM510510 | C
B44865 | 2018-04-15 | 2 | B |  | 4 | A | AE15B34M | 합금강 | 보론강 | BM#2 | 1570 | 42 | 1635 | 1527 | 35 | 6900 |  | 1 | 0.35 | 14 |  | 0 | 1571 | 1625 | 1.67 | 0 | 0 | 30 | 42 | 63 | Y |  | 2018-04-15 09:03 | 74 | 1090 | 25 | 23 | 24 | 24 | 24 | 24 | 23 | 22 | 21 | 20 | 19 | 17 | 15 | 15 | 22 | 24 | 15 | 24 | -0.18 |  | 50 | Y | -0.4 | [8 empty] | N | N | N | 120 | 0.49 | 62 | 93049 | 99680 | 90 | 15200 | 2 | 2 | 50 | 2018-04-15 09:06 | 1571 | 145 |  | 52 | [16 empty] | 94.27 | 100 | 0 | 0 | 0 |  | 300 | 400 | 선택 | 선택 | 0 | 0 | 0 |  | 300 | 400 | 선택 | 선택 | 해제 | 미정 | 미정 | 미정 | 미정 |  | 미정 | BT180180 | H
A44919 | 2018-04-15 | 1 | B |  | 7 | A | 42CRMO4MS | 합금강 | E1 | BM#1 | 1590 | 40 | 1596 | 1520 | 31 | 6400 |  | 3 | 0.28 | 25 |  | -1.44 | 1555 | 1596 | 18.04 | 0 |  | 6 | 23 | 19 | Y |  | 2018-04-15 09:44 | 62 | 1086 | 36 | 39 | 42 | 43 | 43 | 44 | 43 | 43 | 42 | 41 | 41 | 40 | 39 | 38 | 41 | 44 | 38 | 43 | -0.12 | Y | 49.98 | Y | 0 |  |  |  | 1.34 | 0.47 |  |  |  | N | N | N | 230 | 0.41 | 76 | 100500 | 101600 | 7100 | 16200 | 11 | 1 |  | 2018-04-15 09:51 | 1555 | 90 |  | 15 |  | *Sample채취 ID:103 | [14 empty] | 92.5 | 100 | 0 | 0 | 300 |  | 650 |  | 선택 | 해제 | 0 | 0 | 0 |  | 650 |  | 선택 | 해제 | 해제 | 미정 | 미정 | 선택 | 미정 |  | 미정 | BM510510 | C
B44866 | 2018-04-15 | 2 | B |  | 5 | A | AE15B34M | 합금강 | 보론강 | BM#2 | 1588 | 46 | 1627 | 1545 | 36 | 7100 |  | 1 | 0.35 | 14 |  | -2.54 | 1569 | 1626 | 1.67 | 0 | 0 | 2 | 8 | 111 | Y |  | 2018-04-15 10:14 | 72 | 1087 | 12 | 16 | 20 | 22 | 23 | 23 | 23 | 22 | 21 | 21 | 19 | 18 |  | 18 | 20 | 23 | 18 | 23 | -0.14 | Y | 35.03 | Y | -0.2 | [8 empty] | N | N | N | 110 | 0.49 | 58 | 101508 | 95780 | 130 | 14200 | 2 | 2 | 10 | 2018-04-15 10:21 | 1569 | 152 |  | 47 | [16 empty] | 107.76 | 100 | 0 | 0 | 0 |  | 300 | 400 | 선택 | 선택 | 0 | 0 | 0 |  | 300 | 400 | 선택 | 선택 | 해제 | 미정 | 미정 | 미정 | 미정 |  | 미정 | BT180180 | H
A44920 | 2018-04-15 | 1 | B | TUNDISH교체전 | 8 | A | 42CRMO4MS2 | 합금강 | E1 | BM#1 | 1597 | 41 | 1595 | 1538 | 35 | 6200 |  | 3 | 0.27 | 25 |  | -1.52 | 1545 | 1589 | 21.02 | 0 |  | 5 | 58 | 100 | Y |  | 2018-04-15 10:49 | 52 | 1080 | 36 | 32 | 29 | 28 | 27 | 25 | 25 | 25 | 24 | 23 | 22 | 22 |  | 22 | 26 | 29 | 22 | 25 | -0.16 |  | 44.98 | Y | 0 | [8 empty] | N | N | N | 220 | 0.47 | 62 | 90861 | 93990 | 7010 | 2000 | 11 | 1 |  | 2018-04-15 10:57 | 1545 | 108 |  | 28 |  |  | 165F3CBC31BF4705A3B8337114ED83F3 | 86A5FD1EE5BB4722AE0A0805D114A015 | 3E18567319F84810A7DC427793755757 | [11 empty] | 89.96 | 100 | 0 | 3500 | 0 |  | 650 |  | 선택 | 해제 | 0 | 3500 | 0 |  | 650 |  | 선택 | 해제 | 해제 | 미정 | 미정 | 선택 | 미정 |  | 미정 | BM510510 | C
B44867 | 2018-04-15 | 2 | B |  | 6 | A | AE15B34M | 합금강 | 보론강 | BM#2 | 1600 | 53 | 1635 | 1515 | 39 | 8000 |  | 1 | 0.39 | 13 |  | -2.31 | 1571 | 1634 | 2.44 | 0 | 0 | 32 | 76 | 16 | Y |  | 2018-04-15 11:18 | 74 | 1079 | 15 | 25 | 30 | 33 | 34 | 35 | 34 | 34 | 33 | 32 | 30 | 29 | 27 | 27 | 30 | 35 | 27 | 34 | -0.23 | Y | 35.02 | Y | -0.4 | [8 empty] | N | N | N | 100 | 0.49 | 61 | 101508 | 100720 | 100 | 11300 | 2 | 2 | 40 | 2018-04-15 11:35 | 1571 | 153 |  | 44 |  | * 후 HEAT L/D 강제개공 ID: 306,406 | [14 empty] | 101.92 | 75 | 0 | 0 | 0 |  | 300 | 400 | 선택 | 선택 | 0 | 0 | 0 |  | 300 | 400 | 선택 | 선택 | 해제 | 미정 | 미정 | 미정 | 미정 |  | 미정 | BT180180 | H
A44921 | 2018-04-15 | 1 | B | TUNDISH교체 | 1 | A | BP-SCR420HC | 소입성보증강 | C | BM#1 | 1624 | 47 | 1641 | 1562 | 42 | 7300 |  | 3 | 0.28 | 20 |  | -1.94 | 1609 | 1655 | 0 | 18.95 |  | 10 | 7 | 86 | Y |  | 2018-04-15 12:06 | 98 | 1088 | -56 | 45 | 40 | 42 | 48 | 52 | 54 | 55 | 56 | 56 | 56 |  |  | 56 | 49 | 56 | 56 | 56 | 0 |  | 9.98 | Y | 0 |  | 1.77 | 1.77 | [5 empty] | N | N | N | 150 | 0.48 | 57 | 84590 | 94530 | 7040 | 15900 | 1 | 2 |  | 2018-04-15 12:12 | 1609 | 134 |  | 38 |  | *T/Dflux 유15kg 용120kg *STR#2 스토퍼 컨트롤 불량 용광 조기 주입되어 추가절단 HEAD 500mm 실시함 | [14 empty] | 83.3 | 100 | 1000 | 0 | 0 |  | 650 |  | 선택 | 선택 | 1500 | 0 | 0 |  | 650 |  | 선택 | 선택 | 해제 | 미정 | 미정 | 선택 | 미정 |  | 미정 | BT180180 | H
B44868 | 2018-04-15 | 2 | C |  | 7 | A | AE15B34M | 합금강 | 보론강 | BM#2 | 1591 | 44 | 1647 | 1534 | 36 | 7300 |  | 1 | 0.35 | 14 |  | -2.76 | 1567 | 1636 | 2.17 | 0 | 0 | 19 | 73 | 117 | N | 3 | 2018-04-15 12:26 | 70 | 1091 | 15 | 23 | 25 | 26 | 27 | 26 | 25 | 25 | 23 | 22 | 20 | 18 |  | 18 | 23 | 27 | 18 | 25 | -0.26 | Y | 35 | Y | -0.4 | [8 empty] | N | N | N | 150 | 0.48 | 58 | 84590 | 98380 | 140 | 15000 | 2 | 2 | 10 | 2018-04-15 12:42 | 1567 | 149 |  | 44 | 18 | * L/D 강제개공 ID: 301,401 | [14 empty] | 87.84 | 70 | 0 | 0 | 0 |  | 300 | 400 | 선택 | 선택 | 0 | 0 | 0 |  | 300 | 400 | 선택 | 선택 | 해제 | 미정 | 미정 | 미정 | 미정 |  | 미정 | BT180180 | H
A44922 | 2018-04-15 | 1 | C |  | 2 | A | BP-SCR420HC | 소입성보증강 | C | BM#1 | 1638 | 44 | 1608 | 1558 | 32 | 5900 |  | 3 | 0.26 | 17 |  | -1.42 | 1587 | 1617 | 0 | 21.18 |  | 18 | 19 | 84 | Y |  | 2018-04-15 12:54 | 76 | 1075 | 56 | 49 | 42 | 39 | 38 | 37 | 36 | 35 | 35 | 34 | 34 | 34 |  | 34 | 39 | 42 | 34 | 34 | -0.18 |  | 45.05 | Y | 0 | [8 empty] | N | N | N | 140 | 0.54 | 60 | 101508 | 100700 | 7000 | 15900 | 1 | 2 |  | 2018-04-15 13:04 | 1587 | 126 |  | 48 |  | *자동온도 1545℃ 수동온도 1535℃ | [14 empty] | 94.25 | 100 | 0 | 0 | 0 |  | 650 |  | 선택 | 선택 | 0 | 0 | 0 |  | 650 |  | 선택 | 선택 | 해제 | 미정 | 미정 | 선택 | 미정 |  | 미정 | BT180180 | H
B44869 | 2018-04-15 | 2 | C | TUNDISH교체전 | 8 | A | AE15B34M | 합금강 | 보론강 | BM#2 | 1571 | 44 | 1636 | 1536 | 34 | 7000 |  | 1 | 0.36 | 14 |  | -2.89 | 1571 | 1635 | 2 | 0 | 0 | 30 | 43 | 39 | Y |  | 2018-04-15 13:31 | 74 | 1090 | 15 | 22 | 27 | 29 | 30 | 30 | 30 | 29 | 28 | 26 | 24 | 22 |  | 22 | 26 | 30 | 22 | 30 | -0.23 | Y | 35 | Y | -0.4 | [8 empty] | N | N | N | 140 | 0.49 | 57 | 110200 | 92830 | 2020 | 2200 | 2 | 2 | 10 | 2018-04-15 13:38 | 1571 | 144 |  | 39 |  |  | CE672F4D226B414F810F21278D464711 | FADFDEAF595449A39225FCE8B3948CC1 | 67CB01EE73A243F68682D71D69D2F418 | [11 empty] | 116.18 | 78.57 | 0 | 2518 | 0 |  | 300 | 400 | 선택 | 선택 | 0 | 2587 | 0 |  | 300 | 400 | 선택 | 선택 | 해제 | 미정 | 미정 | 미정 | 미정 |  | 미정 | BT180180 | H
A44923 | 2018-04-15 | 1 | C |  | 3 | A | BP-SCR420HC | 소입성보증강 | C | BM#1 | 1613 | 47 | 1606 | 1571 | 34 | 5900 |  | 3 | 0.25 | 20 |  | -1.35 | 1576 | 1608 | 0 | 16.89 |  | 6 | 24 | 66 | Y |  | 2018-04-15 14:06 | 65 | 1085 | 33 | 34 | 35 | 36 | 36 | 36 | 35 | 34 | 34 | 33 | 32 | 31 |  | 31 | 34 | 36 | 31 | 36 | -0.12 | Y | 40 | Y | -0.2 | [8 empty] | N | N | N | 130 | 0.55 | 56 | 101508 | 99850 | 7000 | 16300 | 1 | 2 |  | 2018-04-15 14:11 | 1576 | 126 |  | 35 | [16 empty] | 95 | 100 | 0 | 0 | 0 |  | 650 |  | 선택 | 선택 | 0 | 0 | 0 |  | 650 |  | 선택 | 선택 | 해제 | 미정 | 미정 | 선택 | 미정 |  | 미정 | BT180180 | H
B44870 | 2018-04-15 | 2 | C | TUNDISH교체 | 1 | A | SM48CM7 | 탄소강 | B | BM#2 | 1584 | 58 | 1657 | 1545 | 40 | 8400 |  | 1 | 0.32 | 20 |  | 0 | 1592 | 1658 | 1.43 | 0 | 0 | 2 | 9 | 31 | Y |  | 2018-04-15 14:42 | 105 | 1076 | -477 | -95 | 40 | 40 | 39 | 36 | 31 | 41 | 46 | 48 | 49 | 51 | 50 | 49 | 41 | 51 | 49 | 0 | -0.13 |  | 15 | Y | -0.2 |  | 2.89 | 2.76 | 1.75 | 1.3 |  |  |  | N | N | N | 150 | 0.47 | 57 | 84850 | 94020 | -20 | 15400 | 3 | 1 | 10 | 2018-04-15 15:03 | 1592 | 168 |  | 50 |  | *T/D플럭스 120/15KG *롱노즐 실리부 부착 *수소 10분 측정값 기준치 초과, 생관통보 | [14 empty] | 90.27 | 70 | 768 | 0 | 0 |  | 650 | 400 | 선택 | 해제 | 778 | 0 | 0 |  | 650 | 400 | 선택 | 해제 | 해제 | 미정 | 미정 | 미정 | 선택 |  | 미정 | BM510510 | C
A44924 | 2018-04-15 | 1 | C |  | 4 | B | BP-SCR420HC | 소입성보증강 | C | BM#1 | 1674 | 48 | 1628 | 1595 | 31 | 5100 |  | 3 | 0.27 | 18 |  | -1.65 | 1591 | 1628 | 0 | 21.91 |  | 5 | 59 | 79 | Y |  | 2018-04-15 15:03 | 80 | 1086 | 31 | 37 | 42 | 46 | 48 | 48 | 48 | 48 | 47 | 47 | 47 | 47 | 47 | 47 | 45 | 48 | 47 | 48 | -0.03 | Y | 39.75 | Y | 0 | [8 empty] | N | N | N | 120 | 0.53 | 60 | 84590 | 98100 | 6950 | 16200 | 1 | 2 |  | 2018-04-15 15:14 | 1591 | 115 |  | 35 | [16 empty] | 80.49 | 100 | 0 | 0 | 0 |  | 650 |  | 선택 | 선택 | 0 | 0 | 0 |  | 650 |  | 선택 | 선택 | 해제 | 미정 | 미정 | 선택 | 미정 |  | 미정 | BT180180 | H
B44871 | 2018-04-15 | 2 | C |  | 2 | A | SM48CM7 | 탄소강 | B | BM#2 | 1595 | 51 | 1614 | 1544 | 40 | 6700 |  | 1 | 0.32 | 18 |  | 0 | 1554 | 1614 | 1.29 | 0 | 0 | 32 | 77 | 66 | Y |  | 2018-04-15 16:03 | 67 | 1098 | 47 | 41 | 37 | 34 | 32 | 30 | 29 | 8506 | 8506 | -202 | 24 | 23 |  | 23 | 999 | 8506 | 23 | 0 | 9.99 | Y | 9.98 | Y | -0.2 |  |  |  | 1.81 | 1.3 |  |  |  | N | N | N | 140 | 0.5 | 58 | 93335 | 96200 | 140 | 15400 | 3 | 1 | 20 | 2018-04-15 16:10 | 1554 | 134 |  | 30 |  | *샘플채취 300mm ID:303 | [14 empty] | 96.22 | 72.73 | 0 | 0 | 300 |  | 650 | 400 | 선택 | 해제 | 0 | 0 | 0 |  | 650 | 400 | 선택 | 해제 | 해제 | 미정 | 미정 | 미정 | 미정 |  | 미정 | BM510510 | C
A44925 | 2018-04-15 | 1 | C |  | 5 | A | BP-SCR420HC | 소입성보증강 | C | BM#1 | 1608 | 43 | 1613 | 1588 | 28 | 4700 |  | 3 | 0.27 | 19 |  | -1.16 | 1587 | 1613 | 0 | 24.16 |  | 10 | 8 | 49 | Y |  | 2018-04-15 15:55 | 76 | 1088 | 46 | 43 | 41 | 41 | 40 | 39 | -24 | 28 | 35 | 37 | 36 | 35 | 35 | 34 | 33 | 41 | 28 | 35 | -0.52 | Y | 20.02 | Y | 0 | [8 empty] | N | N | N | 110 | 0.4 | 75 | 101508 | 98650 | 7080 | 16100 | 1 | 2 |  | 2018-04-15 16:03 | 1587 | 116 |  | 44 |  | *전공정지연 HEAT평균 주속 20%이상 감속주입 ID:101~106.201~206 *자동온도 1548℃ 수동온도1540℃ *롱노즐 교체 SEN내부크랙 4회사용 | [14 empty] | 96.08 | 100 | 0 | 0 | 0 |  | 650 |  | 선택 | 선택 | 0 | 0 | 0 |  | 650 |  | 선택 | 선택 | 해제 | 미정 | 미정 | 선택 | 선택 | 4 | 미정 | BT180180 | H
B44872 | 2018-04-15 | 2 | C |  | 3 | A | SM48CM7 | 탄소강 | B | BM#2 | 1595 | 46 | 1616 | 1555 | 36 | 6200 |  | 1 | 0.35 | 20 |  | 0 | 1549 | 1616 | 1.92 | 0 | 0 | 19 | 74 | 57 | Y |  | 2018-04-15 17:13 | 62 | 1093 | 20 | 24 | 28 | 28 | 28 | 27 | 26 | 25 | 23 | 21 | 19 | 18 |  | 18 | 24 | 28 | 18 | 28 | -0.22 |  | 45 | Y | -0.2 |  |  |  |  | 1.28 |  |  |  | N | N | N | 130 | 0.51 | 57 | 93335 | 95720 | 30 | 14100 | 3 | 1 | 30 | 2018-04-15 17:26 | 1549 | 128 |  | 21 | 13 | [15 empty] | 98.25 | 72.73 | 0 | 0 | 0 |  | 650 | 400 | 선택 | 해제 | 0 | 0 | 0 |  | 650 | 400 | 선택 | 해제 | 해제 | 미정 | 미정 | 미정 | 미정 |  | 미정 | BM510510 | C
B44873 | 2018-04-15 | 2 | C |  | 6 | B | BP-SCR420HC | 소입성보증강 | C | BM#1 | 1613 | 35 | 1585 | 1564 | 28 | 5400 |  | 3 | 0.27 | 16 |  | -0.75 | 1570 | 1585 | 0 | 19.87 |  | 30 | 44 | 60 | Y |  | 2018-04-15 17:42 | 59 | 1096 | 33 | 32 | 31 | 33 | 34 | 34 | 34 | 33 | 33 | 32 | 31 | 31 |  | 31 | 33 | 34 | 31 | 34 | -0.08 | Y | 35 | Y | 0 | [8 empty] | N | N | N | 100 | 0.54 | 56 | 152262 | 93600 | 6680 | 15900 | 1 | 2 |  | 2018-04-15 17:48 | 1578 | 85 |  | 12 |  | 유사강종 연연주 혼탕부 ID:107~109.207~209 | [14 empty] | 151.35 | 100 | 0 | 0 | 0 |  | 650 |  | 선택 | 선택 | 0 | 0 | 0 |  | 650 |  | 선택 | 선택 | 해제 | 미정 | 미정 | 선택 | 미정 |  | 미정 | BT180180 | H
C43420 | 2018-04-15 | 3 | C |  | 4 | A | SM48CM7 | 탄소강 | B | BM#2 | 1578 | 47 | 1655 | 1535 | 42 | 8200 |  | 2 | 0.27 | 18 | 40 | -2.6 | 1576 | 1638 | 1 | 0 | 10 | 15 | 76 | 80 | Y |  | 2018-04-15 18:12 | 89 | 1060 | 12 | 36 | 47 | 51 | 52 | 51 | 49 | 49 | 48 | 47 | 46 | 43 | 41 | 41 | 44 | 52 | 41 | 0 | -0.27 | Y | 40 | Y | -0.4 |  |  |  |  | 0.9 |  |  |  | N | N | N | 120 | 0.49 | 61 | 101820 | 98870 | 2300 | 15400 | 3 | 1 | 40 | 2018-04-15 18:23 | 1576 | 127 |  | 21 | 5 | [15 empty] | 100.71 | 75 | 0 | 0 | 0 |  | 650 | 400 | 선택 | 해제 | 0 | 0 | 0 |  | 650 | 400 | 선택 | 해제 | 해제 | 미정 | 미정 | 미정 | 미정 |  | 미정 | BM510510 | C
A44927 | 2018-04-15 | 1 | C |  | 7 | A | SCR420HN | 소입성보증강 | C | BM#1 | 1614 | 51 | 1606 | 1598 | 30 | 4900 |  | 3 | 0.27 | 19 |  | -1.27 | 1578 | 1606 | 0 | 27.92 |  | 6 | 25 | 60 | Y |  | 2018-04-15 18:15 | 67 | 1088 | 30 | 35 | 39 | 41 | 42 | 42 | 42 | 41 | 41 | 40 | 40 | 40 |  | 40 | 39 | 42 | 40 | 42 | -0.06 | Y | 35 | Y | 0 | [8 empty] | N | N | N | 150 | 0.55 | 56 | 49416 | 99000 | 6890 | 15900 | 1 | 2 |  | 2018-04-15 18:21 | 1578 | 119 |  | 37 |  | 유사강종 연연주 혼탕부 ID:101.201 | [14 empty] | 46.62 | 100 | 0 | 0 | 0 |  | 410 |  | 선택 | 선택 | 0 | 0 | 0 |  | 410 |  | 선택 | 선택 | 해제 | 미정 | 미정 | 선택 | 미정 |  | 미정 | BT180180 | H
B44874 | 2018-04-15 | 2 | C |  | 5 | A | SM48CM7 | 탄소강 | B | BM#2 | 1548 | 49 | 1627 | 1505 | 41 | 7800 |  | 1 | 0.32 | 21 |  | 0 | 1555 | 1616 | 1.28 | 0 | 0 | 2 | 10 | 44 | Y |  | 2018-04-15 19:29 | 68 | 1085 | 37 | 41 | 42 | 42 | 41 | 40 | 39 | 37 | 37 | 35 | 34 | 32 | 30 | 30 | 38 | 42 | 30 | 37 | -0.24 |  | 50 | Y | -0.4 |  |  |  |  | 1.2 |  |  |  | N | N | N | 110 | 0.48 | 62 | 101820 | 97080 | 1030 | 16100 | 3 | 1 | 10 | 2018-04-15 19:30 | 1555 | 121 |  | 9 |  | *전공정 작업지연 감속주입 | [14 empty] | 103.9 | 100 | 0 | 0 | 0 |  | 650 | 400 | 선택 | 해제 | 0 | 0 | 0 |  | 650 | 400 | 선택 | 해제 | 해제 | 미정 | 미정 | 미정 | 미정 |  | 미정 | BM510510 | C
A44928 | 2018-04-15 | 1 | C | TUNDISH교체전 | 8 | A | SCR420HN | 소입성보증강 | C | BM#1 | 1621 | 40 | 1617 | 1549 | 28 | 5300 |  | 3 | 0.26 | 21 |  | -1.64 | 1575 | 1617 | 0 | 34.11 |  | 5 | 60 | 62 | Y |  | 2018-04-15 19:26 | 64 | 1090 | 40 | 39 | 39 | 39 | 39 | 38 | 37 | 37 | 36 | 35 | 35 | 34 |  | 34 | 38 | 39 | 34 | 39 | -0.11 |  | 45 | Y | -0.2 | [8 empty] | N | N | N | 140 | 0.54 | 57 | 91753 | 94600 | 7000 | 2000 | 1 | 2 |  | 2018-04-15 19:38 | 1575 | 100 |  | 22 | 17 | *전공정요청 감속주입 | FF2F2AC3439440BAA1B28577F54F5BC1 | 645C462E7511495BA16C15C9B49F0415 | EB453912F2554572B9F8D03E994C2387 | FCCCF0805004429398EF5FD60DAD32CA | [10 empty] | 90.31 | 100 | 0 | 3000 | 0 |  | 410 |  | 선택 | 선택 | 0 | 3000 | 0 |  | 410 |  | 선택 | 선택 | 해제 | 미정 | 미정 | 선택 | 미정 |  | 미정 | BT180180 | H
B44875 | 2018-04-15 | 2 | C |  | 6 | A | SM48CM7 | 탄소강 | B | BM#2 | 1586 | 38 | 1627 | 1564 | 31 | 5400 |  | 1 | 0.31 | 20 |  | 0 | 1552 | 1611 | 1.23 | 0 | 0 | 32 | 78 | 52 | Y |  | 2018-04-15 20:25 | 65 | 1105 | 8506 | 30 | 30 | 30 | 30 | 30 | 29 | 28 | 26 | 25 | 24 | 24 | 22 | 22 | 710 | 30 | 22 | 30 | -0.16 |  | 49.98 | Y | -0.4 |  |  |  |  | 0.81 |  |  |  | N | N | N | 150 | 0.45 | 61 | 101820 | 91900 | 40 | 15700 | 3 | 1 | 20 | 2018-04-15 20:29 | 1552 | 115 |  | 17 |  | *전공정 작업지연 감속주입 | [14 empty] | 111.89 | 100 | 0 | 0 | 0 |  | 650 | 400 | 선택 | 해제 | 0 | 0 | 0 |  | 650 | 400 | 선택 | 해제 | 해제 | 미정 | 미정 | 미정 | 미정 |  | 미정 | BM510510 | C
A44929 | 2018-04-15 | 1 | A | TUNDISH교체 | 1 | A | SCR420HB | 소입성보증강 | C2 | BM#1 | 1619 | 42 | 1640 | 1559 | 36 | 6400 |  | 3 | 0.26 | 21 |  | -1.33 | 1606 | 1640 | 0 | 40.19 |  | 10 | 9 | 56 | Y |  | 2018-04-15 20:29 | 98 | 1099 | 21 | 42 | 40 | 42 | 45 | 46 | 47 | 48 | 48 | 49 | 50 | 51 |  | 51 | 45 | 51 | 51 | 0 | 0 |  |  | Y | 0.2 |  | 2.43 | 2.43 | [5 empty] | N | N | N | 150 | 0.4 | 64 | 101508 | 91910 | 7490 | 15920 | 4 | 1 |  | 2018-04-15 20:37 | 1606 | 117 |  | 38 |  | *T/D플럭스 유15 용225KG *전공정 지연으로 감속주입-HEAT평균 주속 20%이상 감속주입 ID:101~106.201~206 | [14 empty] | 102.12 | 100 | 1000 | 0 | 0 |  | 450 |  | 선택 | 선택 | 1000 | 0 | 0 |  | 450 |  | 선택 | 선택 | 해제 | 미정 | 미정 | 선택 | 선택 |  | 미정 | BT180180 | H
B44876 | 2018-04-15 | 2 | A |  | 7 | A | SM48CM7 | 탄소강 | B | BM#2 | 1576 | 42 | 1624 | 1534 | 36 | 7000 |  | 2 | 0.27 | 18 | 40 | -1.8 | 1564 | 1605 | 1.4 | 0 | 7 | 30 | 45 | 35 | Y |  | 2018-04-15 21:26 | 77 | 1087 | 19 | 29 | 35 | 37 | 38 | 38 | 37 | 36 | 35 | 34 | 33 | 32 | 30 | 27 | 33 | 38 | 27 | 0 | -0.22 | Y | 50.03 | Y | -0.4 |  |  |  |  | 0.95 |  |  |  | N | N | N | 140 | 0.45 | 71 | 101820 | 103250 | 1740 | 16000 | 3 | 1 |  | 2018-04-15 21:34 | 1564 | 108 |  | 19 |  | *전공정 작업지연 감속주입 | [14 empty] | 97.02 | 100 | 0 | 0 | 0 |  | 650 | 400 | 선택 | 해제 | 0 | 0 | 0 |  | 650 | 400 | 선택 | 해제 | 해제 | 미정 | 미정 | 미정 | 미정 |  | 미정 | BM510510 | C
A44930 | 2018-04-15 | 1 | A |  | 2 | A | SCR420HB | 소입성보증강 | C2 | BM#1 | 1631 | 44 | 1628 | 1583 | 40 | 6500 |  | 1 | 0.36 | 18 |  | 0 | 1579 | 1559 | 0 | 4.05 | 0 | 19 | 75 | 100 | Y |  | 2018-04-15 21:55 | 71 | 1112 | 51 | 50 | 48 | 47 | 46 | 46 | 44 | 43 | 42 | 41 | 40 | 39 | 37 | 37 | 44 | 48 | 37 | 0 | -0.22 |  | 50.02 | Y | -0.4 | [8 empty] | N | N | N | 140 | 0.48 | 63 | 84590 | 97970 | 4980 | 15970 | 4 | 1 |  | 2018-04-15 22:02 | 1579 | 113 |  | 17 |  | *전공정 지연으로 감속주입 ID:101~103.201~203 *Sample채취 ID:103.203 *자동:1553℃ 수동:1542℃ | [14 empty] | 82.17 | 100 | 0 | 0 | 300 |  | 450 |  | 선택 | 선택 | 0 | 0 | 300 |  | 450 |  | 선택 | 선택 | 해제 | 미정 | 선택 | 해제 | 미정 |  | 미정 | BT180180 | H
B44877 | 2018-04-15 | 2 | A | TUNDISH교체전 | 8 | A | SM48CM7 | 탄소강 | B | BM#2 | 1607 | 46 | 1626 | 1544 | 38 | 6500 |  | 2 | 0.27 | 18 |  | -2.19 | 1562 | 1613 | 0.47 | 0 |  | 6 | 26 | 58 | Y |  | 2018-04-15 22:40 | 75 | 1098 | 23 | 34 | 38 | 40 | 41 | 41 | 40 | 39 | 38 | 36 | 35 | 33 |  | 33 | 37 | 41 | 33 | 0 | -0.23 | Y | 35.02 | Y | -0.4 |  |  |  |  | 0.84 |  |  |  | N | N | N | 130 | 0.49 | 57 | 83749 | 94310 | 9490 | 2000 | 3 | 1 |  | 2018-04-15 22:53 | 1562 | 113 |  | 19 |  |  | 83DF5BE5D68E49268564F74D6541CE09 | 67CC29C3006A42A681D43718F9E0066C | 935564EB5C4A4C63A59612F8FDAC9F85 | DC321F0BFB2C4486BEE94C4E87A2E070 | [10 empty] | 80.68 | 100 | 0 | 2500 | 0 |  | 650 | 400 | 선택 | 해제 | 0 | 2500 | 0 |  | 650 | 400 | 선택 | 해제 | 해제 | 미정 | 미정 | 미정 | 미정 |  | 미정 | BM510510 | C
A44931 | 2018-04-15 | 1 | A |  | 3 | A | SCR420HB | 소입성보증강 | C2 | BM#1 | 1619 | 43 | 1622 | 1558 | 38 | 6600 |  | 1 | 0.35 | 18 |  | 0 | 1574 | 1635 | 0 | 2.35 | 0 | 18 | 21 | 94 | Y |  | 2018-04-15 22:55 | 66 | 1092 | 34 | 37 | 40 | 41 | 40 | 40 | 39 | 38 | 36 | 35 | 33 |  |  | 33 | 38 | 41 | 33 | 40 | -0.23 | Y | 35.02 | Y | -0.4 | [8 empty] | N | N | N | 130 | 0.55 | 53 | 84590 | 97000 | 5030 | 15300 | 4 | 1 |  | 2018-04-15 23:02 | 1574 | 116 |  | 22 | [16 empty] | 80.33 | 100 | 0 | 0 | 0 |  | 450 |  | 선택 | 선택 | 0 | 0 | 0 |  | 450 |  | 선택 | 선택 | 해제 | 미정 | 선택 | 미정 | 미정 |  | 미정 | BT180180 | H
A44932 | 2018-04-15 | 1 | A |  | 4 | A | SCR420HB | 소입성보증강 | C2 | BM#1 | 1613 | 41 | 1616 | 1548 | 35 | 6000 |  | 3 | 0.27 | 20 |  | -1.81 | 1571 | 1616 | 0.34 | 26.19 |  | 5 | 61 | 92 | Y |  | 2018-04-16 00:01 | 63 | 1077 | 30 | 36 | 39 | 39 | 40 | 39 | 38 | 38 | 37 | 37 | 36 | 35 | 34 | 34 | 37 | 40 | 34 | 39 | -0.13 | Y | 45 | Y | 0 | [8 empty] | N | N | N | 120 | 0.46 | 66 | 101508 | 99190 | 6920 | 15400 | 4 | 1 |  | 2018-04-16 00:03 | 1571 | 107 |  | 13 | 4 | *전공정 지연으로 감속주입-감속주입 20%이상으로 이상재등록및 생관통보 | [14 empty] | 95.67 | 100 | 0 | 0 | 0 |  | 450 |  | 선택 | 선택 | 0 | 0 | 0 |  | 450 |  | 선택 | 선택 | 해제 | 미정 | 미정 | 선택 | 미정 |  | 미정 | BT180180 | H
B44878 | 2018-04-15 | 2 | A | TUNDISH교체 | 1 | A | SCM440 | 합금강 | D | BM#2 | 1575 | 43 | 1666 | 1537 | 38 | 7700 |  | 1 | 0.35 | 20 |  | -2.8 | 1575 | 1644 | 0 | 4.31 | 0 | 2 | 11 | 75 | Y |  | 2018-04-15 23:55 | 79 | 1088 | -362 | -136 | 23 | 28 | 22 | 25 | 31 | 32 | 34 | 36 | 36 | 36 | 36 | 36 | 29 | 36 | 36 | 36 | 0 |  | 15 | Y | 0 | 0.7 | 2.54 | 2.54 | 2.33 |  |  |  |  | N | N | N | 150 | 0.48 | 57 | 92436 | 96060 | 2580 | 14800 | 14 | 2 |  | 2018-04-15 23:53 | 1575 | 136 |  | 31 |  | *턴디쉬 플럭스 120KG/15KG *슬리브 롱노즐 사용 *첫HEAT 수소기준초과(10분) 이상재 등록 | [14 empty] | 95.29 | 100 | 1000 | 0 | 0 |  | 650 | 400 | 선택 | 해제 | 1000 | 0 | 0 |  | 650 | 400 | 선택 | 해제 | 해제 | 미정 | 미정 | 미정 | 미정 |  | 미정 | RB110.00 | C
B44879 | 2018-04-15 | 2 | A |  | 2 | A | SCM440 | 합금강 | D | BM#2 | 1598 | 47 | 1644 | 1535 | 39 | 7500 |  | 1 | 0.38 | 22 |  | -2.43 | 1561 | 1630 | 9.64 | 3.54 | 0 | 32 | 79 | 76 | Y |  | 2018-04-16 01:06 | 65 | 1088 | 34 | 35 | 36 | 36 | 36 | 35 | 33 | 32 | 31 | 30 | 28 | 27 | 26 | 26 | 32 | 36 | 26 | 36 | -0.2 |  | 49.98 | Y | -0.2 |  |  |  | 1.47 |  |  |  |  | N | N | N | 140 | 0.49 | 63 | 97254 | 103050 | 30 | 14700 | 14 | 2 |  | 2018-04-16 01:17 | 1571 | 124 |  | 19 | [16 empty] | 94.42 | 100 | 0 | 0 | 0 |  | 650 | 400 | 선택 | 해제 | 0 | 0 | 0 |  | 650 | 400 | 선택 | 해제 | 해제 | 미정 | 미정 | 미정 | 미정 |  | 미정 | BM510510 | C
A44933 | 2018-04-15 | 1 | A |  | 5 | A | SCR420HB | 소입성보증강 | C2 | BM#1 | 1626 | 40 | 1605 | 1564 | 31 | 5000 |  | 3 | 0.27 | 18 |  | 71.61 | 1610 | 0 | 2.37 | 17.3 |  | 10 | 10 | 64 | Y |  | 2018-04-16 01:10 | 102 | 1087 | 33 | 33 | 34 | 34 | 33 | 33 | 31 | 30 | 29 | 29 | 28 | 27 | 27 | 26 | 30 | 34 | 26 | 33 | -0.13 |  | 60 | Y | 0 | [8 empty] | N | N | N | 110 | 0.43 | 71 | 101508 | 100300 | 7080 | 16320 | 4 | 1 |  | 2018-04-16 01:19 | 1560 | 116 |  | 13 |  | *전공정 지연으로 감속주입-감속주입 20%이상으로 이상재등록및 생관통보 | [14 empty] | 94.6 | 100 | 0 | 0 | 0 |  | 450 |  | 선택 | 선택 | 0 | 0 | 0 |  | 450 |  | 선택 | 선택 | 해제 | 미정 | 미정 | 선택 | 미정 |  | 미정 | BT180180 | H
B44880 | 2018-04-15 | 2 | A |  | 3 | A | SCM440 | 합금강 | D | BM#2 | 1592 | 42 | 1617 | 1554 | 35 | 6600 |  | 1 | 0.34 | 15 |  | -2.49 | 1561 | 1611 | 0 | 3.38 | 0 | 19 | 76 | 59 | Y |  | 2018-04-16 02:17 | 65 | 1075 | 21 | 25 | 29 | 30 | 30 | 30 | 28 | 26 | 24 | 23 | 23 | 22 | 21 | 21 | 25 | 30 | 21 | 30 | -0.2 | Y | 44.97 | Y | -0.2 |  |  |  | 1.02 |  |  |  |  | N | N | Y | 130 | 0.47 | 64 | 148216 | 100510 | 720 | 15400 | 14 | 2 |  | 2018-04-16 02:18 | 1565 | 108 |  | 16 |  | *연연주 혼탕부 308~310.408~410 | [14 empty] | 146.03 | 100 | 0 | 0 | 0 |  | 650 | 400 | 선택 | 해제 | 0 | 0 | 0 |  | 650 | 400 | 선택 | 해제 | 해제 | 미정 | 미정 | 미정 | 미정 |  | 미정 | RB160.00 | C
A44934 | 2018-04-15 | 1 | A |  | 6 | A | SCR420HB | 소입성보증강 | C2 | BM#1 | 1695 | 56 | 1626 | 1657 | 13 | 1900 |  | 3 | 0.28 | 18 |  | -1.11 | 1580 | 1605 | 0 | 16.41 |  | 30 | 46 | 64 | Y |  | 2018-04-16 02:23 | 72 | 1075 | 25 | 34 | 41 | 44 | 46 | 45 | 45 | 44 | 43 | 42 | 40 | 39 | 37 | 37 | 41 | 46 | 37 | 0 | -0.22 | Y | 40 | Y | -0.4 | [8 empty] | N | N | N | 100 | 0.5 | 61 | 101508 | 101030 | 7030 | 15610 | 4 | 1 |  | 2018-04-16 02:29 | 1580 | 130 |  | 13 |  | *전공정 지연으로 감속주입 | [14 empty] | 93.99 | 100 | 0 | 0 | 0 |  | 450 |  | 선택 | 선택 | 0 | 0 | 0 |  | 450 |  | 선택 | 선택 | 해제 | 미정 | 미정 | 선택 | 미정 |  | 미정 | BT180180 | H
A44935 | 2018-04-15 | 1 | A |  | 7 | A | SCR420HB | 소입성보증강 | C2 | BM#1 | 1610 | 46 | 1601 | 1553 | 37 | 6100 |  | 3 | 0.28 | 18 |  | -1.46 | 1576 | 1609 | 0 | 19.04 |  | 18 | 22 | 69 | Y |  | 2018-04-16 03:12 | 68 | 1077 | 35 | 36 | 38 | 38 | 38 | 38 | 37 | 37 | 36 | 36 | 35 | 35 |  | 35 | 37 | 38 | 35 | 38 | -0.07 |  | 45 | Y | 0 | [8 empty] | N | N | N | 150 | 0.5 | 56 | 101508 | 93870 | 7060 | 16540 | 4 | 1 |  | 2018-04-16 03:23 | 1576 | 114 |  | 29 |  | *전공정 지연으로 감속주입 | [14 empty] | 100.65 | 100 | 0 | 0 | 0 |  | 450 |  | 선택 | 선택 | 0 | 0 | 0 |  | 450 |  | 선택 | 선택 | 해제 | 미정 | 미정 | 선택 | 미정 |  | 미정 | BT180180 | H
B44881 | 2018-04-15 | 2 | A |  | 4 | A | SCM440J | 합금강 | D4 | BM#2 | 1571 | 42 | 1635 | 1554 | 32 | 6000 |  | 1 | 0.32 | 18 |  | -2.48 | 1557 | 1620 | 2.62 | 0 | 0 | 6 | 27 | 96 | Y |  | 2018-04-16 03:15 | 62 | 1125 | 18 | 24 | 26 | 26 | 27 | 27 | 26 | 26 | 25 | 24 | 23 | 22 | 20 | 20 | 24 | 27 | 20 | 26 | -0.17 | Y | 40.02 | Y | -0.4 | [8 empty] | N | N | N | 120 | 0.47 | 62 | 43014 | 96990 | 110 | 15600 | 14 | 2 |  | 2018-04-16 03:22 | 1557 | 112 |  | 24 |  | *연연주 혼탕부 301.401 *빅사이즈후속 HEAT | [14 empty] | 44.81 | 100 | 0 | 0 | 0 |  | 650 | 1100 | 선택 | 해제 | 0 | 0 | 0 |  | 650 | 1100 | 선택 | 해제 | 해제 | 미정 | 미정 | 미정 | 미정 |  | 미정 | RB105.00 | H
A44936 | 2018-04-15 | 1 | A |  | 8 | A | SCR420HB | 소입성보증강 | C2 | BM#1 | 1647 | 40 | 1611 | 1594 | 26 | 4300 |  | 3 | 0.27 | 19 |  | -1.5 | 1583 | 1618 | 0 | 18.34 |  | 2 | 12 | 72 | Y |  | 2018-04-16 04:09 | 75 | 1083 | 33 | 36 | 40 | 41 | 43 | 43 | 43 | 43 | 43 | 42 | 41 | 41 |  | 41 | 41 | 43 | 41 | 43 | -0.06 | Y | 34.97 | Y | 0 | [8 empty] | N | N | N | 140 | 0.51 | 58 | 101508 | 97920 | 7080 | 15780 | 4 | 1 |  | 2018-04-16 04:29 | 1583 | 108 |  | 32 |  | *전공정 지연으로 감속주입 | [14 empty] | 96.77 | 100 | 0 | 0 | 0 |  | 450 |  | 선택 | 선택 | 0 | 0 | 0 |  | 450 |  | 선택 | 선택 | 해제 | 미정 | 미정 | 선택 | 미정 |  | 미정 | BT180180 | H
B44882 | 2018-04-15 | 2 | A |  | 5 | A | SCM440J | 합금강 | D4 | BM#2 | 1566 | 65 | 1627 | 1516 | 36 | 7500 |  | 1 | 0.35 | 15 |  | -2.31 | 1562 | 1611 | 2.32 | 0 | 0 | 5 | 62 | 57 | Y |  | 2018-04-16 04:35 | 67 | 1065 | 17 | 26 | 31 | 33 | 34 | 34 | 33 | 32 | 31 | 30 | 28 | 27 | 26 | 23 | 29 | 34 | 23 | 0 | -0.22 | Y | 50 | Y | -0.2 | [8 empty] | N | N | N | 110 | 0.41 | 71 | 143380 | 96540 | 10 | 14800 | 14 | 2 | 10 | 2018-04-16 04:36 | 1562 | 117 |  | 9 |  | *전공정 지연 감속주입 (20%이상 감속) *연연주 혼탕부 308~310.408~410 | [14 empty] | 149.35 | 100 | 0 | 0 | 0 |  | 650 | 1100 | 선택 | 해제 | 0 | 0 | 0 |  | 650 | 1100 | 선택 | 해제 | 해제 | 미정 | 미정 | 미정 | 선택 | 5 | 미정 | RB105.00 | H
A44937 | 2018-04-15 | 1 | B |  | 9 | B | SCR420HB | 소입성보증강 | C2 | BM#1 | 1613 | 40 | 1597 | 1561 | 34 | 5600 |  | 3 | 0.27 | 21 |  | -1.45 | 1580 | 1615 | 0 | 25.38 |  | 10 | 11 | 59 | Y |  | 2018-04-16 05:24 | 72 | 1089 | 40 | 42 | 43 | 43 | 43 | 43 | 42 | 41 | 40 | 40 | 39 | 38 | 38 | 38 | 41 | 43 | 38 | 43 | -0.1 |  | 49.98 | Y | 0 | [8 empty] | N | N | N | 130 | 0.5 | 62 | 101508 | 100180 | 4570 | 14300 | 4 | 1 |  | 2018-04-16 05:29 | 1580 | 97 |  | 18 |  | *전공정 지연으로 감속주입 | [14 empty] | 94.69 | 100 | 0 | 0 | 0 |  | 450 |  | 선택 | 선택 | 0 | 0 | 0 |  | 450 |  | 선택 | 선택 | 해제 | 미정 | 미정 | 선택 | 미정 |  | 미정 | BT180180 | H
B44883 | 2018-04-15 | 2 | B |  | 6 | A | AE4140Q | 합금강 | D4 | BM#2 | 1564 | 44 | 1614 | 1524 | 32 | 6200 |  | 1 | 0.31 | 18 |  | 0 | 1611 | 1611 | 1.43 | 0 | 0 | 32 | 80 | 81 | Y |  | 2018-04-16 05:40 | 117 | 1084 | 19 | 23 | 25 | 26 | 27 | 26 | 26 | 25 | 25 | 23 | 22 | 21 |  | 21 | 24 | 27 | 21 | 26 | -0.17 | Y | 34.98 | Y | -0.2 |  |  |  | 1.23 |  |  |  |  | N | N | N | 100 | 0.49 | 59 | 43074 | 97130 | 100 | 14700 | 14 | 2 | 20 | 2018-04-16 05:42 | 1559 | 109 |  | 20 | [16 empty] | 44.94 | 100 | 0 | 0 | 0 |  | 650 | 1100 | 선택 | 선택 | 0 | 0 | 0 |  | 650 | 1100 | 선택 | 선택 | 선택 | 미정 | 미정 | 미정 | 선택 | 5 | 미정 | RB140.00 | C
A44938 | 2018-04-15 | 1 | B |  | 10 | A | SCR420HB | 소입성보증강 | C2 | BM#1 | 1629 | 41 | 1602 | 1561 | 34 | 5500 |  | 3 | 0.26 | 19 |  | -1.44 | 1570 | 1602 | 0 | 45.07 |  | 30 | 47 | 66 | Y |  | 2018-04-16 06:17 | 62 | 1126 | 37 | 37 | 37 | 37 | 37 | 36 | 36 | 35 | 34 | 33 | 33 | 32 | 31 | 31 | 35 | 37 | 31 | 37 | -0.12 |  | 50.03 | Y | -0.2 | [8 empty] | N | N | N | 120 | 0.5 | 62 | 101508 | 97730 | 7090 | 14500 | 4 | 1 |  | 2018-04-16 06:27 | 1570 | 101 |  | 28 | [16 empty] | 96.91 | 100 | 0 | 0 | 0 |  | 450 |  | 선택 | 선택 | 0 | 0 | 0 |  | 450 |  | 선택 | 선택 | 해제 | 미정 | 미정 | 선택 | 미정 |  | 미정 | BT180180 | H
B44884 | 2018-04-15 | 2 | B |  | 7 | A | AE4140Q | 합금강 | D4 | BM#2 | 1596 | 44 | 1624 | 1544 | 36 | 6900 |  | 1 | 0.31 | 24 |  | -2.03 | 1558 | 1619 | 2.17 | 0 | 0 | 19 | 77 | 79 | Y |  | 2018-04-16 06:50 | 64 | 1119 | 15 | 27 | 32 | 34 | 35 | 35 | 35 | 34 | 33 | 32 | 31 | 29 | 26 | 26 | 31 | 35 | 26 | 35 | -0.22 | Y | 40 | Y | -0.6 |  |  |  | 0.85 |  |  |  |  | N | N | Y | 150 | 0.47 | 60 | 95380 | 95180 | 480 | 15400 | 14 | 2 | 40 | 2018-04-16 06:50 | 1558 | 110 |  | 13 | [16 empty] | 99.72 | 100 | 0 | 0 | 0 |  | 650 | 1100 | 선택 | 선택 | 0 | 0 | 0 |  | 650 | 1100 | 선택 | 선택 | 선택 | 미정 | 미정 | 미정 | 미정 |  | 미정 | RB180.00 | C
A44939 | 2018-04-16 | 1 | B |  | 11 | A | SCR420HB | 소입성보증강 | C2 | BM#1 | 1608 | 40 | 1615 | 1562 | 27 | 5300 |  | 3 | 0.27 | 18 |  | -1.78 | 1575 | 1615 | 0 | 45.35 |  | 18 | 23 | 66 | Y |  | 2018-04-16 07:16 | 67 | 1087 | 30 | 33 | 35 | 36 | 37 | 36 | 36 | 36 | 36 | 35 | 35 | 34 |  | 34 | 35 | 37 | 34 | 36 | -0.05 | Y | 35 | Y | -0.2 | [8 empty] | N | N | N | 110 | 0.5 | 59 | 84590 | 97730 | 7030 | 15500 | 4 | 1 |  | 2018-04-16 07:24 | 1575 | 105 |  | 32 | [16 empty] | 80.75 | 100 | 0 | 0 | 0 |  | 450 |  | 선택 | 선택 | 0 | 0 | 0 |  | 450 |  | 선택 | 선택 | 해제 | 미정 | 미정 | 선택 | 선택 | 9 | 미정 | BT180180 | H
B44885 | 2018-04-16 | 2 | B |  | 8 | A | AE4140Q | 합금강 | D4 | BM#2 | 1633 | 47 | 1617 | 1576 | 30 | 6000 |  | 1 | 0.34 | 18 |  | 0 | 1557 | 1614 | 3.25 | 0 | 0 | 6 | 28 | 81 | Y |  | 2018-04-16 07:49 | 63 | 1080 | 24 | 28 | 31 | 32 | 32 | 32 | 31 | 30 | 29 | 27 | 26 | 24 | 22 | 22 | 28 | 32 | 22 | 32 | -0.22 | Y | 45.03 | Y | -0.4 |  |  |  | 0.84 |  |  |  |  | N | N | N | 140 | 0.46 | 64 | 101633 | 97770 | 40 | 15500 | 14 | 2 | 10 | 2018-04-16 07:52 | 1557 | 107 |  | 17 |  | * 전공정 작업지연 감속주입0.40 ID: 307.407 | [14 empty] | 104.19 | 100 | 0 | 0 | 0 |  | 650 | 1100 | 선택 | 선택 | 0 | 0 | 0 |  | 650 | 1100 | 선택 | 선택 | 선택 | 미정 | 미정 | 미정 | 미정 |  | 미정 | RB180.00 | C
A44940 | 2018-04-16 | 1 | B |  | 12 | A | SCR420HB | 소입성보증강 | C2 | BM#1 | 1636 | 41 | 1627 | 1594 | 33 | 5500 |  | 1 | 0.35 | 18 |  | -1.94 | 1579 | 1635 | 0 | 3.73 | 0 | 2 | 13 | 66 | Y |  | 2018-04-16 08:32 | 71 | 1082 | 33 | 41 | 46 | 49 | 48 | 48 | 47 | 46 | 40 | 38 | 36 |  |  | 36 | 44 | 49 | 36 | 0 | -0.26 | Y | 49.97 | Y | -0.4 | [8 empty] | N | N | N | 100 | 0.44 | 66 | 101508 | 94390 | 5070 | 16100 | 4 | 1 |  | 2018-04-16 08:39 | 1579 | 108 |  | 18 |  | *전공정 지연으로 감속주입 *20%이상 감속주입 ID:102~106.202~206 | [14 empty] | 102.12 | 100 | 0 | 0 | 0 |  | 450 |  | 선택 | 선택 | 0 | 0 | 0 |  | 450 |  | 선택 | 선택 | 해제 | 미정 | 선택 | 해제 | 미정 |  | 미정 | BT180180 | H
B44886 | 2018-04-16 | 2 | B |  | 9 | A | AE4140Q | 합금강 | D4 | BM#2 | 1606 | 44 | 1606 | 1546 | 33 | 6800 |  | 1 | 0.38 | 19 |  | -2.2 | 1557 | 1612 | 3.79 | 0 | 0 | 5 | 63 | 64 | Y |  | 2018-04-16 09:05 | 63 | 1086 | 18 | 28 | 34 | 38 | 39 | 39 | 39 | 37 | 36 | 35 | 33 | 31 |  | 31 | 34 | 39 | 31 | 39 | -0.23 | Y | 35.02 | Y | -0.4 |  |  |  | 0.76 |  |  |  |  | N | N | N | 130 | 0.49 | 59 | 84392 | 96120 | 130 | 15100 | 14 | 2 | 20 | 2018-04-16 09:03 | 1557 | 113 |  | 10 | [16 empty] | 88.83 | 100 | 0 | 0 | 0 |  | 650 | 1100 | 선택 | 선택 | 0 | 0 | 0 |  | 650 | 1100 | 선택 | 선택 | 선택 | 미정 | 미정 | 미정 | 미정 |  | 미정 | RB180.00 | C
A44941 | 2018-04-16 | 1 | B |  | 13 | A | SCR420HB | 소입성보증강 | C2 | BM#1 | 1647 | 44 | 1637 | 1607 | 31 | 5600 |  | 2 | 0.27 | 18 |  | -2.09 | 1578 | 1628 | 0.62 | 0.52 | 13 | 10 | 12 | 54 | Y |  | 2018-04-16 09:43 | 70 | 1087 | 35 | 37 | 40 | 41 | 41 | 41 | 40 | 39 | 38 | 37 | 36 | 34 |  | 34 | 38 | 41 | 34 | 41 | -0.17 | Y | 40.08 | Y | -0.4 | [8 empty] | N | N | N | 150 | 0.47 | 62 | 101508 | 94850 | 5040 | 15700 | 4 | 1 |  | 2018-04-16 09:53 | 1578 | 119 |  | 14 |  | *전공정 지연으로 감속주입 *20%이상 감속주입 ID:101.201 | [14 empty] | 101.66 | 100 | 0 | 0 | 0 |  | 450 |  | 선택 | 선택 | 0 | 0 | 0 |  | 450 |  | 선택 | 선택 | 해제 | 미정 | 선택 | 미정 | 미정 |  | 미정 | BT180180 | H
B44887 | 2018-04-16 | 2 | B | 연주종료 | 10 | A | AE4140Q | 합금강 | D4 | BM#2 | 1557 | 41 | 1606 | 1545 | 37 | 6800 |  | 1 | 0.37 | 17 |  | -2.06 | 1569 | 1617 | 2.55 | 0 | 0 | 32 | 81 | 68 | Y |  | 2018-04-16 09:59 | 75 | 1084 | 26 | 34 | 40 | 43 | 44 | 43 | 43 | 42 | 40 | 39 | 38 | 36 | 34 | 34 | 39 | 44 | 34 | 43 | -0.25 | Y | 40.02 | Y | -0.4 |  |  |  | 0.84 |  |  |  |  | N | N | N | 120 | 0.48 | 62 | 118606 | 99830 | -1130 | 2000 | 14 | 2 | 30 | 2018-04-16 09:59 | 1569 | 104 |  | 17 |  | * 작업종료 : 11시 37분 | B834B45E58454881A3A6A268EE919973 | [13 empty] | 120.17 | 100 | 0 | 3000 | 0 |  | 650 | 1100 | 선택 | 선택 | 0 | 3200 | 0 |  | 650 | 1100 | 선택 | 선택 | 선택 | 미정 | 미정 | 미정 | 미정 |  | 미정 | BT180180 | H
A44942 | 2018-04-16 | 1 | B | TUNDISH교체전 | 14 | A | SCR420HB | 소입성보증강 | C2 | BM#1 | 1646 | 47 | 1628 | 1597 | 28 | 5200 |  | 1 | 0.37 | 19 |  | -2.1 | 1571 | 1626 | 0 | 4.02 | 0 | 30 | 48 | 59 | Y |  | 2018-04-16 10:37 | 63 | 1078 | 36 | 38 | 39 | 39 | 39 | 49 | 32 | 31 | 30 |  |  |  |  | 30 | 39 | 49 | 30 | 39 | -0.76 |  | 25 | Y | -0.2 | [8 empty] | N | N | N | 140 | 0.5 | 61 | 81770 | 97290 | 5860 | 2500 | 4 | 1 |  | 2018-04-16 10:44 | 1571 | 121 |  | 24 |  | *전공정 지연으로 감속주입 | 236F339850434F0B8A227BF946205BE1 | F04EE815E05B4225A7CE16806534A4E5 |  | 775F95DC1CA74534A0FB55C667823EF9 | [10 empty] | 79.93 | 100 | 0 | 3000 | 0 |  | 450 |  | 선택 | 선택 | 0 | 3000 | 0 |  | 450 |  | 선택 | 선택 | 해제 | 미정 | 선택 | 미정 | 미정 |  | 미정 | BT180180 | H
A44943 | 2018-04-16 | 1 | B | TUNDISH교체 | 1 | A | KSG4120H | 소입성보증강 | C | BM#1 | 1602 | 51 | 1674 | 1571 | 42 | 8800 |  | 1 | 0.33 | 21 |  | 0 | 1603 | 1664 | 0 | 2.68 | 0 | 18 | 24 | 55 | Y |  | 2018-04-16 11:53 | 90 | 1089 | 35 | 40 | 36 | 44 | 49 | 51 | 52 | 53 | 53 | 53 | 54 |  |  | 54 | 48 | 54 | 54 | 53 | 0 |  |  | Y | 0.2 |  | 2.32 | 2.32 | [5 empty] | N | N | N | 150 | 0.5 | 58 | 101508 | 98080 | 5150 | 14800 | 12 | 2 |  | 2018-04-16 11:58 | 1603 | 142 |  | 31 |  | *T/Dflux 유15kg 용225kg | [14 empty] | 98.41 | 100 | 1000 | 0 | 0 |  | 410 |  | 선택 | 선택 | 1000 | 0 | 0 |  | 410 |  | 선택 | 선택 | 해제 | 미정 | 선택 | 미정 | 미정 |  | 미정 | BT180180 | H
A44944 | 2018-04-16 | 1 | C |  | 2 | A | KSG4120H | 소입성보증강 | C | BM#1 | 1604 | 49 | 1640 | 1560 | 39 | 7200 |  | 1 | 0.34 | 20 |  | -2.03 | 1580 | 1638 | 0 | 4.38 | 0 | 2 | 14 | 55 | Y |  | 2018-04-16 12:53 | 67 | 1088 | 52 | 46 | 43 | 41 | 40 | 38 | 38 | 37 | 36 | 30 | 28 |  |  | 28 | 39 | 43 | 28 | 0 | -0.38 |  | 39.98 | Y | -0.4 | [8 empty] | N | N | N | 140 | 0.52 | 53 | 84590 | 89350 | 9670 | 15700 | 12 | 2 |  | 2018-04-16 12:59 | 1580 | 137 |  | 32 |  | *전공정요청 L/D잔강10TON내려보냄 | [14 empty] | 85.14 | 100 | 0 | 0 | 300 |  | 410 |  | 선택 | 선택 | 0 | 0 | 300 |  | 410 |  | 선택 | 선택 | 해제 | 미정 | 해제 | 미정 | 미정 |  | 미정 | BT180180 | H
A44945 | 2018-04-16 | 1 | C |  | 3 | B | FPA-KSG4120H | 소입성보증강 | C | BM#1 | 1606 | 45 | 1645 | 1569 | 33 | 6900 |  | 1 | 0.32 | 21 |  | -2.15 | 1578 | 1639 | 0 | 3.92 | 0 | 10 | 13 | 63 | Y |  | 2018-04-16 13:57 | 65 | 1087 | 27 | 30 | 33 | 35 | 35 | 34 | 32 | 31 | 30 | 29 | 27 | 26 | 24 | 22 | 30 | 35 | 22 | 0 | -0.26 | Y | 49.95 | Y | -0.4 | [8 empty] | N | N | Y | 130 | 0.45 | 67 | 84590 | 95550 | 5080 | 16200 | 12 | 2 |  | 2018-04-16 14:08 | 1585 | 125 |  | 22 |  | *HEAT내 주속 감속 20%이상 감속주입 ID:102~105.202~205 | [14 empty] | 84.13 | 100 | 0 | 0 | 0 |  | 410 |  | 선택 | 선택 | 0 | 0 | 0 |  | 410 |  | 선택 | 선택 | 해제 | 미정 | 선택 | 미정 | 미정 |  | 미정 | BT180180 | H
A44946 | 2018-04-16 | 1 | C |  | 4 | A | KSG4120H | 소입성보증강 | C | BM#1 | 1633 | 45 | 1650 | 1593 | 35 | 6400 |  | 1 | 0.35 | 18 |  | 0 | 1639 | 1639 | 0 | 4.14 | 0 | 30 | 49 | 50 | Y |  | 2018-04-16 15:11 | 126 | 1085 | 20 | 29 | 37 | 40 | 41 | 41 | 40 | 40 | 38 | 37 | 35 | 33 |  | 33 | 36 | 41 | 33 | 40 | -0.23 | Y | 34.95 | Y | -0.4 | [8 empty] | N | N | N | 120 | 0.52 | 57 | 101508 | 92100 | 5090 | 15800 | 12 | 2 |  | 2018-04-16 15:21 | 1588 | 119 |  | 17 | [16 empty] | 102.43 | 100 | 0 | 0 | 0 |  | 410 |  | 선택 | 선택 | 0 | 0 | 0 |  | 410 |  | 선택 | 선택 | 해제 | 미정 | 선택 | 해제 | 미정 |  | 미정 | BT180180 | H
A44947 | 2018-04-16 | 1 | C |  | 5 | A | KSG4120H | 소입성보증강 | C | BM#1 | 1625 | 39 | 1635 | 1574 | 32 | 5200 |  | 3 | 0.29 | 21 |  | -1.86 | 1588 | 1635 | 0 | 23.11 |  | 18 | 25 | 48 | Y |  | 2018-04-16 15:56 | 75 | 1084 | 31 | 36 | 39 | 41 | 41 | 41 | 40 | 40 | 39 | 38 | 37 | 36 |  | 36 | 38 | 41 | 36 | 41 | -0.13 | Y | 39.92 | Y | -0.2 | [8 empty] | N | N | N | 110 | 0.52 | 55 | 84590 | 94130 | 6980 | 14900 | 12 | 2 |  | 2018-04-16 16:04 | 1588 | 107 |  | 30 | [16 empty] | 83.67 | 100 | 0 | 0 | 0 |  | 410 |  | 선택 | 선택 | 0 | 0 | 0 |  | 410 |  | 선택 | 선택 | 해제 | 미정 | 미정 | 선택 | 미정 |  | 미정 | BT180180 | H
A44948 | 2018-04-16 | 1 | C |  | 6 | A | KSG4120H | 소입성보증강 | C | BM#1 | 1619 | 43 | 1611 | 1563 | 35 | 5700 |  | 3 | 0.3 | 20 |  | -1.62 | 1571 | 1611 | 0 | 14.11 |  | 2 | 15 | 53 | Y |  | 2018-04-16 17:06 | 58 | 1087 | 35 | 33 | 31 | 31 | 30 | 30 | 28 | 27 | 26 | 25 | 23 | 22 | 20 | 20 | 28 | 31 | 20 | 0 | -0.22 |  | 49.98 | Y | -0.4 | [8 empty] | N | N | N | 100 | 0.52 | 64 | 101508 | 104820 | 1680 | 16100 | 12 | 2 |  | 2018-04-16 17:12 | 1571 | 101 |  | 17 |  | *롱노즐SEN내부크랙으로교체 *전공정요청 L/D잔강 이월 미실시 | [14 empty] | 95.45 | 100 | 0 | 0 | 0 |  | 410 |  | 선택 | 선택 | 0 | 0 | 0 |  | 410 |  | 선택 | 선택 | 해제 | 미정 | 미정 | 해제 | 선택 | 5 | 미정 | BT180180 | H
B44891 | 2018-04-16 | 2 | C | 연주시작 | 1 | A | AE15B36C2 | 합금강 | 보론강 | BM#2 | 1597 | 62 | 1656 | 1557 | 50 | 10100 |  | 1 | 0.34 | 20 |  | -2.58 | 1585 | 1665 | 1.63 | 0 | 0 | 5 | 64 | 312 | Y |  | 2018-04-16 17:57 | 87 | 1090 | 34 | 33 | 30 | 34 | 37 | 41 | 42 | 42 | 43 | 43 | 43 | 43 | 42 | 42 | 40 | 43 | 42 | 43 | -0.05 |  | 20 | Y | -0.2 |  | 2.8 | 2.8 | 2.23 |  |  |  |  | N | N | N | 150 | 0.48 | 66 | 89594 | 109900 | 60 | 15600 | 7 | 1 | 10 | 2018-04-16 18:07 | 1585 | 151 |  | 17 |  | *Start 18:15 *T/D플럭스 120/15KG *롱노즐 실리부 부착 *수소 10분 측정값 기준치 초과, 생관통보 (1차 2.8PPM,2차2.23PPM 3차 1.42PPM) |  | FA5C68C0FD23452CB4FFC447CFEED39F | 3392DBF26D5B4EC9890215A5F9A0FB75 | [11 empty] | 88.53 | 58.33 | 754 | 0 | 0 |  | 300 | 400 | 선택 | 선택 | 755 | 0 | 0 |  | 300 | 400 | 선택 | 선택 | 해제 | 미정 | 미정 | 미정 | 선택 |  | 미정 | RB120.00 | C
A44949 | 2018-04-16 | 1 | C |  | 7 | A | KSG4120H | 소입성보증강 | C | BM#1 | 1593 | 41 | 1620 | 1553 | 32 | 6100 |  | 3 | 0.27 | 21 |  | -1.65 | 1579 | 1620 | 0 | 15.05 |  | 10 | 14 | 59 | Y |  | 2018-04-16 18:03 | 66 | 1095 | 18 | 26 | 29 | 31 | 32 | 32 | 31 | 31 | 30 | 29 | 28 | 27 | 26 | 26 | 29 | 32 | 26 | 31 | -0.15 | Y | 40 | Y | -0.2 | [8 empty] | N | N | N | 150 | 0.52 | 61 | 101508 | 104070 | 2730 | 16200 | 12 | 2 |  | 2018-04-16 18:14 | 1579 | 103 |  | 25 |  | *전공정요청 L/D잔강 이월 미실시 | [14 empty] | 95.09 | 100 | 0 | 0 | 0 |  | 410 |  | 선택 | 선택 | 0 | 0 | 0 |  | 410 |  | 선택 | 선택 | 해제 | 미정 | 미정 | 해제 | 미정 |  | 미정 | BT180180 | H
B44892 | 2018-04-16 | 2 | C |  | 2 | A | AE15B36C2 | 합금강 | 보론강 | BM#2 | 1580 | 43 | 1644 | 1545 | 37 | 7800 |  | 1 | 0.35 | 15 |  | 0 | 1573 | 1641 | 1.41 | 0 | 0 | 6 | 30 | 72 | Y |  | 2018-04-16 18:42 | 75 | 1084 | 41 | 38 | 37 | 36 | 35 | 34 | 28 | 27 | 26 | 25 | 23 | 21 | 18 | 18 | 30 | 37 | 18 | 0 | -0.38 |  | 50.02 | Y | -0.6 | [8 empty] | N | N | N | 140 | 0.49 | 63 | 102828 | 101090 | 80 | 12100 | 7 | 1 | 20 | 2018-04-16 18:54 | 1573 | 143 |  | 41 | [16 empty] | 105.52 | 75 | 0 | 0 | 300 |  | 300 | 400 | 선택 | 선택 | 0 | 0 | 300 |  | 300 | 400 | 선택 | 선택 | 해제 | 미정 | 미정 | 미정 | 미정 |  | 미정 | RB120.00 | C
A44950 | 2018-04-16 | 1 | C | TUNDISH교체전 | 8 | A | KSG4120H | 소입성보증강 | C | BM#1 | 1601 | 41 | 1620 | 1545 | 36 | 7000 |  | 3 | 0.28 | 21 |  | -1.75 | 1575 | 1620 | 0 | 15.57 |  | 30 | 50 | 63 | Y |  | 2018-04-16 19:07 | 62 | 1099 | 25 | 28 | 31 | 32 | 33 | 32 | 32 | 31 | 30 | 29 | 28 | 26 |  | 26 | 30 | 33 | 26 | 32 | -0.2 | Y | 34.98 | Y | -0.4 | [8 empty] | N | N | N | 140 | 0.54 | 62 | 115209 | 106770 | 5830 | 2000 | 12 | 2 |  | 2018-04-16 19:17 | 1575 | 104 |  | 24 |  | *전공정요청 L/D잔강 이월 미실시 | 5186DA10255A44979F1061732F407ABE | 87A71E587A0743D39D663F43A6DA2DE4 |  | 23E81473B3D543D896107CB5F4375193 | [10 empty] | 102.32 | 100 | 0 | 3000 | 0 |  | 410 |  | 선택 | 선택 | 0 | 3000 | 0 |  | 410 |  | 선택 | 선택 | 해제 | 미정 | 미정 | 미정 | 미정 |  | 미정 | BT180180 | H
B44893 | 2018-04-16 | 2 | C |  | 3 | A | AE15B36C2 | 합금강 | 보론강 | BM#2 | 1584 | 52 | 1645 | 1535 | 42 | 12500 |  | 1 | 0.35 | 17 |  | 0 | 1558 | 1639 | 1.78 | 0 | 0 | 32 | 82 | 390 | N | 2 | 2018-04-16 20:05 | 60 | 1060 | 13 | 13 | 15 | 17 | 18 | 18 | 18 | 18 | 18 | 17 | 17 | 16 | 16 | 16 | 17 | 18 | 16 | 18 | -0.05 | Y | 40 | Y | 0 | [8 empty] | N | N | N | 130 | 0.5 | 60 | 98100 | 101850 | 100 | 15200 | 7 | 1 | 30 | 2018-04-16 20:08 | 1558 | 147 |  | 26 |  | *래들 미개공 강제렌싱 2회 실시,T/D잔강 12.1톤 ID:302.402 | [14 empty] | 98.1 | 100 | 0 | 0 | 0 |  | 300 | 400 | 선택 | 선택 | 0 | 0 | 0 |  | 300 | 400 | 선택 | 선택 | 해제 | 미정 | 미정 | 미정 | 미정 |  | 미정 | RB120.00 | C
A44951 | 2018-04-16 | 1 | C | TUNDISH교체 | 1 | A | 16MNCRS5HAM | 소입성보증강 | C1 | BM#1 | 1581 | 48 | 1640 | 1535 | 43 | 7200 |  | 3 | 0.26 | 20 |  | -1.87 | 1593 | 1640 | 0 | 9.43 |  | 18 | 26 | 68 | Y |  | 2018-04-16 20:22 | 82 | 1090 | 21 | 23 | 24 | 29 | 32 | 34 | 36 | 36 | 37 | 37 |  |  |  | 37 | 32 | 37 | 37 | 0 | 0 |  | 5.02 | Y | 0 |  | 2.02 | 1.96 | [5 empty] | N | N | N | 150 | 0.5 | 53 | 84590 | 94550 | 7000 | 16000 | 18 | 1 |  | 2018-04-16 20:29 | 1593 | 127 |  | 36 |  | *T/D플럭스 유15 용120KG | [14 empty] | 83.3 | 100 | 700 | 0 | 0 |  | 450 |  | 선택 | 선택 | 700 | 0 | 0 |  | 450 |  | 선택 | 선택 | 해제 | 미정 | 미정 | 선택 | 미정 |  | 미정 | BT180180 | H
B44894 | 2018-04-16 | 2 | A |  | 4 | A | AE15B36C2 | 합금강 | 보론강 | BM#2 | 1597 | 58 | 1624 | 1516 | 46 | 9600 |  | 1 | 0.36 | 16 |  | 0 | 1567 | 1640 | 1.96 | 0 | 0 | 19 | 80 | 89 | Y |  | 2018-04-16 21:05 | 69 | 1085 | 14 | 21 | 26 | 28 | 29 | 29 | 28 | 27 | 26 | 24 | 23 | 21 | 18 | 18 | 24 | 29 | 18 | 0 | -0.27 | Y | 40 | Y | -0.6 | [8 empty] | N | N | N | 120 | 0.49 | 63 | 100746 | 102210 | 10 | 15200 | 7 | 1 |  | 2018-04-16 21:15 | 1567 | 141 |  | 28 | [16 empty] | 102.23 | 100 | 0 | 0 | 0 |  | 300 | 400 | 선택 | 선택 | 0 | 0 | 0 |  | 300 | 400 | 선택 | 선택 | 해제 | 미정 | 미정 | 미정 | 미정 |  | 미정 | RB090.00 | H
A44952 | 2018-04-16 | 1 | A |  | 2 | B | 16MNCRS5HAM | 소입성보증강 | C1 | BM#1 | 1595 | 40 | 1622 | 1567 | 29 | 5200 |  | 3 | 0.28 | 16 |  | -1.87 | 1583 | 1622 | 0 | 8.19 |  | 2 | 16 | 77 | Y |  | 2018-04-16 21:09 | 72 | 1098 | 36 | 33 | 33 | 33 | 33 | 32 | 32 | 30 | 29 | 28 | 27 | 26 | 24 | 24 | 31 | 33 | 24 | 33 | -0.18 |  | 50 | Y | -0.4 | [8 empty] | N | N | N | 140 | 0.45 | 65 | 152262 | 94000 | 7100 | 14650 | 18 | 1 |  | 2018-04-16 21:27 | 1583 | 120 |  | 44 |  | *자동:1544℃ 수동:1542℃ *전공정 지연으로 감속주입-감속주입 20%이상으로 이상재등록및 생관통보ID:102~106.202.206 *유사강종 연연주 혼탕부 성분 확인 ID:107~109.207~209 | [14 empty] | 150.68 | 100 | 0 | 0 | 0 |  | 450 |  | 선택 | 선택 | 0 | 0 | 0 |  | 450 |  | 선택 | 선택 | 해제 | 미정 | 미정 | 선택 | 미정 |  | 미정 | BT180180 | H
B44895 | 2018-04-16 | 2 | A |  | 5 | A | AE15B36C2 | 합금강 | 보론강 | BM#2 | 1598 | 53 | 1627 | 1545 | 40 | 8200 |  | 1 | 0.34 | 15 |  | -2.81 | 1564 | 1635 | 1.59 | 0 | 0 | 5 | 65 | 41 | Y |  | 2018-04-16 22:17 | 66 | 1084 | 14 | 24 | 30 | 33 | 34 | 34 | 34 | 33 | 32 | 31 | 29 | 27 | 25 | 25 | 29 | 34 | 25 | 34 | -0.22 | Y | 40.03 | Y | -0.4 | [8 empty] | N | N | N | 110 | 0.49 | 64 | 100746 | 104000 | 70 | 16900 | 7 | 1 |  | 2018-04-16 22:21 | 1564 | 136 |  | 23 | [16 empty] | 97.95 | 100 | 0 | 0 | 0 |  | 300 | 400 | 선택 | 선택 | 0 | 0 | 0 |  | 300 | 400 | 선택 | 선택 | 해제 | 미정 | 미정 | 미정 | 미정 |  | 미정 | RB090.00 | H
A44953 | 2018-04-16 | 1 | A |  | 3 | A | 16MNCRS5HAM2 | 소입성보증강 | C1 | BM#1 | 1596 | 41 | 1621 | 1558 | 33 | 5800 |  | 3 | 0.28 | 20 |  | -2.02 | 1578 | 1627 | 0 | 10.81 |  | 10 | 15 | 59 | Y |  | 2018-04-16 22:55 | 68 | 1089 | 23 | 32 | 38 | 41 | 42 | 42 | 42 | 41 | 40 | 40 | 39 | 38 |  | 38 | 39 | 42 | 38 | 42 | -0.11 | Y | 35 | Y | -0.2 | [8 empty] | N | N | N | 130 | 0.5 | 55 | 44994 | 92380 | 7030 | 15350 | 18 | 1 |  | 2018-04-16 23:00 | 1579 | 131 |  | 7 |  | *유사강종 연연주 혼탕부 성분 확인 ID:101.201 | [14 empty] | 45.29 | 100 | 0 | 0 | 0 |  | 450 |  | 선택 | 선택 | 0 | 0 | 0 |  | 450 |  | 선택 | 선택 | 해제 | 미정 | 미정 | 선택 | 미정 |  | 미정 | SB180180 | C
B44896 | 2018-04-16 | 2 | A |  | 6 | A | AE15B36C2 | 합금강 | 보론강 | BM#2 | 1606 | 41 | 1634 | 1554 | 33 | 6500 |  | 1 | 0.34 | 15 |  | -2.79 | 1559 | 1632 | 2.88 | 0 | 0 | 6 | 31 | 54 | Y |  | 2018-04-16 23:08 | 61 | 1093 | 21 | 21 | 22 | 23 | 24 | 23 | 23 | 22 | 21 | 20 | 18 | 17 | 15 | 15 | 21 | 24 | 15 | 23 | -0.23 | Y | 39.83 | Y | -0.4 | [8 empty] | N | N | N | 110 | 0.49 | 63 | 105920 | 101810 | 60 | 16200 | 7 | 1 |  | 2018-04-16 23:20 | 1559 | 133 |  | 39 | [16 empty] | 107.59 | 100 | 0 | 0 | 0 |  | 300 | 400 | 선택 | 선택 | 0 | 0 | 0 |  | 300 | 400 | 선택 | 선택 | 해제 | 미정 | 미정 | 미정 | 미정 |  | 미정 | RB140.00 | C
A44954 | 2018-04-16 | 1 | A |  | 4 | A | 16MNCRS5HAM2 | 소입성보증강 | C1 | BM#1 | 1594 | 55 | 1601 | 1561 | 46 | 8000 |  | 3 | 0.29 | 18 |  | -1.67 | 1572 | 1610 | 1.99 | 7.07 |  | 30 | 51 | 57 | Y |  | 2018-04-16 23:37 | 62 | 1087 | 37 | 34 | 34 | 33 | 33 | 32 | 31 | 30 | 30 | 29 | 29 | 28 |  | 28 | 32 | 34 | 28 | 0 | -0.13 |  | 45 | Y | -0.2 | [8 empty] | N | N | N | 120 | 0.52 | 57 | 89988 | 97530 | 7110 | 15710 | 18 | 1 |  | 2018-04-16 23:44 | 1572 | 116 |  | 23 | [16 empty] | 86.11 | 100 | 0 | 0 | 0 |  | 450 |  | 선택 | 선택 | 0 | 0 | 0 |  | 450 |  | 선택 | 선택 | 해제 | 미정 | 미정 | 선택 | 미정 |  | 미정 | SB180180 | C
B44897 | 2018-04-16 | 2 | A |  | 7 | A | AE15B36C2 | 합금강 | 보론강 | BM#2 | 1565 | 42 | 1637 | 1526 | 38 | 7600 |  | 1 | 0.37 | 15 |  | -3.21 | 1557 | 1631 | 3.02 | 0 | 0 | 32 | 83 | 39 | Y |  | 2018-04-17 00:25 | 59 | 1129 | 12 | 15 | 19 | 21 | 21 | 22 | 21 | 20 | 19 | 18 | 18 | 17 |  | 17 | 19 | 22 | 17 | 21 | -0.17 | Y | 29.98 | Y | -0.2 | [8 empty] | N | N | N | 150 | 0.5 | 60 | 99128 | 97740 | 110 | 15700 | 7 | 1 |  | 2018-04-17 00:24 | 1557 | 139 |  | 27 | [16 empty] | 103.26 | 100 | 0 | 0 | 0 |  | 300 | 400 | 선택 | 선택 | 0 | 0 | 0 |  | 300 | 400 | 선택 | 선택 | 해제 | 미정 | 미정 | 미정 | 미정 |  | 미정 | RB090.00 | C
A44955 | 2018-04-16 | 1 | A |  | 5 | B | 16MNCRS5HAM2 | 소입성보증강 | C1 | BM#1 | 1614 | 45 | 1627 | 1584 | 34 | 5400 |  | 3 | 0.29 | 18 |  | -1.57 | 1577 | 1612 | 0 | 7.96 |  | 18 | 27 | 71 | Y |  | 2018-04-17 00:36 | 67 | 1118 | 27 | 32 | 35 | 36 | 36 | 36 | 35 | 35 | 34 | 34 | 34 | 33 |  | 33 | 34 | 36 | 33 | 36 | -0.07 | Y | 40 | Y | -0.2 | [8 empty] | N | N | N | 110 | 0.52 | 56 | 89988 | 96730 | 7110 | 14870 | 18 | 1 |  | 2018-04-17 00:41 | 1577 | 107 |  | 23 | [16 empty] | 86.74 | 100 | 0 | 0 | 0 |  | 450 |  | 선택 | 선택 | 0 | 0 | 0 |  | 450 |  | 선택 | 선택 | 해제 | 미정 | 미정 | 선택 | 미정 |  | 미정 | SB180180 | C
B44898 | 2018-04-16 | 2 | A | TUNDISH교체전 | 8 | A | AE15B36C2 | 합금강 | 보론강 | BM#2 | 1572 | 42 | 1645 | 1527 | 38 | 7600 |  | 1 | 0.36 | 15 |  | -2.78 | 1551 | 1625 | 2.21 | 0.24 | 0 | 19 | 81 | 43 | Y |  | 2018-04-17 01:23 | 53 | 1124 | 15 | 18 | 20 | 22 | 23 | 23 | 23 | 23 | 22 | 22 | 21 | 21 |  | 21 | 21 | 23 | 21 | 23 | -0.06 | Y | 35.03 | Y | 0 | [8 empty] | N | N | N | 140 | 0.49 | 59 | 105902 | 96650 | 5150 | 2000 | 7 | 1 |  | 2018-04-17 01:29 | 1551 | 139 |  | 32 |  |  | 57371CF72B064AD6A131764052462769 | A99FFDF7F25A41E0BFBB2F2B642A54F2 | 6655A38805AC4155B9A57232501F72A4 | [11 empty] | 110.03 | 100 | 0 | 2558 | 0 |  | 300 | 400 | 선택 | 선택 | 0 | 2500 | 0 |  | 300 | 400 | 선택 | 선택 | 해제 | 미정 | 미정 | 미정 | 미정 |  | 미정 | RB150.00 | C
A44956 | 2018-04-16 | 1 | A |  | 6 | A | 16MNCRS5HAM2 | 소입성보증강 | C1 | BM#1 | 1650 | 47 | 1627 | 1515 | 40 | 6900 |  | 3 | 0.29 | 18 |  | -1.66 | 1585 | 1624 | 2.36 | 9.75 |  | 2 | 17 | 55 | Y |  | 2018-04-17 01:39 | 75 | 1138 | 33 | 36 | 39 | 41 | 41 | 41 | 41 | 41 | 40 | 40 | 40 | 40 |  | 40 | 39 | 41 | 40 | 41 | -0.03 | Y | 40 | Y | 0 | [8 empty] | N | N | N | 100 | 0.52 | 59 | 104986 | 99540 | 7130 | 13500 | 18 | 1 |  | 2018-04-17 01:45 | 1585 | 108 |  | 19 |  | *L/D물량 8.0ton에 슬러그 나옴-이상재등록 | [14 empty] | 97.62 | 100 | 0 | 0 | 0 |  | 450 |  | 선택 | 선택 | 0 | 0 | 0 |  | 450 |  | 선택 | 선택 | 해제 | 미정 | 미정 | 선택 | 미정 |  | 미정 | SB180180 | C
A44957 | 2018-04-16 | 1 | A |  | 7 | A | 16MNCRS5HAM2 | 소입성보증강 | C1 | BM#1 | 1570 | 45 | 1609 | 1521 | 41 | 7300 |  | 3 | 0.28 | 18 |  | -1.54 | 1576 | 1610 | 0 | 11.19 |  | 10 | 16 | 61 | Y |  | 2018-04-17 02:46 | 66 | 1124 | 38 | 38 | 37 | 36 | 35 | 34 | 33 | 32 | 31 | 30 | 28 | 27 |  | 27 | 33 | 37 | 27 | 0 | -0.22 |  | 45.02 | Y | -0.2 | [8 empty] | N | N | N | 150 | 0.52 | 59 | 99388 | 102340 | 7450 | 14550 | 18 | 1 |  | 2018-04-17 02:56 | 1576 | 96 |  | 15 |  | *L/D물량 7.4ton에 슬러그 나옴-이상재등록 | [14 empty] | 90.6 | 100 | 0 | 0 | 0 |  | 450 |  | 선택 | 선택 | 0 | 0 | 0 |  | 450 |  | 선택 | 선택 | 해제 | 미정 | 미정 | 선택 | 미정 |  | 미정 | SB160160 | C
B44899 | 2018-04-16 | 2 | A | TUNDISH교체 | 1 | A | AE8617HG | 소입성보증강 | C | BM#2 | 1595 | 51 | 1697 | 1557 | 44 | 9100 |  | 1 | 0.37 | 20 |  | -2.66 | 1600 | 1687 | 1.31 | 3.27 | 0 | 31 | 1 | 17712 | Y |  | 2018-04-17 02:36 | 88 | 1147 | -410 | -320 | 17 | 14 | 11 | 20 | 25 | 27 | 29 | 29 | 30 | 29 | 29 | 29 | 15 | 30 | 29 | 29 | 0 |  | 10.02 | Y | 0 | 0.7 | 2.57 | 2.5 | 1.52 |  |  |  |  | N | N | N | 150 | 0.52 | 56 | 152262 | 100860 | -610 | 15100 | 9 | 2 |  | 2018-04-17 02:49 | 1609 | 164 |  | 46 |  | *턴디쉬 플럭스 120KG/15KG *슬리브 롱노즐 사용 *연연주 혼탕부 307~309.407~409 *대보수 L/D *수소 10분 측정값 3PPM 초과로 재측정 실시. *수소기준초과(10분) 이상재 등록 | [14 empty] | 151.88 | 0 | 700 | 0 | 0 |  | 410 | 300 | 선택 | 선택 | 700 | 0 | 0 |  | 410 | 300 | 선택 | 선택 | 해제 | 미정 | 미정 | 미정 | 미정 |  | 미정 | BT180180 | H
A44958 | 2018-04-16 | 1 | A | TUNDISH교체전 | 8 | A | 16MNCRS5HAM2 | 소입성보증강 | C1 | BM#1 | 1563 | 47 | 1612 | 1561 | 40 | 5900 |  | 3 | 0.28 | 18 |  | -1.59 | 1577 | 1612 | 0 | 9.8 |  | 30 | 52 | 73 | Y |  | 2018-04-17 03:49 | 67 | 1133 | 26 | 33 | 36 | 38 | 39 | 38 | 38 | 37 | 36 | 35 | 33 | 32 |  | 32 | 35 | 39 | 32 | 38 | -0.2 | Y | 35.05 | Y | -0.2 | [8 empty] | N | N | N | 140 | 0.52 | 59 | 105568 | 101810 | 6990 | 1400 | 18 | 1 |  | 2018-04-17 04:01 | 1577 | 95 |  | 14 |  |  |  | 4C603FBC5200430C806082FAAA483450 | 36592A1CC5894F6C96C4E84650AEA19F | 900124B7D0354B7C9970CFE686AA2432 | [10 empty] | 97.03 | 100 | 0 | 2500 | 0 |  | 450 |  | 선택 | 선택 | 0 | 2500 | 0 |  | 450 |  | 선택 | 선택 | 해제 | 미정 | 미정 | 선택 | 미정 |  | 미정 | BT180180 | C
B44900 | 2018-04-16 | 2 | A |  | 2 | A | AE8617HS | 소입성보증강 | C | BM#2 | 1577 | 53 | 1657 | 1536 | 43 | 8600 |  | 1 | 0.35 | 18 |  | -2.63 | 1573 | 1642 | 0 | 4.76 | 0 | 5 | 66 | 108 | Y |  | 2018-04-17 03:36 | 61 | 1118 | 27 | 21 | 19 | 18 | 18 | 17 | 16 | 16 | 15 | 14 | 13 | 12 |  | 12 | 17 | 19 | 12 | 0 | -0.16 |  | 45 | Y | -0.2 | [8 empty] | N | N | N | 140 | 0.56 | 57 | 46584 | 104670 | 90 | 16600 | 9 | 2 |  | 2018-04-17 03:41 | 1573 | 157 |  | 44 |  | *연연주 혼탕부 301.401 | [14 empty] | 45.01 | 100 | 0 | 0 | 0 |  | 410 | 300 | 선택 | 선택 | 0 | 0 | 0 |  | 410 | 300 | 선택 | 선택 | 해제 | 미정 | 미정 | 미정 | 미정 |  | 미정 | RB090.00 | H
B44901 | 2018-04-16 | 2 | B |  | 3 | A | AE8617HS | 소입성보증강 | C | BM#2 | 1591 | 47 | 1665 | 1544 | 35 | 6900 |  | 1 | 0.36 | 18 |  | -2.48 | 1585 | 1646 | 0 | 4.78 | 0 | 32 | 84 | 38 | Y |  | 2018-04-17 04:26 | 73 | 1126 | 10 | 17 | 24 | 28 | 30 | 30 | 31 | 30 | 30 | 29 | 28 | 27 |  | 27 | 26 | 31 | 27 | 30 | -0.16 | Y | 25.02 | Y | -0.2 | [8 empty] | N | N | N | 130 | 0.55 | 58 | 92508 | 101670 | 590 | 15500 | 9 | 2 |  | 2018-04-17 05:02 | 1585 | 155 |  | 53 | [16 empty] | 90.56 | 100 | 0 | 0 | 0 |  | 410 | 300 | 선택 | 선택 | 0 | 0 | 0 |  | 410 | 300 | 선택 | 선택 | 해제 | 미정 | 미정 | 미정 | 미정 |  | 미정 | RB090.00 | H
A44959 | 2018-04-16 | 1 | B | TUNDISH교체 | 1 | A | AE1055M1 | 탄소강 | AE1055LS계 | BM#1 | 1577 | 43 | 1608 | 1527 | 38 | 6500 |  | 3 | 0.28 | 20 |  | 0 | 1616 | 1616 | 0 | 12.64 |  | 18 | 28 | 76 | Y |  | 2018-04-17 04:55 | 130 | 1133 | 19 | 27 | 27 | 31 | 33 | 35 | 34 | 36 | 37 | 37 | 36 |  |  | 36 | 33 | 37 | 36 | 0 | -0.1 |  | 9.98 | Y | -0.2 |  | 2.53 | 2.53 | 2.18 |  |  |  |  | N | N | N | 230 | 0.46 | 57 | 84590 | 90670 | 7020 | 15300 | 16 | 2 |  | 2018-04-17 05:02 | 1566 | 115 |  | 33 |  | *T/D가열온도:자동-1355`.수동건-1380`.STR#1:1111.STR#2:1072.T/D FLUX 유:15,용:225 *수소기준초과 ID:101.102.201.202 | [14 empty] | 86.01 | 100 | 1500 | 0 | 0 |  | 400 |  | 선택 | 해제 | 1500 | 0 | 0 |  | 400 |  | 선택 | 해제 | 해제 | 미정 | 미정 | 선택 | 선택 |  | 미정 | BT180180 | H
B44902 | 2018-04-16 | 2 | B |  | 4 | A | AE8617HS | 소입성보증강 | C | BM#2 | 1582 | 51 | 1657 | 1524 | 44 | 8300 |  | 1 | 0.38 | 18 |  | -2.66 | 1576 | 1647 | 0 | 6.7 | 0 | 19 | 82 | 36 | Y |  | 2018-04-17 05:36 | 64 | 1129 | 26 | 25 | 25 | 27 | 27 | 27 | 27 | 26 | 25 | 25 | 24 | 22 |  | 22 | 26 | 27 | 22 | 27 | -0.12 | Y | 40 | Y | -0.4 | [8 empty] | N | N | N | 120 | 0.52 | 56 | 98064 | 96060 | 2500 | 14500 | 9 | 2 | 30 | 2018-04-17 05:48 | 1576 | 153 |  | 41 | [16 empty] | 97.29 | 100 | 0 | 0 | 0 |  | 410 | 300 | 선택 | 선택 | 0 | 0 | 0 |  | 410 | 300 | 선택 | 선택 | 해제 | 미정 | 미정 | 미정 | 미정 |  | 미정 | RB085.00 | C
A44960 | 2018-04-16 | 1 | B |  | 2 | A | AE1055M1 | 탄소강 | AE1055LS계 | BM#1 | 1599 | 41 | 1590 | 1546 | 27 | 4400 |  | 3 | 0.28 | 20 |  | -1.58 | 1558 | 1596 | 0 | 11.04 |  | 2 | 18 | 78 | Y |  | 2018-04-17 05:47 | 72 | 1127 | 35 | 33 | 33 | 33 | 33 | 32 | 31 | 30 | 29 | 28 | 28 | 27 | 27 | 27 | 31 | 33 | 27 | 33 | -0.12 |  | 50.03 | Y | 0 | [8 empty] | N | N | N | 220 | 0.48 | 62 | 84590 | 94680 | 2880 | 15300 | 16 | 2 |  | 2018-04-17 06:10 | 1558 | 116 |  | 40 | [16 empty] | 83.18 | 100 | 0 | 0 | 0 |  | 400 |  | 선택 | 해제 | 0 | 0 | 0 |  | 400 |  | 선택 | 해제 | 해제 | 미정 | 미정 | 선택 | 미정 |  | 미정 | BT180180 | H
B44903 | 2018-04-16 | 2 | B |  | 5 | A | AE8617HS | 소입성보증강 | C | BM#2 | 1584 | 45 | 1666 | 1554 | 36 | 7200 |  | 1 | 0.38 | 19 |  | -2.38 | 1590 | 1648 | 0 | 3.94 | 0 | 31 | 2 | 23 | Y |  | 2018-04-17 06:28 | 78 | 1138 | 19 | 23 | 26 | 29 | 30 | 30 | 29 | 29 | 28 | 27 | 26 | 24 |  | 24 | 27 | 30 | 24 | 29 | -0.17 | Y | 35 | Y | -0.4 | [8 empty] | N | N | N | 110 | 0.54 | 55 | 97951 | 99530 | 120 | 14600 | 9 | 2 | 50 | 2018-04-17 06:49 | 1590 | 145 |  | 49 | [16 empty] | 98.89 | 100 | 0 | 0 | 0 |  | 410 | 300 | 선택 | 선택 | 0 | 0 | 0 |  | 410 | 300 | 선택 | 선택 | 해제 | 미정 | 미정 | 미정 | 미정 |  | 미정 | RB080.00 | C
A44961 | 2018-04-16 | 1 | B |  | 3 | A | AE1055M1 | 탄소강 | AE1055LS계 | BM#1 | 1574 | 44 | 1601 | 1509 | 36 | 5800 |  | 3 | 0.28 | 20 |  | -1.87 | 1553 | 1598 | 0 | 11.66 |  | 10 | 17 | 70 | Y |  | 2018-04-17 06:50 | 67 | 1127 | 25 | 28 | 30 | 31 | 31 | 31 | 31 | 31 | 30 | 30 | 29 | 28 |  | 28 | 30 | 31 | 28 | 31 | -0.07 | Y | 40.02 | Y | -0.2 | [8 empty] | N | N | N | 210 | 0.48 | 58 | 101508 | 90550 | 7090 | 15300 | 16 | 2 |  | 2018-04-17 07:01 | 1553 | 121 |  | 40 | [16 empty] | 104.06 | 100 | 0 | 0 | 0 |  | 400 |  | 선택 | 해제 | 0 | 0 | 0 |  | 400 |  | 선택 | 해제 | 해제 | 미정 | 미정 | 선택 | 미정 |  | 미정 | BT180180 | H
B44904 | 2018-04-16 | 2 | B |  | 6 | A | AE8617HS | 소입성보증강 | C | BM#2 | 1593 | 45 | 1647 | 1574 | 31 | 6200 |  | 1 | 0.38 | 19 |  | 0 | 1583 | 1643 | 0 | 3.81 | 0 | 5 | 67 | 24 | Y |  | 2018-04-17 07:38 | 71 | 1086 | 23 | 26 | 31 | 33 | 34 | 34 | 34 | 32 | 31 | 30 | 29 |  |  | 29 | 31 | 34 | 29 | 34 | -0.18 | Y | 27.28 | Y | -0.44 | [8 empty] | N | N | N | 100 | 0.55 | 52 | 99643 | 95800 | 50 | 14500 | 9 | 2 | 10 | 2018-04-17 07:51 | 1583 | 143 |  | 38 | [16 empty] | 104.01 | 100 | 0 | 0 | 0 |  | 410 | 300 | 선택 | 선택 | 0 | 0 | 0 |  | 410 | 300 | 선택 | 선택 | 해제 | 미정 | 미정 | 미정 | 미정 |  | 미정 | RB090.00 | C
A44962 | 2018-04-17 | 1 | B |  | 4 | A | AE1055M1 | 탄소강 | AE1055LS계 | BM#1 | 1575 | 42 | 1586 | 1522 | 34 | 5500 |  | 3 | 0.28 | 20 |  | -1.64 | 1550 | 1589 | 0 | 12.22 |  | 30 | 53 | 72 | Y |  | 2018-04-17 07:50 | 64 | 1088 | 27 | 27 | 27 | 27 | 27 | 27 | 27 | 26 | 25 | 25 | 24 | 22 | 20 | 20 | 26 | 27 | 20 | 27 | -0.14 |  | 50 | Y | -0.4 | [8 empty] | N | N | N | 200 | 0.48 | 61 | 101508 | 93990 | 7080 | 15600 | 16 | 2 |  | 2018-04-17 07:59 | 1558 | 119 |  | 40 | [16 empty] | 100.5 | 100 | 0 | 0 | 0 |  | 400 |  | 선택 | 해제 | 0 | 0 | 0 |  | 400 |  | 선택 | 해제 | 해제 | 미정 | 미정 | 선택 | 미정 |  | 미정 | BT180180 | H
B44905 | 2018-04-17 | 2 | B |  | 7 | A | AE8617HS | 소입성보증강 | C | BM#2 | 1608 | 50 | 1665 | 1535 | 43 | 9000 |  | 1 | 0.39 | 19 |  | -2.82 | 1580 | 1656 | 0 | 4.23 | 0 | 23 | 56 | 20191 | Y |  | 2018-04-17 08:49 | 68 | 1096 | 26 | 23 | 24 | 25 | 26 | 25 | 25 | 24 | 23 | 21 | 20 |  |  | 20 | 24 | 26 | 20 | 25 | -0.2 | Y | 30 | Y | -0.2 | [8 empty] | N | N | N | 150 | 0.55 | 51 | 102456 | 94570 | 1370 | 15400 | 9 | 2 | 20 | 2018-04-17 08:59 | 1580 | 136 |  | 22 | [16 empty] | 108.36 | 100 | 0 | 0 | 0 |  | 410 | 300 | 선택 | 선택 | 0 | 0 | 0 |  | 410 | 300 | 선택 | 선택 | 해제 | 미정 | 미정 | 미정 | 미정 |  | 미정 | RB080.00 | C
A44963 | 2018-04-17 | 1 | B |  | 5 | A | AE1055M1 | 탄소강 | AE1055LS계 | BM#1 | 1601 | 41 | 1605 | 1542 | 30 | 5000 |  | 3 | 0.28 | 20 |  | -1.68 | 1558 | 1598 | 0 | 11.45 |  | 18 | 29 | 45 | Y |  | 2018-04-17 08:50 | 72 | 1092 | 20 | 26 | 29 | 31 | 33 | 33 | 32 | 32 | 31 | 31 | 31 | 30 | 30 | 30 | 30 | 33 | 30 | 31 | -0.02 | Y | 40.02 | Y | 0 | [8 empty] | N | N | N | 190 | 0.48 | 62 | 84590 | 96240 | 7010 | 15700 | 16 | 2 |  | 2018-04-17 09:00 | 1558 | 117 |  | 41 | [16 empty] | 81.97 | 100 | 0 | 0 | 0 |  | 400 |  | 선택 | 해제 | 0 | 0 | 0 |  | 400 |  | 선택 | 해제 | 해제 | 미정 | 미정 | 선택 | 미정 |  | 미정 | BT180180 | H
B44906 | 2018-04-17 | 2 | B |  | 8 | A | AE8617HS | 소입성보증강 | C | BM#2 | 1597 | 42 | 1647 | 1545 | 30 | 6400 |  | 1 | 0.36 | 19 |  | -2.37 | 1570 | 1633 | 0 | 5.11 | 0 | 19 | 83 | 34 | Y |  | 2018-04-17 09:41 | 58 | 1087 | 17 | 20 | 23 | 26 | 27 | 27 | 27 | 27 | 26 | 25 | 24 | 23 |  | 23 | 24 | 27 | 23 | 27 | -0.13 | Y | 30.37 | Y | -0.2 | [8 empty] | N | N | N | 140 | 0.52 | 53 | 85380 | 91760 | 50 | 15100 | 9 | 2 | 20 | 2018-04-17 09:43 | 1570 | 123 |  | 24 | [16 empty] | 93.16 | 100 | 0 | 0 | 0 |  | 410 | 300 | 선택 | 선택 | 0 | 0 | 0 |  | 410 | 300 | 선택 | 선택 | 해제 | 미정 | 미정 | 미정 | 미정 |  | 미정 | RB080.00 | C
A44964 | 2018-04-17 | 1 | B |  | 6 | A | AE1055M1 | 탄소강 | AE1055LS계 | BM#1 | 1598 | 40 | 1588 | 1544 | 30 | 4900 |  | 3 | 0.28 | 20 |  | -1.69 | 1557 | 1597 | 0 | 11.6 |  | 2 | 19 | 53 | Y |  | 2018-04-17 09:49 | 71 | 1077 | 29 | 29 | 29 | 30 | 30 | 30 | 30 | 30 | 29 | 28 | 28 | 28 | 27 | 27 | 29 | 30 | 27 | 30 | -0.06 | Y | 45.02 | Y | -0.2 | [8 empty] | N | N | N | 180 | 0.48 | 62 | 101508 | 96450 | 7110 | 15300 | 16 | 2 |  | 2018-04-17 09:57 | 1557 | 121 |  | 46 | [16 empty] | 98.12 | 100 | 0 | 0 | 0 |  | 400 |  | 선택 | 해제 | 0 | 0 | 0 |  | 400 |  | 선택 | 해제 | 해제 | 미정 | 미정 | 선택 | 미정 |  | 미정 | BT180180 | H
B44907 | 2018-04-17 | 2 | B | TUNDISH교체전 | 9 | A | AE8617HS | 소입성보증강 | C | BM#2 | 1601 | 46 | 1625 | 1555 | 34 | 7200 |  | 1 | 0.38 | 18 |  | 0 | 1585 | 1651 | 0 | 3.96 | 0 | 31 | 3 | 38 | Y |  | 2018-04-17 10:43 | 73 | 1095 | 20 | 31 | 43 | 44 | 44 | 43 | 42 | 41 | 39 | 37 | 8477 |  |  | 8477 | 189 | 8477 | 8477 | 0 | 0 |  |  | Y | 9.99 | [8 empty] | N | N | N | 130 | 0.52 | 56 | 96216 | 91760 | 1190 | 2000 | 9 | 2 | 30 | 2018-04-17 10:49 | 1585 | 119 |  | 18 |  | * STR#1 EDGE HEATER 증류수 누수로 미적용 이상공정 등록 생관통보 | 180E4B79E48444D9AB9EB1BE7173D560 | AC97F38C3BE24C31B1526F7F3F247E4F | 58AAD7FF84684534B7F72AE72CD9C8B4 | [11 empty] | 103.51 | 100 | 0 | 2540 | 0 |  | 410 | 300 | 해제 | 선택 | 0 | 2640 | 0 |  | 410 | 300 | 선택 | 선택 | 해제 | 미정 | 미정 | 미정 | 미정 |  | 미정 | BT180180 | C
A44965 | 2018-04-17 | 1 | B |  | 7 | A | AE1055M1 | 탄소강 | AE1055LS계 | BM#1 | 1580 | 48 | 1583 | 1524 | 33 | 5500 |  | 3 | 0.28 | 21 |  | -1.56 | 1554 | 1592 | 0 | 11.85 |  | 10 | 18 | 44 | Y |  | 2018-04-17 10:55 | 68 | 1089 | 26 | 28 | 29 | 30 | 30 | 30 | 30 | 30 | 29 | 28 | 28 | 27 | 27 | 27 | 29 | 30 | 27 | 30 | -0.06 | Y | 45 | Y | 0 | [8 empty] | N | N | N | 230 | 0.48 | 64 | 101508 | 100330 | 7030 | 15400 | 16 | 2 |  | 2018-04-17 11:02 | 1554 | 126 |  | 44 | [16 empty] | 94.56 | 100 | 0 | 0 | 0 |  | 400 |  | 선택 | 해제 | 0 | 0 | 0 |  | 400 |  | 선택 | 해제 | 해제 | 미정 | 미정 | 선택 | 미정 |  | 미정 | BT180180 | H
B44908 | 2018-04-17 | 2 | B | TUNDISH교체 | 1 | A | SCR420HBS | 소입성보증강 | C2 | BM#2 | 1601 | 52 | 1675 | 1555 | 47 | 9700 |  | 1 | 0.43 | 20 |  | -2.65 | 1595 | 1673 | 0 | 7.97 | 0 | 5 | 68 | 48 | Y |  | 2018-04-17 11:50 | 87 | 1083 | -296 | -32 | 36 | 35 | 35 | 33 | 29 | 33 | 38 | 41 | 43 | 46 | 46 | 48 | 40 | 48 | 48 | 0 | 0 |  | 4.98 | Y | 0 |  | 2.09 | 2.09 | [5 empty] | N | N | N | 150 | 0.5 | 60 | 93049 | 101580 | 370 | 15900 | 15 | 1 | 10 | 2018-04-17 11:57 | 1595 | 139 |  | 33 |  | * T/D 용강량 실측:1110mm / 19.1 TON * T/D FLUX 용탕부: 225 KG / 유탕부: 15KG 투입 * 슬리브 롱노즐( Y자형 ) 사용 * STR#1 EDGE HEATER 증류수 누수로 미적용 이상공정 등록 생관통보 | [14 empty] | 88.79 | 100 | 1010 | 0 | 0 |  | 450 | 300 | 해제 | 선택 | 1090 | 0 | 0 |  | 450 | 300 | 선택 | 선택 | 해제 | 미정 | 미정 | 미정 | 미정 |  | 미정 | BT180180 | H
A44966 | 2018-04-17 | 1 | B | TUNDISH교체전 | 8 | A | AE1055M1 | 탄소강 | AE1055LS계 | BM#1 | 1578 | 41 | 1589 | 1525 | 32 | 5100 |  | 3 | 0.27 | 20 |  | -1.9 | 1544 | 1589 | 0 | 10.84 |  | 30 | 54 | 49 | Y |  | 2018-04-17 12:08 | 58 | 1086 | 27 | 25 | 26 | 26 | 26 | 26 | 25 | 25 | 24 | 24 | 24 | 24 | 23 | 23 | 25 | 26 | 23 | 26 | -0.06 | Y | 50.02 | Y | -0.2 | [8 empty] | N | N | N | 220 | 0.48 | 61 | 88045 | 96620 | 7030 | 1500 | 16 | 2 |  | 2018-04-17 12:15 | 1544 | 134 |  | 37 |  |  | 4D55258BD939473A9C1E047E01BF32B5 | 4AF915E6D241474EBF9A7422A74662A7 | 06A56C86FA304D8F8F08ECEC2E5497DA | [11 empty] | 84.94 | 100 | 0 | 3500 | 0 |  | 400 |  | 선택 | 해제 | 0 | 3500 | 0 |  | 400 |  | 선택 | 해제 | 해제 | 미정 | 미정 | 선택 | 미정 |  | 미정 | BT180180 | H
B44909 | 2018-04-17 | 2 | D |  | 2 | A | SCR420HBS | 소입성보증강 | C2 | BM#2 | 1596 | 44 | 1635 | 1547 | 39 | 8100 |  | 1 | 0.36 | 18 |  | -1.22 | 1570 | 1604 | 0 | 4.13 | 0 | 23 | 57 | 48 | Y |  | 2018-04-17 13:11 | 62 | 1098 | 36 | 30 | 26 | 23 | 22 | 20 | 18 | 17 | 16 | 14 | 12 |  |  | 12 | 22 | 26 | 12 | 0 | -0.35 |  | 40.02 | Y | -0.4 | [8 empty] | N | N | N | 140 | 0.52 | 56 | 91289 | 96610 | 1470 | 14700 | 15 | 1 | 10 | 2018-04-17 13:07 | 1570 | 122 |  | 15 |  | * STR#1 EDGE HEATER 증류수 누수로 미적용 이상공정 등록 생관통보 | [14 empty] | 93.2 | 100 | 0 | 0 | 0 |  | 450 | 300 | 해제 | 선택 | 0 | 0 | 0 |  | 450 | 300 | 선택 | 선택 | 해제 | 미정 | 미정 | 미정 | 미정 |  | 미정 | BT180180 | C
B44910 | 2018-04-17 | 2 | D |  | 3 | A | SCR420HBS | 소입성보증강 | C2 | BM#2 | 1601 | 48 | 1635 | 1544 | 38 | 7800 |  | 1 | 0.38 | 19 |  | 79.33 | 1576 | 0 | 0 | 5.78 | 0 | 19 | 84 | 72 | Y |  | 2018-04-17 14:10 | 68 | 1096 | 11 | 25 | 35 | 38 | 39 | 39 | 39 | 38 | 37 | 36 | 34 | 32 |  | 32 | 34 | 39 | 32 | 39 | -0.2 | Y | 35 | Y | -0.4 | [8 empty] | N | N | N | 130 | 0.52 | 56 | 101508 | 96150 | 900 | 14800 | 15 | 1 | 40 | 2018-04-17 14:18 | 1576 | 118 |  | 15 |  | * STR#1 EDGE HEATER 증류수 누수로 미적용 이상공정 등록 생관통보 | [14 empty] | 104.65 | 100 | 0 | 0 | 0 |  | 450 | 300 | 해제 | 선택 | 0 | 0 | 0 |  | 450 | 300 | 선택 | 선택 | 해제 | 미정 | 미정 | 미정 | 미정 |  | 미정 | BT180180 | H
A44967 | 2018-04-17 | 1 | D | TUNDISH교체 | 1 | A | AE1055LS | 탄소강 | G-AE1055LS | BM#1 | 1606 | 54 | 1632 | 1555 | 45 | 7300 |  | 3 | 0.27 | 25 |  | -1.85 | 1581 | 1635 | 0 | 12.32 |  | 18 | 30 | 34 | Y |  | 2018-04-17 13:27 | 97 | 1087 | 36 | 40 | 38 | 42 | 46 | 48 | 50 | 51 | 52 | 52 | 53 | 53 | 53 | 53 | 48 | 53 | 53 | 53 | 0 |  | 9.97 | Y | 0 |  | 1.84 | 1.72 | [5 empty] | N | N | M | 230 | 0.44 | 68 | 101508 | 98380 | 7520 | 12100 | 17 | 1 |  | 2018-04-17 13:35 | 1581 | 154 |  | 46 |  | *T/Dflux 유15kg 용225kg *전공정 작업지연으로 정속유지강종 감속주입 | [14 empty] | 95.85 | 100 | 1500 | 0 | 0 |  | 400 |  | 선택 | 해제 | 1500 | 0 | 0 |  | 400 |  | 선택 | 해제 | 해제 | 미정 | 미정 | 선택 | 선택 |  | 미정 | BT180180 | H
B44911 | 2018-04-17 | 2 | D |  | 4 | A | SCR420HBS | 소입성보증강 | C2 | BM#2 | 1627 | 39 | 1636 | 1574 | 34 | 6900 |  | 1 | 0.35 | 18 |  | -2.16 | 1580 | 1642 | 0 | 3.61 | 0 | 31 | 4 | 73 | Y |  | 2018-04-17 15:03 | 72 | 1086 | 31 | 34 | 37 | 38 | 39 | 38 | 37 | 36 | 35 | 34 | 32 | 29 |  | 29 | 35 | 39 | 29 | 0 | -0.29 | Y | 34.9 | Y | -0.6 | [8 empty] | N | N | N | 120 | 0.52 | 56 | 101508 | 96130 | 290 | 15400 | 15 | 1 | 10 | 2018-04-17 15:06 | 1580 | 114 |  | 21 |  | * STR#1 EDGE HEATER 증류수 누수로 미적용 이상공정 등록 생관통보 | [14 empty] | 105.41 | 100 | 0 | 0 | 0 |  | 450 | 300 | 해제 | 선택 | 0 | 0 | 0 |  | 450 | 300 | 선택 | 선택 | 해제 | 미정 | 미정 | 미정 | 미정 |  | 미정 | BT180180 | H
A44969 | 2018-04-17 | 1 | D |  | 2 | A | AE1055LS | 탄소강 | G-AE1055LS | BM#1 | 1585 | 47 | 1602 | 1543 | 32 | 5000 |  | 3 | 0.29 | 25 |  | -1.58 | 1556 | 1602 | 0 | 18.2 |  | 10 | 19 | 50 | Y |  | 2018-04-17 15:12 | 72 | 1088 | 50 | 49 | 48 | 48 | 47 | 47 | 46 | 46 | 44 | 44 | 43 | 43 | 42 | 42 | 46 | 48 | 42 | 0 | -0.12 |  | 50 | Y | -0.2 | [8 empty] | N | N | Y | 220 | 0.48 | 63 | 101508 | 99030 | 7020 | 14800 | 17 | 1 |  | 2018-04-17 15:21 | 1556 | 100 |  | 10 |  | *전공정 작업지연으로 정속유지강종 감속주입 *T/D 자동온도 1532, 수동온도 1528 | [14 empty] | 95.18 | 100 | 0 | 0 | 0 |  | 400 |  | 선택 | 해제 | 0 | 0 | 0 |  | 400 |  | 선택 | 해제 | 해제 | 미정 | 미정 | 선택 | 미정 |  | 미정 | BT180180 | H
B44912 | 2018-04-17 | 2 | D |  | 5 | A | SCR420HBS | 소입성보증강 | C2 | BM#2 | 1618 | 41 | 1635 | 1575 | 38 | 6800 |  | 1 | 0.37 | 19 |  | -2.34 | 1575 | 1636 | 0 | 4.31 | 0 | 5 | 69 | 46 | Y |  | 2018-04-17 16:02 | 67 | 1086 | 29 | 32 | 33 | 34 | 33 | 32 | 31 | 30 | 29 | 27 | 25 |  |  | 25 | 31 | 34 | 25 | 0 | -0.26 | Y | 35.03 | Y | -0.4 | [8 empty] | N | N | N | 110 | 0.52 | 56 | 101508 | 96900 | 120 | 13200 | 15 | 1 | 10 | 2018-04-17 16:05 | 1575 | 117 |  | 20 |  | * STR#1 EDGE HEATER 증류수 누수로 미적용 이상공정 등록 생관통보 | [14 empty] | 104.97 | 100 | 0 | 0 | 0 |  | 450 | 300 | 해제 | 선택 | 0 | 0 | 0 |  | 450 | 300 | 선택 | 선택 | 해제 | 미정 | 미정 | 미정 | 미정 |  | 미정 | BT180180 | H
A44970 | 2018-04-17 | 1 | D |  | 3 | A | AE1055LS | 탄소강 | G-AE1055LS | BM#1 | 0 | 40 | 1590 | 1563 | 1 | 3500 |  | 3 | 0.29 | 25 |  | -1.32 | 1552 | 1590 | 0 | 17.92 |  | 30 | 55 | 44 | Y |  | 2018-04-17 16:03 | 68 | 1086 | 41 | 41 | 41 | 41 | 40 | 39 | 39 | 39 | 38 | 37 | 37 | 37 |  | 37 | 39 | 41 | 37 | 41 | -0.09 |  | 44.95 | Y | 0 | [8 empty] | N | N | Y | 210 | 0.5 | 60 | 101508 | 96380 | 7070 | 14900 | 17 | 1 |  | 2018-04-17 16:11 | 1552 | 96 |  | 23 | [16 empty] | 97.6 | 100 | 0 | 0 | 0 |  | 400 |  | 선택 | 해제 | 0 | 0 | 0 |  | 400 |  | 선택 | 해제 | 해제 | 미정 | 미정 | 선택 | 미정 |  | 미정 | BT180180 | H
B44913 | 2018-04-17 | 2 | D |  | 6 | A | SCR420HBS | 소입성보증강 | C2 | BM#2 | 1642 | 42 | 1655 | 1597 | 33 | 6700 |  | 1 | 0.37 | 18 |  | -2.28 | 1594 | 1658 | 0 | 4.97 | 0 | 21 | 1 | 24132 | Y |  | 2018-04-17 17:17 | 86 | 1103 | 23 | 41 | 50 | 54 | 56 | 56 | 55 | 54 | 53 | 52 | 50 | 49 |  | 49 | 49 | 56 | 49 | 0 | -0.2 | Y | 34.98 | Y | -0.2 | [8 empty] | N | N | N | 100 | 0.48 | 56 | 82990 | 89470 | 4770 | 13200 | 15 | 1 | 20 | 2018-04-17 17:14 | 1594 | 103 |  | 5 |  | * STR#1 EDGE HEATER 증류수 누수로 미적용 이상공정 등록 생관통보 * 주입중 전공정 작업지연 감속주입 함. | [14 empty] | 88.1 | 100 | 0 | 0 | 0 |  | 450 | 300 | 해제 | 선택 | 0 | 0 | 0 |  | 450 | 300 | 선택 | 선택 | 해제 | 미정 | 미정 | 미정 | 미정 |  | 미정 | BT180180 | C
A44971 | 2018-04-17 | 1 | D |  | 4 | A | AE1055LS | 탄소강 | G-AE1055LS | BM#1 | 1610 | 40 | 1594 | 1549 | 37 | 4600 |  | 3 | 0.29 | 26 |  | -0.81 | 1570 | 1594 | 0 | 21.72 |  | 23 | 58 | 70 | Y |  | 2018-04-17 17:08 | 86 | 1087 | 36 | 36 | 37 | 38 | 38 | 37 | 37 | 36 | 35 | 34 | 33 | 33 | 33 | 33 | 36 | 38 | 33 | 37 | -0.11 | Y | 45 | Y | 0 | [8 empty] | N | N | Y | 200 | 0.5 | 64 | 101508 | 101400 | 7060 | 15400 | 17 | 1 |  | 2018-04-17 17:14 | 1550 | 98 |  | 20 | [16 empty] | 93.08 | 100 | 0 | 0 | 0 |  | 400 |  | 선택 | 해제 | 0 | 0 | 0 |  | 400 |  | 선택 | 해제 | 해제 | 미정 | 미정 | 선택 | 미정 |  | 미정 | BT180180 | H
B44914 | 2018-04-17 | 2 | D |  | 7 | B | SCR420HBS | 소입성보증강 | C2 | BM#2 | 1594 | 44 | 1624 | 1557 | 38 | 7300 |  | 1 | 0.42 | 18 |  | -2.57 | 1578 | 1646 | 0 | 5.21 | 0 | 19 | 85 | 64 | Y |  | 2018-04-17 18:10 | 70 | 1086 | 47 | 44 | 44 | 44 | 44 | 42 | 41 | 40 | 39 | 38 | 36 | 35 | 34 | 34 | 41 | 44 | 34 | 44 | -0.21 |  | 47.58 | Y | -0.2 | [8 empty] | N | N | N | 150 | 0.47 | 58 | 91289 | 90690 | 1890 | 12100 | 15 | 1 | 40 | 2018-04-17 18:12 | 1578 | 103 |  | 11 |  | * STR#1 EDGE HEATER 증류수 누수로 미적용 이상공정 등록 생관통보 * 전공정 작업지연 감속주입 함.-래들 도착지연 추가 감속주입 함. | [14 empty] | 98.69 | 100 | 0 | 0 | 0 |  | 450 | 300 | 해제 | 선택 | 0 | 0 | 0 |  | 450 | 300 | 선택 | 선택 | 해제 | 미정 | 미정 | 미정 | 미정 |  | 미정 | BT180180 | C
A44972 | 2018-04-17 | 1 | D |  | 5 | A | AE1055LS | 탄소강 | G-AE1055LS | BM#1 | 1632 | 40 | 1587 | 1575 | 38 | 3100 |  | 3 | 0.29 | 28 |  | -1.15 | 1551 | 1587 | 0 | 21.4 |  | 18 | 31 | 74 | Y |  | 2018-04-17 18:07 | 67 | 1086 | 32 | 34 | 36 | 37 | 38 | 37 | 36 | 36 | 35 | 34 | 34 | 33 | 33 | 33 | 35 | 38 | 33 | 36 | -0.13 | Y | 39.97 | Y | 0 | [8 empty] | N | N | Y | 190 | 0.5 | 61 | 101508 | 97880 | 7050 | 15800 | 17 | 1 |  | 2018-04-17 18:20 | 1551 | 101 |  | 25 | [16 empty] | 96.22 | 100 | 0 | 0 | 0 |  | 400 |  | 선택 | 해제 | 0 | 0 | 0 |  | 400 |  | 선택 | 해제 | 해제 | 미정 | 미정 | 선택 | 미정 |  | 미정 | BT180180 | H
B44915 | 2018-04-17 | 2 | D | TUNDISH교체전 | 8 | A | SCR420HBS | 소입성보증강 | C2 | BM#2 | 1591 | 46 | 1626 | 1545 | 40 | 7900 |  | 1 | 0.36 | 18 |  | -2.24 | 1588 | 1643 | 0 | 3.11 | 0 | 31 | 5 | 67 | Y |  | 2018-04-17 19:14 | 80 | 1086 | 29 | 40 | 44 | 46 | 47 | 46 | 45 | 43 | 42 | 41 | 39 | 37 |  | 37 | 42 | 47 | 37 | 0 | -0.29 | Y | 34.98 | Y | -0.4 | [8 empty] | N | N | N | 140 | 0.51 | 59 | 98801 | 103350 | 150 | 2000 | 15 | 1 | 10 | 2018-04-17 19:12 | 1588 | 107 |  | 11 |  | * STR#1 EDGE HEATER 증류수 누수로 미적용 이상공정 등록 생관통보 | 090FDBBA87F44C14B336DE9091C7FDD8 | 095B23080E0D4FCF92129B279B570803 | D230D2BB64CA4367B7D252B401FB1B0B | [11 empty] | 95.46 | 100 | 0 | 3000 | 0 |  | 450 | 300 | 해제 | 선택 | 0 | 3150 | 0 |  | 450 | 300 | 선택 | 선택 | 해제 | 미정 | 미정 | 미정 | 미정 |  | 미정 | BT180180 | C
A44973 | 2018-04-17 | 1 | D |  | 6 | A | AE1055LS | 탄소강 | G-AE1055LS | BM#1 | 1637 | 40 | 1587 | 1577 | 39 | 3400 |  | 3 | 0.29 | 25 |  | -1.58 | 1541 | 1587 | 0 | 20.81 |  | 2 | 21 | 146 | Y |  | 2018-04-17 19:07 | 57 | 1088 | 31 | 29 | 29 | 28 | 28 | 27 | 26 | 26 | 25 | 24 | 24 | 24 | 24 | 24 | 27 | 29 | 24 | 24 | -0.1 |  | 50.02 | Y | 0 | [8 empty] | N | N | Y | 180 | 0.5 | 63 | 101508 | 98640 | 7020 | 15700 | 17 | 1 |  | 2018-04-17 19:16 | 1541 | 103 |  | 29 | [16 empty] | 95.54 | 100 | 0 | 0 | 0 |  | 400 |  | 선택 | 해제 | 0 | 0 | 0 |  | 400 |  | 선택 | 해제 | 해제 | 미정 | 미정 | 선택 | 미정 |  | 미정 | BT180180 | H
A44974 | 2018-04-17 | 1 | D |  | 7 | A | AE1055LS | 탄소강 | G-AE1055LS | BM#1 | 1611 | 40 | 1585 | 1557 | 38 | 3900 |  | 3 | 0.3 | 26 |  | -1.44 | 1543 | 1585 | 0 | 19.74 |  | 5 | 70 | 79 | Y |  | 2018-04-17 20:10 | 59 | 1086 | 22 | 25 | 27 | 29 | 29 | 30 | 30 | 29 | 28 | 26 | 26 | 26 | 25 | 25 | 27 | 30 | 25 | 29 | -0.14 | Y | 35 | Y | -0.2 | [8 empty] | N | N | Y | 230 | 0.46 | 64 | 84590 | 97080 | 7030 | 15900 | 17 | 1 |  | 2018-04-17 20:21 | 1543 | 107 |  | 29 |  | *전공정 작업지연 감속주입(11%이상) ID: 102~105.202~205 | [14 empty] | 80.79 | 100 | 0 | 0 | 0 |  | 400 |  | 선택 | 해제 | 0 | 0 | 0 |  | 400 |  | 선택 | 해제 | 해제 | 미정 | 미정 | 선택 | 미정 |  | 미정 | BT180180 | H
B44916 | 2018-04-17 | 2 | D | TUNDISH교체 | 1 | A | AE4130MV | 합금강 | D | BM#2 | 1569 | 49 | 1644 | 1525 | 39 | 9000 |  | 1 | 0.39 | 18 |  | -2.28 | 1579 | 1644 | 1.44 | 0 | 0 | 10 | 20 | 119 | Y |  | 2018-04-17 20:20 | 77 | 1087 | -159 | 19 | 16 | 16 | 20 | 25 | 27 | 28 | 29 | 30 | 30 | 30 | 30 | 30 | 25 | 30 | 30 | 30 | 0 |  | 19.9 | Y | 0 | 0.7 | 2.96 | 2.96 | 1.64 |  |  |  |  | N | N | N | 150 | 0.49 | 62 | 93984 | 102420 | 1440 | 14400 | 11 | 2 | 10 | 2018-04-17 20:20 | 1586 | 129 |  | 27 |  | * T/D FLUX 용탕부: 120 KG / 유탕부: 15KG 투입 *10분 수소측정값 3PPM 초과로 2회 측정.(1차:2.96PPM2차:2.58PPM) *첫 HEAT 수소측정 기준초과(10분)이상공정 등록 및 생관통보. * STR#1 EDGE HEATER 증류수 누수로 미적용 이상공정 등록 생관통보 | [14 empty] | 89.51 | 100 | 700 | 0 | 0 |  | 650 | 400 | 해제 | 선택 | 700 | 0 | 0 |  | 650 | 400 | 선택 | 선택 | 해제 | 미정 | 미정 | 미정 | 미정 |  | 미정 | RB180.00 | H
B44917 | 2018-04-17 | 2 | A |  | 2 | A | AE4130MV | 합금강 | D | BM#2 | 1583 | 39 | 1644 | 1555 | 32 | 6600 |  | 1 | 0.35 | 20 |  | 0.21 | 1574 | 1586 | 1.77 | 0 | 0 | 21 | 2 | 72 | Y |  | 2018-04-17 21:24 | 72 | 1086 | 29 | 30 | 32 | 33 | 32 | 32 | 32 | 31 | 30 | 29 | 28 |  |  | 28 | 31 | 33 | 28 | 32 | -0.14 | Y | 35.02 | Y | -0.2 | 0.7 | 1.45 | 1.45 | 1.35 |  |  |  |  | N | N | N | 140 | 0.5 | 54 | 93984 | 89720 | 380 | 14900 | 11 | 2 |  | 2018-04-17 21:28 | 1574 | 132 |  | 28 | [16 empty] | 104.43 | 100 | 0 | 0 | 0 |  | 650 | 400 | 해제 | 선택 | 0 | 0 | 0 |  | 650 | 400 | 선택 | 선택 | 해제 | 미정 | 미정 | 미정 | 미정 |  | 미정 | RB180.00 | H
A44975 | 2018-04-17 | 1 | A |  | 8 | B | AE1055LS | 탄소강 | G-AE1055LS | BM#1 | 1587 | 49 | 1578 | 1538 | 48 | 4800 |  | 3 | 0.29 | 25 |  | -0.97 | 1550 | 1578 | 0 | 20.3 |  | 23 | 59 | 69 | Y |  | 2018-04-17 21:17 | 66 | 1086 | 24 | 26 | 29 | 31 | 33 | 33 | 34 | 34 | 33 | 33 | 33 | 32 | 32 | 32 | 32 | 34 | 32 | 33 | -0.02 | Y | 30.02 | Y | 0 | [8 empty] | N | N | Y | 220 | 0.48 | 62 | 84590 | 96250 | 7070 | 10520 | 17 | 1 |  | 2018-04-17 21:25 | 1550 | 112 |  | 28 |  | *전공정 작업지연 감속주입(11%이상) ID:101.102.201.202 *A44976Heat L/D 강제개공후 롱노즐 삽입순간 OVER FLOW발생-나탕주입및 T/D 잔강 미달 이상재등록ID:105.205 | [14 empty] | 81.93 | 100 | 0 | 0 | 0 |  | 400 |  | 선택 | 해제 | 0 | 0 | 0 |  | 400 |  | 선택 | 해제 | 해제 | 미정 | 미정 | 선택 | 미정 |  | 미정 | BT180180 | H
A44976 | 2018-04-17 | 1 | A |  | 9 | B | AE1055LS | 탄소강 | G-AE1055LS | BM#1 | 1595 | 40 | 1589 | 1533 | 32 | 5300 |  | 3 | 0.29 | 26 |  | -1.31 | 1543 | 1581 | 0 | 19 |  | 30 | 56 | 196 | N | 3 | 2018-04-17 22:32 | 59 | 1088 | 30 | 26 | 26 | 16 | 22 | 21 | 21 | 21 | 21 | 21 | 20 |  |  | 20 | 22 | 26 | 16 | 21 | -2 |  | 5 | Y | -0.2 | [8 empty] | N | N | Y | 210 | 0.46 | 50 | 84590 | 78160 | 28940 | 15980 | 17 | 1 |  | 2018-04-17 22:37 | 1543 | 99 |  | 19 |  | *L/D 강제개공후 롱노즐 삽입순간 OVER FLOW발생-나탕주입및 T/D 잔강 미달 이상재등록ID:101.201 *STR#1,#2 클로깅으로 감속주입-정속주입 강종 감속으로 이상재 등록ID:104.105.204.205 *STR#1,#2 클로깅으로 L/D 잔강 29ton내림 | [14 empty] | 78.98 | 100 | 0 | 0 | 0 |  | 400 |  | 선택 | 해제 | 0 | 0 | 0 |  | 400 |  | 선택 | 해제 | 해제 | 미정 | 미정 | 해제 | 선택 | 8 | 미정 | BT180180 | H
B44918 | 2018-04-17 | 2 | A |  | 3 | A | AE4130MV | 합금강 | D | BM#2 | 1576 | 46 | 1625 | 1546 | 41 | 8100 |  | 1 | 0.37 | 18 |  | -2.22 | 1571 | 1640 | 4.44 | 0 | 0 | 18 | 32 | 47 | Y |  | 2018-04-17 22:24 | 69 | 1088 | 24 | 29 | 32 | 33 | 34 | 33 | 32 | 31 | 30 | 29 | 28 | 27 | 25 | 25 | 30 | 34 | 25 | 0 | -0.22 | Y | 40 | Y | -0.4 | 0.9 | 1.36 | 1.36 | 1.16 |  |  |  |  | N | N | N | 130 | 0.5 | 61 | 102528 | 100870 | 20 |  | 11 | 2 |  | 2018-04-17 22:30 | 1571 | 129 |  | 25 | [16 empty] | 102.22 | 100 | 0 | 0 | 0 |  | 650 | 400 | 해제 | 선택 | 0 | 0 | 0 |  | 650 | 400 | 선택 | 선택 | 해제 | 미정 | 미정 | 미정 | 미정 |  | 미정 | RB180.00 | H
B44919 | 2018-04-17 | 2 | A |  | 4 | A | AE4130MV | 합금강 | D | BM#2 | 1599 | 43 | 1645 | 1557 | 40 | 7900 |  | 1 | 0.39 | 18 |  | -2.15 | 1576 | 1647 | 7.99 | 0 | 0 | 19 | 86 | 123 | Y |  | 2018-04-17 23:26 | 74 | 1087 | 22 | 30 | 33 | 35 | 35 | 34 | 33 | 32 | 30 | 28 | 26 | 23 |  | 23 | 30 | 35 | 23 | 0 | -0.3 | Y | 40.02 | Y | -0.6 |  | 1.16 | 1.16 | 1.09 |  |  |  |  | N | N | N | 120 | 0.5 | 57 | 102528 | 93160 | 1490 | 15300 | 11 | 2 |  | 2018-04-17 23:29 | 1576 | 130 |  | 27 |  | *생왕겨 미투입 TEST | [14 empty] | 108.32 | 100 | 0 | 0 | 0 |  | 650 | 400 | 선택 | 선택 | 0 | 0 | 0 |  | 650 | 400 | 선택 | 선택 | 해제 | 미정 | 미정 | 미정 | 미정 |  | 미정 | RB180.00 | H
A44977 | 2018-04-17 | 1 | A |  | 10 | A | AE1055LS | 탄소강 | G-AE1055LS | BM#1 | 1598 | 41 | 1593 | 1550 | 29 | 4600 |  | 3 | 0.29 | 25 |  | -1.46 | 1550 | 1592 | 0 | 15.31 |  | 2 | 22 | 74 | Y |  | 2018-04-17 23:33 | 66 | 1099 | 20 | 29 | 32 | 34 | 35 | 35 | 34 | 34 | 34 | 33 | 33 | 32 | 32 | 31 | 32 | 35 | 31 | 34 | -0.09 | Y | 45.02 | Y | -0.2 | [8 empty] | N | N | Y | 200 | 0.46 | 66 | 101508 | 99020 | 7000 | 16100 | 17 | 1 |  | 2018-04-17 23:40 | 1550 | 91 |  | 11 |  | *전공정 지연으로 감속주입-정속주입 강종 감속으로 이상재 등록 | [14 empty] | 95.76 | 100 | 0 | 0 | 0 |  | 400 |  | 선택 | 해제 | 0 | 0 | 0 |  | 400 |  | 선택 | 해제 | 해제 | 미정 | 미정 | 선택 | 미정 |  | 미정 | BT180180 | H
A44978 | 2018-04-17 | 1 | A |  | 11 | A | AE1055LS | 탄소강 | G-AE1055LS | BM#1 | 1577 | 41 | 1588 | 1524 | 26 | 4700 |  | 3 | 0.28 | 25 |  | -1.23 | 1553 | 1588 | 0 | 11.69 |  | 10 | 21 | 64 | Y |  | 2018-04-18 00:25 | 69 | 1137 | 30 | 33 | 35 | 36 | 37 | 37 | 36 | 36 | 36 | 35 | 34 | 34 | 34 | 34 | 35 | 37 | 34 | 36 | -0.04 | Y | 40.02 | Y | 0 | [8 empty] | N | N | Y | 190 | 0.46 | 61 | 84590 | 95560 | 7040 | 16610 | 17 | 1 |  | 2018-04-18 00:36 | 1553 | 102 |  | 30 |  | *전공정 지연으로 감속주입-정속주입 강종 감속으로 이상재 등록 | [14 empty] | 82.49 | 100 | 0 | 0 | 0 |  | 400 |  | 선택 | 해제 | 0 | 0 | 0 |  | 400 |  | 선택 | 해제 | 해제 | 미정 | 미정 | 선택 | 미정 |  | 미정 | BT180180 | H
B44920 | 2018-04-17 | 2 | A |  | 5 | A | AE4130MV | 합금강 | D | BM#2 | 1582 | 45 | 1644 | 1544 | 41 | 8100 |  | 1 | 0.39 | 18 |  | -2 | 1569 | 1637 | 8.65 | 0 | 0 | 5 | 71 | 41 | Y |  | 2018-04-18 00:28 | 67 | 1129 | 19 | 28 | 35 | 38 | 38 | 37 | 36 | 35 | 33 | 31 | 29 | 27 | 24 | 20 | 31 | 38 | 20 | 0 | -0.36 | Y | 50 | Y | -0.8 | 0.8 | 1.17 | 1.17 | 1.22 |  |  |  |  | N | N | N | 110 | 0.5 | 65 | 102528 | 106590 | -340 | 13700 | 11 | 2 |  | 2018-04-18 00:31 | 1569 | 130 |  | 24 |  | *생왕겨 미투입 TEST | [14 empty] | 96.5 | 100 | 0 | 0 | 0 |  | 650 | 400 | 해제 | 선택 | 0 | 0 | 0 |  | 650 | 400 | 선택 | 선택 | 해제 | 미정 | 미정 | 미정 | 미정 |  | 미정 | RB180.00 | H
B44921 | 2018-04-17 | 2 | A | 잔강최소화전 | 6 | A | AE4130MV | 합금강 | D | BM#2 | 1588 | 42 | 1664 | 1566 | 34 | 6800 |  | 1 | 0.43 | 18 |  | -2.44 | 1575 | 1658 | 9.49 | 0 | 0 | 21 | 3 | 39 | Y |  | 2018-04-18 01:25 | 73 | 1124 | 17 | 30 | 35 | 39 | 40 | 36 | 40 | 39 | 28 | 34 | 35 | 33 |  | 33 | 34 | 40 | 28 | 0 | -0.6 | Y | 19.98 | Y | -0.41 | 0.9 | 1.02 | 1.02 | 0.98 |  |  |  |  | N | N | N | 100 | 0.5 | 57 | 80730 | 94650 | 1430 | 3000 | 11 | 2 |  | 2018-04-18 01:31 | 1575 | 138 |  | 36 |  | *생왕겨 미투입 TEST | [14 empty] | 84.14 | 100 | 0 | 3547 | 0 |  | 650 | 400 | 해제 | 선택 | 0 | 3411 | 0 |  | 650 | 400 | 선택 | 선택 | 해제 | 미정 | 미정 | 미정 | 선택 | 6 | 미정 | RB180.00 | H
A44979 | 2018-04-17 | 1 | A |  | 12 | A | AE1055LS | 탄소강 | G-AE1055LS | BM#1 | 1601 | 41 | 1596 | 1520 | 30 | 5100 |  | 3 | 0.27 | 25 |  | -1.36 | 1557 | 1596 | 0 | 13.09 |  | 23 | 60 | 65 | Y |  | 2018-04-18 01:27 | 73 | 1087 | 33 | 35 | 37 | 39 | 39 | 39 | 39 | 39 | 39 | 38 | 38 | 38 | 37 | 37 | 38 | 39 | 37 | 39 | -0.04 | Y | 45 | Y | -0.2 | [8 empty] | N | N | Y | 180 | 0.49 | 61 | 101508 | 98430 | 7020 | 15340 | 17 | 1 |  | 2018-04-18 01:36 | 1557 | 108 |  | 32 |  | *자동:1505℃ 수동:1501℃ | [14 empty] | 96.31 | 100 | 0 | 0 | 0 |  | 400 |  | 선택 | 해제 | 0 | 0 | 0 |  | 400 |  | 선택 | 해제 | 해제 | 미정 | 미정 | 선택 | 미정 |  | 미정 | BT180180 | H
A44980 | 2018-04-17 | 1 | A |  | 13 | A | AE1055LS | 탄소강 | G-AE1055LS | BM#1 | 1579 | 40 | 1575 | 1537 | 31 | 5100 |  | 3 | 0.29 | 25 |  | -1.21 | 1540 | 1575 | 0 | 16.94 |  | 30 | 57 | 68 | Y |  | 2018-04-18 02:42 | 56 | 1131 | 37 | 36 | 35 | 34 | 33 | 32 | 31 | 30 | 29 | 28 | 27 | 26 | 26 | 26 | 31 | 35 | 26 | 0 | -0.18 |  | 50 | Y | 0 | [8 empty] | N | N | Y | 230 | 0.5 | 64 | 101508 | 105910 | 7040 | 15830 | 17 | 1 |  | 2018-04-18 02:50 | 1540 | 97 |  | 21 | [16 empty] | 89.91 | 100 | 0 | 0 | 0 |  | 400 |  | 선택 | 해제 | 0 | 0 | 0 |  | 400 |  | 선택 | 해제 | 해제 | 미정 | 미정 | 선택 | 미정 |  | 미정 | BT180180 | H
B44922 | 2018-04-17 | 2 | A | 잔강최소화 | 7 | A | AE4140M12 | 합금강 | D | BM#2 | 1545 | 52 | 1624 | 1517 | 46 | 9500 |  | 1 | 0.37 | 18 |  | -2.16 | 1574 | 1634 | 3.22 | 0 | 0 | 18 | 33 | 35 | Y |  | 2018-04-18 02:42 | 83 | 1123 | -240 | 22 | 41 | 42 | 42 | 42 | 42 | 41 | 40 | 39 | 38 | 37 |  | 37 | 31 | 42 | 37 | 42 | -0.12 | Y | 40 | Y | -0.2 |  |  |  | 0.92 |  |  |  |  | N | N | N | 150 | 0.48 | 57 | 90342 | 103430 | 1910 | 15800 | 11 | 2 |  | 2018-04-18 02:52 | 1574 | 140 |  | 29 |  | *샘플 303.403 300mm (M-EMS TEST 비교군) | [14 empty] | 86.99 | 100 | 2600 | 0 | 300 |  | 650 | 400 | 해제 | 해제 | 2600 | 0 | 300 |  | 650 | 400 | 선택 | 해제 | 선택 | 미정 | 미정 | 미정 | 미정 |  | 미정 | RB196.85 | C
A44981 | 2018-04-17 | 1 | A |  | 14 | A | AE1055LS | 탄소강 | G-AE1055LS | BM#1 | 1576 | 40 | 1594 | 1509 | 32 | 5200 |  | 3 | 0.27 | 27 |  | -1.38 | 1549 | 1591 | 0 | 18.7 |  | 2 | 23 | 70 | Y |  | 2018-04-18 03:49 | 65 | 1127 | 26 | 29 | 33 | 33 | 35 | 35 | 34 | 34 | 34 | 33 | 33 | 33 | 33 | 33 | 33 | 35 | 33 | 34 | -0.03 | Y | 40 | Y | 0 | [8 empty] | N | N | Y | 220 | 0.5 | 62 | 152262 | 98950 | 7070 | 15910 | 17 | 1 |  | 2018-04-18 03:57 | 1549 | 98 |  | 19 |  | *유사강종 연연주 혼탕부 성분 확인 ID:107~109.207~209 | [14 empty] | 143.71 | 100 | 0 | 0 | 0 |  | 400 |  | 선택 | 해제 | 0 | 0 | 0 |  | 400 |  | 선택 | 해제 | 해제 | 미정 | 미정 | 선택 | 미정 |  | 미정 | BT180180 | H
B44923 | 2018-04-17 | 2 | A |  | 8 | A | AE4140M12 | 합금강 | D | BM#2 | 1572 | 46 | 1636 | 1547 | 38 | 7500 |  | 1 | 0.4 | 18 |  | -2.12 | 1561 | 1627 | 4.6 | 0 | 0 | 19 | 87 | 54 | Y |  | 2018-04-18 03:32 | 70 | 1142 | 34 | 34 | 35 | 36 | 36 | 35 | 34 | 34 | 32 | 32 | 30 | 29 | 27 | 25 | 33 | 36 | 25 | 34 | -0.22 | Y | 50.02 | Y | -0.4 |  |  |  | 1.09 |  |  |  | Y | Y | Y | Y | 140 | 0.47 | 68 | 106778 | 104790 | 80 | 14900 | 11 | 2 |  | 2018-04-18 03:51 | 1571 | 135 |  | 40 | [16 empty] | 102.72 | 100 | 0 | 0 | 0 |  | 650 | 400 | 해제 | 해제 | 0 | 0 | 0 |  | 650 | 400 | 선택 | 해제 | 선택 | 미정 | 미정 | 미정 | 미정 |  | 미정 | RB209.55 | C
A44982 | 2018-04-17 | 1 | B |  | 15 | A | P-AE1055LS | 탄소강 | G-AE1055LS | BM#1 | 1593 | 41 | 1589 | 1534 | 34 | 5700 |  | 3 | 0.27 | 30 |  | -0.89 | 1559 | 1589 | 0 | 18.54 |  | 10 | 22 | 71 | Y |  | 2018-04-18 04:52 | 74 | 1133 | 31 | 34 | 37 | 38 | 38 | 38 | 38 | 37 | 36 | 36 | 35 | 35 |  | 35 | 36 | 38 | 35 | 38 | -0.07 | Y | 39.98 | Y | 0 | [8 empty] | N | N | Y | 210 | 0.48 | 59 | 50754 | 94190 | 7130 | 15400 | 17 | 1 |  | 2018-04-18 04:58 | 1559 | 104 |  | 21 |  | *유사강종 연연주 혼탕부 성분 확인 ID:101.201 | [14 empty] | 50.15 | 100 | 0 | 0 | 0 |  | 650 |  | 선택 | 해제 | 0 | 0 | 0 |  | 650 |  | 선택 | 해제 | 해제 | 미정 | 미정 | 선택 | 미정 |  | 미정 | BT180180 | H
B44924 | 2018-04-17 | 2 | B |  | 9 | A | AE4140M12 | 합금강 | D | BM#2 | 1572 | 52 | 1626 | 1535 | 42 | 8300 |  | 1 | 0.39 | 18 |  | -2.39 | 1551 | 1623 | 5.67 | 0 | 0 | 5 | 72 | 44 | Y |  | 2018-04-18 04:43 | 60 | 1138 | 23 | 25 | 28 | 29 | 30 | 30 | 30 | 29 | 29 | 28 | 28 | 27 | 27 | 26 | 28 | 30 | 26 | 30 | -0.08 | Y | 50 | Y | 0 |  |  |  | 0.87 |  |  |  | Y | Y | Y | Y | 130 | 0.47 | 71 | 95138 | 109400 | 1140 | 16300 | 11 | 2 | 10 | 2018-04-18 04:53 | 1551 | 147 |  | 40 | [16 empty] | 85.98 | 100 | 0 | 0 | 0 |  | 650 | 400 | 해제 | 해제 | 0 | 0 | 0 |  | 650 | 400 | 선택 | 해제 | 선택 | 미정 | 미정 | 미정 | 미정 |  | 미정 | RB200.00 | C
A44983 | 2018-04-17 | 1 | B |  | 16 | A | P-AE1055LS | 탄소강 | G-AE1055LS | BM#1 | 1608 | 40 | 1597 | 1554 | 30 | 4800 |  | 3 | 0.27 | 25 |  | -1.47 | 1552 | 1595 | 0 | 17.71 |  | 23 | 61 | 66 | Y |  | 2018-04-18 05:46 | 67 | 1127 | 35 | 35 | 36 | 36 | 37 | 36 | 36 | 35 | 34 | 34 | 33 | 32 | 32 | 32 | 35 | 37 | 32 | 36 | -0.11 | Y | 45 | Y | 0 | [8 empty] | N | N | Y | 200 | 0.48 | 68 | 101508 | 104730 | 7090 | 15800 | 17 | 1 |  | 2018-04-18 05:58 | 1552 | 104 |  | 28 | [16 empty] | 90.83 | 100 | 0 | 0 | 0 |  | 650 |  | 선택 | 해제 | 0 | 0 | 0 |  | 650 |  | 선택 | 해제 | 해제 | 미정 | 미정 | 선택 | 미정 |  | 미정 | BT180180 | H
B44925 | 2018-04-17 | 2 | B |  | 10 | A | AE4140M12 | 합금강 | D | BM#2 | 1588 | 46 | 1654 | 1545 | 38 | 7600 |  | 1 | 0.42 | 18 |  | -2.35 | 1564 | 1643 | 5.05 | 0 | 0 | 21 | 4 | 46 | Y |  | 2018-04-18 05:49 | 73 | 1139 | 24 | 29 | 33 | 35 | 36 | 36 | 36 | 35 | 33 | 33 | 31 | 30 | 28 | 28 | 32 | 36 | 28 | 36 | -0.2 | Y | 39.98 | Y | -0.4 |  |  |  | 0.84 |  |  |  | Y | Y | Y | Y | 120 | 0.47 | 63 | 94290 | 98540 | 1080 | 14900 | 11 | 2 | 20 | 2018-04-18 05:54 | 1564 | 158 |  | 47 | [16 empty] | 91.77 | 100 | 0 | 0 | 0 |  | 650 | 400 | 해제 | 해제 | 0 | 0 | 0 |  | 650 | 400 | 선택 | 해제 | 선택 | 미정 | 미정 | 미정 | 미정 |  | 미정 | RB177.80 | C
A44984 | 2018-04-17 | 1 | B |  | 17 | A | P-AE1055LS | 탄소강 | G-AE1055LS | BM#1 | 1608 | 40 | 1596 | 1569 | 19 | 2900 |  | 3 | 0.27 | 25 |  | -1.42 | 1549 | 1590 | 0 | 15.14 |  | 31 | 6 | 536 | Y |  | 2018-04-18 06:47 | 64 | 1129 | 31 | 29 | 28 | 28 | 28 | 28 | 26 | 26 | 26 | 25 | 25 | 25 | 24 | 24 | 27 | 28 | 24 | 28 | -0.08 | Y | 50 | Y | -0.2 | [8 empty] | N | N | Y | 190 | 0.48 | 60 | 101508 | 92140 | 7090 | 15500 | 17 | 1 |  | 2018-04-18 06:55 | 1549 | 115 |  | 36 | [16 empty] | 102.38 | 100 | 0 | 0 | 0 |  | 650 |  | 선택 | 해제 | 0 | 0 | 0 |  | 650 |  | 선택 | 해제 | 해제 | 미정 | 미정 | 선택 | 미정 |  | 미정 | BT180180 | H
B44926 | 2018-04-17 | 2 | B |  | 11 | A | AE4140M12 | 합금강 | D | BM#2 | 1582 | 59 | 1635 | 1534 | 41 | 8300 |  | 1 | 0.41 | 19 |  | -1.98 | 1569 | 1629 | 1.72 | 0 | 0 | 18 | 34 | 31 | Y |  | 2018-04-18 06:56 | 78 | 1138 | 25 | 30 | 35 | 37 | 38 | 38 | 38 | 38 | 37 | 36 | 35 | 34 | 32 | 30 | 35 | 38 | 30 | 38 | -0.18 | Y | 45.02 | Y | -0.4 |  |  |  | 1.04 |  |  |  | N | N | N | N | 110 | 0.47 | 66 | 106218 | 102840 | 820 | 15700 | 11 | 2 | 40 | 2018-04-18 06:59 | 1569 | 163 |  | 48 | [16 empty] | 102.58 | 100 | 0 | 0 | 0 |  | 650 | 400 | 해제 | 해제 | 0 | 0 | 0 |  | 650 | 400 | 선택 | 해제 | 선택 | 미정 | 미정 | 미정 | 미정 |  | 미정 | RB177.80 | H
A44985 | 2018-04-18 | 1 | B |  | 18 | A | P-AE1055LS | 탄소강 | G-AE1055LS | BM#1 | 1625 | 63 | 1587 | 1572 | 37 | 6200 |  | 3 | 0.26 | 25 |  | 53.94 | 1550 | 0 | 0.04 | 14.11 |  | 30 | 58 |  | Y |  | 2018-04-18 08:15 | 65 | 1086 | 24 | 32 | 36 | 38 | 38 | 38 | 37 | 37 | 36 | 35 | 35 | 34 | 34 | 34 | 35 | 38 | 34 | 38 | -0.09 | Y | 44.97 | Y | 0 | [8 empty] | N | N | Y | 180 | 0.48 | 62 | 84590 | 95110 | 7030 | 14600 | 17 | 1 |  | 2018-04-18 08:23 | 1550 | 118 |  | 9 | [16 empty] | 82.85 | 100 | 0 | 0 | 0 |  | 650 |  | 선택 | 해제 | 0 | 0 | 0 |  | 650 |  | 선택 | 해제 | 해제 | 미정 | 미정 | 선택 | 미정 |  | 미정 | BT180180 | H
B44927 | 2018-04-18 | 2 | B | TUNDISH교체전 | 12 | A | AE4140M12 | 합금강 | D | BM#2 | 1575 | 46 | 1586 | 1547 | 41 | 8200 |  | 3 | 0.28 | 18 |  | -1.46 | 1584 | 1616 | 9.32 | 0 |  | 19 | 88 | 41 | Y |  | 2018-04-18 07:42 | 93 | 1096 | 28 | 33 | 37 | 40 | 42 | 42 | 42 | 42 | 42 | 41 | 41 | 40 | 40 | 39 | 39 | 42 | 39 | 42 | -0.06 | Y | 50 | Y | 0 |  |  |  | 0.99 |  |  |  | N | N | N | N | 100 | 0.51 | 72 | 129650 | 120560 | 1390 | 2000 | 11 | 2 | 10 | 2018-04-18 08:08 | 1584 | 151 |  | 70 |  | * 샘플채취 ID: 303, 403(300) | B7D54C0F1E2D43EE9F550E9A102905D9 | 56CB86DDC5A04E80A6CE3C79BC29B1FC | FDED0C836EBF4A3CBF1B1F1C1E047799 | [11 empty] | 106.31 | 100 | 0 | 3350 | 300 |  | 400 | 400 | 해제 | 해제 | 0 | 2850 | 300 |  | 400 | 400 | 선택 | 해제 | 선택 | 미정 | 미정 | 미정 | 미정 |  | 미정 | RB190.50 | C
A44986 | 2018-04-18 | 1 | B |  | 19 | A | P-AE1055LS | 탄소강 | G-AE1055LS | BM#1 | 1556 | 42 | 1584 | 1530 | 35 | 5800 |  | 3 | 0.26 | 25 |  | -0.94 | 1557 | 1584 | 0 | 15.23 |  | 30 | 59 | -122 | Y |  | 2018-04-18 08:58 | 72 | 1112 | 34 | 35 | 36 | 37 | 38 | 39 | 39 | 38 | 38 | 38 | 38 | 38 | 38 | 38 | 37 | 39 | 38 | 38 | -0.03 | Y | 34.98 | Y | 0 | [8 empty] | N | N | Y | 230 | 0.48 | 60 | 101508 | 95910 | 6920 | 16100 | 17 | 1 |  | 2018-04-18 09:05 | 1557 | 106 |  | 30 | 23 | [15 empty] | 98.74 | 100 | 0 | 0 | 0 |  | 650 |  | 선택 | 해제 | 0 | 0 | 0 |  | 650 |  | 선택 | 해제 | 해제 | 미정 | 미정 | 선택 | 미정 |  | 미정 | BT180180 | H
B44928 | 2018-04-18 | 2 | B | TUNDISH교체 | 1 | B | AE1018M1 | 탄소강 | A | BM#2 | 0 | 63 | 1675 | 1555 | 47 | 9200 |  | 2 | 0.27 | 21 |  | -2.31 | 1606 | 1667 | 0.49 | 0 |  | 5 | 73 | 35 | Y |  | 2018-04-18 09:17 | 91 | 1121 | -330 | -340 | 19 | 19 | 19 | 17 | 16 | 24 | 28 | 31 | 31 | 32 | 33 | 33 | 24 | 33 | 33 | 33 | 0 |  | 9.97 | Y | 0 |  | 2.19 | 2.19 |  |  |  |  | N | N | N | N | 150 | 0.52 | 55 | 97219 | 98540 | 2960 | 14800 | 8 | 1 | 10 | 2018-04-18 09:31 | 1599 | 192 |  | 75 |  | * T/D 용강량 실측:1160mm / 18.3 TON * T/D FLUX 용탕부: 120 KG / 유탕부: 15KG 투입 * 슬리브 롱노즐( Y자형 ) 사용 * STR#1 EDGE HEATER 증류수 누수로 미적용 이상공정 등록 생관통보 | [14 empty] | 95.92 | 100 | 700 | 0 | 0 |  | 410 | 300 | 해제 | 선택 | 700 | 0 | 0 |  | 410 | 300 | 선택 | 선택 | 해제 | 미정 | 미정 | 미정 | 미정 |  | 미정 | SB090090 | C
A44987 | 2018-04-18 | 1 | B |  | 20 | B | P-AE1055LS | 탄소강 | G-AE1055LS | BM#1 | 1592 | 41 | 1595 | 1533 | 30 | 4900 |  | 3 | 0.26 | 26 |  | -1.3 | 1555 | 1593 | 0 | 15.42 |  | 23 | 62 | 55 | Y |  | 2018-04-18 10:00 | 70 | 1086 | 38 | 38 | 38 | 38 | 38 | 36 | 37 | 36 | 36 | 35 | 35 | 34 | 34 | 34 | 36 | 38 | 34 | 38 | -0.08 | Y | 49.98 | Y | 0 | [8 empty] | N | N | Y | 220 | 0.48 | 64 | 101508 | 97980 | 6930 | 15500 | 17 | 1 |  | 2018-04-18 10:07 | 1555 | 107 |  | 30 | [16 empty] | 96.81 | 100 | 0 | 0 | 0 |  | 650 |  | 선택 | 해제 | 0 | 0 | 0 |  | 650 |  | 선택 | 해제 | 해제 | 미정 | 미정 | 선택 | 미정 |  | 미정 | BT180180 | H
B44929 | 2018-04-18 | 2 | B |  | 2 | A | AE1018M1 | 탄소강 | A | BM#2 | 1563 | 48 | 1617 | 1514 | 36 | 7400 |  | 3 | 0.28 | 15 |  | -1.62 | 1595 | 1625 | 9.49 | 0.05 |  | 21 | 5 | 47 | Y |  | 2018-04-18 10:29 | 80 | 1083 | 31 | 29 | 31 | 33 | 34 | 35 | 35 | 34 | 34 | 34 | 33 |  |  | 33 | 33 | 35 | 33 | 34 | -0.03 | Y | 24.97 | Y | -0.2 | [8 empty] | N | N | N | 140 | 0.55 | 53 | 98991 | 97030 | 320 | 15000 | 8 | 1 | 20 | 2018-04-18 10:41 | 1595 | 164 |  | 62 | 29 | [15 empty] | 101.69 | 100 | 0 | 0 | 0 |  | 410 | 300 | 선택 | 선택 | 0 | 0 | 0 |  | 410 | 300 | 선택 | 선택 | 해제 | 미정 | 미정 | 미정 | 미정 |  | 미정 | SB090090 | C
A44988 | 2018-04-18 | 1 | B |  | 21 | A | P-AE1055LS | 탄소강 | G-AE1055LS | BM#1 | 1597 | 41 | 1594 | 1534 | 28 | 4700 |  | 3 | 0.26 | 25 |  | 54.19 | 1549 | 0 | 0 | 16.16 |  | 31 | 7 | 62 | Y |  | 2018-04-18 11:26 | 64 | 1087 | 33 | 34 | 34 | 35 | 35 | 34 | 33 | 33 | 32 | 32 | 31 | 31 | 30 | 30 | 33 | 35 | 30 | 34 | -0.11 | Y | 44.98 | Y | -0.2 | [8 empty] | N | N | Y | 210 | 0.48 | 64 | 101508 | 100790 | 3660 | 16200 | 17 | 1 |  | 2018-04-18 11:11 | 1549 | 110 |  | 9 | [16 empty] | 94.16 | 100 | 0 | 0 | 0 |  | 650 |  | 선택 | 해제 | 0 | 0 | 0 |  | 650 |  | 선택 | 해제 | 해제 | 미정 | 미정 | 선택 | 미정 |  | 미정 | BT180180 | H
B44930 | 2018-04-18 | 2 | B |  | 3 | A | AE1018M1 | 탄소강 | A | BM#2 | 1600 | 44 | 1655 | 1564 | 29 | 5900 |  | 2 | 0.27 | 15 |  | -2.46 | 1604 | 1654 | 0.6 | 0 |  | 18 | 35 | 44 | Y |  | 2018-04-18 11:24 | 89 | 1096 | 31 | 31 | 32 | 33 | 32 | 31 | 31 | 30 | 28 | 27 | 25 |  |  | 25 | 30 | 33 | 25 | 31 | -0.23 | Y | 35.02 | Y | -0.4 | [7 empty] | N | N | N | N | 130 | 0.55 | 52 | 157960 | 95250 | 100 | 14400 | 8 | 1 | 30 | 2018-04-18 12:00 | 1580 | 149 |  | 64 | [16 empty] | 165.84 | 100 | 0 | 0 | 0 |  | 410 | 300 | 선택 | 선택 | 0 | 0 | 0 |  | 410 | 300 | 선택 | 선택 | 해제 | 미정 | 미정 | 미정 | 미정 |  | 미정 | RB130.00 | C
A44989 | 2018-04-18 | 1 | B |  | 22 | A | P-AE1055LS | 탄소강 | G-AE1055LS | BM#1 | 1604 | 41 | 1592 | 1545 | 30 | 4900 |  | 3 | 0.27 | 25 |  | -1.42 | 1551 | 1592 | 0 | 15.15 |  | 2 | 25 | 65 | Y |  | 2018-04-18 12:12 | 66 | 1080 | 29 | 31 | 32 | 33 | 34 | 34 | 33 | 33 | 32 | 32 | 32 | 31 | 31 | 31 | 32 | 34 | 31 | 33 | -0.04 | Y | 40 | Y | 0 | [8 empty] | N | N | Y | 200 | 0.48 | 63 | 93049 | 97450 | 7030 | 15700 | 17 | 1 |  | 2018-04-18 12:25 | 1551 | 111 |  | 29 | 8 | [15 empty] | 89.08 | 100 | 0 | 0 | 0 |  | 650 |  | 선택 | 해제 | 0 | 0 | 0 |  | 650 |  | 선택 | 해제 | 해제 | 미정 | 미정 | 선택 | 미정 |  | 미정 | BT180180 | H
B44931 | 2018-04-18 | 2 | D |  | 4 | A | ATA105 | 탄소강 | A | BM#2 | 1578 | 44 | 1645 | 1537 | 34 | 6900 |  | 1 | 0.42 | 16 |  | -2.31 | 1573 | 1632 | 2.63 | 0 | 0 | 19 | 89 | 33 | Y |  | 2018-04-18 12:45 | 63 | 1087 | 28 | 30 | 31 | 31 | 30 | 29 | 28 | 27 | 25 | 23 |  |  |  | 23 | 28 | 31 | 23 | 0 | -0.23 |  | 34.98 | Y | -0.4 | [7 empty] | N | N | N | N | 120 | 0.55 | 52 | 38360 | 95590 | 120 | 14800 | 8 | 1 | 40 | 2018-04-18 12:54 | 1573 | 124 |  | 37 |  | * 유사강종 연연주 혼탕부 ID:301/401 이상재등록 | [14 empty] | 40.17 | 100 | 0 | 0 | 0 |  | 410 | 300 | 선택 | 선택 | 0 | 0 | 0 |  | 410 | 300 | 선택 | 선택 | 해제 | 미정 | 미정 | 미정 | 미정 |  | 미정 | RB110.00 | C
A44990 | 2018-04-18 | 1 | D |  | 23 | A | P-AE1055LS | 탄소강 | G-AE1055LS | BM#1 | 1559 | 43 | 1585 | 1533 | 38 | 6200 |  | 3 | 0.26 | 25 |  | -1.08 | 1554 | 1585 | 0 | 15.07 |  | 30 | 60 | 67 | Y |  | 2018-04-18 13:19 | 69 | 1092 | 31 | 33 | 35 | 36 | 37 | 38 | 37 | 37 | 36 | 36 | 35 | 35 | 35 | 35 | 35 | 38 | 35 | 37 | -0.04 | Y | 35 | Y | 0 | [8 empty] | N | N | M | 190 | 0.48 | 65 | 101508 | 99930 | 7010 | 15400 | 17 | 1 |  | 2018-04-18 13:26 | 1554 | 107 |  | 27 | [16 empty] | 94.38 | 100 | 0 | 0 | 0 |  | 650 |  | 선택 | 해제 | 0 | 0 | 0 |  | 650 |  | 선택 | 해제 | 해제 | 미정 | 미정 | 선택 | 미정 |  | 미정 | BT180180 | H
C43477 | 2018-04-18 | 3 | D |  | 5 | A | ATA105 | 탄소강 | A | BM#2 | 1594 | 49 | 1675 | 1566 | 44 | 7600 |  | 2 | 0.27 | 16 |  | -2.53 | 1601 | 1662 | 1.23 | 0 | 11 | 33 | 44 | 83 | Y |  | 2018-04-18 13:20 | 91 | 1088 | 20 | 28 | 31 | 33 | 35 | 35 | 35 | 34 | 33 | 32 | 30 | 28 |  | 28 | 31 | 35 | 28 | 35 | -0.2 | Y | 35 | Y | -0.4 | [7 empty] | Y | Y | N | Y | 110 | 0.48 | 60 | 95898 | 93450 | 2160 | 15600 | 8 | 1 | 40 | 2018-04-18 14:13 | 1586 | 160 |  | 57 | [16 empty] | 99.12 | 100 | 0 | 0 | 0 |  | 490 | 300 | 선택 | 선택 | 0 | 0 | 0 |  | 490 | 300 | 선택 | 선택 | 해제 | 미정 | 미정 | 미정 | 미정 |  | 미정 | RB150.00 | C
A44991 | 2018-04-18 | 1 | D | TUNDISH교체전 | 24 | B | P-AE1055LS | 탄소강 | G-AE1055LS | BM#1 | 1589 | 43 | 1605 | 1531 | 35 | 6500 |  | 3 | 0.27 | 26 |  | -1.57 | 1559 | 1605 | 0 | 15.19 |  | 23 | 63 | 66 | Y |  | 2018-04-18 14:19 | 74 | 1082 | 35 | 36 | 36 | 38 | 39 | 39 | 39 | 39 | 39 | 38 | 38 | 38 | 37 | 37 | 38 | 39 | 37 | 39 | -0.05 | Y | 40.02 | Y | -0.2 | [8 empty] | N | N | M | 180 | 0.48 | 65 | 92176 | 99660 | 7640 | 1500 | 17 | 1 |  | 2018-04-18 14:27 | 1559 | 113 |  | 32 |  |  | 34081EFA8E294A42A9466859E272BEFB | 6BDA2A2E39AC41A7BBF0AA6CC5281344 | EB468ED7C6A84E32AEC1B53256EADBDF | [11 empty] | 85.9 | 100 | 0 | 3500 | 0 |  | 650 |  | 선택 | 해제 | 0 | 3500 | 0 |  | 650 |  | 선택 | 해제 | 해제 | 미정 | 미정 | 선택 | 미정 |  | 미정 | BT180180 | H
B44932 | 2018-04-18 | 2 | D |  | 6 | A | ATA105 | 탄소강 | A | BM#2 | 1585 | 72 | 1676 | 1557 | 38 | 7900 |  | 1 | 0.39 | 17 |  | -2.36 | 1569 | 1665 | 2.49 | 0 | 0 | 5 | 74 | 33 | Y |  | 2018-04-18 14:53 | 59 | 1094 | 24 | 27 | 29 | 31 | 31 | 31 | 30 | 29 | 27 | 26 | 24 | 22 | 20 | 20 | 27 | 31 | 20 | 31 | -0.24 | Y | 44.98 | Y | -0.4 | [7 empty] | Y | Y | Y | Y | 100 | 0.47 | 62 | 94391 | 97040 | 180 | 15300 | 8 | 1 | 10 | 2018-04-18 15:07 | 1569 | 183 |  | 27 | [16 empty] | 97.11 | 100 | 0 | 0 | 0 |  | 490 | 300 | 선택 | 선택 | 0 | 0 | 0 |  | 490 | 300 | 선택 | 선택 | 해제 | 미정 | 미정 | 미정 | 미정 |  | 미정 | RB110.00 | C
A44992 | 2018-04-18 | 1 | D | TUNDISH교체 | 1 | A | SCM435HF | 소입성보증강 | D | BM#1 | 1631 | 43 | 1633 | 1563 | 40 | 6000 |  | 3 | 0.28 | 17 |  | -1.72 | 1598 | 1633 | 0 | 10.63 |  | 31 | 8 | 68 | Y |  | 2018-04-18 15:07 | 101 | 1087 | -4 | 23 | 22 | 28 | 32 | 35 | 37 | 38 | 39 | 40 | 40 | 41 |  | 41 | 33 | 41 | 41 | 0 | 0 |  |  | Y | 0.2 |  | 2 | 2 | [5 empty] | N | N | N | 150 | 0.48 | 61 | 101508 | 100230 | 7520 | 15200 | 1 | 2 |  | 2018-04-18 15:18 | 1598 | 141 |  | 75 |  | *T/Dflux 유15kg 용120kg | [14 empty] | 94.21 | 100 | 700 | 0 | 0 |  | 650 |  | 선택 | 선택 | 700 | 0 | 0 |  | 650 |  | 선택 | 선택 | 해제 | 미정 | 미정 | 선택 | 선택 |  | 미정 | BT180180 | H
B44933 | 2018-04-18 | 2 | D |  | 7 | A | ATA105 | 탄소강 | A | BM#2 | 1631 | 40 | 1634 | 1586 | 33 | 5800 |  | 1 | 0.34 | 18 |  | -2.09 | 1576 | 1639 | 1.44 | 0 | 0 | 21 | 6 | 85 | Y |  | 2018-04-18 15:54 | 66 | 1086 | 18 | 21 | 24 | 25 | 25 | 24 | 24 | 23 | 22 | 21 | 19 | 18 | 16 | 16 | 22 | 25 | 16 | 24 | -0.2 | Y | 45 | Y | -0.4 | [7 empty] | N | N | N | N | 150 | 0.48 | 61 | 94622 | 96710 | 1550 | 15800 | 8 | 1 | 40 | 2018-04-18 16:05 | 1576 | 133 |  | 30 | [16 empty] | 96.36 | 100 | 0 | 0 | 0 |  | 410 | 300 | 선택 | 선택 | 0 | 0 | 0 |  | 410 | 300 | 선택 | 선택 | 해제 | 미정 | 미정 | 미정 | 미정 |  | 미정 | BM510510 | C
B44934 | 2018-04-18 | 2 | D | TUNDISH교체전 | 8 | A | ATA105 | 탄소강 | A | BM#2 | 1598 | 45 | 1617 | 1555 | 39 | 6300 |  | 1 | 0.34 | 17 |  | -2.14 | 1585 | 1629 | 1.66 | 0 | 0 | 18 | 36 | 95 | Y |  | 2018-04-18 17:00 | 75 | 1089 | 14 | 19 | 24 | 27 | 28 | 27 | 26 | 25 | 24 | 23 | 21 |  |  | 21 | 24 | 28 | 21 | 0 | -0.23 | Y | 29.98 | Y | -0.4 | [7 empty] | N | N | N | N | 140 | 0.55 | 55 | 87931 | 99100 | -1000 | 2000 | 8 | 1 | 10 | 2018-04-18 17:02 | 1585 | 126 |  | 28 |  |  | D7122C47D5C644D69BBDB3F69D48383B | 093698FA3A374F88AB89F96490F327D1 | E2393C3F35CD4C3CAC162C4E443D1F70 | [11 empty] | 89.63 | 100 | 0 | 2520 | 0 |  | 410 | 300 | 선택 | 선택 | 0 | 2610 | 0 |  | 410 | 300 | 선택 | 선택 | 해제 | 미정 | 미정 | 미정 | 미정 |  | 미정 | RB110.00 | C
A44993 | 2018-04-18 | 1 | D |  | 2 | A | SCM435HF | 소입성보증강 | D | BM#1 | 1673 | 76 | 1607 | 1663 | 26 | 2700 |  | 3 | 0.25 | 19 |  | -2.14 | 1559 | 1607 | 0 | 15.07 |  | 2 | 26 | 56 | Y |  | 2018-04-18 16:51 | 62 | 1086 | 41 | 36 | 33 | 32 | 30 | 29 | 28 | 27 | 26 | 26 | 25 | 24 | 23 | 21 | 29 | 33 | 21 | 0 | -0.2 |  | 60.02 | Y | -0.4 | [8 empty] | N | N | N | 140 | 0.44 | 71 | 101508 | 97630 | 7090 | 16600 | 1 | 2 |  | 2018-04-18 16:57 | 1559 | 142 |  | 33 |  | *전공정 작업지연, 감속주입 *T/D 자동온도 1526.수동온도1521 | [14 empty] | 96.44 | 100 | 0 | 0 | 0 |  | 650 |  | 선택 | 선택 | 0 | 0 | 0 |  | 650 |  | 선택 | 선택 | 해제 | 미정 | 미정 | 선택 | 미정 |  | 미정 | BT180180 | H
B44935 | 2018-04-18 | 2 | D | TUNDISH교체 | 1 | A | AE1548M | 합금강 | AE4130M6 | BM#2 | 1584 | 55 | 1636 | 1526 | 47 | 8600 |  | 1 | 0.33 | 20 |  | -2.05 | 1572 | 1637 | 1.76 | 0 | 0 | 30 | 61 | 80 | Y |  | 2018-04-18 18:14 | 85 | 1086 | -328 | -315 | 31 | 27 | 28 | 31 | 34 | 36 | 38 | 39 | 39 | 40 | 40 | 40 | 36 | 40 | 40 | 0 | 0 |  | 5 | Y | 0 |  | 2.06 | 2.06 |  |  |  |  | N | N | N | M |  | 0.46 | 58 | 92724 | 92320 | 5180 | 15000 | 2 | 2 | 10 | 2018-04-18 18:16 | 1572 | 143 |  | 33 |  | * T/D FLUX 용탕부: 120 KG / 유탕부: 15KG 투입 | [14 empty] | 93.66 | 100 | 700 | 0 | 0 |  | 650 | 700 | 선택 | 해제 | 760 | 0 | 0 |  | 650 | 700 | 선택 | 해제 | 해제 | 미정 | 선택 | 미정 | 미정 |  | 미정 | SB152152 | H
A44994 | 2018-04-18 | 1 | D |  | 3 | A | SCM435HF | 소입성보증강 | D | BM#1 | 1595 | 47 | 1612 | 1560 | 42 | 6000 |  | 3 | 0.28 | 17 |  | -2 | 1570 | 1612 | 0 | 11.06 |  | 10 | 23 | 608 | Y |  | 2018-04-18 17:47 | 73 | 1087 | 19 | 18 | 17 | 18 | 20 | 20 | 20 | 19 | 19 | 19 | 18 | 18 | 17 | 17 | 19 | 20 | 17 | 20 | -0.06 | Y | 44.98 | Y | 0 | [8 empty] | N | N | N | 130 | 0.43 | 69 | 101508 | 96940 | 7010 | 16400 | 1 | 2 |  | 2018-04-18 17:57 | 1570 | 126 |  | 50 | 22 | *전공정 작업지연, 감속주입 | [14 empty] | 97.09 | 100 | 0 | 0 | 0 |  | 650 |  | 선택 | 선택 | 0 | 0 | 0 |  | 650 |  | 선택 | 선택 | 해제 | 미정 | 미정 | 선택 | 미정 |  | 미정 | BT180180 | H
B44936 | 2018-04-18 | 2 | D |  | 2 | A | AE1548M | 합금강 | AE4130M6 | BM#2 | 1601 | 39 | 1617 | 1564 | 33 | 5300 |  | 1 | 0.37 | 17 |  | -2.01 | 1544 | 1603 | 3.74 | 0 | 0 | 5 | 75 | 63 | Y |  | 2018-04-18 19:15 | 57 | 1087 | 40 | 34 | 31 | 28 | 27 | 26 | 25 | 24 | 24 | 23 | 22 | 21 | 20 | 20 | 27 | 31 | 20 | 0 | -0.22 |  | 50 | Y | -0.2 |  |  |  | 0.97 |  |  |  | N | N | N | Y | 140 | 0.48 | 61 | 102059 |  | 5160 | 15200 | 2 | 2 | 20 | 2018-04-18 19:40 | 1544 | 126 |  | 32 | 16 | [15 empty] | 101.45 | 100 | 0 | 0 | 0 |  | 650 | 700 | 선택 | 해제 | 0 | 0 | 0 |  | 650 | 700 | 선택 | 해제 | 해제 | 미정 | 선택 | 미정 | 미정 |  | 미정 | SB130130 | C
A44995 | 2018-04-18 | 1 | D |  | 4 | A | SCM435HF | 소입성보증강 | D | BM#1 | 1640 | 56 | 1591 | 1564 | 50 | 5500 |  | 3 | 0.29 | 17 |  | -1.07 | 1569 | 1591 | 0 | 13.04 |  | 23 | 64 | 80 | Y |  | 2018-04-18 18:59 | 72 | 1086 | 17 | 21 | 26 | 29 | 31 | 32 | 33 | 33 | 32 | 32 | 32 | 32 | 31 | 31 | 29 | 33 | 31 | 32 | -0.02 | Y | 35 | Y | 0 | [8 empty] | N | N | N | 120 | 0.49 | 66 | 101508 | 101370 | 7010 | 15400 | 1 | 2 |  | 2018-04-18 19:07 | 1569 | 134 |  | 49 |  | *전공정 작업지연, 감속주입 | [14 empty] | 93.13 | 100 | 0 | 0 | 0 |  | 650 |  | 선택 | 선택 | 0 | 0 | 0 |  | 650 |  | 선택 | 선택 | 해제 | 미정 | 미정 | 선택 | 미정 |  | 미정 | BT180180 | H
A44996 | 2018-04-18 | 1 | D | 연주종료 | 5 | A | SCM435HF | 소입성보증강 | D | BM#1 | 1647 | 41 | 1597 | 1578 | 1 | 4500 |  | 3 | 0.3 | 16 |  | -1.27 | 1571 | 1597 | 0 | 12.25 |  | 31 | 9 | 71 | Y |  | 2018-04-18 20:10 | 74 | 1086 | 30 | 31 | 33 | 33 | 34 | 34 | 33 | 33 | 33 | 31 | 31 |  |  | 31 | 32 | 34 | 31 | 33 | -0.05 | Y | 30 | Y | 0 | [8 empty] | N | N | N | 110 | 0.49 | 52 | 103652 | 82830 | 20720 | 14700 | 1 | 2 |  | 2018-04-18 20:18 | 1571 | 114 |  | 45 |  | *클로깅현상으로 20TON 이월 *클로깅 심하여 연주종료 22:39 | 605EF62A1CA245B28D6BFEFBBA65AB3F | 7166BF4A1C5B41B39B866FE62BE933E5 | 34052AAA8EF44B1F85BB5241A68C81A7 |  |  | C127ED6E73EB459EBC24813AD377B9CF |  |  |  | 1AC5445D0BF3453181DA194E1F26E8E1 |  |  |  |  | 100.1 | 100 | 0 | 3000 | 0 |  | 650 |  | 선택 | 선택 | 0 | 3000 | 0 |  | 650 |  | 선택 | 선택 | 해제 | 미정 | 미정 | 해제 | 미정 |  | 미정 | BT180180 | H
B44937 | 2018-04-18 | 2 | D |  | 3 | A | AE1548M | 합금강 | AE4130M6 | BM#2 | 1600 | 43 | 1605 | 1545 | 38 | 6200 |  | 1 | 0.32 | 18 |  | -2.29 | 1540 | 1613 | 1.43 | 0 | 0 | 21 | 7 | 55 | Y |  | 2018-04-18 20:27 | 53 | 1087 | 19 | 22 | 27 | 29 | 29 | 29 | 29 | 28 | 27 | 26 | 25 | 24 |  | 24 | 26 | 29 | 24 | 29 | -0.13 | Y | 39.73 | Y | -0.2 |  |  |  | 1.07 |  |  |  | N | N | N | Y | 130 | 0.48 | 57 | 100451 | 89920 | 5140 | 15100 | 2 | 2 | 30 | 2018-04-18 20:32 | 1540 | 132 |  | 24 |  | *STR#1,2 W/M 과압발생 S/R 재셋팅. | [14 empty] | 105.52 | 100 | 0 | 0 | 0 |  | 650 | 700 | 선택 | 해제 | 0 | 0 | 0 |  | 650 | 700 | 선택 | 해제 | 해제 | 미정 | 선택 | 미정 | 미정 |  | 미정 | SB152152 | H
B44938 | 2018-04-18 | 2 | A |  | 4 | A | AE1548M | 합금강 | AE4130M6 | BM#2 | 1587 | 42 | 1615 | 1535 | 36 | 6200 |  | 1 | 0.32 | 17 |  | -2.13 | 1557 | 1608 | 0.8 | 0 | 0 | 18 | 37 | 67 | Y |  | 2018-04-18 21:16 | 70 | 1086 | 22 | 26 | 30 | 32 | 33 | 33 | 33 | 32 | 31 | 31 | 30 | 28 | 27 | 27 | 30 | 33 | 27 | 33 | -0.15 | Y | 39.98 | Y | -0.2 |  |  |  | 1.31 |  |  |  | N | N | N | Y | 120 | 0.48 | 62 | 92724 | 97610 | 5100 | 12400 | 2 | 2 |  | 2018-04-18 21:37 | 1557 | 131 |  | 35 | [16 empty] | 90.29 | 100 | 0 | 0 | 0 |  | 650 | 700 | 선택 | 해제 | 0 | 0 | 0 |  | 650 | 700 | 선택 | 해제 | 해제 | 미정 | 선택 | 미정 | 미정 |  | 미정 | SB152152 | H
B44939 | 2018-04-18 | 2 | A |  | 5 | B | AE1548 | 합금강 | AE4130M6 | BM#2 | 1614 | 39 | 1627 | 1565 | 32 | 6100 |  | 1 | 0.34 | 15 |  | -2.39 | 1562 | 1618 | 1.13 | 0 | 0 | 30 | 62 | 38 | Y |  | 2018-04-18 22:15 | 74 | 1089 | 24 | 29 | 31 | 33 | 34 | 34 | 34 | 34 | 33 | 32 | 32 | 30 | 30 | 30 | 32 | 34 | 30 | 34 | -0.09 | Y | 39.98 | Y | 0 |  |  |  | 1.23 |  |  |  | N | N | N | Y | 110 | 0.48 | 62 | 88428 | 100220 | 5010 | 14800 | 2 | 2 |  | 2018-04-18 22:41 | 1562 | 132 |  | 41 | [16 empty] | 84.06 | 100 | 0 | 0 | 0 |  | 650 | 700 | 선택 | 해제 | 0 | 0 | 0 |  | 650 | 700 | 선택 | 해제 | 해제 | 미정 | 선택 | 미정 | 미정 |  | 미정 | SB129129 | C
B44940 | 2018-04-18 | 2 | A |  | 6 | A | AE1548 | 합금강 | AE4130M6 | BM#2 | 1568 | 43 | 1624 | 1527 | 36 | 7000 |  | 1 | 0.34 | 15 |  | -2.51 | 1559 | 1618 | 3.07 | 0 | 0 | 5 | 76 | 34 | Y |  | 2018-04-18 23:18 | 71 | 1089 | 27 | 29 | 30 | 32 | 33 | 33 | 33 | 33 | 32 | 31 | 30 | 30 | 28 | 28 | 31 | 33 | 28 | 33 | -0.13 | Y | 39.98 | Y | -0.4 |  |  |  | 0.89 |  |  |  | N | N | N | Y | 100 | 0.48 | 64 | 108528 | 102530 | 5060 | 15300 | 2 | 2 |  | 2018-04-18 23:22 | 1559 | 138 |  | 44 | [16 empty] | 101.57 | 100 | 0 | 0 | 0 |  | 650 | 700 | 선택 | 해제 | 0 | 0 | 0 |  | 650 | 700 | 선택 | 해제 | 해제 | 미정 | 선택 | 미정 | 미정 |  | 미정 | SB125125 | C
B44941 | 2018-04-18 | 2 | A |  | 7 | A | AE1548 | 합금강 | AE4130M6 | BM#2 | 1565 |  |  | 1527 | 0 | 7800 |  | 1 | 0.34 | 18 |  | -2.49 | 1558 | 1634 | 3.07 | 0 | 0 | 21 | 8 | 36 | Y |  | 2018-04-19 00:42 | 70 | 1138 | 26 | 31 | 36 | 38 | 39 | 39 | 39 | 38 | 37 | 37 | 36 | 35 | 34 | 34 | 36 | 39 | 34 | 39 | -0.12 | Y | 40.08 | Y | -0.2 |  |  |  | 0.79 |  |  |  | N | N | N | Y | 100 | 0.47 | 63 | 93024 | 97940 | 5170 | 15000 | 2 | 2 |  | 2018-04-19 00:51 | 1558 | 146 |  | 27 | [16 empty] | 90.31 | 100 | 0 | 0 | 0 |  | 650 | 700 | 선택 | 해제 | 0 | 0 | 0 |  | 650 | 700 | 선택 | 해제 | 해제 | 미정 | 선택 | 미정 | 미정 |  | 미정 | SB125125 | H
A45000 | 2018-04-18 | 1 | A | 연주시작 | 1 | B | 42CRMO4MS2 | 합금강 | E1 | BM#1 | 1572 | 40 | 1620 | 1541 | 34 | 5700 |  | 3 | 0.3 | 26 |  | -1.08 | 1579 | 1611 | 13.97 | 0 |  | 23 | 66 | -81 | Y |  | 2018-04-19 00:58 | 86 | 1140 | 20 | 34 | 29 | 32 | 34 | 35 | 37 | 38 | 39 | 39 | 40 | 40 | 40 | 40 | 36 | 40 | 40 | 40 | 0 |  | 10.03 | Y | 0 |  | 2.28 | 2.11 | [5 empty] | N | N | N | 230 | 0.41 | 66 | 98810 | 98390 | 7060 | 16230 | 6 | 1 |  | 2018-04-19 01:07 | 1579 | 92 |  | 19 |  | *T/D가열온도:자동-1382`.수동건-1371`.STR#1:922.STR#2:1001.T/D FLUX 유:15,용:225 | [14 empty] | 93.31 | 100 | 1500 | 0 | 0 |  | 650 |  | 선택 | 해제 | 1500 | 0 | 0 |  | 650 |  | 선택 | 해제 | 해제 | 미정 | 미정 | 선택 | 선택 |  | 미정 | RB180.00 | C
B44942 | 2018-04-18 | 2 | A |  | 8 | A | AE1548 | 합금강 | AE4130M6 | BM#2 | 1556 | 49 | 1644 | 1537 | 45 | 8500 |  | 1 | 0.33 | 20 |  | -3.1 | 1558 | 1656 | 4.17 | 0 | 0 | 11 | 1 | 13841 | Y |  | 2018-04-19 01:41 | 70 | 1149 | 31 | 30 | 31 | 34 | 32 | 31 | 31 | 30 | 30 | 29 | 28 | 27 |  | 27 | 30 | 34 | 27 | 31 | -0.17 |  | 40 | Y | -0.2 |  |  |  | 0.84 |  |  |  | N | N | N | Y | 140 | 0.48 | 57 | 108528 | 91300 | 5120 | 14700 | 2 | 2 |  | 2018-04-19 02:10 | 1558 | 151 |  | 34 |  | *대보수 L/D | [14 empty] | 112.64 | 100 | 0 | 0 | 0 |  | 650 | 700 | 선택 | 해제 | 0 | 0 | 0 |  | 650 | 700 | 선택 | 해제 | 해제 | 미정 | 선택 | 미정 | 선택 | 8 | 미정 | SB125125 | H
A44998 | 2018-04-18 | 1 | A |  | 2 | A | 42CRMO4MS | 합금강 | E1 | BM#1 | 9999 | 24 | 1600 | 1571 | 16 | 8100 |  | 3 | 0.3 | 25 |  | -1.01 | 1582 | 1584 | 13.28 | 0 |  | 10 | 24 | 55 | Y |  | 2018-04-19 01:59 | 89 | 1089 | 39 | 37 | 35 | 34 | 34 | 33 | 32 | 32 | 31 | 31 | 31 | 30 | 30 | 29 | 33 | 35 | 29 | 31 | -0.11 |  | 55 | Y | -0.2 |  |  |  | 1.57 | 1.24 |  |  |  | N | N | N | 220 | 0.43 | 67 | 83918 | 94610 | 7090 | 15200 | 6 | 1 |  | 2018-04-19 02:09 | 1555 | 314 |  | 28 |  | *자동:1526℃ 수동:1518℃ *Sample채취 ID:103 | [14 empty] | 82.6 | 100 | 0 | 0 | 300 |  | 650 |  | 선택 | 해제 | 0 | 0 | 0 |  | 650 |  | 선택 | 해제 | 해제 | 미정 | 미정 | 선택 | 미정 |  | 미정 | BM510510 | C
B44943 | 2018-04-18 | 2 | A |  | 9 | A | AE1548 | 합금강 | AE4130M6 | BM#2 | 1563 | 55 | 1625 | 1526 | 44 | 8200 |  | 1 | 0.34 | 20 |  | -2.42 | 1556 | 1633 | 5.04 | 0 | 0 | 30 | 63 | 39 | Y |  | 2018-04-19 03:00 | 68 | 1125 | 25 | 32 | 37 | 40 | 41 | 42 | 42 | 41 | 40 | 39 | 38 | 37 | 36 | 36 | 38 | 42 | 36 | 0 | -0.17 | Y | 34.98 | Y | -0.2 |  |  |  | 0.7 |  |  |  | N | N | N | Y | 130 | 0.47 | 62 | 93024 | 97810 | 5080 | 16000 | 2 | 2 |  | 2018-04-19 03:12 | 1556 | 142 |  | 15 | [16 empty] | 90.45 | 100 | 0 | 0 | 0 |  | 650 | 700 | 선택 | 해제 | 0 | 0 | 0 |  | 650 | 700 | 선택 | 해제 | 해제 | 미정 | 선택 | 미정 | 미정 |  | 미정 | SB125125 | H
A44997 | 2018-04-18 | 1 | A |  | 3 | B | 42CRMO4MS | 합금강 | E1 | BM#1 | 1644 | 54 | 1616 | 1572 | 34 | 10700 |  | 3 | 0.3 | 26 |  | -1.4 | 1566 | 1613 | 17.27 | 0 |  | 2 | 27 |  | Y |  | 2018-04-19 02:43 | 73 | 1087 | 34 | 34 | 36 | 37 | 37 | 36 | 35 | 26 | 27 | 29 | 31 | 33 | 33 | 33 | 32 | 34 | 33 | 34 | -0.05 | Y | 19.93 | Y | 0 |  |  |  |  | 1 |  |  |  | N | N | N | 210 | 0.44 | 59 | 83750 | 87550 | 8880 | 14870 | 6 | 1 |  | 2018-04-19 02:52 | 1572 | 455 |  | 55 |  | *L/D물량 9.0ton에 슬러그 나옴-이상재등록 | [14 empty] | 86.92 | 100 | 0 | 0 | 0 |  | 650 |  | 선택 | 해제 | 0 | 0 | 0 |  | 650 |  | 선택 | 해제 | 해제 | 미정 | 미정 | 선택 | 미정 |  | 미정 | RB210.00 | C
B44944 | 2018-04-18 | 2 | A |  | 10 | A | AE1548 | 합금강 | AE4130M6 | BM#2 | 1562 | 52 | 1604 | 1537 | 42 | 8000 |  | 1 | 0.33 | 18 |  | -2.52 | 1548 | 1624 | 2.4 | 0 | 0 | 31 | 11 | 78 | Y |  | 2018-04-19 03:55 | 60 | 1132 | 33 | 34 | 35 | 35 | 35 | 35 | 34 | 33 | 31 | 30 | 29 | 28 | 27 | 27 | 32 | 35 | 27 | 35 | -0.16 |  | 50 | Y | -0.2 |  |  |  | 0.97 |  |  |  | N | N | N | Y | 120 | 0.48 | 63 | 93558 | 98940 | 5140 | 15300 | 2 | 2 |  | 2018-04-19 03:58 | 1567 | 134 |  | 26 | [16 empty] | 89.96 | 75 | 0 | 0 | 0 |  | 650 | 700 | 선택 | 해제 | 0 | 0 | 0 |  | 650 | 700 | 선택 | 해제 | 해제 | 미정 | 선택 | 미정 | 미정 |  | 미정 | SB125125 | H
A45002 | 2018-04-18 | 1 | A |  | 4 | A | 42CRMO4MS | 합금강 | E1 | BM#1 | 1555 | 41 | 1594 | 1523 | 37 | 6000 |  | 3 | 0.27 | 25 |  | -1.09 | 1561 | 1592 | 15.61 | 0 |  | 21 | 9 | 28 | Y |  | 2018-04-19 04:22 | 68 | 1139 | 31 | 35 | 37 | 39 | 39 | 39 | 38 | 38 | 37 | 37 | 36 | 35 | 34 | 34 | 36 | 39 | 34 | 39 | -0.09 | Y | 55.02 | Y | 0 |  |  |  | 1.54 | 0.58 |  |  |  | N | N | N | 200 | 0.42 | 73 | 100500 | 99500 | 7000 | 15500 | 6 | 1 |  | 2018-04-19 04:29 | 1561 | 105 |  | 19 |  | *Sample채취 ID:203 *잔강 이월 미실시시에는 강변 대상 A44997HEAT L/D잔강 9톤에 슬라그 나옴.(생관통보)이상재등록ID:101~106.201~206 | [14 empty] | 94.37 | 100 | 0 | 0 | 0 |  | 650 |  | 선택 | 해제 | 0 | 0 | 300 |  | 650 |  | 선택 | 해제 | 해제 | 미정 | 미정 | 선택 | 미정 |  | 미정 | RB210.00 | C
A45003 | 2018-04-18 | 1 | A |  | 5 | A | 42CRMO4MS | 합금강 | E1 | BM#1 | 1622 | 54 | 1594 | 1519 | 46 | 7400 |  | 3 | 0.27 | 26 |  | -1.08 | 1560 | 1592 | 18.62 | 0 |  | 23 | 67 | 77 | Y |  | 2018-04-19 05:29 | 67 | 1132 | 33 | [12 empty] | 33 | 33 | 0 | 0 | 0 | 0 |  | 0 | Y | 0 |  |  |  |  | 0.8 |  |  |  | N | N | N | 190 | 0.43 | 2 | 100500 | 108800 | 7850 | 14800 | 6 | 1 |  | 2018-04-19 05:39 | 1560 | 119 |  | 25 |  | *잔강 이월 미실시시에는 강변 대상 L/D잔강 8톤에 슬라그 나옴.(생관통보)이상재등록ID:106.206 | [14 empty] | 86.16 | 100 | 0 | 0 | 0 |  | 650 |  | 선택 | 해제 | 0 | 0 | 0 |  | 650 |  | 선택 | 해제 | 해제 | 미정 | 미정 | 선택 | 미정 |  | 미정 | SB180180 | C
B44945 | 2018-04-18 | 2 | C |  | 11 | A | AE1548 | 합금강 | AE4130M6 | BM#2 | 1569 | 48 | 1616 | 1526 | 37 | 7100 |  | 1 | 0.34 | 15 |  | -2.92 | 1550 | 1610 | 4.17 | 0 | 0 | 5 | 77 | 110 | Y |  | 2018-04-19 04:56 | 62 | 1139 | 24 | 25 | 26 | 27 | 28 | 28 | 28 | 28 | 28 | 28 | 28 | 28 | 28 | 28 | 27 | 28 | 28 | 28 | 0 |  | 40.03 | Y | 0 |  |  |  | 0.93 |  |  |  | N | N | N | Y | 110 | 0.48 | 62 | 95857 | 98580 | 4990 | 16100 | 2 | 2 |  | 2018-04-19 05:19 | 1550 | 130 |  | 30 | [16 empty] | 92.62 | 75 | 0 | 0 | 0 |  | 650 | 700 | 선택 | 해제 | 0 | 0 | 0 |  | 650 | 700 | 선택 | 해제 | 해제 | 미정 | 선택 | 미정 | 미정 |  | 미정 | SB125125 | C
B44946 | 2018-04-18 | 2 | C |  | 12 | A | AE1548 | 합금강 | AE4130M6 | BM#2 | 1561 | 44 | 1646 | 1535 | 34 | 6600 |  | 1 | 0.32 | 16 |  | 0 | 1552 | 1614 | 1.79 | 0 | 0 | 11 | 2 | 46 | Y |  | 2018-04-19 06:02 | 64 | 1126 | 28 | 28 | 28 | 28 | 28 | 28 | 28 | 28 | 27 | 26 | 24 | 23 | 22 | 22 | 27 | 28 | 22 | 28 | -0.12 |  | 49.98 | Y | -0.2 |  |  |  | 1.23 |  |  |  |  | N | N | Y | 1552 | 0.48 | 61 | 95592 | 96160 | 5080 | 15500 | 2 | 2 |  | 2018-04-19 06:24 | 1552 | 132 |  | 29 | [16 empty] | 95.26 | 75 | 0 | 0 | 0 |  | 650 | 700 | 선택 | 해제 | 0 | 0 | 0 |  | 650 | 700 | 선택 | 해제 | 해제 | 미정 | 선택 | 미정 | 미정 |  | 미정 | SB125125 | C
A45004 | 2018-04-18 | 1 | C |  | 6 | A | 42CRMO4MS | 합금강 | E1 | BM#1 | 1591 | 45 | 1595 | 1591 | 34 | 6000 |  | 3 | 0.27 | 25 |  | -1.29 | 1558 | 1595 | 16.48 | 0 |  | 10 | 25 | 71 | Y |  | 2018-04-19 06:27 | 65 | 1128 | 24 | 24 | 24 | 25 | 27 | 27 | 27 | 28 | 27 | 27 | 27 | 27 | 26 | 26 | 26 | 28 | 26 | 27 | -0.02 | Y | 29.98 | Y | 0 |  |  |  | 1.44 | 0.48 |  |  |  | N | N | N | 180 | 0.46 | 65 | 100500 | 98750 | 6520 | 16300 | 6 | 1 |  | 2018-04-19 06:36 | 1558 | 130 |  | 47 |  | *잔강 이월 미실시시에는 강변 대상 A45003HEAT L/D잔강 8톤에 슬라그 나옴.(생관통보)이상재등록ID:101~106.201~206 | [14 empty] | 95.04 | 100 | 0 | 0 | 300 |  | 650 |  | 선택 | 해제 | 0 | 0 | 0 |  | 650 |  | 선택 | 해제 | 해제 | 미정 | 미정 | 선택 | 미정 |  | 미정 | RB210.00 | C
B44947 | 2018-04-18 | 2 | C |  | 13 | A | AE1548 | 합금강 | AE4130M6 | BM#2 | 1552 | 43 | 1624 | 1534 | 35 | 7000 |  | 1 | 0.32 | 16 |  | 0 | 1556 | 1558 | 1.02 | 0 | 0 | 30 | 64 | 52 | Y |  | 2018-04-19 07:03 | 68 | 1097 | 20 | 25 | 31 | 34 | 35 | 36 | 35 | 35 | 34 | 33 | 32 | 31 | 29 | 29 | 32 | 36 | 29 | 35 | -0.2 | Y | 34.98 | Y | -0.4 |  |  |  | 0.91 |  |  |  |  | N | N | Y | 150 | 0.48 | 63 | 95592 | 98360 | 5170 | 15400 | 2 | 2 |  | 2018-04-19 07:18 | 1556 | 133 |  | 32 |  | *주입 후기 전공정 요청 감속주입 | [14 empty] | 89.76 | 75 | 0 | 0 | 0 |  | 650 | 700 | 선택 | 해제 | 0 | 0 | 0 |  | 650 | 700 | 선택 | 해제 | 해제 | 미정 | 선택 | 미정 | 미정 |  | 미정 | SB125125 | C
A45005 | 2018-04-18 | 1 | C | 연주종료 | 7 | A | 42CRMO4MS2 | 합금강 | E1 | BM#1 | 1615 | 53 | 1600 | 1564 | 33 | 5900 |  | 3 | 0.28 | 26 |  | -1.28 | 1562 | 1600 | 19.92 | 0 |  | 18 | 39 | 71 | Y |  | 2018-04-19 07:30 | 69 | 1089 | 25 | 25 | 27 | 30 | 30 | 30 | 30 | 30 | 30 | 30 | 29 | 29 | 28 | 28 | 29 | 30 | 28 | 30 | -0.04 | Y | 50 | Y | 0 |  |  |  |  | 0.6 |  |  |  | N | N | N | 230 | 0.46 | 68 | 99494 | 98450 | 7000 | 2000 | 6 | 1 |  | 2018-04-19 07:37 | 1562 | 143 |  | 52 |  |  | 993EE6FD3C884A4C9BCE20B462F5E15E | 559DB245038B4A3E838E3231A3897B26 | A876B0C3F6BD4822A9F4024F0092482F | [11 empty] | 94.35 | 100 | 0 | 3500 | 0 |  | 650 |  | 선택 | 해제 | 0 | 3500 | 0 |  | 650 |  | 선택 | 해제 | 해제 | 미정 | 미정 | 선택 | 미정 |  | 미정 | BM510510 | C
B44948 | 2018-04-19 | 2 | C |  | 14 | A | AE1548 | 합금강 | AE4130M6 | BM#2 | 1603 | 50 | 1615 | 1554 | 38 | 7700 |  | 1 | 0.34 | 16 |  | -2.32 | 1553 | 1623 | 1.14 | 0 | 0 | 2 | 29 | 111 | Y |  | 2018-04-19 08:13 | 65 | 1096 | 26 | 29 | 31 | 33 | 33 | 33 | 32 | 31 | 29 | 28 | 28 | 26 | 24 | 24 | 30 | 33 | 24 | 33 | -0.2 | Y | 44.98 | Y | -0.4 |  |  |  | 0.8 |  |  |  |  | N | N | Y | 140 | 0.48 | 62 | 95592 | 97910 | 5130 | 16200 | 2 | 2 |  | 2018-04-19 08:23 | 1553 | 138 |  | 27 | [16 empty] | 92.31 | 100 | 0 | 0 | 0 |  | 650 | 700 | 선택 | 해제 | 0 | 0 | 0 |  | 650 | 700 | 선택 | 해제 | 해제 | 미정 | 선택 | 미정 | 미정 |  | 미정 | SB125125 | C
B44949 | 2018-04-19 | 2 | C | TUNDISH교체전 | 15 | A | AE1548 | 합금강 | AE4130M6 | BM#2 | 1562 | 51 | 1614 | 1515 | 40 | 8400 |  | 1 | 0.33 | 20 |  | 0 | 1560 | 1630 | 1.56 | 0 | 0 | 21 | 10 | 74 | Y |  | 2018-04-19 09:11 | 72 | 1085 | 22 | 22 | 27 | 30 | 32 | 32 | 32 | 32 | 31 | 30 | 29 | 27 | 26 | 23 | 28 | 32 | 23 | 32 | -0.18 | Y | 50 | Y | -0.2 |  |  |  | 0.7 |  |  |  |  | N | N | M | 130 | 0.43 | 70 | 94178 | 99040 | 3660 | 2300 | 2 | 2 |  | 2018-04-19 09:25 | 1560 | 141 |  | 34 |  | *전공정 요청 감속주입 | 143522FC95FB412F88A6596901066FE8 | 60B4DDBEC77F48E6A6703B5C596E575A | A0F635041CB140A98E4F25158FB27932 | [11 empty] | 91.7 | 75 | 0 | 2500 | 0 |  | 650 | 700 | 선택 | 해제 | 0 | 2728 | 0 |  | 650 | 700 | 선택 | 해제 | 해제 | 미정 | 선택 | 미정 | 미정 |  | 미정 | SB125125 | C
B44950 | 2018-04-19 | 2 | C | TUNDISH교체 | 1 | A | SCR440 | 합금강 | D | BM#2 | 1573 | 64 | 1664 | 1516 | 49 | 10600 |  | 1 | 0.33 | 21 |  | 0 | 1571 | 1667 | 1.75 | 0 | 0 | 5 | 78 | 97 | Y |  | 2018-04-19 10:50 | 75 | 1087 | -339 | -157 | 32 | 27 | 23 | 26 | 29 | 31 | 32 | 33 | 34 | 35 | 35 | 32 | 28 | 35 | 32 | 35 | -0.12 |  | 24.98 | Y | -0.2 |  | 1.58 | 1.58 |  |  |  |  | N | N | N | N | 150 | 0.38 | 75 | 151200 | 104040 | -740 | 17000 | 3 | 1 | 10 | 2018-04-19 10:57 | 1571 | 176 |  | 34 |  | *T/D플럭스 120/15KG *롱노즐 실리부 부착 *전공정 요청 20%이상 감속주입, 이상공정 등록 및 생관통보 *연연주 혼탕부 성분확인 ID:307~309,407~409 *후속 B44952 전공정 작업지연으로 주속 0.35까지 감속주입 ID;309.409 *후속 B44952 주속 0.35까지 감속주입으로 코너 히터기 적용 불가 ID;305~309.405~409 | [14 empty] | 146.37 | 100 | 1038 | 0 | 0 |  | 650 | 400 | 선택 | 해제 | 1127 | 0 | 0 |  | 650 | 400 | 선택 | 해제 | 해제 | 미정 | 미정 | 미정 | 선택 |  | 미정 | RB145.00 | C
B44952 | 2018-04-19 | 2 | D |  | 2 | A | SCR440HF | 소입성보증강 | D | BM#2 | 1575 | 43 | 1637 | 1535 | 35 | 7800 |  | 1 | 0.35 | 16 |  | 0 | 1623 | 1623 | 1.39 | 0 | 0 | 2 | 30 | 51 | Y |  | 2018-04-19 12:36 | 128 | 1089 | 31 | 34 | 37 | 39 | 40 | 40 | 40 | 39 | 38 | 37 | 36 | 34 | 33 | 25 | 35 | 40 | 25 | 40 | -0.25 | Y | 60.02 | Y | -0.4 | [7 empty] | N | N | N | N | 140 | 0.38 | 83 | 39540 | 102220 | 430 | 16500 | 3 | 1 | 30 | 2018-04-19 12:31 | 1582 | 108 |  | 6 |  | *전공정 요청 20%이상 감속주입, 이상공정 등록 및 생관통보 *연연주 혼탕부 성분확인 ID:301.401 *전공정 작업지연 주속 0.35까지 감속주입 ID:301~303/401~403 이상재등록 | [14 empty] | 38.52 | 100 | 0 | 0 | 0 |  | 650 | 400 | 선택 | 선택 | 0 | 0 | 0 |  | 650 | 400 | 선택 | 선택 | 해제 | 미정 | 미정 | 미정 | 미정 |  | 미정 | SB100100 | C
C43497 | 2018-04-19 | 3 | D |  | 3 | A | SCR440HF | 소입성보증강 | D | BM#2 | 1555 | 40 | 1617 | 1522 | 37 | 7400 |  | 2 | 0.27 | 15 | 40 | -2.2 | 1553 | 1597 | 0.37 | 0 |  | 33 | 49 | 208 | Y |  | 2018-04-19 13:48 | 58 | 1060 | 21 | 18 | 17 | 16 | 15 | 14 | 12 | 11 | 10 | 9 | 8 | 6 | 5 | 5 | 13 | 17 | 5 | 0 | -0.24 |  | 50 | Y | -0.2 | [7 empty] | N | N | N | N | 130 | 0.43 | 61 | 90750 | 86550 | 12530 | 15700 | 3 | 1 | 40 | 2018-04-19 13:58 | 1553 | 95 |  | 20 |  | * 전공정 작업지연 감속20%이상 주입 이상공정 등록 및 생관통보 * T/D 온도낮아 래들 조기교체로 용강14톤 내림. | [14 empty] | 90.43 | 100 | 0 | 0 | 0 |  | 650 | 400 | 선택 | 선택 | 0 | 0 | 0 |  | 650 | 400 | 선택 | 선택 | 해제 | 미정 | 미정 | 미정 | 미정 |  | 미정 | BT180180 | C
C43498 | 2018-04-19 | 3 | D |  | 4 | B | SCR440HF | 소입성보증강 | D | BM#2 | 1590 | 47 | 1600 | 1530 | 32 | 6200 |  | 2 | 0.27 | 15 | 40 | -2.19 | 1555 | 1597 | 0.43 | 0 |  | 20 | 78 | 78 | Y |  | 2018-04-19 14:59 | 60 | 1060 | 4 | 15 | 23 | 26 | 27 | 27 | 26 | 25 | 23 | 22 | 20 | 18 |  | 18 | 21 | 27 | 18 | 0 | -0.26 | Y | 35 | Y | -0.4 | [8 empty] | N | N | N | 120 | 0.52 | 58 | 93574 | 100030 | 940 | 15900 | 3 | 1 | 40 | 2018-04-19 15:07 | 1555 | 88 |  | 13 | [16 empty] | 92.6 | 100 | 0 | 0 | 0 |  | 650 | 400 | 선택 | 선택 | 0 | 0 | 0 |  | 650 | 400 | 선택 | 선택 | 해제 | 미정 | 미정 | 미정 | 미정 |  | 미정 | BT180180 | C
B44955 | 2018-04-19 | 2 | D |  | 5 | A | SCR440HF | 소입성보증강 | D | BM#2 | 1582 | 46 | 1625 | 1515 | 39 | 7500 |  | 1 | 0.33 | 14 |  | -2.33 | 1566 | 1619 | 1.02 | 0 | 0 | 5 | 79 | 56 | Y |  | 2018-04-19 15:39 | 71 | 1087 | 14 | 22 | 26 | 29 | 29 | 29 | 29 | 28 | 27 | 25 | 23 | 22 |  | 22 | 25 | 29 | 22 | 29 | -0.17 | Y | 40 | Y | -0.2 | [7 empty] | N | N | N | N | 110 | 0.51 | 59 | 101508 | 99630 | 90 | 14300 | 3 | 1 | 10 | 2018-04-19 15:44 | 1566 | 134 |  | 34 | [16 empty] | 102.74 | 100 | 0 | 0 | 0 |  | 650 | 400 | 선택 | 선택 | 0 | 0 | 0 |  | 650 | 400 | 선택 | 선택 | 해제 | 미정 | 미정 | 미정 | 미정 |  | 미정 | BT180180 | H
B44956 | 2018-04-19 | 2 | D |  | 6 | A | SCR440HF | 소입성보증강 | D | BM#2 | 1579 | 48 | 1606 | 1534 | 42 | 7200 |  | 1 | 0.33 | 14 |  | -1.97 | 1555 | 1603 | 0.78 | 0 | 0 | 23 | 69 | 84 | Y |  | 2018-04-19 16:48 | 60 | 1087 | 17 | 20 | 22 | 22 | 23 | 23 | 22 | 21 | 20 | 19 | 18 | 17 |  | 17 | 20 | 23 | 17 | 22 | -0.17 | Y | 35 | Y | -0.2 | [7 empty] | N | N | N | N | 100 | 0.51 | 59 | 101508 | 102040 | 360 | 16100 | 3 | 1 | 20 | 2018-04-19 16:50 | 1555 | 129 |  | 28 | [16 empty] | 99.23 | 100 | 0 | 0 | 0 |  | 650 | 400 | 선택 | 선택 | 0 | 0 | 0 |  | 650 | 400 | 선택 | 선택 | 해제 | 미정 | 미정 | 미정 | 선택 | 5 | 미정 | BT180180 | C
B44957 | 2018-04-19 | 2 | D |  | 7 | A | SCR440HF | 소입성보증강 | D | BM#2 | 1620 | 43 | 1605 | 1544 | 32 | 5600 |  | 1 | 0.32 | 15 |  | -1.83 | 1554 | 1608 | 0.84 | 0 | 0 | 21 | 12 | 87 | Y |  | 2018-04-19 17:48 | 59 | 1087 | 14 | 24 | 29 | 31 | 31 | 31 | 31 | 30 | 29 | 28 | 26 | 24 |  | 24 | 27 | 31 | 24 | 31 | -0.17 | Y | 40 | Y | -0.4 | [7 empty] | N | N | N | N | 150 | 0.51 | 56 | 101508 | 94550 | 1470 | 15200 | 3 | 1 | 30 | 2018-04-19 17:55 | 1554 | 126 |  | 30 | [16 empty] | 105.63 | 100 | 0 | 0 | 0 |  | 650 | 400 | 선택 | 선택 | 0 | 0 | 0 |  | 650 | 400 | 선택 | 선택 | 해제 | 미정 | 미정 | 미정 | 미정 |  | 미정 | BT180180 | H
B44958 | 2018-04-19 | 2 | D |  | 8 | A | SCR440HF | 소입성보증강 | D | BM#2 | 1578 | 39 | 1614 | 1545 | 30 | 6000 |  | 1 | 0.32 | 15 |  | -2.46 | 1554 | 1611 | 0.89 | 0 | 0 | 18 | 41 | 81 | Y |  | 2018-04-19 18:40 | 59 | 1088 | 22 | 21 | 21 | 22 | 22 | 21 | 20 | 19 | 18 | 17 | 16 | 14 |  | 14 | 20 | 22 | 14 | 22 | -0.2 | Y | 40 | Y | -0.4 | [7 empty] | N | N | N | N | 140 | 0.52 | 55 | 101508 | 96310 | 190 | 15300 | 3 | 1 | 40 | 2018-04-19 18:39 | 1554 | 126 |  | 38 | [16 empty] | 105.19 | 100 | 0 | 0 | 0 |  | 650 | 400 | 선택 | 선택 | 0 | 0 | 0 |  | 650 | 400 | 선택 | 선택 | 해제 | 미정 | 미정 | 미정 | 미정 |  | 미정 | BT180180 | H
B44959 | 2018-04-19 | 2 | D |  | 9 | A | SCR440HF | 소입성보증강 | D | BM#2 | 1582 | 40 | 1616 | 1536 | 32 | 6300 |  | 1 | 0.34 | 15 |  | -2.52 | 1562 | 1619 | 2.07 | 0 | 0 | 5 | 80 | 36 | Y |  | 2018-04-19 19:35 | 67 | 1085 | 12 | 20 | 26 | 28 | 29 | 29 | 28 | 27 | 26 | 25 | 23 | 20 |  | 20 | 25 | 29 | 20 | 0 | -0.26 | Y | 34.98 | Y | -0.6 | [7 empty] | N | N | N | N | 130 | 0.51 | 57 | 101508 | 96850 | 970 | 14800 | 3 | 1 | 10 | 2018-04-19 19:39 | 1562 | 123 |  | 41 | [16 empty] | 103.58 | 100 | 0 | 0 | 0 |  | 650 | 400 | 선택 | 선택 | 0 | 0 | 0 |  | 650 | 400 | 선택 | 선택 | 해제 | 미정 | 미정 | 미정 | 미정 |  | 미정 | BT180180 | C
B44960 | 2018-04-19 | 2 | A | TUNDISH교체전 | 10 | A | SCR440HF | 소입성보증강 | D | BM#2 | 1569 | 40 | 1596 | 1556 | 32 | 5500 |  | 1 | 0.32 | 13 |  | -2.06 | 1558 | 1593 | 0.84 | 0 | 0 | 23 | 70 | 35 | Y |  | 2018-04-19 20:38 | 63 | 1089 | 18 | 20 | 21 | 22 | 22 | 21 | 21 | 20 | 20 | 19 | 17 | 16 |  | 16 | 20 | 22 | 16 | 21 | -0.15 | Y | 40.02 | Y | -0.2 | [7 empty] | N | N | N | N | 120 | 0.52 | 57 | 86269 | 94660 | 6740 | 2500 | 3 | 1 | 20 | 2018-04-19 20:41 | 1558 | 117 |  | 38 |  |  | 5468F2381BD34AB2B6A90E199C1EAB0E | 96DEC599B45C4A53912CDCC4CC4FB2CF | 0EBD43053E6347E4815403AC9F34F805 | [11 empty] | 85.08 | 100 | 0 | 2900 | 0 |  | 650 | 400 | 선택 | 선택 | 0 | 2500 | 0 |  | 650 | 400 | 선택 | 선택 | 해제 | 미정 | 미정 | 미정 | 미정 |  | 미정 | BT180180 | C
B44961 | 2018-04-19 | 2 | A | TUNDISH교체 | 1 | A | AE4150M3 | 합금강 | D4 | BM#2 | 1627 | 48 | 1646 | 1565 | 44 | 7900 |  | 1 | 0.31 | 20 |  | -2.15 | 1572 | 1645 | 1 | 0 | 0 | 21 | 13 | 44 | Y |  | 2018-04-19 22:04 | 85 | 1087 | -435 | -10 | 43 | 38 | 37 | 33 | 39 | 42 | 44 | 45 | 46 | 47 | 48 | 47 | 43 | 48 | 47 | 0 | -0.1 |  | 10 | Y | -0.2 |  | 2.32 | 2.32 | 1.93 |  |  |  |  | N | N | N | 150 | 0.45 | 62 | 101508 | 95830 | 4170 | 14900 | 3 | 2 |  | 2018-04-19 22:10 | 1580 | 137 |  | 32 |  | *턴디쉬 플럭스 120KG/15KG *슬리브 롱노즐 사용 *수소기준초과(10분) 이상재 등록 | [14 empty] | 101.51 | 100 | 1500 | 0 | 0 |  | 650 | 400 | 선택 | 선택 | 1500 | 0 | 0 |  | 650 | 400 | 선택 | 선택 | 선택 | 미정 | 미정 | 미정 | 미정 |  | 미정 | BT180180 | H
B44962 | 2018-04-19 | 2 | A |  | 2 | A | AE4150M3 | 합금강 | D4 | BM#2 | 1583 | 42 | 1635 | 1524 | 38 | 7500 |  | 1 | 0.32 | 20 |  | -3.18 | 1548 | 1623 | 6.24 | 0 | 0 | 18 | 42 | 57 | Y |  | 2018-04-19 23:21 | 61 | 1086 | 45 | 38 | 35 | 33 | 31 | 29 | 28 | 27 | 26 | 26 | 25 | 23 |  | 23 | 30 | 35 | 23 | 0 | -0.27 |  | 44.98 | Y | -0.4 |  |  |  | 0.92 |  |  |  |  | N | N | N | 140 | 0.49 | 60 | 101508 | 95810 | 2250 | 14000 | 3 | 2 |  | 2018-04-19 23:30 | 1554 | 119 |  | 20 | [16 empty] | 103.58 | 100 | 0 | 0 | 0 |  | 650 | 400 | 해제 | 선택 | 0 | 0 | 0 |  | 650 | 400 | 해제 | 선택 | 선택 | 미정 | 미정 | 미정 | 미정 |  | 미정 | BT180180 | H
B44963 | 2018-04-19 | 2 | A |  | 3 | A | AE4150M3 | 합금강 | D4 | BM#2 | 1560 | 54 | 1606 | 1507 | 48 | 8900 |  | 3 | 0.3 | 21 |  | -1.59 | 1566 | 1606 | 10.43 | 0 |  | 5 | 81 | 67 | Y |  | 2018-04-20 00:18 | 79 | 1121 | 20 | 29 | 35 | 36 | 37 | 37 | 36 | 35 | 35 | 34 | 33 | 33 | 32 | 32 | 33 | 37 | 32 | 35 | -0.13 | Y | 39.98 | Y | -0.2 |  |  |  | 0.96 |  |  |  |  | N | N | N | 130 | 0.49 | 63 | 101508 | 102140 | 4400 | 14500 | 3 | 2 |  | 2018-04-20 00:23 | 1566 | 117 |  | 25 | [16 empty] | 95.31 | 100 | 0 | 0 | 0 |  | 650 | 400 | 해제 | 선택 | 0 | 0 | 0 |  | 650 | 400 | 해제 | 선택 | 선택 | 미정 | 미정 | 미정 | 미정 |  | 미정 | BT180180 | H
B44964 | 2018-04-19 | 2 | A |  | 4 | A | AE4150M3 | 합금강 | D4 | BM#2 | 1593 | 48 | 1614 | 1545 | 40 | 7800 |  | 1 | 0.35 | 15 |  | -2.34 | 1561 | 1613 | 3.06 | 0 | 0 | 23 | 71 | 76 | Y |  | 2018-04-20 01:26 | 74 | 1127 | 29 | 33 | 35 | 36 | 36 | 36 | 35 | 33 | 32 | 31 | 29 | 28 | 26 | 26 | 32 | 36 | 26 | 36 | -0.22 | Y | 45.02 | Y | -0.4 |  |  |  | 0.85 |  |  |  |  | N | N | N | 120 | 0.49 | 64 | 101508 | 104050 | 80 | 14800 | 3 | 2 |  | 2018-04-20 01:42 | 1561 | 118 |  | 23 | [16 empty] | 97.46 | 100 | 0 | 0 | 0 |  | 650 | 400 | 선택 | 선택 | 0 | 0 | 0 |  | 650 | 400 | 선택 | 선택 | 선택 | 미정 | 미정 | 미정 | 미정 |  | 미정 | BT180180 | H
B44965 | 2018-04-19 | 2 | A |  | 5 | A | AE4150M3 | 합금강 | D4 | BM#2 | 1585 | 45 | 1617 | 1537 | 33 | 6400 |  | 3 | 0.31 | 21 |  | -1.99 | 1554 | 1603 | 15.14 | 0 |  | 21 | 14 | 58 | Y |  | 2018-04-20 02:10 | 67 | 1130 | 22 | 26 | 28 | 30 | 31 | 30 | 30 | 29 | 28 | 28 | 26 | 25 | 24 | 24 | 28 | 31 | 24 | 30 | -0.17 | Y | 40 | Y | -0.2 |  |  |  | 0.82 |  |  |  |  | N | N | N | 110 | 0.49 | 62 | 101508 | 99900 | 2180 | 15200 | 3 | 2 |  | 2018-04-20 02:41 | 1554 | 125 |  | 47 | [16 empty] | 99.47 | 100 | 0 | 0 | 0 |  | 650 | 400 | 선택 | 선택 | 0 | 0 | 0 |  | 650 | 400 | 선택 | 선택 | 선택 | 미정 | 미정 | 미정 | 미정 |  | 미정 | BT180180 | H
B44966 | 2018-04-19 | 2 | A |  | 6 | A | AE4150M3 | 합금강 | D4 | BM#2 | 1517 | 50 | 1634 | 1567 | 39 | 7600 |  | 1 | 0.34 | 16 |  | -1.86 | 1555 | 1615 | 1.95 | 0 | 0 | 18 | 43 | 50 | Y |  | 2018-04-20 03:36 | 68 | 1132 | 21 | 32 | 37 | 40 | 41 | 41 | 41 | 40 | 38 | 38 | 37 | 35 | 33 | 31 | 36 | 41 | 31 | 41 | -0.22 | Y | 45 | Y | -0.4 |  |  |  | 0.97 |  |  |  |  | N | N | N | 100 | 0.48 | 66 | 101508 | 104280 | 2740 | 15500 | 3 | 2 |  | 2018-04-20 03:37 | 1565 | 122 |  | 25 | [16 empty] | 95.76 | 75 | 0 | 0 | 0 |  | 650 | 400 | 선택 | 선택 | 0 | 0 | 0 |  | 650 | 400 | 선택 | 선택 | 선택 | 미정 | 미정 | 미정 | 미정 |  | 미정 | BT180180 | H
B44967 | 2018-04-19 | 2 | C |  | 7 | A | AE4150M3 | 합금강 | D4 | BM#2 | 1634 | 43 | 1627 | 1585 | 31 | 5700 |  | 1 | 0.35 | 16 |  | -2.2 | 1560 | 1608 | 3.15 | 0 | 0 | 5 | 82 | 59 | Y |  | 2018-04-20 04:31 | 73 | 1133 | 29 | 31 | 32 | 34 | 34 | 33 | 33 | 31 | 31 | 30 | 28 | 27 | 25 | 25 | 31 | 34 | 25 | 31 | -0.2 | Y | 45 | Y | -0.4 |  |  |  | 0.83 |  |  |  |  | N | N | N | 100 | 0.49 | 63 | 93049 | 102650 | 3690 | 15700 | 3 | 2 | 30 | 2018-04-20 04:34 | 1560 | 128 |  | 39 | [16 empty] | 88.24 | 72.73 | 0 | 0 | 0 |  | 650 | 400 | 선택 | 선택 | 0 | 0 | 0 |  | 650 | 400 | 선택 | 선택 | 선택 | 미정 | 미정 | 미정 | 미정 |  | 미정 | BT180180 | H
B44968 | 2018-04-19 | 2 | C |  | 8 | B | AE4150M3 | 합금강 | D4 | BM#2 | 1620 | 49 | 1605 | 1576 | 31 | 5600 |  | 3 | 0.29 | 16 |  | -1.99 | 1554 | 1596 | 9.25 | 0 |  | 23 | 72 | 51 | Y |  | 2018-04-20 05:20 | 67 | 1092 | 22 | 21 | 22 | 23 | 24 | 24 | 24 | 23 | 22 | 22 | 21 | 21 | 20 | 20 | 22 | 24 | 20 | 24 | -0.1 | Y | 40 | Y | -0.2 |  |  |  | 0.92 |  |  |  | N | N | N | N | 140 | 0.49 | 61 | 93049 | 98710 | 1500 | 14000 | 14 | 2 | 10 | 2018-04-20 05:30 | 1554 | 132 |  | 56 | [16 empty] | 92.96 | 72.73 | 0 | 0 | 0 |  | 650 | 400 | 선택 | 선택 | 0 | 0 | 0 |  | 650 | 400 | 선택 | 선택 | 선택 | 미정 | 미정 | 미정 | 미정 |  | 미정 | BT180180 | H
B44969 | 2018-04-19 | 2 | C | 잔강최소화전 | 9 | A | AE4150M3 | 합금강 | D4 | BM#2 | 1607 | 46 | 1635 | 1544 | 37 | 7200 |  | 1 | 0.32 | 17 |  | 0 | 1565 | 1617 | 1.35 | 0 | 0 | 21 | 15 | 42 | Y |  | 2018-04-20 06:43 | 78 | 1122 | 17 | 31 | 35 | 37 | 38 | 38 | 37 | 37 | 36 | 35 | 34 | 32 |  | 32 | 34 | 38 | 32 | 37 | -0.17 | Y | 35 | Y | -0.4 |  |  |  | 1.09 |  |  |  |  | N | N | N | 140 | 0.49 | 58 | 90108 | 93210 | 1590 | 3000 | 14 | 2 | 10 | 2018-04-20 07:15 | 1565 | 135 |  | 37 | [16 empty] | 95.05 | 75 | 0 | 3100 | 0 |  | 650 | 400 | 선택 | 선택 | 0 | 3100 | 0 |  | 650 | 400 | 선택 | 선택 | 선택 | 미정 | 미정 | 미정 | 미정 |  | 미정 | BT180180 | H
B44970 | 2018-04-20 | 2 | C | 잔강최소화 | 10 | A | AE1548 | 합금강 | AE4130M6 | BM#2 | 1574 | 57 | 1617 | 1554 | 33 | 6400 |  | 1 | 0.35 | 15 |  | 0 | 1561 | 1622 | 1.44 | 0 | 0 | 18 | 44 | 46 | Y |  | 2018-04-20 07:59 | 73 | 1089 | -265 | 4 | 38 | 40 | 40 | 41 | 41 | 41 | 40 | 39 | 37 |  |  | 37 | 27 | 41 | 37 | 41 | -0.14 | Y | 25 | Y | -0.4 |  |  |  | 0.81 |  |  |  | N | N | N | Y | 120 | 0.46 | 53 | 95797 | 94570 | 3430 | 15900 | 14 | 2 |  | 2018-04-20 08:11 | 1561 | 139 |  | 33 | [16 empty] | 97.75 | 76.92 | 2500 | 0 | 0 |  | 650 | 700 | 선택 | 해제 | 2500 | 0 | 0 |  | 650 | 700 | 선택 | 해제 | 해제 | 미정 | 선택 | 미정 | 선택 | 9 | 미정 | SB129129 | H
A45006 | 2018-04-20 | 1 | C | 연주시작 | 1 | A | SM48CH | 탄소강 | B | BM#1 | 1617 | 45 | 1642 | 1580 | 41 | 6300 |  | 3 | 0.28 | 17 |  | -2.57 | 1574 | 1628 | 0 | 9.06 |  | 2 | 31 | 975 | Y |  | 2018-04-20 08:22 | 83 | 1090 | 34 | 28 | 31 | 36 | 39 | 41 | 41 | 42 | 42 |  |  |  |  | 42 | 37 | 42 | 42 | 0 | 0 |  | 5 | Y | 0 |  | 2.33 | 2.26 | [5 empty] | N | N | N | 150 | 0.48 | 45 | 81812 | 86300 | 7000 | 15500 | 12 | 1 |  | 2018-04-20 08:38 | 1574 | 138 |  | 33 |  | *T/D 플럭스 유15 용120KG |  | AF4F988131BC444A9BD0D2FD387E8A32 | E51769C58EE7422E9613A5FEA6834EF1 | [11 empty] | 87.69 | 100 | 1000 | 0 | 0 |  | 650 |  | 선택 | 해제 | 1000 | 0 | 0 |  | 650 |  | 선택 | 해제 | 해제 | 미정 | 미정 | 선택 | 미정 |  | 미정 | BT180180 | H
B44971 | 2018-04-20 | 2 | C |  | 11 | A | AE1548 | 합금강 | AE4130M6 | BM#2 | 1585 | 46 | 1605 | 1545 | 31 | 6400 |  | 1 | 0.34 | 15 |  | 0 | 1547 | 1606 | 1.34 | 0 | 0 | 5 | 83 | 52 | Y |  | 2018-04-20 08:58 | 59 | 1085 | 34 | 32 | 32 | 32 | 31 | 31 | 30 | 29 | 28 | 28 | 26 | 25 | 24 | 24 | 30 | 32 | 24 | 32 | -0.16 |  | 50.02 | Y | -0.2 |  |  |  | 0.69 |  |  |  | N | N | N | Y | 110 | 0.48 | 62 | 95797 | 97290 | 5030 | 16500 | 14 | 2 |  | 2018-04-20 09:18 | 1547 | 120 |  | 30 | [16 empty] | 95.27 | 76.92 | 0 | 0 | 0 |  | 650 | 700 | 선택 | 해제 | 0 | 0 | 0 |  | 650 | 700 | 선택 | 해제 | 해제 | 미정 | 선택 | 미정 | 미정 |  | 미정 | SB129129 | H
A45007 | 2018-04-20 | 1 | C |  | 2 | A | SM48CH | 탄소강 | B | BM#1 | 1633 | 60 | 1596 | 1543 | 33 | 5400 |  | 3 | 0.28 | 16 |  | -2.52 | 1546 | 1596 | 0 | 8.5 |  | 10 | 26 | 1381 | Y |  | 2018-04-20 09:16 | 55 | 1080 | 42 | 35 | 28 | 25 | 22 | 21 | 20 | 19 | 19 | 18 | 18 |  |  | 18 | 24 | 28 | 18 | 0 | -0.25 |  | 40 | Y | 0 | [8 empty] | N | N | N | 140 | 0.51 | 55 | 84590 | 88200 | 5330 | 15900 | 12 | 1 |  | 2018-04-20 09:29 | 1546 | 122 |  | 24 | [16 empty] | 88.86 | 100 | 0 | 0 | 300 |  | 650 |  | 선택 | 해제 | 0 | 0 | 300 |  | 650 |  | 선택 | 해제 | 해제 | 미정 | 미정 | 선택 | 미정 |  | 미정 | BT180180 | H
A45008 | 2018-04-20 | 1 | C |  | 3 | A | SM48CH | 탄소강 | B | BM#1 | 1598 | 38 | 1624 | 1549 | 29 | 4700 |  | 3 | 0.3 | 16 |  | -2.73 | 1569 | 1624 | 0 | 19.95 |  | 11 | 3 | 1508 | Y |  | 2018-04-20 10:07 | 78 | 1080 | 16 | 26 | 33 | 37 | 39 | 39 | 39 | 39 | 38 | 37 | 36 |  |  | 36 | 34 | 39 | 36 | 39 | -0.09 | Y | 30 | Y | -0.2 | [8 empty] | N | N | N | 130 | 0.5 | 53 | 84590 | 86550 | 7000 | 16200 | 12 | 1 |  | 2018-04-20 10:13 | 1569 | 96 |  | 29 | [16 empty] | 90.42 | 100 | 0 | 0 | 0 |  | 650 |  | 선택 | 해제 | 0 | 0 | 0 |  | 650 |  | 선택 | 해제 | 해제 | 미정 | 미정 | 선택 | 미정 |  | 미정 | BT180180 | H
B44972 | 2018-04-20 | 2 | C |  | 12 | A | AE1548 | 합금강 | AE4130M6 | BM#2 | 1592 | 47 | 1625 | 1536 | 35 | 6800 |  | 1 | 0.34 | 18 |  | 0 | 1550 | 1615 | 1.42 | 0 | 0 | 23 | 73 | 53 | Y |  | 2018-04-20 10:08 | 62 | 1085 | 22 | 28 | 32 | 33 | 34 | 33 | 33 | 31 | 30 | 30 | 28 | 27 | 25 | 25 | 30 | 34 | 25 | 33 | -0.22 | Y | 40 | Y | -0.4 |  |  |  | 0.97 |  |  |  | N | N | N | Y | 100 | 0.48 | 61 | 93445 | 95570 | 5080 | 16800 | 14 | 2 |  | 2018-04-20 10:22 | 1550 | 118 |  | 24 | [16 empty] | 92.47 | 75 | 0 | 0 | 0 |  | 650 | 700 | 선택 | 해제 | 0 | 0 | 0 |  | 650 | 700 | 선택 | 해제 | 해제 | 미정 | 선택 | 미정 | 미정 |  | 미정 | SB135135 | C
B44973 | 2018-04-20 | 2 | C |  | 13 | A | AE1548 | 합금강 | AE4130M6 | BM#2 | 1576 | 45 | 1634 | 1524 | 33 | 7000 |  | 1 | 0.34 | 21 |  | 0 | 1574 | 1642 | 2.2 | 0 | 0 | 1 | 1 | 76211 | Y |  | 2018-04-20 11:26 | 86 | 1098 | 23 | 38 | 49 | 53 | 56 | 56 | 55 | 55 | 54 | 53 | 52 | 51 |  | 51 | 49 | 56 | 51 | 0 | -0.14 | Y | 35.02 | Y | -0.2 |  |  |  | 1.2 |  |  |  | N | N | N | Y | 150 | 0.45 | 60 | 88428 | 88460 | 5120 | 16500 | 14 | 2 |  | 2018-04-20 11:27 | 1574 | 110 |  | 9 |  | *대보수 첫Heat | [14 empty] | 89.41 | 100 | 0 | 0 | 0 |  | 650 | 700 | 선택 | 해제 | 0 | 0 | 0 |  | 650 | 700 | 선택 | 해제 | 해제 | 미정 | 선택 | 미정 | 미정 |  | 미정 | SB129129 | H
A45009 | 2018-04-20 | 1 | C |  | 4 | A | SM48CH | 탄소강 | B | BM#1 | 1631 | 39 | 1597 | 1558 | 28 | 4400 |  | 3 | 0.29 | 16 |  | -2.13 | 1554 | 1597 | 0 | 15.25 |  | 21 | 16 | 77 | Y |  | 2018-04-20 11:11 | 63 | 1085 | 35 | 35 | 36 | 36 | 35 | 35 | 33 | 32 | 31 | 31 | 30 | 29 | 29 | 29 | 33 | 36 | 29 | 35 | -0.14 |  | 49.98 | Y | 0 | [8 empty] | N | N | N | 120 | 0.45 | 65 | 84590 | 93400 | 6910 | 15600 | 12 | 1 |  | 2018-04-20 11:19 | 1554 | 89 |  | 20 |  | *전공정요청 감속주입 | [14 empty] | 84.25 | 100 | 0 | 0 | 0 |  | 650 |  | 선택 | 해제 | 0 | 0 | 0 |  | 650 |  | 선택 | 해제 | 해제 | 미정 | 미정 | 선택 | 미정 |  | 미정 | BT180180 | H
B44974 | 2018-04-20 | 2 | C |  | 14 | A | AE1548 | 합금강 | AE4130M6 | BM#2 | 1585 | 42 | 1604 | 1535 | 32 | 5900 |  | 1 | 0.33 | 16 |  | -2.46 | 1549 | 1607 | 1.24 | 0 | 0 | 18 | 45 | 60 | Y |  | 2018-04-20 12:13 | 61 | 1090 | 48 | 42 | 38 | 36 | 34 | 33 | 31 | 30 | 28 | 27 | 26 | 24 | 23 | 23 | 33 | 38 | 23 | 0 | -0.3 |  | 49.98 | Y | -0.2 |  |  |  | 1.01 |  |  |  | N | N | N | Y | 140 | 0.46 | 62 | 95797 | 92640 | 5170 | 16100 | 14 | 2 |  | 2018-04-20 12:30 | 1549 | 116 |  | 24 |  | *주입후기 전공정 작업지연 감속주입 | [14 empty] | 98.05 | 100 | 0 | 0 | 0 |  | 650 | 700 | 선택 | 해제 | 0 | 0 | 0 |  | 650 | 700 | 선택 | 해제 | 해제 | 미정 | 선택 | 미정 | 미정 |  | 미정 | SB129129 | H
A45010 | 2018-04-20 | 1 | C |  | 5 | A | SM48CH | 탄소강 | B | BM#1 | 1595 | 39 | 1598 | 1529 | 31 | 5200 |  | 3 | 0.3 | 17 |  | -1.88 | 1559 | 1598 | 0 | 18.62 |  | 2 | 32 | 60 | Y |  | 2018-04-20 12:16 | 68 | 1087 | 27 | 30 | 31 | 32 | 33 | 33 | 32 | 32 | 31 | 30 | 29 | 29 | 28 | 28 | 31 | 33 | 28 | 32 | -0.13 | Y | 39.98 | Y | -0.2 | [8 empty] | N | N | N | 110 | 0.45 | 64 | 101508 | 93900 | 6920 | 15500 | 12 | 1 |  | 2018-04-20 12:23 | 1559 | 90 |  | 21 |  | *전공정요청 감속주입 | [14 empty] | 100.6 | 100 | 0 | 0 | 0 |  | 650 |  | 선택 | 해제 | 0 | 0 | 0 |  | 650 |  | 선택 | 해제 | 해제 | 미정 | 미정 | 선택 | 미정 |  | 미정 | BT180180 | H
B44975 | 2018-04-20 | 2 | D |  | 15 | A | AE1548 | 합금강 | AE4130M6 | BM#2 | 1589 | 60 | 1606 | 1527 | 32 | 6300 |  | 1 | 0.32 | 15 |  | 0 | 1596 | 1596 | 1.03 | 0 | 0 | 5 | 84 | 51 | Y |  | 2018-04-20 13:33 | 108 | 1085 | 21 | 27 | 32 | 33 | 34 | 34 | 33 | 31 | 30 | 29 | 27 | 25 | 23 | 23 | 29 | 34 | 23 | 0 | -0.27 | Y | 40.02 | Y | -0.4 |  |  |  | 1.05 |  |  |  | N | N | N | Y | 130 | 0.47 | 63 | 100633 | 97480 | 540 | 14700 | 14 | 2 | 40 | 2018-04-20 13:39 | 1549 | 116 |  | 9 |  | * 전공정 작업지연으로 래들 잔강이월 못함. 이상공정 등록 | [14 empty] | 101.65 | 100 | 0 | 0 | 0 |  | 650 | 700 | 선택 | 해제 | 0 | 0 | 0 |  | 650 | 700 | 선택 | 해제 | 해제 | 미정 | 해제 | 미정 | 미정 |  | 미정 | SB135135 | C
A45011 | 2018-04-20 | 1 | D |  | 6 | A | SM48CH | 탄소강 | B | BM#1 | 1592 | 39 | 1600 | 1524 | 29 | 4500 |  | 3 | 0.3 | 17 |  | -2.02 | 1558 | 1600 | 0 | 19.66 |  | 10 | 27 | 65 | Y |  | 2018-04-20 13:16 | 67 | 1094 | 25 | 26 | 27 | 28 | 29 | 28 | 28 | 28 | 27 | 27 | 26 | 25 | 24 | 24 | 27 | 29 | 24 | 28 | -0.13 | Y | 39.97 | Y | -0.2 | [8 empty] | N | N | N | 100 | 0.47 | 63 | 84590 | 93520 | 7050 | 15700 | 12 | 1 |  | 2018-04-20 13:22 | 1558 | 95 |  | 27 |  | *전공정요청 감속주입 *롱노즐교체 SEN내부 크랙 5회사용 | [14 empty] | 83.75 | 100 | 0 | 0 | 0 |  | 650 |  | 선택 | 해제 | 0 | 0 | 0 |  | 650 |  | 선택 | 해제 | 해제 | 미정 | 미정 | 선택 | 선택 | 5 | 미정 | BT180180 | H
B44976 | 2018-04-20 | 2 | D |  | 16 | A | AE1548 | 합금강 | AE4130M6 | BM#2 | 1573 | 53 | 1606 | 1505 | 42 | 3800 |  | 1 | 0.35 | 15 |  | -2.11 | 1558 | 1604 | 1.19 | 0 | 0 | 23 | 74 | 67 | Y |  | 2018-04-20 14:37 | 70 | 1087 | 20 | 32 | 38 | 40 | 40 | 40 | 38 | 38 | 37 | 35 | 34 | 33 | 31 | 31 | 35 | 40 | 31 | 40 | -0.2 | Y | 45 | Y | -0.4 |  |  |  | 0.8 |  |  |  | N | N | N | Y | 120 | 0.47 | 60 | 92804 | 95910 | 5050 | 15100 | 14 | 2 | 10 | 2018-04-20 14:39 | 1558 | 106 |  | 12 | [16 empty] | 91.93 | 100 | 0 | 0 | 0 |  | 650 | 700 | 선택 | 해제 | 0 | 0 | 0 |  | 650 | 700 | 선택 | 해제 | 해제 | 미정 | 선택 | 미정 | 미정 |  | 미정 | SB131131 | H
A45012 | 2018-04-20 | 1 | D |  | 7 | A | SM48CH | 탄소강 | B | BM#1 | 1627 | 40 | 1595 | 1544 | 35 | 4300 |  | 3 | 0.29 | 18 |  | -2.1 | 1547 | 1595 | 0 | 12.29 |  | 11 | 4 | 71 | Y |  | 2018-04-20 14:24 | 56 | 1070 | 23 | 23 | 24 | 24 | 24 | 23 | 22 | 21 | 20 | 20 | 19 | 19 | 19 | 19 | 22 | 24 | 19 | 24 | -0.1 |  | 50.03 | Y | 0 | [8 empty] | N | N | N | 150 | 0.45 | 64 | 101508 | 93140 | 7010 | 16200 | 12 | 1 |  | 2018-04-20 14:34 | 1547 | 94 |  | 23 |  | *전공정요청 감속주입 | [14 empty] | 100.75 | 100 | 0 | 0 | 0 |  | 650 |  | 선택 | 해제 | 0 | 0 | 0 |  | 650 |  | 선택 | 해제 | 해제 | 미정 | 미정 | 선택 | 미정 |  | 미정 | BT180180 | H
B44977 | 2018-04-20 | 2 | D | TUNDISH교체전 | 17 | A | AE1548 | 합금강 | AE4130M6 | BM#2 | 1565 | 47 | 1614 | 1526 | 35 | 6900 |  | 1 | 0.35 | 17 |  | -2.34 | 1563 | 1618 | 3.46 | 0 | 0 | 1 | 2 | 86 | Y |  | 2018-04-20 15:38 | 75 | 1028 | 29 | 40 | 44 | 46 | 46 | 45 | 44 | 42 | 40 | 38 | 36 | 33 | 31 | 28 | 39 | 46 | 28 | 0 | -0.36 | Y | 50 | Y | -0.6 |  |  |  | 1.12 |  |  |  | N | N | N | M | 110 | 0.47 | 66 | 85500 | 101350 | -1350 | 2000 | 14 | 2 | 20 | 2018-04-20 15:43 | 1563 | 100 |  | 14 |  | * 전공정 작업지연으로 래들 잔강이월 못함. 이상공정 등록 | F027A065336E4B0EA304E127D0402054 | F7DB036E12C64A3EB2D2BE238E0A04D8 | 488617E42CA64C64AF483F55C1CA52FA | [11 empty] | 85.5 | 100 | 0 | 2900 | 0 |  | 650 | 700 | 선택 | 해제 | 0 | 2630 | 0 |  | 650 | 700 | 선택 | 해제 | 해제 | 미정 | 해제 | 미정 | 미정 |  | 미정 | SB135135 | C
A45013 | 2018-04-20 | 1 | D | 잔강최소화전 | 8 | A | SM48CH | 탄소강 | B | BM#1 | 9999 | 41 | 1604 | 1533 | 38 | 4800 |  | 3 | 0.28 | 19 |  | -2.4 | 1550 | 1604 | 1.73 | 14.55 |  | 21 | 17 | 76 | Y |  | 2018-04-20 15:33 | 59 | 1026 | 17 | 22 | 25 | 27 | 28 | 28 | 28 | 27 | 26 | 25 | 24 | 24 | 23 | 20 | 25 | 28 | 20 | 28 | -0.18 | Y | 45.02 | Y | -0.6 | [8 empty] | N | N | N | 140 | 0.45 | 65 | 91751 | 90540 | 7060 | 3000 | 12 | 1 |  | 2018-04-20 15:41 | 1550 | 94 |  | 20 |  | *전공정요청 감속주입 | [14 empty] | 93.53 | 100 | 0 | 3200 | 0 |  | 650 |  | 선택 | 해제 | 0 | 3100 | 0 |  | 650 |  | 선택 | 해제 | 해제 | 미정 | 미정 | 선택 | 미정 |  | 미정 | BT180180 | H
A45014 | 2018-04-20 | 1 | D | 잔강최소화 | 9 | A | AE15B38M | 탄소강 | 보론강 | BM#1 | 1586 | 38 | 1604 | 1528 | 31 | 4800 |  | 3 | 0.32 | 16 |  | -2.08 | 1563 | 1604 | 14.6 | 0 |  | 2 | 33 | 90 | Y |  | 2018-04-20 16:32 | 66 | 1023 | -23 | 18 | 20 | 21 | 21 | 22 | 22 | 21 | 21 | 21 | 20 |  |  | 20 | 17 | 22 | 20 | 21 | -0.08 | Y | 25.02 | Y | -0.2 | [8 empty] | N | N | N | 130 | 0.44 | 58 | 101508 | 95470 | 4560 | 15500 | 12 | 1 |  | 2018-04-20 16:41 | 1563 | 103 |  | 40 |  | *전공정요청 감속주입 | [14 empty] | 101.05 | 100 | 2500 | 0 | 0 |  | 300 |  | 선택 | 선택 | 2500 | 0 | 0 |  | 300 |  | 선택 | 선택 | 해제 | 미정 | 미정 | 미정 | 선택 | 3 | 미정 | BT180180 | H
B44978 | 2018-04-20 | 2 | D | TUNDISH교체 | 1 | A | AE1050 | 탄소강 | AE1050 | BM#2 | 1566 | 58 | 1625 | 1526 | 44 | 9000 |  | 1 | 0.35 | 20 |  | -2.35 | 1566 | 1634 | 0 | 4.21 | 0 | 18 | 46 | 81 | Y |  | 2018-04-20 17:01 | 77 | 1028 | -357 | -214 | -73 | 27 | 23 | 23 | 23 | 28 | 30 | 33 | 33 | 35 | 35 | 35 | 30 | 35 | 35 | 35 | 0 |  | 20.03 | Y | 0 |  | 2.14 | 2.14 |  |  |  |  | Y | N | N | M | 190 | 0.45 | 64 | 93049 | 99970 | 240 | 15200 | 4 | 1 | 10 | 2018-04-20 16:49 | 1566 | 128 |  | 24 |  | * T/D FLUX 용탕부: 120 KG / 유탕부: 15KG 투입 | [14 empty] | 92.31 | 100 | 710 | 0 | 0 |  | 670 | 900 | 선택 | 해제 | 720 | 0 | 0 |  | 670 | 900 | 선택 | 해제 | 해제 | 미정 | 미정 | 미정 | 미정 |  | 미정 | BT180180 | C
C43522 | 2018-04-20 | 3 | D |  | 10 | B | AE15B38M | 탄소강 | 보론강 | BM#1 | 1594 | 40 | 1618 | 1528 | 31 | 6000 |  | 3 | 0.37 | 16 |  | 79.83 | 1562 | 0 | 6.84 | 6.65 |  | 6 | 49 | 88 | Y |  | 2018-04-20 17:58 | 65 | 1098 | 17 | 23 | 28 | 31 | 32 | 32 | 32 | 32 | 32 | 31 | 30 | 30 | 30 | 28 | 29 | 32 | 28 | 32 | -0.08 | Y | 50.02 | Y | -0.2 | [8 empty] | N | N | N | 120 | 0.49 | 71 | 118426 | 111760 | 800 | 15900 | 12 | 1 |  | 2018-04-20 18:06 | 1562 | 96 |  | 16 | [16 empty] | 104.57 | 100 | 0 | 0 | 0 |  | 300 |  | 선택 | 선택 | 0 | 0 | 0 |  | 300 |  | 선택 | 선택 | 해제 | 미정 | 미정 | 미정 | 미정 |  | 미정 | BT180180 | H
B44979 | 2018-04-20 | 2 | D |  | 2 | A | AE1050 | 탄소강 | AE1050 | BM#2 | 1560 | 46 | 1605 | 1516 | 35 | 6200 |  | 1 | 0.34 | 19 |  | -2.22 | 1546 | 1607 | 0 | 3.97 | 0 | 5 | 85 | 95 | Y |  | 2018-04-20 18:03 | 57 | 1025 | 35 | 28 | 26 | 24 | 22 | 21 | 19 | 19 | 18 | 16 | 15 | 14 | 12 | 10 | 20 | 26 | 10 | 0 | -0.29 |  | 55.02 | Y | -0.4 | [7 empty] | Y | Y | Y | Y | 180 | 0.48 | 66 | 96655 | 102760 | 50 | 14600 | 4 | 1 | 20 | 2018-04-20 18:17 | 1546 | 123 |  | 29 | [16 empty] | 94.76 | 100 | 0 | 0 | 0 |  | 670 | 900 | 선택 | 해제 | 0 | 0 | 0 |  | 670 | 900 | 선택 | 해제 | 해제 | 미정 | 미정 | 미정 | 미정 |  | 미정 | SB131131 | H
A45016 | 2018-04-20 | 1 | D |  | 11 | A | AE15B38M | 탄소강 | 보론강 | BM#1 | 1597 | 41 | 1600 | 1540 | 37 | 4600 |  | 3 | 0.37 | 14 |  | -2.56 | 1553 | 1600 | 11.68 | 0 |  | 11 | 5 | 104 | Y |  | 2018-04-20 18:52 | 56 | 1027 | 27 | 24 | 23 | 23 | 22 | 21 | 20 | 20 | 18 | 18 | 17 | 16 | 15 | 13 | 20 | 23 | 13 | 0 | -0.18 |  | 55 | Y | -0.4 | [8 empty] | N | N | N | 110 | 0.49 | 66 | 101508 | 104750 | 440 | 15800 | 12 | 1 |  | 2018-04-20 19:02 | 1553 | 104 |  | 35 | [16 empty] | 95.94 | 100 | 0 | 0 | 0 |  | 300 |  | 선택 | 선택 | 0 | 0 | 0 |  | 300 |  | 선택 | 선택 | 해제 | 미정 | 미정 | 미정 | 미정 |  | 미정 | BT180180 | H
B44980 | 2018-04-20 | 2 | D |  | 3 | A | AE1050 | 탄소강 | AE1050 | BM#2 | 1611 | 48 | 1614 | 1534 | 30 | 5400 |  | 1 | 0.33 | 17 |  | -2.38 | 1550 | 1607 | 0 | 2.6 | 0 | 23 | 75 | 84 | Y |  | 2018-04-20 19:03 | 61 | 1026 | 8 | 14 | 17 | 20 | 21 | 21 | 21 | 21 | 20 | 19 | 19 | 17 | 16 | 16 | 18 | 21 | 16 | 21 | -0.12 | Y | 40 | Y | -0.2 | [7 empty] | Y | Y | Y | Y | 170 | 0.48 | 61 | 96655 | 96900 | 60 | 15200 | 4 | 1 | 30 | 2018-04-20 19:17 | 1550 | 131 |  | 38 | [16 empty] | 100.06 | 100 | 0 | 0 | 0 |  | 670 | 900 | 선택 | 해제 | 0 | 0 | 0 |  | 670 | 900 | 선택 | 해제 | 해제 | 미정 | 미정 | 미정 | 미정 |  | 미정 | SB131131 | H
A45017 | 2018-04-20 | 1 | D |  | 12 | A | AE15B38M | 탄소강 | 보론강 | BM#1 | 1619 | 41 | 1597 | 1569 | 29 | 4000 |  | 3 | 0.36 | 17 |  | -1.93 | 1556 | 1597 | 15.79 | 0 |  | 21 | 18 | 89 | Y |  | 2018-04-20 19:49 | 59 | 1026 | 12 | 13 | 14 | 15 | 16 | 16 | 16 | 15 | 15 | 14 | 13 | 13 | 11 | 11 | 14 | 16 | 11 | 16 | -0.12 | Y | 40.03 | Y | -0.4 | [8 empty] | N | N | N | 100 | 0.5 | 64 | 84590 | 99560 | 2860 | 15600 | 12 | 1 |  | 2018-04-20 19:57 | 1556 | 113 |  | 45 | [16 empty] | 82.09 | 100 | 0 | 0 | 0 |  | 300 |  | 선택 | 선택 | 0 | 0 | 0 |  | 300 |  | 선택 | 선택 | 해제 | 미정 | 미정 | 미정 | 미정 |  | 미정 | BT180180 | H
B44981 | 2018-04-20 | 2 | D |  | 4 | A | AE1050 | 탄소강 | AE1050 | BM#2 | 1573 | 37 | 1605 | 1514 | 32 | 6200 |  | 1 | 0.35 | 17 |  | -2.29 | 1554 | 1618 | 0 | 6.53 | 0 | 1 | 3 | 77 | Y |  | 2018-04-20 20:04 | 65 | 1028 | 14 | 19 | 22 | 24 | 24 | 24 | 24 | 23 | 22 | 22 | 20 | 19 |  | 19 | 21 | 24 | 19 | 24 | -0.12 | Y | 40.03 | Y | -0.2 | [7 empty] | Y | Y | Y | Y | 160 | 0.47 | 58 | 96655 | 91510 | 570 | 12000 | 4 | 1 | 40 | 2018-04-20 20:12 | 1554 | 138 |  | 41 |  | * 후 HEAT L/D 강제개공 ID: 306,406 | [14 empty] | 105.06 | 100 | 0 | 0 | 0 |  | 670 | 900 | 선택 | 해제 | 0 | 0 | 0 |  | 670 | 900 | 선택 | 해제 | 해제 | 미정 | 미정 | 미정 | 미정 |  | 미정 | SB131131 | H
B44982 | 2018-04-20 | 2 | B |  | 5 | A | AE1050 | 탄소강 | AE1050 | BM#2 | 1565 | 41 | 1626 | 1545 | 35 | 6900 |  | 1 | 0.32 | 17 |  | -2.64 | 1555 | 1620 | 0 | 2.64 | 0 | 31 | 12 | 2267 | N | 1 | 2018-04-20 21:01 | 66 | 1026 | 16 | 11 | 10 | 10 | 10 | 9 | 11 | 10 | 10 | 9 | 8 |  |  | 8 | 10 | 11 | 8 | 10 | -0.19 | Y | 16 | Y | -1.03 | [7 empty] | Y | Y | Y | Y | 150 | 0.49 | 50 | 96655 | 83970 | 10080 |  | 4 | 1 | 10 | 2018-04-20 20:59 | 1555 | 138 |  | 47 |  | * L/D 강제개공 ID: 301,401 * T/D 온도 낮아 L/D 10 TON 내림 | [14 empty] | 102.82 | 100 | 0 | 0 | 0 |  | 670 | 900 | 선택 | 해제 | 0 | 0 | 0 |  | 670 | 900 | 선택 | 해제 | 해제 | 미정 | 미정 | 미정 | 미정 |  | 미정 | SB131131 | H
A45018 | 2018-04-20 | 1 | B |  | 13 | A | AE15B38M | 탄소강 | 보론강 | BM#1 | 1602 | 46 | 1601 | 1537 | 38 | 4700 |  | 3 | 0.32 | 14 |  | -2.03 | 1565 | 1601 | 9.68 | 0 |  | 2 | 34 | 69 | Y |  | 2018-04-20 20:54 | 68 | 1028 | 8 | 13 | 19 | 22 | 23 | 23 | 24 | 24 | 23 | 22 | 22 | 21 | 20 | 20 | 20 | 24 | 20 | 23 | -0.13 | Y | 30 | Y | -0.2 | [8 empty] | N | N | N | 150 | 0.49 | 62 | 101508 | 101940 | 2170 | 16030 | 12 | 1 |  | 2018-04-20 21:02 | 1565 | 114 |  | 45 | [16 empty] | 97.6 | 100 | 0 | 0 | 0 |  | 300 |  | 선택 | 선택 | 0 | 0 | 0 |  | 300 |  | 선택 | 선택 | 해제 | 미정 | 미정 | 미정 | 미정 |  | 미정 | BT180180 | H
A45019 | 2018-04-20 | 1 | B |  | 14 | A | AE15B38M | 탄소강 | 보론강 | BM#1 | 1602 | 41 | 1623 | 1549 | 40 | 5100 |  | 3 | 0.32 | 14 |  | -2.48 | 1569 | 1613 | 9.73 | 0 |  | 10 | 29 | 70 | Y |  | 2018-04-20 22:05 | 72 | 1026 | 18 | 23 | 26 | 29 | 30 | 31 | 31 | 30 | 30 | 29 | 28 | 27 |  | 27 | 28 | 31 | 27 | 30 | -0.13 | Y | 30 | Y | -0.2 | [8 empty] | N | N | N | 140 | 0.49 | 59 | 84590 | 96680 | 970 | 16860 | 12 | 1 |  | 2018-04-20 22:18 | 1569 | 116 |  | 39 | [16 empty] | 86.76 | 100 | 0 | 0 | 0 |  | 300 |  | 선택 | 선택 | 0 | 0 | 0 |  | 300 |  | 선택 | 선택 | 해제 | 미정 | 미정 | 미정 | 미정 |  | 미정 | BT180180 | H
B44983 | 2018-04-20 | 2 | B |  | 6 | A | AE1050 | 탄소강 | AE1050 | BM#2 | 1578 | 42 | 1605 | 1545 | 34 | 6000 |  | 1 | 0.35 | 22 |  | -2.26 | 1545 | 1610 | 0 | 5.38 | 0 | 5 | 86 | 37 | Y |  | 2018-04-20 22:09 | 56 | 1028 | 7 | 14 | 18 | 21 | 22 | 23 | 22 | 22 | 21 | 20 | 18 | 17 | 15 | 13 | 18 | 23 | 13 | 22 | -0.25 | Y | 39.98 | Y | -0.4 | [7 empty] | Y | Y | Y | Y | 190 | 0.48 | 65 | 96655 | 103650 | 460 | 16500 | 4 | 1 | 40 | 2018-04-20 22:14 | 1545 | 124 |  | 33 | [16 empty] | 92.89 | 100 | 0 | 0 | 0 |  | 670 | 900 | 선택 | 해제 | 0 | 0 | 0 |  | 670 | 900 | 선택 | 해제 | 해제 | 미정 | 미정 | 미정 | 미정 |  | 미정 | SB131131 | H
A45020 | 2018-04-20 | 1 | B |  | 15 | A | AE15B38M | 탄소강 | 보론강 | BM#1 | 1604 | 43 | 1607 | 1546 | 23 | 4100 |  | 3 | 0.37 | 14 |  | -2 | 1557 | 1593 | 9.93 | 0 |  | 11 | 6 | 57 | Y |  | 2018-04-20 23:07 | 60 | 1026 | 25 | 23 | 23 | 24 | 24 | 24 | 23 | 23 | 22 | 21 | 20 | 18 |  | 18 | 23 | 24 | 18 | 24 | -0.15 | Y | 40 | Y | -0.4 | [8 empty] | N | N | N | 130 | 0.49 | 57 | 101508 | 93040 | 60 | 15400 | 12 | 1 |  | 2018-04-20 23:16 | 1557 | 120 |  | 39 | [16 empty] | 109.86 | 100 | 0 | 0 | 0 |  | 300 |  | 선택 | 선택 | 0 | 0 | 0 |  | 300 |  | 선택 | 선택 | 해제 | 미정 | 미정 | 미정 | 미정 |  | 미정 | BT180180 | H
B44984 | 2018-04-20 | 2 | B |  | 7 | A | AE1050 | 탄소강 | AE1050 | BM#2 | 1608 | 43 | 1605 | 1556 | 26 | 5100 |  | 1 | 0.33 | 16 |  | -2.26 | 1552 | 1607 | 0 | 3.69 | 0 | 23 | 76 | 41 | Y |  | 2018-04-20 23:07 | 63 | 1027 | 11 | 18 | 24 | 27 | 28 | 28 | 28 | 27 | 26 | 25 | 24 | 22 |  | 22 | 24 | 28 | 22 | 28 | -0.17 | Y | 34.98 | Y | -0.4 | [7 empty] | Y | Y | Y | Y | 180 | 0.47 | 57 | 96655 | 90190 | 60 | 15300 | 4 | 1 | 10 | 2018-04-20 23:18 | 1552 | 131 |  | 43 | [16 empty] | 107.93 | 100 | 0 | 0 | 0 |  | 670 | 900 | 선택 | 해제 | 0 | 0 | 0 |  | 670 | 900 | 선택 | 해제 | 해제 | 미정 | 미정 | 미정 | 미정 |  | 미정 | SB131131 | H
A45021 | 2018-04-20 | 1 | B |  | 16 | A | AE15B38M | 탄소강 | 보론강 | BM#1 | 1599 | 41 | 1610 | 1538 | 28 | 4700 |  | 3 | 0.31 | 15 |  | -2.17 | 1566 | 1606 | 10.08 | 0 |  | 21 | 19 | 62 | Y |  | 2018-04-21 00:07 | 69 | 1087 | 15 | 22 | 25 | 27 | 28 | 29 | 29 | 29 | 29 | 29 | 28 | 28 | 27 | 27 | 27 | 29 | 27 | 29 | -0.06 | Y | 35.02 | Y | -0.2 | [8 empty] | N | N | N | 120 | 0.49 | 60 | 101508 | 98330 | 5470 | 16600 | 12 | 1 |  | 2018-04-21 00:15 | 1566 | 114 |  | 40 | [16 empty] | 97.84 | 100 | 0 | 0 | 0 |  | 300 |  | 선택 | 선택 | 0 | 0 | 0 |  | 300 |  | 선택 | 선택 | 해제 | 미정 | 미정 | 미정 | 미정 |  | 미정 | BT180180 | H
B44985 | 2018-04-20 | 2 | B |  | 8 | A | AE1050 | 탄소강 | AE1050 | BM#2 | 1587 | 48 | 1605 | 1524 | 32 | 6200 |  | 1 | 0.33 | 20 |  | -1.78 | 1550 | 1605 | 0 | 6.13 | 0 | 1 | 4 | 41 | Y |  | 2018-04-21 00:20 | 61 | 1093 | 20 | 26 | 30 | 32 | 33 | 33 | 32 | 31 | 30 | 28 | 27 | 26 | 24 | 24 | 29 | 33 | 24 | 0 | -0.23 | Y | 39.98 | Y | -0.4 | [7 empty] | Y | Y | Y | Y | 170 | 0.47 | 64 | 96655 | 100110 | 130 | 14900 | 4 | 1 | 20 | 2018-04-21 00:25 | 1561 | 123 |  | 31 | [16 empty] | 97.68 | 100 | 0 | 0 | 0 |  | 670 | 900 | 선택 | 해제 | 0 | 0 | 0 |  | 670 | 900 | 선택 | 해제 | 해제 | 미정 | 미정 | 미정 | 미정 |  | 미정 | SB131131 | H
A45022 | 2018-04-20 | 1 | B |  | 17 | A | AE15B38M | 탄소강 | 보론강 | BM#1 | 1596 | 42 | 1613 | 1525 | 31 | 5000 |  | 3 | 0.31 | 14 |  | -2.09 | 1569 | 1606 | 9.65 | 0 |  | 2 | 35 | 49 | Y |  | 2018-04-21 01:12 | 72 | 1093 | 25 | 27 | 30 | 31 | 31 | 31 | 31 | 31 | 30 | 29 | 29 | 28 | 27 | 26 | 29 | 31 | 26 | 31 | -0.1 | Y | 49.98 | Y | -0.2 | [8 empty] | N | N | N | 110 | 0.43 | 67 | 84590 | 94190 | 110 | 16560 | 12 | 1 |  | 2018-04-21 01:20 | 1569 | 106 |  | 38 |  | *전공정 지연으로 감속주입-성분 OVER | [14 empty] | 91.01 | 100 | 0 | 0 | 0 |  | 300 |  | 선택 | 선택 | 0 | 0 | 0 |  | 300 |  | 선택 | 선택 | 해제 | 미정 | 미정 | 미정 | 미정 |  | 미정 | BT180180 | H
B44986 | 2018-04-20 | 2 | B | TUNDISH교체전 | 9 | A | AE1050 | 탄소강 | AE1050 | BM#2 | 1609 | 44 | 1595 | 1517 | 35 | 7000 |  | 1 | 0.32 | 18 |  | -2.27 | 1551 | 1607 | 0 | 4.14 | 0 | 31 | 13 | 57 | Y |  | 2018-04-21 01:15 | 62 | 1089 | 21 | 19 | 18 | 19 | 19 | 19 | 18 | 17 | 16 | 16 | 15 | 13 | 12 | 12 | 17 | 19 | 12 | 19 | -0.16 | Y | 45 | Y | -0.2 | [7 empty] | Y | Y | Y | M | 160 | 0.48 | 62 | 96110 | 99300 | -1350 | 2000 | 4 | 1 | 40 | 2018-04-21 01:41 | 1551 | 132 |  | 44 |  |  | B238D12E65A24C028C159306B31221AE | C2AADDEE0677418EB1B9A3314DFDFA08 | 7332B7759D7B4CBB98F965C71716E9F8 | [11 empty] | 96.59 | 100 | 0 | 2600 | 0 |  | 670 | 900 | 선택 | 해제 | 0 | 2650 | 0 |  | 670 | 900 | 선택 | 해제 | 해제 | 미정 | 미정 | 미정 | 미정 |  | 미정 | RB140.00 | C
A45023 | 2018-04-20 | 1 | B | TUNDISH교체전 | 18 | A | AE15B38M | 탄소강 | 보론강 | BM#1 | 1589 | 41 | 1605 | 1538 | 30 | 5000 |  | 3 | 0.32 | 14 |  | -2.32 | 1564 | 1605 | 9.65 | 0 |  | 10 | 30 | 57 | Y |  | 2018-04-21 02:48 | 67 | 1086 | 25 | 31 | 35 | 37 | 37 | 37 | 36 | 35 | 35 | 34 | 33 | 32 | 30 | 30 | 33 | 37 | 30 | 37 | -0.16 | Y | 45.02 | Y | -0.4 | [8 empty] | N | N | N | 100 | 0.49 | 67 | 108628 | 108460 | -310 | 1400 | 12 | 1 |  | 2018-04-21 02:55 | 1564 | 109 |  | 12 |  |  | BE266DDB9DB249578CBD754A19BE8F86 | 4FA15C5E49914B21A997A6C3F768B9C3 | 6156D0DF03824ACA806C972827F1BBFF | [11 empty] | 100.44 | 100 | 0 | 3500 | 0 |  | 300 |  | 선택 | 선택 | 0 | 3500 | 0 |  | 300 |  | 선택 | 선택 | 해제 | 미정 | 미정 | 미정 | 미정 |  | 미정 | BT180180 | H
B44987 | 2018-04-20 | 2 | B | TUNDISH교체 | 1 | A | AE1548 | 합금강 | AE4130M6 | BM#2 | 1556 | 52 | 1637 | 1515 | 46 | 8900 |  | 1 | 0.35 | 21 |  | -2.46 | 1571 | 1638 | 3.67 | 0 | 0 | 5 | 87 | 43 | Y |  | 2018-04-21 02:43 | 83 | 1095 | -344 | -176 | 25 | 24 | 19 | 23 | 28 | 31 | 33 | 34 | 35 | 35 | 35 | 36 | 26 | 36 | 36 | 35 | 0 |  |  | Y | 0.2 |  | 1.89 | 1.89 |  |  |  |  | N | N | N | M | 150 | 0.46 | 60 | 94108 | 96790 | 5120 | 15200 | 16 | 2 |  | 2018-04-21 02:45 | 1571 | 155 |  | 46 |  | * T/D 용강량 실측:1150mm / 18.2 TON * T/D FLUX 용탕부: 120 KG / 유탕부: 15KG 투입 * 슬리브 롱노즐( Y자형 ) 사용 | [14 empty] | 92.17 | 100 | 700 | 0 | 0 |  | 650 | 700 | 선택 | 해제 | 700 | 0 | 0 |  | 650 | 700 | 선택 | 해제 | 해제 | 미정 | 선택 | 미정 | 미정 |  | 미정 | SB120120 | H
B44988 | 2018-04-20 | 2 | B |  | 2 | A | AE1548 | 합금강 | AE4130M6 | BM#2 | 1550 | 61 | 1575 | 1550 | 39 | 7600 |  | 1 | 0.32 | 16 |  | -2.78 | 1556 | 1625 | 2.41 | 0 | 0 | 23 | 77 | 53 | Y |  | 2018-04-21 04:05 | 68 | 1087 | 35 | 34 | 35 | 35 | 34 | 34 | 33 | 31 | 30 | 28 |  |  |  | 28 | 33 | 35 | 28 | 35 | -0.2 |  | 34.97 | Y | -0.4 |  |  |  | 1.03 |  |  |  | N | N | N | Y | 140 | 0.48 | 46 | 81304 | 73940 | 5070 | 14600 | 16 | 2 |  | 2018-04-21 04:08 | 1556 | 152 |  | 26 | [16 empty] | 103.37 | 75 | 0 | 0 | 0 |  | 650 | 700 | 선택 | 해제 | 0 | 0 | 0 |  | 650 | 700 | 선택 | 해제 | 해제 | 미정 | 선택 | 미정 | 미정 |  | 미정 | SB120120 | H
A45024 | 2018-04-20 | 1 | B | TUNDISH교체 | 1 | A | SM10C | 탄소강 | A | BM#1 | 1591 | 49 | 1656 | 1572 | 37 | 7700 |  | 3 | 0.29 | 18 |  | -2.24 | 1613 | 1661 | 0 | 21.32 |  | 11 | 7 | 71 | Y |  | 2018-04-21 03:45 | 91 | 1088 | -149 | 26 | 23 | 26 | 30 | 32 | 34 | 34 | 35 | 35 |  |  |  | 35 | 31 | 35 | 35 | 0 | 0 |  | 5.02 | Y | 0 |  | 2.07 | 1.94 | [5 empty] | N | N | N | 150 | 0.54 | 49 | 84590 | 89710 | 6990 | 15720 | 5 | 2 |  | 2018-04-21 03:53 | 1613 | 146 |  | 49 |  | *T/D가열온도:자동-1375`.수동건-1360`.STR#1:922.STR#2:1020.T/D FLUX 유:15,용:120 | [14 empty] | 87.07 | 100 | 700 | 0 | 0 |  | 410 |  | 선택 | 선택 | 700 | 0 | 0 |  | 410 |  | 선택 | 선택 | 해제 | 미정 | 미정 | 선택 | 선택 |  | 미정 | BT180180 | H
A45025 | 2018-04-20 | 1 | C |  | 2 | A | SM10C | 탄소강 | A | BM#1 | 1580 | 37 | 1650 | 1526 | 28 | 5500 |  | 3 | 0.3 | 13 |  | -2.08 | 1600 | 1650 | 0 | 12.36 |  | 21 | 20 | 66 | Y |  | 2018-04-21 04:41 | 78 | 1097 | 35 | 31 | 30 | 31 | 31 | 31 | 32 | 32 | 32 | 31 | 31 |  |  | 31 | 32 | 32 | 31 | 32 | -0.05 | Y | 20.02 | Y | 0 | [8 empty] | N | N | N | 140 | 0.55 | 52 | 84590 |  | 6900 | 15700 | 5 | 2 |  | 2018-04-21 04:55 | 1616 | 136 |  | 45 | [16 empty] | 86.01 | 100 | 0 | 0 | 0 |  | 410 |  | 선택 | 선택 | 0 | 0 | 0 |  | 410 |  | 선택 | 선택 | 해제 | 미정 | 미정 | 선택 | 미정 |  | 미정 | BT180180 | H
B44989 | 2018-04-20 | 2 | C |  | 3 | A | AE1548 | 합금강 | AE4130M6 | BM#2 | 1572 | 46 | 1607 | 1515 | 39 | 7800 |  | 1 | 0.32 | 15 |  | -1.67 | 1558 | 1596 | 1.77 | 0 | 0 | 1 | 5 | 68 | Y |  | 2018-04-21 05:02 | 70 | 1085 | 26 | 32 | 37 | 40 | 40 | 40 | 39 | 38 | 36 | 36 | 34 | 32 | 31 | 31 | 36 | 40 | 31 | 40 | -0.2 | Y | 45 | Y | -0.2 |  |  |  | 1.52 |  |  |  | N | N | N | Y | 130 | 0.47 | 61 | 98124 | 95740 | 5130 | 14900 | 16 | 2 |  | 2018-04-21 05:02 | 1558 | 113 |  | 18 | [16 empty] | 97.3 | 100 | 0 | 0 | 0 |  | 650 | 700 | 선택 | 해제 | 0 | 0 | 0 |  | 650 | 700 | 선택 | 해제 | 해제 | 미정 | 선택 | 미정 | 미정 |  | 미정 | SB120120 | H
A45026 | 2018-04-20 | 1 | C |  | 3 | A | SM10C | 탄소강 | A | BM#1 | 1711 | 57 | 1651 | 1688 | 17 | 2600 |  | 3 | 0.31 | 14 |  | -2.27 | 1602 | 1642 | 0 | 13.57 |  | 2 | 36 | 45 | Y |  | 2018-04-21 05:42 | 80 | 1083 | 31 | 33 | 36 | 38 | 39 | 39 | 39 | 38 | 38 | 37 | 36 |  |  | 36 | 37 | 39 | 36 | 39 | -0.1 | Y | 30 | Y | -0.2 | [8 empty] | N | N | N | 130 | 0.55 | 51 | 84590 | 90860 | 7050 | 16000 | 5 | 2 |  | 2018-04-21 05:50 | 1602 | 129 |  | 37 | [16 empty] | 86.45 | 100 | 0 | 0 | 0 |  | 410 |  | 선택 | 선택 | 0 | 0 | 0 |  | 410 |  | 선택 | 선택 | 해제 | 미정 | 미정 | 선택 | 미정 |  | 미정 | BT180180 | H
B44990 | 2018-04-20 | 2 | C |  | 4 | A | AE1548 | 합금강 | AE4130M6 | BM#2 | 1579 | 51 | 1574 | 1515 | 40 | 7900 |  | 1 | 0.33 | 15 |  | 0 | 1552 | 1605 | 1.85 | 0 | 0 | 31 | 14 | 79 | Y |  | 2018-04-21 06:06 | 64 | 1088 | 29 | 30 | 33 | 34 | 34 | 33 | 32 | 31 | 30 | 28 | 27 | 26 |  | 26 | 31 | 34 | 26 | 0 | -0.2 | Y | 40 | Y | -0.2 |  |  |  | 1.01 |  |  |  | N | N | N | Y | 120 | 0.48 | 59 | 93288 | 93230 | 5100 | 15700 | 16 | 2 |  | 2018-04-21 06:21 | 1552 | 114 |  | 17 | [16 empty] | 94.23 | 76.92 | 0 | 0 | 0 |  | 650 | 700 | 선택 | 해제 | 0 | 0 | 0 |  | 650 | 700 | 선택 | 해제 | 해제 | 미정 | 선택 | 미정 | 미정 |  | 미정 | SB120120 | H
A45027 | 2018-04-20 | 1 | C |  | 4 | A | SM10C | 탄소강 | A | BM#1 | 1587 | 40 | 1628 | 1546 | 28 | 5000 |  | 3 | 0.28 | 15 |  | -2.12 | 1590 | 1628 | 0 | 12.21 |  | 10 | 31 | 60 | Y |  | 2018-04-21 06:38 | 68 | 1080 | 36 | 32 | 32 | 31 | 31 | 30 | 29 | 28 | 27 | 26 | 25 | 25 |  | 25 | 29 | 32 | 25 | 0 | -0.16 |  | 44.98 | Y | 0 | [8 empty] | N | N | N | 120 | 0.55 | 57 | 101508 | 97900 | 7000 | 15800 | 5 | 2 |  | 2018-04-21 06:45 | 1590 | 98 |  | 32 | [16 empty] | 96.77 | 100 | 0 | 0 | 0 |  | 410 |  | 선택 | 선택 | 0 | 0 | 0 |  | 410 |  | 선택 | 선택 | 해제 | 미정 | 미정 | 선택 | 미정 |  | 미정 | BT180180 | H
B44991 | 2018-04-20 | 2 | C |  | 5 | A | AE1548 | 합금강 | AE4130M6 | BM#2 | 1585 | 51 | 1594 | 1506 | 35 | 7200 |  | 1 | 0.32 | 19 |  | 0 | 1554 | 1617 | 1.85 | 0 | 0 | 5 | 88 | 50 | Y |  | 2018-04-21 07:12 | 66 | 1098 | 23 | 29 | 34 | 36 | 37 | 37 | 36 | 36 | 35 | 34 | 32 | 31 | 29 | 29 | 33 | 37 | 29 | 36 | -0.21 | Y | 38.32 | Y | -0.4 |  |  |  | 1.03 |  |  |  | N | N | N | Y | 110 | 0.44 | 60 | 93288 |  | 5160 | 16200 | 16 | 2 |  | 2018-04-21 07:21 | 1554 | 112 |  | 14 |  | *전공정 작업지연 감속주입 | [14 empty] | 100.31 | 76.92 | 0 | 0 | 0 |  | 650 | 700 | 선택 | 해제 | 0 | 0 | 0 |  | 650 | 700 | 선택 | 해제 | 해제 | 미정 | 선택 | 미정 | 선택 | 4 | 미정 | SB120120 | H
A45028 | 2018-04-21 | 1 | C |  | 5 | A | SM10C | 탄소강 | A | BM#1 | 1603 | 43 | 1634 | 1549 | 25 | 4300 |  | 3 | 0.3 | 14 |  | -2.13 | 1597 | 1634 | 0 | 14.99 |  | 11 | 8 | 46 | Y |  | 2018-04-21 07:37 | 75 | 1090 | 24 | 29 | 33 | 35 | 36 | 36 | 36 | 35 | 35 | 34 | 33 | 32 |  | 32 | 33 | 36 | 32 | 36 | -0.11 | Y | 35 | Y | -0.2 | [8 empty] | N | N | N | 110 | 0.51 | 57 | 101508 | 94700 | 7000 | 16200 | 5 | 2 |  | 2018-04-21 07:45 | 1597 | 98 |  | 32 |  | *전공정요청 감속주입 정속유지 미준수ID:101~106.201~206 | [14 empty] | 99.81 | 100 | 0 | 0 | 0 |  | 410 |  | 선택 | 선택 | 0 | 0 | 0 |  | 410 |  | 선택 | 선택 | 해제 | 미정 | 미정 | 선택 | 미정 |  | 미정 | BT180180 | H
B44992 | 2018-04-21 | 2 | C |  | 6 | B | AE1548 | 합금강 | AE4130M6 | BM#2 | 1578 | 53 | 1595 | 1514 | 43 | 8400 |  | 1 | 0.32 | 15 |  | 0 | 1549 | 1598 | 1.14 | 0 | 0 | 23 | 78 | 63 | Y |  | 2018-04-21 08:19 | 61 | 1080 | 27 | 31 | 35 | 36 | 37 | 36 | 36 | 34 | 33 | 32 | 30 | 28 | 27 | 25 | 32 | 37 | 25 | 36 | -0.27 | Y | 44.98 | Y | -0.4 |  |  |  | 1.13 |  |  |  | N | N | N | Y | 100 | 0.47 | 66 | 100464 | 100940 | 5160 | 16000 | 16 | 2 |  | 2018-04-21 08:27 | 1549 | 108 |  | 10 |  | *주입 초기 전공정 작업지연 감속주입 | [14 empty] | 94.82 | 78.57 | 0 | 0 | 0 |  | 650 | 700 | 선택 | 해제 | 0 | 0 | 0 |  | 650 | 700 | 선택 | 해제 | 해제 | 미정 | 선택 | 미정 | 미정 |  | 미정 | SB120120 | H
A45029 | 2018-04-21 | 1 | C |  | 6 | A | SM10C | 탄소강 | A | BM#1 | 1615 | 41 | 1623 | 1574 | 30 | 3900 |  | 3 | 0.29 | 14 |  | -1.69 | 1594 | 1623 | 0 | 12.91 |  | 21 | 21 | 50 | Y |  | 2018-04-21 08:43 | 72 | 1099 | 31 | 32 | 34 | 35 | 35 | 35 | 34 | 32 | 31 | 30 | 29 | 27 |  | 27 | 32 | 35 | 27 | 35 | -0.2 | Y | 39.97 | Y | -0.4 | [8 empty] | N | N | N | 100 | 0.5 | 59 | 101508 | 95050 | 7010 | 15900 | 5 | 2 |  | 2018-04-21 08:51 | 1594 | 92 |  | 24 |  | *전공정요청 감속주입 정속유지 미준수ID:101~106.201~206 | [14 empty] | 99.47 | 100 | 0 | 0 | 0 |  | 410 |  | 선택 | 선택 | 0 | 0 | 0 |  | 410 |  | 선택 | 선택 | 해제 | 미정 | 미정 | 선택 | 미정 |  | 미정 | BT180180 | H
B44993 | 2018-04-21 | 2 | C |  | 7 | A | AE1548 | 합금강 | AE4130M6 | BM#2 | 1579 | 45 | 1604 | 1525 | 30 | 6200 |  | 1 | 0.33 | 16 |  | 0 | 1559 | 1607 | 2.09 | 0 | 0 | 1 | 6 | 71 | Y |  | 2018-04-21 09:23 | 71 | 1074 | 23 | 31 | 37 | 40 | 41 | 41 | 40 | 39 | 37 | 36 | 34 | 33 | 32 | 32 | 36 | 41 | 32 | 0 | -0.22 | Y | 40 | Y | -0.2 |  |  |  | 1.74 |  |  |  | N | N | N | Y | 150 | 0.44 | 62 | 86112 | 90880 | 9650 | 15900 | 16 | 2 |  | 2018-04-21 09:34 | 1559 | 108 |  | 16 |  | *전공정 작업지연 감속주입 *STR#1.2 클로킹 발생으로 L/D잔강 9.6톤 내림 | [14 empty] | 85.64 | 75 | 0 | 0 | 0 |  | 650 | 700 | 선택 | 해제 | 0 | 0 | 0 |  | 650 | 700 | 선택 | 해제 | 해제 | 미정 | 선택 | 미정 | 미정 |  | 미정 | SB120120 | H
A45030 | 2018-04-21 | 1 | C |  | 7 | A | SM10C | 탄소강 | A | BM#1 | 1617 | 39 | 1619 | 1555 | 28 | 4400 |  | 3 | 0.29 | 13 |  | -1.78 | 1589 | 1619 | 0 | 14.68 |  | 2 | 37 | 65 | Y |  | 2018-04-21 09:48 | 67 | 1087 | 28 | 31 | 33 | 33 | 32 | 32 | 31 | 30 | 29 | 28 | 27 | 26 |  | 26 | 30 | 33 | 26 | 0 | -0.16 |  | 45 | Y | -0.2 | [8 empty] | N | N | N |  | 0.45 | 65 | 84590 | 94950 | 7000 | 16400 | 5 | 2 |  | 2018-04-21 09:54 | 1589 | 82 |  | 20 |  | *전공정요청 감속주입 정속유지 미준수ID:101~105.201~205 *STR#2 코너 히터기 FAULT발생 미적용ID:202~205 | [14 empty] | 82.97 | 100 | 0 | 0 | 0 |  | 410 |  | 선택 | 선택 | 0 | 0 | 0 |  | 410 |  | 해제 | 선택 | 해제 | 미정 | 미정 | 선택 | 미정 |  | 미정 | BT180180 | H
B44994 | 2018-04-21 | 2 | C |  | 8 | A | AE1548 | 합금강 | AE4130M6 | BM#2 | 1606 | 51 | 1596 | 1537 | 35 | 6700 |  | 1 | 0.31 | 10 |  | 0 | 1553 | 1591 | 0.8 | 0 | 0 | 31 | 15 | 72 | Y |  | 2018-04-21 10:35 | 65 | 1088 | 30 | 34 | 37 | 39 | 39 | 39 | 38 | 37 | 36 | 35 | 33 | 32 | 31 | 30 | 35 | 39 | 30 | 39 | -0.16 | Y | 55.02 | Y | 0 |  |  |  | 1.92 |  |  |  | N | N | N | Y | 140 | 0.44 | 70 | 93288 | 101070 | 5080 | 15500 | 16 | 2 |  | 2018-04-21 10:40 | 1553 | 109 |  | 9 |  | *전공정 탈가스 기준 미준수( 극진시간 미달-극진공 10분) *전공정 작업지연 감속주입 *STR#2 클로킹 발생 | [14 empty] | 87.88 | 76.92 | 0 | 0 | 0 |  | 650 | 700 | 선택 | 해제 | 0 | 0 | 0 |  | 650 | 700 | 선택 | 해제 | 해제 | 미정 | 선택 | 미정 | 미정 |  | 미정 | SB120120 | H
A45031 | 2018-04-21 | 1 | C | TUNDISH교체전 | 8 | A | SM10C | 탄소강 | A | BM#1 | 1627 | 40 | 1626 | 1583 | 29 | 3600 |  | 3 | 0.29 | 14 |  | -1.81 | 1595 | 1626 | 0 | 16.95 |  | 10 | 32 | 78 | Y |  | 2018-04-21 10:47 | 73 | 1092 | 24 | 28 | 31 | 33 | 34 | 34 | 33 | 33 | 32 | 31 | 30 | 29 | 28 | 28 | 31 | 34 | 28 | 33 | -0.15 | Y | 40.02 | Y | -0.2 | [8 empty] | N | N | N | 140 | 0.47 | 67 | 102574 | 99100 | 7000 | 2000 | 5 | 2 |  | 2018-04-21 10:55 | 1585 | 90 |  | 27 |  | *전공정요청 감속주입 정속유지 미준수ID:101~106.201~207 *STR#2 코너 히터기 FAULT발생 미적용ID:201~204 | C6056A35B7DB497E9278E8701C9BDAC2 | E0E09B834AB0469286C92A96D10E660E | A6217BD921544AA7AF1FD8904B863042 | [11 empty] | 96.68 | 100 | 0 | 2500 | 0 |  | 410 |  | 선택 | 선택 | 0 | 2500 | 0 |  | 410 |  | 해제 | 선택 | 해제 | 미정 | 미정 | 선택 | 미정 |  | 미정 | BT180180 | H
B44995 | 2018-04-21 | 2 | C |  | 9 | B | AE1548 | 합금강 | AE4130M6 | BM#2 | 1624 | 44 | 1624 | 1554 | 34 | 6600 |  | 1 | 0.32 | 16 |  | 0 | 1582 | 1635 | 0.83 | 0 | 0 | 22 | 1 | 14381 | Y |  | 2018-04-21 11:35 | 94 | 1045 | 29 | 42 | 52 | 56 | 57 | 58 | 58 | 57 | 57 | 56 | 55 | 54 | 53 | 52 | 53 | 58 | 52 | 57 | -0.15 | Y | 39.98 | Y | -0.2 |  |  |  | 1.21 |  |  |  |  | N | N | Y | 130 | 0.44 | 66 | 93288 | 95970 | 5120 | 16500 | 16 | 2 |  | 2018-04-21 11:44 | 1582 | 110 |  | 22 |  | *대보수 첫HEAT | [14 empty] | 91.77 | 100 | 0 | 0 | 0 |  | 650 | 700 | 선택 | 해제 | 0 | 0 | 0 |  | 650 | 700 | 선택 | 해제 | 해제 | 미정 | 선택 | 미정 | 미정 |  | 미정 | SB120120 | H
A45032 | 2018-04-21 | 1 | C | TUNDISH교체 | 1 | A | STB2 | 베어링강 | STB (SF) | BM#1 | 1585 | 42 | 1587 | 1538 | 37 | 5800 |  | 3 | 0.26 | 26 |  | -1.7 | 1537 | 1587 | 15.97 | 0 |  | 11 | 9 | 70 | Y |  | 2018-04-21 12:12 | 81 | 1085 | 28 | 26 | 29 | 33 | 34 | 34 | 35 | 36 | 35 | 36 | 36 | 36 |  | 36 | 33 | 36 | 35 | 36 | -0.2 |  | 4.98 | Y | 0 |  | 2.27 | 2.21 | [5 empty] | N | N | M | 230 | 0.47 | 58 | 84590 | 94950 | 7000 | 16400 | 11 | 1 |  | 2018-04-21 12:18 | 1537 | 116 |  | 34 |  | *T/D플럭스 유15 용275KG | [14 empty] | 82.97 | 100 | 1500 | 0 | 0 |  | 650 |  | 선택 | 해제 | 1500 | 0 | 0 |  | 650 |  | 선택 | 해제 | 선택 | 미정 | 미정 | 선택 | 미정 |  | 미정 | BT180180 | H
B44996 | 2018-04-21 | 2 | D |  | 10 | A | AE1548 | 합금강 | AE4130M6 | BM#2 | 1633 | 41 | 1615 | 1567 | 33 | 6000 |  | 1 | 0.31 | 16 |  | 0 | 1553 | 1608 | 1.01 | 0 | 0 | 23 | 79 | 70 | Y |  | 2018-04-21 12:37 | 65 | 1091 | 50 | 45 | 42 | 39 | 37 | 35 | 34 | 32 | 31 | 30 | 29 | 28 | 27 | 25 | 35 | 42 | 25 | 0 | -0.31 |  | 54.98 | Y | -0.4 |  |  |  | 1.03 |  |  |  | N | N | N | Y | 120 | 0.47 | 65 | 100464 | 101070 | 4980 | 14800 | 16 | 2 | 10 | 2018-04-21 13:02 | 1553 | 114 |  | 28 | [16 empty] | 94.33 | 100 | 0 | 0 | 0 |  | 650 | 700 | 선택 | 해제 | 0 | 0 | 0 |  | 650 | 700 | 선택 | 해제 | 해제 | 미정 | 선택 | 미정 | 미정 |  | 미정 | SB120120 | H
A45033 | 2018-04-21 | 1 | D |  | 2 | A | STB2 | 베어링강 | STB (SF) | BM#1 | 1595 | 39 | 1564 | 1535 | 31 | 4900 |  | 3 | 0.27 | 28 |  | -1.41 | 1519 | 1564 | 13.18 | 0 |  | 21 | 22 | 83 | Y |  | 2018-04-21 13:14 | 63 | 1083 | 35 | 32 | 31 | 31 | 30 | 29 | 29 | 28 | 27 | 26 | 26 | 26 | 25 | 24 | 29 | 31 | 24 | 26 | -0.13 |  | 54.98 | Y | -0.2 |  |  |  | 1.23 |  |  |  |  | N | N | Y | 220 | 0.48 | 65 | 101508 | 96740 | 7080 | 14100 | 11 | 1 |  | 2018-04-21 13:22 | 1519 | 114 |  | 31 | [16 empty] | 97.28 | 100 | 0 | 0 | 0 |  | 650 |  | 선택 | 해제 | 0 | 0 | 0 |  | 650 |  | 선택 | 해제 | 선택 | 미정 | 미정 | 선택 | 미정 |  | 미정 | BT180180 | H
B44997 | 2018-04-21 | 2 | D |  | 11 | A | AE1548 | 합금강 | AE4130M6 | BM#2 | 1603 | 47 | 1606 | 1534 | 32 | 6200 |  | 1 | 0.31 | 16 |  | -2.01 | 1555 | 1604 | 1.02 | 0 | 0 | 1 | 7 | 69 | Y |  | 2018-04-21 13:38 | 67 | 1070 | 24 | 28 | 31 | 33 | 33 | 33 | 32 | 31 | 30 | 29 | 28 | 27 | 25 | 25 | 30 | 33 | 25 | 33 | -0.18 | Y | 45 | Y | -0.4 |  |  |  | 1 |  |  |  | N | N | N | Y | 110 | 0.48 | 61 | 89388 | 96890 | 5230 | 14400 | 16 | 2 | 10 | 2018-04-21 13:47 | 1555 | 122 |  | 34 | [16 empty] | 87.64 | 100 | 0 | 0 | 0 |  | 650 | 700 | 선택 | 해제 | 0 | 0 | 0 |  | 650 | 700 | 선택 | 해제 | 해제 | 미정 | 선택 | 미정 | 미정 |  | 미정 | SB135135 | C
A45034 | 2018-04-21 | 1 | D |  | 3 | A | STB2 | 베어링강 | STB (SF) | BM#1 | 1575 | 41 | 1558 | 1533 | 31 | 5000 |  | 3 | 0.28 | 30 |  | -1.3 | 1515 | 1558 | 19.76 | 0 |  | 2 | 38 | 78 | Y |  | 2018-04-21 14:17 | 59 | 1085 | 25 | 25 | 27 | 28 | 28 | 28 | 27 | 27 | 26 | 25 | 25 | 25 |  | 25 | 26 | 28 | 25 | 28 | -0.07 | Y | 39.98 | Y | 0 |  |  |  | 1.14 |  |  |  |  | N | N | Y | 210 | 0.48 | 61 | 101508 | 97130 | 7090 | 15400 | 11 | 1 |  | 2018-04-21 14:27 | 1515 | 121 |  | 34 | [16 empty] | 96.91 | 100 | 0 | 0 | 0 |  | 650 |  | 선택 | 해제 | 0 | 0 | 0 |  | 650 |  | 선택 | 해제 | 선택 | 미정 | 미정 | 선택 | 미정 |  | 미정 | BT180180 | H
B44998 | 2018-04-21 | 2 | D |  | 12 | A | AE1548 | 합금강 | AE4130M6 | BM#2 | 1576 | 42 | 1607 | 1554 | 30 | 5200 |  | 1 | 0.32 | 18 |  | 0 | 1543 | 1609 | 1.17 | 0 | 0 | 31 | 16 | 57 | Y |  | 2018-04-21 14:49 | 55 | 1095 | 23 | 23 | 24 | 25 | 24 | 24 | 23 | 22 | 21 | 21 | 19 | 18 | 17 | 17 | 22 | 25 | 17 | 24 | -0.18 | Y | 45.02 | Y | -0.2 |  |  |  | 1.16 |  |  |  | N | N | N | Y | 100 | 0.48 | 61 | 108374 | 97570 | 5110 | 15100 | 16 | 2 | 10 | 2018-04-21 14:57 | 1543 | 130 |  | 29 | [16 empty] | 105.63 | 100 | 0 | 0 | 0 |  | 650 | 700 | 선택 | 해제 | 0 | 0 | 0 |  | 650 | 700 | 선택 | 해제 | 해제 | 미정 | 선택 | 미정 | 선택 | 7 | 미정 | SB135135 | C
A45035 | 2018-04-21 | 1 | D |  | 4 | A | STB2 | 베어링강 | STB (SF) | BM#1 | 1592 | 41 | 1562 | 1535 | 32 | 4800 |  | 3 | 0.28 | 29 |  | -1.37 | 1518 | 1562 | 20.38 | 0 |  | 10 | 33 | 74 | Y |  | 2018-04-21 15:17 | 62 | 1098 | 24 | 25 | 26 | 26 | 27 | 27 | 26 | 26 | 25 | 25 | 24 | 23 | 22 | 22 | 25 | 27 | 22 | 26 | -0.11 | Y | 44.98 | Y | 0 |  |  |  | 1.21 |  |  |  |  | N | N | Y | 200 | 0.48 | 66 | 101508 | 99310 | 7010 | 15700 | 11 | 1 |  | 2018-04-21 15:26 | 1518 | 124 |  | 37 | [16 empty] | 94.91 | 100 | 0 | 0 | 0 |  | 650 |  | 선택 | 해제 | 0 | 0 | 0 |  | 650 |  | 선택 | 해제 | 선택 | 미정 | 미정 | 선택 | 미정 |  | 미정 | BT180180 | H
B44999 | 2018-04-21 | 2 | D | TUNDISH교체전 | 13 | A | AE1548 | 합금강 | AE4130M6 | BM#2 | 1538 | 44 | 1616 | 1514 | 37 | 7600 |  | 1 | 1000 |  |  | 0 | 1554 | 1559 | 0 | 0 | 0 | 22 | 2 | 48 | Y |  | 2018-04-21 15:51 | 66 | 1029 | 16 | 21 | 26 | 29 | 29 | 29 | 29 | 28 | 27 | 26 | 25 | 23 |  | 23 | 26 | 29 | 23 | 29 | -0.15 | Y | 40 | Y | -0.4 |  |  |  | 1.09 |  |  |  | N | N | N | M | 150 | 0.48 | 59 | 84901 | 92950 | 4550 | 2000 | 16 | 2 | 10 | 2018-04-21 15:55 | 1554 | 130 |  | 30 |  |  | C3EBE6DFC15E4E9FAF1D9CDEB2D57001 | E4D7543A1B174DBBBD72530330538008 | 9F509DA5045D4987A31B33CD3525FCCD | 079DB64E94C94550ABE50899B018E118 | [10 empty] | 87.08 | 100 | 0 | 2500 | 0 |  | 650 | 700 | 선택 | 해제 | 0 | 3118 | 0 |  | 650 | 700 | 선택 | 해제 | 해제 | 미정 | 선택 | 미정 | 미정 |  | 미정 | SB120120 | C
A45036 | 2018-04-21 | 1 | D |  | 5 | A | STB2 | 베어링강 | STB (SF) | BM#1 | 1601 | 41 | 1553 | 1564 | 33 | 4500 |  | 3 | 0.27 | 28 |  | -1.2 | 1515 | 1553 | 18.13 | 0 |  | 11 | 10 | 51 | Y |  | 2018-04-21 16:23 | 59 | 1026 | 21 | 21 | 23 | 24 | 24 | 24 | 24 | 23 | 22 | 21 | 21 | 20 | 19 | 19 | 22 | 24 | 19 | 24 | -0.11 | Y | 44.97 | Y | -0.2 |  |  |  | 1.21 |  |  |  |  | N | N | Y | 190 | 0.48 | 63 | 101508 | 100970 | 7080 | 16030 | 11 | 1 |  | 2018-04-21 16:29 | 1515 | 120 |  | 37 | 11 | [15 empty] | 93.73 | 100 | 0 | 0 | 0 |  | 650 |  | 선택 | 해제 | 0 | 0 | 0 |  | 650 |  | 선택 | 해제 | 선택 | 미정 | 미정 | 선택 | 미정 |  | 미정 | BT180180 | H
B45000 | 2018-04-21 | 2 | D | TUNDISH교체 | 1 | A | SM45C | 탄소강 | SM45C | BM#2 | 1576 | 48 | 1644 | 1535 | 39 | 7700 |  | 1 | 0.32 | 21 |  | 0 | 1579 | 1641 | 0 | 3.09 | 0 | 23 | 80 | 50 | Y |  | 2018-04-21 17:08 | 86 | 1025 | -710 | -143 | -17 | 35 | 34 | 33 | 33 | 31 | 38 | 41 | 43 | 44 | 45 | 46 | 40 | 46 | 46 | 46 | 0 |  | 15 | Y | 0 |  | 1.69 | 1.69 |  |  |  |  | N | N | N | N | 190 | 0.47 | 63 | 98370 | 100480 | 1830 | 14900 | 15 | 1 | 10 | 2018-04-21 17:09 | 1579 | 150 |  | 36 |  | * T/D FLUX 용탕부: 120 KG / 유탕부: 15KG 투입 | [14 empty] | 94.59 | 100 | 700 | 0 | 0 |  | 650 | 400 | 선택 | 해제 | 700 | 0 | 0 |  | 650 | 400 | 선택 | 해제 | 해제 | 미정 | 미정 | 미정 | 미정 |  | 미정 | SB120120 | H
A45037 | 2018-04-21 | 1 | D |  | 6 | A | STB2 | 베어링강 | STB (SF) | BM#1 | 1574 | 42 | 1557 | 1540 | 38 | 5000 |  | 3 | 0.28 | 29 |  | -1.18 | 1519 | 1557 | 16.81 | 0 |  | 21 | 23 | 53 | Y |  | 2018-04-21 17:29 | 63 | 1025 | 18 | 22 | 25 | 25 | 27 | 27 | 26 | 26 | 26 | 25 | 25 | 24 | 23 | 23 | 25 | 27 | 23 | 26 | -0.1 | Y | 39.98 | Y | -0.2 |  |  |  | 1.2 |  |  |  |  | N | N | Y | 180 | 0.48 | 63 | 101508 | 99520 | 7010 | 15850 | 11 | 1 |  | 2018-04-21 17:39 | 1519 | 120 |  | 38 | [16 empty] | 95.31 | 100 | 0 | 0 | 0 |  | 650 |  | 선택 | 해제 | 0 | 0 | 0 |  | 650 |  | 선택 | 해제 | 선택 | 미정 | 미정 | 선택 | 미정 |  | 미정 | BT180180 | H
B45001 | 2018-04-21 | 2 | D |  | 2 | A | SM45C | 탄소강 | SM45C | BM#2 | 1563 | 49 | 1607 | 1515 | 38 | 7100 |  | 1 | 0.31 | 18 |  | 0 | 1556 | 1619 | 0 | 2.27 | 0 | 1 | 8 | 59 | Y |  | 2018-04-21 18:20 | 63 | 1028 | 44 | 37 | 33 | 31 | 29 | 27 | 26 | 24 | 23 | 22 | 20 | 19 |  | 19 | 28 | 33 | 19 | 0 | -0.31 |  | 44.98 | Y | -0.2 | [7 empty] | N | N | N | N | 180 | 0.51 | 58 | 98370 | 97490 | 140 | 13800 | 15 | 1 | 20 | 2018-04-21 18:29 | 1556 | 133 |  | 29 | [16 empty] | 100.89 | 100 | 0 | 0 | 0 |  | 650 | 400 | 선택 | 해제 | 0 | 0 | 0 |  | 650 | 400 | 선택 | 해제 | 해제 | 미정 | 미정 | 미정 | 미정 |  | 미정 | SB120120 | H
A45038 | 2018-04-21 | 1 | D |  | 7 | A | STB2 | 베어링강 | STB (SF) | BM#1 | 1592 | 41 | 1560 | 1537 | 35 | 4600 |  | 3 | 0.28 | 28 |  | -1.1 | 1525 | 1560 | 19.32 | 0 |  | 31 | 17 | 32 | Y |  | 2018-04-21 18:31 | 69 | 1029 | 22 | 26 | 29 | 31 | 31 | 32 | 31 | 31 | 31 | 30 | 29 | 29 | 28 | 28 | 29 | 32 | 28 | 31 | -0.11 | Y | 35 | Y | -0.2 |  |  |  | 1.14 |  |  |  |  | N | N | Y | 230 | 0.48 | 62 | 101508 | 98710 | 7070 | 14910 | 11 | 1 |  | 2018-04-21 18:43 | 1525 | 125 |  | 42 | [16 empty] | 96.03 | 100 | 0 | 0 | 0 |  | 650 |  | 선택 | 해제 | 0 | 0 | 0 |  | 650 |  | 선택 | 해제 | 선택 | 미정 | 미정 | 선택 | 미정 |  | 미정 | BT180180 | H
B45002 | 2018-04-21 | 2 | D |  | 3 | A | SM45C | 탄소강 | SM45C | BM#2 | 1568 | 46 | 1594 | 1516 | 35 | 7100 |  | 1 | 0.3 | 15 |  | -2.24 | 1547 | 1601 | 0 | 1.85 | 0 | 2 | 39 | 92 | Y |  | 2018-04-21 19:23 | 54 | 1029 | 16 | 17 | 19 | 20 | 20 | 19 | 18 | 18 | 16 | 15 | 14 | 13 | 11 | 11 | 17 | 20 | 11 | 0 | -0.2 | Y | 44.98 | Y | -0.4 | [7 empty] | N | N | N | N | 170 | 0.52 | 61 | 98370 | 106040 | 20 | 14800 | 15 | 1 | 30 | 2018-04-21 19:44 | 1547 | 134 |  | 28 | [16 empty] | 92.8 | 100 | 0 | 0 | 0 |  | 650 | 400 | 선택 | 해제 | 0 | 0 | 0 |  | 650 | 400 | 선택 | 해제 | 해제 | 미정 | 미정 | 미정 | 미정 |  | 미정 | SB120120 | H
A45039 | 2018-04-21 | 1 | D |  | 8 | A | STB2 | 베어링강 | STB (SF) | BM#1 | 1606 | 42 | 1542 | 1525 | 36 | 5300 |  | 3 | 0.28 | 28 |  | -0.82 | 1516 | 1542 | 19.69 | 0 |  | 10 | 34 | 45 | Y |  | 2018-04-21 19:42 | 60 | 1028 | 27 | 26 | 25 | 25 | 25 | 24 | 23 | 24 | 22 | 22 | 22 | 22 | 21 | 21 | 24 | 25 | 21 | 25 | -0.07 | Y | 55.08 | Y | 0 |  |  |  | 1.25 |  |  |  |  | N | N | Y | 220 | 0.48 | 65 | 101508 | 103910 | 7020 | 16660 | 11 | 1 |  | 2018-04-21 19:50 | 1516 | 120 |  | 36 | [16 empty] | 91.53 | 100 | 0 | 0 | 0 |  | 650 |  | 선택 | 해제 | 0 | 0 | 0 |  | 650 |  | 선택 | 해제 | 선택 | 미정 | 미정 | 선택 | 미정 |  | 미정 | BT180180 | H
B45003 | 2018-04-21 | 2 | D |  | 4 | A | SM45C | 탄소강 | SM45C | BM#2 | 1603 | 41 | 1614 | 1516 | 32 | 5800 |  | 1 | 0.32 | 16 |  | -2.39 | 1557 | 1610 | 0 | 2.9 | 0 | 22 | 3 | 68 | Y |  | 2018-04-21 20:22 | 64 | 1026 | 9 | 19 | 26 | 28 | 29 | 29 | 28 | 28 | 27 | 26 | 24 | 22 |  | 22 | 25 | 29 | 22 | 28 | -0.2 | Y | 34.98 | Y | -0.4 | [7 empty] | N | N | N | N | 160 | 0.51 | 56 | 98370 | 94670 | 70 | 14200 | 15 | 1 | 40 | 2018-04-21 20:25 | 1557 | 140 |  | 34 | [16 empty] | 105.43 | 100 | 0 | 0 | 0 |  | 650 | 400 | 선택 | 해제 | 0 | 0 | 0 |  | 650 | 400 | 선택 | 해제 | 해제 | 미정 | 미정 | 미정 | 미정 |  | 미정 | SB120120 | H
A45040 | 2018-04-21 | 1 | B |  | 9 | A | STB2 | 베어링강 | STB (SF) | BM#1 | 1605 | 40 | 1549 | 1530 | 32 | 5100 |  | 3 | 0.28 | 28 |  | -1.08 | 1515 | 1549 | 15.51 | 0 |  | 11 | 11 | 51 | Y |  | 2018-04-21 20:50 | 59 | 1059 | 20 | 20 | 21 | 23 | 23 | 24 | 24 | 23 | 22 | 22 | 22 | 21 | 21 | 21 | 22 | 24 | 21 | 23 | -0.04 | Y | 35.02 | Y | 0 |  |  |  | 1.18 |  |  |  |  | N | N | Y | 210 | 0.48 | 62 | 101508 | 98390 | 7040 | 17040 | 11 | 1 |  | 2018-04-21 20:58 | 1515 | 118 |  | 36 | 14 | [15 empty] | 96.31 | 100 | 0 | 0 | 0 |  | 650 |  | 선택 | 해제 | 0 | 0 | 0 |  | 650 |  | 선택 | 해제 | 선택 | 미정 | 미정 | 선택 | 선택 | 8 | 미정 | BT180180 | H
C43544 | 2018-04-21 | 3 | B |  | 5 | A | SM45C | 탄소강 | SM45C | BM#2 | 1671 | 52 | 1639 | 1556 | 31 | 11500 |  | 1 | 0.43 | 12 |  | 0.41 | 1553 | 1564 | 0 | 16.32 | 0 | 33 | 61 |  | Y |  | 2018-04-21 21:33 | 60 | 1101 | 23 | 23 | 18 | 21 | 28 | 30 | 32 | 32 | 31 | 31 | 30 | 29 | 28 | 26 | 29 | 32 | 26 | 0 | -0.15 | Y | 40 | Y | 0 |  |  |  | 1.3 |  |  |  | N | N | N | N | 150 | 0.51 | 57 | 98370 | 95980 | 1680 | 14800 | 15 | 1 | 10 | 2018-04-21 21:43 | 1553 | 308 |  | 22 | [16 empty] | 100.74 | 100 | 0 | 0 | 0 |  | 650 | 400 | 선택 | 해제 | 0 | 0 | 0 |  | 650 | 400 | 선택 | 해제 | 해제 | 미정 | 미정 | 미정 | 미정 |  | 미정 | SB120120 | H
A45041 | 2018-04-21 | 1 | B |  | 10 | A | STB2 | 베어링강 | STB (SF) | BM#1 | 1638 | 40 | 1554 | 1588 | 36 | 3800 |  | 3 | 0.28 | 28 |  | -0.92 | 1525 | 1554 | 16.7 | 0 |  | 1 | 9 | 22 | Y |  | 2018-04-21 21:50 | 69 | 1025 | 21 | 27 | 31 | 35 | 36 | 37 | 37 | 37 | 37 | 36 | 36 | 35 | 35 | 34 | 34 | 37 | 34 | 37 | -0.07 | Y | 39.98 | Y | -0.2 |  |  |  | 1.31 |  |  |  |  | N | N | Y | 200 | 0.48 | 65 | 84590 | 102880 | 7100 | 15670 | 11 | 1 |  | 2018-04-21 22:03 | 1525 | 124 |  | 41 | [16 empty] | 76.97 | 100 | 0 | 0 | 0 |  | 650 |  | 선택 | 해제 | 0 | 0 | 0 |  | 650 |  | 선택 | 해제 | 선택 | 미정 | 미정 | 선택 | 미정 |  | 미정 | BT180180 | H
B45005 | 2018-04-21 | 2 | B |  | 6 | A | SM45C | 탄소강 | SM45C | BM#2 | 1587 | 40 | 1595 | 1535 | 38 | 6400 |  | 1 | 0.33 | 16 |  | 0 | 1549 | 0 | 0 | 4.6 | 0 | 23 | 81 | 118 | Y |  | 2018-04-21 22:32 | 56 | 1026 | 26 | 25 | 26 | 28 | 28 | 27 | 27 | 26 | 25 | 23 | 22 | 21 |  | 21 | 25 | 28 | 21 | 26 | -0.17 | Y | 40 | Y | -0.2 | [7 empty] | N | N | N | N | 190 | 0.51 | 58 | 97380 | 98370 | 2680 | 15100 | 15 | 1 | 40 | 2018-04-21 22:34 | 1549 | 114 |  | 23 | [16 empty] | 96.42 | 100 | 0 | 0 | 0 |  | 650 | 400 | 선택 | 해제 | 0 | 0 | 0 |  | 650 | 400 | 선택 | 해제 | 해제 | 미정 | 미정 | 미정 | 미정 |  | 미정 | SB120120 | C
A45042 | 2018-04-21 | 1 | B |  | 11 | A | STB2 | 베어링강 | STB (SF) | BM#1 | 1599 | 40 | 1560 | 1548 | 31 | 5100 |  | 3 | 0.28 | 29 |  | -1.34 | 1516 | 1559 | 16.71 | 0 |  | 31 | 18 | 55 | Y |  | 2018-04-21 23:01 | 60 | 1087 | 34 | 30 | 28 | 28 | 27 | 27 | 25 | 24 | 24 | 24 | 23 | 23 | 22 | 22 | 26 | 28 | 22 | 24 | -0.12 |  | 50 | Y | -0.2 |  |  |  | 1.27 |  |  |  |  | N | N | Y | 190 | 0.48 | 61 | 101508 | 97650 | 7080 | 15850 | 11 | 1 |  | 2018-04-21 23:08 | 1516 | 119 |  | 39 | [16 empty] | 97 | 100 | 0 | 0 | 0 |  | 650 |  | 선택 | 해제 | 0 | 0 | 0 |  | 650 |  | 선택 | 해제 | 선택 | 미정 | 미정 | 선택 | 미정 |  | 미정 | BT180180 | H
B45006 | 2018-04-21 | 2 | B |  | 7 | A | SM45C | 탄소강 | SM45C | BM#2 | 1591 | 42 | 1624 | 1557 | 29 | 5500 |  | 1 | 0.33 | 18 |  | -2.11 | 1548 | 1608 | 0 | 4.35 | 0 | 2 | 40 | 43 | Y |  | 2018-04-21 23:38 | 55 | 1029 | 17 | 27 | 32 | 35 | 35 | 35 | 35 | 34 | 33 | 32 | 30 | 29 | 27 | 27 | 31 | 35 | 27 | 35 | -0.18 | Y | 45 | Y | -0.4 | [7 empty] | N | N | N | N | 180 | 0.5 | 62 | 97380 | 103770 | 1830 | 15400 | 15 | 1 | 10 | 2018-04-21 23:39 | 1548 | 116 |  | 18 | [16 empty] | 92.35 | 100 | 0 | 0 | 0 |  | 650 | 400 | 선택 | 해제 | 0 | 0 | 0 |  | 650 | 400 | 선택 | 해제 | 해제 | 미정 | 미정 | 미정 | 미정 |  | 미정 | SB120120 | H
A45043 | 2018-04-21 | 1 | B |  | 12 | A | STB2 | 베어링강 | STB (SF) | BM#1 | 1615 | 41 | 1563 | 1545 | 29 | 4800 |  | 3 | 0.28 | 28 |  | -1.07 | 1519 | 1553 | 16.74 | 0 |  | 10 | 35 | 68 | Y |  | 2018-04-22 00:10 | 63 | 1073 | 22 | 24 | 27 | 29 | 30 | 30 | 30 | 29 | 29 | 28 | 28 | 28 | 28 | 28 | 28 | 30 | 28 | 30 | -0.05 | Y | 39.98 | Y | 0 |  |  |  | 2.06 |  |  |  |  | N | N | Y | 180 | 0.48 | 62 | 101508 | 98590 | 7140 | 16400 | 11 | 1 |  | 2018-04-22 00:17 | 1519 | 116 |  | 34 | 14 | [15 empty] | 96.13 | 100 | 0 | 0 | 0 |  | 650 |  | 선택 | 해제 | 0 | 0 | 0 |  | 650 |  | 선택 | 해제 | 선택 | 미정 | 미정 | 선택 | 미정 |  | 미정 | BT180180 | H
B45007 | 2018-04-21 | 2 | B | TUNDISH교체전 | 8 | A | SM45C | 탄소강 | SM45C | BM#2 | 1619 | 42 | 1605 | 1545 | 32 | 6100 |  | 1 | 0.32 | 20 |  | -1.87 | 1556 | 1614 | 0 | 3.76 | 0 | 22 | 4 | 54 | Y |  | 2018-04-22 00:33 | 63 | 1080 | 25 | 31 | 34 | 36 | 37 | 37 | 36 | 35 | 34 | 34 | 33 | 32 | 30 | 30 | 34 | 37 | 30 | 34 | -0.19 | Y | 36.33 | Y | -0.4 | [7 empty] | N | N | N | N | 170 | 0.5 | 57 | 97380 | 94270 | 730 | 2000 | 15 | 1 | 40 | 2018-04-22 00:39 | 1568 | 124 |  | 29 |  |  | 5C2D275041484610AE4F5E2B1F3D1E01 | 6F86FA13B72347649B97C342888AD79E | CE5090C5109A4963A52C0D1B6D2C1A41 | [11 empty] | 102.51 | 100 | 0 | 3620 | 0 |  | 650 | 400 | 선택 | 해제 | 0 | 3530 | 0 |  | 650 | 400 | 선택 | 해제 | 해제 | 미정 | 미정 | 미정 | 미정 |  | 미정 | SB120120 | H
A45044 | 2018-04-21 | 1 | B |  | 13 | A | STB2 | 베어링강 | STB (SF) | BM#1 | 1588 | 47 | 1541 | 1509 | 39 | 6200 |  | 3 | 0.28 | 28 |  | -1.36 | 1520 | 1563 | 18.66 | 0 |  | 11 | 12 | 54 | Y |  | 2018-04-22 01:38 | 64 | 1082 | 27 | 32 | 36 | 37 | 38 | 37 | 36 | 35 | 35 | 34 | 34 | 33 | 32 | 33 | 34 | 38 | 32 | 0 | -0.15 | Y | 40.03 | Y | 0.2 |  |  |  | 1.21 |  |  |  |  | N | N | Y | 230 | 0.48 | 66 | 101508 | 103530 | 7100 | 16460 | 11 | 1 |  | 2018-04-22 01:44 | 1520 | 108 |  | 11 | 15 | [15 empty] | 91.82 | 100 | 0 | 0 | 0 |  | 650 |  | 선택 | 해제 | 0 | 0 | 0 |  | 650 |  | 선택 | 해제 | 선택 | 미정 | 미정 | 선택 | 미정 |  | 미정 | BT180180 | H
B45008 | 2018-04-21 | 2 | B | TUNDISH교체 | 1 | A | AE5130M1 | 합금강 | D1 | BM#2 | 1585 | 56 | 1654 | 1534 | 49 | 9900 |  | 1 | 0.34 | 20 |  | -2.16 | 1585 | 1647 | 0 | 5.6 | 0 | 21 | 25 | 62 | Y |  | 2018-04-22 01:50 | 85 | 1075 | -178 | 29 | 28 | 30 | 31 | 35 | 36 | 38 | 39 | 39 | 40 | 40 |  | 40 | 29 | 40 | 40 | 0 | 0 |  | 5 | Y | 0 |  | 2.26 | 2.26 |  |  |  |  | N | N | N | N | 150 | 0.47 | 59 | 93049 | 100400 | 380 | 16100 | 9 | 2 | 10 | 2018-04-22 01:52 | 1585 | 147 |  | 37 |  | * T/D 용강량 실측:1160mm / 18.3 TON * T/D FLUX 용탕부: 120 KG / 유탕부: 15KG 투입 * 슬리브 롱노즐( Y자형 ) 사용 | [14 empty] | 93.42 | 100 | 700 | 0 | 0 |  | 650 | 400 | 선택 | 선택 | 700 | 0 | 0 |  | 650 | 400 | 선택 | 선택 | 해제 | 미정 | 미정 | 미정 | 미정 |  | 미정 | BT180180 | C
A45045 | 2018-04-21 | 1 | B | TUNDISH교체전 | 14 | A | STB2 | 베어링강 | STB (SF) | BM#1 | 1593 | 52 | 1565 | 1546 | 40 | 5900 |  | 3 | 0.29 | 28 |  | -1.39 | 1521 | 1565 | 19.96 | 0 |  | 1 | 10 | 69 | Y |  | 2018-04-22 02:39 | 65 | 1081 | 32 | 34 | 37 | 38 | 38 | 38 | 37 | 36 | 34 | 33 | 33 | 32 | 32 | 32 | 35 | 38 | 32 | 38 | -0.13 | Y | 45 | Y | 0 |  |  |  | 1.38 |  |  |  |  | N | N | M | 220 | 0.48 | 67 | 96477 | 105060 | 6990 | 2000 | 11 | 1 |  | 2018-04-22 02:47 | 1521 | 111 |  | 17 |  |  | 29E0E1B6AF7B44A78919008D4E79B6C2 | CCBBC6F65862472C94A976940F06058C |  | 950D84DF5A9041AF84D8BBB61A411B75 | [10 empty] | 86.1 | 100 | 0 | 3500 | 0 |  | 650 |  | 선택 | 해제 | 0 | 3500 | 0 |  | 650 |  | 선택 | 해제 | 선택 | 미정 | 미정 | 선택 | 미정 |  | 미정 | BT180180 | H
B45009 | 2018-04-21 | 2 | B |  | 2 | A | AE5130M1 | 합금강 | D1 | BM#2 | 1618 | 42 | 1606 | 1566 | 38 | 7600 |  | 1 | 0.35 | 17 |  | -2.49 | 1561 | 1626 | 0 | 5.4 | 0 | 23 | 82 | 70 | Y |  | 2018-04-22 03:04 | 61 | 1071 | 34 | 31 | 31 | 30 | 29 | 27 | 27 | 26 | 25 | 23 | 22 |  |  | 22 | 28 | 31 | 22 | 0 | -0.22 |  | 40 | Y | -0.2 | [7 empty] | N | N | N | N | 140 | 0.5 | 59 | 93049 | 97950 | 20 | 15500 | 9 | 2 | 20 | 2018-04-22 03:11 | 1561 | 135 |  | 25 | 16 | [15 empty] | 96.08 | 100 | 0 | 0 | 0 |  | 650 | 400 | 선택 | 선택 | 0 | 0 | 0 |  | 650 | 400 | 선택 | 선택 | 해제 | 미정 | 미정 | 미정 | 미정 |  | 미정 | BT180180 | C
A45046 | 2018-04-21 | 1 | B | TUNDISH교체 | 1 | A | SCM420HT | 소입성보증강 | C | BM#1 | 1628 | 43 | 1654 | 1558 | 37 | 6900 |  | 3 | 0.25 | 19 |  | -1.72 | 1610 | 1649 | 0 | 15.94 |  | 2 | 41 | 59 | Y |  | 2018-04-22 03:39 | 100 | 1076 | 32 | 15 | 34 | 40 | 44 | 47 | 49 | 50 | 51 | 52 |  |  |  | 52 | 43 | 52 | 52 | 0 | 0 |  |  | Y | 0.2 |  | 2.1 | 1.98 | [5 empty] | N | N | N | 150 | 0.52 | 54 | 101508 | 97030 | 7080 | 15070 | 18 | 1 |  | 2018-04-22 03:47 | 1610 | 130 |  | 50 | 15 | *T/D가열온도:자동-1369`.수동건-1352`.STR#1:1073.STR#2:1055.T/D FLUX 유:15,용:120 | [14 empty] | 97.09 | 100 | 700 | 0 | 0 |  | 410 |  | 선택 | 선택 | 700 | 0 | 0 |  | 410 |  | 선택 | 선택 | 해제 | 미정 | 미정 | 선택 | 선택 |  | 미정 | BT180180 | H
B45010 | 2018-04-21 | 2 | B |  | 3 | A | AE5130M1 | 합금강 | D1 | BM#2 | 1659 | 47 | 1634 | 1534 | 41 | 8200 |  | 1 | 0.34 | 17 |  | -2.34 | 1560 | 1622 | 0 | 4.44 | 0 | 31 | 19 | 86 | Y |  | 2018-04-22 04:02 | 60 | 1070 | 20 | 21 | 23 | 24 | 25 | 24 | 23 | 22 | 21 | 19 | 16 |  |  | 16 | 22 | 25 | 16 | 0 | -0.3 | Y | 30.02 | Y | -0.6 | [7 empty] | N | N | N | N | 130 | 0.51 | 55 | 84590 | 93160 | 30 | 15000 | 9 | 2 |  | 2018-04-22 04:09 | 1560 | 133 |  | 29 | [16 empty] | 91.95 | 70 | 0 | 0 | 0 |  | 650 | 400 | 선택 | 선택 | 0 | 0 | 0 |  | 650 | 400 | 선택 | 선택 | 해제 | 미정 | 미정 | 미정 | 미정 |  | 미정 | BT180180 | H
A45047 | 2018-04-21 | 1 | C |  | 2 | A | SCM420HT | 소입성보증강 | C | BM#1 | 1601 | 41 | 1623 | 1544 | 34 | 6400 |  | 3 | 0.29 | 18 |  | -1.97 | 1581 | 1623 | 0 | 18.36 |  | 10 | 36 | 76 | Y |  | 2018-04-22 04:49 | 71 | 1086 | 51 | 41 | 34 | 32 | 30 | 28 | 28 | 27 | 26 | 26 | 25 | 26 |  | 26 | 31 | 34 | 25 | 26 | -0.23 |  | 39.98 | Y | 0.2 | [8 empty] | N | N | N | 140 | 0.55 | 56 | 101508 | 98250 | 6810 | 16100 | 18 | 2 |  | 2018-04-22 04:56 | 1581 | 115 |  | 37 | [16 empty] | 96.44 | 100 | 0 | 0 | 0 |  | 410 |  | 선택 | 선택 | 0 | 0 | 0 |  | 410 |  | 선택 | 선택 | 해제 | 미정 | 미정 | 선택 | 미정 |  | 미정 | BT180180 | H
B45011 | 2018-04-21 | 2 | C | 잔강최소화전 | 4 | A | AE5130M1 | 합금강 | D1 | BM#2 | 1623 | 43 | 1635 | 1584 | 35 | 7100 |  | 1 | 0.34 | 20 |  | -2.33 | 1571 | 1638 | 0 | 4.23 | 0 | 22 | 5 | 71 | Y |  | 2018-04-22 05:01 | 71 | 1079 | 12 | 20 | 27 | 30 | 31 | 31 | 30 | 29 | 29 | 27 | 26 | 25 | 23 | 23 | 26 | 31 | 23 | 0 | -0.2 | Y | 40.02 | Y | -0.4 | [7 empty] | N | N | N | N | 120 | 0.51 | 62 | 112242 | 104550 | 70 | 3000 | 9 | 2 | 40 | 2018-04-22 05:09 | 1571 | 129 |  | 28 | [16 empty] | 109.4 | 78.57 | 0 | 3100 | 0 |  | 650 | 400 | 선택 | 선택 | 0 | 3100 | 0 |  | 650 | 400 | 선택 | 선택 | 해제 | 미정 | 미정 | 미정 | 미정 |  | 미정 | BT180180 | H
A45048 | 2018-04-21 | 1 | C |  | 3 | A | SCM420HT | 소입성보증강 | C | BM#1 | 1614 | 46 | 1618 | 1591 | 34 | 5600 |  | 3 | 0.27 | 21 |  | -1.5 | 1582 | 1619 | 0 | 18.5 |  | 11 | 13 | 81 | Y |  | 2018-04-22 05:48 | 72 | 1095 | 25 | 28 | 30 | 32 | 32 | 33 | 33 | 32 | 31 | 31 | 31 |  |  | 31 | 31 | 33 | 31 | 32 | -0.08 | Y | 24.98 | Y | 0 | [8 empty] | N | N | N | 130 | 0.55 | 55 | 101508 | 97350 | 7030 | 15700 | 18 | 2 |  | 2018-04-22 06:04 | 1582 | 114 |  | 34 | [16 empty] | 97.28 | 100 | 0 | 0 | 0 |  | 410 |  | 선택 | 선택 | 0 | 0 | 0 |  | 410 |  | 선택 | 선택 | 해제 | 미정 | 미정 | 선택 | 미정 |  | 미정 | BT180180 | H
B45012 | 2018-04-21 | 2 | C | 잔강최소화 | 5 | A | 31CRMOV9M3 | 합금강 | D3 | BM#2 | 1633 | 48 | 1645 | 1587 | 41 | 8300 |  | 1 | 0.33 | 18 |  | -2.4 | 1567 | 1634 | 0 | 4.13 | 0 | 12 | 2 | 68 | Y |  | 2018-04-22 06:13 | 68 | 1083 | -289 | -2 | 22 | 23 | 23 | 23 | 23 | 23 | 22 | 21 | 19 |  |  | 19 | 10 | 23 | 19 | 23 | -0.11 | Y | 35 | Y | -0.4 | [7 empty] | N | N | N | Y | 110 | 0.5 | 51 | 96652 | 96520 | 2740 | 15600 | 9 | 2 | 50 | 2018-04-22 06:26 | 1567 | 144 |  | 32 | [16 empty] | 97.63 | 75 | 2700 | 0 | 0 |  | 490 | 400 | 선택 | 해제 | 2700 | 0 | 0 |  | 490 | 400 | 선택 | 해제 | 선택 | 미정 | 미정 | 미정 | 선택 | 4 | 미정 | RB080.00 | C
A45049 | 2018-04-21 | 1 | C |  | 4 | A | SCM420HT | 소입성보증강 | C | BM#1 | 1613 | 43 | 1626 | 1546 | 34 | 6000 |  | 3 | 0.27 | 20 |  | -1.68 | 1586 | 1626 | 0 | 19.53 |  | 1 | 11 | 75 | Y |  | 2018-04-22 06:44 | 76 | 1086 | 29 | 33 | 35 | 37 | 37 | 38 | 37 | 37 | 36 | 36 | 36 | 34 |  | 34 | 36 | 38 | 34 | 37 | -0.07 | Y | 30.02 | Y | -0.41 | [8 empty] | N | N | N | 120 | 0.55 | 55 | 67672 | 97000 | 7000 | 15800 | 18 | 2 |  | 2018-04-22 06:57 | 1586 | 112 |  | 35 | [16 empty] | 65.07 | 100 | 0 | 0 | 0 |  | 410 |  | 선택 | 선택 | 0 | 0 | 0 |  | 410 |  | 선택 | 선택 | 해제 | 미정 | 미정 | 선택 | 미정 |  | 미정 | BT180180 | H
B45013 | 2018-04-21 | 2 | C |  | 6 | B | 31CRMOV9M3 | 합금강 | D3 | BM#2 | 1614 | 57 | 1614 | 1577 | 46 | 9100 |  | 1 | 0.32 | 19 |  | 0 | 1578 | 1640 | 0 | 3.84 | 0 | 21 | 26 | 98 | Y |  | 2018-04-22 07:20 | 79 | 1078 | 18 | 31 | 38 | 41 | 42 | 43 | 43 | 42 | 42 | 41 | 40 | 39 | 38 | 38 | 38 | 43 | 38 | 42 | -0.16 | Y | 31.93 | Y | -0.52 | [7 empty] | N | N | N | Y | 100 | 0.5 | 61 | 93600 | 100240 | 760 | 100240 | 9 | 2 | 10 | 2018-04-22 07:32 | 1578 | 134 |  | 18 | [16 empty] | 92.4 | 75 | 0 | 0 | 0 |  | 490 | 400 | 선택 | 해제 | 0 | 0 | 0 |  | 490 | 400 | 선택 | 해제 | 선택 | 미정 | 미정 | 미정 | 미정 |  | 미정 | RB100.00 | C
A45050 | 2018-04-22 | 1 | C |  | 5 | A | SCM420HT | 소입성보증강 | C | BM#1 | 1631 | 43 | 1613 | 1549 | 34 | 5900 |  | 3 | 0.27 | 22 |  | -1.31 | 1579 | 1613 | 0 | 26.76 |  | 2 | 42 | 42 | Y |  | 2018-04-22 07:44 | 69 | 1092 | 33 | 33 | 35 | 36 | 36 | 36 | 36 | 36 | 35 | 34 |  |  |  | 34 | 35 | 36 | 34 | 36 | -0.06 | Y | 30 | Y | -0.2 | [8 empty] | N | N | Y | 110 | 0.47 | 46 | 75860 | 72050 | 33810 | 15500 | 18 | 2 |  | 2018-04-22 07:51 | 1579 | 111 |  | 30 |  | *준BIG SIZE *L/D개공후 하부노즐부에서 한번 용강유출됨 주입중간에 용강유출되어 L/D잔강34톤 내려보냄 | 94469EAB0D86419A948E7885B834B2B3 | [13 empty] | 71.53 | 100 | 0 | 0 | 0 |  | 490 |  | 선택 | 선택 | 0 | 0 | 0 |  | 490 |  | 선택 | 선택 | 해제 | 미정 | 미정 | 해제 | 미정 |  | 미정 | RB140.00 | C
B45014 | 2018-04-22 | 2 | C |  | 7 | A | 31CRMOV9M3 | 합금강 | D3 | BM#2 | 1593 | 53 | 1616 | 1517 | 46 | 9400 |  | 1 | 0.32 | 19 |  | 0 | 1568 | 1632 | 0 | 3.7 | 0 | 31 | 20 | 51 | Y |  | 2018-04-22 08:27 | 69 | 1084 | 35 | 36 | 37 | 38 | 37 | 37 | 36 | 35 | 33 | 31 | 29 | 26 | 23 | 23 | 34 | 38 | 23 | 37 | -0.33 | Y | 45.02 | Y | -0.6 | [7 empty] | N | N | N | Y | 150 | 0.5 | 62 | 92960 | 102050 | 60 | 16500 | 9 | 2 | 20 | 2018-04-22 08:33 | 1568 | 129 |  | 16 | [16 empty] | 92.73 | 75 | 0 | 0 | 0 |  | 490 | 400 | 선택 | 해제 | 0 | 0 | 0 |  | 490 | 400 | 선택 | 해제 | 선택 | 미정 | 미정 | 미정 | 미정 |  | 미정 | RB100.00 | C
A45051 | 2018-04-22 | 1 | C |  | 6 | A | SCM420HT | 소입성보증강 | C | BM#1 | 1621 | 39 | 1621 | 1583 | 31 | 5100 |  | 3 | 0.28 | 20 |  | -1.64 | 1582 | 1621 | 0 | 22.35 |  | 10 | 37 | 47 | Y |  | 2018-04-22 08:35 | 72 | 1093 | 33 | 36 | 38 | 39 | 39 | 39 | 38 | 38 | 37 | 36 | 36 | 35 | 34 | 34 | 37 | 39 | 34 | 39 | -0.1 | Y | 50.02 | Y | 0 | [8 empty] | N | N | N | 100 | 0.47 | 65 | 116164 | 98000 | 6970 | 15700 | 18 | 2 |  | 2018-04-22 08:43 | 1582 | 100 |  | 28 | [16 empty] | 110.63 | 100 | 0 | 0 | 0 |  | 410 |  | 선택 | 선택 | 0 | 0 | 0 |  | 410 |  | 선택 | 선택 | 해제 | 미정 | 미정 | 선택 | 미정 |  | 미정 | BT180180 | C
B45015 | 2018-04-22 | 2 | C | TUNDISH교체전 | 8 | A | 31CRMOV9M3 | 합금강 | D3 | BM#2 | 1577 | 48 | 1604 | 1534 | 44 | 9100 |  | 1 | 0.31 | 23 |  | 0 | 1569 | 1644 | 0 | 4.28 | 0 | 22 | 6 | 49 | Y |  | 2018-04-22 09:34 | 70 | 1089 | 20 | 28 | 33 | 36 | 37 | 38 | 37 | 36 | 35 | 34 | 33 | 32 | 30 | 30 | 33 | 38 | 30 | 0 | -0.23 | Y | 35 | Y | -0.4 | [7 empty] | N | N | N | M | 140 | 0.5 | 62 | 92960 | 101690 | -40 | 2000 | 9 | 2 | 10 | 2018-04-22 09:41 | 1569 | 126 |  | 13 |  |  | E98E7109698B497BBA3A9E8D7987F2A3 | 65BE27B39B1D4471BDD595C80C578E00 | C21D0BC3BD6543F5B8B6D9DBF2BC800F | [11 empty] | 91.45 | 75 | 0 | 4357 | 0 |  | 490 | 400 | 선택 | 해제 | 0 | 5248 | 0 |  | 490 | 400 | 선택 | 해제 | 선택 | 미정 | 미정 | 미정 | 미정 |  | 미정 | RB100.00 | C
A45052 | 2018-04-22 | 1 | C |  | 7 | A | SCM420HT | 소입성보증강 | C | BM#1 | 1624 | 40 | 1610 | 1595 | 30 | 4900 |  | 3 | 0.28 | 20 |  | -0.97 | 1587 | 1610 | 0 | 23.07 |  | 11 | 14 | 46 | Y |  | 2018-04-22 09:32 | 77 | 1086 | 33 | 36 | 39 | 41 | 41 | 41 | 41 | 41 | 40 | 40 | 39 | 39 |  | 39 | 39 | 41 | 39 | 41 | -0.05 | Y | 40 | Y | 0 | [8 empty] | N | N | N | 150 | 0.54 | 56 | 152262 | 99650 | 6500 | 14800 | 18 | 2 |  | 2018-04-22 09:45 | 1587 | 108 |  | 37 |  | *유사강종 연연주 혼탕부 ID:107~109.207~209 | [14 empty] | 142.77 | 100 | 0 | 0 | 0 |  | 410 |  | 선택 | 선택 | 0 | 0 | 0 |  | 410 |  | 선택 | 선택 | 해제 | 미정 | 미정 | 선택 | 미정 |  | 미정 | BT180180 | H
A45053 | 2018-04-22 | 1 | C |  | 8 | A | SCM420HM | 소입성보증강 | C | BM#1 | 1662 | 42 | 1610 | 1567 | 28 | 5100 |  | 3 | 0.28 | 19 |  | -1.05 | 1586 | 1610 | 0 | 22.69 |  | 1 | 12 | 44 | Y |  | 2018-04-22 10:29 | 76 | 1085 | 38 | 36 | 37 | 38 | 38 | 38 | 37 | 37 | 37 | 36 | 36 | 35 |  | 35 | 37 | 38 | 35 | 38 | -0.05 | Y | 40.02 | Y | -0.2 | [8 empty] | N | N | N | 140 | 0.55 | 60 | 50754 | 104050 | 6670 | 16000 | 18 | 2 |  | 2018-04-22 10:34 | 1586 | 109 |  | 37 |  | 유사강종 연연주 혼탕부 ID:101.201 *롱노즐 교체 SEN내부 크랙 7회사용 | [14 empty] | 45.7 | 100 | 0 | 0 | 0 |  | 410 |  | 선택 | 선택 | 0 | 0 | 0 |  | 410 |  | 선택 | 선택 | 해제 | 미정 | 미정 | 선택 | 선택 | 7 | 미정 | BT180180 | H
B45016 | 2018-04-22 | 2 | C | TUNDISH교체 | 1 | A | KF70CVS | 합금강 | D4 | BM#2 | 1613 | 47 | 1635 | 1565 | 34 | 6800 |  | 1 | 0.32 | 21 |  | 0 | 1568 | 1639 | 0 | 4.1 | 0 | 12 | 3 | 49 | Y |  | 2018-04-22 10:34 | 92 | 1085 | -296 | -175 | 35 | 32 | 28 | 30 | 32 | 34 | 35 | 36 | 36 | 36 | 36 | 34 | 34 | 36 | 34 | 36 | -0.09 |  | 19.98 | Y | -0.4 |  | 2.12 | 2.12 |  |  |  |  | N | N | N | N | 150 | 0.46 | 60 | 84590 | 93620 | 200 | 14700 | 7 | 1 | 10 | 2018-04-22 10:45 | 1568 | 149 |  | 39 |  | *T/D플럭스 120/15KG *롱노즐 실리부 부착 | [14 empty] | 88.44 | 70 | 1078 | 0 | 0 |  | 650 | 600 | 선택 | 해제 | 1087 | 0 | 0 |  | 650 | 600 | 선택 | 해제 | 미정 | 미정 | 미정 | 미정 | 선택 |  | 미정 | BT180180 | H
A45054 | 2018-04-22 | 1 | C | TUNDISH교체전 | 9 | A | SCM420HM | 소입성보증강 | C | BM#1 | 1604 | 49 | 1622 | 1533 | 41 | 7300 |  | 3 | 0.29 | 18 |  | -1.67 | 1585 | 1622 | 0 | 15.33 |  | 36 | 20 | 10081 | Y |  | 2018-04-22 11:30 | 75 | 1060 | 34 | 28 | 26 | 27 | 27 | 28 | 27 | 27 | 27 | 26 | 26 | 24 |  | 24 | 27 | 28 | 24 | 27 | -0.07 | Y | 30.02 | Y | -0.4 | [8 empty] | N | N | N | 130 | 0.55 | 55 | 84590 | 98360 | 2340 | 2000 | 18 | 2 |  | 2018-04-22 11:43 | 1585 | 121 |  | 37 |  | *전공정요청 L/D잔강 이월 미실시 | DC056EB2731D4494A435CBAD6EAF320B | E09F9F64A8B54A4D86149CD70A2BE653 |  | 3F603EAF980D49E88F3D88825F433F7F | [10 empty] | 84 | 100 | 0 | 2760 | 0 |  | 410 |  | 선택 | 선택 | 0 | 2860 | 0 |  | 410 |  | 선택 | 선택 | 해제 | 미정 | 미정 | 해제 | 미정 |  | 미정 | BT180180 | H
B45017 | 2018-04-22 | 2 | C |  | 2 | A | KF70CVS | 합금강 | D4 | BM#2 | 1576 | 45 | 1606 | 1517 | 34 | 6400 |  | 1 | 0.32 | 14 |  | 0 | 1537 | 1603 | 0 | 3.03 | 0 | 21 | 27 | 45 | Y |  | 2018-04-22 11:44 | 61 | 1083 | 32 | 31 | 31 | 31 | 30 | 30 | 29 | 28 | 27 | 26 | 25 | 24 | 23 | 23 | 28 | 31 | 23 | 31 | -0.17 |  | 48.42 | Y | -0.29 | [8 empty] | N | N | N | 140 | 0.47 | 61 | 101508 | 95400 | 650 | 15200 | 7 | 1 | 20 | 2018-04-22 12:09 | 1537 | 139 |  | 32 | [16 empty] | 105.74 | 100 | 0 | 0 | 300 |  | 650 | 600 | 선택 | 해제 | 0 | 0 | 300 |  | 650 | 600 | 선택 | 해제 | 미정 | 미정 | 미정 | 미정 | 미정 |  | 미정 | BT180180 | H
B45018 | 2018-04-22 | 2 | A |  | 3 | B | KF70CVS | 합금강 | D4 | BM#2 | 1591 | 54 | 1614 | 1535 | 38 | 7300 |  | 1 | 0.33 | 13 |  | 0 | 1550 | 1613 | 0 | 2.98 | 0 | 31 | 21 | 57 | Y |  | 2018-04-22 12:48 | 74 | 1073 | 20 | 28 | 34 | 37 | 38 | 39 | 38 | 38 | 37 | 36 | 35 | 33 | 32 | 32 | 34 | 39 | 32 | 38 | -0.2 | Y | 34.98 | Y | -0.2 | [7 empty] | N | N | N | N | 130 | 0.47 | 64 | 101508 | 98430 | 660 | 16200 | 7 | 1 | 40 | 2018-04-22 12:56 | 1550 | 144 |  | 31 | [16 empty] | 101.51 | 100 | 0 | 0 | 0 |  | 650 | 600 | 선택 | 해제 | 0 | 0 | 0 |  | 650 | 600 | 선택 | 해제 | 미정 | 미정 | 미정 | 미정 | 미정 |  | 미정 | BT180180 | H
A45055 | 2018-04-22 | 1 | A | TUNDISH교체 | 1 | A | SCM440HF | 소입성보증강 | D | BM#1 | 1648 | 43 | 1632 | 1585 | 32 | 5700 |  | 3 | 0.29 | 20 |  | -1.65 | 1592 | 1632 | 13.94 | 0 |  | 10 | 38 | 52 | Y |  | 2018-04-22 12:28 | 99 | 1085 | 24 | 33 | 32 | 36 | 38 | 41 | 43 | 44 | 45 | 45 | 46 |  |  | 46 | 40 | 46 | 46 | 0 | 0 |  |  | Y | 0.2 |  | 2.34 | 2.22 | 1.51 |  |  |  |  | N | N | N | 150 | 0.47 | 60 | 101508 | 98030 | 3320 | 14970 | 17 | 1 |  | 2018-04-22 12:36 | 1592 | 137 |  | 59 |  | *T/D플럭스 유15 용120KG | [14 empty] | 100.16 | 100 | 1000 | 0 | 0 |  | 650 |  | 선택 | 해제 | 1000 | 0 | 0 |  | 650 |  | 선택 | 해제 | 해제 | 미정 | 미정 | 해제 | 선택 |  | 미정 | BT180180 | H
A45056 | 2018-04-22 | 1 | A |  | 2 | A | SCM440HF | 소입성보증강 | D | BM#1 | 1612 | 42 | 1627 | 1554 | 35 | 6200 |  | 1 | 0.3 | 18 |  | 0 | 1559 | 1619 | 1.63 | 0 | 0 | 11 | 15 | 55 | Y |  | 2018-04-22 14:08 | 66 | 1096 | 44 | 39 | 37 | 36 | 35 | 34 | 32 | 31 | 30 | 29 | 28 | 26 |  | 26 | 33 | 37 | 26 | 0 | -0.24 |  | 44.93 | Y | -0.4 |  |  |  | 1.6 |  |  |  |  | N | N | N | 140 | 0.49 | 60 | 84590 | 98050 | 10 | 14000 | 17 | 1 |  | 2018-04-22 14:12 | 1559 | 128 |  | 22 |  | *자동:1524℃ 수동:1526℃ | [14 empty] | 86.63 | 100 | 0 | 0 | 0 |  | 650 |  | 선택 | 해제 | 0 | 0 | 0 |  | 650 |  | 선택 | 해제 | 해제 | 미정 | 미정 | 미정 | 미정 |  | 미정 | BT180180 | H
B45019 | 2018-04-22 | 2 | A |  | 4 | A | KF70CVS | 합금강 | D4 | BM#2 | 1608 | 44 | 1625 | 1547 | 33 | 6600 |  | 1 | 0.32 | 16 |  | -2.81 | 1561 | 1620 | 0 | 3.36 | 0 | 22 | 7 | 55 | Y |  | 2018-04-22 13:37 | 85 | 1087 | 29 | 34 | 39 | 43 | 44 | 44 | 44 | 43 | 42 | 42 | 40 | 39 | 38 | 36 | 40 | 44 | 36 | 44 | -0.18 | Y | 44.98 | Y | -0.4 | [7 empty] | N | N | N | N | 120 | 0.46 | 68 | 101508 | 100940 | 110 | 15200 | 7 | 1 | 10 | 2018-04-22 14:10 | 1567 | 145 |  | 49 | [16 empty] | 101.25 | 100 | 0 | 0 | 0 |  | 650 | 600 | 선택 | 해제 | 0 | 0 | 0 |  | 650 | 600 | 선택 | 해제 | 미정 | 미정 | 미정 | 미정 | 미정 |  | 미정 | BT180180 | H
A45057 | 2018-04-22 | 1 | A |  | 3 | A | SCM440HF | 소입성보증강 | D | BM#1 | 1594 | 62 | 1552 | 1545 | 40 | 7200 |  | 1 | 0.32 | 18 |  | -2.64 | 1570 | 1632 | 3.8 | 0 | 0 | 1 | 13 | 59 | Y |  | 2018-04-22 15:28 | 77 | 1089 | 21 | 33 | 38 | 40 | 40 | 40 | 39 | 38 | 37 | 36 | 34 | 32 |  | 32 | 36 | 40 | 32 | 40 | -0.2 | Y | 39.98 | Y | -0.4 |  |  |  | 1.36 |  |  |  |  | N | N | N | 130 | 0.5 | 57 | 101508 | 95600 | 500 | 14840 | 17 | 1 |  | 2018-04-22 15:31 | 1570 | 127 |  | 6 | [16 empty] | 10150800 | 100 | 0 | 0 | 0 |  | 650 |  | 선택 | 해제 | 0 | 0 | 0 |  | 650 |  | 선택 | 해제 | 해제 | 미정 | 미정 | 미정 | 미정 |  | 미정 | BT180180 | H
B45020 | 2018-04-22 | 2 | A |  | 5 | A | KF70CVS | 합금강 | D4 | BM#2 | 0 | 58 | 1635 | 1526 | 35 | 6800 |  | 1 | 0.3 | 16 |  | 0 | 1546 | 1566 | 0 | 3.11 | 0 | 12 | 4 | 32 | Y |  | 2018-04-22 14:50 | 70 | 1065 | 34 | 36 | 38 | 39 | 39 | 39 | 38 | 37 | 37 | 36 | 34 | 33 |  | 33 | 37 | 39 | 33 | 39 | -0.15 | Y | 39.98 | Y | -0.2 | [7 empty] | N | N | N | N | 110 | 0.47 | 60 | 84590 | 93080 | 140 | 15500 | 7 | 1 | 10 | 2018-04-22 14:53 | 1546 | 159 |  | 46 | [16 empty] | 90.86 | 100 | 0 | 0 | 0 |  | 650 | 600 | 선택 | 해제 | 0 | 0 | 0 |  | 650 | 600 | 선택 | 해제 | 미정 | 미정 | 미정 | 미정 | 미정 |  | 미정 | BT180180 | H
A45058 | 2018-04-22 | 1 | A |  | 4 | A | SCM440HF | 소입성보증강 | D | BM#1 | 1604 | 43 | 1634 | 1552 | 35 | 6200 |  | 1 | 0.31 | 18 |  | 0 | 1554 | 1620 | 2.73 | 0 | 0 | 36 | 21 | 68 | Y |  | 2018-04-22 16:17 | 61 | 1094 | 28 | 27 | 27 | 27 | 27 | 26 | 25 | 24 | 23 | 22 | 21 | 20 |  | 20 | 25 | 27 | 20 | 27 | -0.16 |  | 44.98 | Y | -0.2 |  |  |  | 1.57 |  |  |  |  | N | N | N | 120 | 0.51 | 59 | 152262 | 99500 | 3520 | 13470 | 17 | 1 |  | 2018-04-22 16:21 |  | 128 |  | 17 |  | *유사강종 연연주 혼탕부 성분 확인 ID:107~109.207~209 | [14 empty] | 147.54 | 100 | 0 | 0 | 0 |  | 650 |  | 선택 | 해제 | 0 | 0 | 0 |  | 650 |  | 선택 | 해제 | 해제 | 미정 | 미정 | 미정 | 미정 |  | 미정 | BT180180 | H
B45021 | 2018-04-22 | 2 | A |  | 6 | A | KF70CVS | 합금강 | D4 | BM#2 | 1586 | 45 | 1626 | 1535 | 36 | 6700 |  | 1 | 0.27 | 13 |  | -1.45 | 1537 | 1600 | 0.04 | 0.28 | 0 | 21 | 28 | 18 | Y |  | 2018-04-22 15:59 | 61 | 1093 | 28 | 29 | 30 | 32 | 32 | 32 | 32 | 31 | 30 | 30 | 29 | 28 | 28 | 28 | 30 | 32 | 28 | 32 | -0.1 | Y | 41.85 | Y | 0 | [7 empty] | N | N | N | N | 100 | 0.47 | 61 | 84590 | 95250 | 100 | 16200 | 7 | 1 | 20 | 2018-04-22 16:03 | 1537 | 162 |  | 40 | [16 empty] | 91.55 | 100 | 0 | 0 | 0 |  | 650 | 600 | 선택 | 해제 | 0 | 0 | 0 |  | 650 | 600 | 선택 | 해제 | 미정 | 미정 | 미정 | 미정 | 미정 |  | 미정 | BT180180 | H
A45059 | 2018-04-22 | 1 | A |  | 5 | A | 42CRMO4HM | 소입성보증강 | D | BM#1 | 1623 | 57 | 1608 | 1495 | 45 | 8100 |  | 1 | 0.29 | 18 |  | -2.58 | 1554 | 1614 | 1.47 | 0 | 0 | 10 | 39 | 62 | Y |  | 2018-04-22 17:39 | 61 | 1091 | 14 | 26 | 29 | 30 | 30 | 30 | 30 | 29 | 28 | 26 | 25 | 23 |  | 23 | 27 | 30 | 23 | 30 | -0.17 | Y | 40 | Y | -0.4 | [8 empty] | N | N | N | 110 | 0.51 | 55 | 50754 | 95400 | 7670 | 15000 | 17 | 1 |  | 2018-04-22 17:36 | 1554 | 113 |  | -2 |  | *유사강종 연연주 혼탕부 성분 확인 ID:101.201 *L/D물량 7.8ton에 슬러그 나옴-이상재등록 | [14 empty] | 5075400 | 100 | 0 | 0 | 0 |  | 650 |  | 선택 | 선택 | 0 | 0 | 0 |  | 650 |  | 선택 | 선택 | 해제 | 미정 | 미정 | 해제 | 미정 |  | 미정 | BT180180 | H
B45022 | 2018-04-22 | 2 | A |  | 7 | A | KF70CVS | 합금강 | D4 | BM#2 | 1557 | 42 | 1635 | 1546 | 33 | 5800 |  | 1 | 0.31 | 13 |  | 0 | 1608 | 1608 | 0 | 4.25 | 0 | 31 | 22 | 25 | Y |  | 2018-04-22 17:07 | 132 | 1116 | 25 | 27 | 30 | 32 | 33 | 33 | 33 | 32 | 31 | 30 | 29 |  |  | 29 | 30 | 33 | 29 | 33 | -0.13 | Y | 29.92 | Y | -0.2 | [7 empty] | N | N | N | N | 150 | 0.47 | 54 | 101508 | 84260 | 50 | 15900 | 7 | 1 | 40 | 2018-04-22 17:08 | 1546 | 156 |  | 36 | 13 | [15 empty] | 121.57 | 100 | 0 | 0 | 0 |  | 650 | 600 | 선택 | 해제 | 0 | 0 | 0 |  | 650 | 600 | 선택 | 해제 | 미정 | 미정 | 미정 | 미정 | 미정 |  | 미정 | BT180180 | H
A45060 | 2018-04-22 | 1 | A |  | 6 | A | 42CRMO4HM | 소입성보증강 | D | BM#1 | 1589 | 46 | 1601 | 1522 | 41 | 7400 |  | 3 | 0.3 | 20 |  | -1.56 | 1563 | 1601 | 11.65 | 0 |  | 11 | 16 | 65 | Y |  | 2018-04-22 18:19 | 70 | 1109 | 20 | 30 | 33 | 36 | 36 | 36 | 36 | 35 | 34 | 34 | 32 | 31 | 30 | 30 | 33 | 36 | 30 | 36 | -0.13 | Y | 45.03 | Y | -0.2 | [8 empty] | N | N | N | 100 | 0.49 | 62 | 84590 | 101710 | 7000 | 16920 | 17 | 1 |  | 2018-04-22 18:21 | 1563 | 106 |  | 16 |  | *L/D물량 7.0ton에 슬러그 나옴-이상재등록 | [14 empty] | 77.82 | 100 | 0 | 0 | 0 |  | 650 |  | 선택 | 선택 | 0 | 0 | 0 |  | 650 |  | 선택 | 선택 | 해제 | 미정 | 미정 | 선택 | 미정 |  | 미정 | BT180180 | H
B45023 | 2018-04-22 | 2 | A | TUNDISH교체전 | 8 | A | KF70CVS | 합금강 | D4 | BM#2 | 1576 | 46 | 1617 | 1527 | 41 | 8000 |  | 2 | 0.4 | 13 |  | -2.78 | 1551 | 1620 | 0.01 | 0.53 | 0 | 2 | 43 | 407 | Y |  | 2018-04-22 18:03 | 75 | 1116 | 25 | 25 | 26 | 27 | 28 | 29 | 28 | 28 | 27 | 26 | 25 | 24 | 22 | 20 | 26 | 29 | 20 | 28 | -0.23 | Y | 39.98 | Y | -0.4 | [7 empty] | N | N | N | N | 140 | 0.47 | 67 | 95750 | 104220 | -670 | 2000 | 7 | 1 | 10 | 2018-04-22 18:08 | 1551 | 146 |  | 36 |  |  | D3F69336FF1746669D0EBAADDBC7117F | B33A56835D7D4CAE961BDA3DE7C85DDB | 8CB3EF69404943F3AC38D73694116EAE | [11 empty] | 92.47 | 100 | 0 | 3000 | 0 |  | 650 | 600 | 선택 | 해제 | 0 | 3000 | 0 |  | 650 | 600 | 선택 | 해제 | 미정 | 미정 | 미정 | 미정 | 미정 |  | 미정 | BT180180 | H
A45061 | 2018-04-22 | 1 | A |  | 7 | A | 42CRMO4HM | 소입성보증강 | D | BM#1 | 1586 | 41 | 1594 | 1539 | 36 | 6200 |  | 3 | 0.28 | 20 |  | -1.8 | 1552 | 1594 | 10.09 | 0 |  | 1 | 14 | 59 | Y |  | 2018-04-22 19:09 | 59 | 1123 | 29 | 27 | 26 | 26 | 25 | 24 | 24 | 23 | 21 | 21 | 19 | 18 |  | 18 | 24 | 26 | 18 | 0 | -0.18 |  | 45.08 | Y | -0.2 | [8 empty] | N | N | N | 150 | 0.51 | 58 | 101508 | 96150 | 7040 | 16540 | 17 | 1 |  | 2018-04-22 19:15 | 1552 | 109 |  | 30 | [16 empty] | 98.41 | 100 | 0 | 0 | 0 |  | 650 |  | 선택 | 선택 | 0 | 0 | 0 |  | 650 |  | 선택 | 선택 | 해제 | 미정 | 미정 | 선택 | 미정 |  | 미정 | BT180180 | H
B45024 | 2018-04-22 | 2 | A | TUNDISH교체 | 1 | A | SCM415 | 합금강 | C | BM#2 | 1595 | 59 | 1707 | 1544 | 51 | 10300 |  | 1 | 0.34 | 20 |  | -2.47 | 1605 | 1702 | 5.13 | 0 | 0 | 22 | 8 | 117 | Y |  | 2018-04-22 19:16 | 89 | 1128 | -630 | -146 | 28 | 29 | 27 | 23 | 26 | 31 | 35 | 36 | 38 | 40 | 40 | 40 | 32 | 41 | 40 | 40 | 0 |  | 10.02 | Y | 0 |  | 2.56 | 2.44 | 1.55 |  |  |  | N | N | N | N | 150 | 0.46 | 64 | 96425 | 103100 | 150 | 14900 | 1 | 2 | 10 | 2018-04-22 19:26 | 1612 | 177 |  | 55 |  | * T/D FLUX 용탕부: 120 KG / 유탕부: 15KG 투입 *10분 수소측정값 3PPM 초과로 2회 측정.(1차:3.13PPM2차:2.56PPM) *첫 HEAT 수소측정 기준초과(10분)이상공정 등록 및 생관통보. * 전공정(전기로#2기)출강구 막혀 작업지연 감속주입 요청 함. | [14 empty] | 93.39 | 100 | 1000 | 0 | 0 |  | 410 | 300 | 선택 | 선택 | 1000 | 0 | 0 |  | 410 | 300 | 선택 | 선택 | 해제 | 미정 | 미정 | 미정 | 미정 |  | 미정 | RB160.00 | C
B45025 | 2018-04-22 | 2 | A |  | 8 | A | 42CRMO4HM | 소입성보증강 | D | BM#1 | 1623 | 41 | 1645 | 1555 | 36 | 7100 |  | 1 | 0.33 | 19 |  | -2.78 | 1563 | 1639 | 4.39 | 0 | 0 | 12 | 5 | 99 | Y |  | 2018-04-22 20:11 | 70 | 1125 | 15 | 20 | 24 | 26 | 27 | 27 | 27 | 26 | 25 | 24 | 23 |  |  | 23 | 24 | 27 | 23 | 27 | -0.13 | Y | 30 | Y | -0.2 | [8 empty] | N | N | N | 140 | 0.51 | 53 | 84590 | 90510 | 7080 | 15730 | 17 | 1 |  | 2018-04-22 20:14 | 1563 | 135 |  | 30 | [16 empty] | 86.76 | 100 | 0 | 0 | 0 |  | 650 |  | 선택 | 선택 | 0 | 0 | 0 |  | 650 |  | 선택 | 선택 | 해제 | 미정 | 미정 | 선택 | 미정 |  | 미정 | BT180180 | H
A45062 | 2018-04-22 | 1 | B |  | 2 | B | SCM415 | 합금강 | C | BM#2 | 1616 | 41 | 1649 | 1564 | 31 | 5300 |  | 3 | 0.28 | 16 |  | -1.87 | 1614 | 1649 | 9.54 | 0 |  | 36 | 22 | 57 | Y |  | 2018-04-22 19:59 | 98 | 1127 | 38 | 28 | 28 | 28 | 28 | 28 | 28 | 27 | 26 | 25 | 24 | 23 | 22 | 21 | 27 | 28 | 21 | 28 | -0.13 |  | 55 | Y | -0.2 | [7 empty] | N | N | N | N | 140 | 0.44 | 68 | 100524 | 97340 | 4130 | 14800 | 1 | 2 | 20 | 2018-04-22 20:29 | 1614 | 149 |  | 80 |  | * 전공정 작업지연 감속주입 요청 함 0.40 이상공정 등록 생관통보 | [14 empty] | 99.14 | 100 | 0 | 0 | 0 |  | 410 | 300 | 선택 | 선택 | 0 | 0 | 0 |  | 410 | 300 | 선택 | 선택 | 해제 | 미정 | 미정 | 미정 | 미정 |  | 미정 | RB150.00 | C
A45063 | 2018-04-22 | 1 | B |  | 9 | A | 42CRMO4HM | 소입성보증강 | D | BM#1 | 1591 | 41 | 1609 | 1535 | 34 | 5700 |  | 3 | 0.27 | 21 |  | -1.76 | 1560 | 1609 | 9.57 | 0 |  | 10 | 40 | 52 | Y |  | 2018-04-22 21:08 | 67 | 1134 | 20 | 23 | 25 | 26 | 26 | 25 | 26 | 25 | 25 | 24 |  |  |  | 24 | 25 | 26 | 24 | 26 | -0.06 | Y | 30.02 | Y | -0.2 | [8 empty] | N | N | N | 130 | 0.51 | 49 | 84590 | 81840 | 15970 | 16000 | 17 | 1 |  | 2018-04-22 21:17 | 1560 | 109 |  | 29 |  | *클로깅현상으로 L/D잔강 16TON 이월 | [14 empty] | 86.05 | 100 | 0 | 0 | 0 |  | 650 |  | 선택 | 선택 | 0 | 0 | 0 |  | 650 |  | 선택 | 선택 | 해제 | 미정 | 미정 | 선택 | 미정 |  | 미정 | BT180180 | H
A45064 | 2018-04-22 | 1 | B | TUNDISH교체전 | 10 | A | 42CRMO4HM | 소입성보증강 | D | BM#1 | 1638 | 44 | 1582 | 1555 | 36 | 6400 |  | 3 | 0.26 | 18 |  | -1.96 | 1556 | 1599 | 8.71 | 0 |  | 11 | 17 | 48 | Y |  | 2018-04-22 22:05 | 63 | 1128 | 22 | 26 | 28 | 30 | 30 | 30 | 29 | 29 | 28 | 28 | 27 |  |  | 27 | 28 | 30 | 27 | 30 | -0.07 | Y | 35.08 | Y | -0.2 | [8 empty] | N | N | N | 120 | 0.51 | 58 | 100591 | 97820 | 7630 | 1500 | 17 | 1 |  | 2018-04-22 22:15 | 1556 | 104 |  | 23 |  |  |  | EA2D3C2324A84A6285D588F2D795EF16 | 8A7E386853914ADE9F91C061E3893A86 | C8AB5EEA20C74D1397869AABE0E1BA84 | [10 empty] | 95.39 | 100 | 0 | 3000 | 0 |  | 650 |  | 선택 | 선택 | 0 | 3000 | 0 |  | 650 |  | 선택 | 선택 | 해제 | 미정 | 미정 | 선택 | 미정 |  | 미정 | BT180180 | H
B45027 | 2018-04-22 | 2 | B |  | 3 | A | SCM415 | 합금강 | C | BM#2 | 1609 | 41 | 1655 | 1564 | 32 | 5700 |  | 1 | 0.35 | 16 |  | -2.62 | 1573 | 1647 | 6.92 | 0 | 0 | 2 | 44 | 28 | Y |  | 2018-04-22 22:05 | 57 | 1085 | 18 | 22 | 26 | 27 | 27 | 28 | 27 | 26 | 25 | 24 | 23 | 22 | 20 | 20 | 25 | 28 | 20 | 27 | -0.23 | Y | 35 | Y | -0.4 | [7 empty] | Y | Y | Y | Y | 130 | 0.47 | 60 | 85007 | 95930 | 5280 | 15000 | 1 | 2 | 30 | 2018-04-22 22:07 | 1573 | 114 |  | 26 | [16 empty] | 84.5 | 100 | 0 | 0 | 0 |  | 490 | 300 | 선택 | 선택 | 0 | 0 | 0 |  | 490 | 300 | 선택 | 선택 | 해제 | 미정 | 미정 | 미정 | 미정 |  | 미정 | RB260.00 | C
B45028 | 2018-04-22 | 2 | B |  | 4 | A | SCM415 | 합금강 | C | BM#2 | 1591 | 56 | 1656 | 1515 | 40 | 8200 |  | 1 | 0.33 | 16 |  | -2.7 | 1577 | 1644 | 2.11 | 0 | 0 | 21 | 29 | 205 | Y |  | 2018-04-22 23:21 | 61 | 1124 | 18 | 26 | 31 | 32 | 33 | 33 | 32 | 31 | 30 | 29 | 28 | 27 |  | 27 | 29 | 33 | 27 | 0 | -0.17 | Y | 35.02 | Y | -0.2 | [7 empty] | Y | Y | Y | Y | 120 | 0.47 | 57 | 102368 | 89900 | 1280 | 16100 | 1 | 2 | 50 | 2018-04-22 23:21 | 1577 | 114 |  | 13 | [16 empty] | 112.31 | 100 | 0 | 0 | 0 |  | 490 | 300 | 선택 | 선택 | 0 | 0 | 0 |  | 490 | 300 | 선택 | 선택 | 해제 | 미정 | 미정 | 미정 | 미정 |  | 미정 | RB130.00 | C
A45065 | 2018-04-22 | 1 | B | TUNDISH교체 | 1 | A | SCR435B | 합금강 | D1 | BM#1 | 1607 | 49 | 1620 | 1529 | 43 | 7500 |  | 3 | 0.27 | 20 |  | -1.52 | 1586 | 1621 | 12.38 | 0 |  | 1 | 15 | 63 | Y |  | 2018-04-22 23:15 | 91 | 1130 | 28 | 30 | 28 | 33 | 36 | 38 | 39 | 40 | 40 | 41 | 41 | 40 |  | 40 | 37 | 41 | 40 | 40 | -0.1 |  | 9.98 | Y | -0.2 |  | 2.16 | 2.03 | [5 empty] | N | N | N | 150 | 0.47 | 60 | 101508 | 96210 | 7490 | 15600 | 13 | 2 |  | 2018-04-22 23:22 | 1586 | 124 |  | 36 |  | *T/Dflux 유15kg 용120kg | [14 empty] | 97.89 | 100 | 1000 | 0 | 0 |  | 650 |  | 선택 | 선택 | 1000 | 0 | 0 |  | 650 |  | 선택 | 선택 | 해제 | 미정 | 미정 | 선택 | 선택 |  | 미정 | BT180180 | H
B45029 | 2018-04-22 | 2 | B |  | 5 | A | SCM415 | 합금강 | C | BM#2 | 1619 | 45 | 1635 | 1596 | 34 | 6700 |  | 1 | 0.32 | 16 |  | -1.96 | 1573 | 1628 | 1.14 | 0 | 0 | 22 | 9 | 74 | Y |  | 2018-04-23 00:22 | 57 | 1087 | 28 | 31 | 32 | 32 | 31 | 30 | 29 | 28 | 27 | 26 | 25 | 23 | 22 | 22 | 28 | 32 | 22 | 0 | -0.2 |  | 50 | Y | -0.2 | [7 empty] | Y | Y | Y | Y | 110 | 0.47 | 69 | 100086 | 108210 | 20 | 15800 | 1 | 2 | 40 | 2018-04-23 00:23 | 1573 | 104 |  | 12 | [16 empty] | 94.24 | 100 | 0 | 0 | 0 |  | 490 | 300 | 선택 | 선택 | 0 | 0 | 0 |  | 490 | 300 | 선택 | 선택 | 해제 | 미정 | 미정 | 미정 | 미정 |  | 미정 | RB210.00 | C
A45066 | 2018-04-22 | 1 | B |  | 2 | A | SCR435B | 합금강 | D1 | BM#1 | 1630 | 43 | 1590 | 1571 | 33 | 5500 |  | 3 | 0.3 | 18 |  | -1.65 | 1563 | 1599 | 9.46 | 0 |  | 12 | 6 | 74 | Y |  | 2018-04-23 00:13 | 68 | 1085 | 41 | 32 | 29 | 26 | 24 | 23 | 22 | 21 | 20 | 20 | 20 | 19 | 18 | 18 | 24 | 29 | 18 | 20 | -0.2 |  | 55.02 | Y | 0 | [8 empty] | N | N | N | 140 | 0.51 | 68 | 101508 | 111040 | 340 | 14500 | 13 | 2 |  | 2018-04-23 00:21 | 1563 | 117 |  | 40 |  | *T/D 자동온도1517 수동온도1520 *전공정요청 L/D잔강미이월 | [14 empty] | 90.63 | 100 | 0 | 0 | 0 |  | 650 |  | 선택 | 선택 | 0 | 0 | 0 |  | 650 |  | 선택 | 선택 | 해제 | 미정 | 미정 | 해제 | 미정 |  | 미정 | BT180180 | H
B45030 | 2018-04-22 | 2 | B |  | 6 | A | SCM415 | 합금강 | C | BM#2 | 1575 | 45 | 1614 | 1525 | 40 | 8000 |  | 1 | 0.36 | 19 |  | 0 | 1569 | 1636 | 2.55 | 0 | 0 | 36 | 23 | 64 | Y |  | 2018-04-23 01:28 | 53 | 1085 | 18 | 21 | 23 | 24 | 24 | 23 | 22 | 21 | 20 | 19 | 17 | 16 | 15 | 15 | 20 | 24 | 15 | 0 | -0.2 | Y | 45 | Y | -0.2 | [7 empty] | Y | Y | Y | Y | 100 | 0.48 | 63 | 103704 | 100370 | 30 | 15200 | 1 | 2 | 20 | 2018-04-23 01:28 | 1569 | 118 |  | 18 | [16 empty] | 104.44 | 100 | 0 | 0 | 0 |  | 490 | 300 | 선택 | 선택 | 0 | 0 | 0 |  | 490 | 300 | 선택 | 선택 | 해제 | 미정 | 미정 | 미정 | 미정 |  | 미정 | RB260.00 | C
A45067 | 2018-04-22 | 1 | B |  | 3 | A | SCR435B | 합금강 | D1 | BM#1 | 1631 | 41 | 1602 | 1563 | 30 | 4900 |  | 3 | 0.3 | 17 |  | -1.77 | 1564 | 1600 | 8.47 | 0 |  | 10 | 41 | 73 | Y |  | 2018-04-23 01:10 | 69 | 1075 | 17 | 18 | 19 | 21 | 22 | 22 | 22 | 21 | 20 | 20 | 19 | 18 |  | 18 | 20 | 22 | 18 | 22 | -0.11 | Y | 35.02 | Y | -0.2 | [8 empty] | N | N | N | 130 | 0.52 | 59 | 101508 | 97130 | 2190 | 15100 | 13 | 2 |  | 2018-04-23 01:24 | 1564 | 127 |  | 52 |  | *전공정요청 L/D잔강미이월 | [14 empty] | 101.61 | 100 | 0 | 0 | 0 |  | 650 |  | 선택 | 선택 | 0 | 0 | 0 |  | 650 |  | 선택 | 선택 | 해제 | 미정 | 미정 | 해제 | 미정 |  | 미정 | BT180180 | H
B45031 | 2018-04-22 | 2 | B |  | 7 | A | SCM415 | 합금강 | C | BM#2 | 1614 | 42 | 1645 | 1575 | 32 | 6400 |  | 1 | 0.32 | 16 |  | -2.07 | 1573 | 1634 | 1.48 | 0 | 0 | 2 | 45 | 56 | Y |  | 2018-04-23 02:25 | 57 | 1083 | 10 | 16 | 21 | 22 | 23 | 23 | 22 | 21 | 20 | 18 | 17 | 15 | 13 | 13 | 19 | 23 | 13 | 0 | -0.25 | Y | 40 | Y | -0.4 | [7 empty] | Y | Y | Y | Y | 150 | 0.49 | 63 | 103704 | 102290 | 10 | 16600 | 1 | 2 | 10 | 2018-04-23 02:29 | 1573 | 119 |  | 28 | [16 empty] | 102.88 | 100 | 0 | 0 | 0 |  | 490 | 300 | 선택 | 선택 | 0 | 0 | 0 |  | 490 | 300 | 선택 | 선택 | 해제 | 미정 | 미정 | 미정 | 미정 |  | 미정 | RB230.00 | C
A45068 | 2018-04-22 | 1 | B | 잔강최소화전 | 4 | A | SCR435B | 합금강 | D1 | BM#1 | 1605 | 50 | 1612 | 1541 | 42 | 7200 |  | 3 | 0.3 | 17 |  | -1.93 | 1572 | 1612 | 8.71 | 0 |  | 11 | 18 | 79 | Y |  | 2018-04-23 02:24 | 77 | 1086 | 16 | 24 | 29 | 33 | 33 | 34 | 34 | 34 | 33 | 32 | 32 | 32 | 31 | 31 | 30 | 34 | 31 | 34 | -0.08 | Y | 35 | Y | -0.2 | [8 empty] | N | N | N | 120 | 0.5 | 64 | 93830 | 103820 | 1070 | 3000 | 13 | 2 |  | 2018-04-23 02:30 | 1572 | 123 |  | 38 |  | *전공정요청 L/D잔강미이월 | [14 empty] | 88.94 | 100 | 0 | 3100 | 0 |  | 650 |  | 선택 | 선택 | 0 | 3100 | 0 |  | 650 |  | 선택 | 선택 | 해제 | 미정 | 미정 | 미정 | 미정 |  | 미정 | BT180180 | H
A45069 | 2018-04-22 | 1 | B |  | 8 | A | SCM415 | 합금강 | C | BM#2 | 1613 | 41 | 1638 | 1555 | 33 | 6000 |  | 1 | 0.31 | 17 |  | -2.39 | 1573 | 1627 | 1.98 | 0 | 0 | 1 | 16 | 51 | Y |  | 2018-04-23 03:37 | 57 | 1084 | 10 | 17 | 23 | 26 | 27 | 26 | 26 | 25 | 24 | 23 | 22 | 20 | 18 | 18 | 22 | 27 | 18 | 26 | -0.23 | Y | 39.98 | Y | -0.4 | [7 empty] | Y | Y | Y | Y | 140 | 0.48 | 63 | 86420 | 98530 | 550 | 13200 | 1 | 2 | 20 | 2018-04-23 03:37 | 1573 | 110 |  | 22 | 15 | [15 empty] | 87.34 | 70 | 0 | 0 | 0 |  | 490 | 300 | 선택 | 선택 | 0 | 0 | 0 |  | 490 | 300 | 선택 | 선택 | 해제 | 미정 | 미정 | 미정 | 미정 |  | 미정 | RB250.00 | C
B45032 | 2018-04-22 | 2 | B | 잔강최소화 | 5 | A | AE5120M | 합금강 | C1 | BM#1 | 1596 | 47 | 1615 | 1535 | 42 | 8600 |  | 3 | 0.29 | 18 |  | -2.15 | 1601 | 1648 | 0 | 12.31 |  | 21 | 30 | 59 | Y |  | 2018-04-23 03:31 | 93 | 1088 | 17 | 12 | 24 | 41 | 44 | 45 | 47 | 48 | 48 | 47 | 48 | 47 |  | 47 | 35 | 48 | 47 | 48 | -0.05 | Y | 20 | Y | -0.2 | [8 empty] | N | N | N | 110 | 0.5 | 65 | 84590 | 92620 | 7000 | 15300 | 13 | 2 |  | 2018-04-23 03:40 | 1601 | 129 |  | 35 | [16 empty] | 84.51 | 100 | 2500 | 0 | 0 |  | 450 |  | 선택 | 선택 | 2500 | 0 | 0 |  | 450 |  | 선택 | 선택 | 미정 | 미정 | 미정 | 선택 | 선택 |  | 미정 | BT180180 | H
B45033 | 2018-04-22 | 2 | C | TUNDISH교체전 | 9 | A | SCM415 | 합금강 | C | BM#2 | 1596 | 48 | 1625 | 1557 | 38 | 7600 |  | 1 | 0.31 | 16 |  | -2.12 | 1585 | 1638 | 1.21 | 0 | 0 | 22 | 10 | 56 | Y |  | 2018-04-23 04:34 | 69 | 1082 | 14 | 27 | 32 | 35 | 36 | 37 | 37 | 36 | 35 | 34 | 33 | 31 | 30 | 30 | 32 | 37 | 30 | 0 | -0.2 | Y | 35 | Y | -0.2 | [7 empty] | N | N | N | N | 130 | 0.47 | 63 | 111952 | 100750 | 100 | 2000 | 1 | 2 | 30 | 2018-04-23 04:39 | 1585 | 125 |  | 32 |  |  | E6DD436E7F264FEB92A3C5452131AC80 | 77F6AA4C471340FC9C970D5AFA0F6C5F | 6FCAA804F01940ECA507AEBB24BF704F | [11 empty] | 111.01 | 78.57 | 0 | 3268 | 0 |  | 410 | 300 | 선택 | 선택 | 0 | 3438 | 0 |  | 410 | 300 | 선택 | 선택 | 해제 | 미정 | 미정 | 미정 | 선택 | 8 | 미정 | RB105.00 | C
A45070 | 2018-04-22 | 1 | C |  | 6 | A | AE5120M | 합금강 | C1 | BM#1 | 1621 | 43 | 1622 | 1564 | 33 | 6100 |  | 3 | 0.28 | 17 |  | -1.76 | 1577 | 1613 | 0 | 10.6 |  | 12 | 7 | 52 | Y |  | 2018-04-23 04:41 | 69 | 1087 | 46 | 40 | 37 | 35 | 33 | 32 | 30 | 29 | 28 | 27 | 26 | 26 |  | 26 | 33 | 37 | 26 | 0 | -0.24 |  | 45.08 | Y | 0 | [8 empty] | N | N | N | 100 | 0.52 | 57 | 83516 | 96400 | 7030 | 16000 | 13 | 2 |  | 2018-04-23 04:49 | 1577 | 125 |  | 32 | [16 empty] | 80.77 | 100 | 0 | 0 | 0 |  | 450 |  | 선택 | 선택 | 0 | 0 | 0 |  | 450 |  | 선택 | 선택 | 미정 | 미정 | 미정 | 선택 | 미정 |  | 미정 | BT180180 | H
A45071 | 2018-04-22 | 1 | C |  | 7 | A | AE5120M | 합금강 | C1 | BM#1 | 1602 | 41 | 1620 | 1538 | 33 | 6500 |  | 3 | 0.27 | 17 |  | -1.57 | 1590 | 1623 | 0 | 10.9 |  | 10 | 42 | 58 | Y |  | 2018-04-23 05:22 | 82 | 1088 | 25 | 29 | 34 | 36 | 37 | 37 | 37 | 37 | 36 | 35 | 34 | 33 |  | 33 | 34 | 37 | 33 | 37 | -0.11 | Y | 35.03 | Y | -0.2 | [8 empty] | N | N | N | 150 | 0.52 | 59 | 101508 | 97400 | 6950 | 15700 | 13 | 2 |  | 2018-04-23 05:30 | 1590 | 119 |  | 50 | [16 empty] | 97.23 | 100 | 0 | 0 | 0 |  | 450 |  | 선택 | 선택 | 0 | 0 | 0 |  | 450 |  | 선택 | 선택 | 미정 | 미정 | 미정 | 선택 | 미정 |  | 미정 | BT180180 | H
B45034 | 2018-04-22 | 2 | C | TUNDISH교체 | 1 | A | DCK45M2 | 탄소강 | B | BM#2 | 1599 | 59 | 1654 | 1564 | 44 | 8000 |  | 1 | 0.3 | 21 |  | 0 | 1581 | 1646 | 1.78 | 0 | 0 | 36 | 24 | 50 | Y |  | 2018-04-23 06:02 | 90 | 1078 | -291 | -108 | 34 | 37 | 31 | 35 | 40 | 42 | 45 | 47 | 48 | 48 | 48 | 48 | 40 | 48 | 48 | 48 | 0 |  | 15 | Y | 0 |  | 2.1 | 2.1 |  |  |  |  | N | N | N | N | 150 | 0.47 | 59 | 93049 | 98840 | 2260 | 14900 | 6 | 1 |  | 2018-04-23 06:09 | 1581 | 155 |  | 34 |  | *T/D플럭스 120/15KG *롱노즐 실리부 부착 | [14 empty] | 94.95 | 72.73 | 1087 | 0 | 0 |  | 650 | 400 | 선택 | 해제 | 1138 | 0 | 0 |  | 650 | 400 | 선택 | 해제 | 해제 | 미정 | 미정 | 미정 | 선택 |  | 미정 | BT180180 | H
A45072 | 2018-04-22 | 1 | C |  | 8 | A | AE5120M | 합금강 | C1 | BM#1 | 1628 | 41 | 1610 | 1576 | 34 | 5700 |  | 3 | 0.27 | 19 |  | -1.53 | 1575 | 1610 | 0 | 8.94 |  | 11 | 19 | 44 | Y |  | 2018-04-23 06:27 | 67 | 1095 | 32 | 31 | 31 | 30 | 30 | 29 | 28 | 27 | 26 | 25 | 25 | 24 | 23 | 23 | 28 | 31 | 23 | 0 | -0.16 |  | 49.98 | Y | -0.2 | [8 empty] | N | N | N | 140 | 0.52 | 60 | 101508 | 101550 | 7060 | 16100 | 13 | 2 |  | 2018-04-23 06:43 | 1575 | 118 |  | 44 | [16 empty] | 93.51 | 100 | 0 | 0 | 0 |  | 450 |  | 선택 | 선택 | 0 | 0 | 0 |  | 450 |  | 선택 | 선택 | 미정 | 미정 | 미정 | 선택 | 미정 |  | 미정 | BT180180 | H
B45035 | 2018-04-22 | 2 | C |  | 2 | A | DCK45M2 | 탄소강 | B | BM#2 | 1576 | 46 | 1636 | 1526 | 40 | 7500 |  | 1 | 0.3 | 26 |  | 0 | 1560 | 1641 | 2.14 | 0 | 0 | 2 | 46 | 69 | Y |  | 2018-04-23 07:05 | 69 | 1087 | 41 | 39 | 38 | 37 | 36 | 34 | 33 | 32 | 31 | 29 |  |  |  | 29 | 35 | 38 | 29 | 0 | -0.26 |  | 35.02 | Y | -0.4 | [8 empty] | N | N | N | 140 | 0.5 | 55 | 93049 | 91560 | 470 | 15800 | 6 | 1 | 20 | 2018-04-23 07:26 | 1560 | 139 |  | 33 | [16 empty] | 101.14 | 72.73 | 0 | 0 | 0 |  | 650 | 400 | 선택 | 해제 | 0 | 0 | 0 |  | 650 | 400 | 선택 | 해제 | 해제 | 미정 | 미정 | 미정 | 미정 |  | 미정 | BT180180 | C
A45073 | 2018-04-23 | 1 | C |  | 9 | A | AE5120M | 합금강 | C1 | BM#1 | 1589 | 42 | 1614 | 1556 | 34 | 6000 |  | 3 | 0.28 | 20 |  | -1.27 | 1584 | 1614 | 0 | 18.39 |  | 21 | 31 | 42 | Y |  | 2018-04-23 07:33 | 76 | 1085 | 22 | 28 | 32 | 34 | 35 | 35 | 35 | 34 | 33 | 32 | 31 | 30 |  | 30 | 32 | 35 | 30 | 35 | -0.14 | Y | 35.02 | Y | -0.2 | [8 empty] | N | N | N | 130 | 0.52 | 60 | 152262 | 98500 | 6580 | 15800 | 13 | 2 |  | 2018-04-23 07:43 | 1584 | 115 |  | 39 |  | *유사강종 연연주 혼탕부 ID:107~109.207~209 | [14 empty] | 144.32 | 100 | 0 | 0 | 0 |  | 450 |  | 선택 | 선택 | 0 | 0 | 0 |  | 450 |  | 선택 | 선택 | 미정 | 미정 | 미정 | 선택 | 미정 |  | 미정 | BT180180 | H
B45036 | 2018-04-23 | 2 | C |  | 3 | A | DCK45M2 | 탄소강 | B | BM#2 | 1609 | 48 | 1634 | 1547 | 37 | 6400 |  | 1 | 0.3 | 23 |  | 0 | 1557 | 1622 | 1.81 | 0 | 0 | 1 | 17 | 61 | Y |  | 2018-04-23 08:13 | 66 | 1091 | 25 | 27 | 31 | 33 | 33 | 32 | 32 | 31 | 30 | 29 | 28 | 27 |  | 27 | 30 | 33 | 27 | 0 | -0.15 | Y | 40 | Y | -0.2 | [7 empty] | N | N | N | N | 130 | 0.5 | 59 | 93049 | 98390 | 510 | 16200 | 6 | 1 | 30 | 2018-04-23 08:22 | 1557 | 137 |  | 23 | [16 empty] | 94.95 | 72.73 | 0 | 0 | 0 |  | 650 | 400 | 선택 | 해제 | 0 | 0 | 0 |  | 650 | 400 | 선택 | 해제 | 해제 | 미정 | 미정 | 미정 | 미정 |  | 미정 | BT180180 | H
A45074 | 2018-04-23 | 1 | C |  | 10 | A | AE5120HM | 소입성보증강 | C1 | BM#1 | 1592 | 44 | 1612 | 1557 | 35 | 6200 |  | 3 | 0.26 | 20 |  | -1.58 | 1575 | 1612 | 0 | 9.07 |  | 12 | 8 | 51 | Y |  | 2018-04-23 08:41 | 67 | 1056 | 27 | 29 | 29 | 30 | 30 | 29 | 28 | 28 | 26 | 25 | 24 | 23 | 22 | 22 | 27 | 30 | 22 | 29 | -0.18 | Y | 45 | Y | -0.2 | [8 empty] | N | N | N | 120 | 0.52 | 62 | 50754 | 105000 | 4400 | 15900 | 13 | 2 |  | 2018-04-23 08:49 | 1575 | 109 |  | 32 |  | *유사강종 연연주 혼탕부 ID:101.201 *전공정요청 L/D잔강 이월 미실시 | [14 empty] | 46.39 | 100 | 0 | 0 | 0 |  | 450 |  | 선택 | 선택 | 0 | 0 | 0 |  | 450 |  | 선택 | 선택 | 해제 | 미정 | 미정 | 해제 | 미정 |  | 미정 | BT180180 | H
B45037 | 2018-04-23 | 2 | C |  | 4 | A | DCK45M2 | 탄소강 | B | BM#2 | 1577 | 47 | 1654 | 1535 | 41 | 7300 |  | 1 | 0.3 | 26 |  | 0 | 1567 | 1639 | 2.12 | 0 | 0 | 22 | 11 | 61 | Y |  | 2018-04-23 09:15 | 76 | 1087 | 24 | 31 | 37 | 40 | 41 | 40 | 40 | 38 | 37 | 36 | 35 | 33 | 31 | 31 | 36 | 41 | 31 | 40 | -0.25 | Y | 40.02 | Y | -0.4 | [7 empty] | N | N | N | N | 120 | 0.5 | 58 | 93049 | 99170 | -170 | 15700 | 6 | 1 | 40 | 2018-04-23 09:25 | 1567 | 135 |  | 23 | [16 empty] | 93.99 | 72.73 | 0 | 0 | 0 |  | 650 | 400 | 선택 | 해제 | 0 | 0 | 0 |  | 650 | 400 | 선택 | 해제 | 해제 | 미정 | 미정 | 미정 | 미정 |  | 미정 | BT180180 | H
A45075 | 2018-04-23 | 1 | C |  | 11 | A | AE5120HM | 소입성보증강 | C1 | BM#1 | 1643 | 43 | 1615 | 1594 | 30 | 5000 |  | 3 | 0.27 | 20 |  | -1.36 | 1583 | 1615 | 0 | 10.77 |  | 10 | 43 | 55 | Y |  | 2018-04-23 09:37 | 75 | 1089 | 19 | 25 | 28 | 30 | 31 | 31 | 31 | 30 | 30 | 29 | 28 | 27 |  | 27 | 28 | 31 | 27 | 31 | -0.11 | Y | 34.98 | Y | -0.2 | [8 empty] | N | N | N | 110 | 0.52 | 57 | 101508 | 95050 | 7090 | 16200 | 13 | 2 |  | 2018-04-23 09:44 | 1583 | 113 |  | 40 | [16 empty] | 99.47 | 100 | 0 | 0 | 0 |  | 450 |  | 선택 | 선택 | 0 | 0 | 0 |  | 450 |  | 선택 | 선택 | 해제 | 미정 | 미정 | 선택 | 미정 |  | 미정 | BT180180 | H
B45038 | 2018-04-23 | 2 | C | 연주종료 | 5 | A | DCK45M2 | 탄소강 | B | BM#2 | 1626 | 58 | 1624 | 1564 | 30 | 5500 |  | 1 | 0.29 | 20 |  | 0 | 1554 | 1616 | 1.66 | 0 | 0 | 36 | 25 | 40 | Y |  | 2018-04-23 10:30 | 63 | 1082 | 29 | 33 | 34 | 35 | 35 | 36 | 35 | 35 | 34 | 33 | 32 |  |  | 32 | 34 | 36 | 32 | 35 | -0.16 | Y | 25 | Y | -0.2 | [7 empty] | N | N | N | N | 110 | 0.5 | 52 | 89406 | 85750 | 3250 | 2000 | 6 | 1 | 10 | 2018-04-23 10:28 | 1554 | 135 |  | 11 |  | *연주 종료 11:50(전기로 텝홀 교체) | 38FB2102B6F44744AD6A021A0C1176C8 | 380FDFC1F87548BCBD8082400FCC9769 | 6B1D95374A354F518F644385906998D6 |  |  | EFBAA4351EA54D6CB8559781C760A55A | 205205BBDC5C47CF94633AEE63BEDB86 |  |  | 71AABBE03D784EDB924DE24041FB7543 | C4DC0011B247432A84ACE4B4F2148046 |  |  |  | 100.46 | 50 | 0 | 3000 | 0 |  | 650 | 400 | 선택 | 해제 | 0 | 3100 | 0 |  | 650 | 400 | 선택 | 해제 | 해제 | 미정 | 미정 | 미정 | 미정 |  | 미정 | BT180180 | H
A45076 | 2018-04-23 | 1 | C | TUNDISH교체전 | 12 | A | AE5120HM | 소입성보증강 | C1 | BM#1 | 1599 | 45 | 1617 | 1544 | 32 | 6100 |  | 3 | 0.28 | 20 |  | -1.58 | 1579 | 1617 | 0 | 13.76 |  | 11 | 20 | 54 | Y |  | 2018-04-23 10:48 | 71 | 1090 | 26 | 31 | 34 | 36 | 36 | 36 | 35 | 34 | 32 | 31 | 30 | 29 |  | 29 | 32 | 36 | 29 | 36 | -0.18 | Y | 39.98 | Y | -0.2 | [8 empty] | N | N | N | 100 | 0.52 | 60 | 99359 | 102350 | 7000 | 2000 | 13 | 2 |  | 2018-04-23 10:57 | 1579 | 104 |  | 27 |  |  | 48336A56BDE24572946A857B601D8C29 | 4FB2A99AEE3B447D83AE666CD1C4A1C0 |  | 2833D3BB65494406BFCBF68EAA1CA53A | [10 empty] | 90.86 | 100 | 0 | 2500 | 0 |  | 450 |  | 선택 | 선택 | 0 | 2500 | 0 |  | 450 |  | 선택 | 선택 | 해제 | 미정 | 미정 | 선택 | 미정 |  | 미정 | BT180180 | H
C43581 | 2018-04-23 | 3 | C | TUNDISH교체 | 1 | A | AE1055LS | 탄소강 | G-AE1055LS | BM#1 | 1572 | 44 | 1630 | 1533 | 39 | 7200 |  | 3 | 0.27 | 28 |  | -1.33 | 1578 | 1622 | 0 | 18.51 |  | 21 | 32 | 48 | Y |  | 2018-04-23 11:57 | 94 | 1060 | 32 | 28 | 35 | 37 | 38 | 39 | 40 | 41 | 41 | 42 | 43 |  |  | 43 | 38 | 43 | 43 | 0 | 0 |  |  | Y | 0.2 |  | 2.19 | 2.12 | [5 empty] | N | N | M | 230 | 0.49 | 57 | 84590 | 99950 | 7000 | 15500 | 10 | 1 |  | 2018-04-23 12:05 | 1578 | 141 |  | 48 |  | *T/D플럭스 유15 용225KG | [14 empty] | 79.09 | 100 | 1500 | 0 | 0 |  | 400 |  | 선택 | 해제 | 1500 | 0 | 0 |  | 400 |  | 선택 | 해제 | 해제 | 미정 | 미정 | 선택 | 미정 |  | 미정 | BT180180 | H
A45077 | 2018-04-23 | 1 | A |  | 2 | A | AE1055LS | 탄소강 | G-AE1055LS | BM#1 | 1563 | 40 | 1593 | 1520 | 35 | 6000 |  | 3 | 0.26 | 25 |  | -1.76 | 1542 | 1593 | 0 | 9.52 |  | 12 | 9 | 40 | Y |  | 2018-04-23 12:58 | 58 | 1087 | 41 | 30 | 24 | 21 | 18 | 16 | 16 | 15 | 15 | 15 | 14 | 13 |  | 13 | 20 | 24 | 13 | 15 | -0.24 |  | 44.98 | Y | -0.2 | [8 empty] | N | N | Y | 220 | 0.5 | 57 | 101508 | 93920 | 4830 | 14900 | 10 | 1 |  | 2018-04-23 13:04 | 1542 | 131 |  | 45 |  | *자동:1504℃ 수동:1505℃ | [14 empty] | 100.6 | 100 | 0 | 0 | 0 |  | 400 |  | 선택 | 해제 | 0 | 0 | 0 |  | 400 |  | 선택 | 해제 | 해제 | 미정 | 미정 | 선택 | 미정 |  | 미정 | BT180180 | H
A45078 | 2018-04-23 | 1 | A |  | 3 | A | AE1055LS | 탄소강 | G-AE1055LS | BM#1 | 1598 | 40 | 1601 | 1537 | 28 | 4600 |  | 3 | 0.27 | 26 |  | -1.5 | 1555 | 1600 | 0 | 9.98 |  | 10 | 44 | 56 | Y |  | 2018-04-23 13:56 | 71 | 1099 | 12 | 16 | 19 | 21 | 22 | 22 | 23 | 23 | 23 | 22 | 22 |  |  | 22 | 20 | 23 | 22 | 23 | -0.05 | Y | 20.03 | Y | 0 | [8 empty] | N | N | Y | 210 | 0.5 | 55 | 84590 | 91760 | 7100 | 15800 | 10 | 1 |  | 2018-04-23 14:04 | 1555 | 121 |  | 47 | 12 | [15 empty] | 85.66 | 100 | 0 | 0 | 0 |  | 400 |  | 선택 | 해제 | 0 | 0 | 0 |  | 400 |  | 선택 | 해제 | 해제 | 미정 | 미정 | 선택 | 미정 |  | 미정 | BT180180 | H
B45039 | 2018-04-23 | 2 | A | 연주시작 | 1 | A | SF40CVM | 합금강 | D | BM#2 | 1576 | 66 | 1677 | 1514 | 50 | 10100 |  | 1 | 0.31 | 20 |  | -2.8 | 1586 | 1674 | 0 | 4.83 | 0 | 36 | 26 | 47 | Y |  | 2018-04-23 15:08 | 88 | 1083 | -7 | 12 | 36 | 34 | 32 | 30 | 29 | 34 | 36 | 37 | 38 | 38 | 38 | 38 | 35 | 38 | 38 | 38 | 0 |  | 15 | Y | 0 |  | 2.23 | 2.16 | [5 empty] | N | N | M | 150 | 0.44 | 53 | 84144 | 85750 | -450 | 15600 | 14 | 2 |  | 2018-04-23 15:07 | 1586 | 153 |  | 17 |  | *턴디쉬 플럭스 226KG/15KG *슬리브 롱노즐 사용 *STR#1,2 W/M 과압발생 S/R 재셋팅 | [14 empty] | 98.64 | 100 | 1000 | 0 | 0 |  | 650 | 400 | 선택 | 선택 | 1000 | 0 | 0 |  | 650 | 400 | 선택 | 선택 | 해제 | 미정 | 미정 | 미정 | 미정 |  | 미정 | BT180180 | H
A45079 | 2018-04-23 | 1 | A |  | 4 | A | AE1055LS | 탄소강 | G-AE1055LS | BM#1 | 1579 | 41 | 1596 | 1555 | 28 | 4700 |  | 3 | 0.28 | 25 |  | -1.57 | 1554 | 1600 | 0 | 12.14 |  | 11 | 21 | 63 | Y |  | 2018-04-23 14:56 | 70 | 1096 | 20 | 24 | 26 | 27 | 27 | 27 | 27 | 27 | 26 | 26 | 25 | 25 |  | 25 | 26 | 27 | 25 | 27 | -0.05 | Y | 39.98 | Y | 0 | [8 empty] | N | N | Y | 200 | 0.5 | 57 | 101508 | 95390 | 7020 | 15990 | 10 | 1 |  | 2018-04-23 15:12 | 1554 | 118 |  | 44 | [16 empty] | 99.13 | 100 | 0 | 0 | 0 |  | 400 |  | 선택 | 해제 | 0 | 0 | 0 |  | 400 |  | 선택 | 해제 | 해제 | 미정 | 미정 | 선택 | 미정 |  | 미정 | BT180180 | H
B45040 | 2018-04-23 | 2 | A |  | 2 | A | SF40CVM | 합금강 | D | BM#2 | 1684 | 42 | 1667 | 1624 | 28 | 5000 |  | 1 | 0.32 | 15 |  | -0.23 | 1568 | 1600 | 0 | 5.19 | 0 | 22 | 12 | 201 | Y |  | 2018-04-23 15:54 | 70 | 1136 | 36 | 37 | 38 | 38 | 38 | 37 | 37 | 36 | 35 | 34 | 33 | 31 |  | 31 | 36 | 38 | 31 | 38 | -0.16 |  | 45 | Y | -0.4 | [8 empty] | N | N | Y | 140 | 0.47 | 59 | 84590 | 91970 | 90 | 15200 | 14 | 2 |  | 2018-04-23 15:55 | 1574 | 127 |  | 26 | [16 empty] | 93.37 | 100 | 0 | 0 | 0 |  | 650 | 400 | 선택 | 선택 | 0 | 0 | 0 |  | 650 | 400 | 선택 | 선택 | 해제 | 미정 | 미정 | 미정 | 미정 |  | 미정 | BT180180 | C
A45080 | 2018-04-23 | 1 | A |  | 5 | A | AE1055LS | 탄소강 | G-AE1055LS | BM#1 | 1607 | 42 | 1594 | 1540 | 32 | 5500 |  | 3 | 0.25 | 25 |  | -1.69 | 1546 | 1595 | 0 | -2669.29 |  | 21 | 33 | 33 | Y |  | 2018-04-23 16:17 | 62 | 1130 | 23 | 26 | 29 | 29 | 30 | 30 | 29 | 29 | 29 | 28 | 28 | 27 |  | 27 | 28 | 30 | 27 | 29 | -0.04 | Y | 35.02 | Y | -0.2 | [8 empty] | N | N | Y | 190 | 0.5 | 60 | 84590 | 99000 | 7170 | 16200 | 10 | 1 |  | 2018-04-23 16:24 | 1546 | 118 |  | 24 | [16 empty] | 79.76 | 100 | 0 | 0 | 0 |  | 400 |  | 선택 | 해제 | 0 | 0 | 0 |  | 400 |  | 선택 | 해제 | 해제 | 미정 | 미정 | 선택 | 미정 |  | 미정 | BT180180 | H
B45041 | 2018-04-23 | 2 | A |  | 3 | A | SF40CVM | 합금강 | D | BM#2 | 1557 | 44 | 1634 | 1525 | 36 | 6800 |  | 1 | 0.34 | 15 |  | -2.8 | 1574 | 1641 | 0 | 7.14 | 0 | 1 | 18 | 323 | Y |  | 2018-04-23 16:59 | 76 | 1144 | 28 | 33 | 38 | 40 | 40 | 40 | 39 | 38 | 37 | 36 | 34 | 32 | 29 | 29 | 36 | 40 | 29 | 40 | -0.24 | Y | 45.02 | Y | -0.6 | [8 empty] | N | N | Y | 130 | 0.46 | 62 | 101508 | 94420 | 10 | 15000 | 14 | 2 |  | 2018-04-23 17:04 | 1574 | 122 |  | 23 |  | *주입말 T.C.M 토치 냉각수 누수부 점검으로 감속주입 305.306.405.406 | [14 empty] | 109.27 | 100 | 0 | 0 | 0 |  | 650 | 400 | 선택 | 선택 | 0 | 0 | 0 |  | 650 | 400 | 선택 | 선택 | 해제 | 미정 | 미정 | 미정 | 미정 |  | 미정 | BT180180 | C
A45081 | 2018-04-23 | 1 | A |  | 6 | A | AE1055LS | 탄소강 | G-AE1055LS | BM#1 | 1553 | 41 | 1592 | 1533 | 32 | 5200 |  | 3 | 0.25 | 25 |  | -1.42 | 1552 | 1593 | 0 | 12.72 |  | 12 | 10 | 45 | Y |  | 2018-04-23 17:19 | 68 | 1133 | 26 | 27 | 30 | 30 | 30 | 30 | 29 | 28 | 27 | 26 | 26 | 26 | 25 | 25 | 28 | 30 | 25 | 30 | -0.1 |  | 50.02 | Y | -0.2 | [8 empty] | N | N | Y | 180 | 0.5 | 60 | 101508 | 99280 | 5330 | 15300 | 10 | 1 |  | 2018-04-23 17:29 | 1552 | 107 |  | 24 | [16 empty] | 95.54 | 100 | 0 | 0 | 0 |  | 400 |  | 선택 | 해제 | 0 | 0 | 0 |  | 400 |  | 선택 | 해제 | 해제 | 미정 | 미정 | 선택 | 미정 |  | 미정 | BT180180 | H
B45042 | 2018-04-23 | 2 | A |  | 4 | A | SF40CVM | 합금강 | D | BM#2 | 1585 | 45 | 1647 | 1536 | 39 | 8100 |  | 1 | 0.34 | 13 |  | -3.01 | 1562 | 1629 | 0 | 4.46 | 0 | 31 | 24 | 1051 | Y |  | 2018-04-23 18:05 | 64 | 1134 | 26 | 24 | 25 | 24 | 24 | 23 | 22 | 21 | 20 | 19 | 17 | 16 | 13 | 13 | 22 | 25 | 13 | 24 | -0.24 |  | 50 | Y | -0.6 | [8 empty] | N | N | Y | 120 | 0.48 | 61 | 101508 | 96620 | 20 | 14300 | 14 | 2 |  | 2018-04-23 18:22 | 1562 | 119 |  | 23 | [16 empty] | 106.96 | 100 | 0 | 0 | 0 |  | 650 | 400 | 선택 | 선택 | 0 | 0 | 0 |  | 650 | 400 | 선택 | 선택 | 해제 | 미정 | 미정 | 미정 | 미정 |  | 미정 | BT180180 | C
A45082 | 2018-04-23 | 1 | A |  | 7 | A | AE1055LS | 탄소강 | G-AE1055LS | BM#1 | 1577 | 44 | 1591 | 1522 | 20 | 3300 |  | 3 | 0.25 | 26 |  | -1.48 | 1552 | 1596 | 0 | 14.35 |  | 10 | 45 | 57 | Y |  | 2018-04-23 18:15 | 68 | 1133 | 23 | 27 | 30 | 31 | 31 | 30 | 30 | 30 | 29 | 28 | 28 | 28 |  | 28 | 29 | 31 | 28 | 30 | -0.04 | Y | 40.05 | Y | 0 | [8 empty] | N | N | Y | 230 | 0.5 | 59 | 101508 | 97590 | 7150 | 15610 | 10 | 1 |  | 2018-04-23 18:23 | 1552 | 111 |  | 32 | [16 empty] | 97.04 | 100 | 0 | 0 | 0 |  | 400 |  | 선택 | 해제 | 0 | 0 | 0 |  | 400 |  | 선택 | 해제 | 해제 | 미정 | 미정 | 선택 | 미정 |  | 미정 | BT180180 | H
B45043 | 2018-04-23 | 2 | A |  | 5 | A | SF40CVM | 합금강 | D | BM#2 | 1597 | 39 | 1616 | 1547 | 30 | 5600 |  | 1 | 0.33 | 13 |  | -2.79 | 1556 | 1614 | 0 | 3.63 | 0 | 36 | 27 | 56 | Y |  | 2018-04-23 19:07 | 58 | 1138 | 11 | 17 | 20 | 22 | 22 | 22 | 21 | 21 | 19 | 18 | 16 | 14 | 11 | 11 | 18 | 22 | 11 | 22 | -0.24 | Y | 45 | Y | -0.6 | [8 empty] | N | N | Y | 110 | 0.49 | 60 | 84590 | 97370 | 50 | 15200 | 14 | 2 |  | 2018-04-23 19:07 | 1565 | 113 |  | 25 | [16 empty] | 86.98 | 100 | 0 | 0 | 0 |  | 650 | 400 | 선택 | 선택 | 0 | 0 | 0 |  | 650 | 400 | 선택 | 선택 | 해제 | 미정 | 미정 | 미정 | 해제 |  | 미정 | BT180180 | H
A45083 | 2018-04-23 | 1 | A |  | 8 | A | AE1055LS | 탄소강 | G-AE1055LS | BM#1 | 1575 | 41 | 1602 | 1528 | 28 | 4700 |  | 3 | 0.25 | 26 |  | -1.57 | 1553 | 1599 | 0 | 15.23 |  | 11 | 22 | 57 | Y |  | 2018-04-23 19:17 | 69 | 1128 | 27 | 30 | 30 | 32 | 32 | 32 | 32 | 32 | 31 | 31 | 31 |  |  | 31 | 31 | 32 | 31 | 32 | -0.03 | Y | 35 | Y | 0 | [8 empty] | N | N | Y | 220 | 0.5 | 59 | 101508 | 98130 | 7060 | 14160 | 10 | 1 |  | 2018-04-23 19:23 | 1553 | 112 |  | 31 | [16 empty] | 96.54 | 100 | 0 | 0 | 0 |  | 400 |  | 선택 | 해제 | 0 | 0 | 0 |  | 400 |  | 선택 | 해제 | 해제 | 미정 | 미정 | 선택 | 미정 |  | 미정 | BT180180 | H
B45044 | 2018-04-23 | 2 | A |  | 6 | A | SF40CVM | 합금강 | D | BM#2 | 1582 | 43 | 1636 | 1515 | 32 | 6400 |  | 1 | 0.33 | 13 |  | -2.22 | 1556 | 1618 | 4.24 | 4.24 | 0 | 22 | 13 | 56 | Y |  | 2018-04-23 20:26 | 58 | 1138 | 10 | 17 | 22 | 24 | 25 | 25 | 24 | 23 | 22 | 21 | 20 | 19 | 18 | 16 | 20 | 25 | 16 | 0 | -0.2 | Y | 45.02 | Y | -0.4 | [8 empty] | N | N | Y | 100 | 0.43 | 67 | 84590 | 93890 | 1150 | 15000 | 14 | 2 |  | 2018-04-23 20:28 | 1556 | 111 |  | 9 |  | *전공정 지연 감속주입 (정속미준수 이상공정) *감속주입으로 W/M압력저하 S/R재셋팅 | [14 empty] | 89.51 | 100 | 0 | 0 | 0 |  | 650 | 400 | 선택 | 선택 | 0 | 0 | 0 |  | 650 | 400 | 선택 | 선택 | 해제 | 미정 | 미정 | 미정 | 미정 |  | 미정 | BT180180 | H
A45084 | 2018-04-23 | 1 | A |  | 9 | A | AE1055LS | 탄소강 | G-AE1055LS | BM#1 | 1590 | 41 | 1598 | 1537 | 31 | 5100 |  | 3 | 0.25 | 27 |  | -1.16 | 1555 | 1591 | 0 | 14.9 |  | 21 | 34 | 54 | Y |  | 2018-04-23 20:17 | 71 | 1140 | 28 | 30 | 32 | 33 | 33 | 34 | 33 | 33 | 33 | 33 | 32 | 32 |  | 32 | 32 | 34 | 32 | 33 | -0.07 | Y | 30 | Y | 0 | [8 empty] | N | N | Y | 210 | 0.5 | 58 | 101508 | 97460 | 7060 | 15700 | 10 | 1 |  | 2018-04-23 20:24 | 1555 | 116 |  | 34 | [16 empty] | 97.18 | 100 | 0 | 0 | 0 |  | 400 |  | 선택 | 해제 | 0 | 0 | 0 |  | 400 |  | 선택 | 해제 | 해제 | 미정 | 미정 | 선택 | 선택 | 8 | 미정 | BT180180 | H
A45085 | 2018-04-23 | 1 | B |  | 10 | A | AE1055LS | 탄소강 | G-AE1055LS | BM#1 | 1568 | 41 | 1600 | 1539 | 31 | 5100 |  | 3 | 0.25 | 29 |  | -1.49 | 1550 | 1599 | 0 | 16.95 |  | 12 | 11 | 51 | Y |  | 2018-04-23 21:18 | 66 | 1130 | 30 | 29 | 29 | 29 | 29 | 29 | 28 | 26 | 26 | 26 | 26 | 25 |  | 25 | 28 | 29 | 25 | 29 | -0.07 |  | 45.03 | Y | -0.2 | [8 empty] | N | N | Y | 200 | 0.5 | 60 | 152262 | 98080 | 7080 | 14600 | 10 | 1 |  | 2018-04-23 21:31 | 1550 | 118 |  | 35 |  | *유사강종 연연주 혼탕부 성분 확인 ID:107~109.207~209 | [14 empty] | 144.87 | 100 | 0 | 0 | 0 |  | 400 |  | 선택 | 해제 | 0 | 0 | 0 |  | 400 |  | 선택 | 해제 | 해제 | 미정 | 미정 | 선택 | 미정 |  | 미정 | BT180180 | H
B45045 | 2018-04-23 | 2 | B |  | 7 | A | SF40CVM | 합금강 | D | BM#2 | 1616 | 43 | 1634 | 1555 | 29 | 5700 |  | 1 | 0.32 | 13 |  | -2.48 | 1561 | 1616 | 0 | 3.42 | 0 | 1 | 19 | 59 | Y |  | 2018-04-23 21:20 | 63 | 1138 | 13 | 17 | 21 | 24 | 24 | 24 | 24 | 23 | 22 | 21 | 20 | 18 | 18 | 11 | 20 | 24 | 11 | 24 | -0.23 | Y | 55.53 | Y | -0.6 | [7 empty] | N | N | N | Y | 150 | 0.4 | 73 | 101508 | 96280 | 60 | 14400 | 14 | 2 | 30 | 2018-04-23 21:36 | 1561 | 114 |  | 26 |  | *전공정 지연 감속주입 (정속미준수 이상공정) * STR#1,2 W/M 압력 초과로 S/R 재 셋팅 함. | [14 empty] | 106.4 | 100 | 0 | 0 | 0 |  | 650 | 400 | 선택 | 선택 | 0 | 0 | 0 |  | 650 | 400 | 선택 | 선택 | 해제 | 미정 | 미정 | 미정 | 미정 |  | 미정 | BT180180 | H
A45086 | 2018-04-23 | 1 | B |  | 11 | A | SP-AE1055LS | 탄소강 | P-AE1055LS | BM#1 | 1576 | 41 | 1582 | 1535 | 29 | 4600 |  | 3 | 0.25 | 27 |  | -1.28 | 1552 | 1592 | 0 | 14.76 |  | 31 | 25 | 74 | Y |  | 2018-04-23 22:17 | 68 | 1122 | 23 | 24 | 24 | 25 | 26 | 25 | 25 | 25 | 24 | 23 | 24 | 23 | 23 | 23 | 24 | 26 | 23 | 25 | -0.07 | Y | 40 | Y | 0 | [8 empty] | N | N | Y | 190 | 0.48 | 62 | 50754 | 96030 | 7120 | 15900 | 10 | 1 |  | 2018-04-23 22:30 | 1552 | 120 |  | 38 |  | *유사강종 연연주 혼탕부 성분 확인 ID:101.201 | [14 empty] | 49.25 | 100 | 0 | 0 | 0 |  | 400 |  | 선택 | 해제 | 0 | 0 | 0 |  | 400 |  | 선택 | 해제 | 해제 | 미정 | 미정 | 선택 | 미정 |  | 미정 | BT180180 | H
B45046 | 2018-04-23 | 2 | B | TUNDISH교체전 | 8 | B | SF40CVM | 합금강 | D | BM#2 | 1588 | 43 | 1615 | 1526 | 34 | 6700 |  | 1 | 0.34 | 14 |  | -2.24 | 1559 | 1618 | 0 | 3.04 | 0 | 10 | 46 | 39 | Y |  | 2018-04-23 22:35 | 61 | 1104 | 8 | 17 | 25 | 28 | 30 | 30 | 29 | 28 | 27 | 26 | 25 | 23 | 20 | 20 | 24 | 30 | 20 | 0 | -0.25 | Y | 40 | Y | -0.6 | [7 empty] | N | N | N | M | 140 | 0.48 | 64 | 100930 | 101130 | -1280 | 3000 | 14 | 2 | 50 | 2018-04-23 22:40 | 1559 | 118 |  | 27 |  |  | B7FC9D3211B14204B2C06A6A48E153F5 | 03C58BBB587642ABBB17B4F893EC8019 | DB9CDF3E5205461199E4AAC4397D40E6 | [11 empty] | 101.08 | 100 | 0 | 2940 | 0 |  | 650 | 400 | 선택 | 선택 | 0 | 3050 | 0 |  | 650 | 400 | 선택 | 선택 | 해제 | 미정 | 미정 | 미정 | 미정 |  | 미정 | BT180180 | H
A45087 | 2018-04-23 | 1 | B |  | 12 | A | SP-AE1055LS | 탄소강 | P-AE1055LS | BM#1 | 0 | 43 | 1589 | 1533 | 32 | 5400 |  | 3 | 0.25 | 25 |  | -1.22 | 1554 | 1589 | 0 | 15.06 |  | 11 | 23 | 44 | Y |  | 2018-04-23 23:35 | 70 | 1136 | 23 | 28 | 32 | 34 | 35 | 36 | 36 | 36 | 35 | 34 | 34 | 33 |  | 33 | 33 | 36 | 33 | 36 | -0.09 | Y | 30 | Y | -0.2 | [8 empty] | N | N | Y | 180 | 0.48 | 59 | 84590 | 92440 | 7070 | 15700 | 10 | 1 |  | 2018-04-23 23:50 | 1554 | 103 |  | 22 | [16 empty] | 85.06 | 100 | 0 | 0 | 0 |  | 400 |  | 선택 | 해제 | 0 | 0 | 0 |  | 400 |  | 선택 | 해제 | 해제 | 미정 | 미정 | 선택 | 미정 |  | 미정 | BT180180 | H
B45047 | 2018-04-23 | 2 | B | TUNDISH교체 | 1 | A | SM45CB | 탄소강 | SM45C | BM#2 | 1595 | 44 | 1637 | 1555 | 35 | 7100 |  | 1 | 0.34 | 21 |  | -2.24 | 1574 | 1637 | 0 | 6.68 | 0 | 36 | 28 | 68 | Y |  | 2018-04-23 23:46 | 81 | 1087 | -256 | -133 | 24 | 22 | 21 | 17 | 23 | 27 | 29 | 30 | 31 | 31 | 31 | 31 | 26 | 31 | 31 | 31 | 0 |  | 15 | Y | 0 |  | 1.61 | 1.61 |  |  |  |  | N | N | N | N | 190 | 0.48 | 59 | 100828 | 98310 | 100 | 15200 | 4 | 1 | 10 | 2018-04-23 23:46 | 1574 | 142 |  | 47 |  | * T/D 용강량 실측:1170mm / 18.9 TON * T/D FLUX 용탕부: 120 KG / 유탕부: 15KG 투입 * 슬리브 롱노즐( Y자형 ) 사용 | [14 empty] | 106.7 | 100 | 700 | 0 | 0 |  | 650 | 400 | 선택 | 해제 | 700 | 0 | 0 |  | 605 | 400 | 선택 | 해제 | 해제 | 미정 | 미정 | 미정 | 미정 |  | 미정 | RB120.00 | C
A45088 | 2018-04-23 | 1 | B |  | 13 | A | SP-AE1055LS | 탄소강 | P-AE1055LS | BM#1 | 1583 | 40 | 1597 | 1532 | 31 | 5000 |  | 3 | 0.25 | 26 |  | -1.4 | 1554 | 1595 | 0 | 17.13 |  | 21 | 35 | 75 | Y |  | 2018-04-24 00:37 | 70 | 1095 | 33 | 36 | 37 | 37 | 38 | 38 | 38 | 37 | 37 | 36 | 36 | 36 | 36 | 36 | 37 | 38 | 36 | 38 | -0.05 | Y | 39.98 | Y | 0 | [8 empty] | N | N | Y | 230 | 0.48 | 63 | 152262 | 94170 | 7150 | 13500 | 10 | 1 |  | 2018-04-24 00:45 | 1554 | 102 |  | 22 |  | *유사강종 연연주 혼탕부 성분 확인 ID:107~109.207~209 *전기로 보수 감속주입 *정속유지강종 감속주입 ID:108.109.208.209 | [14 empty] | 150.46 | 100 | 0 | 0 | 0 |  | 400 |  | 선택 | 해제 | 0 | 0 | 0 |  | 400 |  | 선택 | 해제 | 해제 | 미정 | 미정 | 선택 | 미정 |  | 미정 | BT180180 | H
B45048 | 2018-04-23 | 2 | B |  | 2 | A | SM45CB | 탄소강 | SM45C | BM#2 | 1599 | 44 | 1636 | 1564 | 31 | 6200 |  | 1 | 0.32 | 16 |  | -2.17 | 1560 | 1617 | 0 | 5.13 | 0 | 22 | 14 | 63 | Y |  | 2018-04-24 00:49 | 67 | 1086 | 28 | 28 | 29 | 29 | 30 | 30 | 29 | 28 | 27 | 26 | 24 | 22 |  | 22 | 28 | 30 | 22 | 29 | -0.23 | Y | 35 | Y | -0.4 | [7 empty] | N | N | N | N | 180 | 0.5 | 57 | 102834 | 95800 | 110 | 14600 | 4 | 1 | 20 | 2018-04-24 00:52 | 1560 | 140 |  | 47 | [16 empty] | 108.19 | 100 | 0 | 0 | 0 |  | 650 | 400 | 선택 | 해제 | 0 | 0 | 0 |  | 650 | 400 | 선택 | 해제 | 해제 | 미정 | 미정 | 미정 | 미정 |  | 미정 | RB130.00 | C
A45089 | 2018-04-23 | 1 | B |  | 14 | A | P-AE1055LS | 탄소강 | G-AE1055LS | BM#1 | 1598 | 46 | 1600 | 1540 | 33 | 5400 |  | 3 | 0.25 | 25 |  | -1.28 | 1553 | 1590 | 0 | 15.06 |  | 12 | 12 | 57 | Y |  | 2018-04-24 01:38 | 68 | 1086 | 33 | 32 | 32 | 32 | 32 | 32 | 31 | 30 | 30 | 29 | 28 | 28 | 27 | 27 | 31 | 32 | 27 | 32 | -0.1 |  | 50 | Y | -0.2 | [8 empty] | N | N | Y | 220 | 0.45 | 65 | 50754 | 97740 | 7070 | 16600 | 10 | 1 |  | 2018-04-24 01:46 | 1553 | 107 |  | 25 |  | *유사강종 연연주 혼탕부 성분 확인 ID:101.201 *전기로 보수 감속주입 *정속유지강종 감속주입 ID:101~103.201~203 | [14 empty] | 48.45 | 100 | 0 | 0 | 0 |  | 650 |  | 선택 | 해제 | 0 | 0 | 0 |  | 650 |  | 선택 | 해제 | 해제 | 미정 | 미정 | 선택 | 미정 |  | 미정 | BT180180 | H
B45049 | 2018-04-23 | 2 | B |  | 3 | A | SM45CB | 탄소강 | SM45C | BM#2 | 1609 | 44 | 1637 | 1534 | 33 | 6600 |  | 1 | 0.31 | 19 |  | 0 | 1546 | 1613 | 0 | 6.02 | 0 | 1 | 20 | 67 | Y |  | 2018-04-24 02:09 | 53 | 1083 | 18 | 23 | 26 | 28 | 29 | 28 | 28 | 27 | 26 | 25 | 24 | 23 |  | 23 | 25 | 29 | 23 | 28 | -0.17 | Y | 35.02 | Y | -0.2 | [7 empty] | Y | Y | Y | Y | 170 | 0.47 | 60 | 95064 | 94480 | 720 | 15400 | 4 | 1 | 30 | 2018-04-24 02:11 | 1546 | 140 |  | 27 | [16 empty] | 99.91 | 100 | 0 | 0 | 0 |  | 650 | 700 | 선택 | 해제 | 0 | 0 | 0 |  | 650 | 700 | 선택 | 해제 | 해제 | 미정 | 미정 | 미정 | 미정 |  | 미정 | RB114.30 | C
A45090 | 2018-04-23 | 1 | B |  | 15 | A | P-AE1055LS | 탄소강 | G-AE1055LS | BM#1 | 1555 | 52 | 1595 | 1540 | 39 | 6500 |  | 3 | 0.25 | 25 |  | -1.42 | 1550 | 1591 | 0 | 15.34 |  | 31 | 26 | 58 | Y |  | 2018-04-24 02:49 | 65 | 1090 | 27 | 28 | 29 | 30 | 31 | 30 | 30 | 29 | 28 | 27 | 26 | 26 | 26 | 25 | 28 | 31 | 25 | 30 | -0.12 | Y | 49.98 | Y | 0 | [8 empty] | N | N | Y | 210 | 0.43 | 70 | 84590 | 96680 | 7020 | 15800 | 10 | 1 |  | 2018-04-24 02:56 | 1550 | 112 |  | 21 |  | *전기로 보수 감속주입 *정속유지강종 감속주입 ID:101~105.201~205 | [14 empty] | 81.57 | 100 | 0 | 0 | 0 |  | 650 |  | 선택 | 해제 | 0 | 0 | 0 |  | 650 |  | 선택 | 해제 | 해제 | 미정 | 미정 | 선택 | 미정 |  | 미정 | BT180180 | H
B45050 | 2018-04-23 | 2 | B |  | 4 | A | SM45CB | 탄소강 | SM45C | BM#2 | 1569 | 42 | 1625 | 1537 | 31 | 6300 |  | 1 | 0.31 | 21 |  | -2.03 | 1548 | 1616 | 0 | 6.36 | 0 | 10 | 47 | 61 | Y |  | 2018-04-24 02:58 | 55 | 1087 | 20 | 19 | 21 | 21 | 22 | 21 | 20 | 20 | 19 | 17 | 16 | 15 | 13 | 13 | 19 | 22 | 13 | 21 | -0.22 | Y | 40 | Y | -0.4 | [7 empty] | Y | Y | Y | Y | 160 | 0.47 | 63 | 134144 | 97810 | 790 | 15300 | 4 | 1 | 35 | 2018-04-24 03:02 | 1548 | 135 |  | 41 | [16 empty] | 136.12 | 100 | 0 | 0 | 0 |  | 650 | 700 | 선택 | 해제 | 0 | 0 | 0 |  | 650 | 700 | 선택 | 해제 | 해제 | 미정 | 미정 | 미정 | 미정 |  | 미정 | RB250.00 | C
A45091 | 2018-04-23 | 1 | B |  | 16 | A | P-AE1055LS | 탄소강 | G-AE1055LS | BM#1 | 1632 | 42 | 1593 | 1556 | 27 | 4500 |  | 3 | 0.24 | 25 |  | -1.38 | 1564 | 1604 | 0 | 16.69 |  | 11 | 24 | 73 | Y |  | 2018-04-24 03:47 | 79 | 1092 | 25 | 30 | 34 | 36 | 38 | 38 | 38 | 38 | 38 | 37 | 37 | 37 | 36 | 36 | 36 | 38 | 36 | 38 | -0.04 | Y | 45 | Y | 0 | [8 empty] | N | N | Y | 200 | 0.43 | 66 | 84590 | 92730 | 7100 | 15500 | 10 | 1 |  | 2018-04-24 03:55 | 1564 | 116 |  | 33 |  | *전기로 보수 감속주입 *정속유지강종 감속주입 ID:101~105.201~205 | [14 empty] | 84.8 | 100 | 0 | 0 | 0 |  | 650 |  | 선택 | 해제 | 0 | 0 | 0 |  | 650 |  | 선택 | 해제 | 해제 | 미정 | 미정 | 선택 | 미정 |  | 미정 | BT180180 | H
B45051 | 2018-04-23 | 2 | B |  | 5 | A | SM45C | 탄소강 | SM45C | BM#2 | 1574 | 49 | 1617 | 1547 | 33 | 6500 |  | 1 | 0.3 | 21 |  | -2.13 | 1560 | 1614 | 0 | 3.11 | 0 | 36 | 29 | 25 | Y |  | 2018-04-24 03:56 | 67 | 1095 | 10 | 18 | 23 | 25 | 26 | 26 | 26 | 25 | 24 | 23 | 22 | 21 | 20 | 20 | 22 | 26 | 20 | 26 | -0.16 | Y | 37.75 | Y | -0.2 | [7 empty] | Y | Y | Y | Y | 150 | 0.47 | 63 | 51852 | 98140 | 450 | 14000 | 4 | 1 |  | 2018-04-24 04:30 | 1547 | 137 |  | 49 | [16 empty] | 50.27 | 100 | 0 | 0 | 0 |  | 650 | 700 | 선택 | 해제 | 0 | 0 | 0 |  | 650 | 700 | 선택 | 해제 | 해제 | 미정 | 미정 | 미정 | 미정 |  | 미정 | RB120.00 | C
B45052 | 2018-04-23 | 2 | D |  | 17 | A | P-AE1055LS | 탄소강 | G-AE1055LS | BM#1 | 1569 | 42 | 1587 | 1516 | 35 | 5800 |  | 3 | 0.24 | 25 |  | -1.58 | 1549 | 1595 | 0 | 15.42 |  | 22 | 15 | 43 | Y |  | 2018-04-24 05:08 | 64 | 1089 | 35 | 34 | 34 | 34 | 33 | 33 | 32 | 31 | 31 | 30 | 29 | 29 | 28 | 28 | 32 | 34 | 28 | 34 | -0.11 |  | 55 | Y | 0 | [8 empty] | N | N | Y | 190 | 0.43 | 67 | 101508 | 92060 | 7050 | 15500 | 10 | 1 |  | 2018-04-24 05:16 | 1549 | 103 |  | 22 |  | *전기로 보수 감속주입 *정속유지강종 감속주입 ID:101~106. 201~206 | [14 empty] | 101.86 | 100 | 0 | 0 | 0 |  | 650 |  | 선택 | 해제 | 0 | 0 | 0 |  | 650 |  | 선택 | 해제 | 해제 | 미정 | 미정 | 선택 | 미정 |  | 미정 | BT180180 | H
A45092 | 2018-04-23 | 1 | D |  | 6 | A | SM45C | 탄소강 | SM45C | BM#2 | 1582 | 37 | 1614 | 1534 | 28 | 6000 |  | 1 | 0.3 | 16 |  | 0 | 1543 | 1601 | 0 | 2.39 | 0 | 21 | 36 | 113 | Y |  | 2018-04-24 05:32 | 50 | 1086 | 16 | 18 | 21 | 22 | 22 | 21 | 21 | 20 | 19 | 18 | 17 | 17 |  | 17 | 19 | 22 | 17 | 21 | -0.12 | Y | 40.02 | Y | 0 | [7 empty] | Y | Y | Y | Y | 150 | 0.47 | 57 | 86420 | 90470 | 30 | 13600 | 4 | 1 | 40 | 2018-04-24 05:39 | 1543 | 98 |  | 20 | [16 empty] | 96.18 | 100 | 0 | 0 | 0 |  | 650 | 700 | 선택 | 해제 | 0 | 0 | 0 |  | 650 | 700 | 선택 | 해제 | 해제 | 미정 | 미정 | 미정 | 미정 |  | 미정 | RB300.00 | C
B45053 | 2018-04-23 | 2 | D |  | 18 | A | P-AE1055LS | 탄소강 | G-AE1055LS | BM#1 | 1582 | 42 | 1595 | 1524 | 30 | 5500 |  | 3 | 0.24 | 25 |  | -1.32 | 1561 | 1599 | 0 | 15.63 |  | 1 | 21 | 42 | Y |  | 2018-04-24 06:13 | 76 | 1080 | 27 | 32 | 36 | 39 | 40 | 41 | 41 | 41 | 40 | 39 | 39 | 38 | 38 | 37 | 38 | 41 | 37 | 41 | -0.1 | Y | 40 | Y | -0.2 | [8 empty] | N | N | Y | 180 | 0.43 | 67 | 101508 | 93060 | 7060 | 15000 | 10 | 1 |  | 2018-04-24 06:27 | 1561 | 103 |  | 25 |  | *정속유지강종 감속주입 ID:101~106. 201~206 | [14 empty] | 100.85 | 100 | 0 | 0 | 0 |  | 650 |  | 선택 | 해제 | 0 | 0 | 0 |  | 650 |  | 선택 | 해제 | 해제 | 미정 | 미정 | 선택 | 미정 |  | 미정 | BT180180 | H
A45093 | 2018-04-23 | 1 | D |  | 7 | A | SM45C | 탄소강 | SM45C | BM#2 | 1576 | 46 | 1611 | 1521 | 43 | 5900 |  | 1 | 0.32 | 10 |  | 0 | 1551 | 1609 | 0 | 4.43 | 0 | 12 | 13 | 103 | Y |  | 2018-04-24 06:42 | 58 | 1096 | 14 | 24 | 27 | 28 | 29 | 28 | 28 | 27 | 26 | 26 | 25 | 23 | 22 | 22 | 25 | 29 | 22 | 28 | -0.17 | Y | 40 | Y | -0.2 | [7 empty] | N | N | N | N | 180 | 0.47 | 63 | 99212 | 99650 | 2410 | 15300 | 4 | 1 | 10 | 2018-04-24 06:42 | 1551 | 95 |  | 12 | [16 empty] | 97.27 | 100 | 0 | 0 | 0 |  | 650 | 400 | 선택 | 해제 | 0 | 0 | 0 |  | 650 | 400 | 선택 | 해제 | 해제 | 미정 | 미정 | 미정 | 미정 |  | 미정 | RB160.00 | C
A45094 | 2018-04-24 | 1 | D |  | 19 | A | P-AE1055LS | 탄소강 | G-AE1055LS | BM#1 | 1580 | 40 | 1592 | 1521 | 34 | 4900 |  | 3 | 0.25 | 25 |  | -1.64 | 1545 | 1592 | 0 | 22.98 |  | 31 | 27 | 100 | Y |  | 2018-04-24 07:30 | 60 | 1027 | 35 | 32 | 31 | 29 | 28 | 27 | 25 | 24 | 23 | 22 | 21 | 21 | 20 | 20 | 26 | 31 | 20 | 0 | -0.2 |  | 55.02 | Y | 0 | [8 empty] | N | N | Y | 230 | 0.45 | 68 | 84590 | 98230 | 7050 | 15800 | 10 | 1 |  | 2018-04-24 07:39 | 1545 | 92 |  | 18 |  | *정속유지강종 감속주입 ID:101~105. 201~205 | [14 empty] | 79.91 | 100 | 0 | 0 | 0 |  | 650 |  | 선택 | 해제 | 0 | 0 | 0 |  | 650 |  | 선택 | 해제 | 해제 | 미정 | 미정 | 선택 | 미정 |  | 미정 | BT180180 | H
B45054 | 2018-04-23 | 2 | D |  | 8 | A | SM45C | 탄소강 | SM45C | BM#2 | 1571 | 39 | 1616 | 1544 | 36 | 5600 |  | 1 | 0.31 | 17 |  | 0 | 1551 | 1604 | 0 | 2.99 | 0 | 10 | 48 | 45 | Y |  | 2018-04-24 07:41 | 58 | 1087 | 19 | 26 | 30 | 32 | 33 | 34 | 33 | 33 | 32 | 31 | 30 | 29 | 27 | 27 | 30 | 34 | 27 | 33 | -0.2 | Y | 35.02 | Y | -0.4 | [7 empty] | Y | Y | Y | Y | 170 | 0.47 | 63 | 95028 | 98670 | 1580 | 15900 | 4 | 1 | 20 | 2018-04-24 07:46 | 1551 | 123 |  | 19 | [16 empty] | 94.84 | 100 | 0 | 0 | 0 |  | 650 | 600 | 선택 | 해제 | 0 | 0 | 0 |  | 650 | 600 | 선택 | 해제 | 해제 | 미정 | 미정 | 미정 | 선택 | 7 | 미정 | RB200.00 | C
A45095 | 2018-04-24 | 1 | D | TUNDISH교체전 | 20 | A | P-AE1055LS | 탄소강 | G-AE1055LS | BM#1 | 1607 | 43 | 1584 | 1542 | 34 | 4600 |  | 3 | 0.25 | 25 |  | -0.83 | 1560 | 1584 | 0 | 24.04 |  | 11 | 25 | 90 | Y |  | 2018-04-24 08:40 | 75 | 1026 | 19 | 27 | 32 | 34 | 36 | 36 | 36 | 36 | 35 | 35 | 34 | 34 |  | 34 | 33 | 36 | 34 | 36 | -0.06 | Y | 35 | Y | 0 | [8 empty] | N | N | M | 220 | 0.48 | 60 | 94076 | 94240 | 7610 |  | 10 | 1 |  | 2018-04-24 08:48 | 1560 | 94 |  | 18 |  |  | A1A04BC17303406E829002C7211DCE68 | DFA3470A1E02487F8A20D09085B61DF2 | C233BC9558E64406BA29B673B13DDA37 | [11 empty] | 92.37 | 100 | 0 | 3600 | 0 |  | 650 |  | 선택 | 해제 | 0 | 3500 | 0 |  | 650 |  | 선택 | 해제 | 해제 | 미정 | 미정 | 미정 | 미정 |  | 미정 | BT180180 | H
B45055 | 2018-04-24 | 2 | D |  | 9 | A | SM45C | 탄소강 | SM45C | BM#2 | 1578 | 41 | 1595 | 1535 | 37 | 5500 |  | 1 | 0.3 |  |  | 0 | 1550 | 1378 | 0 | 0 | 0 | 36 | 30 | 57 | Y |  | 2018-04-24 08:34 | 57 | 1025 | 24 | 25 | 27 | 28 | 28 | 28 | 27 | 26 | 25 | 24 | 22 | 21 | 19 | 19 | 25 | 28 | 19 | 28 | -0.2 | Y | 45.02 | Y | -0.4 | [7 empty] | Y | Y | Y | Y | 160 | 0.47 | 63 | 94278 | 99080 | 50 | 14900 | 4 | 1 | 30 | 2018-04-24 08:58 | 1561 | 132 |  | 33 | [16 empty] | 96.2 | 100 | 0 | 0 | 0 |  | 650 | 600 | 선택 | 해제 | 0 | 0 | 0 |  | 650 | 600 | 선택 | 해제 | 해제 | 미정 | 미정 | 미정 | 미정 |  | 미정 | RB200.00 | C
B45056 | 2018-04-24 | 2 | D |  | 10 | A | SM45C | 탄소강 | SM45C | BM#2 | 1570 | 39 | 1616 | 1527 | 33 | 5600 |  | 1 | 0.3 | 16 |  | 0 | 1552 | 1603 | 0 | 2.14 | 0 | 21 | 37 | 56 | Y |  | 2018-04-24 09:23 | 59 | 1025 | 15 | 16 | 18 | 20 | 20 | 20 | 20 | 20 | 19 | 18 | 17 | 16 | 16 | 15 | 18 | 20 | 15 | 20 | -0.11 | Y | 45.43 | Y | -0.2 | [7 empty] | Y | Y | Y | Y | 150 | 0.47 | 62 | 98058 | 97380 | 30 | 13500 | 4 | 1 | 40 | 2018-04-24 09:34 | 1552 | 139 |  | 50 | [16 empty] | 101.09 | 100 | 0 | 0 | 0 |  | 650 | 700 | 선택 | 해제 | 0 | 0 | 0 |  | 650 | 700 | 선택 | 해제 | 해제 | 미정 | 미정 | 미정 | 미정 |  | 미정 | RB250.00 | C
A45096 | 2018-04-24 | 1 | D | TUNDISH교체 | 1 | A | SCR420HB | 소입성보증강 | C2 | BM#1 | 1636 | 44 | 1644 | 1577 | 40 | 6300 |  | 3 | 0.25 | 18 |  | -2.04 | 1599 | 1644 | 0 | 16.62 |  | 22 | 16 | 83 | Y |  | 2018-04-24 09:35 | 91 | 1023 | 13 | 25 | 22 | 29 | 33 | 35 | 36 | 37 | 38 | 39 | 39 |  |  | 39 | 32 | 39 | 39 | 0 | 0 |  | 5 | Y | 0 |  | 2.38 | 2.38 | [5 empty] | N | N | N | 150 | 0.53 | 55 | 101508 | 95820 | 7680 | 14700 | 3 | 2 |  | 2018-04-24 09:44 | 1599 | 123 |  | 48 |  | *T/Dflux 유15kg 용225kg *L/D 잔강 7.2TON에 슬래그이월됨 | [14 empty] | 98.08 | 100 | 1000 | 0 | 0 |  | 450 |  | 선택 | 선택 | 1000 | 0 | 0 |  | 450 |  | 선택 | 선택 | 해제 | 미정 | 미정 | 선택 | 선택 |  | 미정 | BT180180 | H
A45097 | 2018-04-24 | 1 | D |  | 2 | A | SCR420HB | 소입성보증강 | C2 | BM#1 | 1592 | 41 | 1612 | 1555 | 38 | 6300 |  | 3 | 0.25 | 18 |  | -1.35 | 1582 | 1612 | 0 | 15.44 |  | 1 | 22 | 83 | Y |  | 2018-04-24 10:31 | 74 | 1026 | 37 | 30 | 28 | 26 | 25 | 25 | 25 | 24 | 23 | 23 | 22 | 22 |  | 22 | 26 | 28 | 22 | 25 | -0.13 |  | 45 | Y | 0 | [8 empty] | N | N | N | 140 | 0.5 | 58 | 84590 | 94300 | 6990 | 15300 | 3 | 2 |  | 2018-04-24 10:42 | 1582 | 120 |  | 48 |  | *전공정작업지연,감속주입 *T/D자동온도1535,수동온도1532 | [14 empty] | 83.01 | 100 | 0 | 0 | 0 |  | 450 |  | 선택 | 선택 | 0 | 0 | 0 |  | 450 |  | 선택 | 선택 | 해제 | 미정 | 미정 | 선택 | 미정 |  | 미정 | BT180180 | H
B45057 | 2018-04-24 | 2 | D | TUNDISH교체전 | 11 | A | SM45C | 탄소강 | SM45C | BM#2 | 1577 | 40 | 1616 | 1517 | 35 | 5700 |  | 1 | 0.29 | 16 |  | 0 | 1553 | 1609 | 0 | 2.03 | 0 | 12 | 14 | 39 | Y |  | 2018-04-24 10:28 | 60 | 1029 | 13 | 16 | 19 | 21 | 22 | 22 | 22 | 22 | 21 | 21 | 20 | 19 | 18 | 18 | 20 | 22 | 18 | 22 | -0.1 | Y | 40 | Y | -0.2 | [7 empty] | N | N | Y | N | 190 | 0.47 | 62 | 103494 | 93720 | 1980 | 2000 | 4 | 1 | 10 | 2018-04-24 10:32 | 1553 | 141 |  | 50 |  |  | 3F4CBC3D30644F688EB50C6A471D1BA9 | 332438BC19D94815B81CB4710701F499 | F66BC8BF9AF144B282DCB881E748DCB2 | D0626727A3E1400C91978ED3683EDC72 | [10 empty] | 108.14 | 100 | 0 | 2500 | 0 |  | 650 | 400 | 선택 | 해제 | 0 | 2600 | 0 |  | 650 | 400 | 선택 | 해제 | 해제 | 미정 | 미정 | 미정 | 미정 |  | 미정 | RB120.00 | C
A45098 | 2018-04-24 | 1 | D |  | 3 | A | SCR420HB | 소입성보증강 | C2 | BM#1 | 1678 | 52 | 1633 | 1603 | 35 | 4500 |  | 3 | 0.28 | 18 |  | -2.68 | 1573 | 1633 | 0 | 19.69 |  | 31 | 28 | 28 | Y |  | 2018-04-24 11:55 | 65 | 1026 | 20 | 23 | 26 | 27 | 28 | 28 | 27 | 26 | 26 | 25 | 25 | 25 | 25 | 25 | 26 | 28 | 25 | 26 | -0.02 | Y | 40.08 | Y | 0 | [8 empty] | N | N | N | 130 | 0.5 | 60 | 101508 | 95110 | 7090 | 15700 | 3 | 2 |  | 2018-04-24 12:06 | 1573 | 109 |  | 23 |  | *전공정작업지연,감속주입 | [14 empty] | 98.84 | 100 | 0 | 0 | 0 |  | 450 |  | 선택 | 선택 | 0 | 0 | 0 |  | 450 |  | 선택 | 선택 | 해제 | 미정 | 미정 | 선택 | 미정 |  | 미정 | BT180180 | H
B45058 | 2018-04-24 | 2 | D | TUNDISH교체 | 1 | A | AE4130MV | 합금강 | D | BM#2 | 1585 | 50 | 1654 | 1546 | 47 | 9600 |  | 1 | 0.28 | 20 |  | -2.22 | 1592 | 1654 | 1.08 | 0 | 0 | 10 | 49 | 37 | Y |  | 2018-04-24 12:37 | 90 | 1028 | -363 | -325 | 36 | 36 | 34 | 29 | 32 | 36 | 38 | 41 | 42 | 43 | 43 | 42 | 39 | 43 | 42 | 43 | -0.05 |  | 20 | Y | -0.2 | [7 empty] | N | N | N | N | 150 | 0.48 | 62 | 93344 | 101180 | 450 | 15700 | 12 | 2 | 10 | 2018-04-24 12:17 | 1588 | 137 |  | 8 |  | * T/D FLUX 용탕부: 120 KG / 유탕부: 15KG 투입 | [14 empty] | 90.93 | 100 | 700 | 0 | 0 |  | 650 | 400 | 선택 | 선택 | 700 | 0 | 0 |  | 650 | 400 | 선택 | 선택 | 해제 | 미정 | 미정 | 미정 | 미정 |  | 미정 | RB093.00 | C
A45099 | 2018-04-24 | 1 | A |  | 4 | A | SCR420HB | 소입성보증강 | C2 | BM#1 | 1629 | 46 | 1621 | 1518 | 38 | 6100 |  | 3 | 0.26 | 19 |  | 66.93 | 1564 | 0 | 0 | 15.46 |  | 11 | 26 | 98 | Y |  | 2018-04-24 12:59 | 56 | 1025 | 25 | 23 | 22 | 22 | 22 | 21 | 20 | 20 | 19 | 18 | 17 | 16 |  | 16 | 20 | 22 | 16 | 22 | -0.13 |  | 44.98 | Y | -0.2 | [8 empty] | N | N | N | 120 | 0.5 | 59 | 84590 | 97210 | 7100 | 15660 | 3 | 2 |  | 2018-04-24 13:09 | 1564 | 101 |  | 21 |  | *전공정작업지연,감속주입 | [14 empty] | 81.18 | 100 | 0 | 0 | 0 |  | 450 |  | 선택 | 선택 | 0 | 0 | 0 |  | 450 |  | 선택 | 선택 | 해제 | 미정 | 미정 | 선택 | 미정 |  | 미정 | BT180180 | H
B45059 | 2018-04-24 | 2 | A |  | 2 | A | AE4130MV | 합금강 | D | BM#2 | 1615 | 59 | 1637 | 1555 | 43 | 7300 |  | 1 | 0.29 | 21 |  | 0 | 1572 | 1646 | 1.48 | 0 | 0 | 36 | 31 | 70 | Y |  | 2018-04-24 13:13 | 70 | 1029 | 41 | 37 | 35 | 34 | 33 | 31 | 30 | 29 | 28 | 27 | 26 | 24 |  | 24 | 31 | 35 | 24 | 0 | -0.24 |  | 44.98 | Y | -0.4 |  |  |  | 1.01 |  |  |  | N | N | N | N | 140 | 0.49 | 60 | 93344 | 96720 | 50 | 14400 | 12 | 2 |  | 2018-04-24 13:25 | 1572 | 142 |  | 37 |  | *수소측정기 설비이상으로 개공후 50분 측정 | [14 empty] | 97.18 | 100 | 0 | 0 | 0 |  | 650 | 400 | 선택 | 선택 | 0 | 0 | 0 |  | 650 | 400 | 선택 | 선택 | 해제 | 미정 | 미정 | 미정 | 미정 |  | 미정 | RB093.00 | C
A45100 | 2018-04-24 | 1 | A |  | 5 | A | SCR420HB | 소입성보증강 | C2 | BM#1 | 1619 | 42 | 1613 | 1566 | 36 | 5900 |  | 3 | 0.26 | 19 |  | -1.38 | 1582 | 1613 | 0 | 15.55 |  | 2 | 47 | 1677 | Y |  | 2018-04-24 13:49 | 74 | 1082 | 14 | 16 | 19 | 22 | 24 | 24 | 25 | 25 | 25 | 25 | 25 | 25 |  | 25 | 22 | 25 | 25 | 25 | 0 |  | 24.98 | Y | 0 | [8 empty] | N | N | N | 110 | 0.5 | 57 | 84590 | 93600 | 6330 | 16350 | 3 | 2 |  | 2018-04-24 14:01 | 1582 | 107 |  | 32 |  | *전공정 지연으로 감속주입 | [14 empty] | 84.13 | 100 | 0 | 0 | 0 |  | 450 |  | 선택 | 선택 | 0 | 0 | 0 |  | 450 |  | 선택 | 선택 | 해제 | 미정 | 미정 | 선택 | 미정 |  | 미정 | BT180180 | H
B45060 | 2018-04-24 | 2 | A |  | 3 | A | AE4130MV | 합금강 | D | BM#2 | 1630 | 41 | 1625 | 1587 | 34 | 5800 |  | 1 | 0.28 | 18 |  | -2.07 | 1565 | 1629 | 0.98 | 0 | 0 | 22 | 17 | 62 | Y |  | 2018-04-24 14:10 | 63 | 1074 | 19 | 18 | 18 | 18 | 18 | 17 | 16 | 15 | 14 | 13 | 12 | 10 |  | 10 | 16 | 18 | 10 | 18 | -0.18 |  | 44.98 | Y | -0.4 |  |  |  | 1.46 |  |  |  | Y | Y | Y | Y | 130 | 0.49 | 60 | 106484 | 94950 | 1070 | 15300 | 12 | 2 |  | 2018-04-24 14:40 | 1565 | 139 |  | 43 | [16 empty] | 108.66 | 100 | 0 | 0 | 0 |  | 650 | 400 | 선택 | 선택 | 0 | 0 | 0 |  | 650 | 400 | 선택 | 선택 | 해제 | 미정 | 미정 | 미정 | 미정 |  | 미정 | RB200.00 | H
A45101 | 2018-04-24 | 1 | A |  | 6 | A | SCR420HB | 소입성보증강 | C2 | BM#1 | 9999 | 40 | 1614 | 1528 | 34 | 6100 |  | 3 | 0.25 | 19 |  | -1.36 | 1584 | 1615 | 0 | 12.38 |  | 1 | 23 | 68 | Y |  | 2018-04-24 14:45 | 76 | 1079 | 23 | 26 | 29 | 32 | 32 | 33 | 33 | 32 | 32 | 32 | 31 | 31 |  | 31 | 30 | 33 | 31 | 32 | -0.07 | Y | 30.02 | Y | 0 | [8 empty] | N | N | N | 100 | 0.5 | 58 | 101508 | 95370 | 6990 | 16030 | 3 | 2 |  | 2018-04-24 14:53 | 1584 | 107 |  | 36 |  | *전공정 지연으로 감속주입 | [14 empty] | 99.18 | 100 | 0 | 0 | 0 |  | 450 |  | 선택 | 선택 | 0 | 0 | 0 |  | 450 |  | 선택 | 선택 | 해제 | 미정 | 미정 | 선택 | 미정 |  | 미정 | BT180180 | H
B45061 | 2018-04-24 | 2 | A |  | 4 | A | AE4130MV | 합금강 | D | BM#2 | 1659 | 48 | 1615 | 1604 | 37 | 6100 |  | 1 | 0.25 | 18 |  | -2.07 | 1571 | 1625 | 2.59 | 0 | 0 | 12 | 15 | 53 | Y |  | 2018-04-24 15:17 | 69 | 1092 | 6 | 15 | 22 | 25 | 26 | 26 | 26 | 25 | 24 | 23 | 22 | 21 | 19 | 18 | 21 | 26 | 18 | 26 | -0.18 | Y | 45 | Y | -0.2 |  |  |  | 1.13 |  |  |  |  | N | N | N | 120 | 0.48 | 66 | 102662 | 104350 | 130 | 15100 | 12 | 2 |  | 2018-04-24 15:38 | 1571 | 138 |  | 38 |  | *준빅사이즈 후속 HEAT | [14 empty] | 99.19 | 100 | 0 | 0 | 0 |  | 650 | 400 | 선택 | 선택 | 0 | 0 | 0 |  | 650 | 400 | 선택 | 선택 | 해제 | 미정 | 미정 | 미정 | 미정 |  | 미정 | RB140.00 | C
A45102 | 2018-04-24 | 1 | A |  | 7 | A | SCR420HB | 소입성보증강 | C2 | BM#1 | 1594 | 40 | 1623 | 1528 | 32 | 5600 |  | 3 | 0.25 | 20 |  | -1.66 | 1571 | 1612 | 0 | 10.9 |  | 31 | 29 | 54 | Y |  | 2018-04-24 15:59 | 63 | 1133 | 29 | 28 | 29 | 29 | 29 | 28 | 27 | 26 | 25 | 24 | 23 |  |  | 23 | 27 | 29 | 23 | 29 | -0.15 |  | 40 | Y | -0.2 | [8 empty] | N | N | N | 150 | 0.55 | 53 | 101508 | 97400 | 7080 | 16270 | 3 | 2 |  | 2018-04-24 16:05 | 1571 | 98 |  | 22 | [16 empty] | 97.23 | 100 | 0 | 0 | 0 |  | 450 |  | 선택 | 선택 | 0 | 0 | 0 |  | 450 |  | 선택 | 선택 | 해제 | 미정 | 미정 | 선택 | 미정 |  | 미정 | BT180180 | H
A45103 | 2018-04-24 | 1 | A |  | 8 | A | SCR420HB | 소입성보증강 | C2 | BM#1 | 1562 | 41 | 1622 | 1524 | 33 | 6100 |  | 3 | 0.26 | 19 |  | -1.86 | 1580 | 1622 | 0 | 11.56 |  | 11 | 27 | 62 | Y |  | 2018-04-24 16:54 | 72 | 1138 | 22 | 26 | 31 | 33 | 33 | 33 | 33 | 32 | 32 | 31 | 30 |  |  | 30 | 31 | 33 | 30 | 33 | -0.08 | Y | 35.03 | Y | -0.2 | [8 empty] | N | N | N | 140 | 0.55 | 52 | 101508 | 94060 | 7000 | 12730 | 3 | 2 |  | 2018-04-24 17:08 | 1580 | 94 |  | 24 |  | *Sample채취 ID:103.203 | [14 empty] | 100.5 | 100 | 0 | 0 | 300 |  | 450 |  | 선택 | 선택 | 0 | 0 | 300 |  | 450 |  | 선택 | 선택 | 해제 | 미정 | 미정 | 선택 | 미정 |  | 미정 | BT180180 | H
B45062 | 2018-04-24 | 2 | A |  | 5 | A | AE4130MV | 합금강 | D | BM#2 | 1580 | 44 | 1645 | 1534 | 40 | 8300 |  | 1 | 0.26 | 18 |  | -2.3 | 1562 | 1630 | 2.31 | 0 | 0 | 21 | 38 | 188 | Y |  | 2018-04-24 16:29 | 60 | 1114 | 16 | 19 | 21 | 22 | 22 | 21 | 21 | 20 | 19 | 19 | 18 | 17 | 17 | 15 | 19 | 22 | 15 | 21 | -0.13 | Y | 55.02 | Y | -0.2 |  |  |  | 1.29 |  |  |  |  | N | N | N | 110 | 0.43 | 71 | 102662 | 100550 | 20 | 16000 | 12 | 2 |  | 2018-04-24 16:34 | 1562 | 139 |  | 35 | [16 empty] | 102.87 | 100 | 0 | 0 | 0 |  | 650 | 400 | 선택 | 선택 | 0 | 0 | 0 |  | 650 | 400 | 선택 | 선택 | 해제 | 미정 | 미정 | 미정 | 미정 |  | 미정 | RB140.00 | C
A45104 | 2018-04-24 | 1 | A |  | 9 | A | SCR420HB | 소입성보증강 | C2 | BM#1 | 1589 | 41 | 1601 | 1526 | 37 | 6700 |  | 3 | 0.23 | 19 |  | -1.03 | 1578 | 1601 | 0 | 12.72 |  | 2 | 48 | 62 | Y |  | 2018-04-24 17:59 | 70 | 1099 | 21 | 30 | 33 | 34 | 34 | 33 | 33 | 33 | 32 | 31 | 31 | 30 |  | 30 | 31 | 34 | 30 | 33 | -0.1 | Y | 39.98 | Y | -0.2 | [8 empty] | N | N | N | 130 | 0.53 | 55 | 84590 | 99310 | 7100 | 16040 | 3 | 2 |  | 2018-04-24 18:12 | 1578 | 87 |  | 15 |  | *주입중 전공정 지연으로 감속주입 | [14 empty] | 79.58 | 100 | 0 | 0 | 0 |  | 450 |  | 선택 | 선택 | 0 | 0 | 0 |  | 450 |  | 선택 | 선택 | 해제 | 미정 | 미정 | 선택 | 선택 | 8 | 미정 | BT180180 | H
B45063 | 2018-04-24 | 2 | A |  | 6 | A | AE4130MV | 합금강 | D | BM#2 | 1588 | 45 | 1635 | 1556 | 40 | 6600 |  | 1 | 0.26 | 18 |  | -2.01 | 1579 | 1626 | 1.98 | 0 | 0 | 36 | 32 | 46 | Y |  | 2018-04-24 17:27 | 77 | 1124 | 14 | 20 | 24 | 26 | 28 | 29 | 29 | 29 | 29 | 28 | 28 | 27 | 26 | 26 | 26 | 29 | 26 | 29 | -0.08 | Y | 35 | Y | -0.2 |  |  |  | 1.06 |  |  |  | Y | Y | Y | Y | 100 | 0.47 | 63 | 91272 | 97550 | 1970 | 15900 | 12 | 2 |  | 2018-04-24 18:06 | 1579 | 146 |  | 50 | [16 empty] | 92.19 | 100 | 0 | 0 | 0 |  | 650 | 400 | 선택 | 선택 | 0 | 0 | 0 |  | 650 | 400 | 선택 | 선택 | 해제 | 미정 | 미정 | 미정 | 선택 | 6 | 미정 | RB200.00 | H
A45105 | 2018-04-24 | 1 | A |  | 10 | A | SCR420HB | 소입성보증강 | C2 | BM#1 | 1573 | 34 | 1604 | 1529 | 30 | 5400 |  | 3 | 0.26 | 19 |  | -1.63 | 1567 | 1604 | 0 | 12.14 |  | 1 | 24 | 72 | Y |  | 2018-04-24 18:55 | 59 | 1132 | 28 | 29 | 30 | 30 | 30 | 30 | 29 | 28 | 27 | 26 | 25 | 24 | 23 | 21 | 27 | 30 | 21 | 30 | -0.15 |  | 60 | Y | -0.2 | [8 empty] | N | N | N | 120 | 0.42 | 72 | 101508 | 99560 | 7050 | 16230 | 3 | 2 |  | 2018-04-24 19:02 | 1567 | 82 |  | 18 |  | *전공정 지연으로 감속주입-감속주입 20%이상으로 이상재등록및 생관통보 | [14 empty] | 95.22 | 100 | 0 | 0 | 0 |  | 450 |  | 선택 | 선택 | 0 | 0 | 0 |  | 450 |  | 선택 | 선택 | 해제 | 미정 | 미정 | 선택 | 미정 |  | 미정 | BT180180 | H
B45064 | 2018-04-24 | 2 | A |  | 7 | A | AE4130MV | 합금강 | D | BM#2 | 1582 | 42 | 1627 | 1534 | 38 | 7600 |  | 1 | 0.26 | 18 |  | -1.97 | 1565 | 1618 | 1.8 | 0 | 0 | 22 | 18 | 45 | Y |  | 2018-04-24 18:52 | 63 | 1122 | 23 | 25 | 26 | 27 | 28 | 27 | 26 | 25 | 24 | 23 | 22 | 21 | 19 | 17 | 24 | 28 | 17 | 0 | -0.24 | Y | 45.02 | Y | -0.4 |  |  |  | 1.24 |  |  |  | Y | Y | Y | Y | 150 | 0.47 | 66 | 104846 | 103570 | 50 | 15400 | 12 | 2 |  | 2018-04-24 18:52 | 1565 | 126 |  | 32 | [16 empty] | 102.94 | 100 | 0 | 0 | 0 |  | 650 | 400 | 선택 | 선택 | 0 | 0 | 0 |  | 650 | 400 | 선택 | 선택 | 해제 | 미정 | 미정 | 미정 | 미정 |  | 미정 | RB200.00 | C
C43604 | 2018-04-24 | 3 | A |  | 11 | A | SCR420HB | 소입성보증강 | C2 | BM#1 | 1523 | 69 | 1627 | 1525 | 39 | 8600 |  | 2 | 0.27 | 14 |  | -2.43 | 1562 | 1613 | 0.08 | 0.24 |  | 18 | 66 | 83 | Y |  | 2018-04-24 20:12 | 54 | 1085 | 19 | 18 | 17 | 16 | 15 | 14 | 13 | 12 | 10 | 9 | 7 | 5 |  | 5 | 13 | 17 | 5 | 0 | -0.27 |  | 45 | Y | -0.4 |  |  |  | 1.84 |  |  |  |  | N | N | N | 110 | 0.5 | 58 | 101508 | 95700 | 7060 | 15570 | 3 | 2 |  | 2018-04-24 20:23 | 1552 | 122 |  | 16 |  | *전공정 지연으로 감속주입 *진공시간 미달 | [14 empty] | 98.89 | 100 | 0 | 0 | 0 |  | 450 |  | 선택 | 선택 | 0 | 0 | 0 |  | 450 |  | 선택 | 선택 | 해제 | 미정 | 미정 | 선택 | 미정 |  | 미정 | BT180180 | H
B45065 | 2018-04-24 | 2 | A |  | 8 | A | AE4130MV | 합금강 | D | BM#2 | 1563 | 51 | 1626 | 1537 | 44 | 8700 |  | 1 | 0.31 | 21 |  | -2.02 | 1552 | 1625 | 6.33 | 0 | 0 | 12 | 16 | 55 | Y |  | 2018-04-24 20:19 | 50 | 1129 | 14 | 24 | 31 | 34 | 36 | 36 | 35 | 34 | 33 | 32 | 31 | 29 | 28 | 26 | 30 | 36 | 26 | 0 | -0.22 | Y | 45 | Y | -0.4 |  |  |  | 1.3 |  |  |  | Y | Y | Y | Y | 140 | 0.47 | 68 | 91272 | 106740 | 80 | 14500 | 12 | 2 |  | 2018-04-24 20:18 | 1575 | 131 |  | 14 | [16 empty] | 86.55 | 100 | 0 | 0 | 0 |  | 650 | 400 | 선택 | 선택 | 0 | 0 | 0 |  | 650 | 400 | 선택 | 선택 | 해제 | 미정 | 미정 | 미정 | 미정 |  | 미정 | RB200.00 | H
A45106 | 2018-04-24 | 1 | B |  | 12 | A | SCR420HB | 소입성보증강 | C2 | BM#1 | 1681 | 70 | 1628 | 1625 | 35 | 5100 |  | 2 | 0.27 | 18 |  | 0 | 1626 | 1626 | 0.4 | 0 |  | 31 | 30 | 78 | Y |  | 2018-04-24 20:58 | 118 | 1135 | 1 | 12 | 19 | 21 | 22 | 22 | 21 | 20 | 19 | 18 | 16 |  |  | 16 | 17 | 22 | 16 | 0 | -0.2 | Y | 30 | Y | -0.4 | [8 empty] | N | N | N | 100 | 0.54 | 52 | 84590 | 93600 | 5040 | 13800 | 3 | 2 |  | 2018-04-24 21:18 | 1559 | 146 |  | 32 | [16 empty] | 85.79 | 100 | 0 | 0 | 0 |  | 450 |  | 선택 | 선택 | 0 | 0 | 0 |  | 450 |  | 선택 | 선택 | 해제 | 미정 | 선택 | 해제 | 미정 |  | 미정 | BT180180 | H
B45066 | 2018-04-24 | 2 | B | TUNDISH교체전 | 9 | A | AE4130MV | 합금강 | D | BM#2 | 1608 | 41 | 1634 | 1547 | 36 | 7000 |  | 1 | 0.28 | 19 |  |  | 1560 |  | 2.67 | 0 | 0 | 21 | 39 | 59 | Y |  | 2018-04-24 21:22 | 58 | 1139 | 23 | 28 | 30 | 32 | 32 | 32 | 31 | 30 | 29 | 28 | 27 | 24 | 22 | 22 | 29 | 32 | 22 | 32 | -0.22 | Y | 44.98 | Y | -0.4 |  |  |  | 0.97 |  |  |  | N | Y | Y | N | 130 | 0.47 | 61 | 110208 | 95380 | 620 | 2000 | 12 | 2 | 10 | 2018-04-24 21:13 | 1559 | 124 |  | 23 |  | *준빅사이즈 후속HEAT | 6E7818978E9643BAA86905677BD8896E | FB5672C53573417AAA0F2F43EC17F3B0 | A2C502F186DA467080780299BA618CF9 | [11 empty] | 114.8 | 100 | 0 | 2750 | 0 |  | 650 | 400 | 선택 | 선택 | 0 | 2580 | 0 |  | 650 | 400 | 선택 | 선택 | 해제 | 미정 | 미정 | 미정 | 미정 |  | 미정 | RB140.00 | C
A45107 | 2018-04-24 | 1 | B |  | 13 | B | SCR420HB | 소입성보증강 | C2 | BM#1 | 1576 | 51 | 1621 | 1563 | 38 | 7300 |  | 1 | 0.31 | 18 |  | -2.29 | 1556 | 1618 | 0 | 4.7 | 0 | 11 | 28 | 114 | Y |  | 2018-04-24 22:11 | 48 | 1094 | 12 | 14 | 15 | 15 | 15 | 15 | 14 | 14 | 12 | 11 | 11 | 9 | 8 | 8 | 13 | 15 | 8 | 15 | -0.14 |  | 49.98 | Y | -0.2 | [8 empty] | N | N | N | 150 | 0.46 | 65 | 101508 | 90780 | 5000 | 9900 | 3 | 2 |  | 2018-04-24 22:16 | 1556 | 119 |  | 15 |  | *전공정 지연으로 감속주입 *T/D 잔강미달 발생 9.9 TON 이상재 등록ID:106.206 | [14 empty] | 106.07 | 100 | 0 | 0 | 0 |  | 450 |  | 선택 | 선택 | 0 | 0 | 0 |  | 450 |  | 선택 | 선택 | 해제 | 미정 | 선택 | 미정 | 미정 |  | 미정 | BT180180 | H
B45067 | 2018-04-24 | 2 | B | TUNDISH교체 | 1 | A | SCR420HC | 소입성보증강 | C | BM#2 | 1588 | 55 | 1644 | 1537 | 49 | 9600 |  | 1 | 0.32 | 20 |  | -2.07 | 1599 | 1656 | 0 | 3.69 | 0 | 36 | 33 | 60 | Y |  | 2018-04-24 22:49 | 88 | 1135 | -279 | -74 | 40 | 38 | 32 | 37 | 41 | 43 | 45 | 46 | 46 | 47 | 47 | 47 | 40 | 47 | 47 | 47 | 0 |  | 15.02 | Y | 0 |  | 2.59 | 2.59 | 1.32 |  |  |  | N | N | N | N | 150 | 0.45 | 65 | 101508 | 102750 | 10 | 15200 | 18 | 1 | 10 | 2018-04-24 22:42 | 1599 | 132 |  | 24 |  | * T/D 용강량 실측:1140mm / 18.9 TON * T/D FLUX 용탕부: 120 KG / 유탕부: 15KG 투입 * 슬리브 롱노즐( Y자형 ) 사용 * 전공정 작업지연 감속주입 0.47 | [14 empty] | 98.46 | 100 | 700 | 0 | 0 |  | 410 | 300 | 선택 | 선택 | 700 | 0 | 0 |  | 410 | 300 | 선택 | 선택 | 해제 | 미정 | 미정 | 미정 | 미정 |  | 미정 | BT180180 | C
A45108 | 2018-04-24 | 1 | B |  | 14 | A | SCR420HB | 소입성보증강 | C2 | BM#1 | 1578 | 50 | 1642 | 1524 | 40 | 8300 |  | 1 | 0.32 | 18 |  | -2.29 | 1571 | 1629 | 0 | 6.55 | 0 | 2 | 49 | 131 | Y |  | 2018-04-24 23:24 | 63 | 1133 | -88 | 3 | 23 | 25 | 26 | 26 | 25 | 25 | 23 | 22 | 20 |  |  | 20 | 14 | 26 | 20 | 25 | -0.2 | Y | 30.03 | Y | -0.4 | [8 empty] | N | N | N | 140 | 0.5 | 52 | 101508 | 92350 | 1100 | 16200 | 3 | 2 |  | 2018-04-24 23:30 | 1571 | 113 |  | 8 |  | *전공정 지연으로 감속주입 *T/D 잔강미달 발생 9.9 TON 이상재 등록ID:101.201 *전공정요청 L/D잔강 이월 안함-이상재등록 | [14 empty] | 111.24 | 100 | 0 | 0 | 0 |  | 450 |  | 선택 | 선택 | 0 | 0 | 0 |  | 450 |  | 선택 | 선택 | 해제 | 미정 | 미정 | 미정 | 미정 |  | 미정 | BT180180 | H
B45068 | 2018-04-24 | 2 | B |  | 2 | A | SCR420HC | 소입성보증강 | C | BM#2 | 1600 | 49 | 1647 | 1555 | 41 | 8300 |  | 1 | 0.31 | 18 |  | -1.9 | 1586 | 1633 | 0 | 3.14 | 0 | 22 | 19 | 83 | Y |  | 2018-04-25 00:08 | 75 | 1092 | 45 | 46 | 47 | 48 | 47 | 46 | 45 | 44 | 43 | 42 | 41 | 39 | 39 | 37 | 44 | 48 | 37 | 0 | -0.24 | Y | 45.18 | Y | -0.4 | [7 empty] | N | N | N | N | 140 | 0.51 | 61 | 101508 | 103520 | 100 | 15800 | 18 | 1 | 20 | 2018-04-25 00:10 | 1586 | 109 |  | 13 |  | * 주입말기 전공정 작업지연으로 감속주입 0.47 | [14 empty] | 99.27 | 100 | 0 | 0 | 0 |  | 410 | 300 | 선택 | 선택 | 0 | 0 | 0 |  | 410 | 300 | 선택 | 선택 | 해제 | 미정 | 미정 | 미정 | 미정 |  | 미정 | BT180180 | C
A45109 | 2018-04-24 | 1 | B |  | 15 | B | SCR420HB | 소입성보증강 | C2 | BM#1 | 1551 | 56 | 1613 | 1527 | 41 | 8700 |  | 3 | 0.25 | 18 |  | -1.53 | 1578 | 1613 | 14.69 | 0 |  | 1 | 25 | 120 | Y |  | 2018-04-25 00:15 | 70 | 1089 | 19 | 18 | 28 | 32 | 34 | 35 | 34 | 34 | 33 | 32 | 31 | 30 | 28 | 25 | 30 | 35 | 25 | 34 | -0.22 | Y | 45.02 | Y | -0.4 | [8 empty] | N | N | N | 130 | 0.5 | 71 | 101508 | 110340 | 10 | 14600 | 3 | 2 |  | 2018-04-25 00:21 | 1578 | 103 |  | 9 |  | *전공정요청 L/D잔강 이월 안함-이상재등록 | [14 empty] | 93.86 | 100 | 0 | 0 | 0 |  | 450 |  | 선택 | 선택 | 0 | 0 | 0 |  | 450 |  | 선택 | 선택 | 해제 | 미정 | 미정 | 미정 | 미정 |  | 미정 | BT180180 | H
B45069 | 2018-04-24 | 2 | B |  | 3 | A | SCR420HC | 소입성보증강 | C | BM#2 | 1594 | 47 | 1636 | 1555 | 41 | 8300 |  | 1 | 0.33 | 19 |  | -2.08 | 1583 | 1640 | 0 | 6.06 | 0 | 12 | 17 | 104 | Y |  | 2018-04-25 01:13 | 72 | 1088 | 34 | 39 | 44 | 46 | 47 | 47 | 46 | 45 | 44 | 43 | 41 | 39 |  | 39 | 43 | 47 | 39 | 0 | -0.23 | Y | 35 | Y | -0.4 | [7 empty] | N | N | N | N | 130 | 0.52 | 58 | 101508 | 100590 | 120 | 14900 | 18 | 1 | 30 | 2018-04-25 01:15 | 1583 | 108 |  | 12 | [16 empty] | 102.07 | 100 | 0 | 0 | 0 |  | 410 | 300 | 선택 | 선택 | 0 | 0 | 0 |  | 410 | 300 | 선택 | 선택 | 해제 | 미정 | 미정 | 미정 | 미정 |  | 미정 | BT180180 | C
A45110 | 2018-04-24 | 1 | B | TUNDISH교체전 | 16 | A | SCR420HB | 소입성보증강 | C2 | BM#1 | 1567 | 44 | 1606 | 1524 | 37 | 7700 |  | 3 | 0.27 | 18 |  | -1.2 | 1579 | 1606 | 0 | 15.7 |  | 31 | 31 | 76 | Y |  | 2018-04-25 01:08 | 71 | 1080 | 23 | 27 | 31 | 34 | 35 | 34 | 34 | 34 | 33 | 32 | 32 | 31 |  | 31 | 32 | 35 | 31 | 34 | -0.11 | Y | 34.98 | Y | -0.2 | [8 empty] | N | N | N | 120 | 0.55 | 60 | 107391 | 110050 | 1750 | 2500 | 3 | 2 |  | 2018-04-25 01:16 | 1579 | 105 |  | 28 |  | *전공정요청 L/D잔강 이월 안함-이상재등록 |  | 2EB92E01B1164A7A907D4A76E545A85D | BDE6132AB78E466C8062ED7C9049ED6E | F12081E160014B818CBB52FA2B98C796 | [10 empty] | 96.06 | 100 | 0 | 3000 | 0 |  | 450 |  | 선택 | 선택 | 0 | 3000 | 0 |  | 450 |  | 선택 | 선택 | 해제 | 미정 | 미정 | 미정 | 미정 |  | 미정 | BT180180 | H
B45070 | 2018-04-24 | 2 | B |  | 4 | A | SCR420HC | 소입성보증강 | C | BM#2 | 1608 | 46 | 1645 | 1575 | 33 | 6600 |  | 1 | 0.32 | 19 |  | -2.1 | 1574 | 1633 | 0 | 5.62 | 0 | 21 | 40 | 90 | Y |  | 2018-04-25 02:10 | 63 | 1082 | 35 | 36 | 38 | 39 | 39 | 38 | 37 | 36 | 35 | 33 | 32 | 30 |  | 30 | 36 | 39 | 30 | 0 | -0.22 | Y | 40 | Y | -0.4 | [7 empty] | N | N | N | N | 120 | 0.52 | 57 | 101508 | 99580 | 510 | 14700 | 18 | 1 | 35 | 2018-04-25 02:12 | 1574 | 109 |  | 17 | [16 empty] | 101.51 | 100 | 0 | 0 | 0 |  | 410 | 300 | 선택 | 선택 | 0 | 0 | 0 |  | 410 | 300 | 선택 | 선택 | 해제 | 미정 | 미정 | 미정 | 미정 |  | 미정 | BT180180 | C
A45111 | 2018-04-24 | 1 | B | TUNDISH교체 | 1 | A | STB2 | 베어링강 | STB (SF) | BM#1 | 1573 | 50 | 1577 | 1520 | 46 | 7200 |  | 3 | 0.27 | 28 |  | -1.13 | 1541 | 1577 | 15.1 | 0 |  | 11 | 29 | 84 | N | 1 | 2018-04-25 02:33 | 85 | 1085 | 32 | 30 | 30 | 34 | 37 | 39 | 40 | 40 | 41 | 41 | 41 |  |  | 41 | 37 | 41 | 41 | 41 | 0 |  | 10.02 | Y | 0 |  | 2.14 | 2.07 | [5 empty] | N | N | M | 230 | 0.46 | 62 | 84590 | 96810 | 7060 | 15500 | 13 | 1 |  | 2018-04-25 02:35 | 1541 | 122 |  | 30 |  | *T/Dflux 유15kg 용275kg *L/D 강제개공으로 나탕주입-이상재등록ID:101.201 | [14 empty] | 81.49 | 100 | 1500 | 0 | 0 |  | 650 |  | 선택 | 해제 | 1500 | 0 | 0 |  | 650 |  | 선택 | 해제 | 선택 | 미정 | 미정 | 선택 | 미정 |  | 미정 | BT180180 | H
B45071 | 2018-04-24 | 2 | B |  | 5 | A | SCR420HC | 소입성보증강 | C | BM#2 | 1606 | 43 | 1635 | 1567 | 35 | 6900 |  | 1 | 0.32 | 19 |  | 0 | 1573 | 1634 | 0 | 4.75 | 0 | 36 | 34 | 55 | Y |  | 2018-04-25 03:05 | 62 | 1086 | 27 | 32 | 34 | 37 | 38 | 37 | 37 | 36 | 35 | 34 | 33 | 31 |  | 31 | 34 | 38 | 31 | 37 | -0.2 | Y | 35.02 | Y | -0.4 | [7 empty] | N | N | N | N | 110 | 0.52 | 57 | 101508 | 100180 | 10 | 15000 | 18 | 1 | 50 | 2018-04-25 03:07 | 1573 | 112 |  | 23 | [16 empty] | 102.07 | 100 | 0 | 0 | 0 |  | 410 | 300 | 선택 | 선택 | 0 | 0 | 0 |  | 410 | 300 | 선택 | 선택 | 해제 | 미정 | 미정 | 미정 | 미정 |  | 미정 | BT180180 | C
A45112 | 2018-04-24 | 1 | B |  | 2 | A | STB2 | 베어링강 | STB (SF) | BM#1 | 1593 | 43 | 1571 | 1532 | 39 | 6300 |  | 3 | 0.26 | 28 |  | -1.42 | 1520 | 1565 | 14.98 | 0 |  | 2 | 50 | 94 | Y |  | 2018-04-25 03:36 | 64 | 1070 | 40 | 34 | 32 | 30 | 29 | 27 | 26 | 26 | 26 | 26 | 25 | 25 | 24 | 24 | 29 | 32 | 24 | 26 | -0.16 |  | 50 | Y | -0.2 |  |  |  | 1.58 |  |  |  |  | N | N | Y | 220 | 0.48 | 62 | 101508 | 96860 | 7050 | 15100 | 13 | 1 |  | 2018-04-25 03:45 | 1520 | 119 |  | 30 | [16 empty] | 97.74 | 100 | 0 | 0 | 0 |  | 650 |  | 선택 | 해제 | 0 | 0 | 0 |  | 650 |  | 선택 | 해제 | 선택 | 미정 | 미정 | 선택 | 미정 |  | 미정 | BT180180 | H
B45072 | 2018-04-24 | 2 | B |  | 6 | A | SCR420HC | 소입성보증강 | C | BM#2 | 1599 | 43 | 1647 | 1555 | 34 | 6900 |  | 1 | 0.32 | 19 |  | -2.1 | 1575 | 1634 | 0 | 6.87 | 0 | 1 | 26 | 40 | Y |  | 2018-04-25 04:06 | 64 | 1084 | 28 | 31 | 35 | 37 | 37 | 37 | 36 | 35 | 34 | 32 | 31 | 29 |  | 29 | 34 | 37 | 29 | 37 | -0.2 | Y | 40 | Y | -0.4 | [7 empty] | N | N | N | N | 100 | 0.52 | 57 | 101508 | 98930 | 70 | 15100 | 18 | 1 | 10 | 2018-04-25 04:19 | 1575 | 112 |  | 23 | [16 empty] | 104.86 | 100 | 0 | 0 | 0 |  | 410 | 300 | 선택 | 선택 | 0 | 0 | 0 |  | 410 | 300 | 선택 | 선택 | 해제 | 미정 | 미정 | 미정 | 미정 |  | 미정 | BT180180 | C
A45113 | 2018-04-24 | 1 | D |  | 3 | A | STB2 | 베어링강 | STB (SF) | BM#1 | 1579 | 44 | 1558 | 1522 | 35 | 5700 |  | 3 | 0.26 | 27 |  | -1.51 | 1512 | 1558 | 14.58 | 0 |  | 22 | 20 | 88 | Y |  | 2018-04-25 04:40 | 56 | 1090 | 23 | 23 | 24 | 24 | 24 | 24 | 23 | 23 | 22 | 22 | 21 | 21 | 21 | 21 | 23 | 24 | 21 | 24 | -0.06 | Y | 49.98 | Y | 0 |  |  |  | 1.41 |  |  |  |  | N | N | Y | 210 | 0.48 | 64 | 101508 | 96500 | 7400 | 14100 | 13 | 1 |  | 2018-04-25 04:48 | 1512 | 122 |  | 30 | [16 empty] | 97.7 | 100 | 0 | 0 | 0 |  | 650 |  | 선택 | 해제 | 0 | 0 | 0 |  | 650 |  | 선택 | 해제 | 선택 | 미정 | 미정 | 선택 | 미정 |  | 미정 | BT180180 | H
B45073 | 2018-04-24 | 2 | D |  | 7 | A | SCR420HC | 소입성보증강 | C | BM#2 | 1608 | 43 | 1624 | 1575 | 31 | 6300 |  | 1 | 0.29 | 18 |  | -2.04 | 1570 | 1622 | 0 | 3.34 | 0 | 12 | 18 | 49 | Y |  | 2018-04-25 05:07 | 59 | 1092 | 26 | 27 | 30 | 31 | 31 | 31 | 30 | 28 | 27 | 26 | 25 | 23 | 21 | 21 | 28 | 31 | 21 | 31 | -0.22 | Y | 45.02 | Y | -0.4 | [7 empty] | N | N | N | N | 150 | 0.49 | 61 | 93049 | 99620 | 80 | 14900 | 18 | 1 | 40 | 2018-04-25 05:15 | 1570 | 112 |  | 23 |  | * 주입중 전공정 작업지연 감속주입 요청 함. | [14 empty] | 96.08 | 100 | 0 | 0 | 0 |  | 410 | 300 | 선택 | 선택 | 0 | 0 | 0 |  | 410 | 300 | 선택 | 선택 | 해제 | 미정 | 미정 | 미정 | 미정 |  | 미정 | BT180180 | C
A45114 | 2018-04-24 | 1 | D |  | 4 | A | STB2 | 베어링강 | STB (SF) | BM#1 | 1570 | 55 | 1558 | 1521 | 42 | 6900 |  | 3 | 0.25 | 28 |  | -1.47 | 1511 | 1558 | 15.7 | 0 |  | 31 | 32 | 68 | Y |  | 2018-04-25 06:07 | 55 | 1077 | 18 | 23 | 25 | 25 | 25 | 25 | 23 | 23 | 22 | 21 | 21 | 20 | 19 | 19 | 22 | 25 | 19 | 25 | -0.11 |  | 54.98 | Y | 0 |  |  |  | 1.43 |  |  |  |  | N | N | Y | 200 | 0.48 | 66 | 101508 | 104000 | 7070 | 15800 | 13 | 1 |  | 2018-04-25 06:12 | 1511 | 110 |  | 9 | 19 | [15 empty] | 91 | 100 | 0 | 0 | 0 |  | 650 |  | 선택 | 해제 | 0 | 0 | 0 |  | 650 |  | 선택 | 해제 | 선택 | 미정 | 미정 | 선택 | 미정 |  | 미정 | BT180180 | H
B45074 | 2018-04-24 | 2 | D | TUNDISH교체전 | 8 | A | SCR420HC | 소입성보증강 | C | BM#2 | 1581 | 43 | 1654 | 1566 | 34 | 6900 |  | 1 | 0.29 | 19 |  | -1.85 | 1582 | 1625 | 0 | 3.09 | 0 | 21 | 41 | 51 | Y |  | 2018-04-25 06:17 | 71 | 1087 | 30 | 35 | 40 | 41 | 42 | 42 | 41 | 41 | 40 | 38 | 37 |  |  | 37 | 39 | 42 | 37 | 41 | -0.17 | Y | 29.98 | Y | -0.2 | [7 empty] | N | N | N | N | 140 | 0.52 | 58 | 93049 | 98760 | 7840 | 2000 | 18 | 1 | 10 | 2018-04-25 06:23 | 1582 | 111 |  | 18 |  |  | 6010B8CD9EC84BAFA36B39193A2EDAE2 | 7D3F86A2FBA44E11B8640F2BFCD58E2C | 750DEBA755364FB69FA88CF3AD306C02 | [11 empty] | 95.93 | 100 | 0 | 3500 | 0 |  | 410 | 300 | 선택 | 선택 | 0 | 3570 | 0 |  | 410 | 300 | 선택 | 선택 | 해제 | 미정 | 미정 | 미정 | 미정 |  | 미정 | BT180180 | C
A45115 | 2018-04-24 | 1 | D |  | 5 | A | STB2 | 베어링강 | STB (SF) | BM#1 | 1559 | 47 | 1545 | 1536 | 40 | 6300 |  | 3 | 0.25 | 28 |  | -1.16 | 1508 | 1545 | 19.89 | 0 |  | 11 | 30 | 73 | Y |  | 2018-04-25 07:04 | 52 | 1090 | 18 | 21 | 25 | 26 | 26 | 25 | 25 | 24 | 22 | 21 | 21 | 21 | 21 | 20 | 23 | 26 | 20 | 25 | -0.12 | Y | 50.03 | Y | -0.2 |  |  |  | 2.08 |  |  |  |  | N | N | Y | 190 | 0.48 | 69 | 118426 | 104020 | 7000 | 14900 | 13 | 1 |  | 2018-04-25 07:12 | 1508 | 108 |  | 20 | 11 | [15 empty] | 106.02 | 100 | 0 | 0 | 0 |  | 650 |  | 선택 | 해제 | 0 | 0 | 0 |  | 650 |  | 선택 | 해제 | 선택 | 미정 | 미정 | 선택 | 미정 |  | 미정 | BT180180 | H
B45075 | 2018-04-24 | 2 | D | TUNDISH교체 | 1 | A | AE15B35C | 합금강 | 보론강 | BM#2 | 1604 | 46 | 1654 | 1555 | 42 | 7100 |  | 1 | 0.3 | 20 |  | -2.3 | 1583 | 1649 | 1.29 | 0 | 0 | 36 | 35 | 64 | Y |  | 2018-04-25 07:24 | 85 | 1092 | -228 | 35 | 35 | 32 | 31 | 28 | 34 | 37 | 39 | 40 | 41 | 41 | 41 | 41 | 38 | 42 | 41 | 41 | -0.2 |  | 5.02 | Y | -0.2 |  | 1.79 | 1.79 |  |  |  |  | N | N | N | N | 150 | 0.47 | 62 | 117222 | 100010 | -810 | 14700 | 16 | 2 | 10 | 2018-04-25 07:26 | 1583 | 133 |  | 32 |  | * T/D FLUX 용탕부: 120 KG / 유탕부: 15KG 투입 | [14 empty] | 118.17 | 0 | 720 | 0 | 0 |  | 300 | 400 | 선택 | 선택 | 800 | 0 | 0 |  | 300 | 400 | 선택 | 선택 | 해제 | 미정 | 미정 | 미정 | 미정 |  | 미정 | RB085.00 | W
A45116 | 2018-04-25 | 1 | D |  | 6 | A | STB2 | 베어링강 | STB (SF) | BM#1 | 1580 | 45 | 1554 | 1535 | 37 | 5500 |  | 3 | 0.26 | 29 |  | -1.18 | 1516 | 1554 | 20.22 | 0 |  | 2 | 51 | 72 | Y |  | 2018-04-25 08:01 | 60 | 1087 | 18 | 20 | 22 | 24 | 25 | 25 | 24 | 24 | 24 | 24 | 23 | 23 | 22 | 22 | 23 | 25 | 22 | 24 | -0.04 | Y | 45.02 | Y | 0 |  |  |  | 1.43 |  |  |  |  | N | N | Y | 180 | 0.48 | 66 | 84590 | 102640 | 7070 | 15400 | 13 | 1 |  | 2018-04-25 08:10 | 1516 | 120 |  | 33 |  | *롱노즐 5회 사용후 내부 지금융착으로 교체 | [14 empty] | 76.69 | 100 | 0 | 0 | 0 |  | 650 |  | 선택 | 해제 | 0 | 0 | 0 |  | 650 |  | 선택 | 해제 | 선택 | 미정 | 미정 | 선택 | 선택 | 5 | 미정 | BT180180 | H
B45076 | 2018-04-25 | 2 | D |  | 2 | A | AE15B35C | 합금강 | 보론강 | BM#2 | 1569 | 42 | 1625 | 1537 | 36 | 6900 |  | 1 | 0.29 | 17 |  | 0 | 1560 | 1623 | 0.98 | 0 | 0 | 1 | 27 | 68 | Y |  | 2018-04-25 08:34 | 62 | 1088 | 40 | 35 | 32 | 30 | 28 | 28 | 26 | 25 | 24 | 24 | 23 | 22 | 21 | 21 | 28 | 32 | 21 | 0 | -0.22 |  | 50 | Y | -0.2 | [7 empty] | N | N | N | N | 140 | 0.49 | 63 | 72404 | 101200 | 100 | 14500 | 16 | 2 | 20 | 2018-04-25 08:47 | 1560 | 136 |  | 26 | [16 empty] | 73.69 | 100 | 0 | 0 | 0 |  | 300 | 400 | 선택 | 선택 | 0 | 0 | 0 |  | 300 | 400 | 선택 | 선택 | 해제 | 미정 | 미정 | 미정 | 미정 |  | 미정 | RB105.00 | C
A45117 | 2018-04-25 | 1 | D |  | 7 | A | STB2 | 베어링강 | STB (SF) | BM#1 | 1586 | 48 | 1557 | 1540 | 35 | 5300 |  | 3 | 0.26 | 29 |  | -1.3 | 1514 | 1557 | 21.1 | 0 |  | 22 | 21 | 66 | Y |  | 2018-04-25 09:03 | 58 | 1086 | 21 | 21 | 22 | 22 | 22 | 21 | 20 | 19 | 18 | 18 | 18 | 18 | 18 | 17 | 20 | 22 | 17 | 22 | -0.09 |  | 55 | Y | -0.2 |  |  |  | 1.56 |  |  |  |  | N | N | Y | 230 | 0.48 | 66 | 101508 | 99380 | 7110 | 15400 | 13 | 1 |  | 2018-04-25 09:14 | 1514 | 126 |  | 38 | [16 empty] | 94.87 | 100 | 0 | 0 | 0 |  | 650 |  | 선택 | 해제 | 0 | 0 | 0 |  | 650 |  | 선택 | 해제 | 선택 | 미정 | 미정 | 선택 | 미정 |  | 미정 | BT180180 | H
B45077 | 2018-04-25 | 2 | D |  | 3 | A | AE15B35C | 합금강 | 보론강 | BM#2 | 1584 | 43 | 1625 | 1534 | 37 | 7000 |  | 1 | 0.29 | 16 |  | 0 | 1566 | 1622 | 0.96 | 0 | 0 | 12 | 19 | 61 | Y |  | 2018-04-25 09:19 | 68 | 1086 | 17 | 19 | 22 | 24 | 24 | 24 | 24 | 22 | 22 | 20 | 19 | 18 | 17 | 17 | 21 | 24 | 17 | 24 | -0.16 | Y | 44.98 | Y | -0.2 | [7 empty] | N | N | N | N | 130 | 0.49 | 61 | 94518 | 101730 | 10 | 94510 | 16 | 2 | 30 | 2018-04-25 09:56 | 1566 | 142 |  | 48 | [16 empty] | 96.25 | 100 | 0 | 0 | 0 |  | 300 | 400 | 선택 | 선택 | 0 | 0 | 0 |  | 300 | 400 | 선택 | 선택 | 해제 | 미정 | 미정 | 미정 | 미정 |  | 미정 | RB105.00 | C
A45118 | 2018-04-25 | 1 | D |  | 8 | A | STB2 | 베어링강 | STB (SF) | BM#1 | 1591 | 42 | 1554 | 1549 | 34 | 5000 |  | 3 | 0.25 | 28 |  | -1.29 | 1513 | 1554 | 22.59 | 0 |  | 31 | 33 | 58 | Y |  | 2018-04-25 10:05 | 57 | 1086 | 16 | 14 | 14 | 15 | 16 | 15 | 15 | 14 | 14 | 13 | 13 | 13 | 12 | 12 | 14 | 16 | 12 | 15 | -0.1 | Y | 40 | Y | -0.2 |  |  |  | 1.18 |  |  |  |  | N | N | Y | 220 | 0.48 | 64 | 101508 | 100650 | 7180 | 16120 | 13 | 1 |  | 2018-04-25 10:15 | 1513 | 127 |  | 43 | [16 empty] | 94.16 | 100 | 0 | 0 | 0 |  | 650 |  | 선택 | 해제 | 0 | 0 | 0 |  | 50 |  | 선택 | 해제 | 선택 | 미정 | 미정 | 선택 | 미정 |  | 미정 | BT180180 | H
B45078 | 2018-04-25 | 2 | D |  | 4 | A | AE15B35C | 합금강 | 보론강 | BM#2 | 1587 | 41 | 1635 | 1554 | 38 | 6700 |  | 1 | 0.3 | 16 |  | 0 | 1582 | 1634 | 1.48 | 0 | 0 | 37 | 1 |  | Y |  | 2018-04-25 10:30 | 84 | 1142 | 14 | 25 | 33 | 37 | 39 | 40 | 39 | 39 | 39 | 38 | 37 | 36 | 34 | 34 | 35 | 40 | 34 | 39 | -0.17 | Y | 34.98 | Y | -0.4 |  |  |  | 1.66 |  |  |  | Y | N | Y | Y | 120 | 0.48 | 60 | 99354 | 95910 | 1570 | 15100 | 16 | 2 | 40 | 2018-04-25 10:40 | 1574 | 132 |  | 43 |  | * 래들 대보수 후 첫 HEAT | [14 empty] | 102.01 | 100 | 0 | 0 | 0 |  | 450 | 400 | 선택 | 선택 | 0 | 0 | 0 |  | 450 | 400 | 선택 | 선택 | 해제 | 미정 | 미정 | 미정 | 미정 |  | 미정 | RB120.00 | C
A45119 | 2018-04-25 | 1 | D |  | 9 | A | STB2 | 베어링강 | STB (SF) | BM#1 | 1585 | 49 | 1563 | 1538 | 39 | 5300 |  | 3 | 0.26 | 28 |  | -1.26 | 1523 | 1563 | 20.89 | 0 |  | 11 | 31 | 47 | Y |  | 2018-04-25 11:16 | 67 | 1089 | 11 | 12 | 19 | 24 | 26 | 27 | 27 | 26 | 26 | 25 | 25 | 25 | 25 | 24 | 23 | 27 | 24 | 26 | -0.04 | Y | 40.02 | Y | -0.2 |  |  |  | 1.26 |  |  |  |  | N | N | Y | 210 | 0.48 | 67 | 101508 | 99930 | 7080 | 16000 | 13 | 1 |  | 2018-04-25 11:23 | 1523 | 126 |  | 36 |  | *T/D 자동온도1483,수동온도1487 | [14 empty] | 94.38 | 100 | 0 | 0 | 0 |  | 650 |  | 선택 | 해제 | 0 | 0 | 0 |  | 650 |  | 선택 | 해제 | 선택 | 미정 | 미정 | 선택 | 미정 |  | 미정 | BT180180 | H
B45079 | 2018-04-25 | 2 | D |  | 5 | A | AE15B35C | 합금강 | 보론강 | BM#2 | 1565 | 41 | 1626 | 1525 | 35 | 6600 |  | 1 | 0.28 | 15 |  | 0 | 1571 | 1620 | 1.12 | 0 | 0 | 36 | 36 | 37 | Y |  | 2018-04-25 11:34 | 73 | 1087 | 32 | 32 | 32 | 33 | 33 | 33 | 33 | 32 | 32 | 32 | 31 | 30 | 29 | 28 | 32 | 33 | 28 | 33 | -0.11 | Y | 46.27 | Y | -0.2 | [7 empty] | N | N | N | N | 110 | 0.47 | 65 | 95207 | 99860 | 2180 | 15900 | 16 | 2 | 10 | 2018-04-25 12:04 | 1571 | 131 |  | 41 | [16 empty] | 93.34 | 100 | 0 | 0 | 0 |  | 300 | 400 | 선택 | 선택 | 0 | 0 | 0 |  | 300 | 400 | 선택 | 선택 | 해제 | 미정 | 미정 | 미정 | 미정 |  | 미정 | RB160.00 | C
A45120 | 2018-04-25 | 1 | A |  | 10 | A | STB2 | 베어링강 | STB (SF) | BM#1 | 1552 | 41 | 1549 | 1536 | 39 | 6200 |  | 3 | 0.26 | 28 |  | -0.82 | 1523 | 1549 | 19.69 | 0 |  | 2 | 52 | 56 | Y |  | 2018-04-25 12:27 | 67 | 1086 | 22 | 23 | 25 | 27 | 28 | 28 | 28 | 27 | 27 | 27 | 27 | 25 | 25 | 25 | 26 | 28 | 25 | 28 | -0.07 | Y | 40.02 | Y | 0 |  |  |  | 1.17 |  |  |  |  | N | N | Y | 200 | 0.48 | 64 | 101508 | 102350 | 7070 | 16210 | 13 | 1 |  | 2018-04-25 12:35 | 1523 | 116 |  | 34 | 16 | [15 empty] | 92.83 | 100 | 0 | 0 | 0 |  | 650 |  | 선택 | 해제 | 0 | 0 | 0 |  | 650 |  | 선택 | 해제 | 선택 | 미정 | 미정 | 선택 | 미정 |  | 미정 | BT180180 | H
B45080 | 2018-04-25 | 2 | A |  | 6 | A | AE15B35C | 합금강 | 보론강 | BM#2 | 1561 | 46 | 1606 | 1516 | 44 | 7800 |  | 1 | 0.27 | 18 |  | 0 | 1564 | 1627 | 1.5 | 0 | 0 | 1 | 28 | 44 | Y |  | 2018-04-25 13:03 | 66 | 1086 | 25 | 30 | 36 | 38 | 39 | 39 | 39 | 38 | 37 | 37 | 36 | 34 | 32 | 32 | 36 | 39 | 32 | 39 | -0.17 | Y | 40 | Y | -0.4 | [7 empty] | N | N | N | N | 100 | 0.49 | 60 | 99866 | 97670 | 10 | 16400 | 16 | 2 |  | 2018-04-25 13:16 | 1564 | 127 |  | 20 | [16 empty] | 103.49 | 100 | 0 | 0 | 0 |  | 300 | 400 | 선택 | 선택 | 0 | 0 | 0 |  | 300 | 400 | 선택 | 선택 | 해제 | 미정 | 미정 | 미정 | 미정 |  | 미정 | RB120.00 | C
A45121 | 2018-04-25 | 1 | A |  | 11 | A | STB2 | 베어링강 | STB (SF) | BM#1 | 1595 | 50 | 1573 | 1531 | 40 | 5700 |  | 3 | 0.26 | 28 |  | -1.32 | 1527 | 1573 | 22.71 | 0 |  | 22 | 22 | 60 | Y |  | 2018-04-25 13:44 | 71 | 1086 | 25 | 30 | 33 | 35 | 37 | 37 | 36 | 35 | 35 | 35 | 34 | 34 | 34 | 34 | 34 | 37 | 34 | 35 | -0.02 | Y | 40.08 | Y | 0 |  |  |  | 1.19 |  |  |  |  | N | N | Y | 190 | 0.48 | 61 | 101508 | 96540 | 6980 | 16400 | 13 | 1 |  | 2018-04-25 13:48 | 1527 | 124 |  | 24 | [16 empty] | 98.08 | 100 | 0 | 0 | 0 |  | 650 |  | 선택 | 해제 | 0 | 0 | 0 |  | 650 |  | 선택 | 해제 | 선택 | 미정 | 미정 | 선택 | 미정 |  | 미정 | BT180180 | H
B45081 | 2018-04-25 | 2 | A |  | 7 | A | AE15B35C | 합금강 | 보론강 | BM#2 | 1554 | 50 | 1617 | 1515 | 41 | 7900 |  | 1 | 0.29 | 16 |  | -2.15 | 1560 | 1614 | 1.08 | 0 | 0 | 12 | 20 | 56 | Y |  | 2018-04-25 14:01 | 62 | 1086 | 31 | 29 | 29 | 30 | 30 | 29 | 29 | 28 | 27 | 26 | 25 | 24 | 23 | 23 | 28 | 30 | 23 | 29 | -0.16 | Y | 45.02 | Y | -0.2 | [8 empty] | N | N | N | 150 | 0.49 | 63 | 102420 | 101260 | 1320 | 16400 | 16 | 2 |  | 2018-04-25 14:09 | 1560 | 128 |  | 24 | [16 empty] | 100.36 | 100 | 0 | 0 | 0 |  | 300 | 400 | 선택 | 선택 | 0 | 0 | 0 |  | 300 | 400 | 선택 | 선택 | 해제 | 미정 | 미정 | 미정 | 미정 |  | 미정 | RB100.00 | C
A45122 | 2018-04-25 | 1 | A |  | 12 | B | STB2 | 베어링강 | STB (SF) | BM#1 | 1587 | 43 | 1541 | 1533 | 37 | 5900 |  | 3 | 0.25 | 25 |  | 0 | 1519 | 1519 | 0 | 0 |  | 31 | 34 | 68 | Y |  | 2018-04-25 14:51 | 63 | 1088 | 32 | 30 | 29 | 28 | 27 | 26 | 25 | 23 | 23 | 23 | 22 | 21 | 21 | 21 | 25 | 29 | 21 | 23 | -0.16 |  | 50.03 | Y | 0 |  |  |  | 1.19 |  |  |  |  | N | N | Y | 180 | 0.48 | 63 | 84590 | 99560 | 7100 | 16340 | 13 | 1 |  | 2018-04-25 14:54 | 1519 | 110 |  | 20 | 22 | [15 empty] | 79.39 | 100 | 0 | 0 | 0 |  | 650 |  | 선택 | 해제 | 0 | 0 | 0 |  | 650 |  | 선택 | 해제 | 선택 | 미정 | 미정 | 선택 | 미정 |  | 미정 | BT180180 | H
B45082 | 2018-04-25 | 2 | A |  | 8 | A | AE15B35C | 합금강 | 보론강 | BM#2 | 1554 | 48 | 1624 | 1524 | 37 | 7500 |  | 1 | 0.28 | 15 |  | -1.99 | 1568 | 1620 | 1.53 | 0 | 0 | 37 | 2 | 57 | Y |  | 2018-04-25 15:06 | 70 | 1112 | 20 | 27 | 34 | 37 | 39 | 39 | 39 | 39 | 38 | 37 | 36 | 36 | 34 | 34 | 35 | 39 | 34 | 39 | -0.12 | Y | 40 | Y | -0.4 | [8 empty] | N | N | N | 140 | 0.49 | 63 | 102828 | 98660 | 2660 | 15800 | 16 | 2 |  | 2018-04-25 15:12 | 1568 | 131 |  | 26 | [16 empty] | 102.88 | 100 | 0 | 0 | 0 |  | 300 | 400 | 선택 | 선택 | 0 | 0 | 0 |  | 300 | 400 | 선택 | 선택 | 해제 | 미정 | 미정 | 미정 | 미정 |  | 미정 | RB120.00 | C
A45123 | 2018-04-25 | 1 | A |  | 13 | A | STB2 | 베어링강 | STB (SF) | BM#1 | 1576 | 47 | 1553 | 1534 | 40 | 6400 |  | 3 | 0.26 | 25 |  | -1.31 | 1526 | 1564 | 15.44 | 0 |  | 11 | 32 | 67 | Y |  | 2018-04-25 15:47 | 70 | 1133 | 20 | 25 | 30 | 32 | 33 | 34 | 33 | 32 | 32 | 32 | 32 | 31 | 31 | 31 | 31 | 34 | 31 | 32 | -0.02 | Y | 35 | Y | 0 |  |  |  | 1.19 |  |  |  |  | N | N | Y | 230 | 0.48 | 63 | 101508 | 100390 | 6560 | 16110 | 13 | 1 |  | 2018-04-25 15:55 | 1526 | 120 |  | 30 | [16 empty] | 94.51 | 100 | 0 | 0 | 0 |  | 650 |  | 선택 | 해제 | 0 | 0 | 0 |  | 650 |  | 선택 | 해제 | 선택 | 미정 | 미정 | 선택 | 미정 |  | 미정 | BT180180 | H
B45083 | 2018-04-25 | 2 | A | TUNDISH교체전 | 9 | A | AE15B35C | 합금강 | 보론강 | BM#2 | 1588 | 48 | 1635 | 1555 | 31 | 5700 |  | 1 | 0.29 | 16 |  | -2.65 | 1566 | 1629 | 1.41 | 0 | 0 | 36 | 37 | 58 | Y |  | 2018-04-25 16:06 | 68 | 1099 | 32 | 32 | 34 | 34 | 35 | 35 | 35 | 34 | 34 | 33 | 32 | 31 |  | 31 | 33 | 35 | 31 | 35 | -0.11 | Y | 35 | Y | -0.2 | [8 empty] | N | N | N | 130 | 0.49 | 58 | 99202 | 94950 | 2550 | 2000 | 16 | 2 |  | 2018-04-25 16:06 | 1566 | 129 |  | 30 |  |  | D88DFC19494C4B6C843E85328B9A5F14 | F2C2D6F01EE24B2A847D873EA6ABA564 | C799468F7FB142D0A28BBCEABC316681 | [11 empty] | 101.75 | 100 | 0 | 2749 | 0 |  | 300 | 400 | 선택 | 선택 | 0 | 2500 | 0 |  | 300 | 400 | 선택 | 선택 | 해제 | 미정 | 미정 | 미정 | 미정 |  | 미정 | RB140.00 | C
A45124 | 2018-04-25 | 1 | A | TUNDISH교체전 | 14 | A | STB2 | 베어링강 | STB (SF) | BM#1 | 1606 | 42 | 1568 | 1537 | 37 | 6000 |  | 3 | 0.27 | 25 |  | -1.83 | 1515 | 1568 | 29.77 | 0 |  | 2 | 53 | 64 | Y |  | 2018-04-25 16:52 | 59 | 1128 | 30 | 29 | 28 | 27 | 27 | 27 | 26 | 25 | 25 | 24 | 24 | 23 | 350 | 350 | 43 | 350 | 350 | 27 | 0 |  |  | Y | 9.99 |  |  |  | 1.09 |  |  |  |  | N | N | M | 220 | 0.48 | 63 | 99925 | 100120 | 6830 | 1600 | 13 | 1 |  | 2018-04-25 17:06 | 1515 | 126 |  | 31 |  |  | 9D3A0BCE8ABC4733B531ACABA4B7EE1A | 65F0614EB9BE42EEB46C9357422E08C8 |  | E7C5500955104212882492CFE4579B93 | [10 empty] | 93.43 | 100 | 0 | 3500 | 0 |  | 650 |  | 선택 | 해제 | 0 | 3500 | 0 |  | 650 |  | 선택 | 해제 | 선택 | 미정 | 미정 | 선택 | 미정 |  | 미정 | BT180180 | H
B45084 | 2018-04-25 | 2 | A | TUNDISH교체 | 1 | A | SCR420H1V | 소입성보증강 | C | BM#2 | 1600 | 50 | 1675 | 1555 | 46 | 9400 |  | 1 | 0.32 | 21 |  | -2.42 | 1595 | 1680 | 0 | 4.25 | 0 | 1 | 29 | 52 | N | 1 | 2018-04-25 17:22 | 86 | 1114 | -318 | -248 | 41 | 41 | 40 | 38 | 38 | 34 | 39 | 44 | 47 | 48 | 49 | 50 | 45 | 50 | 50 | 0 | 0 |  | 5 | Y | 0 |  | 2.1 | 1.98 | [5 empty] | N | N | N | 150 | 0.52 | 56 | 101508 | 99000 | 5120 | 14800 | 7 | 1 |  | 2018-04-25 17:24 | 1605 | 148 |  | 40 |  | *턴디쉬 플럭스 120KG/15KG *슬리브 롱노즐 사용 *L/D 강제개공 및 나탕주입 301.401 | [14 empty] | 98.27 | 100 | 1000 | 0 | 0 |  | 410 | 300 | 선택 | 선택 | 1000 | 0 | 0 |  | 410 | 300 | 선택 | 선택 | 해제 | 미정 | 선택 | 미정 | 미정 |  | 미정 | BT180180 | C
B45085 | 2018-04-25 | 2 | A |  | 2 | A | SCR420H1V | 소입성보증강 | C | BM#2 | 1566 | 47 | 1636 | 1536 | 39 | 8100 |  | 1 | 0.32 | 14 |  | -2.61 | 1583 | 1632 | 0 | 2.61 | 0 | 12 | 21 | 51 | Y |  | 2018-04-25 18:07 | 74 | 1139 | 50 | 40 | 36 | 33 | 31 | 30 | 29 | 28 | 27 | 26 | 25 | 24 |  | 24 | 32 | 36 | 24 | 0 | -0.27 |  | 45 | Y | -0.2 | [8 empty] | N | N | N | 140 | 0.55 | 56 | 101508 | 100760 | 5150 | 16500 | 7 | 1 |  | 2018-04-25 18:28 | 1583 | 143 |  | 54 | [16 empty] | 95.94 | 100 | 0 | 0 | 0 |  | 410 | 300 | 선택 | 선택 | 0 | 0 | 0 |  | 410 | 300 | 선택 | 선택 | 해제 | 미정 | 선택 | 미정 | 미정 |  | 미정 | BT180180 | C
A45125 | 2018-04-25 | 1 | A | TUNDISH교체 | 1 | B | SCM440 | 합금강 | D | BM#1 | 1585 | 51 | 1606 | 1541 | 44 | 7700 |  | 3 | 0.26 | 28 |  | -1.36 | 1587 | 1629 | 18.84 | 0 |  | 22 | 23 | 51 | Y |  | 2018-04-25 17:55 | 91 | 1132 | 8 | 20 | 18 | 20 | 22 | 24 | 25 | 27 | 27 | 27 | 27 | 27 |  | 27 | 23 | 27 | 27 | 27 | 0 |  | 20 | Y | 0 |  | 2.19 | 2.13 | [5 empty] | N | N | N | 230 | 0.39 | 64 | 101286 | 90690 | 5400 | 15510 | 9 | 1 |  | 2018-04-25 18:04 | 1587 | 158 |  | 58 |  | *T/D가열온도:자동-1342`.수동건-1380`.STR#1:979.STR#2:929.T/D FLUX 유:15,용:225 *전공정 성분 OVER되어 합탕 작업으로 감속주입 | [14 empty] | 104.91 | 100 | 1000 | 0 | 0 |  | 650 |  | 선택 | 해제 | 1000 | 0 | 0 |  | 650 |  | 선택 | 해제 | 해제 | 미정 | 미정 | 해제 | 선택 |  | 미정 | RB130.00 | C
B45086 | 2018-04-25 | 2 | A |  | 3 | A | SCR420H1V | 소입성보증강 | C | BM#2 | 1568 | 53 | 1634 | 1546 | 40 | 8100 |  | 1 | 0.35 | 16 |  | -2.23 | 1579 | 1644 | 0 | 5.63 | 0 | 37 | 3 | 51 | Y |  | 2018-04-25 19:34 | 70 | 1133 | 23 | 30 | 35 | 37 | 38 | 38 | 38 | 37 | 36 | 36 | 36 | 36 |  | 36 | 35 | 38 | 36 | 38 | -0.06 | Y | 35 | Y | 0 | [8 empty] | N | N | N | 130 | 0.52 | 59 | 101508 | 100350 | 5120 | 16700 | 7 | 1 |  | 2018-04-25 19:44 | 1579 | 140 |  | 25 | [16 empty] | 96.31 | 75 | 0 | 0 | 0 |  | 410 | 300 | 선택 | 선택 | 0 | 0 | 0 |  | 410 | 300 | 선택 | 선택 | 해제 | 미정 | 선택 | 미정 | 미정 |  | 미정 | BT180180 | C
A45127 | 2018-04-25 | 1 | A |  | 2 | B | SCM440 | 합금강 | D | BM#1 | 1595 | 40 | 1599 | 1566 | 28 | 4500 |  | 3 | 0.27 | 17 |  | -1.9 | 1562 | 1608 | 16.95 | 0 |  | 11 | 33 | 49 | Y |  | 2018-04-25 19:48 | 66 | 1095 | 26 | 27 | 28 | 29 | 29 | 30 | 30 | 28 | 28 | 28 | 27 | 27 | 27 | 26 | 28 | 30 | 26 | 28 | -0.04 | Y | 40.02 | Y | -0.2 |  |  |  | 1.5 |  |  |  |  | N | N | N | 140 | 0.46 | 66 | 83374 | 99500 | 3580 | 13750 | 9 | 2 |  | 2018-04-25 19:55 | 1562 | 98 |  | 12 |  | *L/D강제개공으로 나탕주입 이상재등록ID:106.206 | [14 empty] | 80.91 | 100 | 0 | 0 | 0 |  | 650 |  | 선택 | 해제 | 0 | 0 | 0 |  | 650 |  | 선택 | 해제 | 해제 | 미정 | 미정 | 미정 | 미정 |  | 미정 | RB170.00 | C
B45087 | 2018-04-25 | 2 | A |  | 4 | B | SCR420H1V | 소입성보증강 | C | BM#2 | 1573 | 51 | 1627 | 1534 | 39 | 8100 |  | 1 | 0.34 | 15 |  | -2.57 | 1575 | 1630 | 0 | 4.2 | 0 | 36 | 38 | 61 | Y |  | 2018-04-25 20:38 | 66 | 1152 | 36 | 34 | 34 | 37 | 38 | 37 | 37 | 37 | 34 | 34 | 32 | 31 |  | 31 | 35 | 38 | 31 | 37 | -0.2 | Y | 35.02 | Y | -0.2 | [7 empty] | N | N | N | N | 120 | 0.52 | 60 | 101508 | 101920 | 5180 | 16300 | 7 | 1 |  | 2018-04-25 20:52 | 1575 | 127 |  | 22 | [16 empty] | 95.31 | 75 | 0 | 0 | 0 |  | 410 | 300 | 선택 | 선택 | 0 | 0 | 0 |  | 410 | 300 | 선택 | 선택 | 해제 | 미정 | 선택 | 미정 | 미정 |  | 미정 | BT180180 | C
A45126 | 2018-04-25 | 1 | C |  | 3 | A | SCM440 | 합금강 | D | BM#1 | 1601 | 76 | 1607 | 1549 | 34 | 14700 |  | 3 | 0.27 | 16 |  | -1.46 | 1635 | 1589 | 20.01 | 0 |  | 31 | 35 | 49 | N | 2 | 2018-04-25 20:57 | 139 | 1127 | 25 | 22 | 30 | 32 | 33 | 33 | 33 | 31 | 31 | 31 | 30 | 29 | 28 | 27 | 30 | 33 | 27 | 33 | -0.12 | Y | 49.98 | Y | 0 |  |  |  | 1.48 |  |  |  |  | N | N | Y | 130 | 0.47 | 72 | 100654 | 105500 | 20 | 15900 | 9 | 2 |  | 2018-04-25 21:07 | 1560 | 234 |  | 12 |  | *L/D강제개공으로 나탕주입 이상재등록ID:101.201 *BIG SIZE | [14 empty] | 94.91 | 100 | 0 | 0 | 0 |  | 650 |  | 선택 | 해제 | 0 | 0 | 0 |  | 650 |  | 선택 | 해제 | 해제 | 미정 | 미정 | 미정 | 미정 |  | 미정 | RB240.00 | C
B45088 | 2018-04-25 | 2 | C |  | 5 | A | SCR420H1V | 소입성보증강 | C | BM#2 | 1603 | 45 | 1635 | 1565 | 37 | 7300 |  | 1 | 0.34 | 15 |  | 0 | 1585 | 1631 | 0 | 6.71 | 0 | 1 | 30 | 46 | Y |  | 2018-04-25 21:32 | 76 | 1146 | 26 | 34 | 38 | 42 | 43 | 44 | 44 | 43 | 42 | 42 | 41 | 40 |  | 40 | 40 | 44 | 40 | 42 | -0.13 | Y | 29.98 | Y | -0.2 | [7 empty] | N | N | N | N | 110 | 0.55 | 59 | 101508 | 105490 | 5100 | 16000 | 7 | 1 |  | 2018-04-25 21:34 | 1585 | 126 |  | 31 | [16 empty] | 92.23 | 75 | 0 | 0 | 0 |  | 410 | 300 | 선택 | 선택 | 0 | 0 | 0 |  | 410 | 300 | 선택 | 선택 | 해제 | 미정 | 선택 | 미정 | 미정 |  | 미정 | BT180180 | C
A45128 | 2018-04-25 | 1 | C |  | 4 | A | SCM440 | 합금강 | D | BM#1 | 1640 | 43 | 1602 | 1526 | 30 | 5200 |  | 3 | 0.26 | 22 |  | -1.42 | 1561 | 1597 | 0 | 22.83 |  | 2 | 54 | 67 | Y |  | 2018-04-25 21:45 | 65 | 1119 | 25 | 22 | 23 | 24 | 24 | 24 | 24 | 24 | 23 | 23 | 22 | 21 |  | 21 | 23 | 24 | 21 | 24 | -0.07 | Y | 40 | Y | -0.2 |  |  |  | 1.32 |  |  |  |  | N | N | Y | 120 | 0.48 | 59 | 103704 | 93030 | 2500 | 16800 | 9 | 2 |  | 2018-04-25 21:50 | 1561 | 144 |  | 37 |  | *BIG SIZE *롱노즐교체 L/D하부노즐 교체 3회사용 | [14 empty] | 108.42 | 100 | 0 | 0 | 0 |  | 650 |  | 선택 | 해제 | 0 | 0 | 0 |  | 650 |  | 선택 | 해제 | 해제 | 미정 | 미정 | 해제 | 선택 | 3 | 미정 | RB230.00 | C
B45089 | 2018-04-25 | 2 | C |  | 6 | B | SCR420H1V | 소입성보증강 | C | BM#2 | 1589 | 42 | 1626 | 1574 | 33 | 6700 |  | 1 | 0.32 | 15 |  | 0 | 1584 | 1634 | 0 | 3.44 | 0 | 12 | 22 | 48 | Y |  | 2018-04-25 22:26 | 75 | 1119 | 37 | 38 | 39 | 40 | 39 | 39 | 38 | 37 | 36 | 35 | 33 | 32 |  | 32 | 37 | 40 | 32 | 39 | -0.2 | Y | 39.98 | Y | -0.2 | [7 empty] | N | N | N | N | 150 | 0.54 | 58 | 101508 | 102120 | 5120 | 16300 | 7 | 1 |  | 2018-04-25 22:48 | 1584 | 126 |  | 37 |  | *주입후기 전공정 요청 20% 이상 감속주입, 이상공정 등록 및 생관통보 | [14 empty] | 94.73 | 75 | 0 | 0 | 0 |  | 410 | 300 | 선택 | 선택 | 0 | 0 | 0 |  | 410 | 300 | 선택 | 선택 | 해제 | 미정 | 선택 | 미정 | 미정 |  | 미정 | BT180180 | H
A45129 | 2018-04-25 | 1 | C | TUNDISH교체전 | 5 | A | SCM440 | 합금강 | D | BM#1 | 1606 | 41 | 1595 | 1540 | 35 | 5600 |  | 3 | 0.26 | 16 |  | -1.33 | 1569 | 1595 | 0 | 18.11 |  | 22 | 24 | 68 | Y |  | 2018-04-25 22:28 | 73 | 1086 | 19 | 18 | 21 | 22 | 23 | 23 | 23 | 23 | 22 | 22 | 21 | 21 |  | 21 | 21 | 23 | 21 | 23 | -0.06 | Y | 35 | Y | 0 |  |  |  | 1.52 |  |  |  |  | N | N | N | 110 | 0.48 | 64 | 81800 | 97630 | 670 | 2000 | 9 | 2 |  | 2018-04-25 22:35 | 1569 | 127 |  | 55 |  |  | 65C5D8B827EC4AB29F632D8448AFA23A | 826CE9A2C34E46E9A314D11953C0A992 | BA27AFC411BF43479D27AEB4DF4D46BD | 523E8D9AA26A4AF8B3D8C876FE7341DC | [10 empty] | 83.21 | 100 | 0 | 5250 | 0 |  | 650 |  | 선택 | 해제 | 0 | 3000 | 0 |  | 650 |  | 선택 | 해제 | 해제 | 미정 | 미정 | 미정 | 미정 |  | 미정 | RB105.00 | C
B45090 | 2018-04-25 | 2 | C |  | 7 | A | SCR420H1V | 소입성보증강 | C | BM#2 | 1640 | 41 | 1646 | 1585 | 30 | 6100 |  | 1 | 0.32 | 19 |  | 0 | 1645 | 1645 | 0 | 4 | 0 | 37 | 4 | 32 | Y |  | 2018-04-25 23:43 | 136 | 1090 | 30 | 36 | 41 | 43 | 44 | 43 | 43 | 42 | 41 | 39 | 38 | 37 |  | 37 | 40 | 44 | 37 | 43 | -0.2 | Y | 35 | Y | -0.2 | [7 empty] | N | N | N | N | 140 | 0.55 | 55 | 84590 | 100950 | 5100 | 15300 | 7 | 1 |  | 2018-04-25 23:50 | 1595 | 127 |  | 21 | [16 empty] | 80.41 | 70 | 0 | 0 | 0 |  | 410 | 300 | 선택 | 선택 | 0 | 0 | 0 |  | 410 | 300 | 선택 | 선택 | 해제 | 미정 | 선택 | 미정 | 미정 |  | 미정 | BT180180 | H
A45130 | 2018-04-25 | 1 | C | TUNDISH교체 | 1 | A | 42CRMO4MS2 | 합금강 | E1 | BM#1 | 1563 | 49 | 1617 | 1533 | 45 | 7800 |  | 3 | 0.27 | 25 |  | -1.79 | 1573 | 1624 | 20.6 | 0 |  | 11 | 34 | 51 | Y |  | 2018-04-26 00:01 | 80 | 1085 | 8 | 16 | 15 | 20 | 24 | 27 | 28 | 28 | 29 | 29 | 28 |  |  | 28 | 24 | 29 | 28 | 28 | -0.1 |  | 9.97 | Y | -0.2 |  | 2.24 | 2.17 |  | 0.22 |  |  |  | N | N | N | 230 | 0.46 | 56 | 83750 |  | 6890 |  | 13 | 1 |  | 2018-04-26 00:11 | 1573 | 145 |  | 48 |  | T/D플럭스 유15 용225KG | [14 empty] | 85.37 | 100 | 1500 | 0 | 0 |  | 650 |  | 선택 | 해제 | 1500 | 0 | 0 |  | 650 |  | 선택 | 해제 | 해제 | 미정 | 미정 | 선택 | 미정 |  | 미정 | BM510510 | C
B45091 | 2018-04-25 | 2 | C | TUNDISH교체전 | 8 | A | SCR420H1V | 소입성보증강 | C | BM#2 | 1637 | 43 | 1627 | 1587 | 33 | 6400 |  | 1 | 0.33 | 18 |  | 0 | 1576 | 1633 | 0 | 4.26 | 0 | 36 | 39 | 35 | Y |  | 2018-04-26 00:40 | 67 | 1065 | 35 | 35 | 38 | 39 | 39 | 39 | 38 | 37 | 36 | 35 | 34 | 32 |  | 32 | 37 | 39 | 32 | 39 | -0.17 | Y | 40 | Y | -0.4 | [7 empty] | N | N | N | N | 130 | 0.55 | 55 | 105726 | 99970 | 9180 | 3000 | 7 | 1 |  | 2018-04-26 00:57 | 1576 | 122 |  | 22 |  |  | 8751653878A24093B1C1D2113D2B951A | B4DD2285C8774C0B85805E26F5F0680B | A0896F3E698C45FDBAECF5478529BB59 | [11 empty] | 101.46 | 78.57 | 0 | 3018 | 0 |  | 410 | 300 | 선택 | 선택 | 0 | 3027 | 0 |  | 410 | 300 | 선택 | 선택 | 해제 | 미정 | 선택 | 미정 | 미정 |  | 미정 | BT180180 | C
A45131 | 2018-04-25 | 1 | C |  | 2 | A | 42CRMO4MS | 합금강 | E1 | BM#1 | 1585 | 45 | 1603 | 1534 | 39 | 6900 |  | 3 | 0.26 | 25 |  | -1.46 | 1561 | 1603 | 13.67 | 0 |  | 32 | 1 | 12542 | Y |  | 2018-04-26 01:06 | 68 | 920 | 27 | 18 | 13 | 11 | 11 | 11 | 10 | 9 | 8 | 9 | 8 |  |  | 8 | 12 | 13 | 8 | 11 | -0.12 |  | 40.02 | Y | -0.2 |  |  |  | 1.74 | 0.18 |  |  |  | N | N | N | 220 | 0.49 | 53 | 83750 | 81950 | 19380 | 16300 | 13 | 1 |  | 2018-04-26 01:08 | 1561 | 134 |  | 41 |  | *대보수 첫L/D *샘플채취ID:103 | [14 empty] | 82.15 | 100 | 0 | 0 | 300 |  | 650 |  | 선택 | 해제 | 0 | 0 | 0 |  | 650 |  | 선택 | 해제 | 해제 | 미정 | 미정 | 선택 | 미정 |  | 미정 | BM510510 | C
B45092 | 2018-04-25 | 2 | C | TUNDISH교체 | 1 | A | AE4140MR | 합금강 | D | BM#2 | 1597 | 54 | 1644 | 1555 | 44 | 8900 |  | 1 | 0.32 | 21 |  | 0 | 1587 | 1651 | 0 | 3.6 | 0 | 1 | 31 | 44 | Y |  | 2018-04-26 01:52 | 92 | 1068 | -443 | -69 | 42 | 43 | 42 | 40 | 37 | 36 | 38 | 43 | 45 | 46 | 49 | 49 | 44 | 50 | 49 | 49 | -0.07 |  | 15.02 | Y | 0 |  | 2.44 | 2.38 |  |  |  |  | N | N | N | N | 150 | 0.46 | 64 | 93049 | 101530 | 90 | 15800 | 15 | 2 | 10 | 2018-04-26 02:03 | 1587 | 141 |  | 28 |  | *T/D플럭스 120/15KG *롱노즐 실리부 부착 | [14 empty] | 90.08 | 72.73 | 787 | 0 | 0 |  | 650 | 400 | 선택 | 선택 | 748 | 0 | 0 |  | 650 | 400 | 선택 | 선택 | 해제 | 미정 | 미정 | 미정 | 선택 |  | 미정 | BT180180 | C
A45132 | 2018-04-25 | 1 | C |  | 3 | A | 42CRMO4MS | 합금강 | E1 | BM#1 | 1613 | 50 | 1594 | 1514 | 42 | 7200 |  | 3 | 0.26 | 25 |  | -1.51 | 1551 | 1594 | 20.44 | 0 |  | 2 | 55 | 59 | Y |  | 2018-04-26 02:29 | 58 | 1096 | 8 | 16 | 20 | 22 | 23 | 23 | 22 | 21 | 21 | 20 | 19 | 18 | 18 | 18 | 19 | 23 | 18 | 0 | -0.12 | Y | 40 | Y | 0 |  |  |  |  | 0.33 |  |  |  | N | N | N | 210 | 0.48 | 62 | 83750 | 95500 | 7020 | 16000 | 13 | 1 |  | 2018-04-26 02:37 | 1551 | 104 |  | 12 | 24 | [15 empty] | 81.71 | 100 | 0 | 0 | 0 |  | 650 |  | 선택 | 해제 | 0 | 0 | 0 |  | 650 |  | 선택 | 해제 | 해제 | 미정 | 미정 | 선택 | 미정 |  | 미정 | BM510510 | C
B45093 | 2018-04-25 | 2 | C |  | 2 | A | AE4140MR | 합금강 | D | BM#2 | 1578 | 56 | 1594 | 1526 | 41 | 8000 |  | 1 | 0.3 | 16 |  | 0 | 1563 | 1615 | 0 | 3.31 | 0 | 12 | 23 | 49 | Y |  | 2018-04-26 03:07 | 68 | 1088 | 47 | 42 | 40 | 38 | 38 | 38 | 38 | 31 | 30 | 29 | 28 | 26 | 24 | 24 | 35 | 40 | 24 | 38 | -0.32 |  | 49.98 | Y | -0.4 | [7 empty] | N | N | N | N | 140 | 0.5 | 61 | 93049 | 98930 | 180 | 13700 | 15 | 2 | 20 | 2018-04-26 03:18 | 1563 | 129 |  | 19 | [16 empty] | 94.95 | 100 | 0 | 0 | 0 |  | 650 | 400 | 선택 | 선택 | 0 | 0 | 0 |  | 650 | 400 | 선택 | 선택 | 해제 | 미정 | 미정 | 미정 | 미정 |  | 미정 | BT180180 | C
A45133 | 2018-04-25 | 1 | C |  | 4 | A | 42CRMO4MS | 합금강 | E1 | BM#1 | 1550 | 45 | 1587 | 1524 | 40 | 7200 |  | 3 | 0.26 | 25 |  | -1.14 | 1554 | 1587 | 22.73 | 0 |  | 22 | 25 | 73 | Y |  | 2018-04-26 03:36 | 61 | 1090 | 16 | 22 | 27 | 28 | 28 | 27 | 27 | 26 | 25 | 24 | 23 | 22 | 21 | 20 | 24 | 28 | 20 | 27 | -0.15 | Y | 55.02 | Y | -0.2 |  |  |  |  | 0.28 |  |  |  | N | N | N | 200 | 0.47 | 72 | 100500 | 107300 | 6990 | 15900 | 13 | 1 |  | 2018-04-26 03:43 | 1554 | 95 |  | 9 | [16 empty] | 87.93 | 100 | 0 | 0 | 0 |  | 650 |  | 선택 | 해제 | 0 | 0 | 0 |  | 650 |  | 선택 | 해제 | 해제 | 미정 | 미정 | 선택 | 미정 |  | 미정 | BM510510 | C
B45094 | 2018-04-25 | 2 | C |  | 3 | A | AE4140MR | 합금강 | D | BM#2 | 1602 | 52 | 1626 | 1524 | 39 | 8100 |  | 1 | 0.3 | 17 |  | 0 | 1552 | 1618 | 0 | 3.25 | 0 | 37 | 5 | 71 | Y |  | 2018-04-26 04:23 | 57 | 1075 | 21 | 29 | 32 | 34 | 34 | 33 | 32 | 32 | 31 | 29 | 28 |  |  | 28 | 31 | 34 | 28 | 32 | -0.17 | Y | 35 | Y | -0.2 | [8 empty] | N | N | N | 130 | 0.5 | 51 | 101508 | 86030 | 15980 | 15900 | 15 | 2 |  | 2018-04-26 04:28 | 1552 | 125 |  | 8 |  | *STR#1.2 클로킹 발생으로 L/D잔강 16톤 내림 *STR#2 클로킹 발생으로 감속주입 | [14 empty] | 98.55 | 100 | 0 | 0 | 0 |  | 650 | 400 | 선택 | 선택 | 0 | 0 | 0 |  | 650 | 400 | 선택 | 선택 | 해제 | 미정 | 미정 | 미정 | 미정 |  | 미정 | BT180180 | H
A45134 | 2018-04-25 | 1 | D |  | 5 | A | 42CRMO4MS | 합금강 | E1 | BM#1 | 1633 | 40 | 1590 | 1557 | 34 | 5500 |  | 3 | 0.26 | 30 |  | -0.95 | 1558 | 1590 | 30.4 | 0 |  | 11 | 35 | 64 | Y |  | 2018-04-26 04:42 | 65 | 1092 | 19 | 23 | 15 | 27 | 28 | 27 | 27 | 25 | 24 | 24 | 24 | 24 | 23 | 23 | 24 | 28 | 23 | 27 | -0.11 | Y | 45 | Y | 0 |  |  |  | 1.49 | 0.25 |  |  |  | N | N | N | 190 | 0.47 | 68 | 100500 | 102750 | 7010 | 15900 | 13 | 1 |  | 2018-04-26 04:55 | 1558 | 105 |  | 16 | 11 | *샘플채취ID: 203 | [14 empty] | 91.03 | 100 | 0 | 0 | 0 |  | 650 |  | 선택 | 해제 | 0 | 0 | 300 |  | 650 |  | 선택 | 해제 | 해제 | 미정 | 미정 | 선택 | 미정 |  | 미정 | BM510510 | C
B45095 | 2018-04-25 | 2 | D |  | 4 | A | AE4140MR | 합금강 | D | BM#2 | 1573 | 54 | 1624 | 1514 | 42 | 8900 |  | 1 | 0.29 | 17 |  | 0 | 1578 | 1634 | 0 | 3.25 | 0 | 36 | 40 | 80 | Y |  | 2018-04-26 05:15 | 83 | 1075 | 27 | -267 | 48 | 52 | 53 | 53 | 53 | 52 | 52 | 51 | 49 | 48 | 46 | 44 | 25 | 53 | 44 | 53 | -0.2 | Y | 45 | Y | -0.4 | [8 empty] | N | N | N | 120 | 0.46 | 67 | 101508 | 101690 | 20 | 14800 | 15 | 2 | 40 | 2018-04-26 05:22 | 1578 | 116 |  | 10 |  | * STR#1,2기 클로깅 발생으로 감속주입 함. | [14 empty] | 100.95 | 100 | 0 | 0 | 0 |  | 650 | 400 | 선택 | 선택 | 0 | 0 | 0 |  | 650 | 400 | 선택 | 선택 | 해제 | 미정 | 미정 | 미정 | 미정 |  | 미정 | BT180180 | H
A45135 | 2018-04-25 | 1 | D |  | 6 | A | 42CRMO4MS | 합금강 | E1 | BM#1 | 1606 | 41 | 1592 | 1543 | 36 | 6400 |  | 3 | 0.26 | 27 |  | -1.42 | 1549 | 1592 | 19.66 | 0 |  | 32 | 2 | 67 | Y |  | 2018-04-26 05:50 | 56 | 1098 | 21 | 20 | 20 | 20 | 19 | 18 | 17 | 16 | 15 | 14 | 13 | 12 | 8 | 7 | 16 | 20 | 7 | 20 | -0.24 |  | 55.05 | Y | -0.2 |  |  |  |  | 0.2 |  |  |  | N | N | N | 180 | 0.49 | 68 | 100500 | 102370 | 7060 | 13600 | 13 | 1 |  | 2018-04-26 05:54 | 1549 | 106 |  | 18 | [16 empty] | 91.36 | 100 | 0 | 0 | 0 |  | 650 |  | 선택 | 해제 | 0 | 0 | 0 |  | 650 |  | 선택 | 해제 | 해제 | 미정 | 미정 | 선택 | 미정 |  | 미정 | BM510510 | C
B45096 | 2018-04-25 | 2 | D |  | 5 | A | AE4140MR | 합금강 | D | BM#2 | 1586 | 48 | 1636 | 1534 | 39 | 8100 |  | 1 | 0.3 | 16 |  | -2 | 1574 | 1626 | 0 | 2.94 | 0 | 1 | 32 | 62 | Y |  | 2018-04-26 06:21 | 79 | 1065 | 40 | 44 | 45 | 47 | 48 | 48 | 46 | 46 | 46 | 45 | 43 | 42 | 40 | 37 | 44 | 48 | 37 | 46 | -0.22 | Y | 50.02 | Y | -0.4 | [7 empty] | N | N | N | N | 110 | 0.44 | 75 | 101508 | 106160 | 210 | 15700 | 15 | 2 | 10 | 2018-04-26 06:30 | 1574 | 118 |  | 14 |  | * STR#1,2기 클로깅 발생으로 감속주입 함. * 20%이상 감속주입 이상공정 등록 및 생관통보 | [14 empty] | 95.49 | 100 | 0 | 0 | 0 |  | 650 | 400 | 선택 | 선택 | 0 | 0 | 0 |  | 650 | 400 | 선택 | 선택 | 해제 | 미정 | 미정 | 미정 | 미정 |  | 미정 | BT180180 | H
A45136 | 2018-04-25 | 1 | D |  | 7 | A | 42CRMO4MS | 합금강 | E1 | BM#1 | 1619 | 40 | 1598 | 1553 | 37 | 5100 |  | 3 | 0.26 | 25 |  | -1.57 | 1553 | 1598 | 18.76 | 0 |  | 2 | 56 | 82 | Y |  | 2018-04-26 06:48 | 60 | 1099 | 5 | 12 | 16 | 20 | 21 | 21 | 21 | 21 | 20 | 20 | 19 | 19 | 18 | 18 | 18 | 21 | 18 | 21 | -0.07 | Y | 40 | Y | -0.2 |  |  |  |  | 0.29 |  |  |  | N | N | N | 230 | 0.49 | 64 | 117250 | 101830 | 7060 | 14900 | 13 | 1 |  | 2018-04-26 06:57 | 1553 | 110 |  | 28 | [16 empty] | 107.13 | 100 | 0 | 0 | 0 |  | 650 |  | 선택 | 해제 | 0 | 0 | 0 |  | 650 |  | 선택 | 해제 | 해제 | 미정 | 미정 | 선택 | 선택 | 6 | 미정 | BM510510 | C
B45097 | 2018-04-25 | 2 | D |  | 6 | A | AE4140MR | 합금강 | D | BM#2 | 1573 | 70 | 1627 | 1507 | 53 | 9700 |  | 1 | 0.3 | 15 |  | -2.08 | 1564 | 1615 | 0 | 2.43 | 0 | 12 | 24 | 60 | Y |  | 2018-04-26 07:42 | 69 | 1067 | 32 | 37 | 40 | 41 | 42 | 42 | 41 | 40 | 39 | 38 | 37 | 36 | 35 | 33 | 38 | 42 | 33 | 0 | -0.21 | Y | 43.75 | Y | 0 | [7 empty] | N | N | N | N | 100 | 0.4 | 66 | 84590 | 86800 | 15200 | 17400 | 15 | 2 | 10 | 2018-04-26 07:42 | 1564 | 130 |  | 11 |  | * STR#1,2기 클로깅 발생으로 감속주입 함. * 20%이상 감속주입 이상공정 등록 및 생관통보 * 클로깅 발생으로 0.40m/min 이하작업 ID:304,305/404,405 이상재등록. * 클로깅 발생으로 래들 조기교체 용강량 20톤 내림. | [14 empty] | 79.06 | 100 | 0 | 0 | 0 |  | 650 | 400 | 선택 | 선택 | 0 | 0 | 0 |  | 650 | 400 | 선택 | 선택 | 해제 | 미정 | 미정 | 미정 | 미정 |  | 미정 | BT180180 | H
A45137 | 2018-04-26 | 1 | D |  | 8 | A | 42CRMO4MS | 합금강 | E1 | BM#1 | 1586 | 42 | 1589 | 1527 | 40 | 6400 |  | 3 | 0.26 | 25 |  | -0.94 | 1562 | 1589 | 17.64 | 0 |  | 22 | 26 | 75 | Y |  | 2018-04-26 07:43 | 69 | 1087 | 16 | 20 | 23 | 26 | 26 | 26 | 26 | 26 | 25 | 24 | 24 | 23 | 23 | 22 | 24 | 26 | 22 | 26 | -0.08 | Y | 50.02 | Y | -0.2 |  |  |  |  | 0.31 |  |  |  | N | N | N | 220 | 0.48 | 69 | 83750 | 104430 | 7090 | 15200 | 13 | 1 |  | 2018-04-26 07:52 | 1562 | 115 |  | 39 | [16 empty] | 74.71 | 100 | 0 | 0 | 0 |  | 650 |  | 선택 | 해제 | 0 | 0 | 0 |  | 650 |  | 선택 | 해제 | 해제 | 미정 | 미정 | 선택 | 미정 |  | 미정 | BM510510 | C
B45098 | 2018-04-26 | 2 | D | 연주종료 | 7 | A | AE4140MR | 합금강 | D | BM#2 | 1595 | 47 | 1625 | 1536 | 37 | 7500 |  | 1 | 0.3 | 17 |  | -2.16 | 1563 | 1617 | 0 | 2.2 | 0 | 37 | 6 | 93 | Y |  | 2018-04-26 08:52 | 68 | 1088 | 32 | 32 | 33 | 33 | 33 | 32 | 31 | 30 | 28 | 27 | 27 | 26 | 26 | 21 | 29 | 33 | 21 | 33 | -0.21 | Y | 57.42 | Y | -0.2 | [7 empty] | N | N | N | N | 150 | 0.33 | 74 | 78984 | 80890 | 21110 | 2000 | 15 | 2 | 20 | 2018-04-26 09:00 | 1563 | 115 |  | 9 |  | * STR#1,2기 클로깅 발생으로 감속주입 함. * 20%이상 감속주입 이상공정 등록 및 생관통보 * 클로깅 발생으로 0.40m/min 이하작업 ID:301~305/401~405 이상재등록 * 클로깅 발생 T/D 잔강처리 하기위해 래들 조기 주입완료 하여 21톤 내림. * 클로깅 발생으로 정상랩핑다운 불가 TAIL 추가+500mm절단 함. * 연주종료(전기로#1기 탭홀교체):10시40분 | 214510B1DF17400EAC321E2CCABE478E | EE43B69668D9414EB2376F8D83FFA607 | 915D3DBFF8FC4B47BC24DFE5BC65A311 | [11 empty] | 77.44 | 100 | 0 | 3050 | 0 |  | 650 | 400 | 선택 | 선택 | 0 | 3090 | 0 |  | 650 | 400 | 선택 | 선택 | 해제 | 미정 | 미정 | 미정 | 미정 |  | 미정 | BT180180 | H
A45138 | 2018-04-26 | 1 | D |  | 9 | A | 42CRMO4MS | 합금강 | E1 | BM#1 | 1615 | 43 | 1606 | 1543 | 39 | 6200 |  | 3 | 0.26 | 25 |  | -1.6 | 1560 | 1606 | 19.93 | 0 |  | 11 | 36 | 68 | Y |  | 2018-04-26 08:50 | 67 | 1087 | 24 | 25 | 26 | 27 | 27 | 26 | 26 | 25 | 25 | 24 | 23 | 23 |  | 23 | 25 | 27 | 23 | 26 | -0.1 | Y | 40.02 | Y | 0 |  |  |  | 1.48 | 0.32 |  |  |  | N | N | N | 210 | 0.47 | 64 | 117250 | 98390 | 7050 | 15120 | 13 | 1 |  | 2018-04-26 09:02 | 1560 | 126 |  | 43 | [16 empty] | 111.24 | 100 | 0 | 0 | 300 |  | 650 |  | 선택 | 해제 | 0 | 0 | 0 |  | 650 |  | 선택 | 해제 | 해제 | 미정 | 미정 | 선택 | 미정 |  | 미정 | BM510510 | C
A45139 | 2018-04-26 | 1 | D | TUNDISH교체전 | 10 | B | 42CRMO4MS2 | 합금강 | E1 | BM#1 | 1618 | 44 | 1589 | 1549 | 41 | 6000 |  | 3 | 0.26 | 25 |  | -1.05 | 1559 | 1589 | 18.78 | 0 |  | 32 | 3 | 55 | Y |  | 2018-04-26 10:00 | 66 | 1086 | 21 | 21 | 21 | 22 | 22 | 23 | 22 | 22 | 21 | 21 | 20 | 20 | 19 | 19 | 21 | 23 | 19 | 22 | -0.11 | Y | 34.98 | Y | -0.2 |  |  |  |  | 0.37 |  |  |  | N | N | N | 200 | 0.47 | 65 | 101016 | 100710 | 7640 | 1500 | 13 | 1 |  | 2018-04-26 10:11 | 1559 | 123 |  | 38 |  | *전공정작업지연,감속주입 | D8A7C7129E034B7F8CC368200B0771DA | 90F61D9860C8440AB7DA88049365D6EB |  | 784ADC127CEE417CB2946C8935CFCAE9 | [10 empty] | 93.23 | 100 | 0 | 3500 | 0 |  | 650 |  | 선택 | 해제 | 0 | 3500 | 0 |  | 650 |  | 선택 | 해제 | 해제 | 미정 | 미정 | 선택 | 미정 |  | 미정 | RB140.00 | C
B45101 | 2018-04-26 | 2 | D | TUNDISH교체 | 1 | A | SM45C | 탄소강 | SM45C | BM#1 | 1574 | 40 | 1625 | 1555 | 34 | 6500 |  | 3 | 0.26 | 18 |  | -1.56 | 1592 | 1625 | 0.04 | 17.8 |  | 12 | 25 | 74 | Y |  | 2018-04-26 11:32 | 99 | 1086 | 29 | 37 | 36 | 39 | 41 | 43 | 44 | 44 | 44 | 44 | 44 | 43 | 44 | 44 | 41 | 44 | 43 | 44 | -0.04 |  | 24.98 | Y | 0.2 |  | 2.02 | 2.02 | [5 empty] | N | N | N | 150 | 0.48 | 66 | 93049 | 106070 | 3130 | 14700 | 1 | 2 |  | 2018-04-26 11:41 | 1592 | 104 |  | 36 |  | *T/Dflux 유15kg 용120kg *T/D 자동온도1528.수동온도1523 | [14 empty] | 85.21 | 100 | 700 | 0 | 0 |  | 650 |  | 선택 | 해제 | 700 | 0 | 0 |  | 650 |  | 선택 | 해제 | 해제 | 미정 | 미정 | 미정 | 선택 |  | 미정 | BT180180 | H
B45102 | 2018-04-26 | 2 | A |  | 2 | A | SM45C | 탄소강 | SM45C | BM#1 | 1589 | 44 | 1614 | 1535 | 38 | 6100 |  | 1 | 0.29 | 17 |  | -2.14 | 1549 | 1608 | 0 | 2.58 | 0 | 22 | 27 | 97 | Y |  | 2018-04-26 13:02 | 56 | 1087 | 42 | 36 | 32 | 30 | 27 | 24 | 23 | 21 | 20 | 19 | 17 | 16 | 14 | 11 | 24 | 32 | 11 | 0 | -0.38 |  | 55 | Y | -0.6 | [8 empty] | N | N | N | 140 | 0.43 | 69 | 92338 | 98230 | 10 | 12480 | 1 | 2 |  | 2018-04-26 13:07 | 1549 | 109 |  | 13 |  | *전공정 지연으로 감속주입-감속주입 10%이상으로 이상재등록및 생관통보 *자동:1510℃ 수동:1509℃ *A45140Heat L/D강제개공으로 나탕주입 이상재등록ID:106.207 | [14 empty] | 94.03 | 100 | 0 | 0 | 0 |  | 650 |  | 선택 | 해제 | 0 | 0 | 0 |  | 650 |  | 선택 | 해제 | 해제 | 미정 | 미정 | 미정 | 미정 |  | 미정 | RB160.00 | C
A45140 | 2018-04-26 | 1 | A |  | 3 | A | SM45C | 탄소강 | SM45C | BM#1 | 1642 | 49 | 1588 | 1592 | 44 | 5500 |  | 3 | 0.26 | 16 |  | -1.04 | 1567 | 1588 | 0 | 17.08 |  | 2 | 57 | 190 | N | 1 | 2018-04-26 13:17 | 74 | 1086 | 7 | 0 | 5 | 10 | 13 | 15 | 17 | 17 | 17 | 17 | 16 | 16 | 16 | 16 | 13 | 17 | 16 | 17 | -0.03 | Y | 29.98 | Y | 0 | [8 empty] | N | N | N | 130 | 0.49 | 63 | 163813 | 102820 | 1830 | 15310 | 1 | 2 |  | 2018-04-26 13:33 | 1568 | 152 |  | 70 |  | *L/D강제개공으로 나탕주입 이상재등록ID:101.201 *전공정 지연으로 감속주입 *유사강종 연연주 혼탕부 성분 확인 ID:109~111.209~211 | [14 empty] | 156.61 | 100 | 0 | 0 | 0 |  | 650 |  | 선택 | 해제 | 0 | 0 | 0 |  | 650 |  | 선택 | 해제 | 해제 | 미정 | 미정 | 미정 | 미정 |  | 미정 | RB105.00 | C
B45103 | 2018-04-26 | 2 | A | 연주시작 | 1 | B | SNCM8 | 합금강 | SNCM439계 | BM#2 | 1604 | 51 | 1617 | 1515 | 40 | 7400 |  | 1 | 0.25 | 20 |  | -1.92 | 1568 | 1636 | 1.77 | 0 | 0 | 36 | 42 | 102 | Y |  | 2018-04-26 14:52 | 79 | 1089 | 9 | 22 | 34 | 32 | 31 | 30 | 25 | 27 | 31 | 34 | 35 | 36 | 36 | 36 | 33 | 37 | 36 | 36 | -0.2 |  | 5.02 | Y | -0.2 |  | 2.32 | 2.2 | [5 empty] | N | N | N | 190 | 0.47 | 60 | 84590 | 99790 | 770 | 15600 | 17 | 1 |  | 2018-04-26 15:00 | 1574 | 155 |  | 24 |  | *턴디쉬 플럭스 120KG/15KG *슬리브 롱노즐 사용 | 207DA9CB16A1431CA8C6795B97932C4A | C1A0847BCCD648A3938BAE100EE04632 | [12 empty] | 85.4 | 100 | 700 | 0 | 0 |  | 650 | 400 | 선택 | 선택 | 700 | 0 | 0 |  | 650 | 400 | 선택 | 선택 | 선택 | 미정 | 미정 | 미정 | 미정 |  | 미정 | BT180180 | H
A45142 | 2018-04-26 | 1 | A |  | 4 | A | SM45CR2 | 탄소강 | SM45CR2 | BM#1 | 1595 | 41 | 1606 | 1545 | 27 | 4400 |  | 3 | 0.23 | 15 |  | -2.42 | 1560 | 1606 | 0 | 14.61 |  | 1 | 34 | -226 | Y |  | 2018-04-26 15:21 | 66 | 1089 | 11 | 21 | 26 | 29 | 31 | 31 | 31 | 31 | 31 | 30 | 29 | 29 |  | 29 | 27 | 31 | 29 | 31 | -0.06 | Y | 35 | Y | 0 | [8 empty] | N | N | N | 120 | 0.5 | 56 | 33144 | 94000 | 7120 | 15880 | 1 | 2 |  | 2018-04-26 15:28 | 1560 | 96 |  | 14 |  | *유사강종 연연주 혼탕부 성분 확인 ID:101.201 | [14 empty] | 32.82 | 100 | 0 | 0 | 0 |  | 650 |  | 선택 | 선택 | 0 | 0 | 0 |  | 650 |  | 선택 | 선택 | 해제 | 미정 | 미정 | 선택 | 미정 |  | 미정 | RB090.00 | C
A45143 | 2018-04-26 | 1 | A |  | 5 | A | SM45CR2 | 탄소강 | SM45CR2 | BM#1 | 1623 | 42 | 1588 | 1573 | 28 | 3900 |  | 3 | 0.27 | 15 |  | -1.71 | 1561 | 1594 | 0 | 16.78 |  | 12 | 26 | 94 | Y |  | 2018-04-26 16:20 | 67 | 1146 | 27 | 30 | 32 | 33 | 33 | 32 | 32 | 31 | 30 | 29 | 29 | 29 |  | 29 | 31 | 33 | 29 | 32 | -0.1 | Y | 40.02 | Y | 0 | [8 empty] | N | N | N | 110 | 0.5 | 57 | 103544 | 94820 | 7120 | 15970 | 1 | 2 |  | 2018-04-26 16:28 | 1561 | 92 |  | 14 | [16 empty] | 101.71 | 100 | 0 | 0 | 0 |  | 650 |  | 선택 | 선택 | 0 | 0 | 0 |  | 650 |  | 선택 | 선택 | 해제 | 미정 | 미정 | 선택 | 미정 |  | 미정 | RB140.00 | H
B45100 | 2018-04-26 | 2 | A |  | 2 | B | SNCM8 | 합금강 | SNCM439계 | BM#2 | 1621 | 56 | 1667 | 1587 | 50 | 19800 |  | 1 | 0.31 | 20 |  | -2.02 | 1555 | 1628 | 3.98 | 0 | 0 | 1 | 33 |  | Y |  | 2018-04-26 15:56 | 66 | 1086 | 35 | 38 | 41 | 42 | 43 | 43 | 43 | 42 | 42 | 41 | 40 | 38 | 37 | 34 | 40 | 43 | 34 | 43 | -0.18 | Y | 50 | Y | -0.4 |  |  |  | 0.84 |  |  |  |  | N | N | N | 180 | 0.45 | 72 | 101508 | 106700 | 30 | 15200 | 17 | 1 |  | 2018-04-26 15:56 | 1563 | 434 |  | 23 |  | *전공정 지연 감속주입 (정속미준수) | [14 empty] | 95.27 | 100 | 0 | 0 | 0 |  | 650 | 400 | 해제 | 선택 | 0 | 0 | 0 |  | 650 | 400 | 해제 | 선택 | 선택 | 미정 | 미정 | 미정 | 미정 |  | 미정 | BT180180 | H
A45144 | 2018-04-26 | 1 | A |  | 6 | A | SM45CR2 | 탄소강 | SM45CR2 | BM#1 | 1596 | 42 | 1598 | 1553 | 34 | 5500 |  | 3 | 0.26 | 15 |  | -1.59 | 1567 | 1598 | 0 | 16.7 |  | 22 | 28 | 76 | Y |  | 2018-04-26 17:19 | 73 | 1074 | 27 | 31 | 35 | 36 | 36 | 36 | 35 | 34 | 33 | 33 | 31 | 30 |  | 30 | 33 | 36 | 30 | 36 | -0.15 | Y | 39.97 | Y | -0.2 | [8 empty] | N | N | N | 100 | 0.5 | 59 | 88752 | 97920 | 7100 | 15710 | 1 | 2 |  | 2018-04-26 17:25 | 1567 | 94 |  | 14 | [16 empty] | 84.61 | 100 | 0 | 0 | 0 |  | 650 |  | 선택 | 선택 | 0 | 0 | 0 |  | 650 |  | 선택 | 선택 | 해제 | 미정 | 미정 | 선택 | 미정 |  | 미정 | RB140.00 | C
B45104 | 2018-04-26 | 2 | A |  | 3 | A | SNCM8 | 합금강 | SNCM439계 | BM#2 | 1556 | 50 | 1605 | 1515 | 46 | 9100 |  | 1 | 0.27 | 16 |  | -2.83 | 1557 | 1617 | 2.17 | 0 | 0 | 37 | 7 | 284 | Y |  | 2018-04-26 17:22 | 68 | 1137 | 30 | 30 | 31 | 31 | 31 | 30 | 28 | 27 | 26 | 25 | 24 | 23 | 21 | 20 | 27 | 31 | 20 | 31 | -0.2 |  | 54.98 | Y | -0.2 |  |  |  | 1.14 |  |  |  |  | N | N | N | 170 | 0.44 | 69 | 101508 | 99690 | 20 | 15700 | 17 | 1 |  | 2018-04-26 17:19 | 1557 | 117 |  | 13 |  | *전공정 지연 정속미준수 (20% 이상 감속) - 전기로 전극봉 절손 *STR#1,2 미세크로깅 발생으로 전공정 통보 | [14 empty] | 106.79 | 100 | 0 | 0 | 0 |  | 650 | 400 | 선택 | 선택 | 0 | 0 | 0 |  | 650 | 400 | 선택 | 선택 | 선택 | 미정 | 미정 | 미정 | 미정 |  | 미정 | BT180180 | H
B45105 | 2018-04-26 | 2 | A |  | 4 | A | SNCM8 | 합금강 | SNCM439계 | BM#2 | 1574 | 48 | 1605 | 1545 | 41 | 8600 |  | 1 | 0.29 | 16 |  | -2.62 | 1556 | 1620 | 2.27 | 0 | 0 | 16 | 1 | 21323 | Y |  | 2018-04-26 18:24 | 67 | 1106 | 17 | 19 | 19 | 20 | 20 | 20 | 20 | 20 | 20 | 20 | 20 | 20 | 18 | 12 | 18 | 20 | 12 | 20 | -0.24 | Y | 33.67 | Y | -0.89 |  |  |  | 1.2 |  |  |  |  | N | N | N | 160 | 0.33 | 49 | 67672 | 51250 | 57050 | 16600 | 17 | 1 |  | 2018-04-26 18:31 | 1556 | 118 |  | 23 |  | *STR#1,2 크로깅발생으로 감속주입(20%이상 감속) *크로깅으로 L/D 잔강 57톤 내림. *크로깅 발생으로 0.15까지 감속주입 및 메뉴얼 조업 실시 (생관통보 냉제처리 요청) *크로깅 발생으로 몰드레밸 헌팅 발생 301~304.401~404 *사무실 요청으로 샘플 채취 303.403 300mm | [14 empty] | 62.49 | 100 | 0 | 0 | 300 |  | 650 | 400 | 선택 | 선택 | 0 | 0 | 300 |  | 650 | 400 | 선택 | 선택 | 선택 | 미정 | 미정 | 미정 | 미정 |  | 미정 | RB120.00 | C
A45145 | 2018-04-26 | 1 | A |  | 7 | A | SM45CR2 | 탄소강 | SM45CR2 | BM#1 | 1606 | 41 | 1603 | 1546 | 32 | 5400 |  | 3 | 0.26 | 18 |  | -1.51 | 1576 | 1609 | 0 | 23.05 |  | 32 | 5 | 29 | Y |  | 2018-04-26 18:21 | 82 | 1133 | 29 | 36 | 40 | 42 | 43 | 43 | 43 | 42 | 41 | 40 | 39 | 39 | 39 | 39 | 40 | 43 | 39 | 43 | -0.1 | Y | 39.98 | Y | 0 | [8 empty] | N | N | N | 150 | 0.5 | 62 | 103544 | 101190 | 7010 | 16400 | 1 | 2 |  | 2018-04-26 18:26 | 1576 | 96 |  | 15 | [16 empty] | 95.79 | 100 | 0 | 0 | 0 |  | 650 |  | 선택 | 선택 | 0 | 0 | 0 |  | 650 |  | 선택 | 선택 | 해제 | 미정 | 미정 | 선택 | 미정 |  | 미정 | RB140.00 | C
A45146 | 2018-04-26 | 1 | A | TUNDISH교체전 | 8 | A | SM45CR2 | 탄소강 | SM45CR2 | BM#1 | 1588 | 43 | 1602 | 1533 | 35 | 5800 |  | 3 | 0.26 | 19 |  | -1.69 | 1571 | 1609 | 0 | 24.98 |  | 1 | 35 | 78 | Y |  | 2018-04-26 19:24 | 77 | 1138 | 37 | 40 | 42 | 42 | 43 | 42 | 42 | 41 | 41 | 39 | 39 | 38 | 37 | 37 | 40 | 43 | 37 | 42 | -0.15 | Y | 40.07 | Y | -0.2 | [8 empty] | N | N | N | 140 | 0.49 | 63 | 107424 | 102130 | 6970 | 2000 | 1 | 2 |  | 2018-04-26 19:29 | 1571 | 93 |  | 16 |  |  | 01777FA9A90D4FE793CB025ACCFA41AF | 42CB78EBDBD84D12B2624DB091D71506 | FC8F02D9A58A4BD6B1D00302582D793C | [11 empty] | 98.46 | 100 | 0 | 3400 | 0 |  | 650 |  | 선택 | 선택 | 0 | 3150 | 0 |  | 650 |  | 선택 | 선택 | 해제 | 미정 | 미정 | 선택 | 미정 |  | 미정 | RB190.00 | C
B45106 | 2018-04-26 | 2 | A |  | 5 | A | SNCM8 | 합금강 | SNCM439계 | BM#2 | 1550 | 46 | 1627 | 1535 | 40 | 7900 |  | 1 | 0.24 | 16 |  | -2.42 | 1566 | 1626 | 2.14 | 0 | 0 | 36 | 43 | 75 | Y |  | 2018-04-26 19:32 | 77 | 1140 | 10 | 13 | 13 | 16 | 20 | 23 | 24 | 24 | 24 | 24 | 24 | 24 | 24 | 25 | 30 | 36 | 25 | 36 | -0.24 | Y | 45.02 | Y | -0.6 |  |  |  | 1.3 |  |  |  |  | N | N | N | 190 | 0.35 | 100 | 109967 | 103000 | 3300 | 13900 | 17 | 1 |  | 2018-04-26 19:36 | 1566 | 102 |  | 8 |  | *전공정 지연 20% 이상 감속주입 | [14 empty] | 106.25 | 76.92 | 0 | 0 | 0 |  | 650 | 400 | 선택 | 선택 | 0 | 0 | 0 |  | 650 | 400 | 선택 | 선택 | 선택 | 미정 | 미정 | 미정 | 미정 |  | 미정 | BT180180 | H
A45147 | 2018-04-26 | 1 | C | TUNDISH교체 | 1 | A | 42CRMO4MS2 | 합금강 | E1 | BM#1 | 1604 | 47 | 1612 | 1535 | 43 | 7700 |  | 3 | 0.26 | 26 |  | -1.58 | 1578 | 1624 | 23.33 | 0 |  | 12 | 27 | 85 | Y |  | 2018-04-26 20:34 | 85 | 1124 | 31 | 24 | 26 | 28 | 30 | 32 | 32 | 32 | 32 | 32 | 32 | 32 |  | 32 | 30 | 32 | 32 | 32 | 0 |  | 29.98 | Y | 0 |  | 2.29 | 2.29 | [5 empty] | N | N | N | 230 | 0.43 | 67 | 83750 | 100250 | 6860 | 16000 | 4 | 1 |  | 2018-04-26 20:41 | 1578 | 123 |  | 34 |  | *T/D가열온도:자동-1357`.수동건-1349`.STR#1:938.STR#2:1050.T/D FLUX 유:15,용:225 | [14 empty] | 78.09 | 100 | 1500 | 0 | 0 |  | 650 |  | 선택 | 해제 | 1500 | 0 | 0 |  | 650 |  | 선택 | 해제 | 해제 | 미정 | 미정 | 선택 | 선택 |  | 미정 | BM510510 | C
B45107 | 2018-04-26 | 2 | C |  | 6 | A | SNCM8 | 합금강 | SNCM439계 | BM#2 | 1581 | 58 | 1597 | 1581 | 41 | 8100 |  | 3 | 0.26 | 17 |  | -1.41 | 1569 | 1597 | 18.92 | 0 |  | 11 | 38 |  | N | 1 | 2018-04-26 21:10 | 80 | 1136 | 22 | 36 | 40 | 44 | 46 | 47 | 48 | 48 | 47 | 46 | 46 | 45 | 45 | 42 | 43 | 48 | 42 | 46 | -0.12 | Y | 49.98 | Y | -0.2 |  |  |  | 1.18 |  |  |  |  | N | N | N | 180 | 0.4 | 84 | 101508 | 111040 | 840 | 16900 | 17 | 1 | 20 | 2018-04-26 21:20 | 1569 | 105 |  | 14 |  | *전공정 지연 20% 이상 감속 | [14 empty] | 90.79 | 75 | 0 | 0 | 0 |  | 650 | 400 | 선택 | 선택 | 0 | 0 | 0 |  | 650 | 400 | 선택 | 선택 | 선택 | 미정 | 미정 | 미정 | 미정 |  | 미정 | BT180180 | H
A45148 | 2018-04-26 | 1 | C |  | 2 | A | 42CRMO4MS | 합금강 | E1 | BM#1 | 1595 | 47 | 1608 | 1540 | 42 | 7300 |  | 3 | 0.26 | 30 |  | -1.05 | 1564 | 1599 | 38.67 | 0 |  | 22 | 29 | 73 | Y |  | 2018-04-26 21:58 | 71 | 1132 | 32 | 32 | 32 | 33 | 33 | 32 | 31 | 30 | 30 | 30 | 29 | 29 | 28 | 28 | 31 | 33 | 28 | 32 | -0.1 | Y | 49.97 | Y | 0 |  |  |  | 0.94 | 0.43 |  |  |  | N | N | N | 220 | 0.44 | 70 | 100500 | 98470 | 7030 | 16200 | 4 | 1 |  | 2018-04-26 22:06 | 1564 | 134 |  | 19 |  | *샘플채취ID:103 | [14 empty] | 95.35 | 100 | 0 | 0 | 300 |  | 650 |  | 선택 | 해제 | 0 | 0 | 0 |  | 650 |  | 선택 | 해제 | 해제 | 미정 | 미정 | 선택 | 미정 |  | 미정 | BM510510 | C
B45108 | 2018-04-26 | 2 | C |  | 7 | A | SNCM8 | 합금강 | SNCM439계 | BM#2 | 1563 | 39 | 1605 | 1547 | 35 | 7000 |  | 1 | 0.26 | 17 |  | -2.33 | 1542 | 1599 | 1.03 | 0 | 0 | 11 | 39 | -128 | Y |  | 2018-04-26 22:38 | 53 | 1084 | 41 | 36 | 33 | 31 | 29 | 27 | 25 | 24 | 23 | 21 | 21 | 19 | 18 | 18 | 27 | 33 | 18 | 0 | -0.3 |  | 49.98 | Y | -0.2 |  |  |  | 1.53 |  |  |  | N | N | N | N | 170 | 0.5 | 64 | 101508 | 105530 | 1030 | 16400 | 17 | 1 |  | 2018-04-26 22:46 | 1542 | 96 |  | 13 | 45 | [15 empty] | 95.49 | 75 | 0 | 0 | 0 |  | 650 | 400 | 선택 | 선택 | 0 | 0 | 0 |  | 650 | 400 | 선택 | 선택 | 선택 | 미정 | 미정 | 미정 | 미정 |  | 미정 | BT180180 | H
A45149 | 2018-04-26 | 1 | C |  | 3 | A | 42CRMO4MS | 합금강 | E1 | BM#1 | 1577 | 42 | 1595 | 1557 | 35 | 5800 |  | 3 | 0.25 | 25 |  | -1.27 | 1560 | 1596 | 21 | 0 |  | 32 | 6 | 88 | Y |  | 2018-04-26 22:40 | 67 | 1132 | 27 | 24 | 22 | 23 | 23 | 23 | 22 | 21 | 21 | 20 | 20 | 20 | 19 | 19 | 22 | 23 | 19 | 23 | -0.09 | Y | 45.02 | Y | -0.2 | [8 empty] | N | N | N | 210 | 0.49 | 63 | 100500 | 99800 | 7070 | 16000 | 4 | 1 |  | 2018-04-26 22:56 | 1560 | 130 |  | 48 | 14 | [15 empty] | 94.06 | 100 | 0 | 0 | 0 |  | 650 |  | 선택 | 해제 | 0 | 0 | 0 |  | 650 |  | 선택 | 해제 | 해제 | 미정 | 미정 | 선택 | 미정 |  | 미정 | BM510510 | C
B45109 | 2018-04-26 | 2 | C | TUNDISH교체전 | 8 | A | SNCM8 | 합금강 | SNCM439계 | BM#2 | 1596 | 48 | 1604 | 1504 | 42 | 9500 |  | 1 | 0.27 | 17 |  | -2.51 | 1563 | 1618 | 1.32 | 0 | 0 | 16 | 2 | 134 | Y |  | 2018-04-26 23:46 | 74 | 1089 | 15 | 29 | 35 | 38 | 39 | 39 | 38 | 37 | 35 | 34 | 33 | 31 | 30 | 26 | 32 | 39 | 26 | 0 | -0.26 | Y | 50 | Y | -0.4 |  |  |  | 1 |  |  |  | N | N | N | N | 160 | 0.43 | 73 | 98862 | 101780 | 2120 | 2200 | 17 | 1 |  | 2018-04-26 23:52 | 1563 | 106 |  | 12 |  | *전공정 작업지연 20%이상 감속주입.이상공정 등록 및 생관통보 | 6F7D192494D64E68872B1E18BEFABB69 | 9CA4772ED8C8437089D4D0CDE5AE1D9A | DD1A6EC0DFFB46AE8BC47A51BA5C9DAA | [11 empty] | 94.6 | 75 | 0 | 2818 | 0 |  | 650 | 400 | 선택 | 선택 | 0 | 2878 | 0 |  | 650 | 400 | 선택 | 선택 | 선택 | 미정 | 미정 | 미정 | 미정 |  | 미정 | BT180180 | H
A45150 | 2018-04-26 | 1 | C |  | 4 | A | 42CRMO4MS | 합금강 | E1 | BM#1 | 1605 | 43 | 1604 | 1560 | 33 | 5500 |  | 3 | 0.25 | 26 |  | -1.43 | 1563 | 1604 | 23.71 | 0 |  | 1 | 36 | 85 | Y |  | 2018-04-26 23:44 | 70 | 1085 | 18 | 19 | 23 | 25 | 26 | 27 | 27 | 26 | 26 | 25 | 24 | 24 | 24 | 24 | 24 | 27 | 24 | 26 | -0.05 | Y | 35.02 | Y | 0 | [8 empty] | N | N | N | 200 | 0.48 | 62 | 100500 | 94100 | 6850 | 14800 | 4 | 1 |  | 2018-04-26 23:59 | 1563 | 132 |  | 48 | [16 empty] | 99.41 | 100 | 0 | 0 | 0 |  | 650 |  | 선택 | 해제 | 0 | 0 | 0 |  | 650 |  | 선택 | 해제 | 해제 | 미정 | 미정 | 선택 | 미정 |  | 미정 | BM510510 | C
A45151 | 2018-04-26 | 1 | C |  | 5 | A | 42CRMO4MS | 합금강 | E1 | BM#1 | 1639 | 41 | 1609 | 1602 | 30 | 5000 |  | 3 | 0.26 | 26 |  | -1.47 | 1567 | 1610 | 39.87 | 0 |  | 12 | 28 | 55 | Y |  | 2018-04-27 00:57 | 74 | 1097 | 21 | 26 | 28 | 31 | 32 | 33 | 33 | 32 | 32 | 32 | 31 | 31 | 31 | 31 | 30 | 33 | 31 | 32 | -0.02 | Y | 39.98 | Y | 0 | [8 empty] | N | N | N | 190 | 0.45 | 66 | 83750 | 95700 | 6530 | 16500 | 4 | 1 |  | 2018-04-27 01:06 | 1567 | 135 |  | 38 | [16 empty] | 81.55 | 100 | 0 | 0 | 0 |  | 650 |  | 선택 | 해제 | 0 | 0 | 0 |  | 650 |  | 선택 | 해제 | 해제 | 미정 | 미정 | 선택 | 미정 |  | 미정 | BM510510 | C
B45110 | 2018-04-26 | 2 | C | TUNDISH교체 | 1 | A | 15CRMO5H | 소입성보증강 | C1 | BM#2 | 1615 | 57 | 1665 | 1567 | 46 | 9700 |  | 1 | 0.3 | 20 |  | -2.27 | 1588 | 1654 | 0 | 3.62 | 0 | 36 | 44 | 95 | Y |  | 2018-04-27 01:16 | 75 | 1085 | -404 | -177 | 27 | 29 | 28 | 28 | 27 | 26 | 25 | 21 | 24 | 27 | 30 | 33 | 27 | 34 | 33 | 33 | -0.1 |  | 9.98 | Y | -0.2 |  | 2.5 | 2.5 | 1.02 |  |  |  | N | N | N | N | 150 | 0.45 | 69 | 101508 | 110400 | -250 | 16600 | 2 | 2 | 10 | 2018-04-27 01:18 | 1588 | 134 |  | 22 |  | *T/D플럭스 120/15KG *롱노즐 실리부 부착 *수소 10분 측정값 기준치 초과,생관통보 | [14 empty] | 92.15 | 75 | 1048 | 0 | 0 |  | 650 | 600 | 선택 | 선택 | 1038 | 0 | 0 |  | 650 | 600 | 선택 | 선택 | 해제 | 미정 | 미정 | 미정 | 선택 |  | 미정 | BT180180 | H
A45152 | 2018-04-26 | 1 | C |  | 6 | A | 42CRMO4MS | 합금강 | E1 | BM#1 | 1607 | 41 | 1597 | 1536 | 31 | 5400 |  | 3 | 0.27 | 26 |  | -1.37 | 1557 | 1597 | 35.51 | 0 |  | 22 | 30 | 46 | Y |  | 2018-04-27 02:07 | 64 | 1090 | 29 | 27 | 24 | 25 | 25 | 25 | 24 | 24 | 24 | 23 | 23 | 23 | 23 | 23 | 25 | 25 | 23 | 25 | -0.04 | Y | 44.98 | Y | 0 |  |  |  | 1.42 | 0.31 |  |  |  | N | N | N | 180 | 0.48 | 62 | 100500 | 95800 | 6640 | 16000 | 4 | 1 |  | 2018-04-27 02:16 | 1557 | 123 |  | 37 | 24 | *샘플채취 ID:203 | [14 empty] | 97.76 | 100 | 0 | 0 | 0 |  | 650 |  | 선택 | 해제 | 0 | 0 | 300 |  | 650 |  | 선택 | 해제 | 해제 | 미정 | 미정 | 선택 | 미정 |  | 미정 | BM510510 | C
B45111 | 2018-04-26 | 2 | C |  | 2 | A | 15CRMO5H | 소입성보증강 | C1 | BM#2 | 1640 | 41 | 1645 | 1585 | 33 | 7000 |  | 1 | 0.31 | 17 |  | -2.48 | 1578 | 1641 | 0 | 3.02 | 0 | 37 | 9 | 92 | Y |  | 2018-04-27 02:09 | 65 | 1082 | 31 | 25 | 23 | 21 | 19 | 18 | 17 | 16 | 15 | 14 | 13 | 12 | 11 | 11 | 18 | 23 | 11 | 0 | -0.22 |  | 55 | Y | 0 | [8 empty] | N | N | N | 140 | 0.47 | 68 | 101508 | 104570 | 110 | 15500 | 2 | 2 | 20 | 2018-04-27 02:22 | 1578 | 136 |  | 42 | [16 empty] | 97.56 | 75 | 0 | 0 | 0 |  | 650 | 600 | 선택 | 선택 | 0 | 0 | 0 |  | 650 | 600 | 선택 | 선택 | 해제 | 미정 | 미정 | 미정 | 미정 |  | 미정 | BT180180 | H
A45153 | 2018-04-26 | 1 | C |  | 7 | A | 42CRMO4MS | 합금강 | E1 | BM#1 | 1599 | 40 | 1597 | 1530 | 32 | 5700 |  | 3 | 0.27 | 25 |  | -1.56 | 1552 | 1597 | 32.71 | 0 |  | 32 | 7 | 54 | Y |  | 2018-04-27 03:09 | 59 | 1093 | 21 | 20 | 21 | 21 | 21 | 21 | 20 | 19 | 19 | 18 | 17 | 17 | 17 | 17 | 19 | 21 | 17 | 21 | -0.08 |  | 50.02 | Y | 0 | [8 empty] | N | N | N | 230 | 0.49 | 64 | 100500 | 102150 | 6780 | 16000 | 4 | 1 |  | 2018-04-27 03:18 | 1552 | 120 |  | 37 | [16 empty] | 92.08 | 100 | 0 | 0 | 0 |  | 650 |  | 선택 | 해제 | 0 | 0 | 0 |  | 650 |  | 선택 | 해제 | 해제 | 미정 | 미정 | 선택 | 미정 |  | 미정 | BM510510 | C
B45112 | 2018-04-26 | 2 | C |  | 3 | A | 15CRMO5H | 소입성보증강 | C1 | BM#2 | 1602 | 59 | 1645 | 1547 | 44 | 9700 |  | 1 | 0.3 | 17 |  | -2.19 | 1580 | 1637 | 0 | 4.57 | 0 | 11 | 40 | 73 | Y |  | 2018-04-27 03:21 | 67 | 1098 | 8 | 14 | 19 | 21 | 22 | 22 | 22 | 22 | 21 | 20 | 19 | 18 | 16 | 16 | 19 | 22 | 16 | 22 | -0.15 | Y | 39.98 | Y | -0.4 | [7 empty] | N | N | N | N | 130 | 0.47 | 63 | 101508 | 98510 | 20 | 16100 | 2 | 2 | 30 | 2018-04-27 03:48 | 1580 | 154 |  | 41 | [16 empty] | 103.26 | 100 | 0 | 0 | 0 |  | 650 | 600 | 선택 | 선택 | 0 | 0 | 0 |  | 650 | 600 | 선택 | 선택 | 해제 | 미정 | 미정 | 미정 | 미정 |  | 미정 | BT180180 | H
A45154 | 2018-04-26 | 1 | C |  | 8 | A | 42CRMO4MS | 합금강 | E1 | BM#1 | 1603 | 41 | 1594 | 1533 | 34 | 6100 |  | 3 | 0.27 | 25 |  | -1.1 | 1551 | 1594 | 53.79 | 0 |  | 1 | 37 | 64 | Y |  | 2018-04-27 04:28 | 58 | 1102 | 14 | 19 | 22 | 24 | 24 | 24 | 24 | 23 | 23 | 23 | 23 | 22 | 22 | 22 | 22 | 24 | 22 | 24 | -0.04 | Y | 45 | Y | 0 | [8 empty] | N | N | N | 220 | 0.49 | 65 | 100500 | 100710 | 7060 | 16400 | 4 | 1 |  | 2018-04-27 04:34 | 1551 | 117 |  | 25 | [16 empty] | 92.75 | 100 | 0 | 0 | 0 |  | 650 |  | 선택 | 해제 | 0 | 0 | 0 |  | 650 |  | 선택 | 해제 | 해제 | 미정 | 미정 | 선택 | 미정 |  | 미정 | BM510510 | C
B45113 | 2018-04-26 | 2 | D |  | 4 | A | 15CRMO5H | 소입성보증강 | C1 | BM#2 | 1606 | 50 | 1656 | 1525 | 44 | 9600 |  | 1 | 0.31 | 17 |  | -2.8 | 1576 | 1647 | 0 | 3.67 | 0 | 16 | 3 | 69 | Y |  | 2018-04-27 04:39 | 63 | 1082 | 13 | 17 | 21 | 22 | 23 | 23 | 22 | 22 | 21 | 20 | 18 | 17 | 16 | 16 | 20 | 23 | 16 | 22 | -0.17 | Y | 40.02 | Y | -0.2 | [7 empty] | N | N | N | N | 120 | 0.47 | 64 | 101508 | 99280 | 40 | 14900 | 2 | 2 | 40 | 2018-04-27 04:54 | 1576 | 138 |  | 29 | 28 | [15 empty] | 102.59 | 100 | 0 | 0 | 0 |  | 650 | 600 | 선택 | 선택 | 0 | 0 | 0 |  | 650 | 600 | 선택 | 선택 | 해제 | 미정 | 미정 | 미정 | 미정 |  | 미정 | BT180180 | H
A45155 | 2018-04-26 | 1 | D |  | 9 | A | 42CRMO4MS | 합금강 | E1 | BM#1 | 1583 | 42 | 1588 | 1527 | 36 | 6200 |  | 3 | 0.26 | 26 |  | -1.23 | 1552 | 1588 | 47.15 | 0 |  | 12 | 29 | 54 | Y |  | 2018-04-27 05:28 | 59 | 1085 | 20 | 20 | 20 | 22 | 23 | 23 | 22 | 21 | 20 | 20 | 19 | 19 | 19 | 19 | 21 | 23 | 19 | 20 | -0.09 | Y | 45 | Y | 0 | [8 empty] | N | N | N | 210 | 0.48 | 66 | 100500 | 101100 | 7050 | 14600 | 4 | 1 |  | 2018-04-27 05:33 | 1552 | 114 |  | 30 | [16 empty] | 92.41 | 100 | 0 | 0 | 0 |  | 650 |  | 선택 | 해제 | 0 | 0 | 0 |  | 650 |  | 선택 | 해제 | 해제 | 미정 | 미정 | 선택 | 미정 |  | 미정 | BM510510 | C
B45114 | 2018-04-26 | 2 | D |  | 5 | A | 15CRMO5H | 소입성보증강 | C1 | BM#2 | 1614 | 57 | 1644 | 1545 | 49 | 9600 |  | 1 | 0.33 | 17 |  | -2.37 | 1586 | 1656 | 0 | 4.05 | 0 | 36 | 45 | 59 | Y |  | 2018-04-27 06:00 | 73 | 1077 | 12 | 28 | 34 | 38 | 41 | 42 | 42 | 41 | 40 | 39 | 38 | 37 | 36 | 34 | 36 | 42 | 34 | 0 | -0.2 | Y | 40 | Y | -0.4 | [7 empty] | N | N | N | N | 110 | 0.47 | 70 | 101508 | 108040 | 3040 | 16100 | 2 | 2 | 10 | 2018-04-27 06:06 | 1586 | 137 |  | 15 | [16 empty] | 92.28 | 100 | 0 | 0 | 0 |  | 650 | 600 | 선택 | 선택 | 0 | 0 | 0 |  | 650 | 600 | 선택 | 선택 | 해제 | 미정 | 미정 | 미정 | 미정 |  | 미정 | BT180180 | H
A45156 | 2018-04-26 | 1 | D |  | 10 | A | 42CRMO4MS | 합금강 | E1 | BM#1 | 1599 | 42 | 1586 | 1551 | 37 | 5100 |  | 3 | 0.26 | 26 |  | -1.03 | 1556 | 1586 | 27.83 | 0 |  | 22 | 31 | 55 | Y |  | 2018-04-27 06:34 | 63 | 1098 | 16 | 20 | 24 | 26 | 27 | 27 | 27 | 27 | 26 | 25 | 25 | 24 | 24 | 24 | 24 | 27 | 24 | 27 | -0.07 | Y | 40 | Y | 0 | [8 empty] | N | N | N | 200 | 0.47 | 64 | 100500 | 96940 | 7090 | 15500 | 4 | 1 |  | 2018-04-27 06:42 | 1556 | 115 |  | 32 | [16 empty] | 96.13 | 100 | 0 | 0 | 0 |  | 650 |  | 선택 | 해제 | 0 | 0 | 0 |  | 650 |  | 선택 | 해제 | 해제 | 미정 | 미정 | 선택 | 미정 |  | 미정 | BM510510 | C
B45115 | 2018-04-26 | 2 | D |  | 6 | A | 15CRMO5H | 소입성보증강 | C1 | BM#2 | 1605 | 44 | 1644 | 1557 | 39 | 7700 |  | 1 | 0.41 | 17 |  | -2.17 | 1575 | 1636 | 0 | 3.96 | 0 | 37 | 10 | 57 | Y |  | 2018-04-27 07:07 | 62 | 1086 | 30 | 31 | 31 | 32 | 32 | 32 | 31 | 30 | 29 | 28 | 26 | 25 | 23 | 23 | 29 | 32 | 23 | 32 | -0.2 | Y | 45.02 | Y | -0.4 | [7 empty] | N | N | N | N | 100 | 0.47 | 64 | 101508 | 98450 | 1870 | 14000 | 2 | 2 | 10 | 2018-04-27 07:16 | 1575 | 133 |  | 20 | 20 | * 후 HEAT 래들 강제개공 나탕주입 ID:306,406 이상재등록 | [14 empty] | 101.2 | 100 | 0 | 0 | 0 |  | 650 | 600 | 선택 | 선택 | 0 | 0 | 0 |  | 650 | 600 | 선택 | 선택 | 해제 | 미정 | 미정 | 미정 | 미정 |  | 미정 | BT180180 | H
A45157 | 2018-04-27 | 1 | D |  | 11 | A | 42CRMO4MS | 합금강 | E1 | BM#1 | 1621 | 45 | 1606 | 1562 | 39 | 5100 |  | 3 | 0.26 | 26 |  | -1.48 | 1563 | 1606 | 27.59 | 0 |  | 32 | 8 | 65 | Y |  | 2018-04-27 07:38 | 70 | 1085 | 22 | 25 | 28 | 30 | 31 | 31 | 30 | 30 | 30 | 30 | 29 | 29 | 28 | 28 | 29 | 31 | 28 | 30 | -0.04 | Y | 39.98 | Y | -0.2 | [8 empty] | N | N | N | 190 | 0.46 | 64 | 100500 | 95390 | 6990 | 13100 | 4 | 1 |  | 2018-04-27 07:46 | 1563 | 115 |  | 33 |  | *래들미개공으로 강제개공실시 이상공정등록 ID 106.206 | [14 empty] | 97.57 | 100 | 0 | 0 | 0 |  | 650 |  | 선택 | 해제 | 0 | 0 | 0 |  | 650 |  | 선택 | 해제 | 해제 | 미정 | 미정 | 선택 | 미정 |  | 미정 | BT180180 | C
C43656 | 2018-04-27 | 3 | D | TUNDISH교체전 | 7 | A | 15CRMO5H | 소입성보증강 | C1 | BM#2 | 1666 | 41 | 1667 | 1608 | 32 | 6100 |  | 2 | 0.27 | 16 | 40 | -94.56 | 1594 | 3999 | 0.16 | 0.91 |  | 18 | 79 | 64 | N | 1 | 2018-04-27 08:12 | 81 | 1060 | 18 | 29 | 33 | 35 | 36 | 37 | 37 | 36 | 35 | 34 | 33 | 32 | 30 | 29 | 32 | 37 | 29 | 0 | -0.2 | Y | 40.02 | Y | -0.2 | [7 empty] | N | N | N | N | 150 | 0.41 | 67 | 93079 | 93490 | 2110 | 2000 | 2 | 2 | 20 | 2018-04-27 08:25 | 1594 | 119 |  | 23 |  | * 래들 강제개공 ID:301,401 이상재등록 * 전공정 작업지연 정속주입 불가 이상공정 등록 | 4B4EA0CFA077430FB42108B6F673F788 | 8E7FBA84773448508379B95EC6753FBC | 30F988DB64DD42CA8CA3716DA3E31858 | [11 empty] | 97.36 | 100 | 0 | 3050 | 0 |  | 650 | 600 | 선택 | 선택 | 0 | 3070 | 0 |  | 650 | 600 | 선택 | 선택 | 해제 | 미정 | 미정 | 미정 | 미정 |  | 미정 | BT180180 | H
B45116 | 2018-04-27 | 2 | D |  | 12 | B | 42CRMO4MS | 합금강 | E1 | BM#1 | 1605 | 91 | 1604 | 1547 | 51 | 9900 |  | 3 | 0.27 | 26 |  | -1.03 | 1574 | 1604 | 27.84 | 0 |  | 11 | 41 |  | Y |  | 2018-04-27 08:35 | 81 | 1086 | 21 | 32 | 37 | 40 | 41 | 42 | 41 | 42 | 42 | 41 | 41 | 40 | 40 | 37 | 38 | 42 | 37 | 42 | -0.11 | Y | 44.98 | Y | -0.4 |  |  |  | 1.45 | 0.17 |  |  |  | N | N | N | 180 | 0.42 | 71 | 100500 | 95470 | 7020 | 13000 | 4 | 1 |  | 2018-04-27 08:43 | 1574 | 182 |  | 45 |  | 래들미개공으로 강제개공실시 이상공정등록 ID 101.201 | [14 empty] | 97.48 | 100 | 0 | 0 | 300 |  | 650 |  | 선택 | 해제 | 0 | 0 | 0 |  | 650 |  | 선택 | 해제 | 해제 | 미정 | 미정 | 선택 | 미정 |  | 미정 | BM510510 | C
B45117 | 2018-04-27 | 2 | D | TUNDISH교체 | 1 | A | SCM420HT | 소입성보증강 | C | BM#2 | 1611 | 47 | 1664 | 1564 | 38 | 7800 |  | 3 | 0.27 | 16 |  | 80.2 | 1604 | 0 | 1.53 | 19.56 |  | 11 | 42 | -159 | Y |  | 2018-04-27 09:44 | 94 | 1086 | -356 | -126 | 39 | 38 | 34 | 34 | 41 | 46 | 48 | 49 | 51 | 51 | 51 | 51 | 43 | 51 | 51 | 51 | 0 |  | 15 | Y | 0 |  | 1.98 | 1.98 |  |  |  |  | N | N | N | N | 150 | 0.49 | 58 | 101508 | 100980 | 3020 | 14900 | 14 | 1 | 10 | 2018-04-27 09:41 | 1604 | 124 |  | 26 |  | * T/D FLUX 용탕부: 120 KG / 유탕부: 15KG 투입 | [14 empty] | 98.27 | 100 | 710 | 0 | 0 |  | 410 | 300 | 선택 | 선택 | 790 | 0 | 0 |  | 410 | 300 | 선택 | 선택 | 해제 | 미정 | 미정 | 미정 | 미정 |  | 미정 | BT180180 | H
A45158 | 2018-04-27 | 1 | D | TUNDISH교체전 | 13 | B | 42CRMO4MS2 | 합금강 | E1 | BM#1 | 1600 | 59 | 1606 | 1557 | 42 | 6200 |  | 3 | 0.26 | 25 |  | -1.32 | 1568 | 1606 | 27.05 | 0 |  | 1 | 38 | 63 | Y |  | 2018-04-27 09:09 | 75 | 1086 | 28 | 26 | 26 | 26 | 27 | 26 | 26 | 26 | 26 | 24 | 24 |  |  | 24 | 26 | 27 | 24 | 26 | -0.04 | Y | 29.98 | Y | 0 | [8 empty] | N | N | N | 230 | 0.46 | 61 | 84753 | 93760 | 7590 | 1500 | 4 | 1 |  | 2018-04-27 09:37 | 1568 | 175 |  | 84 |  |  |  | C112C2F96E4A4E588FC6BFEAA2FD24F5 | 1CA1EBE909AB4FFB8F8ED17634BAF8C4 | 4CF43F59B249420B9442D82C62273E38 | [10 empty] | 83.62 | 100 | 0 | 3500 | 0 |  | 650 |  | 선택 | 해제 | 0 | 3500 | 0 |  | 650 |  | 선택 | 해제 | 해제 | 미정 | 미정 | 선택 | 미정 |  | 미정 | BM510510 | C
B45118 | 2018-04-27 | 2 | D |  | 2 | A | SCM420HT | 소입성보증강 | C | BM#2 | 1550 | 40 | 1614 | 1525 | 37 | 7400 |  | 3 | 0.26 | 17 |  | -1.73 | 1578 | 1614 | 0 | 19.84 |  | 36 | 46 | 96 | Y |  | 2018-04-27 10:38 | 68 | 1086 | 48 | 41 | 37 | 35 | 34 | 33 | 32 | 30 | 29 | 28 | 26 | 25 | 25 | 25 | 33 | 37 | 25 | 0 | -0.24 |  | 49.98 | Y | 0 | [7 empty] | N | N | N | N | 140 | 0.5 | 65 | 101508 | 106260 | 1530 | 14700 | 14 | 1 | 20 | 2018-04-27 11:05 | 1578 | 112 |  | 33 |  | * 주입중 전공정(전기로#2기)작업지연 감속주입 요청 함. | [14 empty] | 94.25 | 100 | 0 | 0 | 0 |  | 410 | 300 | 선택 | 선택 | 0 | 0 | 0 |  | 410 | 300 | 선택 | 선택 | 해제 | 미정 | 미정 | 미정 | 미정 |  | 미정 | BT180180 | H
A45160 | 2018-04-27 | 1 | D | TUNDISH교체 | 1 | A | SPS7 | 특수용도강 | D3 | BM#1 | 1627 | 53 | 1632 | 1565 | 39 | 6100 |  | 3 | 0.27 | 18 |  | -2.41 | 1579 | 1632 | 0 | 0 |  | 22 | 32 | 88 | Y |  | 2018-04-27 11:07 | 98 | 1086 | 30 | 43 | 45 | 48 | 49 | 52 | 53 | 53 | 54 | 55 | 55 |  |  | 55 | 50 | 55 | 55 | 0 | 0 |  | 4.98 | Y | 0 |  | 2.22 | 2.22 | [5 empty] | N | N | N | 150 | 0.47 | 60 | 101508 | 94500 | 7500 | 15400 | 10 | 2 |  | 2018-04-27 11:18 | 1579 | 135 |  | 54 |  | *T/Dflux 유15kg 용120kg | [14 empty] | 99.52 | 100 | 1050 | 0 | 0 |  | 490 |  | 선택 | 선택 | 1050 | 0 | 0 |  | 490 |  | 선택 | 선택 | 선택 | 미정 | 미정 | 선택 | 선택 |  | 미정 | BT180180 | H
B45119 | 2018-04-27 | 2 | D |  | 3 | A | SCM420HT | 소입성보증강 | C | BM#2 | 1617 | 41 | 1624 | 1576 | 34 | 6000 |  | 3 | 0.27 | 16 |  | 79.71 | 1581 | 0 | 0 | 18.95 |  | 37 | 11 | 97 | Y |  | 2018-04-27 11:38 | 71 | 1086 | 20 | 26 | 29 | 31 | 32 | 32 | 31 | 31 | 30 | 30 | 29 | 28 | 27 | 26 | 29 | 32 | 26 | 31 | -0.12 | Y | 50 | Y | 0 | [7 empty] | N | N | N | N | 130 | 0.47 | 70 | 101508 | 109740 | 370 | 15300 | 14 | 1 | 30 | 2018-04-27 11:53 | 1581 | 120 |  | 42 |  | * 전공정(전기로#2기)작업지연 감속주입 요청 함. | [14 empty] | 92.24 | 100 | 0 | 0 | 0 |  | 410 | 300 | 선택 | 선택 | 0 | 0 | 0 |  | 410 | 300 | 선택 | 선택 | 해제 | 미정 | 미정 | 미정 | 미정 |  | 미정 | BT180180 | H
A45161 | 2018-04-27 | 1 | B |  | 2 | A | SPS7 | 특수용도강 | D3 | BM#1 | 0 | 40 | 1584 | 1555 | 30 | 4600 |  | 3 | 0.28 | 19 |  | -1.4 | 1553 | 1584 | 22.39 | 0 |  | 32 | 9 | 72 | Y |  | 2018-04-27 12:18 | 72 | 1087 | 53 | 46 | 38 | 33 | 30 | 29 | 27 | 26 | 25 | 25 | 25 | 25 |  | 25 | 32 | 38 | 25 | 25 | -0.29 |  | 45 | Y | 0 | [8 empty] | N | N | Y | 140 | 0.5 | 60 | 102720 | 96190 | 7010 | 15600 | 10 | 2 |  | 2018-04-27 12:32 | 1553 | 116 |  | 43 | 20 | [15 empty] | 98.96 | 100 | 0 | 0 | 0 |  | 490 |  | 선택 | 선택 | 0 | 0 | 0 |  | 490 |  | 선택 | 선택 | 선택 | 미정 | 미정 | 선택 | 미정 |  | 미정 | LT180180 | H
B45120 | 2018-04-27 | 2 | B |  | 4 | A | SCM420HT | 소입성보증강 | C | BM#2 | 1592 | 50 | 1625 | 1537 | 46 | 8500 |  | 1 | 0.32 | 16 |  | -2.04 | 1576 | 1634 | 0 | 2.14 | 0 | 21 | 53 | 61 | Y |  | 2018-04-27 13:04 | 66 | 1087 | 23 | 27 | 30 | 32 | 32 | 32 | 32 | 31 | 29 | 28 | 27 | 25 | 23 | 21 | 28 | 32 | 21 | 32 | -0.22 | Y | 49.97 | Y | -0.4 | [7 empty] | N | N | N | N | 120 | 0.47 | 66 | 101508 | 102930 | 1160 | 15500 | 14 | 1 | 40 | 2018-04-27 13:23 | 1576 | 131 |  | 29 |  | * 전공정(전기로#2기)작업지연 감속주입 요청 함. | [14 empty] | 97.6 | 100 | 0 | 0 | 0 |  | 410 | 300 | 선택 | 선택 | 0 | 0 | 0 |  | 410 | 300 | 선택 | 선택 | 해제 | 미정 | 미정 | 미정 | 미정 |  | 미정 | BT180180 | C
A45162 | 2018-04-27 | 1 | B |  | 3 | A | SPS7 | 특수용도강 | D3 | BM#1 | 0 | 40 | 1600 | 1553 | 33 | 5000 |  | 3 | 0.27 | 18 |  | -1.78 | 1561 | 1600 | 20.92 | 0 |  | 12 | 31 | 42 | Y |  | 2018-04-27 13:16 | 80 | 1086 | 24 | 29 | 33 | 36 | 37 | 37 | 37 | 37 | 37 | 37 | 36 | 36 | 35 | 35 | 35 | 37 | 35 | 37 | -0.05 | Y | 40 | Y | -0.2 | [8 empty] | N | N | Y | 130 | 0.5 | 62 | 84691 | 97190 | 7010 | 14600 | 10 | 2 |  | 2018-04-27 13:35 | 1561 | 119 |  | 47 | [16 empty] | 80.81 | 100 | 0 | 0 | 0 |  | 490 |  | 선택 | 선택 | 0 | 0 | 0 |  | 490 |  | 선택 | 선택 | 선택 | 미정 | 미정 | 선택 | 미정 |  | 미정 | BT180180 | H
B45121 | 2018-04-27 | 2 | B |  | 5 | A | SCM420HT | 소입성보증강 | C | BM#2 | 1590 | 45 | 1637 | 1546 | 37 | 7300 |  | 1 | 0.31 | 17 |  | -1.85 | 1571 | 1624 | 0 | 3.05 | 0 | 16 | 5 | 104 | Y |  | 2018-04-27 14:19 | 61 | 1086 | 19 | 22 | 24 | 26 | 25 | 25 | 24 | 23 | 21 | 20 | 19 | 17 |  | 17 | 22 | 26 | 17 | 0 | -0.22 | Y | 40.03 | Y | -0.4 | [7 empty] | N | N | N | N | 110 | 0.52 | 59 | 101508 | 101130 | 2040 | 13800 | 14 | 1 | 10 | 2018-04-27 14:19 | 1571 | 123 |  | 24 | [16 empty] | 98.41 | 100 | 0 | 0 | 0 |  | 410 | 300 | 선택 | 선택 | 0 | 0 | 0 |  | 410 | 300 | 선택 | 선택 | 해제 | 미정 | 미정 | 미정 | 미정 |  | 미정 | BT180180 | C
A45163 | 2018-04-27 | 1 | B |  | 4 | A | SPS7 | 특수용도강 | D3 | BM#1 | 1571 | 43 | 1600 | 1554 | 35 | 5800 |  | 3 | 0.29 | 17 |  | -1.57 | 1566 | 1599 | 27.28 | 0 |  | 1 | 39 | 72 | Y |  | 2018-04-27 14:28 | 85 | 1086 | 32 | 34 | 37 | 38 | 39 | 40 | 39 | 39 | 39 | 38 | 38 | 38 |  | 38 | 38 | 40 | 38 | 39 | -0.03 | Y | 30 | Y | 0 | [8 empty] | N | N | Y | 120 | 0.5 | 57 | 84590 | 93740 | 7060 | 13400 | 10 | 2 |  | 2018-04-27 14:37 | 1566 | 112 |  | 38 |  | *롱노즐 3회 사용후 내부지금융착으로 교체 *래들 자연개공불가,강제개공 ID:105.205 | [14 empty] | 83.46 | 100 | 0 | 0 | 0 |  | 490 |  | 선택 | 선택 | 0 | 0 | 0 |  | 490 |  | 선택 | 선택 | 선택 | 미정 | 미정 | 선택 | 선택 | 3 | 미정 | BT180180 | H
B45122 | 2018-04-27 | 2 | B |  | 6 | A | SCM420HT | 소입성보증강 | C | BM#2 | 1600 | 44 | 1634 | 1564 | 38 | 7300 |  | 1 | 0.32 | 18 |  | -2.38 | 1578 | 1641 | 0 | 5.36 | 0 | 36 | 47 | 72 | Y |  | 2018-04-27 15:20 | 68 | 1087 | 13 | 27 | 34 | 38 | 38 | 39 | 38 | 38 | 37 | 35 | 34 | 32 |  | 32 | 34 | 39 | 32 | 38 | -0.23 | Y | 30 | Y | -0.4 | [7 empty] | N | N | N | N | 100 | 0.52 | 56 | 101508 | 98500 | 550 | 13600 | 14 | 1 | 20 | 2018-04-27 15:20 | 1578 | 123 |  | 26 | [16 empty] | 102.59 | 100 | 0 | 0 | 0 |  | 410 | 300 | 선택 | 선택 | 0 | 0 | 0 |  | 410 | 300 | 선택 | 선택 | 해제 | 미정 | 미정 | 미정 | 미정 |  | 미정 | BT180180 | C
A45164 | 2018-04-27 | 1 | B |  | 5 | A | SPS7 | 특수용도강 | D3 | BM#1 | 1659 | 41 | 1590 | 1602 | 24 | 3700 |  | 3 | 0.29 | 17 |  | -1.38 | 1562 | 1590 | 26.27 | 0 |  | 22 | 33 | 60 | N | 2 | 2018-04-27 15:22 | 81 | 1087 | 34 | 35 | 37 | 38 | 39 | 38 | 37 | 37 | 37 | 36 | 36 | 36 | 36 | 36 | 37 | 39 | 36 | 37 | -0.02 | Y | 40 | Y | 0 | [8 empty] | N | N | Y | 110 | 0.5 | 60 | 101508 | 97290 | 6730 | 14400 | 10 | 2 |  | 2018-04-27 15:30 | 1562 | 113 |  | 45 |  | *래들 자연개공불가,강제개공 ID:101.201 | [14 empty] | 96.77 | 100 | 0 | 0 | 0 |  | 490 |  | 선택 | 선택 | 0 | 0 | 0 |  | 490 |  | 선택 | 선택 | 선택 | 미정 | 미정 | 선택 | 미정 |  | 미정 | BT180180 | H
B45123 | 2018-04-27 | 2 | B |  | 7 | A | SCM420HT | 소입성보증강 | C | BM#2 | 1600 | 41 | 1636 | 1544 | 34 | 7000 |  | 1 | 0.31 | 19 |  | -2.18 | 1569 | 1635 | 0 | 5.25 | 0 | 37 | 12 | 63 | Y |  | 2018-04-27 16:15 | 59 | 1072 | 28 | 28 | 27 | 27 | 27 | 26 | 26 | 25 | 24 | 23 | 22 | 21 | 19 | 19 | 25 | 27 | 19 | 27 | -0.16 |  | 50.02 | Y | -0.4 | [7 empty] | Y | Y | Y | Y | 150 | 0.47 | 62 | 102449 | 97610 | 2390 | 14800 | 14 | 1 | 50 | 2018-04-27 16:27 | 1569 | 119 |  | 30 | [16 empty] | 102.5 | 100 | 0 | 0 | 0 |  | 490 | 300 | 선택 | 선택 | 0 | 0 | 0 |  | 490 | 300 | 선택 | 선택 | 해제 | 미정 | 미정 | 미정 | 미정 |  | 미정 | RB105.00 | C
A45165 | 2018-04-27 | 1 | B |  | 6 | A | SPS7 | 특수용도강 | D3 | BM#1 | 1664 | 42 | 1592 | 1582 | 24 | 3700 |  | 3 | 0.3 | 16 |  | -1.36 | 1562 | 1589 | 25.64 | 0 |  | 32 | 10 | 44 | Y |  | 2018-04-27 16:21 | 81 | 1083 | 34 | 33 | 33 | 34 | 34 | 34 | 34 | 33 | 33 | 32 | 31 | 31 |  | 31 | 33 | 34 | 31 | 34 | -0.05 | Y | 40 | Y | 0 | [8 empty] | N | N | Y | 100 | 0.5 | 59 | 101508 | 97100 | 7030 | 15000 | 10 | 2 |  | 2018-04-27 16:29 | 1562 | 113 |  | 47 | [16 empty] | 97 | 100 | 0 | 0 | 0 |  | 490 |  | 선택 | 선택 | 0 | 0 | 0 |  | 490 |  | 선택 | 선택 | 선택 | 미정 | 미정 | 선택 | 미정 |  | 미정 | BT180180 | H
B45124 | 2018-04-27 | 2 | B |  | 8 | A | SCM420HT | 소입성보증강 | C | BM#2 | 1589 | 48 | 1624 | 1534 | 40 | 8000 |  | 1 | 0.31 | 19 |  | -2.26 | 1565 | 1631 | 0 | 4.52 | 0 | 21 | 54 | 44 | Y |  | 2018-04-27 17:35 | 55 | 1081 | 16 | 21 | 25 | 27 | 27 | 27 | 26 | 25 | 24 | 23 | 22 | 20 | 19 | 19 | 23 | 27 | 19 | 27 | -0.18 | Y | 44.97 | Y | -0.2 | [7 empty] | N | Y | Y | N | 140 | 0.48 | 62 | 95380 | 99830 | 40 | 14600 | 14 | 1 | 10 | 2018-04-27 17:31 | 1565 | 120 |  | 15 | [16 empty] | 96.25 | 100 | 0 | 0 | 0 |  | 410 | 300 | 선택 | 선택 | 0 | 0 | 0 |  | 410 | 300 | 선택 | 선택 | 해제 | 미정 | 미정 | 미정 | 미정 |  | 미정 | RB130.00 | C
A45166 | 2018-04-27 | 1 | B | 잔강최소화전 | 7 | A | SPS7 | 특수용도강 | D3 | BM#1 | 1581 | 41 | 1596 | 1547 | 32 | 5500 |  | 3 | 0.34 | 17 |  | -1.83 | 1558 | 1596 | 32.49 | 0 |  | 12 | 32 | 45 | Y |  | 2018-04-27 17:29 | 77 | 1089 | 30 | 31 | 33 | 34 | 34 | 34 | 33 | 33 | 32 | 32 | 32 | 31 |  | 31 | 33 | 34 | 31 | 34 | -0.07 | Y | 40 | Y | -0.2 | [8 empty] | N | N | M | 150 | 0.5 | 61 | 88727 | 98250 | 7090 | 3000 | 10 | 2 |  | 2018-04-27 17:40 | 1558 | 117 |  | 41 | [16 empty] | 84.3 | 100 | 0 | 3100 | 0 |  | 450 |  | 선택 | 선택 | 0 | 3100 | 0 |  | 450 |  | 선택 | 선택 | 선택 | 미정 | 미정 | 선택 | 미정 |  | 미정 | BT180180 | H
B45125 | 2018-04-27 | 2 | B |  | 9 | A | SCM420HT | 소입성보증강 | C | BM#2 | 1570 | 49 | 1636 | 1524 | 42 | 8800 |  | 1 | 0.31 | 18 |  | 0.32 | 1572 | 1574 | 0 | 4.34 | 0 | 16 | 6 | 53 | Y |  | 2018-04-27 18:35 | 62 | 1086 | 15 | 24 | 29 | 31 | 32 | 32 | 32 | 31 | 30 | 28 | 27 | 25 |  | 25 | 28 | 32 | 25 | 32 | -0.2 | Y | 34.98 | Y | -0.4 | [7 empty] | N | N | N | N | 130 | 0.51 | 58 | 97769 | 100310 | 100 | 14800 | 14 | 1 | 20 | 2018-04-27 18:20 | 1572 | 119 |  | 22 | [16 empty] | 98.16 | 100 | 0 | 0 | 0 |  | 410 | 300 | 선택 | 선택 | 0 | 0 | 0 |  | 410 | 300 | 선택 | 선택 | 해제 | 미정 | 미정 | 미정 | 미정 |  | 미정 | RB120.00 | C
A45167 | 2018-04-27 | 1 | B | 잔강최소화 | 8 | A | SACM1 | 합금강 | D | BM#1 | 1637 | 52 | 1630 | 1586 | 34 | 6200 |  | 3 | 0.33 | 25 |  | -1.42 | 1590 | 1632 | 31.67 | 0 |  | 1 | 40 | 60 | Y |  | 2018-04-27 18:46 | 99 | 1083 | -75 | 30 | 51 | 53 | 54 | 54 | 54 | 53 | 53 | 52 | 52 | 50 |  | 50 | 40 | 54 | 50 | 54 | -0.11 | Y | 35.02 | Y | -0.4 | [8 empty] | N | N | Y | 140 | 0.45 | 63 | 96130 | 101350 | 100 | 16000 | 10 | 2 |  | 2018-04-27 18:56 | 1590 | 129 |  | 37 | [16 empty] | 93.38 | 100 | 4600 | 0 | 0 |  | 650 |  | 선택 | 해제 | 4600 | 0 | 0 |  | 650 |  | 선택 | 해제 | 선택 | 미정 | 미정 | 해제 | 미정 |  | 미정 | RB200.00 | C
B45126 | 2018-04-27 | 2 | B |  | 10 | A | SCM420HT | 소입성보증강 | C | BM#2 | 1566 | 44 | 1647 | 1547 | 36 | 7400 |  | 1 | 0.34 | 19 |  | 0 | 1574 | 1634 | 0 | 5.09 | 0 | 36 | 48 | 61 | Y |  | 2018-04-27 19:45 | 64 | 1075 | 22 | 30 | 36 | 38 | 39 | 39 | 38 | 37 | 36 | 35 | 34 | 32 |  | 32 | 35 | 39 | 32 | 0 | -0.2 | Y | 35.02 | Y | -0.4 | [7 empty] | N | N | N | N | 120 | 0.52 | 58 | 98252 | 100540 | 1210 | 14400 | 14 | 1 | 40 | 2018-04-27 19:44 | 1574 | 103 |  | 13 |  |  | FBE56CE08E8348C7A8D8373FF2F02AA0 | 7E2C3BE1F9734C3AA2120127A4B9DED7 | 3BAB5FDFF9AC4D168E0E00686B95D3FD | [11 empty] | 96.56 | 100 | 0 | 0 | 0 |  | 410 | 300 | 선택 | 선택 | 0 | 0 | 0 |  | 410 | 300 | 선택 | 선택 | 해제 | 미정 | 미정 | 미정 | 미정 |  | 미정 | RB105.00 | C
A45168 | 2018-04-27 | 1 | B |  | 9 | A | SACM1 | 합금강 | D | BM#1 | 1640 | 48 | 1648 | 1595 | 29 | 5700 |  | 3 | 0.28 | 25 |  | -1.22 | 1592 | 1628 | 30.99 | 0 |  | 22 | 34 | 53 | Y |  | 2018-04-27 19:50 | 101 | 1084 | 48 | 50 | 52 | 53 | 54 | 54 | 54 | 53 | 53 | 52 | 52 | 51 | 50 | 47 | 52 | 54 | 47 | 54 | -0.14 | Y | 50 | Y | -0.4 | [8 empty] | N | N | Y | 130 | 0.45 | 70 | 90034 | 100530 | 860 | 16000 | 10 | 2 |  | 2018-04-27 20:11 | 1592 | 133 |  | 38 |  | *준BIG SIZE | [14 empty] | 88.83 | 100 | 0 | 0 | 0 |  | 650 |  | 선택 | 해제 | 0 | 0 | 0 |  | 650 |  | 선택 | 해제 | 선택 | 미정 | 미정 | 미정 | 미정 |  | 미정 | RB180.00 | C
B45127 | 2018-04-27 | 2 | B | TUNDISH교체전 | 11 | A | SCM420HT | 소입성보증강 | C | BM#2 | 1603 | 45 | 1626 | 1525 | 40 | 8200 |  | 1 | 0.29 | 19 |  | -2.02 | 1575 | 1630 | 0 | 2.82 | 0 | 37 | 13 | 73 | Y |  | 2018-04-27 20:44 | 65 | 1086 | 28 | 34 | 38 | 40 | 39 | 39 | 38 | 37 | 36 | 35 | 34 | 32 |  | 32 | 36 | 40 | 32 | 0 | -0.2 | Y | 40 | Y | -0.4 | [7 empty] | N | N | N | N | 110 | 0.52 | 59 | 111427 | 102870 | -270 | 2000 | 14 | 1 | 10 | 2018-04-27 20:43 | 1575 | 105 |  | 16 | [16 empty] | 108.6 | 73.33 | 0 | 2518 | 0 |  | 410 | 300 | 선택 | 선택 | 0 | 2618 | 0 |  | 410 | 300 | 선택 | 선택 | 해제 | 미정 | 미정 | 미정 | 미정 |  | 미정 | BT180180 | C
A45169 | 2018-04-27 | 1 | C | TUNDISH교체전 | 10 | B | SACM1 | 합금강 | D | BM#1 | 1601 | 43 | 1617 | 1542 | 30 | 6000 |  | 3 | 0.28 | 21 |  | -1.66 | 1573 | 1614 | 26.3 | 0 |  | 32 | 11 | 63 | Y |  | 2018-04-27 20:51 | 82 | 1090 | 46 | 41 | 39 | 38 | 37 | 36 | 36 | 35 | 34 | 33 | 32 | 32 | 31 | 25 | 35 | 39 | 25 | 0 | -0.23 |  | 60 | Y | -1 | [8 empty] | N | N | M | 120 | 0.45 | 71 | 100256 | 103880 | -780 | 2000 | 10 | 2 |  | 2018-04-27 21:03 | 1573 | 134 |  | 49 | 15 |  | 3250724602AF434BAF4D89E0C318A0DD | C4D38BA932674F15909289201EDFB6A6 | AACC1B9721414FD6B5F501883EF4B2A7 | [11 empty] | 97.24 | 100 | 0 | 2500 | 0 |  | 650 |  | 선택 | 해제 | 0 | 2600 | 0 |  | 650 |  | 선택 | 해제 | 선택 | 미정 | 미정 | 미정 | 미정 |  | 미정 | BT180180 | C
B45128 | 2018-04-27 | 2 | C | TUNDISH교체 | 1 | A | AE4130MV | 합금강 | D | BM#2 | 1577 | 49 | 1644 | 1536 | 44 | 8800 |  | 1 | 0.29 | 21 |  | -2.07 | 1586 | 1647 | 2.73 | 0 | 0 | 21 | 55 | 63 | Y |  | 2018-04-27 21:56 | 84 | 1079 | -377 | -152 | 38 | 36 | 33 | 32 | 30 | 30 | 33 | 37 | 39 | 40 | 41 | 42 | 33 | 42 | 42 | 42 | 0 |  | 10.02 | Y | 0 |  | 2.89 | 2.72 | 1.71 |  |  |  | N | N | N | N | 150 | 0.47 | 60 | 93344 | 98290 | 6410 | 14900 | 6 | 2 |  | 2018-04-27 22:03 | 1586 | 125 |  | 28 |  | *T/D플럭스 120/15KG *롱노즐 실리부 부착 *수소 10분 측정값 기준치 초과(10분 3.24PPM, 13분 2.89PPM) | [14 empty] | 94.29 | 75 | 787 | 0 | 0 |  | 650 | 400 | 선택 | 선택 | 738 | 0 | 0 |  | 650 | 400 | 선택 | 선택 | 해제 | 미정 | 미정 | 미정 | 선택 |  | 미정 | RB093.00 | C
A45170 | 2018-04-27 | 1 | C | TUNDISH교체 | 1 | A | AE40B53M | 합금강 | AE1055M계 | BM#1 | 1644 | 41 | 1637 | 1576 | 33 | 5300 |  | 3 | 0.29 | 25 |  | -2.05 | 1573 | 1632 | 30.36 | 0 |  | 12 | 33 | 62 | Y |  | 2018-04-27 22:09 | 87 | 1085 | 8 | 15 | 14 | 20 | 23 | 25 | 26 | 26 | 28 | 28 | 29 |  |  | 29 | 23 | 29 | 29 | 0 | 0 |  |  | Y | 0.2 |  | 2.12 | 2.06 | [5 empty] | N | N | M | 150 | 0.46 | 56 | 84590 | 89900 | 6990 | 14900 | 3 | 1 |  | 2018-04-27 22:18 | 1573 | 158 |  | 67 | 15 | *T/D플럭스 유15 용225KG *Ladle 강제개공 나탕주입ID: 105.205 | [14 empty] | 87.3 | 100 | 1500 | 0 | 0 |  | 400 |  | 선택 | 선택 | 1500 | 0 | 0 |  | 400 |  | 선택 | 선택 | 미정 | 미정 | 미정 | 선택 | 미정 |  | 미정 | BT180180 | H
B45129 | 2018-04-27 | 2 | C |  | 2 | A | AE4130MV | 합금강 | D | BM#2 | 1610 | 45 | 1645 | 1574 | 37 | 7900 |  | 1 | 0.29 | 18 |  | 0 | 1583 | 1649 | 1.94 | 0 | 0 | 16 | 7 | 70 | Y |  | 2018-04-27 22:56 | 81 | 1092 | 41 | 40 | 40 | 40 | 40 | 40 | 39 | 38 | 37 | 36 | 34 | 33 | 32 | 30 | 38 | 40 | 30 | 40 | -0.18 |  | 55 | Y | -0.4 |  |  |  | 0.97 |  |  |  |  | N | N | N | 140 | 0.49 | 66 | 103320 | 105810 | 50 | 12900 | 6 | 2 |  | 2018-04-27 23:04 | 1583 | 125 |  | 31 | [16 empty] | 99.11 | 75 | 0 | 0 | 0 |  | 650 | 400 | 선택 | 선택 | 0 | 0 | 0 |  | 650 | 400 | 선택 | 선택 | 해제 | 미정 | 미정 | 미정 | 미정 |  | 미정 | RB160.00 | H
A45171 | 2018-04-27 | 1 | C |  | 2 | A | AE40B53M | 합금강 | AE1055M계 | BM#1 | 1638 | 43 | 1618 | 1582 | 29 | 4000 |  | 3 | 0.28 | 25 |  | -1.33 | 1567 | 1605 | 22.22 | 0 |  | 1 | 41 | 54 | N | 1 | 2018-04-27 23:11 | 81 | 1079 | 27 | 26 | 29 | 30 | 31 | 32 | 33 | 33 | 33 | 33 | 32 | 32 |  | 32 | 31 | 33 | 32 | 33 | -0.04 | Y | 25.03 | Y | 0 | [8 empty] | N | N | Y | 220 | 0.48 | 57 | 101508 | 89650 | 6980 | 16200 | 3 | 1 |  | 2018-04-27 23:24 | 1567 | 156 |  | 64 |  | .Ladle 강제개공 나탕주입ID: 101.201 | [14 empty] | 105.03 | 100 | 0 | 0 | 0 |  | 400 |  | 선택 | 선택 | 0 | 0 | 0 |  | 400 |  | 선택 | 선택 | 미정 | 미정 | 미정 | 선택 | 미정 |  | 미정 | BT180180 | H
B45130 | 2018-04-27 | 2 | C |  | 3 | A | AE4130MV | 합금강 | D | BM#2 | 1594 | 45 | 1627 | 1554 | 39 | 7900 |  | 1 | 0.28 | 18 |  | 0 | 1559 | 1629 | 1.95 | 0 | 0 | 36 | 49 | 68 | Y |  | 2018-04-28 00:09 | 57 | 1085 | 25 | 26 | 27 | 27 | 27 | 26 | 26 | 24 | 24 | 23 | 22 | 21 | 20 | 20 | 25 | 27 | 20 | 27 | -0.14 |  | 49.98 | Y | -0.2 |  |  |  | 1.07 |  |  |  | N | N | N | N | 130 | 0.51 | 61 | 103320 | 104730 | 320 | 15100 | 6 | 2 | 30 | 2018-04-28 00:25 | 1559 | 127 |  | 28 | [16 empty] | 98.92 | 75 | 0 | 0 | 0 |  | 650 | 400 | 선택 | 선택 | 0 | 0 | 0 |  | 650 | 400 | 선택 | 선택 | 해제 | 미정 | 미정 | 미정 | 선택 | 2 | 미정 | RB160.00 | H
A45173 | 2018-04-27 | 1 | C |  | 3 | A | AE40B53M | 합금강 | AE1055M계 | BM#1 | 1612 | 40 | 1610 | 1584 | 29 | 3100 |  | 3 | 0.29 | 25 |  | -1.25 | 1564 | 1600 | 36.42 | 0 |  | 32 | 12 | 38 | Y |  | 2018-04-28 00:53 | 78 | 1074 | 31 | 35 | 40 | 42 | 43 | 43 | 43 | 42 | 41 | 40 | 40 | 39 | 39 | 39 | 40 | 43 | 39 | 43 | -0.1 | Y | 40.02 | Y | 0 | [8 empty] | N | N | Y | 210 | 0.48 | 61 | 84590 | 92100 | 7060 | 16400 | 3 | 1 |  | 2018-04-28 01:02 | 1564 | 92 |  | 19 | [16 empty] | 85.36 | 100 | 0 | 0 | 0 |  | 400 |  | 선택 | 선택 | 0 | 0 | 0 |  | 400 |  | 선택 | 선택 | 미정 | 미정 | 미정 | 선택 | 미정 |  | 미정 | BT180180 | H
B45131 | 2018-04-27 | 2 | C |  | 4 | A | AE4130MV | 합금강 | D | BM#2 | 1588 | 43 | 1646 | 1544 | 37 | 7600 |  | 1 | 0.28 | 19 |  | -2.35 | 1568 | 1634 | 1.8 | 0 | 0 | 37 | 14 | 74 | Y |  | 2018-04-28 01:20 | 66 | 1078 | 18 | 25 | 30 | 33 | 35 | 35 | 34 | 33 | 33 | 32 | 31 | 29 | 28 | 28 | 31 | 35 | 28 | 33 | -0.17 | Y | 40.02 | Y | -0.2 |  |  |  | 0.97 |  |  |  | N | N | N | N | 120 | 0.5 | 62 | 103320 | 102020 | 80 | 14100 | 6 | 2 | 10 | 2018-04-28 01:33 | 1568 | 123 |  | 20 | [16 empty] | 101.44 | 75 | 0 | 0 | 0 |  | 650 | 400 | 선택 | 선택 | 0 | 0 | 0 |  | 650 | 400 | 선택 | 선택 | 해제 | 미정 | 미정 | 미정 | 미정 |  | 미정 | RB160.00 | H
A45174 | 2018-04-27 | 1 | C | 잔강최소화전 | 4 | B | AE40B53M | 합금강 | AE1055M계 | BM#1 | 1605 | 40 | 1590 | 1567 | 27 | 3500 |  | 3 | 0.27 | 25 |  | -1.33 | 1552 | 1590 | 19.3 | 0 |  | 2 | 58 | 1979 | Y |  | 2018-04-28 01:56 | 66 | 1070 | 38 | 34 | 31 | 29 | 28 | 27 | 26 | 25 | 24 | 24 | 24 | 23 | 23 | 23 | 28 | 31 | 23 | 24 | -0.16 |  | 50.02 | Y | 0 | [8 empty] | N | N | M | 200 | 0.48 | 62 | 81206 | 95950 | 6030 | 3000 | 3 | 1 |  | 2018-04-28 02:07 | 1552 | 90 |  | 18 | [16 empty] | 78.88 | 100 | 0 | 3100 | 0 |  | 400 |  | 선택 | 선택 | 0 | 3100 | 0 |  | 400 |  | 선택 | 선택 | 미정 | 미정 | 미정 | 선택 | 미정 |  | 미정 | BT180180 | H
B45132 | 2018-04-27 | 2 | C |  | 5 | A | AE4130MV | 합금강 | D | BM#2 | 1580 | 51 | 1634 | 1537 | 38 | 7800 |  | 1 | 0.31 | 20 |  | 0 | 1563 | 1634 | 1.98 | 0 | 0 | 21 | 56 | 56 | Y |  | 2018-04-28 02:23 | 61 | 1089 | 25 | 29 | 32 | 33 | 33 | 33 | 32 | 31 | 30 | 28 | 27 | 25 | 24 | 24 | 30 | 33 | 24 | 33 | -0.2 | Y | 45 | Y | -0.2 |  |  |  | 1.22 |  |  |  |  | N | N | N | 110 | 0.5 | 61 | 94710 | 101890 | 350 | 15100 | 6 | 2 | 20 | 2018-04-28 02:30 | 1563 | 128 |  | 23 | [16 empty] | 92.63 | 72.73 | 0 | 0 | 0 |  | 650 | 400 | 선택 | 선택 | 0 | 0 | 0 |  | 650 | 400 | 선택 | 선택 | 해제 | 미정 | 미정 | 미정 | 선택 | 2 | 미정 | RB160.00 | H
A45175 | 2018-04-27 | 1 | C | 잔강최소화 | 5 | A | SP-AE1055LS | 탄소강 | P-AE1055LS | BM#1 | 1652 | 42 | 1596 | 1553 | 28 | 4400 |  | 3 | 0.26 | 25 |  | -1.5 | 1553 | 1596 | 0 | 22.53 |  | 12 | 34 | 66 | Y |  | 2018-04-28 02:59 | 69 | 1082 | 24 | 9 | 23 | 25 | 25 | 26 | 26 | 26 | 26 | 26 | 25 | 25 |  | 25 | 22 | 26 | 25 | 26 | -0.03 | Y | 30 | Y | 0 | [8 empty] | N | N | Y | 190 | 0.47 | 66 | 84590 | 93150 | 6770 | 16100 | 3 | 1 |  | 2018-04-28 03:12 | 1553 | 93 |  | 17 | [16 empty] | 84.46 | 100 | 2500 | 0 | 0 |  | 400 |  | 선택 | 해제 | 2500 | 0 | 0 |  | 400 |  | 선택 | 해제 | 해제 | 미정 | 미정 | 선택 | 미정 |  | 미정 | BT180180 | H
B45133 | 2018-04-27 | 2 | C |  | 6 | A | AE4130MV | 합금강 | D | BM#2 | 1604 | 44 | 1647 | 1546 | 38 | 7300 |  | 1 | 0.28 | 22 |  | 0 | 1561 | 1634 | 2.2 | 0 | 0 | 16 | 8 | 54 | Y |  | 2018-04-28 03:36 | 59 | 1085 | 22 | 27 | 29 | 31 | 32 | 31 | 31 | 30 | 29 | 28 | 27 | 26 | 25 | 25 | 29 | 32 | 25 | 31 | -0.17 | Y | 40.02 | Y | -0.2 |  |  |  | 0.92 |  |  |  | N | N | N | N | 100 | 0.51 | 61 | 94710 | 102130 | 10 | 16200 | 6 | 2 | 10 | 2018-04-28 03:43 | 1561 | 117 |  | 14 | [16 empty] | 93.4 | 72.73 | 0 | 0 | 0 |  | 650 | 400 | 선택 | 선택 | 0 | 0 | 0 |  | 650 | 400 | 선택 | 선택 | 해제 | 미정 | 미정 | 미정 | 미정 |  | 미정 | RB160.00 | H
A45176 | 2018-04-27 | 1 | C |  | 6 | A | SP-AE1055LS | 탄소강 | P-AE1055LS | BM#1 | 1572 | 39 | 1579 | 1536 | 33 | 5300 |  | 3 | 0.26 | 25 |  | -1.01 | 1550 | 1579 | 0 | 20.74 |  | 1 | 42 | 69 | Y |  | 2018-04-28 04:12 | 66 | 1084 | 24 | 28 | 30 | 31 | 31 | 31 | 30 | 29 | 29 | 28 | 27 | 26 | 26 | 26 | 29 | 31 | 26 | 31 | -0.11 | Y | 44.98 | Y | 0 | [8 empty] | N | N | Y | 180 | 0.48 | 62 | 84590 | 96600 | 7010 | 16600 | 3 | 1 |  | 2018-04-28 04:17 | 1550 | 95 |  | 12 | [16 empty] | 81.65 | 100 | 0 | 0 | 0 |  | 400 |  | 선택 | 해제 | 0 | 0 | 0 |  | 400 |  | 선택 | 해제 | 해제 | 미정 | 미정 | 선택 | 미정 |  | 미정 | BT180180 | H
B45134 | 2018-04-27 | 2 | C |  | 7 | A | AE4130MV | 합금강 | D | BM#2 | 1553 | 45 | 1617 | 1546 | 38 | 7700 |  | 1 | 0.28 | 18 |  | 0 | 1610 | 1610 | 1.15 | 0 | 0 | 22 | 36 | 105 | Y |  | 2018-04-28 04:39 | 108 | 1077 | 23 | 24 | 26 | 26 | 26 | 24 | 24 | 23 | 21 | 21 | 20 | 19 | 18 | 18 | 23 | 26 | 18 | 26 | -0.16 |  | 50.02 | Y | -0.2 |  |  |  | 1.47 |  |  |  | N | N | N | N | 150 | 0.51 | 63 | 106660 | 106770 | 20 | 15300 | 6 | 2 | 20 | 2018-04-28 04:46 | 1565 | 116 |  | 14 | [16 empty] | 100.77 | 100 | 0 | 0 | 0 |  | 650 | 400 | 선택 | 선택 | 0 | 0 | 0 |  | 650 | 400 | 선택 | 선택 | 해제 | 미정 | 미정 | 미정 | 미정 |  | 미정 | RB093.00 | C
A45177 | 2018-04-27 | 1 | D |  | 7 | A | SP-AE1055LS | 탄소강 | P-AE1055LS | BM#1 | 1624 | 40 | 1596 | 1561 | 30 | 4700 |  | 3 | 0.26 | 25 |  | -1.66 | 1547 | 1596 | 0 | 28.69 |  | 32 | 13 | 77 | Y |  | 2018-04-28 05:14 | 63 | 1084 | 25 | 29 | 31 | 32 | 32 | 31 | 31 | 29 | 29 | 28 | 22 | 20 | 22 | 22 | 28 | 32 | 20 | 31 | -0.3 | Y | 40 | Y | 0 | [8 empty] | N | N | Y | 230 | 0.48 | 65 | 101508 | 99120 | 7040 | 16000 | 3 | 1 |  | 2018-04-28 05:20 | 1547 | 98 |  | 14 | [16 empty] | 95.09 | 100 | 0 | 0 | 0 |  | 400 |  | 선택 | 해제 | 0 | 0 | 0 |  | 400 |  | 선택 | 해제 | 해제 | 미정 | 미정 | 선택 | 미정 |  | 미정 | BT180180 | H
B45135 | 2018-04-27 | 2 | D | TUNDISH교체전 | 8 | A | AE4130MV | 합금강 | D | BM#2 | 1594 | 49 | 1627 | 1566 | 41 | 7900 |  | 1 | 0.28 | 18 |  | 0.8 | 1581 | 1565 | 1.13 | 0 | 0 | 37 | 15 | 57 | Y |  | 2018-04-28 05:35 | 79 | 1093 | 16 | 27 | 34 | 37 | 38 | 38 | 38 | 37 | 36 | 35 | 34 | 33 | 32 | 31 | 33 | 38 | 31 | 38 | -0.16 | Y | 45.03 | Y | -0.2 |  |  |  | 1.15 |  |  |  | N | N | N | N | 140 | 0.5 | 67 | 121881 | 110470 | 1080 | 2000 | 6 | 2 | 10 | 2018-04-28 05:42 | 1581 | 122 |  | 25 |  |  | 82D342FE1C80466BB2235002D2307736 | 0B906AD56D76412589A635C763EFE0A0 | F3A9FFF4E97B4AFF91A7BC02CFC4D3A2 | [11 empty] | 109.26 | 100 | 0 | 3460 | 0 |  | 650 | 400 | 해제 | 선택 | 0 | 3100 | 0 |  | 650 | 400 | 해제 | 선택 | 해제 | 미정 | 미정 | 미정 | 미정 |  | 미정 | RB171.45 | C
A45178 | 2018-04-27 | 1 | D |  | 8 | A | SP-AE1055LS | 탄소강 | P-AE1055LS | BM#1 | 1625 | 41 | 1590 | 1557 | 31 | 4300 |  | 3 | 0.26 | 25 |  | -1.56 | 1545 | 1590 | 0 | 25.26 |  | 2 | 59 | 80 | Y |  | 2018-04-28 06:17 | 61 | 1084 | 21 | 21 | 20 | 21 | 21 | 21 | 20 | 20 | 19 | 19 | 18 | 18 |  | 18 | 20 | 21 | 18 | 21 | -0.05 | Y | 40.02 | Y | 0 | [8 empty] | N | N | Y | 220 | 0.48 | 59 | 84590 | 91760 | 7050 | 15900 | 3 | 1 |  | 2018-04-28 06:21 | 1545 | 99 |  | 17 | [16 empty] | 85.14 | 100 | 0 | 0 | 0 |  | 400 |  | 선택 | 해제 | 0 | 0 | 0 |  | 400 |  | 선택 | 해제 | 해제 | 미정 | 미정 | 선택 | 미정 |  | 미정 | BT180180 | H
B45136 | 2018-04-27 | 2 | D | TUNDISH교체 | 1 | A | SM20CB | 탄소강 | A | BM#2 | 1608 | 45 | 1684 | 1566 | 36 | 7100 |  | 1 | 0.31 | 22 |  | -2.5 | 1593 | 1674 | 1.49 | 0 | 0 | 21 | 57 | 68 | Y |  | 2018-04-28 06:51 | 79 | 1081 | -386 | -243 | 30 | 30 | 28 | 28 | 25 | 25 | 23 | 29 | 33 | 35 | 37 | 39 | 33 | 39 | 39 | 39 | 0 |  | 9.98 | Y | 0 |  | 1.94 | 1.94 |  |  |  |  | N | N | N | N | 150 | 0.48 | 58 | 161394 | 96470 | 1160 | 15300 | 12 | 1 | 10 | 2018-04-28 06:55 | 1593 | 151 |  | 42 |  | * T/D FLUX 용탕부: 120 KG / 유탕부: 15KG 투입 * 유사강종 연연주 혼탕부 ID:308~310/408~410이상재등록 | [14 empty] | 164.69 | 100 | 720 | 0 | 0 |  | 410 | 300 | 선택 | 선택 | 770 | 0 | 0 |  | 410 | 300 | 선택 | 선택 | 해제 | 미정 | 미정 | 미정 | 미정 |  | 미정 | RB103.00 | C
A45179 | 2018-04-27 | 1 | D |  | 9 | A | SP-AE1055LS | 탄소강 | P-AE1055LS | BM#1 | 1602 | 42 | 1600 | 1533 | 41 | 4800 |  | 3 | 0.26 | 25 |  | -1.65 | 1552 | 1600 | 0 | 25.65 |  | 12 | 35 | 72 | Y |  | 2018-04-28 07:13 | 68 | 1096 | 16 | 20 | 23 | 23 | 24 | 23 | 23 | 22 | 21 | 20 | 20 | 20 | 20 | 20 | 21 | 24 | 20 | 23 | -0.1 | Y | 40 | Y | 0 | [8 empty] | N | N | Y | 210 | 0.48 | 61 | 118426 | 93870 | 7580 | 16200 | 3 | 1 |  | 2018-04-28 07:20 | 1552 | 101 |  | 21 | [16 empty] | 116.73 | 100 | 0 | 0 | 0 |  | 400 |  | 선택 | 해제 | 0 | 0 | 0 |  | 400 |  | 선택 | 해제 | 해제 | 미정 | 미정 | 선택 | 미정 |  | 미정 | BT180180 | H
B45137 | 2018-04-28 | 2 | D |  | 2 | A | SM20C | 탄소강 | C2 | BM#2 | 1582 | 39 | 1637 | 1545 | 33 | 5600 |  | 1 | 0.28 | 16 |  | -2.1 | 1570 | 1624 | 0.86 | 0 | 0 | 16 | 9 | 64 | Y |  | 2018-04-28 07:50 | 56 | 1085 | 37 | 28 | 23 | 21 | 18 | 17 | 15 | 14 | 13 | 12 | 11 | 10 |  | 10 | 18 | 23 | 10 | 0 | -0.29 |  | 45 | Y | -0.2 | [7 empty] | N | N | N | N | 140 | 0.5 | 59 | 34488 | 97820 | 20 | 16600 | 12 | 1 | 20 | 2018-04-28 07:51 | 1570 | 131 |  | 44 |  | * 유사강종 연연주 혼탕부 ID:301/401 이상재등록 | [14 empty] | 35.34 | 100 | 0 | 0 | 0 |  | 410 | 300 | 선택 | 선택 | 0 | 0 | 0 |  | 410 | 300 | 선택 | 선택 | 해제 | 미정 | 미정 | 미정 | 미정 |  | 미정 | RB120.00 | C
A45180 | 2018-04-28 | 1 | D |  | 10 | A | SP-AE1055LS | 탄소강 | P-AE1055LS | BM#1 | 1607 | 42 | 1603 | 1553 | 38 | 4400 |  | 3 | 0.26 | 25 |  | -1.67 | 1555 | 1603 | 0 | 23.73 |  | 1 | 43 | 75 | Y |  | 2018-04-28 08:13 | 71 | 1088 | 19 | 24 | 29 | 30 | 31 | 31 | 29 | 29 | 28 | 28 | 27 | 26 | 26 | 26 | 28 | 31 | 26 | 29 | -0.12 | Y | 40 | Y | 0 | [8 empty] | N | N | Y | 200 | 0.48 | 61 | 84590 | 93390 | 7020 | 15900 | 3 | 1 |  | 2018-04-28 08:23 | 1555 | 97 |  | 24 | [16 empty] | 83.75 | 100 | 0 | 0 | 0 |  | 400 |  | 선택 | 해제 | 0 | 0 | 0 |  | 400 |  | 선택 | 해제 | 해제 | 미정 | 미정 | 선택 | 미정 |  | 미정 | BT180180 | H
C43678 | 2018-04-28 | 3 | D |  | 3 | A | SM20C | 탄소강 | C2 | BM#2 | 1611 | 41 | 1610 | 1563 | 26 | 4900 |  | 2 | 0.27 | 15 |  | 0 | 0 | 0 | 0.84 | 0 | 0 | 31 | 48 | 70 | Y |  | 2018-04-28 11:39 | 96 | 1101 | 8 | 13 | 20 | 22 | 23 | 23 | 22 | 21 | 20 | 20 | 19 | 18 |  | 18 | 19 | 23 | 18 | 20 | -0.14 | Y | 35 | Y | -0.2 | [7 empty] | Y | Y | Y | Y | 130 | 0.49 | 59 | 93262 | 94330 | 750 | 15400 | 12 | 1 | 30 | 2018-04-28 09:25 | 1570 | 94 |  | -124 | [16 empty] | 98.02 | 100 | 0 | 0 | 0 |  | 490 | 300 | 선택 | 선택 | 0 | 0 | 0 |  | 490 | 300 | 해제 | 선택 | 해제 | 미정 | 미정 | 미정 | 미정 |  | 미정 | RB250.00 | C
A45181 | 2018-04-28 | 1 | D |  | 11 | A | SP-AE1055LS | 탄소강 | P-AE1055LS | BM#1 | 1576 | 40 | 1597 | 1534 | 34 | 5200 |  | 3 | 0.23 | 26 |  | -1.44 | 1551 | 1597 | 0 | 27.63 |  | 32 | 14 | 67 | Y |  | 2018-04-28 09:28 | 67 | 1086 | 24 | 26 | 29 | 31 | 32 | 31 | 30 | 29 | 29 | 28 | 27 | 26 | 24 | 24 | 28 | 32 | 24 | 29 | -0.2 | Y | 40.02 | Y | -0.4 | [8 empty] | N | N | Y | 190 | 0.47 | 63 | 101508 | 93760 | 7070 | 15500 | 3 | 1 |  | 2018-04-28 09:37 | 1551 | 91 |  | 12 | [16 empty] | 100.16 | 100 | 0 | 0 | 0 |  | 400 |  | 선택 | 해제 | 0 | 0 | 0 |  | 400 |  | 선택 | 해제 | 해제 | 미정 | 미정 | 선택 | 미정 |  | 미정 | BT180180 | H
B45139 | 2018-04-28 | 2 | D |  | 4 | A | SM20C | 탄소강 | C2 | BM#2 | 1610 | 41 | 1645 | 1575 | 26 | 4300 |  | 1 | 0.27 | 16 |  | -2.04 | 1572 | 1625 | 0.8 | 0 | 0 | 37 | 16 | 73 | Y |  | 2018-04-28 10:04 | 58 | 1087 | 15 | 17 | 21 | 23 | 24 | 24 | 23 | 22 | 22 | 21 | 20 | 19 |  | 19 | 21 | 24 | 19 | 0 | -0.14 | Y | 35 | Y | -0.2 | [7 empty] | Y | Y | Y | Y | 120 | 0.48 | 56 | 99210 | 89420 | 1720 | 14900 | 12 | 1 | 40 | 2018-04-28 10:15 | 1572 | 122 |  | 33 | [16 empty] | 109.02 | 100 | 0 | 0 | 0 |  | 490 | 300 | 선택 | 선택 | 0 | 0 | 0 |  | 490 | 300 | 선택 | 선택 | 해제 | 미정 | 미정 | 미정 | 미정 |  | 미정 | RB230.00 | C
A45182 | 2018-04-28 | 1 | D |  | 12 | A | SP-AE1055LS | 탄소강 | P-AE1055LS | BM#1 | 1594 | 40 | 1603 | 1544 | 38 | 5200 |  | 3 | 0.26 | 25 |  | -1.24 | 1567 | 1603 | 0 | 24.4 |  | 36 | 50 | 432 | Y |  | 2018-04-28 10:23 | 83 | 1086 | 21 | 30 | 35 | 37 | 39 | 40 | 40 | 39 | 39 | 38 | 37 | 38 | 37 | 37 | 36 | 40 | 37 | 39 | -0.09 | Y | 35.02 | Y | -0.2 | [8 empty] | N | N | Y | 180 | 0.48 | 62 | 101508 | 97350 | 6990 | 15800 | 3 | 1 |  | 2018-04-28 10:31 | 1567 | 97 |  | 21 | [16 empty] | 96.72 | 100 | 0 | 0 | 0 |  | 400 |  | 선택 | 해제 | 0 | 0 | 0 |  | 400 |  | 선택 | 해제 | 해제 | 미정 | 미정 | 선택 | 미정 |  | 미정 | BT180180 | H
B45140 | 2018-04-28 | 2 | D |  | 5 | A | SM20C | 탄소강 | C2 | BM#2 | 1589 | 44 | 1625 | 1544 | 36 | 6400 |  | 1 | 0.28 | 15 |  | -2.37 | 1567 | 1617 | 0.73 | 0 | 0 | 2 | 60 | 104 | Y |  | 2018-04-28 11:00 | 53 | 1087 | 16 | 12 | 10 | 9 | 9 | 7 | 6 | 6 | [5 empty] | 6 | 10 | 10 | 6 | 0 | -0.16 |  | 24.98 | Y | 0 | [7 empty] | Y | Y | Y | Y | 110 | 0.49 | 37 | 55832 | 63250 | 34870 | 16800 | 12 | 1 | 10 | 2018-04-28 11:19 | 1567 | 123 |  | 37 |  | * T/D 온도낮아 래들 조기교체 35톤 내림. | [14 empty] | 56.97 | 100 | 0 | 0 | 0 |  | 490 | 300 | 선택 | 선택 | 0 | 0 | 0 |  | 490 | 300 | 선택 | 선택 | 해제 | 미정 | 미정 | 미정 | 미정 |  | 미정 | RB240.00 | C
A45183 | 2018-04-28 | 1 | D |  | 13 | A | SP-AE1055LS | 탄소강 | P-AE1055LS | BM#1 | 1570 | 43 | 1592 | 1534 | 39 | 6000 |  | 3 | 0.26 | 25 |  | -1.37 | 1553 | 1592 | 0 | 28.33 |  | 12 | 36 | 70 | Y |  | 2018-04-28 11:35 | 69 | 1088 | 36 | 35 | 34 | 33 | 32 | 30 | 29 | 28 | 26 | 25 | 24 | 24 | 23 | 21 | 29 | 34 | 21 | 0 | -0.24 |  | 55.02 | Y | -0.4 | [8 empty] | N | N | Y | 230 | 0.48 | 66 | 101508 | 99640 | 3510 | 16800 | 3 | 1 |  | 2018-04-28 11:41 | 1553 | 96 |  | 12 | [16 empty] | 94.65 | 100 | 0 | 0 | 0 |  | 400 |  | 선택 | 해제 | 0 | 0 | 0 |  | 400 |  | 선택 | 해제 | 해제 | 미정 | 미정 | 선택 | 미정 |  | 미정 | BT180180 | H
B45141 | 2018-04-28 | 2 | D |  | 6 | A | SM20C | 탄소강 | C2 | BM#2 | 1617 | 41 | 1644 | 1577 | 27 | 5400 |  | 1 | 0.28 | 15 |  | -2.37 | 1585 | 1635 | 0.86 | 0 | 0 | 16 | 10 | 42 | Y |  | 2018-04-28 12:04 | 71 | 1089 | 5 | 19 | 28 | 33 | 35 | 36 | 36 | 35 | 34 | 33 | 32 | 30 | 28 | 28 | 29 | 36 | 28 | 0 | -0.23 | Y | 35.03 | Y | -0.4 | [7 empty] | Y | Y | Y | Y | 100 | 0.47 | 65 | 95984 | 99100 | 940 | 16600 | 12 | 1 | 20 | 2018-04-28 12:11 | 1585 | 101 |  | 11 | [16 empty] | 95.98 | 100 | 0 | 0 | 0 |  | 490 | 300 | 선택 | 선택 | 0 | 0 | 0 |  | 490 | 300 | 선택 | 선택 | 해제 | 미정 | 미정 | 미정 | 미정 |  | 미정 | RB160.00 | C
A45184 | 2018-04-28 | 1 | D | TUNDISH교체전 | 14 | A | SP-AE1055LS | 탄소강 | P-AE1055LS | BM#1 | 1600 | 39 | 1601 | 1533 | 33 | 5000 |  | 3 | 0.26 | 25 |  | -1.49 | 1559 | 1601 | 0 | 23.51 |  | 1 | 44 | 74 | Y |  | 2018-04-28 12:23 | 75 | 1087 | 20 | 22 | 26 | 28 | 29 | 29 | 29 | 28 | 28 | 28 | 27 | 26 |  | 26 | 27 | 29 | 26 | 29 | -0.07 | Y | 34.98 | Y | -0.2 | [8 empty] | N | N | M | 220 | 0.48 | 60 | 78695 | 96790 | 7010 | 2500 | 3 | 1 |  | 2018-04-28 12:33 | 1559 | 104 |  | 31 |  |  |  | 2F81CA7A6BCA4E759FF7BBF09CFD5A55 | D67B1DEB7ADC47658E75AE618038CB90 | 172FF183A70E4E8F9DAE79809EF7AB03 | [10 empty] | 75.81 | 100 | 0 | 3500 | 0 |  | 400 |  | 선택 | 해제 | 0 | 3500 | 0 |  | 400 |  | 선택 | 해제 | 해제 | 미정 | 미정 | 선택 | 해제 |  | 미정 | BT180180 | H
B45142 | 2018-04-28 | 2 | B |  | 7 | A | SM20C | 탄소강 | C2 | BM#2 | 1629 | 33 | 1644 | 1584 | 28 | 5000 |  | 1 | 0.29 | 16 |  | -2.35 | 1572 | 1629 | 1.06 | 0 | 0 | 21 | 58 | 165 | Y |  | 2018-04-28 12:55 | 58 | 1086 | 24 | 22 | 23 | 23 | 23 | 22 | 21 | 20 | 20 | 19 | 18 | 16 | 15 | 15 | 21 | 23 | 15 | 23 | -0.16 |  | 50.02 | Y | -0.2 | [7 empty] | N | N | N | N | 150 | 0.48 | 62 | 93443 | 98980 | 1040 | 16400 | 12 | 1 |  | 2018-04-28 12:54 | 1572 | 105 |  | 27 | [16 empty] | 93.26 | 100 | 0 | 0 | 0 |  | 410 | 300 | 선택 | 선택 | 0 | 0 | 0 |  | 410 | 300 | 선택 | 선택 | 해제 | 미정 | 미정 | 미정 | 미정 |  | 미정 | RB130.00 | C
C43680 | 2018-04-28 | 3 | B | TUNDISH교체 | 1 | A | SCM440HF | 소입성보증강 | D | BM#1 | 1599 | 53 | 1657 | 1555 | 40 | 8800 |  | 1 | 0.31 | 18 |  | -2.7 | 1571 | 1633 | 1.47 | 0 | 0 | 11 | 48 | 168 | Y |  | 2018-04-28 13:37 | 78 | 1101 | 12 | 18 | 14 | 21 | 24 | 25 | 27 | 28 | 28 | 28 | 28 | 28 |  | 28 | 24 | 28 | 28 | 28 | 0 |  | 19.97 | Y | 0 |  | 2.52 | 2.52 | 1.7 |  |  |  | N | N | N | N | 150 | 0.49 | 64 | 101508 | 103770 | 3330 | 14300 | 18 | 2 |  | 2018-04-28 13:48 | 1571 | 138 |  | 44 |  | *T/Dflux 유15kg 용120kg *첫Heat 수소측정치 OVER되어 이상재 등록및 생관통보-ID:101.102.201.202 | [14 empty] | 94.78 | 100 | 1000 | 0 | 0 |  | 650 |  | 선택 | 해제 | 1000 | 0 | 0 |  | 650 |  | 선택 | 해제 | 해제 | 미정 | 해제 | 해제 | 미정 |  | 미정 | BT180180 | H
B45143 | 2018-04-28 | 2 | B | TUNDISH교체전 | 8 | A | SM20C | 탄소강 | C2 | BM#2 | 1621 | 40 | 1646 | 1545 | 28 | 5700 |  | 1 | 0.29 | 15 |  | -2.47 | 1573 | 1624 | 1.24 | 0 | 0 | 37 | 17 | 42 | Y |  | 2018-04-28 14:05 | 59 | 1087 | 12 | 15 | 23 | 27 | 28 | 29 | 30 | 29 | 28 | 27 | 26 | 25 | 23 | 20 | 25 | 30 | 20 | 0 | -0.25 | Y | 40.02 | Y | -0.4 | [8 empty] | N | N | N | 140 | 0.45 | 68 | 100848 | 98160 | 1340 | 2000 | 12 | 1 | 40 | 2018-04-28 14:08 | 1573 | 111 |  | 23 |  | * 전공정 요청으로 감속주입 0.40 이상공정 등록 생관통보 | 6A21A16E78484E3DBAA7B7E787A1F746 | 5E6DF606C8104EBEA18A16123790A73A | EDA0F373562C424D9F5D276DEF8F4EB0 | [11 empty] | 101.35 | 100 | 0 | 2550 | 0 |  | 410 | 300 | 선택 | 선택 | 0 | 2750 | 0 |  | 410 | 300 | 선택 | 선택 | 해제 | 미정 | 미정 | 미정 | 미정 |  | 미정 | RB170.00 | C
A45186 | 2018-04-28 | 1 | B |  | 2 | A | SCM440HF | 소입성보증강 | D | BM#1 | 1571 | 48 | 1623 | 1540 | 39 | 7400 |  | 1 | 0.31 | 17 |  | -2.41 | 1555 | 1612 | 2.67 | 0 | 0 | 36 | 51 | 70 | Y |  | 2018-04-28 14:58 | 62 | 1086 | 26 | 24 | 23 | 22 | 23 | 23 | 22 | 22 | 21 | 20 | 18 | 17 |  | 17 | 22 | 23 | 17 | 23 | -0.13 | Y | 45 | Y | -0.2 |  |  |  | 1.59 |  |  |  | N | N | N | N | 140 | 0.51 | 58 | 101508 | 97360 | 900 | 16100 | 18 | 2 |  | 2018-04-28 15:02 | 1555 | 125 |  | 27 | [16 empty] | 103.42 | 100 | 0 | 0 | 0 |  | 650 |  | 선택 | 해제 | 0 | 0 | 0 |  | 650 |  | 선택 | 해제 | 해제 | 미정 | 미정 | 미정 | 미정 |  | 미정 | BT180180 | H
B45144 | 2018-04-28 | 2 | B | TUNDISH교체 | 1 | A | AE4130M6 | 합금강 | AE4130M6 | BM#2 | 1592 | 55 | 1655 | 1554 | 47 | 9500 |  | 1 | 0.3 | 20 |  | 0 | 1584 | 1637 | 1.28 | 0 | 0 | 22 | 38 | 85 | Y |  | 2018-04-28 15:35 | 81 | 1086 | -387 | -110 | 25 | 24 | 23 | 21 | 24 | 28 | 30 | 31 | 32 | 33 | 34 | 34 | 26 | 34 | 33 | 0 | -0.2 |  | 4.98 | Y | 0.2 |  | 2.22 | 2.22 | 1.39 |  |  |  | N | N | N | N | 150 | 0.46 | 64 | 94099 | 103850 | 90 | 14600 | 16 | 2 | 10 | 2018-04-28 15:29 | 1584 | 149 |  | 30 |  | * T/D 용강량 실측:1160mm / 18.3 TON * T/D FLUX 용탕부: 120 KG / 유탕부: 15KG 투입 * 슬리브 롱노즐( Y자형 ) 사용 | [14 empty] | 92.25 | 100 | 700 | 0 | 0 |  | 650 | 400 | 선택 | 선택 | 800 | 0 | 0 |  | 650 | 400 | 선택 | 선택 | 해제 | 미정 | 미정 | 미정 | 미정 |  | 미정 | RB215.90 | H
A45187 | 2018-04-28 | 1 | B |  | 3 | A | SCM440HF | 소입성보증강 | D | BM#1 | 1606 | 43 | 1616 | 1561 | 32 | 6100 |  | 1 | 0.3 | 17 |  | -2.39 | 1556 | 1604 | 1.48 | 0 | 0 | 12 | 37 | 72 | Y |  | 2018-04-28 16:08 | 63 | 1085 | 15 | 14 | 20 | 22 | 23 | 23 | 21 | 21 | 19 | 19 | 17 | 15 | 14 | 14 | 19 | 23 | 14 | 0 | -0.22 | Y | 40.03 | Y | -0.2 |  |  |  | 1.41 |  |  |  | N | N | N | N | 130 | 0.52 | 64 | 101508 | 103460 | 40 | 15500 | 18 | 2 |  | 2018-04-28 16:13 | 1556 | 122 |  | 15 | [16 empty] | 100.65 | 0 | 0 | 0 | 0 |  | 650 |  | 선택 | 해제 | 0 | 0 | 0 |  | 650 |  | 선택 | 해제 | 해제 | 미정 | 미정 | 미정 | 미정 |  | 미정 | RB105.00 | C
B45145 | 2018-04-28 | 2 | B |  | 2 | A | AE4130M6 | 합금강 | AE4130M6 | BM#2 | 1588 | 49 | 1656 | 1567 | 39 | 8100 |  | 2 | 0.27 | 18 |  | -1.69 | 1597 | 1638 | 1.23 | 0 |  | 16 | 11 | 70 | Y |  | 2018-04-28 16:37 | 94 | 1083 | 30 | 36 | 39 | 41 | 42 | 42 | 41 | 41 | 40 | 39 | 38 | 37 | 35 | 35 | 39 | 42 | 35 | 41 | -0.17 | Y | 40 | Y | -0.4 |  | 1.59 | 1.59 |  |  |  |  | Y | Y | Y | Y | 140 | 0.48 | 65 | 93885 | 103630 | 10 | 15100 | 16 | 2 | 20 | 2018-04-28 16:59 | 1566 | 147 |  | 35 | [16 empty] | 92.27 | 100 | 0 | 0 | 0 |  | 650 | 400 | 선택 | 선택 | 0 | 0 | 0 |  | 650 | 400 | 선택 | 선택 | 해제 | 미정 | 미정 | 미정 | 미정 |  | 미정 | RB215.90 | H
A45188 | 2018-04-28 | 1 | B |  | 4 | A | SCM440HF | 소입성보증강 | D | BM#1 | 1635 | 40 | 1636 | 1566 | 35 | 7000 |  | 1 | 0.32 | 17 |  | 0 | 1566 | 1632 | 2.96 | 0 | 0 | 1 | 45 | 60 | Y |  | 2018-04-28 17:00 | 73 | 1087 | 11 | 21 | 29 | 32 | 33 | 33 | 32 | 30 | 30 | 29 | 27 | 25 |  | 25 | 28 | 33 | 25 | 0 | -0.23 | Y | 35.03 | Y | -0.4 |  |  |  | 1.31 |  |  |  | N | N | N | N | 120 | 0.51 | 57 | 84590 | 95820 | 60 | 15600 | 18 | 2 |  | 2018-04-28 17:06 | 1566 | 129 |  | 28 | [16 empty] | 89.61 | 100 | 0 | 0 | 0 |  | 650 |  | 선택 | 해제 | 0 | 0 | 0 |  | 650 |  | 선택 | 해제 | 해제 | 미정 | 미정 | 미정 | 미정 |  | 미정 | BT180180 | H
B45146 | 2018-04-28 | 2 | B |  | 3 | A | AE4130M6 | 합금강 | AE4130M6 | BM#2 | 1590 | 45 | 1656 | 1555 | 41 | 8300 |  | 1 | 0.32 | 19 |  | -2.26 | 1586 | 1644 | 3.34 | 0 | 0 | 21 | 59 | 65 | Y |  | 2018-04-28 17:35 | 83 | 1082 | 30 | 31 | 31 | 31 | 31 | 30 | 29 | 28 | 27 | 25 | 24 | 23 | 21 | 19 | 28 | 31 | 19 | 31 | -0.22 |  | 55.02 | Y | -0.4 |  |  |  | 1.09 |  |  |  | Y | Y | Y | Y | 130 | 0.48 | 66 | 102420 | 104310 | 100 | 14000 | 16 | 2 | 30 | 2018-04-28 17:36 | 1574 | 153 |  | 45 | [16 empty] | 100.56 | 100 | 0 | 0 | 0 |  | 650 | 400 | 선택 | 선택 | 0 | 0 | 0 |  | 650 | 400 | 선택 | 선택 | 해제 | 미정 | 미정 | 미정 | 미정 |  | 미정 | RB215.90 | H
A45189 | 2018-04-28 | 1 | B |  | 5 | A | SCM440HF | 소입성보증강 | D | BM#1 | 1613 | 51 | 1630 | 1563 | 35 | 6400 |  | 1 | 0.3 | 17 |  | 0 | 1567 | 1621 | 1.31 | 0 | 0 | 32 | 16 | 62 | Y |  | 2018-04-28 18:06 | 74 | 1080 | 24 | 26 | 32 | 34 | 35 | 36 | 35 | 34 | 33 | 33 | 31 | 30 | 29 | 27 | 32 | 36 | 27 | 0 | -0.22 | Y | 40.02 | Y | -0.4 |  |  |  | 1.31 |  |  |  | N | N | N | N | 110 | 0.5 | 67 | 101508 | 102630 | 690 | 15300 | 18 | 2 |  | 2018-04-28 18:10 | 1567 | 121 |  | 19 | [16 empty] | 98.36 | 100 | 0 | 0 | 0 |  | 650 |  | 선택 | 해제 | 0 | 0 | 0 |  | 650 |  | 선택 | 해제 | 해제 | 미정 | 미정 | 미정 | 미정 |  | 미정 | BT180180 | H
A45190 | 2018-04-28 | 1 | B |  | 6 | A | SCM440HF | 소입성보증강 | D | BM#1 | 1586 | 40 | 1633 | 1532 | 34 | 7200 |  | 1 | 0.31 | 17 |  | -2.47 | 1555 | 1616 | 2.18 | 0 | 0 | 36 | 52 | 53 | Y |  | 2018-04-28 19:13 | 62 | 1095 | 24 | 27 | 29 | 31 | 31 | 30 | 30 | 29 | 28 | 27 | 25 | 23 |  | 23 | 28 | 31 | 23 | 0 | -0.2 | Y | 40 | Y | -0.4 |  |  |  | 1.53 |  |  |  | N | N | N | N | 100 | 0.51 | 57 | 101508 | 95120 | 1100 | 15700 | 18 | 2 |  | 2018-04-28 19:19 | 1555 | 125 |  | 19 | [16 empty] | 105.52 | 100 | 0 | 0 | 0 |  | 650 |  | 선택 | 해제 | 0 | 0 | 0 |  | 650 |  | 선택 | 해제 | 해제 | 미정 | 미정 | 미정 | 미정 |  | 미정 | BT180180 | H
B45147 | 2018-04-28 | 2 | B |  | 4 | A | AE4130M6 | 합금강 | AE4130M6 | BM#2 | 0 | 50 | 1655 | 1547 | 43 | 9000 |  | 1 | 0.34 | 19 |  | -2.15 | 1579 | 1642 | 2.17 | 0 | 0 | 2 | 61 | 256 | Y |  | 2018-04-28 18:42 | 76 | 1087 | 15 | 20 | 23 | 27 | 28 | 28 | 28 | 27 | 26 | 25 | 24 | 23 | 21 | 21 | 24 | 28 | 21 | 28 | -0.18 | Y | 39.97 | Y | -0.4 |  |  |  | 1 |  |  |  | Y | Y | Y | Y | 120 | 0.48 | 63 | 102420 | 101280 | 100 | 15200 | 16 | 2 | 50 | 2018-04-28 18:41 | 1579 | 153 |  | 47 | [16 empty] | 10242000 | 100 | 0 | 0 | 0 |  | 650 | 400 | 선택 | 선택 | 0 | 0 | 0 |  | 650 | 400 | 선택 | 선택 | 해제 | 미정 | 미정 | 미정 | 미정 |  | 미정 | RB215.90 | H
A45191 | 2018-04-28 | 1 | B |  | 7 | A | SCM440HF | 소입성보증강 | D | BM#1 | 1561 | 42 | 1647 | 1516 | 37 | 8200 |  | 2 | 0.27 | 18 |  | 0 | 1626 | 1626 | 0.38 | 0 |  | 12 | 38 | 43 | Y |  | 2018-04-28 20:03 | 133 | 1078 | 19 | 29 | 37 | 40 | 41 | 40 | 40 | 40 | 39 | 38 | 36 | 35 | 34 | 31 | 36 | 41 | 31 | 40 | -0.22 | Y | 45 | Y | -0.6 |  |  |  | 1.53 |  |  |  | N | N | N | N | 150 | 0.49 | 66 | 101508 | 103570 | -470 | 15700 | 18 | 2 |  | 2018-04-28 20:24 | 1576 | 119 |  | 30 | [16 empty] | 98.46 | 100 | 0 | 0 | 0 |  | 650 |  | 선택 | 해제 | 0 | 0 | 0 |  | 650 |  | 선택 | 해제 | 해제 | 미정 | 미정 | 미정 | 미정 |  | 미정 | BT180180 | H
B45148 | 2018-04-28 | 2 | B |  | 5 | A | AE4130M6 | 합금강 | AE4130M6 | BM#2 | 1628 | 50 | 1644 | 1585 | 42 | 7400 |  | 1 | 0.31 | 19 |  | -2.42 | 1568 | 1635 | 2.4 | 0 | 0 | 37 | 18 | 130 | Y |  | 2018-04-28 19:53 | 65 | 1078 | 17 | 21 | 23 | 26 | 26 | 26 | 26 | 25 | 24 | 23 | 22 | 20 | 19 | 19 | 23 | 26 | 19 | 26 | -0.16 | Y | 45.03 | Y | -0.2 |  |  |  | 1.24 |  |  |  | Y | Y | Y | Y | 110 | 0.48 | 64 | 102420 | 101150 | 100 | 14800 | 16 | 2 | 10 | 2018-04-28 19:54 | 1568 | 151 |  | 42 | [16 empty] | 102.32 | 75 | 0 | 0 | 0 |  | 650 | 400 | 선택 | 선택 | 0 | 0 | 0 |  | 650 | 400 | 선택 | 선택 | 해제 | 미정 | 미정 | 미정 | 미정 |  | 미정 | RB215.90 | H
A45192 | 2018-04-28 | 1 | C |  | 8 | A | SCM440HF | 소입성보증강 | D | BM#1 | 1622 | 42 | 1635 | 1568 | 35 | 6300 |  | 1 | 0.29 | 18 |  | -2.6 | 1562 | 1618 | 1.55 | 0 | 0 | 1 | 46 | 50 | Y |  | 2018-04-28 21:23 | 69 | 1083 | 29 | 31 | 35 | 36 | 36 | 34 | 34 | 33 | 33 | 32 | 31 | 29 |  | 29 | 33 | 36 | 29 | 0 | -0.17 | Y | 40 | Y | -0.4 |  |  |  | 1.58 |  |  |  | N | N | N | N | 140 | 0.49 | 58 | 84590 | 92500 | 30 | 16200 | 18 | 2 |  | 2018-04-28 21:28 | 1562 | 126 |  | 16 | [16 empty] | 91.95 | 100 | 0 | 0 | 0 |  | 650 |  | 선택 | 해제 | 0 | 0 | 0 |  | 650 |  | 선택 | 해제 | 해제 | 미정 | 미정 | 미정 | 미정 |  | 미정 | BT180180 | H
B45149 | 2018-04-28 | 2 | C |  | 6 | A | AE4130M6 | 합금강 | AE4130M6 | BM#2 | 1573 | 45 | 1637 | 1547 | 34 | 6900 |  | 1 | 0.31 | 19 |  | -2.09 | 1573 | 1630 | 2.44 | 0 | 0 | 16 | 12 | 38 | Y |  | 2018-04-28 20:50 | 70 | 1085 | 14 | 21 | 25 | 28 | 29 | 29 | 28 | 28 | 26 | 26 | 25 | 23 | 21 | 21 | 25 | 29 | 21 | 28 | -0.2 | Y | 39.98 | Y | -0.4 |  |  |  | 0.96 |  |  |  | Y | Y | Y | Y | 100 | 0.48 | 64 | 102420 | 101360 | 120 | 15200 | 16 | 2 | 20 | 2018-04-28 21:06 | 1573 | 148 |  | 53 | [16 empty] | 103.14 | 75 | 0 | 0 | 0 |  | 650 | 400 | 선택 | 선택 | 0 | 0 | 0 |  | 650 | 400 | 선택 | 선택 | 해제 | 미정 | 미정 | 미정 | 미정 |  | 미정 | RB215.90 | H
A45193 | 2018-04-28 | 1 | C | TUNDISH교체전 | 9 | A | SCM440HF | 소입성보증강 | D | BM#1 | 1639 | 40 | 1615 | 1584 | 26 | 4500 |  | 3 | 0.3 | 16 |  | -2.74 | 1559 | 1615 | 10.84 | 0 |  | 32 | 17 | 43 | Y |  | 2018-04-28 22:03 | 66 | 1087 | 27 | 24 | 26 | 27 | 27 | 25 | 24 | 24 | 23 |  |  |  |  | 23 | 26 | 27 | 23 | 27 | -0.06 | Y | 40 | Y | -0.2 |  |  |  | 1.49 |  |  |  |  | N | N | N | 130 | 0.51 | 64 | 106938 | 100770 | 2130 | 2000 | 18 | 2 |  | 2018-04-28 22:14 | 1559 | 113 |  | 35 |  |  | 5AD0F49EBFBB4BFDAFD9484EA5DA5703 | BF82C99A6271487EA2C3C2564750B630 | 97FB2F54B1B64418B031115CCE300444 | [11 empty] | 103.92 | 100 | 0 | 3000 | 0 |  | 650 |  | 선택 | 해제 | 0 | 3150 | 0 |  | 650 |  | 선택 | 해제 | 해제 | 미정 | 미정 | 미정 | 미정 |  | 미정 | BT180180 | H
B45150 | 2018-04-28 | 2 | C |  | 7 | B | AE4130M6 | 합금강 | AE4130M6 | BM#2 | 1594 | 59 | 1646 | 1534 | 42 | 8700 |  | 1 | 0.32 | 19 |  | -2.1 | 1581 | 1641 | 2.81 | 0 | 0 | 21 | 60 | 31 | Y |  | 2018-04-28 22:08 | 78 | 1081 | 18 | 29 | 37 | 41 | 43 | 43 | 43 | 42 | 41 | 40 | 39 | 37 | 35 | 35 | 38 | 43 | 35 | 43 | -0.2 | Y | 39.98 | Y | -0.4 |  |  |  | 0.9 |  |  |  | Y | Y | Y | Y | 150 | 0.47 | 64 | 102420 | 100010 | 940 | 15800 | 16 | 2 | 10 | 2018-04-28 22:39 | 1581 | 155 |  | 41 | [16 empty] | 101.51 | 75 | 0 | 0 | 0 |  | 650 | 400 | 선택 | 선택 | 0 | 0 | 0 |  | 650 | 400 | 선택 | 선택 | 해제 | 미정 | 미정 | 미정 | 미정 |  | 미정 | RB215.90 | H
B45151 | 2018-04-28 | 2 | C |  | 8 | A | AE4130M6 | 합금강 | AE4130M6 | BM#2 | 1595 | 48 | 1644 | 1537 | 40 | 8300 |  | 1 | 0.33 | 19 |  | -2.24 | 1574 | 1645 | 3.48 | 0 | 0 | 2 | 62 | 49 | Y |  | 2018-04-28 23:13 | 71 | 1078 | 32 | 33 | 34 | 35 | 34 | 34 | 33 | 32 | 30 | 29 | 27 | 25 |  | 25 | 32 | 35 | 25 | 34 | -0.25 | Y | 40 | Y | -0.4 |  |  |  | 0.85 |  |  |  | Y | Y | Y | Y | 140 | 0.48 | 63 | 102420 | 98710 | 110 | 15000 | 16 | 2 | 20 | 2018-04-28 23:48 | 1574 | 144 |  | 43 | [16 empty] | 10242000 | 75 | 0 | 0 | 0 |  | 650 | 400 | 해제 | 선택 | 0 | 0 | 0 |  | 650 | 400 | 해제 | 선택 | 해제 | 미정 | 미정 | 미정 | 미정 |  | 미정 | RB215.90 | H
A45194 | 2018-04-28 | 1 | C | TUNDISH교체 | 1 | A | SM48CH | 탄소강 | B | BM#1 | 1632 | 39 | 1625 | 1582 | 31 | 5000 |  | 3 | 0.27 | 16 |  | -2.47 | 1576 | 1625 | 0 | 7.69 |  | 36 | 53 | 63 | Y |  | 2018-04-28 23:01 | 85 | 1091 | -108 | 22 | 18 | 36 | 40 | 41 | 41 | 43 | 45 | 40 | 36 | 43 |  | 43 | 33 | 45 | 36 | 0 | -0.9 |  | 10 | Y | 1.4 |  | 2.06 | 2.06 | [5 empty] | N | N | N | 150 | 0.47 | 62 | 84590 | 99900 | 6510 | 16200 | 15 | 1 |  | 2018-04-28 23:18 | 1576 | 136 |  | 61 |  | *T/D플럭스 유15 용120KG | [14 empty] | 79.13 | 100 | 1000 | 0 | 0 |  | 650 |  | 선택 | 해제 | 1000 | 0 | 0 |  | 650 |  | 선택 | 해제 | 해제 | 미정 | 미정 | 선택 | 미정 |  | 미정 | BT180180 | H
B45152 | 2018-04-28 | 2 | C |  | 9 | A | AE4130M6 | 합금강 | AE4130M6 | BM#2 | 1574 | 49 | 1657 | 1515 | 43 | 8600 |  | 1 | 0.33 | 19 |  | 0 | 1573 | 1642 | 2.83 | 0 | 0 | 37 | 19 | 38 | Y |  | 2018-04-29 00:36 | 70 | 1085 | 21 | 31 | 37 | 41 | 42 | 42 | 42 | 41 | 39 | 38 | 37 | 35 | 32 | 32 | 37 | 42 | 32 | 42 | -0.25 | Y | 40.03 | Y | -0.6 |  |  |  | 0.83 |  |  |  | Y | Y | Y | Y | 130 | 0.47 | 62 | 102420 | 97140 | 70 | 14400 | 16 | 2 | 10 | 2018-04-29 00:53 | 1573 | 129 |  | 26 | 19 | [15 empty] | 107.02 | 75 | 0 | 0 | 0 |  | 650 | 400 | 선택 | 선택 | 0 | 0 | 0 |  | 650 | 400 | 선택 | 선택 | 해제 | 미정 | 미정 | 미정 | 미정 |  | 미정 | RB215.90 | H
A45195 | 2018-04-28 | 1 | C |  | 2 | A | SM48CH | 탄소강 | B | BM#1 | 1605 | 42 | 1599 | 1556 | 35 | 4600 |  | 3 | 0.27 | 17 |  | -1.49 | 1569 | 1599 | 0 | 8.46 |  | 12 | 39 | 50 | Y |  | 2018-04-29 00:07 | 78 | 1095 | 40 | 42 | 36 | 37 | 37 | 36 | 36 | 34 | 26 | 22 | 19 | 19 | 15 | 15 | 31 | 37 | 15 | 36 | -0.49 | Y | 45 | Y | -0.8 | [8 empty] | N | N | N | 140 | 0.5 | 61 | 101508 | 94450 | 6900 | 15400 | 15 | 1 |  | 2018-04-29 00:32 | 1569 | 133 |  | 58 | [16 empty] | 100.06 | 100 | 0 | 0 | 0 |  | 650 |  | 선택 | 해제 | 0 | 0 | 0 |  | 650 |  | 선택 | 해제 | 해제 | 미정 | 미정 | 선택 | 미정 |  | 미정 | BT180180 | H
A45196 | 2018-04-28 | 1 | C |  | 3 | A | SM48CH | 탄소강 | B | BM#1 | 1602 | 53 | 1614 | 1538 | 30 | 5000 |  | 3 | 0.27 | 16 |  | -2.57 | 1562 | 1614 | 0 | 6.45 |  | 1 | 47 | 50 | Y |  | 2018-04-29 01:20 | 71 | 1087 | 16 | 21 | 23 | 27 | 28 | 30 | 32 | 34 | 34 | 34 | 34 | 34 |  | 34 | 28 | 34 | 34 | 34 | 0 |  | 20.03 | Y | 0 | [8 empty] | N | N | N | 130 | 0.51 | 55 | 84590 | 92150 | 6940 | 15800 | 15 | 1 |  | 2018-04-29 01:40 | 1562 | 139 |  | 47 | [16 empty] | 85.32 | 100 | 0 | 0 | 0 |  | 650 |  | 선택 | 해제 | 0 | 0 | 0 |  | 650 |  | 선택 | 해제 | 해제 | 미정 | 미정 | 선택 | 미정 |  | 미정 | BT180180 | H
B45153 | 2018-04-28 | 2 | C |  | 10 | A | AE4130M6 | 합금강 | AE4130M6 | BM#2 | 1592 | 49 | 1634 | 1527 | 40 | 8100 |  | 1 | 0.31 | 19 |  | -2.01 | 1574 | 1629 | 1.93 | 0 | 0 | 16 | 13 | 56 | Y |  | 2018-04-29 01:34 | 71 | 1096 | 28 | 34 | 38 | 39 | 39 | 39 | 38 | 37 | 36 | 34 | 32 | 31 | 29 | 29 | 35 | 39 | 29 | 39 | -0.22 | Y | 45 | Y | -0.4 |  |  |  | 1.1 |  |  |  | Y | Y | Y | Y | 120 | 0.48 | 64 | 102420 | 100580 | 70 | 16400 | 16 | 2 | 20 | 2018-04-29 01:55 | 1574 | 130 |  | 33 | [16 empty] | 102.37 | 75 | 0 | 0 | 0 |  | 650 | 400 | 선택 | 선택 | 0 | 0 | 0 |  | 650 | 400 | 선택 | 선택 | 해제 | 미정 | 미정 | 미정 | 선택 | 9 | 미정 | RB215.90 | H
A45197 | 2018-04-28 | 1 | C |  | 4 | A | SM48CH | 탄소강 | B | BM#1 | 1588 | 40 | 1607 | 1588 | 31 | 3600 |  | 3 | 0.27 | 17 |  | -2.09 | 1565 | 1607 | 0 | 8.84 |  | 32 | 18 | 78 | Y |  | 2018-04-29 02:32 | 74 | 1102 | 33 | 36 | 38 | 39 | 39 | 39 | 39 | 39 | 38 | 37 | 36 | 35 |  | 35 | 37 | 39 | 35 | 39 | -0.1 | Y | 40 | Y | -0.2 | [8 empty] | N | N | N | 120 | 0.5 | 60 | 101508 | 96150 | 7000 | 15300 | 15 | 1 |  | 2018-04-29 02:39 | 1565 | 105 |  | 32 | 25 | *자동온도1529℃ 수동온도1529℃ | [14 empty] | 98.41 | 100 | 0 | 0 | 0 |  | 650 |  | 선택 | 해제 | 0 | 0 | 0 |  | 650 |  | 선택 | 해제 | 해제 | 미정 | 미정 | 선택 | 미정 |  | 미정 | BT180180 | H
B45154 | 2018-04-28 | 2 | C |  | 11 | A | AE4130M6 | 합금강 | AE4130M6 | BM#2 | 1556 | 45 | 1635 | 1515 | 40 | 7800 |  | 1 | 0.3 | 20 |  | -2.39 | 1566 | 1631 | 2.49 | 0 | 0 | 21 | 61 | 44 | Y |  | 2018-04-29 02:45 | 63 | 1082 | 24 | 27 | 31 | 33 | 33 | 32 | 32 | 31 | 30 | 29 | 27 | 26 | 24 | 24 | 29 | 33 | 24 | 0 | -0.2 | Y | 45 | Y | -0.4 |  |  |  | 0.85 |  |  |  | Y | Y | Y | Y | 110 | 0.48 | 60 | 102420 | 95730 | 20 | 15500 | 16 | 2 | 30 | 2018-04-29 03:05 | 1566 | 123 |  | 29 | [16 empty] | 109.25 | 75 | 0 | 0 | 0 |  | 650 | 400 | 선택 | 선택 | 0 | 0 | 0 |  | 650 | 400 | 선택 | 선택 | 해제 | 미정 | 미정 | 미정 | 미정 |  | 미정 | RB215.90 | H
A45198 | 2018-04-28 | 1 | C |  | 5 | A | SM48CH | 탄소강 | B | BM#1 | 1588 | 39 | 1607 | 1592 | 27 | 3800 |  | 3 | 0.27 | 17 |  | -2.24 | 1560 | 1607 | 0 | 11.69 |  | 36 | 54 | 65 | Y |  | 2018-04-29 03:30 | 69 | 1102 | 34 | 33 | 32 | 32 | 32 | 32 | 31 | 29 | 29 | 28 | 27 | 26 | 25 | 25 | 30 | 32 | 25 | 32 | -0.14 |  | 49.98 | Y | -0.2 | [8 empty] | N | N | N | 110 | 0.5 | 60 | 101508 | 98150 | 6650 | 16300 | 15 | 1 |  | 2018-04-29 03:55 | 1560 | 102 |  | 35 | [16 empty] | 96.54 | 100 | 0 | 0 | 0 |  | 650 |  | 선택 | 해제 | 0 | 0 | 0 |  | 650 |  | 선택 | 해제 | 해제 | 미정 | 미정 | 선택 | 미정 |  | 미정 | BT180180 | H
B45155 | 2018-04-28 | 2 | C |  | 12 | A | AE4130M6 | 합금강 | AE4130M6 | BM#2 | 1552 | 51 | 1647 | 1535 | 41 | 8200 |  | 1 | 0.31 | 19 |  | -1.97 | 1575 | 1628 | 2.88 | 0 | 0 | 2 | 63 | 51 | Y |  | 2018-04-29 04:01 | 72 | 1084 | 31 | 37 | 39 | 41 | 41 | 41 | 40 | 39 | 38 | 37 | 36 | 35 | 33 | 33 | 38 | 41 | 33 | 41 | -0.18 | Y | 45 | Y | -0.4 |  |  |  | 1.13 |  |  |  | Y | Y | Y | Y | 100 | 0.47 | 68 | 102420 | 105600 | 10 | 16500 | 16 | 2 | 10 | 2018-04-29 04:08 | 1575 | 121 |  | 16 | [16 empty] | 97.54 | 100 | 0 | 0 | 0 |  | 650 | 400 | 선택 | 선택 | 0 | 0 | 0 |  | 650 | 400 | 선택 | 선택 | 해제 | 미정 | 미정 | 미정 | 미정 |  | 미정 | RB215.90 | H
A45199 | 2018-04-28 | 1 | A |  | 6 | A | SM48CH | 탄소강 | B | BM#1 | 1614 | 41 | 1594 | 1553 | 29 | 4600 |  | 3 | 0.26 | 17 |  | -1.7 | 1558 | 1594 | 0 | 9.24 |  | 12 | 40 | 54 | Y |  | 2018-04-29 04:36 | 67 | 1066 | 24 | 24 | 24 | 24 | 23 | 23 | 22 | 22 | 21 | 19 | 19 | 18 |  | 18 | 22 | 24 | 18 | 24 | -0.13 |  | 45 | Y | -0.2 | [8 empty] | N | N | Y | 100 | 0.52 | 59 | 101508 | 96750 | 6930 | 15800 | 15 | 1 |  | 2018-04-29 04:50 | 1558 | 100 |  | 32 | [16 empty] | 97.84 | 100 | 0 | 0 | 0 |  | 650 |  | 선택 | 해제 | 0 | 0 | 0 |  | 650 |  | 선택 | 해제 | 해제 | 미정 | 미정 | 선택 | 미정 |  | 미정 | BT180180 | H
B45156 | 2018-04-28 | 2 | A |  | 13 | A | AE4130M6 | 합금강 | AE4130M6 | BM#2 | 1555 | 51 | 1634 | 1535 | 43 | 8300 |  | 1 | 0.31 | 19 |  | -2.1 | 1571 | 1627 | 2.41 | 0 | 0 | 37 | 20 | 64 | Y |  | 2018-04-29 05:11 | 68 | 1089 | 30 | 35 | 38 | 40 | 40 | 40 | 39 | 38 | 36 | 36 | 34 | 33 | 31 | 30 | 36 | 40 | 30 | 40 | -0.2 | Y | 50 | Y | -0.2 |  |  |  | 0.99 |  |  |  | Y | Y | Y | Y | 140 | 0.47 | 68 | 102420 | 104770 | 90 | 15900 | 16 | 2 |  | 2018-04-29 05:20 | 1571 | 122 |  | 16 | [16 empty] | 98.91 | 100 | 0 | 0 | 0 |  | 650 | 400 | 선택 | 선택 | 0 | 0 | 0 |  | 650 | 400 | 선택 | 선택 | 해제 | 미정 | 미정 | 미정 | 미정 |  | 미정 | RB215.90 | H
A45200 | 2018-04-28 | 1 | A |  | 7 | A | SM48CH | 탄소강 | B | BM#1 | 1636 | 39 | 1616 | 1570 | 27 | 4300 |  | 3 | 0.28 | 19 |  | -2.15 | 1568 | 1616 | 0 | 18.05 |  | 19 | 1 | 15226 | Y |  | 2018-04-29 05:43 | 77 | 1060 | 17 | 25 | 28 | 30 | 30 | 29 | 29 | 29 | 29 | 28 | 28 | 27 |  | 27 | 27 | 30 | 27 | 29 | -0.06 | Y | 39.98 | Y | -0.2 | [8 empty] | N | N | N | 150 | 0.51 | 59 | 84590 | 96300 | 6850 | 15500 | 15 | 1 |  | 2018-04-29 05:50 | 1568 | 91 |  | 25 | [16 empty] | 81.89 | 100 | 0 | 0 | 0 |  | 650 |  | 선택 | 해제 | 0 | 0 | 0 |  | 650 |  | 선택 | 해제 | 해제 | 미정 | 미정 | 선택 | 미정 |  | 미정 | BT180180 | H
B45157 | 2018-04-28 | 2 | A |  | 14 | A | AE4130M6 | 합금강 | AE4130M6 | BM#2 | 1556 | 44 | 1634 | 1524 | 39 | 7700 |  | 1 | 0.25 | 18 |  | -2.07 | 1561 | 1621 | 2.78 | 0 | 0 | 16 | 14 | 67 | Y |  | 2018-04-29 06:31 | 58 | 1084 | 27 | 30 | 32 | 33 | 33 | 33 | 31 | 31 | 30 | 28 | 27 | 26 | 24 | 24 | 30 | 33 | 24 | 33 | -0.2 | Y | 45 | Y | -0.4 |  |  |  | 1.22 |  |  |  | Y | Y | Y | Y | 140 | 0.48 | 61 | 102420 | 97340 | 110 | 15900 | 16 | 2 |  | 2018-04-29 06:29 | 1561 | 117 |  | 7 | [16 empty] | 106.41 | 100 | 0 | 0 | 0 |  | 650 | 400 | 선택 | 선택 | 0 | 0 | 0 |  | 650 | 400 | 선택 | 선택 | 해제 | 미정 | 미정 | 미정 | 미정 |  | 미정 | RB215.90 | H
A45201 | 2018-04-28 | 1 | A |  | 8 | A | SM48CH | 탄소강 | B | BM#1 | 1618 | 40 | 1593 | 1551 | 27 | 4200 |  | 3 | 0.26 | 17 |  | -1.76 | 1556 | 1593 | 0 | 10.25 |  | 32 | 19 | 65 | Y |  | 2018-04-29 06:41 | 65 | 1098 | 26 | 25 | 24 | 23 | 22 | 22 | 21 | 22 | 21 | 19 | 19 | 18 | 16 | 16 | 21 | 24 | 16 | 22 | -0.16 | Y | 50 | Y | -0.4 | [8 empty] | N | N | N | 140 | 0.51 | 65 | 102784 | 97950 | 7000 | 2000 | 15 | 1 |  | 2018-04-29 06:51 | 1556 | 93 |  | 26 |  |  | CD605493B29E4D69A1E60584FBA7EF95 | 5BC66202F41A49FEB72B4D86631E058F | 72414108CDDB4F5AB099205A5F394446 | [11 empty] | 97.94 | 100 | 0 | 3000 | 0 |  | 650 |  | 선택 | 해제 | 0 | 3000 | 0 |  | 650 |  | 선택 | 해제 | 해제 | 미정 | 미정 | 선택 | 미정 |  | 미정 | BT180180 | H
B45158 | 2018-04-28 | 2 | A |  | 15 | A | AE4130M6 | 합금강 | AE4130M6 | BM#2 | 1582 | 44 | 1625 | 1537 | 38 | 7400 |  | 1 | 0.24 | 18 |  | -2.04 | 1568 | 1617 | 2.82 | 0 | 0 | 21 | 62 | 79 | Y |  | 2018-04-29 07:23 | 65 | 1082 | 21 | 24 | 28 | 29 | 29 | 29 | 29 | 28 | 26 | 25 | 24 | 23 | 21 | 21 | 26 | 29 | 21 | 29 | -0.18 | Y | 45 | Y | -0.4 |  |  |  | 1.44 |  |  |  | Y | Y | Y | Y | 130 | 0.48 | 65 | 102420 | 103360 | 20 | 16200 | 16 | 2 |  | 2018-04-29 07:31 | 1568 | 117 |  | 20 | [16 empty] | 100.96 | 100 | 0 | 0 | 0 |  | 650 | 400 | 선택 | 선택 | 0 | 0 | 0 |  | 650 | 400 | 선택 | 선택 | 해제 | 미정 | 미정 | 미정 | 미정 |  | 미정 | RB215.90 | H
A45202 | 2018-04-29 | 1 | A | TUNDISH교체 | 1 | A | STB2 | 베어링강 | STB (SF) | BM#1 | 1587 | 44 | 1581 | 1534 | 40 | 6500 |  | 3 | 0.26 | 26 |  | -1.71 | 1540 | 1590 | 12.43 | 0 |  | 36 | 55 | 64 | Y |  | 2018-04-29 08:03 | 84 | 1104 | 30 | 24 | 29 | 30 | 32 | 33 | 35 | 34 | 37 | 36 | 36 |  |  | 36 | 32 | 37 | 36 | 0 | -0.1 |  | 9.98 | Y | 0 |  | 1.98 | 1.98 | [5 empty] | N | N | M | 230 | 0.47 | 57 | 101508 | 99550 | 8000 | 16100 | 11 | 2 |  | 2018-04-29 08:10 | 1540 | 120 |  | 34 |  | *T/D플럭스 유15 용275KG *L/D잔강 8TON에 슬라그 나옴 잔강 이월 미실시 | [14 empty] | 94.38 | 100 | 1500 | 0 | 0 |  | 650 |  | 선택 | 해제 | 1500 | 0 | 0 |  | 650 |  | 선택 | 해제 | 선택 | 미정 | 미정 | 해제 | 미정 |  | 미정 | BT180180 | H
B45159 | 2018-04-29 | 2 | A |  | 16 | A | AE4130M6 | 합금강 | AE4130M6 | BM#2 | 1583 | 42 | 1635 | 1556 | 35 | 7000 |  | 1 | 0.28 | 18 |  | -2.3 | 1561 | 1628 | 3.11 | 0 | 0 | 2 | 64 | 63 | Y |  | 2018-04-29 08:34 | 58 | 1095 | 17 | 23 | 28 | 30 | 31 | 30 | 30 | 28 | 27 | 27 | 26 | 25 | 24 | 23 | 26 | 31 | 23 | 30 | -0.18 | Y | 45 | Y | -0.2 |  |  |  | 1.18 |  |  |  | Y | Y | Y | Y | 120 | 0.48 | 68 | 102420 | 106550 | 30 | 15900 | 16 | 2 |  | 2018-04-29 08:35 | 1561 | 117 |  | 16 | [16 empty] | 97.64 | 100 | 0 | 0 | 0 |  | 650 | 400 | 선택 | 선택 | 0 | 0 | 0 |  | 650 | 400 | 선택 | 선택 | 해제 | 미정 | 미정 | 미정 | 미정 |  | 미정 | RB215.90 | H
A45203 | 2018-04-29 | 1 | A |  | 2 | A | STB2 | 베어링강 | STB (SF) | BM#1 | 1582 | 41 | 1581 | 1539 | 33 | 5400 |  | 3 | 0.27 | 25 |  | -1.43 | 1526 | 1567 | 15.07 | 0 |  | 12 | 41 | 78 | Y |  | 2018-04-29 09:19 | 70 | 1088 | 36 | 28 | 25 | 24 | 24 | 23 | 22 | 22 | 22 | 22 | 21 | 21 | 21 | 21 | 24 | 25 | 21 | 22 | -0.08 |  | 50 | Y | 0 |  |  |  | 1.3 |  |  |  |  | N | N | Y | 220 | 0.48 | 63 | 84590 | 93030 | 7100 | 15700 | 11 | 2 |  | 2018-04-29 09:22 | 1540 | 115 |  | 16 | [16 empty] | 84.04 | 100 | 0 | 0 | 0 |  | 650 |  | 선택 | 해제 | 0 | 0 | 0 |  | 605 |  | 선택 | 해제 | 선택 | 미정 | 미정 | 선택 | 미정 |  | 미정 | BT180180 | H
B45160 | 2018-04-29 | 2 | A | TUNDISH교체전 | 17 | A | AE4130M6 | 합금강 | AE4130M6 | BM#2 | 1588 | 42 | 1636 | 1545 | 37 | 7400 |  | 1 | 0.31 | 18 |  | -2.55 | 1567 | 1637 | 4.76 | 0 | 0 | 37 | 21 | 63 | Y |  | 2018-04-29 09:35 | 64 | 1092 | 20 | 26 | 28 | 30 | 30 | 31 | 30 | 30 | 30 | 29 | 28 | 26 | 25 | 25 | 28 | 31 | 25 | 30 | -0.17 | Y | 35 | Y | -0.2 |  |  |  | 1.03 |  |  |  |  | N | N | M | 110 | 0.48 | 61 | 102634 | 97240 | 860 | 2000 | 16 | 2 |  | 2018-04-29 09:40 | 1567 | 127 |  | 26 |  |  | 29B4D2FCF9AF4CDDBFAEB4AE188ECB8C | 5AAA6CED4A19429EA79AB74D924BB493 | 2C692222349C47018C7A6CCD483F4CF3 | 6E981F5B102E45E9AF5A3DBD5E0A9B8B | [10 empty] | 104.62 | 100 | 0 | 3218 | 0 |  | 650 | 400 | 선택 | 선택 | 0 | 3954 | 0 |  | 650 | 400 | 선택 | 선택 | 해제 | 미정 | 미정 | 미정 | 미정 |  | 미정 | RB215.90 | H
A45204 | 2018-04-29 | 1 | A |  | 3 | A | STB2 | 베어링강 | STB (SF) | BM#1 | 1575 | 41 | 1559 | 1540 | 35 | 5400 |  | 3 | 0.27 | 27 |  | -1.54 | 1522 | 1569 | 16.5 | 0 |  | 19 | 2 | 77 | Y |  | 2018-04-29 10:28 | 66 | 1084 | 20 | 22 | 23 | 22 | 21 | 21 | 20 | 19 | 18 | 17 | 17 | 17 |  | 17 | 20 | 23 | 17 | 17 | -0.13 |  | 44.97 | Y | 0 |  |  |  | 1.29 |  |  |  |  | N | N | Y | 210 | 0.48 | 60 | 84590 | 94150 | 7000 | 15600 | 11 | 2 |  | 2018-04-29 10:29 | 1522 | 102 |  | 11 | [16 empty] | 83.63 | 100 | 0 | 0 | 0 |  | 650 |  | 선택 | 해제 | 0 | 0 | 0 |  | 650 |  | 선택 | 해제 | 선택 | 미정 | 미정 | 선택 | 미정 |  | 미정 | BT180180 | H
B45161 | 2018-04-29 | 2 | A | TUNDISH교체 | 1 | A | SM45CB | 탄소강 | SM45C | BM#2 | 1558 | 47 | 1675 | 1566 | 36 | 6800 |  | 1 | 0.3 | 20 |  | 0.67 | 1584 | 1568 | 3.02 | 3.02 | 0 | 16 | 15 | 59 | Y |  | 2018-04-29 10:44 | 91 | 1095 | -359 | -122 | 32 | 38 | 29 | 33 | 35 | 39 | 41 | 42 | 43 | 44 | 44 | 44 | 39 | 44 | 44 | 0 | 0 |  | 5 | Y | 0 |  | 1.88 | 1.81 | [5 empty] | N | N | N | 150 | 0.48 | 55 | 134928 | 90780 | 1150 | 16000 | 9 | 1 |  | 2018-04-29 10:44 | 1584 | 158 |  | 47 |  | *턴디쉬 플럭스 120KG/15KG *슬리브 롱노즐 사용 *연연주 혼탕부 306~308.406~408 | [14 empty] | 149.17 | 100 | 700 | 0 | 0 |  | 650 | 400 | 선택 | 해제 | 700 | 0 | 0 |  | 650 | 400 | 선택 | 해제 | 해제 | 미정 | 미정 | 미정 | 미정 |  | 미정 | RB120.00 | C
A45205 | 2018-04-29 | 1 | A |  | 4 | A | STB2 | 베어링강 | STB (SF) | BM#1 | 1596 | 40 | 1573 | 1548 | 33 | 5100 |  | 3 | 0.26 | 25 |  | -1.17 | 1518 | 1556 | 13.46 | 0 |  | 32 | 20 | 84 | Y |  | 2018-04-29 11:20 | 62 | 1086 | 17 | 18 | 19 | 19 | 19 | 16 | 16 | 16 | 15 | 14 | 14 | 13 | 13 | 13 | 16 | 19 | 13 | 19 | -0.12 |  | 50 | Y | 0 |  |  |  | 1.37 |  |  |  |  | N | N | Y | 200 | 0.48 | 61 | 101508 | 93710 | 7030 | 15600 | 11 | 2 |  | 2018-04-29 11:28 | 1518 | 104 |  | 21 | [16 empty] | 100.8 | 100 | 0 | 0 | 0 |  | 650 |  | 선택 | 해제 | 0 | 0 | 0 |  | 650 |  | 선택 | 해제 | 선택 | 미정 | 미정 | 선택 | 미정 |  | 미정 | BT180180 | H
B45162 | 2018-04-29 | 2 | A |  | 2 | A | SM45CR2 | 탄소강 | SM45CR2 | BM#2 | 1535 | 42 | 1645 | 1545 | 38 | 7100 |  | 1 | 0.69 | 15 |  | 0 | 1572 | 1638 | 0 | 5.27 | 0 | 21 | 63 | 57 | Y |  | 2018-04-29 11:52 | 78 | 1087 | 42 | 38 | 36 | 34 | 33 | 34 | 32 | 32 | 31 | 30 | 29 | 27 | 25 | 25 | 33 | 36 | 25 | 0 | -0.22 |  | 50.02 | Y | -0.4 | [8 empty] | N | N | N | 140 | 0.5 | 60 | 50814 | 98960 | 100 | 15500 | 9 | 1 |  | 2018-04-29 12:04 | 1572 | 140 |  | 36 |  | *연연주 혼탕부 301.401 | [14 empty] | 51.33 | 100 | 0 | 0 | 0 |  | 650 | 400 | 선택 | 선택 | 0 | 0 | 0 |  | 650 | 400 | 선택 | 선택 | 해제 | 미정 | 미정 | 미정 | 미정 |  | 미정 | RB150.00 | H
A45206 | 2018-04-29 | 1 | A |  | 5 | A | STB2 | 베어링강 | STB (SF) | BM#1 | 1614 | 42 | 1563 | 1555 | 35 | 5300 |  | 3 | 0.26 | 27 |  | -1.38 | 1521 | 1563 | 10.53 | 0 |  | 22 | 39 | 1049 | Y |  | 2018-04-29 12:21 | 65 | 1060 | 11 | 12 | 14 | 15 | 16 | 16 | 15 | 14 | 14 | 14 | 13 | 12 | 12 | 12 | 14 | 16 | 12 | 14 | -0.1 | Y | 39.98 | Y | 0 |  |  |  | 1.31 |  |  |  |  | N | N | Y | 190 | 0.48 | 62 | 101508 | 96820 | 7070 | 15800 | 11 | 2 |  | 2018-04-29 12:31 | 1521 | 108 |  | 23 |  | *STR#1,2 LOOP6번 표면과냉 비수량 50% 줄임 | [14 empty] | 97.74 | 100 | 0 | 0 | 0 |  | 650 |  | 선택 | 해제 | 0 | 0 | 0 |  | 650 |  | 선택 | 해제 | 선택 | 미정 | 미정 | 선택 | 미정 |  | 미정 | BT180180 | H
B45163 | 2018-04-29 | 2 | B |  | 3 | A | SM45CR2 | 탄소강 | SM45CR2 | BM#2 | 1605 | 41 | 1635 | 1544 | 36 | 6900 |  | 1 | 0.34 | 15 |  | -2.34 | 1578 | 1633 | 0 | 4 | 0 | 2 | 65 | 54 | Y |  | 2018-04-29 12:50 | 84 | 1099 | 22 | 28 | 32 | 35 | 36 | 36 | 35 | 34 | 33 | 32 | 31 | 30 | 27 | 27 | 32 | 36 | 27 | 0 | -0.22 | Y | 40 | Y | -0.6 | [8 empty] | N | N | N | 130 | 0.5 | 63 | 99932 | 104180 | 400 | 15200 | 9 | 1 | 30 | 2018-04-29 13:24 | 1578 | 142 |  | 41 | [16 empty] | 95.17 | 100 | 0 | 0 | 0 |  | 650 | 400 | 선택 | 선택 | 0 | 0 | 0 |  | 650 | 400 | 선택 | 선택 | 해제 | 미정 | 미정 | 미정 | 미정 |  | 미정 | RB150.00 | H
A45207 | 2018-04-29 | 1 | B |  | 6 | A | STB2 | 베어링강 | STB (SF) | BM#1 | 1579 | 41 | 1565 | 1535 | 34 | 5500 |  | 3 | 0.27 | 26 |  | 0 | 1563 | 1563 | 10.41 | 0 |  | 12 | 42 | 61 | Y |  | 2018-04-29 13:31 | 107 | 1086 | 11 | 18 | 23 | 25 | 26 | 26 | 25 | 24 | 24 | 24 | 24 | 23 | 23 | 23 | 23 | 26 | 23 | 24 | -0.03 | Y | 45 | Y | 0 |  |  |  | 1.23 |  |  |  |  | N | N | Y | 180 | 0.48 | 66 | 100949 | 101490 | 7090 | 15900 | 11 | 2 |  | 2018-04-29 13:36 | 1527 | 99 |  | 16 |  | *STR#1,2 LOOP6번 표면과냉 비수량 50% 줄임 | [14 empty] | 93.04 | 100 | 0 | 0 | 0 |  | 650 |  | 선택 | 해제 | 0 | 0 | 0 |  | 650 |  | 선택 | 해제 | 선택 | 미정 | 미정 | 선택 | 미정 |  | 미정 | BT180180 | H
B45164 | 2018-04-29 | 2 | B |  | 4 | A | SM45CR2 | 탄소강 | SM45CR2 | BM#2 | 1588 | 44 | 1635 | 1544 | 36 | 7000 |  | 1 | 0.29 | 16 |  | -2.25 | 1568 | 1637 | 0 | 8.7 | 0 | 37 | 22 | 53 | Y |  | 2018-04-29 14:03 | 74 | 1093 | 23 | 27 | 33 | 35 | 36 | 36 | 35 | 35 | 33 | 32 | 30 | 28 | 25 | 25 | 32 | 36 | 25 | 35 | -0.27 | Y | 40 | Y | -0.6 | [7 empty] | N | N | N | N | 120 | 0.5 | 63 | 99084 | 105620 | 30 | 14300 | 9 | 1 | 35 | 2018-04-29 14:26 | 1568 | 144 |  | 36 | [16 empty] | 94.32 | 100 | 0 | 0 | 0 |  | 650 | 400 | 선택 | 선택 | 0 | 0 | 0 |  | 650 | 400 | 선택 | 선택 | 해제 | 미정 | 미정 | 미정 | 미정 |  | 미정 | RB150.00 | H
A45208 | 2018-04-29 | 1 | B |  | 7 | A | STB2 | 베어링강 | STB (SF) | BM#1 | 1625 | 47 | 1557 | 1562 | 32 | 5200 |  | 3 | 0.26 | 26 |  | -1.44 | 1517 | 1559 | 11.8 | 0 |  | 19 | 3 | 66 | Y |  | 2018-04-29 14:36 | 61 | 1089 | 22 | 23 | 23 | 23 | 23 | 21 | 20 | 20 | 19 | 18 | 18 | 18 | 17 | 17 | 20 | 23 | 17 | 23 | -0.12 |  | 50.02 | Y | -0.2 |  |  |  | 1.06 |  |  |  |  | N | N | Y | 230 | 0.48 | 64 | 101508 | 99510 | 6740 | 15600 | 11 | 2 |  | 2018-04-29 14:42 | 1517 | 106 |  | 18 |  | *STR#1,2 LOOP6번 표면과냉 비수량 50% 줄임 | [14 empty] | 95.4 | 100 | 0 | 0 | 0 |  | 650 |  | 선택 | 해제 | 0 | 0 | 0 |  | 650 |  | 선택 | 해제 | 선택 | 미정 | 미정 | 선택 | 미정 |  | 미정 | BT180180 | H
B45165 | 2018-04-29 | 2 | B |  | 5 | A | SM45CR2 | 탄소강 | SM45CR2 | BM#2 | 1619 | 67 | 1605 | 1574 | 36 | 6800 |  | 1 | 0.32 | 16 |  | -1.8 | 1568 | 1617 | 0 | 2.54 | 0 | 16 | 16 | 34 | Y |  | 2018-04-29 15:17 | 74 | 1098 | 21 | 29 | 32 | 34 | 35 | 35 | 34 | 33 | 32 | 31 | 29 | 27 | 24 | 24 | 31 | 35 | 24 | 0 | -0.27 | Y | 40 | Y | -0.6 | [7 empty] | N | N | N | N | 110 | 0.51 | 63 | 99084 | 104910 | 50 | 14800 | 9 | 1 | 50 | 2018-04-29 15:21 | 1568 | 150 |  | 27 | [16 empty] | 94.68 | 100 | 0 | 0 | 0 |  | 650 | 400 | 선택 | 선택 | 0 | 0 | 0 |  | 650 | 400 | 선택 | 선택 | 해제 | 미정 | 미정 | 미정 | 미정 |  | 미정 | RB150.00 | H
A45209 | 2018-04-29 | 1 | B |  | 8 | A | STB2 | 베어링강 | STB (SF) | BM#1 | 1615 | 40 | 1559 | 1534 | 31 | 4900 |  | 3 | 0.26 | 28 |  | -1.3 | 1520 | 1561 | 12.19 | 0 |  | 32 | 21 | 78 | Y |  | 2018-04-29 15:29 | 64 | 1083 | 15 | 18 | 21 | 22 | 22 | 22 | 22 | 21 | 21 | 20 | 19 | 19 | 19 | 19 | 20 | 22 | 19 | 22 | -0.06 | Y | 45 | Y | 0 |  |  |  | 1.03 |  |  |  |  | N | N | Y | 220 | 0.48 | 64 | 101508 | 99240 | 7010 | 14200 | 11 | 2 |  | 2018-04-29 15:38 | 1520 | 106 |  | 31 |  | *STR#1,2 LOOP6번 표면과냉 비수량 50% 줄임 *L/D강제개공으로 나탕주입 이상재등록ID:106.206 | [14 empty] | 95.54 | 100 | 0 | 0 | 0 |  | 650 |  | 선택 | 해제 | 0 | 0 | 0 |  | 650 |  | 선택 | 해제 | 선택 | 미정 | 미정 | 선택 | 미정 |  | 미정 | BT180180 | H
B45166 | 2018-04-29 | 2 | B |  | 6 | A | SM45CR2 | 탄소강 | SM45CR2 | BM#2 | 1617 | 42 | 1625 | 1576 | 28 | 5700 |  | 1 | 0.34 | 16 |  | -2.13 | 1562 | 1615 | 0 | 4.85 | 0 | 21 | 64 | 49 | Y |  | 2018-04-29 16:05 | 68 | 1088 | 19 | 20 | 23 | 25 | 26 | 26 | 25 | 25 | 24 | 23 | 21 | 20 | 18 | 14 | 22 | 26 | 14 | 25 | -0.24 | Y | 50.43 | Y | -0.4 | [7 empty] | N | N | N | N | 100 | 0.43 | 70 | 99508 | 100640 | 80 | 16300 | 9 | 1 | 10 | 2018-04-29 16:08 | 1562 | 139 |  | 46 |  | * 전공정 요청으로 감속주입 0.43( LF 성분오버 ) | [14 empty] | 99.36 | 100 | 0 | 0 | 0 |  | 650 | 400 | 선택 | 선택 | 0 | 0 | 0 |  | 650 | 400 | 선택 | 선택 | 해제 | 미정 | 미정 | 미정 | 미정 |  | 미정 | RB150.00 | C
A45210 | 2018-04-29 | 1 | B |  | 9 | A | STB2 | 베어링강 | STB (SF) | BM#1 | 1585 | 41 | 1568 | 1534 | 37 | 5800 |  | 3 | 0.26 | 27 |  | -1.41 | 1516 | 1559 | 11.76 | 0 |  | 22 | 40 | 80 | N | 1 | 2018-04-29 16:34 | 60 | 1065 | 16 | 15 | 15 | 16 | 16 | 16 | 16 | 15 | 15 | 15 | 14 | 14 | 14 | 14 | 15 | 16 | 14 | 16 | -0.03 | Y | 45.02 | Y | 0 |  |  |  | 1.09 |  |  |  |  | N | N | Y | 210 | 0.48 | 63 | 101508 | 99730 | 7060 | 14800 | 11 | 2 |  | 2018-04-29 16:42 | 1516 | 113 |  | 33 |  | *STR#1,2 LOOP6번 표면과냉 비수량 50% 줄임 *L/D강제개공으로 나탕주입 이상재등록ID:101.201 | [14 empty] | 95.13 | 100 | 0 | 0 | 0 |  | 650 |  | 선택 | 해제 | 0 | 0 | 0 |  | 650 |  | 선택 | 해제 | 선택 | 미정 | 미정 | 선택 | 미정 |  | 미정 | BT180180 | H
B45167 | 2018-04-29 | 2 | B |  | 7 | A | SM45CR2 | 탄소강 | SM45CR2 | BM#2 | 1605 | 44 | 1634 | 1545 | 30 | 5900 |  | 1 | 0.34 | 16 |  | -2.4 | 1552 | 1618 | 0 | 4.84 | 0 | 2 | 66 | 35 | Y |  | 2018-04-29 17:22 | 58 | 1075 | 11 | 15 | 21 | 24 | 25 | 25 | 25 | 24 | 24 | 22 | 21 | 19 |  | 19 | 21 | 25 | 19 | 25 | -0.17 | Y | 35.02 | Y | -0.4 | [7 empty] | N | N | N | N | 150 | 0.51 | 58 | 99084 | 97740 | 50 | 16900 | 9 | 1 | 20 | 2018-04-29 17:33 | 1552 | 152 |  | 43 |  | * STR#1,2 크로깅 발생 감속주입 | [14 empty] | 102.68 | 100 | 0 | 0 | 0 |  | 650 | 400 | 선택 | 선택 | 0 | 0 | 0 |  | 650 | 400 | 선택 | 선택 | 해제 | 미정 | 미정 | 미정 | 미정 |  | 미정 | RB120.00 | C
A45211 | 2018-04-29 | 1 | B |  | 10 | A | STB2 | 베어링강 | STB (SF) | BM#1 | 1560 | 45 | 1575 | 1532 | 40 | 6600 |  | 3 | 0.26 | 28 |  | -1.37 | 1524 | 1567 | 12.38 | 0 |  | 12 | 43 | 62 | Y |  | 2018-04-29 17:42 | 68 | 1082 | 15 | 17 | 21 | 22 | 24 | 25 | 24 | 24 | 23 | 23 | 23 | 22 | 22 | 21 | 22 | 25 | 21 | 24 | -0.1 | Y | 39.98 | Y | -0.2 |  |  |  | 1.38 |  |  |  |  | N | N | Y | 200 | 0.48 | 68 | 101508 | 102950 | 7100 | 15800 | 11 | 2 |  | 2018-04-29 17:49 | 1524 | 117 |  | 29 |  | *STR#1,2 LOOP6번 표면과냉 비수량 50% 줄임 | [14 empty] | 92.28 | 100 | 0 | 0 | 0 |  | 650 |  | 선택 | 해제 | 0 | 0 | 0 |  | 650 |  | 선택 | 해제 | 선택 | 미정 | 미정 | 선택 | 선택 | 9 | 미정 | BT180180 | H
C43704 | 2018-04-29 | 3 | B | TUNDISH교체전 | 8 | B | SM45CR2 | 탄소강 | SM45CR2 | BM#2 | 1571 | 41 | 1632 | 1535 | 37 | 6900 |  | 1 | 0.33 | 15 |  | -2.29 | 1561 | 1614 | 0.01 | 4.51 | 0 | 31 | 55 | 87 | Y |  | 2018-04-29 18:46 | 67 | 1086 | 16 | 20 | 26 | 28 | 29 | 29 | 28 | 27 | 26 | 24 | 23 | 21 | 19 | 13 | 23 | 29 | 13 | 0 | -0.32 | Y | 49.98 | Y | -0.4 | [7 empty] | N | N | N | N | 140 | 0.44 | 72 | 113039 | 103070 | -20 | 2000 | 9 | 1 | 30 | 2018-04-29 18:48 | 1561 | 112 |  | 18 |  | * STR#1,2 크로깅 발생으로 20% 이상 감속주입 이상공정 등록 및 생관통보 | 3A8D19C9D27F4C268A58E7F465E21590 | A2ADCFFDFDD0454CA8F40324008C0F27 | 49AE61F17D124B13B847E53B05A334E2 | [11 empty] | 109.69 | 100 | 0 | 3228 | 0 |  | 650 | 400 | 선택 | 선택 | 0 | 3247 | 0 |  | 650 | 400 | 선택 | 선택 | 해제 | 미정 | 미정 | 미정 | 미정 |  | 미정 | RB095.00 | C
A45212 | 2018-04-29 | 1 | B |  | 11 | A | STB2 | 베어링강 | STB (SF) | BM#1 | 1610 | 49 | 1583 | 1533 | 41 | 7000 |  | 3 | 0.26 | 28 |  | -1.57 | 1533 | 1583 | 13.4 | 0 |  | 19 | 4 | 62 | Y |  | 2018-04-29 18:53 | 77 | 1081 | 26 | 29 | 31 | 31 | 30 | 30 | 30 | 30 | 29 | 28 | 28 | 27 |  | 27 | 29 | 31 | 27 | 30 | -0.09 |  | 44.98 | Y | -0.2 |  |  |  | 1.22 |  |  |  |  | N | N | Y | 190 | 0.48 | 62 | 101508 | 97110 | 7110 | 16100 | 11 | 2 |  | 2018-04-29 19:01 | 1533 | 119 |  | 27 | 11 | *STR#1,2 LOOP6번 표면과냉 비수량 50% 줄임 | [14 empty] | 97.51 | 100 | 0 | 0 | 0 |  | 650 |  | 선택 | 해제 | 0 | 0 | 0 |  | 650 |  | 선택 | 해제 | 선택 | 미정 | 미정 | 선택 | 미정 |  | 미정 | BT180180 | H
A45213 | 2018-04-29 | 1 | B |  | 12 | A | STB2 | 베어링강 | STB (SF) | BM#1 | 1640 | 40 | 1575 | 1550 | 30 | 4800 |  | 3 | 0.27 | 28 |  | -1.38 | 1527 | 1571 | 13.33 | 0 |  | 32 | 22 | 87 | Y |  | 2018-04-29 19:59 | 71 | 1077 | 25 | 27 | 29 | 30 | 30 | 30 | 29 | 29 | 29 | 28 | 28 | 27 | 27 | 27 | 28 | 30 | 27 | 30 | -0.06 | Y | 50 | Y | 0 |  |  |  | 1.12 |  |  |  |  | N | N | Y | 180 | 0.48 | 66 | 101508 | 101410 | 7080 | 15800 | 11 | 2 |  | 2018-04-29 20:10 | 1527 | 117 |  | 25 | 16 | *STR#1,2 LOOP6번 표면과냉 비수량 50% 줄임 | [14 empty] | 93.6 | 100 | 0 | 0 | 0 |  | 650 |  | 선택 | 해제 | 0 | 0 | 0 |  | 650 |  | 선택 | 해제 | 선택 | 미정 | 미정 | 선택 | 미정 |  | 미정 | BT180180 | H
B45169 | 2018-04-29 | 2 | B | TUNDISH교체 | 1 | A | SCM440 | 합금강 | D | BM#2 | 1562 | 59 | 1677 | 1534 | 43 | 8800 |  | 1 | 0.34 | 20 |  | -2 | 1579 | 1648 | 0 | 7.57 | 0 | 16 | 17 | 39 | Y |  | 2018-04-29 19:43 | 83 | 1087 | -392 | -275 | 29 | 29 | 27 | 25 | 30 | 35 | 37 | 39 | 40 | 40 | 40 | 40 | 31 | 40 | 40 | 40 | 0 |  | 15.02 | Y | 0 |  | 2.01 | 2.01 | [5 empty] | N | N | N | 150 | 0.47 | 59 | 155044 | 98370 | 830 | 15500 | 5 | 2 | 10 | 2018-04-29 19:45 | 1579 | 181 |  | 63 |  | * T/D 용강량 실측:1170mm / 18.2 TON * T/D FLUX 용탕부: 120 KG / 유탕부: 15KG 투입 * 슬리브 롱노즐( Y자형 ) 사용 | [14 empty] | 156.29 | 73.68 | 1018 | 0 | 0 |  | 650 | 400 | 선택 | 해제 | 1047 | 0 | 0 |  | 650 | 400 | 선택 | 해제 | 해제 | 미정 | 미정 | 미정 | 미정 |  | 미정 | RB150.00 | C
A45214 | 2018-04-29 | 1 | C |  | 13 | A | STB2 | 베어링강 | STB (SF) | BM#1 | 1569 | 50 | 1557 | 1542 | 44 | 7200 |  | 3 | 0.26 | 28 |  | -1.28 | 1524 | 1564 | 13.13 | 0 |  | 22 | 41 | 55 | Y |  | 2018-04-29 21:17 | 68 | 1081 | 26 | 28 | 30 | 30 | 30 | 29 | 28 | 28 | 25 | 25 | 24 | 24 | 24 | 24 | 27 | 30 | 24 | 30 | -0.11 | Y | 55.02 | Y | 0 |  |  |  | 1.15 |  |  |  |  | N | N | Y | 230 | 0.48 | 69 | 84590 | 108050 | 6920 | 16000 | 11 | 2 |  | 2018-04-29 21:25 | 1524 | 109 |  | 13 | 15 | *STR#1,2 LOOP6번 표면과냉 비수량 50% 줄임 | [14 empty] | 73.52 | 100 | 0 | 0 | 0 |  | 650 |  | 선택 | 해제 | 0 | 0 | 0 |  | 650 |  | 선택 | 해제 | 선택 | 미정 | 미정 | 선택 | 미정 |  | 미정 | BT180180 | H
B45170 | 2018-04-29 | 2 | C |  | 2 | A | SCM440J | 합금강 | D4 | BM#2 | 0 | 46 | 1624 | 1565 | 36 | 7200 |  | 1 | 0.32 | 16 |  | -2.35 | 1558 | 1629 | 2.52 | 0 | 0 | 21 | 65 | 38 | Y |  | 2018-04-29 21:00 | 63 | 1085 | 39 | 33 | 30 | 28 | 27 | 25 | 25 | 24 | 23 | 22 | 21 | 20 | 19 | 17 | 25 | 30 | 17 | 0 | -0.24 |  | 55 | Y | -0.4 | [7 empty] | N | N | N | N | 140 | 0.45 | 70 | 35845 | 104540 | 30 | 15400 | 5 | 2 | 20 | 2018-04-29 21:07 | 1558 | 108 |  | 49 |  | *연연주 혼탕부 성분확인 ID:301.401 *전공정 작업지연 감속주입 | [14 empty] | 34.82 | 80 | 0 | 0 | 0 |  | 650 | 1100 | 선택 | 해제 | 0 | 0 | 0 |  | 650 | 1100 | 선택 | 해제 | 해제 | 미정 | 미정 | 미정 | 미정 |  | 미정 | RB105.00 | C
A45215 | 2018-04-29 | 1 | C | TUNDISH교체전 | 14 | A | STB2 | 베어링강 | STB (SF) | BM#1 | 1610 | 43 | 1568 | 1560 | 35 | 5500 |  | 3 | 0.26 | 28 |  | -1.38 | 1524 | 1568 | 10.8 | 0 |  | 12 | 44 | 71 | Y |  | 2018-04-29 22:12 | 68 | 1076 | 24 | 22 | 23 | 25 | 24 | 23 | 23 | 22 | 21 | 21 | 20 | 19 | 19 | 17 | 22 | 25 | 17 | 23 | -0.15 | Y | 55 | Y | -0.2 |  |  |  | 1.13 |  |  |  |  | N | N | Y | 220 | 0.48 | 71 | 108691 | 105200 | 7000 | 2000 | 11 | 2 |  | 2018-04-29 22:24 | 1524 | 114 |  | 28 | 11 |  | 0FF131C7CB474045B5939DC7C59B3AC6 | C51AA86CF67B4D0AB83A1EFEC58E0225 | 4ADF409837CC4D338AADF800CC598956 | [11 empty] | 96.87 | 100 | 0 | 3500 | 0 |  | 650 |  | 선택 | 해제 | 0 | 3500 | 0 |  | 650 |  | 선택 | 해제 | 선택 | 미정 | 미정 | 선택 | 미정 |  | 미정 | BT180180 | H
B45171 | 2018-04-29 | 2 | C |  | 3 | A | SCM440J | 합금강 | D4 | BM#2 | 1602 | 49 | 1656 | 1555 | 37 | 7500 |  | 1 | 0.29 | 16 |  | 0 | 1566 | 1627 | 1.97 | 0 | 0 | 2 | 67 | 43 | Y |  | 2018-04-29 22:14 | 71 | 1079 | 14 | 18 | 21 | 24 | 26 | 26 | 26 | 27 | 25 | 25 | 24 | 23 | 22 | 22 | 23 | 27 | 22 | 26 | -0.2 | Y | 25.02 | Y | -0.2 | [7 empty] | N | N | N | N | 130 | 0.45 | 61 | 93197 | 89790 | 1290 | 16100 | 5 | 2 | 10 | 2018-04-29 22:30 | 1566 | 180 |  | 47 |  | *전공정 작업지연 감속주입 | [14 empty] | 102.41 | 76.92 | 0 | 0 | 0 |  | 650 | 1100 | 선택 | 해제 | 0 | 0 | 0 |  | 650 | 1100 | 선택 | 해제 | 해제 | 미정 | 미정 | 미정 | 미정 |  | 미정 | RB105.00 | C
A45216 | 2018-04-29 | 1 | C | TUNDISH교체 | 1 | A | SCR420HD | 소입성보증강 | C | BM#1 | 1632 | 51 | 1656 | 1590 | 42 | 7400 |  | 3 | 0.24 | 21 |  | 64.98 | 1661 | 0 | 0.22 | 16.15 |  | 19 | 5 | 65 | Y |  | 2018-04-29 23:31 | 152 | 1075 | 25 | 27 | 32 | 35 | 37 | 39 | 39 | 39 | 40 |  |  |  |  | 40 | 35 | 40 | 40 | 39 | 0 |  |  | Y | 0.2 |  | 1.85 | 1.85 | [5 empty] | N | N | N | 150 | 0.54 | 47 | 84590 | 95750 | 6880 | 15900 | 7 | 1 |  | 2018-04-29 23:38 | 1606 | 158 |  | 47 | [16 empty] | 82.33 | 100 | 700 | 0 | 0 |  | 410 |  | 선택 | 선택 | 700 | 0 | 0 |  | 410 |  | 선택 | 선택 | 해제 | 미정 | 미정 | 선택 | 미정 |  | 미정 | BT180180 | H
B45173 | 2018-04-29 | 2 | C |  | 4 | A | SCM440J | 합금강 | D4 | BM#2 | 1595 | 47 | 1624 | 1517 | 38 | 8000 |  | 1 | 0.3 | 16 |  | 0 | 1617 | 1617 | 0.82 | 0 | 0 | 5 | 1 | 12336 | Y |  | 2018-04-29 23:48 | 122 | 1276 | 20 | 23 | 26 | 28 | 28 | 28 | 27 | 26 | 24 | 23 | 23 | -283 | 20 | 20 | 0 | 28 | 20 | 28 | -0.18 | Y | 40 | Y | 9.99 |  |  |  | 1.42 |  |  |  | N | N | N | N | 120 | 0.47 | 61 | 145567 | 94910 | 2800 | 14600 | 5 | 2 | 20 | 2018-04-29 23:56 | 1573 | 104 |  | 17 |  | *전공정 작업지연 감속주입 *대보수 첫HEAT *연연주 혼탕부 성분확인 ID:307~309.408~410 | [14 empty] | 149.15 | 73.68 | 0 | 0 | 0 |  | 650 | 1100 | 선택 | 해제 | 0 | 0 | 0 |  | 650 | 1100 | 선택 | 해제 | 해제 | 미정 | 미정 | 미정 | 미정 |  | 미정 | RB105.00 | C
A45217 | 2018-04-29 | 1 | C |  | 2 | A | SCR420HD | 소입성보증강 | C | BM#1 | 1698 | 75 | 1622 | 1596 | 27 | 4100 |  | 3 | 0.28 | 18 |  | -1.64 | 1586 | 1622 | 0 | 15.77 |  | 32 | 23 | 63 | Y |  | 2018-04-30 00:31 | 77 | 1080 | 39 | 37 | 35 | 35 | 33 | 32 | 31 | 30 | 29 | 28 | 27 | 25 |  | 25 | 32 | 35 | 25 | 0 | -0.22 |  | 45 | Y | -0.4 | [8 empty] | N | N | N | 140 | 0.55 | 57 | 152262 | 100700 | 6880 | 15700 | 7 | 1 |  | 2018-04-30 00:38 | 1586 | 141 |  | 36 | 10 | *유사강종 연연주 혼탕부 ID:107~109.207~209 *자동온도 1541℃ 수동온도1540℃ | [14 empty] | 141.38 | 100 | 0 | 0 | 0 |  | 410 |  | 선택 | 선택 | 0 | 0 | 0 |  | 410 |  | 선택 | 선택 | 해제 | 미정 | 미정 | 선택 | 미정 |  | 미정 | BT180180 | H
B45174 | 2018-04-29 | 2 | C |  | 5 | A | AE4140Q | 합금강 | D4 | BM#2 | 1577 | 50 | 1637 | 1534 | 43 | 8600 |  | 1 | 0.3 | 21 |  | 0 | 1566 | 1631 | 1.88 | 0 | 0 | 16 | 18 | 73 | Y |  | 2018-04-30 00:58 | 72 | 1089 | 19 | 32 | 41 | 44 | 46 | 47 | 46 | 46 | 45 | 44 | 43 | 41 | 39 | 39 | 41 | 47 | 39 | 46 | -0.23 | Y | 34.98 | Y | -0.4 |  |  |  | 1.14 |  |  |  |  | N | N | N | 110 | 0.47 | 63 | 47400 | 98690 | 120 | 15600 | 4 | 2 |  | 2018-04-30 01:05 | 1566 | 110 |  | 11 |  | *연연주 혼탕부 성분확인 ID301.401 | [14 empty] | 48.17 | 83.33 | 0 | 0 | 0 |  | 650 | 1100 | 선택 | 선택 | 0 | 0 | 0 |  | 650 | 1100 | 선택 | 선택 | 선택 | 미정 | 미정 | 미정 | 미정 |  | 미정 | RB150.00 | H
A45218 | 2018-04-29 | 1 | C |  | 3 | A | SCR420HON | 소입성보증강 | C | BM#1 | 1651 | 41 | 1623 | 1600 | 29 | 4600 |  | 3 | 0.26 | 21 |  | -1.8 | 1578 | 1623 | 0 | 15.8 |  | 22 | 42 | 78 | Y |  | 2018-04-30 01:30 | 68 | 1091 | 23 | 20 | 20 | 20 | 20 | 20 | 20 | 19 | 18 | 18 | 18 |  |  | 18 | 20 | 20 | 18 | 20 | -0.04 |  | 39.98 | Y | 0 | [8 empty] | N | N | N | 130 | 0.55 | 53 | 46392 | 94850 | 6800 | 16200 | 7 | 1 |  | 2018-04-30 01:40 | 1578 | 113 |  | 36 |  | *유사강종 연연주 혼탕부 ID:101.201 | [14 empty] | 45.55 | 100 | 0 | 0 | 0 |  | 410 |  | 선택 | 선택 | 0 | 0 | 0 |  | 410 |  | 선택 | 선택 | 해제 | 미정 | 미정 | 선택 | 미정 |  | 미정 | BT180180 | H
B45175 | 2018-04-29 | 2 | C |  | 6 | A | AE4140Q | 합금강 | D4 | BM#2 | 1595 | 53 | 1604 | 1544 | 43 | 8500 |  | 1 | 1000 |  |  | 0 | 1563 | 1617 | 0 | 0 | 0 | 21 | 66 | 69 | Y |  | 2018-04-30 02:06 | 69 | 1085 | 35 | 37 | 40 | 41 | 41 | 41 | 39 | 38 | 37 | 36 | 35 | 33 | 32 | 30 | 37 | 41 | 30 | 41 | -0.22 | Y | 50 | Y | -0.4 |  |  |  | 1.16 |  |  |  | N | N | N | N | 150 | 0.48 | 67 | 94800 | 107100 | 50 | 16200 | 4 | 2 | 40 | 2018-04-30 02:02 | 1574 | 114 |  | 8 | [16 empty] | 89.14 | 75 | 0 | 0 | 0 |  | 650 | 1100 | 선택 | 선택 | 0 | 0 | 0 |  | 650 | 1100 | 선택 | 선택 | 선택 | 미정 | 미정 | 미정 | 미정 |  | 미정 | RB150.00 | H
A45219 | 2018-04-29 | 1 | C |  | 4 | A | SCR420HON | 소입성보증강 | C | BM#1 | 1645 | 44 | 1628 | 1599 | 30 | 4900 |  | 3 | 0.24 | 20 |  | -1.67 | 1587 | 1628 | 0 | 11.47 |  | 12 | 45 | 64 | Y |  | 2018-04-30 02:33 | 77 | 1098 | 17 | 22 | 26 | 28 | 29 | 29 | 29 | 29 | 28 | 27 | 27 | 26 |  | 26 | 26 | 29 | 26 | 29 | -0.08 | Y | 34.98 | Y | -0.2 | [8 empty] | N | N | N | 120 | 0.53 | 58 | 92784 | 96350 | 6920 | 15900 | 7 | 1 |  | 2018-04-30 02:44 | 1587 | 105 |  | 27 | [16 empty] | 89.78 | 100 | 0 | 0 | 0 |  | 410 |  | 선택 | 선택 | 0 | 0 | 0 |  | 410 |  | 선택 | 선택 | 해제 | 미정 | 미정 | 선택 | 미정 |  | 미정 | BT180180 | H
B45176 | 2018-04-29 | 2 | C |  | 7 | A | AE4140Q | 합금강 | D4 | BM#2 | 1601 | 54 | 1615 | 1534 | 40 | 7600 |  | 1 | 0.27 | 21 |  | 0 | 1550 | 1612 | 1.82 | 0 | 0 | 37 | 25 | 67 | Y |  | 2018-04-30 03:17 | 56 | 1087 | 27 | 29 | 31 | 31 | 31 | 31 | 31 | 29 | 28 | 27 | 25 | 24 | 23 | 22 | 28 | 31 | 22 | 31 | -0.16 |  | 55.02 | Y | -0.2 |  |  |  | 1.05 |  |  |  | N | N | N | N | 140 | 0.49 | 68 | 94800 | 108480 | 120 | 14300 | 4 | 2 | 10 | 2018-04-30 03:20 | 1550 | 118 |  | 7 | [16 empty] | 87.7 | 75 | 0 | 0 | 0 |  | 650 | 1100 | 선택 | 선택 | 0 | 0 | 0 |  | 650 | 1100 | 선택 | 선택 | 선택 | 미정 | 미정 | 미정 | 미정 |  | 미정 | RB150.00 | H
A45220 | 2018-04-29 | 1 | C |  | 5 | A | SCR420HON | 소입성보증강 | C | BM#1 | 1624 | 42 | 1619 | 1570 | 32 | 5800 |  | 3 | 0.26 | 21 |  | -1.26 | 1587 | 1619 | 0 | 12.36 |  | 19 | 6 | 55 | Y |  | 2018-04-30 03:29 | 77 | 1091 | 23 | 26 | 29 | 30 | 30 | 29 | 29 | 29 | 27 | 27 | 26 | 25 |  | 25 | 27 | 30 | 25 | 29 | -0.12 | Y | 40 | Y | -0.2 | [8 empty] | N | N | N | 110 | 0.52 | 60 | 108248 | 100850 | 7000 | 16000 | 7 | 1 |  | 2018-04-30 03:38 | 1587 | 105 |  | 29 | [16 empty] | 100.37 | 100 | 0 | 0 | 0 |  | 410 |  | 선택 | 선택 | 0 | 0 | 0 |  | 410 |  | 선택 | 선택 | 해제 | 미정 | 미정 | 선택 | 미정 |  | 미정 | BT180180 | H
B45177 | 2018-04-29 | 2 | C |  | 8 | A | AE4140Q | 합금강 | D4 | BM#2 | 1613 | 48 | 1614 | 1534 | 38 | 7400 |  | 1 | 0.26 | 19 |  | 0 | 1554 | 1612 | 1.29 | 0 | 0 | 5 | 2 | 67 | Y |  | 2018-04-30 04:08 | 60 | 1088 | 18 | 19 | 19 | 20 | 20 | 20 | 19 | 18 | 17 | 16 | 14 | 13 | 11 | 11 | 18 | 20 | 11 | 20 | -0.2 | Y | 44.98 | Y | -0.4 |  |  |  | 1.23 |  |  |  | N | N | N | N | 130 | 0.5 | 61 | 96048 | 102630 | 30 | 15000 | 4 | 2 |  | 2018-04-30 04:13 | 1554 | 124 |  | 28 | [16 empty] | 96.24 | 100 | 0 | 0 | 0 |  | 650 | 1100 | 선택 | 선택 | 0 | 0 | 0 |  | 650 | 1100 | 선택 | 선택 | 선택 | 미정 | 미정 | 미정 | 선택 | 7 | 미정 | RB110.00 | C
A45221 | 2018-04-29 | 1 | C |  | 6 | A | SCR420HON | 소입성보증강 | C | BM#1 | 1596 | 41 | 1622 | 1559 | 30 | 5300 |  | 3 | 0.25 | 20 |  | -1.78 | 1579 | 1622 | 0 | 11.74 |  | 32 | 24 | 51 | Y |  | 2018-04-30 04:37 | 69 | 1065 | 24 | 26 | 28 | 29 | 28 | 28 | 27 | 26 | 25 | 24 | 23 | 23 |  | 23 | 26 | 29 | 23 | 28 | -0.15 | Y | 40 | Y | 0 | [8 empty] | N | N | N | 100 | 0.52 | 56 | 92784 | 96220 | 7060 | 15400 | 7 | 1 |  | 2018-04-30 04:44 | 1579 | 98 |  | 22 | [16 empty] | 89.86 | 100 | 0 | 0 | 0 |  | 410 |  | 선택 | 선택 | 0 | 0 | 0 |  | 410 |  | 선택 | 선택 | 해제 | 미정 | 미정 | 선택 | 미정 |  | 미정 | BT180180 | H
B45178 | 2018-04-29 | 2 | A |  | 9 | A | AE4140Q | 합금강 | D4 | BM#2 | 1601 | 46 | 1624 | 1554 | 40 | 8000 |  | 1 | 0.28 | 21 |  | 0 | 1554 | 1619 | 1.41 | 0 | 0 | 2 | 68 | 193 | Y |  | 2018-04-30 05:12 | 60 | 1088 | 8 | 16 | 22 | 25 | 27 | 27 | 27 | 26 | 25 | 24 | 23 | 22 | 20 | 19 | 22 | 27 | 19 | 27 | -0.18 | Y | 45.02 | Y | -0.2 |  |  |  | 1.14 |  |  |  | N | N | N | Y | 120 | 0.48 | 67 | 115715 | 105730 | 20 | 14900 | 4 | 2 |  | 2018-04-30 05:22 | 1554 | 125 |  | 28 | [16 empty] | 110.26 | 100 | 0 | 0 | 0 |  | 650 | 1100 | 선택 | 선택 | 0 | 0 | 0 |  | 650 | 1100 | 선택 | 선택 | 선택 | 미정 | 미정 | 미정 | 미정 |  | 미정 | RB105.00 | C
A45222 | 2018-04-29 | 1 | A |  | 7 | A | SCR420HON | 소입성보증강 | C | BM#1 | 1610 | 41 | 1625 | 1558 | 32 | 5100 |  | 3 | 0.25 | 21 |  | -1.59 | 1585 | 1625 | 0 | 11.8 |  | 22 | 43 | 62 | Y |  | 2018-04-30 05:30 | 75 | 1090 | 20 | 23 | 26 | 27 | 28 | 27 | 27 | 26 | 26 | 26 | 25 | 24 |  | 24 | 25 | 28 | 24 | 27 | -0.11 | Y | 35 | Y | -0.2 | [8 empty] | N | N | N | 150 | 0.51 | 58 | 92784 | 96180 | 7060 | 15760 | 7 | 1 |  | 2018-04-30 05:37 | 1585 | 101 |  | 30 |  | *주입중 전공정 지연으로 감속주입 | [14 empty] | 89.95 | 100 | 0 | 0 | 0 |  | 410 |  | 선택 | 선택 | 0 | 0 | 0 |  | 410 |  | 선택 | 선택 | 해제 | 미정 | 미정 | 선택 | 미정 |  | 미정 | BT180180 | H
B45179 | 2018-04-29 | 2 | A |  | 10 | A | AE4140Q | 합금강 | D4 | BM#2 | 1569 | 55 | 1626 | 1537 | 39 | 7600 |  | 1 | 0.26 | 19 |  | -1.9 | 1562 | 1616 | 1.19 | 0 | 0 | 21 | 67 | 55 | Y |  | 2018-04-30 06:17 | 68 | 1071 | 15 | 23 | 27 | 29 | 30 | 31 | 31 | 30 | 29 | 28 | 27 | 26 | 25 | 23 | 27 | 31 | 23 | 0 | -0.2 | Y | 39.98 | Y | -0.4 |  |  |  | 1.17 |  |  |  | N | N | N | Y | 110 | 0.47 | 66 | 110024 | 102930 | -930 | 15100 | 5 | 2 |  | 2018-04-30 06:20 | 1562 | 135 |  | 33 | [16 empty] | 107.55 | 100 | 0 | 0 | 0 |  | 650 | 1100 | 선택 | 선택 | 0 | 0 | 0 |  | 650 | 1100 | 선택 | 선택 | 선택 | 미정 | 미정 | 미정 | 미정 |  | 미정 | RB230.00 | C
A45223 | 2018-04-29 | 1 | A |  | 8 | A | SCR420HON | 소입성보증강 | C | BM#1 | 1596 | 39 | 1614 | 1545 | 35 | 6200 |  | 3 | 0.25 | 21 |  | -1.7 | 1585 | 1628 | 0 | 13.6 |  | 12 | 46 | 54 | Y |  | 2018-04-30 06:34 | 75 | 1089 | 22 | 24 | 27 | 28 | 29 | 29 | 27 | 27 | 26 | 25 | 25 | 24 | 24 | 24 | 26 | 29 | 24 | 27 | -0.13 | Y | 39.98 | Y | 0 | [8 empty] | N | N | N | 140 | 0.47 | 65 | 108248 | 100340 | 7090 | 15460 | 7 | 1 |  | 2018-04-30 06:49 | 1585 | 102 |  | 26 |  | *전공정 지연으로 감속주입 | [14 empty] | 100.84 | 100 | 0 | 0 | 0 |  | 410 |  | 선택 | 선택 | 0 | 0 | 0 |  | 410 |  | 선택 | 선택 | 해제 | 미정 | 미정 | 선택 | 미정 |  | 미정 | BT180180 | H
A45224 | 2018-04-30 | 1 | A |  | 9 | A | SCR420HON | 소입성보증강 | C | BM#1 | 1585 | 41 | 1563 | 1534 | 36 | 6300 |  | 3 | 0.23 | 21 |  | -1.6 | 1583 | 1623 | 0 | 12.28 |  | 19 | 7 | 57 | Y |  | 2018-04-30 07:41 | 73 | 1081 | 21 | 16 | 18 | 20 | 20 | 20 | 20 | 20 | 20 | 19 | 18 | 17 |  | 17 | 19 | 20 | 17 | 20 | -0.07 | Y | 40.08 | Y | -0.2 | [8 empty] | N | N | N | 130 | 0.52 | 56 | 92784 | 95880 | 7120 | 16850 | 7 | 1 |  | 2018-04-30 07:50 | 1583 | 102 |  | 27 |  | *주입초 전공정 지연으로 감속주입 | [14 empty] | 90.21 | 100 | 0 | 0 | 0 |  | 410 |  | 선택 | 선택 | 0 | 0 | 0 |  | 410 |  | 선택 | 선택 | 해제 | 미정 | 미정 | 선택 | 해제 |  | 미정 | BT180180 | H
B45180 | 2018-04-29 | 2 | A |  | 11 | A | AE4140Q | 합금강 | D4 | BM#2 | 1562 | 49 | 1626 | 1526 | 41 | 7900 |  | 1 | 0.28 | 20 |  | 0 | 1557 | 1628 | 3.67 | 0 | 0 | 37 | 26 | 44 | Y |  | 2018-04-30 07:25 | 63 | 1082 | 20 | 23 | 26 | 27 | 28 | 28 | 27 | 26 | 26 | 25 | 24 | 23 | 21 | 20 | 25 | 28 | 20 | 26 | -0.18 | Y | 45 | Y | -0.2 |  |  |  | 1.42 |  |  |  |  | N | N | N | 100 | 0.48 | 65 | 103548 | 103050 | 70 | 14900 | 5 | 2 |  | 2018-04-30 07:32 | 1557 | 146 |  | 34 | [16 empty] | 101.42 | 100 | 0 | 0 | 0 |  | 650 | 1100 | 선택 | 선택 | 0 | 0 | 0 |  | 650 | 1100 | 선택 | 선택 | 선택 | 미정 | 미정 | 미정 | 미정 |  | 미정 | RB130.00 | H
A45225 | 2018-04-30 | 1 | A |  | 10 | A | SCR420HON | 소입성보증강 | C | BM#1 | 1607 | 41 | 1621 | 1560 | 32 | 5400 |  | 3 | 0.25 | 21 |  | -1.54 | 1583 | 1621 | 0 | 10.94 |  | 32 | 25 | 70 | Y |  | 2018-04-30 08:37 | 73 | 1074 | 15 | 16 | 19 | 21 | 22 | 22 | 22 | 21 | 21 | 20 | 20 |  |  | 20 | 20 | 22 | 20 | 22 | -0.07 | Y | 30.08 | Y | 0 | [8 empty] | N | N | N | 120 | 0.55 | 55 | 92784 | 98530 | 7020 | 16170 | 7 | 1 |  | 2018-04-30 08:48 | 1583 | 101 |  | 28 | [16 empty] | 87.95 | 100 | 0 | 0 | 0 |  | 410 |  | 선택 | 선택 | 0 | 0 | 0 |  | 410 |  | 선택 | 선택 | 해제 | 미정 | 미정 | 선택 | 선택 | 9 | 미정 | BT180180 | H
B45181 | 2018-04-30 | 2 | A |  | 12 | A | AE4140Q | 합금강 | D4 | BM#2 | 1604 | 42 | 1644 | 1537 | 37 | 7400 |  | 1 | 0.28 | 18 |  | -2.47 | 1559 | 1637 | 3.32 | 0 | 0 | 5 | 3 | 40 | Y |  | 2018-04-30 08:26 | 65 | 1084 | 17 | 19 | 22 | 24 | 25 | 25 | 25 | 25 | 24 | 23 | 22 | 21 |  | 21 | 23 | 25 | 21 | 25 | -0.11 | Y | 35 | Y | -0.2 |  |  |  | 1.16 |  |  |  |  | N | N | N | 150 | 0.49 | 57 | 103548 | 93920 | 2200 | 15300 | 5 | 2 |  | 2018-04-30 08:29 | 1559 | 152 |  | 43 | [16 empty] | 107.86 | 100 | 0 | 0 | 0 |  | 650 | 1100 | 선택 | 선택 | 0 | 0 | 0 |  | 650 | 1100 | 선택 | 선택 | 선택 | 미정 | 미정 | 미정 | 미정 |  | 미정 | RB130.00 | H
A45226 | 2018-04-30 | 1 | A |  | 11 | A | SCR420HON | 소입성보증강 | C | BM#1 | 1586 | 42 | 1621 | 1528 | 38 | 6300 |  | 3 | 0.25 | 20 |  | -1.61 | 1579 | 1618 | 0 | 12.77 |  | 22 | 44 | 63 | Y |  | 2018-04-30 09:41 | 69 | 1124 | 23 | 25 | 25 | 26 | 26 | 26 | 26 | 26 | 25 | 25 | 24 | 24 |  | 24 | 25 | 26 | 24 | 26 | -0.05 | Y | 40 | Y | 0 | [8 empty] | N | N | N | 110 | 0.55 | 55 | 92784 | 100370 | 7110 | 16640 | 7 | 1 |  | 2018-04-30 09:50 | 1579 | 100 |  | 22 | [16 empty] | 86.43 | 100 | 0 | 0 | 0 |  | 410 |  | 선택 | 선택 | 0 | 0 | 0 |  | 410 |  | 선택 | 선택 | 해제 | 미정 | 미정 | 선택 | 미정 |  | 미정 | BT180180 | H
B45182 | 2018-04-30 | 2 | A | TUNDISH교체전 | 13 | A | AE4140Q | 합금강 | D4 | BM#2 | 1571 | 59 | 1644 | 1525 | 49 | 9800 |  | 1 | 0.31 | 18 |  | -2.28 | 1565 | 1643 | 5.04 | 0 | 0 | 2 | 69 | 35 | Y |  | 2018-04-30 09:35 | 71 | 1102 | 18 | 30 | 39 | 44 | 46 | 47 | 48 | 48 | 47 | 46 | 45 | 44 | 44 | 41 | 42 | 48 | 41 | 44 | -0.17 | Y | 40.02 | Y | -0.2 |  |  |  | 1.05 |  |  |  |  | N | N | N | 140 | 0.46 | 73 | 113789 | 108850 | -600 | 2000 | 5 | 2 |  | 2018-04-30 10:02 | 1578 | 145 |  | 33 |  | *전공정 지연 감속주입 정속미준수 | 139350A2D78D46ECB05339B27D77A0C7 | 754E0149449D4C019CC1A586DAA7AC98 | CE696219D0F844D2844FC58FDCF84D37 | 52679A755D6041F58F649C7EC8D8A449 | [10 empty] | 105.12 | 100 | 0 | 2659 | 0 |  | 650 | 1100 | 선택 | 선택 | 0 | 3058 | 0 |  | 650 | 1100 | 선택 | 선택 | 선택 | 미정 | 미정 | 미정 | 미정 |  | 미정 | RB090.00 | C
A45227 | 2018-04-30 | 1 | A |  | 12 | A | SCR420HON | 소입성보증강 | C | BM#1 | 1591 | 41 | 1621 | 1539 | 32 | 5600 |  | 3 | 0.27 | 21 |  | -1.55 | 1580 | 1619 | 0 | 14.22 |  | 12 | 47 | 61 | Y |  | 2018-04-30 10:42 | 70 | 1131 | 23 | 23 | 27 | 29 | 30 | 30 | 30 | 30 | 29 | 28 | 28 |  |  | 28 | 28 | 30 | 28 | 30 | -0.07 | Y | 30 | Y | 0 | [8 empty] | N | N | N | 100 | 0.55 | 52 | 108248 | 92270 | 7070 | 15320 | 7 | 1 |  | 2018-04-30 10:52 | 1580 | 93 |  | 17 | [16 empty] | 109.07 | 100 | 0 | 0 | 0 |  | 410 |  | 선택 | 선택 | 0 | 0 | 0 |  | 410 |  | 선택 | 선택 | 해제 | 미정 | 미정 | 선택 | 미정 |  | 미정 | BT180180 | H
B45184 | 2018-04-30 | 2 | A |  | 13 | B | SCR420HD | 소입성보증강 | C | BM#1 | 1616 | 48 | 1624 | 1574 | 42 | 8400 |  | 3 | 0.26 | 20 |  | -2.18 | 1586 | 1638 | 0 | 14.98 |  | 16 | 19 | 457 | Y |  | 2018-04-30 11:32 | 77 | 1093 | 26 | 28 | 29 | 30 | 29 | 28 | 26 | 26 | 25 | 23 | 22 | 21 | 20 | 20 | 26 | 30 | 20 | 26 | -0.22 | Y | 44.98 | Y | -0.2 | [8 empty] | N | N | N | 150 | 0.55 | 61 | 114064 | 109550 | 6110 | 17260 | 7 | 1 |  | 2018-04-30 11:46 | 1583 | 110 |  | 22 |  | *후 HEAT 성분 C급 발생으로 강종 변경 | [14 empty] | 97.87 | 100 | 0 | 0 | 0 |  | 410 |  | 선택 | 선택 | 0 | 0 | 0 |  | 410 |  | 선택 | 선택 | 해제 | 미정 | 미정 | 선택 | 미정 |  | 미정 | BT180180 | H
B45183 | 2018-04-30 | 2 | A | TUNDISH교체 | 1 | A | AE4130MV | 합금강 | D | BM#2 | 1595 | 53 | 1666 | 1564 | 48 | 9200 |  | 1 | 0.29 | 20 |  | -2.33 | 1588 | 1666 | 1.95 | 0 | 0 | 21 | 68 | 39 | Y |  | 2018-04-30 10:55 | 86 | 1119 | -304 | -71 | 44 | 43 | 35 | 36 | 42 | 46 | 48 | 50 | 51 | 51 | 52 | 51 | 45 | 52 | 51 | 51 | 0 |  | 15 | Y | 0 | 0.6 | 2.22 | 2.16 | [5 empty] | N | N | N | 150 | 0.46 | 69 | 99396 | 109690 | 660 | 15000 | 1 | 1 |  | 2018-04-30 11:05 | 1601 | 168 |  | 56 |  | *턴디쉬 플럭스 120kg/15kg *슬리브 롱노즐 사용 | [14 empty] | 91.61 | 100 | 700 | 0 | 0 |  | 650 | 400 | 선택 | 선택 | 700 | 0 | 0 |  | 650 | 400 | 선택 | 선택 | 해제 | 미정 | 미정 | 미정 | 미정 |  | 미정 | RB130.00 | H
B45185 | 2018-04-30 | 2 | B |  | 2 | B | AE4130MV | 합금강 | D | BM#2 | 1583 | 42 | 1634 | 1545 | 35 | 6900 |  | 1 | 0.28 | 18 |  | -2.22 | 1565 | 1633 | 4.64 | 0 | 0 | 5 | 4 | 39 | Y |  | 2018-04-30 12:41 | 63 | 1127 | 48 | 42 | 37 | 35 | 33 | 31 | 29 | 28 | 26 | 24 | 23 | 22 | 20 | 20 | 31 | 37 | 20 | 0 | -0.34 |  | 49.98 | Y | -0.4 |  |  |  | 1.21 |  |  |  |  | N | N | N | 140 | 0.5 | 62 | 99396 | 101890 | 240 | 14400 | 1 | 1 | 20 | 2018-04-30 12:51 | 1565 | 117 |  | 20 | [16 empty] | 97.49 | 100 | 0 | 0 | 0 |  | 650 | 400 | 선택 | 선택 | 0 | 0 | 0 |  | 650 | 400 | 선택 | 선택 | 해제 | 미정 | 미정 | 미정 | 미정 |  | 미정 | RB130.00 | H
A45228 | 2018-04-30 | 1 | B | TUNDISH교체전 | 14 | B | SCR420HD | 소입성보증강 | C | BM#1 | 1629 | 71 | 1643 | 1576 | 39 | 6500 |  | 3 | 0.25 | 20 |  | -1.62 | 1588 | 1628 | 0 | 14.01 |  | 19 | 8 | 62 | Y |  | 2018-04-30 12:35 | 79 | 1128 | 18 | 23 | 28 | 30 | 32 | 33 | 33 | 32 | 32 | 32 | 30 | 29 | 29 | 29 | 29 | 33 | 29 | 32 | -0.06 | Y | 40.02 | Y | 0 | [8 empty] | N | N | N | 140 | 0.42 | 69 | 86353 | 93270 | 8230 | 2500 | 7 | 1 |  | 2018-04-30 12:39 | 1588 | 152 |  | 23 |  | *성분 C급 발생 강종 변경 *L/D잔강 8.4TON 슬러그 유입 *전공정 작업지연 감속주입 20%이상 감속주입 이상재ID:101~105.201~206 |  | 3565854B8F914383B7221AB07D4D2A29 | A5BFB16A45D045B89DBE0F64CB1824C3 | D855F154207E46D7B8CCB2D89C9393CF | [10 empty] | 85.08 | 100 | 0 | 2500 | 0 |  | 410 |  | 선택 | 선택 | 0 | 2500 | 0 |  | 410 |  | 선택 | 선택 | 해제 | 미정 | 미정 | 선택 | 미정 |  | 미정 | BT180180 | H
B45186 | 2018-04-30 | 2 | B |  | 3 | A | AE4130MV | 합금강 | D | BM#2 | 1588 | 42 | 1634 | 1545 | 38 | 7400 |  | 1 | 0.28 | 18 |  | -2.39 | 1560 | 1627 | 3.69 | 0 | 0 | 37 | 27 | 165 | Y |  | 2018-04-30 13:40 | 58 | 1088 | 17 | 22 | 26 | 28 | 28 | 28 | 27 | 27 | 26 | 25 | 24 | 23 | 20 | 20 | 25 | 28 | 20 | 28 | -0.18 | Y | 45 | Y | -0.6 |  |  |  | 1.16 |  |  |  | N | N | N | N | 130 | 0.51 | 60 | 99396 | 103280 | 100 | 13800 | 1 | 1 | 30 | 2018-04-30 13:43 | 1560 | 123 |  | 28 |  | * 후 HEAT L/D 강제개공 ID: 306,406 | [14 empty] | 96.27 | 100 | 0 | 0 | 0 |  | 650 | 400 | 선택 | 선택 | 0 | 0 | 0 |  | 650 | 400 | 선택 | 선택 | 해제 | 미정 | 미정 | 미정 | 미정 |  | 미정 | RB130.00 | H
A45229 | 2018-04-30 | 1 | B | TUNDISH교체 | 1 | A | AE1055LS | 탄소강 | G-AE1055LS | BM#1 | 1601 | 46 | 1609 | 1506 | 39 | 6700 |  | 3 | 0.25 | 25 |  | -1.43 | 1567 | 1609 | 0 | 12.47 |  | 32 | 26 | 123 | Y |  | 2018-04-30 14:06 | 83 | 1126 | 6 | 14 | -70 | 14 | 17 | 16 | 16 | 17 | 17 | 18 | 18 |  |  | 18 | 7 | 18 | 18 | 17 | 0 |  | 5.02 | Y | 0 |  | 1.68 | 1.68 | [5 empty] | N | N | M | 230 | 0.48 | 58 | 84590 | 94560 | 6990 | 12800 | 17 | 1 |  | 2018-04-30 14:13 | 1567 | 110 |  | 25 |  | *T/Dflux 유15kg 용225kg *정속유지강종 감속주입ID:105.205 | [14 empty] | 83.3 | 100 | 1500 | 0 | 0 |  | 400 |  | 선택 | 해제 | 1500 | 0 | 0 |  | 400 |  | 선택 | 해제 | 해제 | 미정 | 미정 | 선택 | 미정 |  | 미정 | BT180180 | H
B45187 | 2018-04-30 | 2 | B |  | 4 | A | AE4130MV | 합금강 | D | BM#2 | 1580 | 43 | 1635 | 1534 | 38 | 7300 |  | 1 | 0.31 | 19 |  | -1.94 | 1572 | 1626 | 2.8 | 0 | 0 | 2 | 70 | 89 | N | 1 | 2018-04-30 14:44 | 70 | 1119 | 16 | 24 | 30 | 33 | 34 | 34 | 34 | 34 | 33 | 32 | 31 | 29 | 27 | 27 | 30 | 34 | 27 | 34 | -0.18 | Y | 39.9 | Y | -0.4 |  |  |  | 0.92 |  |  |  | N | N | N | N | 120 | 0.49 | 62 | 99396 | 105100 | 120 | 14600 | 1 | 1 | 50 | 2018-04-30 14:45 | 1572 | 128 |  | 28 | [16 empty] | 95.48 | 100 | 0 | 0 | 0 |  | 650 | 400 | 선택 | 선택 | 0 | 0 | 0 |  | 650 | 400 | 선택 | 선택 | 해제 | 미정 | 미정 | 미정 | 미정 |  | 미정 | RB130.00 | H
A45230 | 2018-04-30 | 1 | B |  | 2 | A | AE1055LS | 탄소강 | G-AE1055LS | BM#1 | 1591 | 51 | 1600 | 1516 | 42 | 6900 |  | 3 | 0.25 | 25 |  | -1.56 | 1558 | 1603 | 0 | 13.79 |  | 22 | 45 | 148 | N | 3 | 2018-04-30 15:10 | 74 | 1124 | 17 | 13 | 14 | 14 | 13 | 11 | 11 | 10 | 11 | 11 | 11 | 38 | 37 | 37 | 15 | 38 | 37 | 11 | 0 | Y | 5.02 | Y | -0.2 | [8 empty] | N | N | Y | 220 | 0.46 | 66 | 101508 | 94960 | 7050 | 14600 | 17 | 2 |  | 2018-04-30 15:18 | 1558 | 111 |  | 20 |  | *롱노즐 오버풀로우 발생 *강제개공 및 나탕주입 ID:101.102.201.202 *정속유지강종 감속주입ID:101.102.201.202 | [14 empty] | 99.57 | 100 | 0 | 0 | 0 |  | 400 |  | 선택 | 해제 | 0 | 0 | 0 |  | 400 |  | 선택 | 해제 | 해제 | 미정 | 미정 | 선택 | 미정 |  | 미정 | BT180180 | H
B45188 | 2018-04-30 | 2 | B |  | 5 | A | AE4130MV | 합금강 | D | BM#2 | 1603 | 45 | 1645 | 1566 | 40 | 7300 |  | 1 | 0.31 | 19 |  | -2.03 | 1571 | 1632 | 3.46 | 0 | 0 | 21 | 69 | 51 | Y |  | 2018-04-30 15:45 | 69 | 1082 | 22 | 31 | 33 | 35 | 36 | 36 | 35 | 34 | 32 | 31 | 29 | 28 | 26 | 26 | 32 | 36 | 26 | 0 | -0.25 | Y | 39.98 | Y | -0.4 |  |  |  | 0.92 |  |  |  | N | N | N | N | 110 | 0.49 | 63 | 99396 | 102900 | 2130 | 15500 | 1 | 1 | 10 | 2018-04-30 16:11 | 1571 | 131 |  | 33 | [16 empty] | 94.75 | 100 | 0 | 0 | 0 |  | 650 | 400 | 선택 | 선택 | 0 | 0 | 0 |  | 650 | 400 | 선택 | 선택 | 해제 | 미정 | 미정 | 미정 | 미정 |  | 미정 | RB130.00 | H
A45231 | 2018-04-30 | 1 | B |  | 3 | A | AE1055LS | 탄소강 | G-AE1055LS | BM#1 | 1603 | 45 | 1604 | 1550 | 35 | 5800 |  | 3 | 0.27 | 25 |  | -1.52 | 1558 | 1602 | 0 | 15.31 |  | 12 | 48 | 159 | Y |  | 2018-04-30 16:03 | 74 | 1083 | 37 | 35 | 35 | 35 | 35 | 35 | 35 | 34 | 33 | 33 | 33 | 33 |  | 33 | 34 | 35 | 33 | 35 | -0.04 | Y | 45 | Y | 0 | [8 empty] | N | N | Y | 210 | 0.5 | 59 | 101508 | 98000 | 6560 | 15700 | 17 | 2 |  | 2018-04-30 16:16 | 1558 | 117 |  | 33 | [16 empty] | 96.91 | 100 | 0 | 0 | 0 |  | 400 |  | 선택 | 해제 | 0 | 0 | 0 |  | 400 |  | 선택 | 해제 | 해제 | 미정 | 미정 | 선택 | 미정 |  | 미정 | BT180180 | H
B45189 | 2018-04-30 | 2 | B |  | 6 | A | AE4130MV | 합금강 | D | BM#2 | 1588 | 45 | 1646 | 1545 | 38 | 7600 |  | 1 | 0.29 | 19 |  | -2.01 | 1572 | 1634 | 3.26 | 0 | 0 | 5 | 5 | 44 | Y |  | 2018-04-30 16:45 | 70 | 1098 | 21 | 26 | 29 | 31 | 31 | 31 | 30 | 30 | 29 | 27 | 26 | 24 | 23 | 23 | 28 | 31 | 23 | 31 | -0.18 | Y | 45 | Y | -0.2 |  |  |  | 1.27 |  |  |  | N | N | N | N | 100 | 0.5 | 61 | 96536 | 101290 | 60 | 16000 | 1 | 1 | 20 | 2018-04-30 16:46 | 1572 | 135 |  | 38 | [16 empty] | 96.01 | 100 | 0 | 0 | 0 |  | 650 | 400 | 선택 | 선택 | 0 | 0 | 0 |  | 650 | 400 | 선택 | 선택 | 해제 | 미정 | 미정 | 미정 | 미정 |  | 미정 | RB095.00 | C
A45232 | 2018-04-30 | 1 | B |  | 4 | A | AE1055LS | 탄소강 | G-AE1055LS | BM#1 | 1558 | 42 | 1592 | 1521 | 35 | 5800 |  | 3 | 0.25 | 25 |  | -1.49 | 1545 | 1588 | 0 | 15.15 |  | 19 | 9 | 81 | Y |  | 2018-04-30 17:19 | 61 | 1095 | 31 | 13 | 30 | 29 | 29 | 29 | 28 | 27 | 26 | 26 | 26 | 24 | 24 | 24 | 26 | 30 | 24 | 29 | -0.12 |  | 49.98 | Y | 0 | [8 empty] | N | N | Y | 200 | 0.5 | 64 | 101508 | 100140 | 7010 | 14000 | 17 | 2 |  | 2018-04-30 17:27 | 1545 | 101 |  | 19 | [16 empty] | 94.78 | 100 | 0 | 0 | 0 |  | 400 |  | 선택 | 해제 | 0 | 0 | 0 |  | 400 |  | 선택 | 해제 | 해제 | 미정 | 미정 | 선택 | 미정 |  | 미정 | BT180180 | H
B45190 | 2018-04-30 | 2 | B |  | 7 | A | AE4130MV | 합금강 | D | BM#2 | 1580 | 42 | 1656 | 1545 | 38 | 7800 |  | 1 | 0.31 | 19 |  | -2.07 | 1577 | 1639 | 3.37 | 0 | 0 | 37 | 28 | 42 | Y |  | 2018-04-30 17:45 | 75 | 1085 | 20 | 26 | 31 | 34 | 35 | 35 | 34 | 33 | 33 | 31 | 30 | 27 |  | 27 | 31 | 35 | 27 | 0 | -0.23 | Y | 35.02 | Y | -0.6 |  |  |  | 1 |  |  |  | N | N | N | N | 150 | 0.51 | 56 | 101115 | 95820 | 1440 | 16100 | 1 | 1 | 30 | 2018-04-30 17:46 | 1577 | 140 |  | 42 | [16 empty] | 104.03 | 100 | 0 | 0 | 0 |  | 650 | 400 | 선택 | 선택 | 0 | 0 | 0 |  | 650 | 400 | 선택 | 선택 | 해제 | 미정 | 미정 | 미정 | 미정 |  | 미정 | RB130.00 | C
A45233 | 2018-04-30 | 1 | B |  | 5 | A | AE1055LS | 탄소강 | G-AE1055LS | BM#1 | 1586 | 40 | 1597 | 1532 | 31 | 5100 |  | 3 | 0.25 | 25 |  | -1.77 | 1546 | 1597 | 0 | 15.13 |  | 32 | 27 | 72 | Y |  | 2018-04-30 18:25 | 62 | 1092 | 23 | 28 | 31 | 33 | 32 | 32 | 31 | 30 | 29 | 29 | 28 | 27 |  | 27 | 29 | 33 | 27 | 0 | -0.15 | Y | 40.02 | Y | -0.2 | [8 empty] | N | N | Y | 190 | 0.5 | 58 | 84590 | 97320 | 7080 | 14900 | 17 | 2 |  | 2018-04-30 18:33 | 1546 | 94 |  | 18 | [16 empty] | 81.06 | 100 | 0 | 0 | 0 |  | 400 |  | 선택 | 해제 | 0 | 0 | 0 |  | 400 |  | 선택 | 해제 | 해제 | 미정 | 미정 | 선택 | 미정 |  | 미정 | BT180180 | H
B45191 | 2018-04-30 | 2 | B | TUNDISH교체전 | 8 | A | AE4130MV | 합금강 | D | BM#2 | 1593 | 43 | 1644 | 1566 | 38 | 7600 |  | 1 | 0.29 | 19 |  | -1.95 | 1577 | 1638 | 2.42 | 0 | 0 | 2 | 71 | 40 | Y |  | 2018-04-30 18:48 | 75 | 1085 | 25 | 32 | 37 | 40 | 42 | 42 | 41 | 41 | 40 | 39 | 39 | 37 | 36 | 35 | 38 | 42 | 35 | 0 | -0.16 | Y | 44.97 | Y | -0.2 |  |  |  | 1.24 |  |  |  | N | N | N | N | 140 | 0.49 | 65 | 121273 | 105560 | 6940 | 2000 | 1 | 1 | 35 | 2018-04-30 19:20 | 1577 | 132 |  | 38 |  |  | D3E8F274B11E47DF99646CBE09844953 | 4F5D7570766A46178C1023C5400F99D6 | 5FA0BB8359454521BF37F09C2B49B6C7 | [11 empty] | 107.8 | 100 | 0 | 2690 | 0 |  | 650 | 400 | 선택 | 선택 | 0 | 2550 | 0 |  | 650 | 400 | 선택 | 선택 | 해제 | 미정 | 미정 | 미정 | 미정 |  | 미정 | RB095.00 | C
A45234 | 2018-04-30 | 1 | B |  | 6 | B | AE1055LS | 탄소강 | G-AE1055LS | BM#1 | 1588 | 41 | 1596 | 1535 | 33 | 5400 |  | 3 | 0.25 | 25 |  | -1.36 | 1546 | 1585 | 0 | 16.96 |  | 22 | 46 | 75 | Y |  | 2018-04-30 19:31 | 62 | 1081 | 27 | 33 | 37 | 37 | 37 | 37 | 36 | 35 | 34 | 34 | 33 | 33 | 33 | 33 | 34 | 37 | 33 | 37 | -0.08 |  | 50.02 | Y | 0 | [8 empty] | N | N | Y | 180 | 0.5 | 61 | 101508 | 98370 | 7050 | 16700 | 17 | 2 |  | 2018-04-30 19:39 | 1544 | 92 |  | 12 | [16 empty] | 96.31 | 100 | 0 | 0 | 0 |  | 400 |  | 선택 | 해제 | 0 | 0 | 0 |  | 400 |  | 선택 | 해제 | 해제 | 미정 | 미정 | 선택 | 미정 |  | 미정 | BT180180 | H
A45235 | 2018-04-30 | 1 | B |  | 7 | A | AE1055LS | 탄소강 | G-AE1055LS | BM#1 | 1571 | 42 | 1594 | 1511 | 35 | 5900 |  | 3 | 0.26 | 25 |  | -1.48 | 1544 | 1587 | 0 | 16.97 |  | 12 | 49 | 74 | Y |  | 2018-04-30 20:29 | 60 | 1088 | 32 | 32 | 33 | 33 | 33 | 32 | 31 | 30 | 29 | 28 | 27 | 27 | 26 | 26 | 31 | 33 | 26 | 33 | -0.14 |  | 49.98 | Y | -0.2 | [8 empty] | N | N | Y | 230 | 0.49 | 61 | 101508 | 97420 | 7120 | 15800 | 17 | 2 |  | 2018-04-30 20:37 | 1544 | 97 |  | 16 |  | *전공정 작업지연 감속주입 *정속유지강종 감속주입 이상재ID:104~106.204~206 | [14 empty] | 97.18 | 100 | 0 | 0 | 0 |  | 400 |  | 선택 | 해제 | 0 | 0 | 0 |  | 400 |  | 선택 | 해제 | 해제 | 미정 | 미정 | 선택 | 미정 |  | 미정 | BT180180 | H
B45192 | 2018-04-30 | 2 | B | TUNDISH교체 | 1 | A | 20MNCRS5HM2 | 소입성보증강 | C1 | BM#2 | 1600 | 50 | 1675 | 1556 | 45 | 9300 |  | 1 | 0.31 | 21 |  | -2.07 | 1591 | 1665 | 0 | 6.73 | 0 | 21 | 70 | 44 | Y |  | 2018-04-30 20:19 | 82 | 1086 | -546 | -163 | 27 | 23 | 29 | 34 | 37 | 40 | 41 | 42 | 43 | 43 | 43 | 43 | 33 | 43 | 43 | 43 | 0 |  | 9.98 | Y | 0 | 1.1 | 2.41 | 2.41 |  |  |  |  | N | N | N | N | 150 | 0.5 | 59 | 85210 | 101060 | 4010 | 15100 | 2 | 2 | 10 | 2018-04-30 20:17 | 1591 | 155 |  | 40 |  | * T/D 용강량 실측:1140mm / 17.8 TON * T/D FLUX 용탕부: 120 KG / 유탕부: 15KG 투입 * 슬리브 롱노즐( Y자형 ) 사용 * 샘플채취 ID: 303 (300) | [14 empty] | 80.73 | 100 | 700 | 0 | 300 |  | 450 | 300 | 선택 | 선택 | 720 | 0 | 0 |  | 450 | 300 | 선택 | 선택 | 해제 | 미정 | 미정 | 미정 | 미정 |  | 미정 | RB130.00 | H
B45193 | 2018-04-30 | 2 | D |  | 2 | A | 20MNCRS5HM2 | 소입성보증강 | C1 | BM#2 | 1600 | 45 | 1667 | 1536 | 41 | 8400 |  | 1 | 0.3 | 19 |  | -2.57 | 1582 | 1654 | 0 | 3.99 | 0 | 5 | 6 | 46 | Y |  | 2018-04-30 21:27 | 73 | 1083 | 41 | 35 | 32 | 29 | 27 | 26 | 24 | 23 | [5 empty] | 23 | 30 | 32 | 23 | 0 | -0.36 |  | 25.03 | Y | -0.2 | [7 empty] | N | N | N | N | 140 | 0.5 | 39 | 85210 | 65540 | 32140 | 15100 | 2 | 2 | 20 | 2018-04-30 21:30 | 1582 | 146 |  | 34 |  | * 클로깅 발생 STR#1,2기 0.40m/min이하 감속주입 작업 ID:304,305/404,405 이상재등록 * 래들 조기교체 용강 32톤 내림. * 20%이상 감속주입 이상공정 등록 | [14 empty] | 87.31 | 100 | 0 | 0 | 300 |  | 450 | 300 | 선택 | 선택 | 0 | 0 | 0 |  | 450 | 300 | 선택 | 선택 | 해제 | 미정 | 미정 | 미정 | 미정 |  | 미정 | RB130.00 | H
A45236 | 2018-04-30 | 1 | D |  | 8 | A | AE1055LS | 탄소강 | G-AE1055LS | BM#1 | 1584 | 45 | 1575 | 1512 | 39 | 6400 |  | 3 | 0.28 | 25 |  | -1.27 | 1538 | 1575 | 0 | 14.78 |  | 19 | 10 | 63 | Y |  | 2018-04-30 21:35 | 54 | 1097 | 26 | 27 | 28 | 29 | 28 | 27 | 26 | 25 | 24 | 23 | 22 | 21 | 20 | 20 | 25 | 29 | 20 | 0 | -0.18 | Y | 50.02 | Y | 0 | [8 empty] | N | N | Y | 220 | 0.47 | 69 | 101508 | 101260 | 7050 | 15200 | 17 | 2 |  | 2018-04-30 21:42 | 1538 | 97 |  | 13 |  | *전공정 작업지연 감속주입 *정속유지강종 감속주입 이상재ID:101~106.201~206 | [14 empty] | 93.21 | 100 | 0 | 0 | 0 |  | 400 |  | 선택 | 해제 | 0 | 0 | 0 |  | 400 |  | 선택 | 해제 | 해제 | 미정 | 미정 | 선택 | 미정 |  | 미정 | BT180180 | H
B45194 | 2018-04-30 | 2 | D |  | 3 | A | 20MNCRS5HM2 | 소입성보증강 | C1 | BM#2 | 1623 | 49 | 1626 | 1545 | 44 | 9100 |  | 1 | 0.3 | 18 |  | -2.09 | 1581 | 1642 | 0 | 3.2 | 0 | 37 | 29 | 56 | Y |  | 2018-04-30 22:32 | 72 | 1085 | 27 | 33 | 36 | 36 | 37 | 38 | 40 | 40 | 39 | 39 | 38 | 38 | 37 | 36 | 37 | 40 | 36 | 38 | -0.11 | Y | 35.02 | Y | -0.2 | [7 empty] | N | N | N | N | 130 | 0.49 | 66 | 102252 | 104920 | 2120 | 14200 | 2 | 2 | 30 | 2018-04-30 22:38 | 1581 | 127 |  | 10 |  | * 초기 주입시 클로깅 발생으로 감속주입 함. * STR#2기 클로깅발생 0.40이하작업 ID:401 이상재등록 | [14 empty] | 95.56 | 100 | 0 | 0 | 300 |  | 450 | 300 | 선택 | 선택 | 0 | 0 | 0 |  | 450 | 300 | 선택 | 선택 | 해제 | 미정 | 미정 | 미정 | 미정 |  | 미정 | RB130.00 | H
A45237 | 2018-04-30 | 1 | D |  | 9 | A | AE1055LS | 탄소강 | G-AE1055LS | BM#1 | 1560 | 41 | 1581 | 1510 | 39 | 6300 |  | 3 | 0.28 | 25 |  | -1.39 | 1541 | 1581 | 0 | 13.37 |  | 32 | 28 | 69 | Y |  | 2018-04-30 22:41 | 57 | 1075 | 19 | 24 | 28 | 30 | 31 | 31 | 30 | 29 | 28 | 28 | 27 | 26 | 26 | 26 | 27 | 31 | 26 | 28 | -0.11 | Y | 44.98 | Y | 0 | [8 empty] | N | N | Y | 210 | 0.46 | 67 | 101508 | 99860 | 7060 | 16200 | 17 | 2 |  | 2018-04-30 22:49 | 1541 | 95 |  | 17 |  | *전공정 작업지연 감속주입 *정속유지강종 감속주입 이상재ID:101~106.201~206 *롱노즐 4회 사용후 내부지금융착으로 교체 | [14 empty] | 94.43 | 100 | 0 | 0 | 0 |  | 400 |  | 선택 | 해제 | 0 | 0 | 0 |  | 400 |  | 선택 | 해제 | 해제 | 미정 | 미정 | 선택 | 선택 | 4 | 미정 | BT180180 | H
B45195 | 2018-04-30 | 2 | D |  | 4 | A | 20MNCRS5HM2 | 소입성보증강 | C1 | BM#2 | 1610 | 50 | 1657 | 1555 | 48 | 9000 |  | 1 | 0.31 | 19 |  | -2.36 | 1593 | 1658 | 0 | 4.4 | 0 | 2 | 72 | 50 | Y |  | 2018-04-30 23:37 | 84 | 1086 | 33 | 40 | 43 | 46 | 46 | 46 | 45 | 43 | 42 | 41 | 39 | 38 | 38 | 30 | 41 | 46 | 30 | 46 | -0.3 | Y | 52.98 | Y | -2.09 | [7 empty] | N | N | N | N | 120 | 0.49 | 69 | 102252 | 104150 | 1860 | 12000 | 2 | 2 | 40 | 2018-04-30 23:34 | 1593 | 135 |  | 15 |  | * 전공정(전기로#2기)작업지연 감속주입 함. | [14 empty] | 96.46 | 100 | 0 | 0 | 0 |  | 450 | 300 | 선택 | 선택 | 0 | 0 | 0 |  | 450 | 300 | 선택 | 선택 | 해제 | 미정 | 미정 | 미정 | 미정 |  | 미정 | RB130.00 | H
A45238 | 2018-04-30 | 1 | D |  | 10 | A | AE1055LS | 탄소강 | G-AE1055LS | BM#1 | 1618 | 39 | 1593 | 1563 | 37 | 4200 |  | 3 | 0.28 | 25 |  | -1.51 | 1549 | 1593 | 0 | 13.8 |  | 22 | 47 | 84 | Y |  | 2018-04-30 23:36 | 65 | 1086 | 27 | 29 | 30 | 31 | 31 | 31 | 31 | 30 | 29 | 29 | 29 | 28 | 28 | 28 | 29 | 31 | 28 | 31 | -0.06 | Y | 45 | Y | 0 | [8 empty] | N | N | Y | 200 | 0.5 | 69 | 101508 | 103650 | 7010 | 14600 | 17 | 2 |  | 2018-04-30 23:46 | 1549 | 100 |  | 29 | [16 empty] | 91.2 | 100 | 0 | 0 | 0 |  | 400 |  | 선택 | 해제 | 0 | 0 | 0 |  | 400 |  | 선택 | 해제 | 해제 | 미정 | 미정 | 선택 | 미정 |  | 미정 | BT180180 | H
B45196 | 2018-04-30 | 2 | D |  | 5 | B | 20MNCRS5HM2 | 소입성보증강 | C1 | BM#2 | 1604 | 64 | 1635 | 1577 | 51 | 9200 |  | 1 | 0.31 | 18 |  | -2.22 | 1594 | 1649 | 0 | 4.43 | 0 | 21 | 71 | 33 | Y |  | 2018-05-01 00:50 | 85 | 1086 | 27 | 44 | 48 | 51 | 52 | 52 | 51 | 50 | 49 | 48 | 47 | 46 | 44 | 42 | 47 | 52 | 42 | 0 | -0.22 | Y | 45 | Y | -0.4 | [7 empty] | N | N | N | N | 110 | 0.5 | 67 | 102252 | 112350 | 3430 | 14300 | 2 | 2 | 10 | 2018-05-01 00:51 | 1594 | 133 |  | 11 | [16 empty] | 88.53 | 100 | 0 | 0 | 0 |  | 450 | 300 | 선택 | 선택 | 0 | 0 | 0 |  | 450 | 300 | 선택 | 선택 | 해제 | 미정 | 미정 | 미정 | 미정 |  | 미정 | RB130.00 | H
A45239 | 2018-04-30 | 1 | D |  | 11 | A | AE1055LS | 탄소강 | G-AE1055LS | BM#1 | 1564 | 45 | 1586 | 1509 | 41 | 6200 |  | 3 | 0.27 | 25 |  | -1.32 | 1548 | 1586 | 0 | 16.9 |  | 12 | 50 | 69 | Y |  | 2018-05-01 00:47 | 64 | 1087 | 28 | 29 | 31 | 33 | 33 | 32 | 31 | 31 | 30 | 29 | 29 | 29 | 28 | 28 | 30 | 33 | 28 | 31 | -0.11 | Y | 45 | Y | -0.2 | [8 empty] | N | N | Y | 190 | 0.5 | 62 | 101508 | 100370 | 7000 | 16000 | 17 | 2 |  | 2018-05-01 00:54 | 1548 | 108 |  | 28 |  | *롱노즐 2회 사용후 내부 내부크랙으로 교체 | [14 empty] | 93.99 | 100 | 0 | 0 | 0 |  | 400 |  | 선택 | 해제 | 0 | 0 | 0 |  | 400 |  | 선택 | 해제 | 해제 | 미정 | 미정 | 선택 | 선택 | 2 | 미정 | BT180180 | H
B45197 | 2018-04-30 | 2 | D |  | 6 | A | 20MNCRS5HM2 | 소입성보증강 | C1 | BM#2 | 1585 | 53 | 1664 | 1555 | 44 | 8200 |  | 1 | 0.3 | 18 |  | -2.67 | 1581 | 1651 | 0 | 2.59 | 0 | 5 | 7 | 73 | Y |  | 2018-05-01 01:51 | 72 | 1087 | 36 | 37 | 37 | 38 | 37 | -274 | 36 | 35 | 34 | 33 | 32 |  |  | 32 | 7 | 38 | 32 | 37 | -0.17 | Y | 10 | Y | -0.2 | [7 empty] | N | N | N | N | 100 | 0.52 | 53 | 102252 | 91630 | 3630 | 14800 | 2 | 2 | 20 | 2018-05-01 02:02 | 1581 | 127 |  | 20 | [16 empty] | 107.41 | 100 | 0 | 0 | 0 |  | 450 | 300 | 선택 | 선택 | 0 | 0 | 0 |  | 450 | 300 | 선택 | 선택 | 해제 | 미정 | 미정 | 미정 | 미정 |  | 미정 | RB130.00 | H
A45240 | 2018-04-30 | 1 | D |  | 12 | A | AE1055LS | 탄소강 | G-AE1055LS | BM#1 | 1581 | 40 | 1595 | 1511 | 40 | 5700 |  | 3 | 0.28 | 25 |  | -1.75 | 1545 | 1595 | 0 | 17.89 |  | 19 | 11 | 71 | Y |  | 2018-05-01 01:56 | 61 | 1087 | 28 | 29 | 30 | 30 | 29 | 28 | 27 | 26 | 26 | 25 | 25 | 24 |  | 24 | 27 | 30 | 24 | 0 | -0.13 |  | 45.02 | Y | -0.2 | [8 empty] | N | N | Y | 180 | 0.5 | 63 | 101508 | 97880 | 6590 | 15700 | 17 | 2 |  | 2018-05-01 02:05 | 1545 | 94 |  | 21 | [16 empty] | 96.22 | 100 | 0 | 0 | 0 |  | 400 |  | 선택 | 해제 | 0 | 0 | 0 |  | 400 |  | 선택 | 해제 | 해제 | 미정 | 미정 | 선택 | 미정 |  | 미정 | BT180180 | H
B45198 | 2018-04-30 | 2 | D |  | 7 | A | 20MNCRS5HM2 | 소입성보증강 | C1 | BM#2 | 1625 | 47 | 1646 | 1585 | 42 | 8100 |  | 1 | 0.28 | 19 |  | -2.19 | 1583 | 1643 | 0 | 3.08 | 0 | 37 | 30 | 71 | Y |  | 2018-05-01 03:00 | 74 | 1086 | 28 | 33 | 40 | 44 | 46 | 46 | 46 | 45 | 44 | 42 | 41 | 41 | 39 | 38 | 41 | 46 | 38 | 46 | -0.18 | Y | 45 | Y | -0.2 | [7 empty] | N | N | N | N | 150 | 0.51 | 65 | 102252 | 110910 | 2180 | 14100 | 2 | 2 | 40 | 2018-05-01 03:00 | 1583 | 114 |  | 8 | [16 empty] | 90.45 | 100 | 0 | 0 | 0 |  | 450 | 300 | 선택 | 선택 | 0 | 0 | 0 |  | 450 | 300 | 선택 | 선택 | 해제 | 미정 | 미정 | 미정 | 미정 |  | 미정 | RB130.00 | H
A45241 | 2018-04-30 | 1 | D |  | 13 | A | AE1055LS | 탄소강 | G-AE1055LS | BM#1 | 1607 | 40 | 1592 | 1551 | 39 | 4200 |  | 3 | 0.28 | 25 |  | -1.53 | 1548 | 1592 | 0 | 17.72 |  | 32 | 29 | 75 | Y |  | 2018-05-01 03:01 | 64 | 1086 | 23 | 29 | 32 | 33 | 34 | 33 | 32 | 32 | 31 | 30 | 29 | 29 |  | 29 | 31 | 34 | 29 | 32 | -0.14 | Y | 35.02 | Y | 0 | [8 empty] | N | N | Y | 230 | 0.5 | 60 | 101508 | 97480 | 5780 | 16100 | 17 | 2 |  | 2018-05-01 03:10 | 1548 | 97 |  | 19 | [16 empty] | 95.67 | 100 | 0 | 0 | 0 |  | 400 |  | 선택 | 해제 | 0 | 0 | 0 |  | 400 |  | 선택 | 해제 | 해제 | 미정 | 미정 | 선택 | 미정 |  | 미정 | BT180180 | H
B45199 | 2018-04-30 | 2 | D |  | 8 | A | 20MNCRS5HM2 | 소입성보증강 | C1 | BM#2 | 1614 | 44 | 1654 | 1574 | 40 | 7700 |  | 1 | 0.29 | 19 |  | -2.33 | 1588 | 1652 | 0 | 3.23 | 0 | 2 | 73 | 59 | Y |  | 2018-05-01 03:54 | 79 | 1086 | 33 | 39 | 42 | 44 | 44 | 44 | 44 | 43 | 42 | 41 | 40 | 38 |  | 38 | 41 | 44 | 38 | 44 | -0.15 | Y | 39.98 | Y | -0.4 | [7 empty] | N | N | N | N | 140 | 0.51 | 60 | 102252 | 102120 | 1160 | 14100 | 2 | 2 | 10 | 2018-05-01 03:58 | 1588 | 124 |  | 23 | [16 empty] | 99.08 | 100 | 0 | 0 | 0 |  | 450 | 300 | 선택 | 선택 | 0 | 0 | 0 |  | 450 | 300 | 선택 | 선택 | 해제 | 미정 | 미정 | 미정 | 선택 | 7 | 미정 | RB130.00 | H
A45242 | 2018-04-30 | 1 | D | TUNDISH교체전 | 14 | A | AE1055LS | 탄소강 | G-AE1055LS | BM#1 | 1579 | 42 | 1598 | 1515 | 40 | 6100 |  | 3 | 0.27 | 26 |  | -1.72 | 1548 | 1598 | 0 | 18.15 |  | 16 | 20 | 812 | Y |  | 2018-05-01 04:10 | 64 | 1086 | 28 | 34 | 37 | 38 | 38 | 38 | 37 | 36 | 35 | 35 | 34 | 34 |  | 34 | 35 | 38 | 34 | 38 | -0.1 | Y | 40.02 | Y | 0 | [8 empty] | N | N | M | 220 | 0.5 | 59 | 80408 | 96300 | 7600 | 1500 | 17 | 2 |  | 2018-05-01 04:18 | 1548 | 92 |  | 13 |  |  | 33F9F2B01821456A8FBE29F2D73AED6A | 3EE9C7B2937941BA9216BBD9565F574B |  | C79C8EC6FAFD4FD98F22D22C185C9F90 | [10 empty] | 77.39 | 100 | 0 | 3500 | 0 |  | 400 |  | 선택 | 해제 | 0 | 3500 | 0 |  | 400 |  | 선택 | 해제 | 해제 | 미정 | 미정 | 선택 | 미정 |  | 미정 | BT180180 | H
B45200 | 2018-04-30 | 2 | A |  | 9 | A | 20MNCRS5HM2 | 소입성보증강 | C1 | BM#2 | 1605 | 45 | 1646 | 1565 | 42 | 7800 |  | 1 | 0.31 | 18 |  | -2.19 | 1588 | 1651 | 0 | 4.4 | 0 | 21 | 72 | 47 | Y |  | 2018-05-01 04:54 | 79 | 1086 | 34 | 41 | 45 | 48 | 49 | 49 | 49 | 48 | 47 | 47 | 45 | 44 | 42 | 42 | 45 | 49 | 42 | 49 | -0.17 | Y | 40.02 | Y | -0.4 | [7 empty] | N | N | N | N | 130 | 0.51 | 61 | 102252 | 101160 | 3480 | 14500 | 2 | 2 | 20 | 2018-05-01 04:55 | 1588 | 128 |  | 24 | [16 empty] | 97.76 | 100 | 0 | 0 | 0 |  | 450 | 300 | 선택 | 선택 | 0 | 0 | 0 |  | 450 | 300 | 선택 | 선택 | 해제 | 미정 | 미정 | 미정 | 미정 |  | 미정 | RB130.00 | H
A45243 | 2018-04-30 | 1 | A | TUNDISH교체 | 1 | A | STB2 | 베어링강 | STB (SF) | BM#1 | 1564 | 51 | 1577 | 1531 | 48 | 7700 |  | 3 | 0.29 | 25 |  | -1.48 | 1534 | 1577 | 15.02 | 0 |  | 12 | 51 | 74 | Y |  | 2018-05-01 05:23 | 78 | 1087 | -78 | 30 | 25 | 31 | 34 | 37 | 38 | 39 | 40 | 40 | 40 | 40 | 41 | 41 | 36 | 41 | 41 | 40 | 0 |  |  | Y | 0.2 |  | 2.39 | 2.27 | 1.69 |  |  |  |  | N | N | M | 230 | 0.47 | 64 | 101508 | 100270 | 7380 | 15400 | 10 | 1 |  | 2018-05-01 05:31 | 1534 | 115 |  | 26 |  | *T/Dflux 유15kg 용275kg | [14 empty] | 94.29 | 100 | 1500 | 0 | 0 |  | 650 |  | 선택 | 해제 | 1500 | 0 | 0 |  | 650 |  | 선택 | 해제 | 선택 | 미정 | 미정 | 선택 | 선택 |  | 미정 | BT180180 | H
B45201 | 2018-04-30 | 2 | A |  | 10 | A | 20MNCRS5HM2 | 소입성보증강 | C1 | BM#2 | 1611 | 45 | 1657 | 1566 | 42 | 8200 |  | 1 | 0.28 | 19 |  | -2.24 | 1586 | 1653 | 0 | 3.01 | 0 | 5 | 8 | 51 | Y |  | 2018-05-01 06:08 | 77 | 1086 | 39 | 41 | 43 | 44 | 43 | 43 | 42 | 41 | 39 | 38 | 36 | 34 |  | 34 | 40 | 44 | 34 | 43 | -0.25 | Y | 40.02 | Y | -0.4 | [8 empty] | N | N | N | 120 | 0.51 | 57 | 102252 | 97480 | 4560 | 14000 | 2 | 2 |  | 2018-05-01 06:13 | 1586 | 130 |  | 15 | [16 empty] | 100.25 | 100 | 0 | 0 | 0 |  | 450 | 300 | 선택 | 선택 | 0 | 0 | 0 |  | 450 | 300 | 선택 | 선택 | 해제 | 미정 | 미정 | 미정 | 미정 |  | 미정 | RB130.00 | H
A45244 | 2018-04-30 | 1 | A |  | 2 | A | STB2 | 베어링강 | STB (SF) | BM#1 | 1596 | 42 | 1569 | 1541 | 36 | 5500 |  | 3 | 0.29 | 25 |  | -1.36 | 1517 | 1556 | 14.99 | 0 |  | 19 | 12 | 89 | Y |  | 2018-05-01 06:22 | 61 | 1086 | 39 | 32 | 28 | 27 | 25 | 24 | 22 | 22 | 22 | 21 | 21 | 20 | 20 | 20 | 25 | 28 | 20 | 22 | -0.16 |  | 50 | Y | 0 |  |  |  | 1.56 |  |  |  |  | N | N | Y | 220 | 0.48 | 63 | 84590 | 100120 | 6980 | 14600 | 10 | 1 |  | 2018-05-01 06:32 | 1517 | 116 |  | 33 |  | *자동:1480℃ 수동:1481℃ *Sample채취 ID:103.203 | [14 empty] | 78.98 | 100 | 0 | 0 | 300 |  | 650 |  | 선택 | 해제 | 0 | 0 | 300 |  | 650 |  | 선택 | 해제 | 선택 | 미정 | 미정 | 선택 | 미정 |  | 미정 | BT180180 | H
B45202 | 2018-04-30 | 2 | A | TUNDISH교체전 | 11 | A | 20MNCRS5HM2 | 소입성보증강 | C1 | BM#2 | 1598 | 44 | 1664 | 1565 | 40 | 8100 |  | 1 | 0.28 | 18 |  | -0.13 | 1587 | 1600 | 0 | 4.81 | 0 | 37 | 31 | 52 | Y |  | 2018-05-01 07:24 | 78 | 1086 | 30 | 38 | 43 | 45 | 46 | 46 | 45 | 44 | 43 | 42 | 40 | 39 | 37 | 37 | 42 | 46 | 37 | 0 | -0.22 | Y | 40 | Y | -0.4 | [8 empty] | N | N | N | 110 | 0.51 | 60 | 97140 | 101410 | 9290 | 2000 | 2 | 2 |  | 2018-05-01 07:16 | 1587 | 123 |  | -1 |  |  | FC43F14CB57C4F929203B0913629B231 | 1A73B7F5A8FF4F3C85DF9910BD15AD38 | D673FAC2BFA94C36B54DD54F48C2AF23 | [11 empty] | 91.64 | 100 | 0 | 2500 | 0 |  | 450 | 300 | 해제 | 선택 | 0 | 2500 | 0 |  | 450 | 300 | 해제 | 선택 | 해제 | 미정 | 미정 | 미정 | 미정 |  | 미정 | RB130.00 | H
A45245 | 2018-04-30 | 1 | A |  | 3 | A | STB2 | 베어링강 | STB (SF) | BM#1 | 1610 | 42 | 1565 | 1546 | 34 | 5600 |  | 3 | 0.31 | 26 |  | -1.39 | 1521 | 1562 | 15.88 | 0 |  | 32 | 30 | 84 | Y |  | 2018-05-01 07:23 | 65 | 1084 | 19 | 23 | 25 | 26 | 27 | 27 | 27 | 27 | 26 | 26 | 25 | 25 | 25 | 24 | 25 | 27 | 24 | 27 | -0.07 | Y | 45 | Y | -0.2 |  |  |  | 1.23 |  |  |  |  | N | N | Y | 210 | 0.48 | 66 | 118426 | 103970 | 7070 | 15600 | 10 | 1 |  | 2018-05-01 07:31 | 1521 | 123 |  | 39 | [16 empty] | 106.69 | 100 | 0 | 0 | 0 |  | 650 |  | 선택 | 해제 | 0 | 0 | 0 |  | 650 |  | 선택 | 해제 | 선택 | 미정 | 미정 | 선택 | 미정 |  | 미정 | BT180180 | H
B45203 | 2018-05-01 | 2 | A | TUNDISH교체 | 1 | A | SNCMH2 | 소입성보증강 | C1 | BM#2 | 1607 | 48 | 1675 | 1565 | 45 | 8900 |  | 1 | 0.27 | 20 |  | -2.01 | 1592 | 1669 | 4 | 4 | 0 | 2 | 74 | 44 | Y |  | 2018-05-01 08:24 | 85 | 1139 | -302 | -109 | 39 | 41 | 34 | 38 | 42 | 45 | 46 | 47 | 48 | 48 | 48 | 48 | 43 | 48 | 48 | 48 | 0 |  | 14.97 | Y | 0 |  | 2.16 | 2.04 | [5 empty] | N | N | N | 150 | 0.49 | 61 | 95232 | 101390 | 4140 | 15600 | 4 | 1 |  | 2018-05-01 08:26 | 1592 | 140 |  | 26 |  | *턴디쉬 플럭스 120KG/15KG *슬리브 롱노즐 사용 | [14 empty] | 90.83 | 100 | 700 | 0 | 0 |  | 450 | 300 | 선택 | 선택 | 700 | 0 | 0 |  | 450 | 300 | 선택 | 선택 | 해제 | 미정 | 미정 | 미정 | 미정 |  | 미정 | RB180.00 | C
A45246 | 2018-05-01 | 1 | A |  | 4 | A | STB2 | 베어링강 | STB (SF) | BM#1 | 1576 | 44 | 1572 | 1534 | 35 | 5600 |  | 3 | 0.28 | 26 |  | -1.18 | 1526 | 1561 | 13.21 | 0 |  | 16 | 21 | 76 | Y |  | 2018-05-01 08:34 | 70 | 1133 | 24 | 23 | 25 | 26 | 27 | 28 | 27 | 27 | 26 | 26 | 25 | 25 | 25 | 25 | 26 | 28 | 25 | 27 | -0.05 | Y | 35.02 | Y | 0 |  |  |  | 1.42 |  |  |  |  | N | N | Y | 200 | 0.48 | 64 | 84590 | 101640 | 6910 | 15720 | 10 | 1 |  | 2018-05-01 08:32 | 1526 | 134 |  | 36 | [16 empty] | 77.93 | 100 | 0 | 0 | 0 |  | 650 |  | 선택 | 해제 | 0 | 0 | 0 |  | 650 |  | 선택 | 해제 | 선택 | 미정 | 미정 | 선택 | 미정 |  | 미정 | BT180180 | H
B45204 | 2018-05-01 | 2 | A |  | 2 | A | SNCMH2 | 소입성보증강 | C1 | BM#2 | 1623 | 49 | 1654 | 1536 | 41 | 8100 |  | 1 | 0.3 | 18 |  | -2.07 | 1576 | 1636 | 0 | 4.67 | 0 | 21 | 73 | 60 | Y |  | 2018-05-01 09:20 | 69 | 1095 | 46 | 40 | 36 | 34 | 33 | 31 | 30 | 29 | 28 | 27 | 26 | 24 |  | 24 | 32 | 36 | 24 | 0 | -0.27 |  | 44.98 | Y | -0.4 | [8 empty] | N | N | N | 140 | 0.52 | 60 | 95482 | 102220 | 1880 | 14500 | 4 | 1 |  | 2018-05-01 09:20 | 1576 | 138 |  | 34 | [16 empty] | 91.37 | 100 | 0 | 0 | 0 |  | 450 | 300 | 선택 | 선택 | 0 | 0 | 0 |  | 450 | 300 | 선택 | 선택 | 해제 | 미정 | 미정 | 미정 | 미정 |  | 미정 | RB130.00 | C
A45247 | 2018-05-01 | 1 | A |  | 5 | A | STB2 | 베어링강 | STB (SF) | BM#1 | 1561 | 42 | 1578 | 1558 | 35 | 5700 |  | 3 | 0.27 | 25 |  | -1.44 | 1523 | 1565 | 14.86 | 0 |  | 12 | 52 | 48 | Y |  | 2018-05-01 09:43 | 67 | 1112 | 24 | 27 | 31 | 33 | 34 | 34 | 34 | 34 | 34 | 33 | 33 | 32 | 32 | 32 | 32 | 34 | 32 | 34 | -0.05 | Y | 39.98 | Y | 0 |  |  |  | 1.52 |  |  |  |  | N | N | Y | 190 | 0.48 | 61 | 101508 | 98270 | 7090 | 15170 | 10 | 1 |  | 2018-05-01 09:51 | 1523 | 142 |  | 35 | [16 empty] | 96.4 | 100 | 0 | 0 | 0 |  | 650 |  | 선택 | 해제 | 0 | 0 | 0 |  | 650 |  | 선택 | 해제 | 선택 | 미정 | 미정 | 선택 | 미정 |  | 미정 | BT180180 | H
B45205 | 2018-05-01 | 2 | A |  | 3 | A | SNCMH2 | 소입성보증강 | C1 | BM#2 | 1592 | 47 | 1644 | 1524 | 43 | 8700 |  | 1 | 0.3 | 18 |  | -2.01 | 1576 | 1645 | 0 | 7.72 | 0 | 5 | 9 | 63 | Y |  | 2018-05-01 10:26 | 69 | 1132 | 19 | 27 | 30 | 31 | 31 | 30 | 29 | 27 | 26 | 25 | 23 | 21 |  | 21 | 27 | 31 | 21 | 0 | -0.25 | Y | 39.98 | Y | -0.4 | 1 | [7 empty] | N | N | N | 130 | 0.52 | 60 | 110963 | 101630 | 2220 | 16400 | 4 | 1 |  | 2018-05-01 10:34 | 1576 | 138 |  | 30 |  | *주입말 전공정 지연 감속주입 | [14 empty] | 106.9 | 100 | 0 | 0 | 0 |  | 450 | 300 | 선택 | 선택 | 0 | 0 | 0 |  | 450 | 300 | 선택 | 선택 | 해제 | 미정 | 미정 | 미정 | 미정 |  | 미정 | RB120.00 | C
A45248 | 2018-05-01 | 1 | A |  | 6 | A | STB2 | 베어링강 | STB (SF) | BM#1 | 1611 | 47 | 1572 | 1536 | 41 | 6700 |  | 3 | 0.27 | 25 |  | -1.38 | 1520 | 1560 | 12.51 | 0 |  | 19 | 13 | 45 | Y |  | 2018-05-01 10:41 | 64 | 1088 | 31 | 30 | 29 | 30 | 30 | 29 | 29 | 29 | 28 | 28 | 28 | 28 | 28 | 28 | 29 | 30 | 28 | 30 | -0.04 | Y | 45 | Y | 0 |  |  |  | 1.36 |  |  |  |  | N | N | Y | 180 | 0.48 | 60 | 101508 | 95550 | 7060 | 15670 | 10 | 1 |  | 2018-05-01 10:48 | 1520 | 143 |  | 41 | [16 empty] | 98.94 | 100 | 0 | 0 | 0 |  | 650 |  | 선택 | 해제 | 0 | 0 | 0 |  | 650 |  | 선택 | 해제 | 선택 | 미정 | 미정 | 선택 | 미정 |  | 미정 | BT180180 | H
B45206 | 2018-05-01 | 2 | A |  | 4 | A | SNCMH2 | 소입성보증강 | C1 | BM#2 | 1588 | 44 | 1635 | 1564 | 40 | 7800 |  | 1 | 0.29 | 18 |  | -2.39 | 1571 | 1634 | 0 | 5.34 | 0 | 37 | 32 | 67 | Y |  | 2018-05-01 11:33 | 64 | 1142 | 16 | 22 | 27 | 29 | 30 | 31 | 29 | 28 | 28 | 27 | 25 | 24 | 23 | 21 | 26 | 31 | 21 | 0 | -0.25 | Y | 40.02 | Y | -0.4 | [8 empty] | N | N | N | 130 | 0.52 | 66 | 100944 | 113040 | 70 | 16100 | 4 | 1 |  | 2018-05-01 11:35 | 1571 | 138 |  | 26 | [16 empty] | 89.93 | 100 | 0 | 0 | 0 |  | 450 | 300 | 선택 | 선택 | 0 | 0 | 0 |  | 450 | 300 | 선택 | 선택 | 해제 | 미정 | 미정 | 미정 | 미정 |  | 미정 | RB130.00 | H
A45249 | 2018-05-01 | 1 | A |  | 7 | A | STB2 | 베어링강 | STB (SF) | BM#1 | 1657 | 42 | 1590 | 1562 | 35 | 5700 |  | 3 | 0.28 | 25 |  | -1.31 | 1523 | 1561 | 14.69 | 0 |  | 32 | 31 | 43 | Y |  | 2018-05-01 11:53 | 67 | 1124 | 27 | 31 | 33 | 35 | 35 | 36 | 35 | 35 | 34 | 34 | 33 | 33 | 32 | 32 | 33 | 36 | 32 | 35 | -0.1 | Y | 39.98 | Y | 0 |  |  |  | 1.46 |  |  |  |  | N | N | Y | 230 | 0.48 | 66 | 101508 | 104920 | 7160 | 16570 | 10 | 1 |  | 2018-05-01 12:15 | 1523 | 146 |  | 33 | [16 empty] | 90.67 | 100 | 0 | 0 | 0 |  | 650 |  | 선택 | 해제 | 0 | 0 | 0 |  | 650 |  | 선택 | 해제 | 선택 | 미정 | 미정 | 선택 | 미정 |  | 미정 | BT180180 | H
B45207 | 2018-05-01 | 2 | B |  | 5 | A | SNCMH2 | 소입성보증강 | C1 | BM#2 | 1651 | 45 | 1656 | 1617 | 36 | 6300 |  | 1 | 0.27 | 17 |  | -2.04 | 1562 | 1643 | 0 | 16.83 | 0 | 2 | 75 | 47 | Y |  | 2018-05-01 12:35 | 55 | 1099 | 19 | 24 | 26 | 27 | 28 | 28 | 28 | 28 | 27 | 27 | 26 | 25 | 24 | 24 | 26 | 28 | 24 | 28 | -0.1 | Y | 40 | Y | -0.2 | [7 empty] | N | N | N | N | 110 | 0.52 | 60 | 97572 | 103320 | 3500 | 15900 | 4 | 1 | 10 | 2018-05-01 12:34 | 1562 | 142 |  | 34 | [16 empty] | 91.4 | 100 | 0 | 0 | 0 |  | 450 | 300 | 선택 | 선택 | 0 | 0 | 0 |  | 450 | 300 | 선택 | 선택 | 해제 | 미정 | 미정 | 미정 | 미정 |  | 미정 | RB160.00 | C
A45250 | 2018-05-01 | 1 | B |  | 8 | A | STB2 | 베어링강 | STB (SF) | BM#1 | 1562 | 41 | 1576 | 1541 | 34 | 5600 |  | 3 | 0.27 | 28 |  | -1.04 | 1531 | 1564 | 18.71 | 0 |  | 16 | 22 | 31 | Y |  | 2018-05-01 12:59 | 75 | 1130 | 31 | 34 | 37 | 40 | 41 | 41 | 41 | 40 | 40 | 40 | 39 | 39 | 39 | 39 | 39 | 41 | 39 | 41 | -0.05 | Y | 39.98 | Y | 0 |  |  |  | 1.22 |  |  |  |  | N | N | Y | 220 | 0.48 | 63 | 101508 | 94960 | 7170 | 15200 | 10 | 1 |  | 2018-05-01 13:05 | 1531 | 146 |  | 35 | [16 empty] | 99.13 | 0 | 0 | 0 | 0 |  | 650 |  | 선택 | 해제 | 0 | 0 | 0 |  | 650 |  | 선택 | 해제 | 선택 | 미정 | 미정 | 선택 | 미정 |  | 미정 | BT180180 | H
A45251 | 2018-05-01 | 1 | B |  | 6 | A | SNCMH2 | 소입성보증강 | C1 | BM#2 | 1614 | 41 | 1640 | 1570 | 33 | 5900 |  | 1 | 0.28 | 19 |  | -2.2 | 1571 | 1639 | 0 | 8.61 | 0 | 21 | 74 | 51 | Y |  | 2018-05-01 13:35 | 64 | 1142 | 22 | 25 | 28 | 28 | 29 | 28 | 27 | 26 | 25 | 23 | 22 | 21 | 19 | 19 | 25 | 29 | 19 | 28 | -0.27 | Y | 36.43 | Y | -0.4 | [7 empty] | N | N | N | N | 100 | 0.53 | 58 | 100944 | 100790 | 1770 | 13800 | 4 | 1 | 20 | 2018-05-01 14:08 | 1571 | 126 |  | 36 | [16 empty] | 98.48 | 100 | 0 | 0 | 0 |  | 450 | 300 | 선택 | 선택 | 0 | 0 | 0 |  | 450 | 300 | 선택 | 선택 | 해제 | 미정 | 미정 | 미정 | 미정 |  | 미정 | RB120.00 | C
A45252 | 2018-05-01 | 1 | B |  | 9 | A | STB2 | 베어링강 | STB (SF) | BM#1 | 1581 | 41 | 1556 | 1549 | 27 | 4400 |  | 3 | 0.27 | 28 |  | -1.52 | 1508 | 1556 | 15.53 | 0 |  | 12 | 53 | 83 | Y |  | 2018-05-01 14:22 | 52 | 1129 | 38 | 34 | 32 | 30 | 29 | 28 | 27 | 26 | 25 | 24 | 23 | 23 | 22 | 22 | 28 | 32 | 22 | 0 | -0.18 |  | 54.98 | Y | 0 |  |  |  | 1.44 |  |  |  |  | N | N | Y | 210 | 0.48 | 66 | 101508 | 103460 | 7080 | 15000 | 10 | 1 |  | 2018-05-01 14:29 | 1508 | 94 |  | 16 |  | *STR#1,2 LOOP6번 표면과냉 비수량 50% 줄임 | [14 empty] | 91.86 | 100 | 0 | 0 | 0 |  | 650 |  | 선택 | 해제 | 0 | 0 | 0 |  | 650 |  | 선택 | 해제 | 선택 | 미정 | 미정 | 선택 | 미정 |  | 미정 | BT180180 | H
B45208 | 2018-05-01 | 2 | B |  | 7 | B | SNCMH2 | 소입성보증강 | C1 | BM#2 | 1571 | 51 | 1655 | 1526 | 47 | 9400 |  | 1 | 0.31 | 19 |  | -2.02 | 1584 | 1640 | 0 | 5.99 | 0 | 5 | 10 | 53 | Y |  | 2018-05-01 14:54 | 77 | 1095 | 15 | 35 | 39 | 42 | 43 | 43 | 43 | 41 | 41 | 39 | 38 | 36 |  | 36 | 38 | 43 | 36 | 43 | -0.2 | Y | 35 | Y | -0.4 | [7 empty] | N | N | N | N | 150 | 0.51 | 57 | 109732 | 98820 | 1290 | 15700 | 4 | 1 | 20 | 2018-05-01 15:00 | 1584 | 117 |  | 18 | [16 empty] | 108.86 | 100 | 0 | 0 | 0 |  | 450 | 300 | 선택 | 선택 | 0 | 0 | 0 |  | 450 | 300 | 선택 | 선택 | 해제 | 미정 | 미정 | 미정 | 미정 |  | 미정 | BT180180 | C
A45253 | 2018-05-01 | 1 | B |  | 10 | A | STB2 | 베어링강 | STB (SF) | BM#1 | 1648 | 40 | 1551 | 1570 | 25 | 4100 |  | 3 | 0.28 | 28 |  | -1.36 | 1512 | 1555 | 15.47 | 0 |  | 19 | 14 | 78 | Y |  | 2018-05-01 15:32 | 56 | 1088 | 22 | 24 | 26 | 28 | 29 | 29 | 28 | 28 | 27 | 27 | 26 | 25 | 25 | 25 | 26 | 29 | 25 | 28 | -0.1 | Y | 40 | Y | 0 |  |  |  | 1.66 |  |  |  |  | N | N | Y | 200 | 0.48 | 64 | 101508 | 96540 | 7110 | 15400 | 10 | 1 |  | 2018-05-01 15:39 | 1512 | 95 |  | 13 |  | *STR#1,2 LOOP6번 표면과냉 비수량 50% 줄임 | [14 empty] | 98.03 | 100 | 0 | 0 | 0 |  | 650 |  | 선택 | 해제 | 0 | 0 | 0 |  | 650 |  | 선택 | 해제 | 선택 | 미정 | 미정 | 선택 | 미정 |  | 미정 | BT180180 | H
B45209 | 2018-05-01 | 2 | B | TUNDISH교체전 | 8 | A | SNCMH2 | 소입성보증강 | C1 | BM#2 | 1621 | 45 | 1644 | 1555 | 36 | 7300 |  | 1 | 0.3 | 19 |  | -2.12 | 1578 | 1635 | 0 | 7.1 | 0 | 37 | 33 | 60 | Y |  | 2018-05-01 15:56 | 71 | 1099 | 32 | 38 | 43 | 44 | 43 | 43 | 43 | 42 | 41 | 39 | 38 | 36 | 34 | 34 | 40 | 44 | 34 | 43 | -0.22 | Y | 44.97 | Y | -0.4 | [7 empty] | N | N | N | N | 140 | 0.52 | 60 | 104859 | 102860 | -110 | 2000 | 4 | 1 | 10 | 2018-05-01 16:05 | 1578 | 114 |  | 17 |  |  | DA77718DA3B9451785BE0E562DA9E87D | 11C98F9944DA41668365C6CE0DED30F3 | F297F47CCCD74979A01FC5A1440DADE9 | [11 empty] | 102.05 | 100 | 0 | 2580 | 0 |  | 450 | 300 | 선택 | 선택 | 0 | 2680 | 0 |  | 450 | 300 | 선택 | 선택 | 해제 | 미정 | 미정 | 미정 | 미정 |  | 미정 | BT180180 | C
A45254 | 2018-05-01 | 1 | B |  | 11 | A | STB2 | 베어링강 | STB (SF) | BM#1 | 1638 | 41 | 1554 | 1560 | 23 | 3900 |  | 3 | 0.28 | 28 |  | -1.41 | 1510 | 1554 | 14.92 | 0 |  | 32 | 32 | 69 | Y |  | 2018-05-01 16:25 | 54 | 1081 | 25 | 25 | 27 | 28 | 28 | 28 | 27 | 26 | 26 | 25 | 25 | 24 | 24 | 24 | 26 | 28 | 24 | 28 | -0.09 | Y | 45 | Y | 0 |  |  |  | 1.23 |  |  |  |  | N | N | Y | 190 | 0.48 | 63 | 101508 | 99710 | 7090 | 14300 | 10 | 1 |  | 2018-05-01 16:32 | 1510 | 99 |  | 24 |  | *STR#1,2 LOOP6번 표면과냉 비수량 50% 줄임 | [14 empty] | 95.09 | 100 | 0 | 0 | 0 |  | 650 |  | 선택 | 해제 | 0 | 0 | 0 |  | 650 |  | 선택 | 해제 | 선택 | 미정 | 미정 | 선택 | 미정 |  | 미정 | BT180180 | H
B45210 | 2018-05-01 | 2 | B | TUNDISH교체 | 1 | A | SM35C | 탄소강 | B | BM#2 | 1617 | 49 | 1665 | 1556 | 35 | 7100 |  | 1 | 0.3 | 21 |  | 0 | 1585 | 1653 | 3.27 | 0 | 0 | 2 | 76 | 59 | Y |  | 2018-05-01 17:03 | 84 | 1079 | -354 | -114 | 25 | 31 | 24 | 27 | 32 | 35 | 37 | 39 | 40 | 40 | 41 | 40 | 34 | 41 | 40 | 40 | 0 |  | 5 | Y | -0.2 |  | 2.08 | 2.08 |  |  |  |  | N | N | N | N | 150 | 0.48 | 57 | 96250 | 94950 | 5520 | 14000 | 12 | 2 | 10 | 2018-05-01 17:09 | 1585 | 137 |  | 36 |  | *T/D플럭스 120/15KG *롱노즐 실리부 부착 *B45211 래들 미개공 강제렌싱 2회 실시 ID:306.406 | [14 empty] | 95.2 | 100 | 700 | 0 | 0 |  | 650 | 400 | 선택 | 해제 | 700 | 0 | 0 |  | 650 | 400 | 선택 | 해제 | 해제 | 미정 | 미정 | 미정 | 미정 |  | 미정 | RB130.00 | C
A45255 | 2018-05-01 | 1 | B |  | 12 | A | STB2 | 베어링강 | STB (SF) | BM#1 | 1610 | 41 | 1552 | 1538 | 28 | 4600 |  | 3 | 0.28 | 28 |  | -1.24 | 1513 | 1552 | 14.92 | 0 |  | 16 | 23 | 66 | Y |  | 2018-05-01 17:27 | 57 | 1086 | 24 | 25 | 26 | 27 | 28 | 28 | 27 | 26 | 27 | 26 | 25 | 25 | 25 | 25 | 26 | 28 | 25 | 27 | -0.07 | Y | 45.4 | Y | 0 |  |  |  | 1.4 |  |  |  |  | N | N | Y | 180 | 0.48 | 65 | 101508 | 101500 | 7020 | 15400 | 10 | 1 |  | 2018-05-01 17:35 | 1513 | 108 |  | 28 |  | *STR#1,2 LOOP6번 표면과냉 비수량 50% 줄임 | [14 empty] | 93.56 | 100 | 0 | 0 | 0 |  | 650 |  | 선택 | 해제 | 0 | 0 | 0 |  | 650 |  | 선택 | 해제 | 선택 | 미정 | 미정 | 선택 | 미정 |  | 미정 | BT180180 | H
B45211 | 2018-05-01 | 2 | B |  | 2 | A | SM35C | 탄소강 | B | BM#2 | 1638 | 42 | 1624 | 1545 | 28 | 5800 |  | 1 | 0.29 | 16 |  | -2.19 | 1559 | 1612 | 2.17 | 0 | 0 | 21 | 75 | 61 | N | 2 | 2018-05-01 17:59 | 58 | 1095 | 36 | 34 | 29 | 27 | 25 | 24 | 23 | 23 | 21 | 21 | 20 | 18 | 18 | 18 | 24 | 29 | 18 | 0 | -0.22 |  | 50.02 | Y | 0 | [7 empty] | N | N | N | N | 140 | 0.51 | 59 | 101097 | 101640 | 1150 | 14300 | 12 | 2 | 20 | 2018-05-01 18:33 | 1559 | 136 |  | 41 | [16 empty] | 98.44 | 100 | 0 | 0 | 0 |  | 650 | 400 | 선택 | 해제 | 0 | 0 | 0 |  | 650 | 400 | 선택 | 해제 | 해제 | 미정 | 미정 | 미정 | 미정 |  | 미정 | RB110.00 | C
A45256 | 2018-05-01 | 1 | B |  | 13 | A | STB2 | 베어링강 | STB (SF) | BM#1 | 1638 | 41 | 1548 | 1561 | 31 | 4300 |  | 3 | 0.27 | 28 |  | -1.2 | 1510 | 1548 | 15.05 | 0 |  | 12 | 54 | 19 | Y |  | 2018-05-01 18:36 | 54 | 1099 | 25 | 25 | 26 | 27 | 26 | 26 | 26 | 25 | 24 | 24 | 24 | 23 | 22 | 22 | 25 | 27 | 22 | 26 | -0.1 | Y | 50.05 | Y | 0 |  |  |  | 1.33 |  |  |  |  | N | N | Y | 230 | 0.48 | 66 | 101508 | 102800 | 7020 | 16200 | 10 | 1 |  | 2018-05-01 18:47 | 1510 | 105 |  | 26 |  | *STR#1,2 LOOP6번 표면과냉 비수량 50% 줄임 | [14 empty] | 92.45 | 100 | 0 | 0 | 0 |  | 650 |  | 선택 | 해제 | 0 | 0 | 0 |  | 650 |  | 선택 | 해제 | 선택 | 미정 | 미정 | 선택 | 미정 |  | 미정 | BT180180 | H
B45212 | 2018-05-01 | 2 | B |  | 3 | A | SM35C | 탄소강 | B | BM#2 | 1632 | 43 | 1614 | 1534 | 31 | 6300 |  | 1 | 0.28 | 16 |  | 0 | 1566 | 1622 | 2.23 | 0 | 0 | 5 | 11 | 57 | Y |  | 2018-05-01 18:56 | 65 | 1078 | 14 | 20 | 23 | 25 | 26 | 25 | 25 | 24 | 23 | 22 | 20 |  |  | 20 | 23 | 26 | 20 | 25 | -0.2 | Y | 30 | Y | -0.4 | [7 empty] | N | N | N | N | 130 | 0.52 | 53 | 92352 | 92670 | 2360 | 15700 | 12 | 2 | 10 | 2018-05-01 19:20 | 1566 | 133 |  | 47 | [16 empty] | 97.21 | 100 | 0 | 0 | 0 |  | 650 | 400 | 선택 | 해제 | 0 | 0 | 0 |  | 650 | 400 | 선택 | 해제 | 해제 | 미정 | 미정 | 미정 | 미정 |  | 미정 | RB110.00 | C
A45257 | 2018-05-01 | 1 | B | TUNDISH교체전 | 14 | A | STB2 | 베어링강 | STB (SF) | BM#1 | 1601 | 41 | 1551 | 1522 | 32 | 5300 |  | 3 | 0.27 | 28 |  | -1.3 | 1509 | 1551 | 17.71 | 0 |  | 19 | 15 | 66 | Y |  | 2018-05-01 19:50 | 53 | 1089 | 22 | 22 | 23 | 24 | 24 | 23 | 22 | 21 | 21 | 20 | 20 | 19 | 19 | 19 | 22 | 24 | 19 | 22 | -0.11 | Y | 44.98 | Y | 0 |  |  |  | 1.44 |  |  |  |  | N | N | M | 220 | 0.48 | 65 | 87190 | 102470 | 7030 | 2000 | 10 | 1 |  | 2018-05-01 19:58 | 1509 | 106 |  | 19 |  | *STR#1,2 LOOP6번 표면과냉 비수량 50% 줄임 | 5EF812F93AC348D9A814967B522CD253 | C6B0526E35D941F6BC295A217EC318CA | AA06407C22AD482CA9FF7B8449EDF525 | [11 empty] | 79.63 | 100 | 0 | 3600 | 0 |  | 650 |  | 선택 | 해제 | 0 | 3500 | 0 |  | 650 |  | 선택 | 해제 | 선택 | 미정 | 미정 | 선택 | 미정 |  | 미정 | BT180180 | H
B45213 | 2018-05-01 | 2 | B |  | 4 | A | SM35C | 탄소강 | B | BM#2 | 1591 | 45 | 1634 | 1534 | 35 | 7000 |  | 1 | 0.29 | 18 |  | -1.76 | 1570 | 1622 | 2.21 | 0 | 0 | 37 | 34 | 60 | Y |  | 2018-05-01 20:10 | 69 | 1079 | 25 | 31 | 33 | 35 | 34 | 34 | 33 | 32 | 31 | 30 | 28 | 26 |  | 26 | 31 | 35 | 26 | 0 | -0.23 | Y | 39.92 | Y | -0.41 | [7 empty] | N | N | N | N | 120 | 0.5 | 63 | 100572 | 104170 | 920 | 15700 | 12 | 2 | 30 | 2018-05-01 20:31 | 1570 | 131 |  | 29 | [16 empty] | 95.78 | 100 | 0 | 0 | 0 |  | 650 | 400 | 선택 | 해제 | 0 | 0 | 0 |  | 650 | 400 | 선택 | 해제 | 해제 | 미정 | 미정 | 미정 | 미정 |  | 미정 | RB120.00 | C
A45258 | 2018-05-01 | 1 | D | TUNDISH교체 | 1 | A | FPA-SCR420HB2 | 소입성보증강 | C2 | BM#1 | 1622 | 42 | 1649 | 1565 | 39 | 7200 |  | 3 | 0.27 | 19 |  | -2.38 | 1595 | 1650 | 0 | 14.21 |  | 32 | 33 | 66 | Y |  | 2018-05-01 20:56 | 86 | 1088 | 11 | 21 | 15 | 21 | 28 | 32 | 33 | 35 | 35 | 36 | 36 |  |  | 36 | 28 | 36 | 36 | 0 | 0 |  | 5.02 | Y | 0 |  | 2.4 | 2.27 | [5 empty] | N | N | M | 150 | 0.52 | 56 | 101508 | 96750 | 7500 | 15300 | 6 | 1 |  | 2018-05-01 21:05 | 1595 | 137 |  | 46 |  | *T/Dflux 유15kg 용225kg | [14 empty] | 97.37 | 100 | 1000 | 0 | 0 |  | 450 |  | 선택 | 선택 | 1000 | 0 | 0 |  | 450 |  | 선택 | 선택 | 해제 | 미정 | 미정 | 선택 | 선택 |  | 미정 | BT180180 | H
B45214 | 2018-05-01 | 2 | D |  | 5 | A | SM35C | 탄소강 | B | BM#2 | 1610 | 47 | 1626 | 1565 | 28 | 5800 |  | 1 | 0.28 | 22 |  | 0 | 1562 | 1623 | 2.56 | 0 | 0 | 2 | 77 | 44 | Y |  | 2018-05-01 21:17 | 61 | 1090 | 23 | 26 | 29 | 30 | 30 | 29 | 29 | 28 | 27 | 25 | 24 | 23 |  | 23 | 27 | 30 | 23 | 29 | -0.18 | Y | 39.98 | Y | -0.2 | [7 empty] | N | N | N | N | 110 | 0.5 | 60 | 101293 | 99690 | 380 | 12900 | 12 | 2 | 40 | 2018-05-01 21:24 | 1562 | 133 |  | 28 |  | * 후 HEAT 강제개공 나탕주입 ID:406 이상재등록 | [14 empty] | 101.39 | 100 | 0 | 0 | 0 |  | 650 | 400 | 선택 | 해제 | 0 | 0 | 0 |  | 650 | 400 | 선택 | 해제 | 해제 | 미정 | 미정 | 미정 | 미정 |  | 미정 | RB190.00 | C
A45259 | 2018-05-01 | 1 | D |  | 2 | A | FPA-SCR420HB2 | 소입성보증강 | C2 | BM#1 | 1684 | 40 | 1634 | 1618 | 27 | 4300 |  | 3 | 0.27 | 18 |  | -1.61 | 1600 | 1635 | 0 | 15.79 |  | 16 | 24 | 67 | Y |  | 2018-05-01 21:48 | 91 | 1085 | 36 | 34 | 33 | 35 | 35 | 37 | 37 | 37 | 37 | 37 | 37 | 37 |  | 37 | 36 | 37 | 37 | 37 | 0 |  | 30.03 | Y | 0 | [8 empty] | N | N | Y | 140 | 0.55 | 57 | 101508 | 96940 | 6990 | 15100 | 6 | 2 |  | 2018-05-01 22:09 | 1600 | 132 |  | 50 |  | *T/D 자동온도1545.수동온도1540 | [14 empty] | 97.09 | 100 | 0 | 0 | 0 |  | 450 |  | 선택 | 선택 | 0 | 0 | 0 |  | 450 |  | 선택 | 선택 | 해제 | 미정 | 미정 | 선택 | 미정 |  | 미정 | BT180180 | H
B45215 | 2018-05-01 | 2 | D |  | 6 | A | SM35C | 탄소강 | B | BM#2 | 1603 | 42 | 1636 | 1555 | 24 | 5000 |  | 1 | 0.29 | 16 |  | -1.9 | 1562 | 1610 | 1.77 | 0 | 0 | 21 | 76 | 49 | N | 0 | 2018-05-01 22:06 | 61 | 1080 | 15 | 18 | 21 | 21 | 21 | 21 | 20 | 20 | 19 | 18 | 17 | 15 | 13 | 13 | 19 | 21 | 13 | 21 | -0.16 |  | 50.02 | Y | -0.4 | [7 empty] | N | N | N | N | 100 | 0.48 | 60 | 99743 | 97030 | 2220 | 15400 | 12 | 2 | 10 | 2018-05-01 22:31 | 1562 | 124 |  | 43 | 10 | * 래들 강제개공 나탕주입 ID:301,302/401 이상재등록 | [14 empty] | 100.5 | 100 | 0 | 0 | 0 |  | 650 | 600 | 선택 | 해제 | 0 | 0 | 0 |  | 650 | 600 | 선택 | 해제 | 해제 | 미정 | 미정 | 미정 | 미정 |  | 미정 | RB120.00 | C
A45260 | 2018-05-01 | 1 | D |  | 3 | A | FPA-SCR420HB2 | 소입성보증강 | C2 | BM#1 | 1618 | 40 | 1620 | 1547 | 37 | 6100 |  | 3 | 0.28 | 18 |  | -2.06 | 1574 | 1620 | 0 | 18.63 |  | 12 | 55 | 54 | Y |  | 2018-05-01 22:51 | 65 | 1093 | 36 | 29 | 27 | 27 | 26 | 26 | 25 | 25 | 24 | 24 | 23 | 23 |  | 23 | 26 | 27 | 23 | 0 | -0.09 |  | 45.02 | Y | 0 | [8 empty] | N | N | Y | 130 | 0.55 | 56 | 101508 | 99940 | 7080 | 15300 | 6 | 2 |  | 2018-05-01 23:12 | 1574 | 123 |  | 45 | [16 empty] | 94.38 | 100 | 0 | 0 | 0 |  | 450 |  | 선택 | 선택 | 0 | 0 | 0 |  | 450 |  | 선택 | 선택 | 해제 | 미정 | 미정 | 선택 | 미정 |  | 미정 | BT180180 | H
B45216 | 2018-05-01 | 2 | D |  | 7 | A | SM35C | 탄소강 | B | BM#2 | 1613 | 39 | 1627 | 1564 | 27 | 5300 |  | 1 | 0.27 | 17 |  | -2.17 | 1573 | 1622 | 1.6 | 0 | 0 | 5 | 12 | 42 | Y |  | 2018-05-01 23:10 | 72 | 1094 | 10 | 17 | 22 | 25 | 27 | 27 | 26 | 25 | 24 | 24 | 23 | 22 | 20 | 19 | 22 | 27 | 19 | 0 | -0.18 | Y | 45 | Y | -0.2 | [7 empty] | N | N | N | N | 150 | 0.45 | 68 | 101158 | 101700 | 130 | 16100 | 12 | 2 | 40 | 2018-05-01 23:14 | 1573 | 116 |  | 42 | [16 empty] | 99.91 | 100 | 0 | 0 | 0 |  | 650 | 400 | 선택 | 해제 | 0 | 0 | 0 |  | 650 | 400 | 선택 | 해제 | 해제 | 미정 | 미정 | 미정 | 미정 |  | 미정 | RB100.00 | C
A45261 | 2018-05-01 | 1 | D |  | 4 | A | FPA-SCR420HB2 | 소입성보증강 | C2 | BM#1 | 1641 | 48 | 1616 | 1587 | 29 | 4900 |  | 3 | 0.29 | 18 |  | -1.83 | 1576 | 1616 | 0 | 15.41 |  | 19 | 16 | 61 | Y |  | 2018-05-01 23:55 | 67 | 1089 | 22 | 21 | 22 | 23 | 24 | 24 | 24 | 23 | 23 | 23 | 22 | 22 |  | 22 | 23 | 24 | 22 | 24 | -0.06 | Y | 35 | Y | 0 | [8 empty] | N | N | Y | 120 | 0.55 | 57 | 101508 | 96930 | 7080 | 15200 | 6 | 2 |  | 2018-05-02 00:02 | 1576 | 116 |  | 38 | [16 empty] | 97.09 | 100 | 0 | 0 | 0 |  | 450 |  | 선택 | 선택 | 0 | 0 | 0 |  | 450 |  | 선택 | 선택 | 해제 | 미정 | 미정 | 선택 | 미정 |  | 미정 | BT180180 | H
B45217 | 2018-05-01 | 2 | D | TUNDISH교체전 | 8 | A | SM35C | 탄소강 | B | BM#2 | 1575 | 44 | 1627 | 1537 | 38 | 6600 |  | 1 | 0.3 | 17 |  | -2.16 | 1575 | 1620 | 2.62 | 0 | 0 | 37 | 35 | 52 | Y |  | 2018-05-02 00:28 | 74 | 1086 | 16 | 25 | 30 | 34 | 36 | 35 | 37 | 36 | 36 | 35 | 34 | 33 |  | 33 | 32 | 37 | 33 | 36 | -0.16 | Y | 25.02 | Y | -0.2 | [7 empty] | N | N | N | N | 140 | 0.5 | 59 | 88352 | 96980 | 3020 | 2000 | 12 | 2 | 10 | 2018-05-02 00:32 | 1575 | 124 |  | 35 |  |  | 2861CBCA81F04329B434F3E3A2C304B6 | 17F02F8B093C445E895543D215D95781 | 388828201E084779AECB3FF85B60CFF8 | [11 empty] | 88.35 | 100 | 0 | 3200 | 0 |  | 650 | 400 | 선택 | 해제 | 0 | 2880 | 0 |  | 650 | 400 | 선택 | 해제 | 해제 | 미정 | 미정 | 미정 | 미정 |  | 미정 | BT180180 | C
A45262 | 2018-05-01 | 1 | D |  | 5 | A | FPA-SCR420HB2 | 소입성보증강 | C2 | BM#1 | 1605 | 40 | 1612 | 1569 | 33 | 5400 |  | 3 | 0.32 | 19 |  | -1.66 | 1575 | 1612 | 0 | 17.06 |  | 32 | 34 | 43 | Y |  | 2018-05-02 00:49 | 66 | 1087 | 21 | 23 | 26 | 27 | 28 | 28 | 28 | 28 | 27 | 27 | 27 | 27 |  | 27 | 26 | 28 | 27 | 28 | -0.03 | Y | 35 | Y | 0 | [8 empty] | N | N | Y | 110 | 0.53 | 57 | 101508 | 98810 | 7110 | 15100 | 6 | 2 |  | 2018-05-02 00:59 | 1575 | 112 |  | 42 |  | *롱노즐 4회 사용후 내부크랙으로 교체 | [14 empty] | 95.36 | 100 | 0 | 0 | 0 |  | 450 |  | 선택 | 선택 | 0 | 0 | 0 |  | 450 |  | 선택 | 선택 | 해제 | 미정 | 미정 | 선택 | 선택 | 5 | 미정 | BT180180 | H
A45263 | 2018-05-01 | 1 | D |  | 6 | A | FPA-SCR420HB2 | 소입성보증강 | C2 | BM#1 | 1614 | 43 | 1627 | 1535 | 37 | 5900 |  | 3 | 0.29 | 19 |  | -1.84 | 1586 | 1627 | 0 | 15.59 |  | 16 | 25 | 45 | Y |  | 2018-05-02 01:54 | 77 | 1088 | 25 | 33 | 38 | 40 | 42 | 41 | 41 | 41 | 41 | 41 | 41 |  |  | 41 | 39 | 42 | 41 | 41 | -0.03 | Y | 30.02 | Y | 0 | [8 empty] | N | N | Y | 100 | 0.52 | 54 | 84590 | 90410 | 7070 | 15600 | 6 | 2 |  | 2018-05-02 02:04 | 1586 | 112 |  | 37 | [16 empty] | 84.42 | 100 | 0 | 0 | 0 |  | 450 |  | 선택 | 선택 | 0 | 0 | 0 |  | 450 |  | 선택 | 선택 | 해제 | 미정 | 미정 | 선택 | 미정 |  | 미정 | BT180180 | H
B45218 | 2018-05-01 | 2 | D | TUNDISH교체 | 1 | A | SM45CS | 탄소강 | B | BM#2 | 1594 | 44 | 1647 | 1535 | 39 | 7600 |  | 1 | 0.31 | 22 |  | -2.39 | 1577 | 1648 | 3.76 | 0 | 0 | 2 | 78 | 65 | Y |  | 2018-05-02 01:41 | 84 | 1087 | -443 | -187 | 32 | 31 | 31 | 26 | 32 | 36 | 39 | 41 | 42 | 43 | 43 | 43 | 38 | 43 | 43 | 43 | 0 |  | 15 | Y | 0 |  | 1.66 | 1.66 |  |  |  |  | N | N | N | N | 150 | 0.48 | 63 | 101508 | 102650 | 880 | 14700 | 14 | 1 | 10 | 2018-05-02 02:00 | 1577 | 137 |  | 46 |  | * T/D FLUX 용탕부: 120 KG / 유탕부: 15KG 투입 | [14 empty] | 97.23 | 100 | 1500 | 0 | 0 |  | 650 | 700 | 선택 | 선택 | 1570 | 0 | 0 |  | 650 | 700 | 선택 | 선택 | 해제 | 미정 | 미정 | 미정 | 미정 |  | 미정 | BT180180 | H
B45219 | 2018-05-01 | 2 | D |  | 2 | A | SM45CS | 탄소강 | B | BM#2 | 1563 | 40 | 1615 | 1507 | 34 | 6800 |  | 1 | 0.3 | 16 |  | -2.17 | 1554 | 1615 | 2.57 | 0 | 0 | 21 | 77 | 68 | Y |  | 2018-05-02 02:45 | 61 | 1089 | 40 | 33 | 29 | 27 | 26 | 25 | 24 | 23 | 22 | 21 | 20 | 19 |  | 19 | 26 | 29 | 19 | 0 | -0.22 |  | 45 | Y | -0.2 | [7 empty] | N | N | N | N | 140 | 0.51 | 58 | 98842 | 99090 | 140 | 15100 | 14 | 1 | 20 | 2018-05-02 02:56 | 1573 | 142 |  | 49 | [16 empty] | 99.64 | 100 | 0 | 0 | 0 |  | 650 | 700 | 선택 | 선택 | 0 | 0 | 0 |  | 650 | 700 | 선택 | 선택 | 해제 | 미정 | 미정 | 미정 | 미정 |  | 미정 | RB105.00 | C
A45264 | 2018-05-01 | 1 | D |  | 7 | A | FPA-SCR420HB2 | 소입성보증강 | C2 | BM#1 | 1602 | 42 | 1610 | 1543 | 42 | 6700 |  | 3 | 0.29 | 18 |  | -1.39 | 1579 | 1610 | 0 | 17.31 |  | 12 | 56 | 53 | Y |  | 2018-05-02 03:00 | 70 | 1088 | 38 | 38 | 38 | 38 | 38 | 37 | 37 | 36 | 35 | 35 | 34 | 34 | 33 | 32 | 36 | 38 | 32 | 38 | -0.11 |  | 55.02 | Y | -0.2 | [8 empty] | N | N | Y | 150 | 0.51 | 67 | 101508 | 110050 | 7000 | 15400 | 6 | 2 |  | 2018-05-02 03:07 | 1579 | 99 |  | 26 |  | *전공정 작업지연,감속주입 | [14 empty] | 86.21 | 100 | 0 | 0 | 0 |  | 450 |  | 선택 | 선택 | 0 | 0 | 0 |  | 450 |  | 선택 | 선택 | 해제 | 미정 | 미정 | 선택 | 미정 |  | 미정 | BT180180 | H
B45220 | 2018-05-01 | 2 | D |  | 3 | A | SM45CS | 탄소강 | B | BM#2 | 1572 | 41 | 1606 | 1516 | 38 | 6200 |  | 1 | 0.27 | 16 |  | -2.2 | 1567 | 1608 | 1.16 | 0 | 0 | 5 | 13 | 53 | Y |  | 2018-05-02 03:33 | 74 | 1087 | 15 | 18 | 20 | 21 | 22 | 22 | 21 | 21 | 19 | 19 | 17 |  |  | 17 | 20 | 22 | 17 | 21 | -0.1 | Y | 30.02 | Y | -0.4 | [7 empty] | N | N | N | N | 130 | 0.52 | 55 | 95923 | 93730 | 1350 | 14100 | 14 | 1 | 30 | 2018-05-02 03:48 | 1567 | 140 |  | 61 | [16 empty] | 101.34 | 100 | 0 | 0 | 0 |  | 650 | 700 | 선택 | 선택 | 0 | 0 | 0 |  | 650 | 700 | 선택 | 선택 | 해제 | 미정 | 미정 | 미정 | 미정 |  | 미정 | RB120.00 | C
A45265 | 2018-05-01 | 1 | D | TUNDISH교체전 | 8 | A | FPA-SCR420HB2 | 소입성보증강 | C2 | BM#1 | 1605 | 40 | 1620 | 1542 | 39 | 5800 |  | 3 | 0.27 | 18 |  | -2.07 | 1574 | 1620 | 0 | 14.06 |  | 19 | 17 | 57 | Y |  | 2018-05-02 03:48 | 65 | 1086 | 32 | 28 | 24 | 23 | 22 | 22 | 21 | 21 | 20 | 19 | 19 | 18 | 18 | 18 | 22 | 24 | 18 | 0 | -0.12 |  | 49.97 | Y | 0 | [8 empty] | N | N | M | 140 | 0.48 | 63 | 85772 | 96640 | 7610 | 1500 | 6 | 2 |  | 2018-05-02 03:59 | 1574 | 109 |  | 45 |  | *전공정 작업지연,감속주입 | 287B6218BD0C4B2589C37EC5F657CC4A | DF5BE8217B444337A5AD92E3E946A1F6 |  | 0F1F1A5C77E849A09B5051D521E885EF | [10 empty] | 82.28 | 100 | 0 | 3000 | 0 |  | 450 |  | 선택 | 선택 | 0 | 3000 | 0 |  | 450 |  | 선택 | 선택 | 해제 | 미정 | 미정 | 미정 | 선택 |  | 미정 | BT180180 | H
B45221 | 2018-05-01 | 2 | A |  | 4 | A | SM45CS | 탄소강 | B | BM#2 | 1562 | 43 | 1617 | 1517 | 40 | 7400 |  | 1 | 0.27 | 16 |  | -1.95 | 1568 | 1615 | 1.36 | 0 | 0 | 37 | 36 | 56 | Y |  | 2018-05-02 04:43 | 75 | 1084 | 13 | 24 | 30 | 33 | 35 | 35 | 34 | 34 | 33 | 33 | 31 | 30 | 28 | 28 | 30 | 35 | 28 | 33 | -0.17 | Y | 40 | Y | -0.4 | [7 empty] | N | N | N | N | 120 | 0.5 | 62 | 100026 | 103010 | 2410 | 14900 | 14 | 1 |  | 2018-05-02 04:46 | 1568 | 137 |  | 49 | [16 empty] | 94.9 | 100 | 0 | 0 | 0 |  | 650 | 700 | 선택 | 선택 | 0 | 0 | 0 |  | 650 | 700 | 선택 | 선택 | 해제 | 미정 | 미정 | 미정 | 선택 | 4 | 미정 | BT180180 | C
A45266 | 2018-05-01 | 1 | A | TUNDISH교체 | 1 | A | KSG4120H | 소입성보증강 | C | BM#1 | 1704 | 71 | 1651 | 1590 | 30 | 4900 |  | 3 | 0.29 | 21 |  | -1.67 | 1610 | 1651 | 0 | 21.12 |  | 32 | 35 | 52 | Y |  | 2018-05-02 05:19 | 97 | 1087 | 2 | 37 | 30 | 38 | 42 | 45 | 47 | 48 | 49 | 50 | 50 |  |  | 50 | 42 | 50 | 50 | 0 | 0 |  | 4.98 | Y | 0 |  | 2.33 | 2.33 | [5 empty] | N | N | N | 150 | 0.52 | 58 | 101508 | 100950 | 7550 | 14780 | 3 | 1 |  | 2018-05-02 05:27 | 1610 | 142 |  | 42 |  | *T/D가열온도:자동-1370`.수동건-1348`.STR#1:880.STR#2:924.T/D FLUX 유:15,용:225 *성분 C급 발생으로 냉재처리 | [14 empty] | 93.56 | 100 | 1000 | 0 | 0 |  | 410 |  | 선택 | 선택 | 1000 | 0 | 0 |  | 410 |  | 선택 | 선택 | 해제 | 미정 | 미정 | 선택 | 선택 |  | 미정 | BT180180 | C
B45222 | 2018-05-01 | 2 | A |  | 5 | A | SM45CS | 탄소강 | B | BM#2 | 1577 | 41 | 1614 | 1535 | 37 | 6400 |  | 1 | 0.3 | 16 |  | -2.04 | 1563 | 1610 | 2.61 | 0 | 0 | 2 | 79 | 30 | Y |  | 2018-05-02 05:52 | 70 | 1087 | 23 | 27 | 30 | 31 | 32 | 32 | 32 | 31 | 31 | 30 | 29 | 27 |  | 27 | 30 | 32 | 27 | 32 | -0.14 | Y | 35 | Y | -0.4 | [8 empty] | N | N | N | 110 | 0.5 | 59 | 101508 | 98320 | 2790 | 15500 | 14 | 1 |  | 2018-05-02 05:59 | 1563 | 131 |  | 45 | 11 | [15 empty] | 100.21 | 100 | 0 | 0 | 0 |  | 650 | 700 | 선택 | 선택 | 0 | 0 | 0 |  | 650 | 700 | 선택 | 선택 | 해제 | 미정 | 미정 | 미정 | 미정 |  | 미정 | BT180180 | C
A45267 | 2018-05-01 | 1 | A |  | 2 | A | KSG4120H | 소입성보증강 | C | BM#1 | 1599 | 42 | 1619 | 1562 | 39 | 6800 |  | 3 | 0.3 | 19 |  | -1.58 | 1588 | 1624 | 0 | 10.83 |  | 16 | 26 | 81 | Y |  | 2018-05-02 06:10 | 75 | 1086 | 50 | 40 | 36 | 34 | 33 | 33 | 32 | 32 | 32 | 32 | 32 |  |  | 32 | 35 | 36 | 32 | 32 | -0.1 |  | 39.98 | Y | 0 | [8 empty] | N | N | N | 140 | 0.55 | 53 | 84590 | 94510 | 7110 | 14970 | 3 | 1 |  | 2018-05-02 06:21 | 1588 | 126 |  | 51 | [16 empty] | 83.34 | 100 | 0 | 0 | 0 |  | 410 |  | 선택 | 선택 | 0 | 0 | 0 |  | 410 |  | 선택 | 선택 | 해제 | 미정 | 미정 | 선택 | 미정 |  | 미정 | BT180180 | H
B45223 | 2018-05-01 | 2 | A |  | 6 | A | SM45CS | 탄소강 | B | BM#2 | 1592 | 44 | 1624 | 1546 | 33 | 6400 |  | 1 | 0.3 | 16 |  | -2.21 | 1564 | 1627 | 4.36 | 0 | 0 | 21 | 78 | 38 | Y |  | 2018-05-02 07:09 | 71 | 1086 | 22 | 30 | 34 | 37 | 38 | 38 | 37 | 36 | 36 | 35 | 33 | 32 |  | 32 | 34 | 38 | 32 | 0 | -0.17 | Y | 35.02 | Y | -0.2 | [8 empty] | N | N | N | 100 | 0.5 | 58 | 101508 | 96760 | 1790 | 13000 | 14 | 1 |  | 2018-05-02 07:20 | 1564 | 130 |  | 31 | [16 empty] | 103.05 | 100 | 0 | 0 | 0 |  | 650 | 700 | 선택 | 선택 | 0 | 0 | 0 |  | 650 | 700 | 선택 | 선택 | 해제 | 미정 | 미정 | 미정 | 선택 | 2 | 미정 | BT180180 | C
A45268 | 2018-05-01 | 1 | A |  | 3 | A | KSG4120H | 소입성보증강 | C | BM#1 | 1600 | 44 | 1638 | 1558 | 38 | 6500 |  | 3 | 0.28 | 21 |  | -1.54 | 1590 | 1628 | 0 | 15.37 |  | 12 | 57 | 65 | Y |  | 2018-05-02 07:17 | 77 | 1086 | 30 | 31 | 33 | 36 | 36 | 36 | 36 | 36 | 36 | 35 | 35 |  |  | 35 | 35 | 36 | 35 | 36 | -0.03 | Y | 34.98 | Y | 0 | [8 empty] | N | N | N | 130 | 0.55 | 51 | 84590 | 94150 | 7030 | 14630 | 3 | 1 |  | 2018-05-02 07:33 | 1590 | 122 |  | 40 | [16 empty] | 83.63 | 100 | 0 | 0 | 300 |  | 410 |  | 선택 | 선택 | 0 | 0 | 300 |  | 410 |  | 선택 | 선택 | 해제 | 미정 | 미정 | 선택 | 미정 |  | 미정 | BT180180 | H
B45224 | 2018-05-02 | 2 | A |  | 7 | A | SM45CS | 탄소강 | B | BM#2 | 1553 | 42 | 1627 | 1516 | 32 | 6500 |  | 1 | 0.27 | 16 |  | -2.25 | 1552 | 1608 | 3.2 | 0 | 0 | 5 | 14 | 41 | Y |  | 2018-05-02 08:07 | 59 | 1129 | 25 | 27 | 28 | 28 | 28 | 27 | 27 | 26 | 24 | 23 | 23 | 22 |  | 22 | 26 | 28 | 22 | 28 | -0.13 |  | 45 | Y | -0.2 | [8 empty] | N | N | N | 150 | 0.5 | 56 | 84590 | 98000 | 110 | 15200 | 14 | 1 |  | 2018-05-02 08:10 | 1561 | 129 |  | 36 | [16 empty] | 86.32 | 100 | 0 | 0 | 0 |  | 650 | 700 | 선택 | 선택 | 0 | 0 | 0 |  | 650 | 700 | 선택 | 선택 | 해제 | 미정 | 미정 | 미정 | 미정 |  | 미정 | BT180180 | C
A45269 | 2018-05-02 | 1 | A |  | 4 | A | KSG4120H | 소입성보증강 | C | BM#1 | 1614 | 49 | 1607 | 1569 | 40 | 6500 |  | 3 | 0.29 | 20 |  | -1.89 | 1581 | 1626 | 0 | 13.65 |  | 19 | 18 | 60 | Y |  | 2018-05-02 08:20 | 68 | 1091 | 34 | 33 | 33 | 33 | 33 | 33 | 32 | 31 | 31 | 30 | 29 |  |  | 29 | 32 | 33 | 29 | 33 | -0.1 |  | 39.98 | Y | -0.2 | [8 empty] | N | N | N | 120 | 0.55 | 53 | 101508 | 96440 | 7030 | 16650 | 3 | 1 |  | 2018-05-02 08:30 | 1581 | 115 |  | 32 |  | *자동:1546℃ 수동:1539℃ | [14 empty] | 98.17 | 100 | 0 | 0 | 0 |  | 410 |  | 선택 | 선택 | 0 | 0 | 0 |  | 410 |  | 선택 | 선택 | 해제 | 미정 | 미정 | 선택 | 미정 |  | 미정 | BT180180 | H
B45225 | 2018-05-02 | 2 | A |  | 8 | A | SM45CS | 탄소강 | B | BM#2 | 1554 | 42 | 1634 | 1534 | 32 | 6100 |  | 1 | 0.31 | 15 |  | -2.86 | 1556 | 1618 | 3.12 | 0 | 0 | 37 | 37 | 47 | Y |  | 2018-05-02 09:04 | 63 | 1094 | 19 | 24 | 27 | 28 | 28 | 28 | 28 | 27 | 25 | 24 | 23 | 23 |  | 23 | 25 | 28 | 23 | 28 | -0.13 | Y | 39.98 | Y | 0 | [8 empty] | N | N | N | 140 | 0.51 | 56 | 101508 | 94360 | 2250 | 15300 | 14 | 1 |  | 2018-05-02 09:29 | 1556 | 127 |  | 38 | [16 empty] | 105.14 | 100 | 0 | 0 | 0 |  | 650 | 700 | 선택 | 선택 | 0 | 0 | 0 |  | 650 | 700 | 선택 | 선택 | 해제 | 미정 | 미정 | 미정 | 미정 |  | 미정 | BT180180 | C
A45270 | 2018-05-02 | 1 | A |  | 5 | A | KSG4120H | 소입성보증강 | C | BM#1 | 1596 | 44 | 1617 | 1544 | 36 | 6100 |  | 3 | 0.27 | 21 |  | -1.55 | 1584 | 1623 | 0 | 14.81 |  | 32 | 36 | 43 | Y |  | 2018-05-02 09:16 | 71 | 1124 | 26 | 29 | 32 | 33 | 33 | 33 | 33 | 33 | 33 | 33 | 33 |  |  | 33 | 32 | 33 | 33 | 33 | 0 |  | 35.02 | Y | 0 | [8 empty] | N | N | N | 110 | 0.53 | 55 | 101508 | 97180 | 7030 | 16220 | 3 | 1 |  | 2018-05-02 09:24 | 1584 | 114 |  | 32 |  | *주입초 전공정 지연으로 감속주입 | [14 empty] | 97.46 | 100 | 0 | 0 | 0 |  | 410 |  | 선택 | 선택 | 0 | 0 | 0 |  | 410 |  | 선택 | 선택 | 해제 | 미정 | 미정 | 선택 | 미정 |  | 미정 | BT180180 | H
A45271 | 2018-05-02 | 1 | A |  | 6 | A | KSG4120H | 소입성보증강 | C | BM#1 | 1669 | 41 | 1625 | 1587 | 24 | 4100 |  | 3 | 0.29 | 20 |  | -1.69 | 1575 | 1616 | 0 | 13.3 |  | 16 | 27 | 36 | Y |  | 2018-05-02 10:13 | 62 | 1125 | 32 | 31 | 31 | 32 | 32 | 31 | 30 | 30 | 30 | 30 | 29 |  |  | 29 | 31 | 32 | 29 | 32 | -0.06 | Y | 35 | Y | -0.2 | [8 empty] | N | N | N | 100 | 0.55 | 53 | 101508 | 96770 | 2470 | 15410 | 3 | 1 |  | 2018-05-02 10:21 | 1575 | 114 |  | 33 |  | *전공정요청 L/D잔강 이월 안함-이상재등록 | [14 empty] | 102.43 | 100 | 0 | 0 | 0 |  | 410 |  | 선택 | 선택 | 0 | 0 | 0 |  | 410 |  | 선택 | 선택 | 해제 | 미정 | 미정 | 해제 | 미정 |  | 미정 | BT180180 | H
B45226 | 2018-05-02 | 2 | A | 연주종료 | 9 | A | SM45CS | 탄소강 | B | BM#2 | 1559 | 43 | 1614 | 1525 | 38 | 7700 |  | 1 | 0.31 | 15 |  | -2.2 | 1560 | 1615 | 7.47 | 0 | 0 | 2 | 80 | 37 | Y |  | 2018-05-02 10:23 | 67 | 1133 | 21 | 32 | 36 | 39 | 40 | 40 | 40 | 40 | 39 | 39 | 38 | 38 | 37 | 37 | 37 | 40 | 37 | 40 | -0.07 | Y | 39.98 | Y | -0.2 | [8 empty] | N | N | N | 130 | 0.5 | 62 | 91329 | 102420 | 2580 | 1800 | 14 | 1 |  | 2018-05-02 10:26 | 1560 | 116 |  | 18 |  | *연주종료12:01 (전기로 탭홀 및 연주 몰드교체) | 58B9F0247D7A4661A30EBC6E8F5AB58A | 34AFB93383AA4D11BA1B9729713CBB55 | D2121DF9C4E3489FB6CA5C3447C96E1C |  |  | A10F3CEECD7844C8A158F2AC88E9C76D | 9E381088F76542408168ED7ACD778721 |  |  | 4DEBBEFADC944086A48CA07CA2DB0EC8 | AA641037C0AF4FD7A97CF452C9573E61 |  |  |  | 86.98 | 100 | 0 | 3800 | 0 |  | 650 | 700 | 선택 | 선택 | 0 | 3770 | 0 |  | 650 | 700 | 선택 | 선택 | 해제 | 미정 | 미정 | 미정 | 미정 |  | 미정 | BT180180 | H
B45227 | 2018-05-02 | 2 | A |  | 7 | B | KSG4120H | 소입성보증강 | C | BM#1 | 1597 | 47 | 1627 | 1524 | 37 | 7500 |  | 3 | 0.3 | 19 |  | -1.99 | 1582 | 1627 | 0 | 14.2 |  | 21 | 79 | 58 | Y |  | 2018-05-02 11:27 | 69 | 1142 | 27 | 36 | 40 | 42 | 43 | 42 | 42 | 41 | 40 | 39 | 38 | 38 |  | 38 | 39 | 43 | 38 | 42 | -0.14 | Y | 35 | Y | 0 | [8 empty] | N | N | N | 150 | 0.55 | 56 | 101508 | 103790 | 4240 | 14550 | 3 | 1 |  | 2018-05-02 11:35 | 1582 | 95 |  | 15 |  | *전공정요청 L/D잔강 이월 안함-이상재등록 | [14 empty] | 94.08 | 100 | 0 | 0 | 0 |  | 410 |  | 선택 | 선택 | 0 | 0 | 0 |  | 410 |  | 선택 | 선택 | 해제 | 미정 | 미정 | 해제 | 미정 |  | 미정 | BT180180 | H
B45228 | 2018-05-02 | 2 | A | TUNDISH교체전 | 8 | A | KSG4120H | 소입성보증강 | C | BM#1 | 1596 | 45 | 1624 | 1545 | 37 | 6800 |  | 3 | 0.29 | 18 |  | -2.06 | 1579 | 1624 | 0 | 13.8 |  | 5 | 15 | 69 | Y |  | 2018-05-02 12:31 | 66 | 1124 | 35 | 37 | 38 | 37 | 37 | 36 | 36 | 35 | 34 | 33 | 32 |  |  | 32 | 35 | 38 | 32 | 37 | -0.15 |  | 40 | Y | -0.2 | [8 empty] | N | N | N | 140 | 0.55 | 57 | 100387 | 105250 | 4900 | 2000 | 3 | 1 |  | 2018-05-02 12:39 | 1579 | 93 |  | 11 |  |  | 96CCA4939C354629B1D4C0752F9FFDC0 | BE2C990501CC476BA8BE45B9CFBBA621 | B001F806FFE647DCA0E634BA06AB7E85 | [11 empty] | 91.14 | 100 | 0 | 3000 | 0 |  | 410 |  | 선택 | 선택 | 0 | 3300 | 0 |  | 410 |  | 선택 | 선택 | 해제 | 미정 | 선택 | 미정 | 미정 |  | 미정 | BT180180 | H
A45272 | 2018-05-02 | 1 | C | TUNDISH교체 | 1 | A | AE1055LS | 탄소강 | G-AE1055LS | BM#1 | 1581 | 49 | 1618 | 1510 | 45 | 7800 |  | 3 | 0.31 | 26 |  | -1.69 | 1570 | 1620 | 0 | 16.09 |  | 19 | 19 | 91 | Y |  | 2018-05-02 13:18 | 86 | 1119 | 25 | 17 | 20 | 26 | 29 | 31 | 33 | 34 | 36 |  |  |  |  | 36 | 28 | 36 | 36 | 0 | 0 |  |  | Y | 0.4 |  | 2.36 | 2.36 | [5 empty] | N | N | M | 230 | 0.49 | 51 | 84590 | 86300 | 7040 | 16200 | 16 | 2 |  | 2018-05-02 13:30 | 1570 | 142 |  | 48 |  | *T/D가열온도:자동-1362`.수동건-1345`.STR#1:979.STR#2:929.T/D FLUX 유:15,용:225 | [14 empty] | 90.66 | 100 | 1500 | 0 | 0 |  | 400 |  | 선택 | 해제 | 1500 | 0 | 0 |  | 400 |  | 선택 | 해제 | 해제 | 미정 | 미정 | 선택 | 미정 |  | 미정 | BT180180 | H
A45273 | 2018-05-02 | 1 | C |  | 2 | A | AE1055LS | 탄소강 | G-AE1055LS | BM#1 | 1621 | 43 | 1643 | 1536 | 25 | 4000 |  | 3 | 0.3 | 28 |  | -1.62 | 1556 | 1607 | 0 | 27.65 |  | 32 | 37 | 99 | Y |  | 2018-05-02 14:19 | 72 | 1128 | 36 | 34 | 33 | 34 | 35 | 35 | 35 | 35 | 35 | 34 | 34 | 33 |  | 33 | 35 | 35 | 33 | 35 | -0.06 | Y | 35 | Y | -0.2 | [8 empty] | N | N | Y | 220 | 0.5 | 55 | 84590 | 86250 | 7030 | 15800 | 16 | 2 |  | 2018-05-02 14:27 | 1556 | 131 |  | 38 |  | *자동온도 1519℃ 수동온도 1519℃ | [14 empty] | 90.71 | 100 | 0 | 0 | 0 |  | 400 |  | 선택 | 해제 | 0 | 0 | 0 |  | 400 |  | 선택 | 해제 | 해제 | 미정 | 미정 | 선택 | 미정 |  | 미정 | BT180180 | H
A45274 | 2018-05-02 | 1 | C |  | 3 | A | AE1055LS | 탄소강 | G-AE1055LS | BM#1 | 1581 | 41 | 1596 | 1535 | 34 | 5200 |  | 3 | 0.29 | 25 |  | -1.55 | 1543 | 1588 | 0 | 11.88 |  | 16 | 28 | 111 | Y |  | 2018-05-02 15:21 | 59 | 1126 | 33 | 30 | 28 | 28 | 27 | 26 | 26 | 26 | 26 | 25 | 25 | 25 |  | 25 | 27 | 28 | 25 | 26 | -0.03 |  | 45 | Y | 0 | [8 empty] | N | N | Y | 210 | 0.5 | 55 | 84590 | 90500 | 7000 | 16100 | 16 | 2 |  | 2018-05-02 15:30 | 1543 | 127 |  | 33 | [16 empty] | 86.76 | 100 | 0 | 0 | 0 |  | 400 |  | 선택 | 해제 | 0 | 0 | 0 |  | 400 |  | 선택 | 해제 | 해제 | 미정 | 미정 | 선택 | 미정 |  | 미정 | BT180180 | H
A45275 | 2018-05-02 | 1 | C |  | 4 | A | AE1055LS | 탄소강 | G-AE1055LS | BM#1 | 1570 | 42 | 1597 | 1566 | 27 | 4200 |  | 3 | 0.3 | 25 |  | -1.44 | 1555 | 1597 | 0 | 21.37 |  | 5 | 16 | 61 | Y |  | 2018-05-02 16:15 | 71 | 1105 | 25 | 28 | 32 | 35 | 37 | 37 | 38 | 38 | [5 empty] | 38 | 35 | 38 | 38 | 0 | 0 |  | 4.97 | Y | 0 | [8 empty] | N | N | Y | 200 | 0.5 | 61 | 84590 | 95700 | 6970 | 14900 | 16 | 2 |  | 2018-05-02 16:22 | 1555 | 115 |  | 35 | [16 empty] | 82.37 | 100 | 0 | 0 | 0 |  | 400 |  | 선택 | 해제 | 0 | 0 | 0 |  | 400 |  | 선택 | 해제 | 해제 | 미정 | 미정 | 선택 | 미정 |  | 미정 | BT180180 | H
A45276 | 2018-05-02 | 1 | C |  | 5 | A | AE1055LS | 탄소강 | G-AE1055LS | BM#1 | 1576 | 40 | 1592 | 1553 | 29 | 4600 |  | 3 | 0.31 | 25 |  | -1.63 | 1545 | 1592 | 0 | 17.6 |  | 19 | 20 | 38 | Y |  | 2018-05-02 17:21 | 61 | 1082 | 28 | 29 | 29 | 30 | 30 | 31 | 31 | 32 | [5 empty] | 32 | 28 | 32 | 32 | 0 | 0 |  |  | Y | 0.2 | [8 empty] | N | N | Y | 190 | 0.5 | 56 | 101508 | 91550 | 6990 | 15700 | 16 | 2 |  | 2018-05-02 17:36 | 1545 | 115 |  | 31 | 8 | [15 empty] | 103 | 100 | 0 | 0 | 0 |  | 400 |  | 선택 | 해제 | 0 | 0 | 0 |  | 400 |  | 선택 | 해제 | 해제 | 미정 | 미정 | 선택 | 미정 |  | 미정 | BT180180 | H
A45277 | 2018-05-02 | 1 | C |  | 6 | A | AE1055LS | 탄소강 | G-AE1055LS | BM#1 | 1625 |  |  | 1550 | 0 | 4700 |  | 3 | 0.3 | 26 |  |  | 1552 | 1598 | 0 | 900 |  | 32 | 38 | 49 | Y |  | 2018-05-02 18:19 | 68 | 1070 | 27 | 30 | 33 | 34 | 36 | 36 | 35 | 35 | 34 | 33 | 33 | 32 | 31 | 31 | 33 | 36 | 31 | 33 | -0.12 | Y | 40.03 | Y | -0.2 | [8 empty] | N | N | Y | 180 | 0.49 | 61 | 84590 | 96000 | 7050 | 15500 | 16 | 2 |  | 2018-05-02 18:29 | 1552 | 109 |  | 32 | [16 empty] | 82.13 | 100 | 0 | 0 | 0 |  | 400 |  | 선택 | 해제 | 0 | 0 | 0 |  | 400 |  | 선택 | 해제 | 해제 | 미정 | 미정 | 선택 | 미정 |  | 미정 | BT180180 | H
A45278 | 2018-05-02 | 1 | C |  | 7 | A | AE1055LS | 탄소강 | G-AE1055LS | BM#1 | 0 | 46 | 1577 | 1530 | 38 | 6400 |  | 3 | 0.32 | 25 |  | -1.16 | 1543 | 1577 | 0 | 23.15 |  | 12 | 58 | 545 | Y |  | 2018-05-02 19:46 | 59 | 1088 | 31 | 34 | 36 | 36 | 35 | 35 | 33 | 33 | 32 | 31 | 30 | 30 | 29 | 29 | 33 | 36 | 29 | 0 | -0.14 |  | 50 | Y | -0.2 | [8 empty] | N | N | Y | 230 | 0.5 | 63 | 101508 | 103900 | 6370 | 16000 | 16 | 2 |  | 2018-05-02 19:50 | 1543 | 96 |  | 6 | [16 empty] | 91.53 | 100 | 0 | 0 | 0 |  | 400 |  | 선택 | 해제 | 0 | 0 | 0 |  | 400 |  | 선택 | 해제 | 해제 | 미정 | 미정 | 선택 | 미정 |  | 미정 | BT180180 | H
B45232 | 2018-05-02 | 2 | C | 연주시작 | 1 | B | AE15B36C2 | 합금강 | 보론강 | BM#2 | 1624 | 47 | 1655 | 1546 | 48 | 9500 |  | 1 | 0.28 | 20 |  | -2.54 | 1576 | 1640 | 1.98 | 0 | 0 | 37 | 39 | 67 | Y |  | 2018-05-02 20:00 | 78 | 1090 | 35 | 36 | 35 | 34 | 27 | 32 | 35 | 36 | 36 | 36 | 36 | 36 | 35 | 33 | 34 | 36 | 33 | 36 | -0.11 |  | 28.17 | Y | -0.2 |  | 2.67 | 2.6 | 1.29 |  |  |  | N | N | N | N | 150 | 0.44 | 60 | 98100 | 94260 | 70 | 16600 | 15 | 2 | 10 | 2018-05-02 20:05 | 1581 | 238 |  | 13 |  | *T/D플럭스 120/15KG *롱노즐 실리부 부착 *수소 10분 측정값 기준치 초과, 생관통보 *전공정 요청 감속주입 | B1CF520BF31D4F8E97D79FEEAFA6A1F2 |  | DAF1E4AD984C43748AF0B1CD0635127D | [11 empty] | 105.26 | 100 | 700 | 0 | 0 |  | 300 | 400 | 선택 | 선택 | 700 | 0 | 0 |  | 300 | 400 | 선택 | 선택 | 해제 | 미정 | 미정 | 미정 | 선택 |  | 미정 | RB120.00 | H
A45279 | 2018-05-02 | 1 | D |  | 8 | A | AE1055LS | 탄소강 | G-AE1055LS | BM#1 | 1610 | 41 | 1593 | 1562 | 31 | 5000 |  | 3 | 0.31 | 25 |  | -1.48 | 1550 | 1593 | 0 | 26.53 |  | 5 | 17 | 82 | Y |  | 2018-05-02 20:42 | 66 | 1089 | 29 | 35 | 38 | 41 | 41 | 41 | 41 | 40 | 39 | 38 | 37 | 36 | 36 | 34 | 37 | 41 | 34 | 41 | -0.13 | Y | 55 | Y | -0.4 | [8 empty] | N | N | Y | 220 | 0.44 | 73 | 101508 | 97930 | 6990 | 15400 | 16 | 2 |  | 2018-05-02 20:47 | 1543 | 94 |  | 15 |  | *HEAT 평균주속 10%이상 감속주입 ID:101~106.201~206 | [14 empty] | 96.17 | 100 | 0 | 0 | 0 |  | 400 |  | 선택 | 해제 | 0 | 0 | 0 |  | 400 |  | 선택 | 해제 | 해제 | 미정 | 미정 | 선택 | 미정 |  | 미정 | BT180180 | H
B45233 | 2018-05-02 | 2 | D |  | 2 | A | AE15B36C2 | 합금강 | 보론강 | BM#2 | 1582 | 60 | 1655 | 1535 | 49 | 9500 |  | 1 | 0.3 | 15 |  | -2.54 | 1571 | 1637 | 1.46 | 0 | 0 | 2 | 82 | 151 | Y |  | 2018-05-02 21:05 | 73 | 1084 | 30 | 36 | 41 | 43 | 44 | 44 | 43 | 42 | 41 | 39 | 37 | 36 | 34 | 29 | 38 | 44 | 29 | 0 | -0.3 | Y | 49.98 | Y | -0.6 |  |  |  | 1.17 |  |  |  | N | N | N | N | 140 | 0.43 | 72 | 81750 | 99070 | 50 | 15600 | 15 | 2 | 20 | 2018-05-02 21:10 | 1575 | 123 |  | 10 |  | *샘플채취 300mm ID:303.403 *전공정 작업지연 10% 이상 감속주입,이상공정 등록 및 생관통보 * STR#1기 스프레이 LOOP#4번 비수량 헌팅으로 ID:304,305 이상재등록 | [14 empty] | 83.8 | 100 | 0 | 0 | 300 |  | 300 | 400 | 선택 | 선택 | 0 | 0 | 300 |  | 300 | 400 | 선택 | 선택 | 해제 | 미정 | 미정 | 미정 | 미정 |  | 미정 | RB120.00 | H
A45280 | 2018-05-02 | 1 | D |  | 9 | A | AE1055LS | 탄소강 | G-AE1055LS | BM#1 | 1563 | 42 | 1569 | 1556 | 36 | 5900 |  | 3 | 0.32 | 25 |  | -0.76 | 1547 | 1569 | 0 | 28.23 |  | 16 | 29 | 199 | Y |  | 2018-05-02 21:49 | 63 | 1095 | 33 | 31 | 29 | 28 | 28 | 26 | 25 | 24 | 24 | 23 | 22 | 22 | 21 | 21 | 26 | 29 | 21 | 0 | -0.15 |  | 55 | Y | 0 | [8 empty] | N | N | Y | 210 | 0.43 | 66 | 84590 | 93940 | 7020 | 16200 | 16 | 2 |  | 2018-05-02 22:03 | 1547 | 104 |  | 22 |  | *HEAT 평균주속 10%이상 감속주입 ID:101~105.201~205 | [14 empty] | 83.3 | 100 | 0 | 0 | 0 |  | 400 |  | 선택 | 해제 | 0 | 0 | 0 |  | 400 |  | 선택 | 해제 | 해제 | 미정 | 미정 | 선택 | 미정 |  | 미정 | BT180180 | H
B45234 | 2018-05-02 | 2 | D |  | 3 | A | AE15B36C2 | 합금강 | 보론강 | BM#2 | 1577 | 55 | 1625 | 1515 | 45 | 9200 |  | 1 | 0.3 | 16 |  | -2.42 | 1567 | 1619 | 0.91 | 0 | 0 | 19 | 21 | 90 | Y |  | 2018-05-02 22:16 | 69 | 1088 | 26 | 28 | 31 | 32 | 32 | 31 | 30 | 29 | 28 | 27 | 25 | 24 | 22 | 20 | 28 | 32 | 20 | 0 | -0.24 | Y | 50 | Y | -0.4 | [7 empty] | N | N | N | N | 130 | 0.46 | 68 | 102828 | 102980 | 30 | 14900 | 15 | 2 | 30 | 2018-05-02 22:15 | 1567 | 117 |  | 14 |  | * 전공정 작업지연 감속주입 함. * STR#1기 스프레이 LOOP#4번 컨트롤 밸브 비정상 동작으로 비수량 헌팅 BLOOM 표면 과냉으로 ID:301,302이상재등록 | [14 empty] | 101.26 | 100 | 0 | 0 | 0 |  | 300 | 400 | 선택 | 선택 | 0 | 0 | 0 |  | 300 | 400 | 선택 | 선택 | 해제 | 미정 | 미정 | 미정 | 미정 |  | 미정 | RB120.00 | H
A45281 | 2018-05-02 | 1 | D |  | 10 | A | AE1055LS | 탄소강 | G-AE1055LS | BM#1 | 1585 | 47 | 1597 | 1514 | 41 | 5400 |  | 3 | 0.31 | 26 |  | -1.55 | 1552 | 1597 | 0 | 24.08 |  | 32 | 39 | 89 | Y |  | 2018-05-02 22:53 | 68 | 1081 | 21 | 26 | 30 | 31 | 32 | 32 | 32 | 31 | 30 | 29 | 29 | 28 | 28 | 28 | 29 | 32 | 28 | 32 | -0.09 | Y | 45.02 | Y | 0 | [8 empty] | N | N | Y | 200 | 0.43 | 72 | 101508 | 94100 | 7060 | 15300 | 16 | 2 |  | 2018-05-02 23:01 | 1552 | 104 |  | 24 |  | *HEAT 평균주속 10%이상 감속주입 ID:101~106.201~206 | [14 empty] | 99.81 | 100 | 0 | 0 | 0 |  | 400 |  | 선택 | 해제 | 0 | 0 | 0 |  | 400 |  | 선택 | 해제 | 해제 | 미정 | 미정 | 선택 | 선택 | 9 | 미정 | BT180180 | H
B45235 | 2018-05-02 | 2 | D |  | 4 | A | AE15B36C2 | 합금강 | 보론강 | BM#2 | 1597 | 44 | 1644 | 1546 | 34 | 6800 |  | 1 | 0.3 | 16 |  | -2.13 | 1578 | 1627 | 1.26 | 0 | 0 | 35 | 1 | 17592 | Y |  | 2018-05-02 23:20 | 80 | 1367 | 16 | 26 | 33 | 36 | 38 | 38 | 39 | 39 | 38 | 38 | 37 | 36 | 35 | 35 | 35 | 39 | 35 | 38 | -0.13 | Y | 29.98 | Y | -0.2 | [7 empty] | N | N | N | N | 120 | 0.48 | 64 | 102828 | 100850 | 2560 | 15200 | 15 | 2 | 40 | 2018-05-02 23:24 | 1578 | 120 |  | 21 |  | * 전공정 작업지연 감속주입 함. | [14 empty] | 99.54 | 100 | 0 | 0 | 0 |  | 300 | 400 | 해제 | 선택 | 0 | 0 | 0 |  | 300 | 400 | 선택 | 선택 | 해제 | 미정 | 미정 | 미정 | 미정 |  | 미정 | RB120.00 | H
A45282 | 2018-05-02 | 1 | D |  | 11 | A | AE1055LS | 탄소강 | G-AE1055LS | BM#1 | 1658 | 41 | 1583 | 1595 | 32 | 2900 |  | 3 | 0.32 | 25 |  | -1.15 | 1550 | 1583 | 0 | 24.51 |  | 37 | 40 | 66 | Y |  | 2018-05-02 23:49 | 66 | 1086 | 27 | 29 | 31 | 32 | 33 | 33 | 33 | 33 | 33 | 33 | 33 | 32 | 31 | 32 | 32 | 33 | 31 | 33 | -0.02 | Y | 40.02 | Y | 0.2 | [8 empty] | N | N | Y | 190 | 0.43 | 67 | 101508 | 93240 | 7060 | 15800 | 16 | 2 |  | 2018-05-02 23:58 | 1550 | 117 |  | 41 |  | *HEAT 평균주속 10%이상 감속주입 ID:101~106.201~206 | [14 empty] | 100.65 | 100 | 0 | 0 | 0 |  | 400 |  | 선택 | 해제 | 0 | 0 | 0 |  | 400 |  | 선택 | 해제 | 해제 | 미정 | 미정 | 선택 | 미정 |  | 미정 | BT180180 | H
B45236 | 2018-05-02 | 2 | D |  | 5 | A | AE15B36C2 | 합금강 | 보론강 | BM#2 | 1599 | 41 | 1625 | 1545 | 35 | 6800 |  | 1 | 0.29 | 16 |  | -2.55 | 1547 | 1606 | 1.02 | 0 | 0 | 12 | 59 | 95 | Y |  | 2018-05-03 00:22 | 49 | 1086 | 33 | 25 | 21 | 19 | 17 | 16 | 15 | 14 | 13 | 11 | 11 | 9 | 8 | 8 | 17 | 21 | 8 | 0 | -0.26 |  | 50 | Y | -0.2 | [7 empty] | N | N | N | N | 110 | 0.5 | 61 | 102828 | 98730 | 1400 | 14900 | 15 | 2 | 10 | 2018-05-03 00:24 | 1547 | 117 |  | 25 | [16 empty] | 102.83 | 100 | 0 | 0 | 0 |  | 300 | 400 | 선택 | 선택 | 0 | 0 | 0 |  | 300 | 400 | 선택 | 선택 | 해제 | 미정 | 미정 | 미정 | 미정 |  | 미정 | RB120.00 | H
A45283 | 2018-05-02 | 1 | D |  | 12 | A | AE1055LS | 탄소강 | G-AE1055LS | BM#1 | 1605 | 40 | 1585 | 1571 | 35 | 4500 |  | 3 | 0.31 | 25 |  | -1.32 | 1547 | 1585 | 0 | 23.92 |  | 5 | 18 | 68 | Y |  | 2018-05-03 00:54 | 63 | 1086 | 31 | 28 | 26 | 25 | 24 | 23 | 22 | 22 | 21 | 20 | 20 | 19 | 18 | 18 | 23 | 26 | 18 | 0 | -0.16 |  | 50.02 | Y | -0.2 | [8 empty] | N | N | Y | 180 | 0.46 | 64 | 101508 | 93390 | 7100 | 14600 | 16 | 2 |  | 2018-05-03 01:12 | 1547 | 123 |  | 44 |  | *HEAT 평균주속 10%이상 감속주입 ID:101~102.201~203 | [14 empty] | 100.5 | 100 | 0 | 0 | 0 |  | 400 |  | 선택 | 해제 | 0 | 0 | 0 |  | 400 |  | 선택 | 해제 | 해제 | 미정 | 미정 | 선택 | 미정 |  | 미정 | BT180180 | H
B45237 | 2018-05-02 | 2 | D |  | 6 | A | AE15B36C2 | 합금강 | 보론강 | BM#2 | 1574 | 46 | 1634 | 1535 | 39 | 7600 |  | 1 | 0.3 | 16 |  | -2.53 | 1564 | 1625 | 1.12 | 0 | 0 | 2 | 83 | 67 | Y |  | 2018-05-03 01:33 | 66 | 1086 | 6 | 20 | 30 | 34 | 36 | 37 | 38 | 38 | 38 | 37 | 37 | 36 | 35 | 35 | 32 | 38 | 35 | 38 | -0.09 | Y | 29.98 | Y | -0.2 | [7 empty] | N | N | N | N | 100 | 0.49 | 65 | 102828 | 103740 | 260 | 16500 | 15 | 2 | 20 | 2018-05-03 01:35 | 1564 | 117 |  | 17 | [16 empty] | 97.93 | 100 | 0 | 0 | 0 |  | 300 | 400 | 선택 | 선택 | 0 | 0 | 0 |  | 300 | 400 | 선택 | 선택 | 해제 | 미정 | 미정 | 미정 | 미정 |  | 미정 | RB120.00 | H
A45284 | 2018-05-02 | 1 | D |  | 13 | A | AE1055LS | 탄소강 | G-AE1055LS | BM#1 | 1614 | 39 | 1581 | 1551 | 38 | 4000 |  | 3 | 0.31 | 25 |  | -1.44 | 1540 | 1581 | 0 | 21.49 |  | 16 | 30 | 61 | Y |  | 2018-05-03 02:04 | 56 | 1089 | 18 | 18 | 18 | 19 | 20 | 20 | 20 | 19 | 19 | 18 | 17 | 17 |  | 17 | 19 | 20 | 17 | 20 | -0.08 | Y | 35.02 | Y | 0 | [8 empty] | N | N | Y | 230 | 0.5 | 59 | 84590 | 94900 | 7110 | 16000 | 16 | 2 |  | 2018-05-03 02:20 | 1540 | 113 |  | 39 | [16 empty] | 82.53 | 100 | 0 | 0 | 0 |  | 400 |  | 선택 | 해제 | 0 | 0 | 0 |  | 400 |  | 선택 | 해제 | 해제 | 미정 | 미정 | 선택 | 미정 |  | 미정 | BT180180 | H
B45238 | 2018-05-02 | 2 | D |  | 7 | A | AE15B36C2 | 합금강 | 보론강 | BM#2 | 1565 | 44 | 1624 | 1536 | 38 | 7300 |  | 1 | 0.28 | 17 |  | -2.48 | 1563 | 1620 | 0.95 | 0 | 0 | 19 | 22 | 70 | Y |  | 2018-05-03 02:36 | 65 | 1087 | 32 | 32 | 33 | 32 | 32 | 30 | 29 | 28 | 27 | 26 | 25 | 23 | 22 | 22 | 29 | 33 | 22 | 32 | -0.22 |  | 50 | Y | -0.2 | [7 empty] | N | N | N | N | 150 | 0.49 | 65 | 99503 | 104110 | 70 | 15700 | 15 | 2 | 40 | 2018-05-03 02:40 | 1563 | 117 |  | 20 | [16 empty] | 95.68 | 100 | 0 | 0 | 0 |  | 300 | 400 | 선택 | 선택 | 0 | 0 | 0 |  | 300 | 400 | 선택 | 선택 | 해제 | 미정 | 미정 | 미정 | 미정 |  | 미정 | RB110.00 | C
A45285 | 2018-05-02 | 1 | D |  | 14 | A | AE1055LS | 탄소강 | G-AE1055LS | BM#1 | 1614 | 40 | 1589 | 1552 | 37 | 4300 |  | 3 | 0.31 | 25 |  | -1.49 | 1546 | 1589 | 0 | 20.86 |  | 32 | 40 | 61 | Y |  | 2018-05-03 03:08 | 62 | 1088 | 16 | 18 | 21 | 24 | 25 | 26 | 26 | 25 | 25 | 24 | 23 | 23 | 23 | 23 | 23 | 26 | 23 | 25 | -0.05 | Y | 35 | Y | 0 | [8 empty] | N | N | Y | 220 | 0.5 | 62 | 101508 | 96900 | 7100 | 15200 | 16 | 2 |  | 2018-05-03 03:21 | 1546 | 108 |  | 35 | [16 empty] | 97.14 | 100 | 0 | 0 | 0 |  | 400 |  | 선택 | 해제 | 0 | 0 | 0 |  | 400 |  | 선택 | 해제 | 해제 | 미정 | 미정 | 선택 | 미정 |  | 미정 | BT180180 | C
B45239 | 2018-05-02 | 2 | D | TUNDISH교체전 | 8 | A | AE15B36C2 | 합금강 | 보론강 | BM#2 | 1559 | 44 | 1624 | 1535 | 37 | 7300 |  | 1 | 0.29 | 18 |  | -2.48 | 1568 | 1630 | 1.83 | 0 | 0 | 35 | 2 | 58 | Y |  | 2018-05-03 03:41 | 70 | 1087 | 20 | 25 | 29 | 30 | 31 | 31 | 31 | 30 | 29 | 28 | 27 | 26 | 25 | 25 | 28 | 31 | 25 | 31 | -0.15 | Y | 40 | Y | -0.2 | [7 empty] | N | N | N | N | 140 | 0.49 | 64 | 103143 | 102980 | 120 | 2000 | 15 | 2 | 10 | 2018-05-03 03:44 | 1568 | 123 |  | 23 |  |  | 6F2788FAD7F3432A99DFC480B54F3C07 | AE0355FB4C024D53B2C91D22D3430E9D | B8BF7C7A27144FC3B1C4B553C286D5AE | [11 empty] | 100.04 | 100 | 0 | 2660 | 0 |  | 300 | 400 | 선택 | 선택 | 0 | 2600 | 0 |  | 300 | 400 | 선택 | 선택 | 해제 | 미정 | 미정 | 미정 | 미정 |  | 미정 | RB120.00 | C
A45286 | 2018-05-02 | 1 | D | TUNDISH교체전 | 15 | A | AE1055LS | 탄소강 | G-AE1055LS | BM#1 | 1596 | 41 | 1598 | 1549 | 36 | 4800 |  | 3 | 0.31 | 26 |  | -1.69 | 1548 | 1598 | 0 | 24.45 |  | 37 | 41 | 54 | Y |  | 2018-05-03 04:12 | 64 | 1086 | 21 | 26 | 29 | 31 | 33 | 33 | 32 | 32 | 32 | 32 | 31 | 31 |  | 31 | 30 | 33 | 31 | 32 | -0.06 | Y | 34.98 | Y | 0 | [8 empty] | N | N | M | 210 | 0.5 | 60 | 97343 | 97570 | 7630 | 1500 | 16 | 2 |  | 2018-05-03 04:21 | 1548 | 113 |  | 34 |  |  | 4478BCE40FFE474FAECEF414D7ACF585 | A6A7EF236D054EA5BF566D0BAD418968 |  | 239B0000A3FA4ADE89A4EE8516500A3A | [10 empty] | 92.53 | 100 | 0 | 3500 | 0 |  | 400 |  | 선택 | 해제 | 0 | 3500 | 0 |  | 400 |  | 선택 | 해제 | 해제 | 미정 | 미정 | 선택 | 미정 |  | 미정 | BT180180 | C
B45240 | 2018-05-02 | 2 | A | TUNDISH교체 | 1 | A | SBC70L | 특수용도강 | D3 | BM#2 | 1601 | 46 | 1646 | 1554 | 42 | 7900 |  | 1 | 0.32 | 21 |  | -2.73 | 1576 | 1647 | 2.84 | 0 | 0 | 12 | 60 | 61 | Y |  | 2018-05-03 04:57 | 78 | 1089 | -318 | -279 | 17 | 16 | 17 | 22 | 26 | 26 | 28 | 28 | 29 | 29 | 30 | 30 | 20 | 30 | 30 | 0 | 0 |  |  | Y | 0.2 |  | 2.02 | 2.02 |  |  |  |  | N | N | N | M | 150 | 0.48 | 56 | 101628 | 94440 | 3610 | 14100 | 11 | 1 | 10 | 2018-05-03 05:01 | 1576 | 134 |  | 36 |  | * T/D FLUX 용탕부: 120 KG / 유탕부: 15KG 투입 | [14 empty] | 103.7 | 100 | 700 | 0 | 0 |  | 650 | 400 | 선택 | 선택 | 700 | 0 | 0 |  | 650 | 400 | 선택 | 선택 | 선택 | 미정 | 미정 | 미정 | 미정 |  | 미정 | RB120.00 | H
A45287 | 2018-05-02 | 1 | A | TUNDISH교체 | 1 | B | BP-SCR420HC | 소입성보증강 | C | BM#1 | 1656 | 40 | 1645 | 1585 | 37 | 5800 |  | 3 | 0.3 | 17 |  | -2.28 | 1598 | 1645 | 0 | 17.03 |  | 5 | 19 | 47 | Y |  | 2018-05-03 05:06 | 87 | 1089 | -5 | 19 | 15 | 22 | 26 | 29 | 30 | 31 | 32 | 33 |  |  |  | 33 | 25 | 33 | 33 | 0 | 0 |  |  | Y | 0.2 |  | 2.17 | 2.17 | [5 empty] | N | N | N | 150 | 0.52 | 50 | 101508 | 91740 | 7460 | 15210 | 7 | 1 |  | 2018-05-03 05:13 | 1598 | 136 |  | 65 |  | *T/D가열온도:자동-1337`.수동건-1311`.STR#1:934.STR#2:1021.T/D FLUX 유:15,용:120 | [14 empty] | 102.33 | 100 | 1000 | 0 | 0 |  | 650 |  | 선택 | 선택 | 1000 | 0 | 0 |  | 650 |  | 선택 | 선택 | 해제 | 미정 | 미정 | 선택 | 선택 |  | 미정 | BT180180 | H
B45241 | 2018-05-02 | 2 | A |  | 2 | A | SBC70L | 특수용도강 | D3 | BM#2 | 1557 | 43 | 1625 | 1534 | 39 | 7600 |  | 1 | 0.31 | 21 |  | -2.38 | 1562 | 1624 | 1.91 | 0 | 0 | 2 | 84 | 74 | Y |  | 2018-05-03 06:02 | 64 | 1088 | 28 | 26 | 26 | 27 | 27 | 26 | 26 | 25 | 24 | 24 | 23 | 22 | 21 | 21 | 25 | 27 | 21 | 26 | -0.13 | Y | 45.02 | Y | -0.2 |  |  |  | 1.12 |  |  |  |  | N | N | Y | 140 | 0.51 | 63 | 101628 | 105620 | 2410 | 14700 | 11 | 1 |  | 2018-05-03 06:14 | 1567 | 128 |  | 30 | [16 empty] | 94.1 | 100 | 0 | 0 | 0 |  | 650 | 400 | 선택 | 선택 | 0 | 0 | 0 |  | 650 | 400 | 선택 | 선택 | 선택 | 미정 | 미정 | 미정 | 미정 |  | 미정 | RB120.00 | H
A45288 | 2018-05-02 | 1 | A |  | 2 | A | BP-SCR420HC | 소입성보증강 | C | BM#1 | 1609 | 46 | 1617 | 1545 | 38 | 7000 |  | 3 | 0.32 | 18 |  | -1.84 | 1586 | 1627 | 0 | 13.03 |  | 16 | 31 | 54 | Y |  | 2018-05-03 06:27 | 75 | 1087 | 32 | 32 | 33 | 33 | 33 | 33 | 32 | 31 | 31 | 30 | 30 | 29 |  | 29 | 32 | 33 | 29 | 33 | -0.09 |  | 44.98 | Y | -0.2 | [8 empty] | N | N | N | 140 | 0.55 | 59 | 84590 | 106310 | 7050 | 15010 | 7 | 1 |  | 2018-05-03 06:35 | 1586 | 119 |  | 37 | [16 empty] | 74.66 | 100 | 0 | 0 | 0 |  | 650 |  | 선택 | 선택 | 0 | 0 | 0 |  | 650 |  | 선택 | 선택 | 해제 | 미정 | 미정 | 선택 | 미정 |  | 미정 | BT180180 | H
B45242 | 2018-05-02 | 2 | A |  | 3 | A | SBC70L | 특수용도강 | D3 | BM#2 | 1581 | 45 | 1646 | 1547 | 37 | 7500 |  | 1 | 0.28 | 20 |  | -2.31 | 1561 | 1626 | 4.42 | 0 | 0 | 19 | 23 | 66 | Y |  | 2018-05-03 07:10 | 63 | 1089 | 18 | 21 | 22 | 24 | 24 | 23 | 22 | 21 | 20 | 20 | 19 | 18 | 17 | 17 | 21 | 24 | 17 | 0 | -0.16 | Y | 45 | Y | -0.2 |  |  |  | 0.94 |  |  |  |  | N | N | Y | 130 | 0.51 | 60 | 101628 | 102070 | 60 | 14700 | 11 | 1 |  | 2018-05-03 07:14 | 1561 | 131 |  | 28 | [16 empty] | 98.67 | 100 | 0 | 0 | 0 |  | 650 | 400 | 선택 | 선택 | 0 | 0 | 0 |  | 650 | 400 | 선택 | 선택 | 선택 | 미정 | 미정 | 미정 | 미정 |  | 미정 | RB120.00 | H
A45289 | 2018-05-03 | 1 | A |  | 3 | A | BP-SCR420HC | 소입성보증강 | C | BM#1 | 1614 | 41 | 1623 | 1566 | 32 | 5600 |  | 3 | 0.32 | 20 |  | -1.77 | 1583 | 1625 | 0 | 14.71 |  | 32 | 41 | 69 | Y |  | 2018-05-03 07:25 | 72 | 1099 | 28 | 28 | 30 | 31 | 32 | 32 | 32 | 32 | 32 | 31 | 31 |  |  | 31 | 31 | 32 | 31 | 32 | -0.03 | Y | 29.98 | Y | 0 | [8 empty] | N | N | N | 130 | 0.55 | 51 | 101508 | 93330 | 7040 | 14410 | 7 | 1 |  | 2018-05-03 07:49 | 1583 | 120 |  | 40 | [16 empty] | 101.15 | 100 | 0 | 0 | 0 |  | 650 |  | 선택 | 선택 | 0 | 0 | 0 |  | 650 |  | 선택 | 선택 | 해제 | 미정 | 미정 | 선택 | 미정 |  | 미정 | BT180180 | H
B45243 | 2018-05-03 | 2 | A |  | 4 | A | SBC70L | 특수용도강 | D3 | BM#2 | 1559 | 42 | 1636 | 1546 | 32 | 6600 |  | 1 | 0.3 | 20 |  | -2.04 | 1561 | 1624 | 2.14 | 0 | 0 | 35 | 3 | 67 | Y |  | 2018-05-03 08:20 | 63 | 1136 | 14 | 24 | 28 | 31 | 32 | 32 | 31 | 30 | 29 | 28 | 27 | 26 | 24 | 24 | 28 | 32 | 24 | 0 | -0.2 | Y | 39.98 | Y | -0.4 |  |  |  | 1.08 |  |  |  |  | N | N | Y | 120 | 0.5 | 62 | 101628 | 102440 | 390 | 15000 | 11 | 1 |  | 2018-05-03 08:20 | 1561 | 122 |  | 21 | [16 empty] | 98.96 | 100 | 0 | 0 | 0 |  | 650 | 400 | 선택 | 선택 | 0 | 0 | 0 |  | 650 | 400 | 선택 | 선택 | 선택 | 미정 | 미정 | 미정 | 미정 |  | 미정 | RB120.00 | H
A45290 | 2018-05-03 | 1 | A |  | 4 | A | BP-SCR420HC | 소입성보증강 | C | BM#1 | 1596 | 41 | 1620 | 1553 | 34 | 5900 |  | 3 | 0.35 | 20 |  | -1.46 | 1589 | 1625 | 0 | 16.48 |  | 37 | 42 | 59 | Y |  | 2018-05-03 08:23 | 78 | 1126 | 30 | 34 | 38 | 40 | 42 | 42 | 42 | 42 | 42 | 42 |  |  |  | 42 | 39 | 42 | 42 | 42 | 0 |  | 25.02 | Y | 0 | [8 empty] | N | N | N | 120 | 0.55 | 50 | 84590 | 91550 | 7080 | 15000 | 7 | 1 |  | 2018-05-03 08:32 | 1589 | 116 |  | 36 | [16 empty] | 85.83 | 100 | 0 | 0 | 0 |  | 650 |  | 선택 | 선택 | 0 | 0 | 0 |  | 650 |  | 선택 | 선택 | 해제 | 미정 | 미정 | 선택 | 미정 |  | 미정 | BT180180 | H
A45291 | 2018-05-03 | 1 | A |  | 5 | A | BP-SCR420HC | 소입성보증강 | C | BM#1 | 1629 | 41 | 1623 | 1580 | 31 | 3100 |  | 3 | 0.31 | 20 |  | -1.75 | 1584 | 1626 | 0 | 15.64 |  | 5 | 20 | 39 | Y |  | 2018-05-03 09:19 | 73 | 1134 | 41 | 40 | 41 | 41 | 41 | 40 | 39 | 39 | 38 | 38 | 38 |  |  | 38 | 40 | 41 | 38 | 41 | -0.06 |  | 39.98 | Y | 0 | [8 empty] | N | N | N | 110 | 0.55 | 52 | 101508 | 95280 | 7060 | 14760 | 7 | 1 |  | 2018-05-03 09:33 | 1584 | 113 |  | 33 | [16 empty] | 99.32 | 100 | 0 | 0 | 0 |  | 650 |  | 선택 | 선택 | 0 | 0 | 0 |  | 650 |  | 선택 | 선택 | 해제 | 미정 | 미정 | 선택 | 미정 |  | 미정 | BT180180 | H
B45244 | 2018-05-03 | 2 | A |  | 5 | B | SBC70L | 특수용도강 | D3 | BM#2 | 1576 | 47 | 1635 | 1554 | 31 | 6400 |  | 1 | 0.29 | 20 |  | -2.36 | 1558 | 1623 | 2.25 | 0 | 0 | 12 | 61 | 49 | Y |  | 2018-05-03 09:20 | 60 | 1132 | 22 | 25 | 27 | 29 | 28 | 27 | 27 | 26 | 26 | 24 | 23 | 22 | 20 | 20 | 25 | 29 | 20 | 27 | -0.2 | Y | 44.97 | Y | -0.4 |  |  |  | 1.05 |  |  |  |  | N | N | Y | 110 | 0.5 | 60 | 101628 | 99820 | 5110 | 14700 | 11 | 1 |  | 2018-05-03 09:29 | 1560 | 126 |  | 25 | [16 empty] | 96.88 | 100 | 0 | 0 | 0 |  | 650 | 400 | 선택 | 선택 | 0 | 0 | 0 |  | 650 | 400 | 선택 | 선택 | 선택 | 미정 | 미정 | 미정 | 선택 | 5 | 미정 | RB120.00 | H
A45292 | 2018-05-03 | 1 | A |  | 6 | A | BP-SCR420HC | 소입성보증강 | C | BM#1 | 1589 | 41 | 1629 | 1560 | 34 | 3000 |  | 3 | 0.33 | 20 |  | -1.3 | 1586 | 1617 | 0 | 16.2 |  | 16 | 32 | 38 | Y |  | 2018-05-03 10:12 | 75 | 1133 | 36 | 37 | 40 | 41 | 42 | 42 | 41 | 40 | 40 | 40 | 40 |  |  | 40 | 40 | 42 | 40 | 40 | -0.07 | Y | 30.02 | Y | 0 | [8 empty] | N | N | N | 100 | 0.55 | 52 | 84590 | 95750 | 7080 | 15700 | 7 | 1 |  | 2018-05-03 10:37 | 1586 | 113 |  | 35 | [16 empty] | 82.33 | 100 | 0 | 0 | 0 |  | 650 |  | 선택 | 선택 | 0 | 0 | 0 |  | 650 |  | 선택 | 선택 | 해제 | 미정 | 미정 | 선택 | 미정 |  | 미정 | BT180180 | H
B45245 | 2018-05-03 | 2 | A |  | 6 | A | SBC70L | 특수용도강 | D3 | BM#2 | 1574 | 50 | 1637 | 1517 | 38 | 7600 |  | 1 | 0.33 | 23 |  | 0 | 1560 | 1632 | 3.99 | 0 | 0 | 2 | 85 | 49 | Y |  | 2018-05-03 10:29 | 62 | 1141 | 17 | 26 | 30 | 32 | 33 | 33 | 33 | 32 | 31 | 30 | 29 | 27 | 25 | 25 | 29 | 33 | 25 | 33 | -0.2 | Y | 39.92 | Y | -0.4 |  |  |  | 0.88 |  |  |  |  | N | N | Y | 100 | 0.5 | 61 | 101628 | 102300 | 780 | 15800 | 11 | 1 |  | 2018-05-03 10:31 | 1560 | 130 |  | 21 | [16 empty] | 98.62 | 100 | 0 | 0 | 0 |  | 650 | 400 | 선택 | 선택 | 0 | 0 | 0 |  | 650 | 400 | 선택 | 선택 | 선택 | 미정 | 미정 | 미정 | 미정 |  | 미정 | RB120.00 | H
A45293 | 2018-05-03 | 1 | A |  | 7 | A | BP-SCR420HC | 소입성보증강 | C | BM#1 | 1575 | 42 | 1615 | 1541 | 36 | 6100 |  | 3 | 0.33 | 20 |  | -1.66 | 1583 | 1622 | 0 | 19.81 |  | 32 | 42 | 48 | Y |  | 2018-05-03 11:14 | 72 | 1133 | 39 | 38 | 38 | 39 | 39 | 38 | 38 | 38 | 37 | 36 | 36 | 36 |  | 36 | 38 | 39 | 36 | 39 | -0.05 | Y | 40.02 | Y | 0 | [8 empty] | N | N | N | 150 | 0.55 | 55 | 101508 | 100420 | 7050 | 14930 | 7 | 1 |  | 2018-05-03 11:23 | 1583 | 110 |  | 27 | [16 empty] | 94.51 | 100 | 0 | 0 | 0 |  | 650 |  | 선택 | 선택 | 0 | 0 | 0 |  | 650 |  | 선택 | 선택 | 해제 | 미정 | 미정 | 선택 | 미정 |  | 미정 | BT180180 | H
B45246 | 2018-05-03 | 2 | A |  | 7 | A | SBC70L | 특수용도강 | D3 | BM#2 | 1624 | 43 | 1644 | 1565 | 32 | 6000 |  | 1 | 0.27 | 21 |  | 0 | 1560 | 1629 | 2.75 | 0 | 0 | 19 | 24 | 47 | Y |  | 2018-05-03 11:22 | 62 | 1128 | 23 | 26 | 29 | 30 | 31 | 31 | 31 | 30 | 29 | 28 | 27 | 26 |  | 26 | 28 | 31 | 26 | 31 | -0.14 | Y | 35 | Y | -0.2 |  |  |  | 0.98 |  |  |  |  | N | N | Y | 150 | 0.5 | 60 | 101628 | 98860 | 1190 | 16300 | 11 | 1 |  | 2018-05-03 11:31 | 1560 | 128 |  | 31 | [16 empty] | 102.19 | 100 | 0 | 0 | 0 |  | 650 | 400 | 선택 | 선택 | 0 | 0 | 0 |  | 650 | 400 | 선택 | 선택 | 선택 | 미정 | 미정 | 미정 | 미정 |  | 미정 | RB120.00 | H
A45294 | 2018-05-03 | 1 | A |  | 8 | A | BP-SCR420HC | 소입성보증강 | C | BM#1 | 1631 | 41 | 1610 | 1580 | 29 | 4900 |  | 3 | 0.3 | 20 |  | -1.44 | 1581 | 1615 | 0 | 15.56 |  | 37 | 43 | 48 | Y |  | 2018-05-03 12:05 | 70 | 1130 | 35 | 34 | 34 | 35 | 35 | 35 | 35 | 35 | 34 | 34 | 34 |  |  | 34 | 35 | 35 | 34 | 35 | -0.03 | Y | 35 | Y | 0 | [8 empty] | N | N | N | 140 | 0.55 | 52 | 101508 | 96220 | 6970 | 15060 | 7 | 1 |  | 2018-05-03 12:22 | 1581 | 109 |  | 35 | [16 empty] | 98.41 | 100 | 0 | 0 | 0 |  | 650 |  | 선택 | 선택 | 0 | 0 | 0 |  | 650 |  | 선택 | 선택 | 해제 | 미정 | 미정 | 선택 | 미정 |  | 미정 | BT180180 | H
B45247 | 2018-05-03 | 2 | A |  | 8 | A | SBC70L | 특수용도강 | D3 | BM#2 | 1579 | 44 | 1645 | 1514 | 40 | 8100 |  | 1 | 0.28 | 26 |  | 0 | 1561 | 1640 | 2.26 | 0 | 0 | 35 | 4 | 37 | Y |  | 2018-05-03 12:38 | 63 | 1136 | 23 | 31 | 36 | 38 | 39 | 39 | 38 | 37 | 36 | 35 | 34 | 33 | 31 | 31 | 35 | 39 | 31 | 0 | -0.2 | Y | 40.02 | Y | -0.4 |  |  |  | 0.86 |  |  |  |  | N | N | Y | 140 | 0.5 | 62 | 95709 | 102110 | 120 | 16400 | 11 | 1 |  | 2018-05-03 12:40 | 1561 | 128 |  | 18 | [16 empty] | 95.04 | 75 | 0 | 0 | 0 |  | 650 | 400 | 선택 | 선택 | 0 | 0 | 0 |  | 650 | 400 | 선택 | 선택 | 선택 | 미정 | 미정 | 미정 | 미정 |  | 미정 | RB095.00 | C
A45295 | 2018-05-03 | 1 | C |  | 9 | A | BP-SCR420HC | 소입성보증강 | C | BM#1 | 1627 | 43 | 1608 | 1589 | 28 | 3700 |  | 3 | 0.32 | 20 |  | -1.31 | 1577 | 1609 | 0 | 17.84 |  | 5 | 21 | 41 | Y |  | 2018-05-03 13:07 | 66 | 1133 | 32 | 33 | 34 | 34 | 34 | 34 | 33 | 32 | 32 | 31 | 30 |  |  | 30 | 33 | 34 | 30 | 34 | -0.1 |  | 40.02 | Y | -0.2 | [8 empty] | N | N | N | 130 | 0.53 | 54 | 84590 | 91950 | 6940 | 15600 | 7 | 1 |  | 2018-05-03 13:21 | 1577 | 105 |  | 28 |  | *전공정요청 감속주입 | [14 empty] | 85.49 | 100 | 0 | 0 | 0 |  | 650 |  | 선택 | 선택 | 0 | 0 | 0 |  | 650 |  | 선택 | 선택 | 해제 | 미정 | 미정 | 선택 | 미정 |  | 미정 | BT180180 | H
B45248 | 2018-05-03 | 2 | C |  | 9 | A | SBC70L | 특수용도강 | D3 | BM#2 | 1606 | 52 | 1624 | 1555 | 46 | 8700 |  | 1 | 0.3 | 22 |  | 0 | 1553 | 1634 | 3.36 | 0 | 0 | 21 | 83 | 375 | Y |  | 2018-05-03 13:44 | 55 | 1116 | 29 | 26 | 27 | 26 | 26 | 26 | 24 | 23 | 21 | 22 | 22 | 21 |  | 21 | 24 | 27 | 21 | 26 | -0.13 | Y | 45.02 | Y | -0.2 |  |  |  | 0.73 |  |  |  |  | N | N | Y | 130 | 0.51 | 60 | 98872 | 98240 | 910 | 15000 | 11 | 1 | 20 | 2018-05-03 13:42 | 1553 | 127 |  | 16 | [16 empty] | 99.77 | 76.47 | 0 | 0 | 0 |  | 650 | 400 | 선택 | 선택 | 0 | 0 | 0 |  | 650 | 400 | 선택 | 선택 | 선택 | 미정 | 미정 | 미정 | 미정 |  | 미정 | RB095.00 | C
A45296 | 2018-05-03 | 1 | C | TUNDISH교체전 | 10 | A | BP-SCR420HC | 소입성보증강 | C | BM#1 | 1618 | 41 | 1634 | 1587 | 30 | 4900 |  | 3 | 0.32 | 19 |  | -2.2 | 1582 | 1634 | 0 | 29.64 |  | 16 | 33 | 53 | Y |  | 2018-05-03 14:14 | 71 | 1145 | 29 | 35 | 39 | 41 | 41 | 42 | 41 | 41 | 40 | 40 | 39 | 39 |  | 39 | 39 | 42 | 39 | 41 | -0.04 | Y | 30 | Y | 0 | [8 empty] | N | N | N | 120 | 0.48 | 64 | 96524 | 90150 | 7000 | 2000 | 7 | 1 |  | 2018-05-03 14:24 | 1582 | 94 |  | 16 |  | *전공정요청 감속주입 | BC26EF9F6A1741C883D3079F6CA22662 | 1EBA39F54D334AE9884C2F9BFD51FCD4 | 76209996EB01433CAB646625D1E7C62C | [11 empty] | 99.36 | 100 | 0 | 3000 | 0 |  | 650 |  | 선택 | 선택 | 0 | 3000 | 0 |  | 650 |  | 선택 | 선택 | 해제 | 미정 | 미정 | 선택 | 미정 |  | 미정 | BT180180 | H
B45249 | 2018-05-03 | 2 | C |  | 10 | A | SBC70L | 특수용도강 | D3 | BM#2 | 1568 | 50 | 1634 | 1526 | 40 | 7800 |  | 1 | 0.3 | 23 |  | 0 | 1564 | 1631 | 1.6 | 0 | 0 | 2 | 86 | 41 | Y |  | 2018-05-03 15:21 | 66 | 1131 | 17 | 30 | 36 | 37 | 38 | 38 | 38 | 37 | 36 | 35 | 34 | 32 |  | 32 | 34 | 38 | 32 | 38 | -0.17 | Y | 35 | Y | -0.4 |  |  |  | 0.97 |  |  |  | N | N | N | Y | 120 | 0.5 | 58 | 93056 | 97130 | 2920 | 16300 | 11 | 1 | 10 | 2018-05-03 14:57 | 1564 | 124 |  | -18 | [16 empty] | 93.06 | 75 | 0 | 0 | 0 |  | 650 | 400 | 선택 | 선택 | 0 | 0 | 0 |  | 650 | 400 | 선택 | 선택 | 선택 | 미정 | 미정 | 미정 | 미정 |  | 미정 | RB095.00 | C
B45250 | 2018-05-03 | 2 | C | TUNDISH교체 | 1 | A | AE5120M | 합금강 | C1 | BM#1 | 0 | 43 | 1634 | 1555 | 37 | 7600 |  | 3 | 0.3 | 20 |  | -1.73 | 1592 | 1634 | 0 | 14.48 |  | 19 | 25 | 57 | Y |  | 2018-05-03 15:24 | 84 | 1088 | -83 | 31 | 27 | 30 | 33 | 35 | 36 | 37 | 37 | 36 | 36 | 35 |  | 35 | 31 | 37 | 35 | 36 | -0.04 |  | 19.98 | Y | -0.2 |  | 2.65 | 2.65 | 1.85 |  |  |  |  | N | N | N | 150 | 0.5 | 59 | 84590 | 101950 | 7000 | 15800 | 9 | 2 |  | 2018-05-03 15:32 | 1592 | 110 |  | 30 |  | *T/D 플럭스 유15 용225KG *Hydris 수소 기준 초과(10분) ID:101.102.201.202 | [14 empty] | 77.64 | 100 | 1000 | 0 | 0 |  | 450 |  | 선택 | 선택 | 1000 | 0 | 0 |  | 450 |  | 선택 | 선택 | 미정 | 미정 | 미정 | 선택 | 미정 |  | 미정 | BT180180 | H
A45297 | 2018-05-03 | 1 | C | TUNDISH교체전 | 11 | A | SBC70L | 특수용도강 | D3 | BM#2 | 1595 | 44 | 1636 | 1569 | 35 | 6400 |  | 1 | 1000 |  |  | 0 | 1562 | 1571 | 0 | 0 | 0 | 32 | 43 | 63 | Y |  | 2018-05-03 15:34 | 64 | 1090 | 28 | 30 | 32 | 33 | 33 | 33 | 32 | 31 | 31 | 29 | 28 | 27 | 26 | 26 | 31 | 33 | 26 | 33 | -0.16 | Y | 45 | Y | -0.2 |  |  |  | 0.72 |  |  |  | N | N | N | M | 110 | 0.5 | 60 | 91034 | 100370 | 230 | 2000 | 11 | 1 | 20 | 2018-05-03 15:44 | 1562 | 129 |  | 31 |  |  | 326A2D068FA045AFA35F7151F32E89AA | 8F4EA112DDA342A3841916E61C9DBCD7 | 3BBE8DDE3A624A42BE8B3D5AEAF5620D | [11 empty] | 90.49 | 73.33 | 0 | 4728 | 0 |  | 650 | 400 | 선택 | 선택 | 0 | 2817 | 0 |  | 650 | 400 | 선택 | 선택 | 선택 | 미정 | 미정 | 미정 | 선택 |  | 미정 | RB114.30 | C
A45298 | 2018-05-03 | 1 | C |  | 2 | A | AE5120M | 합금강 | C1 | BM#1 | 1635 | 41 | 1616 | 1626 | 32 | 4300 |  | 3 | 0.33 | 20 |  | -1.26 | 1586 | 1616 | 0 | 23.55 |  | 37 | 44 | 68 | Y |  | 2018-05-03 16:10 | 78 | 1098 | 34 | 35 | 37 | 39 | 41 | 41 | 41 | 41 | 41 | 41 | 41 | 41 |  | 41 | 39 | 41 | 41 | 41 | 0 |  | 34.98 | Y | 0 | [8 empty] | N | N | N | 140 | 0.52 | 56 | 101508 | 93950 | 7000 | 16200 | 9 | 2 |  | 2018-05-03 16:17 | 1586 | 116 |  | 44 | [16 empty] | 100.55 | 100 | 0 | 0 | 0 |  | 450 |  | 선택 | 선택 | 0 | 0 | 0 |  | 450 |  | 선택 | 선택 | 미정 | 미정 | 미정 | 선택 | 미정 |  | 미정 | BT180180 | H
B45251 | 2018-05-03 | 2 | C | TUNDISH교체 | 1 | A | SNCM439P | 합금강 | SNCM439계 | BM#2 | 0 | 51 | 1645 | 1554 | 43 | 8600 |  | 1 | 0.3 | 21 |  | -2.37 | 1576 | 1642 | 1.45 | 0 | 0 | 35 | 5 | 47 | Y |  | 2018-05-03 16:55 | 89 | 1092 | -358 | -187 | 35 | 35 | 34 | 30 | 38 | 40 | 43 | 44 | 46 | 47 | 47 | 47 | 42 | 47 | 46 | 47 | 0 |  | 10.02 | Y | 0.2 |  | 2.85 | 2.79 | 1.29 |  |  |  | N | N | N | N | 190 | 0.47 | 63 | 93049 | 99360 | 1560 | 14800 | 5 | 2 | 10 | 2018-05-03 17:04 | 1576 | 144 |  | 35 |  | *T/D플럭스 120/15KG *롱노즐 실리부 부착 *수소 10분 측정값 기준치 초과, 생관통보 | [14 empty] | 90.34 | 72.73 | 757 | 0 | 0 |  | 650 | 400 | 선택 | 해제 | 758 | 0 | 0 |  | 650 | 400 | 선택 | 해제 | 선택 | 미정 | 미정 | 미정 | 선택 |  | 미정 | BT180180 | H
A45299 | 2018-05-03 | 1 | C |  | 3 | A | AE5120M | 합금강 | C1 | BM#1 | 1614 | 41 | 1624 | 1562 | 34 | 5500 |  | 3 | 0.33 | 19 |  | -1.97 | 1579 | 1624 | 0 | 27.4 |  | 5 | 22 | 69 | Y |  | 2018-05-03 17:18 | 71 | 1105 | 41 | 38 | 36 | 36 | 35 | 34 | 33 | 32 | 32 | 31 | 30 | 30 |  | 30 | 34 | 36 | 30 | 0 | -0.13 |  | 44.98 | Y | 0 | [8 empty] | N | N | N | 130 | 0.52 | 58 | 84590 | 94000 | 7020 | 15900 | 9 | 2 |  | 2018-05-03 17:26 | 1579 | 107 |  | 32 |  | *샘플채취 ID: 103.203 | [14 empty] | 83.75 | 100 | 0 | 0 | 300 |  | 450 |  | 선택 | 선택 | 0 | 0 | 300 |  | 450 |  | 선택 | 선택 | 미정 | 미정 | 미정 | 선택 | 미정 |  | 미정 | BT180180 | H
B45252 | 2018-05-03 | 2 | C |  | 2 | A | SNCM439P | 합금강 | SNCM439계 | BM#2 | 1600 | 54 | 1615 | 1545 | 43 | 8200 |  | 1 | 0.27 | 19 |  | 0 | 1551 | 1613 | 1.39 | 0 | 0 | 21 | 84 | 50 | Y |  | 2018-05-03 18:06 | 64 | 1085 | 44 | 39 | 35 | 34 | 33 | 31 | 30 | 29 | 28 | 27 | 25 | 23 | 21 | 21 | 31 | 35 | 21 | 0 | -0.28 |  | 50 | Y | -0.4 | [7 empty] | N | N | N | N | 180 | 0.5 | 62 | 92824 | 101440 | 570 | 13900 | 5 | 2 | 20 | 2018-05-03 18:13 | 1551 | 129 |  | 29 | [16 empty] | 90.96 | 72.73 | 0 | 0 | 0 |  | 650 | 400 | 선택 | 해제 | 0 | 0 | 0 |  | 650 | 400 | 선택 | 해제 | 선택 | 미정 | 미정 | 미정 | 미정 |  | 미정 | RB120.00 | H
A45300 | 2018-05-03 | 1 | C |  | 4 | A | AE5120M | 합금강 | C1 | BM#1 | 1601 | 43 | 1617 | 1572 | 28 | 5100 |  | 3 | 0.33 | 16 |  | -2.09 | 1575 | 1617 | 0 | 20.43 |  | 16 | 34 | 71 | Y |  | 2018-05-03 18:17 | 67 | 1088 | 29 | 30 | 31 | 31 | 31 | 30 | 29 | 29 | 28 | 27 | 26 | 26 | 25 | 25 | 29 | 31 | 25 | 31 | -0.12 |  | 50.02 | Y | -0.2 | [8 empty] | N | N | N | 120 | 0.48 | 60 | 101508 | 92950 | 7010 | 16000 | 9 | 2 |  | 2018-05-03 18:23 | 1575 | 104 |  | 32 |  | *전공정요청 감속주입 | [14 empty] | 101.56 | 100 | 0 | 0 | 0 |  | 450 |  | 선택 | 선택 | 0 | 0 | 0 |  | 450 |  | 선택 | 선택 | 미정 | 미정 | 미정 | 선택 | 미정 |  | 미정 | BT180180 | H
B45253 | 2018-05-03 | 2 | C |  | 3 | A | SNCM439P | 합금강 | SNCM439계 | BM#2 | 1581 | 50 | 1605 | 1536 | 42 | 8500 |  | 1 | 0.29 | 19 |  | -1.67 | 1559 | 1606 | 1.32 | 0 | 0 | 2 | 87 | 74 | Y |  | 2018-05-03 19:19 | 72 | 1091 | 16 | 27 | 33 | 37 | 38 | 38 | 37 | 36 | 36 | 35 | 33 | 32 | 31 | 31 | 33 | 38 | 31 | 0 | -0.17 | Y | 40 | Y | -0.2 | [7 empty] | N | N | N | N | 170 | 0.5 | 64 | 101268 | 104800 | 1530 | 14900 | 5 | 2 | 10 | 2018-05-03 19:29 | 1559 | 121 |  | 20 | [16 empty] | 95.36 | 100 | 0 | 0 | 0 |  | 650 | 400 | 선택 | 해제 | 0 | 0 | 0 |  | 650 | 400 | 선택 | 해제 | 선택 | 미정 | 미정 | 미정 | 미정 |  | 미정 | RB120.00 | H
A45301 | 2018-05-03 | 1 | C |  | 5 | A | AE5120M | 합금강 | C1 | BM#1 | 1576 | 43 | 1600 | 1523 | 37 | 6600 |  | 3 | 0.35 | 17 |  | -1.2 | 1574 | 1600 | 1.62 | 19.9 |  | 32 | 44 | 45 | Y |  | 2018-05-03 19:36 | 66 | 1087 | 24 | 30 | 35 | 37 | 38 | 38 | 37 | 36 | 35 | 35 | 34 | 34 | 33 | 32 | 34 | 38 | 32 | 35 | -0.13 | Y | 45.02 | Y | -0.2 | [8 empty] | N | N | Y | 110 | 0.47 | 65 | 152262 | 97850 | 6860 | 15900 | 9 | 2 |  | 2018-05-03 19:41 | 1574 | 93 |  | 16 |  | *전공정요청 감속주입 *유사강종 연연주 혼탕부 ID:107~109.207~209 | [14 empty] | 145.22 | 100 | 0 | 0 | 0 |  | 450 |  | 선택 | 선택 | 0 | 0 | 0 |  | 450 |  | 선택 | 선택 | 미정 | 미정 | 미정 | 선택 | 미정 |  | 미정 | BT180180 | H
B45254 | 2018-05-03 | 2 | C |  | 4 | A | SNCM439P | 합금강 | SNCM439계 | BM#2 | 1569 | 51 | 1616 | 1527 | 46 | 9500 |  | 1 | 0.28 | 23 |  | 0 | 1554 | 1615 | 1.54 | 0 | 0 | 19 | 26 | 87 | Y |  | 2018-05-03 20:32 | 67 | 1092 | 26 | 29 | 33 | 34 | 34 | 33 | 33 | 31 | 31 | 29 | 28 | 26 | 24 | 24 | 30 | 34 | 24 | 33 | -0.22 | Y | 44.92 | Y | -0.4 | [7 empty] | N | N | N | N | 160 | 0.5 | 65 | 101268 | 106730 | 80 | 13900 | 5 | 2 |  | 2018-05-03 20:39 | 1554 | 126 |  | 15 | [16 empty] | 94.73 | 100 | 0 | 0 | 0 |  | 650 | 400 | 해제 | 해제 | 0 | 0 | 0 |  | 650 | 400 | 해제 | 해제 | 선택 | 미정 | 미정 | 미정 | 미정 |  | 미정 | RB120.00 | H
A45302 | 2018-05-03 | 1 | D |  | 6 | A | AE5120HM | 소입성보증강 | C1 | BM#1 | 1586 | 41 | 1609 | 1533 | 35 | 6300 |  | 3 | 0.34 | 18 |  | -1.67 | 1573 | 1609 | 0 | 20.5 |  | 37 | 45 | 70 | Y |  | 2018-05-03 20:44 | 65 | 1085 | 32 | 34 | 35 | 35 | 35 | 35 | 34 | 33 | 32 | 32 | 31 | 30 | 30 | 29 | 33 | 35 | 29 | 35 | -0.11 |  | 55.02 | Y | -0.2 | [8 empty] | N | N | N | 100 | 0.48 | 69 | 50754 | 105770 | 4140 | 14900 | 9 | 2 |  | 2018-05-03 20:50 | 1573 | 90 |  | 14 |  | *유사강종 연연주 혼탕부 ID:101.201 *전공정요청 L/D잔강 미이월 *전공정요청 감속주입 | [14 empty] | 45.93 | 100 | 0 | 0 | 0 |  | 450 |  | 선택 | 선택 | 0 | 0 | 0 |  | 450 |  | 선택 | 선택 | 해제 | 미정 | 미정 | 해제 | 미정 |  | 미정 | BT180180 | H
B45255 | 2018-05-03 | 2 | D |  | 5 | A | SNCM439P | 합금강 | SNCM439계 | BM#2 | 1595 | 44 | 1615 | 1564 | 36 | 7300 |  | 1 | 0.27 | 18 |  | 0 | 1558 | 1609 | 1.29 | 0 | 0 | 35 | 6 | 58 | Y |  | 2018-05-03 21:27 | 71 | 1096 | 18 | 29 | 33 | 35 | 36 | 36 | 36 | 36 | 35 | 34 | 33 | 33 | 31 | 31 | 33 | 36 | 31 | 36 | -0.13 | Y | 39.97 | Y | -0.4 | [7 empty] | N | N | N | N | 150 | 0.5 | 63 | 99342 | 104080 | 3100 | 14700 | 5 | 2 | 40 | 2018-05-03 21:45 | 1558 | 124 |  | 27 | [16 empty] | 92.76 | 100 | 0 | 0 | 0 |  | 650 | 400 | 선택 | 해제 | 0 | 0 | 0 |  | 650 | 400 | 선택 | 해제 | 선택 | 미정 | 미정 | 미정 | 미정 |  | 미정 | BT180180 | C
A45303 | 2018-05-03 | 1 | D |  | 7 | A | AE5120HM | 소입성보증강 | C1 | BM#1 | 1569 | 46 | 1603 | 1524 | 39 | 6800 |  | 3 | 0.34 | 17 |  | -1.65 | 1568 | 1603 | 0 | 15.93 |  | 5 | 23 | 76 | Y |  | 2018-05-03 21:46 | 60 | 1099 | 28 | 28 | 28 | 28 | 28 | 26 | 25 | 24 | 23 | 22 | 21 | 20 | 19 | 19 | 25 | 28 | 19 | 28 | -0.18 |  | 50.02 | Y | -0.2 | [8 empty] | N | N | N | 150 | 0.52 | 63 | 101508 | 104700 | 3160 | 14700 | 9 | 2 |  | 2018-05-03 22:00 | 1568 | 98 |  | 23 |  | *전공정요청 L/D잔강 미이월 | [14 empty] | 93.56 | 100 | 0 | 0 | 0 |  | 450 |  | 선택 | 선택 | 0 | 0 | 0 |  | 450 |  | 선택 | 선택 | 해제 | 미정 | 미정 | 미정 | 미정 |  | 미정 | BT180180 | H
B45256 | 2018-05-03 | 2 | D |  | 6 | B | SNCM439P | 합금강 | SNCM439계 | BM#2 | 1609 | 42 | 1616 | 1567 | 35 | 6900 |  | 1 | 0.27 | 18 |  | -2.04 | 1552 | 1606 | 2.55 | 0 | 0 | 21 | 85 | 53 | Y |  | 2018-05-03 22:33 | 65 | 1087 | 26 | 29 | 31 | 32 | 32 | 30 | 29 | 28 | 27 | 26 | 25 | 24 | 22 | 22 | 28 | 32 | 22 | 0 | -0.22 | Y | 44.98 | Y | -0.4 | [7 empty] | N | N | N | N | 190 | 0.5 | 62 | 109967 | 103850 | 20 | 13500 | 5 | 2 | 10 | 2018-05-03 22:42 | 1552 | 130 |  | 29 | [16 empty] | 106.35 | 100 | 0 | 0 | 0 |  | 650 | 400 | 선택 | 해제 | 0 | 0 | 0 |  | 650 | 400 | 선택 | 해제 | 선택 | 미정 | 미정 | 미정 | 미정 |  | 미정 | BT180180 | H
A45304 | 2018-05-03 | 1 | D | TUNDISH교체전 | 8 | A | AE5120HM | 소입성보증강 | C1 | BM#1 | 1567 | 43 | 1602 | 1538 | 42 | 6500 |  | 3 | 0.34 | 17 |  | -1.4 | 1574 | 1602 | 0 | 12.58 |  | 16 | 35 | 83 | Y |  | 2018-05-03 22:49 | 66 | 1094 | 17 | 26 | 30 | 32 | 32 | 32 | 32 | 31 | 30 | 29 | 28 | 28 |  | 28 | 29 | 32 | 28 | 32 | -0.1 | Y | 40.02 | Y | 0 | [8 empty] | N | N | N | 140 | 0.52 | 63 | 113280 | 107700 | 3450 | 1500 | 9 | 2 |  | 2018-05-03 22:57 | 1574 | 94 |  | 24 |  | *전공정요청 L/D잔강 미이월 | EB9795AC4E0A46A4A82F65528B9743CD | 12487150175E48CF8A86D21DA28ABEE7 | ACC923B2A6AA4C5C9077379C4519D9CF | [11 empty] | 101.92 | 100 | 0 | 2500 | 0 |  | 450 |  | 선택 | 선택 | 0 | 2500 | 0 |  | 450 |  | 선택 | 선택 | 해제 | 미정 | 미정 | 미정 | 미정 |  | 미정 | BT180180 | C
B45257 | 2018-05-03 | 2 | D |  | 7 | A | SNCM439P | 합금강 | SNCM439계 | BM#2 | 1578 | 42 | 1625 | 1535 | 38 | 7400 |  | 1 | 0.32 | 18 |  | -2.26 | 1547 | 1606 | 2.29 | 0 | 0 | 2 | 88 | 46 | Y |  | 2018-05-03 23:34 | 60 | 1104 | 16 | 22 | 25 | 26 | 27 | 27 | 27 | 26 | 25 | 24 | 23 | 21 |  | 21 | 24 | 27 | 21 | 27 | -0.17 | Y | 35 | Y | -0.4 | [7 empty] | N | N | N | N | 180 | 0.51 | 60 | 109967 | 100980 | 2080 | 15000 | 5 | 2 | 20 | 2018-05-03 23:50 | 1547 | 136 |  | 33 | [16 empty] | 105.89 | 100 | 0 | 0 | 0 |  | 650 | 400 | 선택 | 해제 | 0 | 0 | 0 |  | 650 | 400 | 선택 | 해제 | 선택 | 미정 | 미정 | 미정 | 미정 |  | 미정 | BT180180 | H
A45305 | 2018-05-03 | 1 | D | TUNDISH교체 | 1 | A | AE1055LS | 탄소강 | G-AE1055LS | BM#1 | 1583 | 40 | 1617 | 1539 | 39 | 5600 |  | 3 | 0.32 | 26 |  | -1.84 | 1564 | 1617 | 0 | 18.25 |  | 32 | 45 | 84 | Y |  | 2018-05-04 00:02 | 80 | 1086 | 18 | 24 | 21 | 25 | 29 | 32 | 33 | 34 | 35 | 35 | 36 |  |  | 36 | 30 | 36 | 36 | 0 | 0 |  |  | Y | 0.2 |  | 2.16 | 2.1 | [5 empty] | N | N | N | 230 | 0.48 | 59 | 101508 | 96010 | 7490 | 15100 | 2 | 1 |  | 2018-05-04 00:12 | 1564 | 118 |  | 38 |  | *T/Dflux 유15kg 용225kg | [14 empty] | 98.08 | 100 | 1500 | 0 | 0 |  | 400 |  | 선택 | 해제 | 1500 | 0 | 0 |  | 400 |  | 선택 | 해제 | 해제 | 미정 | 미정 | 선택 | 선택 |  | 미정 | BT180180 | C
B45258 | 2018-05-03 | 2 | D |  | 8 | A | SNCM439P | 합금강 | SNCM439계 | BM#2 | 1583 | 47 | 1606 | 1537 | 41 | 7500 |  | 1 | 0.28 | 17 |  | -2.1 | 1552 | 1600 | 1.24 | 0 | 0 | 19 | 27 | 49 | Y |  | 2018-05-04 00:26 | 65 | 1086 | 18 | 23 | 25 | 27 | 28 | 28 | 27 | 26 | 26 | 25 | 24 | 22 |  | 22 | 25 | 28 | 22 | 0 | -0.17 | Y | 35 | Y | -0.4 | [7 empty] | N | N | N | N | 170 | 0.5 | 60 | 101508 | 98640 | 3250 | 15700 | 5 | 2 | 40 | 2018-05-04 00:28 | 1552 | 134 |  | 43 | [16 empty] | 99.81 | 100 | 0 | 0 | 0 |  | 650 | 400 | 선택 | 해제 | 0 | 0 | 0 |  | 650 | 400 | 선택 | 해제 | 선택 | 미정 | 미정 | 미정 | 미정 |  | 미정 | BT180180 | H
A45306 | 2018-05-03 | 1 | D |  | 2 | A | AE1055LS | 탄소강 | G-AE1055LS | BM#1 | 1570 | 42 | 1595 | 1525 | 38 | 5400 |  | 3 | 0.31 | 25 |  | -1.62 | 1548 | 1595 | 0 | 18.73 |  | 37 | 46 | 78 | Y |  | 2018-05-04 01:10 | 64 | 1088 | 34 | 32 | 31 | 32 | 31 | 31 | 30 | 31 | 31 | 31 | 30 | 29 | 29 | 29 | 31 | 32 | 29 | 31 | -0.07 | Y | 45.02 | Y | 0 | [8 empty] | N | N | Y | 220 | 0.47 | 60 | 84590 | 92500 | 6840 | 15500 | 2 | 1 |  | 2018-05-04 01:21 | 1548 | 118 |  | 30 |  | *전공정작업지연,감속주입(정속유지강종 주속미준수) | [14 empty] | 84.51 | 100 | 0 | 0 | 0 |  | 400 |  | 선택 | 해제 | 0 | 0 | 0 |  | 400 |  | 선택 | 해제 | 해제 | 미정 | 미정 | 미정 | 선택 |  | 미정 | BT180180 | C
B45259 | 2018-05-03 | 2 | D | TUNDISH교체전 | 9 | A | SNCM439P | 합금강 | SNCM439계 | BM#2 | 1639 | 43 | 1617 | 1585 | 35 | 6300 |  | 1 | 0.28 | 18 |  | -1.9 | 1549 | 1604 | 0.83 | 0 | 0 | 35 | 7 | 48 | Y |  | 2018-05-04 01:43 | 62 | 1087 | 18 | 27 | 31 | 33 | 34 | 35 | 34 | 33 | 32 | 31 | 30 | 29 | 27 | 27 | 30 | 35 | 27 | 0 | -0.23 | Y | 35 | Y | -0.4 | [7 empty] | N | N | N | N | 160 | 0.5 | 65 | 112280 | 107970 | 1030 | 2000 | 5 | 2 | 10 | 2018-05-04 02:05 | 1549 | 130 |  | 29 |  |  | E27E46BB4D614CC58AFDF6783ED494A5 | B0A7EDDABF0F42CFAEADB325C13512D9 | 49D6570EAC56401DAFF743F1EE1674D4 | [11 empty] | 103.01 | 100 | 0 | 2580 | 0 |  | 650 | 400 | 선택 | 해제 | 0 | 2620 | 0 |  | 650 | 400 | 선택 | 해제 | 선택 | 미정 | 미정 | 미정 | 미정 |  | 미정 | BT180180 | H
A45307 | 2018-05-03 | 1 | D |  | 3 | A | AE1055LS | 탄소강 | G-AE1055LS | BM#1 | 1589 | 41 | 1584 | 1533 | 38 | 5100 |  | 3 | 0.31 | 25 |  | -1.35 | 1545 | 1584 | 0 | 17.83 |  | 5 | 24 | 68 | Y |  | 2018-05-04 02:14 | 61 | 1088 | 28 | 28 | 28 | 27 | 27 | 26 | 26 | 25 | 24 | 24 | 23 | 23 | 22 | 22 | 26 | 28 | 22 | 28 | -0.12 |  | 49.98 | Y | -0.2 | [8 empty] | N | N | Y | 210 | 0.47 | 62 | 101508 | 92360 | 7070 | 14500 | 2 | 1 |  | 2018-05-04 02:25 | 1545 | 108 |  | 28 |  | *전공정작업지연,감속주입(정속유지강종 주속미준수) | [14 empty] | 101.56 | 100 | 0 | 0 | 0 |  | 400 |  | 선택 | 해제 | 0 | 0 | 0 |  | 400 |  | 선택 | 해제 | 해제 | 미정 | 미정 | 선택 | 미정 |  | 미정 | BT180180 | H
B45260 | 2018-05-03 | 2 | D | TUNDISH교체 | 1 | A | SCM822HD2 | 소입성보증강 | C2 | BM#2 | 1626 | 44 | 1687 | 1574 | 40 | 8200 |  | 1 | 0.35 | 20 |  | -2.35 | 1596 | 1678 | 0 | 3.72 | 0 | 21 | 86 | 45 | Y |  | 2018-05-04 02:48 | 88 | 1086 | -354 | -344 | 21 | 23 | 22 | 29 | 35 | 39 | 41 | 42 | 44 | 43 | 44 | 44 | 37 | 44 | 43 | 0 | -0.2 |  | 5 | Y | 0.2 |  | 1.99 | 1.99 |  |  |  |  | N | N | N | N | 150 | 0.53 | 54 | 101508 | 98170 | 3220 | 15800 | 1 | 1 | 10 | 2018-05-04 02:49 | 1596 | 161 |  | 54 |  | * T/D FLUX 용탕부: 120 KG / 유탕부: 15KG 투입 | [14 empty] | 100.5 | 100 | 700 | 0 | 0 |  | 450 | 300 | 선택 | 선택 | 740 | 0 | 0 |  | 450 | 300 | 선택 | 선택 | 해제 | 미정 | 미정 | 미정 | 미정 |  | 미정 | BT180180 | C
A45308 | 2018-05-03 | 1 | D |  | 4 | A | AE1055LS | 탄소강 | G-AE1055LS | BM#1 | 1581 | 40 | 1597 | 1525 | 36 | 5000 |  | 3 | 0.32 | 25 |  | -1.82 | 1545 | 1597 | 0 | 22.66 |  | 16 | 36 | 81 | Y |  | 2018-05-04 03:28 | 61 | 1087 | 21 | 26 | 30 | 31 | 31 | 31 | 30 | 29 | 29 | 28 | 27 | 27 | 26 | 26 | 28 | 31 | 26 | 31 | -0.11 | Y | 45.02 | Y | -0.2 | [8 empty] | N | N | Y | 200 | 0.47 | 62 | 101508 | 93910 | 7080 | 16100 | 2 | 1 |  | 2018-05-04 03:43 | 1507 | 94 |  | 17 |  | *전공정작업지연,감속주입(정속유지강종 주속미준수) | [14 empty] | 100.01 | 100 | 0 | 0 | 0 |  | 400 |  | 선택 | 해제 | 0 | 0 | 0 |  | 400 |  | 선택 | 해제 | 해제 | 미정 | 미정 | 선택 | 미정 |  | 미정 | BT180180 | H
B45261 | 2018-05-03 | 2 | D |  | 2 | A | SCM822HD2 | 소입성보증강 | C2 | BM#2 | 1602 | 51 | 1664 | 1564 | 44 | 8800 |  | 1 | 0.38 | 13 |  | -2.26 | 1588 | 1648 | 0 | 2.94 | 0 | 12 | 62 | 905 | Y |  | 2018-05-04 03:51 | 80 | 1086 | 43 | 35 | 33 | 33 | 32 | 31 | 30 | 28 | 27 | 26 | 25 | 24 |  | 24 | 31 | 33 | 24 | 0 | -0.2 |  | 44.97 | Y | -0.2 | [7 empty] | N | N | N | N | 140 | 0.55 | 58 | 101508 | 105580 | 80 | 15900 | 1 | 1 | 20 | 2018-05-04 04:12 | 1588 | 157 |  | 48 | [16 empty] | 96.22 | 100 | 0 | 0 | 0 |  | 450 | 300 | 선택 | 선택 | 0 | 0 | 0 |  | 450 | 300 | 선택 | 선택 | 해제 | 미정 | 미정 | 미정 | 미정 |  | 미정 | BT180180 | C
A45309 | 2018-05-03 | 1 | D |  | 5 | A | AE1055LS | 탄소강 | G-AE1055LS | BM#1 | 1610 | 39 | 1589 | 1539 | 36 | 4400 |  | 3 | 0.32 | 25 |  | -1.46 | 1547 | 1589 | 0 | 24.07 |  | 32 | 46 | 74 | Y |  | 2018-05-04 04:25 | 63 | 1088 | 26 | 27 | 29 | 29 | 29 | 29 | 28 | 28 | 27 | 26 | 26 | 25 | 25 | 25 | 27 | 29 | 25 | 29 | -0.07 | Y | 54.97 | Y | 0 | [8 empty] | N | N | Y | 190 | 0.47 | 67 | 84590 | 98990 | 7040 | 15700 | 2 | 1 |  | 2018-05-04 04:36 | 1547 | 95 |  | 23 |  | *전공정작업지연,감속주입(정속유지강종 주속미준수) | [14 empty] | 79.8 | 100 | 0 | 0 | 0 |  | 400 |  | 선택 | 해제 | 0 | 0 | 0 |  | 400 |  | 선택 | 해제 | 해제 | 미정 | 미정 | 선택 | 미정 |  | 미정 | BT180180 | H
B45262 | 2018-05-03 | 2 | B |  | 3 | A | SCM822HD2 | 소입성보증강 | C2 | BM#2 | 1599 | 44 | 1645 | 1566 | 39 | 7700 |  | 1 | 0.37 | 15 |  | -2.2 | 1586 | 1648 | 0 | 3.64 | 0 | 19 | 28 | 52 | Y |  | 2018-05-04 04:50 | 78 | 1087 | 21 | 24 | 29 | 32 | 34 | 33 | 33 | 32 | 31 | 30 | 28 | 27 |  | 27 | 30 | 34 | 27 | 0 | -0.2 | Y | 35 | Y | -0.2 | [7 empty] | N | N | N | N | 130 | 0.55 | 56 | 99237 | 100200 | 1980 | 14700 | 1 | 1 | 30 | 2018-05-04 05:08 | 1586 | 148 |  | 49 | [16 empty] | 97.2 | 100 | 0 | 0 | 0 |  | 450 | 300 | 선택 | 선택 | 0 | 0 | 0 |  | 450 | 300 | 선택 | 선택 | 해제 | 미정 | 미정 | 미정 | 미정 |  | 미정 | RB110.00 | C
A45310 | 2018-05-03 | 1 | B |  | 6 | A | AE1055LS | 탄소강 | G-AE1055LS | BM#1 | 1590 | 40 | 1600 | 1530 | 36 | 5100 |  | 3 | 0.34 | 25 |  | -1.63 | 1553 | 1600 | 0 | 24.35 |  | 37 | 47 | 69 | Y |  | 2018-05-04 05:24 | 69 | 1086 | 24 | 29 | 32 | 34 | 34 | 35 | 35 | 35 | 34 | 34 | 33 | 33 |  | 33 | 33 | 35 | 33 | 35 | -0.07 | Y | 30 | Y | 0 | [8 empty] | N | N | Y | 180 | 0.5 | 59 | 101508 | 95590 | 7010 | 14300 | 2 | 1 |  | 2018-05-04 05:36 | 1553 | 105 |  | 33 | [16 empty] | 98.98 | 100 | 0 | 0 | 0 |  | 400 |  | 선택 | 해제 | 0 | 0 | 0 |  | 400 |  | 선택 | 해제 | 해제 | 미정 | 미정 | 선택 | 미정 |  | 미정 | BT180180 | H
B45263 | 2018-05-03 | 2 | B |  | 4 | B | SCM822HD2 | 소입성보증강 | C2 | BM#2 | 1633 | 43 | 1647 | 1595 | 40 | 6500 |  | 1 | 0.34 | 16 |  | 0 | 1582 | 1639 | 0 | 2.66 | 0 | 35 | 8 | 46 | Y |  | 2018-05-04 05:53 | 74 | 1087 | 23 | 29 | 30 | 33 | 34 | 35 | 35 | 34 | 33 | 32 | 32 | 30 | 28 | 28 | 32 | 35 | 28 | 0 | -0.2 | Y | 34.98 | Y | -0.4 | [7 empty] | N | N | N | N | 120 | 0.52 | 58 | 94770 | 100440 | 4550 | 14900 | 1 | 1 | 50 | 2018-05-04 05:55 | 1582 | 142 |  | 46 | [16 empty] | 90.3 | 100 | 0 | 0 | 0 |  | 450 | 300 | 선택 | 선택 | 0 | 0 | 0 |  | 450 | 300 | 선택 | 선택 | 해제 | 미정 | 미정 | 미정 | 미정 |  | 미정 | RB130.00 | C
A45311 | 2018-05-03 | 1 | B |  | 7 | A | AE1055LS | 탄소강 | G-AE1055LS | BM#1 | 1605 | 41 | 1589 | 1548 | 32 | 4900 |  | 3 | 0.33 | 25 |  | -1.78 | 1543 | 1594 | 0 | 21.89 |  | 5 | 25 | 65 | Y |  | 2018-05-04 06:36 | 59 | 1089 | 32 | 32 | 33 | 33 | 32 | 32 | 31 | 31 | 31 | 30 | 30 | 29 | 30 | 30 | 31 | 33 | 29 | 32 | -0.09 | Y | 45 | Y | 0.2 | [8 empty] | N | N | Y | 230 | 0.5 | 62 | 101508 | 102370 | 7120 | 15400 | 2 | 1 |  | 2018-05-04 06:44 | 1543 | 106 |  | 22 | [16 empty] | 92.79 | 100 | 0 | 0 | 0 |  | 400 |  | 선택 | 해제 | 0 | 0 | 0 |  | 400 |  | 선택 | 해제 | 해제 | 미정 | 미정 | 선택 | 미정 |  | 미정 | BT180180 | H
B45264 | 2018-05-03 | 2 | B |  | 5 | A | SCM822HT | 소입성보증강 | C | BM#2 | 1577 | 48 | 1635 | 1546 | 43 | 7800 |  | 1 | 0.41 | 16 |  | -1.9 | 1569 | 1622 | 0 | 6.67 | 0 | 21 | 87 | 28 | Y |  | 2018-05-04 07:06 | 61 | 1086 | 25 | 27 | 29 | 30 | 31 | 30 | 30 | 28 | 27 | 26 | 25 | 23 | 21 | 21 | 27 | 31 | 21 | 30 | -0.25 | Y | 40 | Y | -0.4 | [7 empty] | Y | Y | Y | Y | 110 | 0.47 | 62 | 102122 | 96240 | 4090 | 16000 | 1 | 1 | 10 | 2018-05-04 07:07 | 1569 | 130 |  | 33 | 13 | [15 empty] | 101.92 | 100 | 0 | 0 | 0 |  | 490 | 300 | 선택 | 선택 | 0 | 0 | 0 |  | 490 | 300 | 선택 | 선택 | 해제 | 미정 | 미정 | 미정 | 미정 |  | 미정 | RB120.00 | C
A45312 | 2018-05-04 | 1 | B |  | 8 | A | AE1055LS | 탄소강 | G-AE1055LS | BM#1 | 1575 | 43 | 1594 | 1518 | 33 | 5400 |  | 3 | 0.33 | 25 |  | -1.43 | 1548 | 1589 | 0 | 20.57 |  | 16 | 37 | 68 | Y |  | 2018-05-04 07:39 | 64 | 1085 | 29 | 31 | 32 | 34 | 34 | 34 | 34 | 34 | 33 | 33 | 32 | 32 |  | 32 | 33 | 34 | 32 | 34 | -0.05 | Y | 39.98 | Y | 0 | [8 empty] | N | N | Y | 220 | 0.5 | 58 | 84590 | 93540 | 7010 | 15300 | 2 | 1 |  | 2018-05-04 07:53 | 1548 | 112 |  | 22 | [16 empty] | 84.13 | 100 | 0 | 0 | 0 |  | 400 |  | 선택 | 해제 | 0 | 0 | 0 |  | 400 |  | 선택 | 해제 | 해제 | 미정 | 미정 | 선택 | 미정 |  | 미정 | BT180180 | H
B45265 | 2018-05-04 | 2 | B |  | 6 | A | SCM822HT | 소입성보증강 | C | BM#2 | 1612 | 46 | 1634 | 1574 | 36 | 7500 |  | 1 | 0.36 | 16 |  | -1.72 | 1569 | 1632 | 0 | 3.52 | 0 | 12 | 63 | 33 | Y |  | 2018-05-04 08:14 | 61 | 1092 | 18 | 23 | 27 | 30 | 30 | 30 | 30 | 29 | 28 | 27 | 25 | 25 | 23 | 21 | 26 | 30 | 21 | 30 | -0.18 | Y | 49.88 | Y | -0.4 | [7 empty] | N | N | N | N | 100 | 0.47 | 67 | 149454 | 104070 | 570 | 16400 | 1 | 1 | 20 | 2018-05-04 08:17 | 1569 | 131 |  | 29 | [16 empty] | 142.95 | 100 | 0 | 0 | 0 |  | 410 | 300 | 선택 | 선택 | 0 | 0 | 0 |  | 410 | 300 | 선택 | 선택 | 해제 | 미정 | 미정 | 미정 | 미정 |  | 미정 | BT180180 | C
A45313 | 2018-05-04 | 1 | B |  | 9 | A | AE1055LS | 탄소강 | G-AE1055LS | BM#1 | 1604 | 41 | 1594 | 1538 | 29 | 4800 |  | 3 | 0.31 | 25 |  | -1.38 | 1550 | 1590 | 0 | 21.44 |  | 32 | 47 | 57 | Y |  | 2018-05-04 08:31 | 66 | 1090 | 31 | 32 | 33 | 34 | 35 | 35 | 34 | 34 | 33 | 33 | 33 | 32 | 32 | 32 | 33 | 35 | 32 | 34 | -0.04 | Y | 40.08 | Y | 0 | [8 empty] | N | N | Y | 210 | 0.5 | 61 | 101508 | 97400 | 7060 | 14400 | 2 | 1 |  | 2018-05-04 08:41 | 1550 | 112 |  | 30 |  | *L/D 강제개공으로 나탕주입-이상재등록ID:106.206 | [14 empty] | 97.23 | 100 | 0 | 0 | 0 |  | 400 |  | 선택 | 해제 | 0 | 0 | 0 |  | 400 |  | 선택 | 해제 | 해제 | 미정 | 미정 | 선택 | 미정 |  | 미정 | BT180180 | H
B45266 | 2018-05-04 | 2 | B |  | 7 | A | 25MOCRS4HM2 | 소입성보증강 | C | BM#2 | 1606 | 48 | 1666 | 1574 | 39 | 8000 |  | 1 | 0.38 | 19 |  | -2.3 | 1577 | 1640 | 0 | 5.33 | 0 | 19 | 29 | 45 | Y |  | 2018-05-04 09:21 | 69 | 1080 | 19 | 25 | 31 | 34 | 34 | 34 | 34 | 33 | 32 | 30 | 29 | 27 | 25 | 25 | 30 | 34 | 25 | 34 | -0.2 | Y | 45 | Y | -0.4 | [7 empty] | N | N | N | Y | 150 | 0.52 | 61 | 50850 | 104040 | 500 | 15900 | 1 | 1 | 30 | 2018-05-04 09:22 | 1577 | 138 |  | 32 | [16 empty] | 48.71 | 100 | 0 | 0 | 0 |  | 650 | 400 | 선택 | 선택 | 0 | 0 | 0 |  | 650 | 400 | 선택 | 선택 | 해제 | 미정 | 미정 | 미정 | 미정 |  | 미정 | RB125.00 | C
A45314 | 2018-05-04 | 1 | B |  | 10 | A | AE1055LS | 탄소강 | G-AE1055LS | BM#1 | 1599 | 40 | 1585 | 1539 | 28 | 4300 |  | 3 | 0.32 | 25 |  | -1.33 | 1540 | 1578 | 0 | 21.06 |  | 37 | 48 | 65 | N | 1 | 2018-05-04 09:34 | 56 | 1073 | 31 | 29 | 29 | 27 | 28 | 28 | 27 | 27 | 26 | 26 | 25 | 24 | 24 | 24 | 27 | 29 | 24 | 27 | -0.1 | Y | 50.02 | Y | 0 | [8 empty] | N | N | Y | 200 | 0.48 | 61 | 84590 | 96070 | 7030 | 15600 | 2 | 1 |  | 2018-05-04 09:43 | 1540 | 102 |  | 30 | 14 | *L/D 강제개공으로 나탕주입-이상재등록ID:101.201 *전공정 작업지연 감속주입 10%이상 ID:103~105.203~205 *정속유지강종 감속주입 ID:103~105.203~205 | [14 empty] | 82.05 | 100 | 0 | 0 | 0 |  | 400 |  | 선택 | 해제 | 0 | 0 | 0 |  | 400 |  | 선택 | 해제 | 해제 | 미정 | 미정 | 선택 | 미정 |  | 미정 | BT180180 | H
B45267 | 2018-05-04 | 2 | B | TUNDISH교체전 | 8 | A | 25MOCRS4HM2 | 소입성보증강 | C | BM#2 | 1589 | 46 | 1656 | 1546 | 39 | 7800 |  | 1 | 0.34 | 19 |  | -1.96 | 1580 | 1634 | 0 | 3.07 | 0 | 35 | 9 | 42 | Y |  | 2018-05-04 10:20 | 72 | 1078 | 22 | 27 | 32 | 33 | 34 | 34 | 33 | 32 | 31 | 30 | 28 | 27 |  | 27 | 30 | 34 | 27 | 0 | -0.2 | Y | 35.03 | Y | -0.2 | [7 empty] | N | N | N | M | 140 | 0.52 | 59 | 100626 | 101040 | -40 | 2000 | 1 | 1 | 50 | 2018-05-04 10:29 | 1580 | 143 |  | 37 | [16 empty] | 99.63 | 100 | 0 | 2500 | 0 |  | 650 | 400 | 선택 | 선택 | 0 | 2500 | 0 |  | 650 | 400 | 선택 | 선택 | 해제 | 미정 | 미정 | 미정 | 미정 |  | 미정 | RB125.00 | C
A45315 | 2018-05-04 | 1 | B |  | 11 | A | AE1055LS | 탄소강 | G-AE1055LS | BM#1 | 1557 | 51 | 1587 | 1506 | 43 | 6500 |  | 3 | 0.31 | 25 |  | -1.32 | 1549 | 1587 | 0 | 20.99 |  | 5 | 26 | 60 | Y |  | 2018-05-04 10:54 | 65 | 1080 | 24 | 27 | 33 | 36 | 37 | 37 | 37 | 36 | 35 | 35 | 34 | 33 | 33 | 33 | 34 | 37 | 33 | 37 | -0.1 | Y | 40 | Y | 0 | [8 empty] | N | N | Y | 190 | 0.45 | 65 | 101508 | 90790 | 7170 | 15600 | 2 | 1 |  | 2018-05-04 11:02 | 1549 | 102 |  | 12 |  | *전공정 작업지연 감속주입 10%이상 ID:101~106.201~206 *정속유지강종 감속주입 ID:101~106.201~206 | [14 empty] | 103.74 | 100 | 0 | 0 | 0 |  | 400 |  | 선택 | 해제 | 0 | 0 | 0 |  | 400 |  | 선택 | 해제 | 해제 | 미정 | 미정 | 선택 | 미정 |  | 미정 | BT180180 | H
A45316 | 2018-05-04 | 1 | B |  | 12 | A | AE1055LS | 탄소강 | G-AE1055LS | BM#1 | 1599 | 43 | 1582 | 1525 | 32 | 5100 |  | 3 | 0.29 | 25 |  | -1.21 | 1547 | 1582 | 0 | 20.64 |  | 16 | 38 | 76 | Y |  | 2018-05-04 11:47 | 63 | 1072 | 32 | 31 | 31 | 31 | 31 | 30 | 29 | 28 | 27 | 26 | 25 | 24 | 23 | 23 | 28 | 31 | 23 | 31 | -0.16 |  | 50 | Y | -0.2 | [8 empty] | N | N | Y | 180 | 0.49 | 63 | 101508 | 102110 | 7050 | 15500 | 2 | 1 |  | 2018-05-04 11:55 | 1547 | 99 |  | 24 | [16 empty] | 93.04 | 100 | 0 | 0 | 0 |  | 400 |  | 선택 | 해제 | 0 | 0 | 0 |  | 400 |  | 선택 | 해제 | 해제 | 미정 | 미정 | 선택 | 미정 |  | 미정 | BT180180 | H
B45268 | 2018-05-04 | 2 | B | TUNDISH교체 | 1 | A | SM45C | 탄소강 | SM45C | BM#2 | 1608 | 57 | 1654 | 1534 | 45 | 8700 |  | 1 | 0.39 | 21 |  | -1.84 | 1579 | 1642 | 0 | 7.51 | 0 | 21 | 88 | 39 | Y |  | 2018-05-04 11:29 | 86 | 1085 | -333 | -63 | 34 | 27 | 33 | 38 | 41 | 43 | 44 | 45 | 45 | 45 | 45 | 45 | 39 | 45 | 45 | 45 | 0 |  | 15 | Y | 0 |  | 1.68 | 1.68 |  |  |  |  | N | N | N | N | 190 | 0.48 | 62 | 93495 | 100790 | 3800 | 14400 | 17 | 2 | 10 | 2018-05-04 11:49 | 1579 | 166 |  | 54 |  | * T/D 용강량 실측:1190mm / 18.8 TON * T/D FLUX 용탕부: 120 KG / 유탕부: 15KG 투입 * 슬리브 롱노즐( Y자형 ) 사용 | [14 empty] | 88.75 | 78.57 | 700 | 0 | 0 |  | 650 | 400 | 선택 | 해제 | 730 | 0 | 0 |  | 650 | 400 | 선택 | 해제 | 해제 | 미정 | 미정 | 미정 | 미정 |  | 미정 | RB093.00 | C
A45317 | 2018-05-04 | 1 | C |  | 13 | A | AE1055LS | 탄소강 | G-AE1055LS | BM#1 | 1614 | 38 | 1578 | 1552 | 29 | 3700 |  | 3 | 0.31 | 25 |  | -1.18 | 1544 | 1578 | 0 | 21.14 |  | 32 | 48 | 63 | Y |  | 2018-05-04 12:53 | 60 | 1092 | 22 | 25 | 27 | 29 | 29 | 30 | 29 | 28 | 28 | 28 | 27 | 27 | 27 | 27 | 27 | 30 | 27 | 29 | -0.04 | Y | 35 | Y | 0 | [8 empty] | N | N | Y | 230 | 0.49 | 61 | 84590 | 97300 | 6920 | 16000 | 2 | 1 |  | 2018-05-04 13:01 | 1544 | 106 |  | 23 |  | *전공정요청 감속주입 정속유지 미준수 ID:104.105.204.205 | [14 empty] | 81.1 | 100 | 0 | 0 | 0 |  | 400 |  | 선택 | 해제 | 0 | 0 | 0 |  | 400 |  | 선택 | 해제 | 해제 | 미정 | 미정 | 선택 | 미정 |  | 미정 | BT180180 | H
B45269 | 2018-05-04 | 2 | C |  | 2 | A | SM45C | 탄소강 | SM45C | BM#2 | 1573 | 45 | 1605 | 1534 | 38 | 7600 |  | 1 | 0.4 | 21 |  | -2.19 | 1563 | 1640 | 0 | 8.39 | 0 | 12 | 64 | 40 | Y |  | 2018-05-04 12:42 | 70 | 1085 | 42 | 37 | 34 | 33 | 32 | 31 | 30 | 29 | 27 | 26 | 24 | 22 |  | 22 | 31 | 34 | 22 | 0 | -0.27 |  | 45 | Y | -0.4 | [7 empty] | N | N | N | N | 180 | 0.5 | 58 | 93598 | 96650 | 1800 | 14100 | 17 | 2 | 20 | 2018-05-04 12:42 | 1563 | 154 |  | 46 |  |  | 71EDF891EE334BC5828818D497A672F8 | 76990DEC30894C64A55C9BAD6F3448CF | 63F69CB611EC4B18B8D9C7694C250563 | [11 empty] | 95.17 | 72.73 | 0 | 2830 | 0 |  | 650 | 400 | 선택 | 해제 | 0 | 2800 | 0 |  | 650 | 400 | 선택 | 해제 | 해제 | 미정 | 미정 | 미정 | 미정 |  | 미정 | RB190.00 | C
A45318 | 2018-05-04 | 1 | C | TUNDISH교체전 | 14 | A | AE1055LS | 탄소강 | G-AE1055LS | BM#1 | 1573 | 46 | 1582 | 1511 | 39 | 6100 |  | 3 | 0.31 | 25 |  | 0 | 1582 | 1582 | 0 | 22.49 |  | 37 | 49 | 60 | Y |  | 2018-05-04 13:53 | 98 | 1088 | 26 | 30 | 33 | 36 | 36 | 36 | 36 | 36 | 35 | 35 | 34 | 33 | 33 | 33 | 34 | 36 | 33 | 36 | -0.06 | Y | 50.02 | Y | 0 | [8 empty] | N | N | M | 220 | 0.47 | 66 | 99527 | 101250 | 4000 | 2000 | 2 | 1 |  | 2018-05-04 14:09 | 1582 | 111 |  | 25 |  | *전공정요청 감속주입 정속유지 미준수 ID:101~106.201~207 *전공정요청 L/D잔강 이월 미실시 | 0A8F7D82BCAA4F198AFB01851B464FB9 | F6F15EB33AE34DB0A539DC78A482E19F | A9BB18F7FA0F46C1BDF3DB6998AFA118 | [11 empty] | 94.56 | 100 | 0 | 3700 | 0 |  | 400 |  | 선택 | 해제 | 0 | 3500 | 0 |  | 400 |  | 선택 | 해제 | 해제 | 미정 | 미정 | 해제 | 미정 |  | 미정 | BT180180 | H
B45270 | 2018-05-04 | 2 | C |  | 3 | A | SM45C | 탄소강 | SM45C | BM#2 | 1580 | 51 | 1635 | 1524 | 38 | 7600 |  | 1 | 0.38 | 16 |  | -2.61 | 1560 | 1630 | 0 | 6.45 | 0 | 19 | 30 | 46 | Y |  | 2018-05-04 13:48 | 67 | 1079 | 17 | 26 | 29 | 32 | 32 | 32 | 32 | 33 | 33 | 33 | 33 | 32 | 31 | 27 | 29 | 33 | 27 | 33 | -0.15 | Y | 39.98 | Y | -0.2 | [7 empty] | Y | Y | Y | Y | 170 | 0.47 | 64 | 95537 | 100290 | 1480 | 16700 | 17 | 2 | 30 | 2018-05-04 14:09 | 1560 | 155 |  | 42 | [16 empty] | 93.94 | 76.92 | 0 | 0 | 0 |  | 650 | 700 | 선택 | 해제 | 0 | 0 | 0 |  | 650 | 700 | 선택 | 해제 | 해제 | 미정 | 미정 | 미정 | 미정 |  | 미정 | RB260.00 | H
B45271 | 2018-05-04 | 2 | C |  | 4 | A | SM45C | 탄소강 | SM45C | BM#2 | 1603 | 42 | 1625 | 1564 | 32 | 6200 |  | 1 | 0.35 | 21 |  | 0 | 1557 | 1629 | 0 | 4.08 | 0 | 35 | 10 | 50 | Y |  | 2018-05-04 14:53 | 64 | 1083 | 23 | 27 | 30 | 32 | 32 | 32 | 31 | 31 | 30 | 29 | 29 | 27 | 26 | 24 | 29 | 32 | 24 | 32 | -0.16 | Y | 50.02 | Y | -0.4 | [7 empty] | Y | Y | Y | Y | 160 | 0.47 | 65 | 97206 | 101240 | 1550 | 11900 | 17 | 2 | 10 | 2018-05-04 15:03 | 1557 | 147 |  | 44 | 13 | [15 empty] | 94.6 | 83.33 | 0 | 0 | 0 |  | 650 | 700 | 선택 | 해제 | 0 | 0 | 0 |  | 650 | 700 | 선택 | 해제 | 해제 | 미정 | 미정 | 미정 | 미정 |  | 미정 | RB260.00 | H
A45319 | 2018-05-04 | 1 | C | TUNDISH교체 | 1 | A | SCR420HB | 소입성보증강 | C2 | BM#1 | 1604 | 54 | 1663 | 1560 | 48 | 8400 |  | 1 | 0.35 | 20 |  | 0 | 1597 | 1664 | 0 | 4.23 | 0 | 5 | 27 | 63 | Y |  | 2018-05-04 15:16 | 89 | 1087 | 8 | -129 | 33 | 27 | 30 | 31 | 33 | 35 | 35 | 36 | 36 | 37 | 37 | 36 | 25 | 37 | 36 | 36 | 0 |  | 5.75 | Y | -1.33 |  | 2.36 | 2.36 | [5 empty] | N | N | N | 150 | 0.46 | 81 | 84590 |  | 5090 | 16200 | 10 | 1 |  | 2018-05-04 15:20 | 1597 | 117 |  | 9 |  | *전공정요청 감속주입 | [14 empty] | 86.14 | 100 | 1000 | 0 | 0 |  | 450 |  | 선택 | 선택 | 1000 | 0 | 0 |  | 450 |  | 선택 | 선택 | 해제 | 미정 | 선택 | 해제 | 미정 |  | 미정 | BT180180 | H
B45272 | 2018-05-04 | 2 | C |  | 5 | A | SM45C | 탄소강 | SM45C | BM#2 | 1626 | 46 | 1635 | 1575 | 37 | 7000 |  | 1 | 0.35 | 16 |  | 0 | 1556 | 1621 | 0 | 3.27 | 0 | 22 | 48 | 5081 | N | 3 | 2018-05-04 16:17 | 63 | 869 | 15 | 8 | 6 | 7 | [9 empty] | 7 | 9 | 7 | 7 | 0 | 0 |  |  | Y | 0.2 | [7 empty] | Y | Y | Y | Y | 150 | 0.47 | 16 | 48014 | 32140 | 69860 | 15000 | 17 | 2 | 10 | 2018-05-04 15:56 | 1556 | 156 |  | 31 |  | *래들 미개공 강제렌싱 2회 실시 ID:301.302.401.402 *T/D온도 낮아서 래들 잔강 70톤 내림( T/D Δt 7℃ ) *빅사이즈에서 일반 사이즈로 변경 (생관에서 생산량이 너무 적어서 사이즈 변경함) | [14 empty] | 47.07 | 83.33 | 0 | 0 | 0 |  | 650 | 700 | 선택 | 해제 | 0 | 0 | 0 |  | 650 | 700 | 선택 | 해제 | 해제 | 미정 | 미정 | 미정 | 미정 |  | 미정 | BT180180 | W
A45320 | 2018-05-04 | 1 | C |  | 2 | A | SCR420HB | 소입성보증강 | C2 | BM#1 | 1605 | 44 | 1643 | 1549 | 38 | 6700 |  | 1 | 1000 |  |  | 0 | 1565 | 1577 | 0 | 0 | 0 | 16 | 39 | 66 | Y |  | 2018-05-04 16:23 | 57 | 1090 | 36 | 32 | 31 | 29 | 28 | 27 | 26 | 25 | 24 | 23 | 22 | 20 |  | 20 | 27 | 31 | 20 | 0 | -0.24 |  | 44.98 | Y | -0.4 | [8 empty] | N | N | N | 140 | 0.47 | 59 | 84590 | 90030 | 4970 | 16000 | 10 | 2 |  | 2018-05-04 16:30 | 1565 | 125 |  | 24 |  | *전공정요청 감속주입 *자동온도 1539℃ 수동온도1536℃ | [14 empty] | 89.04 | 100 | 0 | 0 | 300 |  | 450 |  | 선택 | 선택 | 0 | 0 | 300 |  | 450 |  | 선택 | 선택 | 해제 | 미정 | 선택 | 해제 | 미정 |  | 미정 | BT180180 | H
B45273 | 2018-05-04 | 2 | C |  | 6 | A | SM45C | 탄소강 | SM45C | BM#2 | 1599 | 31 | 1605 | 1547 | 26 | 5300 |  | 2 | 0.27 | 15 | 40 | -118.78 | 1572 | 3999 | 0.35 | 0 | 2 | 12 | 65 | 29 | Y |  | 2018-05-04 16:41 | 79 | 1089 | 4 | 22 | 31 | 36 | 38 | 38 | 38 | 37 | 36 | 35 | 34 | 33 | 31 | 29 | 32 | 38 | 29 | 38 | -0.2 | Y | 45.02 | Y | -0.4 | [7 empty] | Y | Y | Y | Y | 150 | 0.47 | 65 | 94975 | 102660 | 640 | 15400 | 17 | 2 | 20 | 2018-05-04 17:04 | 1572 | 91 |  | 26 | 18 | [15 empty] | 91.94 | 75 | 0 | 0 | 0 |  | 650 | 700 | 선택 | 해제 | 0 | 0 | 0 |  | 650 | 700 | 선택 | 해제 | 해제 | 미정 | 미정 | 미정 | 미정 |  | 미정 | RB105.00 | C
A45321 | 2018-05-04 | 1 | C |  | 3 | A | SCR420HB | 소입성보증강 | C2 | BM#1 | 1611 | 42 | 1647 | 1578 | 37 | 5900 |  | 1 | 0.31 | 19 |  | -2.13 | 1583 | 1645 | 0 | 4.7 | 0 | 32 | 49 | 66 | Y |  | 2018-05-04 17:18 | 75 | 1091 | 17 | 25 | 29 | 31 | 32 | 32 | 32 | 31 | 30 | 28 | 27 | 25 | 23 | 23 | 28 | 32 | 23 | 32 | -0.23 | Y | 39.97 | Y | -0.4 | [8 empty] | N | N | N | 130 | 0.47 | 61 | 84590 | 90840 | 5070 | 16300 | 10 | 2 |  | 2018-05-04 17:26 | 1583 | 130 |  | 30 |  | *전공정요청 감속주입 | [14 empty] | 83.5 | 100 | 0 | 0 | 0 |  | 450 |  | 선택 | 선택 | 0 | 0 | 0 |  | 450 |  | 선택 | 선택 | 해제 | 미정 | 선택 | 해제 | 미정 |  | 미정 | BT180180 | H
B45274 | 2018-05-04 | 2 | C |  | 7 | A | SM45C | 탄소강 | SM45C | BM#2 | 1624 | 38 | 1614 | 1577 | 23 | 4500 |  | 2 | 0.27 | 15 | 40 | -2.19 | 1566 | 1611 | 1.13 | 0 |  | 19 | 31 | 31 | Y |  | 2018-05-04 17:45 | 73 | 1095 | 25 | 30 | 33 | 34 | 33 | 33 | 32 | 31 | 30 | 29 | 27 | 25 | 23 | 23 | 30 | 34 | 23 | 33 | -0.24 | Y | 45 | Y | -0.4 | [7 empty] | Y | Y | Y | Y | 190 | 0.47 | 64 | 103704 | 98150 | 1970 | 13700 | 17 | 2 | 30 | 2018-05-04 18:07 | 1542 | 97 |  | 31 | [16 empty] | 103.7 | 75 | 0 | 0 | 0 |  | 650 | 700 | 선택 | 해제 | 0 | 0 | 0 |  | 650 | 700 | 선택 | 해제 | 해제 | 미정 | 미정 | 미정 | 선택 | 6 | 미정 | RB260.00 | H
A45322 | 2018-05-04 | 1 | C |  | 4 | A | SCR420HB | 소입성보증강 | C2 | BM#1 | 1601 | 47 | 1640 | 1564 | 38 | 6800 |  | 1 | 0.34 | 19 |  | 0 | 1579 | 1638 | 0 | 6.25 | 0 | 37 | 50 | 60 | Y |  | 2018-05-04 18:18 | 71 | 1088 | 23 | 28 | 31 | 32 | 34 | 34 | 34 | 33 | 32 | 31 | 29 | 28 |  | 28 | 31 | 34 | 28 | 34 | -0.17 | Y | 35 | Y | -0.2 | [8 empty] | N | N | N | 120 | 0.5 | 59 | 101508 | 95850 | 5030 | 16400 | 10 | 2 |  | 2018-05-04 18:22 | 1579 | 131 |  | 32 | [16 empty] | 100.65 | 100 | 0 | 0 | 0 |  | 450 |  | 선택 | 선택 | 0 | 0 | 0 |  | 450 |  | 선택 | 선택 | 해제 | 미정 | 선택 | 미정 | 미정 |  | 미정 | BT180180 | H
B45275 | 2018-05-04 | 2 | C |  | 8 | A | SM45C | 탄소강 | SM45C | BM#2 | 1687 | 35 | 1626 | 1534 | 29 | 5800 |  | 1 | 0.32 | 16 |  | 0 | 1559 | 1613 | 0 | 2.81 | 0 | 35 | 11 | 18 | Y |  | 2018-05-04 19:16 | 66 | 1096 | 17 | 31 | 34 | 37 | 38 | 38 | 37 | 36 | 35 | 34 | 32 | 31 | 29 | 28 | 33 | 38 | 28 | 0 | -0.22 | Y | 45 | Y | -0.2 | [7 empty] | N | Y | Y | N | 180 | 0.47 | 69 | 92587 | 109010 | 1020 | 14800 | 17 | 2 | 40 | 2018-05-04 19:20 | 1559 | 95 |  | 8 | [16 empty] | 84.06 | 100 | 0 | 0 | 0 |  | 650 | 400 | 선택 | 해제 | 0 | 0 | 0 |  | 650 | 400 | 선택 | 해제 | 해제 | 미정 | 미정 | 미정 | 미정 |  | 미정 | RB114.30 | C
A45323 | 2018-05-04 | 1 | C |  | 5 | A | SCR420HB | 소입성보증강 | C2 | BM#1 | 1633 | 41 | 1629 | 1583 | 33 | 5800 |  | 3 | 0.26 | 21 |  | -2.2 | 1575 | 1629 | 0 | 9.56 |  | 5 | 28 | 36 | Y |  | 2018-05-04 19:13 | 67 | 1090 | 26 | 26 | 29 | 31 | 32 | 32 | 31 | 31 | 30 | 29 | 28 | 28 | 26 | 26 | 29 | 32 | 26 | 31 | -0.15 | Y | 39.97 | Y | -0.4 | [8 empty] | N | N | N | 110 | 0.52 | 60 | 101508 | 96800 | 6680 | 16000 | 10 | 2 |  | 2018-05-04 19:22 | 1575 | 122 |  | 36 | [16 empty] | 97.79 | 100 | 0 | 0 | 0 |  | 450 |  | 선택 | 선택 | 0 | 0 | 0 |  | 450 |  | 선택 | 선택 | 해제 | 미정 | 미정 | 선택 | 미정 |  | 미정 | BT180180 | H
B45276 | 2018-05-04 | 2 | C |  | 9 | A | SM45C | 탄소강 | SM45C | BM#2 | 1656 | 34 | 1615 | 1614 | 22 | 3600 |  | 1 | 0.28 | 19 |  | 0 | 1552 | 1608 | 0 | 2.03 | 0 | 16 | 40 | 33 | Y |  | 2018-05-04 20:19 | 59 | 1085 | 23 | 28 | 30 | 31 | 31 | 31 | 30 | 30 | 29 | 28 | 27 | 26 | 25 | 25 | 28 | 31 | 25 | 31 | -0.13 | Y | 44.98 | Y | -0.2 | [7 empty] | Y | Y | Y | Y | 170 | 0.47 | 63 | 99847 | 97750 | 1290 | 14900 | 17 | 2 | 10 | 2018-05-04 20:25 | 1552 | 99 |  | 16 | [16 empty] | 100.86 | 100 | 0 | 0 | 0 |  | 650 | 700 | 선택 | 해제 | 0 | 0 | 0 |  | 650 | 700 | 선택 | 해제 | 해제 | 미정 | 미정 | 미정 | 미정 |  | 미정 | RB230.00 | C
A45324 | 2018-05-04 | 1 | C |  | 6 | A | SCR420HB | 소입성보증강 | C2 | BM#1 | 1585 | 45 | 1618 | 1557 | 36 | 6500 |  | 3 | 0.3 | 20 |  | -1.88 | 1573 | 1618 | 0 | 8.92 |  | 22 | 49 | 92 | Y |  | 2018-05-04 20:19 | 65 | 1098 | 26 | 25 | 26 | 26 | 26 | 26 | 25 | 24 | 24 | 23 | 22 | 21 | 20 | 20 | 24 | 26 | 20 | 26 | -0.12 |  | 50 | Y | -0.2 | [8 empty] | N | N | N | 100 | 0.52 | 61 | 101508 | 103290 | 7080 | 15700 | 10 | 2 |  | 2018-05-04 20:28 | 1573 | 116 |  | 31 | [16 empty] | 91.49 | 100 | 0 | 0 | 0 |  | 450 |  | 선택 | 선택 | 0 | 0 | 0 |  | 450 |  | 선택 | 선택 | 해제 | 미정 | 미정 | 선택 | 미정 |  | 미정 | BT180180 | H
B45277 | 2018-05-04 | 2 | D |  | 10 | A | SM45C | 탄소강 | SM45C | BM#2 | 1603 | 36 | 1625 | 1544 | 29 | 5500 |  | 1 | 0.28 | 17 |  | 0 | 1565 | 1617 | 0 | 4.75 | 0 | 20 | 3 | 52 | Y |  | 2018-05-04 21:31 | 72 | 1080 | 21 | 33 | 40 | 43 | 44 | 43 | 43 | 42 | 41 | 40 | 39 | 38 | 36 | 36 | 39 | 44 | 36 | 43 | -0.2 | Y | 39.98 | Y | -0.4 | [7 empty] | N | N | N | N | 160 | 0.47 | 60 | 106564 | 94400 | 2630 | 15000 | 17 | 2 | 40 | 2018-05-04 21:34 | 1565 | 96 |  | 11 |  | *빅사이즈 후속 | [14 empty] | 109.86 | 100 | 0 | 0 | 0 |  | 650 | 400 | 선택 | 해제 | 0 | 0 | 0 |  | 650 | 400 | 선택 | 해제 | 해제 | 미정 | 미정 | 미정 | 미정 |  | 미정 | RB105.00 | H
A45325 | 2018-05-04 | 1 | D |  | 7 | A | SCR420HB | 소입성보증강 | C2 | BM#1 | 1620 | 40 | 1626 | 1581 | 28 | 5000 |  | 3 | 0.27 | 21 |  | -1.8 | 1581 | 1626 | 0 | 12.85 |  | 32 | 50 | 51 | Y |  | 2018-05-04 21:12 | 73 | 1097 | 19 | 25 | 29 | 32 | 33 | 33 | 33 | 33 | 32 | 31 | 30 | 29 |  | 29 | 30 | 33 | 29 | 33 | -0.11 | Y | 35 | Y | -0.2 | [8 empty] | N | N | N | 150 | 0.52 | 60 | 101508 | 97270 | 7010 | 15400 | 10 | 2 |  | 2018-05-04 21:22 | 1581 | 120 |  | 42 | [16 empty] | 96.77 | 100 | 0 | 0 | 0 |  | 450 |  | 선택 | 선택 | 0 | 0 | 0 |  | 450 |  | 선택 | 선택 | 해제 | 미정 | 미정 | 선택 | 미정 |  | 미정 | BT180180 | H
A45326 | 2018-05-04 | 1 | D |  | 8 | A | SCR420HB | 소입성보증강 | C2 | BM#1 | 1620 | 41 | 1615 | 1547 | 33 | 5800 |  | 3 | 0.28 | 20 |  | -1.61 | 1577 | 1615 | 0 | 12.08 |  | 37 | 51 | 41 | Y |  | 2018-05-04 22:10 | 69 | 1085 | 27 | 28 | 29 | 30 | 30 | 30 | 30 | 29 | 28 | 27 | 26 |  |  | 26 | 29 | 30 | 26 | 30 | -0.11 | Y | 35 | Y | -0.2 | [8 empty] | N | N | N | 140 | 0.52 | 55 | 101508 | 94510 | 7020 | 16000 | 10 | 2 |  | 2018-05-04 22:24 | 1577 | 119 |  | 45 | [16 empty] | 99.42 | 100 | 0 | 0 | 0 |  | 450 |  | 선택 | 선택 | 0 | 0 | 0 |  | 450 |  | 선택 | 선택 | 해제 | 미정 | 미정 | 선택 | 미정 |  | 미정 | BT180180 | H
B45278 | 2018-05-04 | 2 | D |  | 11 | A | SM45C | 탄소강 | SM45C | BM#2 | 1608 | 41 | 1604 | 1544 | 28 | 5400 |  | 1 | 0.32 | 15 |  | -0.85 | 1552 | 1575 | 0 | 2.57 | 0 | 19 | 32 | 80 | Y |  | 2018-05-04 22:45 | 59 | 1098 | 33 | 33 | 34 | 34 | 33 | 32 | 31 | 30 | 29 | 28 | 27 | 25 | 24 | 22 | 30 | 34 | 22 | 33 | -0.22 |  | 55 | Y | -0.4 | [7 empty] | N | N | N | N | 150 | 0.45 | 67 | 99789 | 98170 | 3790 | 15500 | 17 | 2 | 10 | 2018-05-04 22:37 | 1552 | 92 |  | 0 |  | * 전공정 작업지연 감속주입 함. | [14 empty] | 97.88 | 100 | 0 | 0 | 0 |  | 650 | 400 | 선택 | 해제 | 0 | 0 | 0 |  | 650 | 400 | 선택 | 해제 | 해제 | 미정 | 미정 | 미정 | 미정 |  | 미정 | RB105.00 | H
A45327 | 2018-05-04 | 1 | D |  | 9 | A | SCR420HB | 소입성보증강 | C2 | BM#1 | 1643 | 44 | 1609 | 1603 | 35 | 4800 |  | 3 | 0.27 | 18 |  | -1.46 | 1577 | 1609 | 0 | 13.09 |  | 5 | 29 | 45 | Y |  | 2018-05-04 23:13 | 69 | 1085 | 24 | 26 | 29 | 31 | 33 | 32 | 32 | 31 | 31 | 31 | 30 | 29 |  | 29 | 30 | 33 | 29 | 31 | -0.11 | Y | 35 | Y | -0.2 | [8 empty] | N | N | N | 130 | 0.52 | 59 | 101508 | 97080 | 7090 | 15800 | 10 | 2 |  | 2018-05-04 23:25 | 1577 | 113 |  | 38 | [16 empty] | 96.95 | 100 | 0 | 0 | 0 |  | 450 |  | 선택 | 선택 | 0 | 0 | 0 |  | 450 |  | 선택 | 선택 | 해제 | 미정 | 미정 | 선택 | 선택 | 8 | 미정 | BT180180 | H
B45279 | 2018-05-04 | 2 | D |  | 12 | A | SM45C | 탄소강 | SM45C | BM#2 | 1580 | 41 | 1606 | 1534 | 34 | 5800 |  | 1 | 0.34 | 15 |  | -1.87 | 1564 | 1604 | 0 | 2.38 | 0 | 35 | 12 | 81 | Y |  | 2018-05-04 23:40 | 71 | 1086 | 19 | 28 | 33 | 36 | 38 | 39 | 39 | 38 | 38 | 37 | 36 | 35 | 34 | 30 | 34 | 39 | 30 | 38 | -0.2 | Y | 44.07 | Y | -0.2 | [8 empty] | N | N | N | 180 | 0.45 | 70 | 104622 | 104780 | 3260 | 15100 | 17 | 2 | 20 | 2018-05-04 23:44 | 1564 | 98 |  | 15 |  | * 전공정 작업지연 감속주입 함. | [14 empty] | 96.87 | 100 | 0 | 0 | 0 |  | 650 | 400 | 해제 | 해제 | 0 | 0 | 0 |  | 650 | 400 | 해제 | 해제 | 해제 | 미정 | 미정 | 미정 | 미정 |  | 미정 | RB105.00 | H
A45328 | 2018-05-04 | 1 | D |  | 10 | A | SCR420HB | 소입성보증강 | C2 | BM#1 | 1587 | 49 | 1612 | 1545 | 39 | 6600 |  | 3 | 0.27 | 18 |  | -2.1 | 1566 | 1612 | 0 | 11.77 |  | 22 | 50 | 54 | Y |  | 2018-05-05 00:23 | 58 | 1089 | 29 | 27 | 26 | 25 | 25 | 25 | 24 | 23 | 22 | 21 | 20 | 20 | 19 | 19 | 24 | 26 | 19 | 25 | -0.14 |  | 50.02 | Y | -0.2 | [8 empty] | N | N | N | 120 | 0.52 | 63 | 101508 | 105480 | 7080 | 14900 | 10 | 2 |  | 2018-05-05 00:30 | 1566 | 111 |  | 29 | [16 empty] | 89.71 | 100 | 0 | 0 | 0 |  | 450 |  | 선택 | 선택 | 0 | 0 | 0 |  | 450 |  | 선택 | 선택 | 해제 | 미정 | 미정 | 선택 | 미정 |  | 미정 | BT180180 | H
B45280 | 2018-05-04 | 2 | D |  | 13 | A | SM45C | 탄소강 | SM45C | BM#2 | 1577 | 42 | 1604 | 1534 | 37 | 6100 |  | 1 | 0.32 | 14 |  | -1.67 | 1565 | 1600 | 0 | 1.86 | 0 | 16 | 41 | 82 | Y |  | 2018-05-05 00:47 | 72 | 1087 | 27 | 31 | 35 | 38 | 38 | 38 | 38 | 37 | 36 | 35 | 33 | 32 | 31 | 29 | 34 | 38 | 29 | 38 | -0.18 | Y | 49.97 | Y | -0.4 | [7 empty] | N | N | N | N | 180 | 0.45 | 69 | 104622 | 103260 | 90 | 13600 | 17 | 2 | 40 | 2018-05-05 00:50 | 1565 | 107 |  | 22 |  | * 전공정 작업지연 감속주입 함. | [14 empty] | 101.28 | 100 | 0 | 0 | 0 |  | 650 | 400 | 선택 | 해제 | 0 | 0 | 0 |  | 650 | 400 | 선택 | 해제 | 해제 | 미정 | 미정 | 미정 | 미정 |  | 미정 | RB105.00 | H
A45329 | 2018-05-04 | 1 | D |  | 11 | A | SCR420HB | 소입성보증강 | C2 | BM#1 | 1572 | 47 | 1592 | 1572 | 44 | 7400 |  | 3 | 0.28 | 18 |  | -1.28 | 1564 | 1592 | 0 | 12.62 |  | 32 | 51 | 61 | Y |  | 2018-05-05 01:33 | 56 | 1087 | 18 | 20 | 23 | 25 | 26 | 26 | 25 | 24 | 23 | 22 | 21 | 20 | 19 | 18 | 22 | 26 | 18 | 0 | -0.18 | Y | 45.03 | Y | -0.2 | [8 empty] | N | N | N | 110 | 0.52 | 68 | 118426 | 111290 | 7040 | 15700 | 10 | 2 |  | 2018-05-05 01:41 | 1564 | 98 |  | 23 | [16 empty] | 99.52 | 100 | 0 | 0 | 0 |  | 450 |  | 선택 | 선택 | 0 | 0 | 0 |  | 450 |  | 선택 | 선택 | 해제 | 미정 | 미정 | 선택 | 미정 |  | 미정 | BT180180 | H
B45281 | 2018-05-04 | 2 | D |  | 14 | A | SM45C | 탄소강 | SM45C | BM#2 | 1599 | 42 | 1614 | 1555 | 30 | 5400 |  | 1 | 0.32 | 16 |  | -2.25 | 1553 | 1601 | 0 | 5.69 | 0 | 20 | 4 | 88 | Y |  | 2018-05-05 02:00 | 60 | 1087 | 24 | 27 | 28 | 28 | 28 | 27 | 26 | 26 | 25 | 24 | 23 | 22 |  | 22 | 26 | 28 | 22 | 28 | -0.13 |  | 45.02 | Y | -0.2 | [7 empty] | N | N | N | N | 170 | 0.5 | 57 | 104622 | 96280 | 2920 | 14000 | 17 | 2 | 10 | 2018-05-05 02:07 | 1553 | 106 |  | 22 | [16 empty] | 105.47 | 100 | 0 | 0 | 0 |  | 650 | 400 | 선택 | 해제 | 0 | 0 | 0 |  | 650 | 400 | 선택 | 해제 | 해제 | 미정 | 미정 | 미정 | 미정 |  | 미정 | RB105.00 | H
A45330 | 2018-05-04 | 1 | D |  | 12 | A | SCR420HB | 소입성보증강 | C2 | BM#1 | 1669 | 43 | 1607 | 1609 | 33 | 3800 |  | 3 | 0.29 | 19 |  | -1.5 | 1573 | 1607 | 0 | 16.17 |  | 37 | 52 | 71 | Y |  | 2018-05-05 02:29 | 65 | 1086 | 16 | 21 | 25 | 29 | 32 | 32 | 32 | 32 | 32 | 32 | 32 | 31 | 31 | 31 | 29 | 32 | 31 | 32 | -0.03 | Y | 38.75 | Y | 0 | [8 empty] | N | N | N | 100 | 0.52 | 59 | 84590 | 97540 | 7080 | 15900 | 10 | 2 |  | 2018-05-05 02:39 | 1573 | 107 |  | 36 |  | *롱노즐 3회 사용후 내부 크랙으로 교체 | [14 empty] | 80.45 | 100 | 0 | 0 | 0 |  | 450 |  | 선택 | 선택 | 0 | 0 | 0 |  | 450 |  | 선택 | 선택 | 해제 | 미정 | 미정 | 선택 | 선택 | 3 | 미정 | BT180180 | H
B45282 | 2018-05-04 | 2 | D | TUNDISH교체전 | 15 | A | SM45C | 탄소강 | SM45C | BM#2 | 1597 | 44 | 1614 | 1547 | 31 | 5900 |  | 1 | 0.34 | 15 |  | -2.14 | 1554 | 1605 | 0 | 4.15 | 0 | 19 | 33 | 89 | Y |  | 2018-05-05 03:00 | 61 | 1086 | 19 | 25 | 28 | 29 | 30 | 29 | 28 | 28 | 26 | 25 | 24 | 23 | 21 | 21 | 26 | 30 | 21 | 28 | -0.22 | Y | 40.02 | Y | -0.4 | [7 empty] | N | N | N | N | 160 | 0.51 | 62 | 102408 | 105150 | 1350 | 2000 | 17 | 2 | 20 | 2018-05-05 03:09 | 1554 | 106 |  | 22 |  |  | FE1D28E7C418413BB071A9E552D7FFE1 | 34555CCFABF94BB5B0077B39096C9247 | 45CF7D1947624F25A26C17A19774948A | [11 empty] | 96.16 | 100 | 0 | 2540 | 0 |  | 650 | 400 | 선택 | 해제 | 0 | 2650 | 0 |  | 650 | 400 | 선택 | 해제 | 해제 | 미정 | 미정 | 미정 | 미정 |  | 미정 | RB110.00 | C
A45331 | 2018-05-04 | 1 | D |  | 13 | A | SCR420HB | 소입성보증강 | C2 | BM#1 | 1637 | 40 | 1614 | 1567 | 31 | 5200 |  | 3 | 0.27 | 18 |  | -1.94 | 1571 | 1614 | 0 | 13.83 |  | 5 | 30 | 68 | Y |  | 2018-05-05 03:27 | 63 | 1086 | 30 | 28 | 26 | 26 | 25 | 25 | 24 | 23 | 23 | 22 | 21 | 20 |  | 20 | 24 | 26 | 20 | 0 | -0.13 |  | 45.05 | Y | -0.2 | [8 empty] | N | N | N | 150 | 0.52 | 59 | 102720 | 98830 | 7060 | 16100 | 10 | 2 |  | 2018-05-05 03:36 | 1571 | 110 |  | 38 | [16 empty] | 96.5 | 100 | 0 | 0 | 0 |  | 450 |  | 선택 | 선택 | 0 | 0 | 0 |  | 450 |  | 선택 | 선택 | 해제 | 미정 | 미정 | 선택 | 미정 |  | 미정 | LT180180 | H
B45283 | 2018-05-04 | 2 | D | TUNDISH교체 | 1 | B | LF2M2 | 탄소강 | C1 | BM#2 | 1594 | 45 | 1675 | 1546 | 41 | 8300 |  | 1 | 0.34 | 23 |  | -2.37 | 1601 | 1677 | 1.22 | 0 | 0 | 35 | 13 | 73 | Y |  | 2018-05-05 04:21 | 88 | 1086 | -161 | 27 | 27 | 31 | 35 | 37 | 38 | 39 | 40 | 41 | 41 |  |  | 41 | 33 | 41 | 41 | 0 | 0 |  | 4.98 | Y | 0 |  | 2.82 | 2.82 | 1.38 |  |  |  | N | N | N | N | 150 | 0.5 | 57 | 101820 | 98420 | -1070 | 16800 | 18 | 1 | 10 | 2018-05-05 04:23 | 1601 | 132 |  | 28 |  | * T/D FLUX 용탕부: 120 KG / 유탕부: 15KG 투입 *첫 HEAT 수소측정 기준초과(10분)이상공정 등록 및 생관통보. | [14 empty] | 104.59 | 100 | 700 | 0 | 0 |  | 450 | 300 | 선택 | 선택 | 700 | 0 | 0 |  | 450 | 300 | 선택 | 선택 | 해제 | 미정 | 미정 | 미정 | 미정 |  | 미정 | BM510510 | C
A45332 | 2018-05-04 | 1 | B |  | 14 | A | SCR420HB | 소입성보증강 | C2 | BM#1 | 1629 | 40 | 1618 | 1568 | 36 | 5200 |  | 3 | 0.29 | 19 |  | -1.91 | 1575 | 1618 | 0 | 18.57 |  | 22 | 51 | 60 | Y |  | 2018-05-05 04:26 | 67 | 1086 | 19 | 22 | 24 | 27 | 28 | 28 | 28 | 27 | 27 | 26 | 25 | 24 | 23 | 23 | 25 | 28 | 23 | 28 | -0.13 | Y | 39.98 | Y | -0.2 | [8 empty] | N | N | N | 140 | 0.52 | 61 | 102720 | 102870 | 3820 | 15400 | 10 | 2 |  | 2018-05-05 04:35 | 1575 | 108 |  | 40 |  | *전공정요청 L/D잔강 이월없음 | [14 empty] | 96.32 | 100 | 0 | 0 | 0 |  | 450 |  | 선택 | 선택 | 0 | 0 | 0 |  | 450 |  | 선택 | 선택 | 해제 | 미정 | 미정 | 미정 | 미정 |  | 미정 | LT180180 | H
B45284 | 2018-05-04 | 2 | B |  | 2 | A | LF2M2 | 탄소강 | C1 | BM#2 | 1599 | 44 | 1647 | 1555 | 35 | 6400 |  | 1 | 0.34 | 20 |  | -2.21 | 1582 | 1643 | 1.14 | 0 | 0 | 16 | 42 | 68 | Y |  | 2018-05-05 05:15 | 69 | 1086 | 40 | 34 | 33 | 32 | 30 | 29 | 28 | 27 | 26 | 24 | 23 | 21 | 20 | 20 | 29 | 33 | 20 | 0 | -0.26 |  | 49.98 | Y | -0.2 | [7 empty] | N | N | N | N | 140 | 0.52 | 61 | 101820 | 102860 | 900 | 14300 | 18 | 1 | 30 | 2018-05-05 05:17 | 1582 | 129 |  | 33 | [16 empty] | 98.28 | 100 | 0 | 0 | 0 |  | 450 | 300 | 선택 | 선택 | 0 | 0 | 0 |  | 450 | 300 | 선택 | 선택 | 해제 | 미정 | 미정 | 미정 | 미정 |  | 미정 | BM510510 | C
A45333 | 2018-05-04 | 1 | B |  | 15 | A | SCR420HB | 소입성보증강 | C2 | BM#1 | 1641 | 40 | 1617 | 1565 | 38 | 5100 |  | 3 | 0.27 | 18 |  | -1.83 | 1576 | 1617 | 0 | 15.69 |  | 32 | 52 | 54 | Y |  | 2018-05-05 05:29 | 68 | 1088 | 21 | 24 | 26 | 29 | 29 | 30 | 30 | 30 | 30 | 30 | 30 | 30 |  | 30 | 28 | 30 | 30 | 30 | 0 |  | 29.98 | Y | 0 | [8 empty] | N | N | N | 130 | 0.55 | 57 | 105812 | 100940 | 5140 | 14600 | 10 | 2 |  | 2018-05-05 05:36 | 1576 | 108 |  | 40 |  | *전공정요청 L/D잔강 이월없음 | [14 empty] | 99.82 | 100 | 0 | 0 | 0 |  | 450 |  | 선택 | 선택 | 0 | 0 | 0 |  | 450 |  | 선택 | 선택 | 해제 | 미정 | 미정 | 미정 | 미정 |  | 미정 | BT180180 | H
B45285 | 2018-05-04 | 2 | B |  | 3 | A | LF2M2 | 탄소강 | C1 | BM#2 | 1611 | 43 | 1647 | 1567 | 30 | 5800 |  | 1 | 0.31 | 19 |  | -1.81 | 1572 | 1620 | 1.22 | 0 | 0 | 20 | 5 | 67 | Y |  | 2018-05-05 06:07 | 59 | 1086 | 16 | 17 | 18 | 18 | 19 | 19 | 18 | 18 | 17 | 16 | 16 | 15 |  | 15 | 17 | 19 | 15 | 18 | -0.11 | Y | 35 | Y | -0.2 | [7 empty] | N | N | N | N | 130 | 0.53 | 59 | 101820 | 104430 | 10 | 14700 | 18 | 1 | 40 | 2018-05-05 06:18 | 1572 | 128 |  | 46 | [16 empty] | 97.53 | 100 | 0 | 0 | 0 |  | 450 | 300 | 선택 | 선택 | 0 | 0 | 0 |  | 450 | 300 | 선택 | 선택 | 해제 | 미정 | 미정 | 미정 | 미정 |  | 미정 | BM510510 | C
A45334 | 2018-05-04 | 1 | B | TUNDISH교체전 | 16 | A | SCR420HB | 소입성보증강 | C2 | BM#1 | 1643 | 44 | 1622 | 1575 | 34 | 6300 |  | 3 | 0.27 | 18 |  | -1.78 | 1583 | 1622 | 0 | 10.62 |  | 37 | 53 | 59 | Y |  | 2018-05-05 06:42 | 75 | 1087 | 28 | 34 | 37 | 38 | 39 | 39 | 39 | 39 | 38 | 38 | 37 | 36 |  | 36 | 37 | 39 | 36 | 39 | -0.08 | Y | 35 | Y | -0.2 | [8 empty] | N | N | N | 120 | 0.55 | 58 | 96778 | 106110 | 5540 | 2000 | 10 | 2 |  | 2018-05-05 06:51 | 1583 | 106 |  | 26 |  | *전공정요청 L/D잔강 이월없음 |  | 332C2C0D98184C57B70B2EA80383D825 | 6D3D76A2A2324684ADAFC0BBB39B8A99 | 9D3C38B01A4740D8B1A9A629158CB33F | [10 empty] | 86.68 | 100 | 0 | 3000 | 0 |  | 450 |  | 선택 | 선택 | 0 | 3000 | 0 |  | 450 |  | 선택 | 선택 | 해제 | 미정 | 미정 | 해제 | 미정 |  | 미정 | BT180180 | H
B45286 | 2018-05-04 | 2 | B |  | 4 | A | LF2M2 | 탄소강 | C1 | BM#2 | 1582 | 49 | 1636 | 1545 | 37 | 7600 |  | 1 | 0.7 | 19 |  | -2.09 | 1578 | 1635 | 2.39 | 0 | 0 | 19 | 34 | 63 | Y |  | 2018-05-05 07:25 | 65 | 1086 | 10 | 19 | 23 | 27 | 28 | 27 | 27 | 26 | 25 | 24 | 23 | 21 |  | 21 | 23 | 28 | 21 | 27 | -0.2 | Y | 34.98 | Y | -0.4 | [7 empty] | N | N | N | N | 120 | 0.52 | 58 | 101820 | 101700 | 1370 | 14900 | 18 | 1 | 10 | 2018-05-05 07:24 | 1578 | 129 |  | 30 | [16 empty] | 98.9 | 100 | 0 | 0 | 0 |  | 450 | 300 | 선택 | 선택 | 0 | 0 | 0 |  | 450 | 300 | 선택 | 선택 | 해제 | 미정 | 미정 | 미정 | 미정 |  | 미정 | BM510510 | C
A45335 | 2018-05-05 | 1 | B | TUNDISH교체 | 1 | A | AE1055MS | 탄소강 | AE1055LS계 | BM#1 | 1574 | 42 | 1612 | 1537 | 36 | 5900 |  | 3 | 0.29 | 21 |  | -1.66 | 1572 | 1612 | 0 | 10.86 |  | 5 | 31 | 58 | Y |  | 2018-05-05 07:47 | 86 | 1083 | 21 | 26 | 22 | 27 | 31 | 34 | 35 | 36 | 37 | 38 | 38 | 39 |  | 39 | 32 | 39 | 39 | 0 | 0 |  |  | Y | 0.2 |  | 2.18 | 2.11 | [5 empty] | N | N | N | 230 | 0.46 | 61 | 84590 | 94950 | 7000 | 15500 | 4 | 1 |  | 2018-05-05 07:49 | 1572 | 127 |  | 42 |  | *T/Dflux 유15kg 용225kg | [14 empty] | 82.97 | 100 | 1500 | 0 | 0 |  | 400 |  | 선택 | 해제 | 1500 | 0 | 0 |  | 400 |  | 선택 | 해제 | 해제 | 미정 | 미정 | 선택 | 미정 |  | 미정 | BT180180 | H
B45287 | 2018-05-05 | 2 | B |  | 5 | A | LF2M2 | 탄소강 | C1 | BM#2 | 1605 | 41 | 1644 | 1586 | 25 | 5200 |  | 1 | 0.34 | 19 |  | -2.22 | 1573 | 1635 | 1.93 | 0 | 0 | 35 | 14 | 49 | Y |  | 2018-05-05 08:25 | 60 | 1093 | 18 | 22 | 25 | 28 | 27 | 27 | 26 | 24 | 23 | 22 | 21 | 19 |  | 19 | 24 | 28 | 19 | 0 | -0.22 | Y | 40 | Y | -0.4 | [7 empty] | N | N | N | N | 110 | 0.53 | 57 | 101820 | 99370 | 2180 | 15600 | 18 | 1 | 20 | 2018-05-05 08:26 | 1573 | 116 |  | 32 | [16 empty] | 100.12 | 100 | 0 | 0 | 0 |  | 450 | 300 | 선택 | 선택 | 0 | 0 | 0 |  | 450 | 300 | 선택 | 선택 | 해제 | 미정 | 미정 | 미정 | 미정 |  | 미정 | BM510510 | C
A45336 | 2018-05-05 | 1 | B |  | 2 | A | AE1055MS | 탄소강 | AE1055LS계 | BM#1 | 1559 | 52 | 1573 | 1511 | 36 | 5800 |  | 3 | 0.29 | 20 |  | -1.02 | 1549 | 1573 | 0 | 10.09 |  | 22 | 52 | 51 | Y |  | 2018-05-05 09:11 | 63 | 1090 | 37 | 35 | 34 | 33 | 32 | 32 | 31 | 30 | 30 | 29 | 29 | 28 |  | 28 | 32 | 34 | 28 | 0 | -0.13 |  | 45.05 | Y | -0.2 | [8 empty] | N | N | N | 220 | 0.48 | 60 | 101508 | 93860 | 7040 | 15200 | 4 | 1 |  | 2018-05-05 09:24 | 1549 | 114 |  | 21 | 15 | [15 empty] | 100.6 | 100 | 0 | 0 | 0 |  | 400 |  | 선택 | 해제 | 0 | 0 | 0 |  | 400 |  | 선택 | 해제 | 해제 | 미정 | 미정 | 선택 | 미정 |  | 미정 | BT180180 | H
B45288 | 2018-05-05 | 2 | B |  | 6 | A | LF2M2 | 탄소강 | C1 | BM#2 | 1641 | 42 | 1647 | 1565 | 30 | 6000 |  | 1 | 0.34 | 19 |  | -2.02 | 1572 | 1627 | 2.43 | 0 | 0 | 16 | 43 | 51 | Y |  | 2018-05-05 09:34 | 59 | 1085 | 16 | 22 | 26 | 28 | 29 | 29 | 29 | 28 | 26 | 25 | 23 | 22 | 19 | 19 | 25 | 29 | 19 | 29 | -0.25 | Y | 40 | Y | -0.6 | [7 empty] | N | N | N | N | 100 | 0.5 | 61 | 101820 | 100270 | 1310 | 15800 | 18 | 1 | 40 | 2018-05-05 09:38 | 1572 | 118 |  | 23 |  | * 전공정 요청으로 감속주입 | [14 empty] | 100.27 | 100 | 0 | 0 | 0 |  | 450 | 300 | 선택 | 선택 | 0 | 0 | 0 |  | 450 | 300 | 선택 | 선택 | 해제 | 미정 | 미정 | 미정 | 미정 |  | 미정 | BM510510 | C
A45337 | 2018-05-05 | 1 | B |  | 3 | A | AE1055MS | 탄소강 | AE1055LS계 | BM#1 | 1575 | 43 | 1588 | 1515 | 35 | 5600 |  | 3 | 0.28 | 20 |  | -1.74 | 1547 | 1588 | 0 | 10.8 |  | 32 | 53 | 83 | Y |  | 2018-05-05 10:11 | 61 | 1073 | 27 | 28 | 30 | 31 | 30 | 29 | 29 | 28 | 27 | 26 | 26 | 26 | 25 | 25 | 28 | 31 | 25 | 26 | -0.13 | Y | 45.08 | Y | -0.2 | [8 empty] | N | N | N | 210 | 0.48 | 62 | 84590 | 94860 | 7100 | 15400 | 4 | 1 |  | 2018-05-05 10:25 | 1547 | 106 |  | 22 | [16 empty] | 83.01 | 100 | 0 | 0 | 0 |  | 400 |  | 선택 | 해제 | 0 | 0 | 0 |  | 400 |  | 선택 | 해제 | 해제 | 미정 | 미정 | 선택 | 미정 |  | 미정 | BT180180 | H
B45289 | 2018-05-05 | 2 | B |  | 7 | A | LF2M2 | 탄소강 | C1 | BM#2 | 1588 | 45 | 1637 | 1555 | 34 | 6700 |  | 1 | 0.32 | 19 |  | -2.03 | 1568 | 1621 | 2.13 | 0 | 0 | 20 | 6 | 54 | Y |  | 2018-05-05 10:42 | 55 | 1079 | 16 | 23 | 27 | 29 | 30 | 30 | 30 | 29 | 28 | 27 | 26 | 25 | 24 | 24 | 26 | 30 | 24 | 30 | -0.15 | Y | 40.02 | Y | -0.2 | [7 empty] | N | N | N | N | 150 | 0.47 | 64 | 101820 | 100850 | 300 | 15400 | 18 | 1 | 10 | 2018-05-05 10:54 | 1568 | 118 |  | 18 |  | * 전공정 요청으로 감속주입 | [14 empty] | 100.66 | 100 | 0 | 0 | 0 |  | 450 | 300 | 선택 | 선택 | 0 | 0 | 0 |  | 450 | 300 | 선택 | 선택 | 해제 | 미정 | 미정 | 미정 | 미정 |  | 미정 | BM510510 | C
A45338 | 2018-05-05 | 1 | B |  | 4 | A | AE1055MS | 탄소강 | AE1055LS계 | BM#1 | 1564 | 40 | 1582 | 1513 | 33 | 5500 |  | 3 | 0.27 | 21 |  | -1.59 | 1544 | 1582 | 0 | 10.55 |  | 37 | 54 | 86 | Y |  | 2018-05-05 11:05 | 58 | 1081 | 24 | 25 | 26 | 27 | 27 | 27 | 27 | 27 | 26 | 26 | 25 | 24 | 24 | 24 | 26 | 27 | 24 | 27 | -0.06 | Y | 50 | Y | 0 | [8 empty] | N | N | N | 200 | 0.48 | 66 | 101508 | 103300 | 7090 | 15700 | 4 | 1 |  | 2018-05-05 11:18 | 1544 | 110 |  | 32 | [16 empty] | 92.03 | 100 | 0 | 0 | 0 |  | 400 |  | 선택 | 해제 | 0 | 0 | 0 |  | 400 |  | 선택 | 해제 | 해제 | 미정 | 미정 | 선택 | 미정 |  | 미정 | BT180180 | H
B45290 | 2018-05-05 | 2 | B | TUNDISH교체전 | 8 | A | LF2M2 | 탄소강 | C1 | BM#2 | 1650 | 47 | 1656 | 1544 | 37 | 7400 |  | 1 | 0.32 | 19 |  | -2.29 | 1579 | 1640 | 2 | 0 | 0 | 5 | 32 | 29 | Y |  | 2018-05-05 11:46 | 66 | 1096 | 19 | 27 | 32 | 35 | 36 | 36 | 35 | 35 | 33 | 32 | 31 | 29 | 27 | 27 | 31 | 36 | 27 | 35 | -0.23 | Y | 39.98 | Y | -0.4 | [7 empty] | N | N | N | N | 140 | 0.47 | 63 | 89373 | 100120 | 1380 | 2000 | 18 | 1 | 20 | 2018-05-05 11:53 | 1579 | 118 |  | 23 |  | * 전공정 요청으로 감속주입 | 1035969D12494B12A3BD0955CF4F1FDE | B168F894978B4E08A6C6EA9381E450E1 | 9257E994E3D0436DA5FB574B5AC57595 | [11 empty] | 88.05 | 75 | 0 | 2500 | 0 |  | 450 | 300 | 선택 | 선택 | 0 | 2500 | 0 |  | 450 | 300 | 선택 | 선택 | 해제 | 미정 | 미정 | 미정 | 미정 |  | 미정 | BT180180 | C
A45339 | 2018-05-05 | 1 | B |  | 5 | A | AE1055MS | 탄소강 | AE1055LS계 | BM#1 | 1643 | 41 | 1586 | 1572 | 22 | 3500 |  | 3 | 0.29 | 20 |  | -1.53 | 1548 | 1586 | 0 | 10.53 |  | 19 | 35 | 92 | Y |  | 2018-05-05 12:00 | 62 | 1085 | 22 | 22 | 23 | 24 | 24 | 25 | 24 | 24 | 24 | 23 | 23 | 22 | 21 | 22 | 23 | 25 | 21 | 24 | -0.11 | Y | 34.98 | Y | 0.2 | [8 empty] | N | N | N | 190 | 0.48 | 65 | 101508 | 100670 | 6990 | 16300 | 4 | 1 |  | 2018-05-05 12:13 | 1548 | 113 |  | 44 | [16 empty] | 94.29 | 100 | 0 | 0 | 0 |  | 400 |  | 선택 | 해제 | 0 | 0 | 0 |  | 400 |  | 선택 | 해제 | 해제 | 미정 | 미정 | 선택 | 미정 |  | 미정 | BT180180 | H
B45291 | 2018-05-05 | 2 | C | TUNDISH교체 | 1 | A | SNCM21 | 합금강 | C | BM#2 | 1581 | 51 | 1665 | 1535 | 43 | 8800 |  | 1 | 0.35 | 21 |  | -1.86 | 1590 | 1653 | 1.69 | 0 | 0 | 35 | 15 | 67 | Y |  | 2018-05-05 13:05 | 80 | 1083 | -329 | -135 | 28 | 28 | 28 | 33 | 38 | 40 | 41 | 41 | 41 | 41 | 41 | 41 | 34 | 41 | 41 | 41 | 0 |  | 19.98 | Y | 0 |  | 2.1 | 2.03 |  |  |  |  | N | N | N | N | 150 | 0.49 | 57 | 101508 | 98610 | 1480 | 14600 | 6 | 2 | 10 | 2018-05-05 13:04 | 1590 | 134 |  | 36 |  | * T/D 용강량 실측:1170mm / 18.6 TON * T/D FLUX 용탕부: 120 KG / 유탕부: 15KG 투입 * 슬리브 롱노즐( Y자형 ) 사용 | [14 empty] | 101.51 | 100 | 700 | 0 | 0 |  | 410 | 300 | 선택 | 선택 | 700 | 0 | 0 |  | 410 | 300 | 선택 | 선택 | 해제 | 미정 | 미정 | 미정 | 미정 |  | 미정 | BT180180 | H
A45340 | 2018-05-05 | 1 | C |  | 6 | A | AE1055MS | 탄소강 | AE1055LS계 | BM#1 | 1602 | 40 | 1584 | 1536 | 27 | 4400 |  | 3 | 0.26 | 20 |  | -1.7 | 1544 | 1584 | 0 | 10.47 |  | 22 | 53 | 59 | Y |  | 2018-05-05 13:13 | 58 | 1087 | 21 | 21 | 22 | 22 | 23 | 23 | 23 | 22 | 22 | 21 | 21 | 20 | 20 | 19 | 22 | 23 | 19 | 23 | -0.09 | Y | 44.98 | Y | -0.2 | [8 empty] | N | N | N | 180 | 0.48 | 65 | 101508 | 101950 | 6840 | 16400 | 4 | 1 |  | 2018-05-05 13:25 | 1544 | 112 |  | 38 | [16 empty] | 93.17 | 100 | 0 | 0 | 0 |  | 400 |  | 선택 | 해제 | 0 | 0 | 0 |  | 400 |  | 선택 | 해제 | 해제 | 미정 | 미정 | 선택 | 미정 |  | 미정 | BT180180 | H
B45292 | 2018-05-05 | 2 | C |  | 2 | A | SNCM21 | 합금강 | C | BM#2 | 1559 | 53 | 1634 | 1547 | 39 | 7800 |  | 1 | 0.32 | 21 |  | -1.93 | 1581 | 1638 | 1.8 | 0 | 0 | 16 | 44 | 76 | Y |  | 2018-05-05 14:16 | 71 | 1083 | 38 | 37 | 37 | 38 | 37 | 36 | 35 | 34 | 33 | 31 | 30 | 27 |  | 27 | 34 | 38 | 27 | 37 | -0.27 | Y | 40 | Y | -0.6 | [7 empty] | N | N | N | N | 140 | 0.55 | 59 | 91526 | 106040 | 110 | 14000 | 6 | 2 | 20 | 2018-05-05 14:24 | 1581 | 127 |  | 24 | [16 empty] | 86.92 | 76.92 | 0 | 0 | 0 |  | 410 | 300 | 선택 | 선택 | 0 | 0 | 0 |  | 410 | 300 | 선택 | 선택 | 해제 | 미정 | 미정 | 미정 | 미정 |  | 미정 | RB120.00 | C
A45341 | 2018-05-05 | 1 | C |  | 7 | A | AE1055MS | 탄소강 | AE1055LS계 | BM#1 | 1591 | 41 | 1586 | 1515 | 36 | 5900 |  | 3 | 0.27 | 20 |  | -1.79 | 1543 | 1586 | 0 | 10.68 |  | 32 | 54 | 64 | Y |  | 2018-05-05 14:33 | 57 | 1084 | 18 | 22 | 24 | 24 | 24 | 24 | 24 | 23 | 22 | 21 | 21 | 20 | 19 | 18 | 22 | 24 | 18 | 24 | -0.11 |  | 54.98 | Y | -0.2 | [8 empty] | N | N | N | 180 | 0.48 | 66 | 101508 | 100500 | 6990 | 14900 | 4 | 1 |  | 2018-05-05 14:45 | 1543 | 98 |  | 25 | 13 | *L/D강제개공 및 나탕주입 ID:106.206 | [14 empty] | 94.43 | 100 | 0 | 0 | 0 |  | 400 |  | 선택 | 해제 | 0 | 0 | 0 |  | 400 |  | 선택 | 해제 | 해제 | 미정 | 미정 | 선택 | 미정 |  | 미정 | BT180180 | H
B45293 | 2018-05-05 | 2 | C |  | 3 | A | SNCM21 | 합금강 | C | BM#2 | 0 | 47 | 1634 | 1524 | 35 | 7100 |  | 1 | 0.3 | 25 |  | -2.13 | 1571 | 1644 | 1.82 | 0 | 0 | 20 | 7 | 75 | Y |  | 2018-05-05 15:17 | 61 | 1082 | 23 | 26 | 28 | 28 | 28 | 27 | 26 | 25 | 24 | 23 | 22 | 22 | 20 | 20 | 25 | 28 | 20 | 28 | -0.16 |  | 49.98 | Y | -0.4 | [7 empty] | Y | Y | Y | Y | 130 | 0.48 | 62 | 95769 | 98160 | 200 | 14600 | 6 | 2 | 30 | 2018-05-05 15:27 | 1571 | 124 |  | 24 | [16 empty] | 97.43 | 76.92 | 0 | 0 | 0 |  | 490 | 300 | 선택 | 선택 | 0 | 0 | 0 |  | 490 | 300 | 선택 | 선택 | 해제 | 미정 | 미정 | 미정 | 미정 |  | 미정 | RB170.00 | C
A45342 | 2018-05-05 | 1 | C | TUNDISH교체전 | 8 | A | AE1055MS | 탄소강 | AE1055LS계 | BM#1 | 1599 | 39 | 1587 | 1544 | 28 | 4400 |  | 3 | 0.28 | 20 |  | -1.38 | 1554 | 1587 | 0 | 10.22 |  | 37 | 55 | 76 | N | 1 | 2018-05-05 15:31 | 68 | 1075 | 17 | 24 | 30 | 33 | 34 | 35 | 35 | 35 | 35 | 35 | 34 | 34 | 34 | 34 | 32 | 35 | 34 | 35 | -0.03 | Y | 35 | Y | 0 | [8 empty] | N | N | N | 220 | 0.48 | 62 | 97537 | 98300 | 7000 | 2000 | 4 | 1 |  | 2018-05-05 15:38 | 1554 | 102 |  | 35 |  | *L/D강제개공 및 나탕주입 ID:101.201 | 6CAC7E4824E24F398CA184A9C133E38D | 91037D439EF842A58490D7C9C1D14221 | C5647552B4F24297B926A10948A44135 | [11 empty] | 92.63 | 100 | 0 | 3500 | 0 |  | 400 |  | 선택 | 해제 | 0 | 3500 | 0 |  | 400 |  | 선택 | 해제 | 해제 | 미정 | 미정 | 선택 | 미정 |  | 미정 | BT180180 | H
B45294 | 2018-05-05 | 2 | C |  | 4 | A | SNCM21 | 합금강 | C | BM#2 | 1606 | 44 | 1637 | 1564 | 30 | 5900 |  | 1 | 0.32 | 19 |  | -2.07 | 1580 | 1630 | 1.54 | 0 | 0 | 5 | 33 | 68 | Y |  | 2018-05-05 16:07 | 70 | 1080 | 16 | 19 | 22 | 25 | 24 | 25 | 24 | 24 | 23 | 21 | 20 | 19 | 17 | 17 | 22 | 25 | 17 | 24 | -0.18 | Y | 44.98 | Y | -0.4 | [7 empty] | N | N | N | N | 120 | 0.48 | 64 | 98758 | 101460 | 1260 | 15500 | 6 | 2 | 40 | 2018-05-05 16:18 | 1580 | 125 |  | 39 |  | *준빅사이즈 후속 | [14 empty] | 96.21 | 76.92 | 0 | 0 | 0 |  | 410 | 300 | 선택 | 선택 | 0 | 0 | 0 |  | 410 | 300 | 선택 | 선택 | 해제 | 미정 | 미정 | 미정 | 미정 |  | 미정 | RB160.00 | C
A45343 | 2018-05-05 | 1 | C | TUNDISH교체 | 1 | A | SCR420HQ | 소입성보증강 | C2 | BM#1 | 1611 | 49 | 1649 | 1531 | 45 | 8100 |  | 3 | 0.26 | 21 |  | -1.93 | 1602 | 1649 | 0 | 17.78 |  | 19 | 36 | 70 | Y |  | 2018-05-05 16:51 | 90 | 1077 | 31 | 31 | 37 | 39 | 41 | 42 | 44 | 44 | 44 | 45 |  |  |  | 45 | 40 | 45 | 45 | 44 | 0 |  |  | Y | 0.2 |  | 2.41 | 2.41 | [5 empty] | N | N | N | 150 | 0.51 | 51 | 84590 | 96150 | 6910 | 16100 | 12 | 2 |  | 2018-05-05 17:00 | 1602 | 132 |  | 46 |  | *T/D플럭스 유15 용120KG | [14 empty] | 82.01 | 100 | 1000 | 0 | 0 |  | 450 |  | 선택 | 선택 | 1000 | 0 | 0 |  | 450 |  | 선택 | 선택 | 해제 | 미정 | 미정 | 선택 | 미정 |  | 미정 | BT180180 | H
B45295 | 2018-05-05 | 2 | C |  | 5 | A | SNCM21 | 합금강 | C | BM#2 | 1584 | 50 | 1634 | 1526 | 40 | 8000 |  | 1 | 0.31 | 21 |  | -2.12 | 1581 | 1642 | 1.7 | 0 | 0 | 35 | 16 | 43 | Y |  | 2018-05-05 17:23 | 71 | 1079 | 14 | 25 | 30 | 33 | 35 | 35 | 35 | 35 | 35 | 33 | 32 | 30 |  | 30 | 31 | 35 | 30 | 35 | -0.13 | Y | 35.02 | Y | -0.4 | [7 empty] | N | N | N | N | 110 | 0.51 | 60 | 101440 | 101460 | 1560 | 14700 | 6 | 2 |  | 2018-05-05 17:35 | 1581 | 126 |  | 30 |  | *전공정 작업지연 감속주입 | [14 empty] | 98.53 | 76.92 | 0 | 0 | 0 |  | 410 | 300 | 선택 | 선택 | 0 | 0 | 0 |  | 410 | 300 | 선택 | 선택 | 해제 | 미정 | 미정 | 미정 | 미정 |  | 미정 | RB130.00 | C
A45344 | 2018-05-05 | 1 | C |  | 2 | A | SCR420HQ | 소입성보증강 | C2 | BM#1 | 1609 | 42 | 1620 | 1578 | 34 | 5600 |  | 3 | 0.25 | 21 |  | -1.62 | 1581 | 1620 | 0 | 11.12 |  | 22 | 54 | 74 | Y |  | 2018-05-05 17:47 | 69 | 1088 | 44 | 35 | 33 | 30 | 30 | 29 | 28 | 27 | 26 | 25 | 25 | 25 | 24 | 24 | 30 | 33 | 24 | 25 | -0.18 |  | 49.97 | Y | -0.2 | [8 empty] | N | N | N | 140 | 0.53 | 61 | 101508 | 105200 | 7090 | 16000 | 12 | 2 |  | 2018-05-05 17:58 | 1581 | 118 |  | 43 |  | *자동온도 1540℃ 수동온도1539℃ | [14 empty] | 90.47 | 100 | 0 | 0 | 0 |  | 450 |  | 선택 | 선택 | 0 | 0 | 0 |  | 450 |  | 선택 | 선택 | 해제 | 미정 | 미정 | 선택 | 미정 |  | 미정 | BT180180 | H
B45296 | 2018-05-05 | 2 | C |  | 6 | A | SNCM21 | 합금강 | C | BM#2 | 1611 | 46 | 1635 | 1567 | 31 | 6300 |  | 1 | 0.31 | 21 |  | -2 | 1579 | 1638 | 1.77 | 0 | 0 | 16 | 45 | 52 | Y |  | 2018-05-05 18:28 | 69 | 1092 | 24 | 32 | 37 | 40 | 40 | 39 | 39 | 38 | 37 | 36 | 35 | 34 |  | 34 | 36 | 40 | 34 | 0 | -0.15 | Y | 40.02 | Y | -0.2 | [7 empty] | N | N | N | N | 100 | 0.52 | 58 | 96536 | 99950 | 140 | 16050 | 6 | 2 | 20 | 2018-05-05 18:41 | 1579 | 117 |  | 28 |  | *전공정 작업지연 감속주입 | [14 empty] | 96.49 | 75 | 0 | 0 | 0 |  | 410 | 300 | 선택 | 선택 | 0 | 0 | 0 |  | 410 | 300 | 선택 | 선택 | 해제 | 미정 | 미정 | 미정 | 미정 |  | 미정 | RB120.00 | C
A45345 | 2018-05-05 | 1 | C |  | 3 | A | SCR420HQ | 소입성보증강 | C2 | BM#1 | 1624 | 41 | 1616 | 1570 | 30 | 5100 |  | 3 | 0.2 | 20 |  | -1.53 | 1580 | 1616 | 0 | 500 |  | 32 | 55 | 64 | Y |  | 2018-05-05 18:43 | 68 | 1079 | 24 | 23 | 24 | 24 | 24 | 24 | 24 | 23 | 22 | 21 | 20 | 20 |  | 20 | 23 | 24 | 20 | 24 | -0.09 |  | 44.97 | Y | 0 | [8 empty] | N | N | N | 130 | 0.55 | 57 | 101508 | 102000 | 7060 | 15900 | 12 | 2 |  | 2018-05-05 18:57 | 1580 | 118 |  | 49 | [16 empty] | 95.31 | 100 | 0 | 0 | 0 |  | 450 |  | 선택 | 선택 | 0 | 0 | 0 |  | 450 |  | 선택 | 선택 | 해제 | 미정 | 미정 | 선택 | 미정 |  | 미정 | BT180180 | H
B45297 | 2018-05-05 | 2 | C |  | 7 | A | SNCM21 | 합금강 | C | BM#2 | 1628 | 42 | 1634 | 1565 | 27 | 5600 |  | 1 | 0.3 | 24 |  | -2.11 | 1573 | 1643 | 1.85 | 0 | 0 | 20 | 8 | 52 | Y |  | 2018-05-05 19:30 | 63 | 1084 | 31 | 31 | 34 | 34 | 34 | 34 | 33 | 32 | 31 | 30 | 29 | 28 | 25 | 25 | 31 | 34 | 25 | 34 | -0.18 |  | 50.02 | Y | -0.6 | [7 empty] | N | N | N | N | 150 | 0.5 | 62 | 108232 | 100700 | 1870 | 14200 | 6 | 2 | 30 | 2018-05-05 19:43 | 1573 | 116 |  | 26 |  | *전공정 작업지연 감속주입 | [14 empty] | 107.75 | 100 | 0 | 0 | 0 |  | 410 | 300 | 선택 | 선택 | 0 | 0 | 0 |  | 410 | 300 | 선택 | 선택 | 해제 | 미정 | 미정 | 미정 | 미정 |  | 미정 | RB140.00 | C
A45346 | 2018-05-05 | 1 | C |  | 4 | A | SCR420HQ | 소입성보증강 | C2 | BM#1 | 1593 | 44 | 1604 | 1556 | 31 | 5800 |  | 3 | 0.25 | 20 |  | -1.1 | 1578 | 1604 | 0 | 11.92 |  | 37 | 56 | 60 | Y |  | 2018-05-05 19:52 | 66 | 1088 | 19 | 22 | 25 | 28 | 29 | 29 | 29 | 29 | 29 | 28 | 28 | 27 |  | 27 | 27 | 29 | 27 | 29 | -0.06 | Y | 35.03 | Y | -0.2 | [8 empty] | N | N | N | 120 | 0.55 | 57 | 101508 | 102700 | 6910 | 16000 | 12 | 2 |  | 2018-05-05 19:58 | 1578 | 115 |  | 37 | [16 empty] | 92.53 | 100 | 0 | 0 | 0 |  | 450 |  | 선택 | 선택 | 0 | 0 | 0 |  | 450 |  | 선택 | 선택 | 해제 | 미정 | 미정 | 선택 | 미정 |  | 미정 | BT180180 | H
B45298 | 2018-05-05 | 2 | A |  | 8 | A | SNCM21 | 합금강 | C | BM#2 | 1643 | 47 | 1625 | 1585 | 23 | 4700 |  | 1 | 0.32 | 19 |  | -2.19 | 1574 | 1627 | 1.39 | 0 | 0 | 5 | 34 | 42 | Y |  | 2018-05-05 20:30 | 64 | 1079 | 21 | 24 | 26 | 27 | 26 | 26 | 26 | 24 | 24 | 23 | 22 | 20 | 20 | 20 | 24 | 27 | 20 | 26 | -0.16 | Y | 45 | Y | 0 | [8 empty] | N | N | N | 140 | 0.47 | 65 | 98478 | 101290 | 1250 |  | 6 | 2 |  | 2018-05-05 20:40 | 1574 | 120 |  | 31 |  | *전공정 작업지연 감속주입 | [14 empty] | 96.08 | 100 | 0 | 0 | 0 |  | 410 | 300 | 선택 | 선택 | 0 | 0 | 0 |  | 410 | 300 | 선택 | 선택 | 해제 | 미정 | 미정 | 미정 | 미정 |  | 미정 | BT180180 | C
A45347 | 2018-05-05 | 1 | A |  | 5 | B | SCR420HQ | 소입성보증강 | C2 | BM#1 | 1581 | 49 | 1609 | 1519 | 36 | 6800 |  | 3 | 0.26 | 21 |  | -1.09 | 1582 | 1609 | 0 | 12.65 |  | 19 | 37 | 46 | Y |  | 2018-05-05 21:01 | 70 | 1082 | 26 | 31 | 34 | 36 | 36 | 35 | 34 | 34 | 32 | 32 | 31 | 30 |  | 30 | 33 | 36 | 30 | 34 | -0.15 | Y | 40 | Y | -0.2 | [8 empty] | N | N | N | 110 | 0.55 | 57 | 101508 | 102380 | 7070 | 16070 | 12 | 2 |  | 2018-05-05 21:21 | 1582 | 114 |  | 27 | [16 empty] | 92.83 | 100 | 0 | 0 | 0 |  | 450 |  | 선택 | 선택 | 0 | 0 | 0 |  | 450 |  | 선택 | 선택 | 해제 | 미정 | 미정 | 선택 | 미정 |  | 미정 | BT180180 | H
B45299 | 2018-05-05 | 2 | A | TUNDISH교체전 | 9 | A | SNCM21 | 합금강 | C | BM#2 | 1632 | 43 | 1646 | 1586 | 28 | 5300 |  | 1 | 0.33 | 19 |  | 0 | 1588 | 1643 | 1.63 | 0 | 0 | 35 | 17 | 52 | Y |  | 2018-05-05 21:37 | 78 | 1099 | 28 | 34 | 37 | 39 | 40 | 40 | 39 | 38 | 38 | 36 | 35 | 33 |  | 33 | 37 | 40 | 33 | 0 | -0.2 | Y | 35 | Y | -0.4 | [8 empty] | N | N | N | 130 | 0.47 | 60 | 101508 | 93120 | 7080 | 2000 | 6 | 2 |  | 2018-05-05 21:58 | 1588 | 128 |  | 31 |  | *전공정 지연 감속주입 *전공정 요청 L/D잔강 7톤내림. | 1F1FC60037FA41499D345F59AEF80093 | 89FD8B42225D41BBADD2610995775BDF | 871CDF709001443D816026B2E95D80BC | [11 empty] | 101.31 | 100 | 0 | 2782 | 0 |  | 410 | 300 | 선택 | 선택 | 0 | 2742 | 0 |  | 410 | 300 | 선택 | 선택 | 해제 | 미정 | 미정 | 미정 | 미정 |  | 미정 | BT180180 | H
A45348 | 2018-05-05 | 1 | A |  | 6 | A | SCR420HQ | 소입성보증강 | C2 | BM#1 | 1610 | 41 | 1607 | 1565 | 32 | 5400 |  | 3 | 0.29 | 20 |  | -0.72 | 1590 | 1607 | 0 | 15.7 |  | 22 | 55 | 48 | Y |  | 2018-05-05 21:55 | 78 | 1089 | 28 | 32 | 36 | 37 | 38 | 38 | 38 | 37 | 37 | 36 | 35 | 35 |  | 35 | 36 | 38 | 35 | 38 | -0.08 | Y | 35 | Y | 0 | [8 empty] | N | N | N | 100 | 0.55 | 56 | 101508 | 101680 | 7000 | 15570 | 12 | 2 |  | 2018-05-05 22:10 | 1590 | 103 |  | 33 |  | *자동:1550℃ 수동:1545℃ | [14 empty] | 93.43 | 100 | 0 | 0 | 0 |  | 450 |  | 선택 | 선택 | 0 | 0 | 0 |  | 450 |  | 선택 | 선택 | 해제 | 미정 | 미정 | 선택 | 미정 |  | 미정 | BT180180 | H
B45300 | 2018-05-05 | 2 | A |  | 7 | A | SCR420HQ | 소입성보증강 | C2 | BM#1 | 1625 | 62 | 1646 | 1587 | 34 | 6800 |  | 1 | 0.36 | 17 |  | -1.81 | 1577 | 1635 | 0.2 | 5.32 | 0 | 16 | 46 | 50 | Y |  | 2018-05-05 23:00 | 65 | 1086 | 33 | 37 | 39 | 40 | 40 | 39 | 39 | 38 | 37 | 35 | 34 | 32 |  | 32 | 37 | 40 | 32 | 39 | -0.2 | Y | 40 | Y | -0.4 | [8 empty] | N | N | N | 150 | 0.55 | 56 | 101508 | 101800 | 5090 | 15050 | 12 | 2 |  | 2018-05-05 23:02 | 1582 | 143 |  | 27 | [16 empty] | 95.04 | 100 | 0 | 0 | 0 |  | 450 |  | 선택 | 선택 | 0 | 0 | 0 |  | 450 |  | 선택 | 선택 | 해제 | 미정 | 선택 | 미정 | 미정 |  | 미정 | BT180180 | H
A45349 | 2018-05-05 | 1 | A | TUNDISH교체 | 1 | A | BP-SM45CS | 탄소강 | B | BM#2 | 1595 | 40 | 1626 | 1546 | 30 | 5100 |  | 3 | 0.3 | 20 |  | -1.88 | 1575 | 1620 | 12.11 | 0 |  | 32 | 56 | 47 | Y |  | 2018-05-05 22:56 | 82 | 1077 | -323 | -189 | 22 | 22 | 21 | 18 | 20 | 21 | 25 | 28 | 29 | 30 | 31 | 32 | 27 | 32 | 32 | 0 | 0 |  | 5.02 | Y | 0 |  | 1.95 | 1.89 | [5 empty] | N | N | N | 150 | 0.49 | 55 | 101508 | 93650 | 6910 | 14300 | 14 | 1 |  | 2018-05-05 22:59 | 1575 | 113 |  | 41 |  | *턴디쉬 플럭스 120KG/15KG *슬리브 롱노즐 사용 *후 HEAT 강제개공 305.405 | [14 empty] | 102.74 | 100 | 1500 | 0 | 0 |  | 650 | 400 | 선택 | 해제 | 1500 | 0 | 0 |  | 650 | 400 | 선택 | 해제 | 해제 | 미정 | 미정 | 선택 | 미정 |  | 미정 | BT180180 | C
B45301 | 2018-05-05 | 2 | A |  | 8 | A | SCR420HQ | 소입성보증강 | C2 | BM#1 | 1596 | 45 | 1625 | 1567 | 36 | 6900 |  | 1 | 0.34 | 17 |  | -2.11 | 1569 | 1627 | 0 | 6.48 | 0 | 20 | 9 | 67 | Y |  | 2018-05-06 00:09 | 57 | 1141 | 30 | 30 | 29 | 29 | 28 | 28 | 26 | 25 | 25 | 24 | 23 | 21 |  | 21 | 27 | 29 | 21 | 0 | -0.18 |  | 44.98 | Y | -0.4 | [8 empty] | N | N | N | 140 | 0.5 | 59 | 101508 | 98980 | 4990 | 16030 | 12 | 2 |  | 2018-05-06 00:09 | 1574 | 122 |  | 17 |  | *전공정 지연으로 감속주입 | [14 empty] | 97.65 | 100 | 0 | 0 | 0 |  | 450 |  | 선택 | 선택 | 0 | 0 | 0 |  | 450 |  | 선택 | 선택 | 해제 | 미정 | 선택 | 미정 | 미정 |  | 미정 | BT180180 | H
A45350 | 2018-05-05 | 1 | A |  | 2 | A | BP-SM45CS | 탄소강 | B | BM#2 | 1616 | 46 | 1590 | 1560 | 28 | 4500 |  | 3 | 0.33 | 15 |  | -1.2 | 1568 | 1590 | 8.21 | 0 |  | 37 | 57 | 51 | N | 1 | 2018-05-06 00:06 | 75 | 1129 | 29 | 32 | 34 | 36 | 37 | 37 | 37 | 36 | 36 | 35 | 34 | 33 |  | 33 | 35 | 37 | 33 | 37 | -0.11 | Y | 35.02 | Y | -0.2 | [8 empty] | N | N | N | 140 | 0.5 | 57 | 101508 | 95780 | 7100 | 15100 | 14 | 1 |  | 2018-05-06 00:19 | 1568 | 112 |  | 30 | [16 empty] | 98.7 | 100 | 0 | 0 | 0 |  | 650 | 400 | 선택 | 해제 | 0 | 0 | 0 |  | 650 | 400 | 선택 | 해제 | 해제 | 미정 | 미정 | 선택 | 미정 |  | 미정 | BT180180 | C
B45302 | 2018-05-05 | 2 | A |  | 9 | A | SCR420HQ | 소입성보증강 | C2 | BM#1 | 1601 | 45 | 1645 | 1557 | 36 | 7300 |  | 1 | 0.38 | 18 |  | -2.32 | 1573 | 1644 | 0 | 13.24 | 0 | 5 | 35 | 53 | Y |  | 2018-05-06 01:10 | 61 | 1133 | 20 | 20 | 27 | 30 | 31 | 32 | 32 | 31 | 30 | 29 | 28 | 27 | 26 | 26 | 28 | 32 | 26 | 0 | -0.17 | Y | 34.98 | Y | -0.2 | [8 empty] | N | N | N | 130 | 0.5 | 60 | 101508 | 96470 | 5040 | 16310 | 12 | 2 |  | 2018-05-06 01:14 | 1573 | 115 |  | 16 |  | *전공정 지연으로 감속주입 | [14 empty] | 100.06 | 100 | 0 | 0 | 0 |  | 450 |  | 선택 | 선택 | 0 | 0 | 0 |  | 450 |  | 선택 | 선택 | 해제 | 미정 | 선택 | 미정 | 선택 | 8 | 미정 | BT180180 | H
A45351 | 2018-05-05 | 1 | A |  | 3 | A | BP-SM45CS | 탄소강 | B | BM#2 | 1596 | 41 | 1604 | 1535 | 29 | 4600 |  | 3 | 0.33 | 13 |  | -1.8 | 1575 | 1605 | 8.22 | 0 |  | 19 | 38 | 65 | Y |  | 2018-05-06 00:49 | 82 | 1138 | 31 | 32 | 34 | 35 | 37 | 37 | 37 | 37 | 36 | 36 | 35 |  |  | 35 | 35 | 37 | 35 | 37 | -0.07 | Y | 29.98 | Y | -0.2 | [8 empty] | N | N | N | 130 | 0.5 | 55 | 84590 | 91210 | 7140 | 15600 | 14 | 1 |  | 2018-05-06 01:06 | 1575 | 110 |  | 47 | [16 empty] | 86.05 | 100 | 0 | 0 | 0 |  | 650 | 400 | 선택 | 해제 | 0 | 0 | 0 |  | 650 | 400 | 선택 | 해제 | 해제 | 미정 | 미정 | 선택 | 미정 |  | 미정 | BT180180 | H
B45303 | 2018-05-05 | 2 | A |  | 10 | A | SCR420HQ | 소입성보증강 | C2 | BM#1 | 1584 | 48 | 1634 | 1534 | 36 | 7300 |  | 1 | 0.38 | 16 |  | -3.38 | 1576 | 1635 | 0 | 13.24 | 0 | 22 | 56 | 48 | Y |  | 2018-05-06 02:12 | 64 | 1138 | 24 | 30 | 34 | 36 | 36 | 35 | 34 | 34 | 33 | 32 | 30 | 28 | 27 | 27 | 32 | 36 | 27 | 34 | -0.2 | Y | 45.02 | Y | -0.2 | [8 empty] | N | N | N | 120 | 0.5 | 61 | 101508 | 100860 | 5120 | 16660 | 12 | 2 |  | 2018-05-06 02:15 | 1576 | 115 |  | 17 |  | *전공정 지연으로 감속주입 | [14 empty] | 95.9 | 100 | 0 | 0 | 0 |  | 450 |  | 선택 | 선택 | 0 | 0 | 0 |  | 450 |  | 선택 | 선택 | 해제 | 미정 | 선택 | 미정 | 미정 |  | 미정 | BT180180 | H
A45352 | 2018-05-05 | 1 | A |  | 4 | A | BP-SM45CS | 탄소강 | B | BM#2 | 1601 | 41 | 1596 | 1556 | 28 | 4600 |  | 3 | 0.34 | 18 |  | -1.73 | 1572 | 1610 | 12.2 | 0 |  | 35 | 18 | 82 | Y |  | 2018-05-06 02:02 | 79 | 1148 | 33 | 34 | 37 | 39 | 39 | 38 | 37 | 38 | 37 | 36 | 34 | 34 |  | 34 | 36 | 39 | 34 | 37 | -0.12 | Y | 40 | Y | 0 | [8 empty] | N | N | N | 120 | 0.5 | 57 | 101508 | 95240 | 7080 | 15000 | 14 | 1 |  | 2018-05-06 02:08 | 1572 | 113 |  | 32 | [16 empty] | 99.23 | 100 | 0 | 0 | 0 |  | 650 | 400 | 해제 | 해제 | 0 | 0 | 0 |  | 650 | 400 | 해제 | 해제 | 해제 | 미정 | 미정 | 선택 | 미정 |  | 미정 | BT180180 | C
B45304 | 2018-05-05 | 2 | A |  | 11 | A | SCR420HQ | 소입성보증강 | C2 | BM#1 | 1584 | 42 | 1646 | 1555 | 36 | 7000 |  | 1 | 0.36 | 16 |  | -2.15 | 1582 | 1645 | 9.32 | 9.32 | 0 | 16 | 47 | 55 | Y |  | 2018-05-06 03:21 | 70 | 1129 | 25 | 34 | 39 | 41 | 42 | 41 | 41 | 40 | 39 | 38 | 37 | 34 |  | 34 | 38 | 42 | 34 | 41 | -0.23 | Y | 35 | Y | -0.6 | [8 empty] | N | N | N | 110 | 0.53 | 57 | 101508 | 98970 | 5070 | 15400 | 12 | 2 |  | 2018-05-06 03:25 | 1582 | 117 |  | 12 |  | *주입말 전공정 지연으로 감속주입 | [14 empty] | 98.55 | 100 | 0 | 0 | 0 |  | 450 |  | 선택 | 선택 | 0 | 0 | 0 |  | 450 |  | 선택 | 선택 | 해제 | 미정 | 선택 | 미정 | 미정 |  | 미정 | BT180180 | H
A45353 | 2018-05-05 | 1 | A |  | 5 | A | BP-SM45CS | 탄소강 | B | BM#2 | 1601 | 41 | 1591 | 1557 | 31 | 4900 |  | 3 | 0.34 | 16 |  | -1.45 | 1567 | 1595 | 9.84 | 0 |  | 32 | 57 | 68 | Y |  | 2018-05-06 02:59 | 74 | 1086 | 32 | 32 | 32 | 32 | 32 | 32 | 31 | 31 | 30 | 29 | 29 | 28 | 27 | 27 | 31 | 32 | 27 | 32 | -0.1 |  | 49.98 | Y | -0.2 | [8 empty] | N | N | N | 110 | 0.5 | 61 | 84590 | 99600 | 6970 | 16500 | 14 | 1 |  | 2018-05-06 03:27 | 1567 | 106 |  | 35 | [16 empty] | 79.32 | 100 | 0 | 0 | 0 |  | 650 | 400 | 선택 | 해제 | 0 | 0 | 0 |  | 650 | 400 | 선택 | 해제 | 해제 | 미정 | 미정 | 선택 | 미정 |  | 미정 | BT180180 | H
B45305 | 2018-05-05 | 2 | A | TUNDISH교체전 | 12 | A | SCR420HQ | 소입성보증강 | C2 | BM#1 | 1577 | 49 | 1645 | 1544 | 38 | 7700 |  | 1 | 0.32 | 16 |  | -1.93 | 1575 | 1632 | 10.4 | 10.4 | 0 | 37 | 58 | 51 | Y |  | 2018-05-06 04:30 | 63 | 1097 | 31 | 33 | 35 | 35 | 35 | 34 | 32 | 31 | 30 | 28 | 26 |  |  | 26 | 31 | 35 | 26 | 35 | -0.23 |  | 39.98 | Y | -0.4 | [8 empty] | N | N | N | 100 | 0.55 | 58 | 101935 | 105630 | 4970 | 2000 | 12 | 2 |  | 2018-05-06 04:30 | 1566 | 113 |  | 3 |  |  |  | ACCFB55E94514BDEB2BC0355A12875DA | 7756F961F5C34E46906D3639465EED5B | C5D33F6C72C34E83ADBAC341B2B8C0FB | [10 empty] | 91.83 | 100 | 0 | 3000 | 0 |  | 450 |  | 선택 | 선택 | 0 | 3000 | 0 |  | 450 |  | 선택 | 선택 | 해제 | 미정 | 선택 | 미정 | 미정 |  | 미정 | BT180180 | H
A45354 | 2018-05-05 | 1 | A |  | 6 | A | BP-SM45CS | 탄소강 | B | BM#2 | 1573 | 40 | 1598 | 1545 | 29 | 4700 |  | 3 | 0.33 | 16 |  | -1.71 | 1567 | 1601 | 11.88 | 0 |  | 20 | 10 | 70 | Y |  | 2018-05-06 04:01 | 74 | 1142 | 25 | 29 | 33 | 35 | 37 | 38 | 38 | 38 | 37 | 37 | 37 | 36 |  | 36 | 35 | 38 | 36 | 38 | -0.06 | Y | 29.97 | Y | -0.2 | [8 empty] | N | N | N | 100 | 0.5 | 60 | 101508 | 99090 | 7090 | 16400 | 14 | 1 |  | 2018-05-06 04:19 | 1567 | 110 |  | 36 | [16 empty] | 95.63 | 100 | 0 | 0 | 0 |  | 650 | 400 | 선택 | 해제 | 0 | 0 | 0 |  | 650 | 400 | 선택 | 해제 | 해제 | 미정 | 미정 | 선택 | 미정 |  | 미정 | BT180180 | H
B45306 | 2018-05-05 | 2 | B |  | 7 | A | SM45CS | 탄소강 | B | BM#2 | 1554 | 43 | 1634 | 1527 | 34 | 6500 |  | 1 | 0.33 | 16 |  | 0 | 1610 | 1610 | 3.69 | 0 | 0 | 5 | 36 | 69 | Y |  | 2018-05-06 05:26 | 117 | 1126 | 33 | 33 | 32 | 31 | 30 | 29 | 28 | 26 | 25 | 24 | 23 | 22 | 20 | 20 | 28 | 32 | 20 | 0 | -0.24 |  | 49.35 | Y | -0.46 | [8 empty] | N | N | N |  | 0.51 | 61 | 101508 | 102650 | 260 | 15100 | 14 | 1 | 30 | 2018-05-06 05:32 | 1561 | 102 |  | 15 | [16 empty] | 98.74 | 100 | 0 | 0 | 0 |  | 650 | 700 | 선택 | 선택 | 0 | 0 | 0 |  | 650 | 700 | 선택 | 선택 | 해제 | 미정 | 미정 | 선택 | 미정 |  | 미정 | BT180180 | H
A45355 | 2018-05-05 | 1 | B | TUNDISH교체 | 1 | B | STB2 | 베어링강 | STB (SF) | BM#1 | 1541 | 45 | 1592 | 1533 | 39 | 6500 |  | 3 | 0.33 | 27 |  | -1.43 | 1544 | 1588 | 15.58 | 0 |  | 19 | 39 | 51 | Y |  | 2018-05-06 05:27 | 88 | 1132 | -87 | 35 | 30 | 36 | 40 | 41 | 42 | 43 | 42 | 42 | 42 | 42 | 44 | 43 | 40 | 44 | 43 | 42 | 0.03 |  | 4.98 | Y | -0.2 |  | 2.69 | 2.63 | 1.65 |  |  |  |  | N | N | M | 230 | 0.46 | 69 | 101508 | 104820 | 7120 | 14900 | 8 | 1 |  | 2018-05-06 05:24 | 1544 | 131 |  | 30 |  | *수소기준초과 이상재ID:101.102.201.202 *STR#1,2기 LOOP6번 표면과냉 비수량 50% 줄임 | [14 empty] | 90.75 | 100 | 1500 | 0 | 0 |  | 650 |  | 선택 | 해제 | 1500 | 0 | 0 |  | 650 |  | 선택 | 해제 | 선택 | 미정 | 미정 | 선택 | 선택 |  | 미정 | BT180180 | H
B45307 | 2018-05-05 | 2 | B |  | 8 | A | SM45CS | 탄소강 | B | BM#2 | 0 | 47 | 1627 | 1524 | 37 | 6900 |  | 1 | 0.32 | 16 |  | 0 | 1563 | 1612 | 1.62 | 0 | 0 | 22 | 57 | 73 | Y |  | 2018-05-06 06:31 | 70 | 1130 | 17 | 29 | 35 | 38 | 39 | 40 | 39 | 38 | 37 | 36 | 34 | 31 |  | 31 | 34 | 40 | 31 | 0 | -0.3 | Y | 30.02 | Y | -0.6 | [7 empty] | N | N | N | N | 140 | 0.5 | 60 | 98621 | 98430 | 1600 | 15600 | 14 | 1 | 50 | 2018-05-06 06:35 | 1563 | 105 |  | 14 | [16 empty] | 93.48 | 100 | 0 | 0 | 0 |  | 650 | 700 | 선택 | 선택 | 0 | 0 | 0 |  | 650 | 700 | 선택 | 선택 | 해제 | 미정 | 미정 | 미정 | 미정 |  | 미정 | RB110.00 | C
A45356 | 2018-05-05 | 1 | B |  | 2 | A | STB2 | 베어링강 | STB (SF) | BM#1 | 1551 | 49 | 1551 | 1541 | 43 | 7200 |  | 3 | 0.32 | 28 |  | -1.06 | 1525 | 1559 | 13.53 | 0 |  | 35 | 19 | 59 | Y |  | 2018-05-06 06:17 | 69 | 1138 | 42 | 36 | 34 | 34 | 33 | 33 | 32 | 31 | 31 | 31 | 31 | 30 | 29 | 29 | 33 | 34 | 29 | 31 | -0.1 |  | 50.02 | Y | -0.2 |  |  |  | 1.58 |  |  |  |  | N | N | Y | 220 | 0.48 | 64 | 101508 | 101220 | 7090 | 14100 | 8 | 1 |  | 2018-05-06 06:25 | 1525 | 142 |  | 50 |  | *STR#1,2기 LOOP6번 표면과냉 비수량 50% 줄임 | [14 empty] | 93.77 | 100 | 0 | 0 | 0 |  | 650 |  | 선택 | 해제 | 0 | 0 | 0 |  | 650 |  | 선택 | 해제 | 선택 | 미정 | 미정 | 선택 | 미정 |  | 미정 | BT180180 | H
B45308 | 2018-05-06 | 2 | B |  | 9 | A | SM45CS | 탄소강 | B | BM#2 | 1571 | 42 | 1624 | 1526 | 33 | 6600 |  | 1 | 0.32 | 16 |  | -2.01 | 1569 | 1610 | 1.82 | 0 | 0 | 32 | 58 | 72 | Y |  | 2018-05-06 07:31 | 76 | 1131 | 27 | 34 | 40 | 42 | 43 | 43 | 42 | 41 | 40 | 39 | 38 | 36 | 34 | 32 | 38 | 43 | 32 | 0 | -0.24 | Y | 45 | Y | -0.4 | [7 empty] | N | N | N | N | 130 | 0.45 | 66 | 94178 | 98820 | 2510 | 16100 | 14 | 1 | 30 | 2018-05-06 07:41 | 1569 | 95 |  | 16 |  | * 전공정 요청으로 감속주입 | [14 empty] | 92.97 | 100 | 0 | 0 | 0 |  | 650 | 700 | 선택 | 선택 | 0 | 0 | 0 |  | 650 | 700 | 선택 | 선택 | 해제 | 미정 | 미정 | 미정 | 미정 |  | 미정 | RB110.00 | C
A45357 | 2018-05-05 | 1 | B |  | 3 | A | STB2 | 베어링강 | STB (SF) | BM#1 | 1588 | 52 | 1555 | 1530 | 43 | 6900 |  | 3 | 0.32 | 28 |  | -1.53 | 1520 | 1568 | 19.06 | 0 |  | 16 | 48 | 62 | Y |  | 2018-05-06 07:32 | 64 | 1126 | 27 | 28 | 30 | 32 | 32 | 33 | 33 | 32 | 31 | 31 | 31 | 31 | 30 | 30 | 31 | 33 | 30 | 32 | -0.04 | Y | 35 | Y | -0.2 |  |  |  | 1.41 |  |  |  |  | N | N | Y | 210 | 0.48 | 64 | 101508 | 98670 | 7130 | 15600 | 8 | 1 |  | 2018-05-06 07:43 | 1520 | 150 |  | 42 |  | *STR#1,2기 LOOP6번 표면과냉 비수량 50% 줄임 | [14 empty] | 96.03 | 100 | 0 | 0 | 0 |  | 650 |  | 선택 | 해제 | 0 | 0 | 0 |  | 650 |  | 선택 | 해제 | 선택 | 미정 | 미정 | 선택 | 미정 |  | 미정 | BT180180 | H
B45309 | 2018-05-06 | 2 | B |  | 10 | A | SM45CS | 탄소강 | B | BM#2 | 1580 | 41 | 1617 | 1534 | 28 | 5700 |  | 1 | 0.31 | 16 |  | -1.97 | 1555 | 1593 | 2.19 | 0 | 0 | 37 | 59 | 83 | Y |  | 2018-05-06 08:30 | 62 | 1087 | 29 | 27 | 27 | 27 | 27 | 26 | 25 | 24 | 23 | 21 | 21 | 19 | 18 | 16 | 24 | 27 | 16 | 27 | -0.2 |  | 55 | Y | -0.4 | [7 empty] | N | N | N | N | 120 | 0.45 | 66 | 93876 | 99100 | 1330 | 15000 | 14 | 1 | 10 | 2018-05-06 08:35 | 1555 | 101 |  | 27 |  | * 전공정 요청으로 감속주입 | [14 empty] | 93.55 | 100 | 0 | 0 | 0 |  | 650 | 700 | 선택 | 선택 | 0 | 0 | 0 |  | 650 | 700 | 선택 | 선택 | 해제 | 미정 | 미정 | 미정 | 미정 |  | 미정 | RB114.30 | C
A45358 | 2018-05-06 | 1 | B |  | 4 | A | STB2 | 베어링강 | STB (SF) | BM#1 | 1567 | 52 | 1561 | 1530 | 43 | 7000 |  | 3 | 0.32 | 28 |  | -0.83 | 1535 | 1561 | 13.18 | 0 |  | 20 | 11 | 57 | Y |  | 2018-05-06 08:21 | 79 | 1086 | 29 | 32 | 35 | 37 | 38 | 39 | 40 | 39 | 39 | 39 | 39 | 38 | 38 | 38 | 37 | 40 | 38 | 39 | -0.03 | Y | 30.02 | Y | 0 |  |  |  | 1.33 |  |  |  |  | N | N | Y | 200 | 0.48 | 63 | 101508 | 97490 | 7120 | 15840 | 8 | 1 |  | 2018-05-06 08:29 | 1535 | 151 |  | 58 |  | *STR#1,2기 LOOP6번 표면과냉 비수량 50% 줄임 *전공정설비이상으로 감속주입 *정속유지강종 감속주입 이상재등록 ID 106.206 | [14 empty] | 96.54 | 100 | 0 | 0 | 0 |  | 650 |  | 선택 | 해제 | 0 | 0 | 0 |  | 650 |  | 선택 | 해제 | 선택 | 미정 | 미정 | 선택 | 미정 |  | 미정 | BT180180 | H
B45310 | 2018-05-06 | 2 | B |  | 11 | A | SM45CS | 탄소강 | B | BM#2 | 1566 | 42 | 1625 | 1534 | 31 | 6200 |  | 1 | 0.32 | 16 |  | -2.1 | 1561 | 1608 | 1.44 | 0 | 0 | 5 | 37 | 68 | Y |  | 2018-05-06 09:38 | 68 | 1121 | 11 | 20 | 27 | 30 | 31 | 31 | 30 | 29 | 28 | 26 | 25 | 23 |  | 23 | 26 | 31 | 23 | 0 | -0.23 | Y | 35 | Y | -0.4 | [7 empty] | N | N | N | N | 110 | 0.48 | 59 | 93952 | 94360 | 2240 |  | 14 | 1 | 20 | 2018-05-06 09:48 | 1561 | 111 |  | 29 |  | * 전공정 요청으로 감속주입 | [14 empty] | 97.36 | 100 | 0 | 0 | 0 |  | 650 | 700 | 선택 | 선택 | 0 | 0 | 0 |  | 650 | 700 | 선택 | 선택 | 해제 | 미정 | 미정 | 미정 | 선택 |  | 미정 | RB114.30 | C
A45360 | 2018-05-06 | 1 | B |  | 5 | A | STB2 | 베어링강 | STB (SF) | BM#1 | 1613 | 42 | 1554 | 1538 | 28 | 4400 |  | 3 | 0.32 | 29 |  | -1.1 | 1518 | 1554 | 15.29 | 0 |  | 22 | 58 | 46 | Y |  | 2018-05-06 10:10 | 62 | 1080 | 35 | 34 | 34 | 33 | 32 | 31 | [7 empty] | 31 | 33 | 34 | 31 | 0 | -0.2 |  | 14.98 | Y | -0.2 |  |  |  | 1.26 |  |  |  |  | N | N | Y | 190 | 0.43 | 30 | 101508 | 99460 | 7060 | 15500 | 8 | 1 |  | 2018-05-06 10:18 | 1518 | 133 |  | 54 |  | *STR#1,2기 LOOP6번 표면과냉 비수량 50% 줄임 *전공정설비이상으로 감속주입 *정속유지강종 감속주입 이상재등록 ID:101~106.201~206 | [14 empty] | 95.31 | 100 | 0 | 0 | 0 |  | 650 |  | 선택 | 해제 | 0 | 0 | 0 |  | 650 |  | 선택 | 해제 | 선택 | 미정 | 미정 | 선택 | 미정 |  | 미정 | BT180180 | H
B45311 | 2018-05-06 | 2 | B |  | 12 | A | SM45CS | 탄소강 | B | BM#2 | 1583 | 43 | 1635 | 1525 | 32 | 6700 |  | 1 | 0.33 | 16 |  | 0 | 1618 | 1618 | 2.09 | 0 | 0 | 30 | 1 | 17209 | Y |  | 2018-05-06 10:53 | 125 | 1130 | 19 | 29 | 36 | 39 | 40 | 40 | 40 | 40 | 39 | 38 | 37 | 36 | 34 | 32 | 35 | 40 | 32 | 40 | -0.2 | Y | 40.5 | Y | -0.4 |  |  |  | 1.16 |  |  |  | N | N | N | N | 100 | 0.47 | 60 | 90581 | 92530 | 2530 | 15700 | 14 | 1 | 30 | 2018-05-06 11:00 | 1571 | 100 |  | 16 |  | * 전공정 요청으로 감속주입 * L/D 대보수 | [14 empty] | 95.3 | 100 | 0 | 0 | 0 |  | 650 | 700 | 선택 | 선택 | 0 | 0 | 0 |  | 650 | 700 | 선택 | 선택 | 해제 | 미정 | 미정 | 미정 | 미정 |  | 미정 | BT180180 | C
A45361 | 2018-05-06 | 1 | B |  | 6 | A | STB2 | 베어링강 | STB (SF) | BM#1 | 1581 | 45 | 1556 | 1531 | 39 | 6300 |  | 3 | 0.31 | 28 |  | -1.21 | 1518 | 1556 | 14.82 | 0 |  | 32 | 59 | 35 | Y |  | 2018-05-06 11:23 | 62 | 1124 | 31 | 33 | 36 | 38 | 38 | 38 | 37 | 36 | 35 | 34 | 33 | 33 | 32 | 31 | 35 | 38 | 31 | 38 | -0.13 | Y | 55 | Y | -0.2 |  |  |  | 1.37 |  |  |  |  | N | N | Y | 180 | 0.47 | 71 | 101508 | 109070 | 7020 | 13400 | 8 | 1 |  | 2018-05-06 11:31 | 1518 | 99 |  | 12 |  | *STR#1,2기 LOOP6번 표면과냉 비수량 50% 줄임 *강제개공 및 나탕주입 ID:106.206 | [14 empty] | 87.47 | 100 | 0 | 0 | 0 |  | 650 |  | 선택 | 해제 | 0 | 0 | 0 |  | 650 |  | 선택 | 해제 | 선택 | 미정 | 미정 | 선택 | 미정 |  | 미정 | BT180180 | H
B45312 | 2018-05-06 | 2 | B |  | 13 | A | SM45CS | 탄소강 | B | BM#2 | 1614 | 42 | 1606 | 1516 | 33 | 6600 |  | 1 | 0.31 | 15 |  | -2.27 | 1548 | 1590 | 1.61 | 0 | 0 | 35 | 20 | 117 | Y |  | 2018-05-06 11:57 | 55 | 1115 | 28 | 26 | 25 | 24 | 23 | 21 | 20 | 20 | 18 | 18 | 16 | 15 | 14 | 14 | 21 | 25 | 14 | 0 | -0.22 |  | 49.98 | Y | -0.2 | [7 empty] | N | N | N | N | 150 | 0.47 | 64 | 101508 | 98720 | 2100 | 14000 | 14 | 1 | 50 | 2018-05-06 11:56 | 1548 | 103 |  | 15 |  | * 전공정 요청으로 감속주입 | [14 empty] | 100.7 | 75 | 0 | 0 | 0 |  | 650 | 700 | 선택 | 선택 | 0 | 0 | 0 |  | 650 | 700 | 선택 | 선택 | 해제 | 미정 | 미정 | 미정 | 미정 |  | 미정 | BT180180 | C
A45362 | 2018-05-06 | 1 | B |  | 7 | A | STB2 | 베어링강 | STB (SF) | BM#1 | 1617 | 40 | 1560 | 1545 | 27 | 4400 |  | 3 | 0.31 | 25 |  | -1.05 | 1507 | 1537 | 11.75 | 0 |  | 16 | 49 | 86 | Y |  | 2018-05-06 12:31 | 51 | 1089 | 29 | 28 | 27 | 27 | 26 | 26 | 25 | 24 | 23 | 23 | 22 | 22 | 22 | 21 | 25 | 27 | 21 | 22 | -0.11 |  | 55.02 | Y | -0.2 |  |  |  | 1.35 |  |  |  |  | N | N | Y | 230 | 0.48 | 65 | 84590 | 100500 | 7080 | 15200 | 8 | 1 |  | 2018-05-06 12:38 | 1507 | 111 |  | 18 |  | *STR#1,2기 LOOP6번 표면과냉 비수량 50% 줄임 *강제개공 및 나탕주입 ID:101.201 | [14 empty] | 78.69 | 100 | 0 | 0 | 0 |  | 650 |  | 선택 | 해제 | 0 | 0 | 0 |  | 650 |  | 선택 | 해제 | 선택 | 미정 | 미정 | 선택 | 미정 |  | 미정 | BT180180 | H
B45313 | 2018-05-06 | 2 | C |  | 14 | A | SM45CS | 탄소강 | B | BM#2 | 1622 | 45 | 1616 | 1524 | 31 | 6300 |  | 1 | 0.34 | 14 |  | -2.1 | 1562 | 1599 | 2.57 | 0 | 0 | 37 | 60 | 77 | Y |  | 2018-05-06 12:51 | 69 | 1088 | 10 | 23 | 29 | 33 | 36 | 36 | 36 | 36 | 36 | 35 | 35 | 33 | 33 | 33 | 32 | 36 | 33 | 36 | -0.08 | Y | 39.98 | Y | 0 | [7 empty] | N | N | N | N | 140 | 0.5 | 62 | 101508 | 104450 | 1360 | 15000 | 14 | 1 | 10 | 2018-05-06 12:51 | 1562 | 111 |  | 28 |  | * 전공정 요청으로 감속주입 | [14 empty] | 95.94 | 75 | 0 | 0 | 0 |  | 650 | 700 | 선택 | 선택 | 0 | 0 | 0 |  | 650 | 700 | 선택 | 선택 | 해제 | 미정 | 미정 | 미정 | 미정 |  | 미정 | BT180180 | C
A45363 | 2018-05-06 | 1 | C |  | 8 | A | STB2 | 베어링강 | STB (SF) | BM#1 | 1662 | 42 | 1565 | 1588 | 26 | 3800 |  | 3 | 0.31 | 28 |  | -1.37 | 1518 | 1561 | 17.58 | 0 |  | 20 | 12 | 75 | Y |  | 2018-05-06 13:29 | 62 | 1083 | 21 | 25 | 30 | 32 | 33 | 33 | 34 | 33 | 33 | 33 | 33 | 32 |  | 32 | 31 | 34 | 32 | 33 | -0.03 | Y | 25 | Y | -0.2 |  |  |  | 1.25 |  |  |  |  | N | N | Y | 220 | 0.48 | 57 | 101508 | 90950 | 7000 | 15900 | 8 | 1 |  | 2018-05-06 13:37 | 1518 | 118 |  | 26 |  | *STR#1,2기 LOOP6번 표면과냉 비수량 50% 줄임 | [14 empty] | 103.63 | 100 | 0 | 0 | 0 |  | 650 |  | 선택 | 해제 | 0 | 0 | 0 |  | 650 |  | 선택 | 해제 | 선택 | 미정 | 미정 | 선택 | 선택 | 7 | 미정 | BT180180 | H
B45314 | 2018-05-06 | 2 | C | TUNDISH교체전 | 15 | A | SM45CS | 탄소강 | B | BM#2 | 1601 | 45 | 1607 | 1525 | 35 | 6900 |  | 1 | 0.31 | 14 |  | 0 | 1565 | 1611 | 1.49 | 0 | 0 | 5 | 38 | 66 | Y |  | 2018-05-06 13:59 | 72 | 1116 | 29 | 35 | 38 | 40 | 40 | 40 | 40 | 39 | 38 | 37 | 36 | 34 | 32 | 32 | 37 | 40 | 32 | 40 | -0.18 | Y | 45 | Y | -0.4 | [7 empty] | N | N | N | N | 130 | 0.47 | 64 | 105558 | 100240 | 5110 | 2100 | 14 | 1 | 10 | 2018-05-06 14:11 | 1565 | 114 |  | 25 |  | *전공정 작업지연 감속주입 | 33A365C463FF460A9CE709849C32864D | 8F37458BA3044135B073D10CE331178A | 18E53E6D08BE4E8294D9BD1806BE0357 | [11 empty] | 105.56 | 78.57 | 0 | 2620 | 0 |  | 650 | 700 | 선택 | 선택 | 0 | 2670 | 0 |  | 650 | 700 | 선택 | 선택 | 해제 | 미정 | 미정 | 미정 | 미정 |  | 미정 | BT180180 | H
A45364 | 2018-05-06 | 1 | C |  | 9 | A | STB2 | 베어링강 | STB (SF) | BM#1 | 1600 | 47 | 1554 | 1557 | 38 | 6100 |  | 3 | 0.31 | 28 |  | -1.24 | 1515 | 1554 | 14.62 | 0 |  | 19 | 41 | 179 | Y |  | 2018-05-06 14:27 | 59 | 1073 | 31 | 31 | 30 | 30 | 30 | 29 | 28 | 28 | 27 | 27 | 26 | 26 | 25 | 25 | 28 | 30 | 25 | 30 | -0.1 |  | 50 | Y | -0.2 |  |  |  | 1.45 |  |  |  |  | N | N | Y | 210 | 0.48 | 64 | 84590 | 99950 | 6850 | 16600 | 8 | 1 |  | 2018-05-06 14:35 | 1515 | 115 |  | 28 | [16 empty] | 79.09 | 100 | 0 | 0 | 0 |  | 650 |  | 선택 | 해제 | 0 | 0 | 0 |  | 650 |  | 선택 | 해제 | 선택 | 미정 | 미정 | 선택 | 미정 |  | 미정 | BT180180 | H
B45315 | 2018-05-06 | 2 | C | TUNDISH교체 | 1 | A | 17NICRMOS6HM | 소입성보증강 | C1 | BM#2 | 1615 | 57 | 1665 | 1537 | 51 | 10300 |  | 1 | 0.35 | 20 |  | 0 | 1596 | 1663 | 0.07 | 6.97 | 0 | 30 | 2 | 66 | Y |  | 2018-05-06 15:27 | 87 | 1088 | -269 | 25 | 23 | 23 | 22 | 21 | 21 | 20 | 15 | 20 | 25 | 27 | 28 | 26 | 25 | 29 | 26 | 0 | -0.2 |  | 14.97 | Y | -0.2 |  | 2.3 | 2.3 |  |  |  |  | N | N | N | N | 150 | 0.51 | 58 | 95540 | 100780 | 130 | 15700 | 11 | 2 |  | 2018-05-06 15:35 | 1596 | 147 |  | 28 | [16 empty] | 95.3 | 76.47 | 700 | 0 | 0 |  | 490 | 300 | 선택 | 선택 | 700 | 0 | 0 |  | 490 | 300 | 선택 | 선택 | 미정 | 미정 | 미정 | 미정 | 선택 |  | 미정 | RB095.00 | H
A45365 | 2018-05-06 | 1 | C |  | 10 | A | STB2 | 베어링강 | STB (SF) | BM#1 | 1614 | 42 | 1562 | 1570 | 30 | 4600 |  | 3 | 0.34 | 28 |  | -1.28 | 1521 | 1562 | 15.71 | 0 |  | 32 | 60 | 59 | Y |  | 2018-05-06 15:29 | 65 | 1087 | 24 | 28 | 32 | 34 | 35 | 35 | 34 | 34 | 34 | 34 | 33 | 33 | 32 | 32 | 32 | 35 | 32 | 34 | -0.04 | Y | 44.97 | Y | 0 |  |  |  | 1.41 |  |  |  |  | N | N | Y | 200 | 0.48 | 66 | 101508 | 101600 | 7020 | 16600 | 8 | 1 |  | 2018-05-06 15:39 | 1521 | 115 |  | 31 | [16 empty] | 93.47 | 100 | 0 | 0 | 0 |  | 650 |  | 선택 | 해제 | 0 | 0 | 0 |  | 650 |  | 선택 | 해제 | 선택 | 미정 | 미정 | 선택 | 미정 |  | 미정 | BT180180 | H
B45316 | 2018-05-06 | 2 | C |  | 2 | B | 17NICRMOS6HM | 소입성보증강 | C1 | BM#2 | 1626 | 58 | 1637 | 1526 | 52 | 10200 |  | 1 | 0.34 | 18 |  | 0 | 1581 | 1642 | 0 | 4.62 | 0 | 35 | 21 | 60 | Y |  | 2018-05-06 16:34 | 72 | 1089 | 24 | 27 | 29 | 30 | 31 | 30 | 29 | 29 | 28 | 27 | 26 | 24 | 21 | 21 | 27 | 31 | 21 | 29 | -0.25 | Y | 40.02 | Y | -0.6 | [7 empty] | N | N | N | N | 140 | 0.51 | 63 | 95540 | 105470 | 170 | 16100 | 11 | 2 | 20 | 2018-05-06 16:46 | 1581 | 139 |  | 21 |  | *트랜스퍼카 쾐칭장입으로 인한 BLOOM 정체, 감속주입 | [14 empty] | 90.47 | 76.47 | 0 | 0 | 0 |  | 490 | 300 | 선택 | 선택 | 0 | 0 | 0 |  | 490 | 300 | 선택 | 선택 | 미정 | 미정 | 미정 | 미정 | 미정 |  | 미정 | RB095.00 | H
A45366 | 2018-05-06 | 1 | C |  | 11 | A | STB2 | 베어링강 | STB (SF) | BM#1 | 1588 | 45 | 1560 | 1536 | 35 | 5600 |  | 3 | 0.31 | 28 |  | -1.2 | 1522 | 1560 | 18.95 | 0 |  | 16 | 50 | 50 | Y |  | 2018-05-06 16:32 | 66 | 1096 | 32 | 31 | 32 | 33 | 34 | 33 | 34 | 33 | 33 | 33 | 32 | 32 | 31 | 31 | 33 | 34 | 31 | 33 | -0.07 | Y | 40 | Y | -0.2 |  |  |  | 1.35 |  |  |  |  | N | N | Y | 190 | 0.48 | 64 | 101508 | 96150 | 7000 | 16500 | 8 | 1 |  | 2018-05-06 16:40 | 1522 | 120 |  | 35 | [16 empty] | 98.41 | 100 | 0 | 0 | 0 |  | 650 |  | 선택 | 해제 | 0 | 0 | 0 |  | 650 |  | 선택 | 해제 | 선택 | 미정 | 미정 | 선택 | 미정 |  | 미정 | BT180180 | H
B45317 | 2018-05-06 | 2 | C |  | 3 | A | 17NICRMOS6HM | 소입성보증강 | C1 | BM#2 | 1587 | 53 | 1644 | 1547 | 47 | 9700 |  | 1 | 0.36 | 18 |  | 0 | 1581 | 1647 | 0 | 4.84 | 0 | 37 | 61 | 64 | Y |  | 2018-05-06 17:36 | 72 | 1090 | 18 | 24 | 29 | 31 | 32 | 32 | 31 | 29 | 29 | 29 | 28 | 26 | 24 | 24 | 28 | 32 | 24 | 29 | -0.2 | Y | 40 | Y | -0.4 | [7 empty] | N | N | N | N | 130 | 0.49 | 65 | 102622 | 104540 | 130 | 16200 | 11 | 2 | 30 | 2018-05-06 17:53 | 1581 | 135 |  | 26 |  | *트랜스퍼카 쾐칭장입으로 인한 BLOOM 정체, 감속주입 | [14 empty] | 99.25 | 76.92 | 0 | 0 | 0 |  | 490 | 300 | 선택 | 선택 | 0 | 0 | 0 |  | 490 | 300 | 선택 | 선택 | 미정 | 미정 | 미정 | 미정 | 미정 |  | 미정 | RB110.00 | H
A45367 | 2018-05-06 | 1 | C |  | 12 | A | STB2 | 베어링강 | STB (SF) | BM#1 | 1573 | 42 | 1553 | 1538 | 33 | 5400 |  | 3 | 0.29 | 28 |  | -1.24 | 1514 | 1553 | 14.05 | 0 |  | 20 | 13 | 62 | Y |  | 2018-05-06 17:46 | 58 | 1087 | 30 | 31 | 31 | 32 | 31 | 30 | 30 | 29 | 28 | 28 | 27 | 27 | 26 | 26 | 29 | 32 | 26 | 31 | -0.13 | Y | 45 | Y | -0.2 |  |  |  | 1.53 |  |  |  |  | N | N | Y | 180 | 0.48 | 65 | 152262 | 101150 | 6920 | 16800 | 8 | 1 |  | 2018-05-06 17:54 | 1514 | 104 |  | 25 |  | *유사강종 연연주 혼탕부 ID:107~109.207~209 | [14 empty] | 140.79 | 100 | 0 | 0 | 0 |  | 650 |  | 선택 | 해제 | 0 | 0 | 0 |  | 650 |  | 선택 | 해제 | 선택 | 미정 | 미정 | 선택 | 미정 |  | 미정 | BT180180 | H
B45318 | 2018-05-06 | 2 | C |  | 4 | A | 17NICRMOS6HM | 소입성보증강 | C1 | BM#2 | 1592 | 53 | 1645 | 1556 | 46 | 9300 |  | 1 | 0.34 | 18 |  | 0 | 1585 | 1651 | 0 | 3.69 | 0 | 5 | 39 | 66 | Y |  | 2018-05-06 18:45 | 76 | 1084 | 20 | 28 | 31 | 32 | 33 | 33 | 32 | 32 | 30 | 29 | 27 | 25 |  | 25 | 29 | 33 | 25 | 32 | -0.23 | Y | 35.02 | Y | -0.4 | [7 empty] | N | N | N | N | 120 | 0.51 | 59 | 102622 | 100090 | 950 | 17100 | 11 | 2 | 10 | 2018-05-06 18:59 | 1585 | 134 |  | 24 |  | *주입 초기 트랜스퍼카 쾐칭장입으로 인한 BLOOM 정체, 감속주입 | [14 empty] | 101.26 | 76.92 | 0 | 0 | 0 |  | 490 | 300 | 선택 | 선택 | 0 | 0 | 0 |  | 490 | 300 | 선택 | 선택 | 미정 | 미정 | 미정 | 미정 | 미정 |  | 미정 | RB110.00 | H
A45368 | 2018-05-06 | 1 | C |  | 13 | A | STB2N | 베어링강 | STB (SF) | BM#1 | 1622 | 42 | 1557 | 1539 | 31 | 5000 |  | 3 | 0.3 | 28 |  | -1.3 | 1516 | 1557 | 13.18 | 0 |  | 19 | 42 | 61 | Y |  | 2018-05-06 18:44 | 61 | 1097 | 27 | 27 | 29 | 31 | 31 | 31 | 31 | 31 | 30 | 30 | 29 | 29 | 29 | 29 | 30 | 31 | 29 | 31 | -0.04 | Y | 44.98 | Y | 0 | [8 empty] | N | N | Y | 230 | 0.48 | 64 | 44346 | 95700 | 6990 | 16400 | 8 | 1 |  | 2018-05-06 18:52 | 1516 | 113 |  | 33 |  | *유사강종 연연주 혼탕부 ID:101.201 | [14 empty] | 43.18 | 100 | 0 | 0 | 0 |  | 650 |  | 선택 | 해제 | 0 | 0 | 0 |  | 650 |  | 선택 | 해제 | 선택 | 미정 | 미정 | 선택 | 미정 |  | 미정 | BT180180 | H
B45319 | 2018-05-06 | 2 | C |  | 5 | B | 17NICRMOS6HM | 소입성보증강 | C1 | BM#2 | 1566 | 54 | 1645 | 1537 | 49 | 9500 |  | 1 | 0.32 | 18 |  | 0 | 1582 | 1653 | 0 | 3.22 | 0 | 30 | 3 | 57 | Y |  | 2018-05-06 19:52 | 73 | 1099 | 21 | 26 | 31 | 32 | 32 | 32 | 31 | 30 | 28 | 27 | 25 | 24 |  | 24 | 28 | 32 | 24 | 32 | -0.2 | Y | 40 | Y | -0.2 | [7 empty] | N | N | N | N | 110 | 0.52 | 58 | 110516 | 100250 | 80 | 15000 | 11 | 2 | 20 | 2018-05-06 20:04 | 1582 | 131 |  | 19 | [16 empty] | 111.52 | 100 | 0 | 0 | 0 |  | 490 | 300 | 선택 | 선택 | 0 | 0 | 0 |  | 490 | 300 | 선택 | 선택 | 미정 | 미정 | 미정 | 미정 | 미정 |  | 미정 | RB110.00 | H
A45369 | 2018-05-06 | 1 | C | TUNDISH교체전 | 14 | A | STB2N | 베어링강 | STB (SF) | BM#1 | 1611 | 41 | 1557 | 1532 | 32 | 5000 |  | 3 | 0.29 | 28 |  | -1.19 | 1519 | 1557 | 13.91 | 0 |  | 32 | 61 | 59 | Y |  | 2018-05-06 19:47 | 64 | 1090 | 28 | 29 | 30 | 31 | 32 | 32 | 32 | 32 | 31 | 30 | 30 | 29 |  | 29 | 30 | 32 | 29 | 32 | -0.07 | Y | 34.97 | Y | -0.2 | [8 empty] | N | N | M | 220 | 0.48 | 62 | 97944 | 96700 | 7000 | 2000 | 8 | 1 |  | 2018-05-06 19:53 | 1519 | 117 |  | 34 |  |  | 7FCE927141AD4E88B68EE3200E9AA836 | 8BEDF7F836304F82AF5987F0B01BD9D5 |  | BAC5118B9B31479BABB6ADB443106BED | [10 empty] | 94.45 | 100 | 0 | 3500 | 0 |  | 650 |  | 선택 | 해제 | 0 | 3500 | 0 |  | 650 |  | 선택 | 해제 | 선택 | 미정 | 미정 | 선택 | 미정 |  | 미정 | BT180180 | H
B45320 | 2018-05-06 | 2 | A |  | 6 | B | 17NICRMOS6HM | 소입성보증강 | C1 | BM#2 | 1608 | 61 | 1635 | 1577 | 51 | 9800 |  | 1 | 0.34 | 19 |  | 0 | 1585 | 1646 | 0 | 2.9 | 0 | 35 | 22 | 43 | Y |  | 2018-05-06 21:02 | 76 | 1095 | 19 | 33 | 39 | 42 | 43 | 41 | 41 | 40 | 38 | 38 | 37 | 35 | 34 | 31 | 37 | 43 | 31 | 0 | -0.27 | Y | 45.02 | Y | -0.6 | [7 empty] | N | N | N | N | 100 | 0.49 | 67 | 110516 | 109480 | 1530 | 16900 | 11 | 2 |  | 2018-05-06 21:07 | 1585 | 128 |  | 10 |  | *주입 후기 전공정 작업지연 감속주입 | [14 empty] | 99.47 | 100 | 0 | 0 | 0 |  | 490 | 300 | 선택 | 선택 | 0 | 0 | 0 |  | 490 | 300 | 선택 | 선택 | 미정 | 미정 | 미정 | 미정 | 미정 |  | 미정 | RB110.00 | H
A45370 | 2018-05-06 | 1 | A | TUNDISH교체 | 1 | A | STB3D | 베어링강 | STB (SF) | BM#1 | 1598 | 44 | 1587 | 1550 | 39 | 6200 |  | 3 | 0.29 | 28 |  | -1.44 | 1541 | 1587 | 13.86 | 0 |  | 16 | 51 | 49 | Y |  | 2018-05-06 21:03 | 90 | 1091 | 28 | 31 | 29 | 34 | 37 | 39 | 40 | 41 | 42 | 42 | 42 | 42 |  | 42 | 38 | 42 | 42 | 42 | 0 |  | 15 | Y | 0 |  | 2.14 | 2.14 | [5 empty] | N | N | M | 230 | 0.46 | 64 | 101508 | 101160 | 7040 | 15100 | 3 | 2 |  | 2018-05-06 21:11 | 1346 | 139 |  | 47 |  | *T/D가열온도:자동-1362`.수동건-1345`.STR#1:979.STR#2:929.T/D FLUX 유:15,용:275 *STR#1 Edge heater 코일부 누수로 증류수 누수-STR#1.#2 적용不 이상재등록ID:101~106.201~206 | [14 empty] | 93.82 | 100 | 1500 | 0 | 0 |  | 650 |  | 해제 | 해제 | 1500 | 0 | 0 |  | 650 |  | 해제 | 해제 | 선택 | 미정 | 미정 | 선택 | 선택 |  | 미정 | BT180180 | H
B45321 | 2018-05-06 | 2 | A |  | 7 | B | 17NICRMOS6HM | 소입성보증강 | C1 | BM#2 | 1618 | 62 | 1645 | 1564 | 51 | 10000 |  | 1 | 0.38 | 18 |  | 0 | 1578 | 1595 | 0 | 3.2 | 0 | 33 | 1 | 16554 | Y |  | 2018-05-06 22:12 | 69 | 1060 | 27 | 31 | 33 | 34 | 33 | 31 | 30 | 28 | 26 | 25 | 23 | 22 | 20 | 13 | 26 | 34 | 13 | 0 | -0.35 | Y | 60.02 | Y | -0.4 | [8 empty] | N | N | N | 150 | 0.41 | 78 | 94728 | 102490 | 1530 | 14800 | 11 | 2 |  | 2018-05-06 22:14 | 1578 | 124 |  | 11 |  | *전공정 지연 20% 이상감속 *주입말 전공정 지연 0.40 이하 주입 305.306.405.406 | [14 empty] | 91 | 100 | 0 | 0 | 0 |  | 490 | 300 | 선택 | 선택 | 0 | 0 | 0 |  | 490 | 300 | 선택 | 선택 | 미정 | 미정 | 미정 | 미정 | 선택 | 7 | 미정 | RB110.00 | H
A45371 | 2018-05-06 | 1 | A |  | 2 | A | STB3D | 베어링강 | STB (SF) | BM#1 | 1587 | 46 | 1557 | 1536 | 39 | 6100 |  | 3 | 0.28 | 25 |  | -1.33 | 1519 | 1557 | 13.54 | 0 |  | 20 | 14 | 62 | Y |  | 2018-05-06 22:10 | 68 | 1087 | 41 | 32 | 29 | 27 | 26 | 24 | 24 | 23 | 23 | 22 | 22 | 22 | 21 | 21 | 26 | 29 | 21 | 22 | -0.15 |  | 55 | Y | 0 | [8 empty] | N | N | Y | 220 | 0.48 | 66 | 84590 | 103820 | 7070 | 15080 | 3 | 2 |  | 2018-05-06 22:22 | 1519 | 133 |  | 45 | 13 | *STR#1 Edge heater 코일부 누수로 증류수 누수-STR#1.#2 적용不 이상재등록,ID:101~105.201~204 *STR#2 픽시드#1 LOOP#6 원형 과냉 발생 비수량 줄임 | [14 empty] | 76.34 | 100 | 0 | 0 | 0 |  | 650 |  | 해제 | 해제 | 0 | 0 | 0 |  | 650 |  | 해제 | 해제 | 선택 | 미정 | 미정 | 선택 | 미정 |  | 미정 | BT180180 | H
B45322 | 2018-05-06 | 2 | A |  | 8 | A | 17NICRMOS6HM | 소입성보증강 | C1 | BM#2 | 1623 | 48 | 1646 | 1555 | 43 | 8400 |  | 1 | 0.33 | 15 |  | -1.81 | 1575 | 1621 | 0 | 2.51 | 0 | 5 | 40 | 57 | Y |  | 2018-05-06 23:38 | 66 | 1103 | 3 | 14 | 20 | 24 | 25 | 26 | 25 | 24 | 23 | 23 | 21 | 20 | 18 | 18 | 21 | 26 | 18 | 0 | -0.23 | Y | 34.98 | Y | -0.4 |  |  |  | 1.16 |  |  |  |  | N | N | N | 140 | 0.52 | 63 | 110516 | 110920 | 40 | 15200 | 11 | 2 |  | 2018-05-06 23:48 | 1571 | 136 |  | 10 |  | *진공시간 미달 수소측정. | [14 empty] | 100.79 | 100 | 0 | 0 | 0 |  | 490 | 300 | 선택 | 선택 | 0 | 0 | 0 |  | 490 | 300 | 선택 | 선택 | 미정 | 미정 | 미정 | 미정 | 미정 |  | 미정 | RB110.00 | C
A45372 | 2018-05-06 | 1 | A |  | 3 | A | STB3D | 베어링강 | STB (SF) | BM#1 | 1596 | 44 | 1564 | 1536 | 39 | 6200 |  | 3 | 0.3 | 25 |  | -1.38 | 1520 | 1560 | 12.18 | 0 |  | 19 | 43 | 69 | Y |  | 2018-05-06 23:12 | 69 | 1095 | 20 | 22 | 22 | 26 | 27 | 27 | 27 | 26 | 26 | 26 | 25 | 25 | 24 | 24 | 25 | 27 | 24 | 27 | -0.07 | Y | 40 | Y | -0.2 | [8 empty] | N | Y | Y | 210 | 0.48 | 64 | 98336 | 101490 | 7060 | 15050 | 3 | 2 |  | 2018-05-06 23:26 | 1520 | 138 |  | 52 |  | *STR#1 Edge heater 코일부 누수로 적용不-이상재등록 *STR#2 픽시드#1 LOOP#6 원형 과냉 발생 비수량 줄임 *Sample채취 ID:103.203 *Test적용 STR#1.#2 W/R#9.#10 S/R압력 4mm적용 | [14 empty] | 90.63 | 100 | 0 | 0 | 300 |  | 650 |  | 해제 | 해제 | 0 | 0 | 300 |  | 650 |  | 선택 | 해제 | 선택 | 미정 | 미정 | 선택 | 미정 |  | 미정 | BT180180 | H
B45323 | 2018-05-06 | 2 | A |  | 9 | A | 17NICRMOS6HM | 소입성보증강 | C1 | BM#2 | 1598 | 64 | 1657 | 1535 | 43 | 8300 |  | 1 | 0.36 | 18 |  | -2.49 | 1566 | 1647 | 0 | 5.41 | 0 | 30 | 4 | 61 | Y |  | 2018-05-07 00:34 | 57 | 1128 | 13 | 19 | 24 | 26 | 27 | 26 | 26 | 25 | 24 | 22 | 21 |  |  | 21 | 23 | 27 | 21 | 26 | -0.2 | Y | 30.02 | Y | -0.2 | [8 empty] | N | N | N | 130 | 0.53 | 52 | 94728 | 91820 | 50 | 15100 | 11 | 2 |  | 2018-05-07 00:39 | 1566 | 140 |  | 21 | [16 empty] | 103.25 | 100 | 0 | 0 | 0 |  | 490 | 300 | 선택 | 선택 | 0 | 0 | 0 |  | 490 | 300 | 선택 | 선택 | 미정 | 미정 | 미정 | 미정 | 미정 |  | 미정 | RB110.00 | C
A45373 | 2018-05-06 | 1 | A |  | 4 | A | STB3D | 베어링강 | STB (SF) | BM#1 | 1586 | 58 | 1559 | 1595 | 49 | 6400 |  | 3 | 0.31 | 27 |  | -1.42 | 1523 | 1567 | 19.34 | 0 |  | 32 | 62 | 77 | Y |  | 2018-05-07 00:35 | 72 | 1133 | 23 | 32 | 36 | 39 | 40 | 40 | 40 | 40 | 39 | 39 | 39 | 38 | 38 | 37 | 37 | 40 | 37 | 40 | -0.06 | Y | 44.98 | Y | -0.2 | [8 empty] | N | N | Y | 200 | 0.48 | 67 | 101508 | 105510 | 7020 | 15120 | 3 | 2 |  | 2018-05-07 00:43 | 1523 | 139 |  | 36 |  | *STR#1 Edge heater 코일부 누수로 적용不-이상재등록 *STR#2 픽시드#1 LOOP#6 원형 과냉 발생 비수량 줄임 | [14 empty] | 90.23 | 100 | 0 | 0 | 0 |  | 650 |  | 해제 | 해제 | 0 | 0 | 0 |  | 650 |  | 선택 | 해제 | 선택 | 미정 | 미정 | 선택 | 미정 |  | 미정 | BT180180 | H
B45324 | 2018-05-06 | 2 | A | TUNDISH교체전 | 10 | A | 17NICRMOS6HM | 소입성보증강 | C1 | BM#2 | 1573 | 49 | 1655 | 1525 | 45 | 9100 |  | 1 | 0.34 | 18 |  | -2.24 | 1574 | 1631 | 0 | 2.78 | 0 | 35 | 23 | 80 | Y |  | 2018-05-07 01:34 | 65 | 1141 | 18 | 27 | 30 | 33 | 33 | 33 | 33 | 32 | 31 | 29 | 27 | 25 | 22 | 22 | 29 | 33 | 22 | 33 | -0.24 | Y | 45 | Y | -0.6 | [8 empty] | N | N | N | 120 | 0.52 | 61 | 107810 | 105790 | 460 | 2000 | 11 | 2 |  | 2018-05-07 01:41 | 1574 | 111 |  | 15 |  |  | 6B4A50C0ED1E4762837FEB8296D7A91C | B855B45AA9E8453D825A088D94DEC17A | FABBFE6241584887886420123177288A | [11 empty] | 101.47 | 100 | 0 | 2546 | 0 |  | 490 | 300 | 선택 | 선택 | 0 | 2540 | 0 |  | 490 | 300 | 선택 | 선택 | 미정 | 미정 | 미정 | 미정 | 미정 |  | 미정 | RB110.00 | H
A45374 | 2018-05-06 | 1 | A |  | 5 | A | STB3D | 베어링강 | STB (SF) | BM#1 | 1561 | 51 | 1559 | 1536 | 44 | 6800 |  | 3 | 0.3 | 26 |  | -1.38 | 1523 | 1564 | 19.29 | 0 |  | 16 | 52 | 60 | Y |  | 2018-05-07 01:45 | 72 | 1123 | 36 | 36 | 36 | 38 | 38 | 39 | 38 | 38 | 38 | 37 | 37 | 36 | 36 | 35 | 37 | 39 | 35 | 38 | -0.1 | Y | 39.97 | Y | -0.2 | [8 empty] | N | N | Y | 190 | 0.48 | 66 | 101508 | 104410 | 7010 | 16050 | 3 | 2 |  | 2018-05-07 01:52 | 1523 | 135 |  | 36 |  | *STR#1 Edge heater 코일부 누수로 적용不-이상재등록 *STR#2 픽시드#1 LOOP#6 원형 과냉 발생 비수량 줄임 | [14 empty] | 91.12 | 100 | 0 | 0 | 0 |  | 650 |  | 해제 | 해제 | 0 | 0 | 0 |  | 650 |  | 선택 | 해제 | 선택 | 미정 | 미정 | 선택 | 미정 |  | 미정 | BT180180 | H
B45325 | 2018-05-06 | 2 | A | TUNDISH교체 | 1 | A | 44MNSIVS6M | 합금강 | 44MNSIVS6 | BM#2 | 1568 | 45 | 1657 | 1545 | 43 | 8500 |  | 1 | 0.38 | 20 |  | -2.42 | 1575 | 1653 | 0 | 5.85 | 0 | 33 | 2 | 64 | Y |  | 2018-05-07 02:47 | 87 | 1137 | -269 | -185 | -96 | 25 | 28 | 29 | 29 | 26 | 23 | 27 | 30 | 33 | 34 | 37 | 32 | 37 | 37 | 36 | 0 |  |  | Y | 0.2 | 1.1 | 2.54 | 2.37 | 1.45 |  |  |  |  | N | N | N | 150 | 0.51 | 58 | 94872 | 99730 | 5160 | 15400 | 16 | 1 |  | 2018-05-07 02:48 | 1575 | 130 |  | 31 |  | *턴디쉬 플럭스 120KG/15KG *,슬리브 롱노즐 사용 *수소 10분 측정값 3PPM 초과로 재측정실시. *수소기준초과(10분) 이상재 등록 | [14 empty] | 91.53 | 100 | 1000 | 0 | 0 |  | 400 | 400 | 선택 | 선택 | 1000 | 0 | 0 |  | 400 | 400 | 선택 | 선택 | 미정 | 미정 | 선택 | 미정 | 미정 |  | 미정 | RB110.00 | H
A45375 | 2018-05-06 | 1 | A |  | 6 | A | STB3D | 베어링강 | STB (SF) | BM#1 | 1593 | 42 | 1557 | 1546 | 37 | 6000 |  | 3 | 0.31 | 27 |  | -1.55 | 1517 | 1564 | 18.91 | 0 |  | 20 | 15 | 59 | Y |  | 2018-05-07 02:41 | 66 | 1144 | 34 | 32 | 31 | 31 | 31 | 31 | 30 | 30 | 30 | 29 | 29 | 29 | 28 | 28 | 30 | 31 | 28 | 31 | -0.05 | Y | 54.98 | Y | 0 | [8 empty] | N | N | Y | 180 | 0.48 | 66 | 118426 | 102770 | 6990 | 16100 | 3 | 2 |  | 2018-05-07 02:48 | 1517 | 142 |  | 49 |  | *STR#1 Edge heater 코일부 누수로 적용不-이상재등록 *STR#2 픽시드#1 LOOP#6 원형 과냉 발생 비수량 줄임 *몰드 EMS 펄트 (ID:107.207 이상재등록) | [14 empty] | 107.91 | 100 | 0 | 0 | 0 |  | 650 |  | 해제 | 해제 | 0 | 0 | 0 |  | 650 |  | 선택 | 해제 | 선택 | 미정 | 미정 | 선택 | 미정 |  | 미정 | BT180180 | H
A45376 | 2018-05-06 | 1 | A |  | 7 | A | STB3D | 베어링강 | STB (SF) | BM#1 | 1600 | 42 | 1559 | 1541 | 37 | 5800 |  | 3 | 0.3 | 26 |  | -1.32 | 1523 | 1562 | 19.04 | 0 |  | 19 | 44 | 59 | Y |  | 2018-05-07 03:54 | 72 | 1137 | 27 | 36 | 36 | 36 | 36 | 36 | 36 | 36 | 36 | 36 |  |  |  | 36 | 27 | 36 | 36 | 36 | 0 |  |  | Y | 0 | [8 empty] | N | N | Y | 230 | 0.48 | 0 | 101508 | 104040 | 7010 | 14610 | 3 | 2 |  | 2018-05-07 04:02 | 1523 | 143 |  | 43 |  | *STR#1 Edge heater 코일부 누수로 적용不-이상재등록 *STR#2 픽시드#1 LOOP#6 원형 과냉 발생 비수량 줄임 | [14 empty] | 91.41 | 100 | 0 | 0 | 0 |  | 650 |  | 해제 | 해제 | 0 | 0 | 0 |  | 650 |  | 선택 | 해제 | 선택 | 미정 | 미정 | 선택 | 미정 |  | 미정 | BT180180 | H
B45326 | 2018-05-06 | 2 | A |  | 2 | A | 44MNSIVS6M | 합금강 | 44MNSIVS6 | BM#2 | 1574 | 44 | 1634 | 1556 | 36 | 6900 |  | 1 | 0.38 | 18 |  | -2.54 | 1556 | 1623 | 0 | 4.61 | 0 | 5 | 41 | 59 | Y |  | 2018-05-07 03:59 | 68 | 1140 | 36 | 35 | 36 | 37 | 36 | 35 | 33 | 31 | 30 | 29 | 27 | 25 |  | 25 | 33 | 37 | 25 | 36 | -0.3 | Y | 39.98 | Y | -0.4 | [8 empty] | N | N | Y | 140 | 0.53 | 56 | 94872 | 98990 | 5090 | 15200 | 16 | 1 |  | 2018-05-07 04:10 | 1556 | 123 |  | 20 | [16 empty] | 91.18 | 100 | 0 | 0 | 0 |  | 400 | 400 | 선택 | 선택 | 0 | 0 | 0 |  | 400 | 400 | 선택 | 선택 | 미정 | 미정 | 선택 | 미정 | 미정 |  | 미정 | RB110.00 | H
B45327 | 2018-05-06 | 2 | B |  | 3 | A | 44MNSIVS6M | 합금강 | 44MNSIVS6 | BM#2 | 1592 | 46 | 1624 | 1544 | 37 | 7400 |  | 1 | 0.42 | 18 |  | 0 | 1558 | 1630 | 0 | 7.48 | 0 | 30 | 5 | 84 | Y |  | 2018-05-07 05:05 | 70 | 1141 | 22 | 28 | 33 | 35 | 36 | 35 | 34 | 33 | 32 | 31 | 30 | 28 |  | 28 | 31 | 36 | 28 | 0 | -0.23 | Y | 34.98 | Y | -0.4 | [7 empty] | N | N | N | Y | 130 | 0.53 | 58 | 94872 | 99360 | 5060 | 16300 | 16 | 1 |  | 2018-05-07 05:09 | 1558 | 111 |  | 14 | [16 empty] | 90.87 | 100 | 0 | 0 | 0 |  | 400 | 400 | 선택 | 선택 | 0 | 0 | 0 |  | 400 | 400 | 선택 | 선택 | 미정 | 미정 | 선택 | 미정 | 미정 |  | 미정 | RB110.00 | H
A45377 | 2018-05-06 | 1 | B |  | 8 | A | STB3D | 베어링강 | STB (SF) | BM#1 | 1600 | 45 | 1580 | 1550 | 39 | 6400 |  | 3 | 0.3 | 25 |  | -1.7 | 1518 | 1567 | 24.19 | 0 |  | 32 | 63 | 40 | Y |  | 2018-05-07 05:18 | 67 | 1132 | 32 | 35 | 37 | 39 | 40 | 40 | 39 | 39 | 39 | 39 | 38 | 38 | 38 | 37 | 38 | 40 | 37 | 39 | -0.04 | Y | 45 | Y | -0.2 | [8 empty] | N | N | Y | 220 | 0.48 | 65 | 101508 | 102990 | 7120 | 15600 | 3 | 2 |  | 2018-05-07 05:25 | 1518 | 155 |  | 28 |  | *STR#1 Edge heater 코일부 누수로 적용不-이상재등록 *STR#2 픽시드#1 LOOP#6 원형 과냉 발생 비수량 줄임 | [14 empty] | 92.28 | 100 | 0 | 0 | 0 |  | 650 |  | 해제 | 해제 | 0 | 0 | 0 |  | 650 |  | 선택 | 해제 | 선택 | 미정 | 미정 | 선택 | 미정 |  | 미정 | BT180180 | H
A45378 | 2018-05-06 | 1 | B |  | 4 | A | 44MNSIVS6M | 합금강 | 44MNSIVS6 | BM#2 | 1612 | 44 | 1660 | 1560 | 33 | 5900 |  | 1 | 0.36 | 18 |  | 0 | 1564 | 1568 | 0 | 5.12 | 0 | 16 | 53 | 33 | Y |  | 2018-05-07 06:06 | 76 | 1132 | 26 | 34 | 38 | 40 | 41 | 41 | 40 | 39 | 38 | 37 | 35 |  |  | 35 | 37 | 41 | 35 | 0 | -0.2 | Y | 30 | Y | -0.4 | [7 empty] | N | N | N | Y | 120 | 0.53 | 51 | 89426 | 89430 | 4730 | 14500 | 16 | 1 |  | 2018-05-07 06:00 | 1564 | 126 |  | 11 | [16 empty] | 94.98 | 100 | 0 | 0 | 0 |  | 400 | 400 | 선택 | 선택 | 0 | 0 | 0 |  | 400 | 400 | 선택 | 선택 | 미정 | 미정 | 선택 | 미정 | 미정 |  | 미정 | RB130.00 | C
A45379 | 2018-05-06 | 1 | B |  | 9 | A | STB3D | 베어링강 | STB (SF) | BM#1 | 1637 | 42 | 1571 | 1573 | 32 | 4800 |  | 3 | 0.29 | 28 |  | -1.34 | 1529 | 1571 | 16.61 | 0 |  | 18 | 1 | 11657 | Y |  | 2018-05-07 06:32 | 78 | 1184 | 36 | 44 | 47 | 50 | 51 | 52 | 51 | 51 | 50 | 49 | 49 | 49 | 49 | 48 | 48 | 52 | 48 | 51 | -0.1 | Y | 40.02 | Y | -0.2 | [8 empty] | N | N | Y | 210 | 0.47 | 66 | 101508 | 99270 | 7070 | 15300 | 3 | 2 |  | 2018-05-07 06:39 | 1529 | 106 |  | 22 |  | *STR#1 Edge heater 코일부 누수로 적용不-이상재등록 *STR#2 픽시드#1 LOOP#6 원형 과냉 발생 비수량 줄임 | [14 empty] | 95.49 | 100 | 0 | 0 | 0 |  | 650 |  | 선택 | 해제 | 0 | 0 | 0 |  | 650 |  | 선택 | 해제 | 선택 | 미정 | 미정 | 선택 | 미정 |  | 미정 | BT180180 | H
B45328 | 2018-05-06 | 2 | B | 잔강최소화전 | 5 | A | 44MNSIVS6M | 합금강 | 44MNSIVS6 | BM#2 | 1573 | 67 | 1635 | 1527 | 53 | 10200 |  | 1 | 0.36 | 19 |  | -2.32 | 1564 | 1645 | 0 | 3.45 | 0 | 35 | 24 | 80 | Y |  | 2018-05-07 06:33 | 76 | 1133 | 33 | 37 | 39 | 41 | 41 | 41 | 40 | 38 | 37 | 35 | 33 | 30 |  | 30 | 37 | 41 | 30 | 41 | -0.27 | Y | 40 | Y | -0.6 | [7 empty] | N | N | N | Y | 110 | 0.53 | 56 | 100257 | 98910 | 5160 | 3000 | 16 | 1 |  | 2018-05-07 06:43 | 1564 | 165 |  | 39 | [16 empty] | 90.69 | 100 | 0 | 3100 | 0 |  | 400 | 400 | 선택 | 선택 | 0 | 3100 | 0 |  | 400 | 400 | 선택 | 선택 | 미정 | 미정 | 선택 | 미정 | 선택 | 5 | 미정 | RB130.00 | C
A45380 | 2018-05-07 | 1 | B | TUNDISH교체전 | 10 | A | STB3D | 베어링강 | STB (SF) | BM#1 | 1621 | 43 | 1553 | 1544 | 31 | 5100 |  | 3 | 0.29 | 28 |  | -1.39 | 1510 | 1553 | 17.89 | 0 |  | 20 | 16 | 82 | Y |  | 2018-05-07 07:49 | 59 | 1091 | 47 | 44 | 41 | 39 | 37 | 36 | 35 | 34 | 33 | 32 | 32 | 31 |  | 31 | 36 | 41 | 31 | 0 | -0.22 |  | 45.02 | Y | -0.2 | [8 empty] | N | N | M | 200 | 0.48 | 63 | 97515 | 100970 | 7030 | 2000 | 3 | 2 |  | 2018-05-07 07:56 | 1510 | 100 |  | 12 |  | *STR#1 Edge heater 코일부 누수로 적용不-이상재등록 *STR#2 픽시드#1 LOOP#6 원형 과냉 발생 비수량 줄임 |  | B7A561C30938433EAC57BB6A5A478282 | 3805AFDE95DC42C0B6A6B76CEC52058C | 9B3D2EF89E914FE88F73542C1D364FFE | [10 empty] | 90.29 | 100 | 0 | 3500 | 0 |  | 650 |  | 선택 | 해제 | 0 | 3500 | 0 |  | 650 |  | 선택 | 해제 | 선택 | 미정 | 미정 | 선택 | 미정 |  | 미정 | BT180180 | H
B45329 | 2018-05-06 | 2 | B | 잔강최소화 | 6 | A | AE1038M2 | 탄소강 | B | BM#2 | 1574 | 48 | 1654 | 1526 | 38 | 7700 |  | 1 | 0.35 | 16 |  | 0 | 1580 | 1635 | 2.09 | 0 | 0 | 33 | 3 | 71 | Y |  | 2018-05-07 07:22 | 83 | 1140 | -192 | 23 | 33 | 34 | 36 | 36 | 37 | 36 | 36 | 35 | 33 |  |  | 33 | 27 | 37 | 33 | 36 | -0.09 | Y | 20 | Y | -0.4 | [7 empty] | N | N | N | N | 100 | 0.49 | 53 | 93552 | 98630 | 5710 | 15100 | 16 | 1 | 10 | 2018-05-07 07:29 | 1580 | 157 |  | 61 | [16 empty] | 91.67 | 100 | 2500 | 0 | 0 |  | 650 | 400 | 선택 | 해제 | 2500 | 0 | 0 |  | 650 | 400 | 선택 | 해제 | 해제 | 미정 | 미정 | 미정 | 미정 |  | 미정 | RB110.00 | H
B45330 | 2018-05-07 | 2 | B |  | 7 | A | AE1038M2 | 탄소강 | B | BM#2 | 1578 | 52 | 1647 | 1537 | 36 | 7200 |  | 1 | 0.34 | 17 |  | -2.23 | 1568 | 1630 | 2.69 | 0 | 0 | 5 | 42 | 78 | Y |  | 2018-05-07 08:37 | 71 | 1078 | 29 | 31 | 33 | 34 | 34 | 34 | 33 | 33 | 31 | 30 | 28 | 25 | 24 | 24 | 31 | 34 | 24 | 34 | -0.22 | Y | 44.98 | Y | -0.2 | [7 empty] | N | N | N | N | 150 | 0.48 | 60 | 93800 | 95530 | 1880 | 15700 | 16 | 1 | 20 | 2018-05-07 08:50 | 1568 | 152 |  | 41 |  | * 전공정 요청으로 감속주입 | [14 empty] | 96.35 | 100 | 0 | 0 | 0 |  | 650 | 400 | 선택 | 해제 | 0 | 0 | 0 |  | 650 | 400 | 선택 | 해제 | 해제 | 미정 | 미정 | 미정 | 미정 |  | 미정 | RB110.00 | C
A45381 | 2018-05-07 | 1 | B | TUNDISH교체 | 1 | A | SHPG2 | 소입성보증강 | C | BM#1 | 1658 | 45 | 1641 | 1598 | 37 | 7100 |  | 3 | 0.28 | 19 |  | -1.69 | 1602 | 1641 | 0 | 15.48 |  | 19 | 45 | 139 | Y |  | 2018-05-07 08:45 | 94 | 1080 | 10 | 28 | 28 | 34 | 37 | 40 | 41 | 43 | 43 | 44 | 44 | 45 | 45 | 45 | 38 | 45 | 45 | 0 | 0 |  | 5.03 | Y | 0 |  | 2.46 | 2.46 | [5 empty] | N | N | N | 150 | 0.48 | 66 | 101508 | 106180 | 7080 | 15400 | 9 | 1 |  | 2018-05-07 08:52 | 1602 | 126 |  | 47 |  | *T/Dflux 유15kg 용120kg *STR#1 Edge heater 코일부 누수로 적용不-이상재등록 *RH워싱작업 작업지연 감속주입 | [14 empty] | 89.67 | 100 | 700 | 0 | 0 |  | 410 |  | 선택 | 선택 | 700 | 0 | 0 |  | 410 |  | 선택 | 선택 | 선택 | 미정 | 미정 | 선택 | 미정 |  | 미정 | BT180180 | H
B45331 | 2018-05-07 | 2 | B |  | 8 | A | AE1038M2 | 탄소강 | B | BM#2 | 1600 | 43 | 1635 | 1574 | 31 | 6200 |  | 1 | 0.34 | 16 |  | -2.05 | 1573 | 1621 | 2.58 | 0 | 0 | 30 | 6 | 78 | Y |  | 2018-05-07 09:33 | 76 | 1082 | 20 | 24 | 27 | 29 | 30 | 31 | 31 | 30 | 28 | 28 | 28 | 26 | 25 | 24 | 27 | 31 | 24 | 28 | -0.17 | Y | 40 | Y | -0.2 | [7 empty] | N | N | N | N | 140 | 0.43 | 69 | 93862 | 99240 | 290 | 16000 | 16 | 1 | 30 | 2018-05-07 09:33 | 1573 | 141 |  | 50 | 15 | * 전공정 요청으로 감속주입 | [14 empty] | 94.38 | 100 | 0 | 0 | 0 |  | 650 | 400 | 선택 | 해제 | 0 | 0 | 0 |  | 650 | 400 | 선택 | 해제 | 해제 | 미정 | 미정 | 미정 | 미정 |  | 미정 | RB110.00 | C
A45382 | 2018-05-07 | 1 | B |  | 2 | A | SHPG2 | 소입성보증강 | C | BM#1 | 1588 | 46 | 1621 | 1535 | 39 | 6800 |  | 3 | 0.29 | 18 |  | -1.68 | 1585 | 1621 | 0 | 13.11 |  | 16 | 54 | 60 | Y |  | 2018-05-07 09:51 | 77 | 1085 | 43 | 39 | 38 | 39 | 39 | 38 | 38 | 38 | 38 | 37 | 37 | 37 | 37 | 37 | 38 | 39 | 37 | 39 | -0.04 | Y | 44.98 | Y | 0 | [8 empty] | N | N | N | 140 | 0.5 | 60 | 101508 | 97410 | 7060 | 15500 | 9 | 1 |  | 2018-05-07 10:07 | 1585 | 125 |  | 47 |  | *STR#1 Edge heater 코일부 누수로 적용不-이상재등록 *RH워싱작업 작업지연 감속주입 | [14 empty] | 97.18 | 100 | 0 | 0 | 0 |  | 410 |  | 선택 | 선택 | 0 | 0 | 0 |  | 410 |  | 선택 | 선택 | 선택 | 미정 | 미정 | 선택 | 미정 |  | 미정 | BT180180 | H
B45332 | 2018-05-07 | 2 | B |  | 9 | B | AE1038M2 | 탄소강 | B | BM#2 | 1585 | 46 | 1637 | 1537 | 35 | 7000 |  | 1 | 0.3 | 16 |  | -1.67 | 1578 | 1613 | 2.01 | 0 | 0 | 32 | 64 | 113 | Y |  | 2018-05-07 11:19 | 81 | 1087 | 20 | 31 | 40 | 44 | 46 | 46 | 46 | 45 | 44 | 42 | 42 | 40 | 38 | 38 | 40 | 46 | 38 | 46 | -0.18 | Y | 45 | Y | 0 | [7 empty] | N | N | N | N | 130 | 0.5 | 66 | 113350 | 106950 | 810 | 16100 | 16 | 1 | 50 | 2018-05-07 11:17 | 1578 | 150 |  | 15 | [16 empty] | 105.25 | 100 | 0 | 0 | 0 |  | 650 | 400 | 선택 | 해제 | 0 | 0 | 0 |  | 650 | 400 | 선택 | 해제 | 해제 | 미정 | 미정 | 미정 | 미정 |  | 미정 | RB110.00 | C
A45383 | 2018-05-07 | 1 | B |  | 3 | A | SHPG2 | 소입성보증강 | C | BM#1 | 1570 | 42 | 1629 | 1563 | 36 | 6500 |  | 3 | 0.3 | 18 |  | -1.49 | 1596 | 1629 | 0 | 14.97 |  | 18 | 2 | 75 | Y |  | 2018-05-07 10:49 | 88 | 1073 | 35 | 35 | 35 | 36 | 37 | 38 | 37 | 37 | 37 | 37 | 36 | 36 | 35 | 35 | 36 | 38 | 35 | 37 | -0.04 | Y | 45.03 | Y | 0 | [8 empty] | N | N | N | 130 | 0.41 | 74 | 101508 | 96620 | 7030 | 15800 | 9 | 1 |  | 2018-05-07 11:01 | 1596 | 123 |  | 52 |  | *STR#1 Edge heater 코일부 누수로 적용不-이상재등록 *전기로작업지연 감속주입 20% 이상감속 ID:101~106.201~206 | [14 empty] | 97.93 | 100 | 0 | 0 | 0 |  | 410 |  | 선택 | 선택 | 0 | 0 | 0 |  | 410 |  | 선택 | 선택 | 선택 | 미정 | 미정 | 선택 | 미정 |  | 미정 | BT180180 | H
B45333 | 2018-05-07 | 2 | B |  | 10 | A | AE1038M2 | 탄소강 | B | BM#2 | 1588 | 42 | 1625 | 1544 | 31 | 6200 |  | 1 | 0.31 | 16 |  | 0 | 1554 | 1596 | 2.67 | 0 | 0 | 20 | 17 | 46 | Y |  | 2018-05-07 12:17 | 57 | 1093 | 35 | 31 | -278 | 27 | 25 | 23 | 22 | 21 | 19 | 18 | 17 | 16 | 14 | 14 | 0 | 27 | 14 | 0 | -0.29 |  | 45.02 | Y | -0.4 | [7 empty] | N | N | N | N | 120 | 0.51 | 63 | 98472 | 106740 | 4790 | 13400 | 16 | 1 | 10 | 2018-05-07 12:28 | 1554 | 116 |  | 26 | [16 empty] | 88.32 | 100 | 0 | 0 | 0 |  | 650 | 400 | 선택 | 해제 | 0 | 0 | 0 |  | 650 | 400 | 선택 | 해제 | 해제 | 미정 | 미정 | 미정 | 미정 |  | 미정 | RB110.00 | C
A45384 | 2018-05-07 | 1 | D |  | 4 | A | SHPG2 | 소입성보증강 | C | BM#1 | 1590 | 54 | 1608 | 1537 | 40 | 7600 |  | 3 | 0.29 | 18 |  | -1.7 | 1571 | 1608 | 0 | 16.03 |  | 35 | 25 | 143 | Y |  | 2018-05-07 12:23 | 63 | 1090 | 33 | 30 | 29 | 28 | 27 | 26 | 25 | 24 | 23 | 22 | 21 | 20 | 19 | 15 | 24 | 29 | 15 | 0 | -0.22 |  | 64.98 | Y | -0.4 | [8 empty] | N | N | N | 120 | 0.4 | 77 | 101508 | 98810 | 7080 | 13100 | 9 | 1 |  | 2018-05-07 12:33 | 1571 | 118 |  | 32 |  | *STR#1 Edge heater 코일부 누수로 적용不-이상재등록 *전기로작업지연 감속주입 20% 이상감속 ID:101~106.201~206생관통보 | [14 empty] | 95.36 | 100 | 0 | 0 | 0 |  | 410 |  | 선택 | 선택 | 0 | 0 | 0 |  | 410 |  | 선택 | 선택 | 선택 | 미정 | 미정 | 선택 | 미정 |  | 미정 | BT180180 | H
B45334 | 2018-05-07 | 2 | D | TUNDISH교체전 | 11 | A | AE1038M2 | 탄소강 | B | BM#2 | 1557 | 44 | 1614 | 1524 | 34 | 7000 |  | 1 | 0.31 | 16 |  | -1.88 | 1557 | 1606 | 2.37 | 0 | 0 | 5 | 43 | 71 | Y |  | 2018-05-07 13:21 | 60 | 1086 | 8 | 21 | 24 | 26 | 27 | 26 | 25 | 24 | 23 | 22 | 20 | 19 | 17 | 13 | 21 | 27 | 13 | 0 | -0.28 | Y | 50.02 | Y | -0.4 | [7 empty] | N | N | N | N | 110 | 0.45 | 72 | 102948 | 105700 | 650 | 2200 | 16 | 1 | 20 | 2018-05-07 13:24 | 1557 | 115 |  | 29 |  | *전공정 작업지연 20%이상 감속주입, 이상공정 등록 및 생관통보 | 3B333E62D5564D0A8229FBC8CCED12A5 | 13AA0EB087B24BFAB0E5BE4C71F97145 | 698E6882929548BFA3A794BAE9BA459A | [11 empty] | 96.8 | 100 | 0 | 3580 | 0 |  | 650 | 400 | 선택 | 해제 | 0 | 3550 | 0 |  | 650 | 400 | 선택 | 해제 | 해제 | 미정 | 미정 | 미정 | 미정 |  | 미정 | BT180180 | C
A45385 | 2018-05-07 | 1 | D |  | 5 | A | SHPG2 | 소입성보증강 | C | BM#1 | 1570 | 43 | 1602 | 1524 | 38 | 7800 |  | 3 | 0.29 | 17 |  | -1.82 | 1564 | 1602 | 0 | 13.3 |  | 19 | 46 | 73 | Y |  | 2018-05-07 13:49 | 56 | 1083 | 13 | 16 | 18 | 19 | 20 | 20 | 20 | 20 | 19 | 18 | 18 | 17 | 16 | 16 | 18 | 20 | 16 | 20 | -0.1 | Y | 40.08 | Y | -0.2 | [8 empty] | N | N | N | 110 | 0.53 | 62 | 101508 | 103850 | 1140 | 15800 | 9 | 1 |  | 2018-05-07 14:03 | 1564 | 105 |  | 26 |  | *STR#1 Edge heater 코일부 누수로 적용不-이상재등록 | [14 empty] | 91.04 | 100 | 0 | 0 | 0 |  | 410 |  | 선택 | 선택 | 0 | 0 | 0 |  | 410 |  | 선택 | 선택 | 선택 | 미정 | 미정 | 선택 | 미정 |  | 미정 | BT180180 | H
A45386 | 2018-05-07 | 1 | D |  | 6 | A | SHPG2 | 소입성보증강 | C | BM#1 | 1623 | 45 | 1619 | 1569 | 39 | 6100 |  | 3 | 0.3 | 17 |  | -1.96 | 1579 | 1619 | 0 | 15.49 |  | 16 | 55 | 92 | Y |  | 2018-05-07 14:49 | 71 | 1081 | 16 | 26 | 34 | 38 | 39 | 40 | 40 | 40 | 40 | 39 | 38 | 38 |  | 38 | 36 | 40 | 38 | 40 | -0.06 | Y | 30 | Y | 0 | [8 empty] | N | N | N | 100 | 0.55 | 59 | 101508 | 103360 | 1720 | 14700 | 9 | 1 |  | 2018-05-07 14:58 | 1579 | 108 |  | 29 |  | *STR#1 Edge heater 코일부 누수로 적용不-이상재등록 *전공정요청 L/D 잔강이월없음 *래들 오픈후 롱노즐 절손으로 나탕주입 이상재 ID:106.206 | [14 empty] | 96.08 | 100 | 0 | 0 | 0 |  | 410 |  | 선택 | 선택 | 0 | 0 | 0 |  | 410 |  | 선택 | 선택 | 선택 | 미정 | 미정 | 해제 | 미정 |  | 미정 | BT180180 | H
B45335 | 2018-05-07 | 2 | D | TUNDISH교체 | 1 | A | 20MNCRS5HM | 소입성보증강 | C1 | BM#2 | 1599 | 59 | 1656 | 1546 | 55 | 10800 |  | 1 | 0.34 | 20 |  | -2.03 | 1590 | 1658 | 0 | 8.55 | 0 | 30 | 7 | 61 | Y |  | 2018-05-07 15:06 | 84 | 1072 | -715 | -151 | 7 | 25 | 28 | 34 | 36 | 39 | 39 | 39 | 41 | 41 | 40 | 40 | 34 | 41 | 40 | 39 | -0.07 |  | 14.98 | Y | 0 |  | 2.85 | 2.85 | 2.17 |  |  |  | N | N | N | N | 150 | 0.49 | 60 | 92952 | 103970 | 30 | 16500 | 7 | 2 | 10 | 2018-05-07 15:12 | 1590 | 138 |  | 21 |  | *T/D플럭스 120./15KG *롱노즐 실리부 부착 *수소 10분 측정값 기준치 초과, 생관통보 | [14 empty] | 90.24 | 100 | 710 | 0 | 0 |  | 450 | 300 | 선택 | 선택 | 750 | 0 | 0 |  | 450 | 300 | 선택 | 선택 | 해제 | 미정 | 미정 | 미정 | 선택 |  | 미정 | RB110.00 | H
A45387 | 2018-05-07 | 1 | D |  | 7 | A | SHPG2 | 소입성보증강 | C | BM#1 | 1581 | 50 | 1605 | 1527 | 46 | 7600 |  | 3 | 0.27 | 17 |  | -1.35 | 1577 | 1605 | 0 | 14.98 |  | 18 | 3 | 89 | Y |  | 2018-05-07 15:48 | 69 | 1085 | 36 | 33 | 31 | 32 | 32 | 32 | 32 | 31 | 31 | 30 | 29 | 28 |  | 28 | 31 | 32 | 28 | 32 | -0.1 | Y | 40 | Y | -0.2 | [8 empty] | N | N | N | 150 | 0.54 | 59 | 101508 | 101940 | 3510 | 14900 | 9 | 1 |  | 2018-05-07 15:56 | 1577 | 105 |  | 31 |  | *STR#1 Edge heater 코일부 누수로 적용不-이상재등록 *전공정요청 L/D 잔강이월없음 *래들 오픈 후 롱노즐 절손으로 나탕주입 이상재 ID:101.201 *롱노즐 6회 사용후 중단부 절손으로 교체 | [14 empty] | 95.72 | 100 | 0 | 0 | 0 |  | 410 |  | 선택 | 선택 | 0 | 0 | 0 |  | 410 |  | 선택 | 선택 | 선택 | 미정 | 미정 | 해제 | 선택 | 6 | 미정 | BT180180 | H
B45336 | 2018-05-07 | 2 | D |  | 2 | A | 20MNCRS5HM | 소입성보증강 | C1 | BM#2 | 1596 | 49 | 1644 | 1565 | 46 | 9000 |  | 1 | 0.34 | 19 |  | -2.15 | 1583 | 1647 | 0 | 5.89 | 0 | 32 | 65 | 90 | Y |  | 2018-05-07 16:07 | 77 | 1086 | 38 | 40 | 38 | 39 | 39 | 38 | 37 | 36 | 34 | 33 | 33 | 31 | 29 | 29 | 36 | 39 | 29 | 38 | -0.25 | Y | 40.17 | Y | -0.4 | [7 empty] | N | N | N | N | 140 | 0.52 | 62 | 100698 | 105570 | 80 | 16700 | 7 | 2 |  | 2018-05-07 16:15 | 1583 | 128 |  | 23 | [16 empty] | 95.9 | 100 | 0 | 0 | 0 |  | 450 | 300 | 선택 | 선택 | 0 | 0 | 0 |  | 450 | 300 | 선택 | 선택 | 해제 | 미정 | 미정 | 미정 | 미정 |  | 미정 | RB110.00 | H
A45388 | 2018-05-07 | 1 | D | TUNDISH교체전 | 8 | A | SHPG2 | 소입성보증강 | C | BM#1 | 1596 | 46 | 1610 | 1559 | 37 | 6700 |  | 3 | 0.3 | 16 |  | -1.84 | 1571 | 1610 | 0 | 19.08 |  | 35 | 26 | 76 | Y |  | 2018-05-07 16:53 | 63 | 1086 | 27 | 31 | 33 | 35 | 35 | 35 | 34 | 33 | 32 | 32 | 31 | 30 |  | 30 | 32 | 35 | 30 | 35 | -0.13 | Y | 39.98 | Y | -0.2 | [8 empty] | N | N | N | 140 | 0.55 | 61 | 101508 | 109720 | 730 | 1500 | 9 | 1 |  | 2018-05-07 17:05 | 1571 | 104 |  | 26 |  | *STR#1 Edge heater 코일부 누수로 적용不-이상재등록 *전공정요청 L/D 잔강이월없음 | DA232B729F224224A6DADB6E98CE713E | 2D82733C80644755B5943E4B6C30C87F | D5F08FCDA84D4BBDB1DC3D9775143CB5 | [11 empty] | 91.9 | 100 | 0 | 2700 | 0 |  | 410 |  | 선택 | 선택 | 0 | 2900 | 0 |  | 410 |  | 선택 | 선택 | 선택 | 미정 | 미정 | 해제 | 미정 |  | 미정 | BT180180 | H
B45337 | 2018-05-07 | 2 | D |  | 3 | A | 20MNCRS5HM | 소입성보증강 | C1 | BM#2 | 1630 | 46 | 1635 | 1574 | 40 | 7700 |  | 1 | 0.3 | 18 |  | -2.54 | 1566 | 1638 | 0 | 2.19 | 0 | 20 | 18 | 88 | Y |  | 2018-05-07 17:06 | 60 | 1086 | 26 | 24 | 24 | 24 | 23 | 22 | 21 | 20 | 19 | 18 | 17 | 15 |  | 15 | 21 | 24 | 15 | 24 | -0.2 |  | 45 | Y | -0.4 | [7 empty] | N | N | N | N |  | 0.53 | 56 | 100698 | 97970 | 130 | 15500 | 7 | 2 | 30 | 2018-05-07 17:32 | 1566 | 130 |  | 28 | [16 empty] | 103.49 | 100 | 0 | 0 | 0 |  | 450 | 300 | 선택 | 선택 | 0 | 0 | 0 |  | 450 | 300 | 선택 | 선택 | 해제 | 미정 | 미정 | 미정 | 미정 |  | 미정 | RB110.00 | H
B45338 | 2018-05-07 | 2 | D |  | 4 | A | 20MNCRS5HM | 소입성보증강 | C1 | BM#2 | 1604 | 52 | 1634 | 1564 | 48 | 9000 |  | 1 | 0.31 | 18 |  | -2.35 | 1580 | 1646 | 0 | 3.18 | 0 | 5 | 44 | 68 | Y |  | 2018-05-07 18:13 | 74 | 1087 | 12 | 27 | 34 | 36 | 37 | 37 | 37 | 36 | 36 | 35 | 34 | 33 |  | 33 | 33 | 37 | 33 | 37 | -0.11 | Y | 35 | Y | -0.2 | [7 empty] | N | N | N | N | 120 | 0.52 | 59 | 100698 | 101660 | 1480 | 15800 | 7 | 2 | 10 | 2018-05-07 18:21 | 1580 | 129 |  | 20 | [16 empty] | 97.77 | 100 | 0 | 0 | 0 |  | 450 | 300 | 선택 | 선택 | 0 | 0 | 0 |  | 450 | 300 | 선택 | 선택 | 해제 | 미정 | 미정 | 미정 | 미정 |  | 미정 | RB110.00 | H
A45389 | 2018-05-07 | 1 | D | TUNDISH교체 | 1 | A | AE1055LS | 탄소강 | G-AE1055LS | BM#1 | 1587 | 41 | 1606 | 1541 | 38 | 5800 |  | 3 | 0.29 | 25 |  | -1.43 | 1564 | 1606 | 0 | 18.48 |  | 19 | 47 | 65 | Y |  | 2018-05-07 18:13 | 80 | 1089 | 24 | 21 | 271 | 26 | 29 | 29 | 29 | 29 | 28 | 28 | 26 |  |  | 26 | 53 | 271 | 26 | 29 | -6.13 |  | 40 | Y | -0.4 |  | 2.12 | 2.06 | [5 empty] | N | N | N | 230 | 0.47 | 61 | 84590 | 93650 | 7500 | 14800 | 1 | 2 |  | 2018-05-07 18:22 | 1564 | 119 |  | 34 |  | *T/Dflux 유15kg 용225kg *STR#1 Edge heater 코일부 누수로 적용不-이상재등록 *전공정작업지연,감속주입(정속유지강종) | [14 empty] | 83.63 | 100 | 1500 | 0 | 0 |  | 400 |  | 선택 | 해제 | 1500 | 0 | 0 |  | 400 |  | 선택 | 해제 | 해제 | 미정 | 미정 | 선택 | 선택 |  | 미정 | BT180180 | H
B45339 | 2018-05-07 | 2 | D |  | 5 | A | 20MNCRS5HM | 소입성보증강 | C1 | BM#2 | 1630 | 46 | 1635 | 1595 | 42 | 8200 |  | 1 | 0.32 | 18 |  | 0.17 | 1586 | 1591 | 0 | 2.75 | 0 | 30 | 8 | 50 | Y |  | 2018-05-07 19:12 | 80 | 1086 | 28 | 34 | 37 | 39 | 40 | 39 | 38 | 37 | 35 | 33 | 32 | 31 | 29 | 29 | 35 | 40 | 29 | 0 | -0.27 | Y | 40 | Y | -0.4 | [7 empty] | N | N | N | N | 110 | 0.52 | 63 | 100698 | 109160 | 20 | 14800 | 16 | 2 | 20 | 2018-05-07 19:14 | 1586 | 125 |  | 24 | [16 empty] | 93.24 | 100 | 0 | 0 | 0 |  | 450 | 300 | 선택 | 선택 | 0 | 0 | 0 |  | 450 | 300 | 선택 | 선택 | 해제 | 미정 | 미정 | 미정 | 해제 |  | 미정 | RB110.00 | H
A45390 | 2018-05-07 | 1 | D |  | 2 | A | AE1055LS | 탄소강 | G-AE1055LS | BM#1 | 1590 | 42 | 1596 | 1535 | 38 | 4800 |  | 3 | 0.29 | 25 |  | -1.48 | 1551 | 1596 | 0 | 19.28 |  | 16 | 56 | 74 | Y |  | 2018-05-07 19:12 | 67 | 1089 | 26 | 26 | 28 | 29 | 29 | 29 | 29 | 29 | 29 | 29 | 28 | 28 | 27 | 27 | 28 | 29 | 27 | 29 | -0.04 | Y | 45.02 | Y | -0.2 | [8 empty] | N | N | Y | 220 | 0.46 | 65 | 101508 | 96930 | 7050 | 15200 | 1 | 2 |  | 2018-05-07 19:21 | 1551 | 113 |  | 36 |  | *STR#1 Edge heater 코일부 누수로 적용不-이상재등록 *전공정작업지연,감속주입(정속유지강종) | [14 empty] | 97.09 | 100 | 0 | 0 | 0 |  | 400 |  | 선택 | 해제 | 0 | 0 | 0 |  | 400 |  | 선택 | 해제 | 해제 | 미정 | 미정 | 선택 | 미정 |  | 미정 | BT180180 | H
B45340 | 2018-05-07 | 2 | D |  | 6 | B | 20MNCRS5HM | 소입성보증강 | C1 | BM#2 | 1611 | 45 | 1635 | 1564 | 41 | 8300 |  | 1 | 0.32 | 18 |  | -2.04 | 1587 | 1643 | 0 | 3.29 | 0 | 32 | 66 | 46 | Y |  | 2018-05-07 20:23 | 81 | 1086 | 25 | 35 | 41 | 42 | 43 | 43 | 42 | 42 | 40 | 39 | 38 | 36 | 35 | 35 | 39 | 43 | 35 | 42 | -0.2 | Y | 39.93 | Y | -0.2 | [7 empty] | N | N | N | N | 100 | 0.52 | 62 | 100698 | 102760 | 370 | 13600 | 7 | 2 |  | 2018-05-07 20:32 | 1587 | 123 |  | 18 | [16 empty] | 97.77 | 100 | 0 | 0 | 0 |  | 450 | 300 | 선택 | 선택 | 0 | 0 | 0 |  | 450 | 300 | 선택 | 선택 | 해제 | 미정 | 미정 | 미정 | 미정 |  | 미정 | RB110.00 | H
A45391 | 2018-05-07 | 1 | D |  | 3 | A | AE1055LS | 탄소강 | G-AE1055LS | BM#1 | 1581 | 40 | 1578 | 1525 | 39 | 4900 |  | 3 | 0.27 | 26 |  | -1.3 | 1540 | 1578 | 0 | 18.4 |  | 18 | 4 | 72 | Y |  | 2018-05-07 20:25 | 56 | 1086 | 27 | 25 | 25 | 25 | 24 | 23 | 23 | 22 | 21 | 21 | 20 | 19 |  | 19 | 23 | 25 | 19 | 25 | -0.13 |  | 45 | Y | -0.2 | [8 empty] | N | N | Y | 210 | 0.46 | 60 | 135344 | 90070 | 7030 | 15660 | 1 | 2 |  | 2018-05-07 20:34 | 1540 | 117 |  | 30 |  | *STR#1 Edge heater 코일부 누수로 적용不-이상재등록 *전공정작업지연,감속주입(정속유지강종) *유사강종 연연주 혼탕부 성분 확인 ID:106~108.206~208 | [14 empty] | 139.39 | 100 | 0 | 0 | 0 |  | 400 |  | 해제 | 해제 | 0 | 0 | 0 |  | 400 |  | 선택 | 해제 | 해제 | 미정 | 미정 | 선택 | 미정 |  | 미정 | BT180180 | H
B45341 | 2018-05-07 | 2 | A |  | 7 | B | 20MNCRS5HM | 소입성보증강 | C1 | BM#2 | 1633 | 44 | 1644 | 1594 | 36 | 7200 |  | 1 | 0.31 | 18 |  | -2.65 | 1571 | 1641 | 0 | 2.35 | 0 | 20 | 19 | 55 | Y |  | 2018-05-07 21:17 | 65 | 1087 | 30 | 31 | 31 | 32 | 31 | 31 | 30 | 29 | 28 | 27 | 26 | 25 | 24 | 24 | 29 | 32 | 24 | 31 | -0.18 | Y | 45.03 | Y | -0.2 | [7 empty] | N | N | N | N | 150 | 0.52 | 61 | 116190 | 104820 | 1210 | 15500 | 7 | 2 |  | 2018-05-07 21:40 | 1571 | 127 |  | 28 | [16 empty] | 109.61 | 100 | 0 | 0 | 0 |  | 450 | 300 | 해제 | 선택 | 0 | 0 | 0 |  | 450 | 300 | 해제 | 선택 | 해제 | 미정 | 미정 | 미정 | 미정 |  | 미정 | RB110.00 | C
A45392 | 2018-05-07 | 1 | A |  | 4 | A | SP-AE1055LS | 탄소강 | P-AE1055LS | BM#1 | 1650 | 39 | 1586 | 1587 | 32 | 3000 |  | 3 | 0.29 | 25 |  | -1.37 | 1547 | 1586 | 0 | 15.73 |  | 35 | 27 | 85 | Y |  | 2018-05-07 21:19 | 63 | 1086 | 19 | 22 | 25 | 27 | 29 | 29 | 29 | 29 | 29 | 28 | 28 | 27 |  | 27 | 27 | 29 | 27 | 29 | -0.06 | Y | 34.98 | Y | -0.2 | [8 empty] | N | N | Y | 200 | 0.48 | 58 | 50754 | 91560 | 6990 | 17230 | 1 | 2 |  | 2018-05-07 21:33 | 1547 | 117 |  | 38 |  | *STR#1 Edge heater 코일부 누수로 적용不-이상재등록 *유사강종 연연주 혼탕부 성분 확인 ID:101.201 | [14 empty] | 51.5 | 100 | 0 | 0 | 0 |  | 400 |  | 해제 | 해제 | 0 | 0 | 0 |  | 400 |  | 선택 | 해제 | 해제 | 미정 | 미정 | 선택 | 미정 |  | 미정 | BT180180 | H
B45342 | 2018-05-07 | 2 | A | TUNDISH교체전 | 8 | A | 20MNCRS5HM | 소입성보증강 | C1 | BM#2 | 1616 | 45 | 1644 | 1567 | 40 | 8100 |  | 1 | 0.27 | 18 |  | -2.24 | 1584 | 1644 | 0 | 2.42 | 0 | 5 | 45 | 52 | Y |  | 2018-05-07 22:22 | 78 | 1086 | 21 | 29 | 35 | 38 | 38 | 39 | 38 | 37 | 36 | 34 | 33 | 31 |  | 31 | 34 | 39 | 31 | 38 | -0.27 | Y | 29.98 | Y | -0.4 | [8 empty] | N | N | N | 140 | 0.52 | 58 | 103560 | 99770 | 130 | 2200 | 7 | 2 |  | 2018-05-07 22:46 | 1584 | 129 |  | 27 |  |  | BA19A21B70034F2784E67EE87686F369 | 5772E9749F9F40CFB226C1413962C2DC | 48CBBFC42C3B45DAAFE46D493F5B4037 | [11 empty] | 103.66 | 100 | 0 | 2526 | 0 |  | 450 | 300 | 선택 | 선택 | 0 | 2688 | 0 |  | 450 | 300 | 선택 | 선택 | 해제 | 미정 | 미정 | 미정 | 미정 |  | 미정 | RB110.00 | C
A45393 | 2018-05-07 | 1 | A |  | 5 | A | SP-AE1055LS | 탄소강 | P-AE1055LS | BM#1 | 1608 | 40 | 1607 | 1540 | 29 | 4900 |  | 3 | 0.3 | 25 |  | -1.76 | 1548 | 1599 | 0 | 18.57 |  | 19 | 48 | 50 | Y |  | 2018-05-07 22:34 | 64 | 1087 | 27 | 28 | 29 | 31 | 32 | 31 | 31 | 31 | 30 | 30 | 29 | 29 | 29 | 29 | 30 | 32 | 29 | 31 | -0.04 | Y | 40 | Y | 0 | [8 empty] | N | N | Y | 190 | 0.48 | 64 | 84590 | 98370 | 7050 | 16570 | 1 | 2 |  | 2018-05-07 22:43 | 1548 | 99 |  | 22 |  | *STR#1 Edge heater 코일부 누수로 적용不-이상재등록 *자동:1516℃ 수동:1513℃ *Sample채취 ID:103.203 | [14 empty] | 80.29 | 100 | 0 | 0 | 300 |  | 400 |  | 해제 | 해제 | 0 | 0 | 300 |  | 400 |  | 선택 | 해제 | 해제 | 미정 | 미정 | 선택 | 미정 |  | 미정 | BT180180 | H
A45394 | 2018-05-07 | 1 | A |  | 6 | A | SP-AE1055LS | 탄소강 | P-AE1055LS | BM#1 | 1595 | 41 | 1587 | 1531 | 29 | 4900 |  | 3 | 0.29 | 26 |  | -1.26 | 1551 | 1588 | 0 | 17.27 |  | 16 | 57 | 59 | Y |  | 2018-05-07 23:34 | 67 | 1094 | 28 | 30 | 32 | 34 | 34 | 34 | 33 | 33 | 33 | 33 | 32 | 32 | 33 | 33 | 32 | 34 | 32 | 34 | -0.05 | Y | 40.02 | Y | 0.2 | [8 empty] | N | N | Y | 180 | 0.48 | 62 | 101508 | 98810 | 7060 | 15150 | 1 | 2 |  | 2018-05-07 23:44 | 1551 | 102 |  | 28 |  | *STR#1 Edge heater 코일부 누수로 적용不-이상재등록 | [14 empty] | 95.94 | 100 | 0 | 0 | 0 |  | 400 |  | 해제 | 해제 | 0 | 0 | 0 |  | 400 |  | 선택 | 해제 | 해제 | 미정 | 미정 | 선택 | 미정 |  | 미정 | BT180180 | H
B45343 | 2018-05-07 | 2 | A | TUNDISH교체 | 1 | A | SM48CM1 | 탄소강 | SM48CM1 | BM#2 | 1574 | 51 | 1654 | 1544 | 44 | 8100 |  | 1 | 0.34 | 20 |  | -2.17 | 1575 | 1652 | 7.76 | 0 | 0 | 30 | 9 | 48 | Y |  | 2018-05-07 23:35 | 88 | 1086 | -296 | -158 | 33 | 33 | 31 | 25 | 26 | 32 | 35 | 36 | 38 | 38 | 39 | 40 | 35 | 40 | 40 | 39 | 0 |  |  | Y | 0.2 |  | 2.85 | 2.79 | 1.63 |  |  |  | Y | N | N | M | 190 | 0.46 | 64 | 103516 | 100000 | 2620 | 15900 | 2 | 1 |  | 2018-05-07 23:37 | 1581 | 152 |  | 38 |  | *턴디쉬 플럭스 120KG/15KG *슬리브 롱노즐 사용 *수소10분 측정값 3PPM 초과로 재측정실시. *수소기준초과(10분)이상재등록 | [14 empty] | 100.16 | 100 | 700 | 0 | 0 |  | 650 | 600 | 선택 | 해제 | 700 | 0 | 0 |  | 650 | 600 | 선택 | 해제 | 해제 | 미정 | 미정 | 미정 | 미정 |  | 미정 | RB300.00 | C
A45395 | 2018-05-07 | 1 | A |  | 7 | A | SP-AE1055LS | 탄소강 | P-AE1055LS | BM#1 | 1570 | 41 | 1583 | 1532 | 29 | 4700 |  | 3 | 0.3 | 26 |  | -1.31 | 1545 | 1583 | 0 | 21.77 |  | 18 | 5 | 69 | Y |  | 2018-05-08 00:49 | 61 | 1119 | 30 | 31 | 31 | 30 | 30 | 29 | 29 | 28 | 28 | 27 | 26 | 26 | 26 | 26 | 29 | 31 | 26 | 30 | -0.1 |  | 49.98 | Y | 0 | [8 empty] | N | N | Y | 230 | 0.48 | 62 | 101508 | 98930 | 7010 | 16160 | 1 | 2 |  | 2018-05-08 00:59 | 1545 | 101 |  | 19 |  | *STR#1 Edge heater 코일부 누수로 적용不-이상재등록 | [14 empty] | 95.85 | 100 | 0 | 0 | 0 |  | 400 |  | 해제 | 해제 | 0 | 0 | 0 |  | 400 |  | 선택 | 해제 | 해제 | 미정 | 미정 | 선택 | 미정 |  | 미정 | BT180180 | H
B45344 | 2018-05-07 | 2 | A |  | 2 | A | SM48CM1 | 탄소강 | SM48CM1 | BM#2 | 1577 | 42 | 1656 | 1527 | 39 | 7600 |  | 1 | 0.28 | 18 |  | -1.86 | 1549 | 1598 | 1.39 | 0 | 0 | 32 | 67 | 51 | Y |  | 2018-05-08 00:59 | 62 | 1122 | 38 | 33 | 31 | 30 | 29 | 27 | 26 | 25 | 24 | 24 | 23 | 22 | 22 | 21 | 27 | 31 | 21 | 0 | -0.18 |  | 54.98 | Y | -0.2 |  |  |  | 1.55 |  |  |  | Y | Y | Y | Y | 180 | 0.47 | 69 | 103516 | 107600 | 100 | 16500 | 2 | 1 |  | 2018-05-08 01:03 | 1549 | 140 |  | 20 | [16 empty] | 96.12 | 100 | 0 | 0 | 0 |  | 650 | 600 | 선택 | 해제 | 0 | 0 | 0 |  | 650 | 600 | 선택 | 해제 | 해제 | 미정 | 미정 | 미정 | 미정 |  | 미정 | RB300.00 | C
A45396 | 2018-05-07 | 1 | A |  | 8 | A | SP-AE1055LS | 탄소강 | P-AE1055LS | BM#1 | 1593 | 40 | 1594 | 1537 | 28 | 4400 |  | 3 | 0.31 | 27 |  | -1.6 | 1546 | 1594 | 0 | 23.42 |  | 20 | 20 | 94 | Y |  | 2018-05-08 01:54 | 62 | 1126 | 25 | 29 | 31 | 32 | 32 | 32 | 31 | 30 | 30 | 29 | 29 | 28 | 28 | 28 | 30 | 32 | 28 | 32 | -0.09 | Y | 45 | Y | 0 | [8 empty] | N | N | Y | 220 | 0.48 | 62 | 101508 | 98760 | 7110 | 17040 | 1 | 2 |  | 2018-05-08 02:03 | 1546 | 100 |  | 19 |  | *STR#1 Edge heater 코일부 누수로 적용不-이상재등록 | [14 empty] | 95.99 | 0 | 0 | 0 | 0 |  | 400 |  | 해제 | 해제 | 0 | 0 | 0 |  | 400 |  | 선택 | 해제 | 해제 | 미정 | 미정 | 선택 | 미정 |  | 미정 | BT180180 | C
B45345 | 2018-05-07 | 2 | A |  | 3 | A | SM48CM1 | 탄소강 | SM48CM1 | BM#2 | 1591 | 59 | 1647 | 1516 | 35 | 6500 |  | 1 | 0.32 | 18 |  | -2.7 | 1562 | 1638 | 3.05 | 0 | 0 | 35 | 28 | 51 | Y |  | 2018-05-08 02:00 | 75 | 1124 | 19 | 25 | 30 | 32 | 32 | 32 | 31 | 30 | 29 | 27 | 26 |  |  | 26 | 29 | 32 | 26 | 32 | -0.17 | Y | 35.02 | Y | -0.2 |  |  |  | 1 |  |  |  | Y | Y | Y | Y | 170 | 0.47 | 52 | 88728 | 82630 | 120 | 16700 | 2 | 1 |  | 2018-05-08 02:08 | 1562 | 150 |  | 32 | [16 empty] | 107.22 | 100 | 0 | 0 | 0 |  | 650 | 600 | 선택 | 해제 | 0 | 0 | 0 |  | 650 | 600 | 선택 | 해제 | 해제 | 미정 | 미정 | 미정 | 미정 |  | 미정 | RB300.00 | H
A45397 | 2018-05-07 | 1 | A |  | 9 | A | SP-AE1055LS | 탄소강 | P-AE1055LS | BM#1 | 1575 | 41 | 1601 | 1538 | 30 | 5000 |  | 3 | 0.3 | 29 |  | -1.29 | 1550 | 1592 | 0 | 24.21 |  | 19 | 49 | 73 | Y |  | 2018-05-08 02:57 | 66 | 1130 | 26 | 29 | 31 | 32 | 32 | 32 | 32 | 31 | 31 | 30 | 30 | 29 | 29 | 29 | 30 | 32 | 29 | 32 | -0.06 | Y | 45 | Y | 0 | [8 empty] | N | N | Y | 210 | 0.48 | 63 | 101508 | 99370 | 7030 | 16030 | 1 | 2 |  | 2018-05-08 03:14 | 1550 | 108 |  | 21 |  | *STR#1 Edge heater 코일부 누수로 적용不-이상재등록 | [14 empty] | 95.76 | 100 | 0 | 0 | 0 |  | 400 |  | 해제 | 해제 | 0 | 0 | 0 |  | 400 |  | 선택 | 해제 | 해제 | 미정 | 미정 | 선택 | 미정 |  | 미정 | BT180180 | C
B45346 | 2018-05-07 | 2 | A |  | 4 | A | SM48CM1 | 탄소강 | SM48CM1 | BM#2 | 1584 | 45 | 1635 | 1524 | 39 | 7400 |  | 1 | 0.3 | 18 |  | -2.28 | 1555 | 1627 | 1.89 | 0 | 0 | 5 | 46 | 71 | Y |  | 2018-05-08 03:00 | 68 | 1126 | 22 | 28 | 30 | 31 | 35 | 35 | 35 | 34 | 34 | 34 | 32 | 31 | 30 | 27 | 30 | 35 | 27 | 35 | -0.2 | Y | 40.38 | Y | 0 |  |  |  | 1.15 |  |  |  | Y | Y | Y | Y | 160 | 0.47 | 63 | 103516 | 98170 | 50 | 16000 | 2 | 1 |  | 2018-05-08 03:01 | 1570 | 131 |  | 28 | 15 | [15 empty] | 105.63 | 100 | 0 | 0 | 0 |  | 650 | 600 | 선택 | 해제 | 0 | 0 | 0 |  | 650 | 600 | 선택 | 해제 | 해제 | 미정 | 미정 | 미정 | 미정 |  | 미정 | RB300.00 | C
A45398 | 2018-05-07 | 1 | A |  | 10 | A | SP-AE1055LS | 탄소강 | P-AE1055LS | BM#1 | 1560 | 41 | 1603 | 1545 | 33 | 5400 |  | 3 | 0.3 | 26 |  | -1.59 | 1556 | 1603 | 0 | 22.06 |  | 16 | 58 | 70 | Y |  | 2018-05-08 03:54 | 72 | 1119 | 28 | 30 | 33 | 34 | 35 | 36 | 35 | 35 | 35 | 34 | 34 | 34 |  | 34 | 34 | 36 | 34 | 35 | -0.03 | Y | 29.98 | Y | 0 | [8 empty] | N | N | Y | 200 | 0.48 | 58 | 84590 | 93440 | 7110 | 15540 | 1 | 2 |  | 2018-05-08 04:03 | 1556 | 116 |  | 30 |  | *STR#1 Edge heater 코일부 누수로 적용不-이상재등록 | [14 empty] | 84.21 | 100 | 0 | 0 | 0 |  | 400 |  | 해제 | 해제 | 0 | 0 | 0 |  | 400 |  | 선택 | 해제 | 해제 | 미정 | 미정 | 선택 | 미정 |  | 미정 | BT180180 | C
B45347 | 2018-05-07 | 2 | A |  | 5 | A | SM48CM1 | 탄소강 | SM48CM1 | BM#2 | 1558 | 46 | 1636 | 1545 | 34 | 6400 |  | 1 | 0.31 | 18 |  | -2.27 | 1555 | 1625 | 1.52 | 0 | 0 | 30 | 10 | 49 | Y |  | 2018-05-08 03:53 | 68 | 1130 | 23 | 33 | 33 | 36 | 39 | 40 | 40 | 40 | 39 | 39 | 38 | 37 | 35 | 32 | 36 | 40 | 32 | 40 | -0.18 | Y | 44.98 | Y | -0.4 |  |  |  | 1.17 |  |  |  | Y | Y | Y | Y | 150 | 0.47 | 66 | 103516 | 103420 | 2460 | 15600 | 2 | 1 |  | 2018-05-08 03:59 | 1569 | 133 |  | 41 | [16 empty] | 97.79 | 100 | 0 | 0 | 0 |  | 650 | 600 | 선택 | 해제 | 0 | 0 | 0 |  | 650 | 600 | 선택 | 해제 | 해제 | 미정 | 미정 | 미정 | 미정 |  | 미정 | RB300.00 | H
A45399 | 2018-05-07 | 1 | B |  | 11 | A | SP-AE1055LS | 탄소강 | P-AE1055LS | BM#1 | 1574 | 44 | 1587 | 1540 | 28 | 4600 |  | 3 | 0.3 | 25 |  | -1.18 | 1553 | 1587 | 0 | 18.89 |  | 18 | 6 | 65 | Y |  | 2018-05-08 04:55 | 69 | 1141 | 33 | 34 | 34 | 34 | 35 | 34 | 34 | 33 | 33 | 32 | 32 | 31 | 31 | 31 | 33 | 35 | 31 | 34 | -0.1 | Y | 40.03 | Y | 0 | [8 empty] | N | N | Y | 190 | 0.48 | 63 | 101508 | 95340 | 6910 | 14100 | 1 | 2 |  | 2018-05-08 05:02 | 1553 | 116 |  | 32 |  | *STR#1 Edge heater 코일부 누수로 적용不-이상재등록 | [14 empty] | 99.27 | 100 | 0 | 0 | 0 |  | 400 |  | 해제 | 해제 | 0 | 0 | 0 |  | 400 |  | 선택 | 해제 | 해제 | 미정 | 미정 | 선택 | 미정 |  | 미정 | BT180180 | C
B45348 | 2018-05-07 | 2 | B |  | 6 | A | SM48CM1 | 탄소강 | SM48CM1 | BM#2 | 1588 | 44 | 1636 | 1554 | 30 | 5900 |  | 1 | 0.31 | 18 |  | -2.04 | 1552 | 1613 | 2.45 | 0 | 0 | 32 | 68 | 29 | Y |  | 2018-05-08 05:03 | 65 | 1133 | 29 | 32 | 34 | 36 | 37 | 37 | 37 | 36 | 35 | 35 | 33 | 32 | 30 | 30 | 34 | 37 | 30 | 37 | -0.17 | Y | 40 | Y | -0.4 |  |  |  | 1.12 |  |  |  | Y | Y | Y | Y | 190 | 0.47 | 63 | 96122 | 98660 | 870 | 15300 | 2 | 1 | 10 | 2018-05-08 05:13 | 1563 | 137 |  | 41 |  | * STR#2 W#5번 HIGT TORQUE 발생으로 S/R 미적용. | [14 empty] | 96.61 | 100 | 0 | 0 | 0 |  | 650 | 600 | 선택 | 해제 | 0 | 0 | 0 |  | 650 | 600 | 선택 | 해제 | 해제 | 미정 | 미정 | 미정 | 미정 |  | 미정 | RB300.00 | H
A45400 | 2018-05-07 | 1 | B |  | 12 | A | SP-AE1055LS | 탄소강 | P-AE1055LS | BM#1 | 1569 | 41 | 1607 | 1551 | 29 | 4900 |  | 3 | 0.35 | 27 |  | -1.22 | 1561 | 1598 | 0 | 21.89 |  | 20 | 21 | 48 | Y |  | 2018-05-08 05:51 | 77 | 1132 | 29 | 35 | 36 | 39 | 40 | 40 | 40 | 40 | 40 | 39 | 39 | 38 | 38 | 38 | 38 | 40 | 38 | 40 | -0.05 | Y | 40.02 | Y | 0 | [8 empty] | N | N | Y | 180 | 0.48 | 60 | 84590 | 97060 | 6990 | 15200 | 1 | 2 |  | 2018-05-08 06:14 | 1561 | 121 |  | 39 |  | *STR#1 Edge heater 코일부 누수로 적용不-이상재등록 | [14 empty] | 81.3 | 100 | 0 | 0 | 0 |  | 400 |  | 해제 | 해제 | 0 | 0 | 0 |  | 400 |  | 선택 | 해제 | 해제 | 미정 | 미정 | 미정 | 미정 |  | 미정 | BT180180 | C
B45349 | 2018-05-07 | 2 | B |  | 7 | A | SM48CM1 | 탄소강 | SM48CM1 | BM#2 | 1581 | 39 | 1636 | 1546 | 34 | 6200 |  | 1 | 0.3 | 19 |  | 0 | 1563 | 1616 | 1.57 | 0 | 0 | 35 | 29 | 50 | Y |  | 2018-05-08 06:03 | 76 | 1136 | 26 | 31 | 31 | 33 | 35 | 35 | 35 | 35 | 34 | 33 | 33 | 32 | 31 | 26 | 32 | 35 | 26 | 35 | -0.18 | Y | 50.25 | Y | -0.2 |  |  |  | 0.9 |  |  |  | Y | Y | Y | Y | 180 | 0.47 | 65 | 96122 | 101850 | 90 | 13200 | 2 | 1 | 20 | 2018-05-08 06:14 | 1563 | 138 |  | 47 |  | * STR#2 W#5번 HIGT TORQUE 발생으로 S/R 미적용. * 후 HEAT L/D 강제개공 ID: 307,406 | [14 empty] | 94.65 | 100 | 0 | 0 | 0 |  | 650 | 600 | 선택 | 해제 | 0 | 0 | 0 |  | 650 | 600 | 선택 | 해제 | 해제 | 미정 | 미정 | 미정 | 미정 |  | 미정 | RB300.00 | H
A45401 | 2018-05-07 | 1 | B | 연주종료 | 13 | A | SP-AE1055LS | 탄소강 | P-AE1055LS | BM#1 | 1593 | 40 | 1602 | 1575 | 31 | 4600 |  | 3 | 0.3 | 25 |  | -1.07 | 1559 | 1590 | 0 | 19.09 |  | 19 | 50 | 44 | Y |  | 2018-05-08 06:59 | 75 | 1122 | 36 | 36 | 36 | 37 | 37 | 37 | 37 | 36 | 36 | 36 | 36 | 35 |  | 35 | 36 | 37 | 35 | 37 | -0.04 | Y | 40.02 | Y | -0.2 | [8 empty] | N | N | M | 230 | 0.48 | 63 | 104141 | 100840 | 7010 | 2000 | 1 | 2 |  | 2018-05-08 07:08 | 1559 | 118 |  | 34 |  | *STR#1 Edge heater 코일부 누수로 적용不-이상재등록 *연주종료 08:55 | F2B9D15C260647A7A9906F9162B3C0EA | 070C7CDB6F8D4205BAE0B3B25462E3F5 | 9C176B26566A48058DC06C1F1AB6905E |  |  | FAF1CA206DEE497A9912BA1A66058958 |  |  |  | 169A14A885CD4D94BCC79852612401F4 |  |  |  |  | 96.56 | 100 | 0 | 3900 | 0 |  | 400 |  | 해제 | 해제 | 0 | 3500 | 0 |  | 400 |  | 선택 | 해제 | 해제 | 미정 | 미정 | 선택 | 미정 |  | 미정 | BT180180 | C
B45350 | 2018-05-07 | 2 | B |  | 8 | A | SM48CM1 | 탄소강 | SM48CM1 | BM#2 | 1635 | 43 | 1635 | 1594 | 28 | 4700 |  | 1 | 0.3 | 19 |  | -2.21 | 1562 | 1624 | 1.94 | 0 | 0 | 5 | 47 | 47 | N | 1 | 2018-05-08 07:05 | 75 | 1119 | 21 | 25 | 27 | 28 | 28 | 28 | 26 | 26 | 25 | 23 | 21 |  |  | 21 | 25 | 28 | 21 | 28 | -0.2 | Y | 35 | Y | -0.4 |  |  |  | 0.86 |  |  |  | Y | Y | Y | Y | 170 | 0.47 | 54 | 96122 | 87040 | 2260 | 14600 | 2 | 1 | 30 | 2018-05-08 07:05 | 1562 | 142 |  | 56 |  | * STR#2 W#5번 HIGT TORQUE 발생으로 S/R 미적용. | [14 empty] | 107.7 | 100 | 0 | 0 | 0 |  | 650 | 600 | 선택 | 해제 | 0 | 0 | 0 |  | 650 | 600 | 선택 | 해제 | 해제 | 미정 | 미정 | 미정 | 미정 |  | 미정 | RB300.00 | H
A45402 | 2018-05-08 | 1 | B |  | 9 | A | SM48CM1 | 탄소강 | SM48CM1 | BM#2 | 1590 | 43 | 1613 | 1547 | 31 | 5600 |  | 3 | 0.34 | 19 |  | -1.14 | 1563 | 1588 | 16.71 | 0 |  | 16 | 59 | 52 | Y |  | 2018-05-08 08:15 | 76 | 1078 | 15 | 24 | 28 | 31 | 33 | 33 | 34 | 34 | 33 | 33 | 33 | 32 | 32 | 32 | 30 | 34 | 32 | 33 | -0.02 | Y | 30 | Y | 0 |  |  |  | 2.69 |  |  |  | Y | Y | Y | Y | 160 | 0.47 | 64 | 96122 | 101090 | 430 | 15100 | 2 | 1 | 50 | 2018-05-08 08:30 | 1563 | 146 |  | 44 |  | * STR#2 W#5번 HIGT TORQUE 발생으로 S/R 미적용. | [14 empty] | 94.75 | 100 | 0 | 0 | 0 |  | 650 | 600 | 선택 | 해제 | 0 | 0 | 0 |  | 650 | 600 | 선택 | 해제 | 해제 | 미정 | 미정 | 미정 | 미정 |  | 미정 | RB300.00 | H
A45403 | 2018-05-08 | 1 | B |  | 10 | A | SM48CM1 | 탄소강 | SM48CM1 | BM#2 | 1605 | 52 | 1606 | 1560 | 36 | 6300 |  | 1 | 0.3 | 19 |  | -1.98 | 1564 | 1612 | 1.61 | 0 | 0 | 18 | 7 | 56 | Y |  | 2018-05-08 09:18 | 77 | 1080 | 29 | 30 | 32 | 33 | 33 | 32 | 32 | 31 | 30 | 28 | 27 | 26 | 24 | 24 | 30 | 33 | 24 | 32 | -0.2 | Y | 44.33 | Y | -0.4 |  |  |  | 0.98 |  |  |  | Y | Y | Y | Y | 150 | 0.47 | 64 | 96122 | 100410 | 500 | 14200 | 2 | 1 | 10 | 2018-05-08 09:40 | 1564 | 148 |  | 48 | [16 empty] | 95.36 | 100 | 0 | 0 | 0 |  | 650 | 600 | 선택 | 해제 | 0 | 0 | 0 |  | 650 | 600 | 선택 | 해제 | 해제 | 미정 | 미정 | 미정 | 미정 |  | 미정 | RB300.00 | C
A45404 | 2018-05-08 | 1 | B |  | 11 | A | SM48CM1 | 탄소강 | SM48CM1 | BM#2 | 1629 | 72 | 1599 | 1569 | 32 | 6200 |  | 3 | 0.31 | 18 |  | -1.69 | 1554 | 1591 | 14.55 | 0 |  | 20 | 22 | 61 | Y |  | 2018-05-08 10:44 | 67 | 1085 | 20 | 28 | 32 | 35 | 36 | 37 | 37 | 37 | 36 | 36 | 35 | 35 | 34 | 34 | 34 | 37 | 34 | 37 | -0.08 | Y | 35 | Y | -0.2 |  |  |  | 0.76 |  |  |  | Y | Y | Y | Y | 190 | 0.47 | 64 | 96122 | 99920 | 2000 | 14200 | 2 | 1 | 20 | 2018-05-08 10:58 | 1554 | 144 |  | 30 | [16 empty] | 94.38 | 100 | 0 | 0 | 0 |  | 650 | 600 | 선택 | 해제 | 0 | 0 | 0 |  | 650 | 600 | 선택 | 해제 | 해제 | 미정 | 미정 | 미정 | 미정 |  | 미정 | RB300.00 | C
A45405 | 2018-05-08 | 1 | B |  | 12 | A | SM48CM1 | 탄소강 | SM48CM1 | BM#2 | 1558 | 41 | 1600 | 1517 | 35 | 6000 |  | 3 | 0.31 | 18 |  | -1.66 | 1548 | 1584 | 14.13 | 0 |  | 19 | 51 | 86 | Y |  | 2018-05-08 11:52 | 61 | 1083 | 30 | 28 | 26 | 25 | 25 | 24 | 23 | 23 | 22 | 20 | 19 | 19 |  | 19 | 24 | 26 | 19 | 0 | -0.16 |  | 45 | Y | 0 |  |  |  | 0.84 |  |  |  | Y | Y | Y | Y | 180 | 0.47 | 60 | 96122 | 95530 | 150 | 16200 | 2 | 1 | 30 | 2018-05-08 12:07 | 1548 | 106 |  | 30 | [16 empty] | 100.6 | 100 | 0 | 0 | 0 |  | 650 | 600 | 선택 | 해제 | 0 | 0 | 0 |  | 650 | 600 | 선택 | 해제 | 해제 | 미정 | 미정 | 미정 | 미정 |  | 미정 | RB300.00 | C
A45406 | 2018-05-08 | 1 | D |  | 13 | A | SM48CM1 | 탄소강 | SM48CM1 | BM#2 | 1576 | 52 | 1600 | 1535 | 39 | 6400 |  | 3 | 0.29 | 18 |  | -2.16 | 1542 | 1589 | 12.87 | 0 |  | 35 | 30 | 199 | Y |  | 2018-05-08 13:06 | 55 | 1086 | 17 | 20 | 23 | 25 | 25 | 25 | 24 | 23 | 22 | 22 | 21 | 20 | 20 | 20 | 22 | 25 | 20 | 25 | -0.11 | Y | 45.02 | Y | 0 |  |  |  | 0.93 |  |  |  | Y | Y | Y | Y | 170 | 0.47 | 63 | 96122 | 98730 | 50 | 14700 | 2 | 1 | 40 | 2018-05-08 13:13 | 1542 | 110 |  | 18 | [16 empty] | 98.08 | 100 | 0 | 0 | 0 |  | 650 | 600 | 선택 | 해제 | 0 | 0 | 0 |  | 650 | 600 | 선택 | 해제 | 해제 | 미정 | 미정 | 미정 | 미정 |  | 미정 | RB300.00 | C
A45407 | 2018-05-08 | 1 | D | 연주종료 | 14 | A | SM48CM1 | 탄소강 | SM48CM1 | BM#2 | 1572 | 39 | 1601 | 1524 | 29 | 5100 |  | 3 | 0.28 | 18 |  | -1.94 | 1559 | 1601 | 11.68 | 0 |  | 18 | 8 | 72 | Y |  | 2018-05-08 13:44 | 72 | 1088 | 21 | 25 | 27 | 29 | 29 | 30 | 29 | 28 | 28 | 28 | 28 | 27 |  | 27 | 27 | 30 | 27 | 29 | -0.05 | Y | 27.33 | Y | -0.2 |  |  |  | 0.76 |  |  |  | Y | Y | Y | M | 160 | 0.47 | 61 | 102791 | 96540 | 2910 | 2000 | 2 | 1 | 10 | 2018-05-08 14:23 | 1559 | 112 |  | 48 |  | * 연주종료(전기로#1기보수):15시50분 | 8A88143310234A2388F259453BF8569A | 4F6434AE248741A3A16740587E0CEA6E | FAE896E308C24545A5D97814EA2E9EB1 |  |  | 5C51DB92790C4F5A853B7596E858974E |  |  |  | 166476581F074E87A7CCB3BBDD058BFF |  |  |  |  | 103.36 | 100 | 0 | 2820 | 0 |  | 650 | 600 | 선택 | 해제 | 0 | 2850 | 0 |  | 650 | 600 | 선택 | 해제 | 해제 | 미정 | 미정 | 미정 | 미정 |  | 미정 | RB300.00 | C
A45409 | 2018-05-08 | 1 | D | 연주시작 | 1 | A | SCM440 | 합금강 | D | BM#2 | 1592 | 53 | 1633 | 1543 | 47 | 7700 |  | 3 | 0.32 | 20 |  | -1.93 | 1587 | 1633 | 0 | 18.26 |  | 35 | 31 | 157 | Y |  | 2018-05-08 18:39 | 91 | 1086 | 29 | 28 | 27 | 31 | 34 | 36 | 38 | 39 | 39 | 39 | 39 | 39 | 39 | 39 | 36 | 39 | 39 | 39 | 0 |  | 24.98 | Y | 0 |  | 2.14 | 2.14 |  |  |  |  | N | N | N | N | 150 | 0.48 | 62 | 94765 | 104270 | 1250 | 14900 | 6 | 2 | 10 | 2018-05-08 18:54 | 1583 | 107 |  | 27 |  | * T/D FLUX 용탕부: 120 KG / 유탕부: 15KG 투입 | 8B0D9ECDBA4642C5931AE93C5E48E2A6 | A005E77623CC40D898A3495899F719CA | [12 empty] | 91.03 | 100 | 1020 | 0 | 0 |  | 650 | 400 | 선택 | 해제 | 1050 | 0 | 0 |  | 650 | 400 | 선택 | 해제 | 해제 | 미정 | 미정 | 미정 | 미정 |  | 미정 | RB130.00 | C
A45410 | 2018-05-08 | 1 | D |  | 2 | A | SCM440 | 합금강 | D | BM#2 | 1608 | 49 | 1587 | 1523 | 43 | 7000 |  | 3 | 0.29 | 15 |  | -2.04 | 1549 | 1587 | 0 | 11.92 |  | 19 | 52 | 283 | Y |  | 2018-05-08 19:38 | 53 | 1086 | 38 | 28 | 19 | 14 | 11 | 9 | 7 | [6 empty] | 7 | 18 | 19 | 7 | 0 | -0.6 |  | 20 | Y | -0.4 |  |  |  | 1.11 |  |  |  | Y | N | N | Y | 140 | 0.49 | 33 | 121757 | 54540 | 50570 | 14400 | 6 | 2 | 20 | 2018-05-08 19:42 | 1549 | 110 |  | 32 |  | * T/D 온도 낮아 래들조기교체로 50톤내림. * 유사강종 연연주 혼탕부 ID:306~308/405~407이상재등록 | [14 empty] | 115.9 | 100 | 0 | 0 | 0 |  | 650 | 400 | 선택 | 해제 | 0 | 0 | 0 |  | 650 | 400 | 선택 | 해제 | 해제 | 미정 | 미정 | 미정 | 미정 |  | 미정 | RB170.00 | C
A45411 | 2018-05-08 | 1 | D |  | 3 | B | AE4140Q | 합금강 | D4 | BM#2 | 1582 | 43 | 1601 | 1523 | 43 | 6200 |  | 3 | 0.33 | 18 |  | -2.17 | 1554 | 1601 | 9.36 | 0 |  | 18 | 9 | 217 | Y |  | 2018-05-08 20:37 | 60 | 1086 | 6 | 15 | 19 | 21 | 22 | 22 | 20 | 20 | 19 | 18 | 18 | 17 |  | 17 | 18 | 22 | 17 | 0 | -0.14 | Y | 35 | Y | -0.2 |  |  |  | 0.89 |  |  |  | N | N | N | Y | 130 | 0.49 | 60 | 39925 | 94450 | 3460 | 14000 | 6 | 2 | 30 | 2018-05-08 20:38 | 1554 | 82 |  | 8 |  | * 유사강종 연연주 혼탕부 ID:301/401 이상재등록 | [14 empty] | 40.82 | 100 | 0 | 0 | 0 |  | 650 | 1100 | 선택 | 선택 | 0 | 0 | 0 |  | 650 | 1100 | 선택 | 선택 | 선택 | 미정 | 미정 | 미정 | 미정 |  | 미정 | RB240.00 | C
A45412 | 2018-05-08 | 1 | A |  | 4 | A | AE4140Q | 합금강 | D4 | BM#2 | 1604 | 41 | 1609 | 1533 | 40 | 5600 |  | 3 | 0.33 | 20 |  | -1.85 | 1566 | 1609 | 10.87 | 0 |  | 20 | 24 | 81 | Y |  | 2018-05-08 21:33 | 72 | 1086 | 15 | 24 | 29 | 32 | 33 | 34 | 34 | 32 | 32 | 32 | 31 | 30 | 31 | 31 | 30 | 34 | 30 | 32 | -0.02 | Y | 30.02 | Y | 0.2 |  |  |  | 0.94 |  |  |  |  | N | N | Y | 120 | 0.47 | 61 | 95987 | 95480 | 2220 | 13400 | 6 | 2 |  | 2018-05-08 21:38 | 1566 | 85 |  | 15 | [16 empty] | 98.35 | 100 | 0 | 0 | 0 |  | 650 | 1100 | 선택 | 선택 | 0 | 0 | 0 |  | 650 | 1100 | 선택 | 선택 | 선택 | 미정 | 미정 | 미정 | 미정 |  | 미정 | RB200.00 | C
A45413 | 2018-05-08 | 1 | A |  | 5 | A | AE4140Q | 합금강 | D4 | BM#2 | 1607 | 43 | 1593 | 1508 | 34 | 5800 |  | 3 | 0.33 | 18 |  | -1.31 | 1555 | 1584 | 12.06 | 0 |  | 35 | 32 | 52 | Y |  | 2018-05-08 22:28 | 61 | 1086 | 27 | 27 | 27 | 27 | 27 | 26 | 26 | 25 | 24 | 24 | 24 | 23 | 22 | 22 | 25 | 27 | 22 | 27 | -0.09 |  | 55 | Y | 0 |  |  |  | 0.92 |  |  |  |  | N | N | N | 110 | 0.47 | 69 | 115055 | 107960 | 2540 | 14800 | 6 | 2 |  | 2018-05-08 22:33 | 1555 | 106 |  | 24 | [16 empty] | 104.22 | 100 | 0 | 0 | 0 |  | 650 | 1100 | 선택 | 선택 | 0 | 0 | 0 |  | 650 | 1100 | 선택 | 선택 | 선택 | 미정 | 미정 | 미정 | 미정 |  | 미정 | RB140.00 | C
A45414 | 2018-05-08 | 1 | A | 잔강최소화전 | 6 | A | AE4140Q | 합금강 | D4 | BM#2 | 1584 | 41 | 1604 | 1540 | 35 | 5800 |  | 3 | 0.33 | 22 |  | -1.89 | 1556 | 1604 | 19.6 | 0 |  | 19 | 53 | 65 | Y |  | 2018-05-08 23:26 | 62 | 1114 | 20 | 19 | 19 | 20 | 20 | 20 | 20 | 19 | 19 | 18 | 18 | 17 |  | 17 | 19 | 20 | 17 | 20 | -0.05 | Y | 40.02 | Y | -0.2 |  |  |  | 0.73 |  |  |  |  | N | N | N | 160 | 0.49 | 59 | 70586 | 96290 | 790 | 3000 | 6 | 2 |  | 2018-05-08 23:31 | 1556 | 121 |  | 38 | [16 empty] | 72.77 | 100 | 0 | 3100 | 0 |  | 650 | 1100 | 선택 | 선택 | 0 | 3100 | 0 |  | 650 | 1100 | 선택 | 선택 | 선택 | 미정 | 미정 | 미정 | 선택 | 6 | 미정 | RB140.00 | C
A45415 | 2018-05-08 | 1 | A | 잔강최소화 | 7 | A | AE4145MA | 합금강 | AE4145M계 | BM#2 | 1610 | 48 | 1594 | 1537 | 44 | 7500 |  | 3 | 0.31 | 20 |  | -2.12 | 1565 | 1615 | 13.39 | 0 |  | 18 | 10 | 55 | Y |  | 2018-05-09 00:36 | 78 | 1127 | -261 | -40 | 25 | 27 | 28 | 29 | 30 | 30 | 30 | 30 | 29 | 29 | 28 | 28 | 16 | 30 | 28 | 30 | -0.06 | Y | 30 | Y | -0.2 |  |  |  | 1.02 |  |  |  |  | N | N | N | 150 | 0.44 | 64 | 95257 | 106410 | 1240 | 14700 | 6 | 2 |  | 2018-05-09 00:44 | 1565 | 131 |  | 42 | [16 empty] | 90.33 | 100 | 2500 | 0 | 0 |  | 650 | 400 | 선택 | 선택 | 2500 | 0 | 0 |  | 650 | 400 | 선택 | 선택 | 선택 | 미정 | 미정 | 미정 | 미정 |  | 미정 | RB203.20 | C
A45416 | 2018-05-08 | 1 | A |  | 8 | A | AE4145MA | 합금강 | AE4145M계 | BM#2 | 1580 | 49 | 1610 | 1542 | 40 | 7300 |  | 3 | 0.32 | 20 |  | -1.81 | 1558 | 1602 | 18.06 | 0 |  | 20 | 25 | 59 | Y |  | 2018-05-09 01:44 | 71 | 1124 | 26 | 26 | 28 | 29 | 30 | 29 | 30 | 29 | 28 | 28 | 27 | 27 | 27 | 27 | 28 | 30 | 27 | 29 | -0.07 | Y | 44.97 | Y | 0 |  |  |  | 0.87 |  |  |  |  | N | N | N | 140 | 0.45 | 69 | 99064 | 103370 | 90 | 15100 | 6 | 2 |  | 2018-05-09 02:17 | 1558 | 137 |  | 42 | [16 empty] | 96.46 | 100 | 0 | 0 | 0 |  | 650 | 400 | 선택 | 선택 | 0 | 0 | 0 |  | 650 | 400 | 선택 | 선택 | 선택 | 미정 | 미정 | 미정 | 미정 |  | 미정 | RB215.90 | C
A45417 | 2018-05-08 | 1 | A |  | 9 | A | AE4145MA | 합금강 | AE4145M계 | BM#2 | 1597 | 48 | 1622 | 1546 | 37 | 6800 |  | 3 | 0.32 | 21 |  | -1.8 | 1565 | 1609 | 18.24 | 0 |  | 35 | 33 | 57 | Y |  | 2018-05-09 02:48 | 78 | 1139 | 24 | 27 | 30 | 32 | 33 | 34 | 34 | 34 | 33 | 33 | 32 | 31 | 30 | 29 | 31 | 34 | 29 | 34 | -0.12 | Y | 40 | Y | -0.2 |  |  |  | 0.8 |  |  |  |  | N | N | N | 130 | 0.45 | 66 | 101626 | 98440 | 130 | 15000 | 6 | 2 |  | 2018-05-09 03:20 | 1565 | 142 |  | 50 | [16 empty] | 103.23 | 100 | 0 | 0 | 0 |  | 650 | 400 | 선택 | 선택 | 0 | 0 | 0 |  | 650 | 400 | 선택 | 선택 | 선택 | 미정 | 미정 | 미정 | 미정 |  | 미정 | RB203.20 | C
A45418 | 2018-05-08 | 1 | A | TUNDISH교체전 | 10 | A | AE4145MA | 합금강 | AE4145M계 | BM#2 | 1607 | 52 | 1605 | 1548 | 45 | 7300 |  | 3 | 0.34 | 21 |  | 63.75 | 1622 | 0 | 21.96 | 0 |  | 19 | 54 | 62 | Y |  | 2018-05-09 04:15 | 135 | 1126 | 26 | 30 | 33 | 35 | 36 | 37 | 37 | 36 | 36 | 36 | 35 | 34 | 34 | 33 | 34 | 37 | 33 | 36 | -0.1 | Y | 40 | Y | -0.2 |  |  |  | 0.8 |  |  |  |  | N | N | N | 130 | 0.45 | 69 | 96795 | 103590 | -1440 | 2000 | 6 | 2 | 30 | 2018-05-09 04:25 | 1564 | 150 |  | 33 |  |  | 508FE34AE5C543EFABA4C684ED00EC5D | 0477546DD028488D8E562759F2F30B95 | 4D773483BB75430FA4BE6435E11EA34B | [11 empty] | 94.76 | 76.92 | 0 | 2507 | 0 |  | 650 | 400 | 선택 | 선택 | 0 | 4558 | 0 |  | 650 | 400 | 선택 | 선택 | 선택 | 미정 | 미정 | 미정 | 미정 |  | 미정 | RB190.50 | C
A45419 | 2018-05-08 | 1 | C | TUNDISH교체 | 1 | A | SM48CM1 | 탄소강 | SM48CM1 | BM#2 | 1705 | 62 | 1648 | 1643 | 26 | 3900 |  | 3 | 0.33 | 20 |  | -1.77 | 1574 | 1617 | 15.57 | 0 |  | 18 | 11 | 43 | Y |  | 2018-05-09 05:30 | 87 | 1121 | -312 | -114 | 28 | 27 | 26 | 25 | 25 | 24 | 22 | 28 | 30 | 33 | 35 | 37 | 32 | 38 | 37 | 0 | -0.1 |  | 10 | Y | 0 |  | 2.13 | 2.13 |  |  |  |  | Y | N | N | M | 190 | 0.45 | 64 | 92880 | 100340 | 1510 | 15000 | 15 | 1 | 10 | 2018-05-09 05:33 | 1574 | 186 |  | 56 | [16 empty] | 91.19 | 75 | 787 | 0 | 0 |  | 650 | 600 | 선택 | 해제 | 758 | 0 | 0 |  | 650 | 600 | 선택 | 해제 | 해제 | 미정 | 미정 | 미정 | 미정 |  | 미정 | RB250.00 | C
A45420 | 2018-05-08 | 1 | C |  | 2 | A | SM48CM1 | 탄소강 | SM48CM1 | BM#2 | 1566 | 40 | 1631 | 1556 | 36 | 5800 |  | 3 | 0.32 | 19 |  | -1.62 | 1554 | 1590 | 13.08 | 0 |  | 20 | 26 | 45 | Y |  | 2018-05-09 06:40 | 67 | 1136 | 36 | 32 | 29 | 28 | 28 | 28 | 27 | 27 | 27 | 26 | 27 | 26 |  | 26 | 28 | 29 | 26 | 28 | -0.07 | Y | 45 | Y | -0.2 |  |  |  | 0.86 |  |  |  | Y | Y | Y | Y | 180 | 0.47 | 60 | 92880 | 93040 | 3020 | 15000 | 15 | 1 | 20 | 2018-05-09 06:50 | 1554 | 177 |  | 52 |  | * 후 HEAT L/D 막힘으로 강제개공 ID: 306,406 | [14 empty] | 96.75 | 75 | 0 | 0 | 0 |  | 650 | 600 | 선택 | 해제 | 0 | 0 | 0 |  | 650 | 600 | 선택 | 해제 | 해제 | 미정 | 미정 | 미정 | 미정 |  | 미정 | RB250.00 | H
A45422 | 2018-05-09 | 1 | C | 연주시작 | 1 | A | SCR415HM | 소입성보증강 | C1 | BM#1 | 1595 | 46 | 1642 | 1542 | 40 | 7300 |  | 3 | 0.31 | 21 |  | -1.77 | 1599 | 1642 | 0 | 11.26 |  | 19 | 55 | 28 | Y |  | 2018-05-09 08:13 | 87 | 1065 | 33 | 27 | 31 | 36 | 39 | 41 | 41 | 42 | 42 |  |  |  |  | 42 | 37 | 42 | 42 | 0 | 0 |  | 4.98 | Y | 0 |  | 2.66 | 2.66 | 2.4 |  |  |  |  | N | N | N | 150 | 0.5 | 50 | 82442 | 88960 | 7070 | 15820 | 17 | 2 |  | 2018-05-09 08:20 | 1599 | 107 |  | 18 |  | *T/D가열온도:자동-1357`.수동건-1334`.STR#1:932.STR#2:964.T/D FLUX 유:15,용:120 *첫Heat 수소측정치 OVER되어 이상재 등록및 생관통보-ID:101.102.201.202 *STR#1.#2 Edge Heater 양생 작업으로 적용不-이상재 등록 |  | 846DA57B9DE84E5FBB0BF5D433EB6F42 | [12 empty] | 85.52 | 100 | 700 | 0 | 0 |  | 450 |  | 해제 | 선택 | 700 | 0 | 0 |  | 450 |  | 해제 | 선택 | 해제 | 미정 | 미정 | 선택 | 선택 |  | 미정 | BT180180 | C
B45351 | 2018-05-09 | 2 | C |  | 3 | A | SM48CM1 | 탄소강 | SM48CM1 | BM#2 | 1607 | 41 | 1647 | 1554 | 34 | 6600 |  | 1 | 0.23 | 19 |  | 0 | 1562 | 1632 | 1.32 | 0 | 0 | 33 | 4 | 2722 | Y |  | 2018-05-09 08:23 | 75 | 1080 | 24 | 30 | 29 | 36 | 38 | 39 | 39 | 38 | 37 | 36 | 34 | 32 | 29 | 29 | 34 | 39 | 29 | 0 | -0.29 | Y | 34.97 | Y | -0.6 |  |  |  | 1.01 |  |  |  | Y | Y | Y | Y | 170 | 0.47 | 58 | 92880 | 90410 | 1720 | 16600 | 15 | 1 | 40 | 2018-05-09 08:24 | 1562 | 102 |  | 13 |  | * L/D 막힘으로 강제 개공 ID: 301,401 * 주입말기 전공정 작업지연으로 감속주입 | [14 empty] | 100.96 | 75 | 0 | 0 | 0 |  | 650 | 600 | 선택 | 해제 | 0 | 0 | 0 |  | 650 | 600 | 선택 | 해제 | 해제 | 미정 | 미정 | 미정 | 미정 |  | 미정 | RB250.00 | C
A45423 | 2018-05-09 | 1 | C |  | 2 | A | SCR415HM | 소입성보증강 | C1 | BM#1 | 1599 | 40 | 1636 | 1562 | 31 | 5600 |  | 3 | 0.3 | 17 |  | -2.09 | 1583 | 1625 | 0 | 7.83 |  | 6 | 1 | 19281 | Y |  | 2018-05-09 09:06 | 71 | 1402 | 42 | 38 | 35 | 33 | 31 | 30 | 29 | 28 | 28 | 27 | 26 |  |  | 26 | 32 | 35 | 26 | 0 | -0.22 |  | 40.02 | Y | -0.2 | [8 empty] | N | N | N | 140 | 0.52 | 53 | 84590 | 88750 | 7060 | 15800 | 17 | 2 |  | 2018-05-09 09:12 | 1583 | 91 |  | 18 | [16 empty] | 87.84 | 100 | 0 | 0 | 300 |  | 450 |  | 선택 | 선택 | 0 | 0 | 300 |  | 450 |  | 선택 | 선택 | 해제 | 미정 | 미정 | 선택 | 미정 |  | 미정 | BT180180 | C
B45352 | 2018-05-09 | 2 | C |  | 4 | A | SM48CM1 | 탄소강 | SM48CM1 | BM#2 | 1616 | 38 | 1635 | 1557 | 30 | 6000 |  | 1 | 0.27 | 18 |  | 0 | 1553 | 1618 | 1.91 | 0 | 0 | 30 | 11 | 1571 | Y |  | 2018-05-09 09:29 | 66 | 1086 | 25 | 27 | 30 | 31 | 31 | 29 | 28 | 25 | 23 | 22 | 21 | 20 | 18 | 18 | 26 | 31 | 18 | 0 | -0.29 | Y | 45 | Y | -0.4 |  |  |  | 0.97 |  |  |  | Y | Y | Y | Y | 160 | 0.45 | 62 | 92880 | 92040 | 3980 | 15000 | 15 | 1 | 10 | 2018-05-09 09:28 | 1553 | 97 |  | 8 |  | * 전공정 요청으로 감속주입 | [14 empty] | 96.75 | 75 | 0 | 0 | 0 |  | 650 | 600 | 선택 | 해제 | 0 | 0 | 0 |  | 650 | 600 | 선택 | 해제 | 해제 | 미정 | 미정 | 미정 | 미정 |  | 미정 | RB250.00 | H
A45424 | 2018-05-09 | 1 | C |  | 3 | A | SCR415HM | 소입성보증강 | C1 | BM#1 | 1612 | 40 | 1630 | 1541 | 31 | 5300 |  | 3 | 0.31 | 19 |  | -2.07 | 1584 | 1630 | 0 | 13.48 |  | 18 | 12 | 66 | Y |  | 2018-05-09 09:57 | 72 | 1089 | 25 | 30 | 34 | 36 | 37 | 38 | 38 | 38 | 37 | 37 | 36 | 35 |  | 35 | 35 | 38 | 35 | 38 | -0.09 | Y | 29.98 | Y | -0.2 | [8 empty] | N | N | N | 120 | 0.47 | 59 | 84590 | 87810 | 7000 | 15100 | 17 | 2 |  | 2018-05-09 10:05 | 1584 | 93 |  | 21 |  | *전공정 작업지연,감속주입 | [14 empty] | 88.72 | 100 | 0 | 0 | 0 |  | 450 |  | 선택 | 선택 | 0 | 0 | 0 |  | 450 |  | 선택 | 선택 | 해제 | 미정 | 미정 | 선택 | 미정 |  | 미정 | BT180180 | H
B45353 | 2018-05-09 | 2 | C |  | 5 | A | SM48CM1 | 탄소강 | SM48CM1 | BM#2 | 1598 | 37 | 1637 | 1545 | 31 | 6500 |  | 3 | 0.31 | 18 |  | 73.21 | 1568 | 0 | 11.42 | 2.18 | 0 | 10 | 1 | 9568 | Y |  | 2018-05-09 10:34 | 81 | 940 | 16 | 32 | 39 | 41 | 42 | 42 | 41 | 40 | 39 | 38 | 38 | 37 | 36 | 36 | 37 | 42 | 36 | 0 | -0.17 | Y | 35.67 | Y | -1.5 |  |  |  | 0.89 |  |  |  | N | Y | Y | Y | 150 | 0.47 | 58 | 92880 | 90580 | 5480 | 15300 | 15 | 1 | 20 | 2018-05-09 10:38 | 1568 | 99 |  | 9 | [16 empty] | 97.82 | 75 | 0 | 0 | 0 |  | 650 | 600 | 선택 | 해제 | 0 | 0 | 0 |  | 650 | 600 | 선택 | 해제 | 해제 | 미정 | 미정 | 미정 | 미정 |  | 미정 | RB250.00 | C
A45425 | 2018-05-09 | 1 | C |  | 4 | A | SCR415HM | 소입성보증강 | C1 | BM#1 | 1584 | 51 | 1609 | 1542 | 34 | 6400 |  | 3 | 0.27 | 20 |  | -1.15 | 1582 | 1609 | 0.07 | 19.94 |  | 20 | 27 | 60 | Y |  | 2018-05-09 11:08 | 70 | 1097 | 34 | 37 | 38 | 39 | 39 | 39 | 38 | 37 | 36 | 36 | 35 | 34 | 33 | 32 | 36 | 39 | 32 | 39 | -0.14 | Y | 49.98 | Y | -0.2 | [8 empty] | N | N | N | 120 | 0.47 | 66 | 101508 | 100210 | 7020 | 15500 | 17 | 2 |  | 2018-05-09 11:13 | 1582 | 95 |  | 11 |  | *전공정 작업지연,감속주입 | [14 empty] | 94.12 | 100 | 0 | 0 | 0 |  | 450 |  | 선택 | 선택 | 0 | 0 | 0 |  | 450 |  | 선택 | 선택 | 해제 | 미정 | 미정 | 선택 | 미정 |  | 미정 | BT180180 | H
B45354 | 2018-05-09 | 2 | C |  | 6 | B | SM48CM1 | 탄소강 | SM48CM1 | BM#2 | 1581 | 37 | 1624 | 1526 | 32 | 6400 |  | 1 | 0.24 | 18 |  | 0 | 1549 | 1610 | 1.27 | 0 | 0 | 35 | 35 | 61 | Y |  | 2018-05-09 11:29 | 62 | 1085 | 36 | 36 | 33 | 32 | 31 | 30 | 29 | 28 | 27 | 26 | 25 | 23 | 21 | 21 | 29 | 33 | 21 | 0 | -0.24 |  | 50.02 | Y | -0.4 |  |  |  | 1 |  |  |  | Y | Y | Y | Y | 190 | 0.43 | 62 | 92880 | 87510 | 2290 | 14900 | 15 | 1 | 50 | 2018-05-09 11:40 | 1549 | 97 |  | 14 |  | * 전공정 요청으로 감속주입 | [14 empty] | 103.49 | 100 | 0 | 0 | 0 |  | 650 | 600 | 선택 | 해제 | 0 | 0 | 0 |  | 650 | 600 | 선택 | 해제 | 해제 | 미정 | 미정 | 미정 | 미정 |  | 미정 | RB250.00 | H
A45426 | 2018-05-09 | 1 | C |  | 5 | A | SCR415HM | 소입성보증강 | C1 | BM#1 | 1593 | 47 | 1604 | 1523 | 37 | 6800 |  | 3 | 0.3 | 17 |  | -1.41 | 1575 | 1604 | 0 | 14.73 |  | 19 | 56 | 64 | Y |  | 2018-05-09 12:08 | 63 | 1099 | 32 | 32 | 33 | 34 | 34 | 34 | 32 | 31 | 30 | 30 | 28 | 28 | 27 | 27 | 31 | 34 | 27 | 34 | -0.16 | Y | 44.98 | Y | -0.2 | [8 empty] | N | N | N | 110 | 0.47 | 69 | 101508 | 100220 | 7630 | 14800 | 17 | 2 |  | 2018-05-09 12:19 | 1575 | 98 |  | 18 |  | *전공정 작업지연,감속주입 *샘플채취 ID:103.203(300mm) | [14 empty] | 94.12 | 100 | 0 | 0 | 300 |  | 450 |  | 선택 | 선택 | 0 | 0 | 300 |  | 450 |  | 선택 | 선택 | 해제 | 미정 | 미정 | 선택 | 미정 |  | 미정 | BT180180 | H
B45355 | 2018-05-09 | 2 | C |  | 7 | A | SM48CM1 | 탄소강 | SM48CM1 | BM#2 | 1602 | 38 | 1614 | 1545 | 28 | 5600 |  | 1 | 0.23 | 19 |  | 0 | 1609 | 1609 | 1.42 | 0 | 0 | 33 | 5 | 70 | Y |  | 2018-05-09 12:41 | 122 | 1086 | 17 | 25 | 28 | 30 | 30 | 29 | 29 | 27 | 26 | 25 | 24 | 22 | 19 | 19 | 26 | 30 | 19 | 0 | -0.24 | Y | 44.98 | Y | -0.6 |  |  |  | 0.97 |  |  |  | Y | Y | Y | Y | 180 | 0.43 | 61 | 92880 | 88090 | 4990 | 15700 | 15 | 1 |  | 2018-05-09 12:39 | 1554 | 94 |  | 8 |  | * 전공정 요청으로 감속주입 | [14 empty] | 99.87 | 100 | 0 | 0 | 0 |  | 650 | 600 | 선택 | 해제 | 0 | 0 | 0 |  | 650 | 600 | 선택 | 해제 | 해제 | 미정 | 미정 | 미정 | 미정 |  | 미정 | RB250.00 | H
A45427 | 2018-05-09 | 1 | D |  | 6 | A | SCR415HM | 소입성보증강 | C1 | BM#1 | 1582 | 41 | 1618 | 1532 | 33 | 6300 |  | 3 | 0.3 | 19 |  | -1.75 | 1578 | 1618 | 0 | 14.88 |  | 6 | 2 | 73 | Y |  | 2018-05-09 13:13 | 66 | 1108 | 24 | 25 | 25 | 26 | 25 | 25 | 24 | 24 | 23 | 22 | 22 | 21 | 21 | 22 | 24 | 26 | 21 | 25 | -0.11 | Y | 45 | Y | 0.2 | [8 empty] | N | N | N | 100 | 0.47 | 68 | 101508 | 103470 | 220 | 15600 | 17 | 2 |  | 2018-05-09 13:19 | 1578 | 101 |  | 22 |  | *전공정작업지연,감속주입 *전공정요청 L/D 잔강이월없음 | [14 empty] | 97.37 | 100 | 0 | 0 | 0 |  | 450 |  | 선택 | 선택 | 0 | 0 | 0 |  | 450 |  | 선택 | 선택 | 해제 | 미정 | 미정 | 해제 | 미정 |  | 미정 | BT180180 | H
B45356 | 2018-05-09 | 2 | D | TUNDISH교체전 | 8 | A | SM48CM1 | 탄소강 | SM48CM1 | BM#2 | 1626 | 43 | 1627 | 1514 | 32 | 6800 |  | 1 | 0.23 | 19 |  | 0 | 1622 | 1622 | 1.27 | 0 | 0 | 30 | 12 | 71 | Y |  | 2018-05-09 13:41 | 135 | 1089 | 17 | 23 | 30 | 32 | 33 | 32 | 31 | 29 | 28 | 26 | 25 | 23 |  | 23 | 28 | 33 | 23 | 0 | -0.29 | Y | 35 | Y | -0.4 |  |  |  | 0.79 |  |  |  | N | N | N | M | 170 | 0.47 | 59 | 77045 | 91280 | 1270 | 2000 | 15 | 1 | 20 | 2018-05-09 13:43 | 1566 | 98 |  | 12 |  |  | 1E26BA759A9049D59270714102265ECE | 81EA4E9F3FEC40FD82788C4A8A368E46 | 91E60C964E164B3DB9532827FF54EC96 | [11 empty] | 83.25 | 100 | 0 | 3000 | 0 |  | 650 | 600 | 선택 | 해제 | 0 | 2650 | 0 |  | 650 | 600 | 선택 | 해제 | 해제 | 미정 | 미정 | 미정 | 미정 |  | 미정 | RB250.00 | H
A45428 | 2018-05-09 | 1 | D |  | 7 | A | SCR415HM | 소입성보증강 | C1 | BM#1 | 1593 | 39 | 1615 | 1535 | 36 | 6400 |  | 3 | 0.3 | 17 |  | -1.49 | 1584 | 1615 | 0 | 17.35 |  | 18 | 13 | 78 | Y |  | 2018-05-09 14:12 | 72 | 1092 | 21 | 25 | 29 | 32 | 33 | 34 | 33 | 33 | 33 | 32 | 32 | 31 | 31 | 31 | 31 | 34 | 31 | 33 | -0.05 | Y | 35 | Y | 0 | [8 empty] | N | N | N | 150 | 0.53 | 62 | 101508 | 102720 | 1000 | 15500 | 17 | 2 |  | 2018-05-09 14:22 | 1584 | 103 |  | 33 |  | *전공정요청 L/D 잔강이월없음 *샘플채취 ID:103.203(300mm) | [14 empty] | 97.28 | 100 | 0 | 0 | 300 |  | 450 |  | 선택 | 선택 | 0 | 0 | 300 |  | 450 |  | 선택 | 선택 | 해제 | 미정 | 미정 | 해제 | 미정 |  | 미정 | BT180180 | H
B45357 | 2018-05-09 | 2 | D | TUNDISH교체 | 1 | A | KFMN438S | 합금강 | D1 | BM#2 | 0 | 44 | 1655 | 1536 | 38 | 8000 |  | 1 | 0.24 | 21 |  | -2.39 | 1577 | 1644 | 1.25 | 0 | 0 | 10 | 2 | 75 | Y |  | 2018-05-09 14:58 | 85 | 1081 | -650 | -147 | -39 | 26 | 26 | 25 | 29 | 31 | 32 | 34 | 34 | 34 | 34 | 33 | 29 | 34 | 33 | 34 | -0.04 |  | 20.02 | Y | -0.2 |  | 2.31 | 2.31 |  |  |  |  | N | N | N | M | 150 | 0.45 | 59 | 98379 | 90640 | 5870 | 14600 | 10 | 2 | 10 | 2018-05-09 14:59 | 1577 | 122 |  | 16 |  | * T/D FLUX 용탕부: 120 KG / 유탕부: 15KG 투입 | [14 empty] | 99.47 | 100 | 1000 | 0 | 0 |  | 650 | 400 | 선택 | 선택 | 1030 | 0 | 0 |  | 650 | 400 | 선택 | 선택 | 미정 | 미정 | 미정 | 미정 | 미정 |  | 미정 | RB098.00 | C
A45429 | 2018-05-09 | 1 | D | TUNDISH교체전 | 8 | A | SCR415HM | 소입성보증강 | C1 | BM#1 | 1642 | 41 | 1626 | 1560 | 34 | 5000 |  | 3 | 0.29 | 16 |  | -2.04 | 1586 | 1626 | 0 | 16.88 |  | 20 | 28 | 71 | Y |  | 2018-05-09 15:13 | 74 | 1085 | 29 | 30 | 31 | 32 | 32 | 32 | 31 | 31 | 30 | 30 | 29 |  |  | 29 | 31 | 32 | 29 | 32 | -0.07 | Y | 34.92 | Y | -0.2 | [8 empty] | N | N | N | 140 | 0.52 | 57 | 102785 | 97270 | 2480 | 1500 | 17 | 2 |  | 2018-05-09 15:21 | 1586 | 99 |  | 35 |  | *전공정요청 L/D 잔강이월없음 | 0651424BA1A1458BAF8C5DCB630FEEB0 | B244417830074CFD825AFA32A60EA7FA | 48FD4F1174EA4681BAD692CD04053DAF | [11 empty] | 103.04 | 100 | 0 | 2900 | 0 |  | 450 |  | 선택 | 선택 | 0 | 2500 | 0 |  | 450 |  | 선택 | 선택 | 해제 | 미정 | 미정 | 미정 | 미정 |  | 미정 | BT180180 | H
B45358 | 2018-05-09 | 2 | D |  | 2 | A | KFMN438S | 합금강 | D1 | BM#2 | 1594 | 52 | 1644 | 1537 | 40 | 8000 |  | 1 | 0.26 | 15 |  | -2.45 | 1570 | 1625 | 1.07 | 0 | 0 | 35 | 36 | 75 | Y |  | 2018-05-09 16:08 | 78 | 1086 | 29 | 36 | 41 | 43 | 43 | 43 | 42 | 41 | 39 | 39 | 37 | 35 | 34 | 34 | 39 | 43 | 34 | 43 | -0.2 | Y | 44.98 | Y | -0.2 | [7 empty] | N | N | N | Y | 140 | 0.47 | 64 | 98379 | 98530 | 110 | 15400 | 10 | 2 | 20 | 2018-05-09 16:12 | 1570 | 112 |  | 8 | [16 empty] | 100.39 | 100 | 0 | 0 | 0 |  | 650 | 400 | 선택 | 선택 | 0 | 0 | 0 |  | 650 | 400 | 선택 | 선택 | 미정 | 미정 | 미정 | 미정 | 미정 |  | 미정 | RB098.00 | C
C43893 | 2018-05-09 | 3 | D | TUNDISH교체 | 1 | B | AE1070LS | 탄소강 | E1 | BM#1 | 1541 | 43 | 1607 | 1515 | 36 | 6100 |  | 3 | 0.29 | 25 |  | -1.75 | 1557 | 1607 | 0 | 16.58 |  | 16 | 66 | 64 | Y |  | 2018-05-09 16:31 | 82 | 1060 | 15 | 25 | 22 | 27 | 32 | 33 | 34 | 33 | 34 | 33 | 33 | 32 |  | 32 | 30 | 34 | 32 | 33 | -0.03 |  | 25 | Y | -0.2 |  | 2.2 | 2.14 | [5 empty] | N | N | N | 230 | 0.45 | 60 | 84590 | 92190 | 7410 | 16200 | 4 | 1 |  | 2018-05-09 16:42 | 1557 | 127 |  | 41 |  | *T/Dflux 유15kg 용225kg | [14 empty] | 84.93 | 100 | 1500 | 0 | 0 |  | 450 |  | 선택 | 해제 | 1500 | 0 | 0 |  | 450 |  | 선택 | 해제 | 해제 | 미정 | 미정 | 선택 | 선택 |  | 미정 | BT180180 | H
B45359 | 2018-05-09 | 2 | D |  | 3 | A | KFMN438S | 합금강 | D1 | BM#2 | 1603 | 43 | 1637 | 1545 | 32 | 6400 |  | 1 | 0.28 | 15 |  | -2.55 | 1560 | 1624 | 1.06 | 0 | 0 | 33 | 6 | 91 | Y |  | 2018-05-09 17:08 | 68 | 1089 | 28 | 29 | 31 | 31 | 31 | 30 | 29 | 28 | 26 | 25 | 24 | 21 | 19 | 19 | 27 | 31 | 19 | 31 | -0.24 |  | 50 | Y | -0.4 | [7 empty] | N | N | N | Y | 130 | 0.47 | 61 | 89424 | 94610 | 1430 | 15400 | 10 | 2 | 30 | 2018-05-09 17:07 | 1560 | 111 |  | 14 | [16 empty] | 93.15 | 100 | 0 | 0 | 0 |  | 650 | 400 | 선택 | 선택 | 0 | 0 | 0 |  | 650 | 400 | 선택 | 선택 | 미정 | 미정 | 미정 | 미정 | 미정 |  | 미정 | RB100.00 | C
C43894 | 2018-05-09 | 3 | D |  | 2 | A | AE1070LS | 탄소강 | E1 | BM#1 | 1561 | 41 | 1595 | 1532 | 34 | 5800 |  | 3 | 0.3 | 25 |  | 52.58 | 1537 | 0 | 0 | 600 |  | 32 | 76 | 77 | Y |  | 2018-05-09 17:28 | 62 | 1101 | 30 | 27 | 25 | 25 | 25 | 25 | 25 | 24 | 24 | 23 | 22 | 21 |  | 21 | 25 | 25 | 21 | 25 | -0.09 |  | 45.02 | Y | -0.2 | [8 empty] | N | N | N | 220 | 0.48 | 60 | 101508 | 92610 | 7060 | 16100 | 4 | 1 |  | 2018-05-09 17:39 | 1537 | 127 |  | 45 | [16 empty] | 101.31 | 100 | 0 | 0 | 0 |  | 450 |  | 선택 | 해제 | 0 | 0 | 0 |  | 450 |  | 선택 | 해제 | 해제 | 미정 | 미정 | 선택 | 미정 |  | 미정 | BT180180 | H
B45360 | 2018-05-09 | 2 | D | 잔강최소화전 | 4 | A | KFMN438S | 합금강 | D1 | BM#2 | 1580 | 54 | 1644 | 1534 | 39 | 8300 |  | 1 | 0.28 | 15 |  | -2.32 | 1570 | 1630 | 1.03 | 0 | 0 | 30 | 13 | 84 | Y |  | 2018-05-09 18:09 | 78 | 1086 | 15 | 28 | 37 | 40 | 41 | 41 | 41 | 40 | 39 | 38 | 36 | 35 | 33 | 28 | 35 | 41 | 28 | 41 | -0.26 | Y | 50 | Y | -0.6 | [7 empty] | N | N | N | Y | 120 | 0.41 | 72 | 77322 | 98700 | 910 | 3000 | 10 | 2 | 40 | 2018-05-09 18:18 | 1570 | 117 |  | 17 |  | * 트랜스퍼 카#1기 간이보수로 스피드 감속주입 정속주입 불가 이상공정등록. | [14 empty] | 77.71 | 100 | 0 | 5620 | 0 |  | 650 | 400 | 선택 | 선택 | 0 | 5510 | 0 |  | 650 | 400 | 선택 | 선택 | 미정 | 미정 | 미정 | 미정 | 미정 |  | 미정 | RB100.00 | C
A45430 | 2018-05-09 | 1 | D |  | 3 | A | AE1070LS | 탄소강 | E1 | BM#1 | 1585 | 39 | 1585 | 1534 | 38 | 4700 |  | 3 | 0.3 | 25 |  | -1.74 | 1535 | 1585 | 0 | 14.15 |  | 19 | 57 | 188 | Y |  | 2018-05-09 18:28 | 60 | 1087 | 20 | 16 | 14 | 14 | 15 | 15 | 14 | 14 | 13 | 13 | 12 | 11 |  | 11 | 14 | 15 | 11 | 14 | -0.11 | Y | 35 | Y | -0.2 | [8 empty] | N | N | N | 210 | 0.51 | 59 | 84590 | 89970 | 7060 | 13100 | 4 | 1 |  | 2018-05-09 18:48 | 1535 | 119 |  | 46 |  | *T/D 자동온도1489 수동온도1488 | [14 empty] | 86.71 | 100 | 0 | 0 | 0 |  | 450 |  | 선택 | 해제 | 0 | 0 | 0 |  | 450 |  | 선택 | 해제 | 해제 | 미정 | 미정 | 선택 | 미정 |  | 미정 | BT180180 | H
B45361 | 2018-05-09 | 2 | D | 잔강최소화 | 5 | A | 46MNVS6 | 합금강 | KFMN445V계 | BM#2 | 1607 | 43 | 1644 | 1544 | 35 | 7000 |  | 1 | 0.32 | 15 |  | -2.81 | 1569 | 1638 | 0 | 4.88 | 0 | 6 | 3 | 162 | Y |  | 2018-05-09 19:10 | 75 | 1087 | -283 | -3 | 21 | 23 | 25 | 26 | 26 | 26 | 26 | 25 |  |  |  | 25 | 11 | 26 | 25 | 26 | -0.05 | Y | 19.98 | Y | -0.2 | [7 empty] | N | N | N | Y | 110 | 0.5 | 46 | 95778 | 89460 | 5500 | 14900 | 10 | 2 | 10 | 2018-05-09 19:16 | 1569 | 140 |  | 46 | [16 empty] | 100.82 | 100 | 3300 | 0 | 0 |  | 490 | 400 | 선택 | 해제 | 3300 | 0 | 0 |  | 490 | 400 | 선택 | 해제 | 해제 | 미정 | 미정 | 미정 | 미정 |  | 미정 | RB090.00 | C
A45431 | 2018-05-09 | 1 | D |  | 4 | A | AE1070LS | 탄소강 | E1 | BM#1 | 0 | 45 | 1586 | 1531 | 40 | 5400 |  | 3 | 0.3 | 25 |  | -1.81 | 1534 | 1586 | 0 | 18.04 |  | 18 | 14 | 125 | Y |  | 2018-05-09 19:59 | 59 | 1086 | 9 | 20 | 29 | 29 | 28 | 28 | 27 | 26 | 25 |  |  |  |  | 25 | 24 | 29 | 25 | 0 | -0.13 |  | 30.02 | Y | -0.2 | [8 empty] | N | N | N | 190 | 0.5 | 54 | 84590 | 87930 | 7040 | 15700 | 4 | 1 |  | 2018-05-09 20:07 | 1534 | 104 |  | 14 |  | *롱노즐 내부크랙으로 3회 사용후 교체 | [14 empty] | 88.58 | 100 | 0 | 0 | 0 |  | 450 |  | 선택 | 해제 | 0 | 0 | 0 |  | 450 |  | 선택 | 해제 | 해제 | 미정 | 미정 | 선택 | 미정 |  | 미정 | BT180180 | H
B45362 | 2018-05-09 | 2 | D |  | 6 | A | 46MNVS6 | 합금강 | KFMN445V계 | BM#2 | 1640 | 46 | 1645 | 1587 | 37 | 6300 |  | 1 | 0.29 | 16 |  | -2.61 | 1574 | 1636 | 0 | 2.42 | 0 | 10 | 3 | 125 | Y |  | 2018-05-09 20:23 | 80 | 1087 | 23 | 32 | 37 | 40 | 40 | 41 | 40 | 40 | 39 | 38 | 37 | 35 |  | 35 | 37 | 41 | 35 | 40 | -0.22 | Y | 27.35 | Y | -0.4 | [7 empty] | N | N | N | Y | 100 | 0.49 | 57 | 95778 | 90930 | 3870 | 15600 | 10 | 2 | 20 | 2018-05-09 20:31 | 1574 | 124 |  | 21 |  | * 전공정(전기로#2기)작업지연 감속주입 요청 함. | [14 empty] | 101.14 | 100 | 0 | 0 | 0 |  | 490 | 400 | 선택 | 해제 | 0 | 0 | 0 |  | 490 | 400 | 선택 | 해제 | 해제 | 미정 | 미정 | 미정 | 미정 |  | 미정 | RB090.00 | C
A45432 | 2018-05-09 | 1 | A |  | 5 | A | AE1070LS | 탄소강 | E1 | BM#1 | 0 | 40 | 1590 | 1554 | 32 | 4100 |  | 3 | 0.3 | 25 |  | -1.76 | 1540 | 1590 | 0 | 14.9 |  | 20 | 29 | 155 | Y |  | 2018-05-09 20:49 | 65 | 1087 | 25 | 29 | 33 | 35 | 35 | 34 | 34 | 32 | 32 | 31 | 31 | 30 | 30 | 30 | 32 | 35 | 30 | 0 | -0.11 | Y | 45 | Y | 0 | [8 empty] | N | N | N | 190 | 0.46 | 63 | 101508 | 95290 | 7080 | 15440 | 4 | 1 |  | 2018-05-09 20:58 | 1540 | 96 |  | 20 | [16 empty] | 99.23 | 100 | 0 | 0 | 0 |  | 450 |  | 선택 | 해제 | 0 | 0 | 0 |  | 450 |  | 선택 | 해제 | 해제 | 미정 | 미정 | 선택 | 미정 |  | 미정 | BT180180 | H
B45363 | 2018-05-09 | 2 | A |  | 7 | A | 46MNVS6 | 합금강 | KFMN445V계 | BM#2 | 1601 | 41 | 1637 | 1555 | 34 | 7100 |  | 1 | 0.28 | 15 |  | -2.5 | 1567 | 1631 | 0 | 1.76 | 0 | 35 | 37 | 132 | Y |  | 2018-05-09 21:21 | 73 | 1088 | 32 | 34 | 36 | 38 | 37 | 38 | 37 | 37 | 36 | 36 | 35 | 34 | 32 | 32 | 36 | 38 | 32 | 37 | -0.13 | Y | 45 | Y | -0.4 | [7 empty] | N | N | N | Y | 150 | 0.49 | 62 | 85410 | 99140 | 3430 | 15600 | 10 | 2 |  | 2018-05-09 21:27 | 1567 | 113 |  | 22 |  | * 전공정(전기로#2기)작업지연 감속주입 요청 함. | [14 empty] | 83.33 | 100 | 0 | 0 | 0 |  | 490 | 400 | 선택 | 해제 | 0 | 0 | 0 |  | 490 | 400 | 선택 | 해제 | 해제 | 미정 | 미정 | 미정 | 미정 |  | 미정 | RB100.00 | C
A45433 | 2018-05-09 | 1 | A |  | 6 | A | AE1070LS | 탄소강 | E1 | BM#1 | 1577 | 42 | 1577 | 1532 | 36 | 5800 |  | 3 | 0.3 | 27 |  | -1.11 | 1543 | 1577 | 0 | 19.99 |  | 33 | 7 | 112 | Y |  | 2018-05-09 21:54 | 68 | 1087 | 29 | 30 | 32 | 33 | 33 | 32 | 32 | 31 | 30 | 30 | 29 | 28 | 28 | 28 | 31 | 33 | 28 | 32 | -0.11 | Y | 44.93 | Y | 0 | [8 empty] | N | N | N | 180 | 0.47 | 64 | 101508 | 97690 | 6990 | 17270 | 4 | 1 |  | 2018-05-09 22:06 | 1543 | 103 |  | 21 | [16 empty] | 97 | 100 | 0 | 0 | 0 |  | 450 |  | 선택 | 해제 | 0 | 0 | 0 |  | 450 |  | 선택 | 해제 | 해제 | 미정 | 미정 | 선택 | 미정 |  | 미정 | BT180180 | H
B45364 | 2018-05-09 | 2 | A | TUNDISH교체전 | 8 | A | 46MNVS6 | 합금강 | KFMN445V계 | BM#2 | 1591 | 47 | 1634 | 1526 | 38 | 7300 |  | 1 | 0.34 | 15 |  | -2.52 | 1564 | 1628 | 0 | 5.58 | 0 | 30 | 14 | 56 | Y |  | 2018-05-09 22:39 | 70 | 1088 | 28 | 34 | 38 | 40 | 40 | 40 | 39 | 38 | 37 | 36 | 34 | 32 |  | 32 | 37 | 40 | 32 | 40 | -0.2 | Y | 40 | Y | -0.4 | [8 empty] | N | N | M | 140 | 0.51 | 57 | 74022 | 96030 | 2320 | 2000 | 10 | 2 |  | 2018-05-09 22:40 | 1564 | 110 |  | 9 |  |  | 8A87AE8EA1A94789B9060DAA86667C25 | A67F4D7E4CE7479FAFE9BA8EBDB184D9 | E10EB686C48043FFA4EA603D59182BAC | [11 empty] | 75.26 | 100 | 0 | 5046 | 0 |  | 490 | 400 | 선택 | 해제 | 0 | 4970 | 0 |  | 490 | 400 | 선택 | 해제 | 해제 | 미정 | 미정 | 미정 | 미정 |  | 미정 | RB100.00 | C
A45434 | 2018-05-09 | 1 | A |  | 7 | A | AE1070LS | 탄소강 | E1 | BM#1 | 1603 | 40 | 1559 | 1547 | 31 | 5000 |  | 3 | 0.3 | 25 |  | -1.61 | 1538 | 1584 | 0 | 24.72 |  | 19 | 58 | 63 | Y |  | 2018-05-09 23:00 | 63 | 1086 | 27 | 28 | 29 | 30 | 30 | 30 | 29 | 28 | 28 | 27 | 27 | 26 | 25 | 25 | 28 | 30 | 25 | 30 | -0.1 | Y | 50 | Y | 0 | [8 empty] | N | N | N | 230 | 0.48 | 65 | 101508 | 103170 | 7000 | 15920 | 4 | 1 |  | 2018-05-09 23:11 | 1538 | 106 |  | 22 | [16 empty] | 92.15 | 100 | 0 | 0 | 0 |  | 450 |  | 선택 | 해제 | 0 | 0 | 0 |  | 450 |  | 선택 | 해제 | 해제 | 미정 | 미정 | 선택 | 미정 |  | 미정 | BT180180 | H
B45365 | 2018-05-09 | 2 | A | TUNDISH교체 | 1 | A | SCM420HT | 소입성보증강 | C | BM#2 | 1604 | 42 | 1686 | 1566 | 36 | 7700 |  | 1 | 0.28 | 20 |  | -3.05 | 1595 | 1676 | 0 | 5.15 | 0 | 6 | 4 | 62 | Y |  | 2018-05-09 23:40 | 85 | 1092 | -317 | -154 | 26 | 26 | 22 | 29 | 33 | 35 | 36 | 38 | 39 | 40 |  | 40 | 30 | 40 | 40 | 0 | 0 |  |  | Y | 0.2 |  | 2.46 | 2.39 | [5 empty] | N | N | N | 150 | 0.52 | 49 | 93841 | 89340 | 4580 | 14900 | 8 | 1 |  | 2018-05-09 23:35 | 1601 | 129 |  | 34 |  | *턴디쉬 플럭스 120KG/15KG *슬리브 롱노즐 사용 | [14 empty] | 102 | 100 | 700 | 0 | 0 |  | 410 | 300 | 선택 | 선택 | 700 | 0 | 0 |  | 410 | 300 | 선택 | 선택 | 해제 | 미정 | 미정 | 미정 | 미정 |  | 미정 | RB120.00 | C
A45435 | 2018-05-09 | 1 | A | TUNDISH교체전 | 8 | A | AE1070LS | 탄소강 | E1 | BM#1 | 1604 | 40 | 1582 | 1539 | 32 | 5100 |  | 3 | 0.3 | 25 |  | -1.76 | 1533 | 1584 | 0 | 22.99 |  | 18 | 15 | 64 | Y |  | 2018-05-09 23:57 | 58 | 1129 | 23 | 23 | 25 | 25 | 25 | 25 | 24 | 23 | 22 | 22 | 21 | 21 |  | 21 | 23 | 25 | 21 | 25 | -0.09 |  | 44.98 | Y | 0 | [8 empty] | N | N | N | 220 | 0.51 | 59 | 88490 | 100120 | 6980 | 1500 | 4 | 1 |  | 2018-05-10 00:06 | 1533 | 113 |  | 34 |  |  |  | C979B594EAF54870A48F89CE108884C3 |  | F23B8AF8E3A145F48A9DA91ECF1BF5C9 | [10 empty] | 82.62 | 100 | 0 | 3500 | 0 |  | 450 |  | 선택 | 해제 | 0 | 3500 | 0 |  | 450 |  | 선택 | 해제 | 해제 | 미정 | 미정 | 선택 | 미정 |  | 미정 | BT180180 | H
B45366 | 2018-05-09 | 2 | A |  | 2 | A | SCM420HT | 소입성보증강 | C | BM#2 | 1599 | 38 | 1655 | 1555 | 28 | 5800 |  | 1 | 0.27 | 19 |  | -2.47 | 1571 | 1641 | 0 | 7.5 | 0 | 10 | 4 | 64 | Y |  | 2018-05-10 00:45 | 61 | 1148 | 38 | 30 | 26 | 23 | 21 | 20 | 18 | 17 | 15 | 13 |  |  |  | 13 | 22 | 26 | 13 | 0 | -0.37 |  | 35 | Y | -0.4 | [8 empty] | N | N | N | 140 | 0.55 | 48 | 94623 | 88290 | 2500 | 15400 | 8 | 1 |  | 2018-05-10 00:50 | 1571 | 116 |  | 21 | [16 empty] | 104.33 | 100 | 0 | 0 | 0 |  | 410 | 300 | 선택 | 선택 | 0 | 0 | 0 |  | 410 | 300 | 선택 | 선택 | 해제 | 미정 | 미정 | 미정 | 미정 |  | 미정 | RB120.00 | C
A45436 | 2018-05-09 | 1 | A | TUNDISH교체 | 1 | A | AE15B34M | 합금강 | 보론강 | BM#1 | 1588 | 41 | 1627 | 1554 | 34 | 6100 |  | 3 | 0.31 | 20 |  | -1.99 | 1590 | 1637 | 13.41 | 2.5 |  | 20 | 30 | 63 | Y |  | 2018-05-10 00:57 | 93 | 1142 | -78 | 27 | 23 | 28 | 31 | 34 | 36 | 37 | 39 | 39 | 39 | 38 | 38 | 38 | 34 | 39 | 38 | 39 | -0.05 |  | 20.02 | Y | 0 |  | 2.23 | 2.23 | [5 empty] | N | N | N | 150 | 0.47 | 63 | 101508 | 101790 | 2730 | 15700 | 12 | 2 |  | 2018-05-10 01:06 | 1590 | 136 |  | 58 |  | *T/D가열온도:자동-1353`.수동건-1350`.STR#1:996.STR#2:1043.T/D FLUX 유:15,용:120 *주입말 전공정 지연으로 감속주입 | [14 empty] | 96.67 | 0 | 700 | 0 | 0 |  | 300 |  | 선택 | 선택 | 700 | 0 | 0 |  | 300 |  | 선택 | 선택 | 해제 | 미정 | 미정 | 해제 | 선택 |  | 미정 | BT180180 | H
B45367 | 2018-05-09 | 2 | A |  | 3 | A | SCM420HT | 소입성보증강 | C | BM#2 | 1585 | 49 | 1626 | 1556 | 40 | 7900 |  | 1 | 0.3 | 18 |  | -2.58 | 1572 | 1632 | 0 | 5.62 | 0 | 35 | 38 | 55 | Y |  | 2018-05-10 01:43 | 62 | 1092 | 9 | 19 | 24 | 26 | 26 | 26 | 25 | 24 | 23 | 22 | 21 | 19 | 17 | 15 | 21 | 26 | 15 | 26 | -0.22 | Y | 49.98 | Y | -0.4 | [7 empty] | Y | Y | Y | Y | 130 | 0.48 | 67 | 99285 | 107230 | 1980 | 14900 | 8 | 1 |  | 2018-05-10 01:43 | 1572 | 107 |  | 13 | [16 empty] | 91 | 100 | 0 | 0 | 0 |  | 490 | 300 | 선택 | 선택 | 0 | 0 | 0 |  | 490 | 300 | 선택 | 선택 | 해제 | 미정 | 미정 | 미정 | 미정 |  | 미정 | RB220.00 | C
B45368 | 2018-05-09 | 2 | A |  | 4 | A | SCM420HT | 소입성보증강 | C | BM#2 | 1612 | 43 | 1654 | 1545 | 36 | 7500 |  | 1 | 0.27 | 18 |  | -2.24 | 1579 | 1646 | 0 | 6.67 | 0 | 30 | 15 | 64 | Y |  | 2018-05-10 02:43 | 69 | 1125 | 10 | 22 | 28 | 30 | 29 | 29 | 28 | 27 | 27 | 26 | 26 | 24 | 22 | 22 | 25 | 30 | 22 | 0 | -0.18 | Y | 45.02 | Y | -0.4 | [7 empty] | Y | Y | Y | Y | 120 | 0.47 | 62 | 106981 | 97600 | 2410 | 15100 | 8 | 1 |  | 2018-05-10 02:40 | 1579 | 119 |  | 24 | [16 empty] | 106.93 | 100 | 0 | 0 | 0 |  | 490 | 300 | 선택 | 선택 | 0 | 0 | 0 |  | 490 | 300 | 선택 | 선택 | 해제 | 미정 | 미정 | 미정 | 미정 |  | 미정 | RB140.00 | C
A45437 | 2018-05-09 | 1 | A |  | 2 | A | AE15B34M | 합금강 | 보론강 | BM#1 | 0 | 40 | 1616 | 1557 | 34 | 6100 |  | 3 | 0.32 | 18 |  | -1.77 | 1586 | 1624 | 14.38 | 0 |  | 33 | 8 | 58 | Y |  | 2018-05-10 02:00 | 89 | 1131 | 36 | 30 | 28 | 29 | 30 | 30 | 31 | 31 | 31 | 31 | 30 | 30 | 29 | 29 | 30 | 31 | 29 | 31 | -0.05 | Y | 40 | Y | 0 | [8 empty] | N | N | N | 140 | 0.45 | 72 | 101508 | 105920 | 100 | 14980 | 12 | 2 |  | 2018-05-10 02:08 | 1586 | 142 |  | 61 |  | *전공정 지연으로 감속주입 *자동:1527℃ 수동:1525℃ | [14 empty] | 95.85 | 100 | 0 | 0 | 0 |  | 300 |  | 선택 | 선택 | 0 | 0 | 0 |  | 300 |  | 선택 | 선택 | 해제 | 미정 | 미정 | 미정 | 미정 |  | 미정 | BT180180 | H
B45369 | 2018-05-09 | 2 | A |  | 5 | B | SCM420HT | 소입성보증강 | C | BM#2 | 1595 | 42 | 1645 | 1557 | 32 | 6700 |  | 1 | 0.27 | 18 |  | -2.31 | 1571 | 1646 | 0 | 8.56 | 0 | 6 | 5 | 47 | Y |  | 2018-05-10 03:40 | 61 | 1134 | 17 | 22 | 24 | 25 | 25 | 25 | 25 | 24 | 23 | 22 | 21 | 20 | 18 | 18 | 23 | 25 | 18 | 25 | -0.16 | Y | 45.02 | Y | -0.4 | [7 empty] | Y | Y | Y | Y | 110 | 0.48 | 61 | 98000 | 97310 | 1000 | 15600 | 8 | 1 |  | 2018-05-10 03:48 | 1571 | 128 |  | 32 | [16 empty] | 95.98 | 78.57 | 0 | 0 | 0 |  | 490 | 300 | 선택 | 선택 | 0 | 0 | 0 |  | 490 | 300 | 선택 | 선택 | 해제 | 미정 | 미정 | 미정 | 미정 |  | 미정 | RB300.00 | C
A45439 | 2018-05-09 | 1 | A |  | 3 | A | AE15B34M | 합금강 | 보론강 | BM#1 | 1552 | 41 | 1609 | 1542 | 27 | 4600 |  | 3 | 0.33 | 14 |  | -1.66 | 1568 | 1597 | 10.2 | 0 |  | 18 | 16 | 55 | Y |  | 2018-05-10 03:49 | 71 | 1129 | 26 | 28 | 29 | 30 | 30 | 31 | 30 | 30 | 30 | 29 | 29 | 28 | 28 | 28 | 29 | 31 | 28 | 30 | -0.04 | Y | 40 | Y | 0 | [8 empty] | N | N | N | 130 | 0.45 | 65 | 101508 | 97830 | 460 | 15340 | 12 | 2 |  | 2018-05-10 03:58 | 1568 | 92 |  | 27 |  | *전공정 지연으로 감속주입 | [14 empty] | 101.15 | 100 | 0 | 0 | 0 |  | 300 |  | 선택 | 선택 | 0 | 0 | 0 |  | 300 |  | 선택 | 선택 | 해제 | 미정 | 미정 | 미정 | 미정 |  | 미정 | BT180180 | H
B45370 | 2018-05-09 | 2 | C |  | 6 | A | SCM420C1 | 합금강 | C | BM#2 | 1610 | 42 | 1665 | 1567 | 30 | 6300 |  | 1 | 0.27 | 15 |  | -2.24 | 1580 | 1637 | 2.19 | 0 | 0 | 10 | 5 | 45 | Y |  | 2018-05-10 04:38 | 68 | 1129 | 11 | 18 | 24 | 27 | 28 | 28 | 28 | 27 | 26 | 25 | 24 | 23 |  | 23 | 24 | 28 | 23 | 28 | -0.14 | Y | 35 | Y | -0.2 | [7 empty] | Y | Y | Y | Y | 100 | 0.48 | 59 | 145994 | 93770 | 4640 | 15900 | 8 | 1 | 20 | 2018-05-10 04:49 | 1580 | 134 |  | 39 |  | *연연주 혼탕부 성분확인 ID:308~310.408~410 | [14 empty] | 148.52 | 70 | 0 | 0 | 0 |  | 490 | 300 | 선택 | 선택 | 0 | 0 | 0 |  | 490 | 300 | 선택 | 선택 | 해제 | 미정 | 미정 | 미정 | 미정 |  | 미정 | SB285285 | C
A45440 | 2018-05-09 | 1 | C |  | 4 | A | AE15B34M | 합금강 | 보론강 | BM#1 | 1616 | 40 | 1590 | 1537 | 31 | 4900 |  | 3 | 0.32 | 14 |  | -1.92 | 1556 | 1590 | 9.37 | 0 |  | 20 | 31 | 28 | Y |  | 2018-05-10 04:48 | 59 | 1136 | 26 | 24 | 24 | 24 | 24 | 24 | 23 | 22 | 21 | 21 | 20 | 19 | 18 | 18 | 23 | 24 | 18 | 24 | -0.12 |  | 50 | Y | -0.2 | [8 empty] | N | N | N | 120 | 0.49 | 60 | 84590 | 98870 | 90 | 15880 | 12 | 2 |  | 2018-05-10 04:58 | 1556 | 103 |  | 38 | [16 empty] | 85.53 | 100 | 0 | 0 | 0 |  | 300 |  | 선택 | 선택 | 0 | 0 | 0 |  | 300 |  | 선택 | 선택 | 해제 | 미정 | 미정 | 미정 | 미정 |  | 미정 | BT180180 | H
B45371 | 2018-05-09 | 2 | C |  | 7 | A | SCM420HT | 소입성보증강 | C | BM#2 | 1626 | 43 | 1664 | 1564 | 34 | 6500 |  | 1 | 0.32 | 18 |  | -2.43 | 1582 | 1641 | 0 | 6.08 | 0 | 35 | 39 | 32 | Y |  | 2018-05-10 05:29 | 72 | 1132 | 21 | 26 | 29 | 32 | 32 | 33 | 32 | 32 | 31 | 30 | 29 | 28 | 25 | 25 | 30 | 33 | 25 | 32 | -0.23 | Y | 35.02 | Y | -0.6 | [7 empty] | Y | Y | Y | Y | 150 | 0.47 | 61 | 38675 | 95470 | 2710 | 14500 | 8 | 1 | 30 | 2018-05-10 05:46 | 1582 | 140 |  | 49 |  | *연연주 혼탕부 성분확인 ID:301.401 | [14 empty] | 39.44 | 80 | 0 | 0 | 0 |  | 490 | 300 | 선택 | 선택 | 0 | 0 | 0 |  | 490 | 300 | 선택 | 선택 | 해제 | 미정 | 미정 | 미정 | 미정 |  | 미정 | RB140.00 | C
A45441 | 2018-05-09 | 1 | C |  | 5 | A | AE15B34M | 합금강 | 보론강 | BM#1 | 1588 | 41 | 1598 | 1538 | 32 | 5100 |  | 3 | 0.32 | 17 |  | -2.4 | 1547 | 1598 | 9.07 | 0 |  | 19 | 60 | 22 | Y |  | 2018-05-10 06:04 | 50 | 1139 | 17 | 16 | 18 | 19 | 19 | 19 | 19 | 18 | 17 | 16 | 15 | 14 | 13 | 13 | 17 | 19 | 13 | 19 | -0.13 | Y | 45 | Y | -0.2 | [8 empty] | N | N | N | 110 | 0.5 | 63 | 101508 | 102590 | 1940 | 15300 | 12 | 2 |  | 2018-05-10 06:17 | 1547 | 99 |  | 23 | [16 empty] | 97.14 | 100 | 0 | 0 | 0 |  | 300 |  | 선택 | 선택 | 0 | 0 | 0 |  | 300 |  | 선택 | 선택 | 해제 | 미정 | 미정 | 미정 | 미정 |  | 미정 | BT180180 | H
B45372 | 2018-05-09 | 2 | C |  | 8 | A | SCM420HT | 소입성보증강 | C | BM#2 | 1613 | 41 | 1665 | 1574 | 33 | 6500 |  | 1 | 0.31 | 18 |  | 0 | 1576 | 1641 | 0 | 3.54 | 0 | 30 | 16 | 35 | Y |  | 2018-05-10 06:44 | 66 | 1112 | 21 | 27 | 30 | 32 | 32 | 33 | 32 | 32 | 31 | 30 | 29 | 28 |  | 28 | 30 | 33 | 28 | 32 | -0.17 | Y | 30.02 | Y | -0.2 | [7 empty] | Y | Y | Y | Y | 140 | 0.47 | 58 | 98152 | 91450 | 3830 | 15800 | 8 | 1 | 10 | 2018-05-10 07:16 | 1576 | 147 |  | 39 | [16 empty] | 103.1 | 76.92 | 0 | 0 | 0 |  | 490 | 300 | 선택 | 선택 | 0 | 0 | 0 |  | 490 | 300 | 선택 | 선택 | 해제 | 미정 | 미정 | 미정 | 미정 |  | 미정 | RB115.00 | C
A45442 | 2018-05-09 | 1 | C |  | 6 | A | AE15B34M | 합금강 | 보론강 | BM#1 | 1581 | 42 | 1604 | 1527 | 30 | 5200 |  | 3 | 0.33 | 16 |  | -2.31 | 1559 | 1604 | 10.45 | 0 |  | 33 | 9 | 77 | Y |  | 2018-05-10 07:02 | 62 | 1129 | 10 | 16 | 20 | 22 | 24 | 24 | 24 | 24 | 23 | 23 | 22 | 21 | 20 | 20 | 21 | 24 | 20 | 24 | -0.1 | Y | 40 | Y | -0.2 | [8 empty] | N | N | N | 100 | 0.49 | 61 | 101508 | 99900 | 60 | 15870 | 12 | 2 |  | 2018-05-10 07:13 | 1559 | 108 |  | 33 | [16 empty] | 101.61 | 100 | 0 | 0 | 0 |  | 300 |  | 선택 | 선택 | 0 | 0 | 0 |  | 300 |  | 선택 | 선택 | 해제 | 미정 | 미정 | 해제 | 미정 |  | 미정 | BT180180 | H
B45373 | 2018-05-09 | 2 | C |  | 9 | A | SCM420HT | 소입성보증강 | C | BM#2 | 1682 | 61 | 1657 | 1615 | 34 | 6800 |  | 1 | 0.3 | 18 |  | 0 | 1589 | 1652 | 0 | 3.26 | 0 | 6 | 6 | 27 | Y |  | 2018-05-10 08:00 | 79 | 1089 | 25 | 37 | 41 | 44 | 46 | 46 | 45 | 44 | 43 | 41 | 40 | 39 | 38 | 38 | 41 | 46 | 38 | 0 | -0.2 | Y | 40 | Y | -0.2 | [7 empty] | N | N | N | N | 130 | 0.47 | 64 | 104262 | 99100 | 20 | 13500 | 8 | 1 | 20 | 2018-05-10 08:11 | 1589 | 145 |  | 24 |  | *준빅사이즈 후속 | [14 empty] | 106.39 | 76.92 | 0 | 0 | 0 |  | 410 | 300 | 선택 | 선택 | 0 | 0 | 0 |  | 410 | 300 | 선택 | 선택 | 해제 | 미정 | 미정 | 미정 | 미정 |  | 미정 | RB110.00 | C
A45443 | 2018-05-10 | 1 | C |  | 7 | A | AE15B34M | 합금강 | 보론강 | BM#1 | 1611 | 40 | 1608 | 1554 | 29 | 4500 |  | 3 | 0.34 | 19 |  | -2.42 | 1553 | 1608 | 12.62 | 0 |  | 18 | 17 | 66 | Y |  | 2018-05-10 08:12 | 56 | 1090 | 18 | 20 | 22 | 23 | 24 | 23 | 23 | 23 | 22 | 21 | 20 | 20 | 20 | 20 | 22 | 24 | 20 | 23 | -0.1 | Y | 40 | Y | 0 | [8 empty] | N | N | N | 150 | 0.49 | 60 | 101508 | 98080 | 220 | 15930 | 12 | 2 |  | 2018-05-10 08:19 | 1553 | 103 |  | 27 | [16 empty] | 103.37 | 100 | 0 | 0 | 0 |  | 300 |  | 선택 | 선택 | 0 | 0 | 0 |  | 300 |  | 선택 | 선택 | 해제 | 미정 | 미정 | 미정 | 미정 |  | 미정 | BT180180 | H
B45374 | 2018-05-10 | 2 | C |  | 10 | A | SCM420HT | 소입성보증강 | C | BM#2 | 1601 | 42 | 1646 | 1555 | 37 | 7200 |  | 1 | 0.28 | 18 |  | -2.18 | 1575 | 1636 | 0 | 3.18 | 0 | 10 | 6 | 35 | Y |  | 2018-05-10 08:51 | 65 | 1077 | 32 | 31 | 31 | 30 | 30 | 30 | 29 | 28 | 26 | 25 | 23 |  |  | 23 | 29 | 31 | 23 | 30 | -0.2 |  | 40 | Y | -0.4 | [7 empty] | N | N | N | N | 120 | 0.52 | 51 | 91899 | 89820 | 3330 | 15300 | 8 | 1 | 10 | 2018-05-10 09:28 | 1572 | 134 |  | 41 |  | *전공정 작업지연 감속주입 | [14 empty] | 98.66 | 78.57 | 0 | 0 | 0 |  | 410 | 300 | 선택 | 선택 | 0 | 0 | 0 |  | 410 | 300 | 선택 | 선택 | 해제 | 미정 | 미정 | 미정 | 선택 | 9 | 미정 | RB110.00 | H
A45444 | 2018-05-10 | 1 | C |  | 8 | A | AE15B34M | 합금강 | 보론강 | BM#1 | 1578 | 40 | 1610 | 1535 | 29 | 4900 |  | 3 | 0.34 | 16 |  | -2.19 | 1567 | 1610 | 15.25 | 0 |  | 20 | 32 | 69 | Y |  | 2018-05-10 09:04 | 70 | 1085 | 18 | 24 | 27 | 30 | 33 | 34 | 34 | 34 | 33 | 33 | 33 | 32 |  | 32 | 30 | 34 | 32 | 34 | -0.06 | Y | 30.03 | Y | -0.2 | [8 empty] | N | N | N | 140 | 0.49 | 60 | 101508 | 97010 | 50 | 16020 | 12 | 2 |  | 2018-05-10 09:16 | 1567 | 106 |  | 38 | [16 empty] | 104.59 | 100 | 0 | 0 | 0 |  | 300 |  | 선택 | 선택 | 0 | 0 | 0 |  | 300 |  | 선택 | 선택 | 해제 | 미정 | 미정 | 미정 | 미정 |  | 미정 | BT180180 | H
B45375 | 2018-05-10 | 2 | C |  | 11 | A | SCM420HT | 소입성보증강 | C | BM#2 | 1667 | 41 | 1655 | 1607 | 30 | 5300 |  | 1 | 0.28 | 21 |  | 0 | 1572 | 1643 | 0 | 3.66 | 0 | 35 | 40 | 34 | Y |  | 2018-05-10 09:57 | 62 | 1083 | 20 | 23 | 29 | 31 | 32 | 32 | 31 | 31 | 29 | 28 | 27 |  |  | 27 | 29 | 32 | 27 | 31 | -0.17 | Y | 30.02 | Y | -0.2 | [7 empty] | N | N | N | N | 110 | 0.54 | 50 | 104538 | 91720 | 2350 | 14800 | 8 | 1 | 20 | 2018-05-10 10:19 | 1575 | 129 |  | 29 | [16 empty] | 111.21 | 78.57 | 0 | 0 | 0 |  | 410 | 300 | 선택 | 선택 | 0 | 0 | 0 |  | 410 | 300 | 선택 | 선택 | 해제 | 미정 | 미정 | 미정 | 미정 |  | 미정 | RB110.00 | H
A45445 | 2018-05-10 | 1 | C |  | 9 | A | AE15B34M | 합금강 | 보론강 | BM#1 | 1574 | 42 | 1606 | 1521 | 32 | 5300 |  | 3 | 0.33 | 16 |  | -2.21 | 1564 | 1606 | 16.24 | 0 |  | 19 | 61 | 59 | Y |  | 2018-05-10 10:16 | 67 | 1098 | 31 | 29 | 30 | 32 | 32 | 32 | 32 | 32 | 31 | 31 | 30 | 30 | 29 | 29 | 31 | 32 | 29 | 32 | -0.07 | Y | 45.02 | Y | -0.2 | [8 empty] | N | N | N | 130 | 0.49 | 61 | 84590 | 96930 | 610 | 15240 | 12 | 2 |  | 2018-05-10 10:23 | 1564 | 100 |  | 27 |  | *Sample채취 ID:103.203 | [14 empty] | 86.8 | 100 | 0 | 0 | 300 |  | 300 |  | 선택 | 선택 | 0 | 0 | 300 |  | 300 |  | 선택 | 선택 | 해제 | 미정 | 미정 | 미정 | 선택 | 8 | 미정 | BT180180 | H
B45376 | 2018-05-10 | 2 | C |  | 12 | A | SCM420HT | 소입성보증강 | C | BM#2 | 1599 | 42 | 1637 | 1555 | 34 | 7000 |  | 1 | 0.29 | 18 |  | 0 | 1575 | 1628 | 0 | 2.96 | 0 | 30 | 17 | 34 | Y |  | 2018-05-10 10:50 | 65 | 1055 | 24 | 27 | 30 | 30 | 30 | 30 | 29 | 28 | 27 | 27 | 26 |  |  | 26 | 28 | 30 | 26 | 30 | -0.1 |  | 39.98 | Y | -0.2 | [7 empty] | N | N | N | N | 100 | 0.51 | 54 | 99543 | 91280 | 1330 | 15900 | 8 | 1 | 30 | 2018-05-10 10:54 | 1575 | 126 |  | 30 |  | *전공정 작업지연 감속주입 | [14 empty] | 107.61 | 76.92 | 0 | 0 | 0 |  | 410 | 300 | 선택 | 선택 | 0 | 0 | 0 |  | 410 | 300 | 선택 | 선택 | 해제 | 미정 | 미정 | 미정 | 미정 |  | 미정 | RB190.00 | C
A45446 | 2018-05-10 | 1 | C |  | 10 | A | AE15B34M | 합금강 | 보론강 | BM#1 | 1618 | 41 | 1605 | 1530 | 29 | 5100 |  | 3 | 0.34 | 18 |  | -2.23 | 1558 | 1605 | 17.96 | 0 |  | 33 | 10 | 70 | Y |  | 2018-05-10 11:18 | 61 | 1091 | 26 | 27 | 28 | 29 | 29 | 29 | 29 | 28 | 27 | 26 | 26 | 25 | 25 | 24 | 27 | 29 | 24 | 29 | -0.1 | Y | 50 | Y | -0.2 | [8 empty] | N | N | N | 120 | 0.44 | 67 | 101508 | 99520 | 290 | 16130 | 12 | 2 |  | 2018-05-10 11:26 | 1558 | 101 |  | 30 |  | *전공정 지연으로 감속주입 | [14 empty] | 101.71 | 100 | 0 | 0 | 0 |  | 300 |  | 선택 | 선택 | 0 | 0 | 0 |  | 300 |  | 선택 | 선택 | 해제 | 미정 | 미정 | 미정 | 미정 |  | 미정 | BT180180 | H
B45377 | 2018-05-10 | 2 | C |  | 13 | A | SCM420HT | 소입성보증강 | C | BM#2 | 1580 | 45 | 1634 | 1544 | 38 | 7800 |  | 1 | 0.25 | 21 |  | 0 | 1580 | 1636 | 0 | 2.39 | 0 | 6 | 7 | 33 | Y |  | 2018-05-10 11:54 | 70 | 1087 | 23 | 30 | 34 | 37 | 37 | 37 | 36 | 35 | 34 | 32 | 30 | 29 |  | 29 | 33 | 37 | 29 | 37 | -0.2 | Y | 39.98 | Y | -0.2 | [7 empty] | N | N | N | N | 150 | 0.5 | 58 | 95344 | 96350 | 50 | 16600 | 8 | 1 | 40 | 2018-05-10 12:05 | 1580 | 122 |  | 22 |  | *전공정 작업지연 감속주입 | [14 empty] | 99.26 | 76.92 | 0 | 0 | 0 |  | 410 | 300 | 선택 | 선택 | 0 | 0 | 0 |  | 410 | 300 | 선택 | 선택 | 해제 | 미정 | 미정 | 미정 | 미정 |  | 미정 | BM510510 | C
A45447 | 2018-05-10 | 1 | D |  | 11 | A | AE15B34M | 합금강 | 보론강 | BM#1 | 1598 | 39 | 1600 | 1545 | 31 | 5100 |  | 3 | 0.32 | 19 |  | -1.76 | 1560 | 1600 | 15.4 | 0 |  | 18 | 18 | 66 | Y |  | 2018-05-10 12:28 | 63 | 1095 | 23 | 22 | 22 | 23 | 24 | 24 | 24 | 23 | 22 | 21 | 21 | 20 | 19 | 17 | 22 | 24 | 17 | 24 | -0.14 | Y | 49.98 | Y | -0.2 | [8 empty] | N | N | N | 110 | 0.46 | 71 | 101508 | 102030 | 1150 | 14700 | 12 | 2 |  | 2018-05-10 12:35 | 1560 | 105 |  | 29 |  | *전공정 지연으로 감속주입 | [14 empty] | 97.84 | 100 | 0 | 0 | 0 |  | 300 |  | 선택 | 선택 | 0 | 0 | 0 |  | 300 |  | 선택 | 선택 | 해제 | 미정 | 미정 | 미정 | 미정 |  | 미정 | BT180180 | H
B45378 | 2018-05-10 | 2 | D | TUNDISH교체전 | 14 | A | SCM420HT | 소입성보증강 | C | BM#2 | 1606 | 43 | 1634 | 1556 | 36 | 7800 |  | 1 | 0.28 | 18 |  | 0 | 1582 | 1645 | 0 | 3.16 | 0 | 10 | 7 | 40 | Y |  | 2018-05-10 12:52 | 72 | 1082 | 25 | 33 | 38 | 41 | 41 | 42 | 41 | 41 | 40 | 39 | 38 | 37 |  | 37 | 38 | 42 | 37 | 41 | -0.17 | Y | 30 | Y | -0.2 | [7 empty] | N | N | N | N | 140 | 0.5 | 60 | 51240 | 98380 | 1620 | 2000 | 8 | 1 | 10 | 2018-05-10 13:09 | 1582 | 118 |  | 25 |  | *전공정 작업지연 감속주입 | F81BB69B4EBD4336B31F8CEA46DDB307 | AB0BDB476631487281DEDEC13E240922 | 40F3A10D49554EE1A0BC7AB0BADB6F52 | [11 empty] | 51.24 | 85.71 | 0 | 2550 | 0 |  | 410 | 300 | 선택 | 선택 | 0 | 3260 | 0 |  | 410 | 300 | 선택 | 선택 | 해제 | 미정 | 미정 | 미정 | 미정 |  | 미정 | BM510510 | C
A45448 | 2018-05-10 | 1 | D |  | 12 | A | AE15B34M | 합금강 | 보론강 | BM#1 | 1616 | 40 | 1628 | 1563 | 29 | 5100 |  | 1 | 0.29 | 14 |  | 0 | 1567 | 1627 | 1.12 | 0 | 0 | 20 | 33 | 66 | Y |  | 2018-05-10 13:38 | 70 | 1091 | 16 | 22 | 28 | 30 | 32 | 32 | 32 | 32 | 31 | 30 | 29 | 27 | 26 | 26 | 28 | 32 | 26 | 32 | -0.15 | Y | 39.97 | Y | -0.2 | [8 empty] | N | N | N | 100 | 0.47 | 62 | 101508 | 94350 | 1080 | 15100 | 12 | 2 |  | 2018-05-10 14:03 | 1567 | 116 |  | 32 |  | *전공정 지연으로 감속주입 | [14 empty] | 106.24 | 100 | 0 | 0 | 0 |  | 300 |  | 선택 | 선택 | 0 | 0 | 0 |  | 300 |  | 선택 | 선택 | 해제 | 미정 | 미정 | 미정 | 미정 |  | 미정 | BT180180 | H
B45379 | 2018-05-10 | 2 | D | TUNDISH교체 | 1 | A | AE1050M2 | 탄소강 | B | BM#2 | 1575 | 54 | 1645 | 1525 | 39 | 8400 |  | 1 | 0.27 | 21 |  | -2.3 | 1572 | 1639 | 1.14 | 0 | 0 | 35 | 41 | 47 | Y |  | 2018-05-10 14:12 | 87 | 1084 | -346 | -300 | 37 | 37 | 34 | 37 | 41 | 44 | 45 | 46 | 47 | 47 | 48 | 48 | 43 | 48 | 48 | 37 | 0 |  | 5.02 | Y | 0 |  | 1.78 | 1.78 |  |  |  |  | N | N | N | N | 150 | 0.48 | 58 | 88692 | 94540 | 1390 | 15100 | 11 | 2 | 10 | 2018-05-10 14:12 | 1572 | 136 |  | 29 |  | * T/D FLUX 용탕부: 120 KG / 유탕부: 15KG 투입 | [14 empty] | 90.5 | 75 | 700 | 0 | 0 |  | 650 | 400 | 선택 | 해제 | 750 | 0 | 0 |  | 650 | 400 | 선택 | 해제 | 해제 | 미정 | 미정 | 미정 | 미정 |  | 미정 | BT180180 | H
A45449 | 2018-05-10 | 1 | D |  | 13 | A | AE15B34M | 합금강 | 보론강 | BM#1 | 1579 | 46 | 1625 | 1537 | 35 | 6000 |  | 1 | 0.29 | 14 |  | -2.44 | 1563 | 1615 | 0.84 | 0 | 0 | 19 | 62 | 64 | Y |  | 2018-05-10 14:42 | 66 | 1088 | 23 | 26 | 29 | 31 | 32 | 31 | 31 | 30 | 29 | 29 | 27 | 26 | 24 | 24 | 28 | 32 | 24 | 31 | -0.2 | Y | 40.02 | Y | -0.4 | [8 empty] | N | N | N | 150 | 0.48 | 63 | 101508 | 102330 | 60 | 15900 | 12 | 2 |  | 2018-05-10 14:49 | 1563 | 117 |  | 33 | [16 empty] | 100.65 | 100 | 0 | 0 | 0 |  | 300 |  | 선택 | 선택 | 0 | 0 | 0 |  | 300 |  | 선택 | 선택 | 해제 | 미정 | 미정 | 미정 | 미정 |  | 미정 | BT180180 | H
B45380 | 2018-05-10 | 2 | D |  | 2 | A | AE1050M2 | 탄소강 | B | BM#2 | 1589 | 46 | 1605 | 1534 | 36 | 6400 |  | 1 | 1000 |  |  | 0 | 1548 | 1572 | 0 | 0 | 0 | 30 | 18 | 67 | Y |  | 2018-05-10 15:04 | 63 | 1083 | 46 | 38 | 33 | 31 | 29 | 28 | 26 | 25 | 24 | 22 | 21 |  |  | 21 | 29 | 33 | 21 | 0 | -0.3 |  | 40.02 | Y | -0.2 | [7 empty] | N | N | N | N | 140 | 0.5 | 55 | 88692 | 90360 | 120 | 14700 | 11 | 2 | 20 | 2018-05-10 15:24 | 1548 | 133 |  | 38 | [16 empty] | 98.55 | 75 | 0 | 0 | 0 |  | 650 | 400 | 선택 | 해제 | 0 | 0 | 0 |  | 650 | 400 | 선택 | 해제 | 해제 | 미정 | 미정 | 미정 | 미정 |  | 미정 | BT180180 | H
A45450 | 2018-05-10 | 1 | D | TUNDISH교체전 | 14 | A | AE15B34M | 합금강 | 보론강 | BM#1 | 1646 | 41 | 1635 | 1579 | 39 | 5800 |  | 1 | 0.32 | 14 |  | -3.01 | 1573 | 1638 | 1.81 | 0 | 0 | 2 | 1 | 9409 | Y |  | 2018-05-10 15:50 | 76 | 1132 | 21 | 25 | 29 | 31 | 33 | 33 | 32 | 31 | 30 | 30 | 29 | 28 |  | 28 | 29 | 33 | 28 | 0 | -0.14 | Y | 35.02 | Y | -0.2 |  |  |  | 2.26 |  |  |  |  | N | N | N | 140 | 0.49 | 57 | 97002 | 92340 | 5210 | 1500 | 12 | 2 |  | 2018-05-10 15:54 | 1573 | 112 |  | 30 |  | *대보수래들 | 65A1522D0D9C477BB61159123C721E17 | F5A4EA018A84482C806DBB5212D1CD6C | 755E22408AC74869BFA372E9E669C347 | [11 empty] | 99.44 | 100 | 0 | 2500 | 0 |  | 300 |  | 선택 | 선택 | 0 | 2500 | 0 |  | 300 |  | 선택 | 선택 | 해제 | 미정 | 미정 | 미정 | 미정 |  | 미정 | BT180180 | H
B45381 | 2018-05-10 | 2 | D |  | 3 | A | AE1050M2 | 탄소강 | B | BM#2 | 1570 | 50 | 1625 | 1524 | 35 | 7100 |  | 1 | 0.27 | 14 |  | -2.5 | 1569 | 1613 | 0.01 | 0 | 0 | 6 | 8 | 64 | Y |  | 2018-05-10 16:13 | 84 | 1088 | 15 | 31 | 40 | 45 | 47 | 47 | 48 | 47 | 46 | 45 | 43 | 41 |  | 41 | 41 | 48 | 41 | 47 | -0.28 | Y | 25.02 | Y | -0.4 | [7 empty] | N | N | N | N | 130 | 0.5 | 57 | 96083 | 93510 | 1620 | 15500 | 11 | 2 | 30 | 2018-05-10 16:16 | 1569 | 131 |  | 27 | [16 empty] | 101.57 | 76.92 | 0 | 0 | 0 |  | 650 | 400 | 선택 | 해제 | 0 | 0 | 0 |  | 650 | 400 | 선택 | 해제 | 해제 | 미정 | 미정 | 미정 | 미정 |  | 미정 | BT180180 | C
B45382 | 2018-05-10 | 2 | D |  | 4 | A | AE1050M2 | 탄소강 | B | BM#2 | 1564 | 43 | 1587 | 1527 | 32 | 6500 |  | 2 | 0.4 | 13 |  | -2.28 | 1556 | 1599 | 1.12 | 0 |  | 10 | 8 | 63 | Y |  | 2018-05-10 17:03 | 71 | 1086 | 37 | 35 | 35 | 35 | 34 | 33 | 32 | 31 | 30 | 29 | 28 | 26 |  | 26 | 32 | 35 | 26 | 35 | -0.2 |  | 45 | Y | -0.4 | [7 empty] | N | N | N | N | 120 | 0.5 | 59 | 96083 | 96180 | 900 | 15000 | 11 | 2 | 40 | 2018-05-10 17:17 | 1556 | 120 |  | 37 | [16 empty] | 9608300 | 76.92 | 0 | 0 | 0 |  | 650 | 400 | 선택 | 해제 | 0 | 0 | 0 |  | 650 | 400 | 선택 | 해제 | 해제 | 미정 | 미정 | 미정 | 미정 |  | 미정 | BT180180 | C
A45451 | 2018-05-10 | 1 | D | TUNDISH교체 | 1 | A | SMN455M1 | 합금강 | D1 | BM#1 | 1600 | 42 | 1642 | 1550 | 40 | 6600 |  | 1 | 0.27 | 21 |  | -2.37 | 1562 | 1628 | 0.98 | 0 | 0 | 33 | 11 | 129 | Y |  | 2018-05-10 17:23 | 79 | 1086 | 35 | 31 | 32 | 34 | 36 | 37 | 37 | 38 | 37 | 37 | 35 |  |  | 35 | 35 | 38 | 35 | 37 | -0.08 |  | 14.97 | Y | -0.4 |  | 2.26 | 2.26 | [5 empty] | N | N | N | 150 | 0.48 | 59 | 84590 | 94440 | 2060 | 14700 | 3 | 1 |  | 2018-05-10 17:28 | 1562 | 120 |  | 21 |  | *T/Dflux 유15kg 용120kg | [14 empty] | 87.66 | 100 | 700 | 0 | 0 |  | 650 |  | 선택 | 해제 | 700 | 0 | 0 |  | 650 |  | 선택 | 해제 | 선택 | 미정 | 미정 | 미정 | 선택 |  | 미정 | BT180180 | H
A45452 | 2018-05-10 | 1 | D |  | 2 | A | SMN455M1 | 합금강 | D1 | BM#1 | 1613 | 42 | 1586 | 1571 | 39 | 4600 |  | 3 | 0.35 | 16 |  | -2.28 | 1540 | 1586 | 7.39 | 0 |  | 18 | 19 | 147 | Y |  | 2018-05-10 18:11 | 57 | 1086 | 33 | 27 | 24 | 22 | 21 | 21 | 20 | 19 | 19 | 19 | 18 | 18 |  | 18 | 22 | 24 | 18 | 19 | -0.13 |  | 45.03 | Y | 0 |  |  |  | 1.38 |  |  |  |  | N | N | N | 140 | 0.51 | 59 | 101508 | 99560 | 2700 | 14700 | 3 | 1 |  | 2018-05-10 18:18 | 1540 | 116 |  | 33 |  | *T/D 자동온도1503,수동온도1503 | [14 empty] | 98.7 | 100 | 0 | 0 | 0 |  | 650 |  | 선택 | 해제 | 0 | 0 | 0 |  | 650 |  | 선택 | 해제 | 선택 | 미정 | 미정 | 미정 | 미정 |  | 미정 | BT180180 | H
B45383 | 2018-05-10 | 2 | D | 잔강최소화전 | 5 | A | AE1050M2 | 탄소강 | B | BM#2 | 1601 | 39 | 1606 | 1556 | 35 | 5000 |  | 1 | 0.27 | 17 |  | -2.38 | 1538 | 1595 | 1.19 | 0 | 0 | 35 | 42 | 45 | Y |  | 2018-05-10 18:15 | 53 | 1086 | 23 | 24 | 24 | 24 | 23 | 23 | 21 | 20 | 19 | 18 | 18 | 18 | 17 | 16 | 21 | 24 | 16 | 24 | -0.15 |  | 55 | Y | -0.2 | [7 empty] | N | N | N | N | 110 | 0.44 | 65 | 88692 | 94730 | 70 | 3000 | 11 | 2 | 10 | 2018-05-10 18:23 | 1538 | 121 |  | 25 |  | * 전공정(LHF#2기)작업지연 감속20%이상 주입 이상공정 등록 및 생관통보 | [14 empty] | 94.35 | 75 | 0 | 3100 | 0 |  | 650 | 400 | 선택 | 해제 | 0 | 3250 | 0 |  | 650 | 400 | 선택 | 해제 | 해제 | 미정 | 미정 | 미정 | 미정 |  | 미정 | BT180180 | H
B45384 | 2018-05-10 | 2 | D | 잔강최소화 | 6 | B | 46MNVS6 | 합금강 | KFMN445V계 | BM#2 | 1565 | 62 | 1636 | 1525 | 41 | 7800 |  | 1 | 0.32 | 15 |  | -2.66 | 1567 | 1630 | 0 | 2.03 | 0 | 19 | 63 | 68 | Y |  | 2018-05-10 19:40 | 73 | 1086 | -288 | 1 | 32 | 34 | 35 | 36 | 36 | 36 | 36 | 35 |  |  |  | 35 | 21 | 36 | 35 | 36 | -0.05 | Y | 18.5 | Y | -0.29 | [7 empty] | N | N | N | Y | 100 | 0.5 | 48 | 91104 | 91870 | 5070 | 14700 | 11 | 2 | 20 | 2018-05-10 19:39 | 1567 | 136 |  | 21 | [16 empty] | 93.73 | 100 | 2900 | 0 | 0 |  | 490 | 400 | 선택 | 해제 | 2900 | 0 | 0 |  | 490 | 400 | 선택 | 해제 | 해제 | 미정 | 선택 | 미정 | 선택 | 5 | 미정 | RB100.00 | C
A45453 | 2018-05-10 | 1 | D |  | 3 | A | SMN455M1 | 합금강 | D1 | BM#1 | 1608 | 39 | 1592 | 1540 | 35 | 5000 |  | 3 | 0.34 | 16 |  | -2.38 | 1545 | 1592 | 6.59 | 0 |  | 20 | 34 | 145 | Y |  | 2018-05-10 19:02 | 62 | 1086 | 16 | 17 | 18 | 20 | 21 | 21 | 21 | 20 | 20 | 19 | 19 | 18 | 18 | 18 | 19 | 21 | 18 | 21 | -0.07 | Y | 40.02 | Y | 0 |  |  |  | 1.51 |  |  |  |  | N | N | N | 130 | 0.52 | 63 | 101508 | 105550 | 1800 | 15600 | 3 | 1 |  | 2018-05-10 19:24 | 1545 | 115 |  | 44 | [16 empty] | 93.99 | 100 | 0 | 0 | 0 |  | 650 |  | 선택 | 해제 | 0 | 0 | 0 |  | 650 |  | 선택 | 해제 | 선택 | 미정 | 미정 | 미정 | 미정 |  | 미정 | BT180180 | H
A45454 | 2018-05-10 | 1 | D |  | 4 | A | SMN455M1 | 합금강 | D1 | BM#1 | 1579 | 40 | 1591 | 1522 | 37 | 5200 |  | 3 | 0.33 | 16 |  | -2.59 | 1539 | 1591 | 6.55 | 0 |  | 30 | 19 | 111 | Y |  | 2018-05-10 20:08 | 56 | 1087 | 16 | 16 | 17 | 17 | 17 | 17 | 17 | 17 | 17 | 16 | 16 | 16 |  | 16 | 17 | 17 | 16 | 17 | -0.02 | Y | 44.98 | Y | 0 |  |  |  | 1.51 |  |  |  |  | N | N | N | 120 | 0.53 | 56 | 101508 | 96460 | 3820 | 15600 | 3 | 1 |  | 2018-05-10 20:17 | 1539 | 112 |  | 42 | [16 empty] | 100.7 | 100 | 0 | 0 | 0 |  | 650 |  | 선택 | 해제 | 0 | 0 | 0 |  | 650 |  | 선택 | 해제 | 선택 | 미정 | 미정 | 미정 | 미정 |  | 미정 | BT180180 | H
B45385 | 2018-05-10 | 2 | D |  | 7 | A | 46MNVS6 | 합금강 | KFMN445V계 | BM#2 | 1588 | 42 | 1655 | 1547 | 34 | 7000 |  | 1 | 0.31 | 15 |  | -2.41 | 1578 | 1637 | 0 | 2.01 | 0 | 6 | 9 | 66 | Y |  | 2018-05-10 20:39 | 84 | 1088 | 32 | 42 | 49 | 51 | 52 | 52 | 51 | 50 | 49 | 48 | 48 | 47 |  | 47 | 48 | 52 | 47 | 0 | -0.14 | Y | 34.97 | Y | -0.2 | [7 empty] | N | N | N | Y | 150 | 0.49 | 58 | 91104 | 94440 | 5060 | 14500 | 11 | 2 | 40 | 2018-05-10 20:40 | 1578 | 112 |  | 13 | [16 empty] | 91.56 | 100 | 0 | 0 | 0 |  | 490 | 400 | 선택 | 해제 | 0 | 0 | 0 |  | 490 | 400 | 선택 | 해제 | 해제 | 미정 | 선택 | 미정 | 미정 |  | 미정 | RB100.00 | C
A45455 | 2018-05-10 | 1 | B |  | 5 | A | SMN455M1 | 합금강 | D1 | BM#1 | 1592 | 40 | 1599 | 1541 | 39 | 5100 |  | 3 | 0.34 | 17 |  | -2.92 | 1539 | 1599 | 6.75 | 0 |  | 33 | 12 | 57 | Y |  | 2018-05-10 21:29 | 56 | 1086 | 14 | 20 | 24 | 26 | 26 | 27 | 26 | 26 | 25 | 25 | 24 | 24 |  | 24 | 24 | 27 | 24 | 26 | -0.05 | Y | 30 | Y | 0 |  |  |  | 1.5 |  |  |  |  | N | N | N | 110 | 0.51 | 58 | 84590 | 93830 | 6600 | 15500 | 3 | 1 |  | 2018-05-10 21:37 | 1539 | 99 |  | 20 | [16 empty] | 83.79 | 100 | 0 | 0 | 0 |  | 650 |  | 선택 | 해제 | 0 | 0 | 0 |  | 650 |  | 선택 | 해제 | 선택 | 미정 | 미정 | 미정 | 미정 |  | 미정 | BT180180 | H
B45386 | 2018-05-10 | 2 | B | TUNDISH교체전 | 8 | A | 46MNVS6 | 합금강 | KFMN445V계 | BM#2 | 1571 | 43 | 1656 | 1545 | 39 | 7100 |  | 1 | 0.29 | 16 |  | -2.53 | 1575 | 1643 | 0 | 1.92 | 0 | 10 | 9 | 72 | Y |  | 2018-05-10 21:37 | 81 | 1087 | 42 | 47 | 49 | 50 | 50 | 49 | 48 | 47 | 46 | 44 | 41 |  |  | 41 | 47 | 50 | 41 | 0 | -0.26 | Y | 35 | Y | -0.6 | [7 empty] | N | N | N | N | 140 | 0.5 | 54 | 79716 | 90590 | 5010 | 2000 | 11 | 2 | 10 | 2018-05-10 21:38 | 1575 | 111 |  | 17 |  |  | 3B468FDB6C78473AA3EF19F5C8E3809F | DB61F41C1EAD4BE69E653F30C2E8DF47 | 7D580695A0D748B497751E21162BF8D8 | [11 empty] | 83.38 | 100 | 0 | 2540 | 0 |  | 490 | 400 | 선택 | 해제 | 0 | 2600 | 0 |  | 490 | 400 | 선택 | 해제 | 해제 | 미정 | 선택 | 미정 | 미정 |  | 미정 | RB100.00 | C
A45456 | 2018-05-10 | 1 | B |  | 6 | A | SMN455M1 | 합금강 | D1 | BM#1 | 1581 | 40 | 1599 | 1521 | 33 | 5900 |  | 3 | 0.34 | 17 |  | -2.54 | 1547 | 1599 | 8.83 | 0 |  | 18 | 20 | 77 | Y |  | 2018-05-10 22:32 | 64 | 1087 | 22 | 28 | 32 | 33 | 34 | 33 | 33 | 32 | 31 | 30 | 29 | 28 | 27 | 27 | 30 | 34 | 27 | 33 | -0.17 | Y | 40.02 | Y | -0.2 |  |  |  | 1.52 |  |  |  |  | N | N | N | 100 | 0.5 | 60 | 152262 | 98260 | 520 | 16700 | 3 | 1 |  | 2018-05-10 22:43 | 1547 | 89 |  | 16 |  | *유사강종 연연주 혼탕부 성분확인 ID:107~109.207~209 | [14 empty] | 153.18 | 100 | 0 | 0 | 0 |  | 650 |  | 선택 | 해제 | 0 | 0 | 0 |  | 650 |  | 선택 | 해제 | 선택 | 미정 | 미정 | 미정 | 미정 |  | 미정 | BT180180 | H
B45387 | 2018-05-10 | 2 | B | TUNDISH교체 | 1 | A | SM53C | 탄소강 | B | BM#2 | 1624 | 41 | 1644 | 1564 | 31 | 6400 |  | 1 | 0.32 | 22 |  | -2.6 | 1571 | 1641 | 2.99 | 0 | 0 | 35 | 43 | 62 | Y |  | 2018-05-10 22:34 | 83 | 1086 | -251 | -35 | 18 | 30 | 30 | 27 | 25 | 30 | 33 | 35 | 36 | 38 | 38 | 38 | 33 | 38 | 38 | 38 | 0 |  | 15.02 | Y | 0 |  | 1.76 | 1.76 |  |  |  |  | N | N | N | N | 150 | 0.47 | 56 | 101508 | 94460 | 2470 | 15800 | 14 | 1 | 10 | 2018-05-10 22:36 | 1571 | 130 |  | 41 |  | * T/D 용강량 실측:1200mm / 19.3 TON * T/D FLUX 용탕부: 120 KG / 유탕부: 15KG 투입 * 슬리브 롱노즐( Y자형 ) 사용 | [14 empty] | 104.65 | 100 | 700 | 0 | 0 |  | 650 | 400 | 선택 | 해제 | 700 | 0 | 0 |  | 650 | 400 | 선택 | 해제 | 해제 | 미정 | 미정 | 미정 | 미정 |  | 미정 | BT180180 | H
A45457 | 2018-05-10 | 1 | B |  | 7 | A | SMN455M | 합금강 | D1 | BM#1 | 1601 | 40 | 1603 | 1512 | 32 | 5800 |  | 3 | 0.34 | 16 |  | -2.32 | 1556 | 1603 | 8.81 | 0 |  | 20 | 35 | 68 | Y |  | 2018-05-10 23:30 | 75 | 1085 | 29 | 31 | 37 | 40 | 42 | 42 | 42 | 42 | 41 | 41 | 40 | 40 | 39 | 39 | 39 | 42 | 39 | 42 | -0.07 | Y | 40.05 | Y | -0.2 |  |  |  | 1.48 |  |  |  |  | N | N | N | 150 | 0.49 | 63 | 50754 | 95830 | 1770 | 14900 | 3 | 1 |  | 2018-05-10 23:37 | 1556 | 85 |  | 19 |  | *유사강종 연연주 혼탕부 성분확인 ID:101.201 | [14 empty] | 51.68 | 100 | 0 | 0 | 0 |  | 650 |  | 선택 | 해제 | 0 | 0 | 0 |  | 650 |  | 선택 | 해제 | 선택 | 미정 | 미정 | 미정 | 미정 |  | 미정 | BT180180 | H
B45388 | 2018-05-10 | 2 | B |  | 2 | A | SM53C | 탄소강 | B | BM#2 | 1642 | 44 | 1617 | 1577 | 24 | 5100 |  | 1 | 0.32 | 14 |  | 0 | 1557 | 1611 | 2.71 | 0 | 0 | 19 | 64 | 51 | Y |  | 2018-05-10 23:36 | 69 | 1082 | 37 | 35 | 35 | 34 | 33 | 33 | 32 | 31 | 29 | 28 | 25 | 23 |  | 23 | 31 | 35 | 23 | 0 | -0.27 |  | 45 | Y | -0.4 | [7 empty] | N | N | N | Y | 140 | 0.5 | 58 | 135344 | 96670 | 10 | 15400 | 14 | 1 | 20 | 2018-05-10 23:46 | 1557 | 127 |  | 38 | [16 empty] | 140.47 | 100 | 0 | 0 | 0 |  | 650 | 400 | 선택 | 해제 | 0 | 0 | 0 |  | 650 | 400 | 선택 | 해제 | 해제 | 미정 | 미정 | 미정 | 미정 |  | 미정 | BT180180 | H
A45458 | 2018-05-10 | 1 | B | TUNDISH교체전 | 8 | A | SMN455M | 합금강 | D1 | BM#1 | 1573 | 42 | 1576 | 1520 | 32 | 6300 |  | 3 | 0.34 | 17 |  | -1.67 | 1542 | 1576 | 8.01 | 0 |  | 30 | 20 | 79 | Y |  | 2018-05-11 00:36 | 61 | 1078 | 37 | 36 | 34 | 33 | 32 | 31 | 30 | 29 | 28 | 27 | 26 | 26 | 25 | 25 | 30 | 34 | 25 | 0 | -0.18 |  | 49.98 | Y | -0.2 |  |  |  | 1.95 |  |  |  |  | N | N | N | 140 | 0.45 | 68 | 103090 | 98560 | 3390 | 1500 | 3 | 1 |  | 2018-05-11 00:45 | 1542 | 88 |  | 16 |  | *전공정 작업지연, 감속주입 |  | 5E3824A8FAB14D2CAEAEA33E58A04E1D | 2E1CEA8214E94AF2B9D55EC676D3DC8A | A9BF60F63C894324AB71666880BDA18E | [10 empty] | 101.12 | 100 | 0 | 2500 | 0 |  | 650 |  | 선택 | 해제 | 0 | 2500 | 0 |  | 650 |  | 선택 | 해제 | 선택 | 미정 | 미정 | 미정 | 미정 |  | 미정 | BT180180 | H
B45389 | 2018-05-10 | 2 | B |  | 3 | A | SM53CM | 탄소강 | B | BM#2 | 1618 | 42 | 1624 | 1556 | 24 | 5300 |  | 1 | 0.32 | 14 |  | -2.3 | 1556 | 1609 | 2.28 | 0 | 0 | 6 | 10 | 63 | Y |  | 2018-05-11 00:38 | 68 | 1083 | 19 | 25 | 28 | 29 | 30 | 30 | 29 | 28 | 27 | 25 | 24 |  |  | 24 | 27 | 30 | 24 | 0 | -0.2 | Y | 30.02 | Y | -0.2 | [7 empty] | N | N | N | N | 120 | 0.51 | 54 | 50754 | 90720 | 2350 | 15000 | 14 | 1 | 40 | 2018-05-11 00:44 | 1556 | 129 |  | 37 | [16 empty] | 54.54 | 100 | 0 | 0 | 0 |  | 650 | 400 | 선택 | 해제 | 0 | 0 | 0 |  | 650 | 400 | 선택 | 해제 | 해제 | 미정 | 미정 | 미정 | 미정 |  | 미정 | BT180180 | H
B45390 | 2018-05-10 | 2 | B |  | 4 | A | SM53CM | 탄소강 | B | BM#2 | 1601 | 42 | 1614 | 1544 | 28 | 5700 |  | 1 | 0.32 | 15 |  | -2.25 | 1549 | 1609 | 2.22 | 0 | 0 | 10 | 10 | 57 | Y |  | 2018-05-11 01:43 | 61 | 1089 | 19 | 25 | 28 | 30 | 30 | 29 | 28 | 27 | 26 | 25 | 23 | 22 |  | 22 | 26 | 30 | 22 | 0 | -0.2 | Y | 40 | Y | -0.2 | [7 empty] | N | N | N | N | 120 | 0.51 | 56 | 93049 | 94850 | 1670 | 15100 | 14 | 1 | 10 | 2018-05-11 01:50 | 1549 | 126 |  | 30 | [16 empty] | 96.47 | 100 | 0 | 0 | 0 |  | 650 | 400 | 선택 | 해제 | 0 | 0 | 0 |  | 650 | 400 | 선택 | 해제 | 해제 | 미정 | 미정 | 미정 | 미정 |  | 미정 | BT180180 | H
A45459 | 2018-05-10 | 1 | B | TUNDISH교체 | 1 | A | AE1055LS | 탄소강 | G-AE1055LS | BM#1 | 1574 | 44 | 1615 | 1523 | 39 | 7700 |  | 3 | 0.31 | 25 |  | -1.91 | 1562 | 1617 | 0 | 12.28 |  | 33 | 13 | 75 | Y |  | 2018-05-11 01:51 | 78 | 1092 | 16 | 22 | 20 | 26 | 30 | 32 | 34 | 35 | 36 | 37 | 37 | 38 |  | 38 | 31 | 38 | 38 | 0 | 0 |  |  | Y | 0.2 |  | 2.4 | 2.18 | [5 empty] | N | N | N | 230 | 0.48 | 64 | 101508 | 102760 | 7020 | 15400 | 16 | 2 |  | 2018-05-11 01:59 | 1562 | 113 |  | 33 |  | *T/Dflux 유15kg 용225kg *L/D 오픈후 막힘,강제개공 나탕주입 이상재 ID:101.102.201.202 | [14 empty] | 92.03 | 100 | 1500 | 0 | 0 |  | 400 |  | 선택 | 해제 | 1500 | 0 | 0 |  | 400 |  | 선택 | 해제 | 해제 | 미정 | 미정 | 선택 | 선택 |  | 미정 | BT180180 | H
B45391 | 2018-05-10 | 2 | B |  | 5 | A | SM53CM | 탄소강 | B | BM#2 | 1610 | 42 | 1616 | 1547 | 29 | 6000 |  | 1 | 0.31 | 16 |  | -2.17 | 1555 | 1601 | 2.2 | 0 | 0 | 35 | 44 | 33 | Y |  | 2018-05-11 02:36 | 67 | 1093 | 19 | 24 | 27 | 29 | 30 | 29 | 29 | 28 | 27 | 26 | 24 | 22 | 20 | 20 | 26 | 30 | 20 | 29 | -0.25 | Y | 40.02 | Y | -0.4 | [7 empty] | N | N | N | N | 110 | 0.51 | 61 | 93049 | 102200 | 1300 | 14500 | 14 | 1 | 20 | 2018-05-11 02:44 | 1555 | 129 |  | 36 | [16 empty] | 89.99 | 100 | 0 | 0 | 0 |  | 650 | 400 | 선택 | 해제 | 0 | 0 | 0 |  | 650 | 400 | 선택 | 해제 | 해제 | 미정 | 미정 | 미정 | 미정 |  | 미정 | BT180180 | C
A45460 | 2018-05-10 | 1 | B |  | 2 | A | AE1055LS | 탄소강 | G-AE1055LS | BM#1 | 1584 | 42 | 1605 | 1517 | 38 | 6300 |  | 3 | 0.28 | 25 |  | -1.78 | 1551 | 1602 | 0 | 12.03 |  | 18 | 21 | 92 | Y |  | 2018-05-11 03:07 | 67 | 1073 | 37 | 35 | 35 | 34 | 34 | 33 | 32 | 31 | 30 | 30 | 29 | 29 | 29 | 29 | 32 | 35 | 29 | 29 | -0.12 |  | 50 | Y | 0 | [8 empty] | N | N | Y | 220 | 0.5 | 61 | 101508 | 98230 | 7100 | 15500 | 16 | 2 |  | 2018-05-11 03:16 | 1551 | 103 |  | 22 | [16 empty] | 95.9 | 100 | 0 | 0 | 0 |  | 400 |  | 선택 | 해제 | 0 | 0 | 0 |  | 400 |  | 선택 | 해제 | 해제 | 미정 | 미정 | 선택 | 미정 |  | 미정 | BT180180 | H
B45392 | 2018-05-10 | 2 | B |  | 6 | A | SM53CM | 탄소강 | B | BM#2 | 1618 | 43 | 1624 | 1574 | 27 | 5600 |  | 1 | 0.31 | 17 |  | -2.53 | 1563 | 1623 | 2.29 | 0 | 0 | 19 | 65 | 27 | Y |  | 2018-05-11 03:42 | 75 | 1098 | 17 | 27 | 32 | 36 | 36 | 37 | 36 | 35 | 34 | 32 | 30 |  |  | 30 | 32 | 37 | 30 | 36 | -0.28 | Y | 24.98 | Y | -0.4 | [7 empty] | N | N | N | N | 100 | 0.5 | 54 | 84590 | 90440 | 570 | 15400 | 14 | 1 | 10 | 2018-05-11 03:44 | 1563 | 130 |  | 34 | [16 empty] | 92.9 | 70 | 0 | 0 | 0 |  | 650 | 400 | 선택 | 해제 | 0 | 0 | 0 |  | 650 | 400 | 선택 | 해제 | 해제 | 미정 | 미정 | 미정 | 미정 |  | 미정 | BT180180 | H
A45461 | 2018-05-10 | 1 | B |  | 3 | A | AE1055LS | 탄소강 | G-AE1055LS | BM#1 | 1617 | 41 | 1600 | 1553 | 27 | 4400 |  | 3 | 0.28 | 25 |  | -1.39 | 1549 | 1589 | 0 | 11.96 |  | 20 | 36 | 95 | Y |  | 2018-05-11 03:59 | 65 | 1087 | 28 | 28 | 29 | 29 | 29 | 28 | 28 | 27 | 26 | 26 | 26 | 25 | 25 | 25 | 27 | 29 | 25 | 29 | -0.08 |  | 49.97 | Y | 0 | [8 empty] | N | N | Y | 210 | 0.5 | 61 | 101508 | 97050 | 7030 | 15500 | 16 | 2 |  | 2018-05-11 04:07 | 1549 | 105 |  | 32 | [16 empty] | 96.95 | 100 | 0 | 0 | 0 |  | 400 |  | 선택 | 해제 | 0 | 0 | 0 |  | 400 |  | 선택 | 해제 | 해제 | 미정 | 미정 | 선택 | 미정 |  | 미정 | BT180180 | H
B45393 | 2018-05-10 | 2 | C |  | 7 | A | SM53CM | 탄소강 | B | BM#2 | 1598 | 44 | 1615 | 1526 | 27 | 5900 |  | 1 | 0.31 | 14 |  | -2.3 | 1553 | 1604 | 1.36 | 0 | 0 | 6 | 11 | 40 | Y |  | 2018-05-11 04:49 | 65 | 1095 | 26 | 30 | 33 | 34 | 34 | 34 | 33 | 32 | 31 | 29 | 28 | 25 |  | 25 | 31 | 34 | 25 | 34 | -0.22 | Y | 40.02 | Y | -0.6 | [7 empty] | N | N | N | N | 150 | 0.5 | 57 | 93049 | 94950 | 320 | 13400 | 14 | 1 | 20 | 2018-05-11 04:52 | 1553 | 115 |  | 24 | [16 empty] | 97.74 | 72.73 | 0 | 0 | 0 |  | 650 | 400 | 선택 | 해제 | 0 | 0 | 0 |  | 650 | 400 | 선택 | 해제 | 해제 | 미정 | 미정 | 미정 | 미정 |  | 미정 | BT180180 | C
A45462 | 2018-05-10 | 1 | C |  | 4 | A | AE1055LS | 탄소강 | G-AE1055LS | BM#1 | 1603 | 41 | 1587 | 1535 | 32 | 5300 |  | 3 | 0.28 | 26 |  | -1.72 | 1546 | 1597 | 0 | 12.5 |  | 30 | 21 | 82 | Y |  | 2018-05-11 05:09 | 62 | 1090 | 24 | 28 | 30 | 31 | 31 | 31 | 30 | 29 | 29 | 28 | 27 | 27 | 27 | 27 | 29 | 31 | 27 | 31 | -0.09 | Y | 45.02 | Y | 0 | [8 empty] | N | N | Y | 200 | 0.5 | 61 | 84590 | 100100 | 7110 | 15400 | 16 | 2 |  | 2018-05-11 05:20 | 1546 | 105 |  | 25 | [16 empty] | 78.98 | 100 | 0 | 0 | 0 |  | 400 |  | 선택 | 해제 | 0 | 0 | 0 |  | 400 |  | 선택 | 해제 | 해제 | 미정 | 미정 | 선택 | 미정 |  | 미정 | BT180180 | H
B45394 | 2018-05-10 | 2 | C |  | 8 | A | SM53CM | 탄소강 | B | BM#2 | 1584 | 43 | 1604 | 1547 | 28 | 5800 |  | 1 | 0.28 | 14 |  | -1.77 | 1556 | 1598 | 1.48 | 0 | 0 | 10 | 11 | 48 | Y |  | 2018-05-11 05:47 | 68 | 1087 | 19 | 28 | 32 | 34 | 34 | 34 | 34 | 33 | 31 | 30 | 29 | 27 |  | 27 | 31 | 34 | 27 | 34 | -0.17 | Y | 40 | Y | -0.4 | [7 empty] | N | N | N | N | 140 | 0.5 | 57 | 93049 | 94950 | 1670 | 15200 | 14 | 1 | 30 | 2018-05-11 05:48 | 1556 | 116 |  | 27 | [16 empty] | 95.48 | 72.73 | 0 | 0 | 0 |  | 650 | 400 | 선택 | 해제 | 0 | 0 | 0 |  | 650 | 400 | 선택 | 해제 | 해제 | 미정 | 미정 | 미정 | 선택 | 7 | 미정 | BT180180 | H
A45463 | 2018-05-10 | 1 | C |  | 5 | A | AE1055LS | 탄소강 | G-AE1055LS | BM#1 | 1619 | 40 | 1592 | 1553 | 28 | 4600 |  | 3 | 0.28 | 25 |  | -1.7 | 1543 | 1592 | 0 | 10.92 |  | 33 | 14 | 57 | Y |  | 2018-05-11 06:05 | 59 | 1086 | 26 | 27 | 27 | 28 | 27 | 27 | 27 | 26 | 26 | 25 | 25 | 24 | 24 | 24 | 26 | 28 | 24 | 27 | -0.09 | Y | 45 | Y | 0 | [8 empty] | N | N | Y | 190 | 0.5 | 63 | 101508 | 101100 | 7010 | 15700 | 16 | 2 |  | 2018-05-11 06:13 | 1543 | 107 |  | 31 | [16 empty] | 93.9 | 100 | 0 | 0 | 0 |  | 400 |  | 선택 | 해제 | 0 | 0 | 0 |  | 400 |  | 선택 | 해제 | 해제 | 미정 | 미정 | 선택 | 미정 |  | 미정 | BT180180 | H
B45395 | 2018-05-10 | 2 | C |  | 9 | A | SM53CM | 탄소강 | B | BM#2 | 1576 | 47 | 1614 | 1537 | 32 | 5900 |  | 1 | 0.27 | 14 |  | -2.23 | 1552 | 1601 | 0.98 | 0 | 0 | 35 | 45 | 42 | Y |  | 2018-05-11 06:54 | 64 | 1082 | 24 | 30 | 34 | 36 | 37 | 36 | 35 | 35 | 34 | 33 | 31 | 29 |  | 29 | 33 | 37 | 29 | 0 | -0.23 | Y | 35 | Y | -0.4 | [7 empty] | N | N | N | N | 130 | 0.5 | 58 | 101508 | 95570 | 2530 | 15100 | 14 | 1 | 40 | 2018-05-11 07:06 | 1552 | 114 |  | 19 | [16 empty] | 103.58 | 83.33 | 0 | 0 | 0 |  | 650 | 400 | 선택 | 해제 | 0 | 0 | 0 |  | 650 | 400 | 선택 | 해제 | 해제 | 미정 | 미정 | 미정 | 미정 |  | 미정 | BT180180 | C
A45464 | 2018-05-11 | 1 | C |  | 6 | A | AE1055LS | 탄소강 | G-AE1055LS | BM#1 | 1577 | 41 | 1590 | 1536 | 33 | 5500 |  | 3 | 0.28 | 25 |  | -1.74 | 1540 | 1590 | 0 | 11.95 |  | 18 | 22 | 57 | Y |  | 2018-05-11 07:26 | 56 | 1083 | 23 | 27 | 29 | 30 | 30 | 29 | 29 | 27 | 27 | 26 | 25 | 25 | 24 | 24 | 27 | 30 | 24 | 29 | -0.13 | Y | 45 | Y | -0.2 | [8 empty] | Y | Y | Y | 180 | 0.5 | 60 | 101508 | 98500 | 6390 | 15600 | 16 | 2 |  | 2018-05-11 07:37 | 1540 | 97 |  | 15 |  | *STR#1.2 위드롤8.9번 CONVEX ROLL 강압하 S/R적용 | [14 empty] | 96.22 | 100 | 0 | 0 | 0 |  | 400 |  | 선택 | 해제 | 0 | 0 | 0 |  | 400 |  | 선택 | 해제 | 해제 | 미정 | 미정 | 선택 | 미정 |  | 미정 | BT180180 | H
B45396 | 2018-05-11 | 2 | C | TUNDISH교체전 | 10 | A | SM53CM | 탄소강 | B | BM#2 | 1570 | 47 | 1626 | 1535 | 38 | 7500 |  | 1 | 0.28 | 15 |  | 0 | 1563 | 1618 | 2.11 | 0 | 0 | 19 | 66 | 55 | Y |  | 2018-05-11 08:02 | 75 | 1098 | 26 | 38 | 44 | 47 | 49 | 49 | 48 | 48 | 47 | 46 | 44 | 42 | 40 | 38 | 43 | 49 | 38 | 0 | -0.24 | Y | 45 | Y | -0.4 | [7 empty] | N | N | N | N | 120 | 0.47 | 65 | 100066 | 96750 | 1250 | 2000 | 14 | 1 | 10 | 2018-05-11 08:08 | 1563 | 108 |  | 12 |  | *전공정 작업지연 감속주입 | E8839BD3016C4B428837C8864EA59DE6 | AD7C63506A5C45DDA5E51779EA2F39ED | 03ED81EFC1E841B388007DE92242E1F2 | [11 empty] | 102.06 | 75 | 0 | 3068 | 0 |  | 650 | 400 | 선택 | 해제 | 0 | 3058 | 0 |  | 650 | 400 | 선택 | 해제 | 해제 | 미정 | 미정 | 미정 | 미정 |  | 미정 | BT180180 | H
A45465 | 2018-05-11 | 1 | C |  | 7 | A | AE1055LS | 탄소강 | G-AE1055LS | BM#1 | 1566 | 42 | 1593 | 1520 | 29 | 5000 |  | 3 | 0.28 | 25 |  | -1.7 | 1544 | 1593 | 0 | 14.06 |  | 20 | 37 | 76 | Y |  | 2018-05-11 08:25 | 60 | 1092 | 24 | 29 | 33 | 36 | 37 | 36 | 36 | 36 | 35 | 34 | 33 | 33 | 32 | 32 | 33 | 37 | 32 | 36 | -0.11 | Y | 45 | Y | 0 | [8 empty] | Y | Y | Y | 230 | 0.5 | 66 | 101508 | 104750 | 7020 | 15700 | 16 | 2 |  | 2018-05-11 08:34 | 1544 | 96 |  | 18 |  | 〃 | [14 empty] | 90.83 | 100 | 0 | 0 | 0 |  | 400 |  | 선택 | 해제 | 0 | 0 | 0 |  | 400 |  | 선택 | 해제 | 해제 | 미정 | 미정 | 선택 | 미정 |  | 미정 | BT180180 | H
B45397 | 2018-05-11 | 2 | C | TUNDISH교체 | 1 | A | SBC70L | 특수용도강 | D3 | BM#2 | 1592 | 51 | 1654 | 1515 | 36 | 8000 |  | 1 | 0.27 | 20 |  | 0 | 1578 | 1645 | 1.95 | 0 | 0 | 6 | 12 | 60 | Y |  | 2018-05-11 09:13 | 80 | 1088 | -604 | -124 | 20 | 21 | 20 | 17 | 18 | 24 | 26 | 28 | 29 | 30 | 30 | 30 | 23 | 30 | 30 | 30 | 0 |  | 10 | Y | 0 |  | 2.42 | 2.29 |  |  |  |  | N | N | N | M | 150 | 0.47 | 54 | 98056 | 91040 | 1480 | 16500 | 2 | 2 | 10 | 2018-05-11 09:15 | 1578 | 136 |  | 30 |  | *T/D플럭스 120/15KG *롱노즐 실리부 부착 | [14 empty] | 106.01 | 76.47 | 799 | 0 | 0 |  | 650 | 400 | 선택 | 선택 | 778 | 0 | 0 |  | 650 | 400 | 선택 | 선택 | 선택 | 미정 | 미정 | 미정 | 선택 |  | 미정 | RB098.00 | C
A45466 | 2018-05-11 | 1 | C |  | 8 | A | AE1055LS | 탄소강 | G-AE1055LS | BM#1 | 1584 | 41 | 1601 | 1542 | 30 | 4700 |  | 3 | 0.29 | 25 |  | -1.83 | 1548 | 1601 | 0 | 26.17 |  | 30 | 22 | 70 | Y |  | 2018-05-11 09:34 | 64 | 1096 | 32 | 36 | 38 | 38 | 38 | 38 | 37 | 36 | 36 | 35 | 34 | 34 |  | 34 | 36 | 38 | 34 | 38 | -0.09 |  | 45.02 | Y | 0 | [8 empty] | Y | Y | Y | 220 | 0.5 | 60 | 84590 | 97250 | 6890 | 15200 | 16 | 2 |  | 2018-05-11 09:41 | 1548 | 95 |  | 17 |  | 〃 | [14 empty] | 81.14 | 100 | 0 | 0 | 0 |  | 400 |  | 선택 | 해제 | 0 | 0 | 0 |  | 400 |  | 선택 | 해제 | 해제 | 미정 | 미정 | 선택 | 미정 |  | 미정 | BT180180 | H
B45398 | 2018-05-11 | 2 | C |  | 2 | A | SBC70L | 특수용도강 | D3 | BM#2 | 1559 | 47 | 1627 | 1524 | 39 | 7900 |  | 1 | 0.27 | 20 |  | 0 | 1558 | 1628 | 1.44 | 0 | 0 | 10 | 12 | 67 | Y |  | 2018-05-11 10:21 | 60 | 1084 | 30 | 27 | 27 | 27 | 26 | 24 | 24 | 23 | 22 | 21 | 19 | 17 |  | 17 | 24 | 27 | 17 | 27 | -0.22 |  | 45 | Y | -0.4 |  |  |  | 1.02 |  |  |  | N | N | N | Y | 140 | 0.48 | 57 | 98056 | 90210 | 820 | 15900 | 2 | 2 | 20 | 2018-05-11 10:30 | 1558 | 117 |  | 18 | 20 | *전공정 작업지연 감속주입 | [14 empty] | 107.99 | 76.47 | 0 | 0 | 0 |  | 650 | 400 | 선택 | 선택 | 0 | 0 | 0 |  | 650 | 400 | 선택 | 선택 | 선택 | 미정 | 미정 | 미정 | 미정 |  | 미정 | RB098.00 | C
A45467 | 2018-05-11 | 1 | C |  | 9 | A | AE1055LS | 탄소강 | G-AE1055LS | BM#1 | 1568 | 42 | 1589 | 1519 | 32 | 5300 |  | 3 | 0.28 | 25 |  | -1.51 | 1546 | 1589 | 0 | 16.86 |  | 33 | 15 | 70 | Y |  | 2018-05-11 10:32 | 62 | 1091 | 34 | 34 | 34 | 34 | 34 | 34 | 33 | 32 | 31 | 30 | 30 | 29 | 29 | 29 | 32 | 34 | 29 | 34 | -0.09 |  | 55.02 | Y | 0 | [8 empty] | Y | Y | Y | 210 | 0.48 | 68 | 118426 | 102150 | 7030 | 16200 | 16 | 2 |  | 2018-05-11 10:43 | 1546 | 95 |  | 19 |  | 〃 *전공정요청 감속주입 정속유지 미준수ID:101~107.201~207 | [14 empty] | 108.5 | 100 | 0 | 0 | 0 |  | 400 |  | 선택 | 해제 | 0 | 0 | 0 |  | 400 |  | 선택 | 해제 | 해제 | 미정 | 미정 | 선택 | 선택 | 8 | 미정 | BT180180 | H
B45399 | 2018-05-11 | 2 | C |  | 3 | A | SBC70L | 특수용도강 | D3 | BM#2 | 1590 | 46 | 1605 | 1554 | 35 | 7300 |  | 1 | 0.27 | 20 |  | 0 | 1555 | 1623 | 1.15 | 0 | 0 | 35 | 46 | 69 | Y |  | 2018-05-11 11:28 | 57 | 1082 | 13 | 16 | 20 | 22 | 22 | 20 | 20 | 20 | 20 | 18 | 18 | 17 | 15 | 15 | 19 | 22 | 15 | 20 | -0.16 | Y | 45.02 | Y | -0.4 |  |  |  | 0.91 |  |  |  | N | N | N | Y | 130 | 0.47 | 61 | 92288 | 93760 | 330 | 16200 | 2 | 2 | 10 | 2018-05-11 11:36 | 1555 | 109 |  | 11 |  | *전공정 작업지연 감속주입 | [14 empty] | 97.97 | 100 | 0 | 0 | 0 |  | 650 | 400 | 선택 | 선택 | 0 | 0 | 0 |  | 650 | 400 | 선택 | 선택 | 선택 | 미정 | 미정 | 미정 | 미정 |  | 미정 | RB098.00 | C
A45468 | 2018-05-11 | 1 | C |  | 10 | A | AE1055LS | 탄소강 | G-AE1055LS | BM#1 | 1562 | 39 | 1596 | 1520 | 31 | 5100 |  | 3 | 0.28 | 25 |  | -1.98 | 1539 | 1596 | 0 | 15.39 |  | 18 | 23 | 74 | Y |  | 2018-05-11 11:36 | 55 | 1094 | 27 | 29 | 30 | 30 | 30 | 29 | 29 | 28 | 27 | 26 | 26 | 26 | 25 | 25 | 28 | 30 | 25 | 30 | -0.1 |  | 50 | Y | -0.2 | [8 empty] | Y | Y | Y | 200 | 0.46 | 64 | 101508 | 95950 | 7030 | 16200 | 16 | 2 |  | 2018-05-11 11:45 | 1539 | 101 |  | 24 |  | 〃 *전공정요청 감속주입 정속유지 미준수ID:101~106.201~206 | [14 empty] | 98.6 | 100 | 0 | 0 | 0 |  | 400 |  | 선택 | 해제 | 0 | 0 | 0 |  | 400 |  | 선택 | 해제 | 해제 | 미정 | 미정 | 선택 | 미정 |  | 미정 | BT180180 | H
B45400 | 2018-05-11 | 2 | C |  | 4 | A | SBC70L | 특수용도강 | D3 | BM#2 | 1608 | 41 | 1625 | 1565 | 35 | 6500 |  | 1 | 0.27 | 20 |  | 0 | 1619 | 1619 | 1.07 | 0 | 0 | 19 | 67 | 72 | Y |  | 2018-05-11 12:30 | 121 | 1085 | 11 | 19 | 23 | 26 | 26 | 26 | 25 | 25 | 23 | 22 | 21 | 19 | 19 | 19 | 22 | 26 | 19 | 26 | -0.16 | Y | 45.02 | Y | 0 |  |  |  | 1.15 |  |  |  | N | N | N | Y | 120 | 0.46 | 63 | 92288 | 96180 | 730 | 16600 | 2 | 2 | 10 | 2018-05-11 12:37 | 1559 | 103 |  | 13 |  | *전공정 작업지연 감속주입 | [14 empty] | 96.13 | 100 | 0 | 0 | 0 |  | 650 | 400 | 선택 | 선택 | 0 | 0 | 0 |  | 650 | 400 | 선택 | 선택 | 선택 | 미정 | 미정 | 미정 | 미정 |  | 미정 | RB098.00 | H
A45469 | 2018-05-11 | 1 | D |  | 11 | A | AE1055LS | 탄소강 | G-AE1055LS | BM#1 | 1557 | 44 | 1591 | 1532 | 39 | 6100 |  | 3 | 0.27 | 25 |  | -1.64 | 1544 | 1591 | 0 | 15.95 |  | 20 | 38 | 66 | Y |  | 2018-05-11 12:54 | 60 | 1098 | 24 | 30 | 33 | 35 | 36 | 35 | 34 | 34 | 33 | 32 | 31 | 30 | 30 | 29 | 32 | 36 | 29 | 30 | -0.16 | Y | 45.02 | Y | -0.2 | [8 empty] | Y | Y | Y | 190 | 0.43 | 69 | 101508 | 94600 | 7090 | 16300 | 16 | 2 |  | 2018-05-11 12:59 | 1544 | 95 |  | 11 |  | *STR#1.2 위드롤8.9번 CONVEX ROLL 강압하 S/R적용 *Heat 평균 주속 10% 이상 감속 이상공정 등록ID:101~106.201~206 | [14 empty] | 99.32 | 100 | 0 | 0 | 0 |  | 400 |  | 선택 | 해제 | 0 | 0 | 0 |  | 400 |  | 선택 | 해제 | 해제 | 미정 | 미정 | 선택 | 미정 |  | 미정 | BT180180 | H
B45401 | 2018-05-11 | 2 | D |  | 5 | A | SBC70L | 특수용도강 | D3 | BM#2 | 1611 | 44 | 1645 | 1567 | 29 | 6200 |  | 1 | 1000 | 20 |  | 0 | 1565 | 1636 | 0 | 0 | 0 | 6 | 13 | 61 | Y |  | 2018-05-11 13:34 | 67 | 1078 | 15 | 22 | 28 | 31 | 32 | 33 | 31 | 31 | 30 | 29 | 28 | 27 | 25 | 25 | 28 | 33 | 25 | 31 | -0.23 | Y | 35 | Y | -0.4 |  |  |  | 1.19 |  |  |  | N | N | N | Y | 110 | 0.47 | 64 | 92288 | 99280 | 100 | 14800 | 2 | 2 | 20 | 2018-05-11 13:40 | 1565 | 102 |  | 14 |  | * 전공정 작업지연 감속주입 함. | [14 empty] | 93.74 | 100 | 0 | 0 | 0 |  | 650 | 400 | 선택 | 선택 | 0 | 0 | 0 |  | 650 | 400 | 선택 | 선택 | 선택 | 미정 | 미정 | 미정 | 미정 |  | 미정 | RB098.00 | H
A45470 | 2018-05-11 | 1 | D | TUNDISH교체전 | 12 | A | AE1055LS | 탄소강 | G-AE1055LS | BM#1 | 1597 | 41 | 1589 | 1544 | 29 | 4700 |  | 3 | 0.27 | 25 |  | -1.75 | 1539 | 1589 | 0 | 15.47 |  | 30 | 23 | 85 | Y |  | 2018-05-11 13:49 | 55 | 1085 | 28 | 27 | 27 | 26 | 26 | 26 | 25 | 23 | 23 | 22 | 21 | 21 | 20 | 20 | 24 | 27 | 20 | 26 | -0.13 |  | 55.02 | Y | 0 | [8 empty] | Y | Y | M | 180 | 0.43 | 73 | 91365 | 102500 | 3150 | 1500 | 16 | 2 |  | 2018-05-11 14:04 | 1539 | 102 |  | 27 |  | *STR#1.2 위드롤8.9번 CONVEX ROLL 강압하 S/R적용 *Heat 평균 주속 10% 이상 감속 이상공정 등록ID:101~106.201~206 *전공정요청 L/D 잔강이월없음 | 2DD7D2631D2D496A81826B2B7394AF0E | 8ED39C6116E94886B4A119F0A7565569 | 55F84DFDAFBA41E498BF3C4636073D0E | [11 empty] | 86.48 | 100 | 0 | 3500 | 0 |  | 400 |  | 선택 | 해제 | 0 | 3500 | 0 |  | 400 |  | 선택 | 해제 | 해제 | 미정 | 미정 | 해제 | 미정 |  | 미정 | BT180180 | H
B45402 | 2018-05-11 | 2 | D |  | 6 | A | SBC70L | 특수용도강 | D3 | BM#2 | 1560 | 43 | 1625 | 1524 | 36 | 7800 |  | 1 | 0.26 | 21 |  | -2.04 | 1574 | 1624 | 1.02 | 0 | 0 | 10 | 13 | 66 | Y |  | 2018-05-11 14:41 | 76 | 1088 | 20 | 26 | 29 | 30 | 29 | 29 | 28 | 27 | 24 | 23 | 22 | 21 | 19 | 17 | 24 | 30 | 17 | 29 | -0.24 | Y | 55.03 | Y | 0 |  |  |  | 1.26 |  |  |  | N | N | N | Y | 100 | 0.41 | 75 | 99090 | 100240 | 270 | 14800 | 2 | 2 | 30 | 2018-05-11 14:45 | 1574 | 107 |  | 14 |  | * 전공정 작업지연 감속10% 이상주입 이상공정등록 및 생관통보 함 | [14 empty] | 98.55 | 100 | 0 | 0 | 0 |  | 650 | 400 | 선택 | 선택 | 0 | 0 | 0 |  | 650 | 400 | 선택 | 선택 | 선택 | 미정 | 미정 | 미정 | 미정 |  | 미정 | RB098.00 | H
A45471 | 2018-05-11 | 1 | D | TUNDISH교체 | 1 | A | STB2 | 베어링강 | STB (SF) | BM#1 | 1583 | 48 | 1595 | 1518 | 45 | 6600 |  | 3 | 0.3 | 29 |  | -1.88 | 1535 | 1595 | 13.65 | 0 |  | 33 | 16 | 69 | Y |  | 2018-05-11 15:19 | 79 | 1092 | 13 | 25 | 23 | 28 | 31 | 32 | 34 | 34 | 35 | 35 | 34 |  |  | 34 | 31 | 35 | 34 | 34 | -0.1 |  | 10.03 | Y | -0.2 |  | 1.99 | 1.87 |  |  |  |  | N | N | N | N | 230 | 0.46 | 56 | 84590 | 88000 | 7450 | 15100 | 1 | 1 |  | 2018-05-11 15:29 | 1535 | 136 |  | 38 |  | *T/Dflux 유15kg 용275kg | [14 empty] | 88.62 | 100 | 1500 | 0 | 0 |  | 650 |  | 선택 | 해제 | 1500 | 0 | 0 |  | 650 |  | 선택 | 해제 | 선택 | 미정 | 미정 | 선택 | 선택 |  | 미정 | BT180180 | H
B45403 | 2018-05-11 | 2 | D | 잔강최소화전 | 7 | A | SBC70L | 특수용도강 | D3 | BM#2 | 1609 | 48 | 1634 | 1555 | 36 | 7400 |  | 1 | 0.28 | 21 |  | -2.21 | 1574 | 1628 | 1.27 | 0 | 0 | 35 | 47 | 68 | Y |  | 2018-05-11 15:59 | 76 | 1026 | 13 | 25 | 31 | 34 | 34 | 35 | 34 | 33 | 33 | 31 | 30 | 29 | 28 | 28 | 30 | 35 | 28 | 34 | -0.2 | Y | 35 | Y | -0.2 |  |  |  | 1.12 |  |  |  | N | N | N | Y | 150 | 0.5 | 61 | 80752 | 101390 | 960 | 3000 | 2 | 2 | 40 | 2018-05-11 15:55 | 1574 | 113 |  | 13 | [16 empty] | 79.01 | 100 | 0 | 5590 | 0 |  | 650 | 400 | 선택 | 선택 | 0 | 5430 | 0 |  | 650 | 400 | 선택 | 선택 | 선택 | 미정 | 미정 | 미정 | 미정 |  | 미정 | RB098.00 | H
A45472 | 2018-05-11 | 1 | D |  | 2 | A | STB2 | 베어링강 | STB (SF) | BM#1 | 1688 | 47 | 1572 | 1612 | 36 | 3400 |  | 3 | 0.3 | 28 |  | -1.79 | 1515 | 1572 | 22.64 | 0 |  | 18 | 24 | 83 | Y |  | 2018-05-11 16:24 | 59 | 1026 | 32 | 29 | 27 | 25 | 25 | 24 | 24 | 24 | 23 | 22 | 21 | 21 |  | 21 | 25 | 27 | 21 | 24 | -0.13 |  | 45 | Y | 0 |  |  |  | 1.49 |  |  |  |  | Y | Y | Y | 220 | 0.48 | 59 | 152262 | 91460 | 7100 | 15300 | 1 | 1 |  | 2018-05-11 16:30 | 1515 | 127 |  | 30 |  | *유사강종 연연주 혼탕부 성분확인 ID:107~109.207~209 | [14 empty] | 153.72 | 100 | 0 | 0 | 0 |  | 650 |  | 선택 | 해제 | 0 | 0 | 0 |  | 650 |  | 선택 | 해제 | 선택 | 미정 | 미정 | 선택 | 미정 |  | 미정 | BT180180 | H
B45404 | 2018-05-11 | 2 | D | 잔강최소화 | 8 | A | 46MNVS6 | 합금강 | KFMN445V계 | BM#2 | 1571 | 41 | 1657 | 1534 | 35 | 7300 |  | 1 | 0.33 | 15 |  | -2.39 | 1578 | 1644 | 0 | 2.6 | 0 | 19 | 68 | 75 | Y |  | 2018-05-11 17:03 | 84 | 1025 | -225 | 22 | 38 | 39 | 40 | 40 | 40 | 39 | 38 | 37 | 35 |  |  | 35 | 28 | 40 | 35 | 40 | -0.17 | Y | 30 | Y | -0.4 | [7 empty] | N | N | N | Y | 140 | 0.46 | 51 | 91104 | 91500 | 5050 | 15700 | 2 | 2 | 10 | 2018-05-11 17:07 | 1578 | 131 |  | 25 |  | * BLOOM(길이짧고,퀜칭작업) 이송처리 지연으로 감속주입 함. | [14 empty] | 94.41 | 100 | 3400 | 0 | 0 |  | 490 | 400 | 선택 | 해제 | 3400 | 0 | 0 |  | 490 | 400 | 선택 | 해제 | 해제 | 미정 | 미정 | 미정 | 미정 |  | 미정 | RB100.00 | C
A45473 | 2018-05-11 | 1 | D |  | 3 | B | SEAH-BQ1 | 베어링강 | STB (SF) | BM#1 | 1638 | 41 | 1568 | 1574 | 34 | 3800 |  | 3 | 0.3 | 36 |  | -1.41 | 1512 | 1568 | 18.08 | 0 |  | 20 | 39 | 83 | Y |  | 2018-05-11 17:39 | 57 | 1023 | 20 | 24 | 27 | 29 | 29 | 28 | 28 | 27 | 26 | 25 | 25 | 24 | 24 | 23 | 26 | 29 | 23 | 24 | -0.12 |  | 50 | Y | 0 |  |  |  | 1.3 |  |  |  | Y | N | N | Y | 210 | 0.44 | 70 | 50465 | 100990 | -100990 | 15500 | 1 | 1 |  | 2018-05-11 17:51 | 1512 | 113 |  | 22 |  | *유사강종 연연주 혼탕부 성분확인 ID:101.201 *전공정 작업지연,감속주입 *샘플채취 ID: 203 (500mm) | [14 empty] | 46.45 | 100 | 0 | 0 | 0 |  | 650 |  | 선택 | 해제 | 0 | 0 | 500 |  | 650 |  | 선택 | 해제 | 선택 | 미정 | 미정 | 선택 | 미정 |  | 미정 | BT180180 | H
B45405 | 2018-05-11 | 2 | D |  | 9 | A | 46MNVS6 | 합금강 | KFMN445V계 | BM#2 | 1625 | 37 | 1635 | 1575 | 33 | 6100 |  | 1 | 0.3 | 15 |  | -2.26 | 1576 | 1635 | 0 | 2.1 | 0 | 6 | 14 | 66 | Y |  | 2018-05-11 17:57 | 82 | 1028 | 36 | 39 | 40 | 41 | 40 | 39 | 39 | 38 | 38 | 37 | 36 | 35 |  | 35 | 38 | 41 | 35 | 39 | -0.15 | Y | 40.02 | Y | -0.2 | [7 empty] | N | N | N | Y | 130 | 0.47 | 60 | 91104 | 92940 | 5140 | 14900 | 2 | 2 | 20 | 2018-05-11 18:13 | 1576 | 119 |  | 24 |  | * BLOOM(길이짧고,퀜칭작업) 이송처리 지연으로 감속주입 함. | [14 empty] | 92.96 | 100 | 0 | 0 | 0 |  | 490 | 400 | 선택 | 해제 | 0 | 0 | 0 |  | 490 | 400 | 선택 | 해제 | 해제 | 미정 | 미정 | 미정 | 미정 |  | 미정 | RB100.00 | C
A45474 | 2018-05-11 | 1 | D |  | 4 | B | SEAH-BQ1 | 베어링강 | STB (SF) | BM#1 | 1713 | 45 | 1567 | 1615 | 31 | 3400 |  | 3 | 0.29 | 36 |  | -1.18 | 1521 | 1567 | 23.13 | 0 |  | 30 | 24 | 79 | Y |  | 2018-05-11 18:47 | 66 | 1025 | 22 | 27 | 31 | 33 | 34 | 34 | 33 | 34 | 32 | 31 | 31 | 31 | 30 | 30 | 32 | 34 | 30 | 34 | -0.09 | Y | 45 | Y | 0 |  |  |  | 1.39 |  |  |  | Y | N | N | Y | 190 | 0.45 | 65 | 101508 | 100460 | -100460 | 15800 | 1 | 1 |  | 2018-05-11 18:50 | 1521 | 120 |  | 26 |  | *전공정 작업지연,감속주입 | [14 empty] | 93.9 | 100 | 0 | 0 | 0 |  | 650 |  | 선택 | 해제 | 0 | 0 | 0 |  | 650 |  | 선택 | 해제 | 선택 | 미정 | 미정 | 선택 | 미정 |  | 미정 | BT180180 | H
B45406 | 2018-05-11 | 2 | D |  | 10 | A | 46MNVS6 | 합금강 | KFMN445V계 | BM#2 | 1605 | 42 | 1644 | 1564 | 34 | 6200 |  | 1 | 0.28 | 15 |  | -2.44 | 1571 | 1634 | 0 | 2.37 | 0 | 10 | 14 | 49 | Y |  | 2018-05-11 19:08 | 77 | 1026 | 33 | 37 | 40 | 42 | 43 | 42 | 41 | 40 | 39 | 38 | 37 | 36 |  | 36 | 39 | 43 | 36 | 0 | -0.2 | Y | 35.02 | Y | -0.2 | [7 empty] | N | N | N | Y | 110 | 0.5 | 56 | 91104 | 94000 | 4980 | 15100 | 2 | 2 | 20 | 2018-05-11 19:14 | 1571 | 116 |  | 17 | [16 empty] | 92.02 | 100 | 0 | 0 | 0 |  | 490 | 400 | 선택 | 해제 | 0 | 0 | 0 |  | 490 | 400 | 선택 | 해제 | 해제 | 미정 | 미정 | 미정 | 미정 |  | 미정 | RB100.00 | C
B45407 | 2018-05-11 | 2 | D | TUNDISH교체전 | 11 | A | 46MNVS6 | 합금강 | KFMN445V계 | BM#2 | 1562 | 44 | 1647 | 1514 | 37 | 7600 |  | 1 | 0.31 | 16 |  | -2.74 | 1573 | 1636 | 0 | 3.37 | 0 | 35 | 48 | 62 | Y |  | 2018-05-11 20:09 | 79 | 1027 | 35 | 38 | 42 | 43 | 43 | 43 | 42 | 42 | 41 | 40 | 39 | 38 |  | 38 | 40 | 43 | 38 | 43 | -0.12 | Y | 40.02 | Y | -0.2 | [7 empty] | N | N | N | M | 110 | 0.51 | 60 | 79716 | 97880 | 5120 | 2000 | 2 | 2 | 30 | 2018-05-11 20:16 | 1573 | 109 |  | 14 |  |  | 8B7543FCC3684E88B6D94964DCE80846 | 559B2163D2174AD6BE321DD5302551EF | 6F8651AEAA904D63B8B1DB44ABF4C2B4 | [11 empty] | 77.39 | 100 | 0 | 4520 | 0 |  | 490 | 400 | 선택 | 해제 | 0 | 4330 | 0 |  | 490 | 400 | 선택 | 해제 | 해제 | 미정 | 미정 | 미정 | 미정 |  | 미정 | RB100.00 | H
A45475 | 2018-05-11 | 1 | D |  | 5 | B | SEAH-BQ1 | 베어링강 | STB (SF) | BM#1 | 1703 | 47 | 1575 | 1615 | 35 | 3900 |  | 3 | 0.3 | 36 |  | -1.35 | 1522 | 1575 | 23.26 | 0 |  | 33 | 17 | 67 | Y |  | 2018-05-11 19:53 | 67 | 1027 | 30 | 33 | 35 | 36 | 36 | 36 | 35 | 34 | 34 | 33 | 32 | 32 | 31 | 30 | 33 | 36 | 30 | 36 | -0.11 | Y | 55 | Y | -0.2 |  |  |  | 1.6 |  |  |  | Y | Y | N | Y | 190 | 0.45 | 73 | 100302 | 102300 | 7050 | 15100 | 1 | 1 |  | 2018-05-11 20:02 | 1522 | 123 |  | 28 |  | *샘플채취 500MM ID:103.203 | [14 empty] | 91.23 | 100 | 0 | 0 | 500 |  | 650 |  | 선택 | 해제 | 0 | 0 | 500 |  | 650 |  | 선택 | 해제 | 선택 | 미정 | 미정 | 선택 | 미정 |  | 미정 | BT180180 | H
A45476 | 2018-05-11 | 1 | B |  | 6 | B | SEAH-BQ1 | 베어링강 | STB (SF) | BM#1 | 1649 | 41 | 1574 | 1601 | 32 | 4500 |  | 3 | 0.28 | 36 |  | -1.46 | 1517 | 1574 | 23.03 | 0 |  | 18 | 25 | 76 | Y |  | 2018-05-11 21:12 | 62 | 1025 | 29 | 30 | 31 | 32 | 32 | 31 | 31 | 30 | 30 | 29 | 29 | 28 | 27 | 27 | 30 | 32 | 27 | 31 | -0.1 | Y | 50 | Y | 0 |  |  |  | 1.54 |  |  |  | Y | Y | N | Y | 180 | 0.45 | 67 | 101508 | 100760 | 7090 | 16200 | 1 | 1 |  | 2018-05-11 21:20 | 1517 | 115 |  | 23 | 17 | *롱노즐 5회 사용후 지금융착으로 교체 | [14 empty] | 94.16 | 100 | 0 | 0 | 0 |  | 650 |  | 선택 | 해제 | 0 | 0 | 0 |  | 650 |  | 선택 | 해제 | 선택 | 미정 | 미정 | 선택 | 선택 | 5 | 미정 | BT180180 | H
B45408 | 2018-05-11 | 2 | B | TUNDISH교체 | 1 | A | AE15B36C2 | 합금강 | 보론강 | BM#2 | 1580 | 54 | 1654 | 1525 | 46 | 9400 |  | 1 | 0.29 | 20 |  | -2.43 | 1588 | 1654 | 1.72 | 0 | 0 | 19 | 69 | 56 | Y |  | 2018-05-11 21:26 | 90 | 1027 | 8493 | 8493 | 8493 | 8493 | 8493 | 8493 | 8493 | 8493 | 8493 | 8493 | 8493 | 8493 | 8493 | 46 | 999 | 8493 | 30 | 8493 | 9.99 |  | 30.25 | Y | 0.2 |  | 2.57 | 2.57 | 1.72 |  |  |  | N | N | N | N | 150 | 0.47 | 63 | 96985 | 102950 | 110 | 15300 | 6 | 1 | 10 | 2018-05-11 21:20 | 1588 | 131 |  | 22 |  | * T/D 용강량 실측:1170mm / 19.1 TON * T/D FLUX 용탕부: 120 KG / 유탕부: 15KG 투입 * 슬리브 롱노즐( Y자형 ) 사용 | [14 empty] | 94.16 | 100 | 700 | 0 | 0 |  | 300 | 400 | 선택 | 선택 | 700 | 0 | 0 |  | 300 | 400 | 선택 | 선택 | 해제 | 미정 | 미정 | 미정 | 미정 |  | 미정 | RB100.00 | H
A45477 | 2018-05-11 | 1 | B |  | 7 | B | SEAH-BQ1 | 베어링강 | STB (SF) | BM#1 | 1682 | 43 | 1579 | 1597 | 25 | 3800 |  | 3 | 0.28 | 35 |  | -1.4 | 1525 | 1579 | 20.18 | 0 |  | 6 | 15 | 63 | Y |  | 2018-05-11 22:13 | 70 | 1023 | 26 | 32 | 36 | 39 | 41 | 41 | 42 | 41 | 41 | 40 | 40 | 40 | 40 | 40 | 38 | 42 | 40 | 41 | -0.02 | Y | 30.02 | Y | 0 |  |  |  | 1.42 |  |  |  | Y | Y | N | Y | 230 | 0.45 | 64 | 84590 | 91940 | 7100 | 15100 | 1 | 1 |  | 2018-05-11 22:21 | 1525 | 121 |  | 31 | [16 empty] | 85.49 | 100 | 0 | 0 | 0 |  | 650 |  | 선택 | 해제 | 0 | 0 | 0 |  | 650 |  | 선택 | 해제 | 선택 | 미정 | 미정 | 선택 | 미정 |  | 미정 | BT180180 | H
B45409 | 2018-05-11 | 2 | B |  | 2 | B | AE15B36C2 | 합금강 | 보론강 | BM#2 | 1583 | 44 | 1636 | 1545 | 35 | 7300 |  | 1 | 0.27 | 16 |  | -3.24 | 1561 | 1635 | 1.69 | 0 | 0 | 2 | 2 | 1637 | Y |  | 2018-05-11 22:28 | 63 | 1023 | 45 | 34 | 28 | 24 | 21 | 19 | 17 | 15 | 14 | 13 | 13 | 11 |  | 11 | 22 | 28 | 11 | 0 | -0.38 |  | 45 | Y | -0.4 | [7 empty] | N | N | N | N | 140 | 0.5 | 56 | 95081 | 91210 | 3660 | 15400 | 6 | 1 | 20 | 2018-05-11 22:28 | 1561 | 127 |  | 26 |  | * 샘플채취 ID: 303,403 | [14 empty] | 100.3 | 100 | 0 | 0 | 300 |  | 300 | 400 | 선택 | 선택 | 0 | 0 | 300 |  | 300 | 400 | 선택 | 선택 | 해제 | 미정 | 미정 | 미정 | 미정 |  | 미정 | RB100.00 | C
B45410 | 2018-05-11 | 2 | B |  | 3 | A | AE15B36C2 | 합금강 | 보론강 | BM#2 | 1601 | 48 | 1634 | 1535 | 37 | 8000 |  | 1 | 0.29 | 16 |  | -2.2 | 1570 | 1620 | 1.37 | 0 | 0 | 10 | 15 | 74 | Y |  | 2018-05-11 23:33 | 72 | 1027 | 10 | 23 | 30 | 34 | 35 | 36 | 36 | 35 | 34 | 33 | 32 | 31 | 29 | 29 | 31 | 36 | 29 | 0 | -0.2 | Y | 34.97 | Y | -0.4 | [7 empty] | N | N | N | N | 130 | 0.49 | 63 | 95081 | 102530 | 90 | 16000 | 6 | 1 | 30 | 2018-05-11 23:47 | 1570 | 120 |  | 19 | [16 empty] | 93.58 | 100 | 0 | 0 | 0 |  | 300 | 400 | 선택 | 선택 | 0 | 0 | 0 |  | 300 | 400 | 선택 | 선택 | 해제 | 미정 | 미정 | 미정 | 미정 |  | 미정 | RB100.00 | H
A45478 | 2018-05-11 | 1 | B |  | 8 | A | STB2 | 베어링강 | STB (SF) | BM#1 | 1668 | 43 | 1559 | 1615 | 29 | 4100 |  | 3 | 0.28 | 28 |  | -1.23 | 1525 | 1564 | 14.99 | 0 |  | 30 | 25 | 67 | Y |  | 2018-05-11 23:09 | 69 | 1026 | 38 | 35 | 34 | 34 | 34 | 34 | 33 | 32 | 32 | 32 | 31 | 31 | 30 | 30 | 33 | 34 | 30 | 34 | -0.07 | Y | 54.98 | Y | 0 |  |  |  | 1.37 |  |  |  | Y | Y | N | Y | 220 | 0.45 | 69 | 101508 | 101220 | 7070 | 15700 | 1 | 1 |  | 2018-05-11 23:17 | 1525 | 124 |  | 40 |  | *후 HEAT 정속유지강종 으로 감속주입하여 주속유지함 *S/R재세팅 | [14 empty] | 93.77 | 100 | 0 | 0 | 0 |  | 650 |  | 선택 | 해제 | 0 | 0 | 0 |  | 650 |  | 선택 | 해제 | 선택 | 미정 | 미정 | 선택 | 미정 |  | 미정 | BT180180 | H
B45411 | 2018-05-11 | 2 | B |  | 4 | A | AE15B36C2 | 합금강 | 보론강 | BM#2 | 1654 | 47 | 1635 | 1556 | 35 | 7300 |  | 1 | 0.31 | 17 |  | -2.49 | 1566 | 1632 | 2.17 | 0 | 0 | 35 | 49 | 77 | Y |  | 2018-05-12 00:36 | 68 | 1087 | 31 | 37 | 39 | 40 | 40 | 40 | 39 | 38 | 36 | 35 | 33 | 31 |  | 31 | 37 | 40 | 31 | 40 | -0.22 | Y | 40.02 | Y | -0.4 | [7 empty] | N | N | N | N | 120 | 0.49 | 64 | 95081 | 103310 | 120 | 15100 | 6 | 1 | 35 | 2018-05-12 00:37 | 1566 | 127 |  | 23 | [16 empty] | 93.31 | 100 | 0 | 0 | 0 |  | 300 | 400 | 선택 | 선택 | 0 | 0 | 0 |  | 300 | 400 | 선택 | 선택 | 해제 | 미정 | 미정 | 미정 | 미정 |  | 미정 | RB100.00 | H
A45479 | 2018-05-11 | 1 | B |  | 9 | A | STB2 | 베어링강 | STB (SF) | BM#1 | 1595 | 40 | 1561 | 1524 | 33 | 5400 |  | 3 | 0.27 | 28 |  | -1.67 | 1508 | 1561 | 15.1 | 0 |  | 33 | 18 | 51 | Y |  | 2018-05-12 00:41 | 52 | 1085 | 29 | 28 | 28 | 28 | 28 | 27 | 26 | 25 | 24 | 24 | 23 | 22 | 22 | 21 | 25 | 28 | 21 | 28 | -0.13 |  | 55.02 | Y | -0.2 |  |  |  | 1.32 |  |  |  | Y | Y | Y | Y | 210 | 0.48 | 67 | 101508 | 101550 | 7070 | 14000 | 1 | 1 |  | 2018-05-12 00:48 | 1508 | 113 |  | 19 | 23 | [15 empty] | 93.51 | 100 | 0 | 0 | 0 |  | 650 |  | 선택 | 해제 | 0 | 0 | 0 |  | 650 |  | 선택 | 해제 | 선택 | 미정 | 미정 | 선택 | 미정 |  | 미정 | BT180180 | H
B45412 | 2018-05-11 | 2 | B |  | 5 | A | AE15B36C2 | 합금강 | 보론강 | BM#2 | 1622 | 42 | 1627 | 1574 | 31 | 6400 |  | 1 | 0.28 | 16 |  | -2.17 | 1563 | 1620 | 1.48 | 0 | 0 | 19 | 70 | 58 | Y |  | 2018-05-12 01:35 | 65 | 1083 | 28 | 30 | 32 | 33 | 34 | 34 | 33 | 32 | 31 | 30 | 29 | 28 | 26 | 26 | 31 | 34 | 26 | 0 | -0.2 | Y | 40.02 | Y | -0.4 | [7 empty] | N | N | N | N | 110 | 0.49 | 63 | 95081 | 101920 | 340 | 15400 | 6 | 1 | 50 | 2018-05-12 01:41 | 1563 | 125 |  | 31 | [16 empty] | 92.99 | 100 | 0 | 0 | 0 |  | 300 | 400 | 선택 | 선택 | 0 | 0 | 0 |  | 300 | 400 | 선택 | 선택 | 해제 | 미정 | 미정 | 미정 | 미정 |  | 미정 | RB100.00 | C
A45480 | 2018-05-11 | 1 | B |  | 10 | A | STB2 | 베어링강 | STB (SF) | BM#1 | 1574 | 44 | 1564 | 1523 | 37 | 5900 |  | 3 | 0.27 | 28 |  | -1.05 | 1524 | 1557 | 14.82 | 0 |  | 18 | 26 | 73 | Y |  | 2018-05-12 01:40 | 68 | 1092 | 20 | 26 | 30 | 32 | 34 | 34 | 34 | 34 | 33 | 32 | 32 | 31 | 31 | 31 | 31 | 34 | 31 | 34 | -0.07 | Y | 40 | Y | 0 |  |  |  | 1.45 |  |  |  | Y | Y | Y | Y | 200 | 0.48 | 64 | 101508 | 101210 | 7040 | 15600 | 1 | 1 |  | 2018-05-12 01:47 | 1524 | 119 |  | 29 | [16 empty] | 93.82 | 100 | 0 | 0 | 0 |  | 650 |  | 선택 | 해제 | 0 | 0 | 0 |  | 650 |  | 선택 | 해제 | 선택 | 미정 | 미정 | 선택 | 미정 |  | 미정 | BT180180 | H
B45413 | 2018-05-11 | 2 | B |  | 6 | A | AE15B36C2 | 합금강 | 보론강 | BM#2 | 1637 | 45 | 1635 | 1565 | 30 | 6000 |  | 1 | 0.3 | 16 |  | -2.36 | 1568 | 1626 | 1.52 | 0 | 0 | 2 | 3 | 50 | Y |  | 2018-05-12 02:41 | 70 | 1084 | 24 | 25 | 28 | 29 | 29 | 28 | 28 | 27 | 25 | 24 | 23 | 21 |  | 21 | 26 | 29 | 21 | 28 | -0.2 | Y | 40 | Y | -0.4 | [7 empty] | N | N | N | N | 100 | 0.49 | 58 | 95081 | 93390 | 2850 | 14900 | 6 | 1 | 10 | 2018-05-12 02:46 | 1568 | 136 |  | 31 | [16 empty] | 98.94 | 100 | 0 | 0 | 0 |  | 300 | 400 | 선택 | 선택 | 0 | 0 | 0 |  | 300 | 400 | 선택 | 선택 | 해제 | 미정 | 미정 | 미정 | 미정 |  | 미정 | RB100.00 | H
A45481 | 2018-05-11 | 1 | B |  | 11 | A | STB2 | 베어링강 | STB (SF) | BM#1 | 1583 | 44 | 1557 | 1525 | 37 | 6000 |  | 3 | 0.27 | 28 |  | -1.11 | 1522 | 1557 | 13.46 | 0 |  | 6 | 16 | 62 | Y |  | 2018-05-12 02:49 | 66 | 1089 | 30 | 30 | 32 | 33 | 32 | 32 | 32 | 31 | 30 | 29 | 29 | 28 | 27 | 27 | 30 | 33 | 27 | 32 | -0.12 | Y | 50.03 | Y | 0 |  |  |  | 1.57 |  |  |  | Y | Y | Y | Y | 190 | 0.48 | 66 | 101508 | 101660 | 7140 | 15400 | 1 | 1 |  | 2018-05-12 03:08 | 1522 | 109 |  | 25 | 16 | [15 empty] | 93.38 | 100 | 0 | 0 | 0 |  | 650 |  | 선택 | 해제 | 0 | 0 | 0 |  | 650 |  | 선택 | 해제 | 선택 | 미정 | 미정 | 선택 | 미정 |  | 미정 | BT180180 | H
B45414 | 2018-05-11 | 2 | B |  | 7 | A | AE15B36C2 | 합금강 | 보론강 | BM#2 | 1618 | 47 | 1615 | 1544 | 34 | 7000 |  | 1 | 0.28 | 16 |  | -2.26 | 1577 | 1631 | 1.49 | 0 | 0 | 10 | 16 | 39 | Y |  | 2018-05-12 03:30 | 79 | 1093 | 18 | 27 | 33 | 36 | 38 | 38 | 38 | 38 | 37 | 36 | 35 | 33 | 31 | 31 | 34 | 38 | 31 | 38 | -0.17 | Y | 40.02 | Y | -0.4 | [8 empty] | N | N | N | 150 | 0.49 | 62 | 95081 | 100560 | 720 | 15300 | 6 | 1 | 40 | 2018-05-12 03:39 | 1577 | 140 |  | 42 | [16 empty] | 93.95 | 76.47 | 0 | 0 | 0 |  | 300 | 400 | 선택 | 선택 | 0 | 0 | 0 |  | 300 | 400 | 선택 | 선택 | 해제 | 미정 | 미정 | 미정 | 미정 |  | 미정 | RB100.00 | C
A45482 | 2018-05-11 | 1 | B |  | 12 | A | STB2 | 베어링강 | STB (SF) | BM#1 | 1597 | 40 | 1552 | 1531 | 35 | 5700 |  | 3 | 0.27 | 28 |  | -1.18 | 1523 | 1560 | 13.16 | 0 |  | 30 | 26 | 65 | Y |  | 2018-05-12 03:48 | 67 | 1075 | 26 | 28 | 31 | 32 | 34 | 33 | 33 | 32 | 32 | 31 | 30 | 29 | 29 | 29 | 31 | 34 | 29 | 32 | -0.12 | Y | 40.03 | Y | 0 |  |  |  | 1.38 |  |  |  | Y | Y | Y | Y | 180 | 0.48 | 65 | 101508 | 101180 | 7030 | 15400 | 1 | 1 |  | 2018-05-12 04:05 | 1523 | 116 |  | 33 | [16 empty] | 93.86 | 100 | 0 | 0 | 0 |  | 650 |  | 선택 | 해제 | 0 | 0 | 0 |  | 650 |  | 선택 | 해제 | 선택 | 미정 | 미정 | 선택 | 미정 |  | 미정 | BT180180 | H
B45415 | 2018-05-11 | 2 | C |  | 8 | A | AE15B36C2 | 합금강 | 보론강 | BM#2 | 1606 | 48 | 1614 | 1557 | 35 | 7000 |  | 1 | 0.32 | 16 |  | 0 | 1567 | 1633 | 2.11 | 0 | 0 | 35 | 50 | 32 | Y |  | 2018-05-12 04:44 | 69 | 1095 | 29 | 31 | 34 | 36 | 37 | 37 | 37 | 36 | 35 | 34 | 32 | 30 |  | 30 | 34 | 37 | 30 | 37 | -0.2 | Y | 35.03 | Y | -0.4 | [7 empty] | N | N | N | N | 140 | 0.49 | 60 | 95081 | 97340 | 430 | 15900 | 6 | 1 | 10 | 2018-05-12 04:45 | 1567 | 142 |  | 34 | [16 empty] | 97.27 | 76.47 | 0 | 0 | 0 |  | 300 | 400 | 선택 | 선택 | 0 | 0 | 0 |  | 300 | 400 | 선택 | 선택 | 해제 | 미정 | 미정 | 미정 | 미정 |  | 미정 | RB100.00 | H
A45483 | 2018-05-11 | 1 | C |  | 13 | A | STB2 | 베어링강 | STB (SF) | BM#1 | 1642 | 40 | 1556 | 1562 | 28 | 4700 |  | 3 | 0.28 | 28 |  | -0.86 | 1529 | 1556 | 13.11 | 0 |  | 33 | 19 | 47 | Y |  | 2018-05-12 04:56 | 73 | 1090 | 28 | 32 | 36 | 38 | 39 | 40 | 39 | 39 | 38 | 38 | 38 | 37 | 37 | 36 | 37 | 40 | 36 | 39 | -0.1 | Y | 39.98 | Y | -0.2 |  |  |  | 1.37 |  |  |  | Y | Y | Y | Y | 230 | 0.48 | 68 | 101508 | 104000 | 7080 | 16000 | 1 | 1 |  | 2018-05-12 05:03 | 1529 | 114 |  | 32 | 10 | [15 empty] | 91.45 | 100 | 0 | 0 | 0 |  | 650 |  | 선택 | 해제 | 0 | 0 | 0 |  | 650 |  | 선택 | 해제 | 선택 | 미정 | 미정 | 선택 | 미정 |  | 미정 | BT180180 | H
B45416 | 2018-05-11 | 2 | C |  | 9 | A | AE15B36C2 | 합금강 | 보론강 | BM#2 | 1585 | 47 | 1646 | 1547 | 37 | 7800 |  | 1 | 0.31 | 17 |  | -2.32 | 1568 | 1629 | 1.78 | 0 | 0 | 19 | 71 | 26 | Y |  | 2018-05-12 05:50 | 70 | 1096 | 28 | 29 | 31 | 32 | 33 | 32 | 31 | 31 | 30 | 29 | 28 | 27 | 25 | 20 | 28 | 33 | 20 | 31 | -0.24 | Y | 55.02 | Y | -0.4 | [7 empty] | N | N | N | N | 130 | 0.43 | 78 | 98100 | 106160 | 80 | 14000 | 6 | 1 | 10 | 2018-05-12 06:12 | 1560 | 141 |  | 29 |  | *트랜스퍼카 설비 이상으로 10%이상 감속주입,이상공정 등록 및 생관통보 | [14 empty] | 92.77 | 75 | 0 | 0 | 0 |  | 300 | 400 | 해제 | 선택 | 0 | 0 | 0 |  | 300 | 400 | 해제 | 선택 | 해제 | 미정 | 미정 | 미정 | 미정 |  | 미정 | RB120.00 | C
A45484 | 2018-05-11 | 1 | C |  | 14 | A | STB2 | 베어링강 | STB (SF) | BM#1 | 1613 | 40 | 1557 | 1542 | 34 | 5500 |  | 3 | 0.28 | 28 |  | -0.82 | 1531 | 1557 | 13.23 | 0 |  | 18 | 27 | 61 | Y |  | 2018-05-12 06:03 | 75 | 1094 | 36 | 38 | 40 | 42 | 43 | 42 | 42 | 41 | 41 | 40 | 40 | 39 | 39 | 38 | 40 | 43 | 38 | 42 | -0.11 | Y | 45.02 | Y | -0.2 |  |  |  | 1.43 |  |  |  |  | Y | Y | Y | 220 | 0.48 | 67 | 101508 | 104900 | 6530 | 16000 | 1 | 1 |  | 2018-05-12 06:12 | 1531 | 117 |  | 33 | [16 empty] | 90.71 | 100 | 0 | 0 | 0 |  | 650 |  | 선택 | 해제 | 0 | 0 | 0 |  | 650 |  | 선택 | 해제 | 선택 | 미정 | 미정 | 선택 | 미정 |  | 미정 | BT180180 | H
B45417 | 2018-05-11 | 2 | C | TUNDISH교체전 | 10 | A | AE15B36C2 | 합금강 | 보론강 | BM#2 | 1632 | 48 | 1637 | 1576 | 31 | 6600 |  | 1 | 0.3 | 17 |  | 0 | 1564 | 1628 | 1.48 | 0 | 0 | 2 | 4 | 36 | Y |  | 2018-05-12 06:58 | 66 | 1088 | 18 | 20 | 21 | 23 | 23 | 24 | 23 | 23 | 23 | 22 | 21 | 20 |  | 20 | 22 | 24 | 20 | 23 | -0.13 | Y | 30 | Y | -0.2 | [7 empty] | N | N | N | N | 120 | 0.49 | 57 | 123456 | 94860 | -510 | 2000 | 6 | 1 | 20 | 2018-05-12 07:08 | 1564 | 158 |  | 43 |  |  | 3607664FBF8F493F8857731FE555EBD8 | FF22A0E7F9024DF0BF6B5A9B27271794 | 7821C2EB298944A29C295854C6375ED9 | [11 empty] | 129.95 | 80 | 0 | 2558 | 0 |  | 300 | 400 | 선택 | 선택 | 0 | 2587 | 0 |  | 300 | 400 | 선택 | 선택 | 해제 | 미정 | 미정 | 미정 | 선택 | 9 | 미정 | RB110.00 | C
A45485 | 2018-05-11 | 1 | C | TUNDISH교체전 | 15 | A | STB2 | 베어링강 | STB (SF) | BM#1 | 1607 | 44 | 1551 | 1550 | 34 | 5500 |  | 3 | 0.28 | 28 |  | -1.03 | 1518 | 1551 | 13.14 | 0 |  | 6 | 17 | 57 | Y |  | 2018-05-12 07:08 | 62 | 1087 | 38 | 35 | 33 | 32 | 31 | 30 | 29 | 28 | 27 | 27 | 26 | 25 | 25 | 25 | 29 | 33 | 25 | 0 | -0.16 |  | 50 | Y | 0 |  |  |  | 1.39 |  |  |  |  | Y | Y | M | 210 | 0.48 | 68 | 100622 | 102900 | 7000 | 1000 | 1 | 1 |  | 2018-05-12 07:15 | 1518 | 123 |  | 38 |  |  | 5EAD55C11EED4BEF977CB32609879F7C | 090001348E074878B06308E19DD48083 | 49250721EDD04A75B3BE7971ED4EAC99 | [11 empty] | 91.56 | 100 | 0 | 3500 | 0 |  | 650 |  | 선택 | 해제 | 0 | 3720 | 0 |  | 650 |  | 선택 | 해제 | 선택 | 미정 | 미정 | 선택 | 미정 |  | 미정 | BT180180 | H
B45418 | 2018-05-12 | 2 | C | TUNDISH교체 | 1 | A | AE1043M | 탄소강 | D1 | BM#2 | 1600 | 45 | 1637 | 1564 | 35 | 7200 |  | 3 | 0.29 | 21 |  | -1.96 | 1595 | 1642 | 0.48 | 20.53 |  | 10 | 17 | 40 | Y |  | 2018-05-12 07:50 | 104 | 1077 | -475 | -305 | 41 | 41 | 35 | 38 | 43 | 46 | 48 | 50 | 51 | 51 | 52 | 52 | 46 | 52 | 52 | 52 | 0 |  | 10.02 | Y | 0 |  | 2.15 | 2.03 |  |  |  |  | N | N | N | N | 150 | 0.46 | 64 | 97364 | 100060 | 1390 | 16600 | 2 | 2 | 10 | 2018-05-12 08:04 | 1595 | 168 |  | 74 |  | *T/D플럭스 120/15KG *롱노즐 실리부 부착 | [14 empty] | 95.97 | 75 | 1018 | 0 | 0 |  | 650 | 400 | 선택 | 해제 | 1138 | 0 | 0 |  | 650 | 400 | 선택 | 해제 | 해제 | 미정 | 미정 | 미정 | 선택 |  | 미정 | RB100.00 | H
A45486 | 2018-05-12 | 1 | C | TUNDISH교체 | 1 | A | SPS7 | 특수용도강 | D3 | BM#1 | 1587 | 51 | 1653 | 1531 | 47 | 8600 |  | 1 | 0.27 | 20 |  | 0 | 1579 | 1649 | 1.57 | 0 | 0 | 30 | 27 | 59 | Y |  | 2018-05-12 08:43 | 98 | 1089 | -111 | 43 | 37 | 41 | 43 | 45 | 46 | 47 | 47 | 47 | 46 | 44 |  | 44 | 40 | 47 | 44 | 47 | -0.14 |  | 20 | Y | -0.4 | 0.5 | 2.36 | 2.24 | [5 empty] | N | N | M | 150 | 0.48 | 58 | 84590 | 99600 | 490 | 16000 | 17 | 2 |  | 2018-05-12 08:44 | 1579 | 146 |  | 36 |  | *T/D플럭스 유15 용120KG | [14 empty] | 84.59 | 100 | 1000 | 0 | 0 |  | 490 |  | 선택 | 선택 | 1000 | 0 | 0 |  | 490 |  | 해제 | 선택 | 선택 | 미정 | 미정 | 해제 | 미정 |  | 미정 | BT180180 | H
A45487 | 2018-05-12 | 1 | C |  | 2 | A | AE1043M | 탄소강 | D1 | BM#2 | 1567 | 52 | 1603 | 1549 | 38 | 6700 |  | 3 | 0.29 | 17 |  | -1.71 | 1569 | 1603 | 0 | 15.5 |  | 33 | 20 | 66 | Y |  | 2018-05-12 09:19 | 78 | 1096 | 51 | 42 | 39 | 36 | 34 | 33 | 32 | 31 | 30 | 29 | 28 | 27 | 27 | 25 | 33 | 39 | 25 | 0 | -0.25 |  | 55.02 | Y | -0.4 | [7 empty] | N | N | N | N | 180 | 0.49 | 67 | 98700 | 109230 | 20 | 16300 | 2 | 2 | 20 | 2018-05-12 09:32 | 1569 | 133 |  | 52 | [16 empty] | 90.97 | 75 | 0 | 0 | 0 |  | 650 | 400 | 선택 | 해제 | 0 | 0 | 0 |  | 650 | 400 | 선택 | 해제 | 해제 | 미정 | 미정 | 미정 | 미정 |  | 미정 | RB100.00 | H
B45419 | 2018-05-12 | 2 | C |  | 2 | A | SPS7 | 특수용도강 | D3 | BM#1 | 1593 | 56 | 1605 | 1555 | 37 | 8000 |  | 1 | 0.28 | 16 |  | 0 | 1570 | 1627 | 1.44 | 0 | 0 | 35 | 51 | 33 | Y |  | 2018-05-12 09:39 | 89 | 1083 | 42 | 42 | 43 | 44 | 44 | 43 | 42 | 42 | 40 | 39 | 39 | 37 | 35 | 35 | 41 | 44 | 35 | 42 | -0.2 | Y | 44.98 | Y | -0.4 | [8 empty] | N | N | Y | 140 | 0.5 | 63 | 101508 | 101160 | 40 | 15700 | 17 | 2 |  | 2018-05-12 09:51 | 1570 | 183 |  | 40 | [16 empty] | 100.5 | 100 | 0 | 0 | 0 |  | 490 |  | 선택 | 선택 | 0 | 0 | 0 |  | 490 |  | 선택 | 선택 | 선택 | 미정 | 미정 | 미정 | 미정 |  | 미정 | BT180180 | H
B45420 | 2018-05-12 | 2 | C |  | 3 | A | SPS7 | 특수용도강 | D3 | BM#1 | 1581 | 46 | 1607 | 1546 | 39 | 8300 |  | 1 | 0.28 | 17 |  | 0 | 1574 | 1647 | 1.34 | 0 | 0 | 23 | 1 | 29021 | Y |  | 2018-05-12 10:39 | 93 | 1320 | 32 | 32 | 36 | 37 | 38 | 39 | 38 | 38 | 37 | 36 | 35 |  |  | 35 | 36 | 39 | 35 | 38 | -0.16 | Y | 24.98 | Y | -0.2 |  |  |  | 1.79 |  |  |  |  | N | N | Y | 130 | 0.5 | 55 | 84590 | 88950 | 5120 | 15000 | 17 | 2 |  | 2018-05-12 10:51 | 1574 | 165 |  | 44 |  | *대보수 첫레들 | [14 empty] | 90.18 | 100 | 0 | 0 | 0 |  | 490 |  | 선택 | 선택 | 0 | 0 | 0 |  | 490 |  | 선택 | 선택 | 선택 | 미정 | 미정 | 미정 | 미정 |  | 미정 | BT180180 | H
A45488 | 2018-05-12 | 1 | C |  | 3 | A | AE1043M | 탄소강 | D1 | BM#2 | 1587 | 41 | 1607 | 1537 | 28 | 5300 |  | 3 | 0.27 | 15 |  | -2.34 | 1563 | 1607 | 0 | 11.13 |  | 18 | 28 | 64 | Y |  | 2018-05-12 10:18 | 72 | 1105 | 24 | 22 | 22 | 23 | 23 | 23 | 23 | 23 | 23 | 23 | 22 | 22 | 22 | 22 | 23 | 23 | 22 | 23 | -0.02 | Y | 45.02 | Y | 0 | [7 empty] | N | N | N | N | 170 | 0.49 | 62 | 98700 | 99610 | 370 | 14800 | 2 | 2 | 30 | 2018-05-12 10:31 | 1563 | 131 |  | 63 |  | *STR#1 TCM머신 센서 고장으로 감속주입 | [14 empty] | 98.85 | 100 | 0 | 0 | 0 |  | 650 | 400 | 선택 | 해제 | 0 | 0 | 0 |  | 650 | 400 | 선택 | 해제 | 해제 | 미정 | 미정 | 미정 | 미정 |  | 미정 | RB100.00 | C
B45421 | 2018-05-12 | 2 | C |  | 4 | A | SPS7 | 특수용도강 | D3 | BM#1 | 1603 | 48 | 1594 | 1564 | 36 | 7600 |  | 1 | 0.28 | 17 |  | 0 | 1571 | 1632 | 1.43 | 0 | 0 | 2 | 5 | 47 | Y |  | 2018-05-12 11:42 | 90 | 1084 | 31 | 40 | 45 | 47 | 48 | 48 | 48 | 47 | 46 | 46 | 45 | 43 | 41 | 41 | 44 | 48 | 41 | 48 | -0.17 | Y | 40 | Y | -0.4 | [8 empty] | N | N | Y | 120 | 0.5 | 61 | 101508 | 97700 | 1310 | 15100 | 17 | 2 |  | 2018-05-12 11:51 | 1584 | 148 |  | 37 | [16 empty] | 103.26 | 100 | 0 | 0 | 0 |  | 490 |  | 선택 | 선택 | 0 | 0 | 0 |  | 490 |  | 선택 | 선택 | 선택 | 미정 | 미정 | 미정 | 미정 |  | 미정 | BT180180 | H
A45489 | 2018-05-12 | 1 | C |  | 4 | A | AE1043M | 탄소강 | D1 | BM#2 | 1614 | 42 | 1610 | 1544 | 30 | 4800 |  | 3 | 0.27 | 15 |  | -2.38 | 1565 | 1610 | 0 | 12.07 |  | 6 | 18 | 51 | Y |  | 2018-05-12 11:26 | 74 | 1087 | 21 | 23 | 24 | 26 | 27 | 27 | 27 | 27 | 26 | 26 | 25 | 25 |  | 25 | 25 | 27 | 25 | 27 | -0.06 | Y | 35 | Y | 0 | [7 empty] | N | N | N | N | 160 | 0.51 | 57 | 98700 | 96550 | 2840 |  | 2 | 2 | 10 | 2018-05-12 12:12 | 1565 | 134 |  | 60 | [16 empty] | 99.35 | 100 | 0 | 0 | 0 |  | 650 | 400 | 선택 | 해제 | 0 | 0 | 0 |  | 650 | 400 | 선택 | 해제 | 해제 | 미정 | 미정 | 미정 | 미정 |  | 미정 | RB100.00 | C
B45422 | 2018-05-12 | 2 | A |  | 5 | A | SPS7 | 특수용도강 | D3 | BM#1 | 1623 | 44 | 1627 | 1585 | 27 | 5700 |  | 1 | 0.3 | 17 |  | 0 | 1569 | 1627 | 1.38 | 0 | 0 | 10 | 18 | 30 | Y |  | 2018-05-12 12:47 | 88 | 1058 | 39 | 47 | 51 | 53 | 54 | 54 | 53 | 52 | 52 | 52 | 50 | 49 | 48 | 48 | 50 | 54 | 48 | 52 | -0.15 | Y | 40 | Y | -0.2 | [8 empty] | N | N | Y | 110 | 0.49 | 63 | 101508 | 101050 | 750 | 14380 | 17 | 2 |  | 2018-05-12 12:51 | 1569 | 139 |  | 35 | [16 empty] | 99.81 | 100 | 0 | 0 | 0 |  | 490 |  | 선택 | 선택 | 0 | 0 | 0 |  | 490 |  | 선택 | 선택 | 선택 | 미정 | 미정 | 미정 | 미정 |  | 미정 | BT180180 | H
A45490 | 2018-05-12 | 1 | A |  | 5 | A | AE1043M | 탄소강 | D1 | BM#2 | 1604 | 42 | 1603 | 1542 | 30 | 4900 |  | 3 | 0.27 | 16 |  | -1.93 | 1566 | 1603 | 0 | 13.08 |  | 30 | 28 | 36 | Y |  | 2018-05-12 12:36 | 75 | 1098 | 24 | 27 | 29 | 32 | 33 | 33 | 33 | 33 | 33 | 32 | 31 | 30 | 28 | 28 | 31 | 33 | 28 | 33 | -0.13 | Y | 39.98 | Y | -0.4 | [7 empty] | N | N | N | N | 150 | 0.5 | 60 | 98700 | 99330 | 30 | 14900 | 2 | 2 |  | 2018-05-12 13:14 | 1566 | 120 |  | 50 | [16 empty] | 100.15 | 100 | 0 | 0 | 0 |  | 650 | 400 | 해제 | 해제 | 0 | 0 | 0 |  | 650 | 400 | 해제 | 해제 | 해제 | 미정 | 미정 | 미정 | 미정 |  | 미정 | BT180180 | C
B45423 | 2018-05-12 | 2 | A |  | 6 | A | SPS7 | 특수용도강 | D3 | BM#1 | 1576 | 45 | 1587 | 1525 | 37 | 7900 |  | 1 | 0.26 | 21 |  | 0 | 1557 | 1618 | 1.53 | 0 | 0 | 35 | 52 | 23 | Y |  | 2018-05-12 13:55 | 76 | 1058 | 43 | 45 | 46 | 46 | 46 | 46 | 46 | 45 | 44 | 44 | 43 | 41 | 40 | 40 | 44 | 46 | 40 | 46 | -0.12 |  | 50 | Y | -0.2 | [8 empty] | N | N | Y | 100 | 0.5 | 61 | 101508 | 103300 | 380 | 16100 | 17 | 2 |  | 2018-05-12 14:04 | 1557 | 138 |  | 34 | [16 empty] | 98.03 | 100 | 0 | 0 | 0 |  | 490 |  | 선택 | 선택 | 0 | 0 | 0 |  | 490 |  | 선택 | 선택 | 선택 | 미정 | 미정 | 미정 | 미정 |  | 미정 | BT180180 | H
A45491 | 2018-05-12 | 1 | A |  | 6 | B | AE1043M | 탄소강 | D1 | BM#2 | 1550 | 40 | 1598 | 1518 | 32 | 5900 |  | 3 | 0.26 | 17 |  | -1.84 | 1560 | 1598 | 0 | 13.84 |  | 33 | 21 | 44 | Y |  | 2018-05-12 13:48 | 69 | 1098 | 27 | 28 | 30 | 30 | 31 | 31 | 31 | 30 | 30 | 29 | 29 | 28 | 27 | 27 | 29 | 31 | 27 | 31 | -0.1 | Y | 40 | Y | -0.2 | [8 empty] | N | N | N | 190 | 0.5 | 63 | 98700 | 103460 | 2940 | 16200 | 2 | 2 |  | 2018-05-12 14:19 | 1560 | 122 |  | 41 | [16 empty] | 92.76 | 100 | 0 | 0 | 0 |  | 650 | 400 | 선택 | 해제 | 0 | 0 | 0 |  | 650 | 400 | 선택 | 해제 | 해제 | 미정 | 미정 | 미정 | 미정 |  | 미정 | BT180180 | C
B45424 | 2018-05-12 | 2 | A |  | 7 | A | SPS7 | 특수용도강 | D3 | BM#1 | 1595 | 42 | 1617 | 1534 | 32 | 6500 |  | 1 | 0.27 | 16 |  | -2.6 | 1554 | 1612 | 1.62 | 0 | 0 | 23 | 2 | 37 | Y |  | 2018-05-12 14:49 | 73 | 1087 | 38 | 35 | 34 | 34 | 33 | 33 | 31 | 30 | 29 | 29 | 27 | 26 |  | 26 | 32 | 34 | 26 | 0 | -0.18 |  | 45 | Y | -0.2 | [8 empty] | N | N | Y | 150 | 0.5 | 58 | 101508 | 96370 | 40 | 15750 | 17 | 2 |  | 2018-05-12 15:05 | 1554 | 133 |  | 44 | [16 empty] | 106.4 | 100 | 0 | 0 | 0 |  | 490 |  | 선택 | 선택 | 0 | 0 | 0 |  | 490 |  | 선택 | 선택 | 선택 | 미정 | 미정 | 미정 | 미정 |  | 미정 | BT180180 | H
A45492 | 2018-05-12 | 1 | A |  | 7 | A | AE1043M | 탄소강 | D1 | BM#2 | 1609 | 41 | 1613 | 1559 | 30 | 4700 |  | 3 | 0.27 | 21 |  | -1.25 | 1570 | 1600 | 0 | 13.88 |  | 18 | 29 | 47 | Y |  | 2018-05-12 14:46 | 79 | 1095 | 26 | 28 | 30 | 31 | 31 | 31 | 30 | 29 | 29 | 28 | 27 | 25 |  | 25 | 29 | 31 | 25 | 31 | -0.15 | Y | 40.03 | Y | -0.4 | [8 empty] | N | N | N | 180 | 0.5 | 62 | 115150 | 103110 | 1600 | 14700 | 2 | 2 |  | 2018-05-12 15:06 | 1576 | 128 |  | 49 | [16 empty] | 110.09 | 100 | 0 | 0 | 0 |  | 650 | 400 | 선택 | 해제 | 0 | 0 | 0 |  | 650 | 400 | 선택 | 해제 | 해제 | 미정 | 미정 | 미정 | 미정 |  | 미정 | BT180180 | C
B45425 | 2018-05-12 | 2 | A | 잔강최소화전 | 8 | A | SPS7 | 특수용도강 | D3 | BM#1 | 1557 | 42 | 1637 | 1527 | 39 | 7900 |  | 1 | 0.26 | 24 |  | -2.66 | 1561 | 1643 | 2.55 | 0 | 0 | 21 | 1 | 11550 | Y |  | 2018-05-12 16:12 | 80 | 1237 | 23 | 35 | 43 | 47 | 49 | 48 | 48 | 48 | 47 | 46 | 45 | 43 | 42 | 42 | 44 | 49 | 42 | 48 | -0.18 | Y | 39.98 | Y | -0.2 | [8 empty] | N | N | M | 140 | 0.5 | 61 | 97876 | 100380 | 980 | 3000 | 17 | 2 |  | 2018-05-12 16:16 | 1561 | 125 |  | 22 | [16 empty] | 96.62 | 100 | 0 | 3100 | 0 |  | 490 |  | 선택 | 선택 | 0 | 3100 | 0 |  | 490 |  | 선택 | 선택 | 선택 | 미정 | 미정 | 미정 | 미정 |  | 미정 | BT180180 | H
A45493 | 2018-05-12 | 1 | A | TUNDISH교체전 | 8 | A | AE1043M | 탄소강 | D1 | BM#2 | 1603 | 40 | 1613 | 1549 | 30 | 4800 |  | 3 | 0.32 | 16 |  | -1.74 | 1558 | 1592 | 0 | 10.99 |  | 2 | 6 | 51 | Y |  | 2018-05-12 15:56 | 67 | 1133 | 24 | 27 | 29 | 31 | 31 | 31 | 31 | 31 | 30 | 30 | 30 | 29 |  | 29 | 29 | 31 | 29 | 31 | -0.05 | Y | 40.03 | Y | -0.2 | [8 empty] | N | N | N | 170 | 0.5 | 57 | 91300 | 96640 | 3910 | 2000 | 2 | 2 |  | 2018-05-12 16:01 | 1558 | 118 |  | 45 |  |  | A2AA125BA8394E1C85C764EC3B5B82B8 | 27FCD7DC0D234B2DA8D261D75D2ABC3F | C755D9A0583A4D70894E1F2310D843C6 | [11 empty] | 90.8 | 100 | 0 | 3033 | 0 |  | 650 | 400 | 선택 | 해제 | 0 | 2850 | 0 |  | 650 | 400 | 선택 | 해제 | 해제 | 미정 | 미정 | 미정 | 미정 |  | 미정 | BT180180 | C
A45494 | 2018-05-12 | 1 | A | 잔강최소화 | 9 | B | SNB16 | 합금강 | D | BM#1 | 1608 | 40 | 1615 | 1546 | 36 | 5900 |  | 3 | 0.32 | 16 |  | -1.99 | 1570 | 1610 | 8.52 | 0 |  | 6 | 19 | 121 | Y |  | 2018-05-12 16:59 | 73 | 1141 | -17 | 20 | 22 | 23 | 23 | 23 | 23 | 23 | 23 |  |  |  |  | 23 | 18 | 23 | 23 | 23 | 0 |  | 25.02 | Y | 0 | [8 empty] | N | N | N | 130 | 0.51 | 49 | 88692 | 91250 | 7500 | 15720 | 17 | 2 |  | 2018-05-12 17:16 | 1570 | 130 |  | 51 | [16 empty] | 89.81 | 100 | 3100 | 0 | 0 |  | 650 |  | 선택 | 해제 | 3100 | 0 | 0 |  | 650 |  | 선택 | 해제 | 미정 | 미정 | 미정 | 선택 | 선택 |  | 미정 | BT180180 | H
B45426 | 2018-05-12 | 2 | A | TUNDISH교체 | 1 | A | SCR420HCS | 소입성보증강 | C | BM#2 | 1614 | 46 | 1686 | 1567 | 42 | 8900 |  | 1 | 0.3 | 21 |  | -2.81 | 1613 | 1683 | 0 | 3.99 | 0 | 30 | 29 | 44 | Y |  | 2018-05-12 17:21 | 102 | 1114 | -328 | -119 | 32 | 28 | 27 | 24 | 30 | 36 | 38 | 40 | 41 | 42 | 43 | 42 | 32 | 43 | 42 | 0 | -0.2 |  | 5.1 | Y | -0.2 | 0.9 | 2.29 | 2.22 | [5 empty] | N | N | N | 150 | 0.49 | 57 | 152262 | 98620 | 3780 | 16500 | 7 | 1 |  | 2018-05-12 17:17 | 1613 | 156 |  | 45 |  | *턴디쉬 플럭스 120KG/15KG *슬리브 롱노즐 사용 *연연주 혼탕부 307~309.407~409 | [14 empty] | 153.41 | 100 | 700 | 0 | 0 |  | 410 | 300 | 선택 | 선택 | 700 | 0 | 0 |  | 410 | 300 | 선택 | 선택 | 해제 | 미정 | 선택 | 미정 | 미정 |  | 미정 | BT180180 | H
A45495 | 2018-05-12 | 1 | A | TUNDISH교체전 | 10 | A | SNB16 | 합금강 | D | BM#1 | 1614 | 40 | 1585 | 1534 | 33 | 5900 |  | 3 | 0.33 | 17 |  | -2.1 | 1567 | 1609 | 7.64 | 0 |  | 35 | 53 | 60 | Y |  | 2018-05-12 18:01 | 70 | 1143 | 21 | 27 | 32 | 34 | 36 | 36 | 36 | 36 | 35 | 34 | 33 | 33 |  | 33 | 33 | 36 | 33 | 36 | -0.08 | Y | 35 | Y | 0 | [8 empty] | N | N | N | 120 | 0.5 | 59 | 85210 | 95870 | 7130 | 2000 | 17 | 2 |  | 2018-05-12 18:12 | 1567 | 124 |  | 39 |  |  |  | 182DDDE7668E44E9BCEB7C64326E8206 | 0AE2175DAD404B59B6CE6FBEDB29241F | 961E7694832A467DB3CFF4FCF914D867 | [10 empty] | 82.33 | 100 | 0 | 2500 | 0 |  | 650 |  | 선택 | 해제 | 0 | 2500 | 0 |  | 650 |  | 선택 | 해제 | 미정 | 미정 | 미정 | 선택 | 미정 |  | 미정 | BT180180 | H
B45427 | 2018-05-12 | 2 | A |  | 2 | A | SCR420HON | 소입성보증강 | C | BM#2 | 1577 | 60 | 1665 | 1554 | 52 | 8800 |  | 1 | 0.32 | 16 |  | -3.49 | 1572 | 1656 | 0 | 6.78 | 0 | 33 | 22 | 41 | Y |  | 2018-05-12 18:28 | 62 | 1137 | 43 | 40 | 40 | 40 | 40 | 39 | 37 | 36 | 34 | 33 | 32 |  |  | 32 | 38 | 40 | 32 | 40 | -0.2 |  | 39.98 | Y | -0.2 | [8 empty] | N | N | N | 140 | 0.52 | 53 | 46392 | 90320 | 4940 | 16100 | 7 | 1 |  | 2018-05-12 18:39 | 1592 | 158 |  | 37 |  | *연연주 혼탕부 301.401 | [14 empty] | 48.63 | 100 | 0 | 0 | 0 |  | 410 | 300 | 선택 | 선택 | 0 | 0 | 0 |  | 410 | 300 | 선택 | 선택 | 해제 | 미정 | 선택 | 미정 | 미정 |  | 미정 | BT180180 | H
B45428 | 2018-05-12 | 2 | A |  | 3 | A | SCR420HON | 소입성보증강 | C | BM#2 | 1577 | 46 | 1657 | 1547 | 37 | 7700 |  | 1 | 0.32 | 16 |  | -2.46 | 1575 | 1649 | 0 | 7.15 | 0 | 23 | 3 | 61 | Y |  | 2018-05-12 19:28 | 65 | 1126 | 29 | 28 | 30 | 30 | 30 | 29 | 27 | 26 | 25 | 23 | 22 |  |  | 22 | 27 | 30 | 22 | 30 | -0.2 |  | 39.98 | Y | -0.2 | [8 empty] | N | N | N | 130 | 0.52 | 53 | 92784 | 89980 | 5030 | 17100 | 7 | 1 |  | 2018-05-12 19:50 | 1582 | 137 |  | 32 | [16 empty] | 97.67 | 100 | 0 | 0 | 0 |  | 410 | 300 | 선택 | 선택 | 0 | 0 | 0 |  | 410 | 300 | 선택 | 선택 | 해제 | 미정 | 선택 | 미정 | 미정 |  | 미정 | BT180180 | H
A45496 | 2018-05-12 | 1 | A | TUNDISH교체 | 1 | A | 42CRMO4MS2 | 합금강 | E1 | BM#1 | 1597 | 42 | 1629 | 1552 | 38 | 6800 |  | 3 | 0.33 | 26 |  | -1.51 | 1591 | 1635 | 13.44 | 0 |  | 18 | 30 | 39 | N | 3 | 2018-05-12 19:01 | 98 | 1112 | -14 | 26 | 21 | 24 | 28 | 30 | 33 | 33 | 33 | 33 | 34 | 34 |  | 34 | 29 | 34 | 34 | 33 | 0 |  | 5.02 | Y | 0 |  | 2.38 | 2.25 |  | 0.7 |  |  |  | N | N | N | 230 | 0.43 | 65 | 103512 | 94720 | 7100 | 14780 | 4 | 1 |  | 2018-05-12 19:14 | 1591 | 152 |  | 65 |  | *T/D가열온도:자동-1361`.수동건-1369`.STR#1:877.STR#2:961.T/D FLUX 유:15,용:225 *주입초 전공정 지연으로 감속주입 *STR#1기 절단면 대각으로 절단되고 있음 | 29E10DF61FEC4DE0A170972B28B0A31E | [13 empty] | 101.23 | 100 | 1500 | 0 | 0 |  | 650 |  | 선택 | 해제 | 1500 | 0 | 0 |  | 650 |  | 선택 | 해제 | 해제 | 미정 | 미정 | 선택 | 선택 |  | 미정 | BM510510 | C
B45429 | 2018-05-12 | 2 | A |  | 4 | A | SCR420HON | 소입성보증강 | C | BM#2 | 1565 | 53 | 1647 | 1544 | 35 | 7400 |  | 1 | 0.32 | 17 |  | -2.18 | 1576 | 1642 | 0 | 8.22 | 0 | 21 | 2 | 58 | Y |  | 2018-05-12 20:29 | 66 | 1128 | 20 | 26 | 31 | 33 | 35 | 34 | 34 | 33 | 33 | 32 | 31 |  |  | 31 | 31 | 35 | 31 | 33 | -0.13 | Y | 29.98 | Y | -0.2 | [7 empty] | N | N | N | N | 120 | 0.52 | 53 | 92784 | 91010 | 5100 | 15200 | 7 | 1 |  | 2018-05-12 20:36 | 1576 | 132 |  | 26 | [16 empty] | 96.6 | 100 | 0 | 0 | 0 |  | 410 | 300 | 선택 | 선택 | 0 | 0 | 0 |  | 410 | 300 | 선택 | 선택 | 해제 | 미정 | 선택 | 미정 | 미정 |  | 미정 | BT180180 | H
A45498 | 2018-05-12 | 1 | B |  | 2 | A | 42CRMO4MS2 | 합금강 | E1 | BM#1 | 1550 | 44 | 1599 | 1532 | 38 | 7100 |  | 3 | 0.31 | 25 |  | -1.81 | 1546 | 1599 | 13.21 | 0 |  | 10 | 19 | 299 | Y |  | 2018-05-12 21:06 | 53 | 1131 | 32 | 29 | 27 | 25 | 24 | 22 | 21 | 18 | 18 | 17 | 17 | 16 | 15 | 14 | 21 | 27 | 14 | 0 | -0.24 |  | 55.03 | Y | -0.2 |  |  |  | 2.07 | 0.77 |  |  |  | N | N | N | 220 | 0.47 | 66 | 86260 | 97660 | 7120 | 13400 | 4 | 1 |  | 2018-05-12 21:13 | 1546 | 91 |  | 9 | [16 empty] | 82.43 | 100 | 0 | 0 | 300 |  | 650 |  | 선택 | 해제 | 0 | 0 | 0 |  | 650 |  | 선택 | 해제 | 해제 | 미정 | 미정 | 선택 | 미정 |  | 미정 | BM510510 | C
B45430 | 2018-05-12 | 2 | B |  | 5 | B | SCR420HON | 소입성보증강 | C | BM#2 | 1599 | 49 | 1644 | 1564 | 41 | 7500 |  | 1 | 0.27 | 16 |  | 0 | 1581 | 1633 | 0 | 2.88 | 0 | 30 | 30 | 34 | Y |  | 2018-05-12 21:29 | 71 | 1096 | 29 | 33 | 36 | 37 | 38 | 37 | 36 | 35 | 34 | 33 | 31 | 30 | 28 | 28 | 34 | 38 | 28 | 0 | -0.27 | Y | 37.02 | Y | -0.4 | [7 empty] | N | N | N | N | 110 | 0.52 | 58 | 92784 | 98670 | 5140 | 15500 | 7 | 1 |  | 2018-05-12 21:30 | 1581 | 125 |  | 21 | [16 empty] | 89.47 | 100 | 0 | 0 | 0 |  | 410 | 300 | 선택 | 선택 | 0 | 0 | 0 |  | 410 | 300 | 선택 | 선택 | 해제 | 미정 | 선택 | 미정 | 미정 |  | 미정 | BT180180 | H
A45499 | 2018-05-12 | 1 | B |  | 3 | A | 42CRMO4MS2 | 합금강 | E1 | BM#1 | 1583 | 47 | 1583 | 1539 | 41 | 7100 |  | 3 | 0.31 | 25 |  | -1.08 | 1552 | 1583 | 12.12 | 0 |  | 6 | 20 | 112 | Y |  | 2018-05-12 22:13 | 59 | 1121 | 12 | 24 | 28 | 30 | 30 | 29 | 28 | 27 | 26 | 25 | 24 | 23 | 23 | 23 | 25 | 30 | 23 | 0 | -0.16 | Y | 45.02 | Y | 0 | [8 empty] | N | N | N | 210 | 0.47 | 63 | 103512 | 99360 | 7150 | 16200 | 4 | 1 |  | 2018-05-12 22:21 | 1552 | 96 |  | 10 | [16 empty] | 97.29 | 100 | 0 | 0 | 0 |  | 650 |  | 선택 | 해제 | 0 | 0 | 0 |  | 650 |  | 선택 | 해제 | 해제 | 미정 | 미정 | 선택 | 미정 |  | 미정 | BM510510 | C
B45431 | 2018-05-12 | 2 | B |  | 6 | A | SCR420HON | 소입성보증강 | C | BM#2 | 1588 | 46 | 1634 | 1565 | 37 | 7800 |  | 1 | 0.3 | 17 |  | -2.18 | 1582 | 1638 | 0 | 4.79 | 0 | 33 | 23 | 40 | Y |  | 2018-05-12 22:37 | 72 | 1124 | 26 | 36 | 41 | 45 | 46 | 45 | 45 | 44 | 43 | 42 | 40 | 40 | 38 | 38 | 41 | 46 | 38 | 45 | -0.22 | Y | 35.75 | Y | -0.4 | [7 empty] | N | N | N | N | 100 | 0.52 | 56 | 92784 | 96780 | 5060 | 15900 | 7 | 1 |  | 2018-05-12 22:37 | 1582 | 121 |  | 14 | [16 empty] | 91.14 | 100 | 0 | 0 | 0 |  | 410 | 300 | 선택 | 선택 | 0 | 0 | 0 |  | 410 | 300 | 선택 | 선택 | 해제 | 미정 | 선택 | 미정 | 미정 |  | 미정 | BT180180 | H
A45500 | 2018-05-12 | 1 | B |  | 4 | A | 42CRMO4MS2 | 합금강 | E1 | BM#1 | 1595 | 44 | 1591 | 1533 | 36 | 6400 |  | 3 | 0.32 | 25 |  | -1.32 | 1553 | 1591 | 14.09 | 0 |  | 35 | 54 | 111 | Y |  | 2018-05-12 23:11 | 60 | 1129 | 21 | 27 | 29 | 31 | 31 | 30 | 30 | 30 | 29 | 29 | 29 | 28 | 28 | 27 | 29 | 31 | 27 | 30 | -0.08 | Y | 50.02 | Y | -0.2 | [8 empty] | N | N | N | 200 | 0.46 | 66 | 86260 | 97140 | 7090 | 15600 | 4 | 1 |  | 2018-05-12 23:19 | 1553 | 100 |  | 17 | [16 empty] | 82.82 | 100 | 0 | 0 | 0 |  | 650 |  | 선택 | 해제 | 0 | 0 | 0 |  | 650 |  | 선택 | 해제 | 해제 | 미정 | 미정 | 선택 | 미정 |  | 미정 | BM510510 | C
B45432 | 2018-05-12 | 2 | B |  | 7 | A | SCR420HON | 소입성보증강 | C | BM#2 | 1628 | 48 | 1646 | 1564 | 32 | 6900 |  | 1 | 0.28 | 17 |  | -1.87 | 1581 | 1634 | 0 | 4.44 | 0 | 23 | 4 | 50 | Y |  | 2018-05-12 23:36 | 71 | 1085 | 36 | 39 | 42 | 44 | 44 | 43 | 42 | 41 | 40 | 39 | 38 | 36 |  | 36 | 40 | 44 | 36 | 0 | -0.2 | Y | 40 | Y | -0.4 | [7 empty] | N | N | N | N | 150 | 0.52 | 58 | 92784 | 99410 | 5320 | 15400 | 7 | 1 |  | 2018-05-12 23:39 | 1581 | 110 |  | 15 |  | * 전공정 요청으로 감속주입 | [14 empty] | 88.79 | 100 | 0 | 0 | 0 |  | 410 | 300 | 선택 | 선택 | 0 | 0 | 0 |  | 410 | 300 | 선택 | 선택 | 해제 | 미정 | 선택 | 미정 | 미정 |  | 미정 | BT180180 | H
A45501 | 2018-05-12 | 1 | B |  | 5 | A | 42CRMO4MS2 | 합금강 | E1 | BM#1 | 1562 | 44 | 1580 | 1519 | 40 | 7400 |  | 3 | 0.31 | 25 |  | -1.49 | 1547 | 1590 | 13.53 | 0 |  | 18 | 31 | 79 | Y |  | 2018-05-13 00:21 | 54 | 1074 | 27 | 27 | 28 | 27 | 26 | 25 | 24 | 23 | 22 | 21 | 20 | 19 | 18 | 17 | 23 | 28 | 17 | 27 | -0.2 |  | 55.02 | Y | -0.2 | [8 empty] | N | N | N | 190 | 0.47 | 65 | 103512 | 100130 | 7160 | 15500 | 4 | 1 |  | 2018-05-13 00:29 | 1547 | 97 |  | 14 | [16 empty] | 96.6 | 100 | 0 | 0 | 0 |  | 650 |  | 선택 | 해제 | 0 | 0 | 0 |  | 650 |  | 선택 | 해제 | 해제 | 미정 | 미정 | 선택 | 미정 |  | 미정 | BM510510 | C
B45433 | 2018-05-12 | 2 | B |  | 8 | A | SCR420HON | 소입성보증강 | C | BM#2 | 1615 | 42 | 1634 | 1576 | 27 | 5700 |  | 1 | 0.27 | 17 |  | -2.17 | 1570 | 1624 | 0 | 3.88 | 0 | 21 | 3 | 57 | Y |  | 2018-05-13 00:38 | 60 | 1080 | 34 | 34 | 34 | 34 | 34 | 33 | 32 | 30 | 29 | 28 | 27 | 25 | 24 | 24 | 31 | 34 | 24 | 34 | -0.2 |  | 50.02 | Y | -0.2 | [7 empty] | N | N | N | N | 140 | 0.44 | 62 | 92784 | 90720 | 6330 | 14300 | 7 | 1 |  | 2018-05-13 00:38 | 1570 | 99 |  | 13 |  | * 전공정 요청으로 감속주입 0.40 이상공정 등록 생관통보 | [14 empty] | 95.65 | 100 | 0 | 0 | 0 |  | 410 | 300 | 선택 | 선택 | 0 | 0 | 0 |  | 410 | 300 | 선택 | 선택 | 해제 | 미정 | 선택 | 미정 | 선택 | 8 | 미정 | BT180180 | H
A45502 | 2018-05-12 | 1 | B |  | 6 | A | 42CRMO4MS | 합금강 | E1 | BM#1 | 1594 | 41 | 1587 | 1522 | 32 | 6900 |  | 3 | 0.29 | 25 |  | -1.49 | 1543 | 1586 | 12.25 | 0 |  | 10 | 20 | 79 | Y |  | 2018-05-13 01:21 | 50 | 1083 | 17 | 18 | 19 | 19 | 18 | 18 | 17 | 16 | 15 | 14 | 13 | 13 | 12 | 12 | 16 | 19 | 12 | 18 | -0.14 |  | 50 | Y | -0.2 | [8 empty] | N | N | N | 180 | 0.49 | 65 | 94304 | 102380 | 7060 | 15600 | 4 | 1 |  | 2018-05-13 01:35 | 1543 | 101 |  | 21 | [16 empty] | 86.2 | 100 | 0 | 0 | 0 |  | 650 |  | 선택 | 해제 | 0 | 0 | 0 |  | 650 |  | 선택 | 해제 | 해제 | 미정 | 미정 | 선택 | 미정 |  | 미정 | BM510510 | C
B45434 | 2018-05-12 | 2 | B |  | 9 | A | SCR420HON | 소입성보증강 | C | BM#2 | 1587 | 54 | 1626 | 1536 | 36 | 7800 |  | 1 | 0.28 | 16 |  | -2.11 | 1569 | 1621 | 0 | 4.55 | 0 | 30 | 31 | 63 | Y |  | 2018-05-13 01:51 | 59 | 1087 | 21 | 29 | 32 | 34 | 35 | 35 | 35 | 34 | 33 | 32 | 31 | 30 | 29 | 26 | 31 | 35 | 26 | 35 | -0.19 | Y | 46.2 | Y | -0.4 | [7 empty] | N | N | N | N | 130 | 0.45 | 68 | 100516 | 102270 | 5230 | 16100 | 7 | 1 |  | 2018-05-13 01:48 | 1569 | 104 |  | 7 |  | * 전공정 요청으로 감속주입 | [14 empty] | 93.63 | 100 | 0 | 0 | 0 |  | 410 | 300 | 선택 | 선택 | 0 | 0 | 0 |  | 410 | 300 | 선택 | 선택 | 해제 | 미정 | 선택 | 미정 | 미정 |  | 미정 | BT180180 | H
A45503 | 2018-05-12 | 1 | B |  | 7 | A | 42CRMO4MS | 합금강 | E1 | BM#1 | 1632 | 40 | 1591 | 1559 | 30 | 5300 |  | 3 | 0.28 | 25 |  | -1.08 | 1557 | 1588 | 12.16 | 0 |  | 6 | 21 | 78 | Y |  | 2018-05-13 02:16 | 64 | 1088 | 11 | 18 | 23 | 26 | 27 | 27 | 27 | 26 | 25 | 24 | 23 | 23 | 22 | 22 | 23 | 27 | 22 | 27 | -0.11 | Y | 45.03 | Y | 0 | [8 empty] | N | N | N | 230 | 0.47 | 66 | 100500 | 101330 | 7030 | 15300 | 4 | 1 |  | 2018-05-13 02:24 | 1557 | 109 |  | 32 | [16 empty] | 92.75 | 100 | 0 | 0 | 0 |  | 650 |  | 선택 | 해제 | 0 | 0 | 0 |  | 650 |  | 선택 | 해제 | 해제 | 미정 | 미정 | 미정 | 미정 |  | 미정 | BM510510 | C
B45435 | 2018-05-12 | 2 | B |  | 10 | A | SCR420HON | 소입성보증강 | C | BM#2 | 1613 | 43 | 1625 | 1564 | 27 | 5900 |  | 1 | 0.28 | 17 |  | -2.27 | 1567 | 1620 | 0 | 5.2 | 0 | 33 | 24 | 82 | Y |  | 2018-05-13 02:51 | 57 | 1088 | 25 | 26 | 28 | 28 | 29 | 28 | 27 | 26 | 25 | 24 | 23 | 22 | 21 | 19 | 25 | 29 | 19 | 28 | -0.22 | Y | 44.98 | Y | -0.4 | [7 empty] | N | N | N | N | 120 | 0.47 | 66 | 100516 | 101970 | 5060 | 16100 | 7 | 1 |  | 2018-05-13 02:53 | 1567 | 109 |  | 18 |  | * 전공정 요청으로 감속주입 | [14 empty] | 93.94 | 100 | 0 | 0 | 0 |  | 410 | 300 | 선택 | 선택 | 0 | 0 | 0 |  | 410 | 300 | 선택 | 선택 | 해제 | 미정 | 선택 | 미정 | 미정 |  | 미정 | BT180180 | H
A45504 | 2018-05-12 | 1 | B |  | 8 | A | 42CRMO4MS | 합금강 | E1 | BM#1 | 1639 | 42 | 1592 | 1558 | 29 | 4900 |  | 3 | 0.29 | 25 |  | -1.36 | 1556 | 1595 | 12.86 | 0 |  | 23 | 5 | 46 | Y |  | 2018-05-13 03:24 | 63 | 1087 | 21 | 26 | 29 | 30 | 31 | 31 | 30 | 30 | 29 | 28 | 28 | 27 | 27 | 26 | 28 | 31 | 26 | 30 | -0.11 | Y | 44.98 | Y | -0.2 |  |  |  | 1.6 | 0.47 |  |  |  | N | N | N | 220 | 0.46 | 67 | 100500 | 97600 | 7070 | 15200 | 4 | 1 |  | 2018-05-13 03:45 | 1556 | 118 |  | 32 |  | *샘플채취ID:203 | [14 empty] | 96.08 | 100 | 0 | 0 | 0 |  | 650 |  | 선택 | 해제 | 0 | 0 | 300 |  | 650 |  | 선택 | 해제 | 해제 | 미정 | 미정 | 선택 | 미정 |  | 미정 | BM510510 | C
B45436 | 2018-05-12 | 2 | B |  | 11 | A | SCR420HON | 소입성보증강 | C | BM#2 | 1611 | 43 | 1634 | 1554 | 34 | 7100 |  | 1 | 0.28 | 17 |  | -2.02 | 1560 | 1616 | 0 | 4.76 | 0 | 35 | 55 | 86 | Y |  | 2018-05-13 03:57 | 50 | 1083 | 18 | 21 | 23 | 24 | 25 | 25 | 24 | 23 | 22 | 21 | 20 | 19 | 18 | 18 | 22 | 25 | 18 | 0 | -0.17 | Y | 40 | Y | -0.2 | [7 empty] | N | N | N | N | 110 | 0.52 | 61 | 100516 | 104000 | 4960 | 15500 | 7 | 1 |  | 2018-05-13 04:01 | 1560 | 119 |  | 21 | [16 empty] | 92.26 | 76.92 | 0 | 0 | 0 |  | 410 | 300 | 선택 | 선택 | 0 | 0 | 0 |  | 410 | 300 | 선택 | 선택 | 해제 | 미정 | 선택 | 미정 | 미정 |  | 미정 | BT180180 | H
A45505 | 2018-05-12 | 1 | C |  | 9 | A | 42CRMO4MS | 합금강 | E1 | BM#1 | 1610 | 43 | 1596 | 1536 | 34 | 5700 |  | 3 | 0.29 | 25 |  | -1.43 | 1563 | 1604 | 13.61 | 0 |  | 18 | 32 | 63 | Y |  | 2018-05-13 04:21 | 70 | 1082 | 25 | 25 | 27 | 27 | 28 | 28 | 27 | 27 | 26 | 26 | 25 | 24 | 24 | 23 | 26 | 28 | 23 | 27 | -0.11 | Y | 45.02 | Y | -0.2 | [8 empty] | N | N | N | 210 | 0.46 | 66 | 100500 | 99750 | 6520 | 15700 | 4 | 1 |  | 2018-05-13 04:47 | 1563 | 126 |  | 43 | [16 empty] | 94.15 | 100 | 0 | 0 | 0 |  | 650 |  | 선택 | 해제 | 0 | 0 | 0 |  | 650 |  | 선택 | 해제 | 해제 | 미정 | 미정 | 선택 | 미정 |  | 미정 | BM510510 | C
B45437 | 2018-05-12 | 2 | C |  | 12 | A | SCR420HON | 소입성보증강 | C | BM#2 | 1635 | 47 | 1645 | 1545 | 29 | 6300 |  | 1 | 0.29 | 17 |  | -2.4 | 1571 | 1631 | 0 | 4.68 | 0 | 21 | 4 | 74 | Y |  | 2018-05-13 04:51 | 61 | 1078 | 16 | 23 | 27 | 29 | 30 | 29 | 29 | 28 | 27 | 25 | 24 |  |  | 24 | 26 | 30 | 24 | 29 | -0.2 | Y | 30 | Y | -0.2 | [7 empty] | N | N | N | N | 100 | 0.52 | 53 | 100516 | 90820 | 4620 | 15700 | 7 | 1 |  | 2018-05-13 05:08 | 1571 | 122 |  | 30 | [16 empty] | 105.36 | 76.92 | 0 | 0 | 0 |  | 410 | 300 | 선택 | 선택 | 0 | 0 | 0 |  | 410 | 300 | 선택 | 선택 | 해제 | 미정 | 선택 | 미정 | 미정 |  | 미정 | BT180180 | H
B45438 | 2018-05-12 | 2 | C |  | 13 | A | SCR420HON | 소입성보증강 | C | BM#2 | 1614 | 47 | 1626 | 1566 | 31 | 6400 |  | 1 | 0.26 | 17 |  | -1.62 | 1570 | 1617 | 0 | 3.6 | 0 | 30 | 32 | 54 | Y |  | 2018-05-13 06:01 | 60 | 1087 | 22 | 28 | 33 | 34 | 35 | 35 | 34 | 33 | 32 | 31 | 30 | 29 |  | 29 | 31 | 35 | 29 | 0 | -0.17 | Y | 34.98 | Y | -0.2 | [7 empty] | N | N | N | N | 150 | 0.52 | 59 | 92784 | 100100 | 4440 | 16100 | 7 | 1 |  | 2018-05-13 06:13 | 1570 | 112 |  | 16 |  | *전공정 작업지연 감속주입 | [14 empty] | 87.82 | 75 | 0 | 0 | 0 |  | 410 | 300 | 선택 | 선택 | 0 | 0 | 0 |  | 410 | 300 | 선택 | 선택 | 해제 | 미정 | 선택 | 미정 | 미정 |  | 미정 | BT180180 | H
A45506 | 2018-05-12 | 1 | C |  | 10 | A | 42CRMO4MS | 합금강 | E1 | BM#1 | 1558 | 54 | 1599 | 1516 | 36 | 6600 |  | 3 | 0.29 | 26 |  | -1.28 | 1551 | 1589 | 13.98 | 0 |  | 10 | 21 | 53 | Y |  | 2018-05-13 05:39 | 58 | 1077 | 22 | 23 | 24 | 24 | 24 | 23 | 23 | 22 | 22 | 21 | 20 | 20 | 19 | 19 | 22 | 24 | 19 | 24 | -0.1 |  | 50 | Y | -0.2 | [8 empty] | N | N | N | 200 | 0.48 | 64 | 100500 | 98000 | 7040 | 15400 | 4 | 1 |  | 2018-05-13 05:46 | 1551 | 128 |  | 34 | [16 empty] | 95.71 | 100 | 0 | 0 | 0 |  | 650 |  | 선택 | 해제 | 0 | 0 | 0 |  | 650 |  | 선택 | 해제 | 해제 | 미정 | 미정 | 선택 | 미정 |  | 미정 | BM510510 | C
B45439 | 2018-05-12 | 2 | C | TUNDISH교체전 | 14 | B | SCR420HON | 소입성보증강 | C | BM#2 | 1574 | 45 | 1635 | 1577 | 36 | 6700 |  | 1 | 0.25 | 16 |  | 0 | 1570 | 1623 | 0 | 2.73 | 0 | 33 | 25 | 55 | Y |  | 2018-05-13 07:05 | 60 | 1088 | 26 | 32 | 37 | 39 | 39 | 39 | 38 | 37 | 36 | 35 | 33 | 32 |  | 32 | 35 | 39 | 32 | 39 | -0.17 | Y | 40.02 | Y | -0.2 | [7 empty] | N | N | N | N | 140 | 0.52 | 57 | 95260 | 97020 | 5530 | 2100 | 7 | 1 |  | 2018-05-13 07:14 | 1570 | 115 |  | 13 |  |  | 74F69189CADA4C86A9FC2AFF093F88F1 | C988188FFAD34A6DB2FC6BCCE4B8D82C | 8E0305709FDA42FA80D58FDC662EB713 | [11 empty] | 92.89 | 75 | 0 | 3048 | 0 |  | 410 | 300 | 선택 | 선택 | 0 | 3067 | 0 |  | 410 | 300 | 선택 | 선택 | 해제 | 미정 | 선택 | 미정 | 미정 |  | 미정 | BT180180 | H
A45507 | 2018-05-12 | 1 | C |  | 11 | A | 42CRMO4MS | 합금강 | E1 | BM#1 | 1606 | 49 | 1592 | 1546 | 36 | 6500 |  | 3 | 0.31 | 26 |  | -1.49 | 1555 | 1599 | 22.79 | 0 |  | 6 | 22 | 64 | Y |  | 2018-05-13 06:41 | 62 | 1085 | 18 | 24 | 27 | 29 | 29 | 30 | 29 | 29 | 28 | 27 | 27 | 26 | 26 | 25 | 27 | 30 | 25 | 29 | -0.12 | Y | 40 | Y | -0.2 | [8 empty] | N | N | N | 190 | 0.47 | 67 | 100500 | 101100 | 7000 | 16100 | 4 | 1 |  | 2018-05-13 06:49 | 1555 | 128 |  | 37 | [16 empty] | 92.97 | 100 | 0 | 0 | 0 |  | 650 |  | 선택 | 해제 | 0 | 0 | 0 |  | 650 |  | 선택 | 해제 | 해제 | 미정 | 미정 | 선택 | 미정 |  | 미정 | BM510510 | C
A45508 | 2018-05-13 | 1 | C |  | 12 | A | 42CRMO4MS | 합금강 | E1 | BM#1 | 1570 | 47 | 1598 | 1555 | 37 | 6300 |  | 3 | 0.31 | 26 |  | -1.51 | 1554 | 1598 | 29.76 | 0 |  | 23 | 6 | 52 | Y |  | 2018-05-13 07:46 | 61 | 1095 | 24 | 26 | 28 | 29 | 30 | 29 | 27 | 27 | 27 | 26 | 25 | 25 | 25 | 24 | 27 | 30 | 24 | 27 | -0.13 | Y | 45.03 | Y | -0.2 | [8 empty] | N | N | N | 180 | 0.46 | 69 | 100500 | 101400 | 7000 | 15900 | 4 | 1 |  | 2018-05-13 07:55 | 1554 | 137 |  | 39 | [16 empty] | 92.71 | 100 | 0 | 0 | 0 |  | 650 |  | 선택 | 해제 | 0 | 0 | 0 |  | 650 |  | 선택 | 해제 | 해제 | 미정 | 미정 | 선택 | 미정 |  | 미정 | BM510510 | C
B45440 | 2018-05-13 | 2 | C | TUNDISH교체 | 1 | A | SMN443H2 | 소입성보증강 | 보론강 | BM#2 | 1581 | 56 | 1636 | 1544 | 44 | 9200 |  | 1 | 0.29 | 20 |  | 0 | 1585 | 1648 | 1.57 | 0.75 | 0 | 35 | 56 | 46 | Y |  | 2018-05-13 08:16 | 94 | 1090 | -358 | -255 | 41 | 41 | 41 | 37 | 40 | 44 | 47 | 48 | 48 | 50 | 50 | 49 | 43 | 50 | 49 | 50 | -0.04 |  | 20.03 | Y | -0.2 |  | 2.67 | 2.54 | 1.49 |  |  |  | N | N | N | N | 150 | 0.47 | 67 | 101508 | 107620 | 650 | 16000 | 3 | 2 | 10 | 2018-05-13 08:22 | 1585 | 140 |  | 25 |  | *T/D플럭스 120/15KG *롱노즐 실리부 부착 *수소 10분 측정값 기준치 초과 (10분 2.94PPM, 12분 2.67PPM)-Head 절단 1500mm | [14 empty] | 92.79 | 75 | 1558 | 0 | 0 |  | 650 | 400 | 선택 | 선택 | 1548 | 0 | 0 |  | 650 | 400 | 선택 | 선택 | 미정 | 미정 | 미정 | 미정 | 선택 |  | 미정 | BT180180 | H
A45509 | 2018-05-13 | 1 | C |  | 13 | A | 42CRMO4MS | 합금강 | E1 | BM#1 | 1604 | 45 | 1599 | 1538 | 36 | 6600 |  | 3 | 0.33 | 30 |  | -0.92 | 1562 | 1593 | 34.4 | 0 |  | 18 | 33 | 43 | Y |  | 2018-05-13 08:45 | 69 | 1086 | 23 | 23 | 25 | 26 | 26 | 26 | 26 | 25 | 25 | 24 | 24 | 23 | 22 | 22 | 24 | 26 | 22 | 26 | -0.08 | Y | 50.02 | Y | 0 | [8 empty] | N | N | N | 230 | 0.48 | 67 | 100500 | 103550 | 6690 | 16300 | 4 | 1 |  | 2018-05-13 09:03 | 1562 | 150 |  | 51 | [16 empty] | 90.91 | 100 | 0 | 0 | 0 |  | 650 |  | 선택 | 해제 | 0 | 0 | 0 |  | 650 |  | 선택 | 해제 | 해제 | 미정 | 미정 | 선택 | 미정 |  | 미정 | BM510510 | C
B45441 | 2018-05-13 | 2 | C |  | 2 | A | SMN443H2 | 소입성보증강 | 보론강 | BM#2 | 1592 | 51 | 1617 | 1535 | 34 | 7100 |  | 1 | 0.31 | 19 |  | 0 | 1557 | 1619 | 1.75 | 0 | 0 | 21 | 5 | 54 | Y |  | 2018-05-13 09:17 | 66 | 1094 | 47 | 40 | 37 | 35 | 33 | 31 | 30 | 28 | 27 | 27 | 25 | 24 | 22 | 22 | 32 | 37 | 22 | 0 | -0.3 |  | 49.98 | Y | -0.4 |  |  |  | 1.42 |  |  |  | N | N | N | N | 140 | 0.49 | 62 | 93049 | 99560 | 530 | 16900 | 3 | 2 | 20 | 2018-05-13 09:39 | 1557 | 139 |  | 34 | [16 empty] | 93.05 | 72.73 | 0 | 0 | 0 |  | 650 | 400 | 선택 | 선택 | 0 | 0 | 0 |  | 650 | 400 | 선택 | 선택 | 미정 | 미정 | 미정 | 미정 | 미정 |  | 미정 | BT180180 | H
A45510 | 2018-05-13 | 1 | C |  | 14 | A | 42CRMO4MS | 합금강 | E1 | BM#1 | 1591 | 57 | 1593 | 1542 | 37 | 6800 |  | 3 | 0.31 | 30 |  | -1.09 | 1555 | 1592 | 26.49 | 0 |  | 10 | 22 | 37 | Y |  | 2018-05-13 10:04 | 62 | 1091 | 21 | 22 | 24 | 26 | 27 | 27 | 27 | 26 | 26 | 25 | 25 | 24 | 24 | 24 | 25 | 27 | 24 | 27 | -0.06 | Y | 45 | Y | 0 |  |  |  | 1.47 | 0.71 |  |  |  | N | N | N | 220 | 0.48 | 68 | 100500 | 101100 | 6980 | 15800 | 4 | 1 |  | 2018-05-13 10:14 | 1555 | 143 |  | 39 | 14 | [15 empty] | 92.97 | 100 | 0 | 0 | 300 |  | 650 |  | 선택 | 해제 | 0 | 0 | 0 |  | 650 |  | 선택 | 해제 | 해제 | 미정 | 미정 | 선택 | 미정 |  | 미정 | BM510510 | C
B45442 | 2018-05-13 | 2 | C |  | 3 | A | SMN443H2 | 소입성보증강 | 보론강 | BM#2 | 1577 | 50 | 1617 | 1534 | 33 | 6800 |  | 1 | 0.29 | 17 |  | 0 | 1557 | 1614 | 1.7 | 0 | 0 | 30 | 33 | 62 | Y |  | 2018-05-13 10:20 | 66 | 1088 | 20 | 22 | 26 | 27 | 28 | 27 | 26 | 25 | 24 | 23 | 21 | 19 | 18 | 18 | 24 | 28 | 18 | 0 | -0.25 | Y | 40.03 | Y | -0.2 |  |  |  | 1.13 |  |  |  | N | N | N | N | 130 | 0.49 | 63 | 93049 | 102180 | 50 | 15800 | 3 | 2 | 30 | 2018-05-13 10:42 | 1557 | 138 |  | 36 | [16 empty] | 91.9 | 72.73 | 0 | 0 | 0 |  | 650 | 400 | 선택 | 선택 | 0 | 0 | 0 |  | 650 | 400 | 선택 | 선택 | 미정 | 미정 | 미정 | 미정 | 미정 |  | 미정 | BT180180 | H
A45511 | 2018-05-13 | 1 | C | TUNDISH교체전 | 15 | B | 42CRMO4MS2 | 합금강 | E1 | BM#1 | 1627 | 41 | 1591 | 1564 | 35 | 5700 |  | 3 | 0.32 | 26 |  | 52.17 | 1599 | 0 | 35.9 | 0 |  | 6 | 23 | 51 | Y |  | 2018-05-13 11:40 | 106 | 1095 | 22 | 27 | 30 | 32 | 31 | 31 | 31 | 30 | 30 | 29 | 28 | 28 | 27 | 27 | 29 | 32 | 27 | 31 | -0.1 | Y | 49.98 | Y | 0 |  |  |  |  | 0.76 |  |  |  | N | N | N | 210 | 0.46 | 68 | 99662 | 103500 | 7000 | 2000 | 4 | 1 |  | 2018-05-13 11:47 | 1553 | 120 |  | 12 | 29 |  | 9153452CDB17484CBCAF17546BCB5DAD | C647C822E7484E23AF331F228A30BEC5 |  | 7D28961749D04F179AC9F49F839256EC | [10 empty] | 90.19 | 100 | 0 | 3500 | 0 |  | 650 |  | 선택 | 해제 | 0 | 3500 | 0 |  | 650 |  | 선택 | 해제 | 해제 | 미정 | 미정 | 선택 | 미정 |  | 미정 | RB170.00 | C
B45443 | 2018-05-13 | 2 | C |  | 4 | A | SMN443H2 | 소입성보증강 | 보론강 | BM#2 | 1575 | 42 | 1626 | 1536 | 34 | 7200 |  | 1 | 0.29 | 18 |  | 0 | 1555 | 1619 | 1.76 | 0 | 0 | 33 | 26 | 67 | Y |  | 2018-05-13 11:23 | 64 | 1085 | 14 | 21 | 26 | 28 | 29 | 30 | 29 | 29 | 28 | 27 | 26 | 25 | 22 | 22 | 26 | 30 | 22 | 29 | -0.23 | Y | 35.02 | Y | -0.6 |  |  |  | 1.04 |  |  |  | N | N | N | N |  | 0.49 | 62 | 102492 | 99430 | 450 | 14500 | 3 | 2 | 10 | 2018-05-13 11:37 | 1555 | 132 |  | 38 | [16 empty] | 102.75 | 100 | 0 | 0 | 0 |  | 650 | 400 | 선택 | 선택 | 0 | 0 | 0 |  | 650 | 400 | 선택 | 선택 | 미정 | 미정 | 미정 | 미정 | 미정 |  | 미정 | RB100.00 | C
A45512 | 2018-05-13 | 1 | A |  | 5 | A | SMN443H2 | 소입성보증강 | 보론강 | BM#2 | 1678 | 59 | 1609 | 1640 | 35 | 2600 |  | 1 | 0.27 | 18 |  | 0 | 1554 | 1613 | 1.21 | 0 | 0 | 23 | 7 | 69 | Y |  | 2018-05-13 12:36 | 63 | 1108 | 20 | 25 | 27 | 29 | 30 | 30 | 29 | 29 | 28 | 26 | 24 | 22 |  | 22 | 27 | 30 | 22 | 29 | -0.23 | Y | 35.02 | Y | -0.4 |  |  |  | 1.03 |  |  |  | N | N | N | N | 110 | 0.49 | 57 | 102492 | 94650 | 3410 | 15700 | 3 | 2 | 10 | 2018-05-13 12:45 | 1554 | 135 |  | 30 | [16 empty] | 104.58 | 100 | 0 | 0 | 0 |  | 650 | 400 | 선택 | 선택 | 0 | 0 | 0 |  | 650 | 400 | 선택 | 선택 | 미정 | 미정 | 미정 | 미정 | 미정 |  | 미정 | RB100.00 | H
B45444 | 2018-05-13 | 2 | A | TUNDISH교체 | 1 | B | AE1055LS | 탄소강 | G-AE1055LS | BM#1 | 1603 | 53 | 1616 | 1544 | 39 | 7100 |  | 3 | 0.29 | 30 |  | -1.08 | 1582 | 1619 | 0 | 29.6 |  | 35 | 57 | 38 | Y |  | 2018-05-13 12:30 | 98 | 1099 | 26 | 35 | 33 | 39 | 42 | 47 | 49 | 49 | 50 | 51 | 51 | 52 |  | 52 | 44 | 52 | 52 | 0 | 0 |  |  | Y | 0.2 |  | 2.16 | 2.16 | [5 empty] | Y | Y | M | 230 | 0.46 | 61 | 101508 | 99500 | 7100 | 13960 | 10 | 2 |  | 2018-05-13 12:40 | 1582 | 154 |  | 55 |  | *T/D플럭스 유15 용225KG *L/D물량 7.0ton에 슬러그 나옴-이상재등록 | [14 empty] | 95.22 | 100 | 1500 | 0 | 0 |  | 400 |  | 선택 | 해제 | 1500 | 0 | 0 |  | 400 |  | 선택 | 해제 | 해제 | 미정 | 미정 | 선택 | 선택 |  | 미정 | BT180180 | H
B45445 | 2018-05-13 | 2 | A |  | 6 | A | SMN443H2 | 소입성보증강 | 보론강 | BM#2 | 1581 | 47 | 1625 | 1525 | 38 | 7800 |  | 1 | 0.28 | 21 |  | -2.12 | 1566 | 1627 | 3.14 | 0 | 0 | 21 | 6 | 51 | Y |  | 2018-05-13 13:36 | 75 | 1114 | 18 | 28 | 34 | 36 | 38 | 38 | 37 | 36 | 36 | 35 | 33 | 32 |  | 32 | 33 | 38 | 32 | 36 | -0.17 | Y | 34.98 | Y | -0.2 |  |  |  | 1.03 |  |  |  | N | N | N | N | 100 | 0.49 | 59 | 102492 | 96920 | 2130 | 16300 | 3 | 2 |  | 2018-05-13 13:42 | 1566 | 126 |  | 32 | [16 empty] | 103.53 | 100 | 0 | 0 | 0 |  | 650 | 400 | 선택 | 선택 | 0 | 0 | 0 |  | 650 | 400 | 선택 | 선택 | 미정 | 미정 | 미정 | 미정 | 미정 |  | 미정 | BT180180 | C
A45513 | 2018-05-13 | 1 | A |  | 2 | A | AE1055LS | 탄소강 | G-AE1055LS | BM#1 | 1574 | 42 | 1599 | 1539 | 30 | 4700 |  | 3 | 0.29 | 25 |  | -0.94 | 1570 | 1599 | 0 | 20.24 |  | 18 | 34 | 67 | Y |  | 2018-05-13 13:44 | 86 | 1096 | 49 | 39 | 34 | 31 | 29 | 28 | 27 | 27 | 27 | 27 | 26 | 26 |  | 26 | 31 | 34 | 26 | 27 | -0.18 |  | 45 | Y | 0 | [8 empty] | Y | Y | Y | 220 | 0.5 | 56 | 84590 | 93190 | 7060 | 15070 | 10 | 2 |  | 2018-05-13 13:49 | 1570 | 132 |  | 46 |  | *수동온도 1511도 , 자동온도 1513도 | [14 empty] | 84.42 | 100 | 0 | 0 | 0 |  | 400 |  | 선택 | 해제 | 0 | 0 | 0 |  | 400 |  | 선택 | 해제 | 해제 | 미정 | 미정 | 선택 | 미정 |  | 미정 | BT180180 | H
B45446 | 2018-05-13 | 2 | A |  | 7 | A | SMN443H2 | 소입성보증강 | 보론강 | BM#2 | 1598 | 41 | 1634 | 1555 | 31 | 6400 |  | 1 | 0.28 | 18 |  | -2.17 | 1560 | 1619 | 2.16 | 0 | 0 | 30 | 34 | 47 | Y |  | 2018-05-13 14:37 | 69 | 1091 | 28 | 30 | 32 | 34 | 34 | 34 | 34 | 33 | 32 | 32 | 30 | 29 | 27 | 27 | 32 | 34 | 27 | 34 | -0.16 | Y | 45.02 | Y | -0.4 |  |  |  | 1.19 |  |  |  |  | N | N | N | 150 | 0.49 | 60 | 148044 | 97630 | 880 | 16200 | 3 | 2 |  | 2018-05-13 15:02 | 1560 | 128 |  | 34 |  | *연연주 혼탕부 311~313,411~413 | [14 empty] | 149.46 | 100 | 0 | 0 | 0 |  | 650 | 400 | 선택 | 선택 | 0 | 0 | 0 |  | 650 | 400 | 선택 | 선택 | 미정 | 미정 | 미정 | 미정 | 미정 |  | 미정 | RB100.00 | C
A45514 | 2018-05-13 | 1 | A |  | 3 | A | AE1055LS | 탄소강 | G-AE1055LS | BM#1 | 1579 | 42 | 1600 | 1541 | 30 | 4900 |  | 3 | 0.28 | 25 |  | -1.4 | 1549 | 1591 | 0 | 18.67 |  | 10 | 23 | 69 | Y |  | 2018-05-13 14:53 | 65 | 1083 | 24 | 26 | 28 | 28 | 29 | 29 | 29 | 29 | 28 | 27 | 27 | 27 |  | 27 | 28 | 29 | 27 | 29 | -0.05 | Y | 35.03 | Y | 0 | [8 empty] | Y | Y | Y | 210 | 0.5 | 58 | 84590 | 95700 | 7110 | 14370 | 10 | 2 |  | 2018-05-13 15:04 | 1549 | 127 |  | 35 | [16 empty] | 82.37 | 100 | 0 | 0 | 0 |  | 400 |  | 선택 | 해제 | 0 | 0 | 0 |  | 400 |  | 선택 | 해제 | 해제 | 미정 | 미정 | 선택 | 미정 |  | 미정 | BT180180 | H
B45447 | 2018-05-13 | 2 | A |  | 8 | A | SMN443H | 소입성보증강 | 보론강 | BM#2 | 1587 | 42 | 1624 | 1536 | 33 | 6700 |  | 1 | 0.28 | 18 |  | -2.05 | 1554 | 1617 | 2.54 | 0 | 0 | 33 | 27 | 40 | Y |  | 2018-05-13 15:46 | 63 | 1129 | 25 | 28 | 30 | 31 | 31 | 31 | 30 | 29 | 29 | 28 | 27 | 25 | 24 | 24 | 29 | 31 | 24 | 31 | -0.16 | Y | 44.98 | Y | -0.2 |  |  |  | 1.03 |  |  |  |  | N | N | N | 140 | 0.49 | 60 | 45552 | 98620 | 60 | 15800 | 3 | 2 |  | 2018-05-13 15:49 | 1554 | 128 |  | 27 |  | *연연주 혼탕부 301.401 | [14 empty] | 46.25 | 100 | 0 | 0 | 0 |  | 650 | 400 | 선택 | 선택 | 0 | 0 | 0 |  | 650 | 400 | 선택 | 선택 | 미정 | 미정 | 미정 | 미정 | 미정 |  | 미정 | RB100.00 | H
A45515 | 2018-05-13 | 1 | A |  | 4 | A | AE1055LS | 탄소강 | G-AE1055LS | BM#1 | 1584 | 42 | 1611 | 1563 | 26 | 4200 |  | 3 | 0.29 | 26 |  | -1.33 | 1560 | 1599 | 0 | 13.5 |  | 6 | 24 | 63 | Y |  | 2018-05-13 15:51 | 76 | 1125 | 24 | 27 | 31 | 32 | 33 | 33 | 33 | 33 | 32 | 32 | 32 | 32 |  | 32 | 31 | 33 | 32 | 33 | -0.03 | Y | 35 | Y | 0 | [8 empty] | Y | Y | Y | 200 | 0.5 | 57 | 101508 | 95420 | 7000 | 16160 | 10 | 2 |  | 2018-05-13 15:58 | 1560 | 122 |  | 39 | [16 empty] | 99.13 | 100 | 0 | 0 | 0 |  | 400 |  | 선택 | 해제 | 0 | 0 | 0 |  | 400 |  | 선택 | 해제 | 해제 | 미정 | 미정 | 선택 | 미정 |  | 미정 | BT180180 | H
B45448 | 2018-05-13 | 2 | A |  | 9 | A | SMN443H | 소입성보증강 | 보론강 | BM#2 | 1564 | 47 | 1645 | 1516 | 41 | 8300 |  | 1 | 0.27 | 18 |  | -2.13 | 1563 | 1624 | 2.48 | 0 | 0 | 23 | 8 | 42 | Y |  | 2018-05-13 16:50 | 72 | 1127 | 22 | 28 | 32 | 35 | 35 | 35 | 35 | 34 | 33 | 33 | 32 | 30 |  | 30 | 32 | 35 | 30 | 35 | -0.12 | Y | 40 | Y | -0.4 |  |  |  | 1.05 |  |  |  |  | N | N | N | 130 | 0.49 | 58 | 102492 | 95980 | 100 | 17300 | 3 | 2 |  | 2018-05-13 16:46 | 1563 | 129 |  | 28 | [16 empty] | 106.99 | 100 | 0 | 0 | 0 |  | 650 | 400 | 선택 | 선택 | 0 | 0 | 0 |  | 650 | 400 | 선택 | 선택 | 미정 | 미정 | 미정 | 미정 | 미정 |  | 미정 | RB100.00 | C
A45516 | 2018-05-13 | 1 | A |  | 5 | A | AE1055LS | 탄소강 | G-AE1055LS | BM#1 | 1597 | 40 | 1597 | 1545 | 28 | 4500 |  | 3 | 0.29 | 27 |  | -1.2 | 1558 | 1594 | 0 | 16.8 |  | 35 | 58 | 38 | Y |  | 2018-05-13 16:48 | 74 | 1130 | 31 | 32 | 34 | 36 | 37 | 38 | 38 | 38 | 38 | 37 | 36 | 37 |  | 37 | 36 | 38 | 36 | 38 | -0.03 | Y | 25 | Y | 0.2 | [8 empty] | Y | Y | Y | 190 | 0.5 | 59 | 101508 | 98120 | 7170 | 14170 | 10 | 2 |  | 2018-05-13 17:12 | 1558 | 120 |  | 41 | [16 empty] | 96.54 | 100 | 0 | 0 | 0 |  | 400 |  | 선택 | 해제 | 0 | 0 | 0 |  | 400 |  | 선택 | 해제 | 해제 | 미정 | 미정 | 선택 | 미정 |  | 미정 | BT180180 | H
B45449 | 2018-05-13 | 2 | A |  | 10 | A | SMN443H | 소입성보증강 | 보론강 | BM#2 | 1586 | 42 | 1627 | 1545 | 32 | 6500 |  | 1 | 0.28 | 18 |  | -2.25 | 1564 | 1620 | 2.03 | 0 | 0 | 21 | 7 | 45 | Y |  | 2018-05-13 17:53 | 73 | 1121 | 28 | 31 | 34 | 36 | 36 | 36 | 35 | 34 | 33 | 32 | 30 | 28 | 26 | 26 | 32 | 36 | 26 | 36 | -0.22 | Y | 45.02 | Y | -0.4 |  |  |  | 1.02 |  |  |  |  | N | N | N | 120 | 0.49 | 62 | 91104 | 100580 | 50 | 16100 | 3 | 2 |  | 2018-05-13 17:50 | 1564 | 128 |  | 26 | [16 empty] | 90.97 | 100 | 0 | 0 | 0 |  | 650 | 400 | 선택 | 선택 | 0 | 0 | 0 |  | 650 | 400 | 선택 | 선택 | 미정 | 미정 | 미정 | 미정 | 미정 |  | 미정 | RB100.00 | C
A45517 | 2018-05-13 | 1 | A |  | 6 | A | AE1055LS | 탄소강 | G-AE1055LS | BM#1 | 1575 | 46 | 1591 | 1540 | 29 | 4600 |  | 3 | 0.29 | 27 |  | -1.37 | 1550 | 1591 | 0 | 20.32 |  | 18 | 35 | 43 | Y |  | 2018-05-13 18:01 | 66 | 1130 | 34 | 33 | 32 | 33 | 33 | 33 | 32 | 31 | 31 | 31 | 30 | 30 |  | 30 | 32 | 33 | 30 | 33 | -0.06 | Y | 40 | Y | 0 | [8 empty] | Y | Y | Y | 180 | 0.5 | 59 | 101508 | 99950 | 7130 | 16230 | 10 | 2 |  | 2018-05-13 18:11 | 1550 | 118 |  | 32 | [16 empty] | 94.91 | 100 | 0 | 0 | 0 |  | 400 |  | 선택 | 해제 | 0 | 0 | 0 |  | 400 |  | 선택 | 해제 | 해제 | 미정 | 미정 | 선택 | 미정 |  | 미정 | BT180180 | H
B45450 | 2018-05-13 | 2 | A | TUNDISH교체전 | 11 | A | SMN443H | 소입성보증강 | 보론강 | BM#2 | 1571 | 42 | 1644 | 1527 | 35 | 6800 |  | 1 | 0.28 | 18 |  | -2.05 | 1560 | 1627 | 2.74 | 0 | 0 | 30 | 35 | 42 | Y |  | 2018-05-13 18:57 | 69 | 1138 | 24 | 29 | 32 | 35 | 36 | 36 | 36 | 35 | 34 | 33 | 32 | 30 |  | 30 | 33 | 36 | 30 | 36 | -0.17 | Y | 35.02 | Y | -0.4 |  |  |  | 1.04 |  |  |  |  | N | N | N | 110 | 0.49 | 60 | 95628 | 97050 | 600 | 2000 | 3 | 2 |  | 2018-05-13 19:01 | 1560 | 133 |  | 27 |  |  | 13E048A96EE14D0A8C6E88FADD8145D6 | 6756453DE5DB4DB6BCAD331C60EDDEF9 | 0D08589C388442719ADFD2E57DB54B12 | [11 empty] | 97.93 | 100 | 0 | 2550 | 0 |  | 650 | 400 | 선택 | 선택 | 0 | 5550 | 0 |  | 650 | 400 | 선택 | 선택 | 미정 | 미정 | 미정 | 미정 | 미정 |  | 미정 | RB100.00 | C
A45518 | 2018-05-13 | 1 | A |  | 7 | A | AE1055LS | 탄소강 | G-AE1055LS | BM#1 | 1597 | 40 | 1594 | 1557 | 27 | 4300 |  | 3 | 0.28 | 28 |  | -1.37 | 1553 | 1596 | 0 | 19.35 |  | 10 | 24 | 46 | Y |  | 2018-05-13 19:02 | 69 | 1130 | 29 | 28 | 29 | 31 | 31 | 31 | 30 | 30 | 29 | 29 | 28 | 28 |  | 28 | 29 | 31 | 28 | 31 | -0.07 | Y | 40.02 | Y | 0 | [8 empty] | Y | Y | Y | 230 | 0.5 | 60 | 101508 | 98720 | 7000 | 13250 | 10 | 2 |  | 2018-05-13 19:05 | 1553 | 120 |  | 33 | [16 empty] | 96.08 | 100 | 0 | 0 | 0 |  | 400 |  | 선택 | 해제 | 0 | 0 | 0 |  | 400 |  | 선택 | 해제 | 해제 | 미정 | 미정 | 선택 | 미정 |  | 미정 | BT180180 | H
A45519 | 2018-05-13 | 1 | A |  | 8 | A | AE1055LS | 탄소강 | G-AE1055LS | BM#1 | 1613 | 41 | 1611 | 1562 | 28 | 4400 |  | 3 | 0.29 | 27 |  | -1.32 | 1555 | 1595 | 0 | 18.72 |  | 6 | 25 | 46 | Y |  | 2018-05-13 19:58 | 71 | 1129 | 24 | 27 | 30 | 32 | 32 | 32 | 32 | 31 | 31 | 31 | 30 | 30 |  | 30 | 30 | 32 | 30 | 32 | -0.05 | Y | 39.98 | Y | 0 | [8 empty] | Y | Y | Y | 220 | 0.5 | 57 | 101508 | 97410 | 7110 | 15660 | 10 | 2 |  | 2018-05-13 20:08 | 1555 | 121 |  | 41 | [16 empty] | 97.23 | 100 | 0 | 0 | 0 |  | 400 |  | 선택 | 해제 | 0 | 0 | 0 |  | 400 |  | 선택 | 해제 | 해제 | 미정 | 미정 | 선택 | 미정 |  | 미정 | BT180180 | H
B45451 | 2018-05-13 | 2 | A | TUNDISH교체 | 1 | A | SFMN615VS | 합금강 | C1 | BM#2 | 1616 | 53 | 1705 | 1567 | 44 | 9100 |  | 1 | 0.28 | 20 |  | -2.1 | 1605 | 1668 | 0 | 3.93 | 0 | 33 | 28 | 40 | Y |  | 2018-05-13 20:16 | 94 | 1131 | -100 | 35 | 33 | 27 | 33 | 36 | 39 | 41 | 43 | 43 | 44 | 44 |  | 44 | 34 | 44 | 44 | 0 | 0 |  | 4.97 | Y | 0 | 0.8 | 2.55 | 2.49 | 1.46 |  |  |  |  | N | N | N | 150 | 0.49 | 56 | 89824 |  | 1960 | 14700 | 8 | 1 | 10 | 2018-05-13 20:21 | 1605 | 157 |  | 37 |  | *턴디쉬 플럭스 120KG/15KG *슬리브 롱노즐 사용 *수소기준초과(10분) 이상재 등록 | [14 empty] | 92.99 | 100 | 700 | 0 | 0 |  | 450 | 300 | 선택 | 선택 | 700 | 0 | 0 |  | 450 | 300 | 선택 | 선택 | 미정 | 미정 | 미정 | 미정 | 미정 |  | 미정 | RB110.00 | C
A45520 | 2018-05-13 | 1 | B |  | 9 | A | AE1055LS | 탄소강 | G-AE1055LS | BM#1 | 1575 | 40 | 1598 | 1535 | 31 | 4900 |  | 3 | 0.28 | 27 |  | -1.11 | 1552 | 1586 | 0 | 15.21 |  | 35 | 59 | 56 | Y |  | 2018-05-13 21:09 | 68 | 1132 | 29 | 31 | 33 | 34 | 35 | 35 | 34 | 35 | 35 | 34 | 33 | 33 | 33 | 33 | 33 | 35 | 33 | 35 | -0.05 | Y | 40 | Y | 0 | [7 empty] | Y | Y | Y | Y | 210 | 0.5 | 62 | 101508 | 97880 | 3820 | 15300 | 10 | 2 |  | 2018-05-13 21:24 | 1552 | 108 |  | 30 | [16 empty] | 96.77 | 100 | 0 | 0 | 0 |  | 400 |  | 선택 | 해제 | 0 | 0 | 0 |  | 400 |  | 선택 | 해제 | 해제 | 미정 | 미정 | 선택 | 미정 |  | 미정 | BT180180 | H
B45452 | 2018-05-13 | 2 | B |  | 2 | A | SFMN615VS | 합금강 | C1 | BM#2 | 1594 | 43 | 1675 | 1547 | 40 | 7900 |  | 1 | 0.3 | 16 |  | -2.79 | 1582 | 1659 | 0 | 8.12 | 0 | 23 | 9 | 44 | Y |  | 2018-05-13 21:12 | 71 | 1134 | 43 | 35 | 32 | 29 | 27 | 26 | 24 | 23 | 21 | 20 | 18 | 15 |  | 15 | 27 | 32 | 15 | 0 | -0.38 |  | 45.05 | Y | -0.6 | [7 empty] | N | N | N | N | 140 | 0.52 | 56 | 95438 | 96030 | 50 | 14600 | 8 | 1 | 20 | 2018-05-13 21:24 | 1582 | 138 |  | 39 | [16 empty] | 99.41 | 100 | 0 | 0 | 0 |  | 450 | 300 | 선택 | 선택 | 0 | 0 | 0 |  | 450 | 300 | 선택 | 선택 | 미정 | 미정 | 미정 | 미정 | 미정 |  | 미정 | BT180180 | C
A45521 | 2018-05-13 | 1 | B |  | 10 | A | AE1055LS | 탄소강 | G-AE1055LS | BM#1 | 1589 | 41 | 1587 | 1542 | 27 | 4200 |  | 3 | 0.28 | 25 |  | -1.43 | 1545 | 1587 | 0 | 16.06 |  | 18 | 36 | 58 | Y |  | 2018-05-13 22:09 | 61 | 1135 | 31 | 29 | 27 | 28 | 28 | 27 | 26 | 26 | 26 | 26 | 25 | 25 |  | 25 | 27 | 28 | 25 | 26 | -0.04 | Y | 40.02 | Y | 0 | [7 empty] | Y | Y | Y | Y | 200 | 0.5 | 58 | 84590 | 94680 | 7130 | 15300 | 10 | 2 |  | 2018-05-13 22:14 | 1545 | 112 |  | 33 | [16 empty] | 83.18 | 100 | 0 | 0 | 0 |  | 400 |  | 선택 | 해제 | 0 | 0 | 0 |  | 400 |  | 선택 | 해제 | 해제 | 미정 | 미정 | 선택 | 미정 |  | 미정 | BT180180 | H
B45453 | 2018-05-13 | 2 | B |  | 3 | A | SFMN615VS | 합금강 | C1 | BM#2 | 1614 | 54 | 1654 | 1557 | 36 | 7200 |  | 1 | 0.32 | 16 |  | -2.69 | 1585 | 1654 | 0 | 3.91 | 0 | 21 | 8 | 54 | Y |  | 2018-05-13 22:21 | 74 | 1136 | 13 | 26 | 35 | 40 | 41 | 42 | 41 | 41 | 40 | 39 | 37 | 35 |  | 35 | 36 | 42 | 35 | 41 | -0.23 | Y | 30.02 | Y | -0.4 | [7 empty] | N | N | N | N | 130 | 0.52 | 56 | 95102 | 96210 | 1410 | 15400 | 8 | 1 | 30 | 2018-05-13 22:39 | 1585 | 135 |  | 29 | [16 empty] | 97.44 | 100 | 0 | 0 | 0 |  | 450 | 300 | 선택 | 선택 | 0 | 0 | 0 |  | 450 | 300 | 선택 | 선택 | 미정 | 미정 | 미정 | 미정 | 미정 |  | 미정 | RB110.00 | C
A45522 | 2018-05-13 | 1 | B |  | 11 | A | AE1055LS | 탄소강 | G-AE1055LS | BM#1 | 1640 | 41 | 1596 | 1575 | 28 | 3500 |  | 3 | 0.27 | 25 |  | -1.35 | 1551 | 1590 | 0 | 15.27 |  | 10 | 25 | 48 | Y |  | 2018-05-13 23:07 | 67 | 1128 | 23 | 27 | 29 | 31 | 31 | 32 | 31 | 31 | 30 | 30 | 29 | 30 |  | 30 | 29 | 32 | 29 | 31 | -0.02 | Y | 25.02 | Y | 0.2 | [7 empty] | Y | Y | Y | Y | 190 | 0.5 | 56 | 101508 | 91500 | 7000 | 15500 | 10 | 2 |  | 2018-05-13 23:17 | 1551 | 107 |  | 35 | [16 empty] | 103.11 | 100 | 0 | 0 | 0 |  | 400 |  | 선택 | 해제 | 0 | 0 | 0 |  | 400 |  | 선택 | 해제 | 해제 | 미정 | 미정 | 선택 | 미정 |  | 미정 | BT180180 | H
B45454 | 2018-05-13 | 2 | B | 잔강최소화전 | 4 | A | SFMN615VS | 합금강 | C1 | BM#2 | 1582 | 49 | 1664 | 1537 | 38 | 8000 |  | 1 | 0.32 | 16 |  | -2.7 | 1583 | 1645 | 0 | 4.4 | 0 | 30 | 36 | 68 | Y |  | 2018-05-13 23:22 | 72 | 1146 | 32 | 33 | 36 | 39 | 39 | 39 | 38 | 37 | 36 | 34 | 32 |  |  | 32 | 36 | 39 | 32 | 39 | -0.2 | Y | 34.98 | Y | -0.4 | [7 empty] | N | N | N | N | 120 | 0.52 | 54 | 90094 | 93510 | 480 | 3000 | 8 | 1 | 50 | 2018-05-13 23:34 | 1583 | 126 |  | 26 | [16 empty] | 95.95 | 100 | 0 | 3100 | 0 |  | 450 | 300 | 선택 | 선택 | 0 | 3100 | 0 |  | 450 | 300 | 선택 | 선택 | 미정 | 미정 | 미정 | 미정 | 선택 | 4 | 미정 | RB110.00 | C
A45523 | 2018-05-13 | 1 | B |  | 12 | A | AE1055LS | 탄소강 | G-AE1055LS | BM#1 | 0 | 41 | 1592 | 1545 | 27 | 4300 |  | 3 | 0.27 | 25 |  | -1.42 | 1546 | 1587 | 0 | 15.27 |  | 6 | 26 | 52 | Y |  | 2018-05-14 00:15 | 62 | 1087 | 29 | 31 | 32 | 33 | 32 | 32 | 31 | 30 | 29 | 28 | 28 | 27 | 27 | 27 | 30 | 33 | 27 | 32 | -0.13 | Y | 44.98 | Y | 0 | [7 empty] | Y | Y | Y | Y | 180 | 0.5 | 61 | 101508 | 99660 | 7040 | 14800 | 10 | 2 |  | 2018-05-14 00:28 | 1546 | 102 |  | 24 | [16 empty] | 95.13 | 100 | 0 | 0 | 0 |  | 400 |  | 선택 | 해제 | 0 | 0 | 0 |  | 400 |  | 선택 | 해제 | 해제 | 미정 | 미정 | 선택 | 미정 |  | 미정 | BT180180 | H
B45455 | 2018-05-13 | 2 | B | 잔강최소화 | 5 | A | SCR435B | 합금강 | D1 | BM#2 | 1607 | 45 | 1635 | 1565 | 30 | 6300 |  | 1 | 0.28 | 16 |  | -2.09 | 1568 | 1618 | 1.52 | 0 | 0 | 33 | 29 | 50 | Y |  | 2018-05-14 00:25 | 73 | 1079 | 29 | 32 | 32 | 32 | 32 | 31 | 31 | 30 | 28 | 27 | 25 |  |  | 25 | 30 | 32 | 25 | 32 | -0.17 |  | 40.02 | Y | -0.4 | [7 empty] | N | N | N | N | 110 | 0.49 | 55 | 93049 | 100720 | 1580 | 15800 | 8 | 1 | 10 | 2018-05-14 00:37 | 1568 | 130 |  | 33 | [16 empty] | 92.68 | 100 | 3700 | 0 | 0 |  | 650 | 400 | 선택 | 선택 | 3700 | 0 | 0 |  | 650 | 400 | 선택 | 선택 | 해제 | 미정 | 미정 | 미정 | 미정 |  | 미정 | BT180180 | H
A45524 | 2018-05-13 | 1 | B |  | 13 | A | AE1055LS | 탄소강 | G-AE1055LS | BM#1 | 1593 | 38 | 1586 | 1523 | 30 | 4700 |  | 3 | 0.27 | 25 |  | -1.29 | 1551 | 1589 | 0 | 15.76 |  | 35 | 60 | 64 | Y |  | 2018-05-14 01:23 | 67 | 1092 | 25 | 32 | 36 | 37 | 38 | 38 | 38 | 37 | 36 | 36 | 36 | 35 | 35 | 33 | 35 | 38 | 33 | 38 | -0.11 | Y | 45 | Y | -0.4 | [7 empty] | Y | Y | Y | Y | 230 | 0.5 | 65 | 101508 | 103400 | 7100 | 15200 | 10 | 2 |  | 2018-05-14 01:31 | 1551 | 99 |  | 20 | [16 empty] | 91.95 | 100 | 0 | 0 | 0 |  | 400 |  | 선택 | 해제 | 0 | 0 | 0 |  | 400 |  | 선택 | 해제 | 해제 | 미정 | 미정 | 선택 | 미정 |  | 미정 | BT180180 | H
B45456 | 2018-05-13 | 2 | B |  | 6 | A | SCR435B | 합금강 | D1 | BM#2 | 1626 | 43 | 1644 | 1587 | 31 | 6400 |  | 1 | 0.29 | 17 |  | -2.18 | 1569 | 1631 | 1.52 | 0 | 0 | 23 | 10 | 40 | Y |  | 2018-05-14 01:21 | 74 | 1095 | 23 | 31 | 36 | 39 | 40 | 40 | 40 | 39 | 38 | 37 | 35 | 34 |  | 34 | 36 | 40 | 34 | 40 | -0.17 | Y | 35 | Y | -0.2 | [7 empty] | N | N | N | N | 100 | 0.5 | 60 | 93049 | 97110 | 20 | 15600 | 8 | 1 | 20 | 2018-05-14 01:28 | 1569 | 125 |  | 35 | [16 empty] | 96.17 | 100 | 0 | 0 | 0 |  | 650 | 400 | 선택 | 선택 | 0 | 0 | 0 |  | 650 | 400 | 선택 | 선택 | 해제 | 미정 | 미정 | 미정 | 미정 |  | 미정 | BT180180 | H
A45525 | 2018-05-13 | 1 | B | TUNDISH교체전 | 14 | A | AE1055LS | 탄소강 | G-AE1055LS | BM#1 | 1621 | 40 | 1586 | 1515 | 33 | 5200 |  | 3 | 0.27 | 25 |  | -1.29 | 1549 | 1586 | 0 | 15.17 |  | 18 | 37 | 60 | Y |  | 2018-05-14 02:17 | 65 | 1085 | 33 | 32 | 31 | 31 | 31 | 31 | 30 | 30 | 29 | 28 | 27 |  |  | 27 | 30 | 31 | 27 | 31 | -0.1 |  | 40 | Y | -0.2 | [7 empty] | Y | N | N | M | 220 | 0.5 | 59 | 87672 | 99650 | 7000 | 2000 | 10 | 2 |  | 2018-05-14 02:25 | 1549 | 107 |  | 32 |  |  | B2A13B7F46F4425B930A89AE0027A49B | 0D5DEC982AB34CE9B9023252794554E7 | DB585679DD2D484B803835A9C80716FB | [11 empty] | 82.21 | 100 | 0 | 3500 | 0 |  | 400 |  | 선택 | 해제 | 0 | 3500 | 0 |  | 400 |  | 선택 | 해제 | 해제 | 미정 | 미정 | 선택 | 미정 |  | 미정 | BT180180 | H
B45457 | 2018-05-13 | 2 | B |  | 7 | A | SCR435B | 합금강 | D1 | BM#2 | 1645 | 42 | 1645 | 1596 | 31 | 5800 |  | 1 | 0.28 | 17 |  | -2.13 | 1560 | 1629 | 1.9 | 0 | 0 | 21 | 9 | 39 | Y |  | 2018-05-14 02:40 | 65 | 1090 | 31 | 36 | 40 | 42 | 43 | 43 | 42 | 41 | 40 | 39 | 38 | 36 | 34 | 34 | 39 | 43 | 34 | 0 | -0.22 | Y | 40.03 | Y | -0.4 | [7 empty] | N | N | N | N | 150 | 0.49 | 60 | 93049 | 97750 | 1430 | 15300 | 8 | 1 | 30 | 2018-05-14 02:50 | 1560 | 123 |  | 18 | [16 empty] | 93.85 | 100 | 0 | 0 | 0 |  | 650 | 400 | 선택 | 선택 | 0 | 0 | 0 |  | 650 | 400 | 선택 | 선택 | 해제 | 미정 | 미정 | 미정 | 미정 |  | 미정 | BT180180 | C
B45458 | 2018-05-13 | 2 | B |  | 8 | A | SCR435B | 합금강 | D1 | BM#2 | 1614 | 43 | 1626 | 1566 | 28 | 5900 |  | 1 | 0.29 | 19 |  | -2.22 | 1560 | 1615 | 2.25 | 0 | 0 | 30 | 37 | 67 | Y |  | 2018-05-14 03:49 | 65 | 1089 | 32 | 32 | 34 | 34 | 34 | 33 | 32 | 31 | 30 | 29 | 27 | 26 |  | 26 | 31 | 34 | 26 | 34 | -0.18 |  | 45 | Y | -0.2 | [7 empty] | N | N | N | N | 140 | 0.49 | 59 | 95673 | 97610 | 10 | 14100 | 8 | 1 | 35 | 2018-05-14 03:50 | 1560 | 113 |  | 13 | [16 empty] | 98.68 | 100 | 0 | 0 | 0 |  | 650 | 400 | 선택 | 선택 | 0 | 0 | 0 |  | 650 | 400 | 선택 | 선택 | 해제 | 미정 | 미정 | 미정 | 미정 |  | 미정 | BT180180 | C
A45526 | 2018-05-13 | 1 | B | TUNDISH교체 | 1 | A | FPA-KSG4120H | 소입성보증강 | C | BM#1 | 1610 | 42 | 1649 | 1556 | 38 | 7700 |  | 3 | 0.29 | 20 |  | -1.99 | 1602 | 1649 | 0 | 15.3 |  | 10 | 26 | 59 | Y |  | 2018-05-14 03:24 | 89 | 1090 | 20 | 21 | 18 | 24 | 30 | 33 | 35 | 36 | 36 | 37 | 36 |  |  | 36 | 30 | 37 | 36 | 36 | -0.2 |  | 5.02 | Y | -0.2 |  | 2.84 | 2.66 | 1.99 |  |  |  |  | N | N | M | 150 | 0.49 | 58 | 101508 | 96030 | 7020 | 15600 | 12 | 2 |  | 2018-05-14 03:34 | 1602 | 131 |  | 49 |  | *T/Dflux 유15kg 용225kg *수소기준초과 이상재ID:101.102.201.202 *전공정 작업지연 감속주입 | [14 empty] | 98.5 | 100 | 1000 | 0 | 0 |  | 410 |  | 선택 | 선택 | 1000 | 0 | 0 |  | 410 |  | 선택 | 선택 | 해제 | 미정 | 미정 | 선택 | 미정 |  | 미정 | BT180180 | H
B45459 | 2018-05-13 | 2 | D | TUNDISH교체전 | 9 | A | SCR435B | 합금강 | D1 | BM#2 | 1620 | 42 | 1635 | 1547 | 32 | 6800 |  | 1 | 0.3 | 17 |  | -2.31 | 1571 | 1629 | 2.29 | 0 | 0 | 33 | 30 | 62 | Y |  | 2018-05-14 04:37 | 76 | 1078 | 22 | 31 | 36 | 39 | 40 | 40 | 40 | 39 | 38 | 37 | 36 | 35 |  | 35 | 36 | 40 | 35 | 40 | -0.14 | Y | 35.02 | Y | -0.2 | [7 empty] | N | N | N | N | 130 | 0.49 | 59 | 93049 | 97250 | 1000 | 2000 | 8 | 1 | 50 | 2018-05-14 04:42 | 1571 | 119 |  | 27 |  |  | 1DE65929E45D4D208BB5210F88FDFFAD | 5F9113B3B16940DEB89625993757F213 | 8F23198551554442BE6DC9D119F849CE | [11 empty] | 94.71 | 100 | 0 | 4230 | 0 |  | 650 | 400 | 선택 | 선택 | 0 | 3990 | 0 |  | 650 | 400 | 선택 | 선택 | 해제 | 미정 | 미정 | 미정 | 미정 |  | 미정 | BT180180 | H
A45527 | 2018-05-13 | 1 | D |  | 2 | A | FPA-KSG4120H | 소입성보증강 | C | BM#1 | 1642 | 41 | 1640 | 1592 | 30 | 5700 |  | 3 | 0.3 | 18 |  | -2 | 1595 | 1640 | 0 | 14.74 |  | 6 | 27 | 59 | Y |  | 2018-05-14 04:22 | 82 | 1083 | 35 | 32 | 33 | 33 | 34 | 33 | 33 | 33 | 33 | 33 | 32 | 32 | 32 | 32 | 33 | 34 | 32 | 33 | -0.02 | Y | 40 | Y | 0 | [8 empty] | N | N | Y | 140 | 0.5 | 61 | 101508 | 98500 | 7090 | 15400 | 12 | 1 |  | 2018-05-14 04:36 | 1595 | 129 |  | 50 |  | *전공정 작업지연 감속주입 | [14 empty] | 95.67 | 100 | 0 | 0 | 0 |  | 410 |  | 선택 | 선택 | 0 | 0 | 0 |  | 410 |  | 선택 | 선택 | 해제 | 미정 | 미정 | 선택 | 미정 |  | 미정 | BT180180 | H
A45528 | 2018-05-13 | 1 | D |  | 3 | A | KSG4120H | 소입성보증강 | C | BM#1 | 1647 | 45 | 1617 | 1575 | 36 | 6400 |  | 3 | 0.29 | 18 |  | 69.66 | 1617 | 0 | 0 | 12.56 |  | 2 | 8 | 1878 | Y |  | 2018-05-14 05:52 | 104 | 1100 | 30 | 24 | 20 | 19 | 17 | 15 | 14 | 13 | 11 | 9 | 8 | 8 | 7 | 7 | 15 | 20 | 7 | 0 | -0.26 |  | 49.98 | Y | -0.2 | [8 empty] | N | N | N | 130 | 0.49 | 63 | 84590 | 97240 | 7040 | 14200 | 12 | 1 |  | 2018-05-14 06:06 | 1565 | 123 |  | 23 |  | *전공정 작업지연 감속주입 *감속주입20%이상 ID:102.103.202.203 생관통보 | [14 empty] | 80.68 | 100 | 0 | 0 | 0 |  | 410 |  | 선택 | 선택 | 0 | 0 | 0 |  | 410 |  | 선택 | 선택 | 해제 | 미정 | 미정 | 선택 | 미정 |  | 미정 | BT180180 | H
B45460 | 2018-05-13 | 2 | D | TUNDISH교체 | 1 | A | SCM435HF | 소입성보증강 | D | BM#2 | 1645 | 44 | 1666 | 1606 | 32 | 6800 |  | 1 | 0.3 | 22 |  | -2.04 | 1583 | 1657 | 0 | 4.86 | 0 | 23 | 11 | 45 | Y |  | 2018-05-14 05:52 | 86 | 1079 | -472 | -182 | 32 | 29 | 29 | 26 | 32 | 36 | 38 | 40 | 40 | 41 | 42 | 41 | 33 | 42 | 41 | 0 | -0.1 |  | 10.02 | Y | -0.2 |  | 1.88 | 1.88 |  |  |  |  | N | N | N | N | 150 | 0.48 | 60 | 92418 | 99390 | 1500 | 14800 | 11 | 2 | 10 | 2018-05-14 05:56 | 1583 | 145 |  | 37 |  | * T/D FLUX 용탕부: 120 KG / 유탕부: 15KG 투입 | [14 empty] | 91.5 | 100 | 710 | 0 | 0 |  | 650 | 400 | 선택 | 선택 | 760 | 0 | 0 |  | 650 | 400 | 선택 | 선택 | 해제 | 미정 | 미정 | 미정 | 미정 |  | 미정 | RB120.00 | C
B45461 | 2018-05-13 | 2 | D |  | 2 | A | SCM435HF | 소입성보증강 | D | BM#2 | 1686 | 72 | 1636 | 1595 | 35 | 6300 |  | 1 | 0.31 | 17 |  | -1.81 | 1566 | 1622 | 0 | 3.6 | 0 | 21 | 10 | 46 | Y |  | 2018-05-14 07:17 | 69 | 1088 | 41 | 39 | 40 | 39 | 39 | 37 | 36 | 35 | 34 | 33 | 32 | 31 | 29 | 29 | 36 | 40 | 29 | 39 | -0.22 |  | 50 | Y | -0.4 | [7 empty] | N | N | N | N | 140 | 0.49 | 61 | 96210 | 98600 | 450 | 14600 | 11 | 2 | 20 | 2018-05-14 07:27 | 1566 | 147 |  | 15 | [16 empty] | 97.08 | 100 | 0 | 0 | 0 |  | 650 | 400 | 선택 | 선택 | 0 | 0 | 0 |  | 650 | 400 | 선택 | 선택 | 해제 | 미정 | 미정 | 미정 | 미정 |  | 미정 | RB120.00 | C
A45529 | 2018-05-13 | 1 | D |  | 4 | B | KSG4120H | 소입성보증강 | C | BM#1 | 1604 | 56 | 1611 | 1557 | 44 | 6700 |  | 3 | 0.28 | 19 |  | -1.59 | 1576 | 1611 | 0 | 13.13 |  | 18 | 38 | 82 | Y |  | 2018-05-14 06:47 | 63 | 1062 | 4 | 18 | 24 | 26 | 27 | 27 | 27 | 25 | 24 | 23 | 22 | 21 | 20 | 17 | 21 | 27 | 17 | 27 | -0.2 | Y | 49.98 | Y | -0.4 | [8 empty] | N | N | N | 120 | 0.44 | 75 | 101508 | 105530 | 7090 | 16500 | 12 | 1 |  | 2018-05-14 06:59 | 1576 | 117 |  | 32 |  | *전공정 작업지연 감속주입 *감속주입 20%이상 ID:102~106.202~206 생관통보 | [14 empty] | 89.67 | 100 | 0 | 0 | 0 |  | 410 |  | 선택 | 선택 | 0 | 0 | 0 |  | 410 |  | 선택 | 선택 | 해제 | 미정 | 미정 | 선택 | 미정 |  | 미정 | BT180180 | H
B45462 | 2018-05-14 | 2 | D |  | 3 | A | SCM435HF | 소입성보증강 | D | BM#2 | 1596 | 43 | 1627 | 1525 | 35 | 7300 |  | 1 | 0.3 | 20 |  | -2.08 | 1556 | 1623 | 0 | 3.58 | 0 | 30 | 38 | 86 | Y |  | 2018-05-14 08:12 | 59 | 1087 | 27 | 27 | 27 | 28 | 28 | 27 | 26 | 25 | 24 | 23 | 22 | 20 | 18 | 18 | 25 | 28 | 18 | 27 | -0.22 | Y | 45.02 | Y | -0.4 | [7 empty] | Y | Y | Y | Y | 130 | 0.47 | 60 | 93252 | 94000 | 3150 | 14600 | 11 | 2 | 30 | 2018-05-14 08:21 | 1556 | 120 |  | 24 | [16 empty] | 96.14 | 100 | 0 | 0 | 0 |  | 650 | 400 | 선택 | 선택 | 0 | 0 | 0 |  | 650 | 400 | 선택 | 선택 | 해제 | 미정 | 미정 | 미정 | 미정 |  | 미정 | RB120.00 | C
C44021 | 2018-05-14 | 3 | D |  | 5 | B | KSG4120H | 소입성보증강 | C | BM#1 | 1584 | 11 | 0 | 1555 | 0 | 7800 |  | 1 | 1000 |  |  | 0 | 1574 | 1570 | 0 | 0 | 0 | 19 | 82 | 57 | Y |  | 2018-05-14 08:22 | 61 | 1089 | 14 | 22 | 28 | 32 | 34 | 34 | 34 | 33 | 32 | 30 | 29 | 28 | 27 | 22 | 28 | 34 | 22 | 34 | -0.22 | Y | 55 | Y | -0.4 | [8 empty] | N | N | N | 110 | 0.43 | 76 | 101508 | 101350 | 5090 | 15700 | 12 | 1 |  | 2018-05-14 08:29 | 1574 | 114 |  | 14 |  | *전공정 작업지연 감속주입 *감속주입 20%이상 ID:101~106.201~206 생관통보 | [14 empty] | 94.65 | 100 | 0 | 0 | 0 |  | 410 |  | 선택 | 선택 | 0 | 0 | 0 |  | 410 |  | 선택 | 선택 | 해제 | 미정 | 선택 | 미정 | 미정 |  | 미정 | BT180180 | H
B45463 | 2018-05-14 | 2 | D | 잔강최소화전 | 4 | A | SCM435HF | 소입성보증강 | D | BM#2 | 1587 | 44 | 1635 | 1547 | 37 | 7100 |  | 1 | 0.3 | 19 |  | -2.19 | 1563 | 1620 | 0 | 3.17 | 0 | 33 | 31 | 74 | Y |  | 2018-05-14 09:10 | 66 | 1087 | 16 | 23 | 29 | 32 | 34 | 33 | 33 | 32 | 31 | 30 | 30 | 28 | 27 | 27 | 29 | 34 | 27 | 0 | -0.18 | Y | 39.98 | Y | -0.2 | [7 empty] | N | N | N | N | 120 | 0.47 | 62 | 96216 | 98160 | 1160 | 3000 | 11 | 2 | 40 | 2018-05-14 09:22 | 1563 | 125 |  | 29 | [16 empty] | 96.99 | 100 | 0 | 3300 | 0 |  | 650 | 400 | 선택 | 선택 | 0 | 3100 | 0 |  | 650 | 400 | 선택 | 선택 | 해제 | 미정 | 미정 | 미정 | 미정 |  | 미정 | BT180180 | C
C44022 | 2018-05-14 | 3 | D |  | 6 | A | KSG4120H | 소입성보증강 | C | BM#1 | 1646 | 40 | 1642 | 1584 | 31 | 6100 |  | 2 | 0.4 | 19 | 40 | 0 | 1577 | 1577 | 0 | 0.31 |  | 5 | 79 | 65 | Y |  | 2018-05-14 09:29 | 64 | 1101 | 21 | 27 | 29 | 30 | 30 | 29 | 27 | 27 | 26 | 25 | 23 |  |  | 23 | 27 | 30 | 23 | 27 | -0.2 | Y | 35 | Y | -0.4 | [8 empty] | N | N | N | 100 | 0.55 | 54 | 101508 | 94510 | 15270 | 16600 | 12 | 1 |  | 2018-05-14 09:45 | 1577 | 115 |  | 23 |  | *클로깅발생 감속주입 20%이상 ID:105.106.206 생관통보 | [14 empty] | 93.73 | 100 | 0 | 0 | 0 |  | 410 |  | 선택 | 선택 | 0 | 0 | 0 |  | 410 |  | 선택 | 선택 | 해제 | 미정 | 선택 | 미정 | 미정 |  | 미정 | BT180180 | H
B45464 | 2018-05-14 | 2 | D | 잔강최소화 | 5 | A | AE4145MA2 | 합금강 | AE4145M계 | BM#2 | 1605 | 43 | 1607 | 1567 | 39 | 6800 |  | 1 | 0.29 | 19 |  | -1.68 | 1551 | 1600 | 1.24 | 0 | 0 | 23 | 12 | 61 | Y |  | 2018-05-14 10:16 | 65 | 1087 | -263 | 17 | 23 | 24 | 25 | 25 | 25 | 24 | 24 | 23 | 22 | 21 |  | 21 | 14 | 25 | 21 | 25 | -0.11 | Y | 35.02 | Y | -0.2 |  |  |  | 1.48 |  |  |  | N | N | N | N | 110 | 0.46 | 56 | 91225 | 97880 | 2260 | 15200 | 11 | 2 | 10 | 2018-05-14 10:35 | 1551 | 142 |  | 41 | [16 empty] | 92.15 | 100 | 2500 | 0 | 0 |  | 650 | 400 | 선택 | 선택 | 2500 | 0 | 0 |  | 650 | 400 | 선택 | 선택 | 선택 | 미정 | 미정 | 미정 | 선택 | 4 | 미정 | RB228.60 | C
C44023 | 2018-05-14 | 3 | D |  | 7 | A | KSG4120H | 소입성보증강 | C | BM#1 | 1626 | 41 | 1626 | 1573 | 30 | 6100 |  | 2 | 0.4 | 19 |  | -2.02 | 1573 | 1624 | 0 | 0.45 |  | 35 | 62 | 62 | Y |  | 2018-05-14 10:30 | 60 | 1101 | 22 | 25 | 29 | 30 | 30 | 28 | 27 | 26 | 25 | 23 | 22 | 21 | 20 | 18 | 25 | 30 | 18 | 0 | -0.24 | Y | 50 | Y | -0.41 | [8 empty] | N | N | N | 150 | 0.45 | 69 | 101508 | 98970 | 5070 | 15400 | 12 | 1 |  | 2018-05-14 10:45 | 1573 | 100 |  | 18 |  | *클로깅발생 감속주입 20%이상 ID:101.201.202 생관통보 | [14 empty] | 97.04 | 100 | 0 | 0 | 0 |  | 410 |  | 선택 | 선택 | 0 | 0 | 0 |  | 410 |  | 선택 | 선택 | 해제 | 미정 | 선택 | 미정 | 미정 |  | 미정 | BT180180 | H
A45533 | 2018-05-14 | 1 | D |  | 8 | A | KSG4120H | 소입성보증강 | C | BM#1 | 1613 | 44 | 1633 | 1562 | 37 | 6300 |  | 3 | 0.27 | 18 |  | -2.25 | 1584 | 1633 | 0 | 12.54 |  | 31 | 1 | 11478 | Y |  | 2018-05-14 11:11 | 71 | 1167 | 15 | 17 | 20 | 23 | 23 | 24 | 24 | 24 | 24 | 24 | 23 | 24 |  | 24 | 22 | 24 | 23 | 24 | -0.04 | Y | 24.98 | Y | 0.2 | [8 empty] | N | N | N | 140 | 0.55 | 56 | 101508 | 98210 | 7120 | 15900 | 12 | 1 |  | 2018-05-14 11:40 | 1584 | 129 |  | 47 | [16 empty] | 95.9 | 100 | 0 | 0 | 0 |  | 410 |  | 선택 | 선택 | 0 | 0 | 0 |  | 410 |  | 선택 | 선택 | 해제 | 미정 | 미정 | 선택 | 미정 |  | 미정 | BT180180 | H
B45465 | 2018-05-14 | 2 | D |  | 6 | A | AE4145MA2 | 합금강 | AE4145M계 | BM#2 | 1607 | 43 | 1625 | 1566 | 39 | 7100 |  | 1 | 0.27 | 20 |  | -1.91 | 1541 | 1625 | 0.8 | 0 | 0 | 21 | 11 | 50 | Y |  | 2018-05-14 11:37 | 55 | 1087 | 20 | 24 | 28 | 30 | 30 | 30 | 28 | 28 | 27 | 26 | 24 | 23 | 21 | 19 | 26 | 30 | 19 | 30 | -0.22 | Y | 50 | Y | -0.4 |  |  |  | 1.26 |  |  |  | N | N | N | N | 100 | 0.46 | 66 | 99454 | 101570 | 80 | 15100 | 11 | 2 | 20 | 2018-05-14 11:49 | 1541 | 141 |  | 20 | [16 empty] | 99.75 | 100 | 0 | 0 | 0 |  | 650 | 400 | 선택 | 선택 | 0 | 0 | 0 |  | 650 | 400 | 선택 | 선택 | 선택 | 미정 | 미정 | 미정 | 미정 |  | 미정 | RB209.55 | C
A45534 | 2018-05-14 | 1 | D |  | 9 | A | KSG4120H | 소입성보증강 | C | BM#1 | 1585 | 46 | 1618 | 1553 | 38 | 6800 |  | 3 | 0.3 | 19 |  | -1.72 | 1580 | 1618 | 500 | 0 |  | 10 | 28 | 76 | Y |  | 2018-05-14 12:11 | 67 | 1086 | 22 | 23 | 27 | 28 | 29 | 28 | 28 | 27 | 27 | 26 | 26 | 24 |  | 24 | 26 | 29 | 24 | 28 | -0.14 | Y | 35.02 | Y | -0.4 | [8 empty] | N | N | N | 130 | 0.54 | 58 | 101508 | 104300 | 7030 | 15170 | 12 | 1 |  | 2018-05-14 12:21 | 1580 | 126 |  | 45 | [16 empty] | 91.24 | 100 | 0 | 0 | 0 |  | 410 |  | 선택 | 선택 | 0 | 0 | 0 |  | 410 |  | 선택 | 선택 | 해제 | 미정 | 미정 | 선택 | 선택 | 8 | 미정 | BT180180 | H
B45466 | 2018-05-14 | 2 | A |  | 7 | A | AE4145MA2 | 합금강 | AE4145M계 | BM#2 | 1596 | 47 | 1624 | 1566 | 44 | 7400 |  | 1 | 0.31 | 21 |  | -1.87 | 1540 | 1611 | 1.33 | 0 | 0 | 30 | 39 | 49 | Y |  | 2018-05-14 12:32 | 54 | 1087 | 19 | 22 | 24 | 24 | 24 | 23 | 23 | 21 | 20 | 19 | 18 | 16 | 15 | 15 | 21 | 24 | 15 | 24 | -0.18 |  | 50 | Y | -0.2 |  |  |  | 1.26 |  |  |  | N | N | N | N | 150 | 0.48 | 67 | 101160 | 104270 | 1210 | 15400 | 11 | 2 | 40 | 2018-05-14 12:54 | 1540 | 152 |  | 33 | [16 empty] | 95.98 | 100 | 0 | 0 | 0 |  | 650 | 400 | 선택 | 선택 | 0 | 0 | 0 |  | 650 | 400 | 선택 | 선택 | 선택 | 미정 | 미정 | 미정 | 미정 |  | 미정 | RB209.55 | C
A45535 | 2018-05-14 | 1 | A |  | 10 | A | KSG4120H | 소입성보증강 | C | BM#1 | 1636 | 43 | 1617 | 1582 | 35 | 6100 |  | 3 | 0.28 | 19 |  | -1.49 | 1584 | 1617 | 0 | 13.66 |  | 6 | 29 | 74 | Y |  | 2018-05-14 13:10 | 71 | 1089 | 22 | 25 | 28 | 29 | 30 | 29 | 29 | 28 | 28 | 27 | 26 | 26 |  | 26 | 27 | 30 | 26 | 29 | -0.11 | Y | 35.02 | Y | 0 | [8 empty] | N | N | N | 120 | 0.55 | 56 | 101508 | 101840 | 7100 | 15400 | 12 | 1 |  | 2018-05-14 13:18 | 1584 | 125 |  | 47 | [16 empty] | 93.25 | 100 | 0 | 0 | 0 |  | 410 |  | 선택 | 선택 | 0 | 0 | 0 |  | 410 |  | 선택 | 선택 | 해제 | 미정 | 미정 | 선택 | 미정 |  | 미정 | BT180180 | H
B45467 | 2018-05-14 | 2 | A |  | 8 | A | AE4145MA2 | 합금강 | AE4145M계 | BM#2 | 1561 | 54 | 1624 | 1514 | 47 | 9300 |  | 1 | 0.28 | 20 |  | -1.84 | 1546 | 1606 | 1.27 | 0 | 0 | 33 | 32 | 44 | Y |  | 2018-05-14 14:00 | 60 | 1087 | 12 | 21 | 27 | 29 | 30 | 31 | 31 | 30 | 29 | 28 | 28 | 27 | 25 | 24 | 27 | 31 | 24 | 0 | -0.17 | Y | 40 | Y | -0.2 |  |  |  | 1.35 |  |  |  |  | N | N | N | 140 | 0.46 | 68 | 101160 | 102700 | 810 | 15300 | 11 | 2 |  | 2018-05-14 13:58 | 1546 | 130 |  | 15 | [16 empty] | 97.79 | 100 | 0 | 0 | 0 |  | 650 | 400 | 선택 | 선택 | 0 | 0 | 0 |  | 650 | 400 | 선택 | 선택 | 선택 | 미정 | 미정 | 미정 | 미정 |  | 미정 | RB209.55 | C
A45536 | 2018-05-14 | 1 | A |  | 11 | A | KSG4120H | 소입성보증강 | C | BM#1 | 1631 | 41 | 1617 | 1569 | 35 | 5900 |  | 3 | 0.24 | 20 |  | -1.34 | 1584 | 1616 | 0 | 15.04 |  | 2 | 10 | 61 | Y |  | 2018-05-14 14:16 | 71 | 1086 | 24 | 26 | 28 | 30 | 30 | 31 | 31 | 31 | 30 | 30 | 30 |  |  | 30 | 29 | 31 | 30 | 31 | -0.04 | Y | 25 | Y | 0 | [8 empty] | N | N | N | 110 | 0.55 | 53 | 101508 | 95680 | 7050 | 16250 | 12 | 1 |  | 2018-05-14 14:25 | 1584 | 118 |  | 39 |  | *자동:1543℃ 수동:1539℃ | [14 empty] | 98.84 | 100 | 0 | 0 | 0 |  | 410 |  | 선택 | 선택 | 0 | 0 | 0 |  | 410 |  | 선택 | 선택 | 해제 | 미정 | 미정 | 선택 | 미정 |  | 미정 | BT180180 | H
B45468 | 2018-05-14 | 2 | A | TUNDISH교체전 | 9 | A | AE4145MA2 | 합금강 | AE4145M계 | BM#2 | 1619 | 44 | 1634 | 1564 | 41 | 7700 |  | 1 | 0.32 | 20 |  | 0 | 1546 | 1562 | 5.44 | 0 | 0 | 23 | 13 | 70 | Y |  | 2018-05-14 15:04 | 60 | 1086 | 21 | 24 | 28 | 29 | 29 | 29 | 28 | 27 | 26 | 25 | 24 | 22 | 21 | 19 | 25 | 29 | 19 | 29 | -0.2 | Y | 50.02 | Y | -0.4 |  |  |  | 1.2 |  |  |  |  | N | N | N | 130 | 0.46 | 67 | 95276 | 100890 | 1260 | 2000 | 11 | 2 |  | 2018-05-14 15:09 | 1546 | 135 |  | 21 |  |  | C2797CCB59C6468B989B36B7EE70CDAA | 51843FFD6250458BA268B40C4086F25F | 2C4A6F671E314D019B3F205AF58A5B07 | [11 empty] | 93.27 | 100 | 0 | 4503 | 0 |  | 650 | 400 | 선택 | 선택 | 0 | 3500 | 0 |  | 650 | 400 | 선택 | 선택 | 선택 | 미정 | 미정 | 미정 | 미정 |  | 미정 | RB209.55 | C
A45537 | 2018-05-14 | 1 | A |  | 12 | A | KSG4120H | 소입성보증강 | C | BM#1 | 1649 | 40 | 1610 | 1593 | 31 | 5000 |  | 3 | 0.25 | 19 |  | -1.83 | 1580 | 1620 | 0 | 13.62 |  | 31 | 2 | 49 | Y |  | 2018-05-14 15:12 | 67 | 1090 | 28 | 26 | 26 | 25 | 26 | 26 | 25 | 25 | 24 | 24 | 24 |  |  | 24 | 25 | 26 | 24 | 26 | -0.04 | Y | 39.98 | Y | 0 | [8 empty] | N | N | N | 100 | 0.55 | 54 | 101508 | 103430 | 6260 | 14860 | 12 | 1 |  | 2018-05-14 15:25 | 1580 | 114 |  | 39 |  | *전공정요청 L/D잔강 이월 안함-이상재등록 | [14 empty] | 97.18 | 100 | 0 | 0 | 0 |  | 410 |  | 선택 | 선택 | 0 | 0 | 0 |  | 410 |  | 선택 | 선택 | 해제 | 미정 | 미정 | 해제 | 미정 |  | 미정 | BT180180 | H
A45538 | 2018-05-14 | 1 | A |  | 13 | A | KSG4120H | 소입성보증강 | C | BM#1 | 1631 | 40 | 1618 | 1578 | 33 | 5400 |  | 3 | 0.26 | 20 |  | -1.35 | 1587 | 1619 | 0 | 16.41 |  | 10 | 29 | 42 | Y |  | 2018-05-14 16:10 | 74 | 1128 | 20 | 28 | 33 | 35 | 36 | 36 | 35 | 35 | 34 | 33 | 33 |  |  | 33 | 33 | 36 | 33 | 35 | -0.05 | Y | 30 | Y | 0 | [8 empty] | N | N | N | 150 | 0.55 | 55 | 101508 | 100980 | 3380 | 13970 | 12 | 1 |  | 2018-05-14 16:18 | 1587 | 116 |  | 42 |  | *전공정요청 L/D잔강 이월 안함-이상재등록 | [14 empty] | 95.94 | 100 | 0 | 0 | 0 |  | 410 |  | 선택 | 선택 | 0 | 0 | 0 |  | 410 |  | 선택 | 선택 | 해제 | 미정 | 미정 | 미정 | 미정 |  | 미정 | BT180180 | H
B45469 | 2018-05-14 | 2 | A | TUNDISH교체 | 1 | A | 34CRMO4 | 합금강 | AE4130M6 | BM#2 | 1579 | 50 | 1676 | 1544 | 45 | 9600 |  | 1 | 0.27 | 20 |  | -2.36 | 1597 | 1669 | 3.12 | 0 | 0 | 21 | 12 | 54 | Y |  | 2018-05-14 16:21 | 97 | 1124 | -362 | -107 | 31 | 32 | 31 | 29 | 27 | 26 | 22 | 25 | 31 | 33 | 34 | 37 | 32 | 37 | 37 | 37 | 0 |  | 14.97 | Y | 0 |  | 2.93 | 2.76 | 1.84 |  |  |  |  | N | N | M | 150 | 0.46 | 60 | 92028 | 97760 | 2380 | 15400 | 9 | 1 |  | 2018-05-14 16:22 | 1597 | 167 |  | 40 |  | *턴디쉬 플럭스 120KG/15KG *슬리브 롱노즐 사용 *수소 기준값 초과(10분) 이상재 등록 | [14 empty] | 93.62 | 100 | 700 | 0 | 0 |  | 650 | 1000 | 선택 | 선택 | 700 | 0 | 0 |  | 650 | 1000 | 선택 | 선택 | 해제 | 미정 | 미정 | 미정 | 미정 |  | 미정 | RB220.00 | C
A45539 | 2018-05-14 | 1 | A | TUNDISH교체전 | 14 | A | KSG4120H | 소입성보증강 | C | BM#1 | 1618 | 45 | 1614 | 1567 | 34 | 6100 |  | 3 | 0.27 | 21 |  | -1.32 | 1581 | 1614 | 0 | 13.73 |  | 6 | 30 | 45 | Y |  | 2018-05-14 17:29 | 68 | 1127 | 28 | 34 | 36 | 37 | 37 | 37 | 37 | 37 | 37 | 37 | 37 |  |  | 37 | 36 | 37 | 37 | 37 | 0 |  | 35.02 | Y | 0 | [8 empty] | N | N | N | 140 | 0.55 | 54 | 88050 | 99730 | 4620 | 1700 | 12 | 1 |  | 2018-05-14 17:35 | 1581 | 111 |  | 20 |  | *전공정요청 L/D잔강 이월 안함-이상재등록 | C363EA9CDA8349418DEEF0A8C3FC4A61 | 3A0F52954B784923B7D078D6D831217B |  | 545D0FB1654D4342A4A6578D2DA4D4AC | [10 empty] | 84.38 | 100 | 0 | 3000 | 0 |  | 410 |  | 선택 | 선택 | 0 | 3000 | 0 |  | 410 |  | 선택 | 선택 | 해제 | 미정 | 미정 | 미정 | 미정 |  | 미정 | BT180180 | H
B45470 | 2018-05-14 | 2 | A |  | 2 | A | 34CRMO4 | 합금강 | AE4130M6 | BM#2 | 1581 | 45 | 1654 | 1544 | 40 | 8500 |  | 1 | 0.27 | 18 |  | 0 | 1553 | 1585 | 3.91 | 0 | 0 | 30 | 40 | 58 | Y |  | 2018-05-14 17:39 | 53 | 1132 | 36 | 31 | 28 | 27 | 25 | 24 | 23 | 22 | 21 | 19 | 18 | 17 | 15 | 13 | 23 | 28 | 13 | 0 | -0.27 |  | 54.98 | Y | -0.4 |  |  |  | 1.61 |  |  |  |  | Y | Y | Y | 140 | 0.48 | 66 | 107366 | 103620 | 1130 | 15600 | 9 | 1 |  | 2018-05-14 18:01 | 1553 | 146 |  | 25 | [16 empty] | 102.55 | 100 | 0 | 0 | 0 |  | 650 | 1000 | 선택 | 선택 | 0 | 0 | 0 |  | 650 | 1000 | 선택 | 선택 | 해제 | 미정 | 미정 | 미정 | 미정 |  | 미정 | RB220.00 | C
A45540 | 2018-05-14 | 1 | A | TUNDISH교체 | 1 | A | STB2D | 베어링강 | STB (SF) | BM#1 | 1580 | 40 | 1594 | 1524 | 35 | 6400 |  | 3 | 0.29 | 26 |  | -1.99 | 1535 | 1594 | 15.22 | 4.16 |  | 2 | 11 | 61 | Y |  | 2018-05-14 18:41 | 81 | 1128 | 20 | 28 | 27 | 33 | 32 | 36 | 37 | 39 | 39 | 40 | 39 |  |  | 39 | 35 | 40 | 39 | 39 | 0 |  | 5.02 | Y | -0.2 |  | 1.99 | 1.99 | [5 empty] | Y | Y | M | 230 | 0.43 | 60 | 101508 | 90870 | 7090 | 15360 | 18 | 1 |  | 2018-05-14 18:47 | 1535 | 112 |  | 30 |  | *T/D가열온도:자동-1365`.수동건-1341`.STR#1:1048.STR#2:1011.T/D FLUX 유:15,용:275 | [14 empty] | 103.42 | 100 | 1500 | 0 | 0 |  | 650 |  | 선택 | 해제 | 1500 | 0 | 0 |  | 650 |  | 선택 | 해제 | 선택 | 미정 | 미정 | 선택 | 선택 |  | 미정 | BT180180 | H
B45471 | 2018-05-14 | 2 | A |  | 3 | A | 34CRMO4 | 합금강 | AE4130M6 | BM#2 | 1572 | 43 | 1645 | 1546 | 38 | 7900 |  | 1 | 0.3 | 20 |  | -2.28 | 1572 | 1639 | 3.68 | 0 | 0 | 33 | 33 | 60 | Y |  | 2018-05-14 18:36 | 72 | 1130 | 11 | 15 | 19 | 22 | 23 | 22 | 22 | 21 | 20 | 19 | 18 | 16 | 15 | 15 | 19 | 23 | 15 | 22 | -0.2 | Y | 40 | Y | -0.2 |  |  |  | 1.25 |  |  |  |  | Y | Y | Y | 130 | 0.48 | 60 | 107366 | 95510 | 3030 | 15400 | 9 | 1 |  | 2018-05-14 18:34 | 1572 | 153 |  | 37 | [16 empty] | 109.06 | 100 | 0 | 0 | 0 |  | 650 | 1000 | 선택 | 선택 | 0 | 0 | 0 |  | 650 | 1000 | 선택 | 선택 | 해제 | 미정 | 미정 | 미정 | 미정 |  | 미정 | RB220.00 | H
A45541 | 2018-05-14 | 1 | A |  | 2 | A | STB2D | 베어링강 | STB (SF) | BM#1 | 1631 | 40 | 1564 | 1576 | 25 | 4000 |  | 3 | 0.29 | 26 |  | -1.58 | 1518 | 1564 | 18.64 | 0 |  | 31 | 3 | 75 | Y |  | 2018-05-14 19:45 | 64 | 1134 | 37 | 34 | 32 | 31 | 30 | 28 | 28 | 28 | 28 | 28 | 27 | 27 |  | 27 | 30 | 32 | 27 | 28 | -0.11 |  | 45 | Y | 0 | [8 empty] | Y | Y | Y | 220 | 0.48 | 58 | 84590 | 91930 | 7130 | 15040 | 18 | 2 |  | 2018-05-14 19:53 | 1518 | 108 |  | 28 |  | *자동:1484℃ 수동:1484℃ | [14 empty] | 85.49 | 100 | 0 | 0 | 0 |  | 650 |  | 선택 | 해제 | 0 | 0 | 0 |  | 650 |  | 선택 | 해제 | 선택 | 미정 | 미정 | 선택 | 미정 |  | 미정 | BT180180 | H
B45472 | 2018-05-14 | 2 | A |  | 4 | A | 34CRMO4 | 합금강 | AE4130M6 | BM#2 | 1571 | 45 | 1656 | 1536 | 40 | 8800 |  | 1 | 0.3 | 20 |  | -2.19 | 1575 | 1648 | 5.09 | 0 | 0 | 23 | 14 | 52 | Y |  | 2018-05-14 19:32 | 75 | 1142 | 14 | 22 | 27 | 29 | 30 | 30 | 30 | 29 | 28 | 27 | 25 | 24 | 22 | 22 | 26 | 30 | 22 | 30 | -0.2 | Y | 40.03 | Y | -0.4 |  |  |  | 1.05 |  |  |  |  | Y | Y | Y | 120 | 0.48 | 62 | 92028 | 97470 | 3380 | 16500 | 9 | 1 |  | 2018-05-14 19:42 | 1575 | 150 |  | 43 | [16 empty] | 91.3 | 100 | 0 | 0 | 0 |  | 650 | 1000 | 선택 | 선택 | 0 | 0 | 0 |  | 650 | 1000 | 선택 | 선택 | 해제 | 미정 | 미정 | 미정 | 미정 |  | 미정 | RB220.00 | H
A45542 | 2018-05-14 | 1 | B |  | 3 | A | STB2D | 베어링강 | STB (SF) | BM#1 | 1577 | 41 | 1555 | 1525 | 37 | 5800 |  | 3 | 0.32 | 26 |  | -1.44 | 1520 | 1564 | 18.71 | 0 |  | 10 | 30 | 74 | Y |  | 2018-05-14 20:51 | 66 | 1132 | 26 | 29 | 32 | 34 | 34 | 34 | 34 | 33 | 33 | 32 | 32 | 32 | 31 | 31 | 32 | 34 | 31 | 34 | -0.06 | Y | 44.98 | Y | -0.2 | [8 empty] | Y | Y | Y | 210 | 0.48 | 63 | 84590 | 96680 | 7020 | 14300 | 18 | 2 |  | 2018-05-14 20:58 | 1520 | 110 |  | 23 |  | *STR#1.2 SR재세팅 | [14 empty] | 81.57 | 100 | 0 | 0 | 0 |  | 650 |  | 해제 | 해제 | 0 | 0 | 0 |  | 650 |  | 선택 | 해제 | 선택 | 미정 | 미정 | 선택 | 미정 |  | 미정 | BT180180 | H
B45473 | 2018-05-14 | 2 | B |  | 5 | A | 34CRMO4 | 합금강 | AE4130M6 | BM#2 | 1583 | 43 | 1645 | 1567 | 33 | 6800 |  | 1 | 0.31 | 19 |  | -2.19 | 1571 | 1641 | 0 | 13.48 | 0 | 21 | 13 | 26 | Y |  | 2018-05-14 20:29 | 71 | 1116 | 19 | 23 | 27 | 29 | 30 | 30 | 29 | 28 | 28 | 26 | 25 | 24 | 22 | 22 | 26 | 30 | 22 | 0 | -0.2 | Y | 40.02 | Y | -0.4 |  |  |  | 1.29 |  |  |  |  | Y | Y | Y | 110 | 0.48 | 61 | 92028 | 97060 | 1320 | 14200 | 9 | 1 | 10 | 2018-05-14 20:27 | 1571 | 155 |  | 51 | [16 empty] | 93.67 | 100 | 0 | 0 | 0 |  | 650 | 1000 | 선택 | 선택 | 0 | 0 | 0 |  | 650 | 1000 | 선택 | 선택 | 해제 | 미정 | 미정 | 미정 | 미정 |  | 미정 | RB220.00 | H
A45543 | 2018-05-14 | 1 | B |  | 4 | A | STB2D | 베어링강 | STB (SF) | BM#1 | 1588 | 42 | 1562 | 1527 | 38 | 6300 |  | 3 | 0.29 | 28 |  | -1.31 | 1520 | 1564 | 20 | 0 |  | 6 | 31 | 86 | Y |  | 2018-05-14 21:58 | 66 | 1124 | 29 | 32 | 34 | 35 | 36 | 36 | 36 | 35 | 35 | 34 | 35 | 34 | 34 | 33 | 34 | 36 | 33 | 36 | -0.07 | Y | 43 | Y | -0.33 | [7 empty] | Y | Y | Y | Y | 200 | 0.48 | 63 | 101508 | 100320 | 7030 | 15200 | 18 | 2 |  | 2018-05-14 22:05 | 1520 | 109 |  | 22 | [16 empty] | 94.56 | 100 | 0 | 0 | 0 |  | 650 |  | 해제 | 해제 | 0 | 0 | 0 |  | 650 |  | 선택 | 해제 | 선택 | 미정 | 미정 | 선택 | 미정 |  | 미정 | BT180180 | H
B45474 | 2018-05-14 | 2 | B |  | 6 | A | 34CRMO4 | 합금강 | AE4130M6 | BM#2 | 1571 | 46 | 1645 | 1545 | 41 | 8700 |  | 1 | 0.31 | 18 |  | -1.89 | 1584 | 1646 | 0 | 10.36 | 0 | 18 | 39 | 659 | Y |  | 2018-05-14 21:31 | 84 | 1139 | 19 | 29 | 34 | 38 | 40 | 41 | 41 | 41 | 41 | 41 | 40 | 40 | 39 | 39 | 37 | 41 | 39 | 41 | -0.05 | Y | 40 | Y | 0 |  |  |  | 1.46 |  |  |  | Y | Y | Y | Y | 100 | 0.48 | 65 | 92028 | 103720 | 2180 | 16200 | 9 | 1 | 40 | 2018-05-14 21:36 | 1584 | 157 |  | 54 | [16 empty] | 86.94 | 100 | 0 | 0 | 0 |  | 650 | 1000 | 선택 | 선택 | 0 | 0 | 0 |  | 650 | 1000 | 선택 | 선택 | 해제 | 미정 | 미정 | 미정 | 미정 |  | 미정 | RB220.00 | H
A45544 | 2018-05-14 | 1 | B |  | 5 | A | STB2D | 베어링강 | STB (SF) | BM#1 | 1628 | 43 | 1557 | 1556 | 31 | 4700 |  | 3 | 0.27 | 28 |  | -1.3 | 1516 | 1557 | 18.81 | 0 |  | 2 | 12 | 63 | Y |  | 2018-05-14 22:59 | 62 | 1119 | 32 | 33 | 35 | 35 | 35 | 35 | 35 | 34 | 33 | 33 | 32 | 32 | 31 | 31 | 34 | 35 | 31 | 35 | -0.08 |  | 50.02 | Y | -0.2 | [7 empty] | Y | Y | Y | Y | 190 | 0.48 | 63 | 101508 | 97950 | 7000 | 15400 | 18 | 2 |  | 2018-05-14 23:07 | 1516 | 112 |  | 26 | [16 empty] | 96.72 | 100 | 0 | 0 | 0 |  | 650 |  | 해제 | 해제 | 0 | 0 | 0 |  | 650 |  | 선택 | 해제 | 선택 | 미정 | 미정 | 선택 | 미정 |  | 미정 | BT180180 | H
B45475 | 2018-05-14 | 2 | B |  | 7 | A | 34CRMO4 | 합금강 | AE4130M6 | BM#2 | 1567 | 49 | 1666 | 1534 | 42 | 8900 |  | 1 | 0.27 | 24 |  | 0 | 1583 | 1652 | 1.22 | 3.54 | 0 | 33 | 34 | 20 | Y |  | 2018-05-14 22:46 | 83 | 1139 | 38 | 41 | 44 | 45 | 46 | 46 | 45 | 44 | 43 | 42 | 41 | 39 | 37 | 37 | 43 | 46 | 37 | 0 | -0.22 | Y | 40 | Y | -0.4 |  |  |  | 1.36 |  |  |  | Y | Y | Y | Y | 150 | 0.48 | 62 | 99697 | 98290 | 2550 | 16200 | 9 | 1 | 10 | 2018-05-14 22:56 | 1583 | 153 |  | 47 | [16 empty] | 98.95 | 100 | 0 | 0 | 0 |  | 650 | 1000 | 선택 | 선택 | 0 | 0 | 0 |  | 650 | 1000 | 선택 | 선택 | 해제 | 미정 | 미정 | 미정 | 미정 |  | 미정 | RB220.00 | H
A45545 | 2018-05-14 | 1 | B |  | 6 | A | STB2D | 베어링강 | STB (SF) | BM#1 | 1612 | 41 | 1559 | 1535 | 31 | 4800 |  | 3 | 0.26 | 28 |  | -1.53 | 1509 | 1557 | 13.09 | 0 |  | 31 | 4 | 67 | Y |  | 2018-05-15 00:05 | 55 | 1087 | 30 | 28 | 27 | 26 | 25 | 23 | 23 | 22 | 21 | 21 | 20 | 20 | 18 | 18 | 24 | 27 | 18 | 0 | -0.18 |  | 50 | Y | -0.4 | [7 empty] | Y | Y | Y | Y | 180 | 0.49 | 62 | 84590 | 97670 | 7030 | 15600 | 18 | 2 |  | 2018-05-15 00:14 | 1509 | 115 |  | 24 | [16 empty] | 80.79 | 100 | 0 | 0 | 0 |  | 650 |  | 해제 | 해제 | 0 | 0 | 0 |  | 650 |  | 선택 | 해제 | 선택 | 미정 | 미정 | 선택 | 미정 |  | 미정 | BT180180 | H
B45476 | 2018-05-14 | 2 | B |  | 8 | A | 34CRMO4 | 합금강 | AE4130M6 | BM#2 | 1598 | 55 | 1645 | 1555 | 36 | 7700 |  | 1 | 0.28 | 20 |  | 0 | 1574 | 1636 | 1.88 | 0.14 | 0 | 23 | 15 | 28 | Y |  | 2018-05-15 00:07 | 74 | 1080 | 36 | 39 | 41 | 41 | 41 | 40 | 40 | 39 | 37 | 36 | 35 | 33 |  | 33 | 38 | 41 | 33 | 41 | -0.18 |  | 45.02 | Y | -0.4 |  |  |  | 1.11 |  |  |  | Y | Y | Y | Y | 140 | 0.48 | 63 | 99697 | 99570 | 1090 | 13500 | 9 | 1 | 20 | 2018-05-15 00:07 | 1574 | 150 |  | 31 | 10 | [15 empty] | 99.05 | 100 | 0 | 0 | 0 |  | 650 | 1000 | 선택 | 선택 | 0 | 0 | 0 |  | 650 | 1000 | 선택 | 선택 | 해제 | 미정 | 미정 | 미정 | 선택 | 8 | 미정 | RB220.00 | H
A45546 | 2018-05-14 | 1 | B |  | 7 | A | STB2D | 베어링강 | STB (SF) | BM#1 | 1594 | 45 | 1562 | 1516 | 36 | 5600 |  | 3 | 0.27 | 28 |  | -1.4 | 1516 | 1560 | 18.29 | 0 |  | 10 | 31 | 60 | Y |  | 2018-05-15 01:08 | 62 | 1087 | 18 | 24 | 28 | 31 | 32 | 32 | 32 | 32 | 31 | 31 | 30 | 30 | 29 | 29 | 29 | 32 | 29 | 32 | -0.07 | Y | 40 | Y | -0.2 | [7 empty] | Y | Y | Y | Y | 230 | 0.48 | 63 | 101508 | 96080 | 6970 | 15500 | 18 | 2 |  | 2018-05-15 01:18 | 1516 | 110 |  | 25 | 13 | [15 empty] | 98.5 | 100 | 0 | 0 | 0 |  | 650 |  | 해제 | 해제 | 0 | 0 | 0 |  | 650 |  | 선택 | 해제 | 선택 | 미정 | 미정 | 선택 | 미정 |  | 미정 | BT180180 | H
B45477 | 2018-05-14 | 2 | B |  | 9 | A | 34CRMO4 | 합금강 | AE4130M6 | BM#2 | 1582 | 48 | 1636 | 1557 | 41 | 6200 |  | 1 | 0.28 | 19 |  | 0 | 1566 | 1624 | 1.67 | 0 | 0 | 21 | 14 | 39 | Y |  | 2018-05-15 01:08 | 66 | 1088 | 30 | 30 | 31 | 31 | 31 | 31 | 30 | 29 | 28 | 27 | 25 | 24 | 21 | 21 | 29 | 31 | 21 | 31 | -0.2 |  | 50 | Y | -0.6 |  |  |  | 0.88 |  |  |  | Y | Y | Y | Y | 130 | 0.48 | 62 | 99697 | 100340 | 230 | 15200 | 9 | 1 | 30 | 2018-05-15 01:12 | 1566 | 142 |  | 37 | [16 empty] | 99.2 | 100 | 0 | 0 | 0 |  | 650 | 1000 | 선택 | 선택 | 0 | 0 | 0 |  | 650 | 1000 | 선택 | 선택 | 해제 | 미정 | 미정 | 미정 | 미정 |  | 미정 | RB220.00 | H
A45547 | 2018-05-14 | 1 | B | TUNDISH교체전 | 8 | A | STB2D | 베어링강 | STB (SF) | BM#1 | 1622 | 40 | 1562 | 1549 | 28 | 4300 |  | 3 | 0.27 | 28 |  | -1.51 | 1515 | 1562 | 17.93 | 0 |  | 6 | 32 | 68 | Y |  | 2018-05-15 01:58 | 61 | 1076 | 28 | 27 | 28 | 28 | 28 | 28 | 27 | 27 | 26 | 26 | 25 | 24 | 24 | 24 | 27 | 28 | 24 | 28 | -0.08 |  | 50 | Y | 0 | [7 empty] | Y | Y | Y | M | 220 | 0.48 | 64 | 102137 | 102640 | 7010 | 2000 | 18 | 2 |  | 2018-05-15 02:09 | 1515 | 111 |  | 38 |  |  |  | 82D03807AF394BA6A9E831E89AFB02A2 | DC94BEEFA224483B81532756C779FA64 | 96A4D420D1CD4E2C9F74B4B690C5218D | [10 empty] | 93.15 | 100 | 0 | 3700 | 0 |  | 650 |  | 해제 | 해제 | 0 | 3600 | 0 |  | 650 |  | 선택 | 해제 | 선택 | 미정 | 미정 | 선택 | 미정 |  | 미정 | BT180180 | H
B45478 | 2018-05-14 | 2 | B |  | 10 | A | 34CRMO4 | 합금강 | AE4130M6 | BM#2 | 1581 | 48 | 1634 | 1546 | 36 | 7800 |  | 1 | 0.27 | 22 |  | 0 | 1568 | 1634 | 1.69 | 2.16 | 0 | 18 | 40 | 40 | Y |  | 2018-05-15 02:10 | 68 | 1073 | 23 | 26 | 29 | 30 | 30 | 30 | 29 | 28 | 27 | 26 | 24 | 23 |  | 23 | 27 | 30 | 23 | 30 | -0.17 | Y | 40 | Y | -0.2 |  |  |  | 0.89 |  |  |  | Y | Y | Y | Y | 120 | 0.48 | 62 | 99697 | 98940 | 2520 | 16200 | 9 | 1 | 50 | 2018-05-15 02:23 | 1568 | 146 |  | 40 | [16 empty] | 98.37 | 100 | 0 | 0 | 0 |  | 650 | 1000 | 선택 | 선택 | 0 | 0 | 0 |  | 650 | 1000 | 선택 | 선택 | 해제 | 미정 | 미정 | 미정 | 미정 |  | 미정 | RB220.00 | H
B45479 | 2018-05-14 | 2 | B |  | 11 | A | 34CRMO4 | 합금강 | AE4130M6 | BM#2 | 1611 | 44 | 1636 | 1576 | 29 | 6200 |  | 1 | 0.27 | 18 |  | 0 | 1572 | 1619 | 1.06 | 2.55 | 0 | 33 | 35 | 30 | Y |  | 2018-05-15 03:05 | 72 | 1096 | 20 | 24 | 29 | 31 | 32 | 32 | 32 | 31 | 30 | 29 | 28 | 27 | 25 | 25 | 28 | 32 | 25 | 32 | -0.17 | Y | 40.03 | Y | -0.4 |  |  |  | 1.14 |  |  |  | Y | Y | Y | Y | 110 | 0.48 | 64 | 107366 | 101680 | 1310 | 15000 | 9 | 1 | 10 | 2018-05-15 03:33 | 1572 | 143 |  | 51 | 7 | [15 empty] | 104.29 | 100 | 0 | 0 | 0 |  | 650 | 1000 | 선택 | 선택 | 0 | 0 | 0 |  | 650 | 1000 | 선택 | 선택 | 해제 | 미정 | 미정 | 미정 | 미정 |  | 미정 | RB220.00 | H
A45548 | 2018-05-14 | 1 | B | TUNDISH교체 | 1 | A | STB2 | 베어링강 | STB (SF) | BM#1 | 1549 | 48 | 1582 | 1525 | 43 | 6800 |  | 3 | 0.28 | 28 |  | -1.42 | 1543 | 1588 | 13.52 | 0 |  | 2 | 13 | 57 | Y |  | 2018-05-15 03:25 | 87 | 1089 | 30 | 24 | 28 | 33 | 35 | 36 | 38 | 38 | 40 | 40 | 40 | 40 |  | 40 | 35 | 40 | 40 | 40 | 0 |  | 15 | Y | 0 |  | 2.28 | 2.28 |  |  |  |  | Y | N | N | M | 230 | 0.46 | 64 | 101508 | 99470 | 7160 | 15600 | 1 | 1 |  | 2018-05-15 03:37 | 1543 | 133 |  | 42 | 8 | *T/Dflux 유15kg 용275kg | [14 empty] | 95.31 | 100 | 1500 | 0 | 0 |  | 650 |  | 해제 | 해제 | 1500 | 0 | 0 |  | 650 |  | 선택 | 해제 | 선택 | 미정 | 미정 | 선택 | 미정 |  | 미정 | BT180180 | H
B45480 | 2018-05-14 | 2 | D | TUNDISH교체전 | 12 | A | 34CRMO4 | 합금강 | AE4130M6 | BM#2 | 1598 | 46 | 1624 | 1544 | 34 | 7100 |  | 1 | 0.3 | 20 |  | 0 | 1576 | 1625 | 0.1 | 5.04 | 0 | 23 | 16 | 32 | Y |  | 2018-05-15 04:19 | 76 | 1086 | 22 | 28 | 32 | 34 | 35 | 35 | 35 | 34 | 33 | 32 | 30 | 29 | 27 | 27 | 31 | 35 | 27 | 35 | -0.2 | Y | 40 | Y | -0.4 |  |  |  | 1.2 |  |  |  | N | Y | Y | N | 100 | 0.48 | 63 | 104590 | 101040 | 1560 | 2000 | 9 | 1 | 20 | 2018-05-15 04:30 | 1576 | 146 |  | 45 |  |  | 3698964DED87481081D9426FBF23E54C | 84B4FDC092EF411D91B6F245096CCA7E | C56DF255E57D47BCA7E0B02B56EB82DB | [11 empty] | 101.94 | 100 | 0 | 2800 | 0 |  | 650 | 1000 | 선택 | 선택 | 0 | 2840 | 0 |  | 650 | 1000 | 선택 | 선택 | 해제 | 미정 | 미정 | 미정 | 미정 |  | 미정 | RB220.00 | H
A45549 | 2018-05-14 | 1 | D |  | 2 | A | STB2 | 베어링강 | STB (SF) | BM#1 | 1597 | 41 | 1565 | 1518 | 35 | 5800 |  | 3 | 0.28 | 28 |  | -1.37 | 1522 | 1565 | 18.98 | 0 |  | 31 | 5 | 67 | Y |  | 2018-05-15 04:31 | 66 | 1088 | 39 | 33 | 29 | 27 | 26 | 25 | 25 | 24 | 23 | 23 | 22 | 22 | 21 | 21 | 26 | 29 | 21 | 0 | -0.16 |  | 50.02 | Y | -0.2 |  |  |  | 1.64 |  |  |  | Y | Y | Y | Y | 220 | 0.48 | 61 | 84590 | 94570 | 7000 | 15000 | 1 | 1 |  | 2018-05-15 04:40 | 1522 | 134 |  | 40 | [16 empty] | 82.89 | 100 | 0 | 0 | 0 |  | 650 |  | 해제 | 해제 | 0 | 0 | 0 |  | 650 |  | 선택 | 해제 | 선택 | 미정 | 미정 | 선택 | 미정 |  | 미정 | BT180180 | H
A45550 | 2018-05-14 | 1 | D |  | 3 | A | STB2 | 베어링강 | STB (SF) | BM#1 | 1586 | 45 | 1560 | 1492 | 42 | 6800 |  | 3 | 0.27 | 29 |  | -1.4 | 1517 | 1562 | 20.82 | 0 |  | 10 | 32 | 60 | Y |  | 2018-05-15 05:40 | 61 | 1087 | 20 | 20 | 22 | 23 | 23 | 23 | 23 | 21 | 21 | 21 | 20 | 20 | 18 | 18 | 21 | 23 | 18 | 23 | -0.1 | Y | 50.02 | Y | 0 |  |  |  | 1.68 |  |  |  | Y | Y | Y | Y | 210 | 0.48 | 66 | 101508 | 97920 | 7100 | 15000 | 1 | 1 |  | 2018-05-15 05:46 | 1517 | 122 |  | 34 | 15 | [15 empty] | 96.17 | 100 | 0 | 0 | 0 |  | 650 |  | 해제 | 해제 | 0 | 0 | 0 |  | 650 |  | 선택 | 해제 | 선택 | 미정 | 미정 | 미정 | 선택 |  | 미정 | BT180180 | H
B45481 | 2018-05-14 | 2 | D | TUNDISH교체 | 1 | A | SM45C | 탄소강 | SM45C | BM#2 | 1662 | 54 | 1656 | 1604 | 30 | 6200 |  | 1 | 0.3 | 21 |  | 0 | 1581 | 1652 | 0 | 4.76 | 0 | 21 | 15 | 30 | Y |  | 2018-05-15 05:33 | 88 | 1097 | -573 | -139 | 35 | 33 | 32 | 28 | 34 | 39 | 43 | 44 | 45 | 46 | 46 | 46 | 41 | 46 | 46 | 46 | 0 |  | 10.02 | Y | 0 |  | 2.25 | 2.25 |  |  |  |  | N | N | N | N | 190 | 0.48 | 60 | 95765 | 98760 | 3120 | 14200 | 13 | 2 | 10 | 2018-05-15 05:38 | 1581 | 176 |  | 59 |  | * T/D FLUX 용탕부: 120 KG / 유탕부: 15KG 투입 | [14 empty] | 94.3 | 100 | 700 | 0 | 0 |  | 650 | 400 | 선택 | 해제 | 730 | 0 | 0 |  | 650 | 400 | 선택 | 해제 | 해제 | 미정 | 미정 | 미정 | 미정 |  | 미정 | RB150.00 | C
A45551 | 2018-05-14 | 1 | D |  | 4 | A | STB2 | 베어링강 | STB (SF) | BM#1 | 1583 | 44 | 1562 | 1519 | 42 | 6200 |  | 3 | 0.27 | 29 |  | -1.36 | 1516 | 1562 | 18.01 | 0 |  | 6 | 33 | 74 | Y |  | 2018-05-15 06:59 | 60 | 1084 | 17 | 22 | 26 | 27 | 28 | 28 | 27 | 27 | 26 | 26 | 25 | 24 | 25 | 25 | 25 | 28 | 24 | 27 | -0.11 | Y | 35 | Y | 0.2 |  |  |  | 1.43 |  |  |  | Y | Y | Y | Y | 200 | 0.48 | 62 | 101508 | 97480 | 7000 | 16000 | 1 | 1 |  | 2018-05-15 07:12 | 1516 | 112 |  | 22 | 20 | [15 empty] | 96.58 | 100 | 0 | 0 | 0 |  | 650 |  | 해제 | 해제 | 0 | 0 | 0 |  | 650 |  | 선택 | 해제 | 선택 | 미정 | 미정 | 선택 | 미정 |  | 미정 | BT180180 | H
B45482 | 2018-05-14 | 2 | D |  | 2 | A | SM45C | 탄소강 | SM45C | BM#2 | 1616 | 45 | 1616 | 1566 | 29 | 6100 |  | 1 | 0.31 | 16 |  | -2.06 | 1550 | 1617 | 0 | 3.11 | 0 | 18 | 41 | 33 | Y |  | 2018-05-15 07:01 | 57 | 1080 | 44 | 38 | 35 | 32 | 31 | 29 | 28 | 27 | 26 | 25 | 24 | 23 | 22 | 22 | 30 | 35 | 22 | 0 | -0.26 |  | 50 | Y | -0.2 | [7 empty] | Y | Y | Y | Y | 180 | 0.47 | 65 | 91781 | 102050 | 30 | 14200 | 13 | 2 | 20 | 2018-05-15 07:00 | 1550 | 155 |  | 35 | 19 | [15 empty] | 90.87 | 100 | 0 | 0 | 0 |  | 650 | 600 | 선택 | 해제 | 0 | 0 | 0 |  | 650 | 600 | 선택 | 해제 | 해제 | 미정 | 미정 | 미정 | 미정 |  | 미정 | RB220.00 | H
A45552 | 2018-05-15 | 1 | D |  | 5 | A | STB2 | 베어링강 | STB (SF) | BM#1 | 1605 | 40 | 1552 | 1561 | 36 | 4600 |  | 3 | 0.28 | 29 |  | -1.06 | 1518 | 1552 | 16.71 | 0 |  | 2 | 14 | 67 | Y |  | 2018-05-15 07:54 | 62 | 1089 | 23 | 26 | 29 | 31 | 31 | 32 | 31 | 31 | 30 | 30 | 29 | 29 | 29 | 28 | 29 | 32 | 28 | 31 | -0.1 | Y | 39.98 | Y | -0.2 |  |  |  | 1.47 |  |  |  | Y | Y | Y | Y | 190 | 0.48 | 67 | 101508 | 103050 | 7100 | 15500 | 1 | 1 |  | 2018-05-15 08:04 | 1518 | 116 |  | 31 | [16 empty] | 91.7 | 100 | 0 | 0 | 0 |  | 650 |  | 해제 | 해제 | 0 | 0 | 0 |  | 650 |  | 선택 | 해제 | 선택 | 미정 | 미정 | 선택 | 미정 |  | 미정 | BT180180 | H
B45483 | 2018-05-15 | 2 | D |  | 3 | A | SM45C | 탄소강 | SM45C | BM#2 | 1574 | 40 | 1627 | 1537 | 37 | 6500 |  | 1 | 0.31 | 16 |  | -2.28 | 1554 | 1620 | 0 | 3.43 | 0 | 33 | 36 | 49 | Y |  | 2018-05-15 07:56 | 61 | 1080 | 19 | 22 | 24 | 26 | 27 | 27 | 26 | 25 | 25 | 24 | 23 | 21 | 19 | 19 | 24 | 27 | 19 | 0 | -0.2 | Y | 39.98 | Y | -0.4 | [7 empty] | Y | Y | Y | Y | 170 | 0.47 | 61 | 96268 | 94110 | 2890 | 14600 | 13 | 2 | 30 | 2018-05-15 08:16 | 1554 | 155 |  | 48 |  | * STR#2기 EDGE HEATER FAULT 로 미적용. | [14 empty] | 99.25 | 100 | 0 | 0 | 0 |  | 650 | 600 | 선택 | 해제 | 0 | 0 | 0 |  | 650 | 600 | 해제 | 해제 | 해제 | 미정 | 미정 | 미정 | 미정 |  | 미정 | RB220.00 | H
A45553 | 2018-05-15 | 1 | D |  | 6 | A | STB2 | 베어링강 | STB (SF) | BM#1 | 1613 | 40 | 1568 | 1551 | 36 | 5000 |  | 3 | 0.3 | 28 |  | -1.63 | 1516 | 1568 | 600 | 0 |  | 31 | 6 | 60 | Y |  | 2018-05-15 09:03 | 60 | 1089 | 27 | 27 | 27 | 28 | 27 | 27 | 26 | 25 | 24 | 23 | 23 | 22 | 21 | 21 | 25 | 28 | 21 | 27 | -0.14 | Y | 50 | Y | 0 |  |  |  | 1.29 |  |  |  | Y | Y | Y | Y | 180 | 0.48 | 66 | 84590 | 101750 | 7050 | 15400 | 1 | 1 |  | 2018-05-15 09:14 | 1516 | 112 |  | 30 | [16 empty] | 77.32 | 100 | 0 | 0 | 0 |  | 650 |  | 해제 | 해제 | 0 | 0 | 0 |  | 650 |  | 해제 | 해제 | 선택 | 미정 | 미정 | 선택 | 미정 |  | 미정 | BT180180 | H
B45484 | 2018-05-15 | 2 | D |  | 4 | A | SM45C | 탄소강 | SM45C | BM#2 | 1595 | 42 | 1616 | 1544 | 32 | 5700 |  | 1 | 0.28 | 17 |  | -2.1 | 1558 | 1611 | 0 | 2.63 | 0 | 23 | 17 | 49 | Y |  | 2018-05-15 09:01 | 65 | 1085 | 17 | 21 | 24 | 26 | 27 | 27 | 27 | 25 | 25 | 24 | 23 | 22 | 20 | 20 | 24 | 27 | 20 | 27 | -0.19 | Y | 36.85 | Y | -0.4 | [7 empty] | Y | Y | Y | Y | 160 | 0.46 | 60 | 103155 | 92680 | 1400 | 13600 | 13 | 2 | 40 | 2018-05-15 09:39 | 1558 | 140 |  | 47 | 21 | * STR#1기 M-EMS FAULT 로 ID:304,305,306 사이즈변경 및 냉재전환,이상재등록 생관통보 함. * STR#2기 EDGE HEATER FAULT 로 미적용. | [14 empty] | 109.74 | 100 | 0 | 0 | 300 |  | 650 | 600 | 선택 | 해제 | 0 | 0 | 0 |  | 650 | 600 | 해제 | 해제 | 해제 | 미정 | 미정 | 미정 | 미정 |  | 미정 | RB220.00 | H
A45554 | 2018-05-15 | 1 | D |  | 7 | A | STB2 | 베어링강 | STB (SF) | BM#1 | 1630 | 42 | 1559 | 1592 | 36 | 4100 |  | 3 | 0.26 | 29 |  | -1.34 | 1515 | 1559 | 22.16 | 0 |  | 10 | 33 | 65 | Y |  | 2018-05-15 10:11 | 59 | 1087 | 20 | 23 | 25 | 28 | 28 | 28 | 27 | 26 | 26 | 27 | 27 | 26 | 25 | 25 | 26 | 28 | 25 | 28 | -0.07 | Y | 44.98 | Y | -0.2 |  |  |  | 1.39 |  |  |  | Y | Y | Y | Y | 230 | 0.48 | 65 | 101508 | 101508 | 8642 |  | 1 | 1 |  | 2018-05-15 10:18 | 1515 | 121 |  | 30 | [16 empty] | 92.15 | 100 | 0 | 0 | 0 |  | 650 |  | 해제 | 해제 | 0 | 0 | 0 |  | 650 |  | 해제 | 해제 | 선택 | 미정 | 미정 | 미정 | 선택 |  | 미정 | BT180180 | H
B45485 | 2018-05-15 | 2 | D |  | 5 | A | SM45C | 탄소강 | SM45C | BM#2 | 1594 | 42 | 1626 | 1547 | 34 | 6200 |  | 1 | 0.3 | 16 |  | -2.08 | 1564 | 1626 | 0 | 3.39 | 0 | 30 | 41 | 781 | Y |  | 2018-05-15 09:59 | 71 | 1087 | 17 | 19 | 23 | 26 | 28 | 29 | 30 | 30 | 29 | 29 | 28 | 28 | 27 | 27 | 26 | 30 | 27 | 29 | -0.05 | Y | 30.03 | Y | -0.2 | [7 empty] | Y | Y | Y | Y | 150 | 0.47 | 62 | 100812 | 97720 | 1840 | 13100 | 13 | 2 | 10 | 2018-05-15 10:19 | 1564 | 146 |  | 52 | [16 empty] | 101.32 | 100 | 0 | 0 | 0 |  | 650 | 600 | 선택 | 해제 | 0 | 0 | 0 |  | 650 | 600 | 해제 | 해제 | 해제 | 미정 | 미정 | 미정 | 미정 |  | 미정 | RB220.00 | H
A45555 | 2018-05-15 | 1 | D |  | 8 | A | STB2 | 베어링강 | STB (SF) | BM#1 | 1606 | 41 | 1561 | 1538 | 32 | 4800 |  | 3 | 0.26 | 25 |  | -1.62 | 1515 | 1561 | 18.47 | 0 |  | 6 | 34 | 63 | Y |  | 2018-05-15 11:16 | 59 | 1086 | 25 | 25 | 25 | 25 | 24 | 25 | 24 | 24 | 24 | 23 | 23 | 22 | 22 | 22 | 24 | 25 | 22 | 25 | -0.05 | Y | 55.02 | Y | 0 |  |  |  | 1.49 |  |  |  | Y | Y | Y | Y | 220 | 0.48 | 66 | 101508 | 101200 | 7000 | 14700 | 1 | 1 |  | 2018-05-15 11:23 | 1515 | 107 |  | 32 | 21 | [15 empty] | 93.25 | 100 | 0 | 0 | 0 |  | 650 |  | 해제 | 해제 | 0 | 0 | 0 |  | 650 |  | 해제 | 해제 | 선택 | 미정 | 미정 | 미정 | 선택 | 7 | 미정 | BT180180 | H
B45486 | 2018-05-15 | 2 | D |  | 6 | A | SM45C | 탄소강 | SM45C | BM#2 | 1603 | 42 | 1604 | 1564 | 35 | 6000 |  | 1 | 0.34 | 16 |  | -1.95 | 1549 | 1610 | 0 | 3.94 | 0 | 18 | 42 | 25 | Y |  | 2018-05-15 11:27 | 56 | 1086 | 23 | 25 | 26 | 28 | 28 | 28 | 27 | 26 | 25 | 25 | 24 | 23 | 22 | 20 | 25 | 28 | 20 | 28 | -0.16 | Y | 49.97 | Y | -0.4 | [7 empty] | Y | Y | Y | Y | 190 | 0.47 | 67 | 106314 | 105060 | 1650 | 14300 | 13 | 2 | 40 | 2018-05-15 11:44 | 1549 | 137 |  | 31 | [16 empty] | 99.73 | 100 | 0 | 0 | 0 |  | 650 | 600 | 선택 | 해제 | 0 | 0 | 0 |  | 650 | 600 | 선택 | 해제 | 해제 | 미정 | 미정 | 미정 | 미정 |  | 미정 | RB210.00 | H
A45556 | 2018-05-15 | 1 | D |  | 9 | A | STB2 | 베어링강 | STB (SF) | BM#1 | 1591 | 43 | 1562 | 1533 | 35 | 5300 |  | 3 | 0.26 | 28 |  | -1.32 | 1518 | 1562 | 21.5 | 0 |  | 2 | 15 | 63 | Y |  | 2018-05-15 12:26 | 62 | 1087 | 20 | 23 | 25 | 26 | 27 | 28 | 28 | 27 | 27 | 26 | 26 | 25 | 25 | 25 | 26 | 28 | 25 | 27 | -0.05 | Y | 35 | Y | 0 |  |  |  | 1.41 |  |  |  | Y | Y | Y | Y | 210 | 0.48 | 63 | 101508 | 100110 | 7100 | 15770 | 1 | 1 |  | 2018-05-15 12:32 | 1518 | 117 |  | 31 |  | *Sample채취 ID:103.203 각 500mm씩 | [14 empty] | 94.78 | 100 | 0 | 0 | 500 |  | 650 |  | 해제 | 해제 | 0 | 0 | 500 |  | 650 |  | 해제 | 해제 | 선택 | 미정 | 미정 | 미정 | 선택 |  | 미정 | BT180180 | H
B45487 | 2018-05-15 | 2 | A |  | 7 | A | SM45C | 탄소강 | SM45C | BM#2 | 1581 | 41 | 1607 | 1536 | 36 | 6100 |  | 1 | 0.32 | 18 |  | -2.15 | 1553 | 1611 | 0 | 4.34 | 0 | 33 | 37 | 41 | Y |  | 2018-05-15 12:30 | 60 | 1089 | 17 | 22 | 26 | 29 | 30 | 30 | 30 | 29 | 28 | 27 | 26 | 25 | 24 | 24 | 26 | 30 | 24 | 30 | -0.15 | Y | 39.98 | Y | -0.2 | [7 empty] | N | N | N | N | 180 | 0.47 | 63 | 100724 | 99400 | 570 | 14400 | 13 | 2 | 10 | 2018-05-15 12:48 | 1553 | 132 |  | 38 | [16 empty] | 100.82 | 100 | 0 | 0 | 0 |  | 650 | 400 | 선택 | 해제 | 0 | 0 | 0 |  | 650 | 400 | 선택 | 해제 | 해제 | 미정 | 미정 | 미정 | 미정 |  | 미정 | RB180.00 | C
A45557 | 2018-05-15 | 1 | A |  | 10 | A | STB2 | 베어링강 | STB (SF) | BM#1 | 1604 | 41 | 1557 | 1553 | 39 | 5200 |  | 3 | 0.26 | 28 |  | -1.2 | 1519 | 1557 | 20.99 | 0 |  | 31 | 7 | 77 | Y |  | 2018-05-15 13:29 | 63 | 1087 | 24 | 25 | 26 | 27 | 27 | 27 | 25 | 25 | 24 | 24 | 23 | 23 | 23 | 23 | 25 | 27 | 23 | 27 | -0.08 | Y | 45.02 | Y | 0 |  |  |  | 1.29 |  |  |  |  | Y | Y | Y | 200 | 0.48 | 63 | 101508 | 100160 | 7010 | 16730 | 1 | 1 |  | 2018-05-15 13:35 | 1519 | 121 |  | 34 | [16 empty] | 94.73 | 100 | 0 | 0 | 0 |  | 650 |  | 선택 | 해제 | 0 | 0 | 0 |  | 650 |  | 선택 | 해제 | 선택 | 미정 | 미정 | 선택 | 미정 |  | 미정 | BT180180 | H
B45488 | 2018-05-15 | 2 | A |  | 8 | B | SM45CM3 | 탄소강 | SM45C | BM#2 | 1592 | 42 | 1614 | 1535 | 32 | 6100 |  | 1 | 0.3 | 17 |  | -2.25 | 1570 | 1617 | 1.45 | 0 | 0 | 23 | 18 | 50 | Y |  | 2018-05-15 13:18 | 79 | 1087 | 23 | 26 | 29 | 31 | 32 | 32 | 32 | 31 | 30 | 29 | 28 | 27 |  | 27 | 29 | 32 | 27 | 32 | -0.14 | Y | 35.02 | Y | -0.2 | [8 empty] | N | N | N | 170 | 0.5 | 59 | 91728 | 97080 | 1990 | 14700 | 13 | 2 |  | 2018-05-15 13:24 | 1570 | 137 |  | 56 | [16 empty] | 92.56 | 100 | 0 | 0 | 0 |  | 650 | 400 | 선택 | 선택 | 0 | 0 | 0 |  | 650 | 400 | 선택 | 선택 | 해제 | 미정 | 미정 | 미정 | 미정 |  | 미정 | RB110.00 | C
A45558 | 2018-05-15 | 1 | A |  | 11 | A | STB2 | 베어링강 | STB (SF) | BM#1 | 1606 | 47 | 1572 | 1572 | 31 | 5100 |  | 3 | 0.27 | 26 |  | -1.36 | 1516 | 1557 | 18.5 | 0 |  | 10 | 34 | 68 | Y |  | 2018-05-15 14:43 | 60 | 1088 | 21 | 24 | 26 | 27 | 27 | 27 | 27 | 25 | 25 | 25 | 24 | 24 | 23 | 23 | 25 | 27 | 23 | 27 | -0.08 | Y | 45 | Y | -0.2 |  |  |  | 1.3 |  |  |  |  | Y | Y | Y | 190 | 0.48 | 62 | 101508 | 99520 | 7010 | 16160 | 1 | 1 |  | 2018-05-15 14:51 | 1516 | 116 |  | 26 | 10 | [15 empty] | 95.31 | 100 | 0 | 0 | 0 |  | 650 |  | 선택 | 해제 | 0 | 0 | 0 |  | 650 |  | 선택 | 해제 | 선택 | 미정 | 미정 | 선택 | 미정 |  | 미정 | BT180180 | H
B45489 | 2018-05-15 | 2 | A | TUNDISH교체전 | 9 | A | SM45CM3 | 탄소강 | SM45C | BM#2 | 1604 | 44 | 1617 | 1557 | 34 | 6100 |  | 1 | 0.28 | 17 |  | -2.43 | 1550 | 1619 | 3.25 | 0 | 0 | 30 | 42 | 43 | Y |  | 2018-05-15 14:52 | 59 | 1086 | 23 | 26 | 27 | 27 | 28 | 28 | 27 | 27 | 26 | 25 | 24 | 23 |  | 23 | 26 | 28 | 23 | 27 | -0.14 | Y | 35 | Y | -0.2 | [8 empty] | N | N | N | 160 | 0.5 | 58 | 89256 | 97670 | 210 | 2000 | 13 | 2 |  | 2018-05-15 14:58 | 1550 | 131 |  | 24 |  |  | 3D2A16F20E454C049AAD277B92D0674E | F9BF7AF5E5FB4A08AC94C4FACCB6D77D | DC9E420DCEA842C2A704910775883F8E | [11 empty] | 87.85 | 100 | 0 | 3708 | 0 |  | 650 | 400 | 선택 | 선택 | 0 | 4149 | 0 |  | 650 | 400 | 선택 | 선택 | 해제 | 미정 | 미정 | 미정 | 미정 |  | 미정 | RB135.00 | C
A45559 | 2018-05-15 | 1 | A |  | 12 | A | STB2 | 베어링강 | STB (SF) | BM#1 | 1591 | 43 | 1553 | 1550 | 37 | 6100 |  | 3 | 0.26 | 28 |  | -1.52 | 1522 | 1570 | 4.86 | 0 |  | 6 | 35 | 66 | Y |  | 2018-05-15 15:46 | 66 | 1114 | 21 | 25 | 29 | 30 | 31 | 31 | 30 | 30 | 30 | 29 | 28 | 28 | 27 | 27 | 28 | 31 | 27 | 30 | -0.09 | Y | 44.98 | Y | 0 |  |  |  | 1.35 |  |  |  |  | Y | Y | Y | 180 | 0.47 | 66 | 151202 | 103550 | 7000 | 16010 | 1 | 1 |  | 2018-05-15 15:54 | 1522 | 116 |  | 29 |  | *유사강종 연연주 혼탕부 성분 확인 ID:107~109.207~209 *STR#1 TCM MACHINE 엔코더 교체로 감속주입 정속 강종 감속으로 이상제 등록 ID:106~109 | [14 empty] | 136.77 | 100 | 0 | 0 | 0 |  | 650 |  | 선택 | 해제 | 0 | 0 | 0 |  | 650 |  | 선택 | 해제 | 선택 | 미정 | 미정 | 선택 | 미정 |  | 미정 | BT180180 | H
B45490 | 2018-05-15 | 2 | A | TUNDISH교체 | 1 | A | AE4130MV | 합금강 | D | BM#2 | 1597 | 50 | 1666 | 1545 | 45 | 9200 |  | 1 | 0.32 | 21 |  | 0 | 1593 | 1662 | 3.45 | 0 | 0 | 18 | 43 | 43 | Y |  | 2018-05-15 16:03 | 91 | 1088 | -273 | -130 | 32 | 34 | 33 | 33 | 29 | 26 | 31 | 34 | 35 | 37 | 38 | 40 | 34 | 40 | 40 | 0 | 0 |  | 4.98 | Y | 0 |  | 2.87 | 2.81 | 1.76 |  |  |  |  | N | N | N | 150 | 0.47 | 58 | 98328 | 95430 | 1890 | 15500 | 16 | 1 |  | 2018-05-15 16:06 | 1593 | 160 |  | 40 |  | *턴디쉬 플럭스 120KG/15KG *슬리브 롱노즐 사용 *수소10분 측정값 3PPM 초과로 재측정 실시. *수소기준초과(10분) 이상재 등록 | [14 empty] | 104 | 100 | 700 | 0 | 0 |  | 650 | 400 | 선택 | 선택 | 700 | 0 | 0 |  | 650 | 400 | 선택 | 선택 | 해제 | 미정 | 미정 | 미정 | 미정 |  | 미정 | RB085.00 | C
A45560 | 2018-05-15 | 1 | A |  | 13 | B | P-STB2 | 베어링강 | STB (SF) | BM#1 | 1559 | 40 | 1569 | 1540 | 33 | 5100 |  | 3 | 0.26 | 26 |  | -1.47 | 1518 | 1562 | 18.28 | 0 |  | 33 | 38 | 69 | Y |  | 2018-05-15 16:52 | 62 | 1077 | 26 | 27 | 28 | 28 | 30 | 29 | 28 | 28 | 27 | 26 | 25 | 25 | 24 | 24 | 27 | 30 | 24 | 28 | -0.13 | Y | 45 | Y | 0 |  |  |  | 1.43 |  |  |  |  | Y | Y | Y | 230 | 0.48 | 67 | 50754 | 105120 | 5780 | 17210 | 1 | 1 |  | 2018-05-15 17:03 | 1518 | 112 |  | 32 |  | *유사강종 연연주 혼탕부 성분 확인 ID:101.201 *전공정 요청으로 L/D물량 5ton 이월 하려던 중 L/D물량 5.8ton에 슬러그 나옴-이상재등록 | [14 empty] | 45.77 | 100 | 0 | 0 | 0 |  | 650 |  | 선택 | 해제 | 0 | 0 | 0 |  | 650 |  | 선택 | 해제 | 선택 | 미정 | 해제 | 해제 | 미정 |  | 미정 | BT180180 | H
B45491 | 2018-05-15 | 2 | A |  | 2 | A | AE4130MV | 합금강 | D | BM#2 | 1586 | 42 | 1645 | 1555 | 37 | 8000 |  | 1 | 0.29 | 19 |  | 0 | 1569 | 1644 | 2.21 | 0 | 0 | 2 | 16 | 58 | Y |  | 2018-05-15 17:05 | 67 | 1137 | 39 | 34 | 32 | 31 | 31 | 30 | 29 | 29 | 28 | 28 | 28 | 27 | 27 | 27 | 30 | 32 | 27 | 28 | -0.1 |  | 50.02 | Y | 0 |  |  |  | 1.52 |  |  |  |  | N | N | N | 140 | 0.5 | 61 | 98328 | 101100 | 50 | 14800 | 16 | 1 |  | 2018-05-15 17:28 | 1569 | 143 |  | 38 | 15 | [15 empty] | 97.35 | 100 | 0 | 0 | 0 |  | 650 | 400 | 선택 | 선택 | 0 | 0 | 0 |  | 650 | 400 | 선택 | 선택 | 해제 | 미정 | 미정 | 미정 | 미정 |  | 미정 | RB085.00 | C
A45561 | 2018-05-15 | 1 | A | TUNDISH교체전 | 14 | A | P-STB2 | 베어링강 | STB (SF) | BM#1 | 1567 | 43 | 1557 | 1541 | 39 | 6100 |  | 3 | 0.25 | 26 |  | -1.57 | 1520 | 1566 | 15.01 | 0 |  | 23 | 19 | 67 | Y |  | 2018-05-15 17:55 | 64 | 1117 | 21 | 23 | 25 | 27 | 28 | 28 | 28 | 28 | 27 | 27 | 27 | 26 | 26 | 26 | 26 | 28 | 26 | 28 | -0.05 | Y | 39.98 | Y | 0 |  |  |  | 1.44 |  |  |  |  | Y | Y | Y | 220 | 0.48 | 66 | 120377 | 104950 | 5000 | 1500 | 1 | 1 |  | 2018-05-15 18:05 | 1520 | 124 |  | 38 |  | *전공정요청 L/D잔강 5ton이월 | 1A1C605E763F4EBE8FB042807295DE15 | A05079BB55C64E83B5B908E0F150C27F |  | 4F808BE82480481688F4CCC912B208F5 | [10 empty] | 109.48 | 100 | 0 | 3500 | 0 |  | 650 |  | 선택 | 해제 | 0 | 3500 | 0 |  | 650 |  | 선택 | 해제 | 선택 | 미정 | 선택 | 미정 | 미정 |  | 미정 | BT180180 | H
B45492 | 2018-05-15 | 2 | A |  | 3 | A | AE4130MV | 합금강 | D | BM#2 | 1562 | 44 | 1645 | 1527 | 39 | 8200 |  | 1 | 0.31 | 19 |  | 0 | 1561 | 1641 | 2.51 | 0 | 0 | 31 | 8 | 57 | Y |  | 2018-05-15 18:20 | 59 | 1139 | 25 | 28 | 31 | 32 | 32 | 32 | 31 | 31 | 30 | 29 | 28 | 27 |  | 27 | 30 | 32 | 27 | 32 | -0.12 | Y | 40 | Y | -0.2 |  |  |  | 1.4 |  |  |  |  | N | N | N | 130 | 0.5 | 58 | 101128 | 96190 | 890 | 14000 | 16 | 1 |  | 2018-05-15 18:23 | 1561 | 131 |  | 27 | [16 empty] | 104.26 | 100 | 0 | 0 | 0 |  | 650 | 400 | 선택 | 선택 | 0 | 0 | 0 |  | 650 | 400 | 선택 | 선택 | 해제 | 미정 | 미정 | 미정 | 미정 |  | 미정 | RB180.00 | C
A45562 | 2018-05-15 | 1 | A |  | 4 | A | AE4130MV | 합금강 | D | BM#2 | 1607 | 44 | 1621 | 1534 | 38 | 6200 |  | 3 | 0.26 | 19 |  | -1.67 | 1580 | 1617 | 10.45 | 0 |  | 10 | 35 | 64 | Y |  | 2018-05-15 18:55 | 78 | 1144 | 25 | 27 | 29 | 31 | 32 | 32 | 33 | 32 | 32 | 32 | 31 | 31 | 30 | 31 | 31 | 33 | 30 | 32 | -0.02 | Y | 30.02 | Y | 0.2 |  |  |  | 1.3 |  |  |  |  | N | N | N | 120 | 0.5 | 66 | 102528 | 109050 | 3220 | 15300 | 16 | 1 |  | 2018-05-15 19:18 | 1580 | 136 |  | 53 | [16 empty] | 91.38 | 75 | 0 | 0 | 0 |  | 650 | 400 | 선택 | 선택 | 0 | 0 | 0 |  | 650 | 400 | 선택 | 선택 | 해제 | 미정 | 미정 | 미정 | 미정 |  | 미정 | RB180.00 | C
B45493 | 2018-05-15 | 2 | A | TUNDISH교체 | 1 | A | SCR423PRH | 소입성보증강 | C2 | BM#1 | 1544 | 50 | 1674 | 1535 | 47 | 10100 |  | 1 | 0.35 | 21 |  | 0 | 1599 | 1676 | 0.18 | 7.23 | 0 | 30 | 43 | 69 | Y |  | 2018-05-15 19:32 | 96 | 1133 | -74 | 38 | 34 | 39 | 43 | 47 | 48 | 49 | 50 | 50 | 50 |  |  | 50 | 42 | 50 | 50 | 50 | 0 |  | 10 | Y | 0 |  | 2.38 | 2.32 | [5 empty] | N | N | N | 150 | 0.52 | 56 | 101508 | 101300 | 4980 | 14860 | 6 | 2 |  | 2018-05-15 19:36 | 1599 | 144 |  | 34 |  | *T/D가열온도:자동-1345`.수동건-1331`.STR#1:1048.STR#2:1027.T/D FLUX 유:15,용:120 | [14 empty] | 95.04 | 100 | 1000 | 0 | 0 |  | 410 |  | 선택 | 해제 | 1000 | 0 | 0 |  | 410 |  | 선택 | 선택 | 해제 | 미정 | 선택 | 미정 | 선택 |  | 미정 | BT180180 | H
B45494 | 2018-05-15 | 2 | C |  | 5 | A | AE4130MV | 합금강 | D | BM#2 | 1568 | 46 | 1657 | 1535 | 41 | 8700 |  | 1 | 0.32 | 21 |  | 0 | 1567 | 1645 | 3.03 | 0 | 0 | 6 | 36 | 71 | Y |  | 2018-05-15 20:33 | 65 | 1121 | 30 | 30 | 32 | 33 | 33 | 32 | 32 | 30 | 29 | 29 | 28 | 27 | 25 | 25 | 30 | 33 | 25 | 32 | -0.18 | Y | 45 | Y | -0.4 |  |  |  | 1.42 |  |  |  | N | N | N | N | 110 | 0.51 | 63 | 102528 | 106270 | 80 | 14600 | 16 | 1 | 10 | 2018-05-15 20:37 | 1567 | 132 |  | 25 | [16 empty] | 97 | 75 | 0 | 0 | 0 |  | 650 | 400 | 선택 | 선택 | 0 | 0 | 0 |  | 650 | 400 | 선택 | 선택 | 해제 | 미정 | 미정 | 미정 | 미정 |  | 미정 | RB180.00 | C
A45564 | 2018-05-15 | 1 | C |  | 2 | A | SCR423PRH | 소입성보증강 | C2 | BM#1 | 1643 | 40 | 1632 | 1589 | 26 | 4400 |  | 3 | 0.23 | 20 |  | -1.29 | 1577 | 1608 | 0 | 16.41 |  | 33 | 39 | 42 | Y |  | 2018-05-15 20:50 | 74 | 1128 | 49 | 44 | 41 | 39 | 38 | 37 | 36 | 34 | 34 | 33 | 33 | 33 |  | 33 | 38 | 41 | 33 | 33 | -0.18 |  | 45 | Y | 0 | [8 empty] | N | N | N | 140 | 0.54 | 57 | 84590 | 96900 | 6850 | 15100 | 6 | 2 |  | 2018-05-15 20:59 | 1577 | 86 |  | 16 | [16 empty] | 81.41 | 100 | 0 | 0 | 0 |  | 410 |  | 선택 | 해제 | 0 | 0 | 0 |  | 410 |  | 선택 | 선택 | 해제 | 미정 | 미정 | 선택 | 미정 |  | 미정 | BT180180 | H
C44054 | 2018-05-15 | 3 | C |  | 3 | A | SCR423PRH | 소입성보증강 | C2 | BM#1 | 1622 | 51 | 1643 | 1559 | 37 | 7700 |  | 2 | 0.5 | 16 | 40 | -2.07 | 1582 | 1640 | 0.62 | 1.06 |  | 5 | 87 | 83 | Y |  | 2018-05-15 21:50 | 79 | 1076 | 31 | 39 | 43 | 45 | 45 | 44 | 43 | 41 | 40 | 38 | 36 | 34 |  | 34 | 40 | 45 | 34 | 0 | -0.28 | Y | 39.98 | Y | -0.4 | [8 empty] | N | N | N | 130 | 0.55 | 55 | 101508 | 97500 | 5030 | 16100 | 6 | 2 |  | 2018-05-15 22:01 | 1582 | 102 |  | 13 | [16 empty] | 99.03 | 100 | 0 | 0 | 0 |  | 410 |  | 선택 | 해제 | 0 | 0 | 0 |  | 410 |  | 선택 | 선택 | 해제 | 미정 | 선택 | 해제 | 미정 |  | 미정 | BT180180 | H
B45495 | 2018-05-15 | 2 | C |  | 6 | A | AE4130MV | 합금강 | D | BM#2 | 1584 | 51 | 1654 | 1535 | 39 | 8200 |  | 1 | 0.29 | 19 |  | 0 | 1573 | 1645 | 1.74 | 0 | 0 | 2 | 17 | 47 | Y |  | 2018-05-15 21:30 | 71 | 1140 | 21 | 30 | 33 | 35 | 35 | 36 | 36 | 35 | 35 | 33 | 33 | 32 | 30 | 27 | 32 | 36 | 27 | 35 | -0.2 | Y | 45.02 | Y | -0.2 |  |  |  | 1.51 |  |  |  | N | N | N | N | 100 | 0.41 | 73 | 102492 | 98810 | 2990 | 15800 | 16 | 1 | 10 | 2018-05-15 21:34 | 1573 | 138 |  | 34 |  | *전공정 요청 20% 이상 감속주입, 이상공정 등록 및 생관통보(LF 합금철 투입구 막힘) | [14 empty] | 100.78 | 75 | 0 | 0 | 0 |  | 650 | 400 | 선택 | 선택 | 0 | 0 | 0 |  | 650 | 400 | 선택 | 선택 | 해제 | 미정 | 미정 | 미정 | 미정 |  | 미정 | RB150.00 | C
A45565 | 2018-05-15 | 1 | C |  | 4 | B | SCR423PRH | 소입성보증강 | C2 | BM#1 | 1578 | 46 | 1612 | 1544 | 39 | 7000 |  | 3 | 0.24 | 20 |  | -1.89 | 1570 | 1615 | 0 | 21.55 |  | 23 | 20 | 38 | Y |  | 2018-05-15 22:15 | 67 | 1129 | 32 | 29 | 28 | 27 | 27 | 26 | 25 | 23 | 23 | 21 | 20 | 19 |  | 19 | 25 | 28 | 19 | 0 | -0.2 |  | 45 | Y | -0.2 | [8 empty] | N | N | N | 120 | 0.55 | 56 | 101508 | 99700 | 6190 | 15800 | 6 | 2 |  | 2018-05-15 22:24 | 1570 | 133 |  | 45 | [16 empty] | 95.13 | 100 | 0 | 0 | 0 |  | 410 |  | 선택 | 해제 | 0 | 0 | 0 |  | 410 |  | 선택 | 선택 | 해제 | 미정 | 미정 | 선택 | 미정 |  | 미정 | BT180180 | H
B45496 | 2018-05-15 | 2 | C |  | 7 | A | AE4130MV | 합금강 | D | BM#2 | 1593 | 90 | 1537 | 1534 | 51 | 10200 |  | 1 | 0.3 | 18 |  | 0 | 1637 | 1637 | 1.26 | 0 | 0 | 31 | 9 | 44 | Y |  | 2018-05-15 23:13 | 135 | 1116 | 23 | 36 | 43 | 47 | 49 | 50 | 50 | 49 | 48 | 47 | 46 | 45 | 43 | 38 | 44 | 50 | 38 | 0 | -0.24 | Y | 50.02 | Y | -0.4 |  |  |  | 1.6 |  |  |  | N | N | N | N | 150 | 0.4 | 78 | 102492 | 103700 | 60 | 16900 | 16 | 1 | 20 | 2018-05-15 23:20 | 1590 | 145 |  | 9 |  | *전공정 요청 20% 이상 감속주입, 이상공정 등록 및 생관통보 | [14 empty] | 99.65 | 75 | 0 | 0 | 0 |  | 650 | 400 | 선택 | 선택 | 0 | 0 | 0 |  | 650 | 400 | 선택 | 선택 | 해제 | 미정 | 미정 | 미정 | 미정 |  | 미정 | RB150.00 | C
A45566 | 2018-05-15 | 1 | C |  | 5 | A | SCR423PRH | 소입성보증강 | C2 | BM#1 | 1591 | 62 | 1615 | 1533 | 45 | 7700 |  | 3 | 0.27 | 21 |  | -1.6 | 1576 | 1615 | 0 | 22.98 |  | 18 | 45 | 54 | Y |  | 2018-05-15 23:20 | 73 | 1142 | 18 | 24 | 31 | 34 | 35 | 36 | 35 | 35 | 34 | 33 | 33 | 32 |  | 32 | 32 | 36 | 32 | 35 | -0.13 | Y | 29.98 | Y | -0.2 | [8 empty] | N | N | N | 110 | 0.55 | 56 | 101508 | 95550 | 7000 | 15600 | 6 | 2 |  | 2018-05-15 23:28 | 1576 | 133 |  | 36 | [16 empty] | 98.98 | 100 | 0 | 0 | 0 |  | 410 |  | 선택 | 해제 | 0 | 0 | 0 |  | 410 |  | 선택 | 선택 | 해제 | 미정 | 미정 | 선택 | 미정 |  | 미정 | BT180180 | H
B45497 | 2018-05-15 | 2 | C |  | 8 | A | AE4130MV | 합금강 | D | BM#2 | 1599 | 79 | 1625 | 1535 | 41 | 8900 |  | 1 | 0.31 | 15 |  | 0 | 1582 | 1634 | 1.08 | 0 | 0 | 10 | 36 | 68 | Y |  | 2018-05-16 00:31 | 80 | 1095 | 35 | 44 | 51 | 55 | 56 | 56 | 55 | 54 | 53 | 52 | 50 | 49 | 47 | 45 | 50 | 56 | 45 | 0 | -0.24 | Y | 45 | Y | -0.4 |  |  |  | 1.45 |  |  |  | N | N | N | N | 140 | 0.45 | 67 | 98666 | 100660 | 30 | 16300 | 16 | 1 | 30 | 2018-05-16 00:40 | 1582 | 149 |  | 12 |  | *전공정 탈가스 기준 미준수 (진공시간 미달-극진공 15분) *전공정 작업지연 감속주입 | [14 empty] | 99.01 | 75 | 0 | 0 | 0 |  | 650 | 400 | 선택 | 선택 | 0 | 0 | 0 |  | 650 | 400 | 선택 | 선택 | 해제 | 미정 | 미정 | 미정 | 미정 |  | 미정 | RB140.00 | C
A45567 | 2018-05-15 | 1 | C |  | 6 | A | SCR423PRH | 소입성보증강 | C2 | BM#1 | 1642 | 53 | 1606 | 1593 | 33 | 6000 |  | 3 | 0.25 | 20 |  | -1.36 | 1574 | 1606 | 0 | 22.23 |  | 30 | 44 | 102 | Y |  | 2018-05-16 00:26 | 71 | 1091 | 30 | 35 | 38 | 39 | 39 | 40 | 39 | 38 | 37 | 37 | 36 | 34 | 32 | 32 | 37 | 40 | 32 | 39 | -0.23 | Y | 35 | Y | -0.4 | [8 empty] | N | N | N | 100 | 0.55 | 61 | 101508 | 109250 | 6950 | 15500 | 6 | 2 |  | 2018-05-16 00:35 | 1574 | 112 |  | 26 | [16 empty] | 87.32 | 100 | 0 | 0 | 0 |  | 410 |  | 선택 | 해제 | 0 | 0 | 0 |  | 410 |  | 선택 | 선택 | 해제 | 미정 | 미정 | 선택 | 미정 |  | 미정 | BT180180 | H
B45498 | 2018-05-15 | 2 | C | TUNDISH교체전 | 9 | A | AE4130MV | 합금강 | D | BM#2 | 1594 | 47 | 1635 | 1547 | 34 | 7500 |  | 1 | 0.31 | 20 |  | 0 | 1562 | 1629 | 1.24 | 0 | 0 | 6 | 37 | 99 | Y |  | 2018-05-16 01:35 | 60 | 1095 | 43 | 40 | 37 | 36 | 34 | 33 | 32 | 30 | 28 | 27 | 26 | 24 | 22 | 22 | 32 | 37 | 22 | 0 | -0.3 |  | 50.02 | Y | -0.4 |  |  |  | 1.43 |  |  |  | N | N | N | N | 130 | 0.49 | 63 | 94674 | 102310 | 140 | 2000 | 16 | 1 |  | 2018-05-16 01:46 | 1562 | 112 |  | 18 |  |  | F6E3F7708D004349B2F6EBD9B24BE46A | A7F02E4816DB4008A8D982525A295D81 | C5326FC66BC24C32B1750873964F869B | [11 empty] | 92.41 | 75 | 0 | 3148 | 0 |  | 650 | 400 | 선택 | 선택 | 0 | 3348 | 0 |  | 650 | 400 | 선택 | 선택 | 해제 | 미정 | 미정 | 미정 | 미정 |  | 미정 | RB140.00 | C
A45568 | 2018-05-15 | 1 | C |  | 7 | A | SCR423PRH | 소입성보증강 | C2 | BM#1 | 1612 | 41 | 1604 | 1563 | 36 | 5000 |  | 3 | 0.25 | 20 |  | -1.4 | 1571 | 1604 | 0 | 25.99 |  | 33 | 40 | 120 | Y |  | 2018-05-16 01:32 | 68 | 1087 | 32 | 32 | 34 | 34 | 33 | 33 | 31 | 30 | 28 | 27 | 25 | 24 | 22 | 22 | 30 | 34 | 22 | 0 | -0.24 |  | 50 | Y | -0.4 | [8 empty] | N | N | N | 150 | 0.53 | 62 | 101508 | 102050 | 7060 | 16100 | 6 | 2 |  | 2018-05-16 01:40 | 1571 | 98 |  | 22 | [16 empty] | 93.08 | 100 | 0 | 0 | 0 |  | 410 |  | 선택 | 해제 | 0 | 0 | 0 |  | 410 |  | 선택 | 선택 | 해제 | 미정 | 미정 | 선택 | 미정 |  | 미정 | BT180180 | H
A45569 | 2018-05-15 | 1 | C | TUNDISH교체전 | 8 | A | SCR423PRH | 소입성보증강 | C2 | BM#1 | 1644 | 42 | 1613 | 1577 | 29 | 4500 |  | 3 | 0.25 | 19 |  | -2.06 | 1566 | 1613 | 0 | 19.4 |  | 23 | 21 | 70 | Y |  | 2018-05-16 02:37 | 63 | 1098 | 20 | 26 | 30 | 32 | 32 | 31 | 30 | 29 | 27 | 26 | 24 | 23 | 20 | 20 | 27 | 32 | 20 | 0 | -0.27 | Y | 45.02 | Y | -0.6 | [8 empty] | N | N | N | 140 | 0.5 | 62 | 97054 | 100000 | 7000 | 2000 | 6 | 2 |  | 2018-05-16 02:53 | 1566 | 93 |  | 20 |  | *전공정요청 감속주입 | 09DD3E3BBB1F4CB0A0EA26776BF79A17 | 977B73552FFF48C38B866795C2A224EE | 91E1F8A06C454209AE604867408837B3 | [11 empty] | 90.7 | 100 | 0 | 3000 | 0 |  | 410 |  | 선택 | 해제 | 0 | 3120 | 0 |  | 410 |  | 선택 | 선택 | 해제 | 미정 | 미정 | 선택 | 미정 |  | 미정 | BT180180 | H
B45499 | 2018-05-15 | 2 | C | TUNDISH교체 | 1 | A | SCM440 | 합금강 | D | BM#2 | 1576 | 56 | 1634 | 1536 | 44 | 9500 |  | 1 | 0.34 | 20 |  | 0 | 1582 | 1650 | 0 | 3.58 | 0 | 2 | 18 | 87 | Y |  | 2018-05-16 02:55 | 86 | 1083 | -423 | -51 | 45 | 45 | 41 | 37 | 41 | 45 | 46 | 48 | 48 | 49 | 49 | 47 | 44 | 49 | 47 | 49 | -0.1 |  | 20 | Y | -0.2 |  | 2.12 | 2.12 |  |  |  |  | N | N | N | N | 150 | 0.46 | 65 | 100966 | 103830 | 1410 | 15200 | 2 | 2 | 10 | 2018-05-16 03:04 | 1582 | 135 |  | 25 |  | *T/D플럭스 120/15KG *롱노즐 실리부 부착 | [14 empty] | 94.58 | 100 | 1000 | 0 | 0 |  | 650 | 400 | 선택 | 해제 | 1038 | 0 | 0 |  | 650 | 400 | 선택 | 해제 | 해제 | 미정 | 미정 | 미정 | 선택 |  | 미정 | RB130.00 | C
A45570 | 2018-05-15 | 1 | C | TUNDISH교체 | 1 | A | SCR420HB | 소입성보증강 | C2 | BM#1 | 1600 | 41 | 1629 | 1573 | 34 | 5800 |  | 3 | 0.26 | 20 |  | -1.57 | 1591 | 1629 | 0 | 15.84 |  | 18 | 46 | 81 | Y |  | 2018-05-16 03:39 | 83 | 1091 | 22 | 21 | 25 | 26 | 28 | 30 | 30 | 30 | 30 | 31 | 31 |  |  | 31 | 28 | 31 | 31 | 30 | 0 |  | 5 | Y | 0 |  | 2.29 | 2.29 | [5 empty] | N | N | N | 150 | 0.49 | 57 | 101508 |  | 110050 | 16000 | 17 | 1 |  | 2018-05-16 03:51 | 1591 | 120 |  | 48 |  | *T/D플럭스 유15 용225KG *전공정요청 감속주입 | [14 empty] | 92.24 | 100 | 1000 | 0 | 0 |  | 450 |  | 선택 | 선택 | 1000 | 0 | 0 |  | 450 |  | 선택 | 선택 | 해제 | 미정 | 미정 | 선택 | 미정 |  | 미정 | BT180180 | H
B45500 | 2018-05-15 | 2 | C |  | 2 | A | SCM440 | 합금강 | D | BM#2 | 1579 | 49 | 1636 | 1526 | 39 | 8200 |  | 1 | 0.34 | 21 |  | 0 | 1564 | 1625 | 0 | 4.21 | 0 | 31 | 10 | 80 | Y |  | 2018-05-16 04:00 | 68 | 1082 | 46 | 40 | 38 | 37 | 35 | 34 | 33 | 31 | 30 | 29 | 28 | 27 | 25 | 23 | 33 | 38 | 23 | 0 | -0.27 |  | 55.03 | Y | -0.4 |  |  |  | 1.09 |  |  |  | N | N | N | N | 140 | 0.49 | 65 | 100994 | 104890 | 130 | 15100 | 2 | 2 | 20 | 2018-05-16 04:03 | 1564 | 137 |  | 28 | [16 empty] | 96.55 | 100 | 0 | 0 | 0 |  | 650 | 400 | 선택 | 해제 | 0 | 0 | 0 |  | 650 | 400 | 선택 | 해제 | 해제 | 미정 | 미정 | 미정 | 미정 |  | 미정 | BM510510 | C
A45571 | 2018-05-15 | 1 | D |  | 2 | A | SCR420HB | 소입성보증강 | C2 | BM#1 | 1589 | 41 | 1607 | 1539 | 34 | 6400 |  | 3 | 0.25 | 20 |  | -1.62 | 1568 | 1607 | 0 | 16.73 |  | 10 | 37 | 100 | Y |  | 2018-05-16 04:59 | 60 | 1088 | 31 | 27 | 25 | 23 | 22 | 22 | 21 | 20 | 19 | 19 | 19 | 18 | 17 | 17 | 22 | 25 | 17 | 19 | -0.16 |  | 50.02 | Y | -0.2 | [8 empty] | N | N | N | 140 | 0.5 | 62 | 101508 | 99360 | 7090 | 16000 | 17 | 1 |  | 2018-05-16 05:10 | 1568 | 100 |  | 27 |  | *전공정요청 감속주입 | [14 empty] | 94.82 | 100 | 0 | 0 | 0 |  | 450 |  | 선택 | 선택 | 0 | 0 | 0 |  | 450 |  | 선택 | 선택 | 해제 | 미정 | 미정 | 선택 | 미정 |  | 미정 | BT180180 | H
B45501 | 2018-05-15 | 2 | D |  | 3 | A | SCM440 | 합금강 | D | BM#2 | 1591 | 49 | 1597 | 1544 | 35 | 7300 |  | 1 | 0.32 | 15 |  | 0 | 1562 | 1614 | 0 | 3.09 | 0 | 30 | 45 | 66 | Y |  | 2018-05-16 04:56 | 66 | 1084 | 21 | 25 | 28 | 28 | 29 | 29 | 28 | 28 | 27 | 26 | 25 | 24 | 24 | 22 | 26 | 29 | 22 | 28 | -0.16 | Y | 44.98 | Y | -0.4 |  |  |  | 1.84 |  |  |  | Y | Y | Y | Y | 130 | 0.48 | 65 | 160976 | 101880 | 650 | 14000 | 2 | 2 | 30 | 2018-05-16 05:24 | 1562 | 142 |  | 40 |  | * 유사강종 연연주 혼탕부 ID:307~309/408~410이상재등록 | [14 empty] | 157.13 | 100 | 0 | 0 | 0 |  | 650 | 400 | 선택 | 해제 | 0 | 0 | 0 |  | 650 | 400 | 선택 | 해제 | 해제 | 미정 | 미정 | 미정 | 미정 |  | 미정 | RB290.00 | C
A45572 | 2018-05-15 | 1 | D |  | 3 | A | SCR420HB | 소입성보증강 | C2 | BM#1 | 1624 | 41 | 1613 | 1558 | 34 | 5500 |  | 3 | 0.26 | 19 |  | -1.71 | 1575 | 1613 | 0 | 16.37 |  | 33 | 41 | 89 | Y |  | 2018-05-16 05:59 | 67 | 1087 | 16 | 20 | 24 | 25 | 26 | 25 | 24 | 24 | 23 | 22 | 22 | 20 | 19 | 18 | 22 | 26 | 18 | 24 | -0.18 | Y | 45.02 | Y | -0.2 | [8 empty] | N | N | N | 130 | 0.47 | 66 | 101508 | 98180 | 7080 | 16000 | 17 | 1 |  | 2018-05-16 06:07 | 1575 | 104 |  | 30 |  | *전공정요청 감속주입 | [14 empty] | 95.94 | 100 | 0 | 0 | 0 |  | 450 |  | 선택 | 선택 | 0 | 0 | 0 |  | 450 |  | 선택 | 선택 | 해제 | 미정 | 미정 | 선택 | 미정 |  | 미정 | BT180180 | H
B45502 | 2018-05-15 | 2 | D |  | 4 | B | AE4140Q | 합금강 | D4 | BM#2 | 1578 | 55 | 1617 | 1545 | 38 | 7900 |  | 1 | 0.31 | 19 |  | -2.69 | 1559 | 1627 | 1.36 | 0.85 | 0 | 6 | 38 | 61 | Y |  | 2018-05-16 06:19 | 65 | 1091 | 21 | 27 | 28 | 28 | 29 | 29 | 27 | 27 | 26 | 25 | 24 | 23 | 21 | 21 | 26 | 29 | 21 | 27 | -0.2 | Y | 40 | Y | -0.4 |  |  |  | 1.84 |  |  |  | N | Y | Y | N | 120 | 0.47 | 61 | 51092 | 96600 | 1530 | 16500 | 2 | 2 | 40 | 2018-05-16 06:33 | 1559 | 145 |  | 26 |  | * 유사강종 연연주 혼탕부 ID:301/401 이상재등록 | [14 empty] | 52.13 | 100 | 0 | 0 | 0 |  | 650 | 1100 | 선택 | 선택 | 0 | 0 | 0 |  | 650 | 1100 | 선택 | 선택 | 선택 | 미정 | 미정 | 미정 | 미정 |  | 미정 | RB180.00 | C
A45573 | 2018-05-15 | 1 | D |  | 4 | A | SCR420HB | 소입성보증강 | C2 | BM#1 | 1603 | 40 | 1610 | 1547 | 35 | 6000 |  | 3 | 0.26 | 19 |  | -1.44 | 1578 | 1610 | 0 | 23.22 |  | 23 | 22 | 90 | Y |  | 2018-05-16 06:51 | 70 | 1085 | 17 | 19 | 22 | 23 | 24 | 24 | 24 | 23 | 22 | 22 | 21 | 19 | 18 | 18 | 22 | 24 | 18 | 24 | -0.15 | Y | 40 | Y | -0.2 | [8 empty] | N | N | N | 120 | 0.5 | 61 | 101508 | 96880 | 7020 | 15800 | 17 | 1 |  | 2018-05-16 07:01 | 1578 | 114 |  | 45 |  | *전공정요청 감속주입 | [14 empty] | 97.13 | 100 | 0 | 0 | 0 |  | 450 |  | 선택 | 선택 | 0 | 0 | 0 |  | 450 |  | 선택 | 선택 | 해제 | 미정 | 미정 | 선택 | 미정 |  | 미정 | BT180180 | H
B45503 | 2018-05-15 | 2 | D |  | 5 | A | AE4140Q | 합금강 | D4 | BM#2 | 1592 | 42 | 1634 | 1546 | 36 | 7400 |  | 1 | 0.3 | 18 |  | -1.8 | 1559 | 1623 | 1.48 | 0 | 0 | 2 | 19 | 48 | Y |  | 2018-05-16 07:30 | 65 | 1095 | 18 | 28 | 35 | 38 | 39 | 39 | 39 | 37 | 36 | 36 | 35 | 34 | 32 | 31 | 34 | 39 | 31 | 39 | -0.18 | Y | 45.02 | Y | -0.2 |  |  |  | 1.61 |  |  |  | N | N | N | N | 110 | 0.48 | 65 | 92064 | 103930 | 70 | 15300 | 2 | 2 | 10 | 2018-05-16 07:39 | 1559 | 123 |  | 19 | 23 | [15 empty] | 89.38 | 100 | 0 | 0 | 0 |  | 650 | 1100 | 선택 | 선택 | 0 | 0 | 0 |  | 650 | 1100 | 선택 | 선택 | 선택 | 미정 | 미정 | 미정 | 미정 |  | 미정 | RB180.00 | C
A45574 | 2018-05-16 | 1 | D |  | 5 | A | SCR420HB | 소입성보증강 | C2 | BM#1 | 1616 | 40 | 1608 | 1561 | 37 | 5800 |  | 3 | 0.24 | 19 |  | -1.49 | 1574 | 1608 | 0 | 15.86 |  | 18 | 47 | 52 | Y |  | 2018-05-16 07:57 | 66 | 1087 | 17 | 19 | 21 | 23 | 23 | 24 | 24 | 23 | 22 | 22 | 21 | 20 | 20 | 19 | 21 | 24 | 19 | 23 | -0.13 | Y | 39.97 | Y | -0.2 | [8 empty] | N | N | N | 110 | 0.5 | 67 | 101508 | 105840 | 7040 | 13700 | 17 | 1 |  | 2018-05-16 08:05 | 1574 | 111 |  | 41 |  | *전공정요청 감속주입 | [14 empty] | 89.43 | 100 | 0 | 0 | 0 |  | 450 |  | 선택 | 선택 | 0 | 0 | 0 |  | 450 |  | 선택 | 선택 | 해제 | 미정 | 미정 | 선택 | 미정 |  | 미정 | BT180180 | H
B45504 | 2018-05-16 | 2 | D |  | 6 | A | AE4140Q | 합금강 | D4 | BM#2 | 1576 | 49 | 1624 | 1525 | 41 | 8200 |  | 1 | 0.3 | 19 |  | -2.07 | 1561 | 1618 | 1.35 | 0 | 0 | 31 | 11 | 60 | Y |  | 2018-05-16 08:42 | 67 | 1087 | 29 | 35 | 38 | 39 | 39 | 38 | 37 | 36 | 34 | 33 | 32 | 30 | 29 | 29 | 35 | 39 | 29 | 0 | -0.22 | Y | 45.02 | Y | -0.2 |  |  |  | 1.38 |  |  |  | N | N | N | N | 100 | 0.48 | 62 | 94344 | 100190 | 880 | 15100 | 2 | 2 | 20 | 2018-05-16 08:44 | 1561 | 120 |  | 15 | [16 empty] | 93.41 | 100 | 0 | 0 | 0 |  | 650 | 1100 | 선택 | 선택 | 0 | 0 | 0 |  | 650 | 1100 | 선택 | 선택 | 선택 | 미정 | 미정 | 미정 | 미정 |  | 미정 | RB150.00 | C
A45575 | 2018-05-16 | 1 | D |  | 6 | A | SCR420HB | 소입성보증강 | C2 | BM#1 | 1583 | 41 | 1624 | 1521 | 38 | 6500 |  | 3 | 0.27 | 19 |  | -1.99 | 1578 | 1624 | 0 | 23.26 |  | 10 | 38 | 61 | Y |  | 2018-05-16 09:10 | 70 | 1089 | 18 | 25 | 28 | 30 | 31 | 31 | 31 | 30 | 30 | 29 | 28 |  |  | 28 | 28 | 31 | 28 | 31 | -0.09 | Y | 30 | Y | -0.2 | [8 empty] | N | N | N | 100 | 0.5 | 54 | 84590 | 88900 | 7090 | 15200 | 17 | 1 |  | 2018-05-16 09:19 | 1578 | 114 |  | 36 |  | *전공정요청 감속주입 | [14 empty] | 87.7 | 100 | 0 | 0 | 0 |  | 450 |  | 선택 | 선택 | 0 | 0 | 0 |  | 450 |  | 선택 | 선택 | 해제 | 미정 | 미정 | 선택 | 미정 |  | 미정 | BT180180 | H
B45505 | 2018-05-16 | 2 | D | 잔강최소화전 | 7 | A | AE4140Q | 합금강 | D4 | BM#2 | 1594 | 43 | 1624 | 1545 | 39 | 7600 |  | 1 | 0.32 | 20 |  | -2.2 | 1571 | 1631 | 2.38 | 0 | 0 | 30 | 46 | 74 | Y |  | 2018-05-16 09:45 | 77 | 1087 | 25 | 36 | 41 | 44 | 45 | 44 | 44 | 43 | 42 | 40 | 39 | 37 | 35 | 35 | 40 | 45 | 35 | 44 | -0.25 | Y | 40.02 | Y | -0.4 |  |  |  | 1.22 |  |  |  | N | N | N | N | 150 | 0.48 | 65 | 102905 | 103410 | 210 | 3000 | 2 | 2 | 40 | 2018-05-16 09:54 | 1571 | 117 |  | 17 | [16 empty] | 99.43 | 100 | 0 | 3400 | 0 |  | 650 | 1100 | 해제 | 선택 | 0 | 3170 | 0 |  | 650 | 1100 | 해제 | 선택 | 선택 | 미정 | 미정 | 미정 | 미정 |  | 미정 | RB150.00 | H
A45576 | 2018-05-16 | 1 | D |  | 7 | A | SCR420HB | 소입성보증강 | C2 | BM#1 | 1617 | 42 | 1625 | 1560 | 40 | 6100 |  | 3 | 0.26 | 18 |  | -2.01 | 1580 | 1625 | 0 | 16.03 |  | 33 | 42 | 68 | Y |  | 2018-05-16 10:08 | 72 | 1087 | 27 | 29 | 32 | 33 | 34 | 34 | 33 | 32 | 31 | 30 | 29 | 28 | 26 | 26 | 31 | 34 | 26 | 0 | -0.2 | Y | 40 | Y | -0.4 | [8 empty] | N | N | N | 150 | 0.5 | 64 | 101508 | 100160 | 7070 | 15200 | 17 | 1 |  | 2018-05-16 10:17 | 1580 | 107 |  | 35 |  | *전공정요청 감속주입 | [14 empty] | 94.16 | 100 | 0 | 0 | 0 |  | 450 |  | 선택 | 선택 | 0 | 0 | 0 |  | 450 |  | 선택 | 선택 | 해제 | 미정 | 미정 | 선택 | 미정 |  | 미정 | BT180180 | H
B45506 | 2018-05-16 | 2 | D | 잔강최소화 | 8 | A | AE4145MD | 합금강 | AE4145M계 | BM#2 | 1602 | 45 | 1645 | 1556 | 42 | 8500 |  | 1 | 0.34 | 22 |  | -2.25 | 1584 | 1643 | 3.48 | 0 | 0 | 11 | 1 | 13847 | Y |  | 2018-05-16 10:59 | 96 | 1116 | -210 | 18 | 39 | 39 | 39 | 39 | 38 | 38 | 37 | 36 | 35 | 33 |  | 33 | 28 | 39 | 33 | 39 | -0.13 |  | 45 | Y | -0.4 |  |  |  | 1.4 |  |  |  | N | N | N | N | 140 | 0.45 | 56 | 146744 | 93350 | 7790 | 14900 | 2 | 2 | 10 | 2018-05-16 11:02 | 1563 | 130 |  | 23 |  | * 준 빅사이즈 온도할당 초과로 사이즈변경 요청했으나 생관에서 사이즈변경 무시하고 작업지시 함. * 유사강종 연연주 혼탕부 ID:308~310/408~410이상재등록 * 래들 용강량 편차 -7톤 발생 함. | [14 empty] | 146.6 | 100 | 2500 | 0 | 0 |  | 650 | 400 | 선택 | 선택 | 2500 | 0 | 0 |  | 650 | 400 | 선택 | 선택 | 선택 | 미정 | 미정 | 미정 | 선택 | 7 | 미정 | RB203.20 | C
A45577 | 2018-05-16 | 1 | D |  | 8 | A | SCR420HB | 소입성보증강 | C2 | BM#1 | 1629 | 50 | 1611 | 1587 | 34 | 5800 |  | 3 | 0.25 | 19 |  | -1.73 | 1573 | 1611 | 0 | 15.28 |  | 23 | 23 | 64 | Y |  | 2018-05-16 11:12 | 65 | 1086 | 23 | 25 | 27 | 28 | 29 | 29 | 28 | 27 | 27 | 26 | 25 | 24 | 23 | 23 | 26 | 29 | 23 | 27 | -0.15 | Y | 39.93 | Y | -0.2 | [8 empty] | N | N | N | 140 | 0.5 | 63 | 101508 | 102830 | 7010 | 15500 | 17 | 1 |  | 2018-05-16 11:21 | 1573 | 112 |  | 35 |  | *전공정요청 감속주입 | [14 empty] | 91.86 | 100 | 0 | 0 | 0 |  | 450 |  | 선택 | 선택 | 0 | 0 | 0 |  | 450 |  | 선택 | 선택 | 해제 | 미정 | 미정 | 선택 | 미정 |  | 미정 | BT180180 | H
B45507 | 2018-05-16 | 2 | D |  | 9 | A | AE4145MA | 합금강 | AE4145M계 | BM#2 | 1624 | 43 | 1625 | 1567 | 37 | 6800 |  | 1 | 0.31 | 22 |  | -2.23 | 1550 | 1618 | 1.73 | 0 | 0 | 2 | 20 | 69 | Y |  | 2018-05-16 12:10 | 63 | 1086 | 32 | 36 | 38 | 39 | 39 | 38 | 38 | 36 | 35 | 34 | 33 | 32 | 31 | 29 | 35 | 39 | 29 | 38 | -0.2 | Y | 50.02 | Y | -0.4 |  |  |  | 1.26 |  |  |  | N | N | N | N | 130 | 0.45 | 68 | 38490 | 99190 | 2240 | 15400 | 2 | 2 | 20 | 2018-05-16 12:11 | 1550 | 115 |  | 10 |  | * 유사강종 연연주 혼탕부 ID:301/401 이상재등록 | [14 empty] | 38 | 100 | 0 | 0 | 0 |  | 650 | 400 | 선택 | 선택 | 0 | 0 | 0 |  | 650 | 400 | 선택 | 선택 | 선택 | 미정 | 미정 | 미정 | 미정 |  | 미정 | RB165.10 | C
A45578 | 2018-05-16 | 1 | D |  | 9 | A | SCR420HB | 소입성보증강 | C2 | BM#1 | 1618 | 41 | 1617 | 1554 | 38 | 6100 |  | 3 | 0.33 | 19 |  | -2 | 1572 | 1617 | 0 | 17.11 |  | 18 | 48 | 59 | Y |  | 2018-05-16 12:33 | 64 | 1086 | 22 | 27 | 31 | 33 | 34 | 33 | 33 | 33 | 32 | 32 | 31 | 30 | 29 | 29 | 31 | 34 | 29 | 33 | -0.12 | Y | 40 | Y | -0.2 | [8 empty] | N | N | N | 130 | 0.5 | 60 | 101508 | 99480 | 7040 | 15340 | 17 | 1 |  | 2018-05-16 12:41 | 1572 | 95 |  | 20 |  | *전공정요청 감속주입 | [14 empty] | 95.36 | 100 | 0 | 0 | 0 |  | 450 |  | 선택 | 선택 | 0 | 0 | 0 |  | 450 |  | 선택 | 선택 | 해제 | 미정 | 미정 | 선택 | 선택 | 8 | 미정 | BT180180 | H
C44067 | 2018-05-16 | 3 | A |  | 10 | A | AE4145MA | 합금강 | AE4145M계 | BM#2 | 1575 | 53 | 1623 | 1550 | 37 | 7900 |  | 1 | 1000 |  |  | 0 | 1543 | 1557 | 0 | 0 | 0 | 20 | 65 | 88 | Y |  | 2018-05-16 13:02 | 56 | 1101 | 26 | 28 | 30 | 31 | 31 | 30 | 30 | 28 | 27 | 26 | 24 | 23 | 21 | 16 | 27 | 31 | 16 | 30 | -0.27 | Y | 55 | Y | -0.6 |  |  |  | 1.78 |  |  |  | N | N | N | N | 120 | 0.46 | 70 | 108649 | 106230 | 1870 | 13000 | 2 | 2 | 10 | 2018-05-16 13:15 | 1557 | 138 |  | 28 | [16 empty] | 100.6 | 100 | 0 | 0 | 0 |  | 650 | 400 | 선택 | 선택 | 0 | 0 | 0 |  | 650 | 400 | 선택 | 선택 | 선택 | 미정 | 미정 | 미정 | 미정 |  | 미정 | RB180.00 | C
A45579 | 2018-05-16 | 1 | A |  | 10 | A | SCR420HB | 소입성보증강 | C2 | BM#1 | 1638 | 41 | 1634 | 1574 | 38 | 5800 |  | 3 | 0.27 | 18 |  | -2.1 | 1588 | 1634 | 0 | 22.84 |  | 10 | 39 | 83 | Y |  | 2018-05-16 13:27 | 80 | 1087 | 28 | 36 | 40 | 43 | 44 | 44 | 43 | 42 | 41 | 41 | 40 | 39 |  | 39 | 40 | 44 | 39 | 0 | -0.14 | Y | 35 | Y | -0.2 | [8 empty] | N | N | N | 120 | 0.5 | 59 | 101508 | 97720 | 7100 | 16050 | 17 | 1 |  | 2018-05-16 13:37 | 1588 | 97 |  | 29 |  | *전공정 지연으로 감속주입 | [14 empty] | 96.95 | 100 | 0 | 0 | 0 |  | 450 |  | 선택 | 선택 | 0 | 0 | 0 |  | 450 |  | 선택 | 선택 | 해제 | 미정 | 미정 | 선택 | 미정 |  | 미정 | BT180180 | H
C44068 | 2018-05-16 | 3 | A |  | 11 | B | AE4145MA | 합금강 | AE4145M계 | BM#2 | 1607 | 48 | 1641 | 1530 | 40 | 8300 |  | 2 | 0.28 | 28 |  | 0 | 1689 | 1689 | 2.36 | 0 | 0 | 21 | 22 | 88 | Y |  | 2018-05-16 14:41 | 202 | 1097 | 13 | 27 | 32 | 35 | 36 | 36 | 36 | 35 | 34 | 33 | 33 | 31 | 30 | 28 | 31 | 36 | 28 | 36 | -0.18 | Y | 44.98 | Y | -0.4 |  |  |  | 1.2 |  |  |  | N | N | N | N | 110 | 0.45 | 67 | 100394 | 101410 | 650 | 15600 | 2 | 2 | 20 | 2018-05-16 14:16 | 1572 | 150 |  | 4 |  | * 샘플채취 ID: 304,403 (300) | [14 empty] | 98.43 | 100 | 0 | 0 | 300 |  | 650 | 400 | 선택 | 선택 | 0 | 0 | 300 |  | 650 | 400 | 선택 | 선택 | 선택 | 미정 | 미정 | 미정 | 미정 |  | 미정 | RB158.75 | C
A45580 | 2018-05-16 | 1 | A |  | 11 | A | SCR420HB | 소입성보증강 | C2 | BM#1 | 1628 | 41 | 1607 | 1567 | 29 | 5400 |  | 3 | 0.27 | 19 |  | -1.53 | 1572 | 1607 | 0 | 15.46 |  | 33 | 43 | 73 | Y |  | 2018-05-16 14:35 | 64 | 1086 | 37 | 36 | 35 | 35 | 34 | 33 | 32 | 31 | 30 | 29 | 28 | 27 |  | 27 | 32 | 35 | 27 | 0 | -0.18 |  | 45 | Y | -0.2 | [8 empty] | N | N | N | 110 | 0.55 | 60 | 101508 | 107470 | 550 | 14130 | 17 | 1 |  | 2018-05-16 14:44 | 1572 | 97 |  | 23 |  | *전공정요청 L/D잔강 이월 안함-이상재등록 | [14 empty] | 94.03 | 100 | 0 | 0 | 0 |  | 450 |  | 선택 | 선택 | 0 | 0 | 0 |  | 450 |  | 선택 | 선택 | 해제 | 미정 | 미정 | 미정 | 미정 |  | 미정 | BT180180 | H
A45581 | 2018-05-16 | 1 | A |  | 12 | A | SCR420HB | 소입성보증강 | C2 | BM#1 | 1606 | 41 | 1610 | 1547 | 33 | 5600 |  | 3 | 0.27 | 18 |  | -1.62 | 1573 | 1610 | 0 | 16.16 |  | 23 | 24 | 70 | Y |  | 2018-05-16 15:33 | 65 | 1081 | 25 | 27 | 29 | 30 | 30 | 30 | 29 | 29 | 28 | 28 | 28 |  |  | 28 | 28 | 30 | 28 | 30 | -0.05 | Y | 34.98 | Y | 0 | [8 empty] | N | N |  | 100 | 0.55 | 54 | 101508 | 99660 | 2550 | 15910 | 17 | 1 |  | 2018-05-16 15:42 | 1573 | 96 |  | 28 |  | *전공정요청 L/D잔강 이월 안함-이상재등록 | [14 empty] | 99.32 | 100 | 0 | 0 | 0 |  | 450 |  | 선택 | 선택 | 0 | 0 | 0 |  | 450 |  | 선택 | 선택 | 해제 | 미정 | 미정 | 미정 | 미정 |  | 미정 | BT180180 | H
B45508 | 2018-05-16 | 2 | A | TUNDISH교체전 | 12 | A | AE4145MA | 합금강 | AE4145M계 | BM#2 | 1581 | 55 | 1637 | 1527 | 49 | 10200 |  | 1 | 0.3 | 20 |  | -2.1 | 1558 | 1625 | 1.97 | 0 | 0 | 31 | 12 | 158 | Y |  | 2018-05-16 15:27 | 71 | 1088 | 26 | 29 | 32 | 34 | 34 | 34 | 33 | 33 | 31 | 30 | 29 | 27 | 26 | 24 | 30 | 34 | 24 | 34 | -0.2 | Y | 49.6 | Y | -0.4 |  |  |  | 1.23 |  |  |  | N | N | N | N | 100 | 0.45 | 68 | 90330 | 102050 | 1400 | 2000 | 2 | 2 | 40 | 2018-05-16 15:22 | 1558 | 145 |  | 27 |  |  | 2DED8E3250B94AC1883C624D0C16B06C | 553D5A97AAAD43D496658280BE5AE83B | F4F4C2BFFA9A4C5A89FEEA495478D69C | [11 empty] | 87.32 | 100 | 0 | 3727 | 0 |  | 650 | 400 | 선택 | 선택 | 0 | 2978 | 0 |  | 650 | 400 | 선택 | 선택 | 선택 | 미정 | 미정 | 미정 | 미정 |  | 미정 | RB184.15 | C
B45509 | 2018-05-16 | 2 | A | 연주종료 | 13 | A | SCR420HB | 소입성보증강 | C2 | BM#1 | 1637 | 42 | 1645 | 1585 | 34 | 7100 |  | 1 | 0.35 | 20 |  | -2.37 | 1579 | 1648 | 0 | 6.96 | 0 | 11 | 2 | 131 | Y |  | 2018-05-16 16:23 | 71 | 1094 | 27 | 29 | 30 | 31 | 31 | 30 | 30 | 28 | 28 | 27 | 26 | 24 |  | 24 | 29 | 31 | 24 | 30 | -0.17 | Y | 40 | Y | -0.41 | [8 empty] | N | N | N | 150 | 0.55 | 56 | 94572 | 100830 | 1370 | 2100 | 17 | 1 |  | 2018-05-16 16:28 | 1584 | 132 |  | 34 |  | *전공정요청 L/D잔강 이월 안함-이상재등록 *연주종료 18:09 | D7DD97312C93461D9AE946CF99E0DDD1 | 9B9B2BB414F1421394BA36B5983F6E6C |  | 294C25592384480995457D02FD6273E0 |  | 55314DBBD9D7495FAE0EB497E3FFA293 |  |  |  | 8E0B9930A7E54C20B57C993FDD4CEDA8 |  |  |  |  | 92.54 | 100 | 0 | 3100 | 0 |  | 450 |  | 선택 | 선택 | 0 | 3100 | 0 |  | 450 |  | 선택 | 선택 | 해제 | 미정 | 미정 | 미정 | 미정 |  | 미정 | BT180180 | H
A45582 | 2018-05-16 | 1 | A | TUNDISH교체 | 1 | A | SF40CVM2 | 합금강 | D | BM#2 | 1583 | 41 | 1621 | 1545 | 37 | 6700 |  | 3 | 0.26 | 20 |  | -2.02 | 1585 | 1636 | 0 | 17.34 |  | 18 | 49 | 75 | Y |  | 2018-05-16 16:41 | 88 | 1136 | -339 | -141 | 27 | 26 | 24 | 23 | 23 | 22 | 22 | 21 | 21 | 19 | 26 | 36 | 31 | 37 | 36 | 0 | -0.1 |  | 10.02 | Y | -0.2 |  | 2.38 | 2.21 |  |  |  |  | N | N | N | N | 150 | 0.48 | 58 | 101508 | 97400 | 7640 | 15100 | 7 | 1 |  | 2018-05-16 16:45 | 1585 | 130 |  | 51 |  | * T/D 용강량 실측:1170mm / 19.1 TON * T/D FLUX 용탕부: 225 KG / 유탕부: 15KG 투입 * 슬리브 롱노즐( Y자형 ) 사용 | [14 empty] | 97.42 | 100 | 1000 | 0 | 0 |  | 650 | 400 | 선택 | 선택 | 1000 | 0 | 0 |  | 650 | 400 | 선택 | 선택 | 해제 | 미정 | 미정 | 선택 | 미정 |  | 미정 | BT180180 | H
A45583 | 2018-05-16 | 1 | A |  | 2 | A | SF40CVM2 | 합금강 | D | BM#2 | 1595 | 43 | 1601 | 1529 | 33 | 5600 |  | 3 | 0.26 | 16 |  | -1.42 | 1573 | 1601 | 0 | 13.43 |  | 10 | 40 | 70 | Y |  | 2018-05-16 17:39 | 76 | 1137 | 36 | 30 | 28 | 27 | 27 | 27 | 27 | 26 | 25 | 25 | 25 | 24 |  | 24 | 27 | 28 | 24 | 27 | -0.09 |  | 45 | Y | -0.2 | [7 empty] | N | N | N | N | 140 | 0.5 | 56 | 101508 | 93450 | 2550 | 15300 | 7 | 1 |  | 2018-05-16 17:41 | 1573 | 130 |  | 55 | [16 empty] | 101.25 | 100 | 0 | 0 | 0 |  | 650 | 400 | 선택 | 선택 | 0 | 0 | 0 |  | 650 | 400 | 선택 | 선택 | 해제 | 미정 | 미정 | 선택 | 미정 |  | 미정 | BT180180 | C
A45584 | 2018-05-16 | 1 | A |  | 3 | A | SF40CVM2 | 합금강 | D | BM#2 | 1576 | 40 | 1600 | 1522 | 36 | 6500 |  | 3 | 0.26 | 19 |  | -1.63 | 1561 | 1600 | 0 | 13.89 |  | 33 | 44 | 67 | Y |  | 2018-05-16 18:49 | 64 | 1126 | 24 | 22 | 22 | 21 | 21 | 22 | 23 | 24 | 24 | 23 | 22 | 22 | 21 | 20 | 22 | 24 | 20 | 24 | -0.13 | Y | 30.02 | Y | -0.2 | [7 empty] | N | N | N | N | 130 | 0.51 | 52 | 84590 | 88950 | 7500 | 14500 | 7 | 1 |  | 2018-05-16 19:00 | 1561 | 120 |  | 43 | [16 empty] | 88.11 | 100 | 0 | 0 | 0 |  | 650 | 400 | 선택 | 선택 | 0 | 0 | 0 |  | 650 | 400 | 선택 | 선택 | 해제 | 미정 | 미정 | 선택 | 미정 |  | 미정 | BT180180 | H
A45585 | 2018-05-16 | 1 | A |  | 4 | A | SF40CVM2 | 합금강 | D | BM#2 | 1583 | 40 | 1590 | 1544 | 34 | 6000 |  | 3 | 0.26 | 16 |  | -1.87 | 1565 | 1604 | 0 | 12 |  | 23 | 25 | 91 | Y |  | 2018-05-16 19:56 | 68 | 1140 | 18 | 25 | 29 | 31 | 32 | 32 | 32 | 31 | 30 | 30 | 30 | 29 | 28 | 28 | 29 | 32 | 28 | 32 | -0.1 | Y | 39.98 | Y | -0.2 | [7 empty] | N | N | N | N | 120 | 0.5 | 63 | 101508 | 103680 | 6680 | 16300 | 7 | 1 |  | 2018-05-16 20:22 | 1565 | 116 |  | 33 | [16 empty] | 91.78 | 75 | 0 | 0 | 0 |  | 650 | 400 | 선택 | 선택 | 0 | 0 | 0 |  | 650 | 400 | 선택 | 선택 | 해제 | 미정 | 미정 | 선택 | 미정 |  | 미정 | BT180180 | H
A45586 | 2018-05-16 | 1 | C |  | 5 | A | SF40CVM2 | 합금강 | D | BM#2 | 1595 | 41 | 1608 | 1544 | 35 | 6400 |  | 3 | 0.27 | 18 |  | -1.87 | 1586 | 1627 | 0 | 14.83 |  | 11 | 3 | 87 | Y |  | 2018-05-16 20:48 | 89 | 1138 | 27 | 34 | 39 | 42 | 43 | 43 | 42 | 41 | 41 | 40 | 38 | 37 | 36 | 36 | 39 | 43 | 36 | 0 | -0.18 | Y | 39.97 | Y | -0.2 | [7 empty] | N | N | N | N | 110 | 0.5 | 60 | 84590 | 98260 | 7070 | 16100 | 7 | 1 |  | 2018-05-16 20:52 | 1586 | 125 |  | 46 | [16 empty] | 80.33 | 70 | 0 | 0 | 0 |  | 650 | 400 | 선택 | 선택 | 0 | 0 | 0 |  | 650 | 400 | 선택 | 선택 | 해제 | 미정 | 미정 | 선택 | 미정 |  | 미정 | BT180180 | H
B45513 | 2018-05-16 | 2 | C | 연주시작 | 1 | A | AE15B34M | 합금강 | 보론강 | BM#1 | 1599 | 53 | 1667 | 1566 | 47 | 9600 |  | 1 | 0.38 | 20 |  | -2.65 | 1595 | 1677 | 1.77 | 0 | 0 | 18 | 50 | 58 | Y |  | 2018-05-16 21:42 | 98 | 1133 | -47 | 46 | 39 | 44 | 46 | 49 | 49 | 50 | 51 | 50 | 50 | 50 | 49 | 49 | 45 | 51 | 49 | 50 | -0.03 |  | 20 | Y | -0.2 |  | 2.65 | 2.65 | 1.95 |  |  |  |  | N | N | N | 150 | 0.46 | 69 | 98600 | 109000 | 0 | 15400 | 3 | 2 |  | 2018-05-16 21:50 | 1595 | 151 |  | 28 |  | *T/D플럭스 유15 용120KG *STR#1 더미바 분리 안되어 HEAT내 주속 20%이상 감속 ID:106 *Hydris 수소 기준 초과(10분)ID:101.102.201.202 |  | 8F03740DE59748DFAD90778AE0DCC6AC | 9DAF5A76ABAF48A18A612CB2470C3B0F | [11 empty] | 92.67 | 100 | 700 | 0 | 0 |  | 300 |  | 선택 | 선택 | 700 | 0 | 0 |  | 300 |  | 선택 | 선택 | 해제 | 미정 | 미정 | 미정 | 미정 |  | 미정 | BT180180 | H
A45587 | 2018-05-16 | 1 | C |  | 6 | A | SF40CVM2 | 합금강 | D | BM#2 | 1603 | 39 | 1625 | 1557 | 32 | 5600 |  | 3 | 0.29 | 16 |  | -2.19 | 1571 | 1614 | 0 | 19.38 |  | 10 | 41 | 48 | Y |  | 2018-05-16 22:07 | 74 | 1133 | 35 | 40 | 43 | 44 | 45 | 44 | 44 | 43 | 42 | 41 | 40 | 39 | 39 | 39 | 42 | 45 | 39 | 44 | -0.15 | Y | 40.02 | Y | 0 | [7 empty] | N | N | N | N | 100 | 0.49 | 61 | 101509 | 98390 | 7060 | 16300 | 7 | 1 |  | 2018-05-16 22:24 | 1571 | 128 |  | 29 | [16 empty] | 96.26 | 75 | 0 | 0 | 0 |  | 650 | 400 | 선택 | 선택 | 0 | 0 | 0 |  | 650 | 400 | 선택 | 선택 | 해제 | 미정 | 미정 | 선택 | 미정 |  | 미정 | BT180180 | C
B45514 | 2018-05-16 | 2 | C |  | 2 | A | AE15B34M | 합금강 | 보론강 | BM#1 | 1611 | 50 | 1644 | 1565 | 37 | 7700 |  | 1 | 0.36 | 14 |  | -2.41 | 1566 | 1642 | 1.58 | 0 | 0 | 2 | 22 | 130 | Y |  | 2018-05-16 22:38 | 69 | 1137 | 47 | 23 | 35 | 33 | 30 | 28 | 27 | 26 | 25 | 24 | 23 | 21 | 20 | 14 | 27 | 35 | 14 | 0 | -0.35 |  | 59.98 | Y | -0.6 | [8 empty] | N | N | N | 140 | 0.49 | 71 | 101508 | 107150 | 50 | 13700 | 3 | 2 |  | 2018-05-16 22:52 | 1566 | 154 |  | 40 |  | *STR#1 더미바 분리 안되어 HEAT내 주속 20%이상 감속 ID:101 *L/D강제개공 및 나탕주입 ID:106.206 | [14 empty] | 96.72 | 100 | 0 | 0 | 0 |  | 300 |  | 선택 | 선택 | 0 | 0 | 0 |  | 300 |  | 선택 | 선택 | 해제 | 미정 | 미정 | 미정 | 미정 |  | 미정 | BT180180 | H
A45588 | 2018-05-16 | 1 | C |  | 7 | A | SF40CVM2 | 합금강 | D | BM#2 | 1588 | 40 | 1604 | 1561 | 31 | 5100 |  | 3 | 0.24 | 17 |  | -1.35 | 1577 | 1604 | 0 | 12.63 |  | 33 | 45 | 55 | Y |  | 2018-05-16 22:51 | 80 | 1131 | 38 | 35 | 34 | 34 | 34 | 33 | 33 | 32 | 31 | 31 | 30 | 29 | 29 | 29 | 33 | 34 | 29 | 34 | -0.1 |  | 49.98 | Y | 0 | [7 empty] | N | N | N | N | 150 | 0.47 | 63 | 93049 | 95860 | 7150 | 16400 | 7 | 1 |  | 2018-05-16 23:07 | 1577 | 132 |  | 49 |  | *STR#1 TCM 토치 엠코더 고장으로 감속주입 | [14 empty] | 90.43 | 72.73 | 0 | 0 | 0 |  | 650 | 400 | 선택 | 선택 | 0 | 0 | 0 |  | 650 | 400 | 선택 | 선택 | 해제 | 미정 | 미정 | 선택 | 미정 |  | 미정 | BT180180 | H
B45515 | 2018-05-16 | 2 | C |  | 3 | A | AE15B34M | 합금강 | 보론강 | BM#1 | 1592 | 58 | 1635 | 1534 | 43 | 8800 |  | 1 | 0.4 | 16 |  | -2.26 | 1569 | 1633 | 2.91 | 0 | 0 | 35 | 74 | 103 | N | 2 | 2018-05-16 23:53 | 72 | 1140 | 10 | 19 | 26 | 29 | 30 | 30 | 30 | 28 | 28 | 27 | 26 | 25 | 23 | 20 | 25 | 30 | 20 | 30 | -0.22 | Y | 44.98 | Y | -0.6 | [8 empty] | N | N | N | 130 | 0.48 | 67 | 101892 | 107420 | 220 | 14900 | 3 | 2 |  | 2018-05-17 00:10 | 1569 | 157 |  | 38 |  | *L/D강제개공 및 나탕주입 ID:101.201 | [14 empty] | 94.78 | 100 | 0 | 0 | 0 |  | 300 |  | 선택 | 선택 | 0 | 0 | 0 |  | 300 |  | 선택 | 선택 | 해제 | 미정 | 미정 | 미정 | 미정 |  | 미정 | RB155.00 | H
A45589 | 2018-05-16 | 1 | C | TUNDISH교체전 | 8 | A | SF40CVM2 | 합금강 | D | BM#2 | 1625 | 41 | 1597 | 1541 | 29 | 5000 |  | 3 | 0.27 | 16 |  | -1.74 | 1569 | 1603 | 0 | 12.96 |  | 23 | 26 | 39 | Y |  | 2018-05-16 23:52 | 72 | 1098 | 28 | 27 | 28 | 29 | 30 | 30 | 30 | 29 | 28 | 27 | 27 | 26 | 26 | 26 | 28 | 30 | 26 | 30 | -0.1 | Y | 40.03 | Y | 0 | [7 empty] | N | N | N | N | 140 | 0.47 | 64 | 94309 | 95910 | 7090 | 2200 | 7 | 1 |  | 2018-05-17 00:06 | 1569 | 134 |  | 53 |  | *STR#1 TCM 토치 엠코더 고장으로 감속주입 | D724277B35314121B7D50DAFDFA725CA | C0A710E5A45D47CEA40F5FD1D67D2872 | C4084DFA99D7474593869DC5CCE73288 | [11 empty] | 91.56 | 75 | 0 | 3087 | 0 |  | 650 | 400 | 선택 | 선택 | 0 | 3148 | 0 |  | 650 | 400 | 선택 | 선택 | 해제 | 미정 | 미정 | 선택 | 미정 |  | 미정 | BT180180 | H
B45516 | 2018-05-16 | 2 | C |  | 4 | A | AE15B34M | 합금강 | 보론강 | BM#1 | 1585 | 48 | 1624 | 1525 | 34 | 7300 |  | 1 | 0.36 | 16 |  | -2.4 | 1565 | 1632 | 2.53 | 0 | 0 | 31 | 14 | 118 | Y |  | 2018-05-17 01:03 | 68 | 1088 | 19 | 23 | 26 | 28 | 30 | 30 | 30 | 29 | 28 | 27 | 26 | 24 | 21 | 21 | 26 | 30 | 21 | 30 | -0.22 | Y | 40.02 | Y | -0.6 | [8 empty] | N | N | N | 120 | 0.49 | 63 | 101892 | 95490 | 110 | 15800 | 3 | 2 |  | 2018-05-17 01:19 | 1565 | 141 |  | 35 | 16 | [15 empty] | 107.71 | 100 | 0 | 0 | 0 |  | 300 |  | 선택 | 선택 | 0 | 0 | 0 |  | 300 |  | 선택 | 선택 | 해제 | 미정 | 미정 | 미정 | 미정 |  | 미정 | RB155.00 | H
A45590 | 2018-05-16 | 1 | C | TUNDISH교체 | 1 | A | SM55C | 탄소강 | B | BM#2 | 1609 | 55 | 1617 | 1553 | 39 | 6400 |  | 3 | 0.29 | 20 |  | -1.72 | 1581 | 1622 | 14.16 | 0 |  | 11 | 4 | 37 | Y |  | 2018-05-17 00:58 | 93 | 1077 | -524 | -103 | 27 | 27 | 26 | 24 | 18 | 24 | 28 | 31 | 33 | 34 | 35 | 35 | 27 | 35 | 35 | 35 | 0 |  | 10 | Y | 0 |  | 2.5 | 2.43 | 1.56 |  |  |  | N | N | N | N | 230 | 0.46 | 58 | 154596 | 91410 | 6450 | 16000 | 8 | 2 |  | 2018-05-17 01:49 | 1581 | 163 |  | 74 |  | *T/D플럭스 120/15KG *롱노즐 실리부 부착 *전공정 요청 L/D잔강 7톤 이월 *전공정 작업지연 감속주입 *수소 10분 측정값 기준치 초과,생관통보 *연연주 혼탕부 성분확인 ID;309~311.409~411 | [14 empty] | 153.29 | 77.27 | 700 | 0 | 0 |  | 650 | 400 | 선택 | 해제 | 720 | 0 | 0 |  | 650 | 400 | 선택 | 해제 | 해제 | 미정 | 미정 | 선택 | 선택 |  | 미정 | SB110110 | C
B45517 | 2018-05-16 | 2 | C |  | 5 | A | AE15B34M | 합금강 | 보론강 | BM#1 | 1619 | 52 | 1636 | 1545 | 32 | 6800 |  | 1 | 0.35 | 16 |  | -2.35 | 1579 | 1635 | 1.32 | 0 | 0 | 18 | 51 | 45 | Y |  | 2018-05-17 02:09 | 82 | 1078 | 18 | 29 | 36 | 40 | 41 | 41 | 41 | 39 | 39 | 37 | 36 | 34 | 33 | 31 | 35 | 41 | 31 | 41 | -0.22 | Y | 44.98 | Y | -0.4 | [8 empty] | N | N | N | 110 | 0.44 | 68 | 101892 | 96640 | 630 | 16100 | 3 | 2 |  | 2018-05-17 02:17 | 1579 | 139 |  | 34 |  | *전공정요청 감속주입 정속유지 미준수 ID:103~106.203~206 | [14 empty] | 104.83 | 100 | 0 | 0 | 0 |  | 300 |  | 선택 | 선택 | 0 | 0 | 0 |  | 300 |  | 선택 | 선택 | 해제 | 미정 | 미정 | 미정 | 미정 |  | 미정 | RB155.00 | H
A45591 | 2018-05-16 | 1 | C |  | 2 | A | AE1055M1 | 탄소강 | AE1055LS계 | BM#2 | 1608 | 42 | 1609 | 1550 | 30 | 4800 |  | 3 | 0.27 | 20 |  | -1.54 | 1572 | 1610 | 0 | 13.67 |  | 10 | 42 | 42 | Y |  | 2018-05-17 02:10 | 86 | 1106 | 36 | 36 | 38 | 40 | 41 | 41 | 41 | 40 | 40 | 39 | 39 | 38 | 38 | 38 | 39 | 41 | 38 | 41 | -0.07 | Y | 40.02 | Y | 0 | [7 empty] | N | N | N | N | 220 | 0.46 | 65 | 50754 | 98040 | 7120 | 15300 | 8 | 2 |  | 2018-05-17 02:26 | 1572 | 147 |  | 63 |  | *연연주 혼탕부 성분확인 ID:301.401 *전공정 작업지연 감속주입 (정속기준 미준수),이상공정 등록 | [14 empty] | 48.29 | 100 | 0 | 0 | 0 |  | 400 | 400 | 선택 | 해제 | 0 | 0 | 0 |  | 400 | 400 | 선택 | 해제 | 해제 | 미정 | 미정 | 선택 | 미정 |  | 미정 | BT180180 | H
B45518 | 2018-05-16 | 2 | C |  | 6 | A | AE15B34M | 합금강 | 보론강 | BM#1 | 1594 | 53 | 1634 | 1554 | 33 | 6600 |  | 1 | 0.35 | 12 |  | -1.93 | 1564 | 1630 | 0.86 | 0 | 0 | 2 | 23 | 49 | Y |  | 2018-05-17 03:43 | 67 | 1098 | 29 | 27 | 33 | 35 | 37 | 37 | 37 | 37 | 36 | 35 | 33 | 32 | 30 | 30 | 34 | 37 | 30 | 37 | -0.18 | Y | 39.98 | Y | -0.4 |  |  |  | 1.88 |  |  |  |  | N | N | N | 100 | 0.47 | 63 | 93401 | 90690 | 10 | 15400 | 3 | 2 |  | 2018-05-17 03:46 | 1570 | 124 |  | 7 |  | *전공정요청 감속주입 정속유지 미준수 ID:101.201 *진공시간 미달(생관통보) | [14 empty] | 104.36 | 100 | 0 | 0 | 0 |  | 300 |  | 선택 | 선택 | 0 | 0 | 0 |  | 300 |  | 선택 | 선택 | 해제 | 미정 | 미정 | 미정 | 미정 |  | 미정 | RB155.00 | H
A45593 | 2018-05-16 | 1 | C |  | 3 | A | AE1055M1 | 탄소강 | AE1055LS계 | BM#2 | 1587 | 43 | 1583 | 1525 | 29 | 4600 |  | 3 | 0.27 | 20 |  | -1.64 | 1544 | 1583 | 0 | 10.45 |  | 12 | 1 | 12524 | Y |  | 2018-05-17 04:05 | 58 | 1326 | 37 | 34 | 32 | 30 | 29 | 27 | 26 | 25 | 24 | 23 | 22 | 22 | 21 | 21 | 27 | 32 | 21 | 0 | -0.22 |  | 49.98 | Y | -0.2 | [7 empty] | N | N | N | N | 210 | 0.48 | 61 | 84590 | 96510 | 7160 | 1600 | 8 | 2 |  | 2018-05-17 04:18 | 1544 | 93 |  | 16 | [16 empty] | 81.65 | 100 | 0 | 0 | 0 |  | 400 | 400 | 선택 | 해제 | 0 | 0 | 0 |  | 400 | 400 | 선택 | 해제 | 해제 | 미정 | 미정 | 선택 | 미정 |  | 미정 | BT180180 | H
B45519 | 2018-05-16 | 2 | C |  | 7 | A | AE15B34M | 합금강 | 보론강 | BM#1 | 1617 | 46 | 1625 | 1567 | 33 | 6500 |  | 1 | 0.39 | 15 |  | -2.46 | 1576 | 1637 | 4.05 | 0 | 0 | 35 | 75 | 60 | Y |  | 2018-05-17 04:35 | 79 | 1089 | 26 | 37 | 43 | 46 | 47 | 46 | 46 | 45 | 43 | 41 | 41 | 39 | 37 | 37 | 41 | 47 | 37 | 46 | -0.25 | Y | 40 | Y | -0.4 | [8 empty] | N | N | N | 150 | 0.49 | 63 | 93401 | 99230 | 290 | 15700 | 3 | 2 |  | 2018-05-17 04:47 | 1576 | 120 |  | 19 | [16 empty] | 93.31 | 100 | 0 | 0 | 0 |  | 300 |  | 선택 | 선택 | 0 | 0 | 0 |  | 300 |  | 선택 | 선택 | 해제 | 미정 | 미정 | 미정 | 미정 |  | 미정 | RB155.00 | H
A45594 | 2018-05-16 | 1 | D |  | 4 | A | AE1055M1 | 탄소강 | AE1055LS계 | BM#2 | 1577 | 42 | 1580 | 1522 | 33 | 5200 |  | 3 | 0.28 | 20 |  | -1.48 | 1546 | 1580 | 0 | 14.56 |  | 23 | 27 | 106 | Y |  | 2018-05-17 05:00 | 60 | 1085 | 20 | 26 | 29 | 31 | 31 | 31 | 30 | 30 | 29 | 28 | 28 | 27 | 27 | 27 | 28 | 31 | 27 | 31 | -0.09 | Y | 45.02 | Y | 0 | [7 empty] | N | N | N | N | 200 | 0.48 | 61 | 84590 | 95270 | 8420 | 15400 | 8 | 2 | 30 | 2018-05-17 05:16 | 1546 | 99 |  | 24 |  | * 전공정 요청 L/D 잔강이월 미실시 로 이상공정 등록. | [14 empty] | 87.61 | 100 | 0 | 0 | 0 |  | 400 | 400 | 선택 | 해제 | 0 | 0 | 0 |  | 400 | 400 | 선택 | 해제 | 해제 | 미정 | 미정 | 해제 | 미정 |  | 미정 | BT180180 | H
B45520 | 2018-05-16 | 2 | D | 잔강최소화전 | 8 | A | AE15B34M | 합금강 | 보론강 | BM#1 | 1610 | 38 | 1636 | 1545 | 32 | 6700 |  | 1 | 0.4 | 14 |  | -2.62 | 1572 | 1632 | 1.5 | 0 | 0 | 31 | 15 | 59 | Y |  | 2018-05-17 05:28 | 75 | 1092 | 34 | 35 | 37 | 38 | 38 | 38 | 36 | 36 | 35 | 33 | 31 | 30 | 28 | 28 | 35 | 38 | 28 | 38 | -0.22 | Y | 44.98 | Y | -0.4 | [8 empty] | N | N |  | 140 | 0.49 | 64 | 90957 | 98100 | 4550 | 3000 | 3 | 2 |  | 2018-05-17 05:39 | 1572 | 123 |  | 30 | [16 empty] | 88.61 | 100 | 0 | 0 | 0 |  | 300 |  | 선택 | 선택 | 0 | 0 | 0 |  | 300 |  | 선택 | 선택 | 해제 | 미정 | 미정 | 미정 | 미정 |  | 미정 | BT180180 | H
A45595 | 2018-05-16 | 1 | D |  | 5 | A | AE1055M1 | 탄소강 | AE1055LS계 | BM#2 | 1605 | 42 | 1589 | 1542 | 27 | 4200 |  | 3 | 0.26 | 20 |  | -1.81 | 1546 | 1589 | 0 | 15.98 |  | 33 | 47 | 31 | Y |  | 2018-05-17 06:08 | 60 | 1084 | 26 | 29 | 31 | 32 | 32 | 32 | 31 | 30 | 30 | 29 | 28 | 27 | 27 | 26 | 29 | 32 | 26 | 32 | -0.12 | Y | 50.02 | Y | -0.2 | [7 empty] | N | N | N | N | 190 | 0.48 | 70 | 101508 | 109860 | 1070 | 15800 | 8 | 2 | 40 | 2018-05-17 06:17 | 1546 | 96 |  | 20 |  | * 전공정 요청 L/D 잔강이월 미실시 로 이상공정 등록. | [14 empty] | 91.53 | 100 | 0 | 0 | 0 |  | 400 | 400 | 선택 | 해제 | 0 | 0 | 0 |  | 400 | 400 | 선택 | 해제 | 해제 | 미정 | 미정 | 미정 | 미정 |  | 미정 | BT180180 | H
B45521 | 2018-05-16 | 2 | D | 잔강최소화, 교체전 | 9 | B | 37MNCRMOB5 | 합금강 | 30MNB5M계 | BM#1 | 1621 | 41 | 1646 | 1565 | 33 | 6900 |  | 1 | 0.38 | 16 |  | 0 | 1578 | 1641 | 1.67 | 0 | 0 | 18 | 52 | 50 | Y |  | 2018-05-17 06:35 | 81 | 1099 | -26 | 35 | 36 | 36 | 36 | 36 | 36 | 36 | 35 | 35 | 34 | 286 |  | 286 | 47 | 286 | 286 | 36 | 0 |  |  | Y | 9.99 | [8 empty] | N | N | N | 130 | 0.4 | 64 | 104090 | 96540 | 5510 | 1500 | 3 | 2 |  | 2018-05-17 06:48 | 1578 | 131 |  | 39 |  |  | B39C2CBDC1CC4A049E33EE7B26920648 | F2E66ED198224D70AF27FEA1EB450E98 | 77C19C982E1243B2B4A55AF0066D94F4 | [11 empty] | 102 | 100 | 0 | 2500 | 500 |  | 400 |  | 선택 | 선택 | 0 | 2500 | 500 |  | 400 |  | 선택 | 선택 | 해제 | 미정 | 선택 | 미정 | 선택 | 8 | 미정 | RB200.00 | C
A45596 | 2018-05-16 | 1 | D | 연주종료 | 6 | A | AE1055M1 | 탄소강 | AE1055LS계 | BM#2 | 1637 | 37 | 1599 | 1604 | 19 | 2900 |  | 3 | 0.28 | 21 |  | -1.67 | 1559 | 1599 | 0 | 19.83 |  | 10 | 43 | 70 | Y |  | 2018-05-17 06:58 | 73 | 1107 | 23 | 28 | 32 | 35 | 36 | 37 | 37 | 37 | 37 | 36 | 36 | 35 |  | 35 | 34 | 37 | 35 | 37 | -0.06 | Y | 29.98 | Y | -0.2 | [7 empty] | N | N | N | N | 180 | 0.48 | 59 | 101508 | 93120 | 4180 | 2000 | 8 | 2 | 20 | 2018-05-17 07:28 | 1559 | 109 |  | 42 |  | * 전공정 요청 L/D 잔강이월 미실시 로 이상공정 등록. | 51E16E2F48074F619381BBC654A644AA | 2CD139BCDBFA41C98E4F15035332B6DB | 33645CBBF1EF46D9A171682E74822DA1 | [11 empty] | 104.32 | 100 | 0 | 3730 | 0 |  | 400 | 400 | 선택 | 해제 | 0 | 3610 | 0 |  | 400 | 400 | 선택 | 해제 | 해제 | 미정 | 미정 | 미정 | 미정 |  | 미정 | BT180180 | H
B45522 | 2018-05-16 | 2 | D | TUNDISH교체 | 1 | A | SCR420HB | 소입성보증강 | C2 | BM#1 | 1608 | 53 | 1674 | 1574 | 43 | 9100 |  | 1 | 0.39 | 21 |  | 0 | 1608 | 1682 | 0 | 4.35 | 0 | 2 | 24 | 57 | Y |  | 2018-05-17 07:50 | 100 | 1087 | 17 | 32 | 34 | 37 | 40 | 43 | 45 | 45 | 44 | 42 |  |  |  | 42 | 39 | 45 | 42 | 0 | -0.2 |  | 15.02 | Y | -0.4 |  | 2.31 | 2.31 | [5 empty] | N | N | N | 150 | 0.53 | 50 | 84590 | 90060 | 5440 | 15500 | 4 | 1 |  | 2018-05-17 07:58 | 1608 | 167 |  | 56 |  | *T/Dflux 유15kg 용225kg | [14 empty] | 88.58 | 100 | 1000 | 0 | 0 |  | 450 |  | 선택 | 선택 | 1000 | 0 | 0 |  | 450 |  | 선택 | 선택 | 해제 | 미정 | 미정 | 선택 | 선택 |  | 미정 | BT180180 | H
B45523 | 2018-05-17 | 2 | D |  | 2 | A | SCR420HB | 소입성보증강 | C2 | BM#1 | 1615 | 49 | 1644 | 1554 | 41 | 8700 |  | 1 | 0.37 | 19 |  | 0 | 1583 | 1649 | 0 | 3.23 | 0 | 35 | 76 | 33 | Y |  | 2018-05-17 08:58 | 75 | 1086 | 40 | 40 | 42 | 42 | 42 | 41 | 41 | 40 | 38 | 37 | 35 | 32 |  | 32 | 40 | 42 | 32 | 42 | -0.22 |  | 45 | Y | -0.6 | [8 empty] | N | N | N | 140 | 0.55 | 56 | 93049 | 99060 | 5640 | 15500 | 4 | 1 |  | 2018-05-17 09:06 | 1583 | 148 |  | 40 |  |  | 28F0AE2EB139476D9803C051A7217FBC | 62715D7A19BF44E78D244BCFECDCFDFB | [12 empty] | 88.87 | 100 | 0 | 0 | 0 |  | 450 |  | 선택 | 선택 | 0 | 3500 | 0 |  | 450 |  | 선택 | 선택 | 해제 | 미정 | 선택 | 해제 | 해제 |  | 미정 | BT180180 | H
B45524 | 2018-05-17 | 2 | D |  | 3 | A | SCR420HB | 소입성보증강 | C2 | BM#1 | 1613 | 47 | 1635 | 1577 | 38 | 8000 |  | 1 | 0.36 | 19 |  | -2.23 | 1571 | 1635 | 0 | 3.85 | 0 | 23 | 28 | 95 | Y |  | 2018-05-17 10:02 | 63 | 1086 | 30 | 27 | 25 | 22 | 21 | 19 | 17 | 15 | 14 | 12 | 11 | 11 | 9 | 6 | 16 | 25 | 6 | 0 | -0.29 |  | 65.03 | Y | -0.2 | [8 empty] | N | N | N | 130 | 0.55 | 78 | 67672 | 64880 | 36460 | 16600 | 4 | 1 |  | 2018-05-17 10:12 | 1571 | 140 |  | 33 |  | *STR#2 MLC 센서FAULT 발생으로 한줄종료 10:36 *T/D 온도낮아 36.5톤 이월 | [14 empty] | 66.54 | 100 | 0 | 0 | 0 |  | 450 |  | 선택 | 선택 | 0 | 0 | 0 |  | 450 |  | 선택 | 선택 | 해제 | 미정 | 선택 | 미정 | 미정 |  | 미정 | BT180180 | H
B45525 | 2018-05-17 | 2 | D |  | 4 | B | SCR420HB | 소입성보증강 | C2 | BM#1 | 1645 | 56 | 1625 | 1586 | 36 | 7400 |  | 1 | 0.34 | 16 |  | 0 | 1576 | 1634 | 0 | 2.35 | 0 | 31 | 16 | 129 | Y |  | 2018-05-17 11:06 | 68 | 1089 | 3 | 7 | 10 | 13 | 15 | 15 | 16 | 15 | 15 | 15 | 15 | 14 | 14 | 8 | 12 | 16 | 8 | 15 | -0.12 | Y | 69.23 | Y | -0.24 |  |  |  | 2.04 |  |  |  |  | N | N | N | 120 | 0.55 | 99 | 84590 | 90760 | 10020 | 16200 | 4 | 1 |  | 2018-05-17 11:49 | 1576 | 154 |  | 47 | [16 empty] | 83.46 | 100 | 0 | 0 | 0 |  | 450 |  | 선택 | 선택 | 0 | 0 | 0 |  |  |  | 해제 | 선택 | 해제 | 미정 | 선택 | 미정 | 미정 |  | 미정 | BT180180 | H
B45526 | 2018-05-17 | 2 | B | TUNDISH교체전 | 5 | A | SCR420HB | 소입성보증강 | C2 | BM#1 | 1605 | 62 | 1695 | 1564 | 47 | 10500 |  | 1 | 0.39 | 19 |  | 0 | 1606 | 1686 | 0 | 3.35 | 0 | 33 | 48 | 158 | Y |  | 2018-05-17 12:44 | 98 | 1087 | 6 | 14 | 20 | 26 | 29 | 32 | 32 | 33 | 34 | 34 | 34 | 34 | 34 | 27 | 29 | 34 | 27 | 34 | -0.12 | Y | 59.98 | Y | -0.2 | [8 empty] | N | N | N | 110 | 0.63 | 114 | 107321 | 99870 | 780 | 4000 | 4 | 1 |  | 2018-05-17 12:50 | 1606 | 187 |  | 51 |  | *전공정 작업지연 감속주입 *전공정 요청 L/D잔강이월 미실시 *앞 HEAT 대기오래걸리고 온도 낮아 T/D잔강 4TON 이월함 |  | E3F2AC91E00A4436B6EDEF1D8244E4CD | 1B059E35632B4AAEA3EA47938A451731 | [11 empty] | 106.63 | 100 | 0 | 3000 | 0 |  | 450 |  | 선택 | 선택 | 0 | 0 | 0 |  |  |  | 해제 | 선택 | 해제 | 미정 | 해제 | 미정 | 미정 |  | 미정 | BT180180 | H
B45527 | 2018-05-17 | 2 | B | TUNDISH교체 | 1 | A | 42CRMO4HM | 소입성보증강 | D | BM#1 | 1658 | 117 | 1677 | 1525 | 53 | 10900 |  | 1 | 0.37 | 21 |  | -2.72 | 1574 | 1668 | 4.16 | 0 | 0 | 18 | 53 | 197 | Y |  | 2018-05-17 14:47 | 81 | 1087 | 8 | 16 | 15 | 19 | 22 | 24 | 25 | 26 | 26 |  |  |  |  | 26 | 21 | 26 | 26 | 0 | 0 |  | 5 | Y | 0 |  | 2.26 | 2.09 | [5 empty] | N | N | N | 150 | 0.47 | 46 | 82532 | 77680 | 5090 | 15200 | 10 | 2 |  | 2018-05-17 14:18 | 1574 | 263 |  | 77 |  | *T/Dflux 유15kg 용120kg *STR#2기 시작 *대기오래걸리고 온도 낮아 램핑 업 미준수 하여 HEAD 추가절단 500MM실시함 *전공정 작업지연 감속주입 |  | B3B25A14648748568F8EA744BAE89FAB | [12 empty] | 99.8 | 100 | 1500 | 0 | 0 |  | 650 |  | 선택 | 선택 | 1500 | 0 | 0 |  | 650 |  | 선택 | 선택 | 해제 | 미정 | 선택 | 해제 | 미정 |  | 미정 | BT180180 | H
B45529 | 2018-05-17 | 2 | B |  | 2 | A | 42CRMO4HM | 소입성보증강 | D | BM#1 | 1600 | 42 | 1634 | 1555 | 37 | 8100 |  | 1 | 0.41 | 18 |  | -1.76 | 1574 | 1626 | 2.79 | 0 | 0 | 31 | 17 | 92 | Y |  | 2018-05-17 16:44 | 81 | 1087 | 25 | 36 | 44 | 48 | 50 | 50 | 49 | 49 | 48 | 47 | 45 | 43 | 41 | 38 | 44 | 50 | 38 | 0 | -0.27 | Y | 44.98 | Y | -0.6 |  |  |  | 1.86 |  |  |  |  | N | N | N | 140 | 0.45 | 68 | 101508 | 97380 | 5090 | 14400 | 10 | 2 |  | 2018-05-17 16:50 | 1574 | 88 |  | 8 |  | *진공기준 미달 *전공정 작업지연 감속주입 | [14 empty] | 99.13 | 100 | 0 | 0 | 0 |  | 650 |  | 선택 | 선택 | 0 | 0 | 0 |  | 650 |  | 선택 | 선택 | 해제 | 미정 | 선택 | 미정 | 미정 |  | 미정 | BT180180 | H
B45530 | 2018-05-17 | 2 | B |  | 3 | A | 42CRMO4HM | 소입성보증강 | D | BM#1 | 1581 | 43 | 1616 | 1566 | 30 | 6200 |  | 1 | 0.34 | 19 |  | -2.02 | 1557 | 1604 | 2.1 | 0 | 0 | 33 | 49 | 34 | Y |  | 2018-05-17 17:53 | 64 | 1092 | 34 | 35 | 36 | 36 | 35 | 34 | 32 | 31 | 30 | 29 | 28 | 26 | 25 | 18 | 30 | 36 | 18 | 0 | -0.28 |  | 64.98 | Y | -0.6 | [8 empty] | N | N | N | 130 | 0.42 | 75 | 101508 | 104580 | 5090 | 15700 | 10 | 2 |  | 2018-05-17 18:00 | 1557 | 91 |  | 8 |  | *전공정 작업지연 감속주입 | [14 empty] | 92.62 | 100 | 0 | 0 | 0 |  | 650 |  | 선택 | 선택 | 0 | 0 | 0 |  | 650 |  | 선택 | 선택 | 해제 | 미정 | 선택 | 미정 | 미정 |  | 미정 | BT180180 | H
B45531 | 2018-05-17 | 2 | B |  | 4 | A | 42CRMO4HM | 소입성보증강 | D | BM#1 | 1588 | 53 | 1625 | 1525 | 44 | 10200 |  | 1 | 0.34 | 19 |  | -2.65 | 1574 | 1649 | 1.83 | 0 | 0 | 11 | 5 | 835 | Y |  | 2018-05-17 19:10 | 81 | 1085 | 17 | 28 | 36 | 41 | 42 | 43 | 42 | 40 | 39 | 38 | 36 | 34 | 32 | 27 | 35 | 43 | 27 | 0 | -0.36 | Y | 44.97 | Y | -0.4 | [8 empty] | N | N | N | 120 | 0.42 | 71 | 84590 | 94530 | 5050 | 15600 | 10 | 2 |  | 2018-05-17 19:16 | 1574 | 107 |  | 8 |  | *전공정 작업지연 감속주입 | [14 empty] | 84.97 | 100 | 0 | 0 | 0 |  | 650 |  | 선택 | 선택 | 0 | 0 | 0 |  | 650 |  | 선택 | 선택 | 해제 | 미정 | 선택 | 미정 | 미정 |  | 미정 | BT180180 | H
B45532 | 2018-05-17 | 2 | B |  | 5 | A | 42CRMO4HM | 소입성보증강 | D | BM#1 | 1543 | 54 | 1624 | 1517 | 42 | 8900 |  | 1 | 0.33 | 19 |  | -2.12 | 1549 | 1609 | 1.72 | 0 | 0 | 18 | 54 | 88 | Y |  | 2018-05-17 20:20 | 56 | 1082 | 25 | 27 | 29 | 29 | 29 | 29 | 28 | 27 | 26 | 24 | 23 | 21 | 18 | 11 | 24 | 29 | 11 | 29 | -0.3 |  | 60.02 | Y | -0.8 | [8 empty] | N | N | N | 110 | 0.42 | 72 | 101508 | 99040 | 4970 | 15600 | 10 | 2 |  | 2018-05-17 20:26 | 1549 | 114 |  | 10 |  | *전공정 작업지연 감속주입 | [14 empty] | 97.51 | 100 | 0 | 0 | 0 |  | 650 |  | 선택 | 선택 | 0 | 0 | 0 |  | 650 |  | 선택 | 선택 | 해제 | 미정 | 선택 | 미정 | 미정 |  | 미정 | BT180180 | H
B45533 | 2018-05-17 | 2 | C |  | 6 | A | 42CRMO4HM | 소입성보증강 | D | BM#1 | 1609 | 55 | 1634 | 1527 | 40 | 9200 |  | 1 | 0.34 | 19 |  | -2.11 | 1570 | 1629 | 1.32 | 0 | 0 | 23 | 30 | 178 | Y |  | 2018-05-17 21:27 | 77 | 1087 | 8 | 20 | 30 | 35 | 37 | 38 | 38 | 38 | 37 | 36 | 35 | 33 | 31 | 25 | 32 | 38 | 25 | 38 | -0.29 | Y | 45.02 | Y | -0.8 | [8 empty] | N | N | N | 100 | 0.47 | 71 | 101508 | 107520 | 30 | 16000 | 10 | 2 |  | 2018-05-17 21:32 | 1570 | 120 |  | 18 |  | *전공정 작업지연 감속주입 *전공정 요청 L/D잔강이월 미실시 | [14 empty] | 95.45 | 100 | 0 | 0 | 0 |  | 650 |  | 선택 | 선택 | 0 | 0 | 0 |  | 650 |  | 선택 | 선택 | 해제 | 미정 | 해제 | 미정 | 미정 |  | 미정 | BT180180 | H
B45534 | 2018-05-17 | 2 | C |  | 7 | A | 42CRMO4HM | 소입성보증강 | D | BM#1 | 1604 | 48 | 1635 | 1577 | 40 | 7800 |  | 1 | 0.32 | 18 |  | 0 | 1574 | 1636 | 0.98 | 0 | 0 | 31 | 18 | 155 | Y |  | 2018-05-17 22:36 | 81 | 1079 | 23 | 30 | 35 | 38 | 39 | 39 | 39 | 38 | 37 | 35 | 35 | 33 | 32 | 30 | 35 | 39 | 30 | 39 | -0.2 | Y | 44.98 | Y | -0.4 | [8 empty] | N | N | N | 150 | 0.47 | 68 | 101508 | 104270 | 10 | 16100 | 12 | 2 |  | 2018-05-17 22:43 | 1574 | 125 |  | 21 |  | *전공정 작업지연 감속주입 *전공정 요청 L/D잔강이월 미실시 | [14 empty] | 97.89 | 100 | 0 | 0 | 0 |  | 650 |  | 선택 | 선택 | 0 | 0 | 0 |  | 650 |  | 선택 | 선택 | 해제 | 미정 | 미정 | 미정 | 미정 |  | 미정 | BT180180 | H
B45535 | 2018-05-17 | 2 | C | TUNDISH교체전 | 8 | A | 42CRMO4HM | 소입성보증강 | D | BM#1 | 1578 | 62 | 1624 | 1504 | 47 | 9200 |  | 1 | 0.35 | 18 |  | 0 | 1559 | 1621 | 1.24 | 0 | 0 | 11 | 6 | 66 | Y |  | 2018-05-17 23:53 | 66 | 1089 | 29 | 29 | 33 | 34 | 35 | 35 | 35 | 34 | 32 | 31 | 30 | 28 |  | 28 | 32 | 35 | 28 | 35 | -0.2 | Y | 35 | Y | -0.4 | [8 empty] | N | N | N | 140 | 0.49 | 69 | 90642 | 96310 | 2390 | 2000 | 10 | 2 |  | 2018-05-18 00:02 | 1559 | 126 |  | 12 |  | *전공정 작업지연 감속주입 *전공정 요청 L/D잔강이월 미실시 | 355ECBB8F418486CA445C2659A5770E8 | AD7156C7501649FE82B8587D10447181 | 24210DD1BD464D24ACB4F4B857397EDF | [11 empty] | 91.84 | 100 | 0 | 3000 | 0 |  | 650 |  | 선택 | 선택 | 0 | 3000 | 0 |  | 650 |  | 선택 | 선택 | 해제 | 미정 | 미정 | 미정 | 미정 |  | 미정 | BT180180 | H
C44098 | 2018-05-17 | 3 | C | TUNDISH교체 | 1 | A | SM45C | 탄소강 | SM45C | BM#1 | 1600 | 45 | 1550 | 1529 | 41 | 7800 |  | 2 | 0.4 | 17 | 40 | -2.29 | 1581 | 1635 | 0.6 | 0 | 12 | 6 | 47 | 76 | Y |  | 2018-05-18 01:01 | 88 | 1060 | 24 | 29 | 27 | 31 | 35 | 37 | 38 | 39 | 39 | 40 | 40 | 40 |  | 40 | 35 | 40 | 40 | 40 | 0 |  | 10 | Y | 0 |  | 2.61 | 2.61 | 2.16 |  |  |  |  | N | N | N | 190 | 0.48 | 60 | 97167 | 98080 | 880 | 15100 | 1 | 1 |  | 2018-05-18 01:13 | 1581 | 136 |  | 33 |  | *T/D플럭스 유15 용120KG *Hydris 수소 기준 초과(10분)ID:101.102.201.202 (생관통보) | [14 empty] | 97.26 | 100 | 700 | 0 | 0 |  | 650 |  | 선택 | 해제 | 700 | 0 | 0 |  | 650 |  | 선택 | 해제 | 해제 | 미정 | 미정 | 미정 | 미정 |  | 미정 | RB125.00 | C
B45537 | 2018-05-17 | 2 | C |  | 2 | A | SM45C | 탄소강 | SM45C | BM#1 | 1590 | 55 | 1624 | 1546 | 33 | 7200 |  | 1 | 0.38 | 20 |  | -2.12 | 1556 | 1630 | 0 | 3.71 | 0 | 23 | 31 | 62 | Y |  | 2018-05-18 02:04 | 63 | 1088 | 38 | 37 | 35 | 34 | 33 | 32 | 31 | 30 | 29 | 28 | 27 | 25 | 23 | 23 | 31 | 35 | 23 | 0 | -0.24 |  | 49.98 | Y | -0.4 | [8 empty] | N | N | Y | 180 | 0.48 | 63 | 95028 | 94760 | 1310 | 16100 | 1 | 1 |  | 2018-05-18 02:14 | 1565 | 145 |  | 32 |  | *준BIG SIZE | [14 empty] | 99.14 | 100 | 0 | 0 | 0 |  | 650 |  | 선택 | 해제 | 0 | 0 | 0 |  | 650 |  | 선택 | 해제 | 해제 | 미정 | 미정 | 미정 | 미정 |  | 미정 | RB200.00 | H
B45538 | 2018-05-17 | 2 | C |  | 3 | A | SM45C | 탄소강 | SM45C | BM#1 | 1587 | 42 | 1634 | 1554 | 28 | 5600 |  | 1 | 0.39 | 21 |  | 0 | 1552 | 1621 | 0 | 4.66 | 0 | 31 | 19 | 65 | Y |  | 2018-05-18 03:11 | 59 | 1096 | 20 | 24 | 27 | 28 | 29 | 29 | 29 | 28 | 27 | 26 | 24 | 23 |  | 23 | 26 | 29 | 23 | 29 | -0.17 | Y | 35 | Y | -0.2 | [8 empty] | N | N | Y | 170 | 0.47 | 59 | 95028 | 91400 | 110 | 15000 | 1 | 1 |  | 2018-05-18 03:20 | 1552 | 133 |  | 28 |  | *준BIG SIZE | [14 empty] | 104.08 | 100 | 0 | 0 | 0 |  | 650 |  | 선택 | 해제 | 0 | 0 | 0 |  | 650 |  | 선택 | 해제 | 해제 | 미정 | 미정 | 미정 | 미정 |  | 미정 | RB200.00 | H
B45539 | 2018-05-17 | 2 | C |  | 4 | A | SM45C | 탄소강 | SM45C | BM#1 | 1615 | 38 | 1627 | 1555 | 29 | 5800 |  | 1 | 0.38 | 18 |  | 0 | 1558 | 1621 | 0 | 4.32 | 0 | 11 | 7 | 60 | Y |  | 2018-05-18 04:13 | 65 | 1104 | 17 | 21 | 24 | 26 | 26 | 26 | 25 | 24 | 24 | 22 | 21 | 20 | 18 | 15 | 23 | 26 | 15 | 26 | -0.22 | Y | 50 | Y | -0.6 | [8 empty] | N | N | Y | 160 | 0.47 | 65 | 106310 | 98600 | 40 | 15200 | 1 | 1 |  | 2018-05-18 04:20 | 1558 | 123 |  | 29 |  | *준BIG SIZE | [14 empty] | 107.38 | 100 | 0 | 0 | 0 |  | 650 |  | 선택 | 해제 | 0 | 0 | 0 |  | 650 |  | 선택 | 해제 | 해제 | 미정 | 미정 | 미정 | 미정 |  | 미정 | RB200.00 | H
B45540 | 2018-05-17 | 2 | D |  | 5 | A | SM45C | 탄소강 | SM45C | BM#1 | 1612 | 43 | 1607 | 1555 | 29 | 5600 |  | 1 | 0.45 | 15 |  | 0 | 1552 | 1605 | 0 | 14.08 | 0 | 18 | 56 | 63 | Y |  | 2018-05-18 05:15 | 59 | 1099 | 14 | 18 | 22 | 23 | 24 | 23 | 23 | 22 | 22 | 21 | 20 | 19 | 18 | 18 | 21 | 24 | 18 | 23 | -0.15 | Y | 39.97 | Y | -0.2 | [8 empty] | N | N | Y | 150 | 0.47 | 62 | 98516 | 92810 | 5020 | 15100 | 1 | 1 |  | 2018-05-18 05:23 | 1552 | 127 |  | 33 |  | *BIG SIZE | [14 empty] | 100.17 | 100 | 0 | 0 | 0 |  | 650 |  | 선택 | 해제 | 0 | 0 | 0 |  | 650 |  | 선택 | 해제 | 해제 | 미정 | 미정 | 미정 | 미정 |  | 미정 | RB290.00 | C
B45541 | 2018-05-17 | 2 | D |  | 6 | A | SM45C | 탄소강 | SM45C | BM#1 | 1612 | 41 | 1614 | 1537 | 30 | 5800 |  | 1 | 0.35 | 17 |  | -2.25 | 1548 | 1610 | 0 | 3.12 | 0 | 23 | 32 | 41 | Y |  | 2018-05-18 06:34 | 55 | 1087 | 16 | 22 | 25 | 26 | 27 | 27 | 26 | 25 | 24 | 22 | 21 | 19 |  | 19 | 23 | 27 | 19 | 0 | -0.23 | Y | 35.03 | Y | -0.4 | [8 empty] | N | N | Y | 190 | 0.47 | 60 | 91080 | 89610 | 1620 | 16200 | 1 | 1 |  | 2018-05-18 06:40 | 1548 | 128 |  | 17 | [16 empty] | 99.27 | 100 | 0 | 0 | 0 |  | 650 |  | 선택 | 해제 | 0 | 0 | 0 |  | 650 |  | 선택 | 해제 | 해제 | 미정 | 미정 | 미정 | 미정 |  | 미정 | RB290.00 | C
B45542 | 2018-05-17 | 2 | D |  | 7 | A | SM45C | 탄소강 | SM45C | BM#1 | 1605 | 45 | 1614 | 1587 | 28 | 5200 |  | 1 | 0.39 | 16 |  | -1.99 | 1544 | 1605 | 0 | 3.61 | 0 | 31 | 20 | 41 | Y |  | 2018-05-18 07:34 | 51 | 1084 | 15 | 18 | 21 | 22 | 22 | 22 | 21 | 20 | 19 | 18 | 17 | 15 | 13 | 13 | 19 | 22 | 13 | 22 | -0.2 | Y | 45 | Y | -0.4 | [8 empty] | N | N | Y | 180 | 0.47 | 64 | 103704 | 97260 | 380 | 15200 | 1 | 1 |  | 2018-05-18 07:42 | 1544 | 117 |  | 18 | [16 empty] | 105.6 | 100 | 0 | 0 | 0 |  | 650 |  | 선택 | 해제 | 0 | 0 | 0 |  | 650 |  | 선택 | 해제 | 해제 | 미정 | 미정 | 미정 | 미정 |  | 미정 | RB230.00 | C
A45597 | 2018-05-18 | 1 | D |  | 8 | A | SM45C | 탄소강 | SM45C | BM#1 | 1691 | 68 | 1635 | 1691 | 1 | 6500 |  | 1 | 0.36 | 15 |  | -2.45 | 1551 | 1609 | 0 | 3.44 | 0 | 33 | 50 | 638 | Y |  | 2018-05-18 08:21 | 58 | 1086 | 9 | 14 | 17 | 19 | 21 | 21 | 21 | 21 | 20 | 19 | 18 | 18 | 17 | 17 | 18 | 21 | 17 | 21 | -0.1 | Y | 40 | Y | -0.2 | [8 empty] | N | N | N | 170 | 0.47 | 64 | 145312 | 94810 | 5120 | 12900 | 1 | 1 |  | 2018-05-18 08:29 | 1551 | 164 |  | 37 |  | *빅사이즈 후속히트 주속적용 *연연주 혼탕부 성분확인 ID:107~109.207~209 | [14 empty] | 144.59 | 100 | 0 | 0 | 0 |  | 650 |  | 선택 | 해제 | 0 | 0 | 0 |  | 650 |  | 선택 | 해제 | 해제 | 미정 | 미정 | 미정 | 미정 |  | 미정 | RB170.00 | C
B45543 | 2018-05-18 | 2 | D | 연주시작 | 1 | A | SCM415 | 합금강 | C | BM#2 | 1644 | 46 | 1684 | 1584 | 35 | 7400 |  | 1 | 0.34 | 18 |  | -2.13 | 1601 | 1658 | 1.01 | 0 | 0 | 11 | 8 | 55 | Y |  | 2018-05-18 08:53 | 85 | 1088 | 37 | 34 | 31 | 27 | 31 | 36 | 38 | 40 | 41 | 41 | 41 |  |  | 41 | 37 | 41 | 41 | 41 | 0 |  | 10.02 | Y | 0 |  | 3.18 | 3.18 | 1.98 |  |  |  | N | N | N | N | 150 | 0.53 | 53 | 93232 | 97010 | 670 | 15100 | 12 | 1 | 10 | 2018-05-18 09:02 | 1601 | 149 |  | 30 |  | * 연주시작:09시25분 * T/D FLUX 용탕부: 120 KG / 유탕부: 15KG 투입 *10분 수소측정값 3PPM 초과로 2회 측정.(1차:3.18PPM2차:2.94PPM) *첫 HEAT 수소측정 기준초과(10분)이상공정 등록 및 생관통보. * EDGE HEATER 건조로 미적용 이상공정 등록 및 생관통보 | 4ABFE136595349A2B6213AA106556688 |  | B6E1FE5B51A544139D3B557608E945AB | [11 empty] | 97.78 | 100 | 1050 | 0 | 0 |  | 410 | 300 | 해제 | 선택 | 1070 | 0 | 0 |  | 410 | 300 | 해제 | 선택 | 해제 | 미정 | 미정 | 미정 | 미정 |  | 미정 | RB140.00 | C
A45598 | 2018-05-18 | 1 | D |  | 9 | A | SM45CM | 탄소강 | SM45C | BM#1 | 1598 | 73 | 1633 | 1551 | 51 | 6800 |  | 3 | 0.32 | 14 |  | -3.46 | 1574 | 1633 | 10.83 | 0 |  | 2 | 25 | 1323 | Y |  | 2018-05-18 09:29 | 82 | 1087 | 12 | 24 | 31 | 35 | 36 | 37 | 37 | 37 | 36 | 36 | 35 |  |  | 35 | 33 | 37 | 35 | 37 | -0.07 | Y | 25 | Y | -0.2 | [7 empty] | N | N | N | N | 160 | 0.5 | 55 | 42295 | 90870 | 3530 | 15500 | 1 | 1 |  | 2018-05-18 09:39 | 1574 | 132 |  | 34 | 35 | *연연주 혼탕부 성분확인 ID:101.201 | [14 empty] | 44.54 | 100 | 0 | 0 | 0 |  | 650 |  | 선택 | 해제 | 0 | 0 | 0 |  | 650 |  | 선택 | 해제 | 해제 | 미정 | 미정 | 해제 | 미정 |  | 미정 | BT180180 | H
B45544 | 2018-05-18 | 2 | D |  | 2 | A | SCM415 | 합금강 | C | BM#2 | 1618 | 43 | 1665 | 1585 | 33 | 7000 |  | 1 | 0.39 | 16 |  | -2.82 | 1584 | 1654 | 1.27 | 0 | 0 | 35 | 77 | 1283 | Y |  | 2018-05-18 09:31 | 68 | 1087 | 39 | 30 | 28 | 28 | 28 | 28 | 28 | 28 | 27 | 26 | 26 | 25 |  | 25 | 29 | 28 | 25 | 28 | -0.06 |  | 45 | Y | -0.2 | [7 empty] | N | N | N | N | 140 | 0.52 | 58 | 91970 | 100840 | 70 | 15300 | 12 | 1 | 20 | 2018-05-18 09:45 | 1584 | 143 |  | 47 | [16 empty] | 91.97 | 100 | 0 | 0 | 300 |  | 410 | 300 | 선택 | 선택 | 0 | 0 | 300 |  | 410 | 300 | 선택 | 선택 | 해제 | 미정 | 미정 | 미정 | 미정 |  | 미정 | RB140.00 | C
A45599 | 2018-05-18 | 1 | D | TUNDISH교체전 | 10 | B | SM45CM | 탄소강 | SM45C | BM#1 | 1601 | 42 | 1618 | 1543 | 35 | 5700 |  | 3 | 0.34 | 13 |  | -3.34 | 1560 | 1618 | 7.97 | 0 |  | 18 | 57 | 136 | Y |  | 2018-05-18 10:39 | 68 | 1087 | 31 | 32 | 34 | 33 | 33 | 32 | 31 | 30 | 29 | 28 | 25 |  |  | 25 | 30 | 34 | 25 | 0 | -0.23 |  | 39.97 | Y | -0.6 | [8 empty] | N | N | N | 150 | 0.5 | 58 | 63476 | 94510 | 2440 | 1500 | 1 | 1 |  | 2018-05-18 10:53 | 1560 | 101 |  | 20 | 23 |  |  | 5BE43F819D9C4B03AA453ADA71760386 | 7ED561566F444CE28D197F76E358CF1D | FCA2524EF02244C9A2CA4ED63CEA15CF | [10 empty] | 65.47 | 100 | 0 | 2500 | 0 |  | 650 |  | 선택 | 해제 | 0 | 2600 | 0 |  | 650 |  | 선택 | 해제 | 해제 | 미정 | 미정 | 미정 | 미정 |  | 미정 | BT180180 | H
B45545 | 2018-05-18 | 2 | D |  | 3 | A | SCM415C1 | 합금강 | C | BM#2 | 1635 | 55 | 1666 | 1595 | 36 | 6600 |  | 1 | 0.51 | 17 |  | -2.45 | 1576 | 1637 | 4.22 | 0 | 0 | 23 | 33 | 52 | Y |  | 2018-05-18 11:06 | 60 | 1087 | 23 | 28 | 30 | 32 | 32 | 32 | 31 | 29 | 29 | 27 | 26 | 25 | 23 | 23 | 28 | 32 | 23 | 32 | -0.2 | Y | 45.02 | Y | -0.4 |  |  |  | 1.32 |  |  |  | Y | Y | N | Y | 130 | 0.48 | 62 | 97584 | 97220 | 4480 | 14800 | 12 | 1 | 30 | 2018-05-18 11:12 | 1583 | 137 |  | 12 | [16 empty] | 96.05 | 100 | 0 | 0 | 0 |  | 490 | 300 | 선택 | 선택 | 0 | 0 | 0 |  | 490 | 300 | 선택 | 선택 | 해제 | 미정 | 미정 | 미정 | 미정 |  | 미정 | SB176176 | C
A45600 | 2018-05-18 | 1 | D | TUNDISH교체 | 1 | A | AE15B38M | 탄소강 | 보론강 | BM#1 | 1610 | 63 | 1637 | 1565 | 43 | 7400 |  | 3 | 0.33 | 14 |  | -2.63 | 1591 | 1637 | 8.78 | 0 |  | 37 | 1 | 14525 | Y |  | 2018-05-18 11:47 | 94 | 1062 | 13 | 19 | 18 | 20 | 25 | 26 | 27 | 28 | 28 | 29 | 29 |  |  | 29 | 24 | 29 | 29 | 0 | 0 |  | 5.02 | Y | 0 |  | 2.41 | 2.41 | [5 empty] | N | N | N | 150 | 0.48 | 58 | 101508 | 96450 | 2930 | 14600 | 14 | 2 |  | 2018-05-18 12:00 | 1591 | 125 |  | 38 |  | *T/Dflux 유15kg 용120kg *대보수래들 | [14 empty] | 101.71 | 100 | 1500 | 0 | 0 |  | 300 |  | 선택 | 선택 | 1500 | 0 | 0 |  | 300 |  | 선택 | 선택 | 해제 | 미정 | 미정 | 미정 | 선택 |  | 미정 | BT180180 | H
B45546 | 2018-05-18 | 2 | D |  | 4 | A | SCM415C1 | 합금강 | C | BM#2 | 1584 | 49 | 1635 | 1545 | 31 | 6400 |  | 3 | 0.32 | 16 |  | -2.21 | 1592 | 1635 | 7.34 | 0 |  | 31 | 21 | 64 | Y |  | 2018-05-18 11:22 | 76 | 1086 | 20 | 20 | 23 | 25 | 26 | 26 | 26 | 25 | 25 | 24 | 23 | 23 | 22 | 22 | 24 | 26 | 22 | 26 | -0.1 | Y | 39.98 | Y | -0.2 |  |  |  | 1.42 |  |  |  | Y | Y | Y | Y | 120 | 0.48 | 62 | 96786 | 97930 | 1620 | 15200 | 12 | 1 | 40 | 2018-05-18 11:48 | 1592 | 133 |  | 62 | [16 empty] | 97.32 | 100 | 0 | 0 | 0 |  | 490 | 300 | 선택 | 선택 | 0 | 0 | 0 |  | 490 | 300 | 선택 | 선택 | 해제 | 미정 | 미정 | 미정 | 미정 |  | 미정 | SB270270 | C
A45601 | 2018-05-18 | 1 | B |  | 2 | A | AE15B38M | 탄소강 | 보론강 | BM#1 | 1607 | 62 | 1616 | 1550 | 37 | 5000 |  | 3 | 0.32 | 15 |  | -2.4 | 1571 | 1616 | 9.64 | 0 |  | 33 | 51 | 75 | Y |  | 2018-05-18 12:56 | 74 | 1087 | 27 | 29 | 32 | 33 | 33 | 34 | 34 | 34 | 33 | 33 | 33 | 32 | 33 | 33 | 32 | 34 | 32 | 34 | -0.03 | Y | 30 | Y | 0.2 | [8 empty] | N | N | N | 140 | 0.49 | 63 | 84590 | 97780 | 2090 | 14000 | 14 | 2 |  | 2018-05-18 13:05 | 1571 | 114 |  | 29 | 11 | *T/D 자동온도 1530.수동온도1531 | [14 empty] | 84.72 | 100 | 0 | 0 | 0 |  | 300 |  | 선택 | 선택 | 0 | 0 | 0 |  | 300 |  | 선택 | 선택 | 해제 | 미정 | 미정 | 미정 | 미정 |  | 미정 | BT180180 | H
B45547 | 2018-05-18 | 2 | B |  | 5 | B | SCM415C1 | 합금강 | C | BM#2 | 1608 | 43 | 1624 | 1565 | 38 | 6600 |  | 3 | 0.3 | 16 |  | -1.22 | 1600 | 1624 | 0 | 11.01 |  | 11 | 9 | 40 | Y |  | 2018-05-18 12:31 | 84 | 1087 | 20 | 28 | 33 | 36 | 38 | 39 | 40 | 40 | 40 | 40 | 40 | 39 | 38 | 38 | 36 | 40 | 38 | 40 | -0.06 | Y | 30 | Y | -0.2 |  |  |  | 1.25 |  |  |  | Y | Y | Y | Y | 110 | 0.47 | 61 | 95988 | 95100 | 4570 | 15200 | 12 | 1 | 10 | 2018-05-18 12:52 | 1600 | 137 |  | 58 |  | * 빅사이즈 T/D 델타티 초과로 생관사이즈 요청 하였으나 빅사이즈 조건 적용 하라 함. | [14 empty] | 96.42 | 100 | 0 | 0 | 0 |  | 490 | 300 | 선택 | 선택 | 0 | 0 | 0 |  | 490 | 300 | 선택 | 선택 | 해제 | 미정 | 미정 | 미정 | 미정 |  | 미정 | SB270270 | C
A45602 | 2018-05-18 | 1 | B |  | 3 | A | AE15B38M | 탄소강 | 보론강 | BM#1 | 1572 | 40 | 1612 | 1520 | 32 | 5800 |  | 3 | 0.32 | 15 |  | -2.39 | 1567 | 1612 | 9.96 | 0 |  | 2 | 26 | 85 | Y |  | 2018-05-18 13:38 | 70 | 1086 | 29 | 24 | 21 | 20 | 20 | 20 | 19 | 19 | 18 | 20 | 19 | 18 |  | 18 | 21 | 21 | 18 | 20 | -0.07 | Y | 45 | Y | -0.2 | [8 empty] | N | N | N | 130 | 0.49 | 59 | 101508 | 96410 | 910 | 14900 | 14 | 2 |  | 2018-05-18 14:02 | 1567 | 116 |  | 51 | [16 empty] | 104.43 | 100 | 0 | 0 | 0 |  | 300 |  | 선택 | 선택 | 0 | 0 | 0 |  | 300 |  | 선택 | 선택 | 해제 | 미정 | 미정 | 미정 | 미정 |  | 미정 | BT180180 | H
B45548 | 2018-05-18 | 2 | B |  | 6 | B | SCM415C1 | 합금강 | C | BM#2 | 1607 | 44 | 1645 | 1556 | 37 | 7100 |  | 1 | 0.42 | 16 |  | 0 | 1577 | 1636 | 0 | 3.21 | 0 | 35 | 78 | 47 | Y |  | 2018-05-18 13:41 | 61 | 1086 | 36 | 30 | 28 | 28 | 27 | 26 | 25 | 24 | 23 | 21 | 21 | 19 | 18 | 18 | 25 | 28 | 18 | 0 | -0.2 |  | 50 | Y | -0.2 |  |  |  | 1.34 |  |  |  | Y | Y | Y | Y | 100 | 0.47 | 63 | 101820 | 99750 | 280 | 15200 | 12 | 1 | 20 | 2018-05-18 13:58 | 1577 | 143 |  | 51 | [16 empty] | 101.82 | 100 | 0 | 0 | 0 |  | 490 | 300 | 선택 | 선택 | 0 | 0 | 0 |  | 490 | 300 | 선택 | 선택 | 해제 | 미정 | 미정 | 미정 | 미정 |  | 미정 | SB270270 | C
A45603 | 2018-05-18 | 1 | B |  | 4 | A | AE15B38M | 탄소강 | 보론강 | BM#1 | 1573 | 42 | 1617 | 1532 | 33 | 6100 |  | 3 | 0.32 | 15 |  | -1.76 | 1571 | 1604 | 8.25 | 0 |  | 18 | 58 | 87 | Y |  | 2018-05-18 14:54 | 74 | 1087 | 17 | 19 | 23 | 27 | 29 | 30 | 30 | 30 | 28 | 27 | 27 | 26 | 26 | 23 | 26 | 30 | 23 | 30 | -0.17 | Y | 40.02 | Y | -0.6 | [8 empty] | N | N | N | 120 | 0.49 | 65 | 101508 | 97720 | 180 | 14500 | 14 | 2 |  | 2018-05-18 15:04 | 1571 | 112 |  | 34 |  | *표면품질 TEST *샘플채취ID: 103.203 | [14 empty] | 103.79 | 100 | 0 | 0 | 300 |  | 300 |  | 선택 | 선택 | 0 | 0 | 300 |  | 300 |  | 선택 | 선택 | 해제 | 미정 | 미정 | 미정 | 미정 |  | 미정 | BT180180 | H
B45549 | 2018-05-18 | 2 | B |  | 7 | A | SCM415 | 합금강 | C | BM#2 | 1606 | 44 | 1647 | 1567 | 32 | 6300 |  | 1 | 0.38 | 16 |  | -2.13 | 1580 | 1631 | 1.35 | 0 | 0 | 23 | 34 | 39 | Y |  | 2018-05-18 14:42 | 64 | 1086 | 14 | 17 | 20 | 22 | 23 | 23 | 23 | 22 | 22 | 21 | 20 | 19 | 18 | 18 | 20 | 23 | 18 | 23 | -0.13 | Y | 39.98 | Y | -0.2 | [7 empty] | Y | N | N | Y | 140 | 0.48 | 62 | 103704 | 95580 | 80 | 16300 | 12 | 1 | 40 | 2018-05-18 15:31 | 1580 | 147 |  | 57 | [16 empty] | 108.82 | 100 | 0 | 0 | 0 |  | 490 | 300 | 선택 | 선택 | 0 | 0 | 0 |  | 490 | 300 | 선택 | 선택 | 해제 | 미정 | 미정 | 미정 | 미정 |  | 미정 | RB160.00 | C
A45604 | 2018-05-18 | 1 | B |  | 5 | A | AE15B38M | 탄소강 | 보론강 | BM#1 | 1610 | 41 | 1576 | 1537 | 37 | 5000 |  | 3 | 0.31 | 13 |  | -2.02 | 1571 | 1605 | 7.56 | 0 |  | 37 | 2 | 62 | Y |  | 2018-05-18 15:43 | 74 | 1085 | 22 | 20 | 19 | 19 | 20 | 20 | 20 | 20 | 19 | 19 | 18 | 17 | 16 | 16 | 19 | 20 | 16 | 20 | -0.1 | Y | 40.02 | Y | -0.2 | [8 empty] | N | N | N | 110 | 0.49 | 60 | 101508 | 98060 | 190 | 15100 | 14 | 2 |  | 2018-05-18 15:50 | 1571 | 119 |  | 51 |  | *표면품질 TEST | [14 empty] | 103.42 | 100 | 0 | 0 | 0 |  | 300 |  | 선택 | 선택 | 0 | 0 | 0 |  | 300 |  | 선택 | 선택 | 해제 | 미정 | 미정 | 미정 | 미정 |  | 미정 | BT180180 | H
B45550 | 2018-05-18 | 2 | B | TUNDISH교체전 | 8 | A | SCM415 | 합금강 | C | BM#2 | 1630 | 41 | 1657 | 1567 | 30 | 6300 |  | 1 | 0.37 | 16 |  | -1.98 | 1587 | 1634 | 1.32 | 0 | 0 | 31 | 22 | 29 | Y |  | 2018-05-18 15:39 | 71 | 1080 | 16 | 18 | 23 | 24 | 25 | 26 | 25 | 24 | 24 | 23 | 22 | 21 | 19 | 19 | 22 | 26 | 19 | 24 | -0.2 | Y | 35 | Y | -0.4 | [7 empty] | N | Y | Y | N | 130 | 0.48 | 62 | 90270 | 99160 | -1010 | 2000 | 12 | 1 | 10 | 2018-05-18 15:40 | 1587 | 151 |  | 63 |  |  | A5EBFAD20A6B4FEC8137FAAFC780D725 | C0EC7274E2B848A785FD5A2554AB583C | D7E8CA5CE9AC4A75B6ED47BBBBF9B7C8 | [11 empty] | 91.97 | 100 | 0 | 2980 | 0 |  | 410 | 300 | 선택 | 선택 | 0 | 3050 | 0 |  | 410 | 300 | 선택 | 선택 | 해제 | 미정 | 미정 | 미정 | 미정 |  | 미정 | RB140.00 | C
A45605 | 2018-05-18 | 1 | B |  | 6 | A | AE15B38M | 탄소강 | 보론강 | BM#1 | 1587 | 38 | 1587 | 1550 | 32 | 4500 |  | 3 | 0.32 | 13 |  | -1.83 | 1564 | 1595 | 8.58 | 0 |  | 33 | 52 | 47 | Y |  | 2018-05-18 16:58 | 67 | 1092 | 16 | 19 | 22 | 25 | 26 | 27 | 27 | 26 | 26 | 25 | 24 | 24 | 23 | 20 | 24 | 27 | 20 | 26 | -0.17 | Y | 40.02 | Y | -0.6 | [8 empty] | N | N | N | 100 | 0.5 | 65 | 101508 | 101380 | 120 | 14100 | 14 | 2 |  | 2018-05-18 17:12 | 1564 | 114 |  | 37 |  | *표면품질 TEST *샘플채취 ID:103.203 | [14 empty] | 100.8 | 100 | 0 | 0 | 300 |  | 300 |  | 선택 | 선택 | 0 | 0 | 300 |  | 300 |  | 선택 | 선택 | 해제 | 미정 | 미정 | 미정 | 미정 |  | 미정 | BT180180 | H
B45551 | 2018-05-18 | 2 | B | TUNDISH교체 | 1 | A | SM45C | 탄소강 | SM45C | BM#2 | 1630 | 62 | 1654 | 1555 | 34 | 7300 |  | 1 | 0.39 | 21 |  | -2.11 | 1583 | 1650 | 0 | 4.13 | 0 | 11 | 10 | 20 | Y |  | 2018-05-18 17:07 | 90 | 1095 | -330 | -84 | 35 | 36 | 30 | 34 | 39 | 43 | 45 | 46 | 47 | 47 | 47 | 47 | 40 | 47 | 47 | 47 | 0 |  | 10 | Y | 0 | 1 |  |  | 1.96 |  |  |  | N | N | N | N | 190 | 0.46 | 58 | 94822 | 94180 | 1360 | 14900 | 9 | 2 | 10 | 2018-05-18 17:36 | 1583 | 180 |  | 65 |  | * T/D 용강량 실측:1140mm / 18.5 TON * T/D FLUX 용탕부: 120 KG / 유탕부: 15KG 투입 * 슬리브 롱노즐( Y자형 ) 사용 | [14 empty] | 99.13 | 100 | 700 | 0 | 0 |  | 650 | 400 | 선택 | 해제 | 700 | 0 | 0 |  | 650 | 400 | 선택 | 해제 | 해제 | 미정 | 미정 | 미정 | 미정 |  | 미정 | SB120120 | H
A45606 | 2018-05-18 | 1 | B |  | 7 | A | AE15B38M | 탄소강 | 보론강 | BM#1 | 1562 | 40 | 1608 | 1562 | 14 | 5800 |  | 3 | 0.32 | 15 |  | -2.06 | 1570 | 1608 | 8.18 | 0 |  | 2 | 27 | 58 | Y |  | 2018-05-18 18:08 | 73 | 1088 | 19 | 25 | 28 | 30 | 31 | 30 | 31 | 30 | 30 | 30 | 29 | 29 |  | 29 | 28 | 31 | 29 | 30 | -0.02 | Y | 35 | Y | 0 | [8 empty] | N | N | N | 150 | 0.49 | 58 | 84590 | 94690 | 470 | 15400 | 14 | 2 |  | 2018-05-18 18:23 | 1570 | 110 |  | 34 | [16 empty] | 88.9 | 100 | 0 | 0 | 0 |  | 300 |  | 선택 | 선택 | 0 | 0 | 0 |  | 300 |  | 선택 | 선택 | 해제 | 미정 | 미정 | 미정 | 미정 |  | 미정 | BT180180 | H
B45552 | 2018-05-18 | 2 | B |  | 2 | A | SM45C | 탄소강 | SM45C | BM#2 | 1582 | 44 | 1627 | 1534 | 34 | 6900 |  | 1 | 0.38 | 16 |  | -2.62 | 1555 | 1625 | 0 | 3.93 | 0 | 35 | 79 | 34 | Y |  | 2018-05-18 18:33 | 62 | 1089 | 46 | 39 | 35 | 33 | 32 | 31 | 30 | 30 | 29 | 28 | 26 | 25 |  | 25 | 32 | 35 | 25 | 0 | -0.22 |  | 45.02 | Y | -0.2 | [7 empty] | N | N | N | N | 180 | 0.5 | 58 | 90888 | 95740 | 770 | 15500 | 9 | 2 | 20 | 2018-05-18 18:54 | 1555 | 146 |  | 39 | [16 empty] | 94.28 | 100 | 0 | 0 | 0 |  | 650 | 400 | 선택 | 해제 | 0 | 0 | 0 |  | 650 | 400 | 선택 | 해제 | 해제 | 미정 | 미정 | 미정 | 미정 |  | 미정 | SB120120 | H
A45607 | 2018-05-18 | 1 | B |  | 8 | A | AE15B38M | 탄소강 | 보론강 | BM#1 | 1603 | 40 | 1612 | 1553 | 26 | 4200 |  | 3 | 0.32 | 14 |  | -2.04 | 1568 | 1603 | 7.42 | 0 |  | 18 | 59 | 67 | Y |  | 2018-05-18 18:52 | 71 | 1086 | 27 | 24 | 25 | 26 | 27 | 28 | 28 | 28 | 28 | 27 | 27 | 27 | 26 | 26 | 27 | 28 | 26 | 28 | -0.05 | Y | 35 | Y | -0.2 | [8 empty] | N | N | N | 140 | 0.49 | 64 | 84590 | 96280 | 750 | 14300 | 14 | 2 |  | 2018-05-18 19:01 | 1568 | 111 |  | 48 |  | *STR#1 몰드탕면 굳는현상 발생하여 확인중 파우더 유입 가능성 있어 이상재 ID102.103 *STR#1 몰드탕면 굳는현상 발생하여 몰드 EMS 400A 변경하여 작업함 | [14 empty] | 87.3 | 100 | 0 | 0 | 0 |  | 400 |  | 선택 | 선택 | 0 | 0 | 0 |  | 300 |  | 선택 | 선택 | 해제 | 미정 | 미정 | 미정 | 미정 |  | 미정 | BT180180 | H
B45553 | 2018-05-18 | 2 | B |  | 3 | A | SM45C | 탄소강 | SM45C | BM#2 | 1630 | 46 | 1627 | 1564 | 31 | 6300 |  | 1 | 0.42 | 17 |  | -2.01 | 1561 | 1624 | 0 | 5.02 | 0 | 23 | 35 | 42 | Y |  | 2018-05-18 19:33 | 68 | 1082 | 22 | 26 | 30 | 32 | 33 | 33 | 33 | 32 | 31 | 30 | 29 | 27 |  | 27 | 30 | 33 | 27 | 33 | -0.17 | Y | 35.02 | Y | -0.4 | [7 empty] | N | N | N | N | 170 | 0.5 | 57 | 90888 | 94880 | 1450 | 14700 | 9 | 2 | 30 | 2018-05-18 19:45 | 1561 | 144 |  | 41 | [16 empty] | 94.38 | 78.57 | 0 | 0 | 0 |  | 650 | 400 | 선택 | 해제 | 0 | 0 | 0 |  | 650 | 400 | 선택 | 해제 | 해제 | 미정 | 미정 | 미정 | 미정 |  | 미정 | SB120120 | C
A45608 | 2018-05-18 | 1 | B |  | 9 | A | AE15B38M | 탄소강 | 보론강 | BM#1 | 1580 | 43 | 1607 | 1522 | 30 | 5100 |  | 3 | 0.32 | 14 |  | -1.93 | 1567 | 1601 | 8.22 | 0 |  | 37 | 3 | 49 | Y |  | 2018-05-18 19:59 | 70 | 1084 | 23 | 21 | 21 | 22 | 23 | 23 | 23 | 21 | 21 | 20 | 19 | 17 |  | 17 | 21 | 23 | 17 | 23 | -0.17 | Y | 34.97 | Y | -0.4 | [8 empty] | N | N | N | 130 | 0.49 | 59 | 100302 | 95890 | 80 | 15600 | 14 | 2 |  | 2018-05-18 20:06 | 1567 | 115 |  | 46 |  | *STR#1 몰드탕면 굳는현상 발생하여 몰드 EMS 400A 변경하여 작업함 *샘플채취 ID:103.203 | [14 empty] | 104.54 | 100 | 0 | 0 | 500 |  | 400 |  | 선택 | 선택 | 0 | 0 | 500 |  | 300 |  | 선택 | 선택 | 해제 | 미정 | 미정 | 미정 | 미정 |  | 미정 | BT180180 | H
B45554 | 2018-05-18 | 2 | C |  | 4 | A | SM45C | 탄소강 | SM45C | BM#2 | 1555 | 55 | 1617 | 1536 | 31 | 6700 |  | 1 | 0.41 | 16 |  | -2.12 | 1557 | 1609 | 0 | 4.58 | 0 | 31 | 23 | 51 | Y |  | 2018-05-18 20:33 | 64 | 1090 | 24 | 26 | 28 | 30 | 30 | 31 | 30 | 29 | 28 | 27 | 26 | 24 |  | 24 | 28 | 31 | 24 | 30 | -0.23 | Y | 29.98 | Y | -0.4 | [7 empty] | N | N | N | N | 160 | 0.5 | 57 | 97380 | 95680 | 660 | 15100 | 9 | 2 | 50 | 2018-05-18 20:38 | 1557 | 141 |  | 41 | [16 empty] | 101.12 | 80 | 0 | 0 | 0 |  | 650 | 400 | 선택 | 해제 | 0 | 0 | 0 |  | 650 | 400 | 선택 | 해제 | 해제 | 미정 | 미정 | 미정 | 미정 |  | 미정 | SB120120 | H
A45609 | 2018-05-18 | 1 | C |  | 10 | B | AE15B38M | 탄소강 | 보론강 | BM#1 | 1563 | 41 | 1615 | 1548 | 26 | 4300 |  | 3 | 0.32 | 14 |  | -1.9 | 1571 | 1605 | 8.54 | 0 |  | 33 | 53 | 50 | Y |  | 2018-05-18 21:06 | 74 | 1095 | 15 | 23 | 28 | 33 | 35 | 36 | 36 | 36 | 36 | 36 | 35 | 35 |  | 35 | 32 | 36 | 35 | 36 | -0.03 | Y | 30 | Y | 0 | [8 empty] | N | N | N | 120 | 0.49 | 60 | 101508 | 94580 | 1710 | 16000 | 14 | 2 |  | 2018-05-18 21:15 | 1571 | 112 |  | 41 |  | *STR#1 몰드탕면 굳는현상 발생하여 몰드 EMS 400A 변경하여 작업함 | [14 empty] | 105.52 | 100 | 0 | 0 | 0 |  | 400 |  | 선택 | 선택 | 0 | 0 | 0 |  | 300 |  | 선택 | 선택 | 해제 | 미정 | 미정 | 미정 | 미정 |  | 미정 | BT180180 | H
B45555 | 2018-05-18 | 2 | C |  | 5 | A | SM45C | 탄소강 | SM45C | BM#2 | 1595 | 43 | 1615 | 1556 | 25 | 5400 |  | 1 | 0.42 | 15 |  | -2.19 | 1560 | 1614 | 0 | 4.88 | 0 | 11 | 11 | 31 | Y |  | 2018-05-18 21:33 | 67 | 1093 | 21 | 28 | 32 | 35 | 37 | 37 | 36 | 35 | 35 | 34 | 33 | 32 |  | 32 | 33 | 37 | 32 | 35 | -0.14 | Y | 35 | Y | -0.2 | [7 empty] | N | N | N | N | 150 | 0.51 | 58 | 97380 | 97910 | 1470 | 15000 | 9 | 2 | 10 | 2018-05-18 21:48 | 1560 | 122 |  | 41 | 18 | [15 empty] | 98.12 | 80 | 0 | 0 | 0 |  | 650 | 400 | 선택 | 해제 | 0 | 0 | 0 |  | 650 | 400 | 선택 | 해제 | 해제 | 미정 | 미정 | 미정 | 미정 |  | 미정 | SB120120 | C
A45610 | 2018-05-18 | 1 | C | TUNDISH교체전 | 11 | A | AE15B38M | 탄소강 | 보론강 | BM#1 | 1618 | 41 | 1636 | 1560 | 33 | 5300 |  | 1 | 0.48 | 13 |  | 0 | 1572 | 1626 | 1.17 | 0 | 0 | 2 | 28 | 56 | Y |  | 2018-05-18 22:30 | 75 | 1097 | 33 | 37 | 41 | 44 | 44 | 44 | 44 | 43 | 42 | 40 | 39 | 38 |  | 38 | 41 | 44 | 38 | 44 | -0.15 | Y | 40.02 | Y | -0.2 | [8 empty] | N | N | N | 110 | 0.49 | 61 | 85395 | 96800 | -1150 | 2000 | 14 | 2 |  | 2018-05-18 22:36 | 1572 | 104 |  | 18 |  |  | 9EE35ABF1E4C4A4AB29DADCE1809115B | 6A5E5C4282644F9992806891CD330291 | 2E5C5668FE924CB2A2FA9352D41E0B12 | [11 empty] | 89.28 | 100 | 0 | 3500 | 0 |  | 400 |  | 선택 | 선택 | 0 | 3500 | 0 |  | 300 |  | 선택 | 선택 | 해제 | 미정 | 미정 | 미정 | 미정 |  | 미정 | BT180180 | H
B45556 | 2018-05-18 | 2 | C |  | 6 | A | SM45C | 탄소강 | SM45C | BM#2 | 1587 | 51 | 1616 | 1546 | 39 | 7100 |  | 3 | 0.3 | 15 |  | -2.84 | 1563 | 1616 | 0 | 6.22 |  | 12 | 2 | 2365 | Y |  | 2018-05-18 22:37 | 70 | 1086 | 29 | 27 | 26 | 26 | 26 | 26 | 25 | 25 | 24 | 24 | 23 | 23 |  | 23 | 25 | 26 | 23 | 26 | -0.06 |  | 44.98 | Y | 0 | [7 empty] | N | N | N | N | 190 | 0.51 | 57 | 97380 | 96990 | 1380 | 14900 | 9 | 2 | 20 | 2018-05-18 22:50 | 1563 | 121 |  | 39 | [16 empty] | 99.06 | 80 | 0 | 0 | 0 |  | 650 | 400 | 선택 | 해제 | 0 | 0 | 0 |  | 650 | 400 | 선택 | 해제 | 해제 | 미정 | 미정 | 미정 | 미정 |  | 미정 | SB120120 | H
A45611 | 2018-05-18 | 1 | C | TUNDISH교체 | 1 | A | AE1055LS | 탄소강 | G-AE1055LS | BM#1 | 1595 | 43 | 1626 | 1557 | 36 | 6000 |  | 3 | 0.31 | 25 |  | -1.86 | 1572 | 1626 | 0 | 17.45 |  | 18 | 60 | 58 | Y |  | 2018-05-18 23:28 | 88 | 1074 | 14 | 33 | 31 | 36 | 39 | 41 | 42 | 43 | 43 | 44 | 45 |  |  | 45 | 39 | 45 | 45 | 0 | 0 |  |  | Y | 0.2 |  | 2.91 | 2.91 | 2.14 |  |  |  |  | N | N | M | 230 | 0.48 | 81 | 84590 | 93100 | 6760 | 16100 | 11 | 1 |  | 2018-05-18 23:45 | 1572 | 103 |  | 21 |  | *T/D 플럭스 유15 용225KG *Hydris 수소 기준 초과(10분)ID:101.102.201.202 | [14 empty] | 84.51 | 100 | 1500 | 0 | 0 |  | 400 |  | 선택 | 해제 | 1500 | 0 | 0 |  | 400 |  | 선택 | 해제 | 해제 | 미정 | 미정 | 선택 | 미정 |  | 미정 | BT180180 | H
B45557 | 2018-05-18 | 2 | C |  | 7 | A | SM45C | 탄소강 | SM45C | BM#2 | 1640 | 38 | 1616 | 1597 | 24 | 4200 |  | 1 | 0.46 | 16 |  | -2.09 | 1556 | 1605 | 0 | 2.92 | 0 | 23 | 36 | 50 | Y |  | 2018-05-18 23:51 | 63 | 1086 | 22 | 25 | 28 | 30 | 31 | 31 | 30 | 29 | 28 | 27 | 26 | 24 |  | 24 | 28 | 31 | 24 | 0 | -0.2 | Y | 35.02 | Y | -0.4 | [7 empty] | N | N | N | N | 180 | 0.51 | 58 | 97380 | 96920 | 100 | 14400 | 9 | 2 | 30 | 2018-05-19 00:08 | 1556 | 116 |  | 25 | [16 empty] | 100.29 | 80 | 0 | 0 | 0 |  | 650 | 400 | 선택 | 해제 | 0 | 0 | 0 |  | 650 | 400 | 선택 | 해제 | 해제 | 미정 | 미정 | 미정 | 미정 |  | 미정 | SB120120 | C
A45612 | 2018-05-18 | 1 | C |  | 2 | A | AE1055LS | 탄소강 | G-AE1055LS | BM#1 | 1593 | 44 | 1588 | 1553 | 30 | 4900 |  | 3 | 0.29 | 25 |  | -1.5 | 1545 | 1588 | 0 | 8.64 |  | 37 | 4 | 61 | Y |  | 2018-05-19 00:31 | 61 | 1089 | 44 | 34 | 28 | 25 | 22 | 21 | 20 | 19 | 19 | 18 | 17 | 16 |  | 16 | 24 | 28 | 16 | 0 | -0.27 |  | 45.03 | Y | -0.2 | [8 empty] | Y | Y | Y | 220 | 0.5 | 56 | 84590 | 90610 | 6940 | 16300 | 11 | 1 |  | 2018-05-19 00:39 | 1545 | 127 |  | 40 |  | *STR#1.2기 코너히터 미적용 ID:101~105.202~205 (STR#1 FAULT발생) *수동온도 1506℃ 자동온도 1508℃ | [14 empty] | 86.71 | 100 | 0 | 0 | 0 |  | 400 |  | 해제 | 해제 | 0 | 0 | 0 |  | 400 |  | 해제 | 해제 | 해제 | 미정 | 미정 | 선택 | 미정 |  | 미정 | BT180180 | H
B45558 | 2018-05-18 | 2 | C | TUNDISH교체전 | 8 | A | SM45C | 탄소강 | SM45C | BM#2 | 1631 | 39 | 1617 | 1574 | 25 | 4700 |  | 1 | 0.39 | 16 |  | 0 | 1604 | 1604 | 0 | 2.91 | 0 | 31 | 24 | 49 | Y |  | 2018-05-19 00:52 | 111 | 1099 | 21 | 27 | 29 | 31 | 31 | 31 | 30 | 29 | 28 | 27 | 26 | 25 | 23 | 23 | 28 | 31 | 23 | 31 | -0.18 | Y | 44.98 | Y | -0.4 | [7 empty] | N | N | N | N | 170 | 0.47 | 61 | 92632 | 94840 | 10 | 2000 | 9 | 2 | 10 | 2018-05-19 00:59 | 1560 | 107 |  | 25 |  | *전공정 작업지연 감속주입 | 5139935A11AA4B8DB06FE16422EDB44A | 37CFE67257004DFC8A1A8B5777D37AAB | 70FAF672B68442FC9530049859AA25CF | [11 empty] | 97.66 | 78.57 | 0 | 2638 | 0 |  | 650 | 400 | 선택 | 해제 | 0 | 2637 | 0 |  | 650 | 400 | 선택 | 해제 | 해제 | 미정 | 미정 | 미정 | 미정 |  | 미정 | SB120120 | H
A45613 | 2018-05-18 | 1 | C |  | 3 | A | AE1055LS | 탄소강 | G-AE1055LS | BM#1 | 1661 | 41 | 1612 | 1537 | 30 | 4900 |  | 3 | 0.32 | 25 |  | -1.38 | 1562 | 1602 | 0 | 21.15 |  | 33 | 54 | 59 | Y |  | 2018-05-19 01:30 | 78 | 1083 | 15 | 26 | 33 | 37 | 39 | 40 | 39 | 39 | 39 | 38 | 37 | 36 |  | 36 | 35 | 40 | 36 | 39 | -0.13 | Y | 30.02 | Y | -0.2 | [8 empty] | Y | Y | Y | 130 | 0.5 | 58 | 101508 | 92750 | 6820 | 15800 | 11 | 1 |  | 2018-05-19 01:44 | 1562 | 119 |  | 39 |  | *STR#1.2기 코너히터 미적용 ID:101.102.201.202 (STR#1 FAULT발생) | [14 empty] | 101.76 | 100 | 0 | 0 | 0 |  | 400 |  | 선택 | 해제 | 0 | 0 | 0 |  | 400 |  | 선택 | 해제 | 해제 | 미정 | 미정 | 선택 | 미정 |  | 미정 | BT180180 | H
B45559 | 2018-05-18 | 2 | C | TUNDISH교체 | 1 | A | AE4137HMA | 소입성보증강 | AE4137HMA | BM#2 | 1602 | 51 | 1646 | 1555 | 42 | 9100 |  | 1 | 0.48 | 20 |  | 0 | 1648 | 1648 | 1.98 | 0 | 0 | 11 | 12 | 53 | Y |  | 2018-05-19 02:15 | 151 | 1071 | -387 | -92 | 42 | 36 | 40 | 44 | 46 | 47 | 48 | 49 | 49 | 50 | 49 | 49 | 43 | 50 | 49 | 49 | 0 |  | 5.03 | Y | -0.2 | 1.5 | 2.39 | 2.39 | 1.62 |  |  |  | N | N | N | N | 150 | 0.48 | 61 | 94784 | 100050 | 70 | 14400 | 6 | 1 | 10 | 2018-05-19 02:24 | 1597 | 132 |  | 27 |  | *T/D플럭스 2255KG *롱노즐 실리부 부착 *전공정 작업지연 감속주입(정속규정 미준수),이상공정 등록 | [14 empty] | 94.17 | 76.92 | 787 | 0 | 0 |  | 650 | 400 | 선택 | 선택 | 788 | 0 | 0 |  | 650 | 400 | 선택 | 선택 | 선택 | 미정 | 미정 | 미정 | 선택 |  | 미정 | SB120120 | C
A45614 | 2018-05-18 | 1 | C |  | 4 | A | AE1055LS | 탄소강 | G-AE1055LS | BM#1 | 1609 | 43 | 1599 | 1561 | 30 | 4900 |  | 3 | 0.31 | 25 |  | -1.32 | 1561 | 1599 | 0 | 21.76 |  | 2 | 29 | 62 | Y |  | 2018-05-19 02:24 | 77 | 1108 | 35 | 34 | 36 | 37 | 36 | 37 | 36 | 36 | 35 | 34 | 34 | 33 |  | 33 | 35 | 37 | 33 | 36 | -0.1 | Y | 40.02 | Y | -0.2 | [8 empty] | Y | Y | Y | 200 | 0.5 | 58 | 84590 | 94150 | 7010 | 16100 | 11 | 1 |  | 2018-05-19 02:36 | 1561 | 120 |  | 43 |  | *STR#1기 코너히터 미적용 ID:101~105 | [14 empty] | 83.63 | 100 | 0 | 0 | 0 |  | 400 |  | 해제 | 해제 | 0 | 0 | 0 |  | 400 |  | 선택 | 해제 | 해제 | 미정 | 미정 | 선택 | 미정 |  | 미정 | BT180180 | H
B45560 | 2018-05-18 | 2 | C |  | 2 | A | AE4137HMA | 소입성보증강 | AE4137HMA | BM#2 | 1599 | 48 | 1615 | 1545 | 38 | 8000 |  | 1 | 0.48 | 18 |  | 0 | 1561 | 1625 | 1.72 | 0 | 0 | 12 | 3 | 62 | Y |  | 2018-05-19 03:17 | 64 | 1087 | 48 | 39 | 34 | 31 | 29 | 27 | 25 | 24 | 23 | 23 | 22 | 21 |  | 21 | 29 | 34 | 21 | 0 | -0.29 |  | 44.98 | Y | -0.2 |  |  |  | 1.32 |  |  |  | N | N | N | N | 140 | 0.5 | 58 | 95940 | 94830 | 3880 | 14500 | 6 | 1 | 20 | 2018-05-19 03:37 | 1561 | 130 |  | 29 |  | *전공정 작업지연 감속주입(정속규정 미준수),이상공정 등록 | [14 empty] | 97.15 | 100 | 0 | 0 | 0 |  | 650 | 400 | 선택 | 선택 | 0 | 0 | 0 |  | 650 | 400 | 선택 | 선택 | 선택 | 미정 | 미정 | 미정 | 선택 |  | 미정 | SB120120 | H
A45615 | 2018-05-18 | 1 | C |  | 5 | A | AE1055LS | 탄소강 | G-AE1055LS | BM#1 | 1590 | 45 | 1591 | 1550 | 32 | 5300 |  | 3 | 0.35 | 26 |  | -1.28 | 1552 | 1591 | 0 | 17.62 |  | 18 | 61 | 40 | Y |  | 2018-05-19 03:35 | 68 | 1090 | 32 | 33 | 35 | 36 | 36 | 35 | 35 | 34 | 33 | 33 | 32 | 31 | 31 | 31 | 34 | 36 | 31 | 35 | -0.11 | Y | 44.98 | Y | 0 | [8 empty] | Y | Y | Y | 190 | 0.5 | 62 | 101508 | 98300 | 6770 | 15800 | 11 | 1 |  | 2018-05-19 03:46 | 1552 | 117 |  | 32 |  | *STR#1기 코너히터 미적용 ID:101~106 | [14 empty] | 96.4 | 100 | 0 | 0 | 0 |  | 400 |  | 해제 | 해제 | 0 | 0 | 0 |  | 400 |  | 선택 | 해제 | 해제 | 미정 | 미정 | 선택 | 미정 |  | 미정 | BT180180 | H
B45561 | 2018-05-18 | 2 | C |  | 3 | A | AE4137HMA | 소입성보증강 | AE4137HMA | BM#2 | 1575 | 51 | 1626 | 1525 | 41 | 8900 |  | 1 | 0.47 | 20 |  | 0 | 1562 | 1623 | 1.63 | 0 | 0 | 23 | 37 | 71 | Y |  | 2018-05-19 04:30 | 65 | 1072 | 19 | 27 | 31 | 34 | 35 | 35 | 34 | 33 | 32 | 31 | 30 | 29 | 28 | 28 | 31 | 35 | 28 | 0 | -0.18 | Y | 39.98 | Y | -0.2 |  |  |  | 1.24 |  |  |  | N | N | N | N | 130 | 0.5 | 62 | 103320 | 102710 | 120 | 13100 | 6 | 1 | 30 | 2018-05-19 04:40 | 1562 | 114 |  | 16 |  | *전공정 작업지연 감속주입(정속규정 미준수),이상공정 등록 | [14 empty] | 101.69 | 100 | 0 | 0 | 0 |  | 650 | 400 | 선택 | 선택 | 0 | 0 | 0 |  | 650 | 400 | 선택 | 선택 | 선택 | 미정 | 미정 | 미정 | 미정 |  | 미정 | SB120120 | H
A45616 | 2018-05-18 | 1 | A |  | 6 | A | AE1055LS | 탄소강 | G-AE1055LS | BM#1 | 1573 | 43 | 1587 | 1561 | 28 | 4600 |  | 3 | 0.31 | 25 |  | -1.38 | 1547 | 1587 | 0 | 12.83 |  | 37 | 5 | 48 | Y |  | 2018-05-19 04:37 | 63 | 1089 | 29 | 28 | 29 | 29 | 28 | 28 | 27 | 26 | 25 | 24 | 23 | 23 |  | 23 | 27 | 29 | 23 | 29 | -0.13 |  | 45 | Y | 0 | [8 empty] | Y | Y | Y | 180 | 0.5 | 59 | 101508 | 97370 | 7090 | 15070 | 11 | 1 |  | 2018-05-19 04:45 | 1547 | 115 |  | 34 | 8 | *STR#1 Edge Heater 퓨즈 나감.재고없어 작동 不-이상재 등록 | [14 empty] | 97.28 | 100 | 0 | 0 | 0 |  | 400 |  | 해제 | 해제 | 0 | 0 | 0 |  | 400 |  | 선택 | 해제 | 해제 | 미정 | 미정 | 선택 | 미정 |  | 미정 | BT180180 | H
B45562 | 2018-05-18 | 2 | A |  | 4 | A | AE4137HMA | 소입성보증강 | AE4137HMA | BM#2 | 1653 | 41 | 1627 | 1606 | 34 | 6300 |  | 1 | 0.46 | 20 |  | -2.2 | 1562 | 1629 | 1.82 | 0 | 0 | 31 | 25 | 80 | Y |  | 2018-05-19 05:24 | 65 | 1085 | 24 | 27 | 29 | 31 | 32 | 31 | 31 | 30 | 29 | 28 | 26 | 25 | 22 | 21 | 28 | 32 | 21 | 31 | -0.26 | Y | 41.9 | Y | -0.52 |  |  |  | 1.21 |  |  |  | N | N | N | N | 110 | 0.48 | 64 | 95228 | 101340 | 40 | 14700 | 6 | 1 |  | 2018-05-19 05:46 | 1562 | 118 |  | 28 |  | *전공정 지연 감속주입 (정속 미준수 이상공정) *주입말 전공정지연 10% 이상감속 이상공정 등록 및 생관 냉제처리 요청. *주입말 0.40 이하주입 306.406 | [14 empty] | 95.85 | 100 | 0 | 0 | 0 |  | 650 | 400 | 선택 | 선택 | 0 | 0 | 0 |  | 650 | 400 | 선택 | 선택 | 선택 | 미정 | 미정 | 미정 | 미정 |  | 미정 | SB120120 | C
A45617 | 2018-05-18 | 1 | A |  | 7 | A | AE1055LS | 탄소강 | G-AE1055LS | BM#1 | 1589 | 41 | 1594 | 1533 | 30 | 4900 |  | 3 | 0.31 | 25 |  | -1.46 | 1552 | 1594 | 0 | 17.84 |  | 33 | 55 | 54 | Y |  | 2018-05-19 05:38 | 68 | 1092 | 20 | 26 | 31 | 33 | 34 | 33 | 33 | 32 | 32 | 31 | 30 | 30 | 30 | 30 | 30 | 34 | 30 | 33 | -0.1 | Y | 40.02 | Y | 0 | [8 empty] | Y | Y | Y | 230 | 0.5 | 60 | 101508 | 99470 | 7050 | 15160 | 11 | 1 |  | 2018-05-19 05:47 | 1552 | 108 |  | 34 |  | *STR#1 Edge Heater 퓨즈 나감.재고없어 작동 不-이상재 등록 | [14 empty] | 95.36 | 100 | 0 | 0 | 0 |  | 400 |  | 해제 | 해제 | 0 | 0 | 0 |  | 400 |  | 선택 | 해제 | 해제 | 미정 | 미정 | 선택 | 미정 |  | 미정 | BT180180 | H
B45563 | 2018-05-18 | 2 | A |  | 5 | A | AE4137HMA | 소입성보증강 | AE4137HMA | BM#2 | 1633 | 48 | 1634 | 1574 | 32 | 6700 |  | 1 | 0.34 | 18 |  | -1.44 | 1562 | 1636 | 3.62 | 0 | 0 | 11 | 13 | 52 | Y |  | 2018-05-19 06:54 | 65 | 1098 | 18 | 27 | 32 | 35 | 37 | 37 | 37 | 37 | 36 | 35 | 34 | 33 | 32 | 32 | 33 | 37 | 32 | 37 | -0.12 | Y | 40.02 | Y | -0.2 |  |  |  | 2.3 |  |  |  |  | N | N | N | 110 | 0.5 | 64 | 103320 | 105380 | 410 | 14500 | 6 | 1 |  | 2018-05-19 06:55 | 1562 | 127 |  | 5 | [16 empty] | 97.7 | 100 | 0 | 0 | 0 |  | 650 | 400 | 선택 | 선택 | 0 | 0 | 0 |  | 650 | 400 | 선택 | 선택 | 선택 | 미정 | 미정 | 미정 | 미정 |  | 미정 | SB120120 | H
A45618 | 2018-05-18 | 1 | A |  | 8 | A | AE1055LS | 탄소강 | G-AE1055LS | BM#1 | 1588 | 39 | 1599 | 1549 | 28 | 4700 |  | 3 | 0.3 | 25 |  | -1.5 | 1550 | 1593 | 0 | 12.96 |  | 2 | 30 | 55 | Y |  | 2018-05-19 06:44 | 66 | 1105 | 28 | 29 | 30 | 31 | 31 | 31 | 30 | 30 | 29 | 29 | 28 | 27 |  | 27 | 30 | 31 | 27 | 31 | -0.1 | Y | 40 | Y | -0.2 | [8 empty] | Y | Y | Y | 220 | 0.5 | 58 | 101508 | 97420 | 7060 | 15910 | 11 | 1 |  | 2018-05-19 06:58 | 1550 | 107 |  | 32 |  | *STR#1 Edge Heater 퓨즈 나감.재고없어 작동 不-이상재 등록 | [14 empty] | 97.23 | 100 | 0 | 0 | 0 |  | 400 |  | 해제 | 해제 | 0 | 0 | 0 |  | 400 |  | 선택 | 해제 | 해제 | 미정 | 미정 | 선택 | 미정 |  | 미정 | BT180180 | H
B45564 | 2018-05-18 | 2 | A |  | 6 | A | AE4137HMA | 소입성보증강 | AE4137HMA | BM#2 | 1665 | 44 | 1644 | 1597 | 28 | 5300 |  | 1 | 0.4 | 18 |  | -2.57 | 1567 | 1633 | 1.86 | 0 | 0 | 12 | 4 | 55 | Y |  | 2018-05-19 07:30 | 70 | 1094 | 29 | 30 | 33 | 34 | 35 | 34 | 34 | 33 | 32 | 31 | 29 |  |  | 29 | 32 | 35 | 29 | 34 | -0.2 | Y | 30.02 | Y | -0.4 |  |  |  | 1.3 |  |  |  |  | N | N | N | 100 | 0.53 | 52 | 103320 | 93510 | 80 | 14600 | 6 | 1 |  | 2018-05-19 07:32 | 1567 | 132 |  | 37 | [16 empty] | 112.79 | 100 | 0 | 0 | 0 |  | 650 | 400 | 선택 | 선택 | 0 | 0 | 0 |  | 650 | 400 | 선택 | 선택 | 선택 | 미정 | 미정 | 미정 | 미정 |  | 미정 | SB120120 | H
A45619 | 2018-05-19 | 1 | A |  | 9 | A | AE1055LS | 탄소강 | G-AE1055LS | BM#1 | 1607 | 40 | 1595 | 1543 | 29 | 4700 |  | 3 | 0.31 | 27 |  | -1.59 | 1548 | 1597 | 0 | -4971.85 |  | 18 | 62 | 56 | Y |  | 2018-05-19 07:57 | 64 | 1094 | 25 | 28 | 31 | 32 | 33 | 33 | 32 | 31 | 31 | 30 | 29 | 29 | 29 | 29 | 30 | 33 | 29 | 31 | -0.1 | Y | 39.98 | Y | 0 | [8 empty] | Y | Y | Y | 210 | 0.5 | 61 | 101508 | 102880 | 6990 | 15950 | 11 | 1 |  | 2018-05-19 08:08 | 1548 | 100 |  | 20 |  | *STR#1 Edge Heater 퓨즈 나감.재고없어 작동 不-이상재 등록 | [14 empty] | 92.41 | 0 | 0 | 0 | 0 |  | 400 |  | 해제 | 해제 | 0 | 0 | 0 |  | 400 |  | 선택 | 해제 | 해제 | 미정 | 미정 | 선택 | 선택 | 8 | 미정 | BT180180 | H
B45565 | 2018-05-19 | 2 | A |  | 7 | A | AE4137HMA | 소입성보증강 | AE4137HMA | BM#2 | 1613 | 41 | 1647 | 1567 | 34 | 7200 |  | 1 | 0.43 | 18 |  | -2.24 | 1562 | 1632 | 4.3 | 0 | 0 | 23 | 38 | 47 | Y |  | 2018-05-19 08:42 | 65 | 1132 | 26 | 31 | 35 | 37 | 38 | 38 | 38 | 36 | 35 | 35 | 34 | 32 |  | 32 | 35 | 38 | 32 | 38 | -0.17 | Y | 34.98 | Y | -0.4 |  |  |  | 1.05 |  |  |  |  | N | N | N | 150 | 0.53 | 59 | 104190 | 103050 | 530 | 13900 | 6 | 1 |  | 2018-05-19 08:40 | 1571 | 121 |  | 21 | [16 empty] | 101.16 | 100 | 0 | 0 | 0 |  | 650 | 400 | 선택 | 선택 | 0 | 0 | 0 |  | 650 | 400 | 선택 | 선택 | 선택 | 미정 | 미정 | 미정 | 미정 |  | 미정 | SB160160 | C
A45620 | 2018-05-19 | 1 | A |  | 10 | A | AE1055LS | 탄소강 | G-AE1055LS | BM#1 | 1596 | 39 | 1595 | 1535 | 29 | 4900 |  | 3 | 0.31 | 26 |  | -1.63 | 1546 | 1595 | 0 | 13.62 |  | 37 | 6 | 66 | Y |  | 2018-05-19 09:02 | 62 | 1154 | 26 | 29 | 30 | 30 | 28 | 27 | 26 | 25 | 24 | 23 | 22 | 20 |  | 20 | 26 | 30 | 20 | 0 | -0.22 |  | 44.98 | Y | -0.4 | [8 empty] | Y | Y | Y | 200 | 0.5 | 59 | 101508 | 98260 | 7080 | 15310 | 11 | 1 |  | 2018-05-19 09:12 | 1546 | 97 |  | 20 |  | *STR#1 Edge Heater 퓨즈 나감.재고없어 작동 不-이상재 등록 | [14 empty] | 96.44 | 100 | 0 | 0 | 0 |  | 400 |  | 해제 | 해제 | 0 | 0 | 0 |  | 400 |  | 선택 | 해제 | 해제 | 미정 | 미정 | 선택 | 미정 |  | 미정 | BT180180 | H
B45566 | 2018-05-19 | 2 | A | TUNDISH교체전 | 8 | A | AE4137HMA | 소입성보증강 | AE4137HMA | BM#2 | 1596 | 44 | 1645 | 1545 | 39 | 8100 |  | 1 | 0.42 | 18 |  | 0.28 | 1578 | 1571 | 3.68 | 0 | 0 | 31 | 26 | 43 | Y |  | 2018-05-19 09:50 | 81 | 1125 | 29 | 36 | 40 | 42 | 43 | 42 | 42 | 40 | 39 | 38 | 37 | 36 |  | 36 | 39 | 43 | 36 | 42 | -0.2 | Y | 35 | Y | -0.2 |  |  |  | 1.21 |  |  |  |  | N | N | N | 140 | 0.53 | 58 | 94050 | 102630 | -430 | 2000 | 6 | 1 |  | 2018-05-19 09:57 | 1578 | 110 |  | 15 |  |  | EBEB9F0DEDE64C6DBFB00D338ABBF6E5 | CCBFADF661494F09AADC39E85F7808AC | 4C891E2B753F4B3780219D257945710B | [11 empty] | 92.03 | 100 | 0 | 3350 | 0 |  | 650 | 400 | 선택 | 선택 | 0 | 3118 | 0 |  | 650 | 400 | 선택 | 선택 | 선택 | 미정 | 미정 | 미정 | 미정 |  | 미정 | SB160160 | C
A45621 | 2018-05-19 | 1 | A |  | 11 | A | AE1055LS | 탄소강 | G-AE1055LS | BM#1 | 1593 | 40 | 1593 | 1537 | 29 | 4900 |  | 3 | 0.31 | 26 |  | 0 | 1549 | 0 | 0 | 12.04 |  | 33 | 56 | 68 | Y |  | 2018-05-19 11:22 | 65 | 1084 | 18 | 25 | 29 | 31 | 32 | 32 | 31 | 30 | 29 | 28 | 28 | 27 |  | 27 | 28 | 32 | 27 | 0 | -0.14 | Y | 34.97 | Y | -0.2 | [8 empty] | Y | Y | Y | 190 | 0.5 | 59 | 152262 | 98180 | 7090 | 15380 | 11 | 1 |  | 2018-05-19 10:11 | 1549 | 96 |  | -58 |  | *STR#1 Edge Heater 퓨즈 나감.재고없어 작동 不-이상재 등록 *유사강종 연연주 혼탕부 성분 확인 ID:107~109.207~209 *L/D물량 7.0ton에 슬러그 나옴-이상재등록 | [14 empty] | 144.74 | 100 | 0 | 0 | 0 |  | 400 |  | 해제 | 해제 | 0 | 0 | 0 |  | 400 |  | 선택 | 해제 | 해제 | 미정 | 미정 | 해제 | 미정 |  | 미정 | BT180180 | H
A45622 | 2018-05-19 | 1 | A |  | 12 | A | P-AE1055LS | 탄소강 | G-AE1055LS | BM#1 | 1601 | 52 | 1603 | 1535 | 29 | 4800 |  | 3 | 0.32 | 28 |  | -1.46 | 1557 | 1603 | 0 | 19.5 |  | 2 | 31 | 71 | Y |  | 2018-05-19 11:12 | 72 | 1121 | 22 | 34 | 38 | 41 | 43 | 44 | 44 | 43 | 43 | 42 | 41 |  |  | 41 | 40 | 44 | 41 | 43 | -0.06 | Y | 24.98 | Y | -0.2 | [8 empty] | Y | Y | Y | 180 | 0.48 | 55 | 33836 | 89760 | 7090 | 16610 | 11 | 1 |  | 2018-05-19 11:26 | 1557 | 102 |  | 16 |  | *STR#1 Edge Heater 퓨즈 나감.재고없어 작동 不-이상재 등록 *유사강종 연연주 혼탕부 성분 확인 ID:101.201 | [14 empty] | 34.97 | 100 | 0 | 0 | 0 |  | 650 |  | 해제 | 해제 | 0 | 0 | 0 |  | 650 |  | 선택 | 해제 | 해제 | 미정 | 미정 | 선택 | 선택 | 3 | 미정 | BT180180 | H
B45567 | 2018-05-19 | 2 | A | TUNDISH교체 | 1 | A | SCM440HK | 소입성보증강 | D | BM#2 | 1613 | 47 | 1647 | 1564 | 29 | 6100 |  | 3 | 0.35 | 20 |  | -1.54 | 1603 | 1640 | 15.41 | 0.94 |  | 11 | 14 | 51 | Y |  | 2018-05-19 10:37 | 109 | 1139 | -343 | -65 | 48 | 49 | 49 | 45 | 44 | 44 | 39 | 44 | 49 | 53 | 55 | 58 | 52 | 58 | 58 | 58 | 0 |  | 10 | Y | 0 |  | 2.58 | 2.37 | 1.89 |  |  |  |  | N | N | N | 150 | 0.45 | 66 | 101670 | 101160 | 4610 | 15700 | 13 | 2 |  | 2018-05-19 10:48 | 1603 | 134 |  | 53 |  | *턴디쉬 플럭스 120KG/15KG *슬리브 롱노즐 사용 *수소기준초과 10분 이상재 등록 | [14 empty] | 97.39 | 100 | 700 | 0 | 0 |  | 650 | 400 | 선택 | 해제 | 700 | 0 | 0 |  | 650 | 400 | 선택 | 해제 | 해제 | 미정 | 미정 | 미정 | 미정 |  | 미정 | SB120120 | H
A45623 | 2018-05-19 | 1 | A |  | 13 | A | P-AE1055LS | 탄소강 | G-AE1055LS | BM#1 | 1587 | 38 | 1592 | 1533 | 32 | 5100 |  | 3 | 0.31 | 26 |  | -1.35 | 1552 | 1592 | 0 | 18.2 |  | 12 | 5 | 85 | Y |  | 2018-05-19 12:11 | 67 | 1155 | 37 | 39 | 40 | 41 | 40 | 39 | 38 | 37 | 36 | 35 | 34 | 34 |  | 34 | 37 | 41 | 34 | 0 | -0.17 | Y | 40.02 | Y | 0 | [8 empty] | Y | Y | Y | 230 | 0.48 | 59 | 101508 | 94540 | 7010 | 15880 | 11 | 1 |  | 2018-05-19 12:20 | 1552 | 98 |  | 15 |  | *STR#1 Edge Heater 퓨즈 나감.재고없어 작동 不-이상재 등록 *STR#2 퓨즈교체로 히터기 미적용 ID:203~206 | [14 empty] | 99.96 | 100 | 0 | 0 | 0 |  | 650 |  | 해제 | 해제 | 0 | 0 | 0 |  | 650 |  | 해제 | 해제 | 해제 | 미정 | 미정 | 선택 | 미정 |  | 미정 | BT180180 | H
B45568 | 2018-05-19 | 2 | A |  | 2 | B | SCM440HK | 소입성보증강 | D | BM#2 | 1523 | 44 | 1624 | 1517 | 41 | 8500 |  | 1 | 0.4 | 15 |  | 0 | 1564 | 1578 | 0.4 | 0 | 0 | 18 | 63 | 36 | Y |  | 2018-05-19 12:06 | 70 | 1162 | 57 | 48 | 43 | 40 | 37 | 35 | 32 | 31 | 29 | 28 | 27 | 26 | 25 | 23 | 34 | 43 | 23 | 0 | -0.31 |  | 65.03 | Y | 0 | [7 empty] | N | N | N | N | 140 | 0.42 | 76 | 101413 | 104770 | 250 | 14100 | 13 | 2 | 20 | 2018-05-19 12:24 | 1564 | 129 |  | 33 |  | *전공정 요청 감속주입(20% 이상 감속 이상공정 등록) * 후 HEAT L/D 강제개공 ID: 307,406 | [14 empty] | 96.58 | 100 | 0 | 0 | 0 |  | 650 | 400 | 선택 | 해제 | 0 | 0 | 0 |  | 650 | 400 | 선택 | 해제 | 해제 | 미정 | 미정 | 미정 | 미정 |  | 미정 | RB114.30 | C
A45624 | 2018-05-19 | 1 | B |  | 14 | A | P-AE1055LS | 탄소강 | G-AE1055LS | BM#1 | 1566 | 40 | 1597 | 1541 | 25 | 4000 |  | 3 | 0.3 | 26 |  | -1.66 | 1548 | 1597 | 0 | 15.06 |  | 37 | 7 | 67 | Y |  | 2018-05-19 12:55 | 63 | 1134 | 31 | 29 | 27 | 26 | 24 | 23 | 21 | 19 | 18 | 17 | 16 | 16 | 15 | 15 | 22 | 27 | 15 | 0 | -0.24 |  | 50.02 | Y | -0.2 | [8 empty] | Y | Y | Y | 220 | 0.48 | 60 | 84590 | 94360 | 7120 | 11900 | 11 | 1 |  | 2018-05-19 13:04 | 1548 | 101 |  | 33 |  | *STR#1 Edge Heater 퓨즈 나감.재고없어 작동 不-이상재 등록 *STR#2 퓨즈교체로 히터기 미적용 ID:201.202 *강제개공 및 나탕주입 ID:105.205 *T/D잔강 12TON이하발생 ID:105.205 | [14 empty] | 83.42 | 100 | 0 | 0 | 0 |  | 650 |  | 해제 | 해제 | 0 | 0 | 0 |  | 650 |  | 해제 | 해제 | 해제 | 미정 | 미정 | 선택 | 미정 |  | 미정 | BT180180 | H
B45569 | 2018-05-19 | 2 | B |  | 3 | A | SCM440 | 합금강 | D | BM#2 | 1619 | 62 | 1615 | 1586 | 31 | 6100 |  | 3 | 0.34 | 16 |  | 80.15 | 1559 | 0 | 0 | 11.05 |  | 23 | 39 | 74 | N | 1 | 2018-05-19 13:25 | 63 | 1174 | 18 | 21 | 24 | 26 | 27 | 27 | 26 | 25 | 25 | 24 | 22 | 21 | 20 | 20 | 24 | 27 | 20 | 0 | -0.18 | Y | 39.98 | Y | -0.2 |  |  |  | 1.84 |  |  |  | N | N | N | N | 130 | 0.51 | 61 | 153799 | 104780 | 100 | 14100 | 13 | 2 | 30 | 2018-05-19 13:33 | 1559 | 137 |  | 34 | [16 empty] | 149.03 | 0 | 0 | 0 | 0 |  | 650 | 400 | 선택 | 해제 | 0 | 0 | 0 |  | 650 | 400 | 선택 | 해제 | 해제 | 미정 | 미정 | 미정 | 미정 |  | 미정 | RB190.00 | C
A45625 | 2018-05-19 | 1 | B |  | 15 | A | P-AE1055LS | 탄소강 | G-AE1055LS | BM#1 | 1605 | 39 | 1591 | 1549 | 28 | 4500 |  | 3 | 0.3 | 26 |  | -1.19 | 1556 | 1591 | 0 | 15.79 |  | 33 | 57 | 62 | N | 1 | 2018-05-19 14:09 | 71 | 1125 | 15 | 16 | 28 | 31 | 34 | 35 | 36 | 35 | 35 | 35 | 35 | 34 | 34 | 34 | 31 | 36 | 34 | 35 | -0.02 | Y | 35 | Y | 0 | [7 empty] | Y | Y | Y | Y | 210 | 0.48 | 68 | 101508 | 100400 | 7010 | 15800 | 11 | 1 |  | 2018-05-19 14:18 | 1556 | 98 |  | 20 |  | *강제개공 및 나탕주입 ID:101.201 *T/D잔강 12TON이하발생 ID:101.201 *L/D잔강 7.5TON 슬러그 이월됨 -이상재등록 | [14 empty] | 94.08 | 100 | 0 | 0 | 0 |  | 650 |  | 선택 | 해제 | 0 | 0 | 0 |  | 650 |  | 선택 | 해제 | 해제 | 미정 | 미정 | 선택 | 미정 |  | 미정 | BT180180 | H
B45570 | 2018-05-19 | 2 | B |  | 4 | A | 42CRMOS4HH | 소입성보증강 | D | BM#2 | 1604 | 49 | 1614 | 1567 | 42 | 7900 |  | 1 | 0.45 | 19 |  | -2.39 | 1551 | 1619 | 0 | 4.57 | 0 | 31 | 27 | 89 | Y |  | 2018-05-19 14:40 | 59 | 1132 | 21 | 23 | 25 | 26 | 26 | 26 | 25 | 24 | 23 | 22 | 21 | 19 |  | 19 | 24 | 26 | 19 | 26 | -0.18 | Y | 39.98 | Y | -0.4 | [7 empty] | N | N | N | N | 120 | 0.51 | 58 | 45420 | 99030 | 130 | 14100 | 13 | 2 | 50 | 2018-05-19 14:42 | 1551 | 129 |  | 23 | [16 empty] | 46.09 | 100 | 0 | 0 | 0 |  | 650 | 400 | 선택 | 선택 | 0 | 0 | 0 |  | 650 | 400 | 선택 | 선택 | 해제 | 미정 | 미정 | 미정 | 미정 |  | 미정 | SB100100 | C
A45626 | 2018-05-19 | 1 | B |  | 16 | A | P-AE1055LS | 탄소강 | G-AE1055LS | BM#1 | 1654 | 39 | 1598 | 1581 | 30 | 3700 |  | 3 | 0.29 | 26 |  | -1.45 | 1555 | 1598 | 0 | 18.61 |  | 2 | 32 | 67 | Y |  | 2018-05-19 15:25 | 70 | 1129 | 32 | 38 | 41 | 43 | 44 | 43 | 42 | 42 | 41 | 40 | 39 | 38 |  | 38 | 40 | 44 | 38 | 0 | -0.17 | Y | 34.98 | Y | -0.2 | [7 empty] | Y | Y | Y | Y | 200 | 0.48 | 59 | 101508 | 92710 | 7060 | 15700 | 11 | 1 |  | 2018-05-19 15:34 | 1555 | 93 |  | 13 | [16 empty] | 101.76 | 100 | 0 | 0 | 0 |  | 650 |  | 선택 | 해제 | 0 | 0 | 0 |  | 650 |  | 선택 | 해제 | 해제 | 미정 | 미정 | 선택 | 미정 |  | 미정 | BT180180 | H
B45571 | 2018-05-19 | 2 | B |  | 5 | A | 42CRMOS4HH | 소입성보증강 | D | BM#2 | 1620 | 42 | 1636 | 1586 | 33 | 6400 |  | 1 | 0.46 | 19 |  | -2.22 | 1564 | 1632 | 0 | 6.96 | 0 | 11 | 15 | 64 | Y |  | 2018-05-19 15:36 | 72 | 1085 | 16 | 27 | 34 | 38 | 39 | 40 | 39 | 39 | 37 | 36 | 34 | 32 |  | 32 | 34 | 40 | 32 | 39 | -0.27 | Y | 30 | Y | -0.4 | [7 empty] | N | N | N | N | 110 | 0.5 | 55 | 95284 | 91790 | 4070 | 14700 | 13 | 2 | 10 | 2018-05-19 15:53 | 1564 | 125 |  | 28 | [16 empty] | 99.46 | 100 | 0 | 0 | 0 |  | 650 | 400 | 선택 | 선택 | 0 | 0 | 0 |  | 650 | 400 | 선택 | 선택 | 해제 | 미정 | 미정 | 미정 | 미정 |  | 미정 | SB120120 | H
A45627 | 2018-05-19 | 1 | B |  | 17 | A | P-AE1055LS | 탄소강 | G-AE1055LS | BM#1 | 1580 | 40 | 1589 | 1533 | 30 | 5000 |  | 3 | 0.28 | 25 |  | -1.44 | 1548 | 1589 | 0 | 17.88 |  | 12 | 6 | 88 | Y |  | 2018-05-19 16:20 | 63 | 1087 | 36 | 36 | 36 | 36 | 36 | 35 | 34 | 33 | 32 | 32 | 31 | 31 | 31 | 31 | 34 | 36 | 31 | 36 | -0.1 |  | 50.02 | Y | 0 | [7 empty] | Y | Y | Y | Y | 190 | 0.48 | 63 | 101508 | 97740 | 7030 | 15900 | 11 | 1 |  | 2018-05-19 16:29 | 1548 | 95 |  | 20 | [16 empty] | 96.91 | 100 | 0 | 0 | 0 |  | 650 |  | 선택 | 해제 | 0 | 0 | 0 |  | 650 |  | 선택 | 해제 | 해제 | 미정 | 미정 | 선택 | 미정 |  | 미정 | BT180180 | H
B45572 | 2018-05-19 | 2 | B |  | 6 | A | 42CRMOS4HH | 소입성보증강 | D | BM#2 | 1607 | 48 | 1614 | 1527 | 40 | 8200 |  | 1 | 0.43 | 18 |  | 0 | 1558 | 1614 | 0 | 7.84 | 0 | 18 | 64 | 42 | Y |  | 2018-05-19 16:54 | 66 | 1088 | 29 | 33 | 36 | 37 | 37 | 37 | 36 | 35 | 34 | 32 | 31 | 29 |  | 29 | 34 | 37 | 29 | 37 | -0.2 | Y | 40 | Y | -0.4 | [7 empty] | N | N | N | N | 100 | 0.49 | 60 | 95284 | 97490 | 1600 | 15700 | 13 | 2 | 20 | 2018-05-19 16:54 | 1558 | 114 |  | 9 | [16 empty] | 96.2 | 100 | 0 | 0 | 0 |  | 650 | 400 | 선택 | 선택 | 0 | 0 | 0 |  | 650 | 400 | 선택 | 선택 | 해제 | 미정 | 미정 | 미정 | 미정 |  | 미정 | SB120120 | H
A45628 | 2018-05-19 | 1 | B |  | 18 | A | P-AE1055LS | 탄소강 | G-AE1055LS | BM#1 | 1603 | 41 | 1596 | 1551 | 31 | 4900 |  | 3 | 0.29 | 26 |  | -1.33 | 1544 | 1583 | 0 | 18.39 |  | 37 | 8 | 77 | Y |  | 2018-05-19 17:24 | 59 | 1085 | 29 | 31 | 33 | 33 | 33 | 32 | 31 | 30 | 30 | 28 | 28 | 27 | 27 | 27 | 30 | 33 | 27 | 33 | -0.12 |  | 50.02 | Y | 0 | [7 empty] | Y | Y | Y | Y | 180 | 0.48 | 62 | 101508 | 97000 | 7030 | 16100 | 11 | 1 |  | 2018-05-19 17:33 | 1544 | 97 |  | 21 | [16 empty] | 97.6 | 100 | 0 | 0 | 0 |  | 650 |  | 선택 | 해제 | 0 | 0 | 0 |  | 650 |  | 선택 | 해제 | 해제 | 미정 | 미정 | 선택 | 미정 |  | 미정 | BT180180 | H
B45573 | 2018-05-19 | 2 | B |  | 7 | A | 42CRMOS4HH | 소입성보증강 | D | BM#2 | 1598 | 42 | 1625 | 1555 | 35 | 7300 |  | 1 | 0.43 | 19 |  | -2.41 | 1553 | 1615 | 0 | 5.43 | 0 | 23 | 40 | 60 | Y |  | 2018-05-19 17:48 | 61 | 1086 | 23 | 26 | 30 | 31 | 31 | 31 | 30 | 29 | 28 | 26 | 25 | 23 | 20 | 20 | 28 | 31 | 20 | 31 | -0.24 | Y | 45 | Y | -0.6 | [7 empty] | N | N | N | N | 150 | 0.5 | 61 | 102090 | 102170 | 80 | 15000 | 13 | 2 | 40 | 2018-05-19 17:50 | 1553 | 113 |  | 18 | [16 empty] | 101.38 | 100 | 0 | 0 | 0 |  | 650 | 400 | 선택 | 선택 | 0 | 0 | 0 |  | 650 | 400 | 선택 | 선택 | 해제 | 미정 | 미정 | 미정 | 미정 |  | 미정 | SB120120 | H
A45629 | 2018-05-19 | 1 | B |  | 19 | A | P-AE1055LS | 탄소강 | G-AE1055LS | BM#1 | 1578 | 40 | 1594 | 1533 | 28 | 4600 |  | 3 | 0.3 | 25 |  | -1.43 | 1553 | 1594 | 0 | 20.52 |  | 33 | 58 | 68 | Y |  | 2018-05-19 18:24 | 68 | 1083 | 25 | 31 | 33 | 35 | 36 | 36 | 35 | 35 | 34 | 33 | 32 | 32 | 31 | 31 | 33 | 36 | 31 | 35 | -0.12 | Y | 40 | Y | -0.2 | [7 empty] | Y | Y | Y | Y | 230 | 0.48 | 64 | 101508 | 98300 | 7030 | 16500 | 11 | 1 |  | 2018-05-19 18:33 | 1553 | 101 |  | 25 | [16 empty] | 96.44 | 100 | 0 | 0 | 0 |  | 650 |  | 선택 | 해제 | 0 | 0 | 0 |  | 650 |  | 선택 | 해제 | 해제 | 미정 | 미정 | 선택 | 미정 |  | 미정 | BT180180 | H
B45574 | 2018-05-19 | 2 | B | TUNDISH교체전 | 8 | A | 42CRMOS4HH | 소입성보증강 | D | BM#2 | 1595 | 51 | 1637 | 1555 | 41 | 8500 |  | 1 | 0.45 | 19 |  | -2.02 | 1568 | 1625 | 0 | 4.85 | 0 | 31 | 28 | 56 | Y |  | 2018-05-19 18:52 | 76 | 1081 | 17 | 30 | 39 | 42 | 43 | 44 | 44 | 44 | 43 | 42 | 41 | 40 | 38 | 34 | 38 | 44 | 34 | 44 | -0.24 | Y | 42.17 | Y | -0.6 | [7 empty] | N | N | N | N | 140 | 0.5 | 65 | 102512 | 106650 | -8770 | 2000 | 13 | 2 | 10 | 2018-05-19 19:01 | 1568 | 119 |  | 19 |  |  | B5FD3CC7E97E4385943412A22B2B8996 | 31D01B48DF344E40A8A69B8DCAE95D11 | 3BC568220BBF489790EBC03B6811A962 | [11 empty] | 10251200 | 100 | 0 | 2787 | 0 |  | 650 | 400 | 선택 | 선택 | 0 | 2828 | 0 |  | 650 | 400 | 선택 | 선택 | 해제 | 미정 | 미정 | 미정 | 미정 |  | 미정 | SB120120 | H
A45630 | 2018-05-19 | 1 | B | TUNDISH교체전 | 20 | B | P-AE1055LS | 탄소강 | G-AE1055LS | BM#1 | 1593 | 40 | 1595 | 1540 | 28 | 4600 |  | 3 | 0.3 | 25 |  | -1.53 | 1549 | 1593 | 0 | 18.28 |  | 2 | 33 | 62 | Y |  | 2018-05-19 19:23 | 64 | 1080 | 30 | 31 | 32 | 33 | 33 | 33 | 32 | 32 | 31 | 30 | 30 | 29 | 29 | 29 | 31 | 33 | 29 | 33 | -0.09 | Y | 45 | Y | 0 | [7 empty] | N | N | N | M | 220 | 0.48 | 65 | 86124 | 102390 | 7010 | 2000 | 11 | 1 |  | 2018-05-19 19:37 | 1549 | 105 |  | 30 |  |  | CCE4A38DAA704AB8950671AFCD223DA6 | 6E0C8614D37C41409554F869CBDA8849 | 31ACECDF305A4A04AF0C43ED6D949409 | [11 empty] | 78.72 | 100 | 0 | 3500 | 0 |  | 650 |  | 선택 | 해제 | 0 | 3500 | 0 |  | 650 |  | 선택 | 해제 | 해제 | 미정 | 미정 | 선택 | 미정 |  | 미정 | BT180180 | H
B45575 | 2018-05-19 | 2 | B | TUNDISH교체 | 1 | B | AE1548 | 합금강 | AE4130M6 | BM#2 | 1604 | 55 | 1655 | 1516 | 47 | 9700 |  | 1 | 0.41 | 21 |  | -2 | 1576 | 1642 | 2.12 | 0 | 0 | 11 | 16 | 60 | Y |  | 2018-05-19 20:01 | 88 | 1083 | -293 | -92 | 34 | 33 | 28 | 33 | 38 | 39 | 40 | 41 | 43 | 43 | 44 | 44 | 37 | 44 | 44 | 0 | 0 |  | 5 | Y | 0 |  | 2.47 | 2.47 | 1.54 |  |  |  | N | N | N | M | 150 | 0.46 | 62 | 95043 | 97260 | 4840 | 15300 | 8 | 1 |  | 2018-05-19 20:07 | 1576 | 149 |  | 43 |  | * T/D 용강량 실측:1110mm / 18.6 TON * T/D FLUX 용탕부: 120 KG / 유탕부: 15KG 투입 * 슬리브 롱노즐( Y자형 ) 사용 | [14 empty] | 93.09 | 84.62 | 758 | 0 | 0 |  | 650 | 700 | 선택 | 해제 | 757 | 0 | 0 |  | 650 | 700 | 선택 | 해제 | 해제 | 미정 | 선택 | 미정 | 미정 |  | 미정 | SB120120 | H
A45631 | 2018-05-19 | 1 | C | TUNDISH교체 | 1 | A | BP-SCM420HT | 소입성보증강 | C | BM#1 | 1610 | 42 | 1651 | 1562 | 36 | 6900 |  | 3 | 0.31 | 20 |  | -1.63 | 1608 | 1646 | 0 | 15.48 |  | 12 | 7 | 64 | Y |  | 2018-05-19 20:33 | 98 | 1095 | 18 | 22 | 22 | 28 | 32 | 35 | 37 | 38 | 38 | 38 | 38 |  |  | 38 | 33 | 38 | 38 | 38 | 0 |  | 15.02 | Y | 0 |  | 2.46 | 2.46 | [5 empty] | N | N | N | 150 | 0.52 | 59 | 84590 | 102750 | 7000 | 15700 | 16 | 1 |  | 2018-05-19 20:42 | 1608 | 132 |  | 50 |  | *T/Dflux 유15kg 용120kg | [14 empty] | 77.08 | 100 | 1000 | 0 | 0 |  | 650 |  | 선택 | 선택 | 1000 | 0 | 0 |  | 650 |  | 선택 | 선택 | 해제 | 미정 | 미정 | 선택 | 미정 |  | 미정 | BT180180 | H
B45576 | 2018-05-19 | 2 | C |  | 2 | A | AE1548 | 합금강 | AE4130M6 | BM#2 | 1648 | 47 | 1624 | 1566 | 35 | 6400 |  | 1 | 0.41 | 16 |  | -2.4 | 1550 | 1616 | 2 | 0 | 0 | 18 | 65 | 62 | Y |  | 2018-05-19 21:01 | 62 | 1090 | 43 | 35 | 31 | 29 | 27 | 26 | 24 | 23 | 22 | 20 | 19 | 17 |  | 17 | 26 | 31 | 17 | 0 | -0.31 |  | 44.98 | Y | -0.4 |  |  |  | 1.45 |  |  |  | N | N | N | Y | 140 | 0.48 | 59 | 99780 | 92210 | 5220 | 14800 | 8 | 1 |  | 2018-05-19 21:08 | 1550 | 147 |  | 47 | [16 empty] | 102.55 | 78.57 | 0 | 0 | 0 |  | 650 | 700 | 선택 | 해제 | 0 | 0 | 0 |  | 650 | 700 | 선택 | 해제 | 해제 | 미정 | 선택 | 미정 | 미정 |  | 미정 | SB120120 | C
A45632 | 2018-05-19 | 1 | C |  | 2 | A | BP-SCM420HT | 소입성보증강 | C | BM#1 | 1581 | 48 | 1614 | 1524 | 39 | 7400 |  | 3 | 0.31 | 18 |  | -1.64 | 1569 | 1605 | 0 | 16.9 |  | 37 | 9 | 68 | Y |  | 2018-05-19 21:49 | 59 | 1091 | 37 | 31 | 27 | 25 | 23 | 22 | 21 | 21 | 20 | 20 | 19 | 19 |  | 19 | 24 | 27 | 19 | 0 | -0.18 |  | 44.97 | Y | 0 | [8 empty] | N | N | N | 140 | 0.55 | 58 | 101508 | 104150 | 7000 | 15900 | 16 | 2 |  | 2018-05-19 22:10 | 1569 | 124 |  | 34 |  | *수동온도 1530℃ 자동온도 1532℃ | [14 empty] | 91.33 | 100 | 0 | 0 | 0 |  | 650 |  | 선택 | 선택 | 0 | 0 | 0 |  | 650 |  | 선택 | 선택 | 해제 | 미정 | 미정 | 선택 | 미정 |  | 미정 | BT180180 | H
B45577 | 2018-05-19 | 2 | C |  | 3 | B | AE1548 | 합금강 | AE4130M6 | BM#2 | 1599 | 49 | 1624 | 1547 | 33 | 7000 |  | 1 | 0.42 | 16 |  | 0 | 1556 | 1611 | 1.87 | 0 | 0 | 23 | 41 | 62 | Y |  | 2018-05-19 22:11 | 68 | 1088 | 14 | 21 | 25 | 29 | 30 | 30 | 30 | 29 | 28 | 26 | 25 | 23 | 20 | 20 | 26 | 30 | 20 | 30 | -0.25 | Y | 40 | Y | -0.6 |  |  |  | 1.08 |  |  |  | N | N | N | Y | 130 | 0.48 | 60 | 100254 | 95840 | 5060 | 15400 | 8 | 1 |  | 2018-05-19 22:22 | 1556 | 149 |  | 39 | [16 empty] | 99.36 | 78.57 | 0 | 0 | 0 |  | 650 | 700 | 선택 | 해제 | 0 | 0 | 0 |  | 650 | 700 | 선택 | 해제 | 해제 | 미정 | 선택 | 미정 | 미정 |  | 미정 | SB120120 | H
A45633 | 2018-05-19 | 1 | C |  | 3 | B | BP-SCM420HT | 소입성보증강 | C | BM#1 | 1593 | 48 | 1621 | 1548 | 34 | 6400 |  | 3 | 0.3 | 19 |  | -1.8 | 1581 | 1621 | 0 | 14.4 |  | 33 | 59 | 77 | Y |  | 2018-05-19 22:38 | 71 | 1087 | 19 | 21 | 25 | 28 | 29 | 29 | 30 | 29 | 29 | 28 | 28 | 28 |  | 28 | 27 | 30 | 28 | 29 | -0.03 | Y | 25 | Y | 0 | [8 empty] | N | N | N | 130 | 0.55 | 57 | 101508 | 97520 | 7110 | 16000 | 16 | 2 |  | 2018-05-19 22:52 | 1581 | 124 |  | 45 | [16 empty] | 97.14 | 100 | 0 | 0 | 0 |  | 650 |  | 선택 | 선택 | 0 | 0 | 0 |  | 650 |  | 선택 | 선택 | 해제 | 미정 | 미정 | 선택 | 미정 |  | 미정 | BT180180 | H
B45578 | 2018-05-19 | 2 | C |  | 4 | A | AE1548 | 합금강 | AE4130M6 | BM#2 | 1610 | 51 | 1634 | 1585 | 32 | 6400 |  | 1 | 0.41 | 16 |  | 0 | 1560 | 1625 | 1.32 | 0 | 0 | 31 | 29 | 64 | Y |  | 2018-05-19 23:15 | 72 | 1085 | 19 | 25 | 30 | 32 | 33 | 33 | 32 | 32 | 31 | 29 | 28 | 26 | 25 | 25 | 29 | 33 | 25 | 32 | -0.2 | Y | 40.02 | Y | -0.2 |  |  |  | 0.98 |  |  |  | N | N | N | Y | 120 | 0.48 | 62 | 93197 | 97900 | 5100 | 15500 | 8 | 1 |  | 2018-05-19 23:32 | 1560 | 145 |  | 38 | [16 empty] | 90.48 | 76.92 | 0 | 0 | 0 |  | 650 | 700 | 선택 | 해제 | 0 | 0 | 0 |  | 650 | 700 | 선택 | 해제 | 해제 | 미정 | 선택 | 미정 | 미정 |  | 미정 | SB120120 | H
A45634 | 2018-05-19 | 1 | C |  | 4 | A | BP-SCM420HT | 소입성보증강 | C | BM#1 | 1613 | 44 | 1611 | 1542 | 35 | 6600 |  | 3 | 0.29 | 19 |  | -1.27 | 1582 | 1611 | 0 | 17.9 |  | 2 | 34 | 66 | Y |  | 2018-05-19 23:40 | 72 | 1098 | 27 | 28 | 30 | 31 | 31 | 30 | 29 | 28 | 28 | 27 | 27 | 27 |  | 27 | 29 | 31 | 27 | 28 | -0.1 | Y | 40 | Y | 0 | [8 empty] | N | N | N | 120 | 0.55 | 56 | 101508 | 99950 | 7000 | 14800 | 16 | 2 |  | 2018-05-19 23:46 | 1582 | 117 |  | 41 | [16 empty] | 94.91 | 100 | 0 | 0 | 0 |  | 650 |  | 선택 | 선택 | 0 | 0 | 0 |  | 650 |  | 선택 | 선택 | 해제 | 미정 | 미정 | 선택 | 미정 |  | 미정 | BT180180 | H
B45579 | 2018-05-19 | 2 | C |  | 5 | A | AE1548 | 합금강 | AE4130M6 | BM#2 | 1617 | 49 | 1626 | 1554 | 32 | 6400 |  | 1 | 0.46 | 20 |  | 0 | 1558 | 1617 | 6.81 | 0 | 0 | 11 | 17 | 29 | Y |  | 2018-05-20 00:34 | 70 | 1107 | 22 | 31 | 36 | 39 | 41 | 41 | 41 | 41 | 40 | 38 | 38 | 36 | 34 | 34 | 37 | 41 | 34 | 41 | -0.18 | Y | 39.98 | Y | -0.4 |  |  |  | 1.42 |  |  |  | N | N | N | Y | 110 | 0.47 | 62 | 93197 | 97570 | 5040 | 14800 | 8 | 1 |  | 2018-05-20 00:48 | 1558 | 131 |  | 24 | 18 | [15 empty] | 90.79 | 76.92 | 0 | 0 | 0 |  | 650 | 700 | 선택 | 해제 | 0 | 0 | 0 |  | 650 | 700 | 선택 | 해제 | 해제 | 미정 | 선택 | 미정 | 미정 |  | 미정 | SB120120 | H
A45635 | 2018-05-19 | 1 | C |  | 5 | A | BP-SCM420HT | 소입성보증강 | C | BM#1 | 1603 | 42 | 1609 | 1558 | 34 | 6000 |  | 3 | 0.3 | 19 |  | -1.19 | 1582 | 1609 | 0 | 20.95 |  | 12 | 8 | 42 | Y |  | 2018-05-20 00:35 | 72 | 1090 | 25 | 28 | 31 | 32 | 33 | 34 | 33 | 33 | 32 | 32 | 32 | 31 |  | 31 | 31 | 34 | 31 | 33 | -0.05 | Y | 29.95 | Y | -0.2 | [8 empty] | N | N | N | 110 | 0.55 | 57 | 101508 | 99600 | 7000 | 15900 | 16 | 2 |  | 2018-05-20 00:44 | 1582 | 118 |  | 43 | [16 empty] | 95.22 | 100 | 0 | 0 | 0 |  | 650 |  | 선택 | 선택 | 0 | 0 | 0 |  | 650 |  | 선택 | 선택 | 해제 | 미정 | 미정 | 선택 | 미정 |  | 미정 | BT180180 | H
B45580 | 2018-05-19 | 2 | C |  | 6 | A | AE1548 | 합금강 | AE4130M6 | BM#2 | 1636 | 40 | 1625 | 1577 | 28 | 5800 |  | 1 | 0.41 | 16 |  | 0 | 1552 | 1612 | 1.3 | 0 | 0 | 18 | 66 | 43 | Y |  | 2018-05-20 01:27 | 64 | 1085 | 31 | 31 | 31 | 32 | 32 | 31 | 31 | 30 | 29 | 28 | 27 | 26 | 25 | 25 | 30 | 32 | 25 | 31 | -0.16 | Y | 45.03 | Y | -0.2 |  |  |  | 1.21 |  |  |  | N | N | N | Y | 100 | 0.48 | 61 | 93197 | 97540 | 5160 | 15300 | 8 | 1 |  | 2018-05-20 01:51 | 1552 | 134 |  | 37 | [16 empty] | 90.84 | 76.92 | 0 | 0 | 0 |  | 650 | 700 | 선택 | 해제 | 0 | 0 | 0 |  | 650 | 700 | 선택 | 해제 | 해제 | 미정 | 선택 | 미정 | 미정 |  | 미정 | SB120120 | H
A45636 | 2018-05-19 | 1 | C |  | 6 | A | BP-SCM420HT | 소입성보증강 | C | BM#1 | 1605 | 42 | 1617 | 1555 | 32 | 6000 |  | 3 | 0.32 | 19 |  | -1.53 | 1582 | 1617 | 0 | 21.71 |  | 37 | 10 | 36 | Y |  | 2018-05-20 01:38 | 72 | 1085 | 30 | 29 | 30 | 31 | 31 | 30 | 30 | 29 | 28 | 27 | 27 | 26 |  | 26 | 29 | 31 | 26 | 30 | -0.12 | Y | 40 | Y | -0.2 | [8 empty] | N | N | N | 100 | 0.54 | 56 | 101508 | 99250 | 7010 | 16000 | 16 | 2 |  | 2018-05-20 01:49 | 1582 | 113 |  | 37 |  | *하부 노즐 절손 롱노즐 교체 5회사용 | [14 empty] | 95.54 | 100 | 0 | 0 | 0 |  | 650 |  | 선택 | 선택 | 0 | 0 | 0 |  | 650 |  | 선택 | 선택 | 해제 | 미정 | 미정 | 선택 | 선택 | 5 | 미정 | BT180180 | H
B45581 | 2018-05-19 | 2 | C |  | 7 | A | AE1548 | 합금강 | AE4130M6 | BM#2 | 1638 | 45 | 1625 | 1575 | 32 | 6400 |  | 1 | 0.41 | 21 |  | 0 | 1552 | 1627 | 1.51 | 0 | 0 | 23 | 42 | 45 | Y |  | 2018-05-20 02:37 | 64 | 1093 | 24 | 29 | 31 | 33 | 34 | 34 | 33 | 32 | 31 | 30 | 28 | 26 | 25 | 25 | 30 | 34 | 25 | 0 | -0.22 | Y | 40 | Y | -0.2 |  |  |  | 0.83 |  |  |  | N | N | N | Y | 150 | 0.48 | 60 | 93197 | 96010 | 5030 | 13500 | 8 | 1 |  | 2018-05-20 03:00 | 1552 | 136 |  | 31 | [16 empty] | 92.27 | 76.92 | 0 | 0 | 0 |  | 650 | 700 | 선택 | 해제 | 0 | 0 | 0 |  | 650 | 700 | 선택 | 해제 | 해제 | 미정 | 선택 | 미정 | 미정 |  | 미정 | SB120120 | H
A45637 | 2018-05-19 | 1 | C |  | 7 | A | BP-SCM420HT | 소입성보증강 | C | BM#1 | 1591 | 42 | 1623 | 1541 | 32 | 5600 |  | 3 | 0.31 | 19 |  | -2.02 | 1577 | 1623 | 0 | 22.39 |  | 33 | 60 | 44 | Y |  | 2018-05-20 02:40 | 67 | 1105 | 25 | 28 | 30 | 32 | 33 | 32 | 32 | 31 | 31 | 30 | 30 | 29 |  | 29 | 30 | 33 | 29 | 32 | -0.11 | Y | 35 | Y | -0.2 | [8 empty] | N | N | N | 150 | 0.55 | 59 | 101508 | 102900 | 6640 | 16000 | 16 | 2 |  | 2018-05-20 02:50 | 1577 | 110 |  | 34 | [16 empty] | 92.36 | 100 | 0 | 0 | 0 |  | 650 |  | 선택 | 선택 | 0 | 0 | 0 |  | 650 |  | 선택 | 선택 | 해제 | 미정 | 미정 | 선택 | 미정 |  | 미정 | BT180180 | H
A45638 | 2018-05-19 | 1 | C | TUNDISH교체전 | 8 | A | BP-SCM420HT | 소입성보증강 | C | BM#1 | 1613 | 43 | 1611 | 1560 | 34 | 6100 |  | 3 | 0.3 | 19 |  | -1.55 | 1576 | 1611 | 0 | 19.27 |  | 31 | 30 | 70 | Y |  | 2018-05-20 03:35 | 66 | 1098 | 27 | 28 | 29 | 30 | 29 | 29 | 28 | 28 | 26 | 26 | 25 |  |  | 25 | 28 | 30 | 25 | 29 | -0.14 | Y | 35 | Y | -0.2 | [8 empty] | N | N | N | 140 | 0.55 | 55 | 101508 | 98550 | 7000 | 2000 | 16 | 2 |  | 2018-05-20 03:46 | 1576 | 114 |  | 38 |  |  | C4BEBB58637543BDB7468CAC97276117 | 9751F00B0D0944138BBB52A02B6864A5 |  | 61B13CB4167E4EA8995F4522A550EFBF | [10 empty] | 96.17 | 100 | 0 | 3110 | 0 |  | 650 |  | 선택 | 선택 | 0 | 3230 | 0 |  | 650 |  | 선택 | 선택 | 해제 | 미정 | 미정 | 선택 | 미정 |  | 미정 | BT180180 | H
B45582 | 2018-05-19 | 2 | C |  | 8 | A | AE1548 | 합금강 | AE4130M6 | BM#2 | 1619 | 50 | 1636 | 1576 | 35 | 7200 |  | 1 | 0.43 | 20 |  | -2.37 | 1563 | 1645 | 1.51 | 0 | 0 | 1 | 1 | 16820 | Y |  | 2018-05-20 03:44 | 75 | 1328 | 22 | 31 | 36 | 38 | 40 | 40 | 40 | 39 | 38 | 38 | 36 | 35 |  | 35 | 36 | 40 | 35 | 40 | -0.14 | Y | 35.03 | Y | -0.2 |  |  |  | 1.07 |  |  |  | N | N | N | Y | 140 | 0.48 | 60 | 93197 | 95670 | 5110 | 15300 | 8 | 1 |  | 2018-05-20 04:07 | 1563 | 139 |  | 29 |  | *대보수 첫HEAT | [14 empty] | 92.55 | 100 | 0 | 0 | 0 |  | 650 | 700 | 선택 | 해제 | 0 | 0 | 0 |  | 650 | 700 | 선택 | 해제 | 해제 | 미정 | 선택 | 미정 | 선택 | 7 | 미정 | SB120120 | H
B45583 | 2018-05-19 | 2 | A |  | 9 | A | AE1548 | 합금강 | AE4130M6 | BM#2 | 1627 | 43 | 1625 | 1584 | 28 | 5600 |  | 1 | 0.42 | 15 |  | 0 | 1557 | 1612 | 1.26 | 0 | 0 | 11 | 18 | 40 | Y |  | 2018-05-20 04:40 | 69 | 1114 | 33 | 36 | 38 | 39 | 40 | 40 | 40 | 39 | 38 | 37 | 36 | 35 | 33 | 33 | 37 | 40 | 33 | 40 | -0.17 | Y | 40 | Y | -0.4 |  |  |  | 1.19 |  |  |  | N | N | N | Y | 130 | 0.47 | 61 | 100366 | 95680 | 5090 | 15300 | 8 | 1 |  | 2018-05-20 04:50 | 1557 | 137 |  | 36 | [16 empty] | 97.54 | 100 | 0 | 0 | 0 |  | 650 | 700 | 선택 | 해제 | 0 | 0 | 0 |  | 650 | 700 | 선택 | 해제 | 해제 | 미정 | 선택 | 미정 | 미정 |  | 미정 | SB120120 | H
A45639 | 2018-05-19 | 1 | A | TUNDISH교체 | 1 | A | SCR420HQ | 소입성보증강 | C2 | BM#1 | 1583 | 51 | 1648 | 1549 | 43 | 7800 |  | 3 | 0.31 | 21 |  | -1.7 | 1606 | 1648 | 0 | 25.17 |  | 2 | 35 | 107 | Y |  | 2018-05-20 04:45 | 94 | 1095 | 6 | 28 | 26 | 31 | 35 | 37 | 38 | 39 | 40 | 40 | 40 |  |  | 40 | 34 | 40 | 40 | 40 | 0 |  | 10.02 | Y | 0 |  | 2.87 | 2.87 | 2.37 |  |  |  |  | N | N | N | 150 | 0.52 | 80 | 101508 | 100180 | 7520 | 15670 | 4 | 2 |  | 2018-05-20 04:53 | 1606 | 111 |  | 24 |  | *T/D플럭스 유15 용120KG *첫Heat 수소측정치 OVER되어 이상재 등록및 생관통보-ID:101.102.201.202 | [14 empty] | 94.25 | 100 | 1000 | 0 | 0 |  | 450 |  | 선택 | 선택 | 1000 | 0 | 0 |  | 450 |  | 선택 | 선택 | 해제 | 미정 | 미정 | 선택 | 선택 |  | 미정 | BT180180 | H
B45584 | 2018-05-19 | 2 | A |  | 10 | A | AE1548 | 합금강 | AE4130M6 | BM#2 | 1637 | 47 | 1627 | 1586 | 33 | 6000 |  | 1 | 0.42 | 17 |  | -2.15 | 1569 | 1614 | 1.72 | 0 | 0 | 18 | 67 | 40 | Y |  | 2018-05-20 05:34 | 81 | 1083 | 31 | 34 | 35 | 37 | 37 | 37 | 36 | 35 | 34 | 34 | 32 | 31 | 30 | 30 | 34 | 37 | 30 | 37 | -0.16 | Y | 45 | Y | -0.2 |  |  |  | 0.82 |  |  |  |  | N | N | Y | 120 | 0.47 | 63 | 100366 | 98110 | 5090 | 16000 | 8 | 1 |  | 2018-05-20 06:14 | 1569 | 137 |  | 46 | [16 empty] | 97.3 | 100 | 0 | 0 | 0 |  | 650 | 700 | 선택 | 해제 | 0 | 0 | 0 |  | 650 | 700 | 선택 | 해제 | 해제 | 미정 | 선택 | 미정 | 미정 |  | 미정 | SB120120 | H
A45640 | 2018-05-19 | 1 | A |  | 2 | A | SCR420HQ | 소입성보증강 | C2 | BM#1 | 1582 | 41 | 1617 | 1552 | 36 | 6400 |  | 3 | 0.31 | 16 |  | -1.57 | 1586 | 1617 | 0 | 16.05 |  | 37 | 11 | 58 | Y |  | 2018-05-20 05:38 | 74 | 1096 | 39 | 32 | 30 | 27 | 25 | 24 | 22 | 22 | 21 | 20 | 19 | 19 |  | 19 | 25 | 30 | 19 | 0 | -0.24 |  | 45 | Y | 0 | [8 empty] | N | N | N | 140 | 0.53 | 56 | 84590 | 97360 | 7040 | 15020 | 4 | 1 |  | 2018-05-20 06:08 | 1586 | 125 |  | 53 |  | *자동:1538℃ 수동:1535℃ *전공정 지연으로 감속주입 | [14 empty] | 81.06 | 100 | 0 | 0 | 0 |  | 450 |  | 선택 | 선택 | 0 | 0 | 0 |  | 450 |  | 선택 | 선택 | 해제 | 미정 | 미정 | 선택 | 미정 |  | 미정 | BT180180 | H
A45641 | 2018-05-19 | 1 | A |  | 3 | A | SCR420HQ | 소입성보증강 | C2 | BM#1 | 1589 | 46 | 1584 | 1544 | 33 | 5400 |  | 3 | 0.3 | 17 |  | -1.6 | 1583 | 1616 | 0 | 9.14 |  | 33 | 61 | 53 | Y |  | 2018-05-20 06:44 | 71 | 1099 | 17 | 18 | 21 | 23 | 24 | 24 | 24 | 24 | 22 | 22 | 22 | 21 |  | 21 | 22 | 24 | 21 | 24 | -0.09 | Y | 35 | Y | -0.2 | [8 empty] | N | N | N | 130 | 0.52 | 57 | 101508 | 97500 | 7140 | 15080 | 4 | 1 |  | 2018-05-20 07:03 | 1583 | 123 |  | 47 |  | *전공정 지연으로 감속주입 | [14 empty] | 97.14 | 100 | 0 | 0 | 0 |  | 450 |  | 선택 | 선택 | 0 | 0 | 0 |  | 450 |  | 선택 | 선택 | 해제 | 미정 | 미정 | 선택 | 미정 |  | 미정 | BT180180 | H
B45585 | 2018-05-19 | 2 | A |  | 11 | A | AE1548 | 합금강 | AE4130M6 | BM#2 | 1600 | 44 | 1625 | 1555 | 34 | 7300 |  | 1 | 0.42 | 15 |  | -2.45 | 1561 | 1621 | 1.72 | 0 | 0 | 23 | 43 | 42 | Y |  | 2018-05-20 06:51 | 73 | 1094 | 28 | 31 | 34 | 36 | 36 | 36 | 36 | 35 | 34 | 33 | 32 | 31 | 29 | 29 | 33 | 36 | 29 | 36 | -0.16 | Y | 45 | Y | -0.4 |  |  |  | 1.06 |  |  |  |  | N | N | Y | 110 | 0.47 | 64 | 100366 | 99540 | 5170 | 16000 | 8 | 1 |  | 2018-05-20 07:09 | 1561 | 133 |  | 35 | [16 empty] | 95.95 | 100 | 0 | 0 | 0 |  | 650 | 700 | 선택 | 해제 | 0 | 0 | 0 |  | 650 | 700 | 선택 | 해제 | 해제 | 미정 | 미정 | 미정 | 미정 |  | 미정 | SB120120 | H
A45642 | 2018-05-20 | 1 | A |  | 4 | A | SCR420HQ | 소입성보증강 | C2 | BM#1 | 1595 | 41 | 1634 | 1567 | 29 | 5200 |  | 3 | 0.3 | 17 |  | -1.93 | 1595 | 1634 | 0 | 9.53 |  | 31 | 31 | 62 | Y |  | 2018-05-20 07:36 | 83 | 1104 | 19 | 24 | 28 | 31 | 32 | 32 | 32 | 31 | 30 | 29 | 28 | 28 |  | 28 | 29 | 32 | 28 | 32 | -0.11 | Y | 34.97 | Y | 0 | [8 empty] | N | N | N | 120 | 0.52 | 58 | 101508 | 100370 | 7080 | 16330 | 4 | 1 |  | 2018-05-20 08:08 | 1595 | 118 |  | 54 |  | *전공정 지연으로 감속주입 | [14 empty] | 94.56 | 100 | 0 | 0 | 0 |  | 450 |  | 선택 | 선택 | 0 | 0 | 0 |  | 450 |  | 선택 | 선택 | 해제 | 미정 | 미정 | 선택 | 미정 |  | 미정 | BT180180 | H
B45586 | 2018-05-20 | 2 | A |  | 12 | A | AE1548 | 합금강 | AE4130M6 | BM#2 | 1595 | 45 | 1636 | 1556 | 32 | 7100 |  | 1 | 0.47 | 17 |  | -2.39 | 1558 | 1625 | 2.79 | 0 | 0 | 1 | 2 | 38 | Y |  | 2018-05-20 07:55 | 70 | 1095 | 26 | 30 | 33 | 35 | 36 | 36 | 36 | 36 | 35 | 34 | 33 | 32 | 31 | 31 | 33 | 36 | 31 | 36 | -0.12 | Y | 40.02 | Y | -0.2 |  |  |  | 0.95 |  |  |  |  | N | N | Y | 100 | 0.48 | 63 | 100366 | 98750 | 5110 | 15400 | 8 | 1 |  | 2018-05-20 07:56 | 1558 | 140 |  | 37 | [16 empty] | 96.74 | 100 | 0 | 0 | 0 |  | 650 | 700 | 선택 | 해제 | 0 | 0 | 0 |  | 650 | 700 | 선택 | 해제 | 해제 | 미정 | 미정 | 미정 | 미정 |  | 미정 | SB120120 | H
A45643 | 2018-05-20 | 1 | A |  | 5 | A | SCR420HQ | 소입성보증강 | C2 | BM#1 | 1680 | 54 | 1629 | 1628 | 17 | 2500 |  | 3 | 0.31 | 19 |  | -1.49 | 1589 | 1623 | 0 | 13.47 |  | 11 | 19 | 68 | Y |  | 2018-05-20 09:06 | 77 | 1082 | 25 | 33 | 39 | 41 | 42 | 42 | 41 | 39 | 38 | 37 | 36 | 34 |  | 34 | 37 | 42 | 34 | 0 | -0.23 | Y | 35.02 | Y | -0.4 | [8 empty] | N | N | N | 110 | 0.52 | 59 | 101508 | 101520 | 7100 | 15810 | 4 | 1 |  | 2018-05-20 09:19 | 1589 | 116 |  | 25 |  | *전공정 지연으로 감속주입 | [14 empty] | 93.56 | 100 | 0 | 0 | 0 |  | 450 |  | 선택 | 선택 | 0 | 0 | 0 |  | 450 |  | 선택 | 선택 | 해제 | 미정 | 미정 | 선택 | 미정 |  | 미정 | BT180180 | H
B45587 | 2018-05-20 | 2 | A |  | 13 | A | AE1548 | 합금강 | AE4130M6 | BM#2 | 1581 | 45 | 1635 | 1546 | 32 | 6600 |  | 1 | 0.45 | 16 |  | -2.56 | 1555 | 1624 | 2.9 | 0 | 0 | 2 | 36 | 29 | Y |  | 2018-05-20 08:53 | 67 | 1098 | 29 | 31 | 32 | 34 | 34 | 34 | 34 | 33 | 33 | 32 | 32 | 31 | 30 | 30 | 32 | 34 | 30 | 34 | -0.09 | Y | 45 | Y | -0.2 |  |  |  | 0.85 |  |  |  |  | N | N | Y | 150 | 0.48 | 61 | 106694 | 97120 | 5090 | 15300 | 8 | 1 |  | 2018-05-20 08:59 | 1555 | 143 |  | 45 | [16 empty] | 104.4 | 100 | 0 | 0 | 0 |  | 650 | 700 | 선택 | 해제 | 0 | 0 | 0 |  | 650 | 700 | 선택 | 해제 | 해제 | 미정 | 선택 | 미정 | 미정 |  | 미정 | SB125125 | H
A45644 | 2018-05-20 | 1 | A |  | 6 | A | SCR420HQ | 소입성보증강 | C2 | BM#1 | 1568 | 41 | 1579 | 1532 | 34 | 6100 |  | 3 | 0.33 | 18 |  | -0.19 | 1575 | 1579 | 0 | 13.89 |  | 37 | 12 | 62 | Y |  | 2018-05-20 10:20 | 63 | 1084 | 30 | 30 | 30 | 30 | 29 | 28 | 26 | 25 | 24 | 23 | 21 | 20 |  | 20 | 27 | 30 | 20 | 30 | -0.22 |  | 44.88 | Y | -0.2 | [8 empty] | N | N | N | 100 | 0.52 | 57 | 101508 | 98300 | 7090 | 15000 | 4 | 1 |  | 2018-05-20 10:28 | 1575 | 90 |  | 14 |  | *전공정 지연으로 감속주입 | [14 empty] | 96.4 | 100 | 0 | 0 | 0 |  | 450 |  | 선택 | 선택 | 0 | 0 | 0 |  | 450 |  | 선택 | 선택 | 해제 | 미정 | 미정 | 선택 | 미정 |  | 미정 | BT180180 | H
B45588 | 2018-05-20 | 2 | A |  | 14 | A | AE1548 | 합금강 | AE4130M6 | BM#2 | 1572 | 45 | 1636 | 1524 | 39 | 7800 |  | 1 | 0.42 | 17 |  | -2.69 | 1551 | 1629 | 3.49 | 0 | 0 | 18 | 68 | 38 | Y |  | 2018-05-20 10:13 | 63 | 1092 | 28 | 32 | 36 | 37 | 38 | 38 | 37 | 37 | 36 | 35 | 34 | 33 | 32 | 32 | 35 | 38 | 32 | 37 | -0.15 | Y | 40 | Y | -0.2 |  |  |  | 0.96 |  |  |  |  | N | N | Y | 140 | 0.47 | 63 | 95520 | 99100 | 5090 | 15600 | 8 | 1 |  | 2018-05-20 10:21 | 1551 | 141 |  | 29 | [16 empty] | 91.71 | 100 | 0 | 0 | 0 |  | 650 | 700 | 선택 | 해제 | 0 | 0 | 0 |  | 650 | 700 | 선택 | 해제 | 해제 | 미정 | 선택 | 미정 | 미정 |  | 미정 | SB125125 | H
A45645 | 2018-05-20 | 1 | A |  | 7 | A | SCR420HQ | 소입성보증강 | C2 | BM#1 | 1581 | 41 | 1608 | 1539 | 33 | 5300 |  | 3 | 0.3 | 18 |  | 0 | 1608 | 1608 | 0 | 13.71 |  | 33 | 62 | 80 | Y |  | 2018-05-20 11:12 | 96 | 1116 | 18 | 22 | 25 | 26 | 26 | 26 | 25 | 24 | 23 | 22 | 21 |  |  | 21 | 24 | 26 | 21 | 26 | -0.14 | Y | 35 | Y | -0.2 | [8 empty] | N | N | N | 150 | 0.52 | 52 | 101508 | 89970 | 7000 | 16630 | 4 | 1 |  | 2018-05-20 11:23 | 1575 | 88 |  | 22 |  | *전공정 지연으로 감속주입 | [14 empty] | 104.7 | 100 | 0 | 0 | 0 |  | 450 |  | 선택 | 선택 | 0 | 0 | 0 |  | 450 |  | 선택 | 선택 | 해제 | 미정 | 미정 | 선택 | 미정 |  | 미정 | BT180180 | H
B45589 | 2018-05-20 | 2 | A |  | 15 | A | AE1548 | 합금강 | AE4130M6 | BM#2 | 1599 | 43 | 1617 | 1556 | 33 | 6500 |  | 1 | 0.4 | 15 |  | -2.29 | 1555 | 1612 | 1.33 | 0 | 0 | 23 | 44 | 46 | Y |  | 2018-05-20 11:14 | 67 | 1104 | 30 | 32 | 34 | 35 | 35 | 35 | 34 | 33 | 32 | 31 | 30 | 29 | 28 | 28 | 32 | 35 | 28 | 35 | -0.16 | Y | 45.02 | Y | -0.2 |  |  |  | 1 |  |  |  |  | N | N | Y | 130 | 0.48 | 61 | 95520 | 96450 | 5110 | 16600 | 8 | 1 |  | 2018-05-20 11:17 | 1555 | 125 |  | 34 | [16 empty] | 94.57 | 100 | 0 | 0 | 0 |  | 650 | 700 | 선택 | 해제 | 0 | 0 | 0 |  | 650 | 700 | 선택 | 해제 | 해제 | 미정 | 선택 | 미정 | 미정 |  | 미정 | SB125125 | H
A45646 | 2018-05-20 | 1 | A | TUNDISH교체전 | 8 | A | SCR420HQ | 소입성보증강 | C2 | BM#1 | 1605 | 41 | 1593 | 1548 | 32 | 5300 |  | 3 | 0.34 | 17 |  | -0.9 | 1574 | 1593 | 0 | 14.23 |  | 31 | 32 | 71 | Y |  | 2018-05-20 12:15 | 62 | 1112 | 19 | 23 | 25 | 26 | 26 | 25 | 24 | 23 | 22 | 20 | 18 |  |  | 18 | 23 | 26 | 18 | 0 | -0.23 | Y | 34.98 | Y | -0.4 | [8 empty] | N | N | N | 140 | 0.52 | 56 | 80455 | 96760 | 6990 | 1500 | 4 | 1 |  | 2018-05-20 12:24 | 1574 | 85 |  | 13 |  | *전공정 지연으로 감속주입 |  | F867710BD73C4ED28304273EBC038775 | C118B46D1B67493CBC635AE36AECE8C3 | 6E5016488F58412CA84E095DAC96E7EA | [10 empty] | 77.55 | 100 | 0 | 3000 | 0 |  | 450 |  | 선택 | 선택 | 0 | 3000 | 0 |  | 450 |  | 선택 | 선택 | 해제 | 미정 | 미정 | 선택 | 미정 |  | 미정 | BT180180 | H
B45590 | 2018-05-20 | 2 | A |  | 16 | A | AE1548 | 합금강 | AE4130M6 | BM#2 | 1598 | 41 | 1614 | 1545 | 31 | 6500 |  | 1 | 0.42 | 17 |  | -2.54 | 1554 | 1620 | 2.13 | 0 | 0 | 1 | 3 | 43 | Y |  | 2018-05-20 12:15 | 66 | 1099 | 27 | 8503 | 26 | 28 | 28 | 28 | 27 | 27 | 26 | 25 | 24 | 23 | 23 | 23 | 722 | 28 | 23 | 28 | -0.11 | Y | 45.02 | Y | 0 |  |  |  | 1.13 |  |  |  | N | N | N | Y | 120 | 0.48 | 61 | 95520 | 96460 | 5100 | 15700 | 8 | 1 |  | 2018-05-20 12:21 | 1554 | 126 |  | 37 | [16 empty] | 94.11 | 100 | 0 | 0 | 0 |  | 650 | 700 | 해제 | 해제 | 0 | 0 | 0 |  | 650 | 700 | 해제 | 해제 | 해제 | 미정 | 미정 | 미정 | 미정 |  | 미정 | SB125125 | H
A45647 | 2018-05-20 | 1 | B | TUNDISH교체 | 1 | A | STB2 | 베어링강 | STB (SF) | BM#1 | 1576 | 40 | 1586 | 1553 | 33 | 5300 |  | 3 | 0.33 | 27 |  | -1.32 | 1545 | 1586 | 17.69 | 0 |  | 11 | 20 | 71 | Y |  | 2018-05-20 13:20 | 89 | 1116 | 30 | 35 | 31 | 34 | 39 | 41 | 42 | 42 | 42 | 43 | 43 | 43 |  | 43 | 39 | 43 | 43 | 43 | 0 |  | 10.02 | Y | 0 |  | 2.35 | 2.35 |  |  |  |  | Y | N | N | M | 230 | 0.46 | 65 | 101508 | 100320 | 7120 | 15400 | 17 | 2 |  | 2018-05-20 13:25 | 1545 | 107 |  | 31 |  | *T/Dflux 유15kg 용275kg *STR#1,2 LOOP6번 표면과냉 발생 비수량 줄임 | [14 empty] | 94.56 | 100 | 1500 | 0 | 0 |  | 650 |  | 선택 | 해제 | 1500 | 0 | 0 |  | 650 |  | 선택 | 해제 | 선택 | 미정 | 미정 | 선택 | 선택 |  | 미정 | BT180180 | H
B45591 | 2018-05-20 | 2 | B |  | 17 | A | AE1548 | 합금강 | AE4130M6 | BM#2 | 1569 | 44 | 1616 | 1544 | 36 | 6900 |  | 1 | 0.45 | 15 |  | -2.54 | 1550 | 1615 | 3.56 | 0 | 0 | 2 | 37 | 39 | Y |  | 2018-05-20 13:28 | 62 | 1092 | 21 | 25 | 28 | 29 | 30 | 30 | 30 | 29 | 29 | 28 | 27 | 26 | 25 | 25 | 28 | 30 | 25 | 30 | -0.12 | Y | 40 | Y | -0.2 |  |  |  | 1.06 |  |  |  | N | N | N | Y | 110 | 0.48 | 62 | 95520 | 98280 | 5260 | 16100 | 8 | 1 |  | 2018-05-20 13:27 | 1550 | 128 |  | 28 | [16 empty] | 92.47 | 100 | 0 | 0 | 0 |  | 650 | 700 | 선택 | 해제 | 0 | 0 | 0 |  | 650 | 700 | 선택 | 해제 | 해제 | 미정 | 선택 | 미정 | 미정 |  | 미정 | SB125125 | H
B45592 | 2018-05-20 | 2 | B |  | 18 | A | AE1548 | 합금강 | AE4130M6 | BM#2 | 1568 | 46 | 1625 | 1526 | 34 | 6900 |  | 1 | 0.42 | 16 |  | -1.63 | 1556 | 1602 | 1.51 | 0 | 0 | 18 | 69 | 45 | Y |  | 2018-05-20 14:25 | 68 | 1089 | 23 | 29 | 35 | 37 | 38 | 39 | 38 | 37 | 36 | 35 | 34 | 32 | 30 | 30 | 34 | 39 | 30 | 0 | -0.26 | Y | 35 | Y | -0.4 |  |  |  | 0.96 |  |  |  | N | N | N | Y | 100 | 0.47 | 60 | 95520 | 94590 | 5500 | 14100 | 8 | 1 |  | 2018-05-20 14:30 | 1556 | 133 |  | 35 | [16 empty] | 95.86 | 100 | 0 | 0 | 0 |  | 650 | 700 | 선택 | 해제 | 0 | 0 | 0 |  | 650 | 700 | 선택 | 해제 | 해제 | 미정 | 선택 | 미정 | 미정 |  | 미정 | SB125125 | H
A45648 | 2018-05-20 | 1 | B |  | 2 | A | STB2 | 베어링강 | STB (SF) | BM#1 | 1582 | 42 | 1568 | 1554 | 31 | 4800 |  | 3 | 0.32 | 29 |  | -1.28 | 1530 | 1571 | 20.49 | 0 |  | 37 | 13 | 76 | Y |  | 2018-05-20 14:27 | 74 | 1092 | 42 | 39 | 38 | 37 | 36 | 35 | 34 | 33 | 33 | 32 | 32 | 31 | 30 | 30 | 35 | 38 | 30 | 0 | -0.16 |  | 50.02 | Y | -0.2 |  |  |  | 1.82 |  |  |  | Y | Y | Y | Y | 220 | 0.48 | 65 | 101508 | 100030 | 1480 | 15600 | 17 | 2 |  | 2018-05-20 14:38 | 1530 | 113 |  | 30 |  | *STR#1,2 LOOP6번 표면과냉 발생 비수량 줄임 *자동 1492 수동 1491 | [14 empty] | 94.78 | 100 | 0 | 0 | 0 |  | 650 |  | 선택 | 해제 | 0 | 0 | 0 |  | 650 |  | 선택 | 해제 | 선택 | 미정 | 미정 | 선택 | 미정 |  | 미정 | BT180180 | H
B45593 | 2018-05-20 | 2 | B |  | 19 | A | AE1548 | 합금강 | AE4130M6 | BM#2 | 1618 | 42 | 1634 | 1564 | 28 | 5800 |  | 1 | 0.42 | 16 |  | -2.08 | 1556 | 1607 | 1.36 | 0 | 0 | 23 | 45 | 45 | Y |  | 2018-05-20 15:12 | 68 | 1098 | 28 | 30 | 30 | 30 | 31 | 31 | 31 | 31 | 30 | 29 | 28 | 27 | 26 | 26 | 29 | 31 | 26 | 31 | -0.12 | Y | 41.35 | Y | 0 |  |  |  | 0.93 |  |  |  | N | N | N | Y | 150 | 0.48 | 61 | 95520 | 96920 | 5480 | 14700 | 8 | 1 |  | 2018-05-20 15:15 | 1556 | 134 |  | 52 | [16 empty] | 93.65 | 100 | 0 | 0 | 0 |  | 650 | 700 | 선택 | 해제 | 0 | 0 | 0 |  | 650 | 700 | 선택 | 해제 | 해제 | 미정 | 선택 | 미정 | 미정 |  | 미정 | SB125125 | H
A45649 | 2018-05-20 | 1 | B |  | 3 | A | STB2 | 베어링강 | STB (SF) | BM#1 | 1585 | 41 | 1553 | 1530 | 34 | 5500 |  | 3 | 0.31 | 25 |  | -1.11 | 1521 | 1553 | 18.12 | 0 |  | 33 | 63 | 92 | Y |  | 2018-05-20 15:52 | 65 | 1085 | 29 | 31 | 34 | 34 | 34 | 33 | 33 | 31 | 30 | 29 | 29 | 28 | 28 | 28 | 31 | 34 | 28 | 34 | -0.12 |  | 50.02 | Y | 0 |  |  |  | 1.87 |  |  |  | Y | Y | Y | Y | 210 | 0.48 | 62 | 84590 | 94740 | 7030 | 15200 | 17 | 2 |  | 2018-05-20 16:01 | 1521 | 85 |  | 10 |  | *STR#1,2 LOOP6번 표면과냉 발생 비수량 줄임 | [14 empty] | 83.18 | 100 | 0 | 0 | 0 |  | 650 |  | 선택 | 해제 | 0 | 0 | 0 |  | 650 |  | 선택 | 해제 | 선택 | 미정 | 미정 | 선택 | 미정 |  | 미정 | BT180180 | H
A45650 | 2018-05-20 | 1 | B |  | 4 | A | STB2 | 베어링강 | STB (SF) | BM#1 | 1597 | 39 | 1557 | 1534 | 28 | 4500 |  | 3 | 0.31 | 28 |  | -1.4 | 1513 | 1557 | 19.69 | 0 |  | 31 | 33 | 110 | Y |  | 2018-05-20 16:51 | 57 | 1082 | 26 | 27 | 28 | 27 | 26 | 25 | 24 | 23 | 23 | 23 | 22 | 21 | 21 | 21 | 24 | 28 | 21 | 23 | -0.14 |  | 49.97 | Y | 0 |  |  |  | 1.73 |  |  |  | Y | Y | Y | Y | 200 | 0.48 | 62 | 152262 | 95510 | 7020 | 15600 | 17 | 2 |  | 2018-05-20 17:00 | 1513 | 88 |  | 15 |  | *STR#1,2 LOOP6번 표면과냉 발생 비수량 줄임 *혼탕부 성분 확인 ID:107~109.207~209 | [14 empty] | 148.55 | 100 | 0 | 0 | 0 |  | 650 |  | 선택 | 해제 | 0 | 0 | 0 |  | 650 |  | 선택 | 해제 | 선택 | 미정 | 미정 | 선택 | 미정 |  | 미정 | BT180180 | H
B45594 | 2018-05-20 | 2 | B |  | 20 | A | AE1548 | 합금강 | AE4130M6 | BM#2 | 1620 | 41 | 1624 | 1567 | 30 | 6000 |  | 1 | 0.41 | 17 |  | -2.29 | 1558 | 1619 | 1.71 | 0 | 0 | 1 | 4 | 34 | Y |  | 2018-05-20 16:28 | 70 | 1087 | 22 | 29 | 33 | 35 | 36 | 36 | 36 | 35 | 34 | 33 | 32 | 30 |  | 30 | 33 | 36 | 30 | 36 | -0.17 | Y | 34.98 | Y | -0.4 |  |  |  | 1.2 |  |  |  | N | N | N | Y | 140 | 0.48 | 59 | 95520 | 94950 | 5380 | 15400 | 8 | 1 |  | 2018-05-20 16:38 | 1558 | 136 |  | 41 | [16 empty] | 95.47 | 100 | 0 | 0 | 0 |  | 650 | 700 | 선택 | 해제 | 0 | 0 | 0 |  | 650 | 700 | 선택 | 해제 | 해제 | 미정 | 선택 | 미정 | 미정 |  | 미정 | SB125125 | H
B45595 | 2018-05-20 | 2 | B |  | 21 | A | AE1548 | 합금강 | AE4130M6 | BM#2 | 1604 | 42 | 1615 | 1554 | 30 | 6200 |  | 1 | 0.41 | 16 |  | -2.35 | 1546 | 1608 | 1.49 | 0 | 0 | 2 | 38 | 33 | Y |  | 2018-05-20 17:37 | 58 | 1092 | 27 | 29 | 29 | 29 | 29 | 28 | 27 | 25 | 25 | 23 | 22 |  |  | 22 | 27 | 29 | 22 | 29 | -0.17 |  | 40.02 | Y | -0.2 |  |  |  | 1.09 |  |  |  | N | N | N | Y | 130 | 0.48 | 60 | 95520 | 95630 | 4990 | 16200 | 8 | 1 |  | 2018-05-20 17:41 | 1546 | 138 |  | 35 |  | * 롱노즐 13회 사용후 교체 함 | [14 empty] | 88.57 | 100 | 0 | 0 | 0 |  | 650 | 700 | 선택 | 해제 | 0 | 0 | 0 |  | 650 | 700 | 선택 | 해제 | 해제 | 미정 | 선택 | 미정 | 선택 |  | 미정 | SB125125 | H
A45651 | 2018-05-20 | 1 | B |  | 5 | A | P-STB2 | 베어링강 | STB (SF) | BM#1 | 1691 | 41 | 1547 | 1587 | 34 | 3400 |  | 3 | 0.31 | 28 |  | -1.11 | 1512 | 1547 | 19.9 | 0 |  | 11 | 21 | 74 | Y |  | 2018-05-20 17:59 | 56 | 1083 | 20 | 26 | 30 | 31 | 32 | 31 | 31 | 30 | 29 | 29 | 28 | 28 | 27 | 27 | 29 | 32 | 27 | 31 | -0.11 | Y | 44.97 | Y | 0 |  |  |  | 1.73 |  |  |  | Y | Y | Y | Y | 190 | 0.48 | 65 | 50754 | 101430 | 7110 | 15600 | 17 | 2 |  | 2018-05-20 18:07 | 1512 | 91 |  | 10 |  | *STR#1,2 LOOP6번 표면과냉 발생 비수량 줄임 *혼탕부 성분 확인 ID:101.201 *STR#1,2 SR재세팅 | [14 empty] | 46.8 | 100 | 0 | 0 | 0 |  | 650 |  | 선택 | 해제 | 0 | 0 | 0 |  | 650 |  | 선택 | 해제 | 선택 | 미정 | 미정 | 선택 | 미정 |  | 미정 | BT180180 | H
A45652 | 2018-05-20 | 1 | B |  | 6 | A | P-STB2 | 베어링강 | STB (SF) | BM#1 | 1654 | 41 | 1551 | 1580 | 24 | 3400 |  | 3 | 0.31 | 28 |  | -1.17 | 1514 | 1551 | 20.01 | 0 |  | 37 | 14 | 78 | Y |  | 2018-05-20 18:53 | 58 | 1085 | 26 | 26 | 27 | 27 | 27 | 26 | 26 | 25 | 24 | 23 | 23 | 22 | 22 | 22 | 25 | 27 | 22 | 27 | -0.1 |  | 50 | Y | 0 |  |  |  | 1.71 |  |  |  | Y | Y | Y | Y | 180 | 0.48 | 64 | 101508 | 99650 | 7080 | 15900 | 17 | 2 |  | 2018-05-20 19:01 | 1514 | 97 |  | 22 |  | *STR#1,2 LOOP6번 표면과냉 발생 비수량 줄임 | [14 empty] | 95.22 | 100 | 0 | 0 | 0 |  | 650 |  | 선택 | 해제 | 0 | 0 | 0 |  | 650 |  | 선택 | 해제 | 선택 | 미정 | 미정 | 선택 | 미정 |  | 미정 | BT180180 | H
B45596 | 2018-05-20 | 2 | B |  | 22 | A | AE1548 | 합금강 | AE4130M6 | BM#2 | 1599 | 52 | 1624 | 1556 | 35 | 7300 |  | 1 | 0.42 | 16 |  | -2.22 | 1562 | 1616 | 1.58 | 0 | 0 | 18 | 70 | 32 | Y |  | 2018-05-20 18:34 | 74 | 1088 | 20 | 27 | 34 | 38 | 40 | 41 | 41 | 41 | 40 | 39 | 38 | 37 | 35 | 34 | 36 | 41 | 34 | 41 | -0.17 | Y | 40 | Y | -0.2 |  |  |  | 1.22 |  |  |  | N | N | N | Y | 120 | 0.47 | 67 | 95520 | 103020 | 5120 | 15600 | 8 | 1 |  | 2018-05-20 18:43 | 1562 | 140 |  | 39 | [16 empty] | 88.36 | 100 | 0 | 0 | 0 |  | 650 | 700 | 선택 | 해제 | 0 | 0 | 0 |  | 650 | 700 | 선택 | 해제 | 해제 | 미정 | 선택 | 미정 | 미정 |  | 미정 | SB125125 | H
B45597 | 2018-05-20 | 2 | B |  | 23 | A | AE1548 | 합금강 | AE4130M6 | BM#2 | 1598 | 47 | 1647 | 1557 | 34 | 7100 |  | 1 | 0.43 | 16 |  | -2.26 | 1560 | 1616 | 1.05 | 0 | 0 | 12 | 9 | 930 | Y |  | 2018-05-20 19:38 | 72 | 1070 | 32 | 30 | 29 | 30 | 30 | 30 | 30 | 29 | 28 | 27 | 26 | 25 |  | 25 | 29 | 30 | 25 | 30 | -0.12 | Y | 40 | Y | -0.2 |  |  |  | 1.26 |  |  |  | N | N | N | Y | 110 | 0.48 | 55 | 95520 | 87870 | 5060 | 16100 | 8 | 1 |  | 2018-05-20 19:46 | 1560 | 140 |  | 45 | 14 | [15 empty] | 102.82 | 100 | 0 | 0 | 0 |  | 650 | 700 | 선택 | 해제 | 0 | 0 | 0 |  | 650 | 700 | 선택 | 해제 | 해제 | 미정 | 선택 | 미정 | 미정 |  | 미정 | SB125125 | H
A45653 | 2018-05-20 | 1 | B |  | 7 | A | P-STB2 | 베어링강 | STB (SF) | BM#1 | 1602 | 41 | 1558 | 1542 | 34 | 5000 |  | 3 | 0.32 | 27 |  | -1.36 | 1516 | 1558 | 19.79 | 0 |  | 23 | 46 | 75 | Y |  | 2018-05-20 19:58 | 60 | 1085 | 21 | 25 | 27 | 28 | 29 | 29 | 28 | 28 | 27 | 27 | 26 | 26 | 25 | 25 | 27 | 29 | 25 | 28 | -0.09 | Y | 44.98 | Y | 0 |  |  |  | 1.85 |  |  |  | Y | Y | Y | Y | 230 | 0.48 | 66 | 84590 | 100080 | 5870 | 15800 | 17 | 2 |  | 2018-05-20 20:11 | 1516 | 105 |  | 22 |  | *STR#1,2 LOOP6번 표면과냉 발생 비수량 줄임 | [14 empty] | 78.98 | 100 | 0 | 0 | 0 |  | 650 |  | 선택 | 해제 | 0 | 0 | 0 |  | 650 |  | 선택 | 해제 | 선택 | 미정 | 미정 | 선택 | 미정 |  | 미정 | BT180180 | H
B45598 | 2018-05-20 | 2 | D |  | 24 | A | AE1548 | 합금강 | AE4130M6 | BM#2 | 1590 | 43 | 1614 | 1525 | 33 | 6900 |  | 1 | 0.42 | 15 |  | -2.36 | 1548 | 1602 | 1.42 | 0 | 0 | 33 | 64 | 100 | Y |  | 2018-05-20 20:44 | 60 | 1087 | 24 | 21 | 21 | 20 | 20 | 19 | 18 | 17 | 17 | 16 | 14 |  |  | 14 | 19 | 21 | 14 | 0 | -0.17 |  | 40.02 | Y | -0.4 |  |  |  | 1.23 |  |  |  | N | N | N | Y | 100 | 0.48 | 55 | 97721 | 86570 | 20130 | 15100 | 8 | 1 | 10 | 2018-05-20 20:46 | 1548 | 132 |  | 37 |  | * 클로깅 발생으로 STR#1기 감속주입 ID:305,306 이상재등록 * 클로깅 발생으로 래들 조기교체 20톤 내림. | [14 empty] | 86.1 | 100 | 0 | 0 | 0 |  | 650 | 700 | 선택 | 해제 | 0 | 0 | 0 |  | 650 | 700 | 선택 | 해제 | 해제 | 미정 | 선택 | 미정 | 미정 |  | 미정 | SB129129 | H
A45654 | 2018-05-20 | 1 | D |  | 8 | A | P-STB2 | 베어링강 | STB (SF) | BM#1 | 1603 | 41 | 1554 | 1533 | 29 | 4600 |  | 3 | 0.31 | 28 |  | -1.42 | 1509 | 1554 | 19.79 | 0 |  | 31 | 34 | 67 | Y |  | 2018-05-20 21:01 | 53 | 1088 | 24 | 24 | 23 | 23 | 22 | 21 | 21 | 20 | 19 | 18 | 18 | 17 | 17 | 17 | 21 | 23 | 17 | 0 | -0.12 |  | 49.98 | Y | 0 |  |  |  | 1.79 |  |  |  | Y | Y | Y | Y | 220 | 0.48 | 63 | 101508 | 98320 | 7010 | 15400 | 17 | 2 |  | 2018-05-20 21:09 | 1509 | 103 |  | 26 |  | *STR#1,2 LOOP6번 표면과냉 발생 비수량 줄임 | [14 empty] | 95.81 | 100 | 0 | 0 | 0 |  | 650 |  | 선택 | 해제 | 0 | 0 | 0 |  | 650 |  | 선택 | 해제 | 선택 | 미정 | 미정 | 선택 | 미정 |  | 미정 | BT180180 | H
B45599 | 2018-05-20 | 2 | D |  | 25 | A | AE1548 | 합금강 | AE4130M6 | BM#2 | 1598 | 42 | 1614 | 1556 | 34 | 7100 |  | 1 | 0.43 | 16 |  | -2.54 | 1557 | 1619 | 1.7 | 0 | 0 | 2 | 39 | 34 | Y |  | 2018-05-20 21:54 | 69 | 1093 | 12 | 23 | 31 | 35 | 38 | 38 | 38 | 38 | 36 | 36 | 34 | 33 | 32 | 32 | 33 | 38 | 32 | 38 | -0.15 | Y | 40 | Y | -0.2 |  |  |  | 0.85 |  |  |  | N | N | N | Y | 150 | 0.47 | 62 | 95719 | 96540 | 5160 | 15200 | 8 | 1 | 10 | 2018-05-20 21:59 | 1557 | 125 |  | 25 | [16 empty] | 94.21 | 100 | 0 | 0 | 0 |  | 650 | 700 | 선택 | 해제 | 0 | 0 | 0 |  | 650 | 700 | 선택 | 해제 | 해제 | 미정 | 선택 | 미정 | 미정 |  | 미정 | SB129129 | H
A45655 | 2018-05-20 | 1 | D |  | 9 | A | P-STB2 | 베어링강 | STB (SF) | BM#1 | 1583 | 40 | 1572 | 1550 | 30 | 4600 |  | 3 | 0.32 | 29 |  | -1.59 | 1521 | 1572 | 20.02 | 0 |  | 11 | 22 | 68 | Y |  | 2018-05-20 22:06 | 65 | 1090 | 16 | 21 | 28 | 32 | 34 | 34 | 34 | 34 | 34 | 33 | 33 | 32 | 32 | 31 | 31 | 34 | 31 | 34 | -0.06 | Y | 47.82 | Y | 0 |  |  |  | 1.74 |  |  |  | Y | Y | Y | Y | 210 | 0.48 | 68 | 101508 | 101040 | 7070 | 15700 | 17 | 2 |  | 2018-05-20 22:16 | 1521 | 106 |  | 25 |  | *STR#1,2 LOOP6번 표면과냉 발생 비수량 줄임 *롱노즐 4회사용후 내부지금융착으로 교체 | [14 empty] | 93.38 | 100 | 0 | 0 | 0 |  | 650 |  | 선택 | 해제 | 0 | 0 | 0 |  | 650 |  | 선택 | 해제 | 선택 | 미정 | 미정 | 선택 | 선택 | 4 | 미정 | BT180180 | H
B45600 | 2018-05-20 | 2 | D |  | 26 | A | AE1548 | 합금강 | AE4130M6 | BM#2 | 1611 | 49 | 1607 | 1564 | 36 | 6600 |  | 1 | 0.42 | 16 |  | -1.97 | 1554 | 1606 | 1.19 | 0 | 0 | 18 | 71 | 30 | Y |  | 2018-05-20 23:05 | 66 | 1093 | 33 | 37 | 39 | 40 | 39 | 39 | 38 | 37 | 35 | 34 | 33 | 32 |  | 32 | 36 | 40 | 32 | 39 | -0.2 | Y | 40 | Y | -0.2 |  |  |  | 0.97 |  |  |  | N | N | N | Y | 140 | 0.47 | 64 | 95719 | 100410 | 5170 | 13700 | 8 | 1 | 10 | 2018-05-20 23:14 | 1554 | 126 |  | 18 | [16 empty] | 90.77 | 100 | 0 | 0 | 0 |  | 650 | 700 | 선택 | 해제 | 0 | 0 | 0 |  | 650 | 700 | 선택 | 해제 | 해제 | 미정 | 선택 | 미정 | 미정 |  | 미정 | SB129129 | H
A45656 | 2018-05-20 | 1 | D |  | 10 | A | P-STB2 | 베어링강 | STB (SF) | BM#1 | 1630 | 43 | 1559 | 1555 | 42 | 4300 |  | 3 | 0.32 | 28 |  | -1.47 | 1512 | 1559 | 17.36 | 0 |  | 37 | 15 | 64 | Y |  | 2018-05-20 23:16 | 56 | 1084 | 31 | 31 | 31 | 32 | 32 | 31 | 30 | 29 | 29 | 28 | 27 | 27 |  | 27 | 30 | 32 | 27 | 31 | -0.12 | Y | 40 | Y | 0 |  |  |  | 1.74 |  |  |  | Y | Y | Y | Y | 200 | 0.48 | 60 | 84590 | 92860 | 7040 | 14600 | 17 | 2 |  | 2018-05-20 23:23 | 1512 | 110 |  | 23 |  | *STR#1,2 LOOP6번 표면과냉 발생 비수량 줄임 | [14 empty] | 84.21 | 100 | 0 | 0 | 0 |  | 650 |  | 선택 | 해제 | 0 | 0 | 0 |  | 650 |  | 선택 | 해제 | 선택 | 미정 | 미정 | 선택 | 미정 |  | 미정 | BT180180 | H
B45601 | 2018-05-20 | 2 | D |  | 27 | A | AE1548 | 합금강 | AE4130M6 | BM#2 | 1619 | 46 | 1606 | 1557 | 34 | 6400 |  | 1 | 0.43 | 20 |  | -2.27 | 1541 | 1609 | 1.46 | 0 | 0 | 12 | 10 | 54 | Y |  | 2018-05-21 00:08 | 53 | 1086 | 28 | 30 | 30 | 30 | 30 | 29 | 28 | 27 | 26 | 25 | 24 | 22 |  | 22 | 27 | 30 | 22 | 30 | -0.18 |  | 45 | Y | -0.4 |  |  |  | 0.87 |  |  |  | N | N | N | Y | 130 | 0.48 | 59 | 95719 | 95110 | 5150 | 15400 | 8 | 1 | 10 | 2018-05-21 00:25 | 1541 | 126 |  | 23 | [16 empty] | 95.53 | 100 | 0 | 0 | 0 |  | 650 | 700 | 선택 | 해제 | 0 | 0 | 0 |  | 650 | 700 | 선택 | 해제 | 해제 | 미정 | 선택 | 미정 | 미정 |  | 미정 | SB129129 | H
A45657 | 2018-05-20 | 1 | D |  | 11 | A | P-STB2 | 베어링강 | STB (SF) | BM#1 | 1586 | 40 | 1558 | 1535 | 32 | 4800 |  | 3 | 0.33 | 29 |  | -1.41 | 1513 | 1558 | 16.72 | 0 |  | 23 | 47 | 74 | Y |  | 2018-05-21 00:10 | 57 | 1087 | 24 | 25 | 25 | 26 | 25 | 25 | 25 | 24 | 24 | 23 | 22 | 22 | 21 | 21 | 24 | 26 | 21 | 25 | -0.1 | Y | 50.02 | Y | 0 |  |  |  | 1.76 |  |  |  | Y | Y | Y | Y | 190 | 0.47 | 70 | 101508 | 104340 | 7030 | 16200 | 17 | 2 |  | 2018-05-21 00:21 | 1513 | 112 |  | 32 |  | *STR#1,2 LOOP6번 표면과냉 발생 비수량 줄임 *전공정작업지연 감속주입(정속유지강종) | [14 empty] | 90.63 | 100 | 0 | 0 | 0 |  | 650 |  | 선택 | 해제 | 0 | 0 | 0 |  | 650 |  | 선택 | 해제 | 선택 | 미정 | 미정 | 선택 | 미정 |  | 미정 | BT180180 | H
B45602 | 2018-05-20 | 2 | D | TUNDISH교체전 | 28 | A | AE1548 | 합금강 | AE4130M6 | BM#2 | 1574 | 49 | 1597 | 1525 | 42 | 7600 |  | 1 | 0.41 | 16 |  | -1.95 | 1550 | 1600 | 0.82 | 0 | 0 | 33 | 65 | 59 | Y |  | 2018-05-21 01:20 | 62 | 1089 | 20 | 27 | 33 | 35 | 37 | 37 | 37 | 36 | 34 | 33 | 32 | 31 | 29 | 29 | 32 | 37 | 29 | 37 | -0.2 | Y | 39.98 | Y | -0.4 |  |  |  | 1.52 |  |  |  | N | N | N | M | 120 | 0.48 | 64 | 90048 | 99670 | 5130 | 2000 | 8 | 1 | 10 | 2018-05-21 01:22 | 1550 | 117 |  | 13 |  |  | 3D4B6200000B4ABCBD7D697EECC7229E | 459AB912ED674CD4BFFBB2724BD3DF0E | C61C54CDD8204636AA013F335A8319EE | [11 empty] | 85.92 | 100 | 0 | 3270 | 0 |  | 650 | 700 | 선택 | 해제 | 0 | 2850 | 0 |  | 650 | 700 | 선택 | 해제 | 해제 | 미정 | 선택 | 미정 | 미정 |  | 미정 | SB135135 | C
A45658 | 2018-05-20 | 1 | D |  | 12 | A | P-STB2 | 베어링강 | STB (SF) | BM#1 | 1599 | 46 | 1553 | 1533 | 38 | 5800 |  | 3 | 0.31 | 28 |  | -1.2 | 1515 | 1553 | 15.95 | 0 |  | 31 | 35 | 60 | Y |  | 2018-05-21 01:17 | 59 | 1088 | 21 | 22 | 24 | 25 | 25 | 25 | 25 | 24 | 22 | 22 | 21 | 20 | 20 | 20 | 23 | 25 | 20 | 25 | -0.1 | Y | 50 | Y | 0 |  |  |  | 1.92 |  |  |  | Y | Y | Y | Y | 180 | 0.48 | 68 | 101508 | 105390 | 6990 | 15900 | 17 | 2 |  | 2018-05-21 01:30 | 1515 | 123 |  | 35 |  | *STR#1,2 LOOP6번 표면과냉 발생 비수량 줄임 | [14 empty] | 89.79 | 0 | 0 | 0 | 0 |  | 650 |  | 선택 | 해제 | 0 | 0 | 0 |  | 650 |  | 선택 | 해제 | 선택 | 미정 | 미정 | 선택 | 미정 |  | 미정 | BT180180 | H
B45603 | 2018-05-20 | 2 | D | TUNDISH교체 | 1 | B | SM50C | 탄소강 | B | BM#2 | 1570 | 50 | 1635 | 1524 | 41 | 8700 |  | 1 | 0.47 | 21 |  | -2.37 | 1578 | 1648 | 0 | 3.48 | 0 | 2 | 40 | 72 | Y |  | 2018-05-21 02:26 | 89 | 1087 | -698 | -208 | 38 | 38 | 37 | 36 | 33 | 37 | 40 | 42 | 44 | 45 | 45 | 46 | 42 | 46 | 46 | 46 | 0 |  | 15.02 | Y | 0 |  | 2.14 | 2.14 |  |  |  |  | Y | N | N | M | 190 | 0.46 | 65 | 101508 | 102030 | 780 | 15500 | 2 | 2 | 10 | 2018-05-21 02:27 | 1578 | 143 |  | 36 |  | * T/D FLUX 용탕부: 120 KG / 유탕부: 15KG 투입 | [14 empty] | 99.03 | 100 | 710 | 0 | 0 |  | 670 | 900 | 선택 | 해제 | 790 | 0 | 0 |  | 670 | 900 | 선택 | 해제 | 해제 | 미정 | 미정 | 미정 | 미정 |  | 미정 | BT180180 | C
A45659 | 2018-05-20 | 1 | D |  | 13 | A | P-STB2 | 베어링강 | STB (SF) | BM#1 | 1593 | 49 | 1569 | 1535 | 35 | 4600 |  | 3 | 0.31 | 28 |  | -1.5 | 1521 | 1569 | 19.68 | 0 |  | 11 | 23 | 63 | Y |  | 2018-05-21 02:40 | 65 | 1087 | 18 | 25 | 30 | 32 | 33 | 34 | 33 | 33 | 32 | 31 | 31 | 30 | 30 | 29 | 30 | 34 | 29 | 33 | -0.12 | Y | 40 | Y | -0.2 |  |  |  | 1.99 |  |  |  | Y | Y | Y | Y | 230 | 0.48 | 68 | 118426 | 102340 | 7050 | 14700 | 17 | 2 |  | 2018-05-21 02:49 | 1521 | 108 |  | 22 |  | *STR#1,2 LOOP6번 표면과냉 발생 비수량 줄임 | [14 empty] | 107.66 | 100 | 0 | 0 | 0 |  | 650 |  | 선택 | 해제 | 0 | 0 | 0 |  | 650 |  | 선택 | 해제 | 선택 | 미정 | 미정 | 선택 | 미정 |  | 미정 | BT180180 | H
A45660 | 2018-05-20 | 1 | D | TUNDISH교체전 | 14 | A | P-STB2 | 베어링강 | STB (SF) | BM#1 | 1658 | 42 | 1559 | 1583 | 31 | 3600 |  | 3 | 0.31 | 28 |  | -1.19 | 1521 | 1559 | 16.41 | 0 |  | 37 | 16 | 76 | Y |  | 2018-05-21 03:31 | 65 | 1089 | 27 | 28 | 29 | 29 | 29 | 29 | 29 | 28 | 27 | 27 | 26 | 26 | 26 | 26 | 28 | 29 | 26 | 29 | -0.06 | Y | 50 | Y | 0 |  |  |  | 1.85 |  |  |  | Y | Y | Y | M | 220 | 0.48 | 62 | 102628 | 98370 | 7630 | 1500 | 17 | 2 |  | 2018-05-21 03:43 | 1521 | 116 |  | 39 |  | *STR#1,2 LOOP6번 표면과냉 발생 비수량 줄임 | 24657EF79BE5492DB976874E7D7BFE91 | 4034CDCFC95D4054B6FEF95EEACEB8F5 |  | 7BBC284E3ED4451BA38D8566D4868E95 | [10 empty] | 96.82 | 100 | 0 | 3700 | 0 |  | 650 |  | 선택 | 해제 | 0 | 3500 | 0 |  | 650 |  | 선택 | 해제 | 선택 | 미정 | 미정 | 선택 | 미정 |  | 미정 | BT180180 | H
B45604 | 2018-05-20 | 2 | D |  | 2 | A | AE1050 | 탄소강 | AE1050 | BM#2 | 1619 | 42 | 1604 | 1556 | 32 | 5800 |  | 1 | 0.45 | 16 |  | -2.25 | 1549 | 1606 | 0 | 4.11 | 0 | 18 | 72 | 59 | Y |  | 2018-05-21 03:28 | 60 | 1088 | 44 | 37 | 34 | 31 | 29 | 28 | 27 | 26 | 25 | 24 | 23 | 22 | 21 | 21 | 29 | 34 | 21 | 0 | -0.26 |  | 50.02 | Y | -0.2 | [7 empty] | Y | N | N | Y | 180 | 0.47 | 65 | 96655 | 99610 | 730 | 15500 | 2 | 2 | 20 | 2018-05-21 03:31 | 1549 | 132 |  | 42 | 20 | [15 empty] | 96.37 | 100 | 0 | 0 | 0 |  | 670 | 900 | 선택 | 해제 | 0 | 0 | 0 |  | 670 | 900 | 선택 | 해제 | 해제 | 미정 | 미정 | 미정 | 미정 |  | 미정 | SB131131 | H
B45605 | 2018-05-20 | 2 | A |  | 3 | A | AE1050 | 탄소강 | AE1050 | BM#2 | 1590 | 47 | 1614 | 1535 | 36 | 7400 |  | 1 | 0.46 | 17 |  | -1.92 | 1556 | 1617 | 0 | 2.97 | 0 | 12 | 11 | 70 | Y |  | 2018-05-21 04:43 | 67 | 1088 | 23 | 26 | 28 | 29 | 29 | 29 | 29 | 28 | 27 | 26 | 24 | 23 | 20 | 20 | 27 | 29 | 20 | 29 | -0.2 | Y | 44.98 | Y | -0.6 | [7 empty] | Y | Y | Y | Y | 170 | 0.47 | 66 | 96655 | 103270 | 90 | 14300 | 2 | 2 |  | 2018-05-21 05:00 | 1556 | 143 |  | 35 |  | *STR#1,2 W/M 압력과다 S/R 재셋팅 | [14 empty] | 95.04 | 100 | 0 | 0 | 0 |  | 670 | 900 | 선택 | 해제 | 0 | 0 | 0 |  | 670 | 900 | 선택 | 해제 | 해제 | 미정 | 미정 | 미정 | 미정 |  | 미정 | SB131131 | H
A45661 | 2018-05-20 | 1 | A | TUNDISH교체 | 1 | A | SCR420HON | 소입성보증강 | C | BM#1 | 1679 | 41 | 1651 | 1609 | 38 | 5500 |  | 3 | 0.31 | 19 |  | -2.06 | 1604 | 1651 | 0 | 16.61 |  | 23 | 48 | 64 | Y |  | 2018-05-21 04:25 | 94 | 1086 | -77 | 17 | 14 | 20 | 26 | 29 | 31 | 32 | 33 | 33 | 34 | 33 |  | 33 | 24 | 34 | 33 | 33 | -0.2 |  | 5 | Y | -0.2 |  | 3.03 | 3.03 | 2.38 |  |  |  |  | N | N | N | 150 | 0.53 | 58 | 92784 | 106040 | 7410 | 15250 | 3 | 1 |  | 2018-05-21 04:36 | 1604 | 146 |  | 75 |  | *T/Dflux 유15kg 용120kg *첫Heat 수소측정치 OVER되어 이상재 등록및 생관통보-ID:101.102.201.202 | [14 empty] | 81.78 | 100 | 1000 | 0 | 0 |  | 410 |  | 선택 | 선택 | 1000 | 0 | 0 |  | 410 |  | 선택 | 선택 | 해제 | 미정 | 미정 | 선택 | 선택 |  | 미정 | BT180180 | H
B45606 | 2018-05-20 | 2 | A |  | 4 | A | AE1050 | 탄소강 | AE1050 | BM#2 | 1603 | 42 | 1625 | 1566 | 29 | 5800 |  | 1 | 0.44 | 16 |  | -2.09 | 1557 | 1609 | 0 | 2.57 | 0 | 33 | 66 | 68 | Y |  | 2018-05-21 06:08 | 68 | 1087 | 17 | 19 | 22 | 24 | 26 | 27 | 27 | 27 | 27 | 25 | 25 | 24 | 24 | 24 | 24 | 27 | 24 | 27 | -0.08 | Y | 35.02 | Y | 0 | [7 empty] | Y | Y | Y | Y | 160 | 0.47 | 62 | 104090 | 97080 | 10 | 13900 | 2 | 2 |  | 2018-05-21 05:37 | 1557 | 141 |  | 21 | [16 empty] | 108.6 | 100 | 0 | 0 | 0 |  | 670 | 900 | 선택 | 해제 | 0 | 0 | 0 |  | 670 | 900 | 선택 | 해제 | 해제 | 미정 | 미정 | 미정 | 미정 |  | 미정 | SB131131 | H
A45662 | 2018-05-20 | 1 | A |  | 2 | A | SCR420HON | 소입성보증강 | C | BM#1 | 1643 | 40 | 1615 | 1572 | 38 | 5500 |  | 3 | 0.3 | 17 |  | -1.36 | 1586 | 1615 | 0 | 17.45 |  | 31 | 36 | 59 | Y |  | 2018-05-21 05:39 | 76 | 1087 | 33 | 25 | 23 | 23 | 23 | 22 | 22 | 21 | 21 | 20 | 20 |  |  | 20 | 23 | 23 | 20 | 23 | -0.07 |  | 40.02 | Y | 0 | [8 empty] | N | N | N | 140 | 0.55 | 53 | 92784 | 96700 | 7050 | 15380 | 3 | 1 |  | 2018-05-21 06:10 | 1586 | 136 |  | 61 |  | *자동:1533℃ 수동:1532℃ | [14 empty] | 89.47 | 100 | 0 | 0 | 0 |  | 410 |  | 선택 | 선택 | 0 | 0 | 0 |  | 410 |  | 선택 | 선택 | 해제 | 미정 | 미정 | 선택 | 미정 |  | 미정 | BT180180 | H
B45607 | 2018-05-20 | 2 | A |  | 5 | B | AE1050 | 탄소강 | AE1050 | BM#2 | 1599 | 41 | 1624 | 1554 | 34 | 6500 |  | 1 | 0.45 | 15 |  | -0.19 | 1552 | 1565 | 0 | 6.41 | 0 | 11 | 24 | 38 | Y |  | 2018-05-21 07:00 | 63 | 1094 | 20 | 24 | 26 | 28 | 28 | 28 | 28 | 27 | 26 | 25 | 24 | 22 |  | 22 | 26 | 28 | 22 | 28 | -0.15 | Y | 40.03 | Y | -0.4 | [7 empty] | Y | Y | Y | Y | 150 | 0.47 | 59 | 89220 | 92600 | 770 | 14800 | 2 | 2 |  | 2018-05-21 07:02 | 1552 | 130 |  | 33 | 20 | [15 empty] | 95.58 | 100 | 0 | 0 | 0 |  | 670 | 900 | 선택 | 해제 | 0 | 0 | 0 |  | 670 | 900 | 선택 | 해제 | 해제 | 미정 | 미정 | 미정 | 미정 |  | 미정 | SB131131 | H
A45663 | 2018-05-20 | 1 | A |  | 3 | A | SCR420HON | 소입성보증강 | C | BM#1 | 1675 | 39 | 1608 | 1612 | 31 | 5000 |  | 3 | 0.31 | 21 |  | -1.97 | 1583 | 1633 | 0 | 19.17 |  | 2 | 41 | 64 | Y |  | 2018-05-21 07:08 | 73 | 1091 | 18 | 26 | 32 | 35 | 36 | 36 | 36 | 36 | 36 | 36 | 35 | 35 |  | 35 | 33 | 36 | 35 | 36 | -0.03 | Y | 35.02 | Y | 0 | [8 empty] | N | N | N | 130 | 0.55 | 57 | 108248 | 99800 | 7050 | 15000 | 3 | 1 |  | 2018-05-21 07:15 | 1583 | 127 |  | 29 | [16 empty] | 101.36 | 100 | 0 | 0 | 0 |  | 410 |  | 선택 | 선택 | 0 | 0 | 0 |  | 410 |  | 선택 | 선택 | 해제 | 미정 | 미정 | 선택 | 미정 |  | 미정 | BT180180 | H
A45664 | 2018-05-21 | 1 | A |  | 4 | A | SCR420HON | 소입성보증강 | C | BM#1 | 1638 | 40 | 1622 | 1581 | 34 | 6000 |  | 3 | 0.3 | 20 |  | -1.54 | 1585 | 1621 | 0 | 15.91 |  | 37 | 17 | 69 | Y |  | 2018-05-21 07:52 | 75 | 1094 | 33 | 30 | 31 | 31 | 31 | 30 | 30 | 29 | 29 | 28 | 28 | 27 |  | 27 | 30 | 31 | 27 | 31 | -0.09 |  | 45.02 | Y | -0.2 | [8 empty] | N | N | N | 120 | 0.55 | 57 | 108248 | 103530 | 7040 | 14800 | 3 | 1 |  | 2018-05-21 08:01 | 1585 | 122 |  | 42 | [16 empty] | 97.96 | 100 | 0 | 0 | 0 |  | 410 |  | 선택 | 선택 | 0 | 0 | 0 |  | 410 |  | 선택 | 선택 | 해제 | 미정 | 미정 | 선택 | 미정 |  | 미정 | BT180180 | C
B45608 | 2018-05-21 | 2 | A |  | 6 | A | AE1050 | 탄소강 | AE1050 | BM#2 | 1562 | 44 | 1636 | 1527 | 41 | 8200 |  | 1 | 0.44 | 15 |  | -2.5 | 1559 | 1633 | 0 | 7.83 | 0 | 1 | 5 | 722 | Y |  | 2018-05-21 08:08 | 70 | 1114 | 18 | 23 | 27 | 30 | 31 | 31 | 30 | 29 | 28 | 27 | 25 | 23 | 21 | 21 | 27 | 31 | 21 | 0 | -0.25 | Y | 40 | Y | -0.4 | [7 empty] | Y | Y | Y | Y | 190 | 0.47 | 63 | 104090 | 98630 | 70 | 14300 | 2 | 2 |  | 2018-05-21 08:12 | 1552 | 125 |  | 28 | [16 empty] | 106.27 | 100 | 0 | 0 | 0 |  | 670 | 900 | 선택 | 해제 | 0 | 0 | 0 |  | 670 | 900 | 선택 | 해제 | 해제 | 미정 | 미정 | 미정 | 미정 |  | 미정 | SB131131 | H
A45665 | 2018-05-21 | 1 | A |  | 5 | A | SCR420HON | 소입성보증강 | C | BM#1 | 1614 | 40 | 1618 | 1576 | 30 | 5400 |  | 3 | 0.31 | 22 |  | -1.38 | 1593 | 1628 | 0 | 21.04 |  | 23 | 49 | 51 | Y |  | 2018-05-21 08:58 | 83 | 1127 | 25 | 32 | 37 | 39 | 40 | 40 | 39 | 38 | 37 | 36 | 35 | 34 |  | 34 | 36 | 40 | 34 | 0 | -0.17 | Y | 35 | Y | -0.2 | [8 empty] | N | N | N | 110 | 0.55 | 57 | 92784 | 103900 | 710 | 14640 | 3 | 1 |  | 2018-05-21 09:05 | 1593 | 118 |  | 36 | [16 empty] | 83.66 | 100 | 0 | 0 | 0 |  | 410 |  | 선택 | 선택 | 0 | 0 | 0 |  | 410 |  | 선택 | 선택 | 해제 | 미정 | 미정 | 선택 | 미정 |  | 미정 | BT180180 | C
B45609 | 2018-05-21 | 2 | A |  | 7 | A | AE1050 | 탄소강 | AE1050 | BM#2 | 1542 | 42 | 1625 | 1525 | 34 | 7400 |  | 1 | 0.45 | 15 |  | -2.2 | 1551 | 1611 | 0 | 5.19 | 0 | 18 | 73 | 113 | Y |  | 2018-05-21 09:09 | 62 | 1130 | 16 | 17 | 19 | 21 | 22 | 22 | 22 | 22 | 21 | 21 | 20 | 19 | 18 | 18 | 20 | 22 | 18 | 22 | -0.1 | Y | 40 | Y | -0.2 | [7 empty] | Y | Y | Y | Y | 180 | 0.47 | 60 | 104090 | 95100 | 680 | 15100 | 2 | 2 |  | 2018-05-21 09:06 | 1551 | 131 |  | 34 | [16 empty] | 108.77 | 100 | 0 | 0 | 0 |  | 670 | 900 | 선택 | 해제 | 0 | 0 | 0 |  | 670 | 900 | 선택 | 해제 | 해제 | 미정 | 미정 | 미정 | 미정 |  | 미정 | SB131131 | H
A45666 | 2018-05-21 | 1 | A |  | 6 | A | SCR420HON | 소입성보증강 | C | BM#1 | 1602 | 40 | 1618 | 1554 | 31 | 5400 |  | 3 | 0.35 | 16 |  | -1.38 | 1590 | 1617 | 0 | 11.67 |  | 31 | 37 | 53 | Y |  | 2018-05-21 09:56 | 80 | 1128 | 30 | 26 | 26 | 27 | 26 | 24 | 23 | 23 | 24 | 24 |  |  |  | 24 | 25 | 27 | 23 | 26 | -0.04 | Y | 20.08 | Y | 0 | [8 empty] | N | N | N | 100 | 0.54 | 50 | 92784 | 89390 | 15250 | 16460 | 3 | 1 |  | 2018-05-21 10:03 | 1590 | 117 |  | 39 |  | *STR#1,#2 클로깅으로 감속주입-감속주입 20%이상으로 이상재등록및 생관통보 *STR#1,#2 클로깅으로 L/D 조기교체-L/D 잔강 15ton 내림 | [14 empty] | 88.7 | 100 | 0 | 0 | 0 |  | 410 |  | 선택 | 선택 | 0 | 0 | 0 |  | 410 |  | 선택 | 선택 | 해제 | 미정 | 미정 | 선택 | 미정 |  | 미정 | BT180180 | H
B45610 | 2018-05-21 | 2 | A | TUNDISH교체전 | 8 | B | AE1050 | 탄소강 | AE1050 | BM#2 | 1569 | 41 | 1617 | 1535 | 33 | 7100 |  | 1 | 0.43 | 15 |  | -2.19 | 1564 | 1610 | 0 | 3.77 | 0 | 33 | 67 | 40 | Y |  | 2018-05-21 10:08 | 75 | 1137 | 15 | 24 | 29 | 32 | 34 | 35 | 35 | 34 | 34 | 33 | 32 | 31 | 29 | 27 | 30 | 35 | 27 | 34 | -0.2 | Y | 39.98 | Y | -0.4 | [8 empty] | Y | Y | M | 170 | 0.47 | 66 | 91742 | 104000 | -400 | 2000 | 2 | 2 |  | 2018-05-21 10:11 | 1564 | 127 |  | 38 |  |  | 416E910E01E043AA89CF12A993D7C69B | BE97C6739BCF450683FCC2D3FA61DF27 | D5294761920A47CF8495E5A0C2CA5443 | [11 empty] | 88.55 | 100 | 0 | 2500 | 0 |  | 670 | 900 | 선택 | 해제 | 0 | 2500 | 0 |  | 670 | 900 | 선택 | 해제 | 해제 | 미정 | 미정 | 미정 | 미정 |  | 미정 | BT180180 | C
A45667 | 2018-05-21 | 1 | A |  | 7 | A | SCR420HON | 소입성보증강 | C | BM#1 | 1596 | 40 | 1623 | 1564 | 33 | 5900 |  | 3 | 0.3 | 19 |  | -1.54 | 1583 | 1618 | 0 | 13.14 |  | 2 | 42 | 44 | Y |  | 2018-05-21 11:02 | 73 | 1130 | 22 | 23 | 26 | 27 | 29 | 28 | 29 | 29 | 30 | 29 | 29 | 29 | 29 | 27 | 28 | 30 | 27 | 29 | -0.1 | Y | 30 | Y | -0.2 | [8 empty] | N | N | N | 140 | 0.44 | 70 | 92784 | 100670 | 6850 | 14440 | 3 | 1 |  | 2018-05-21 11:24 | 1583 | 110 |  | 25 |  | *STR#1,#2 클로깅으로 감속주입-감속주입 20%이상으로 이상재등록및 생관통보ID:101.102.201.202 | [14 empty] | 86.23 | 100 | 0 | 0 | 0 |  | 410 |  | 선택 | 선택 | 0 | 0 | 0 |  | 410 |  | 선택 | 선택 | 해제 | 미정 | 미정 | 선택 | 미정 |  | 미정 | BT180180 | H
B45611 | 2018-05-21 | 2 | A | TUNDISH교체 | 1 | A | AE1022M1 | 합금강 | C1 | BM#2 | 1591 | 46 | 1674 | 1546 | 41 | 8700 |  | 1 | 0.47 | 20 |  | -2.99 | 1594 | 1675 | 3.3 | 0 | 0 | 11 | 25 | 53 | Y |  | 2018-05-21 11:28 | 82 | 1133 | -301 | -142 | 20 | 20 | 17 | 24 | 28 | 30 | 31 | 31 | 33 | 33 | 33 | 33 | 28 | 33 | 33 | 33 | 0 |  | 9.98 | Y | 0 |  | 2.15 | 2.08 | [5 empty] | N | N | N | 150 | 0.51 | 57 | 86020 | 98160 | -610 | 16400 | 7 | 1 |  | 2018-05-21 11:36 | 1594 | 156 |  | 54 |  | *턴디쉬 플럭스 120KG/15KG *슬리브 롱노즐 사용 | [14 empty] | 88.18 | 100 | 700 | 0 | 0 |  | 450 | 300 | 선택 | 선택 | 700 | 0 | 0 |  | 450 | 300 | 선택 | 선택 | 해제 | 미정 | 미정 | 미정 | 미정 |  | 미정 | RB120.00 | C
A45668 | 2018-05-21 | 1 | A |  | 8 | A | SCR420HON | 소입성보증강 | C | BM#1 | 1601 | 39 | 1620 | 1552 | 30 | 5400 |  | 3 | 0.31 | 18 |  | -1.88 | 1584 | 1625 | 4.75 | 10.32 |  | 37 | 18 | 49 | Y |  | 2018-05-21 12:11 | 74 | 1133 | 22 | 25 | 27 | 28 | 29 | 29 | 29 | 28 | 28 | 27 | 27 | 27 |  | 27 | 27 | 29 | 27 | 29 | -0.06 | Y | 35 | Y | 0 | [8 empty] | N | N | N | 140 | 0.48 | 59 | 92784 | 93820 | 7110 | 15340 | 3 | 1 |  | 2018-05-21 12:20 | 1584 | 123 |  | 31 |  | *STR#1,#2 클로깅으로 감속주입 | [14 empty] | 92 | 100 | 0 | 0 | 0 |  | 410 |  | 선택 | 선택 | 0 | 0 | 0 |  | 410 |  | 선택 | 선택 | 해제 | 미정 | 미정 | 해제 | 미정 |  | 미정 | BT180180 | H
B45612 | 2018-05-21 | 2 | B |  | 2 | A | AE1022M1 | 합금강 | C1 | BM#2 | 9999 | 43 | 1664 | 1534 | 36 | 7800 |  | 1 | 0.47 | 18 |  | -3.06 | 1572 | 1660 | 5.88 | 0 | 0 | 1 | 6 | 51 | Y |  | 2018-05-21 13:01 | 60 | 1140 | 31 | 24 | 21 | 20 | 19 | 18 | 17 | 16 | 14 | 13 | 12 | 10 |  | 10 | 18 | 21 | 10 | 0 | -0.24 |  | 44.97 | Y | -0.4 | [7 empty] | N | N | N | Y | 140 | 0.5 | 58 | 94250 | 94650 | 110 | 15300 | 7 | 1 | 20 | 2018-05-21 12:54 | 1572 | 139 |  | 20 | [16 empty] | 99.74 | 100 | 0 | 0 | 0 |  | 490 | 300 | 선택 | 선택 | 0 | 0 | 0 |  | 490 | 300 | 선택 | 선택 | 해제 | 미정 | 미정 | 미정 | 미정 |  | 미정 | SB210210 | H
A45669 | 2018-05-21 | 1 | B |  | 9 | A | SCR420HON | 소입성보증강 | C | BM#1 | 1580 | 44 | 1650 | 1536 | 37 | 6700 |  | 1 | 0.46 | 16 |  | -2.01 | 1574 | 1641 | 0 | 10.07 | 0 | 23 | 50 | 51 | Y |  | 2018-05-21 13:25 | 64 | 1124 | 26 | 24 | 28 | 30 | 31 | 31 | 31 | 30 | 30 | 29 | 27 | 26 |  | 26 | 29 | 31 | 26 | 31 | -0.14 | Y | 35 | Y | -0.2 | [8 empty] | N | N | N | 130 | 0.51 | 57 | 92784 | 90300 | 5090 | 15700 | 3 | 1 |  | 2018-05-21 13:27 | 1574 | 121 |  | 16 |  | *STR#1,#2 클로깅으로 감속주입 | [14 empty] | 97.36 | 100 | 0 | 0 | 0 |  | 410 |  | 선택 | 선택 | 0 | 0 | 0 |  | 410 |  | 선택 | 선택 | 해제 | 미정 | 선택 | 미정 | 미정 |  | 미정 | BT180180 | H
B45613 | 2018-05-21 | 2 | B |  | 3 | A | AE1022M1 | 합금강 | C1 | BM#2 | 1579 | 55 | 1654 | 1524 | 38 | 8100 |  | 1 | 0.5 | 15 |  | -3.11 | 1581 | 1652 | 4.21 | 0 | 0 | 18 | 74 | 62 | Y |  | 2018-05-21 13:44 | 69 | 1139 | 7 | 20 | 28 | 32 | 32 | 33 | 32 | 31 | 30 | 29 | 27 | 25 | 22 | 22 | 27 | 33 | 22 | 32 | -0.31 | Y | 34.98 | Y | -0.6 | [7 empty] | N | N | N | Y | 130 | 0.49 | 61 | 94250 | 98010 | 2190 | 12800 | 7 | 1 | 30 | 2018-05-21 13:54 | 1581 | 132 |  | 38 | [16 empty] | 9425000 | 100 | 0 | 0 | 0 |  | 490 | 300 | 선택 | 선택 | 0 | 0 | 0 |  | 490 | 300 | 선택 | 선택 | 해제 | 미정 | 미정 | 미정 | 미정 |  | 미정 | SB210210 | H
A45670 | 2018-05-21 | 1 | B |  | 10 | A | SCR420HON | 소입성보증강 | C | BM#1 | 1602 | 40 | 1633 | 1548 | 37 | 6600 |  | 1 | 0.47 | 17 |  | -2 | 1568 | 1630 | 0 | 5.53 | 0 | 31 | 38 | 55 | Y |  | 2018-05-21 14:25 | 58 | 1113 | 23 | 27 | 31 | 32 | 31 | 31 | 30 | 29 | 28 | 27 | 26 | 23 |  | 23 | 28 | 32 | 23 | 31 | -0.23 | Y | 39.98 | Y | -0.61 | [8 empty] | N | N | N | 120 | 0.51 | 59 | 100516 | 93840 | 5140 | 16000 | 3 | 1 |  | 2018-05-21 14:31 | 1568 | 105 |  | 14 |  | *전 공정 작업지연 감속주입 | [14 empty] | 101.69 | 100 | 0 | 0 | 0 |  | 410 |  | 선택 | 선택 | 0 | 0 | 0 |  | 410 |  | 선택 | 선택 | 해제 | 미정 | 선택 | 미정 | 미정 |  | 미정 | BT180180 | H
B45614 | 2018-05-21 | 2 | B |  | 4 | A | AE1022M1 | 합금강 | C1 | BM#2 | 1593 | 46 | 1646 | 1555 | 42 | 7000 |  | 2 | 0.4 | 15 |  | 0 | 1648 | 1648 | 0.26 | 0 |  | 33 | 68 | 67 | N | 1 | 2018-05-21 16:20 | 136 | 1120 | 17 | 27 | 29 | 31 | 32 | 31 | 31 | 30 | 29 | 28 | 27 | 25 | 23 | 23 | 28 | 32 | 23 | 31 | -0.22 | Y | 40 | Y | -0.4 | [7 empty] | N | N | N | Y | 120 | 0.49 | 61 | 101500 | 99360 | 910 | 15400 | 7 | 1 | 50 | 2018-05-21 15:12 | 1577 | 136 |  | -53 |  | * L/D 강제개공 ID: 301,401 | [14 empty] | 101.3 | 100 | 0 | 0 | 0 |  | 490 | 300 | 선택 | 선택 | 0 | 0 | 0 |  | 490 | 300 | 선택 | 선택 | 해제 | 미정 | 미정 | 미정 | 미정 |  | 미정 | SB210210 | H
A45671 | 2018-05-21 | 1 | B |  | 11 | A | SCR420HON | 소입성보증강 | C | BM#1 | 1656 | 45 | 1648 | 1591 | 36 | 6400 |  | 1 | 0.46 | 17 |  | -2.11 | 1573 | 1632 | 0 | 4.08 | 0 | 12 | 12 | 433 | Y |  | 2018-05-21 15:32 | 63 | 1139 | 20 | 26 | 32 | 33 | 34 | 33 | 32 | 31 | 30 | 29 | 27 | 25 | 23 | 20 | 29 | 34 | 20 | 0 | -0.31 | Y | 44.98 | Y | -0.6 | [8 empty] | N | N | N | 110 | 0.47 | 65 | 146908 | 97140 | 5040 | 15200 | 3 | 1 |  | 2018-05-21 15:37 | 1573 | 105 |  | 6 |  | *전 공정 작업지연 감속주입 *혼탕부 성분확인 ID:108~110.207~209 | [14 empty] | 143.82 | 100 | 0 | 0 | 0 |  | 410 |  | 선택 | 선택 | 0 | 0 | 0 |  | 410 |  | 선택 | 선택 | 해제 | 미정 | 선택 | 미정 | 미정 |  | 미정 | BT180180 | H
B45615 | 2018-05-21 | 2 | B |  | 5 | A | AE1022M1 | 합금강 | C1 | BM#2 | 1601 | 45 | 1645 | 1555 | 33 | 7200 |  | 1 | 0.43 | 15 |  | 0 | 1582 | 1627 | 1.29 | 0 | 0 | 2 | 43 | 88 | Y |  | 2018-05-21 16:01 | 70 | 1085 | 20 | 27 | 32 | 34 | 34 | 33 | 32 | 31 | 30 | 28 | 26 | 24 |  | 24 | 29 | 34 | 24 | 0 | -0.25 | Y | 40.02 | Y | -0.4 | [7 empty] | N | N | N | Y | 110 | 0.48 | 58 | 101500 | 93930 | 570 | 15300 | 7 | 1 | 10 | 2018-05-21 16:03 | 1582 | 127 |  | 30 | [16 empty] | 107.52 | 100 | 0 | 0 | 0 |  | 490 | 300 | 선택 | 선택 | 0 | 0 | 0 |  | 490 | 300 | 선택 | 선택 | 해제 | 미정 | 미정 | 미정 | 미정 |  | 미정 | SB210210 | H
A45672 | 2018-05-21 | 1 | B |  | 12 | A | SCR420HON4 | 소입성보증강 | C | BM#1 | 1622 | 44 | 1652 | 1570 | 34 | 6300 |  | 1 | 0.45 | 17 |  | -2.04 | 1580 | 1630 | 0 | 3.11 | 0 | 37 | 19 | 55 | Y |  | 2018-05-21 16:35 | 70 | 1086 | 18 | 28 | 36 | 39 | 40 | 40 | 40 | 39 | 38 | 37 | 36 | 34 | 33 | 33 | 35 | 40 | 33 | 40 | -0.17 | Y | 40 | Y | -0.2 | [8 empty] | N | N | N | 100 | 0.47 | 62 | 50754 | 95680 | 5070 | 16100 | 3 | 1 |  | 2018-05-21 16:41 | 1580 | 111 |  | 9 |  | *혼탕부 성분확인 ID:101.201 *전 공정 작업지연 감속주입 | [14 empty] | 50.4 | 100 | 0 | 0 | 0 |  | 410 |  | 선택 | 선택 | 0 | 0 | 0 |  | 410 |  | 선택 | 선택 | 해제 | 미정 | 선택 | 미정 | 미정 |  | 미정 | BT180180 | H
B45616 | 2018-05-21 | 2 | B |  | 6 | A | AE1022M1 | 합금강 | C1 | BM#2 | 1607 | 42 | 1667 | 1555 | 32 | 7000 |  | 2 | 0.4 | 21 |  | 0 | 1587 | 1587 | 0.48 | 0 |  | 11 | 26 | 117 | Y |  | 2018-05-21 16:51 | 75 | 1082 | 19 | 23 | 26 | 27 | 27 | 26 | 25 | 24 | 23 | 21 | 19 | 18 | 15 | 15 | 23 | 27 | 15 | 0 | -0.27 | Y | 44.25 | Y | -0.6 | [7 empty] | N | N | N | Y | 100 | 0.49 | 60 | 94250 | 97990 | 1050 | 15100 | 7 | 1 | 20 | 2018-05-21 16:59 | 1587 | 126 |  | 41 | [16 empty] | 9425000 | 100 | 0 | 0 | 0 |  | 490 | 300 | 선택 | 선택 | 0 | 0 | 0 |  | 490 | 300 | 선택 | 선택 | 해제 | 미정 | 미정 | 미정 | 미정 |  | 미정 | SB210210 | H
A45673 | 2018-05-21 | 1 | B |  | 13 | A | SCR420HON4 | 소입성보증강 | C | BM#1 | 1610 | 46 | 1637 | 1550 | 36 | 6600 |  | 1 | 0.45 | 17 |  | 0 | 1576 | 1632 | 0 | 3.71 | 0 | 23 | 51 | 62 | Y |  | 2018-05-21 17:30 | 66 | 1088 | 30 | 32 | 34 | 36 | 36 | 36 | 36 | 35 | 34 | 33 | 31 |  |  | 31 | 34 | 36 | 31 | 36 | -0.14 | Y | 34.9 | Y | -0.4 | [8 empty] | N | N | N | 150 | 0.54 | 54 | 84590 | 88030 | 5030 | 12500 | 3 | 1 |  | 2018-05-21 17:35 | 1576 | 113 |  | 18 |  | *전 공정 작업지연 감속주입 | [14 empty] | 85.19 | 100 | 0 | 0 | 0 |  | 410 |  | 선택 | 선택 | 0 | 0 | 0 |  | 410 |  | 선택 | 선택 | 해제 | 미정 | 선택 | 미정 | 미정 |  | 미정 | BT180180 | H
B45617 | 2018-05-21 | 2 | B |  | 7 | A | AE1022M1 | 합금강 | C1 | BM#2 | 1627 | 43 | 1654 | 1584 | 29 | 5600 |  | 1 | 0.46 | 16 |  | -2.31 | 1581 | 1631 | 1.89 | 0 | 0 | 18 | 75 | 47 | Y |  | 2018-05-21 17:56 | 69 | 1087 | 12 | 21 | 26 | 29 | 30 | 30 | 29 | 28 | 27 | 25 | 23 | 20 |  | 20 | 25 | 30 | 20 | 0 | -0.29 | Y | 34.97 | Y | -0.6 | [7 empty] | N | N | N | Y | 150 | 0.49 | 57 | 94250 | 93900 | 1440 | 16600 | 7 | 1 | 40 | 2018-05-21 18:02 | 1581 | 129 |  | 40 | [16 empty] | 98.9 | 100 | 0 | 0 | 0 |  | 490 | 300 | 선택 | 선택 | 0 | 0 | 0 |  | 490 | 300 | 선택 | 선택 | 해제 | 미정 | 미정 | 미정 | 미정 |  | 미정 | SB210210 | H
A45674 | 2018-05-21 | 1 | B | TUNDISH교체전 | 14 | A | SCR420HON4 | 소입성보증강 | C | BM#1 | 1596 | 53 | 1642 | 1552 | 43 | 8000 |  | 1 | 0.49 | 16 |  | 0 | 1585 | 1632 | 0 | 3.64 | 0 | 33 | 69 | 20 | Y |  | 2018-05-21 18:36 | 75 | 1080 | 23 | 38 | 44 | 47 | 49 | 49 | 49 | 48 | 47 | 46 | 45 | 43 |  | 43 | 44 | 49 | 43 | 49 | -0.17 | Y | 35.02 | Y | -0.4 | [8 empty] | N | N | N | 140 | 0.51 | 56 | 103270 | 100150 | 5000 | 2000 | 3 | 1 |  | 2018-05-21 18:43 | 1585 | 104 |  | 8 |  | *전 공정 작업지연 감속주입 |  | 5912EEAB489E4B2B84DB8EAA742FE38C | E9BDD547E4E3441582AB32252119C303 | EA8CAFECCDC04A5BA6B96873A09BCB0B | [10 empty] | 98.21 | 100 | 0 | 3000 | 0 |  | 410 |  | 선택 | 선택 | 0 | 3000 | 0 |  | 410 |  | 선택 | 선택 | 해제 | 미정 | 선택 | 미정 | 미정 |  | 미정 | BT180180 | H
B45618 | 2018-05-21 | 2 | B |  | 8 | A | AE1022M1 | 합금강 | C1 | BM#2 | 1628 | 42 | 1645 | 1575 | 32 | 6700 |  | 1 | 0.47 | 16 |  | -0.75 | 1572 | 1595 | 1.56 | 0 | 0 | 31 | 39 | 92 | Y |  | 2018-05-21 19:05 | 60 | 1080 | 17 | 19 | 23 | 26 | 27 | 27 | 26 | 25 | 24 | 23 | 21 | 19 | 17 | 17 | 23 | 27 | 17 | 0 | -0.25 | Y | 40 | Y | -0.4 | [7 empty] | N | N | N | Y | 140 | 0.49 | 61 | 92685 | 99170 | 130 | 16000 | 7 | 1 | 10 | 2018-05-21 19:08 | 1572 | 131 |  | 30 | [16 empty] | 94.19 | 100 | 0 | 0 | 0 |  | 490 | 300 | 선택 | 선택 | 0 | 0 | 0 |  | 490 | 300 | 선택 | 선택 | 해제 | 미정 | 미정 | 미정 | 미정 |  | 미정 | SB160160 | H
C44177 | 2018-05-21 | 3 | B | TUNDISH교체 | 1 | A | FPA-SHPG2 | 소입성보증강 | C | BM#1 | 1639 | 56 | 1676 | 1569 | 45 | 9500 |  | 2 | 0.4 | 20 |  | -2.17 | 1607 | 1669 | 0.44 | 0 | 4 | 21 | 49 | 89 | Y |  | 2018-05-21 19:37 | 99 | 1088 | -54 | 42 | 34 | 37 | 43 | 45 | 47 | 48 | 49 | 49 | 50 | 49 |  | 49 | 42 | 50 | 49 | 49 | -0.2 |  | 5 | Y | -0.2 |  | 2.21 | 2.21 | [5 empty] | N | N | M | 150 | 0.5 | 60 | 101508 | 99520 | 5160 | 15500 | 5 | 2 |  | 2018-05-21 19:50 | 1594 | 126 |  | 28 |  | *T/Dflux 유15kg 용120kg *전 공정 작업지연 감속주입 | [14 empty] | 97.09 | 100 | 700 | 0 | 0 |  | 410 |  | 선택 | 선택 | 700 | 0 | 0 |  | 410 |  | 선택 | 선택 | 선택 | 미정 | 선택 | 미정 | 미정 |  | 미정 | BT180180 | H
B45619 | 2018-05-21 | 2 | B |  | 9 | A | AE1022M1 | 합금강 | C1 | BM#2 | 1611 | 42 | 1644 | 1556 | 26 | 5800 |  | 1 | 0.55 | 16 |  | 0 | 1571 | 1624 | 1.55 | 0 | 0 | 2 | 44 | 39 | Y |  | 2018-05-21 20:01 | 59 | 1089 | 14 | 18 | 21 | 22 | 22 | 22 | 21 | 20 | 19 | 17 | 15 | 13 |  | 13 | 19 | 22 | 13 | 22 | -0.22 | Y | 40.02 | Y | -0.4 | [7 empty] | N | N | N | N | 130 | 0.5 | 57 | 100644 | 93110 | 430 | 15700 | 7 | 1 | 20 | 2018-05-21 20:07 | 1571 | 138 |  | 39 | [16 empty] | 107.7 | 100 | 0 | 0 | 0 |  | 450 | 300 | 선택 | 선택 | 0 | 0 | 0 |  | 450 | 300 | 선택 | 선택 | 해제 | 미정 | 미정 | 미정 | 미정 |  | 미정 | SB160160 | H
A45675 | 2018-05-21 | 1 | D |  | 2 | A | FPA-SHPG2 | 소입성보증강 | C | BM#1 | 1557 | 66 | 1634 | 1516 | 56 | 10600 |  | 1 | 0.65 | 17 |  | -2.01 | 1567 | 1618 | 0 | 3.51 | 0 | 12 | 13 | 76 | Y |  | 2018-05-21 20:42 | 59 | 1092 | 46 | 38 | 32 | 28 | 26 | 24 | 22 | 21 | 20 | 19 | 17 | 15 |  | 15 | 26 | 32 | 15 | 0 | -0.38 |  | 44.98 | Y | -0.4 | [8 empty] | N | N | Y | 140 | 0.52 | 58 | 101508 | 96970 | 5090 | 14600 | 5 | 2 |  | 2018-05-21 20:46 | 1567 | 159 |  | 25 |  | *전 공정 작업지연 감속주입 *자동 1531 수동 1532 | [14 empty] | 98.94 | 100 | 0 | 0 | 0 |  | 410 |  | 선택 | 선택 | 0 | 0 | 0 |  | 410 |  | 선택 | 선택 | 선택 | 미정 | 선택 | 미정 | 미정 |  | 미정 | BT180180 | H
B45620 | 2018-05-21 | 2 | D |  | 10 | A | AE1022M1 | 합금강 | C1 | BM#2 | 1610 | 43 | 1666 | 1574 | 29 | 6300 |  | 1 | 0.81 | 16 |  | -2.2 | 1576 | 1634 | 1.72 | 0 | 0 | 11 | 27 | 35 | Y |  | 2018-05-21 21:15 | 64 | 1093 | 10 | 22 | 32 | 35 | 37 | 37 | 36 | 36 | 35 | 34 | 32 | 30 |  | 30 | 31 | 37 | 30 | 0 | -0.2 | Y | 34.98 | Y | -0.4 | [7 empty] | N | N | N | N | 120 | 0.52 | 57 | 100644 | 97450 | 1120 | 14300 | 7 | 1 | 40 | 2018-05-21 21:27 | 1576 | 136 |  | 25 | [16 empty] | 102.23 | 100 | 0 | 0 | 0 |  | 450 | 300 | 선택 | 선택 | 0 | 0 | 0 |  | 450 | 300 | 선택 | 선택 | 해제 | 미정 | 미정 | 미정 | 미정 |  | 미정 | SB160160 | H
A45676 | 2018-05-21 | 1 | D |  | 3 | A | FPA-SHPG2 | 소입성보증강 | C | BM#1 | 1584 | 52 | 1642 | 1540 | 42 | 9400 |  | 2 | 0.4 | 16 |  | -2.03 | 1576 | 1627 | 0.39 | 0 |  | 37 | 20 | 118 | Y |  | 2018-05-21 21:34 | 68 | 1078 | 12 | 20 | 26 | 27 | 28 | 27 | 26 | 25 | 24 | 24 | 23 |  |  | 23 | 24 | 28 | 23 | 0 | -0.17 | Y | 30.02 | Y | -0.2 | [8 empty] | N | N | Y | 130 | 0.55 | 55 | 101508 | 95400 | 5080 | 14500 | 5 | 2 |  | 2018-05-21 21:50 | 1576 | 132 |  | 31 | [16 empty] | 100.35 | 100 | 0 | 0 | 0 |  | 410 |  | 선택 | 선택 | 0 | 0 | 0 |  | 410 |  | 선택 | 선택 | 선택 | 미정 | 미정 | 미정 | 미정 |  | 미정 | BT180180 | H
B45621 | 2018-05-21 | 2 | D | TUNDISH교체전 | 11 | A | AE1022M1 | 합금강 | C1 | BM#2 | 1609 | 47 | 1635 | 1576 | 29 | 6200 |  | 1 | 0.47 | 16 |  | -1.77 | 1576 | 1622 | 1.71 | 0 | 0 | 18 | 76 | 35 | Y |  | 2018-05-21 22:23 | 64 | 1095 | 27 | 30 | 32 | 32 | 32 | 31 | 30 | 29 | 28 | 26 | 24 | 23 | 21 | 21 | 29 | 32 | 21 | 32 | -0.22 |  | 49.98 | Y | -0.4 | [7 empty] | N | N | N | N | 110 | 0.52 | 60 | 100644 | 105080 | -930 | 2000 | 7 | 1 | 10 | 2018-05-21 22:28 | 1576 | 137 |  | 17 |  |  | 9F6302F376454A6491BEBFC6CD9B086C | C228F569A80E41B3996F5D8F08F56077 | B13AA39C34054909A19BF31B8B36D33C | [11 empty] | 96.63 | 100 | 0 | 3870 | 0 |  | 450 | 300 | 선택 | 선택 | 0 | 4090 | 0 |  | 450 | 300 | 선택 | 선택 | 해제 | 미정 | 미정 | 미정 | 미정 |  | 미정 | SB160160 | H
A45677 | 2018-05-21 | 1 | D |  | 4 | A | FPA-SHPG2 | 소입성보증강 | C | BM#1 | 1611 | 43 | 1629 | 1553 | 35 | 7000 |  | 3 | 0.33 | 16 |  | 73.32 | 1629 | 0 | 0 | 9.94 |  | 23 | 52 | 122 | Y |  | 2018-05-21 22:26 | 121 | 1077 | 20 | 25 | 30 | 31 | 31 | 30 | 29 | 28 | 28 | 25 | 26 | 25 |  | 25 | 27 | 31 | 25 | 25 | -0.15 | Y | 39.98 | Y | -0.2 | [8 empty] | N | N | Y | 120 | 0.55 | 58 | 101508 | 103690 | 7090 | 15600 | 5 | 2 |  | 2018-05-21 22:37 | 1574 | 118 |  | 35 | [16 empty] | 91.16 | 100 | 0 | 0 | 0 |  | 410 |  | 선택 | 선택 | 0 | 0 | 0 |  | 410 |  | 선택 | 선택 | 선택 | 미정 | 미정 | 선택 | 미정 |  | 미정 | BT180180 | H
A45678 | 2018-05-21 | 1 | D |  | 5 | A | FPA-SHPG2 | 소입성보증강 | C | BM#1 | 1648 | 41 | 1623 | 1599 | 35 | 5700 |  | 3 | 0.31 | 17 |  | -2.5 | 1572 | 1623 | 0 | 10.01 |  | 1 | 7 | 456 | Y |  | 2018-05-21 23:22 | 64 | 1086 | 21 | 19 | 19 | 19 | 19 | 19 | 18 | 16 | 16 | 15 | 14 | 12 |  | 12 | 18 | 19 | 12 | 19 | -0.16 |  | 45 | Y | -0.4 | [8 empty] | N | N | Y | 110 | 0.55 | 56 | 101508 | 99880 | 7620 | 15100 | 5 | 2 |  | 2018-05-21 23:30 | 1572 | 118 |  | 39 | [16 empty] | 94.43 | 100 | 0 | 0 | 0 |  | 410 |  | 선택 | 선택 | 0 | 0 | 0 |  | 410 |  | 선택 | 선택 | 선택 | 미정 | 미정 | 선택 | 미정 |  | 미정 | BT180180 | H
B45622 | 2018-05-21 | 2 | D | TUNDISH교체 | 1 | A | 51CRMOV4 | 특수용도강 | D | BM#2 | 1581 | 47 | 1635 | 1547 | 41 | 8500 |  | 1 | 0.47 | 18 |  | -1.87 | 1572 | 1635 | 1.27 | 0 | 0 | 31 | 40 | 43 | Y |  | 2018-05-21 23:20 | 87 | 1094 | -467 | -193 | 35 | 30 | 33 | 36 | 39 | 41 | 41 | 42 | 43 | 43 | 43 | 43 | 35 | 43 | 43 | 43 | 0 |  | 10.02 | Y | 0 |  | 2.63 | 2.63 | 2.53 |  |  |  | N | N | N | N | 150 | 0.47 | 61 | 91861 | 99620 | 220 | 15600 | 10 | 2 | 10 | 2018-05-21 23:25 | 1572 | 157 |  | 46 |  | * T/D FLUX 용탕부: 120 KG / 유탕부: 15KG 투입 *첫 HEAT 수소측정 기준초과(10분)이상공정 등록 및 생관통보. | [14 empty] | 91.59 | 100 | 700 | 0 | 0 |  | 650 | 400 | 선택 | 해제 | 730 | 0 | 0 |  | 650 | 400 | 선택 | 해제 | 선택 | 미정 | 미정 | 미정 | 미정 |  | 미정 | LT160160 | H
A45679 | 2018-05-21 | 1 | D |  | 6 | A | FPA-SHPG2 | 소입성보증강 | C | BM#1 | 1605 | 54 | 1611 | 1568 | 44 | 7100 |  | 3 | 0.3 | 17 |  | -1.79 | 1574 | 1611 | 0 | 9.8 |  | 12 | 14 | 46 | Y |  | 2018-05-22 00:25 | 66 | 1087 | 11 | 21 | 27 | 30 | 32 | 32 | 31 | 29 | 28 | 27 | 26 | 26 | 25 | 25 | 27 | 32 | 25 | 0 | -0.17 | Y | 40 | Y | -0.2 | [8 empty] | N | N | Y | 100 | 0.55 | 65 | 101508 | 115420 | 1380 | 16000 | 5 | 2 |  | 2018-05-22 00:47 | 1574 | 116 |  | 34 |  | *전공정요청 L/D 잔강이월 없음 | [14 empty] | 86.43 | 100 | 0 | 0 | 0 |  | 410 |  | 선택 | 선택 | 0 | 0 | 0 |  | 410 |  | 선택 | 선택 | 선택 | 미정 | 미정 | 미정 | 미정 |  | 미정 | BT180180 | H
B45623 | 2018-05-21 | 2 | D |  | 2 | A | 51CRMOV4 | 특수용도강 | D | BM#2 | 1616 | 44 | 1626 | 1574 | 38 | 6700 |  | 1 | 0.45 | 20 |  | -2.04 | 1557 | 1615 | 1.22 | 0 | 0 | 2 | 45 | 50 | Y |  | 2018-05-22 00:36 | 72 | 1087 | 41 | 39 | 37 | 37 | 36 | 35 | 34 | 33 | 32 | 31 | 29 | 28 | 26 | 26 | 34 | 37 | 26 | 0 | -0.22 |  | 50.02 | Y | -0.4 |  | 1.66 | 1.66 |  |  |  |  | N | N | N | N | 140 | 0.49 | 63 | 91861 | 101780 | 70 | 14600 | 10 | 2 | 20 | 2018-05-22 00:39 | 1557 | 137 |  | 33 | 19 | [15 empty] | 90.95 | 100 | 0 | 0 | 0 |  | 650 | 400 | 선택 | 해제 | 0 | 0 | 0 |  | 650 | 400 | 선택 | 해제 | 선택 | 미정 | 미정 | 미정 | 미정 |  | 미정 | LT160160 | H
A45680 | 2018-05-21 | 1 | D |  | 7 | A | FPA-SHPG2 | 소입성보증강 | C | BM#1 | 1655 | 44 | 1621 | 1626 | 38 | 4900 |  | 3 | 0.28 | 16 |  | -2.05 | 1580 | 1621 | 0 | 9.58 |  | 37 | 21 | 58 | Y |  | 2018-05-22 01:11 | 72 | 1089 | 21 | 22 | 25 | 26 | 27 | 26 | 25 | 24 | 24 | 23 | 21 | 20 |  | 20 | 24 | 27 | 20 | 0 | -0.2 | Y | 35 | Y | -0.2 | [8 empty] | N | N | Y | 150 | 0.55 | 59 | 101508 | 103770 | 1310 | 15600 | 5 | 2 |  | 2018-05-22 01:20 | 1580 | 120 |  | 54 |  | *전공정요청 L/D 잔강이월 없음 | [14 empty] | 96.03 | 100 | 0 | 0 | 0 |  | 410 |  | 선택 | 선택 | 0 | 0 | 0 |  | 410 |  | 선택 | 선택 | 선택 | 미정 | 미정 | 미정 | 미정 |  | 미정 | BT180180 | H
B45624 | 2018-05-21 | 2 | D |  | 3 | A | 51CRMOV4 | 특수용도강 | D | BM#2 | 1578 | 47 | 1627 | 1525 | 38 | 7800 |  | 1 | 0.45 | 19 |  | -1.97 | 1546 | 1602 | 1.34 | 0 | 0 | 11 | 28 | 67 | Y |  | 2018-05-22 01:51 | 61 | 1087 | 22 | 27 | 30 | 31 | 32 | 31 | 30 | 30 | 29 | 28 | 27 | 26 |  | 26 | 29 | 32 | 26 | 30 | -0.17 | Y | 34.98 | Y | -0.2 | [7 empty] | N | N | N | N | 130 | 0.5 | 58 | 100212 | 96510 | 1530 | 14100 | 10 | 2 | 30 | 2018-05-22 02:05 | 1546 | 132 |  | 24 | [16 empty] | 102.26 | 100 | 0 | 0 | 0 |  | 650 | 400 | 선택 | 해제 | 0 | 0 | 0 |  | 650 | 400 | 선택 | 해제 | 선택 | 미정 | 미정 | 미정 | 미정 |  | 미정 | LT160160 | H
A45681 | 2018-05-21 | 1 | D | TUNDISH교체전 | 8 | A | FPA-SHPG2 | 소입성보증강 | C | BM#1 | 1606 | 41 | 1610 | 1567 | 38 | 6900 |  | 3 | 0.29 | 16 |  | -1.99 | 1570 | 1610 | 0 | 8.8 |  | 23 | 53 | 51 | Y |  | 2018-05-22 02:20 | 62 | 1087 | 17 | 19 | 21 | 23 | 23 | 23 | 22 | 21 | 21 | 19 | 19 | 17 | 15 | 15 | 20 | 23 | 15 | 23 | -0.16 | Y | 50.02 | Y | 0 | [8 empty] | N | N | M | 140 | 0.55 | 65 | 114863 | 116270 | 3280 | 1500 | 5 | 2 |  | 2018-05-22 02:29 | 1570 | 117 |  | 45 |  | *전공정요청 L/D 잔강이월 없음 | 005210CC82C9456AB1875F854EF35034 | 742F0443833B43FB9EBFE4163CFA0761 | BB10BDF8AB0E444F9AA2C81B360E43F5 | [11 empty] | 96.08 | 100 | 0 | 2500 | 0 |  | 410 |  | 선택 | 선택 | 0 | 2500 | 0 |  | 410 |  | 선택 | 선택 | 선택 | 미정 | 미정 | 미정 | 미정 |  | 미정 | BT180180 | H
B45625 | 2018-05-21 | 2 | D |  | 4 | A | 51CRMOV4 | 특수용도강 | D | BM#2 | 1619 | 46 | 1615 | 1575 | 39 | 6500 |  | 1 | 0.46 | 19 |  | -1.84 | 1552 | 1607 | 1.3 | 0 | 0 | 18 | 77 | 77 | Y |  | 2018-05-22 02:52 | 67 | 1089 | 22 | 30 | 34 | 37 | 37 | 38 | 37 | 36 | 35 | 34 | 33 | 31 | 29 | 29 | 34 | 38 | 29 | 37 | -0.26 | Y | 34.98 | Y | -0.4 | [7 empty] | N | N | N | N | 120 | 0.5 | 60 | 100212 | 100430 | 710 | 15200 | 10 | 2 | 40 | 2018-05-22 03:00 | 1552 | 130 |  | 25 | [16 empty] | 99.22 | 100 | 0 | 0 | 0 |  | 650 | 400 | 선택 | 해제 | 0 | 0 | 0 |  | 650 | 400 | 선택 | 해제 | 선택 | 미정 | 미정 | 미정 | 미정 |  | 미정 | LT160160 | H
B45626 | 2018-05-21 | 2 | D |  | 5 | A | 51CRMOV4 | 특수용도강 | D | BM#2 | 1584 | 41 | 1614 | 1557 | 35 | 6300 |  | 1 | 0.44 | 19 |  | -1.96 | 1541 | 1616 | 2.12 | 0 | 0 | 31 | 41 | 53 | Y |  | 2018-05-22 03:53 | 56 | 1087 | 26 | 27 | 29 | 30 | 30 | 29 | 28 | 27 | 26 | 25 | 23 | 22 |  | 22 | 27 | 30 | 22 | 0 | -0.2 | Y | 40 | Y | -0.2 | [7 empty] | N | N | N | N | 110 | 0.51 | 59 | 100212 | 99590 | 520 | 15800 | 10 | 2 | 10 | 2018-05-22 03:57 | 1541 | 130 |  | 28 | [16 empty] | 100.21 | 100 | 0 | 0 | 0 |  | 650 | 400 | 선택 | 해제 | 0 | 0 | 0 |  | 650 | 400 | 선택 | 해제 | 선택 | 미정 | 미정 | 미정 | 미정 |  | 미정 | LT160160 | H
A45682 | 2018-05-21 | 1 | D | TUNDISH교체 | 1 | A | SM55CBQ | 탄소강 | AE1055M계 | BM#1 | 1611 | 43 | 1625 | 1547 | 39 | 5700 |  | 3 | 0.28 | 25 |  | -2.08 | 1565 | 1625 | 6.89 | 0 |  | 1 | 8 | 52 | Y |  | 2018-05-22 03:40 | 81 | 1087 | -4 | 13 | 11 | 17 | 21 | 23 | 24 | 25 | 25 | 25 | 24 |  |  | 24 | 20 | 25 | 24 | 25 | -0.07 |  | 15.02 | Y | -0.2 |  | 2.24 | 2.12 | [5 empty] | N | N | N | 230 | 0.46 | 59 | 152262 | 92540 | 7460 | 15100 | 9 | 1 |  | 2018-05-22 03:50 | 1565 | 146 |  | 56 |  | *T/Dflux 유15kg 용225kg *유사강종 연연주 혼탕부 성분확인 ID:107~109.207~209 | [14 empty] | 152.26 | 100 | 1500 | 0 | 0 |  | 400 |  | 선택 | 해제 | 1500 | 0 | 0 |  | 400 |  | 선택 | 해제 | 해제 | 미정 | 미정 | 선택 | 선택 |  | 미정 | BT180180 | H
B45627 | 2018-05-21 | 2 | A |  | 6 | A | 51CRMOV4 | 특수용도강 | D | BM#2 | 1589 | 41 | 1605 | 1554 | 35 | 6700 |  | 1 | 0.43 | 21 |  | -2.05 | 1543 | 1608 | 1.69 | 0 | 0 | 2 | 46 | 40 | Y |  | 2018-05-22 04:57 | 58 | 1086 | 19 | 23 | 27 | 29 | 29 | 29 | 29 | 28 | 27 | 26 | 24 | 23 | 21 | 21 | 26 | 29 | 21 | 29 | -0.18 | Y | 45 | Y | -0.4 | [7 empty] | N | N | N | N | 100 | 0.51 | 62 | 100212 | 103890 | 200 | 14700 | 10 | 2 | 20 | 2018-05-22 05:00 | 1543 | 124 |  | 25 |  | *STR#1 M.L.C 이상으로 몰드레벨 헌팅발생 (±8mm 이상)301~306 | [14 empty] | 96.36 | 100 | 0 | 0 | 0 |  | 650 | 400 | 선택 | 해제 | 0 | 0 | 0 |  | 650 | 400 | 선택 | 해제 | 선택 | 미정 | 미정 | 미정 | 미정 |  | 미정 | LT160160 | H
A45683 | 2018-05-21 | 1 | A |  | 2 | A | AE1055LS | 탄소강 | G-AE1055LS | BM#1 | 1583 | 45 | 1591 | 1535 | 43 | 5300 |  | 3 | 0.3 | 26 |  | -1.34 | 1552 | 1591 | 0 | 8.61 |  | 12 | 15 | 60 | Y |  | 2018-05-22 05:00 | 68 | 1087 | 21 | 24 | 27 | 30 | 30 | 30 | 29 | 29 | 28 | 27 | 26 | 24 |  | 24 | 27 | 30 | 24 | 30 | -0.15 | Y | 40 | Y | -0.4 | [7 empty] | Y | Y | Y | Y | 220 | 0.5 | 58 | 33836 | 92990 | 7580 | 15500 | 9 | 1 |  | 2018-05-22 05:10 | 1552 | 122 |  | 36 | 20 | *유사강종 연연주 혼탕부 성분확인 ID:101.201 | [14 empty] | 33.64 | 100 | 0 | 0 | 0 |  | 400 |  | 선택 | 해제 | 0 | 0 | 0 |  | 400 |  | 선택 | 해제 | 해제 | 미정 | 미정 | 선택 | 미정 |  | 미정 | BT180180 | H
B45628 | 2018-05-21 | 2 | A | 잔강최소화전 | 7 | A | 51CRMOV4 | 특수용도강 | D | BM#2 | 1609 | 42 | 1615 | 1567 | 35 | 5900 |  | 1 | 0.42 | 21 |  | -2.01 | 1553 | 1607 | 1.54 | 0 | 0 | 11 | 29 | 47 | Y |  | 2018-05-22 05:53 | 68 | 1088 | 18 | 27 | 32 | 36 | 38 | 38 | 38 | 37 | 36 | 35 | 34 | 32 |  | 32 | 33 | 38 | 32 | 38 | -0.17 | Y | 34.97 | Y | -0.4 | [8 empty] | N | N | N | 150 | 0.5 | 59 | 100212 | 98400 | 670 | 3000 | 10 | 2 |  | 2018-05-22 05:59 | 1553 | 130 |  | 34 | [16 empty] | 101.22 | 100 | 0 | 0 | 0 |  | 650 | 400 | 선택 | 해제 | 0 | 0 | 0 |  | 650 | 400 | 선택 | 해제 | 선택 | 미정 | 미정 | 미정 | 선택 | 7 | 미정 | LT160160 | H
A45684 | 2018-05-21 | 1 | A |  | 3 | A | AE1055LS | 탄소강 | G-AE1055LS | BM#1 | 1606 | 40 | 1594 | 1562 | 35 | 4100 |  | 3 | 0.3 | 26 |  | -1.46 | 1551 | 1594 | 0 | 7.49 |  | 37 | 22 | 79 | Y |  | 2018-05-22 06:03 | 67 | 1086 | 22 | 26 | 30 | 32 | 32 | 32 | 31 | 30 | 30 | 29 | 28 | 26 |  | 26 | 29 | 32 | 26 | 32 | -0.15 | Y | 40 | Y | -0.4 | [5 empty] | 5.364 | 1.503 | Y | Y | Y | Y | 210 | 0.5 | 56 | 84590 | 89140 | 9000 | 15400 | 9 | 1 |  | 2018-05-22 06:11 | 1551 | 121 |  | 33 |  | *전공정요청 L/D잔강 9TON 이월 | [14 empty] | 85.7 | 100 | 0 | 0 | 0 |  | 400 |  | 선택 | 해제 | 0 | 0 | 0 |  | 400 |  | 선택 | 해제 | 해제 | 미정 | 미정 | 해제 | 미정 |  | 미정 | BT180180 | H
B45629 | 2018-05-21 | 2 | A | 잔강최소화, 연주종료 | 8 | A | 33MNCRMOB5M | 합금강 | 보론강 | BM#2 | 1580 | 44 | 1654 | 1544 | 38 | 7800 |  | 1 | 0.52 | 20 |  | -2.6 | 1562 | 1649 | 2.09 | 0 | 0 | 18 | 78 | 50 | Y |  | 2018-05-22 07:07 | 65 | 1087 | -236 | 12 | 27 | 28 | 29 | 30 | 29 | 29 | 28 | 27 | 25 |  |  | 25 | 18 | 30 | 25 | 29 | -0.2 | Y | 25 | Y | -0.4 | [8 empty] | N | N | N | 140 | 0.48 | 52 | 99780 | 96560 | -60 | 2000 | 10 | 2 |  | 2018-05-22 07:20 | 1562 | 141 |  | 34 |  | *샘플 303.403 300mm *STR#1 M.L.C 이상으로 연주종료 | 2F080005AB9844E2831AA13939BEBFCF | E7A32DD9504047ACBEA2735EFD7DCBB2 | 58A05EE77B0648B2B9F9215A43AB672D |  |  | BD8E7D361C654558A752CE8E69662D9C | BF7836B3C4FB47B2827769C191CA603E |  |  | D2276177085C4283906F1BF16BA8915C | 571DD98FE9C74F23AA328FE58C238F7A | B194DBBE26C84866B56C61049359B0DF |  |  | 103.4 | 100 | 0 | 3960 | 300 |  | 300 | 400 | 해제 | 선택 | 0 | 4260 | 300 |  | 300 | 400 | 해제 | 선택 | 해제 | 미정 | 미정 | 미정 | 미정 |  | 미정 | SB110110 | C
A45685 | 2018-05-21 | 1 | A |  | 4 | A | AE1055LS | 탄소강 | G-AE1055LS | BM#1 | 1596 | 41 | 1589 | 1555 | 32 | 5300 |  | 3 | 0.28 | 25 |  | -1.79 | 1539 | 1592 | 0 | 12.94 |  | 23 | 54 | 72 | Y |  | 2018-05-22 07:13 | 55 | 1088 | 25 | 26 | 26 | 27 | 26 | 26 | 25 | 24 | 23 | 22 | 21 | 21 | 20 | 20 | 24 | 27 | 20 | 26 | -0.16 | Y | 45.02 | Y | -0.2 | [5 empty] | 2.556 | 2.553 | Y | Y | Y | Y | 200 | 0.5 | 64 | 101508 | 99630 | 7110 | 12500 | 9 | 1 |  | 2018-05-22 07:20 | 1539 | 108 |  | 20 |  | *래들 미개공으로 강제개공 ID:106.206 | [14 empty] | 94.65 | 100 | 0 | 0 | 0 |  | 400 |  | 선택 | 해제 | 0 | 0 | 0 |  | 400 |  | 선택 | 해제 | 해제 | 미정 | 미정 | 선택 | 미정 |  | 미정 | BT180180 | H
A45686 | 2018-05-22 | 1 | A |  | 5 | A | AE1055LS | 탄소강 | G-AE1055LS | BM#1 | 1576 | 48 | 1607 | 1530 | 34 | 6000 |  | 3 | 0.28 | 25 |  | -1.68 | 1553 | 1601 | 0 | 14.25 |  | 1 | 9 | 55 | N | 1 | 2018-05-22 08:27 | 69 | 1116 | 31 | 37 | 40 | 40 | 40 | 40 | 39 | 38 | 36 | 36 |  |  |  | 36 | 38 | 40 | 36 | 40 | -0.1 |  | 35 | Y | 0 | [7 empty] | Y | Y | Y | Y | 190 | 0.5 | 51 | 84590 | 88880 | 7110 | 15300 | 9 | 1 |  | 2018-05-22 08:36 | 1553 | 112 |  | 15 |  | *래들 미개공으로 강제개공 ID:101.201 | [14 empty] | 88.25 | 100 | 0 | 0 | 0 |  | 400 |  | 선택 | 해제 | 0 | 0 | 0 |  | 400 |  | 선택 | 해제 | 해제 | 미정 | 미정 | 선택 | 미정 |  | 미정 | BT180180 | H
B45630 | 2018-05-22 | 2 | A |  | 6 | A | AE1055LS | 탄소강 | G-AE1055LS | BM#1 | 1583 | 114 | 1606 | 1527 | 40 | 7900 |  | 3 | 0.29 | 25 |  | -1.47 | 1549 | 1592 | 0 | 14.84 |  | 31 | 42 | 46 | Y |  | 2018-05-22 09:19 | 65 | 1109 | 15 | 33 | 38 | 40 | 42 | 42 | 40 | 40 | 39 | 38 | 37 | 35 | 34 | 34 | 38 | 42 | 34 | 40 | -0.2 | Y | 39.98 | Y | -0.2 | [7 empty] | Y | Y | Y | Y | 180 | 0.5 | 56 | 84590 | 91950 | 7070 | 14500 | 09 | 1 |  | 2018-05-22 09:28 | 1549 | 177 |  | 15 | [16 empty] | 85.49 | 100 | 0 | 0 | 0 |  | 400 |  | 선택 | 해제 | 0 | 0 | 0 |  | 400 |  | 선택 | 해제 | 해제 | 미정 | 미정 | 선택 | 미정 |  | 미정 | BT180180 | H
A45688 | 2018-05-22 | 1 | A |  | 7 | A | AE1055LS | 탄소강 | G-AE1055LS | BM#1 | 1590 | 39 | 1597 | 1532 | 27 | 4500 |  | 3 | 0.27 | 25 |  | -1.41 | 1543 | 1584 | 0 | 12.4 |  | 37 | 23 | 69 | Y |  | 2018-05-22 10:16 | 59 | 1128 | 30 | 32 | 33 | 33 | 33 | 32 | 30 | 29 | 28 | 27 | 26 | 25 | 25 | 25 | 30 | 33 | 25 | 33 | -0.16 |  | 50.02 | Y | 0 | [8 empty] | Y | Y | Y | 230 | 0.5 | 63 | 101508 | 101250 | 6980 | 15000 | 9 | 1 |  | 2018-05-22 10:25 | 1543 | 104 |  | 17 | [16 empty] | 93.77 | 100 | 0 | 0 | 0 |  | 400 |  | 선택 | 해제 | 0 | 0 | 0 |  | 400 |  | 선택 | 해제 | 해제 | 미정 | 미정 | 선택 | 미정 |  | 미정 | BT180180 | H
A45689 | 2018-05-22 | 1 | A |  | 8 | A | AE1055LS | 탄소강 | G-AE1055LS | BM#1 | 1595 | 46 | 1605 | 1536 | 31 | 4900 |  | 3 | 0.28 | 25 |  | -1.78 | 1547 | 1601 | 0 | 12.38 |  | 2 | 47 | 186 | Y |  | 2018-05-22 11:22 | 63 | 1129 | 22 | 24 | 26 | 27 | 27 | 26 | 26 | 25 | 24 | 23 | 23 | 22 | 21 | 21 | 24 | 27 | 21 | 26 | -0.13 | Y | 45.02 | Y | -0.2 | [8 empty] | Y | Y | Y | 220 | 0.5 | 61 | 101508 | 101000 | 6950 | 13900 | 9 | 1 |  | 2018-05-22 11:29 | 1547 | 107 |  | 15 | [16 empty] | 94.03 | 100 | 0 | 0 | 0 |  | 400 |  | 선택 | 해제 | 0 | 0 | 0 |  | 400 |  | 선택 | 해제 | 해제 | 미정 | 미정 | 선택 | 미정 |  | 미정 | BT180180 | H
B45631 | 2018-05-22 | 2 | A | 연주시작 | 1 | A | AE4137HMA | 소입성보증강 | AE4137HMA | BM#2 | 1549 | 54 | 1664 | 1525 | 47 | 9900 |  | 1 | 0.53 | 20 |  | -2.23 | 1580 | 1658 | 6.11 | 0 | 0 | 18 | 79 | 36 | Y |  | 2018-05-22 11:30 | 83 | 1122 | 39 | 39 | 39 | 38 | 38 | 37 | 34 | 37 | 42 | 44 | 47 | 48 | 48 | 50 | 43 | 50 | 50 | 48 | 0 |  |  | Y | 0.4 |  | 2.37 | 2.31 | 1.54 |  |  |  |  | N | N | N | 150 | 0.51 | 55 | 94050 | 96560 | -810 | 13400 | 12 | 1 |  | 2018-05-22 11:49 | 1580 | 135 |  | 21 |  | *턴디쉬 플럭스 225KG/15KG *슬리브 롱노즐 사용 *후 HEAT 강재개공 및 나탕주입 306.406 | EA3B8D91AD404BEEB344B2A5A817D461 | E2DD1ADFDA5A4C8AB491A63F15C20DD6 | [12 empty] | 98.22 | 58.33 | 700 | 0 | 0 |  | 650 | 400 | 선택 | 선택 | 700 | 0 | 0 |  | 650 | 400 | 선택 | 선택 | 선택 | 미정 | 미정 | 미정 | 미정 |  | 미정 | SB160160 | H
A45690 | 2018-05-22 | 1 | A |  | 9 | A | AE1055LS | 탄소강 | G-AE1055LS | BM#1 | 1615 | 40 | 1602 | 1536 | 33 | 5300 |  | 3 | 0.29 | 27 |  | -1.43 | 1558 | 1602 | 0 | 14.87 |  | 1 | 10 | 72 | Y |  | 2018-05-22 12:16 | 74 | 1125 | 18 | 26 | 31 | 33 | 33 | 33 | 32 | 32 | 31 | 30 | 29 | 28 | 28 | 28 | 30 | 33 | 28 | 33 | -0.11 | Y | 44.98 | Y | 0 | [8 empty] | Y | Y | Y | 210 | 0.5 | 63 | 101508 | 103730 | 7010 | 16400 | 9 | 1 |  | 2018-05-22 12:26 | 1558 | 106 |  | 27 |  | *롱노즐교체 8회사용 | [14 empty] | 91.67 | 100 | 0 | 0 | 0 |  | 400 |  | 선택 | 해제 | 0 | 0 | 0 |  | 400 |  | 선택 | 해제 | 해제 | 미정 | 미정 | 선택 | 선택 | 8 | 미정 | BT180180 | H
B45632 | 2018-05-22 | 2 | A |  | 2 | A | AE4137HMA | 소입성보증강 | AE4137HMA | BM#2 | 1571 | 46 | 1635 | 1567 | 38 | 7900 |  | 1 | 0.43 | 18 |  | 0 | 1566 | 1630 | 1.74 | 0 | 0 | 23 | 55 | 111 | N | 1 | 2018-05-22 12:24 | 69 | 1093 | 45 | 37 | 31 | 30 | 27 | 27 | 26 | 26 | 25 | 24 | 23 | 22 | 21 | 19 | 26 | 31 | 19 | 0 | -0.25 |  | 47.58 | Y | -0.4 |  |  |  | 1.16 |  |  |  | N | N | N | N | 140 | 0.53 | 56 | 93780 | 101190 | 50 | 16200 | 12 | 1 | 20 | 2018-05-22 12:33 | 1566 | 126 |  | 27 |  | *L/D 강제개공 및 나탕주입 301.401 | [14 empty] | 94.49 | 75 | 0 | 0 | 0 |  | 650 | 400 | 선택 | 선택 | 0 | 0 | 0 |  | 650 | 400 | 선택 | 선택 | 선택 | 미정 | 미정 | 미정 | 미정 |  | 미정 | SB160160 | H
A45691 | 2018-05-22 | 1 | C |  | 10 | A | AE1055LS | 탄소강 | G-AE1055LS | BM#1 | 1581 | 42 | 1601 | 1539 | 32 | 5300 |  | 3 | 0.27 | 25 |  | -1.38 | 1554 | 1596 | 0 | 11.99 |  | 12 | 17 | 72 | Y |  | 2018-05-22 13:23 | 70 | 1131 | 26 | 33 | 36 | 38 | 39 | 38 | 37 | 36 | 36 | 35 | 34 | 34 | 33 | 33 | 35 | 39 | 33 | 36 | -0.15 | Y | 40 | Y | -0.2 | [8 empty] | Y | Y | Y | 200 | 0.5 | 63 | 101508 | 101850 | 7030 | 16400 | 9 | 1 |  | 2018-05-22 13:34 | 1554 | 106 |  | 24 | [16 empty] | 93.25 | 100 | 0 | 0 | 0 |  | 400 |  | 선택 | 해제 | 0 | 0 | 0 |  | 400 |  | 선택 | 해제 | 해제 | 미정 | 미정 | 선택 | 미정 |  | 미정 | BT180180 | H
B45633 | 2018-05-22 | 2 | C |  | 3 | A | AE4137HMA | 소입성보증강 | AE4137HMA | BM#2 | 1570 | 48 | 1624 | 1537 | 41 | 8400 |  | 1 | 0.45 | 18 |  | 0 | 1562 | 1625 | 2.34 | 0 | 0 | 11 | 30 | 242 | Y |  | 2018-05-22 13:25 | 65 | 1131 | 14 | 22 | 29 | 32 | 33 | 32 | 31 | 31 | 29 | 27 | 26 | 25 | 22 | 22 | 27 | 33 | 22 | 0 | -0.28 | Y | 39.98 | Y | -0.6 |  |  |  | 1.41 |  |  |  | N | N | N | N | 130 | 0.51 | 60 | 93780 | 102370 | 110 | 16100 | 12 | 1 | 30 | 2018-05-22 13:27 | 1562 | 123 |  | 25 |  | *전공정 작업지연 감속주입(정속규정 미준수), 이상공정 등록 | [14 empty] | 93.83 | 75 | 0 | 0 | 0 |  | 650 | 400 | 선택 | 선택 | 0 | 0 | 0 |  | 650 | 400 | 선택 | 선택 | 선택 | 미정 | 미정 | 미정 | 미정 |  | 미정 | SB160160 | H
A45692 | 2018-05-22 | 1 | C |  | 11 | A | AE1055LS | 탄소강 | G-AE1055LS | BM#1 | 1588 | 41 | 1597 | 1542 | 27 | 4300 |  | 3 | 0.27 | 25 |  | -1.43 | 1555 | 1597 | 0 | 16.39 |  | 37 | 24 | 76 | Y |  | 2018-05-22 14:19 | 71 | 1134 | 32 | 34 | 36 | 37 | 37 | 36 | 36 | 35 | 34 | 33 | 32 | 31 | 31 | 31 | 34 | 37 | 31 | 36 | -0.13 | Y | 44.98 | Y | 0 | [8 empty] | Y | Y | Y | 190 | 0.5 | 61 | 101508 | 97550 | 6680 | 16400 | 9 | 1 |  | 2018-05-22 14:30 | 1555 | 111 |  | 33 | [16 empty] | 97.09 | 100 | 0 | 0 | 0 |  | 400 |  | 선택 | 해제 | 0 | 0 | 0 |  | 400 |  | 선택 | 해제 | 해제 | 미정 | 미정 | 선택 | 미정 |  | 미정 | BT180180 | H
B45634 | 2018-05-22 | 2 | C |  | 4 | A | AE4137HMA | 소입성보증강 | AE4137HMA | BM#2 | 1559 | 46 | 1625 | 1524 | 39 | 8000 |  | 1 | 0.43 | 18 |  | 0 | 1563 | 1618 | 1.56 | 0 | 0 | 31 | 43 | 123 | Y |  | 2018-05-22 14:21 | 66 | 1113 | 20 | 23 | 26 | 26 | 26 | 25 | 24 | 23 | 22 | 20 | 18 | 16 | 14 | 14 | 22 | 26 | 14 | 26 | -0.24 |  | 50 | Y | -0.4 |  |  |  | 1.33 |  |  |  | N | N | N | N | 120 | 0.5 | 62 | 109410 | 102850 | 50 | 16000 | 12 | 1 | 40 | 2018-05-22 14:35 | 1563 | 123 |  | 32 |  | *전공정 작업지연 감속주입(정속규정 미준수), 이상공정 등록 | [14 empty] | 108.22 | 100 | 0 | 0 | 0 |  | 650 | 400 | 선택 | 선택 | 0 | 0 | 0 |  | 650 | 400 | 선택 | 선택 | 선택 | 미정 | 미정 | 미정 | 미정 |  | 미정 | SB160160 | H
A45693 | 2018-05-22 | 1 | C |  | 12 | A | AE1055LS | 탄소강 | G-AE1055LS | BM#1 | 1602 | 41 | 1594 | 1548 | 29 | 4300 |  | 3 | 0.29 | 25 |  | -1.5 | 1550 | 1594 | 0 | 19.78 |  | 2 | 48 | 69 | Y |  | 2018-05-22 15:22 | 66 | 1087 | 29 | 32 | 33 | 35 | 35 | 35 | 34 | 34 | 33 | 32 | 32 | 32 | 31 | 31 | 33 | 35 | 31 | 35 | -0.09 | Y | 45.02 | Y | -0.2 | [8 empty] | Y | Y | Y | 180 | 0.5 | 62 | 101508 | 100550 | 6160 | 17000 | 9 | 1 |  | 2018-05-22 15:34 | 1560 | 109 |  | 31 | [16 empty] | 94.38 | 100 | 0 | 0 | 0 |  | 400 |  | 선택 | 해제 | 0 | 0 | 0 |  | 400 |  | 선택 | 해제 | 해제 | 미정 | 미정 | 선택 | 미정 |  | 미정 | BT180180 | H
B45635 | 2018-05-22 | 2 | C |  | 5 | B | AE4137HMA | 소입성보증강 | AE4137HMA | BM#2 | 1568 | 44 | 1635 | 1514 | 37 | 8100 |  | 1 | 0.45 | 21 |  | 0 | 1558 | 1627 | 2.25 | 0 | 0 | 18 | 80 | 49 | Y |  | 2018-05-22 15:36 | 61 | 1098 | 12 | 22 | 26 | 29 | 30 | 31 | 31 | 31 | 30 | 29 | 28 | 26 |  | 26 | 27 | 31 | 26 | 31 | -0.17 | Y | 30 | Y | -0.4 |  |  |  | 1.09 |  |  |  | N | N | N | N | 110 | 0.5 | 58 | 109410 | 95160 | 1980 | 15900 | 12 | 1 | 10 | 2018-05-22 15:49 | 1558 | 126 |  | 22 |  | *전공정 작업지연 감속주입(정속규정 미준수), 이상공정 등록 | [14 empty] | 112.79 | 78.57 | 0 | 0 | 0 |  | 650 | 400 | 선택 | 선택 | 0 | 0 | 0 |  | 650 | 400 | 선택 | 선택 | 선택 | 미정 | 미정 | 미정 | 미정 |  | 미정 | SB160160 | H
B45636 | 2018-05-22 | 2 | C |  | 6 | A | AE4137HMA | 소입성보증강 | AE4137HMA | BM#2 | 1609 | 42 | 1617 | 1545 | 37 | 7900 |  | 1 | 0.43 | 21 |  | -2.12 | 1564 | 1625 | 1.67 | 0 | 0 | 23 | 56 | 58 | Y |  | 2018-05-22 16:30 | 67 | 1095 | 22 | 27 | 29 | 31 | 31 | 31 | 30 | 29 | 28 | 26 | 25 | 24 |  | 24 | 28 | 31 | 24 | 31 | -0.18 | Y | 39.98 | Y | -0.2 |  |  |  | 1.16 |  |  |  | N | N | N | N | 100 | 0.5 | 59 | 93780 | 97960 | 90 | 17100 | 12 | 1 | 10 | 2018-05-22 16:52 | 1564 | 118 |  | 29 |  | *전공정 작업지연 감속주입(정속규정 미준수), 이상공정 등록 | [14 empty] | 95.69 | 75 | 0 | 0 | 0 |  | 650 | 400 | 선택 | 선택 | 0 | 0 | 0 |  | 650 | 400 | 선택 | 선택 | 선택 | 미정 | 미정 | 미정 | 미정 |  | 미정 | SB160160 | H
A45694 | 2018-05-22 | 1 | C |  | 13 | A | AE1055LS | 탄소강 | G-AE1055LS | BM#1 | 1601 | 40 | 1595 | 1551 | 28 | 4200 |  | 3 | 0.29 | 25 |  | -1 | 1566 | 1595 | 0 | 15.16 |  | 1 | 11 | 69 | Y |  | 2018-05-22 16:25 | 82 | 1084 | 30 | 32 | 32 | 33 | 33 | 32 | 32 | 30 | 30 | 29 | 28 | 27 | 26 | 26 | 30 | 33 | 26 | 32 | -0.16 | Y | 45.02 | Y | -0.2 | [8 empty] | Y | Y | Y | 230 | 0.5 | 63 | 101508 | 99850 | 7090 | 15900 | 9 | 1 |  | 2018-05-22 16:42 | 1566 | 106 |  | 32 | [16 empty] | 95 | 100 | 0 | 0 | 0 |  | 400 |  | 선택 | 해제 | 0 | 0 | 0 |  | 400 |  | 선택 | 해제 | 해제 | 미정 | 미정 | 선택 | 미정 |  | 미정 | BT180180 | H
A45695 | 2018-05-22 | 1 | C |  | 14 | A | AE1055LS | 탄소강 | G-AE1055LS | BM#1 | 1579 | 42 | 1584 | 1535 | 36 | 5800 |  | 3 | 0.29 | 25 |  | -1.29 | 1547 | 1584 | 0 | 20.26 |  | 12 | 18 | 68 | Y |  | 2018-05-22 17:41 | 63 | 1104 | 24 | 29 | 33 | 34 | 34 | 34 | 33 | 33 | 32 | 31 | 30 | 29 |  | 29 | 31 | 34 | 29 | 34 | -0.12 | Y | 40.02 | Y | -0.2 | [8 empty] | Y | Y | Y | 220 | 0.5 | 60 | 101508 | 97650 | 5930 | 15800 | 9 | 1 |  | 2018-05-22 17:50 | 1547 | 100 |  | 21 | [16 empty] | 97 | 100 | 0 | 0 | 0 |  | 400 |  | 선택 | 해제 | 0 | 0 | 0 |  | 400 |  | 선택 | 해제 | 해제 | 미정 | 미정 | 선택 | 미정 |  | 미정 | BT180180 | H
B45637 | 2018-05-22 | 2 | C |  | 7 | A | AE4137HMA | 소입성보증강 | AE4137HMA | BM#2 | 1574 | 43 | 1635 | 1500 | 36 | 8100 |  | 1 | 0.45 | 20 |  | 0 | 1578 | 1636 | 2.44 | 0 | 0 | 11 | 31 | 49 | Y |  | 2018-05-22 17:41 | 81 | 1096 | 19 | 33 | 40 | 44 | 46 | 47 | 46 | 46 | 45 | 43 | 42 | 41 | 39 | 39 | 41 | 47 | 39 | 46 | -0.23 | Y | 35 | Y | -0.4 |  |  |  | 1.23 |  |  |  | N | N | N | N | 150 | 0.5 | 61 | 96276 | 100760 | 40 | 17300 | 12 | 1 | 20 | 2018-05-22 17:46 | 1578 | 113 |  | 20 |  | *전공정 작업지연 감속주입(정속규정 미준수), 이상공정 등록 | [14 empty] | 96.08 | 75 | 0 | 0 | 0 |  | 650 | 400 | 선택 | 선택 | 0 | 0 | 0 |  | 650 | 400 | 선택 | 선택 | 선택 | 미정 | 미정 | 미정 | 미정 |  | 미정 | SB140140 | C
B45638 | 2018-05-22 | 2 | C | TUNDISH교체전 | 8 | A | AE4137HMA | 소입성보증강 | AE4137HMA | BM#2 | 1587 | 44 | 1646 | 1525 | 35 | 7900 |  | 1 | 0.53 | 19 |  | -2.25 | 1561 | 1631 | 8.54 | 0 | 0 | 31 | 44 | 54 | Y |  | 2018-05-22 18:48 | 64 | 1105 | 36 | 37 | 38 | 38 | 38 | 37 | 36 | 34 | 33 | 31 | 29 | 26 |  | 26 | 35 | 38 | 26 | 38 | -0.27 |  | 45.02 | Y | -0.6 |  |  |  | 0.89 |  |  |  | N | N | N | N | 140 | 0.5 | 56 | 86766 | 91880 | -130 | 2000 | 12 | 1 | 10 | 2018-05-22 18:56 | 1561 | 116 |  | 17 |  | *전공정 작업지연 감속주입(정속규정 미준수), 이상공정 등록 | 65FB89529CB2485982FE7F268CD4D290 | C492F9B9A35E4A3B9694B9AF054FDC2F | 8C350E3404D24DC08290AA94826C21F6 | [11 empty] | 94.31 | 100 | 0 | 2760 | 0 |  | 650 | 400 | 선택 | 선택 | 0 | 2710 | 0 |  | 650 | 400 | 선택 | 선택 | 선택 | 미정 | 미정 | 미정 | 미정 |  | 미정 | SB140140 | C
A45696 | 2018-05-22 | 1 | C |  | 15 | A | AE1055LS | 탄소강 | G-AE1055LS | BM#1 | 1614 | 42 | 1588 | 1547 | 32 | 4300 |  | 3 | 0.3 | 25 |  | -1.27 | 1551 | 1588 | 0 | 20.98 |  | 37 | 25 | 70 | Y |  | 2018-05-22 18:34 | 67 | 1099 | 27 | 32 | 33 | 35 | 35 | 36 | 35 | 35 | 33 | 33 | 33 | 33 | 32 | 32 | 33 | 36 | 32 | 35 | -0.07 | Y | 35 | Y | -0.2 | [8 empty] | Y | Y | Y | 210 | 0.5 | 60 | 101508 | 96250 | 7000 | 16300 | 9 | 1 |  | 2018-05-22 18:47 | 1551 | 105 |  | 29 | [16 empty] | 98.31 | 100 | 0 | 0 | 0 |  | 400 |  | 선택 | 해제 | 0 | 0 | 0 |  | 400 |  | 선택 | 해제 | 해제 | 미정 | 미정 | 선택 | 미정 |  | 미정 | BT180180 | H
A45697 | 2018-05-22 | 1 | C |  | 16 | A | AE1055LS | 탄소강 | G-AE1055LS | BM#1 | 1598 | 41 | 1597 | 1535 | 35 | 4800 |  | 3 | 0.32 | 25 |  | -1.61 | 1550 | 1597 | 0 | 19.09 |  | 2 | 49 | 69 | Y |  | 2018-05-22 19:36 | 66 | 1087 | 31 | -49 | 30 | 31 | 31 | 31 | 30 | 30 | 29 | 29 | 29 | 28 | 28 | 28 | 23 | 31 | 28 | 31 | -0.05 | Y | 45.02 | Y | 0 | [8 empty] | Y | Y | Y | 200 | 0.5 | 61 | 101508 | 99050 | 5840 | 16100 | 9 | 1 |  | 2018-05-22 19:44 | 1550 | 106 |  | 29 | [16 empty] | 95.72 | 100 | 0 | 0 | 0 |  | 400 |  | 선택 | 해제 | 0 | 0 | 0 |  | 400 |  | 선택 | 해제 | 해제 | 미정 | 미정 | 선택 | 미정 |  | 미정 | BT180180 | H
C44198 | 2018-05-22 | 3 | C | TUNDISH교체 | 1 | A | AE1548M | 합금강 | AE4130M6 | BM#2 | 1608 | 43 | 1653 | 1525 | 40 | 7900 |  | 2 | 0.4 | 15 | 40 | -2.54 | 1567 | 1621 | 0.46 | 0 | 7 | 33 | 74 | 74 | Y |  | 2018-05-22 19:55 | 80 | 1060 | -468 | -144 | 31 | 31 | 25 | 27 | 31 | 33 | 35 | 36 | 36 | 37 | 37 | 37 | 30 | 37 | 37 | 37 | 0 |  | 10 | Y | 0 |  | 2.89 | 2.71 | 1.7 |  |  |  | N | N | N | M | 150 | 0.45 | 60 | 92724 | 95800 | 5190 | 16100 | 1 | 2 |  | 2018-05-22 20:06 | 15469 | 123 |  | 30 |  | *T/D플럭스 120/15KG *롱노즐 실리부 부착 *교체 첫HEAT 진공 20분 미달-극진공 15분 *수소 10분 측정값 기준치 초과 (11분 3.13PPM, 13분 2.89PPM) | [14 empty] | 91.31 | 100 | 700 | 0 | 0 |  | 650 | 700 | 선택 | 해제 | 770 | 0 | 0 |  | 650 | 700 | 선택 | 해제 | 해제 | 미정 | 선택 | 미정 | 미정 |  | 미정 | SB152152 | H
A45698 | 2018-05-22 | 1 | D |  | 17 | A | AE1055LS | 탄소강 | G-AE1055LS | BM#1 | 1585 | 41 | 1595 | 1544 | 31 | 4900 |  | 3 | 0.29 | 25 |  | -1.67 | 1547 | 1595 | 0 | 15.66 |  | 1 | 12 | 57 | Y |  | 2018-05-22 20:40 | 63 | 1093 | 26 | 27 | 29 | 31 | 31 | 30 | 29 | 29 | 29 | 28 | 26 | 26 | 25 | 25 | 28 | 31 | 25 | 29 | -0.13 | Y | 44.98 | Y | -0.2 | [8 empty] | Y | Y | Y | 190 | 0.48 | 64 | 152262 | 97370 | 7050 | 16100 | 9 | 1 |  | 2018-05-22 20:46 | 1547 | 105 |  | 28 |  | *전공정요청 감속주입 정속유지 미준수 *유사강종 연연주 혼탕부 107~109.207~209 | [14 empty] | 142.57 | 100 | 0 | 0 | 0 |  | 400 |  | 선택 | 해제 | 0 | 0 | 0 |  | 400 |  | 선택 | 해제 | 해제 | 미정 | 미정 | 선택 | 미정 |  | 미정 | BT180180 | H
C44199 | 2018-05-22 | 3 | D |  | 2 | B | AE1548M | 합금강 | AE4130M6 | BM#2 | 1638 | 38 | 1621 | 1564 | 30 | 5400 |  | 2 | 0.4 | 15 | 40 | -2.46 | 1558 | 1609 | 0.52 | 0 | 10 | 10 | 64 | 93 | Y |  | 2018-05-22 20:54 | 71 | 1060 | 36 | 35 | 34 | 35 | 35 | 34 | 34 | 32 | 31 | 31 | 30 | 28 |  | 28 | 33 | 35 | 28 | 35 | -0.17 | Y | 40 | Y | -0.4 |  |  |  | 1.36 |  |  |  | N | N | N | Y | 140 | 0.48 | 60 | 100451 | 93610 | 4770 | 16000 | 1 | 2 | 20 | 2018-05-22 21:16 | 1558 | 121 |  | 33 | [16 empty] | 101.83 | 100 | 0 | 0 | 0 |  | 650 | 700 | 선택 | 해제 | 0 | 0 | 0 |  | 650 | 700 | 선택 | 해제 | 해제 | 미정 | 선택 | 미정 | 미정 |  | 미정 | SB152152 | H
A45699 | 2018-05-22 | 1 | D |  | 18 | A | SP-AE1055LS | 탄소강 | P-AE1055LS | BM#1 | 1598 | 43 | 1602 | 1534 | 32 | 5300 |  | 3 | 0.3 | 26 |  | -1.07 | 1570 | 1602 | 0 | 21.59 |  | 12 | 19 | 59 | Y |  | 2018-05-22 21:52 | 86 | 1098 | 23 | 28 | 33 | 35 | 34 | 34 | 35 | 35 | 33 | 33 | 31 | 29 | 28 | 28 | 32 | 35 | 28 | 35 | -0.16 | Y | 45 | Y | -0.2 | [7 empty] | Y | Y | Y | Y | 180 | 0.47 | 62 | 50754 | 93550 | 10020 | 14100 | 9 | 1 |  | 2018-05-22 22:00 | 1570 | 102 |  | 21 |  | *유사강종 연연주 혼탕부 101.201 *클로깅현상 발생으로 20%이상 감속 이상재 ID: 101~103 *클로깅현상으로 L/D용가 10TON 내림 | [14 empty] | 48.73 | 100 | 0 | 0 | 0 |  | 400 |  | 선택 | 해제 | 0 | 0 | 0 |  | 400 |  | 선택 | 해제 | 해제 | 미정 | 미정 | 선택 | 미정 |  | 미정 | BT180180 | H
B45640 | 2018-05-22 | 2 | D |  | 3 | B | AE1548M | 합금강 | AE4130M6 | BM#2 | 1582 | 48 | 1614 | 1515 | 40 | 8100 |  | 1 | 0.45 | 16 |  | -2.38 | 1550 | 1610 | 1.25 | 0 | 0 | 23 | 57 | 141 | Y |  | 2018-05-22 22:12 | 63 | 1095 | 25 | 28 | 30 | 32 | 32 | 32 | 31 | 30 | 28 | 27 | 26 | 25 |  | 25 | 29 | 32 | 25 | 32 | -0.18 | Y | 39.98 | Y | -0.2 |  |  |  | 1.11 |  |  |  | N | N | N | Y | 130 | 0.48 | 57 | 92724 | 90960 | 5110 | 16100 | 1 | 2 | 30 | 2018-05-22 22:17 | 1550 | 115 |  | 18 | [16 empty] | 96.54 | 100 | 0 | 0 | 0 |  | 650 | 700 | 선택 | 해제 | 0 | 0 | 0 |  | 650 | 700 | 선택 | 해제 | 해제 | 미정 | 선택 | 미정 | 미정 |  | 미정 | SB152152 | H
A45700 | 2018-05-22 | 1 | D |  | 19 | A | SP-AE1055LS | 탄소강 | P-AE1055LS | BM#1 | 1630 | 41 | 1606 | 1563 | 31 | 4500 |  | 3 | 0.29 | 25 |  | -1.66 | 1554 | 1606 | 0 | 22.55 |  | 37 | 26 | 64 | Y |  | 2018-05-22 22:52 | 70 | 1108 | 24 | 32 | 34 | 36 | 36 | 36 | 36 | 36 | 35 | 34 | 33 | 33 | 32 | 31 | 33 | 36 | 31 | 36 | -0.09 | Y | 54.98 | Y | -0.2 | [7 empty] | Y | Y | Y | Y | 230 | 0.45 | 70 | 93049 | 99420 | 7090 | 16000 | 9 | 1 |  | 2018-05-22 23:01 | 1554 | 105 |  | 26 |  | *클로깅현상 발생으로 20%이상 감속 이상재 ID:101.102 | [14 empty] | 86.92 | 100 | 0 | 0 | 0 |  | 400 |  | 선택 | 해제 | 0 | 0 | 0 |  | 400 |  | 선택 | 해제 | 해제 | 미정 | 미정 | 선택 | 선택 | 8 | 미정 | BT180180 | H
B45641 | 2018-05-22 | 2 | D |  | 4 | A | AE1548M | 합금강 | AE4130M6 | BM#2 | 1587 | 44 | 1626 | 1546 | 38 | 6100 |  | 1 | 0.44 | 16 |  | -2.1 | 1552 | 1605 | 1.61 | 0 | 0 | 11 | 32 | 141 | Y |  | 2018-05-22 23:14 | 65 | 1090 | 23 | 28 | 34 | 37 | 38 | 38 | 38 | 37 | 36 | 35 | 34 | 33 | 31 | 31 | 34 | 38 | 31 | 38 | -0.17 | Y | 40 | Y | -0.4 |  |  |  | 1.25 |  |  |  | N | N | N | Y | 120 | 0.48 | 64 | 94260 | 100640 | 5100 | 16100 | 1 | 2 | 40 | 2018-05-22 23:13 | 1552 | 113 |  | 16 | [16 empty] | 89.18 | 100 | 0 | 0 | 0 |  | 650 | 700 | 선택 | 해제 | 0 | 0 | 0 |  | 650 | 700 | 선택 | 해제 | 해제 | 미정 | 선택 | 미정 | 미정 |  | 미정 | SB152152 | C
A45701 | 2018-05-22 | 1 | D |  | 20 | A | SP-AE1055LS | 탄소강 | P-AE1055LS | BM#1 | 1603 | 40 | 1597 | 1531 | 33 | 4600 |  | 3 | 0.32 | 25 |  | -1.77 | 1546 | 1597 | 0 | 12.8 |  | 2 | 50 | 72 | Y |  | 2018-05-22 23:52 | 62 | 1087 | 30 | 27 | 26 | 26 | 26 | 25 | 23 | 22 | 21 | 21 | 20 | 20 | 18 | 18 | 24 | 26 | 18 | 26 | -0.16 |  | 50.02 | Y | -0.4 | [7 empty] | Y | Y | Y | Y | 220 | 0.47 | 61 | 93049 | 91840 | 7110 | 16300 | 9 | 1 |  | 2018-05-23 00:01 | 1546 | 116 |  | 37 |  | *전공정 작업지연,감속주입(정속유지강종) | [14 empty] | 93.56 | 100 | 0 | 0 | 0 |  | 400 |  | 선택 | 해제 | 0 | 0 | 0 |  | 400 |  | 선택 | 해제 | 해제 | 미정 | 미정 | 선택 | 미정 |  | 미정 | BT180180 | H
B45642 | 2018-05-22 | 2 | D |  | 5 | B | AE1548 | 합금강 | AE4130M6 | BM#2 | 1572 | 56 | 1606 | 1524 | 45 | 8100 |  | 1 | 0.45 | 19 |  | -2.21 | 1543 | 1604 | 1.79 | 0 | 0 | 31 | 45 | 149 | Y |  | 2018-05-23 00:24 | 55 | 1087 | 27 | 28 | 31 | 32 | 31 | 31 | 30 | 29 | 27 | 26 | 25 | 23 | 22 | 22 | 28 | 32 | 22 | 31 | -0.22 | Y | 45.02 | Y | -0.2 |  |  |  | 1.11 |  |  |  | N | N | N | Y | 110 | 0.48 | 61 | 100373 | 95340 | 5140 | 15100 | 1 | 2 | 10 | 2018-05-23 00:29 | 1543 | 116 |  | 13 | [16 empty] | 99.92 | 100 | 0 | 0 | 0 |  | 650 | 700 | 선택 | 해제 | 0 | 0 | 0 |  | 650 | 700 | 선택 | 해제 | 해제 | 미정 | 선택 | 미정 | 미정 |  | 미정 | SB100100 | C
A45702 | 2018-05-22 | 1 | D |  | 21 | A | SP-AE1055LS | 탄소강 | P-AE1055LS | BM#1 | 1608 | 39 | 1588 | 1543 | 30 | 4200 |  | 3 | 0.33 | 25 |  | -1.38 | 1548 | 1588 | 0 | 16.53 |  | 1 | 13 | 63 | Y |  | 2018-05-23 01:05 | 64 | 1088 | 18 | 23 | 26 | 27 | 27 | 27 | 27 | 27 | 27 | 26 | 25 | 23 | 20 | 18 | 24 | 27 | 18 | 27 | -0.18 | Y | 50 | Y | -0.4 | [7 empty] | Y | Y | Y | Y | 210 | 0.45 | 69 | 101508 | 97700 | 7040 | 15000 | 9 | 1 |  | 2018-05-23 01:18 | 1548 | 97 |  | 26 |  | *전공정 작업지연,감속주입(정속유지강종) | [14 empty] | 96.4 | 100 | 0 | 0 | 0 |  | 400 |  | 선택 | 해제 | 0 | 0 | 0 |  | 400 |  | 선택 | 해제 | 해제 | 미정 | 미정 | 선택 | 미정 |  | 미정 | BT180180 | H
B45643 | 2018-05-22 | 2 | D |  | 6 | A | AE1548 | 합금강 | AE4130M6 | BM#2 | 1554 | 48 | 1594 | 1517 | 39 | 7900 |  | 1 | 0.44 | 16 |  | 0 | 1544 | 1601 | 1.49 | 0 | 0 | 18 | 82 | 86 | Y |  | 2018-05-23 01:27 | 56 | 1086 | 19 | 26 | 31 | 34 | 34 | 34 | 33 | 32 | 31 | 30 | 29 | 28 |  | 28 | 30 | 34 | 28 | 34 | -0.15 | Y | 40 | Y | -0.2 |  |  |  | 1.17 |  |  |  | N | N | N | Y | 100 | 0.48 | 59 | 95979 | 94430 | 5210 | 15000 | 1 | 2 | 20 | 2018-05-23 01:26 | 1544 | 112 |  | 14 | [16 empty] | 96.46 | 100 | 0 | 0 | 0 |  | 650 | 700 | 선택 | 해제 | 0 | 0 | 0 |  | 650 | 700 | 선택 | 해제 | 해제 | 미정 | 선택 | 미정 | 미정 |  | 미정 | SB135135 | H
B45644 | 2018-05-22 | 2 | D |  | 7 | A | AE1548 | 합금강 | AE4130M6 | BM#2 | 1590 | 43 | 1617 | 1534 | 34 | 6500 |  | 1 | 0.45 | 18 |  | 0 | 1551 | 1605 | 1.8 | 0 | 0 | 23 | 58 | 78 | Y |  | 2018-05-23 02:27 | 63 | 1087 | 24 | 29 | 32 | 34 | 35 | 34 | 33 | 32 | 31 | 30 | 29 | 27 |  | 27 | 31 | 35 | 27 | 0 | -0.23 | Y | 35 | Y | -0.4 |  |  |  | 1.01 |  |  |  | N | N | N | Y | 150 | 0.48 | 60 | 95979 | 95060 | 5200 | 15500 | 1 | 2 | 40 | 2018-05-23 02:34 | 1551 | 108 |  | 16 | [16 empty] | 95.84 | 100 | 0 | 0 | 0 |  | 650 | 700 | 선택 | 해제 | 0 | 0 | 0 |  | 650 | 700 | 선택 | 해제 | 해제 | 미정 | 선택 | 미정 | 미정 |  | 미정 | SB135135 | H
A45703 | 2018-05-22 | 1 | D |  | 22 | A | SP-AE1055LS | 탄소강 | P-AE1055LS | BM#1 | 1625 | 40 | 1600 | 1566 | 35 | 3900 |  | 3 | 0.32 | 25 |  | -1.6 | 1554 | 1600 | 0 | 15 |  | 12 | 20 | 77 | Y |  | 2018-05-23 02:09 | 70 | 1087 | 16 | 22 | 26 | 28 | 29 | 29 | 28 | 27 | 26 | 27 | 27 | 25 | 23 | 23 | 25 | 29 | 23 | 27 | -0.13 | Y | 45.02 | Y | 0 | [7 empty] | Y | Y | Y | Y | 200 | 0.45 | 68 | 101508 | 96970 | 7030 | 13900 | 9 | 1 |  | 2018-05-23 02:22 | 1554 | 102 |  | 32 |  | *전공정 작업지연,감속주입(정속유지강종) | [14 empty] | 97.04 | 100 | 0 | 0 | 0 |  | 400 |  | 선택 | 해제 | 0 | 0 | 0 |  | 400 |  | 선택 | 해제 | 해제 | 미정 | 미정 | 선택 | 미정 |  | 미정 | BT180180 | H
B45645 | 2018-05-22 | 2 | D |  | 8 | B | AE1548 | 합금강 | AE4130M6 | BM#2 | 1565 | 45 | 1617 | 1516 | 31 | 6400 |  | 1 | 0.43 | 19 |  | -2.17 | 1547 | 1606 | 1.69 | 0 | 0 | 11 | 33 | 69 | Y |  | 2018-05-23 03:21 | 59 | 1088 | 24 | 27 | 30 | 32 | 32 | 32 | 31 | 30 | 30 | 28 | 27 | 26 |  | 26 | 29 | 32 | 26 | 32 | -0.15 | Y | 39.98 | Y | -0.2 |  |  |  | 0.93 |  |  |  | N | N | N | Y | 140 | 0.48 | 56 | 95979 | 90190 | 5200 | 15500 | 1 | 2 | 20 | 2018-05-23 03:40 | 1547 | 110 |  | 25 | [16 empty] | 100.77 | 100 | 0 | 0 | 0 |  | 650 | 700 | 선택 | 해제 | 0 | 0 | 0 |  | 650 | 700 | 선택 | 해제 | 해제 | 미정 | 선택 | 미정 | 미정 |  | 미정 | SB135135 | H
A45704 | 2018-05-22 | 1 | D |  | 23 | A | SP-AE1055LS | 탄소강 | P-AE1055LS | BM#1 | 1602 | 42 | 1591 | 1552 | 31 | 4500 |  | 3 | 0.3 | 25 |  | -1.67 | 1543 | 1591 | 0 | 15.76 |  | 37 | 27 | 67 | Y |  | 2018-05-23 03:23 | 59 | 1086 | 20 | 23 | 25 | 23 | 24 | 24 | 23 | 23 | 22 | 21 | 20 | 20 | 19 | 18 | 22 | 25 | 18 | 23 | -0.13 | Y | 55.02 | Y | -0.2 | [7 empty] | Y | Y | Y | Y | 190 | 0.44 | 69 | 101508 | 98140 | 7020 | 16500 | 9 | 1 |  | 2018-05-23 03:34 | 1543 | 108 |  | 28 |  | *전공정 작업지연,감속주입(정속유지강종) *롱노즐 4회사용 후 지금융착으로 교체 | [14 empty] | 95.99 | 100 | 0 | 0 | 0 |  | 400 |  | 선택 | 해제 | 0 | 0 | 0 |  | 400 |  | 선택 | 해제 | 해제 | 미정 | 미정 | 선택 | 선택 | 4 | 미정 | BT180180 | H
B45646 | 2018-05-22 | 2 | D | 잔강최소화전 | 9 | A | AE1548 | 합금강 | AE4130M6 | BM#2 | 1569 | 45 | 1604 | 1517 | 35 | 7300 |  | 1 | 0.43 | 19 |  | -1.98 | 1548 | 1600 | 1.34 | 0 | 0 | 31 | 46 | 61 | Y |  | 2018-05-23 04:26 | 60 | 1086 | 24 | 27 | 30 | 31 | 32 | 32 | 31 | 30 | 29 | 28 | 27 | 25 | 24 | 24 | 29 | 32 | 24 | 0 | -0.2 | Y | 40 | Y | -0.2 |  |  |  | 1.17 |  |  |  | N | N | N | Y | 130 | 0.48 | 62 | 69813 | 97920 | 5160 | 3000 | 1 | 2 | 40 | 2018-05-23 04:42 | 1548 | 109 |  | 19 | [16 empty] | 67.75 | 100 | 0 | 0 | 0 |  | 650 | 700 | 선택 | 해제 | 0 | 0 | 0 |  | 650 | 700 | 선택 | 해제 | 해제 | 미정 | 선택 | 미정 | 미정 |  | 미정 | SB135135 | H
A45705 | 2018-05-22 | 1 | A |  | 24 | A | SP-AE1055LS | 탄소강 | P-AE1055LS | BM#1 | 1597 | 40 | 1596 | 1533 | 33 | 4800 |  | 3 | 0.33 | 25 |  | -0.94 | 1569 | 1596 | 0 | 15.05 |  | 2 | 51 | 81 | Y |  | 2018-05-23 04:23 | 85 | 1089 | 17 | 17 | 19 | 20 | 22 | 23 | 22 | 22 | 21 | 21 | 21 | 19 | 19 | 19 | 20 | 23 | 19 | 22 | -0.06 | Y | 39.98 | Y | 0 | [7 empty] | Y | Y | Y | Y | 180 | 0.45 | 66 | 101508 | 98500 | 7080 | 16310 | 9 | 1 |  | 2018-05-23 04:33 | 1569 | 113 |  | 38 |  | *전공정 작업지연,감속주입(정속유지강종) | [14 empty] | 96.22 | 100 | 0 | 0 | 0 |  | 400 |  | 선택 | 해제 | 0 | 0 | 0 |  | 400 |  | 선택 | 해제 | 해제 | 미정 | 미정 | 선택 | 미정 |  | 미정 | BT180180 | H
B45647 | 2018-05-22 | 2 | A | 잔강최소화, 교체전 | 10 | B | 33MNCRMOB5 | 합금강 | 보론강 | BM#2 | 1574 | 48 | 1636 | 1514 | 39 | 7600 |  | 1 | 0.45 | 20 |  | 0 | 1563 | 1626 | 1.88 | 0 | 0 | 18 | 83 | 66 | Y |  | 2018-05-23 05:48 | 65 | 1087 | -212 | 30 | 34 | 35 | 36 | 37 | 36 | 36 | 35 | 34 | 34 | 32 |  | 32 | 28 | 37 | 32 | 36 | -0.17 | Y | 29.98 | Y | -0.4 | [8 empty] | N | N | N | 150 | 0.48 | 59 | 115113 | 106130 | -780 | 2000 | 1 | 2 |  | 2018-05-23 05:46 | 1563 | 119 |  | 14 | 8 |  | 06742BCC88284FD2A75C53DA1814280B | 91CD54F1B2144D60868EF991F4B329DB | CA531B4C55CA4AF1A1980278C0A066B8 | [11 empty] | 109.27 | 100 | 0 | 2550 | 300 |  | 300 | 400 | 선택 | 선택 | 0 | 2550 | 300 |  | 300 | 400 | 선택 | 선택 | 해제 | 미정 | 미정 | 미정 | 미정 |  | 미정 | SB100100 | C
A45706 | 2018-05-22 | 1 | A |  | 25 | A | SP-AE1055LS | 탄소강 | P-AE1055LS | BM#1 | 1580 | 40 | 1590 | 1531 | 35 | 5200 |  | 3 | 0.29 | 26 |  | -0.7 | 1569 | 1590 | 0 | 16.59 |  | 1 | 14 | 75 | Y |  | 2018-05-23 05:45 | 85 | 1087 | 17 | 23 | 26 | 28 | 29 | 29 | 28 | 28 | 27 | 26 | 28 | 28 | 26 | 26 | 26 | 29 | 26 | 28 | -0.07 | Y | 40 | Y | -0.4 | [8 empty] | Y | Y | Y | 230 | 0.48 | 61 | 101508 | 96180 | 7140 | 15000 | 9 | 1 |  | 2018-05-23 06:00 | 1569 | 107 |  | 24 | [16 empty] | 98.36 | 100 | 0 | 0 | 0 |  | 400 |  | 선택 | 해제 | 0 | 0 | 0 |  | 400 |  | 선택 | 해제 | 해제 | 미정 | 미정 | 선택 | 미정 |  | 미정 | BT180180 | H
A45707 | 2018-05-22 | 1 | A |  | 26 | A | SP-AE1055LS | 탄소강 | P-AE1055LS | BM#1 | 1596 | 40 | 1587 | 1540 | 31 | 5000 |  | 3 | 0.3 | 26 |  | -1.79 | 1542 | 1596 | 0 | 12.74 |  | 12 | 21 | 80 | Y |  | 2018-05-23 08:00 | 58 | 1087 | 24 | 27 | 26 | 28 | 29 | 27 | 25 | 25 | 25 | 24 | 23 | 24 |  | 24 | 26 | 29 | 23 | 25 | -0.2 | Y | 30 | Y | 0.2 | [8 empty] | Y | Y | Y | 220 | 0.48 | 60 | 84590 | 95220 | 7040 | 15930 | 9 | 1 |  | 2018-05-23 07:03 | 1542 | 108 |  | -46 | [16 empty] | 82.77 | 100 | 0 | 0 | 0 |  | 400 |  | 선택 | 해제 | 0 | 0 | 0 |  | 400 |  | 선택 | 해제 | 해제 | 미정 | 미정 | 선택 | 미정 |  | 미정 | BT180180 | H
B45648 | 2018-05-22 | 2 | A | TUNDISH교체 | 1 | B | AE4137HMA | 소입성보증강 | AE4137HMA | BM#2 | 1577 | 49 | 1665 | 1515 | 41 | 8700 |  | 1 | 0.53 | 20 |  | -2.5 | 1585 | 1655 | 6.3 | 0 | 0 | 23 | 59 | 72 | Y |  | 2018-05-23 07:07 | 88 | 1087 | 8494 | -175 | 30 | 29 | 28 | 28 | 21 | 27 | 31 | 33 | 34 | 35 | 35 | 36 | 31 | 36 | 36 | 35 | 0 |  |  | Y | 0.2 |  | 2.19 | 2.07 | 1.81 |  |  |  |  | N | N | N | 150 | 0.5 | 55 | 96598 | 93880 | 1120 | 14600 | 13 | 1 |  | 2018-05-23 06:53 | 1585 | 137 |  | 23 |  | *턴디쉬 플럭스 225KG/15KG *슬리브 롱노즐 사용 *전공정 지연 감속주입 (정속미준수) | [14 empty] | 101.68 | 100 | 710 | 0 | 0 |  | 650 | 400 | 선택 | 선택 | 710 | 0 | 0 |  | 650 | 400 | 선택 | 선택 | 선택 | 미정 | 미정 | 미정 | 미정 |  | 미정 | SB140140 | H
A45708 | 2018-05-23 | 1 | A |  | 27 | A | SP-AE1055LS | 탄소강 | P-AE1055LS | BM#1 | 1582 | 41 | 1586 | 1541 | 33 | 5300 |  | 3 | 0.31 | 26 |  | -1.59 | 1550 | 1598 | 0 | 12.37 |  | 37 | 28 | 75 | Y |  | 2018-05-23 07:47 | 66 | 1128 | 20 | 23 | 26 | 28 | 29 | 28 | 26 | 25 | 25 | 23 | 21 | 22 | 22 | 22 | 24 | 29 | 21 | 0 | -0.27 | Y | 29.98 | Y | 0 | [8 empty] | Y | Y | Y | 210 | 0.48 | 64 | 84590 | 100710 | 7070 | 14600 | 9 | 1 |  | 2018-05-23 07:57 | 1550 | 108 |  | 30 | [16 empty] | 78.54 | 100 | 0 | 0 | 0 |  | 400 |  | 선택 | 해제 | 0 | 0 | 0 |  | 400 |  | 선택 | 해제 | 해제 | 미정 | 미정 | 선택 | 미정 |  | 미정 | BT180180 | H
B45649 | 2018-05-23 | 2 | A |  | 2 | A | AE4137HMA | 소입성보증강 | AE4137HMA | BM#2 | 1555 | 53 | 1637 | 1525 | 46 | 9800 |  | 1 | 0.49 | 18 |  | -2.53 | 1557 | 1633 | 5.89 | 0 | 0 | 11 | 34 | 81 | Y |  | 2018-05-23 08:12 | 60 | 1112 | 34 | 32 | 32 | 31 | 31 | 30 | 29 | 28 | 27 | 26 | 25 | 24 | 22 | 22 | 29 | 32 | 22 | 0 | -0.2 |  | 49.98 | Y | -0.4 |  |  |  | 1.68 |  |  |  |  | N | N | N | 140 | 0.5 | 64 | 96276 | 105420 | 70 | 16000 | 13 | 1 |  | 2018-05-23 08:14 | 1557 | 125 |  | 16 |  | *전공정 지연 감속주입 (정속미준수) | [14 empty] | 92.66 | 100 | 0 | 0 | 0 |  | 650 | 400 | 선택 | 선택 | 0 | 0 | 0 |  | 650 | 400 | 선택 | 선택 | 선택 | 미정 | 미정 | 미정 | 미정 |  | 미정 | SB140140 | H
A45709 | 2018-05-23 | 1 | A |  | 28 | A | SP-AE1055LS | 탄소강 | P-AE1055LS | BM#1 | 1608 | 41 | 1579 | 1534 | 36 | 6000 |  | 3 | 0.31 | 26 |  | -1.36 | 1553 | 1595 | 0 | 10.93 |  | 2 | 52 | 60 | Y |  | 2018-05-23 08:56 | 69 | 1128 | 19 | 23 | 30 | 30 | 30 | 30 | 29 | 29 | 29 | 28 | 28 | 27 | 27 | 27 | 28 | 30 | 27 | 30 | -0.06 | Y | 50 | Y | 0 | [8 empty] | Y | Y | Y | 200 | 0.48 | 64 | 101508 | 101010 | 7010 | 15220 | 9 | 1 |  | 2018-05-23 09:10 | 155 | 114 |  | 28 | [16 empty] | 93.99 | 100 | 0 | 0 | 0 |  | 400 |  | 선택 | 해제 | 0 | 0 | 0 |  | 400 |  | 선택 | 해제 | 해제 | 미정 | 미정 | 선택 | 미정 |  | 미정 | BT180180 | H
B45650 | 2018-05-23 | 2 | A |  | 3 | B | AE4137HMA | 소입성보증강 | AE4137HMA | BM#2 | 1568 | 51 | 1644 | 1540 | 46 | 9400 |  | 1 | 0.5 | 18 |  | 0 | 1566 | 1566 | 5.09 | 0 | 0 | 31 | 47 | 90 | Y |  | 2018-05-23 09:15 | 69 | 1116 | 18 | 27 | 33 | 36 | 37 | 36 | 36 | 35 | 34 | 33 | 32 | 30 | 28 | 26 | 32 | 37 | 26 | 36 | -0.24 | Y | 45.02 | Y | -0.4 |  |  |  | 1.29 |  |  |  |  | N | N | N | 130 | 0.5 | 67 | 96276 | 110640 | 30 | 15400 | 13 | 1 |  | 2018-05-23 09:15 | 1566 | 124 |  | 19 |  | *전공정 지연 정속유지 미준수 | [14 empty] | 88.9 | 100 | 0 | 0 | 0 |  | 650 | 400 | 선택 | 선택 | 0 | 0 | 0 |  | 650 | 400 | 선택 | 선택 | 선택 | 미정 | 미정 | 미정 | 미정 |  | 미정 | SB140140 | H
A45710 | 2018-05-23 | 1 | A |  | 29 | A | SP-AE1055LS | 탄소강 | P-AE1055LS | BM#1 | 1569 | 40 | 1584 | 1532 | 33 | 5400 |  | 3 | 0.28 | 25 |  | -1.45 | 1548 | 1590 | 0 | 9.84 |  | 1 | 15 | 63 | Y |  | 2018-05-23 09:54 | 64 | 1089 | 26 | 23 | 24 | 24 | 24 | 23 | 23 | 22 | 22 | 21 | 20 | 20 | 19 | 19 | 22 | 24 | 19 | 24 | -0.09 |  | 54.98 | Y | 0 | [8 empty] | Y | Y | Y | 190 | 0.48 | 66 | 101508 | 102610 | 7060 | 16300 | 9 | 1 |  | 2018-05-23 10:03 | 1548 | 113 |  | 35 | [16 empty] | 92.62 | 100 | 0 | 0 | 0 |  | 400 |  | 선택 | 해제 | 0 | 0 | 0 |  | 400 |  | 선택 | 해제 | 해제 | 미정 | 미정 | 선택 | 미정 |  | 미정 | BT180180 | H
B45651 | 2018-05-23 | 2 | A |  | 4 | A | AE4137HMA | 소입성보증강 | AE4137HMA | BM#2 | 1620 | 44 | 1645 | 1575 | 35 | 7100 |  | 1 | 0.5 | 18 |  | -1.79 | 1562 | 1621 | 4.92 | 0 | 0 | 18 | 84 | 86 | Y |  | 2018-05-23 10:21 | 65 | 1087 | 23 | 27 | 30 | 32 | 32 | 32 | 31 | 30 | 29 | 28 | 27 | 26 | 24 | 24 | 29 | 32 | 24 | 32 | -0.18 | Y | 45.02 | Y | -0.4 |  |  |  | 1.44 |  |  |  |  | N | N | N | 120 | 0.5 | 64 | 96276 | 105850 | 10 | 14800 | 13 | 1 |  | 2018-05-23 10:25 | 1562 | 129 |  | 25 |  | *전공정 지연 정속미준수 | [14 empty] | 91.47 | 100 | 0 | 0 | 0 |  | 650 | 400 | 선택 | 선택 | 0 | 0 | 0 |  | 650 | 400 | 선택 | 선택 | 선택 | 미정 | 미정 | 미정 | 미정 |  | 미정 | SB140140 | H
A45711 | 2018-05-23 | 1 | A | TUNDISH교체전 | 30 | A | SP-AE1055LS | 탄소강 | P-AE1055LS | BM#1 | 1563 | 41 | 1596 | 1534 | 35 | 5700 |  | 3 | 0.3 | 25 |  | -1.85 | 1542 | 1596 | 0 | 10.01 |  | 12 | 22 | 60 | Y |  | 2018-05-23 11:10 | 58 | 1087 | 16 | 19 | 23 | 26 | 26 | 26 | 26 | 26 | 24 | 23 | 23 | 23 | 23 | 23 | 23 | 26 | 23 | 26 | -0.06 | Y | 45 | Y | 0 | [8 empty] | Y | Y | M | 180 | 0.48 | 61 | 110222 | 97200 | 7000 | 2300 | 9 | 1 |  | 2018-05-23 11:20 | 1542 | 125 |  | 29 |  |  | 811380BB5517401BB5FED287153BF2FD | C70819C2DDF74E0EAADAE80DA1DA9172 | A3EA065242F849F8A006FF9D328657E6 | [11 empty] | 105.78 | 100 | 0 | 3500 | 0 |  | 400 |  | 선택 | 해제 | 0 | 3500 | 0 |  | 400 |  | 선택 | 해제 | 해제 | 미정 | 미정 | 선택 | 미정 |  | 미정 | BT180180 | H
B45652 | 2018-05-23 | 2 | A |  | 5 | A | AE4137HMA | 소입성보증강 | AE4137HMA | BM#2 | 1594 | 42 | 1644 | 1554 | 34 | 7100 |  | 1 | 0.48 | 18 |  | -2.24 | 1555 | 1618 | 3.14 | 0 | 0 | 23 | 60 | 61 | Y |  | 2018-05-23 11:30 | 58 | 1088 | 20 | 25 | 27 | 27 | 28 | 28 | 27 | 26 | 25 | 24 | 22 | 21 |  | 21 | 25 | 28 | 21 | 27 | -0.2 | Y | 35.03 | Y | -0.2 |  |  |  | 1.16 |  |  |  |  | N | N | N | 110 | 0.5 | 56 | 112322 | 95400 | 500 | 17100 | 13 | 1 |  | 2018-05-23 11:28 | 1562 | 132 |  | 24 |  | *전공정지연 정속 미준수 | [14 empty] | 117.25 | 100 | 0 | 0 | 0 |  | 650 | 400 | 선택 | 선택 | 0 | 0 | 0 |  | 650 | 400 | 선택 | 선택 | 선택 | 미정 | 미정 | 미정 | 미정 |  | 미정 | SB140140 | H
B45653 | 2018-05-23 | 2 | A |  | 6 | A | AE4137HMA | 소입성보증강 | AE4137HMA | BM#2 | 1577 | 45 | 1624 | 1540 | 41 | 8600 |  | 1 | 0.47 | 18 |  | -2.1 | 1555 | 1621 | 3.75 | 0 | 0 | 37 | 29 | 80 | Y |  | 2018-05-23 12:35 | 58 | 1082 | 18 | 23 | 26 | 28 | 28 | 28 | 27 | 25 | 24 | 23 | 22 | 20 | 18 | 18 | 24 | 28 | 18 | 28 | -0.22 | Y | 44.82 | Y | -0.4 |  |  |  | 1.28 |  |  |  | Y | N | N | N | 100 | 0.5 | 61 | 96276 | 101250 | 130 | 16400 | 13 | 1 | 50 | 2018-05-23 12:36 | 1563 | 117 |  | 18 |  | *전공정 작업지연 감속주입(정속 미준수),이상공정 등록 | [14 empty] | 95.37 | 75 | 0 | 0 | 0 |  | 650 | 400 | 선택 | 선택 | 0 | 0 | 0 |  | 650 | 400 | 선택 | 선택 | 선택 | 미정 | 미정 | 미정 | 미정 |  | 미정 | SB140140 | H
A45712 | 2018-05-23 | 1 | C | TUNDISH교체 | 1 | A | SCR420HON2 | 소입성보증강 | C | BM#1 | 1641 | 47 | 1637 | 1585 | 40 | 7100 |  | 3 | 0.3 | 21 |  | -1.92 | 1607 | 1655 | 0 | 12.03 |  | 11 | 35 | 59 | Y |  | 2018-05-23 12:13 | 96 | 1091 | 19 | 29 | 28 | 33 | 37 | 39 | 40 | 41 | 42 | 41 | 41 |  |  | 41 | 37 | 42 | 41 | 41 | -0.1 |  | 10.02 | Y | 0 |  | 2.41 | 2.41 | [5 empty] | N | N | N | 150 | 0.53 | 60 | 84590 | 104600 | 7000 | 15200 | 6 | 2 |  | 2018-05-23 12:29 | 1607 | 149 |  | 52 |  | *T/D가열온도:자동-1353`.수동건-1318`.STR#1:557.STR#2:572.T/D FLUX 유:15,용:120 | [14 empty] | 75.8 | 100 | 1000 | 0 | 0 |  | 410 |  | 선택 | 선택 | 1000 | 0 | 0 |  | 410 |  | 선택 | 선택 | 해제 | 미정 | 미정 | 선택 | 선택 |  | 미정 | BT180180 | H
B45654 | 2018-05-23 | 2 | C |  | 7 | A | AE4137HMA | 소입성보증강 | AE4137HMA | BM#2 | 1587 | 45 | 1616 | 1535 | 37 | 7700 |  | 1 | 0.45 | 18 |  | -2.06 | 1557 | 1613 | 4.93 | 0 | 0 | 31 | 48 | 56 | Y |  | 2018-05-23 13:38 | 60 | 1087 | 16 | 19 | 21 | 23 | 24 | 24 | 23 | 22 | 21 | 20 | 19 | 18 | 16 | 16 | 21 | 24 | 16 | 0 | -0.2 | Y | 40 | Y | -0.4 |  |  |  | 1.33 |  |  |  | N | N | N | Y | 150 | 0.5 | 60 | 104299 | 98800 | 710 | 15900 | 13 | 1 | 10 | 2018-05-23 13:44 | 1557 | 112 |  | 18 |  | *전공정 작업지연 감속주입(정속 미준수),이상공정 등록 | [14 empty] | 104.82 | 76.92 | 0 | 0 | 0 |  | 650 | 400 | 선택 | 선택 | 0 | 0 | 0 |  | 650 | 400 | 선택 | 선택 | 선택 | 미정 | 미정 | 미정 | 미정 |  | 미정 | SB140140 | H
A45713 | 2018-05-23 | 1 | C |  | 2 | A | SCR420HON2 | 소입성보증강 | C | BM#1 | 1619 | 45 | 1630 | 1551 | 36 | 6600 |  | 3 | 0.3 | 21 |  | -2.05 | 1585 | 1636 | 0 | 13.74 |  | 2 | 53 | 57 | Y |  | 2018-05-23 13:23 | 74 | 1126 | 39 | 34 | 31 | 30 | 29 | 29 | 29 | 28 | 27 | 26 | 25 |  |  | 25 | 30 | 31 | 25 | 29 | -0.15 |  | 40.02 | Y | -0.2 | [8 empty] | N | N | N | 140 | 0.55 | 53 | 101508 | 94600 | 7110 | 15600 | 6 | 2 |  | 2018-05-23 13:31 | 1585 | 136 |  | 43 |  | *수동온도 1541℃ 자동온도1540℃ | [14 empty] | 99.91 | 100 | 0 | 0 | 0 |  | 410 |  | 선택 | 선택 | 0 | 0 | 0 |  | 410 |  | 선택 | 선택 | 해제 | 미정 | 미정 | 선택 | 미정 |  | 미정 | BT180180 | H
A45714 | 2018-05-23 | 1 | C |  | 3 | A | SCR420HON2 | 소입성보증강 | C | BM#1 | 1582 | 47 | 1618 | 1545 | 41 | 7200 |  | 3 | 0.29 | 21 |  | -1.22 | 1587 | 1618 | 0 | 15.43 |  | 1 | 16 | 59 | Y |  | 2018-05-23 14:14 | 76 | 1090 | 23 | 25 | 29 | 30 | 30 | 30 | 29 | 30 | 29 | 29 | 28 | 27 |  | 27 | 28 | 30 | 27 | 30 | -0.07 | Y | 40 | Y | -0.2 | [8 empty] | N | N | N | 130 | 0.55 | 57 | 101508 | 100100 | 6910 | 15500 | 6 | 2 |  | 2018-05-23 14:35 | 1585 | 132 |  | 47 | [16 empty] | 94.78 | 100 | 0 | 0 | 0 |  | 410 |  | 선택 | 선택 | 0 | 0 | 0 |  | 410 |  | 선택 | 선택 | 해제 | 미정 | 미정 | 선택 | 미정 |  | 미정 | BT180180 | H
B45655 | 2018-05-23 | 2 | C |  | 8 | A | AE4137HMA | 소입성보증강 | AE4137HMA | BM#2 | 1580 | 45 | 1636 | 1517 | 39 | 8700 |  | 1 | 0.5 | 23 |  | 0 | 1563 | 1633 | 5.31 | 0 | 0 | 18 | 85 | 61 | Y |  | 2018-05-23 14:48 | 66 | 1087 | 13 | 27 | 34 | 38 | 39 | 40 | 39 | 38 | 37 | 37 | 35 | 34 |  | 34 | 34 | 40 | 34 | 0 | -0.2 | Y | 29.98 | Y | -0.2 |  |  |  | 0.96 |  |  |  | N | N | N | N | 140 | 0.5 | 59 | 104299 | 98910 | 40 | 15300 | 13 | 1 | 20 | 2018-05-23 14:56 | 1563 | 110 |  | 12 |  | *전공정 작업지연 감속주입(정속 미준수),이상공정 등록 | [14 empty] | 106.59 | 76.92 | 0 | 0 | 0 |  | 650 | 400 | 선택 | 선택 | 0 | 0 | 0 |  | 650 | 400 | 선택 | 선택 | 선택 | 미정 | 미정 | 미정 | 미정 |  | 미정 | SB140140 | C
A45715 | 2018-05-23 | 1 | C |  | 4 | A | SCR420HON2 | 소입성보증강 | C | BM#1 | 1608 | 62 | 1624 | 1547 | 36 | 6300 |  | 3 | 0.29 | 21 |  | -1.82 | 1578 | 1624 | 0 | 17.03 |  | 12 | 23 | 58 | Y |  | 2018-05-23 15:26 | 67 | 1138 | 26 | 29 | 30 | 31 | 32 | 31 | 31 | 30 | 29 | 28 | 26 | 25 |  | 25 | 29 | 32 | 25 | 31 | -0.2 | Y | 35.02 | Y | -0.2 | [8 empty] | N | N | N | 120 | 0.52 | 59 | 101508 | 98850 | 7000 | 16200 | 6 | 2 |  | 2018-05-23 15:38 | 1578 | 129 |  | 33 |  | *롱노즐교체 SEN내부 크랙 3회사용 | [14 empty] | 95.9 | 100 | 0 | 0 | 0 |  | 410 |  | 선택 | 선택 | 0 | 0 | 0 |  | 410 |  | 선택 | 선택 | 해제 | 미정 | 미정 | 선택 | 선택 | 3 | 미정 | BT180180 | H
B45656 | 2018-05-23 | 2 | C |  | 9 | A | AE4137HMA | 소입성보증강 | AE4137HMA | BM#2 | 1595 | 44 | 1626 | 1544 | 35 | 7400 |  | 1 | 0.47 | 18 |  | 0 | 1620 | 1620 | 1.89 | 0 | 0 | 23 | 61 | 65 | Y |  | 2018-05-23 15:50 | 123 | 1099 | 30 | 37 | 41 | 43 | 43 | 43 | 43 | 42 | 40 | 39 | 38 | 37 | 35 | 35 | 39 | 43 | 35 | 43 | -0.18 | Y | 45 | Y | -0.4 |  |  |  | 1.22 |  |  |  | N | N | N | N | 130 | 0.5 | 63 | 96276 | 104770 | -1870 | 16800 | 13 | 1 | 30 | 2018-05-23 15:58 | 1573 | 105 |  | 13 |  | *전공정 작업지연 감속주입(정속 미준수),이상공정 등록 | [14 empty] | 93.56 | 75 | 0 | 0 | 0 |  | 650 | 400 | 선택 | 선택 | 0 | 0 | 0 |  | 650 | 400 | 선택 | 선택 | 선택 | 미정 | 미정 | 미정 | 선택 | 8 | 미정 | SB140140 | H
A45716 | 2018-05-23 | 1 | C |  | 5 | A | SCR420HON2 | 소입성보증강 | C | BM#1 | 1597 | 49 | 1617 | 1556 | 38 | 6600 |  | 3 | 0.3 | 22 |  | -1.65 | 1575 | 1617 | 0 | 17.86 |  | 11 | 36 | 45 | Y |  | 2018-05-23 16:32 | 64 | 1102 | 23 | 29 | 33 | 35 | 36 | 36 | 35 | 35 | 34 | 32 | 32 | 31 | 30 | 30 | 33 | 36 | 30 | 35 | -0.15 | Y | 40 | Y | -0.2 | [8 empty] | N | N | N | 110 | 0.55 | 60 | 101508 | 104800 | 7000 | 15600 | 6 | 2 |  | 2018-05-23 16:44 | 1575 | 113 |  | 27 | [16 empty] | 90.79 | 100 | 0 | 0 | 0 |  | 410 |  | 선택 | 선택 | 0 | 0 | 0 |  | 410 |  | 선택 | 선택 | 해제 | 미정 | 미정 | 선택 | 미정 |  | 미정 | BT180180 | H
B45657 | 2018-05-23 | 2 | C |  | 10 | A | AE4137HMA | 소입성보증강 | AE4137HMA | BM#2 | 1592 | 42 | 1616 | 1557 | 35 | 7500 |  | 1 | 0.47 | 18 |  | 0 | 1560 | 1615 | 2.75 | 0 | 0 | 37 | 30 | 66 | Y |  | 2018-05-23 16:56 | 63 | 1085 | 33 | 34 | 36 | 37 | 37 | 36 | 35 | 34 | 33 | 31 | 30 | 29 |  | 29 | 34 | 37 | 29 | 0 | -0.2 | Y | 39.98 | Y | -0.2 |  |  |  | 1.09 |  |  |  | N | N | N | N | 120 | 0.5 | 60 | 96276 | 98430 | -930 | 15100 | 13 | 1 | 40 | 2018-05-23 16:59 | 1560 | 108 |  | 12 |  | *전공정 작업지연 감속주입(정속 미준수),이상공정 등록 | [14 empty] | 98.74 | 75 | 0 | 0 | 0 |  | 650 | 400 | 선택 | 선택 | 0 | 0 | 0 |  | 650 | 400 | 선택 | 선택 | 선택 | 미정 | 미정 | 미정 | 미정 |  | 미정 | SB140140 | H
A45717 | 2018-05-23 | 1 | C |  | 6 | A | SCR420HON2 | 소입성보증강 | C | BM#1 | 1632 | 44 | 1621 | 1589 | 30 | 5300 |  | 3 | 0.31 | 22 |  | -1.61 | 1580 | 1621 | 0 | 17.96 |  | 2 | 54 | 51 | Y |  | 2018-05-23 17:30 | 69 | 1091 | 28 | 30 | 32 | 33 | 34 | 33 | 32 | 32 | 31 | 30 | 29 | 29 |  | 29 | 31 | 34 | 29 | 32 | -0.14 | Y | 35 | Y | 0 | [8 empty] | N | N | N | 100 | 0.55 | 58 | 101508 | 102700 | 7020 | 16200 | 6 | 2 |  | 2018-05-23 17:40 | 1580 | 111 |  | 30 | [16 empty] | 92.53 | 100 | 0 | 0 | 0 |  | 410 |  | 선택 | 선택 | 0 | 0 | 0 |  | 410 |  | 선택 | 선택 | 해제 | 미정 | 미정 | 선택 | 미정 |  | 미정 | BT180180 | H
B45658 | 2018-05-23 | 2 | C | TUNDISH교체전 | 11 | A | AE4137HMA | 소입성보증강 | AE4137HMA | BM#2 | 1566 | 46 | 1615 | 1524 | 39 | 8400 |  | 1 | 0.46 | 19 |  | 0 | 1558 | 1614 | 2.26 | 0 | 0 | 31 | 49 | 72 | Y |  | 2018-05-23 17:57 | 61 | 1105 | 31 | 33 | 35 | 35 | 35 | 34 | 33 | 32 | 30 | 29 | 27 | 25 |  | 25 | 32 | 35 | 25 | 35 | -0.22 |  | 45.02 | Y | -0.4 |  |  |  | 1.22 |  |  |  | N | N | N | N | 110 | 0.5 | 62 | 110656 | 100310 | 4890 | 2000 | 13 | 1 | 10 | 2018-05-23 18:07 | 1558 | 108 |  | 14 |  | *전공정 작업지연 감속주입(정속 미준수),이상공정 등록 | D484976C1CDD4BE2A06EEA5D3371A843 | A3B12BA45ADC477B9D4DF3D8D8E823D4 | 142BD91357964FFF86A4F8DA7F68B536 | [11 empty] | 105.19 | 78.57 | 0 | 2698 | 0 |  | 650 | 400 | 선택 | 선택 | 0 | 2778 | 0 |  | 650 | 400 | 선택 | 선택 | 선택 | 미정 | 미정 | 미정 | 미정 |  | 미정 | SB140140 | H
A45718 | 2018-05-23 | 1 | C |  | 7 | A | SCR420HON2 | 소입성보증강 | C | BM#1 | 1573 | 44 | 1621 | 1530 | 34 | 6200 |  | 3 | 0.29 | 22 |  | -1.92 | 1572 | 1621 | 0 | 15.98 |  | 1 | 17 | 57 | Y |  | 2018-05-23 18:31 | 61 | 1093 | 27 | 25 | 27 | 27 | 27 | 25 | 25 | 24 | 23 | 22 | 21 | 20 |  | 20 | 25 | 27 | 20 | 27 | -0.16 |  | 45.02 | Y | -0.2 | [8 empty] | N | N | N | 150 | 0.55 | 58 | 101508 | 98400 | 7030 | 14200 | 6 | 2 |  | 2018-05-23 18:41 | 1572 | 108 |  | 29 |  | *레들잔강 7.5TON에 슬라그 나옴 잔강이월 미실시 | [14 empty] | 95.85 | 100 | 0 | 0 | 0 |  | 410 |  | 선택 | 선택 | 0 | 0 | 0 |  | 410 |  | 선택 | 선택 | 해제 | 미정 | 미정 | 선택 | 미정 |  | 미정 | BT180180 | H
C44218 | 2018-05-23 | 3 | C | TUNDISH교체 | 1 | A | SCM440HF | 소입성보증강 | D | BM#2 | 1571 | 55 | 1659 | 1508 | 44 | 9500 |  | 2 | 0.4 | 20 | 40 | -2.33 | 1583 | 1643 | 0.54 | 0 | 6 | 33 | 79 | 90 | Y |  | 2018-05-23 19:01 | 90 | 1060 | -541 | -64 | 39 | 38 | 37 | 37 | 36 | 36 | 33 | 40 | 44 | 46 | 47 | 48 | 43 | 49 | 48 | 49 | -0.07 |  | 15.02 | Y | -0.2 |  | 2.23 | 2.16 | 1.25 |  |  |  | N | N | N | N | 150 | 0.46 | 66 | 93938 | 106400 | 600 | 16400 | 11 | 2 |  | 2018-05-23 19:14 | 1583 | 141 |  | 36 |  | *T/D플럭스 120/15KG *롱노즐 실리부 부착 *수소 10분 측정값 기준치 초과, 생관통보 | [14 empty] | 87.79 | 100 | 1018 | 0 | 0 |  | 650 | 400 | 선택 | 해제 | 1028 | 0 | 0 |  | 650 | 400 | 선택 | 해제 | 해제 | 미정 | 미정 | 미정 | 선택 |  | 미정 | RB110.00 | C
A45719 | 2018-05-23 | 1 | C | TUNDISH교체전 | 8 | A | SCR420HON2 | 소입성보증강 | C | BM#1 | 1621 | 42 | 1617 | 1586 | 33 | 5400 |  | 3 | 0.3 | 23 |  | -1.51 | 1576 | 1617 | 0 | 20.42 |  | 12 | 24 | 61 | Y |  | 2018-05-23 19:35 | 65 | 1107 | 16 | 27 | 30 | 31 | 32 | 32 | 32 | 31 | 31 | 30 | 29 | 29 |  | 29 | 29 | 32 | 29 | 32 | -0.06 | Y | 35.02 | Y | 0 | [8 empty] | N | N | N | 140 | 0.52 | 68 | 104580 | 101450 | 7000 | 2000 | 6 | 2 |  | 2018-05-23 19:44 | 1576 | 106 |  | 24 |  |  | 6C06E4F769834D88A9BA61D2EF2344C0 | 14882A1E9C6C48558A1CB0BCE9E8C5BB | 1AE9DE2C3DE24BE7B1343B474DFF4B5B | [11 empty] | 96.43 | 100 | 0 | 3000 | 0 |  | 410 |  | 해제 | 선택 | 0 | 3000 | 0 |  | 410 |  | 해제 | 선택 | 해제 | 미정 | 미정 | 미정 | 미정 |  | 미정 | BT180180 | H
B45660 | 2018-05-23 | 2 | C |  | 2 | A | SCM440HF | 소입성보증강 | D | BM#2 | 1568 | 40 | 1637 | 1556 | 32 | 6500 |  | 1 | 0.45 | 19 |  | 0 | 1554 | 1611 | 1.4 | 0 | 0 | 23 | 62 | 59 | Y |  | 2018-05-23 20:31 | 61 | 1097 | 47 | 39 | 33 | 29 | 27 | 25 | 24 | 23 | 22 | 21 | 20 | 19 |  | 19 | 27 | 33 | 19 | 0 | -0.31 |  | 45.02 | Y | -0.2 |  |  |  | 1.17 |  |  |  | N | N | N | N | 140 | 0.51 | 59 | 100845 | 98310 | -2310 | 15900 | 11 | 2 | 20 | 2018-05-23 20:15 | 1554 | 133 |  | 15 | [16 empty] | 105.05 | 100 | 0 | 0 | 0 |  | 650 | 400 | 선택 | 해제 | 0 | 0 | 0 |  | 650 | 400 | 선택 | 해제 | 해제 | 미정 | 미정 | 미정 | 미정 |  | 미정 | RB120.00 | C
A45720 | 2018-05-23 | 1 | D | TUNDISH교체 | 1 | A | AE1055LS | 탄소강 | G-AE1055LS | BM#1 | 1600 | 45 | 1622 | 1550 | 38 | 6200 |  | 3 | 0.3 | 25 |  | -1.93 | 1565 | 1622 | 0 | 15.02 |  | 11 | 37 | 68 | Y |  | 2018-05-23 20:57 | 81 | 1084 | 29 | 34 | 30 | 36 | 39 | 41 | 42 | 43 | 44 | 43 | 43 |  |  | 43 | 39 | 44 | 43 | 43 | -0.1 |  | 10 | Y | 0 |  | 2.57 | 2.57 | 1.76 |  |  |  |  | N | N | M | 230 | 0.48 | 57 | 84590 | 92430 | 7470 | 16200 | 4 | 1 |  | 2018-05-23 21:06 | 1565 | 118 |  | 25 |  | *T/D플럭스 유15 용225KG *Hydris 수소 기준 초과(10분) | [14 empty] | 84.67 | 100 | 1500 | 0 | 0 |  | 400 |  | 선택 | 해제 | 1500 | 0 | 0 |  | 400 |  | 선택 | 해제 | 해제 | 미정 | 미정 | 선택 | 미정 |  | 미정 | BT180180 | H
B45661 | 2018-05-23 | 2 | D |  | 3 | A | SCM440HF | 소입성보증강 | D | BM#2 | 1573 | 53 | 1624 | 1524 | 34 | 7400 |  | 1 | 0.46 | 19 |  | 0 | 1545 | 1610 | 1.46 | 0 | 0 | 37 | 31 | 65 | Y |  | 2018-05-23 21:25 | 52 | 1102 | 16 | 19 | 22 | 23 | 23 | 22 | 21 | 21 | 20 | 18 | 17 | 15 |  | 15 | 20 | 23 | 15 | 0 | -0.2 | Y | 40.02 | Y | -0.4 |  |  |  | 0.81 |  |  |  | Y | Y | Y | Y | 130 | 0.49 | 56 | 143864 | 89020 | 1500 | 13900 | 11 | 2 | 30 | 2018-05-23 21:34 | 1554 | 134 |  | 22 |  | * 유사강종 연연주 혼탕부 ID:308~310/409~411이상재등록 | [14 empty] | 159.76 | 100 | 0 | 0 | 0 |  | 650 | 400 | 선택 | 해제 | 0 | 0 | 0 |  | 650 | 400 | 선택 | 해제 | 해제 | 미정 | 미정 | 미정 | 미정 |  | 미정 | RB160.00 | C
A45721 | 2018-05-23 | 1 | D |  | 2 | A | AE1055LS | 탄소강 | G-AE1055LS | BM#1 | 1605 | 42 | 1591 | 1522 | 36 | 6100 |  | 3 | 0.3 | 26 |  | -1.67 | 1555 | 1604 | 0 | 20.49 |  | 2 | 55 | 70 | Y |  | 2018-05-23 21:56 | 71 | 1096 | 42 | 42 | 40 | 40 | 39 | 39 | 38 | 37 | 37 | 36 | 36 | 35 |  | 35 | 38 | 40 | 35 | 0 | -0.11 |  | 45.02 | Y | -0.2 | [7 empty] | Y | Y | Y | Y | 220 | 0.48 | 59 | 101508 | 91430 | 6990 | 15300 | 4 | 1 |  | 2018-05-23 22:05 | 1555 | 113 |  | 25 |  | *전공정요청 감속주입(정속유지강종) *T/D 자동온도 1522.수동온도1523 | [14 empty] | 102.53 | 100 | 0 | 0 | 0 |  | 400 |  | 선택 | 해제 | 0 | 0 | 0 |  | 400 |  | 선택 | 해제 | 해제 | 미정 | 미정 | 선택 | 미정 |  | 미정 | BT180180 | H
B45662 | 2018-05-23 | 2 | D |  | 4 | A | 42CRMOS4HAM | 소입성보증강 | 42CRMOS4H | BM#2 | 1596 | 58 | 1616 | 1545 | 50 | 10700 |  | 1 | 0.47 | 18 |  | -1.99 | 1569 | 1630 | 0.08 | 3.37 | 0 | 31 | 50 | 74 | Y |  | 2018-05-23 22:34 | 77 | 1085 | 11 | 30 | 41 | 45 | 46 | 46 | 46 | 44 | 43 | 42 | 41 | 39 | 38 | 35 | 39 | 46 | 35 | 46 | -0.24 | Y | 45 | Y | -0.6 | [7 empty] | N | N | N | N | 120 | 0.47 | 68 | 57896 | 108320 | 60 | 14700 | 11 | 2 | 40 | 2018-05-23 22:39 | 1569 | 126 |  | 14 |  | * 유사강종 연연주 혼탕부 ID:301/401 이상재등록 | [14 empty] | 54.62 | 100 | 0 | 0 | 0 |  | 650 | 400 | 선택 | 선택 | 0 | 0 | 0 |  | 650 | 400 | 선택 | 선택 | 해제 | 미정 | 미정 | 미정 | 미정 |  | 미정 | RB080.00 | C
A45722 | 2018-05-23 | 1 | D |  | 3 | A | AE1055LS | 탄소강 | G-AE1055LS | BM#1 | 1589 | 49 | 1602 | 1560 | 37 | 4600 |  | 3 | 0.28 | 25 |  | -1.81 | 1550 | 1602 | 0 | 18.14 |  | 1 | 18 | 67 | Y |  | 2018-05-23 23:00 | 66 | 1115 | 33 | 36 | 37 | 38 | 38 | 38 | 37 | 36 | 35 | 34 | 33 | 33 | 32 | 31 | 35 | 38 | 31 | 38 | -0.14 | Y | 49.98 | Y | -0.2 | [7 empty] | Y | Y | Y | Y | 210 | 0.46 | 65 | 101508 | 95090 | 7030 | 16740 | 4 | 1 |  | 2018-05-23 23:12 | 1550 | 108 |  | 21 |  | *전공정요청 감속주입(정속유지강종) | [14 empty] | 98.84 | 100 | 0 | 0 | 0 |  | 400 |  | 선택 | 해제 | 0 | 0 | 0 |  | 400 |  | 선택 | 해제 | 해제 | 미정 | 미정 | 선택 | 미정 |  | 미정 | BT180180 | H
B45663 | 2018-05-23 | 2 | D |  | 5 | A | 42CRMOS4HAM | 소입성보증강 | 42CRMOS4H | BM#2 | 1587 | 48 | 1637 | 1534 | 41 | 8200 |  | 1 | 0.5 | 18 |  | -2.24 | 1564 | 1627 | 0 | 3.85 | 0 | 18 | 87 | 55 | Y |  | 2018-05-23 23:38 | 72 | 1098 | 30 | 34 | 36 | 38 | 39 | 38 | 38 | 38 | 37 | 36 | 35 | 33 | 31 | 31 | 36 | 39 | 31 | 38 | -0.2 | Y | 39.97 | Y | -0.4 | [7 empty] | N | N | N | N | 110 | 0.49 | 61 | 148932 | 99520 | 1030 | 15900 | 11 | 2 | 10 | 2018-05-23 23:38 | 1564 | 125 |  | 22 |  | * 유사강종 연연주 혼탕부 ID:307~309/407~409이상재등록 | [14 empty] | 148.19 | 100 | 0 | 0 | 0 |  | 650 | 400 | 선택 | 선택 | 0 | 0 | 0 |  | 650 | 400 | 선택 | 선택 | 해제 | 미정 | 미정 | 미정 | 미정 |  | 미정 | RB080.00 | C
A45723 | 2018-05-23 | 1 | D |  | 4 | A | AE1055LS | 탄소강 | G-AE1055LS | BM#1 | 1647 | 40 | 1590 | 1586 | 30 | 3100 |  | 3 | 0.29 | 25 |  | -1.33 | 1552 | 1590 | 0 | 18 |  | 12 | 25 | 76 | Y |  | 2018-05-23 23:52 | 68 | 1087 | 31 | 32 | 32 | 31 | 31 | 30 | 29 | 29 | 28 | 27 | 26 | 26 |  | 26 | 29 | 32 | 26 | 31 | -0.13 |  | 45.02 | Y | 0 | [7 empty] | Y | Y | Y | Y | 200 | 0.46 | 63 | 84590 | 92580 | 7040 | 15700 | 4 | 1 |  | 2018-05-24 00:04 | 1552 | 109 |  | 35 |  | *전공정요청 감속주입(정속유지강종) | [14 empty] | 84.46 | 100 | 0 | 0 | 0 |  | 400 |  | 선택 | 해제 | 0 | 0 | 0 |  | 400 |  | 선택 | 해제 | 해제 | 미정 | 미정 | 선택 | 미정 |  | 미정 | BT180180 | H
B45664 | 2018-05-23 | 2 | D |  | 6 | A | 42CRMOS4HH | 소입성보증강 | D | BM#2 | 1593 | 45 | 1635 | 1544 | 41 | 8300 |  | 1 | 0.47 | 18 |  | -2.2 | 1569 | 1628 | 0 | 2.86 | 0 | 23 | 63 | 62 | Y |  | 2018-05-24 00:49 | 77 | 1089 | 28 | 37 | 43 | 46 | 48 | 48 | 47 | 46 | 45 | 44 | 42 | 41 | 39 | 37 | 42 | 48 | 37 | 0 | -0.24 | Y | 44.98 | Y | -0.4 | [7 empty] | N | N | N | N | 100 | 0.48 | 66 | 43650 | 104710 | 10 | 16100 | 11 | 2 | 20 | 2018-05-24 00:55 | 1569 | 111 |  | 15 |  | * 유사강종 연연주 혼탕부 ID:301/401 이상재등록 * 전공정 작업지연 감속10%이상 주입 이상공정 등록 및 생관통보 | [14 empty] | 41.77 | 100 | 0 | 0 | 0 |  | 650 | 400 | 선택 | 선택 | 0 | 0 | 0 |  | 650 | 400 | 선택 | 선택 | 해제 | 미정 | 미정 | 미정 | 미정 |  | 미정 | SB100100 | H
A45724 | 2018-05-23 | 1 | D |  | 5 | A | AE1055LS | 탄소강 | G-AE1055LS | BM#1 | 1655 | 42 | 1594 | 1591 | 31 | 2900 |  | 3 | 0.29 | 25 |  | -1.58 | 1548 | 1594 | 0 | 18.76 |  | 11 | 38 | 62 | Y |  | 2018-05-24 00:56 | 64 | 1087 | 25 | 26 | 28 | 28 | 29 | 29 | 27 | 28 | 28 | 27 | 27 | 26 | 26 | 26 | 27 | 29 | 26 | 28 | -0.04 | Y | 39.98 | Y | 0 | [7 empty] | Y | Y | Y | Y | 190 | 0.49 | 63 | 152262 | 95550 | 7070 | 15400 | 4 | 1 |  | 2018-05-24 01:10 | 1548 | 109 |  | 36 |  | *전공정요청 감속주입(정속유지강종) *유사강종 연연주 혼탕부 성분확인 ID:107~109.207~209 | [14 empty] | 147.61 | 100 | 0 | 0 | 0 |  | 400 |  | 선택 | 해제 | 0 | 0 | 0 |  | 400 |  | 선택 | 해제 | 해제 | 미정 | 미정 | 선택 | 미정 |  | 미정 | BT180180 | H
B45665 | 2018-05-23 | 2 | D |  | 7 | A | 42CRMOS4HH | 소입성보증강 | D | BM#2 | 1600 | 48 | 1636 | 1555 | 39 | 7600 |  | 1 | 0.46 | 19 |  | -2.42 | 1559 | 1629 | 0 | 2.53 | 0 | 37 | 32 | 82 | Y |  | 2018-05-24 01:57 | 67 | 1087 | 32 | 36 | 39 | 41 | 41 | 41 | 40 | 39 | 38 | 36 | 35 | 33 | 31 | 31 | 37 | 41 | 31 | 41 | -0.22 | Y | 44.98 | Y | -0.4 | [8 empty] | N | N | N | 150 | 0.49 | 62 | 98410 | 100450 | 650 | 15100 | 11 | 2 | 30 | 2018-05-24 02:00 | 1559 | 119 |  | 17 | [16 empty] | 97.44 | 100 | 0 | 0 | 0 |  | 650 | 400 | 선택 | 선택 | 0 | 0 | 0 |  | 650 | 400 | 선택 | 선택 | 해제 | 미정 | 미정 | 미정 | 선택 | 6 | 미정 | SB100100 | H
A45725 | 2018-05-23 | 1 | D |  | 6 | A | SP-AE1055LS | 탄소강 | P-AE1055LS | BM#1 | 1632 | 40 | 1584 | 1573 | 28 | 3700 |  | 3 | 0.28 | 27 |  | -1.3 | 1545 | 1584 | 0 | 18.68 |  | 2 | 56 | 61 | Y |  | 2018-05-24 02:06 | 61 | 1089 | 24 | 25 | 27 | 28 | 27 | 26 | 26 | 25 | 25 | 24 | 24 | 23 | 22 | 22 | 25 | 28 | 22 | 25 | -0.12 | Y | 50 | Y | 0 | [7 empty] | Y | Y | Y | Y | 180 | 0.48 | 65 | 50754 | 100870 | 7020 | 14300 | 4 | 1 |  | 2018-05-24 02:14 | 1545 | 101 |  | 29 |  | *유사강종 연연주 혼탕부 성분확인 ID:101.201 | [14 empty] | 46.78 | 100 | 0 | 0 | 0 |  | 400 |  | 선택 | 해제 | 0 | 0 | 0 |  | 400 |  | 선택 | 해제 | 해제 | 미정 | 미정 | 선택 | 미정 |  | 미정 | BT180180 | C
B45666 | 2018-05-23 | 2 | D |  | 8 | A | 42CRMOS4HH | 소입성보증강 | D | BM#2 | 1595 | 42 | 1637 | 1555 | 37 | 7500 |  | 1 | 0.46 | 18 |  | -2.33 | 1563 | 1631 | 0 | 3.29 | 0 | 31 | 51 | 68 | Y |  | 2018-05-24 02:49 | 71 | 1089 | 26 | 30 | 34 | 36 | 37 | 37 | 36 | 36 | 35 | 34 | 32 | 31 | 30 | 30 | 33 | 37 | 30 | 36 | -0.17 | Y | 40.02 | Y | -0.2 | [7 empty] | N | N | N | N | 140 | 0.49 | 64 | 98311 | 104650 | 120 | 14900 | 11 | 2 | 40 | 2018-05-24 02:54 | 1563 | 126 |  | 30 | [16 empty] | 96.38 | 100 | 0 | 0 | 0 |  | 650 | 400 | 선택 | 선택 | 0 | 0 | 0 |  | 650 | 400 | 선택 | 선택 | 해제 | 미정 | 미정 | 미정 | 미정 |  | 미정 | SB090090 | H
A45726 | 2018-05-23 | 1 | D |  | 7 | A | SP-AE1055LS | 탄소강 | P-AE1055LS | BM#1 | 1646 | 40 | 1596 | 1581 | 33 | 3100 |  | 3 | 0.3 | 25 |  | -1.53 | 1552 | 1596 | 0 | 17.76 |  | 1 | 19 | 59 | Y |  | 2018-05-24 03:12 | 68 | 1086 | 20 | 26 | 29 | 30 | 31 | 31 | 31 | 30 | 29 | 29 | 28 | 28 |  | 28 | 29 | 31 | 28 | 31 | -0.08 | Y | 35 | Y | 0 | [7 empty] | Y | Y | Y | Y | 230 | 0.48 | 56 | 84590 | 86250 | 7550 | 15500 | 4 | 1 |  | 2018-05-24 03:29 | 1552 | 108 |  | 30 | [16 empty] | 90.18 | 100 | 0 | 0 | 0 |  | 400 |  | 선택 | 해제 | 0 | 0 | 0 |  | 400 |  | 선택 | 해제 | 해제 | 미정 | 미정 | 선택 | 미정 |  | 미정 | BT180180 | C
B45667 | 2018-05-23 | 2 | D | TUNDISH교체전 | 9 | A | 42CRMOS4HH | 소입성보증강 | D | BM#2 | 1599 | 44 | 1635 | 1544 | 38 | 7800 |  | 1 | 0.47 | 18 |  | -2.09 | 1572 | 1629 | 0 | 4.17 | 0 | 18 | 88 | 58 | Y |  | 2018-05-24 03:54 | 80 | 1087 | 27 | 33 | 37 | 41 | 43 | 43 | 43 | 42 | 42 | 40 | 40 | 38 | 36 | 36 | 39 | 43 | 36 | 43 | -0.17 | Y | 40 | Y | -0.4 | [7 empty] | N | N | N | N | 130 | 0.49 | 60 | 110854 | 97710 | 790 | 2000 | 11 | 2 | 20 | 2018-05-24 04:12 | 1572 | 129 |  | 32 |  |  | D67B1898B7E74212B9D5D739E644E19D | CE6CBB2F7A744DD3AE00E098B45E2D1E | 39083D896558411DAD6A0C2CBE3DEFE6 | [11 empty] | 112.54 | 100 | 0 | 3200 | 0 |  | 650 | 400 | 선택 | 선택 | 0 | 3220 | 0 |  | 650 | 400 | 선택 | 선택 | 해제 | 미정 | 미정 | 미정 | 미정 |  | 미정 |  | C
A45727 | 2018-05-23 | 1 | D |  | 8 | A | SP-AE1055LS | 탄소강 | P-AE1055LS | BM#1 | 1604 | 41 | 1582 | 1557 | 35 | 4200 |  | 3 | 0.29 | 25 |  | -1.15 | 1549 | 1582 | 0 | 19.14 |  | 12 | 26 | 70 | Y |  | 2018-05-24 04:10 | 65 | 1086 | 26 | 29 | 31 | 31 | 31 | 31 | 30 | 29 | 29 | 28 | 28 | 27 | 28 | 28 | 29 | 31 | 27 | 31 | -0.09 | Y | 45 | Y | 0 | [7 empty] | Y | Y | Y | Y | 220 | 0.48 | 66 | 101508 | 100900 | 7110 | 15600 | 4 | 1 |  | 2018-05-24 04:18 | 1549 | 106 |  | 28 | [16 empty] | 93.51 | 100 | 0 | 0 | 0 |  | 400 |  | 선택 | 해제 | 0 | 0 | 0 |  | 400 |  | 선택 | 해제 | 해제 | 미정 | 미정 | 선택 | 미정 |  | 미정 | BT180180 | C
B45668 | 2018-05-23 | 2 | B | TUNDISH교체 | 1 | A | 16MNCRS5HS | 소입성보증강 | C1 | BM#2 | 1611 | 45 | 1684 | 1565 | 40 | 8300 |  | 1 | 0.25 | 20 |  | -2.41 | 1602 | 1674 | 0 | 4.9 | 0 | 23 | 64 | 50 | Y |  | 2018-05-24 05:10 | 92 | 1087 | -369 | -304 | 35 | 34 | 31 | 30 | 37 | 42 | 44 | 46 | 47 | 47 | 47 | 47 | 41 | 47 | 47 | 47 | 0 |  | 10 | Y | 0 |  | 2.26 | 2.26 |  |  |  |  | N | N | N | N | 150 | 0.49 | 53 | 93049 | 89080 | 2990 | 15400 | 16 | 1 | 10 | 2018-05-24 05:17 | 1602 | 143 |  | 40 | [16 empty] | 98.99 | 100 | 700 | 0 | 0 |  | 450 | 300 | 선택 | 선택 | 700 | 0 | 0 |  | 450 | 300 | 선택 | 선택 | 해제 | 미정 | 미정 | 미정 | 미정 |  | 미정 | BT180180 | C
A45728 | 2018-05-23 | 1 | B |  | 9 | A | SP-AE1055LS | 탄소강 | P-AE1055LS | BM#1 | 1581 | 41 | 1594 | 1533 | 36 | 5500 |  | 3 | 0.35 | 25 |  | -1.76 | 1541 | 1594 | 0 | 17.15 |  | 11 | 39 | 61 | Y |  | 2018-05-24 05:18 | 57 | 1087 | 26 | 27 | 28 | 29 | 29 | 29 | 28 | 27 | 27 | 26 | 25 | 25 | 24 | 24 | 27 | 29 | 24 | 29 | -0.1 | Y | 50.08 | Y | 0 | [7 empty] | Y | Y | Y | Y | 210 | 0.48 | 70 | 101508 | 106980 | 7110 | 15200 | 4 | 1 |  | 2018-05-24 05:37 | 1541 | 113 |  | 29 | [16 empty] | 89.04 | 0 | 0 | 0 | 0 |  | 400 |  | 선택 | 해제 | 0 | 0 | 0 |  | 400 |  | 선택 | 해제 | 해제 | 미정 | 미정 | 선택 | 선택 | 8 | 미정 | BT180180 | H
B45669 | 2018-05-23 | 2 | B |  | 2 | A | 16MNCRS5HS | 소입성보증강 | C1 | BM#2 | 1604 | 47 | 1645 | 1574 | 41 | 8000 |  | 1 | 0.42 | 17 |  | -0.77 | 1589 | 1612 | 0 | 2.84 | 0 | 37 | 33 | 61 | Y |  | 2018-05-24 06:13 | 79 | 1088 | 45 | 40 | 38 | 37 | 37 | 36 | 36 | 35 | 34 | 33 | 32 | 30 | 28 | 28 | 36 | 38 | 28 | 0 | -0.2 |  | 50 | Y | -0.4 | [7 empty] | N | N | N | N | 140 | 0.51 | 62 | 93049 | 104070 | 1210 | 16300 | 16 | 1 | 20 | 2018-05-24 06:36 | 1589 | 138 |  | 33 |  | * 전공정 요청으로 감속주입 | [14 empty] | 88.41 | 100 | 0 | 0 | 0 |  | 450 | 300 | 선택 | 선택 | 0 | 0 | 0 |  | 450 | 300 | 선택 | 선택 | 해제 | 미정 | 미정 | 미정 | 미정 |  | 미정 | BT180180 | C
A45729 | 2018-05-23 | 1 | B |  | 10 | A | SP-AE1055LS | 탄소강 | P-AE1055LS | BM#1 | 1617 | 41 | 1588 | 1557 | 31 | 4100 |  | 3 | 0.29 | 25 |  | -1.43 | 1545 | 1588 | 0 | 15.97 |  | 2 | 57 | 58 | Y |  | 2018-05-24 06:09 | 61 | 1087 | 23 | 22 | 22 | 22 | 23 | 22 | 23 | 23 | 22 | 22 | 21 | 20 | 20 | 20 | 22 | 23 | 20 | 23 | -0.07 | Y | 40 | Y | 0 | [7 empty] | Y | Y | Y | Y | 200 | 0.48 | 64 | 101508 | 100040 | 7140 | 15600 | 4 | 1 |  | 2018-05-24 06:29 | 1545 | 123 |  | 48 | [16 empty] | 94.82 | 100 | 0 | 0 | 0 |  | 400 |  | 선택 | 해제 | 0 | 0 | 0 |  | 400 |  | 선택 | 해제 | 해제 | 미정 | 미정 | 선택 | 미정 |  | 미정 | BT180180 | C
B45670 | 2018-05-23 | 2 | B | 잔강최소화전 | 3 | A | 16MNCRS5HS | 소입성보증강 | C1 | BM#2 | 1595 | 49 | 1655 | 1577 | 39 | 8100 |  | 1 | 0.46 | 17 |  | -2.5 | 1579 | 1649 | 0 | 3.81 | 0 | 36 | 1 | 35743 | Y |  | 2018-05-24 07:21 | 69 | 1136 | 25 | 22 | 22 | 22 | 23 | 22 | 22 | 20 | 19 | 17 | 16 | 14 | 13 | 12 | 19 | 23 | 12 | 22 | -0.24 | Y | 45 | Y | -0.2 | [7 empty] | N | N | N | N | 130 | 0.45 | 66 | 96426 | 97990 | 810 | 3000 | 16 | 1 | 40 | 2018-05-24 07:22 | 1579 | 137 |  | 30 |  | * 전공정 요청으로 감속주입 0.40 이상공정 등록 및 생관통보 | [14 empty] | 97.6 | 100 | 0 | 3100 | 0 |  | 450 | 300 | 선택 | 선택 | 0 | 3100 | 0 |  | 450 | 300 | 선택 | 선택 | 해제 | 미정 | 미정 | 미정 | 미정 |  | 미정 | BT180180 | C
A45730 | 2018-05-23 | 1 | B |  | 11 | A | SP-AE1055LS | 탄소강 | P-AE1055LS | BM#1 | 1619 | 47 | 1586 | 1571 | 31 | 5100 |  | 3 | 0.28 | 25 |  | -1.47 | 1543 | 1586 | 0 | 16.18 |  | 1 | 20 | 57 | Y |  | 2018-05-24 07:38 | 59 | 1087 | 18 | 21 | 23 | 24 | 24 | 24 | 24 | 23 | 22 | 21 | 20 | 20 | 18 | 17 | 21 | 24 | 17 | 24 | -0.14 | Y | 50.02 | Y | -0.2 | [7 empty] | Y | Y | Y | Y | 190 | 0.48 | 68 | 101508 | 102870 | 7040 | 14100 | 4 | 1 |  | 2018-05-24 07:46 | 1543 | 129 |  | 26 | [16 empty] | 92.41 | 100 | 0 | 0 | 0 |  | 400 |  | 선택 | 해제 | 0 | 0 | 0 |  | 400 |  | 선택 | 해제 | 해제 | 미정 | 미정 | 선택 | 미정 |  | 미정 | BT180180 | C
B45671 | 2018-05-24 | 2 | B | 잔강최소화 | 4 | B | 16MNCRS5HAM2 | 소입성보증강 | C1 | BM#2 | 1578 | 14 | 1627 | 1554 | 5 | 9300 |  | 1 | 0.65 | 10 |  | 0 | 1598 | 1631 | 0 | 2.09 | 0 | 18 | 89 | 50 | Y |  | 2018-05-24 09:03 | 88 | 1070 | -192 | 47 | 58 | 59 | 59 | 59 | 59 | 59 | 58 | 57 | 56 | 54 | 52 | 52 | 50 | 59 | 52 | 59 | -0.16 | Y | 44.98 | Y | -0.4 |  | 1.73 | 1.73 |  |  |  |  | N | N | N | N | 120 | 0.45 | 60 | 94800 | 102390 | 2120 | 15400 | 16 | 1 | 10 | 2018-05-24 08:55 | 1601 | 155 |  | 10 | [16 empty] | 93.26 | 100 | 2500 | 0 | 0 |  | 450 | 300 | 선택 | 선택 | 2500 | 0 | 0 |  | 450 | 300 | 선택 | 선택 | 해제 | 미정 | 미정 | 미정 | 미정 |  | 미정 | SB180180 | C
A45731 | 2018-05-24 | 1 | B |  | 12 | A | SP-AE1055LS | 탄소강 | P-AE1055LS | BM#1 | 1606 | 41 | 1593 | 1557 | 29 | 4900 |  | 3 | 0.36 | 25 |  | -1.71 | 1545 | 1594 | 0 | 17.22 |  | 12 | 27 | 61 | Y |  | 2018-05-24 08:51 | 61 | 1087 | 14 | 23 | 28 | 30 | 31 | 31 | 31 | 31 | 30 | 30 | 30 | 30 | 30 | 30 | 28 | 31 | 30 | 31 | -0.03 | Y | 39.98 | Y | 0 | [7 empty] | Y | Y | Y | Y | 180 | 0.48 | 63 | 101508 | 99870 | 7030 | 14600 | 4 | 1 |  | 2018-05-24 08:59 | 1545 | 123 |  | 22 | 18 | [15 empty] | 95 | 100 | 0 | 0 | 0 |  | 400 |  | 선택 | 해제 | 0 | 0 | 0 |  | 400 |  | 선택 | 해제 | 해제 | 미정 | 미정 | 선택 | 미정 |  | 미정 | BT180180 | C
B45672 | 2018-05-24 | 2 | B |  | 5 | A | 16MNCRS5HAM2 | 소입성보증강 | C1 | BM#2 | 1650 | 43 | 1605 | 1555 | 31 | 7200 |  | 1 | 0.45 | 19 |  | 0 | 1573 | 1639 | 0 | 4.42 | 0 | 23 | 65 | 42 | Y |  | 2018-05-24 10:08 | 63 | 1088 | 49 | 46 | 46 | 44 | 44 | 43 | 41 | 40 | 39 | 38 | 36 | 35 |  | 35 | 42 | 46 | 35 | 0 | -0.24 |  | 44.97 | Y | -0.2 | [7 empty] | N | N | N | N | 110 | 0.51 | 60 | 94800 | 101710 | 60 | 15900 | 16 | 1 | 20 | 2018-05-24 10:10 | 1577 | 126 |  | 9 | [16 empty] | 94.05 | 100 | 0 | 0 | 0 |  | 450 | 300 | 선택 | 선택 | 0 | 0 | 0 |  | 450 | 300 | 선택 | 선택 | 해제 | 미정 | 미정 | 미정 | 미정 |  | 미정 | SB180180 | C
A45732 | 2018-05-24 | 1 | B |  | 13 | A | SP-AE1055LS | 탄소강 | P-AE1055LS | BM#1 | 1597 | 47 | 1590 | 1555 | 30 | 4800 |  | 3 | 0.27 | 25 |  | -1.24 | 1559 | 1595 | 0 | 18.28 |  | 11 | 40 | 63 | Y |  | 2018-05-24 09:43 | 75 | 1087 | 29 | 31 | 34 | 36 | 37 | 38 | 38 | 38 | 37 | 36 | 36 | 36 | 35 | 35 | 35 | 38 | 35 | 38 | -0.07 | Y | 40.02 | Y | 0 | [7 empty] | Y | Y | Y | Y | 230 | 0.48 | 66 | 101508 | 99870 | 7080 | 15400 | 4 | 1 |  | 2018-05-24 09:55 | 1559 | 119 |  | 34 | [16 empty] | 94.96 | 100 | 0 | 0 | 0 |  | 400 |  | 선택 | 해제 | 0 | 0 | 0 |  | 400 |  | 선택 | 해제 | 해제 | 미정 | 미정 | 선택 | 미정 |  | 미정 | BT180180 | C
B45673 | 2018-05-24 | 2 | B |  | 6 | B | 16MNCRS5HAM2 | 소입성보증강 | C1 | BM#2 | 1583 | 46 | 1624 | 1555 | 38 | 8000 |  | 1 | 0.25 | 19 |  | -2.23 | 1563 | 1628 | 0 | 4.46 | 0 | 37 | 34 | 89 | Y |  | 2018-05-24 11:06 | 53 | 1088 | 31 | 31 | 32 | 32 | 32 | 31 | 30 | 29 | 29 | 27 | 27 | 26 | 25 | 25 | 30 | 32 | 25 | 32 | -0.14 |  | 50 | Y | -0.2 | [7 empty] | N | N | N | N | 100 | 0.47 | 62 | 94800 | 95970 | 80 | 16800 | 16 | 1 | 30 | 2018-05-24 11:06 | 1563 | 100 |  | 13 |  | * 전공정 작업지연 감속주입 | [14 empty] | 99.42 | 100 | 0 | 0 | 0 |  | 450 | 300 | 선택 | 선택 | 0 | 0 | 0 |  | 450 | 300 | 선택 | 선택 | 해제 | 미정 | 미정 | 미정 | 미정 |  | 미정 | SB180180 | C
A45733 | 2018-05-24 | 1 | B | TUNDISH교체전 | 14 | A | SP-AE1055LS | 탄소강 | P-AE1055LS | BM#1 | 9999 | 41 | 1596 | 1563 | 32 | 5200 |  | 3 | 0.27 | 25 |  | -1.38 | 1541 | 1581 | 0 | 18.54 |  | 2 | 58 | 81 | Y |  | 2018-05-24 11:02 | 57 | 1075 | 33 | 31 | 29 | 28 | 27 | 25 | 25 | 24 | 23 | 22 | 21 | 20 |  | 20 | 25 | 29 | 20 | 0 | -0.2 |  | 44.98 | Y | -0.2 | [8 empty] | N | N | M | 220 | 0.48 | 61 | 92807 | 97540 | 7010 | 2000 | 4 | 1 |  | 2018-05-24 11:13 | 1541 | 111 |  | 23 | 11 |  | 58CF33D92EDA4B03A369F8B69E9038A9 | BD6048A6BF8B481D985FED14C5A7774D | 1F9AC84DA3214DE68C960384A3AF30B8 | [11 empty] | 88.77 | 100 | 0 | 3500 | 0 |  | 400 |  | 선택 | 해제 | 0 | 3500 | 0 |  | 400 |  | 선택 | 해제 | 해제 | 미정 | 미정 | 선택 | 미정 |  | 미정 | BT180180 | C
B45674 | 2018-05-24 | 2 | B | TUNDISH교체전 | 7 | A | 16MNCRS5HAM2 | 소입성보증강 | C1 | BM#2 | 0 | 44 | 1636 | 1566 | 33 | 7000 |  | 1 | 0.25 | 19 |  | -2.56 | 1563 | 1629 | 0 | 5.9 | 0 | 36 | 2 | 76 | Y |  | 2018-05-24 12:10 | 53 | 1089 | 23 | 22 | 24 | 24 | 24 | 23 | 22 | 21 | 19 | 18 | 16 | 15 |  | 15 | 21 | 24 | 15 | 24 | -0.2 |  | 45.03 | Y | -0.2 | [7 empty] | N | N | N | N | 150 | 0.47 | 60 | 91798 | 91670 | 230 | 2000 | 16 | 1 | 35 | 2018-05-24 12:17 | 1563 | 109 |  | 14 |  | * 전공정 작업지연 감속주입 | 89C20F086ADF44EEA391369D4E1105B6 | CC5EC4C99B074D4EB96CBADD153C3C0A | 56A989192992453997B7CD0B8F81CC27 | [11 empty] | 99.89 | 75 | 0 | 2587 | 0 |  | 450 | 300 | 선택 | 선택 | 0 | 2628 | 0 |  | 450 | 300 | 선택 | 선택 | 해제 | 미정 | 미정 | 미정 | 미정 |  | 미정 | SB180180 | C
A45734 | 2018-05-24 | 1 | B | TUNDISH교체 | 1 | A | SCR415HM | 소입성보증강 | C1 | BM#1 | 1584 | 43 | 1633 | 1539 | 40 | 7600 |  | 3 | 0.28 | 18 |  | -2.12 | 1603 | 1649 | 0.54 | 15.55 |  | 1 | 21 | 78 | Y |  | 2018-05-24 12:06 | 91 | 1078 | 12 | 21 | 22 | 27 | 31 | 34 | 35 | 37 | 38 | 38 |  |  |  | 38 | 31 | 38 | 38 | 0 | 0 |  | 5.02 | Y | 0 |  | 2.49 | 2.49 | [5 empty] | N | N | N | 150 | 0.49 | 55 | 84590 | 91340 | 7100 | 15000 | 8 | 2 |  | 2018-05-24 12:20 | 1603 | 128 |  | 45 |  | *T/Dflux 유15kg 용120kg | [14 empty] | 86.01 | 100 | 700 | 0 | 0 |  | 450 |  | 선택 | 선택 | 700 | 0 | 0 |  | 450 |  | 선택 | 선택 | 해제 | 미정 | 미정 | 선택 | 미정 |  | 미정 | BT180180 | C
B45675 | 2018-05-24 | 2 | C |  | 2 | A | SCR415HM | 소입성보증강 | C1 | BM#1 | 1598 | 47 | 1665 | 1566 | 39 | 8200 |  | 1 | 0.27 | 17 |  | -2.37 | 1594 | 1665 | 0 | 4.9 | 0 | 19 | 1 | 13187 | Y |  | 2018-05-24 13:21 | 82 | 1282 | 36 | 39 | 41 | 42 | 43 | 41 | 41 | 40 | 39 | 38 | 37 |  |  | 37 | 40 | 43 | 37 | 41 | -0.2 | Y | 30 | Y | -0.2 |  |  |  | 1.44 |  |  |  |  | N | N | N | 140 | 0.52 | 53 | 84590 | 89250 | 4660 | 16100 | 8 | 2 |  | 2018-05-24 13:28 | 1594 | 129 |  | 26 |  | *대보수 래들 *자동온도 1555℃ 수동온도 1555℃ | [14 empty] | 89.75 | 100 | 0 | 0 | 0 |  | 450 |  | 선택 | 선택 | 0 | 0 | 0 |  | 450 |  | 선택 | 선택 | 해제 | 미정 | 선택 | 미정 | 미정 |  | 미정 | BT180180 | C
A45735 | 2018-05-24 | 1 | C | TUNDISH교체 | 1 | A | 42CRMO4MS2 | 합금강 | E1 | BM#2 | 1570 | 46 | 1628 | 1535 | 40 | 7700 |  | 3 | 0.29 | 26 |  | -1.64 | 1580 | 1628 | 12.49 | 0 |  | 12 | 28 | 74 | Y |  | 2018-05-24 13:14 | 87 | 1092 | -374 | -57 | 33 | 30 | 27 | 32 | 34 | 36 | 38 | 39 | 40 | 40 | 40 | 41 | 34 | 41 | 41 | 40 | 0.05 |  | 4.98 | Y | 0 |  | 1.97 | 1.9 |  | 0.76 |  |  | N | N | N | N | 230 | 0.4 | 66 | 100500 | 94640 | 7960 | 15700 | 3 | 2 |  | 2018-05-24 13:18 | 1580 | 127 |  | 37 |  | *T/D플럭스 225/15KG *롱노즐 실리부 부착 | [14 empty] | 97.95 | 75 | 1518 | 0 | 0 |  | 650 | 400 | 선택 | 해제 | 1578 | 0 | 0 |  | 650 | 400 | 선택 | 해제 | 해제 | 미정 | 미정 | 선택 | 미정 |  | 미정 | BM510510 | C
B45676 | 2018-05-24 | 2 | C |  | 3 | A | SCR415HM | 소입성보증강 | C1 | BM#1 | 1610 | 48 | 1646 | 1577 | 39 | 9000 |  | 1 | 0.27 | 17 |  | 0 | 1581 | 1653 | 0 | 3.26 | 0 | 23 | 66 | 63 | Y |  | 2018-05-24 14:26 | 69 | 1095 | 36 | 34 | 34 | 35 | 36 | 34 | 33 | 31 | 30 | 28 | 27 | 26 |  | 26 | 32 | 36 | 26 | 34 | -0.29 | Y | 34.68 | Y | -0.2 | [8 empty] | N | N | N | 130 | 0.51 | 60 | 152262 | 93800 | 5050 | 16000 | 8 | 2 |  | 2018-05-24 14:34 | 1581 | 118 |  | 15 |  | *유사강종 연연주 혼탕부 ID:107~109.207~209 | [14 empty] | 154.11 | 100 | 0 | 0 | 0 |  | 450 |  | 선택 | 선택 | 0 | 0 | 0 |  | 450 |  | 선택 | 선택 | 해제 | 미정 | 선택 | 해제 | 미정 |  | 미정 | BT180180 | C
A45736 | 2018-05-24 | 1 | C |  | 2 | A | 42CRMO4MS | 합금강 | E1 | BM#2 | 9999 | 41 | 1605 | 1551 | 34 | 5900 |  | 3 | 0.27 | 25 |  | -1.51 | 1554 | 1597 | 5.39 | 0 |  | 11 | 41 | 77 | Y |  | 2018-05-24 14:17 | 61 | 1090 | 41 | 33 | 29 | 26 | 25 | 23 | 22 | 22 | 22 | 22 | 21 | 21 | 19 | 19 | 25 | 29 | 19 | 22 | -0.18 |  | 54.98 | Y | 0 |  |  |  | 1.05 |  |  |  | N | N | N | N | 220 | 0.47 | 67 | 100500 | 103490 | 6770 | 16100 | 3 | 2 |  | 2018-05-24 14:30 | 1554 | 129 |  | 43 |  | *샘플채취 300mm ID:303 | [14 empty] | 91.03 | 75 | 0 | 0 | 300 |  | 650 | 400 | 선택 | 해제 | 0 | 0 | 0 |  | 650 | 400 | 선택 | 해제 | 해제 | 미정 | 미정 | 선택 | 미정 |  | 미정 | BM510510 | C
B45677 | 2018-05-24 | 2 | C |  | 4 | B | 16MNCR5H | 소입성보증강 | AE1055M계 | BM#1 | 1582 | 46 | 1626 | 1536 | 37 | 8400 |  | 1 | 0.25 | 19 |  | -2.14 | 1578 | 1629 | 0 | 3.33 | 0 | 37 | 35 | 63 | Y |  | 2018-05-24 15:22 | 66 | 1081 | 22 | 23 | 24 | 24 | 23 | 22 | 20 | 18 | 17 | 16 | 14 | 12 | 11 | 11 | 19 | 24 | 11 | 0 | -0.26 |  | 50 | Y | -0.2 | [8 empty] | N | N | N | 120 | 0.47 | 65 | 50754 | 99230 | 1630 | 15600 | 8 | 2 |  | 2018-05-24 15:27 | 1578 | 117 |  | 19 |  | *유사강종 연연주 혼탕부 ID:101.201 *전공정요청 감속주입 정속유지 미준수ID:101.201 | [14 empty] | 50.33 | 100 | 0 | 0 | 0 |  | 450 |  | 선택 | 선택 | 0 | 0 | 0 |  | 450 |  | 선택 | 선택 | 해제 | 미정 | 미정 | 미정 | 미정 |  | 미정 | BT180180 | H
A45737 | 2018-05-24 | 1 | C |  | 3 | A | 42CRMO4MS | 합금강 | E1 | BM#2 | 9999 | 45 | 1603 | 1563 | 34 | 6100 |  | 3 | 0.27 | 25 |  | -1.53 | 1559 | 1603 | 8.91 | 0 |  | 36 | 3 | 27 | Y |  | 2018-05-24 15:32 | 66 | 1096 | 18 | 22 | 25 | 28 | 29 | 30 | 29 | 29 | 29 | 28 | 27 | 26 | 26 | 25 | 26 | 30 | 25 | 29 | -0.12 | Y | 40.5 | Y | -0.2 | [7 empty] | N | N | N | N | 210 | 0.47 | 68 | 100500 | 101150 | 7400 | 15000 | 3 | 2 |  | 2018-05-24 15:58 | 1559 | 132 |  | 37 | [16 empty] | 92.58 | 75 | 0 | 0 | 0 |  | 650 | 400 | 선택 | 해제 | 0 | 0 | 0 |  | 650 | 400 | 선택 | 해제 | 해제 | 미정 | 미정 | 선택 | 미정 |  | 미정 | BM510510 | C
B45678 | 2018-05-24 | 2 | C |  | 5 | A | 16MNCR5H | 소입성보증강 | AE1055M계 | BM#1 | 1571 | 55 | 1625 | 1534 | 44 | 9900 |  | 1 | 0.27 | 17 |  | -2.43 | 1575 | 1639 | 0 | 3.4 | 0 | 2 | 59 | 119 | Y |  | 2018-05-24 16:39 | 63 | 1102 | 5 | 18 | 25 | 29 | 30 | 29 | 28 | 27 | 25 | 24 | 23 | 21 | 18 | 16 | 23 | 30 | 16 | 0 | -0.31 | Y | 44.98 | Y | -0.4 | [8 empty] | N | N | N | 110 | 0.48 | 69 | 101508 | 105090 | 40 | 15900 | 8 | 2 |  | 2018-05-24 16:44 | 1575 | 117 |  | 9 | [16 empty] | 97.37 | 100 | 0 | 0 | 0 |  | 650 |  | 선택 | 선택 | 0 | 0 | 0 |  | 650 |  | 선택 | 선택 | 해제 | 미정 | 미정 | 미정 | 미정 |  | 미정 | BT180180 | H
A45738 | 2018-05-24 | 1 | C | 연주종료 | 4 | A | 42CRMO4MS | 합금강 | E1 | BM#2 | 9999 | 55 | 1579 | 1521 | 40 | 7200 |  | 3 | 0.28 | 25 |  | -0.67 | 1560 | 1579 | 12.6 | 0 |  | 1 | 22 | 57 | Y |  | 2018-05-24 16:35 | 67 | 1088 | 23 | 25 | 26 | 28 | 28 | 29 | 29 | 28 | 27 | 27 | 26 | 25 | 24 | 23 | 26 | 29 | 23 | 28 | -0.13 | Y | 45 | Y | 0 | [7 empty] | N | N | N | N | 200 | 0.45 | 70 | 86420 | 103450 | 7100 | 2000 | 3 | 2 |  | 2018-05-24 17:14 | 1560 | 138 |  | 44 |  | *주입 후기 전공정 요청 20%이상 감속주입,이상공정 등록 및 생관통보 *연주 종료 18:49 (전공정 성분오버) | [5 empty] | A44580C69AE7441A8CF0222EB9794FCB | 372B16973BBC4CB885B00D1501441614 |  |  | 034BE46FA1CD468F8288740067BB2F0F | 590F36CA418040D0AB791FE058A72E48 |  |  |  | 78.17 | 40 | 0 | 3750 | 0 |  | 650 | 400 | 선택 | 해제 | 0 | 3970 | 0 |  | 650 | 400 | 선택 | 해제 | 해제 | 미정 | 미정 | 선택 | 미정 |  | 미정 | RB095.00 | C
B45679 | 2018-05-24 | 2 | C |  | 6 | A | 16MNCR5H | 소입성보증강 | AE1055M계 | BM#1 | 1584 | 48 | 1635 | 1535 | 39 | 8700 |  | 1 | 0.25 | 16 |  | 0 | 1586 | 1642 | 0 | 3.41 | 0 | 19 | 2 | 57 | Y |  | 2018-05-24 17:39 | 74 | 1075 | 12 | 24 | 31 | 35 | 36 | 36 | 36 | 35 | 34 | 33 | 32 | 31 | 29 | 27 | 31 | 36 | 27 | 36 | -0.2 | Y | 45 | Y | -0.4 | [8 empty] | N | N | N | 100 | 0.48 | 67 | 101508 | 103320 | 990 | 16200 | 8 | 2 |  | 2018-05-24 17:44 | 1575 | 114 |  | 19 | [16 empty] | 99.08 | 100 | 0 | 0 | 0 |  | 650 |  | 선택 | 선택 | 0 | 0 | 0 |  | 650 |  | 선택 | 선택 | 해제 | 미정 | 미정 | 미정 | 미정 |  | 미정 | BT180180 | C
B45680 | 2018-05-24 | 2 | C |  | 7 | A | 16MNCR5H | 소입성보증강 | AE1055M계 | BM#1 | 1600 | 48 | 1647 | 1564 | 36 | 7900 |  | 1 | 0.27 | 18 |  | 0 | 1649 | 1649 | 0 | 3.63 | 0 | 23 | 67 | 70 | Y |  | 2018-05-24 18:42 | 137 | 1102 | 25 | 27 | 32 | 34 | 33 | 33 | 33 | 32 | 31 | 29 | 27 | 27 | 25 | 24 | 30 | 34 | 24 | 33 | -0.2 | Y | 49.98 | Y | -0.2 | [8 empty] | N | N | N | 100 | 0.48 | 68 | 101508 | 103030 | 70 | 15600 | 8 | 2 |  | 2018-05-24 18:53 | 0 | 117 |  | 25 | [16 empty] | 99.81 | 100 | 0 | 0 | 0 |  | 650 |  | 선택 | 선택 | 0 | 0 | 0 |  | 650 |  | 선택 | 선택 | 해제 | 미정 | 미정 | 미정 | 미정 |  | 미정 | BT180180 | H
B45681 | 2018-05-24 | 2 | C | TUNDISH교체전 | 8 | A | 16MNCR5H | 소입성보증강 | AE1055M계 | BM#1 | 1598 | 45 | 1624 | 1544 | 37 | 8300 |  | 3 | 0.29 | 20 |  | -2.04 | 1581 | 1629 | 0 | 11.15 |  | 37 | 36 | 69 | Y |  | 2018-05-24 19:32 | 69 | 1090 | 20 | 25 | 27 | 28 | 29 | 29 | 29 | 28 | 27 | 26 | 25 | 24 | 23 | 22 | 26 | 29 | 22 | 29 | -0.16 | Y | 45 | Y | -0.2 | [8 empty] | N | N | N | 140 | 0.48 | 75 | 118426 | 117290 | -1440 | 2000 | 8 | 2 |  | 2018-05-24 19:39 | 1581 | 125 |  | 43 |  |  | E90A1492F1A248C5A9B0F945FC32DC3C | [13 empty] | 102.22 | 100 | 0 | 3300 | 0 |  | 650 |  | 선택 | 선택 | 0 | 3300 | 0 |  | 650 |  | 선택 | 선택 | 해제 | 미정 | 미정 | 미정 | 미정 |  | 미정 | BT180180 | H
A45740 | 2018-05-24 | 1 | D | TUNDISH교체 | 1 | A | SCR420HB | 소입성보증강 | C2 | BM#1 | 1563 | 125 | 1669 | 1529 | 70 | 12900 |  | 3 | 0.33 | 21 |  | -1.76 | 1619 | 1664 | 0 | 8.57 |  | 11 | 42 | 61 | Y |  | 2018-05-24 20:21 | 111 | 1086 | 21 | 27 | 28 | 37 | 42 | 45 | 46 | 47 | 48 | 49 | 50 | 50 |  | 50 | 42 | 50 | 50 | 0 | 0 |  | 4.98 | Y | 0 |  | 2.39 | 2.39 | [5 empty] | N | N | N | 150 | 0.53 | 61 | 101508 | 106590 | 7560 | 15100 | 2 | 1 |  | 2018-05-24 21:52 | 1619 | 266 |  | 95 |  | *T/D플럭스 유15 용225KG | [14 empty] | 88.93 | 100 | 1000 | 0 | 0 |  | 450 |  | 선택 | 선택 | 1000 | 0 | 0 |  | 450 |  | 선택 | 선택 | 해제 | 미정 | 미정 | 선택 | 선택 |  | 미정 | BT180180 | C
A45739 | 2018-05-24 | 1 | D | 연주시작 | 1 | B | 42CRMO4MS2 | 합금강 | E1 | BM#2 | 1580 | 64 | 1618 | 1553 | 46 | 18800 |  | 3 | 0.33 | 25 |  | -1.42 | 1526 | 1618 | 11.28 | 0 |  | 12 | 29 |  | Y |  | 2018-05-24 21:59 | 33 | 1098 | 38 | 35 | 31 | 33 | 36 | 37 | 39 | 40 | 40 | 40 | 40 | 40 | 40 | 40 | 37 | 40 | 40 | 40 | 0 |  | 22.15 | Y | 0 |  | 2.2 | 2.2 |  | 0.71 |  |  | N | N | N | N | 230 | 0.43 | 63 | 99630 | 99220 | 7170 | 15000 | 17 | 1 | 10 | 2018-05-24 22:03 | 1577 | 355 |  | 18 | 20 | * 연주시작:22시19분 * T/D FLUX 용탕부: 225 KG / 유탕부: 15KG 투입 | 5DEA99E0B2934FEA8FAC8EE26D640F35 |  | 98319728987F4625B70119326DCA11BE | [11 empty] | 95.07 | 100 | 1500 | 0 | 0 |  | 650 | 400 | 선택 | 해제 | 1520 | 0 | 0 |  | 650 | 400 | 선택 | 해제 | 해제 | 미정 | 미정 | 선택 | 미정 |  | 미정 | RB120.00 | C
B45683 | 2018-05-24 | 2 | D |  | 2 | A | SCR420HB | 소입성보증강 | C2 | BM#1 | 1610 | 49 | 1665 | 1567 | 39 | 8500 |  | 1 | 0.29 | 19 |  | -2.3 | 1604 | 1660 | 0 | 5.61 | 0 | 19 | 3 | 55 | Y |  | 2018-05-24 22:06 | 96 | 1083 | 48 | 42 | 39 | 37 | 35 | 33 | 31 | 30 | 28 | 26 | 23 |  |  | 23 | 34 | 39 | 23 | 0 | -0.4 |  | 40.02 | Y | -0.6 | [8 empty] | N | N | N | 140 | 0.55 | 52 | 84590 | 91420 | 5080 | 15700 | 2 | 1 |  | 2018-05-24 22:15 | 1590 | 162 |  | 52 |  | *T/D 자동온도1545 수동온도1546 | [14 empty] | 87.21 | 100 | 0 | 0 | 0 |  | 450 |  | 선택 | 선택 | 0 | 0 | 0 |  | 450 |  | 선택 | 선택 | 해제 | 미정 | 선택 | 해제 | 미정 |  | 미정 | BT180180 | H
A45741 | 2018-05-24 | 1 | D |  | 2 | A | 42CRMO4MS | 합금강 | E1 | BM#2 | 1651 | 45 | 1607 | 1596 | 33 | 4000 |  | 3 | 0.34 | 25 |  | -1.46 | 1565 | 1607 | 11.59 | 0 |  | 1 | 23 | 63 | Y |  | 2018-05-24 22:48 | 72 | 1104 | 37 | 37 | 36 | 36 | 36 | 36 | 36 | 34 | 35 | 35 | 34 | 33 | 33 | 31 | 35 | 36 | 31 | 36 | -0.09 | Y | 55 | Y | -0.4 |  |  |  | 1.01 |  |  |  | N | N | N | N | 220 | 0.42 | 68 | 92125 | 94320 | 7080 | 14800 | 17 | 1 | 10 | 2018-05-24 23:11 | 1565 | 220 |  | 35 | [16 empty] | 90.85 | 100 | 0 | 0 | 0 |  | 650 | 400 | 선택 | 해제 | 0 | 0 | 0 |  | 650 | 400 | 선택 | 해제 | 해제 | 미정 | 미정 | 선택 | 미정 |  | 미정 | BM510510 | C
B45684 | 2018-05-24 | 2 | D |  | 3 | A | SCR420HB | 소입성보증강 | C2 | BM#1 | 1605 | 46 | 1657 | 1565 | 41 | 8700 |  | 1 | 0.28 | 20 |  | -2.27 | 1574 | 1642 | 0 | 3.25 | 0 | 23 | 68 | 53 | Y |  | 2018-05-24 23:26 | 66 | 1102 | 21 | 28 | 31 | 32 | 32 | 32 | 30 | 30 | 29 | 28 | 27 | 26 | 24 | 24 | 29 | 32 | 24 | 32 | -0.18 | Y | 45 | Y | -0.4 | [8 empty] | N | N | N | 130 | 0.55 | 61 | 101508 | 105360 | 5090 | 14900 | 2 | 1 |  | 2018-05-24 23:33 | 1584 | 147 |  | 25 | [16 empty] | 91.45 | 100 | 0 | 0 | 0 |  | 450 |  | 선택 | 선택 | 0 | 0 | 0 |  | 450 |  | 선택 | 선택 | 해제 | 미정 | 선택 | 해제 | 미정 |  | 미정 | BT180180 | C
A45742 | 2018-05-24 | 1 | D |  | 3 | A | 42CRMO4MS | 합금강 | E1 | BM#2 | 1569 | 40 | 1594 | 1522 | 38 | 5700 |  | 3 | 0.32 | 25 |  | -1.43 | 1553 | 1594 | 12.42 | 0 |  | 37 | 37 | 45 | Y |  | 2018-05-24 23:42 | 60 | 1085 | 29 | 24 | 23 | 24 | 23 | 22 | 23 | 22 | 21 | 21 | 20 | 20 | 19 | 19 | 23 | 24 | 19 | 23 | -0.11 | Y | 45 | Y | -0.2 | [7 empty] | N | N | N | N | 210 | 0.47 | 60 | 92125 | 93330 | 7110 | 14700 | 17 | 1 | 10 | 2018-05-25 00:03 | 1553 | 132 |  | 53 | [16 empty] | 91.76 | 100 | 0 | 0 | 0 |  | 650 | 400 | 선택 | 해제 | 0 | 0 | 0 |  | 650 | 400 | 선택 | 해제 | 해제 | 미정 | 미정 | 선택 | 미정 |  | 미정 | BM510510 | C
B45685 | 2018-05-24 | 2 | D |  | 4 | A | SCR420HB | 소입성보증강 | C2 | BM#1 | 1588 | 54 | 1644 | 1524 | 44 | 8800 |  | 1 | 0.25 | 18 |  | 0.04 | 1576 | 1584 | 0 | 3.33 | 0 | 12 | 30 | -57 | Y |  | 2018-05-25 00:29 | 68 | 1086 | 22 | 26 | 28 | 28 | 28 | 28 | 27 | 26 | 25 | 23 | 22 | 21 |  | 21 | 25 | 28 | 21 | 28 | -0.16 |  | 45 | Y | -0.2 | [8 empty] | N | N | N | 120 | 0.5 | 58 | 101508 | 94600 | 5090 | 15400 | 2 | 1 |  | 2018-05-25 00:34 | 1576 | 133 |  | 24 |  | *전공정 작업지연, 감속주입 | [14 empty] | 101.31 | 100 | 0 | 0 | 0 |  | 450 |  | 선택 | 선택 | 0 | 0 | 0 |  | 450 |  | 선택 | 선택 | 해제 | 미정 | 선택 | 미정 | 미정 |  | 미정 | BT180180 | H
A45743 | 2018-05-24 | 1 | D |  | 4 | A | 42CRMO4MS | 합금강 | E1 | BM#2 | 1576 | 48 | 1593 | 1515 | 40 | 6700 |  | 3 | 0.3 | 26 |  | -1.22 | 1541 | 1593 | 500 | 0 |  | 36 | 5 | 74 | Y |  | 2018-05-25 01:16 | 48 | 1086 | 17 | 17 | 17 | 17 | 16 | 16 | 15 | 14 | 12 | 12 | 11 | 9 |  | 9 | 15 | 17 | 9 | 17 | -0.18 |  | 45.02 | Y | -0.4 |  |  |  |  | 0.6 |  |  | N | N | N | N | 200 | 0.49 | 56 | 100500 | 91350 | 7050 | 13900 | 17 | 1 | 10 | 2018-05-25 01:31 | 1535 | 121 |  | 21 | [16 empty] | 102.13 | 100 | 0 | 0 | 0 |  | 650 | 400 | 선택 | 해제 | 0 | 0 | 0 |  | 650 | 400 | 선택 | 해제 | 해제 | 미정 | 미정 | 선택 | 미정 |  | 미정 | BM510510 | C
B45686 | 2018-05-24 | 2 | D |  | 5 | A | SCR420HB | 소입성보증강 | C2 | BM#1 | 1591 | 49 | 1645 | 1567 | 38 | 7600 |  | 1 | 0.29 | 19 |  | -2.11 | 1584 | 1641 | 0 | 3.47 | 0 | 11 | 43 | 38 | Y |  | 2018-05-25 01:40 | 76 | 1086 | 19 | 31 | 38 | 41 | 42 | 42 | 42 | 41 | 40 | 38 | 37 | 36 | 34 | 32 | 37 | 42 | 32 | 42 | -0.22 | Y | 44.98 | Y | -0.4 | [8 empty] | N | N | N | 110 | 0.5 | 65 | 101508 | 103850 | 5000 | 15800 | 2 | 1 |  | 2018-05-25 01:40 | 1584 | 126 |  | 12 |  | *전공정 작업지연, 감속주입 | [14 empty] | 92.7 | 100 | 0 | 0 | 0 |  | 450 |  | 선택 | 선택 | 0 | 0 | 0 |  | 450 |  | 선택 | 선택 | 해제 | 미정 | 선택 | 미정 | 미정 |  | 미정 | BT180180 | H
A45744 | 2018-05-24 | 1 | D |  | 5 | A | 42CRMO4MS | 합금강 | E1 | BM#2 | 1620 | 49 | 1591 | 1552 | 43 | 6600 |  | 3 | 0.33 | 25 |  | -1.72 | 1541 | 1591 | 12.42 | 0 |  | 2 | 61 | 65 | Y |  | 2018-05-25 02:06 | 48 | 1087 | 6 | 14 | 19 | 20 | 21 | 21 | 21 | 20 | 20 | 19 | 19 | 18 | 18 | 16 | 18 | 21 | 16 | 21 | -0.1 | Y | 50 | Y | -0.2 |  |  |  | 0.97 | 0.61 |  |  | N | N | N | N | 190 | 0.49 | 70 | 100500 | 112750 | 7180 | 15900 | 17 | 1 | 10 | 2018-05-25 02:28 | 1541 | 116 |  | 31 | [16 empty] | 83.85 | 100 | 0 | 0 | 0 |  | 650 | 400 | 선택 | 해제 | 0 | 0 | 300 |  | 650 | 400 | 선택 | 해제 | 해제 | 미정 | 미정 | 선택 | 미정 |  | 미정 | BM510510 | C
B45687 | 2018-05-24 | 2 | D |  | 6 | A | SCR420HB | 소입성보증강 | C2 | BM#1 | 1590 | 48 | 1636 | 1556 | 39 | 8100 |  | 1 | 0.27 | 17 |  | -1.85 | 1584 | 1635 | 0 | 3.4 | 0 | 19 | 4 | 54 | Y |  | 2018-05-25 02:35 | 76 | 1086 | 31 | 35 | 38 | 38 | 38 | 37 | 36 | 35 | 34 | 32 | 32 | 30 | 28 | 28 | 35 | 38 | 28 | 38 | -0.2 |  | 49.98 | Y | -0.4 | [8 empty] | N | N | N | 100 | 0.52 | 60 | 101508 | 100850 | 5080 | 14900 | 2 | 1 |  | 2018-05-25 02:42 | 1584 | 125 |  | 24 |  | *전공정 작업지연, 감속주입 | [14 empty] | 95.31 | 100 | 0 | 0 | 0 |  | 450 |  | 선택 | 선택 | 0 | 0 | 0 |  | 450 |  | 선택 | 선택 | 해제 | 미정 | 선택 | 미정 | 미정 |  | 미정 | BT180180 | H
A45745 | 2018-05-24 | 1 | D |  | 6 | A | 42CRMO4MS | 합금강 | E1 | BM#2 | 1578 | 39 | 1603 | 1558 | 34 | 5700 |  | 3 | 0.33 | 25 |  | -1.53 | 1559 | 1603 | 12.54 | 0 |  | 1 | 24 | 59 | Y |  | 2018-05-25 03:13 | 66 | 1086 | 15 | 22 | 29 | 31 | 32 | 33 | 32 | 32 | 32 | 31 | 30 | 29 | 29 | 28 | 29 | 33 | 28 | 32 | -0.12 | Y | 40 | Y | -0.2 |  |  |  |  | 0.74 |  |  | N | N | N | N | 180 | 0.46 | 66 | 100500 | 99580 | 7100 | 15200 | 17 | 1 | 10 | 2018-05-25 03:43 | 1559 | 117 |  | 37 | 15 | [15 empty] | 94.23 | 100 | 0 | 0 | 0 |  | 650 | 400 | 선택 | 해제 | 0 | 0 | 0 |  | 650 | 400 | 선택 | 해제 | 해제 | 미정 | 미정 | 선택 | 미정 |  | 미정 | BM510510 | C
B45688 | 2018-05-24 | 2 | D |  | 7 | A | SCR420HB | 소입성보증강 | C2 | BM#1 | 1612 | 46 | 1644 | 1565 | 38 | 7600 |  | 1 | 0.29 | 19 |  | -1.9 | 1585 | 1632 | 0 | 4.29 | 0 | 23 | 69 | 59 | Y |  | 2018-05-25 03:36 | 77 | 1086 | 28 | 33 | 37 | 40 | 40 | 40 | 39 | 38 | 37 | 36 | 35 | 33 | 31 | 31 | 36 | 40 | 31 | 40 | -0.2 | Y | 45.02 | Y | -0.4 | [8 empty] | N | N | N | 150 | 0.55 | 62 | 101508 | 107320 | 5010 | 15800 | 2 | 1 |  | 2018-05-25 03:47 | 1585 | 120 |  | 24 |  | *롱노즐 내부크랙으로 6회사용후 교체 | [14 empty] | 89.83 | 100 | 0 | 0 | 0 |  | 450 |  | 선택 | 선택 | 0 | 0 | 0 |  | 450 |  | 선택 | 선택 | 해제 | 미정 | 선택 | 미정 | 선택 | 6 | 미정 | BT180180 | H
B45689 | 2018-05-24 | 2 | B |  | 8 | A | SCR420HB | 소입성보증강 | C2 | BM#1 | 1581 | 49 | 1627 | 1545 | 43 | 8400 |  | 1 | 0.26 | 18 |  | -1.96 | 1585 | 1637 | 0 | 3.18 | 0 | 12 | 31 | 65 | Y |  | 2018-05-25 04:45 | 77 | 1087 | 28 | 34 | 38 | 39 | 40 | 39 | 38 | 37 | 36 | 35 | 34 | 33 |  | 33 | 36 | 40 | 33 | 0 | -0.2 | Y | 35.02 | Y | -0.2 | [8 empty] | N | N | N | 140 | 0.55 | 58 | 118426 | 101730 | 6910 | 14600 | 2 | 1 |  | 2018-05-25 04:50 | 1585 | 113 |  | 18 | [16 empty] | 109.15 | 100 | 0 | 0 | 0 |  | 450 |  | 선택 | 선택 | 0 | 0 | 0 |  | 450 |  | 선택 | 선택 | 해제 | 미정 | 해제 | 선택 | 미정 |  | 미정 | BT180180 | H
A45746 | 2018-05-24 | 1 | B |  | 7 | A | 42CRMO4MS | 합금강 | E1 | BM#2 | 1596 | 41 | 1596 | 1553 | 36 | 5500 |  | 3 | 0.33 | 25 |  | -1.37 | 1556 | 1596 | 13.92 | 0 |  | 37 | 38 | 65 | Y |  | 2018-05-25 04:14 | 63 | 1087 | 27 | 26 | 27 | 27 | 27 | 26 | -279 | 26 | 26 | 25 | 24 | 24 | 23 | 21 | 24 | 27 | 21 | 27 | -0.12 |  | 16.92 | Y | -0.2 |  |  |  | 0.73 | 0.7 |  |  | N | N | N | N | 230 | 0.47 | 63 | 100500 | 98360 | 7090 | 15000 | 17 | 1 | 10 | 2018-05-25 04:28 | 1556 | 126 |  | 45 |  | ID305길게잘림 | [14 empty] | 95.31 | 100 | 0 | 0 | 300 |  | 650 | 400 | 선택 | 해제 | 0 | 0 | 0 |  | 650 | 400 | 선택 | 해제 | 해제 | 미정 | 미정 | 선택 | 미정 |  | 미정 | BM510510 | C
B45690 | 2018-05-24 | 2 | B |  | 9 | A | SCR420HB | 소입성보증강 | C2 | BM#1 | 1629 | 43 | 1634 | 1566 | 33 | 6900 |  | 1 | 0.26 | 19 |  | 0 | 1579 | 1637 | 0 | 3.97 | 0 | 11 | 44 | 62 | Y |  | 2018-05-25 05:48 | 71 | 1087 | 30 | 37 | 41 | 42 | 42 | 42 | 41 | 40 | 39 | 38 | 36 | 35 |  | 35 | 39 | 42 | 35 | 42 | -0.17 | Y | 40.02 | Y | -0.2 | [8 empty] | N | N | N | 130 | 0.53 | 60 | 101508 | 100000 | 5000 | 13400 | 2 | 1 |  | 2018-05-25 05:53 | 1579 | 112 |  | 15 | [16 empty] | 96.67 | 100 | 0 | 0 | 0 |  | 450 |  | 선택 | 선택 | 0 | 0 | 0 |  | 450 |  | 선택 | 선택 | 해제 | 미정 | 선택 | 해제 | 미정 |  | 미정 | BT180180 | H
A45747 | 2018-05-24 | 1 | B | TUNDISH교체전 | 8 | B | 42CRMO4MS2 | 합금강 | E1 | BM#2 | 1608 | 51 | 1588 | 1541 | 33 | 5900 |  | 3 | 0.34 | 25 |  | -1.2 | 1553 | 1588 | 14.14 | 0 |  | 36 | 6 | 66 | Y |  | 2018-05-25 05:26 | 60 | 1088 | 19 | 23 | 25 | 26 | 26 | 25 | 25 | 24 | 24 | 23 | 22 | 22 | 21 | 21 | 23 | 26 | 21 | 25 | -0.1 | Y | 50.02 | Y | 0 |  |  |  |  | 0.34 |  |  | N | N | N | N | 220 | 0.48 | 67 | 89139 | 104840 | 7160 | 2000 | 17 | 1 |  | 2018-05-25 05:40 | 1553 | 131 |  | 39 |  | * RH WEIGHT 불일치로 L/D 잔강 이월 없이 작업 함. | 96DA81CFDF264A78989AA0338CCB409F | A07BA1F657374A249CD4CA8BF61323D1 | 5D9F716426034A368C597F4040235A82 | [11 empty] | 79.59 | 100 | 0 | 3800 | 0 |  | 650 | 400 | 선택 | 해제 | 0 | 3480 | 0 |  | 650 | 400 | 선택 | 해제 | 해제 | 미정 | 미정 | 해제 | 미정 |  | 미정 | BM510510 | C
A45748 | 2018-05-24 | 1 | B |  | 10 | A | SCR420HB | 소입성보증강 | C2 | BM#1 | 1615 | 48 | 1629 | 1534 | 34 | 6200 |  | 3 | 0.33 | 18 |  | -1.62 | 1580 | 1616 | 0 | 14.22 |  | 2 | 62 | 64 | Y |  | 2018-05-25 06:29 | 72 | 1088 | 30 | 31 | 32 | 33 | 33 | 32 | 33 | 32 | 32 | 31 | 31 |  |  | 31 | 32 | 33 | 31 | 33 | -0.06 | Y | 34.98 | Y | 0 | [8 empty] | N | N | N | 120 | 0.52 | 51 | 84590 | 89700 | 7140 | 15600 | 2 | 1 |  | 2018-05-25 06:42 | 1580 | 113 |  | 34 | [16 empty] | 87.48 | 100 | 0 | 0 | 0 |  | 450 |  | 선택 | 선택 | 0 | 0 | 0 |  | 450 |  | 선택 | 선택 | 해제 | 미정 | 미정 | 선택 | 미정 |  | 미정 | BT180180 | H
B45691 | 2018-05-24 | 2 | B | TUNDISH교체 | 1 | A | SM48CM7 | 탄소강 | B | BM#2 | 1585 | 43 | 1664 | 1546 | 34 | 7300 |  | 1 | 0.21 | 21 |  | -2.55 | 1577 | 1646 | 1.7 | 0 | 0 | 19 | 5 | 63 | Y |  | 2018-05-25 06:56 | 90 | 1086 | -342 | -116 | 33 | 32 | 31 | 27 | 34 | 36 | 38 | 40 | 41 | 41 | 41 | 41 | 32 | 41 | 41 | 41 | 0 |  | 15.02 | Y | 0 |  | 2.32 | 2.32 |  | 0.93 |  |  | N | N | N | N | 150 | 0.47 | 56 | 84850 | 94030 | 1770 | 15300 | 10 | 2 | 10 | 2018-05-25 06:58 | 1577 | 149 |  | 45 |  | * T/D 용강량 실측:1050mm / 19.2 TON * T/D FLUX 용탕부: 120 KG / 유탕부: 15KG 투입 * 슬리브 롱노즐( Y자형 ) 사용 * 샘플채취 ID: 303 | [14 empty] | 88.94 | 100 | 700 | 0 | 300 |  | 650 | 400 | 선택 | 해제 | 700 | 0 | 0 |  | 650 | 400 | 선택 | 해제 | 해제 | 미정 | 미정 | 미정 | 미정 |  | 미정 | BM510510 | C
A45749 | 2018-05-25 | 1 | B |  | 11 | A | SCR420HB | 소입성보증강 | C2 | BM#1 | 1529 | 47 | 1602 | 1563 | 36 | 6600 |  | 3 | 0.33 | 18 |  | -1.41 | 1570 | 1602 | 0 | 15.77 |  | 1 | 25 | 71 | Y |  | 2018-05-25 07:45 | 62 | 1092 | 29 | 33 | 35 | 35 | 35 | 35 | 34 | 33 | 32 | 31 | 31 | 30 | 29 | 27 | 32 | 35 | 27 | 35 | -0.15 |  | 54.98 | Y | -0.4 | [8 empty] | N | N | N | 110 | 0.54 | 66 | 118426 | 112300 | 3730 | 15100 | 2 | 1 |  | 2018-05-25 07:53 | 1570 | 92 |  | 12 | 10 | *전 공정 요청 잔강이월 미실시 | [14 empty] | 102.36 | 100 | 0 | 0 | 0 |  | 450 |  | 선택 | 선택 | 0 | 0 | 0 |  | 450 |  | 선택 | 선택 | 해제 | 미정 | 미정 | 해제 | 미정 |  | 미정 | BT180180 | H
B45692 | 2018-05-25 | 2 | B |  | 2 | A | SM48CM7 | 탄소강 | B | BM#2 | 1577 | 43 | 1627 | 1544 | 31 | 6600 |  | 1 | 0.24 | 19 |  | -1.97 | 1560 | 1616 | 1.6 | 0 | 0 | 23 | 70 | 48 | Y |  | 2018-05-25 07:58 | 73 | 1085 | 39 | 36 | 35 | 35 | 35 | 34 | 33 | 32 | 31 | 30 | 28 | 27 | 24 | 24 | 33 | 35 | 24 | 35 | -0.22 |  | 50.03 | Y | -0.6 |  |  |  |  | 0.89 |  |  | N | N | N | N | 140 | 0.5 | 62 | 84850 | 101950 | 140 | 14300 | 10 | 2 | 20 | 2018-05-25 08:08 | 1560 | 142 |  | 42 | [16 empty] | 83.55 | 100 | 0 | 0 | 0 |  | 650 | 400 | 선택 | 해제 | 0 | 0 | 0 |  | 650 | 400 | 선택 | 해제 | 해제 | 미정 | 미정 | 미정 | 미정 |  | 미정 | BM510510 | C
A45750 | 2018-05-25 | 1 | B |  | 12 | A | SCR420HB | 소입성보증강 | C2 | BM#1 | 1564 | 43 | 1614 | 1524 | 30 | 6600 |  | 3 | 0.33 | 18 |  | -1.78 | 1574 | 1614 | 0 | 16.67 |  | 37 | 39 | 75 | Y |  | 2018-05-25 08:39 | 66 | 1076 | 25 | 29 | 30 | 30 | 30 | 30 | 29 | 28 | 27 | 26 | 25 | 25 |  | 25 | 28 | 30 | 25 | 30 | -0.11 |  | 45.02 | Y | 0 | [8 empty] | N | N | N | 100 | 0.55 | 56 | 101508 | 99960 | 5170 | 13700 | 2 | 1 |  | 2018-05-25 08:49 | 1574 | 96 |  | 24 |  | *전 공정 요청 잔강이월 미실시 | [14 empty] | 96.67 | 100 | 0 | 0 | 0 |  | 450 |  | 선택 | 선택 | 0 | 0 | 0 |  | 450 |  | 선택 | 선택 | 해제 | 미정 | 미정 | 미정 | 미정 |  | 미정 | BT180180 | H
B45693 | 2018-05-25 | 2 | B |  | 3 | A | SM48CM7 | 탄소강 | B | BM#2 | 1562 | 41 | 1635 | 1526 | 31 | 6600 |  | 1 | 0.23 | 20 |  | -1.99 | 1559 | 1622 | 1.85 | 0 | 0 | 12 | 32 | 63 | Y |  | 2018-05-25 09:01 | 72 | 1088 | 20 | 27 | 31 | 34 | 35 | 35 | 34 | 33 | 32 | 31 | 29 | 28 |  | 28 | 31 | 35 | 28 | 0 | -0.2 | Y | 34.98 | Y | -0.2 |  |  |  |  | 0.82 |  |  | N | N | N | N | 130 | 0.5 | 56 | 101820 | 95230 | 40 | 14300 | 10 | 2 | 30 | 2018-05-25 09:09 | 1559 | 148 |  | 44 | [16 empty] | 107.52 | 100 | 0 | 0 | 0 |  | 650 | 400 | 선택 | 해제 | 0 | 0 | 0 |  | 650 | 400 | 선택 | 해제 | 해제 | 미정 | 미정 | 미정 | 미정 |  | 미정 | BM510510 | C
A45751 | 2018-05-25 | 1 | B | 연주종료 | 13 | A | SCR420HB | 소입성보증강 | C2 | BM#1 | 1584 | 41 | 1605 | 1541 | 33 | 6200 |  | 3 | 0.35 | 18 |  | -1.48 | 1572 | 1605 | 0 | 19.32 |  | 11 | 45 | 68 | Y |  | 2018-05-25 09:39 | 64 | 1083 | 20 | 28 | 32 | 32 | 32 | 32 | 32 | 32 | 31 | 31 | 30 |  |  | 30 | 30 | 32 | 30 | 32 | -0.05 |  | 40 | Y | -0.2 | [8 empty] | N | N | N | 150 | 0.55 | 54 | 93276 | 101380 | 2520 | 2000 | 2 | 1 |  | 2018-05-25 09:48 | 1572 | 94 |  | 23 |  | *전 공정 요청 잔강이월 미실시 |  | F59504D2AB194633A61404E757D2E98C | E248BAF09220405EA47FCEA1635CC180 | D43EF3D5DC084DFFBB9166E92C2816EC |  | 9AE7B4E6C850417295784D9DA8861CB8 |  |  |  | F6362BA56FF7466688E05018A54B3C62 |  |  |  |  | 89.77 | 100 | 0 | 3000 | 0 |  | 450 |  | 선택 | 선택 | 0 | 3000 | 0 |  | 450 |  | 선택 | 선택 | 해제 | 미정 | 미정 | 미정 | 미정 |  | 미정 | BT180180 | H
B45694 | 2018-05-25 | 2 | B |  | 4 | A | SM48CM7 | 탄소강 | B | BM#2 | 1605 | 47 | 1654 | 1567 | 32 | 6900 |  | 1 | 0.24 | 23 |  | -2.12 | 1554 | 1629 | 2.25 | 0 | 0 | 36 | 7 | 41 | Y |  | 2018-05-25 10:13 | 67 | 1097 | 24 | 32 | 36 | 39 | 40 | 40 | 40 | 39 | 38 | 37 | 36 |  |  | 36 | 36 | 40 | 36 | 40 | -0.13 | Y | 30 | Y | -0.2 | [7 empty] | N | N | N | N | 120 | 0.5 | 54 | 101820 | 90900 | 650 | 13800 | 10 | 2 |  | 2018-05-25 10:36 | 1554 | 143 |  | 32 | [16 empty] | 111.34 | 100 | 0 | 0 | 0 |  | 650 | 400 | 선택 | 해제 | 0 | 0 | 0 |  | 650 | 400 | 선택 | 해제 | 해제 | 미정 | 미정 | 미정 | 선택 | 4 | 미정 | BM510510 | C
B45695 | 2018-05-25 | 2 | B |  | 5 | A | SM48CM1 | 탄소강 | SM48CM1 | BM#2 | 1583 | 48 | 1615 | 1555 | 27 | 6200 |  | 1 | 0.24 | 19 |  | -1.99 | 1556 | 1608 | 1.76 | 0 | 0 | 19 | 6 | 43 | Y |  | 2018-05-25 11:03 | 69 | 1093 | 33 | 32 | [11 empty] | 32 | 33 | 0 | 0 | 0 | 0 |  | 0 | Y | -0.44 |  |  |  | 1.05 | 1.1 |  |  | N | N | N | N | 110 | 0.5 | 4 | 101820 | 96910 | 340 | 15100 | 10 | 2 | 10 | 2018-05-25 11:27 | 1554 | 131 |  | 36 | [16 empty] | 104.7 | 100 | 0 | 0 | 0 |  | 650 | 600 | 선택 | 해제 | 0 | 0 | 0 |  | 650 | 600 | 선택 | 해제 | 해제 | 미정 | 미정 | 미정 | 미정 |  | 미정 | BM510510 | C
B45696 | 2018-05-25 | 2 | B |  | 6 | A | SM48CM1 | 탄소강 | SM48CM1 | BM#2 | 1545 | 42 | 1606 | 1524 | 31 | 6600 |  | 1 | 0.22 | 19 |  | -1.81 | 1545 | 1593 | 1.62 | 0 | 0 | 23 | 71 | 39 | Y |  | 2018-05-25 12:20 | 58 | 1082 | 30 | 31 | 33 | 35 | 36 | 35 | 35 | 34 | 34 | 33 | 32 | 30 | 28 | 22 | 27 | 30 | 22 | 35 | -0.2 | Y | 39.98 | Y | -0.2 |  |  |  | 1.04 | 1 |  |  | N | N | N | N | 150 | 0.47 | 65 | 101820 | 100460 | 560 | 14700 | 10 | 2 | 20 | 2018-05-25 12:25 | 1545 | 113 |  | 23 | [16 empty] | 100.86 | 75 | 0 | 0 | 0 |  | 650 | 600 | 선택 | 해제 | 0 | 0 | 0 |  | 650 | 600 | 선택 | 해제 | 해제 | 미정 | 미정 | 미정 | 미정 |  | 미정 | BM510510 | C
B45697 | 2018-05-25 | 2 | C |  | 7 | A | SM48CM1 | 탄소강 | SM48CM1 | BM#2 | 1594 | 42 | 1604 | 1546 | 29 | 5800 |  | 1 | 0.21 | 19 |  | -1.97 | 1549 | 1595 | 1.48 | 0 | 0 | 12 | 33 | 54 | Y |  | 2018-05-25 13:22 | 62 | 1080 | 18 | 22 | 26 | 27 | 27 | 27 | 27 | 26 | 25 | 25 | 24 | 22 | 20 | 20 | 24 | 27 | 20 | 27 | -0.16 | Y | 45.03 | Y | -0.4 |  |  |  | 1.13 | 1.1 |  |  | N | N | N | N | 140 | 0.47 | 63 | 101820 | 98900 | -600 | 15700 | 10 | 2 | 30 | 2018-05-25 13:23 | 1549 | 116 |  | 30 | [16 empty] | 103.58 | 75 | 0 | 0 | 0 |  | 650 | 600 | 선택 | 해제 | 0 | 0 | 0 |  | 650 | 600 | 선택 | 해제 | 해제 | 미정 | 미정 | 미정 | 미정 |  | 미정 | BM510510 | C
B45698 | 2018-05-25 | 2 | C | TUNDISH교체전 | 8 | A | SM48CM1 | 탄소강 | SM48CM1 | BM#2 | 1645 | 39 | 1615 | 1594 | 20 | 4000 |  | 3 | 0.35 | 19 |  | -2.12 | 1567 | 1615 | 15.96 | 0 |  | 36 | 8 | 61 | Y |  | 2018-05-25 14:12 | 80 | 1079 | 18 | 25 | 30 | 34 | 36 | 37 | 37 | 37 | 37 | 36 | 35 | 33 | 32 | 32 | 33 | 37 | 32 | 37 | -0.14 | Y | 34.97 | Y | -0.2 |  |  |  | 1.08 |  |  |  | N | N | N | N | 130 | 0.47 | 61 | 84378 | 94090 | -840 | 2000 | 10 | 2 | 10 | 2018-05-25 14:49 | 1567 | 115 |  | 45 |  |  | 67EA14AB70334CFEA37A100A84991B2B | A053C6864A7F4E9EA5696DF981CA7B00 | 77735D16CFCE4FF2A73C4D06EFF46C57 | [11 empty] | 90.49 | 70 | 0 | 2600 | 0 |  | 650 | 600 | 선택 | 해제 | 0 | 2750 | 0 |  | 650 | 600 | 선택 | 해제 | 해제 | 미정 | 미정 | 미정 | 미정 |  | 미정 | BM510510 | C
B45699 | 2018-05-25 | 2 | C | TUNDISH교체 | 1 | A | SM25C | 탄소강 | A | BM#2 | 1593 | 43 | 1677 | 1565 | 32 | 6800 |  | 1 | 0.23 | 20 |  | 0 | 1603 | 1653 | 2.3 | 0 | 0 | 19 | 7 | 109 | Y |  | 2018-05-25 15:32 | 93 | 1084 | -299 | -83 | 30 | 30 | 30 | 28 | 27 | 26 | 25 | 25 | 24 | 24 | 24 | 40 | 32 | 40 | 40 | 40 | 0 |  | 10.03 | Y | 0 |  | 2.46 | 2.46 |  |  |  |  | N | N | N | N | 150 | 0.47 | 55 | 93049 | 90970 | 7880 | 15200 | 7 | 1 | 10 | 2018-05-25 15:53 | 1603 | 145 |  | 52 |  | *T/D플럭스 120/15KG *롱노즐 실리부 부착 *전공정 작업지연 감속주입 | [14 empty] | 100.05 | 72.73 | 700 | 0 | 0 |  | 410 | 300 | 선택 | 해제 | 1100 | 0 | 0 |  | 410 | 300 | 선택 | 해제 | 해제 | 미정 | 미정 | 미정 | 미정 |  | 미정 | BT180180 | H
B45700 | 2018-05-25 | 2 | C |  | 2 | A | SM25C | 탄소강 | A | BM#2 | 1674 | 64 | 1636 | 1625 | 30 | 5600 |  | 1 | 0.23 | 19 |  | 0 | 1573 | 1635 | 1.37 | 0 | 0 | 23 | 72 | 52 | Y |  | 2018-05-25 17:07 | 63 | 1095 | 38 | 36 | 35 | 34 | 33 | 31 | 30 | 29 | 28 | 27 | 25 | 24 | 22 | 17 | 29 | 35 | 17 | 0 | -0.28 |  | 65 | Y | -0.4 | [7 empty] | N | N | N | N | 140 | 0.41 | 77 | 93049 | 103260 | 30 | 15600 | 7 | 1 | 20 | 2018-05-25 17:14 | 1573 | 142 |  | 14 |  | *전공정 작업지연 20%이상 감속주입(전공정 성분 오버), 이상공정 등록 및 생관통보 | [14 empty] | 89.51 | 100 | 0 | 0 | 0 |  | 410 | 300 | 선택 | 해제 | 0 | 0 | 0 |  | 410 | 300 | 선택 | 해제 | 해제 | 미정 | 미정 | 미정 | 미정 |  | 미정 | BT180180 | H
A45757 | 2018-05-25 | 1 | C | 연주시작 | 1 | B | AE1055LS | 탄소강 | G-AE1055LS | BM#1 | 1577 | 63 | 1631 | 1536 | 52 | 8500 |  | 3 | 0.33 | 25 |  | -1.79 | 1577 | 1631 | 0 | 17.85 |  | 1 | 27 | 77 | Y |  | 2018-05-25 17:04 | 93 | 1092 | 8 | 31 | 32 | 34 | 38 | 40 | 42 | 43 | 43 | 43 | 43 | 43 |  | 43 | 39 | 43 | 43 | 43 | 0 |  | 20.03 | Y | 0 |  | 2.13 | 2.13 | [5 empty] | N | N | M | 150 | 0.48 | 63 | 97474 | 105750 | 6960 | 16000 | 15 | 2 |  | 2018-05-25 17:46 | 1577 | 148 |  | 44 |  |  |  | 4E3DA6CFCF164D2EA85CE5011C6EA495 | C8FE79EEEE844EE493BDB7BBC7F69A01 | [11 empty] | 86.45 | 100 | 1500 | 0 | 0 |  | 400 |  | 선택 | 해제 | 1500 | 0 | 0 |  | 400 |  | 선택 | 해제 | 해제 | 미정 | 미정 | 선택 | 미정 |  | 미정 | BT180180 | H
B45701 | 2018-05-25 | 2 | C |  | 3 | A | SM25C | 탄소강 | A | BM#2 | 1589 | 62 | 1636 | 1545 | 42 | 8700 |  | 1 | 0.24 | 16 |  | 0 | 1633 | 1633 | 1.62 | 0 | 0 | 37 | 41 | 93 | Y |  | 2018-05-25 18:15 | 123 | 1095 | 14 | 20 | 25 | 28 | 29 | 28 | 27 | 26 | 25 | 24 | 23 | 21 | 19 | 19 | 24 | 29 | 19 | 0 | -0.25 | Y | 40.02 | Y | -0.4 | [7 empty] | N | N | N | N | 130 | 0.5 | 65 | 96377 | 105920 | 120 | 14500 | 7 | 1 | 30 | 2018-05-25 18:24 | 1584 | 135 |  | 27 |  | *전공정 작업지연 감속주입 | [14 empty] | 93.25 | 100 | 0 | 0 | 0 |  | 410 | 300 | 선택 | 해제 | 0 | 0 | 0 |  | 410 | 300 | 선택 | 해제 | 해제 | 미정 | 미정 | 미정 | 미정 |  | 미정 | BM510510 | C
A45758 | 2018-05-25 | 1 | C |  | 2 | A | AE1055LS | 탄소강 | G-AE1055LS | BM#1 | 1578 | 51 | 1588 | 1548 | 42 | 5500 |  | 3 | 0.32 | 25 |  | -1.05 | 1557 | 1588 | 0 | 17.96 |  | 12 | 34 | 85 | Y |  | 2018-05-25 18:24 | 73 | 1102 | 40 | 40 | 40 | 40 | 40 | 39 | 38 | 38 | 38 | 37 | 36 | 35 |  | 35 | 39 | 40 | 35 | 40 | -0.11 |  | 44.98 | Y | -0.2 | [8 empty] | Y | Y | Y | 230 | 0.5 | 58 | 84590 | 92350 | 6900 | 15900 | 15 | 2 |  | 2018-05-25 18:33 | 1557 | 138 |  | 29 |  | *M-EMS상향 조정 방안 조업 적용 | [14 empty] | 85.14 | 100 | 0 | 0 | 300 |  | 500 |  | 선택 | 해제 | 0 | 0 | 300 |  | 500 |  | 선택 | 해제 | 해제 | 미정 | 미정 | 선택 | 미정 |  | 미정 | BT180180 | H
B45702 | 2018-05-25 | 2 | C |  | 4 | A | SM25C | 탄소강 | A | BM#2 | 1606 | 36 | 1636 | 1544 | 27 | 6100 |  | 1 | 0.24 | 16 |  | 0 | 1579 | 1631 | 1.71 | 0 | 0 | 36 | 9 | 82 | Y |  | 2018-05-25 19:05 | 69 | 1089 | 14 | 17 | 20 | 22 | 23 | 23 | 21 | 21 | 20 | 19 | 18 | 16 |  | 16 | 20 | 23 | 16 | 0 | -0.2 | Y | 35.02 | Y | -0.4 | [7 empty] | N | N | N | N | 120 | 0.5 | 59 | 101820 | 97380 | 30 | 15000 | 7 | 1 | 10 | 2018-05-25 19:29 | 1579 | 125 |  | 44 |  | *전공정 작업지연 감속주입 | [14 empty] | 105.19 | 100 | 0 | 0 | 0 |  | 410 | 300 | 선택 | 해제 | 0 | 0 | 0 |  | 410 | 300 | 선택 | 해제 | 해제 | 미정 | 미정 | 미정 | 미정 |  | 미정 | BM510510 | C
A45759 | 2018-05-25 | 1 | C |  | 3 | A | AE1055LS | 탄소강 | G-AE1055LS | BM#1 | 1583 | 40 | 1594 | 1541 | 30 | 5100 |  | 3 | 0.32 | 25 |  | -1.51 | 1550 | 1594 | 0 | 12.88 |  | 11 | 47 | 127 | Y |  | 2018-05-25 19:11 | 66 | 1095 | 33 | 29 | 27 | 27 | 26 | 25 | 24 | 24 | 23 | 23 | 22 | 21 |  | 21 | 25 | 27 | 21 | 0 | -0.13 |  | 44.98 | Y | -0.2 | [8 empty] | Y | Y | Y | 210 | 0.5 | 58 | 84590 | 93900 | 6850 | 15100 | 15 | 2 |  | 2018-05-25 19:19 | 1550 | 117 |  | 41 | 10 | [15 empty] | 83.84 | 100 | 0 | 0 | 0 |  | 500 |  | 선택 | 해제 | 0 | 0 | 0 |  | 500 |  | 선택 | 해제 | 해제 | 미정 | 미정 | 선택 | 미정 |  | 미정 | BT180180 | H
B45703 | 2018-05-25 | 2 | C |  | 5 | A | SM25C | 탄소강 | A | BM#2 | 1647 | 37 | 1634 | 1584 | 28 | 5400 |  | 1 | 0.23 | 16 |  | 0 | 1582 | 1635 | 2.87 | 0 | 0 | 2 | 65 | 98 | Y |  | 2018-05-25 20:17 | 72 | 1084 | 13 | 21 | 27 | 29 | 31 | 31 | 30 | 29 | 28 | 26 | 24 |  |  | 24 | 26 | 31 | 24 | 0 | -0.23 | Y | 30.02 | Y | -0.4 | [7 empty] | N | N | N | N | 110 | 0.54 | 53 | 101508 | 96120 | -20 | 1500 | 7 | 1 |  | 2018-05-25 20:42 | 1528 | 122 |  | 34 | [16 empty] | 105.63 | 100 | 0 | 0 | 0 |  | 410 | 300 | 선택 | 해제 | 0 | 0 | 0 |  | 410 | 300 | 선택 | 해제 | 해제 | 미정 | 미정 | 미정 | 미정 |  | 미정 | BT180180 | C
A45760 | 2018-05-25 | 1 | C |  | 4 | A | AE1055LS | 탄소강 | G-AE1055LS | BM#1 | 1613 | 45 | 1583 | 1538 | 33 | 5500 |  | 3 | 0.32 | 25 |  | -1.22 | 1547 | 1583 | 0 | 13.09 |  | 19 | 8 | 74 | Y |  | 2018-05-25 20:19 | 63 | 1098 | 19 | 23 | 26 | 28 | 28 | 28 | 27 | 27 | 26 | 26 | 25 | 24 | 23 | 23 | 26 | 28 | 23 | 28 | -0.11 | Y | 45.02 | Y | -0.2 | [8 empty] | Y | Y | Y | 200 | 0.5 | 61 | 101508 | 100440 | 7060 | 15130 | 15 | 2 |  | 2018-05-25 20:29 | 1547 | 115 |  | 33 |  | *래들 C/N 절손으로 롱노즐교체 | [14 empty] | 94.47 | 100 | 0 | 0 | 0 |  | 500 |  | 선택 | 해제 | 0 | 0 | 0 |  | 500 |  | 선택 | 해제 | 해제 | 미정 | 미정 | 선택 | 선택 | 3 | 미정 | BT180180 | H
B45704 | 2018-05-25 | 2 | A |  | 6 | A | SM25C | 탄소강 | A | BM#2 | 1607 | 36 | 1644 | 1586 | 24 | 4600 |  | 1 | 0.26 | 14 |  | -2.56 | 1579 | 1630 | 2.37 | 0 | 0 | 1 | 28 | 32 | Y |  | 2018-05-25 21:11 | 69 | 1077 | 19 | 23 | 29 | 31 | 32 | 32 | 31 | 30 | 29 | 28 | 27 | 24 |  | 24 | 28 | 32 | 24 | 0 | -0.25 | Y | 32.57 | Y | -0.6 | [7 empty] | N | N | N | N | 100 | 0.54 | 53 | 101508 | 94240 | 1940 | 15500 | 7 | 1 |  | 2018-05-25 21:44 | 1579 | 122 |  | 35 |  | *주입말 전공정 지연 감속주입 | [14 empty] | 107.64 | 100 | 0 | 0 | 0 |  | 410 | 300 | 선택 | 해제 | 0 | 0 | 0 |  | 410 | 300 | 선택 | 해제 | 해제 | 미정 | 미정 | 미정 | 미정 |  | 미정 | BT180180 | C
A45761 | 2018-05-25 | 1 | A |  | 5 | A | AE1055LS | 탄소강 | G-AE1055LS | BM#1 | 1588 | 39 | 1597 | 1544 | 31 | 5000 |  | 3 | 0.32 | 25 |  | -1.62 | 1549 | 1597 | 0 | 14.01 |  | 23 | 73 | 66 | Y |  | 2018-05-25 21:20 | 65 | 1093 | 21 | 25 | 27 | 29 | 30 | 29 | 29 | 28 | 28 | 27 | 26 | 26 | 25 | 25 | 27 | 30 | 25 | 29 | -0.12 | Y | 40 | Y | -0.2 | [8 empty] | Y | Y | Y | 190 | 0.5 | 60 | 101508 | 99070 | 7170 | 15900 | 15 | 2 |  | 2018-05-25 21:26 | 1549 | 117 |  | 36 | [16 empty] | 95.67 | 100 | 0 | 0 | 0 |  | 500 |  | 선택 | 해제 | 0 | 0 | 0 |  | 500 |  | 선택 | 해제 | 해제 | 미정 | 미정 | 선택 | 미정 |  | 미정 | BT180180 | H
B45705 | 2018-05-25 | 2 | A |  | 7 | A | SM25C | 탄소강 | A | BM#2 | 1650 | 45 | 1634 | 1626 | 21 | 4100 |  | 1 | 0.25 | 13 |  | -2.07 | 1579 | 1631 | 1.97 | 0 | 0 | 37 | 42 | 32 | Y |  | 2018-05-25 22:20 | 69 | 1105 | 22 | 27 | 33 | 35 | 37 | 36 | 36 | 35 | 34 | 33 | 31 | 30 | 28 | 26 | 32 | 37 | 26 | 0 | -0.24 | Y | 45.03 | Y | -0.4 | [8 empty] | N | N | N | 150 | 0.47 | 65 | 101508 | 100760 | 790 | 16200 | 7 | 1 |  | 2018-05-25 22:24 | 1579 | 120 |  | 22 |  | *전공정 지연 감속주입 | [14 empty] | 100.45 | 100 | 0 | 0 | 0 |  | 410 | 300 | 선택 | 해제 | 0 | 0 | 0 |  | 410 | 300 | 선택 | 해제 | 해제 | 미정 | 미정 | 미정 | 미정 |  | 미정 | BT180180 | C
A45762 | 2018-05-25 | 1 | A |  | 6 | A | AE1055LS | 탄소강 | G-AE1055LS | BM#1 | 1571 | 41 | 1593 | 1537 | 31 | 5200 |  | 3 | 0.31 | 25 |  | -1.37 | 1549 | 1591 | 0 | 12.74 |  | 12 | 35 | 44 | Y |  | 2018-05-25 22:27 | 65 | 1098 | 23 | 26 | 27 | 29 | 29 | 29 | 28 | 28 | 27 | 27 | 26 | 25 | 26 | 26 | 27 | 29 | 25 | 29 | -0.1 | Y | 39.98 | Y | 0.2 | [8 empty] | Y | Y | Y | 180 | 0.5 | 62 | 101508 | 100770 | 7060 | 15520 | 15 | 2 |  | 2018-05-25 22:37 | 1549 | 115 |  | 31 |  | *자동:1513℃ 수동:1511℃ | [14 empty] | 94.21 | 100 | 0 | 0 | 0 |  | 500 |  | 선택 | 해제 | 0 | 0 | 0 |  | 500 |  | 선택 | 해제 | 해제 | 미정 | 미정 | 선택 | 미정 |  | 미정 | BT180180 | H
B45706 | 2018-05-25 | 2 | A | TUNDISH교체전 | 8 | A | SM25C | 탄소강 | A | BM#2 | 1619 | 36 | 1645 | 1587 | 28 | 5000 |  | 1 | 0.23 | 14 |  | -2.26 | 1577 | 1631 | 2.5 | 0 | 0 | 36 | 10 | 35 | Y |  | 2018-05-25 23:10 | 67 | 1079 | 24 | 25 | 27 | 29 | 30 | 30 | 30 | 29 | 28 | 27 | 26 | 24 | 23 | 23 | 27 | 30 | 23 | 30 | -0.17 | Y | 40 | Y | -0.2 | [8 empty] | N | N | N | 140 | 0.48 | 61 | 90225 | 96070 | -270 | 2000 | 7 | 1 |  | 2018-05-25 23:09 | 1577 | 122 |  | 40 |  | *전공정 요청 감속주입 | 54728557619D4CC098F6039600ED8B40 | E1DB92319AF345CA8C1F48625E4401ED | AEBE1DD06E5242CAA0F3CD2E87C484BC | 2A052C96AAEE4B7FB74FAE5B32510634 | [10 empty] | 94.18 | 100 | 0 | 2500 | 0 |  | 410 | 300 | 선택 | 해제 | 0 | 2500 | 0 |  | 410 | 300 | 선택 | 해제 | 해제 | 미정 | 미정 | 미정 | 미정 |  | 미정 | BT180180 | C
A45763 | 2018-05-25 | 1 | A |  | 7 | A | AE1055LS | 탄소강 | G-AE1055LS | BM#1 | 1632 | 41 | 1594 | 1535 | 29 | 4700 |  | 3 | 0.33 | 27 |  | -1.44 | 1558 | 1603 | 0 | 13.2 |  | 11 | 48 | 55 | Y |  | 2018-05-25 23:26 | 74 | 1099 | 23 | 29 | 32 | 34 | 35 | 35 | 35 | 34 | 34 | 33 | 33 | 32 |  | 32 | 32 | 35 | 32 | 35 | -0.08 | Y | 34.98 | Y | -0.2 | [8 empty] | Y | Y | Y | 230 | 0.5 | 58 | 101508 | 96170 | 7010 | 16020 | 15 | 2 |  | 2018-05-25 23:36 | 1558 | 117 |  | 36 | [16 empty] | 98.41 | 100 | 0 | 0 | 0 |  | 500 |  | 선택 | 해제 | 0 | 0 | 0 |  | 500 |  | 선택 | 해제 | 해제 | 미정 | 미정 | 선택 | 미정 |  | 미정 | BT180180 | H
A45764 | 2018-05-25 | 1 | A |  | 8 | A | AE1055LS | 탄소강 | G-AE1055LS | BM#1 | 1557 | 41 | 1601 | 1523 | 30 | 4800 |  | 3 | 0.31 | 25 |  | -1.53 | 1553 | 1598 | 0 | 12.28 |  | 19 | 9 | 57 | Y |  | 2018-05-26 00:35 | 69 | 1128 | 29 | 31 | 32 | 33 | 33 | 33 | 32 | 31 | 30 | 30 | 29 |  |  | 29 | 31 | 33 | 29 | 33 | -0.11 | Y | 35.02 | Y | -0.2 | [8 empty] | Y | Y | Y | 220 | 0.5 | 54 | 101508 | 90120 | 7150 | 14600 | 15 | 2 |  | 2018-05-26 00:46 | 1553 | 108 |  | 28 | [16 empty] | 104.49 | 100 | 0 | 0 | 0 |  | 500 |  | 선택 | 해제 | 0 | 0 | 0 |  | 500 |  | 선택 | 해제 | 해제 | 미정 | 미정 | 선택 | 미정 |  | 미정 | BT180180 | H
B45707 | 2018-05-25 | 2 | A | TUNDISH교체 | 1 | A | 20NICRMOS6-4HM | 소입성보증강 | C1 | BM#2 | 1604 | 48 | 1655 | 1556 | 42 | 8700 |  | 1 | 0.25 | 20 |  | -2.48 | 1580 | 1647 | 0 | 5.88 | 0 | 2 | 66 | 44 | Y |  | 2018-05-26 00:44 | 76 | 1085 | -371 | -191 | 15 | 15 | 10 | 14 | 19 | 21 | 24 | 25 | 25 | 25 | 26 | 26 | 14 | 26 | 26 | 25 | 0 |  |  | Y | 0.2 |  | 2.25 | 2.19 | [5 empty] | N | N | N | 150 | 0.51 | 56 | 84590 | 99000 | 100 | 14400 | 1 | 2 |  | 2018-05-26 00:45 | 1580 | 135 |  | 34 |  | *턴디쉬 플럭스 120KG/15KG *슬리브 롱노즐 사용 | [14 empty] | 85.36 | 100 | 700 | 0 | 0 |  | 450 | 300 | 선택 | 선택 | 700 | 0 | 0 |  | 450 | 300 | 선택 | 선택 | 해제 | 미정 | 미정 | 미정 | 미정 |  | 미정 | BT180180 | C
A45765 | 2018-05-25 | 1 | A |  | 9 | A | AE1055LS | 탄소강 | G-AE1055LS | BM#1 | 1595 | 43 | 1586 | 1514 | 31 | 5100 |  | 3 | 0.32 | 25 |  | -1.47 | 1549 | 1592 | 0 | 12.89 |  | 23 | 74 | 67 | Y |  | 2018-05-26 01:34 | 65 | 1098 | 26 | 29 | 30 | 31 | 30 | 30 | 30 | 30 | 29 | 29 | 28 | 28 |  | 28 | 29 | 31 | 28 | 30 | -0.04 | Y | 39.98 | Y | 0 | [8 empty] | Y | Y | Y | 210 | 0.5 | 56 | 101508 | 93760 | 7030 | 15810 | 15 | 2 |  | 2018-05-26 01:40 | 1549 | 103 |  | 27 | [16 empty] | 100.75 | 100 | 0 | 0 | 0 |  | 500 |  | 선택 | 해제 | 0 | 0 | 0 |  | 500 |  | 선택 | 해제 | 해제 | 미정 | 미정 | 선택 | 미정 |  | 미정 | BT180180 | H
B45708 | 2018-05-25 | 2 | A |  | 2 | A | 20NICRMOS6-4HM | 소입성보증강 | C1 | BM#2 | 1591 | 55 | 1624 | 1545 | 46 | 9600 |  | 1 | 0.26 | 16 |  | 0.16 | 1572 | 1580 | 0 | 4.44 | 0 | 1 | 29 | 70 | Y |  | 2018-05-26 02:00 | 68 | 1121 | 23 | 29 | 33 | 34 | 35 | 34 | 34 | 33 | 32 | 31 | 30 | 28 | 27 | 27 | 31 | 35 | 27 | 34 | -0.2 | Y | 40 | Y | -0.2 | [8 empty] | N | N | N | 130 | 0.52 | 61 | 101508 | 105290 | 80 | 15000 | 1 | 2 |  | 2018-05-26 02:02 | 1572 | 127 |  | 19 | [16 empty] | 96.86 | 100 | 0 | 0 | 0 |  | 450 | 300 | 선택 | 선택 | 0 | 0 | 0 |  | 450 | 300 | 선택 | 선택 | 해제 | 미정 | 미정 | 미정 | 미정 |  | 미정 | BT180180 | C
A45766 | 2018-05-25 | 1 | A |  | 10 | A | AE1055LS | 탄소강 | G-AE1055LS | BM#1 | 1555 | 47 | 1592 | 1506 | 35 | 6000 |  | 3 | 0.31 | 25 |  | -1.39 | 1553 | 1594 | 0 | 12.21 |  | 12 | 36 | 52 | Y |  | 2018-05-26 02:47 | 69 | 1102 | 26 | 33 | 38 | 39 | 41 | 40 | 40 | 39 | 39 | 38 | 37 | 36 | 36 | 36 | 37 | 41 | 36 | 39 | -0.12 | Y | 40.02 | Y | 0 | [8 empty] | Y | Y | Y | 200 | 0.47 | 64 | 84590 | 98710 | 7070 | 15170 | 15 | 2 |  | 2018-05-26 02:56 | 1553 | 99 |  | 13 |  | *전공정 지연으로 감속주입-정속주입 강종 감속으로 이상재 등록 | [14 empty] | 80.03 | 100 | 0 | 0 | 0 |  | 500 |  | 선택 | 해제 | 0 | 0 | 0 |  | 500 |  | 선택 | 해제 | 해제 | 미정 | 미정 | 선택 | 미정 |  | 미정 | BT180180 | H
B45709 | 2018-05-25 | 2 | A |  | 3 | A | 20NICRMOS6-4HM | 소입성보증강 | C1 | BM#2 | 1612 | 42 | 1665 | 1567 | 37 | 8000 |  | 1 | 0.27 | 16 |  | -2.51 | 1574 | 1640 | 0 | 4.5 | 0 | 37 | 43 | 73 | Y |  | 2018-05-26 02:53 | 70 | 1115 | 24 | 27 | 30 | 32 | 33 | 32 | 31 | 30 | 30 | 28 | 27 | 25 | 23 | 23 | 29 | 33 | 23 | 30 | -0.25 | Y | 40 | Y | -0.4 | [8 empty] | N | N | N | 120 | 0.5 | 62 | 101508 | 101830 | 120 | 14900 | 1 | 2 |  | 2018-05-26 03:05 | 1574 | 123 |  | 29 |  | *주입말 전공정 지연 감속주입 | [14 empty] | 100.3 | 100 | 0 | 0 | 0 |  | 450 | 300 | 선택 | 선택 | 0 | 0 | 0 |  | 450 | 300 | 선택 | 선택 | 해제 | 미정 | 미정 | 미정 | 미정 |  | 미정 | BT180180 | H
A45767 | 2018-05-25 | 1 | A |  | 11 | A | AE1055LS | 탄소강 | G-AE1055LS | BM#1 | 1581 | 40 | 1609 | 1548 | 27 | 4400 |  | 3 | 0.35 | 26 |  | -1.62 | 1555 | 1604 | 0 | 15 |  | 36 | 11 | 85 | Y |  | 2018-05-26 03:51 | 71 | 1097 | 33 | 36 | 39 | 41 | 41 | 41 | 40 | 40 | 39 | 39 | 38 |  |  | 38 | 39 | 41 | 38 | 41 | -0.08 | Y | 34.97 | Y | -0.2 | [8 empty] | Y | Y | Y | 190 | 0.5 | 54 | 101508 | 92020 | 7150 | 15900 | 15 | 2 |  | 2018-05-26 03:58 | 1555 | 103 |  | 18 | [16 empty] | 102.48 | 100 | 0 | 0 | 0 |  | 500 |  | 선택 | 해제 | 0 | 0 | 0 |  | 500 |  | 선택 | 해제 | 해제 | 미정 | 미정 | 선택 | 미정 |  | 미정 | BT180180 | H
B45710 | 2018-05-25 | 2 | A | 잔강최소화전 | 4 | A | 20NICRMOS6-4HM | 소입성보증강 | C1 | BM#2 | 1611 | 47 | 1656 | 1567 | 42 | 9100 |  | 1 | 0.24 | 16 |  | -2.92 | 1576 | 1642 | 0 | 3.19 | 0 | 32 | 1 | 19878 | Y |  | 2018-05-26 04:08 | 72 | 1182 | 19 | 22 | 25 | 26 | 26 | 26 | 25 | 24 | 23 | 22 | 21 | 19 | 18 | 16 | 22 | 26 | 16 | 26 | -0.2 | Y | 49.98 | Y | -0.4 |  |  |  | 3.21 |  |  |  |  | N | N | N | 110 | 0.44 | 69 | 109387 | 101340 | 10 | 3000 | 1 | 2 |  | 2018-05-26 04:09 | 1576 | 120 |  | 19 |  | *전공정 지연 감속주입 *대보수 L/D | [14 empty] | 107.93 | 100 | 0 | 3100 | 0 |  | 450 | 300 | 선택 | 선택 | 0 | 3100 | 0 |  | 450 | 300 | 선택 | 선택 | 해제 | 미정 | 미정 | 미정 | 선택 | 4 | 미정 | BT180180 | H
A45768 | 2018-05-25 | 1 | B |  | 12 | A | AE1055LS | 탄소강 | G-AE1055LS | BM#1 | 1621 | 40 | 1586 | 1516 | 33 | 5500 |  | 3 | 0.33 | 27 |  | -1.23 | 1547 | 1585 | 0 | 12.72 |  | 2 | 67 | 45 | Y |  | 2018-05-26 04:46 | 63 | 1104 | 36 | 36 | 36 | 37 | 36 | 36 | 35 | 34 | 33 | 32 | 32 | 31 | 30 | 30 | 34 | 37 | 30 | 36 | -0.16 | Y | 44.98 | Y | -0.2 | [8 empty] | Y | Y | Y | 180 | 0.5 | 64 | 101508 | 101540 | 7000 | 15900 | 15 | 2 |  | 2018-05-26 04:55 | 1547 | 98 |  | 20 | [16 empty] | 93.56 | 100 | 0 | 0 | 0 |  | 500 |  | 선택 | 해제 | 0 | 0 | 0 |  | 500 |  | 선택 | 해제 | 해제 | 미정 | 미정 | 선택 | 미정 |  | 미정 | BT180180 | H
B45711 | 2018-05-25 | 2 | B | 잔강최소화 | 5 | A | 20MNCR5 | 합금강 | C1 | BM#2 | 1589 | 66 | 1644 | 1547 | 42 | 8500 |  | 1 | 0.23 | 17 |  | -2 | 1559 | 1616 | 1.97 | 0 | 0 | 19 | 10 | 81 | Y |  | 2018-05-26 05:27 | 51 | 1128 | -271 | 2 | 18 | 18 | 18 | 19 | 19 | 18 | 18 | 17 | 15 | 15 |  | 15 | 8 | 19 | 15 | 18 | -0.06 | Y | 27.93 | Y | 0 |  |  |  | 1.39 |  |  |  | N | N | N | Y | 100 | 0.46 | 57 | 84000 | 100430 | 1340 | 15300 | 1 | 2 |  | 2018-05-26 05:30 | 1559 | 140 |  | 26 | [16 empty] | 84.93 | 100 | 2500 | 0 | 0 |  | 490 | 600 | 선택 | 선택 | 2500 | 0 | 0 |  | 490 | 600 | 선택 | 선택 | 해제 | 미정 | 미정 | 미정 | 미정 |  | 미정 | SB240240 | C
A45769 | 2018-05-25 | 1 | B |  | 13 | A | AE1055LS | 탄소강 | G-AE1055LS | BM#1 | 1563 | 39 | 1592 | 1514 | 32 | 5000 |  | 3 | 0.31 | 25 |  | -1.52 | 1550 | 1595 | 0 | 15.1 |  | 23 | 75 | 73 | Y |  | 2018-05-26 05:51 | 66 | 1094 | 28 | 32 | 35 | 36 | 36 | 36 | 35 | 34 | 33 | 34 | 33 | 32 | 32 | 32 | 34 | 36 | 32 | 36 | -0.09 | Y | 44.98 | Y | 0 | [7 empty] | Y | Y | Y | Y | 230 | 0.5 | 63 | 101508 | 102850 | 7090 | 14900 | 15 | 2 |  | 2018-05-26 06:00 | 1550 | 97 |  | 19 | [16 empty] | 92.41 | 100 | 0 | 0 | 0 |  | 500 |  | 선택 | 해제 | 0 | 0 | 0 |  | 500 |  | 선택 | 해제 | 해제 | 미정 | 미정 | 선택 | 미정 |  | 미정 | BT180180 | H
B45712 | 2018-05-25 | 2 | B |  | 6 | A | 20MNCR5 | 합금강 | C1 | BM#2 | 1628 | 60 | 1646 | 1555 | 37 | 8200 |  | 1 | 0.25 | 19 |  | -2.24 | 1572 | 1638 | 1.81 | 0 | 0 | 1 | 30 | 80 | Y |  | 2018-05-26 06:36 | 64 | 1102 | 11 | 23 | 31 | 35 | 37 | 38 | 37 | 37 | 36 | 35 | 34 | 33 | 31 | 31 | 32 | 38 | 31 | 37 | -0.2 | Y | 35 | Y | -0.4 |  |  |  | 0.97 |  |  |  | N | N | N | Y | 150 | 0.47 | 64 | 98000 | 99940 | 80 | 15800 | 1 | 2 | 20 | 2018-05-26 06:37 | 1572 | 120 |  | 17 | [16 empty] | 98.59 | 100 | 0 | 0 | 0 |  | 490 | 600 | 선택 | 선택 | 0 | 0 | 0 |  | 490 | 600 | 선택 | 선택 | 해제 | 미정 | 미정 | 미정 | 미정 |  | 미정 | SB270270 | C
A45770 | 2018-05-25 | 1 | B |  | 14 | A | AE1055LS | 탄소강 | G-AE1055LS | BM#1 | 1608 | 42 | 1600 | 1512 | 33 | 5200 |  | 3 | 0.33 | 25 |  | -1.53 | 1554 | 1599 | 0 | 21.74 |  | 12 | 37 | 65 | Y |  | 2018-05-26 06:55 | 70 | 1126 | 31 | 30 | 34 | 36 | 37 | 38 | 37 | 37 | 37 | 37 | 37 | 36 | 36 | 36 | 36 | 38 | 36 | 37 | -0.02 | Y | 34.98 | Y | 0 | [7 empty] | Y | Y | Y | Y | 220 | 0.5 | 61 | 101508 | 95420 | 7080 | 15700 | 15 | 2 |  | 2018-05-26 07:03 | 1554 | 102 |  | 19 | [16 empty] | 99.13 | 100 | 0 | 0 | 0 |  | 500 |  | 선택 | 해제 | 0 | 0 | 0 |  | 500 |  | 선택 | 해제 | 해제 | 미정 | 미정 | 선택 | 미정 |  | 미정 | BT180180 | H
B45713 | 2018-05-25 | 2 | B |  | 7 | A | 20MNCR5 | 합금강 | C1 | BM#2 | 1615 | 44 | 1646 | 1547 | 38 | 8000 |  | 1 | 0.25 | 20 |  | -2.34 | 1567 | 1635 | 1.77 | 0 | 0 | 37 | 44 | 83 | Y |  | 2018-05-26 07:38 | 59 | 1085 | 27 | 28 | 30 | 31 | 32 | 31 | 30 | 29 | 28 | 27 | 25 | 24 | 22 | 22 | 28 | 32 | 22 | 0 | -0.25 | Y | 39.98 | Y | -0.4 |  |  |  | 0.9 |  |  |  | N | N | N | Y | 140 | 0.47 | 64 | 101820 | 99610 | 210 | 16300 | 1 | 2 | 40 | 2018-05-26 07:41 | 1570 | 121 |  | 22 |  | * 빅사이즈 T/D 온도 벗어나 사이즈 요청 하였으나 빅사이즈 조건으로 작업 함. | [14 empty] | 102.02 | 100 | 0 | 0 | 0 |  | 490 | 600 | 선택 | 선택 | 0 | 0 | 0 |  | 490 | 600 | 선택 | 선택 | 해제 | 미정 | 미정 | 미정 | 미정 |  | 미정 | SB240240 | C
A45771 | 2018-05-26 | 1 | B |  | 15 | A | AE1055LS | 탄소강 | G-AE1055LS | BM#1 | 1580 | 42 | 1585 | 1519 | 30 | 4900 |  | 3 | 0.32 | 25 |  | -1.44 | 1545 | 1587 | 0 | 21.53 |  | 36 | 12 | 75 | Y |  | 2018-05-26 07:50 | 61 | 1083 | 34 | 33 | 33 | 31 | 31 | 30 | 29 | 28 | 27 | 27 | 26 | 26 |  | 26 | 30 | 33 | 26 | 0 | -0.16 |  | 45.02 | Y | 0 | [7 empty] | Y | Y | Y | Y | 210 | 0.5 | 57 | 101508 | 93160 | 7070 | 16500 | 15 | 2 |  | 2018-05-26 07:59 | 1545 | 102 |  | 26 | [16 empty] | 101.36 | 100 | 0 | 0 | 0 |  | 500 |  | 선택 | 해제 | 0 | 0 | 0 |  | 500 |  | 선택 | 해제 | 해제 | 미정 | 미정 | 선택 | 미정 |  | 미정 | BT180180 | H
B45714 | 2018-05-26 | 2 | B | TUNDISH교체전 | 8 | A | 20MNCR5 | 합금강 | C1 | BM#2 | 1603 | 48 | 1655 | 1514 | 40 | 9000 |  | 1 | 0.26 | 18 |  | -1.51 | 1571 | 1623 | 1.68 | 0 | 0 | 32 | 2 | 68 | Y |  | 2018-05-26 08:48 | 63 | 1086 | 19 | 24 | 30 | 30 | 32 | 32 | 32 | 32 | 33 | 32 | 31 | 30 | 28 | 23 | 28 | 33 | 23 | 32 | -0.3 | Y | 33.42 | Y | -0.6 |  |  |  | 1.31 |  |  |  | N | N | N | N | 130 | 0.45 | 60 | 92076 | 88460 | 890 | 2000 | 1 | 2 | 10 | 2018-05-26 08:56 | 1571 | 114 |  | 18 |  | * 빅사이즈 T/D 온도 벗어나 사이즈 요청 하였으나 빅사이즈 조건으로 작업 함. | 5EA97F2C28AA415E8ECD9D063ADF83E2 | BF09F09BC8544AA7B22DB1AC39986AA1 | E5EC965A814C4CB69422854C19C310AA | [11 empty] | 103.05 | 100 | 0 | 2430 | 0 |  | 490 | 600 | 선택 | 선택 | 0 | 2430 | 0 |  | 490 | 600 | 선택 | 선택 | 해제 | 미정 | 미정 | 미정 | 미정 |  | 미정 | SB300300 | C
A45772 | 2018-05-26 | 1 | B |  | 16 | A | AE1055LS | 탄소강 | G-AE1055LS | BM#1 | 1622 | 40 | 1595 | 1550 | 27 | 4300 |  | 3 | 0.32 | 25 |  | -1.61 | 1548 | 1595 | 0 | 20.5 |  | 19 | 11 | 25 | Y |  | 2018-05-26 08:58 | 64 | 1087 | 25 | 29 | 33 | 36 | 36 | 36 | 36 | 34 | 33 | 33 | 32 | 31 |  | 31 | 33 | 36 | 31 | 36 | -0.12 | Y | 40.02 | Y | -0.2 | [7 empty] | Y | Y | Y | Y | 200 | 0.5 | 64 | 84590 | 101080 | 7050 | 15600 | 15 | 2 |  | 2018-05-26 09:07 | 1548 | 91 |  | 17 | [16 empty] | 78.29 | 100 | 0 | 0 | 0 |  | 500 |  | 선택 | 해제 | 0 | 0 | 0 |  | 500 |  | 선택 | 해제 | 해제 | 미정 | 미정 | 선택 | 미정 |  | 미정 | BT180180 | H
A45773 | 2018-05-26 | 1 | B |  | 17 | A | AE1055LS | 탄소강 | G-AE1055LS | BM#1 | 1579 | 41 | 1586 | 1525 | 28 | 4400 |  | 3 | 0.29 | 25 |  | -1.27 | 1549 | 1586 | 0 | 20.65 |  | 1 | 31 | 23 | Y |  | 2018-05-26 09:56 | 65 | 1088 | 31 | 36 | 37 | 38 | 38 | 37 | 37 | 36 | 36 | 36 | 35 |  |  | 35 | 36 | 38 | 35 | 37 | -0.05 | Y | 34.98 | Y | -0.2 | [7 empty] | Y | Y | Y | Y | 190 | 0.5 | 59 | 101508 | 95670 | 7050 | 15800 | 15 | 2 |  | 2018-05-26 10:11 | 1549 | 96 |  | 24 | [16 empty] | 98.89 | 100 | 0 | 0 | 0 |  | 500 |  | 선택 | 해제 | 0 | 0 | 0 |  | 500 |  | 선택 | 해제 | 해제 | 미정 | 미정 | 선택 | 미정 |  | 미정 | BT180180 | H
B45715 | 2018-05-26 | 2 | B | TUNDISH교체 | 1 | A | SCM722H2 | 소입성보증강 | C | BM#2 | 1603 | 55 | 1657 | 1554 | 49 | 10400 |  | 1 | 0.27 | 21 |  | -2.08 | 1593 | 1659 | 0 | 6.97 | 0 | 2 | 68 | 108 | Y |  | 2018-05-26 10:01 | 85 | 1090 | -276 | -56 | 24 | 27 | 26 | 22 | 30 | 33 | 37 | 38 | 40 | 41 | 41 | 40 | 34 | 41 | 40 | 0 | -0.1 |  | 9.98 | Y | -0.2 |  | 2.24 | 2.24 |  |  |  |  | N | N | N | N | 150 | 0.52 | 59 | 92137 | 103580 | 1220 | 15700 | 9 | 1 | 10 | 2018-05-26 09:59 | 1593 | 139 |  | 36 |  | * T/D 용강량 실측:1150mm / 18.9 TON * T/D FLUX 용탕부: 120 KG / 유탕부: 15KG 투입 * 슬리브 롱노즐( Y자형 ) 사용 | [14 empty] | 89.06 | 100 | 700 | 0 | 0 |  | 410 | 300 | 선택 | 선택 | 700 | 0 | 0 |  | 410 | 300 | 선택 | 선택 | 해제 | 미정 | 미정 | 미정 | 미정 |  | 미정 | RB160.00 | C
A45774 | 2018-05-26 | 1 | B |  | 18 | A | AE1055LS | 탄소강 | G-AE1055LS | BM#1 | 1579 | 42 | 1581 | 1522 | 29 | 4600 |  | 3 | 0.31 | 25 |  | -1.39 | 1540 | 1581 | 0 | 21.12 |  | 12 | 38 | 74 | Y |  | 2018-05-26 11:09 | 56 | 1087 | 33 | 33 | 34 | 34 | 33 | 31 | 30 | 29 | 28 | 27 | 26 | 26 | 26 | 26 | 30 | 34 | 26 | 33 | -0.16 |  | 50.02 | Y | 0 | [7 empty] | Y | Y | Y | Y | 180 | 0.47 | 63 | 101508 | 95520 | 7060 | 15900 | 15 | 2 |  | 2018-05-26 11:17 | 1540 | 88 |  | 12 |  | *전 공정 작업지연 감속주입 *정속유지강종 감속주입 이상공정 등록 | [14 empty] | 98.98 | 100 | 0 | 0 | 0 |  | 500 |  | 선택 | 해제 | 0 | 0 | 0 |  | 500 |  | 선택 | 해제 | 해제 | 미정 | 미정 | 선택 | 미정 |  | 미정 | BT180180 | H
B45716 | 2018-05-26 | 2 | B |  | 2 | A | SCM722H2 | 소입성보증강 | C | BM#2 | 1622 | 45 | 1637 | 1576 | 34 | 7100 |  | 1 | 0.28 | 16 |  | -2.58 | 1569 | 1631 | 0 | 6.4 | 0 | 23 | 76 | 111 | Y |  | 2018-05-26 10:50 | 61 | 1081 | 38 | 29 | 26 | 23 | 22 | 20 | 19 | 17 | 17 | 15 | 13 | 10 |  | 10 | 21 | 26 | 10 | 0 | -0.36 |  | 45 | Y | -0.6 | [7 empty] | N | N | N | N | 140 | 0.56 | 56 | 96714 | 103740 | 110 | 15500 | 9 | 1 | 20 | 2018-05-26 10:52 | 1569 | 133 |  | 47 | [16 empty] | 96.62 | 100 | 0 | 0 | 0 |  | 410 | 300 | 선택 | 선택 | 0 | 0 | 0 |  | 410 | 300 | 선택 | 선택 | 해제 | 미정 | 미정 | 미정 | 미정 |  | 미정 | RB180.00 | C
B45717 | 2018-05-26 | 2 | B |  | 3 | A | SCM722H2 | 소입성보증강 | C | BM#2 | 1621 | 45 | 1637 | 1575 | 30 | 6300 |  | 1 | 0.27 | 16 |  | 0 | 1579 | 1630 | 0 | 3.92 | 0 | 37 | 45 | 56 | Y |  | 2018-05-26 11:56 | 71 | 1095 | 6 | 16 | 24 | 27 | 29 | 29 | 29 | 28 | 27 | 26 | 24 |  |  | 24 | 24 | 29 | 24 | 29 | -0.17 | Y | 30.02 | Y | -0.4 | [8 empty] | N | N | N | 130 | 0.55 | 54 | 107527 | 97780 | 100 | 14600 | 9 | 1 | 30 | 2018-05-26 12:02 | 1579 | 126 |  | 40 | [16 empty] | 110.28 | 78.57 | 0 | 0 | 0 |  | 410 | 300 | 선택 | 선택 | 0 | 0 | 0 |  | 410 | 300 | 선택 | 선택 | 해제 | 미정 | 미정 | 미정 | 미정 |  | 미정 | RB180.00 | C
A45775 | 2018-05-26 | 1 | B |  | 19 | A | AE1055LS | 탄소강 | G-AE1055LS | BM#1 | 1597 | 41 | 1583 | 1536 | 28 | 4400 |  | 3 | 0.31 | 25 |  | -1.42 | 1540 | 1581 | 0 | 19.91 |  | 36 | 13 | 72 | Y |  | 2018-05-26 12:12 | 56 | 1097 | 23 | 25 | 26 | 27 | 27 | 26 | 24 | 22 | 21 | 21 | 21 | 21 | 20 | 19 | 23 | 27 | 19 | 21 | -0.16 | Y | 50 | Y | -0.2 | [7 empty] | Y | Y | Y | Y | 230 | 0.47 | 69 | 101508 | 106120 | 7010 | 16000 | 15 | 2 |  | 2018-05-26 12:20 | 1540 | 85 |  | 13 |  | *전 공정 작업지연 감속주입 *정속유지강종 감속주입 이상공정 등록 | [14 empty] | 89.75 | 100 | 0 | 0 | 0 |  | 500 |  | 선택 | 해제 | 0 | 0 | 0 |  | 500 |  | 선택 | 해제 | 해제 | 미정 | 미정 | 선택 | 미정 |  | 미정 | BT180180 | H
B45718 | 2018-05-26 | 2 | C |  | 4 | A | SCM722H2 | 소입성보증강 | C | BM#2 | 1595 | 47 | 1634 | 1545 | 34 | 7400 |  | 1 | 0.31 | 16 |  | -2.16 | 1579 | 1635 | 0 | 5.9 | 0 | 32 | 3 | 64 | Y |  | 2018-05-26 13:05 | 71 | 1085 | 19 | 26 | 31 | 34 | 34 | 34 | 33 | 31 | 31 | 28 | 27 |  |  | 27 | 30 | 34 | 27 | 34 | -0.2 | Y | 34.98 | Y | -0.2 | [7 empty] | N | N | N | N | 120 | 0.54 | 53 | 97650 | 95760 | 40 | 14800 | 9 | 1 | 40 | 2018-05-26 13:07 | 1587 | 118 |  | 29 |  | *전공정 작업지연 감속주입 | [14 empty] | 103.83 | 75 | 0 | 0 | 0 |  | 410 | 300 | 선택 | 선택 | 0 | 0 | 0 |  | 410 | 300 | 선택 | 선택 | 해제 | 미정 | 미정 | 미정 | 미정 |  | 미정 | RB110.00 | C
A45776 | 2018-05-26 | 1 | C |  | 20 | A | AE1055LS | 탄소강 | G-AE1055LS | BM#1 | 1606 | 42 | 1581 | 1532 | 26 | 4200 |  | 3 | 0.32 | 25 |  | -1.26 | 1544 | 1581 | 0 | 19.47 |  | 19 | 12 | 76 | Y |  | 2018-05-26 13:16 | 60 | 1080 | 19 | 20 | 25 | 26 | 27 | 28 | 26 | 26 | 25 | 25 | 24 | 23 | 22 | 22 | 24 | 28 | 22 | 26 | -0.17 | Y | 34.98 | Y | -0.2 | [7 empty] | Y | Y | Y | Y | 220 | 0.5 | 61 | 152262 | 93050 | 6680 | 15400 | 15 | 2 |  | 2018-05-26 13:24 | 1544 | 95 |  | 18 |  | *유사강종 연연주 혼탕부 ID:107~109.207~209 | [14 empty] | 152.19 | 100 | 0 | 0 | 0 |  | 500 |  | 선택 | 해제 | 0 | 0 | 0 |  | 500 |  | 선택 | 해제 | 해제 | 미정 | 미정 | 선택 | 미정 |  | 미정 | BT180180 | H
B45719 | 2018-05-26 | 2 | C |  | 5 | A | SCM722H2 | 소입성보증강 | C | BM#2 | 1629 | 43 | 1624 | 1585 | 28 | 5800 |  | 1 | 0.28 | 16 |  | 0 | 1575 | 1633 | 0 | 3.7 | 0 | 2 | 69 | 41 | Y |  | 2018-05-26 14:11 | 67 | 1078 | 23 | 33 | 38 | 40 | 41 | 41 | 41 | 40 | 39 | 38 | 36 | 34 |  | 34 | 37 | 41 | 34 | 41 | -0.2 | Y | 35 | Y | -0.4 | [7 empty] | N | N | N | N | 110 | 0.55 | 56 | 98100 | 102360 | 650 | 15700 | 9 | 1 | 10 | 2018-05-26 14:19 | 1575 | 102 |  | 19 | [16 empty] | 95.1 | 75 | 0 | 0 | 0 |  | 410 | 300 | 선택 | 선택 | 0 | 0 | 0 |  | 410 | 300 | 선택 | 선택 | 해제 | 미정 | 미정 | 미정 | 미정 |  | 미정 | RB160.00 | C
A45777 | 2018-05-26 | 1 | C |  | 21 | A | SP-AE1055LS | 탄소강 | P-AE1055LS | BM#1 | 1605 | 39 | 1587 | 1544 | 29 | 4700 |  | 3 | 0.31 | 25 |  | -1.43 | 1545 | 1587 | 0 | 18.34 |  | 1 | 32 | 77 | Y |  | 2018-05-26 14:15 | 61 | 1093 | 20 | 26 | 29 | 30 | 30 | 29 | 29 | 28 | 27 | 27 | 26 | 26 |  | 26 | 28 | 30 | 26 | 29 | -0.08 | Y | 49.95 | Y | 0 | [8 empty] | Y | Y | Y | 210 | 0.48 | 66 | 50754 | 103650 | 7040 | 16300 | 15 | 2 |  | 2018-05-26 14:26 | 1545 | 96 |  | 21 |  | *유사강종 연연주 혼탕부 ID:101.201 | [14 empty] | 45.87 | 100 | 0 | 0 | 0 |  | 500 |  | 선택 | 해제 | 0 | 0 | 0 |  | 500 |  | 선택 | 해제 | 해제 | 미정 | 미정 | 선택 | 선택 | 7 | 미정 | BT180180 | H
B45720 | 2018-05-26 | 2 | C |  | 6 | A | SCM722H2 | 소입성보증강 | C | BM#2 | 1643 | 36 | 1634 | 1574 | 28 | 5600 |  | 1 | 0.25 | 19 |  | 0 | 1565 | 1639 | 0 | 4.66 | 0 | 23 | 77 | 49 | Y |  | 2018-05-26 15:07 | 57 | 1080 | 31 | 30 | 31 | 31 | 31 | 29 | 28 | 27 | 26 | 24 |  |  |  | 24 | 29 | 31 | 24 | 31 | -0.2 |  | 35.02 | Y | -0.4 | [7 empty] | N | N | N | N | 100 | 0.55 | 47 | 98100 | 86090 | 510 | 15300 | 9 | 1 | 20 | 2018-05-26 15:21 | 1565 | 102 |  | 21 | [16 empty] | 113.28 | 75 | 0 | 0 | 0 |  | 410 | 300 | 선택 | 선택 | 0 | 0 | 0 |  | 410 | 300 | 선택 | 선택 | 해제 | 미정 | 미정 | 미정 | 미정 |  | 미정 | RB160.00 | C
A45778 | 2018-05-26 | 1 | C |  | 22 | A | SP-AE1055LS | 탄소강 | P-AE1055LS | BM#1 | 1570 | 40 | 1588 | 1532 | 30 | 4700 |  | 3 | 0.32 | 25 |  | -1.3 | 1550 | 1588 | 0 | 16.68 |  | 12 | 39 | 76 | Y |  | 2018-05-26 15:13 | 66 | 1098 | 26 | 26 | 30 | 33 | 34 | 34 | 33 | 33 | 32 | 32 | 31 | 30 | 29 | 29 | 31 | 34 | 29 | 33 | -0.11 | Y | 44.98 | Y | 0 | [8 empty] | Y | Y | Y | 200 | 0.48 | 66 | 101508 | 98350 | 6590 | 16100 | 15 | 2 |  | 2018-05-26 15:25 | 1550 | 104 |  | 30 | [16 empty] | 96.35 | 100 | 0 | 0 | 0 |  | 500 |  | 선택 | 해제 | 0 | 0 | 0 |  | 500 |  | 선택 | 해제 | 해제 | 미정 | 미정 | 선택 | 미정 |  | 미정 | BT180180 | H
C44276 | 2018-05-26 | 3 | C |  | 7 | A | SCM722H2 | 소입성보증강 | C | BM#2 | 1618 | 38 | 1637 | 1584 | 32 | 6100 |  | 2 | 0.4 | 15 | 40 | -2.32 | 1575 | 1627 | 0.17 | 0.4 | 8 | 31 | 63 | 87 | Y |  | 2018-05-26 15:55 | 67 | 1060 | 21 | 28 | 30 | 32 | 33 | 31 | 31 | 29 | 28 | 27 | 25 | 24 |  | 24 | 29 | 33 | 24 | 0 | -0.26 | Y | 34.98 | Y | -0.2 | [7 empty] | N | N | N | N | 150 | 0.55 | 56 | 94344 | 101430 | 570 | 14300 | 9 | 1 | 30 | 2018-05-26 16:10 | 1575 | 102 |  | 23 | [16 empty] | 92.49 | 75 | 0 | 0 | 0 |  | 410 | 300 | 선택 | 선택 | 0 | 0 | 0 |  | 410 | 300 | 선택 | 선택 | 해제 | 미정 | 미정 | 미정 | 미정 |  | 미정 | RB110.00 | C
A45779 | 2018-05-26 | 1 | C |  | 23 | A | SP-AE1055LS | 탄소강 | P-AE1055LS | BM#1 | 1617 | 41 | 1589 | 1530 | 36 | 5700 |  | 3 | 0.33 | 25 |  | -1.64 | 1541 | 1589 | 0 | 20.85 |  | 36 | 14 | 56 | Y |  | 2018-05-26 16:26 | 57 | 1108 | 28 | 28 | 29 | 29 | 29 | 28 | 27 | 25 | 25 | 24 | 23 | 22 | 21 | 21 | 26 | 29 | 21 | 29 | -0.15 |  | 54.98 | Y | 0 | [8 empty] | Y | Y | Y | 190 | 0.48 | 67 | 101508 | 103550 | 7000 | 15700 | 15 | 2 |  | 2018-05-26 16:35 | 1541 | 103 |  | 23 | [16 empty] | 91.82 | 100 | 0 | 0 | 0 |  | 500 |  | 선택 | 해제 | 0 | 0 | 0 |  | 500 |  | 선택 | 해제 | 해제 | 미정 | 미정 | 선택 | 미정 |  | 미정 | BT180180 | H
B45721 | 2018-05-26 | 2 | C |  | 8 | A | SCM722H2 | 소입성보증강 | C | BM#2 | 1608 | 49 | 1644 | 1577 | 40 | 10700 |  | 1 | 0.28 | 13 |  | 0 | 1584 | 1652 | 0 | 2.98 | 0 | 37 | 46 | 45 | Y |  | 2018-05-26 16:38 | 76 | 1090 | 21 | 29 | 29 | 33 | 35 | 36 | 36 | 36 | 35 | 34 | 33 | 32 | 29 | 27 | 33 | 36 | 27 | 36 | -0.22 | Y | 40.02 | Y | -0.4 | [7 empty] | N | N | N | N | 140 | 0.55 | 59 | 101508 | 107050 | 1100 | 16700 | 9 | 1 | 10 | 2018-05-26 17:09 | 1584 | 151 |  | 39 | [16 empty] | 93.86 | 75 | 0 | 0 | 0 |  | 410 | 300 | 선택 | 선택 | 0 | 0 | 0 |  | 410 | 300 | 선택 | 선택 | 해제 | 미정 | 미정 | 미정 | 미정 |  | 미정 | BT180180 | C
A45780 | 2018-05-26 | 1 | C |  | 24 | A | SP-AE1055LS | 탄소강 | P-AE1055LS | BM#1 | 1623 | 40 | 1593 | 1536 | 29 | 4300 |  | 3 | 0.31 | 25 |  | -1.65 | 1545 | 1593 | 0 | 18.37 |  | 19 | 13 | 75 | Y |  | 2018-05-26 17:20 | 61 | 1105 | 20 | 17 | 20 | 22 | 22 | 22 | 22 | 21 | 21 | 19 | 19 | 19 | 18 | 18 | 20 | 22 | 18 | 22 | -0.08 | Y | 45 | Y | -0.2 | [8 empty] | Y | Y | Y | 180 | 0.48 | 65 | 101508 | 97850 | 7080 | 16200 | 15 | 2 |  | 2018-05-26 17:31 | 1545 | 109 |  | 37 | [16 empty] | 96.81 | 100 | 0 | 0 | 0 |  | 500 |  | 선택 | 해제 | 0 | 0 | 0 |  | 500 |  | 선택 | 해제 | 해제 | 미정 | 미정 | 선택 | 선택 | 3 | 미정 | BT180180 | H
B45722 | 2018-05-26 | 2 | C | 잔강최소화전 | 9 | A | SCM722H2 | 소입성보증강 | C | BM#2 | 1605 | 48 | 1645 | 1577 | 38 | 7500 |  | 1 | 0.25 | 17 |  | 0 | 1584 | 1647 | 0 | 3.39 | 0 | 32 | 4 | 64 | Y |  | 2018-05-26 17:40 | 76 | 1099 | 25 | 28 | 33 | 35 | 36 | 35 | 34 | 33 | 32 | 31 | 29 | 28 |  | 28 | 32 | 36 | 28 | 0 | -0.23 | Y | 34.98 | Y | -0.2 | [7 empty] | N | N | N | N | 130 | 0.55 | 55 | 101508 | 100050 | -2170 | 3000 | 9 | 1 | 20 | 2018-05-26 18:10 | 1584 | 147 |  | 37 | [16 empty] | 103.58 | 75 | 0 | 3850 | 0 |  | 410 | 300 | 선택 | 선택 | 0 | 3430 | 0 |  | 410 | 300 | 선택 | 선택 | 해제 | 미정 | 미정 | 미정 | 미정 |  | 미정 | BT180180 | C
A45781 | 2018-05-26 | 1 | C |  | 25 | A | SP-AE1055LS | 탄소강 | P-AE1055LS | BM#1 | 1638 | 41 | 1597 | 1537 | 30 | 4700 |  | 3 | 0.32 | 25 |  | -1.56 | 1552 | 1597 | 0 | 16.17 |  | 1 | 33 | 68 | Y |  | 2018-05-26 18:25 | 68 | 1112 | 17 | 23 | 26 | 28 | 29 | 30 | 30 | 30 | 30 | 29 | 29 | 29 | 28 | 28 | 28 | 30 | 28 | 30 | -0.05 | Y | 35 | Y | -0.2 | [8 empty] | Y | Y | Y | 230 | 0.48 | 62 | 84590 | 96850 | 7000 | 16400 | 15 | 2 |  | 2018-05-26 18:37 | 1552 | 115 |  | 38 | [16 empty] | 81.45 | 100 | 0 | 0 | 0 |  | 500 |  | 선택 | 해제 | 0 | 0 | 0 |  | 500 |  | 선택 | 해제 | 해제 | 미정 | 미정 | 선택 | 미정 |  | 미정 | BT180180 | H
B45723 | 2018-05-26 | 2 | C | 잔강최소화 | 10 | A | SCM420HT | 소입성보증강 | C | BM#2 | 1621 | 47 | 1587 | 1535 | 35 | 7800 |  | 1 | 0.24 | 18 |  | 0 | 1577 | 1642 | 0 | 3.46 | 0 | 2 | 70 | 75 | Y |  | 2018-05-26 18:33 | 67 | 1092 | -198 | -6 | 22 | 23 | 24 | 24 | 25 | 24 | 24 | 23 |  |  |  | 23 | 14 | 25 | 23 | 24 | -0.04 | Y | 15 | Y | -0.2 | [7 empty] | N | N | N | N | 120 | 0.54 | 48 | 91068 | 97050 | 1770 | 15700 | 9 | 1 | 30 | 2018-05-26 18:55 | 1577 | 149 |  | 53 | [16 empty] | 93.88 | 78.57 | 2500 | 0 | 0 |  | 410 | 300 | 선택 | 선택 | 2500 | 0 | 0 |  | 410 | 300 | 선택 | 선택 | 해제 | 미정 | 미정 | 미정 | 선택 | 9 | 미정 | RB135.00 | C
A45782 | 2018-05-26 | 1 | C |  | 26 | A | SP-AE1055LS | 탄소강 | P-AE1055LS | BM#1 | 1647 | 40 | 1598 | 1548 | 30 | 4800 |  | 3 | 0.32 | 25 |  | -1.61 | 1551 | 1598 | 0 | 16.03 |  | 12 | 40 | 67 | Y |  | 2018-05-26 19:28 | 67 | 1095 | 26 | 27 | 29 | 30 | 31 | 32 | 31 | 31 | 30 | 30 | 30 | 29 | 29 | 28 | 30 | 32 | 28 | 31 | -0.1 | Y | 39.97 | Y | -0.2 | [8 empty] | Y | Y | Y | 220 | 0.48 | 66 | 101508 | 99180 | 7010 | 16100 | 15 | 2 |  | 2018-05-26 19:36 | 1551 | 117 |  | 39 | [16 empty] | 94.73 | 100 | 0 | 0 | 0 |  | 500 |  | 선택 | 해제 | 0 | 0 | 0 |  | 500 |  | 선택 | 해제 | 해제 | 미정 | 미정 | 선택 | 미정 |  | 미정 | BT180180 | H
B45724 | 2018-05-26 | 2 | C |  | 11 | A | SCM420HT | 소입성보증강 | C | BM#2 | 1566 | 51 | 1635 | 1517 | 43 | 9400 |  | 1 | 0.25 | 20 |  | 0 | 1569 | 1633 | 0 | 3.66 | 0 | 23 | 78 | 87 | Y |  | 2018-05-26 19:53 | 59 | 1094 | 22 | 24 | 28 | 28 | 28 | 27 | 27 | 26 | 24 | 23 | 22 | 21 |  | 21 | 25 | 28 | 21 | 28 | -0.16 |  | 45 | Y | -0.2 | [7 empty] | N | N | N | N | 110 | 0.55 | 58 | 93603 | 104640 | 130 | 13500 | 9 | 1 | 35 | 2018-05-26 20:00 | 1569 | 130 |  | 24 | [16 empty] | 90 | 100 | 0 | 0 | 0 |  | 410 | 300 | 선택 | 선택 | 0 | 0 | 0 |  | 410 | 300 | 선택 | 선택 | 해제 | 미정 | 미정 | 미정 | 미정 |  | 미정 | RB105.00 | C
B45725 | 2018-05-26 | 2 | A |  | 12 | A | SCM420HT | 소입성보증강 | C | BM#2 | 1573 | 38 | 1657 | 1556 | 32 | 6900 |  | 1 | 0.24 | 21 |  | -2.11 | 1577 | 1646 | 0 | 4 | 0 | 37 | 47 | 44 | Y |  | 2018-05-26 20:50 | 67 | 1090 | 16 | 31 | 35 | 38 | 39 | 39 | 39 | 38 | 37 | 36 | 34 | 32 |  | 32 | 34 | 39 | 32 | 39 | -0.2 | Y | 34.33 | Y | -0.46 | [7 empty] | Y | Y | Y | Y | 100 | 0.48 | 59 | 102652 | 94160 | 1470 | 15700 | 9 | 1 |  | 2018-05-26 21:09 | 1577 | 122 |  | 29 | [16 empty] | 107.32 | 100 | 0 | 0 | 0 |  | 490 | 300 | 선택 | 선택 | 0 | 0 | 0 |  | 490 | 300 | 선택 | 선택 | 해제 | 미정 | 미정 | 미정 | 미정 |  | 미정 | RB170.00 | C
A45783 | 2018-05-26 | 1 | A |  | 27 | A | SP-AE1055LS | 탄소강 | P-AE1055LS | BM#1 | 1585 | 45 | 1593 | 1562 | 31 | 4900 |  | 3 | 0.31 | 25 |  | -1.45 | 1550 | 1593 | 0 | 14.22 |  | 36 | 15 | 49 | Y |  | 2018-05-26 20:41 | 66 | 1101 | 27 | 27 | 28 | 29 | 29 | 28 | 28 | 27 | 27 | 26 | 26 | 26 | 25 | 25 | 27 | 29 | 25 | 28 | -0.09 | Y | 45.02 | Y | -0.2 | [8 empty] | Y | Y | Y | 210 | 0.48 | 64 | 101508 | 101460 | 7070 | 15580 | 15 | 2 |  | 2018-05-26 20:49 | 1550 | 118 |  | 33 | [16 empty] | 93.6 | 100 | 0 | 0 | 0 |  | 500 |  | 선택 | 해제 | 0 | 0 | 0 |  | 500 |  | 선택 | 해제 | 해제 | 미정 | 미정 | 선택 | 미정 |  | 미정 | BT180180 | H
A45784 | 2018-05-26 | 1 | A |  | 28 | A | SP-AE1055LS | 탄소강 | P-AE1055LS | BM#1 | 1605 | 40 | 1595 | 1544 | 29 | 4800 |  | 3 | 0.28 | 25 |  | -1.74 | 1545 | 1595 | 0 | 12.4 |  | 19 | 14 | 68 | Y |  | 2018-05-26 21:45 | 61 | 1095 | 22 | 21 | 23 | 23 | 23 | 23 | 22 | 21 | 21 | 20 | 20 | 19 | 18 | 18 | 21 | 23 | 18 | 23 | -0.1 |  | 50.02 | Y | -0.2 | [8 empty] | Y | Y | Y | 200 | 0.48 | 61 | 101508 | 96370 | 7010 | 15620 | 15 | 2 |  | 2018-05-26 21:53 | 1545 | 112 |  | 36 | [16 empty] | 98.22 | 100 | 0 | 0 | 0 |  | 500 |  | 선택 | 해제 | 0 | 0 | 0 |  | 500 |  | 선택 | 해제 | 해제 | 미정 | 미정 | 선택 | 미정 |  | 미정 | BT180180 | H
B45726 | 2018-05-26 | 2 | A |  | 13 | A | SCM420HT | 소입성보증강 | C | BM#2 | 1581 | 45 | 1637 | 1556 | 37 | 7800 |  | 1 | 0.25 | 26 |  | 0 | 1575 | 1648 | 0 | 6.69 | 0 | 32 | 5 | 37 | Y |  | 2018-05-26 22:01 | 65 | 1087 | 27 | 31 | 36 | 38 | 38 | 38 | 38 | 37 | 36 | 34 | 33 | 32 | 30 | 28 | 34 | 38 | 28 | 38 | -0.2 | Y | 50 | Y | -0.4 | [7 empty] | Y | Y | Y | Y | 150 | 0.47 | 68 | 91312 | 105370 | 40 | 14200 | 9 | 1 |  | 2018-05-26 22:05 | 1575 | 123 |  | 20 | [16 empty] | 88.1 | 100 | 0 | 0 | 0 |  | 490 | 300 | 선택 | 선택 | 0 | 0 | 0 |  | 490 | 300 | 선택 | 선택 | 해제 | 미정 | 미정 | 미정 | 선택 | 3 | 미정 | RB200.00 | C
A45785 | 2018-05-26 | 1 | A |  | 29 | A | SP-AE1055LS | 탄소강 | P-AE1055LS | BM#1 | 1605 | 42 | 1603 | 1548 | 27 | 4400 |  | 3 | 0.28 | 25 |  | -1.42 | 1562 | 1603 | 0 | 20.13 |  | 1 | 34 | 70 | Y |  | 2018-05-26 22:45 | 78 | 1108 | 16 | 23 | 29 | 33 | 35 | 35 | 36 | 36 | 36 | 35 | 34 | 35 | 35 | 35 | 32 | 36 | 34 | 36 | -0.03 | Y | 20.02 | Y | 0 | [8 empty] | Y | Y | Y | 190 | 0.48 | 61 | 101508 | 96410 | 7010 | 16460 | 15 | 2 |  | 2018-05-26 22:51 | 1562 | 116 |  | 40 | [16 empty] | 98.17 | 100 | 0 | 0 | 0 |  | 500 |  | 선택 | 해제 | 0 | 0 | 0 |  | 500 |  | 선택 | 해제 | 해제 | 미정 | 미정 | 선택 | 미정 |  | 미정 | BT180180 | H
B45727 | 2018-05-26 | 2 | A |  | 14 | A | SCM420HT | 소입성보증강 | C | BM#2 | 1623 | 38 | 1636 | 1584 | 29 | 6200 |  | 1 | 0.38 | 19 |  | -2.34 | 1577 | 1640 | 0 | 7.23 | 0 | 2 | 71 | 42 | Y |  | 2018-05-26 22:48 | 67 | 1085 | 24 | 25 | 28 | 29 | 30 | 30 | 29 | 29 | 28 | 27 | 26 | 24 | 22 | 20 | 27 | 30 | 20 | 29 | -0.22 | Y | 44.98 | Y | -0.4 | [8 empty] | N | N | N | 140 | 0.47 | 67 | 98641 | 104870 | 30 | 14300 | 9 | 1 |  | 2018-05-26 22:50 | 1577 | 126 |  | 44 |  | *준빅사이즈 후속HEAT | [14 empty] | 95.12 | 100 | 0 | 0 | 0 |  | 410 | 300 | 선택 | 선택 | 0 | 0 | 0 |  | 410 | 300 | 선택 | 선택 | 해제 | 미정 | 미정 | 미정 | 미정 |  | 미정 | RB140.00 | C
A45786 | 2018-05-26 | 1 | A | TUNDISH교체전 | 30 | A | SP-AE1055LS | 탄소강 | P-AE1055LS | BM#1 | 1608 | 40 | 1588 | 1542 | 34 | 5400 |  | 3 | 0.29 | 25 |  | -1.1 | 1556 | 1588 | 0 | 21.41 |  | 12 | 41 | 60 | Y |  | 2018-05-26 23:54 | 72 | 1121 | 33 | 34 | 36 | 36 | 37 | 38 | 37 | 37 | 37 | 37 | 37 | 36 |  | 36 | 36 | 38 | 36 | 37 | -0.07 | Y | 30.02 | Y | -0.2 | [8 empty] | Y | Y | M | 180 | 0.48 | 61 | 93509 | 96460 | 6990 | 1800 | 15 | 2 |  | 2018-05-27 00:08 | 1556 | 117 |  | 35 |  |  | BB5030768C894481BE0B0A2A0BCC629C | D7546A1A0D594E4E882BF9524FFC1D5D |  | 2AD169B2C36044009BFE6104EFEC9816 | [10 empty] | 90.39 | 100 | 0 | 3500 | 0 |  | 500 |  | 선택 | 해제 | 0 | 3500 | 0 |  | 500 |  | 선택 | 해제 | 해제 | 미정 | 미정 | 선택 | 미정 |  | 미정 | BT180180 | H
B45728 | 2018-05-26 | 2 | A |  | 15 | A | SCM420HT | 소입성보증강 | C | BM#2 | 1607 | 44 | 1655 | 1567 | 32 | 6700 |  | 1 | 0.28 | 21 |  | -2.27 | 1575 | 1650 | 0 | 11.03 | 0 | 23 | 79 | 45 | Y |  | 2018-05-27 00:01 | 65 | 1126 | 17 | 23 | 27 | 30 | 31 | 31 | 31 | 31 | 30 | 29 | 28 | 27 |  | 27 | 28 | 31 | 27 | 31 | -0.11 | Y | 35 | Y | -0.2 | [8 empty] | N | N | N | 130 | 0.52 | 57 | 109530 | 98190 | 10 | 14900 | 9 | 1 |  | 2018-05-27 00:03 | 1575 | 138 |  | 41 | [16 empty] | 111.88 | 100 | 0 | 0 | 0 |  | 410 | 300 | 선택 | 선택 | 0 | 0 | 0 |  | 410 | 300 | 선택 | 선택 | 해제 | 미정 | 미정 | 미정 | 미정 |  | 미정 | RB140.00 | C
B45729 | 2018-05-26 | 2 | A |  | 16 | A | SCM420HT | 소입성보증강 | C | BM#2 | 1653 | 42 | 1656 | 1606 | 34 | 6600 |  | 1 | 0.25 | 19 |  | -2.7 | 1578 | 1651 | 0 | 6.35 | 0 | 22 | 1 | 22034 | Y |  | 2018-05-27 01:06 | 68 | 1317 | 23 | 27 | 30 | 32 | 33 | 33 | 33 | 32 | 31 | 30 | 29 | 28 |  | 28 | 30 | 33 | 28 | 33 | -0.14 | Y | 35 | Y | -0.2 |  |  |  | 1.05 |  |  |  |  | N | N | N | 120 | 0.52 | 57 | 109699 | 97640 | 230 | 15500 | 9 | 1 |  | 2018-05-27 01:22 | 1588 | 127 |  | 36 |  | *대보수 L/D | [14 empty] | 112.17 | 100 | 0 | 0 | 0 |  | 410 | 300 | 선택 | 선택 | 0 | 0 | 0 |  | 410 | 300 | 선택 | 선택 | 해제 | 미정 | 미정 | 미정 | 미정 |  | 미정 | RB160.00 | C
A45787 | 2018-05-26 | 1 | A | TUNDISH교체 | 1 | A | AE15B38M | 탄소강 | 보론강 | BM#1 | 1637 | 39 | 1635 | 1562 | 32 | 5300 |  | 3 | 0.29 | 20 |  | -1.58 | 1598 | 1635 | 14.9 | 0 |  | 36 | 16 | 57 | Y |  | 2018-05-27 00:46 | 101 | 1116 | 4 | 16 | 22 | 26 | 30 | 33 | 35 | 36 | 37 | 38 | 39 |  |  | 39 | 30 | 39 | 39 | 0 | 0 |  |  | Y | 0.2 |  | 2.36 | 2.29 | [5 empty] | N | N | N | 150 | 0.47 | 58 | 101508 | 96500 | 2230 | 15700 | 5 | 2 |  | 2018-05-27 00:57 | 1598 | 138 |  | 68 |  | *T/D가열온도:자동-1370`.수동건-1322`.STR#1:1024.STR#2:941.T/D FLUX 유:15,용:120 | [14 empty] | 102.59 | 100 | 1500 | 0 | 0 |  | 400 |  | 선택 | 선택 | 1500 | 0 | 0 |  | 400 |  | 선택 | 선택 | 해제 | 미정 | 미정 | 미정 | 선택 |  | 미정 | BT180180 | H
B45730 | 2018-05-26 | 2 | A |  | 17 | A | SCM420HT | 소입성보증강 | C | BM#2 | 1627 | 42 | 1645 | 1576 | 29 | 6100 |  | 1 | 0.25 | 18 |  | -2.65 | 1575 | 1637 | 0 | 5.49 | 0 | 32 | 6 | 55 | Y |  | 2018-05-27 02:21 | 65 | 1102 | 25 | 32 | 37 | 39 | 40 | 40 | 40 | 39 | 38 | 37 | 36 | 34 |  | 34 | 37 | 40 | 34 | 40 | -0.17 | Y | 34.98 | Y | -0.4 | [8 empty] | N | N | N | 110 | 0.52 | 57 | 103555 | 97080 | 110 | 14500 | 9 | 1 |  | 2018-05-27 02:35 | 1585 | 120 |  | 20 | [16 empty] | 106.98 | 100 | 0 | 0 | 0 |  | 410 | 300 | 선택 | 선택 | 0 | 0 | 0 |  | 410 | 300 | 선택 | 선택 | 해제 | 미정 | 미정 | 미정 | 미정 |  | 미정 | RB160.00 | C
A45788 | 2018-05-26 | 1 | A |  | 2 | A | AE15B38M | 탄소강 | 보론강 | BM#1 | 1609 | 41 | 1619 | 1550 | 33 | 5700 |  | 3 | 0.26 | 19 |  | -1.7 | 1583 | 1621 | 11.59 | 0 |  | 19 | 15 | 48 | Y |  | 2018-05-27 01:55 | 86 | 1123 | 39 | 31 | 26 | 26 | 26 | 26 | 26 | 25 | 24 | 24 | 24 | 23 | 23 | 23 | 26 | 26 | 23 | 26 | -0.06 | Y | 50 | Y | 0 | [8 empty] | N | N | N | 140 | 0.49 | 63 | 84590 | 98600 | 4010 | 14540 | 5 | 1 |  | 2018-05-27 02:06 | 1583 | 137 |  | 59 | [16 empty] | 82.53 | 100 | 0 | 0 | 0 |  | 400 |  | 선택 | 선택 | 0 | 0 | 0 |  | 400 |  | 선택 | 선택 | 해제 | 미정 | 미정 | 미정 | 미정 |  | 미정 | BT180180 | H
B45731 | 2018-05-26 | 2 | A | TUNDISH교체전 | 18 | A | SCM420HT | 소입성보증강 | C | BM#2 | 1633 | 42 | 1645 | 1585 | 34 | 6500 |  | 1 | 0.26 | 18 |  | -2.33 | 1575 | 1641 |  | 8.32 | 0 | 2 | 72 | 52 | Y |  | 2018-05-27 03:22 | 65 | 1119 | 32 | 37 | 41 | 43 | 44 | 43 | 43 | 42 | 41 | 40 | 39 | 37 |  | 37 | 40 | 44 | 37 | 43 | -0.2 | Y | 35 | Y | -0.4 | [8 empty] | N | N | N | 100 | 0.55 | 57 | 91468 | 103040 | 80 | 2000 | 9 | 1 |  | 2018-05-27 03:24 | 1587 | 110 |  | 20 | [16 empty] | 89.46 | 100 | 0 | 2500 | 0 |  | 410 | 300 | 선택 | 선택 | 0 | 2500 | 0 |  | 410 | 300 | 선택 | 선택 | 해제 | 미정 | 미정 | 미정 | 미정 |  | 미정 | RB105.00 | C
A45789 | 2018-05-26 | 1 | A |  | 3 | A | AE15B38M | 탄소강 | 보론강 | BM#1 | 1586 | 44 | 1602 | 1535 | 35 | 5700 |  | 3 | 0.27 | 20 |  | -1.38 | 1569 | 1602 | 14.58 | 0 |  | 1 | 35 | 54 | Y |  | 2018-05-27 03:00 | 72 | 1025 | 20 | 20 | 19 | 19 | 21 | 22 | 21 | 20 | 20 | 21 | 20 | 19 | 17 | 17 | 20 | 22 | 17 | 21 | -0.14 | Y | 34.98 | Y | -0.4 | [8 empty] | N | N | N | 130 | 0.49 | 63 | 101508 | 103440 | 5640 | 15400 | 5 | 1 |  | 2018-05-27 03:22 | 1569 | 144 |  | 60 | [16 empty] | 93.17 | 100 | 0 | 0 | 0 |  | 400 |  | 선택 | 선택 | 0 | 0 | 0 |  | 400 |  | 선택 | 선택 | 해제 | 미정 | 미정 | 미정 | 미정 |  | 미정 | BT180180 | H
B45732 | 2018-05-26 | 2 | B | TUNDISH교체 | 1 | A | AE4130MV | 합금강 | D | BM#2 | 1611 | 42 | 1666 | 1585 | 39 | 7900 |  | 1 | 0.25 | 20 |  | -3.22 | 1588 | 1668 | 4.21 | 0 | 0 | 23 | 80 | 55 | Y |  | 2018-05-27 04:26 | 86 | 1126 | -677 | -210 | 36 | 28 | 32 | 38 | 41 | 42 | 46 | 46 | 47 | 47 |  | 47 | 41 | 47 | 47 | 0 | 0 |  | 4.97 | Y | 0 |  | 2.71 | 2.64 | 1.83 |  |  |  | N | N | N | N | 150 | 0.49 | 58 | 96187 | 93870 | 7880 | 15000 | 13 | 2 | 10 | 2018-05-27 04:26 | 1596 | 129 |  | 38 |  | *턴디쉬 플럭스 120KG/15KG *슬리브 롱노즐 사용 *수소기준초과(10분) 이상재 등록 | [14 empty] | 100.19 | 100 | 700 | 0 | 0 |  | 650 | 400 | 선택 | 선택 | 700 | 0 | 0 |  | 650 | 400 | 선택 | 선택 | 해제 | 미정 | 미정 | 미정 | 미정 |  | 미정 | RB140.00 | C
A45790 | 2018-05-26 | 1 | B |  | 4 | A | AE15B38M | 탄소강 | 보론강 | BM#1 | 1613 | 43 | 1622 | 1547 | 34 | 5500 |  | 3 | 0.3 | 20 |  | -1.24 | 1592 | 1622 | 9.74 | 0 |  | 12 | 42 | 54 | Y |  | 2018-05-27 04:00 | 95 | 1098 | 13 | 23 | 30 | 34 | 38 | 39 | 40 | 40 | 40 | 40 | 40 | 39 |  | 39 | 35 | 40 | 39 | 40 | -0.04 | Y | 25.02 | Y | -0.2 | [8 empty] | N | N | N | 120 | 0.49 | 58 | 101508 | 95560 | 3610 | 15100 | 5 | 1 |  | 2018-05-27 04:16 | 1592 | 154 |  | 66 | [16 empty] | 102.43 | 100 | 0 | 0 | 0 |  | 400 |  | 선택 | 선택 | 0 | 0 | 0 |  | 400 |  | 선택 | 선택 | 해제 | 미정 | 미정 | 미정 | 미정 |  | 미정 | BT180180 | H
B45733 | 2018-05-26 | 2 | B |  | 2 | A | AE4130MV | 합금강 | D | BM#2 | 1616 | 41 | 1655 | 1535 | 34 | 7300 |  | 1 | 0.23 | 19 |  | -2.23 | 1573 | 1642 | 4.45 | 0 | 0 | 22 | 2 | 55 | Y |  | 2018-05-27 05:35 | 71 | 1132 | 45 | 39 | 35 | 33 | 31 | 30 | 29 | 29 | 28 | 27 | 27 | 26 |  | 26 | 32 | 35 | 26 | 0 | -0.2 |  | 45.02 | Y | -0.2 |  |  |  | 1.25 |  |  |  | N | N | N | N | 140 | 0.5 | 58 | 94710 | 96190 | 70 | 15000 | 13 | 2 | 20 | 2018-05-27 05:36 | 1573 | 130 |  | 30 | [16 empty] | 103.91 | 100 | 0 | 0 | 0 |  | 650 | 400 | 선택 | 선택 | 0 | 0 | 0 |  | 650 | 400 | 선택 | 선택 | 해제 | 미정 | 미정 | 미정 | 미정 |  | 미정 | RB160.00 | H
A45791 | 2018-05-26 | 1 | B |  | 5 | A | AE15B38M | 탄소강 | 보론강 | BM#1 | 1604 | 43 | 1643 | 1559 | 33 | 5300 |  | 3 | 0.31 | 17 |  | -2.59 | 1587 | 1643 | 15.97 | 0 |  | 36 | 17 | 28 | Y |  | 2018-05-27 04:57 | 90 | 1117 | 33 | 36 | 37 | 39 | 40 | 39 | 39 | 39 | 39 | 38 | 37 | 36 |  | 36 | 38 | 40 | 36 | 39 | -0.11 | Y | 35 | Y | -0.2 | [8 empty] | N | N | N | 110 | 0.49 | 60 | 101508 | 96750 | 4160 | 15700 | 5 | 1 |  | 2018-05-27 05:24 | 1587 | 151 |  | 71 | [16 empty] | 100.65 | 100 | 0 | 0 | 0 |  | 400 |  | 선택 | 선택 | 0 | 0 | 0 |  | 400 |  | 선택 | 선택 | 해제 | 미정 | 미정 | 미정 | 미정 |  | 미정 | BT180180 | H
B45734 | 2018-05-26 | 2 | B |  | 3 | A | AE4130MV | 합금강 | D | BM#2 | 1580 | 47 | 1656 | 1515 | 37 | 8000 |  | 1 | 0.2 | 20 |  | -2.17 | 1577 | 1636 | 1.99 | 0 | 0 | 32 | 7 | 57 | Y |  | 2018-05-27 06:40 | 75 | 1131 | 23 | 32 | 37 | 40 | 42 | 42 | 41 | 40 | 40 | 38 | 37 | 35 |  | 35 | 37 | 42 | 35 | 40 | -0.2 | Y | 35.03 | Y | -0.4 |  |  |  | 1.31 |  |  |  | N | N | N | N | 130 | 0.49 | 57 | 96187 | 92900 | 2230 | 15000 | 13 | 2 | 40 | 2018-05-27 06:42 | 1577 | 123 |  | 27 | [16 empty] | 101.2 | 100 | 0 | 0 | 0 |  | 650 | 400 | 선택 | 선택 | 0 | 0 | 0 |  | 650 | 400 | 선택 | 선택 | 해제 | 미정 | 미정 | 미정 | 미정 |  | 미정 | RB140.00 | C
A45793 | 2018-05-26 | 1 | B |  | 6 | A | AE15B38M | 탄소강 | 보론강 | BM#1 | 1626 | 41 | 1613 | 1564 | 24 | 4100 |  | 3 | 0.31 | 17 |  | -1.81 | 1576 | 1613 | 19.31 | 0 |  | 35 | 1 | 12065 | Y |  | 2018-05-27 06:52 | 79 | 1388 | 31 | 38 | 41 | 43 | 44 | 45 | 44 | 43 | 44 | 43 | 43 | 42 | 42 | 42 | 42 | 45 | 42 | 44 | -0.09 | Y | 35 | Y | 0 | [8 empty] | N | N | N | 100 | 0.49 | 64 | 101508 | 103520 | 2610 | 15640 | 5 | 1 |  | 2018-05-27 06:59 | 1576 | 98 |  | 19 | [16 empty] | 95.76 | 100 | 0 | 0 | 0 |  | 400 |  | 선택 | 선택 | 0 | 0 | 0 |  | 400 |  | 선택 | 선택 | 해제 | 미정 | 미정 | 미정 | 미정 |  | 미정 | BT180180 | H
B45735 | 2018-05-27 | 2 | B |  | 4 | A | AE4130MV | 합금강 | D | BM#2 | 1580 | 43 | 1624 | 1557 | 32 | 6700 |  | 1 | 0.44 | 19 |  | -2 | 1564 | 1614 | 4.01 | 0 | 0 | 2 | 73 | 67 | Y |  | 2018-05-27 07:47 | 62 | 1085 | 32 | 32 | 33 | 32 | 32 | 31 | 29 | 28 | 27 | 26 | 24 | 23 | 21 | 18 | 28 | 33 | 18 | 32 | -0.27 |  | 55 | Y | -0.6 |  |  |  | 1.41 |  |  |  | N | N | N | N | 120 | 0.5 | 65 | 95923 | 106930 | 70 | 13800 | 13 | 2 | 10 | 2018-05-27 07:41 | 1564 | 108 |  | 19 | [16 empty] | 90.97 | 100 | 0 | 0 | 0 |  | 650 | 400 | 선택 | 선택 | 0 | 0 | 0 |  | 650 | 400 | 선택 | 선택 | 해제 | 미정 | 미정 | 미정 | 미정 |  | 미정 | RB140.00 | C
A45794 | 2018-05-27 | 1 | B |  | 7 | A | AE15B38M | 탄소강 | 보론강 | BM#1 | 1636 | 43 | 1607 | 1588 | 22 | 3400 |  | 3 | 0.34 | 15 |  | -2.4 | 1562 | 1607 | 14.17 | 0 |  | 1 | 36 | 77 | Y |  | 2018-05-27 07:48 | 65 | 1080 | 37 | 34 | 32 | 32 | 31 | 30 | 30 | 29 | 28 | 28 | 28 | 27 | 26 | 26 | 30 | 32 | 26 | 28 | -0.12 |  | 49.98 | Y | -0.2 | [8 empty] | N | N | N | 150 | 0.49 | 61 | 101508 | 99270 | 3240 | 14650 | 5 | 1 |  | 2018-05-27 08:00 | 1562 | 103 |  | 30 | [16 empty] | 99.08 | 100 | 0 | 0 | 0 |  | 400 |  | 선택 | 선택 | 0 | 0 | 0 |  | 400 |  | 선택 | 선택 | 해제 | 미정 | 미정 | 미정 | 미정 |  | 미정 | BT180180 | H
B45736 | 2018-05-27 | 2 | B |  | 5 | A | AE4130MV | 합금강 | D | BM#2 | 1645 | 42 | 1625 | 1586 | 27 | 5800 |  | 1 | 0.42 | 19 |  | 0 | 1557 | 1568 | 1.71 | 0 | 0 | 12 | 43 | 55 | Y |  | 2018-05-27 08:53 | 55 | 1092 | 15 | 20 | 24 | 26 | 25 | 24 | 23 | 23 | 22 | 21 | 19 | 17 |  | 17 | 22 | 26 | 17 | 0 | -0.23 | Y | 39.97 | Y | -0.4 |  |  |  | 1.26 |  |  |  | N | N | N | N | 110 | 0.51 | 57 | 94710 | 97490 | 80 | 15400 | 13 | 2 | 30 | 2018-05-27 08:55 | 1557 | 115 |  | 22 | [16 empty] | 98.91 | 100 | 0 | 0 | 0 |  | 650 | 400 | 선택 | 선택 | 0 | 0 | 0 |  | 650 | 400 | 선택 | 선택 | 해제 | 미정 | 미정 | 미정 | 미정 |  | 미정 | RB160.00 | H
A45795 | 2018-05-27 | 1 | B | TUNDISH교체전 | 8 | A | AE15B38M | 탄소강 | 보론강 | BM#1 | 1592 | 44 | 1589 | 1527 | 32 | 5600 |  | 3 | 0.31 | 13 |  | -1.48 | 1564 | 1589 | 12.95 | 0.08 |  | 19 | 17 | 34 | Y |  | 2018-05-27 08:53 | 67 | 1093 | 22 | 25 | 26 | 26 | 26 | 27 | 26 | 26 | 24 | 22 | 22 | 21 |  | 21 | 24 | 27 | 21 | 26 | -0.2 | Y | 30.03 | Y | -0.2 | [8 empty] | N | N | N | 140 | 0.49 | 62 | 88698 | 100430 | 2570 | 1500 | 5 | 1 |  | 2018-05-27 09:02 | 1564 | 100 |  | 29 |  | *L/D C/N 절손으로 롱노즐 교체 |  | 2D7486DBAE964BE09EF23CEA1AF301A2 | CFAFC81FCEF7458698B31CA5C6D00D1F | 7837D898AEF94920B8253F2055BB569A | [10 empty] | 86.11 | 100 | 0 | 3500 | 0 |  | 400 |  | 선택 | 선택 | 0 | 3500 | 0 |  | 400 |  | 선택 | 선택 | 해제 | 미정 | 미정 | 미정 | 선택 | 7 | 미정 | BT180180 | H
B45737 | 2018-05-27 | 2 | B |  | 6 | A | AE4130MV | 합금강 | D | BM#2 | 1597 | 42 | 1614 | 1564 | 28 | 6100 |  | 1 | 0.21 | 19 |  | -2.03 | 1561 | 1606 | 1.64 | 0 | 0 | 22 | 3 | 52 | Y |  | 2018-05-27 09:45 | 59 | 1092 | 14 | 15 | 17 | 18 | 17 | 17 | 16 | 15 | 14 | 13 | 11 |  |  | 11 | 15 | 18 | 11 | 17 | -0.2 | Y | 35 | Y | -0.4 |  |  |  | 1.21 |  |  |  | N | N | N | N | 100 | 0.54 | 54 | 95292 | 96880 | 1820 | 15200 | 13 | 2 | 10 | 2018-05-27 09:57 | 1561 | 113 |  | 29 | [16 empty] | 96.55 | 100 | 0 | 0 | 0 |  | 650 | 400 | 선택 | 선택 | 0 | 0 | 0 |  | 650 | 400 | 선택 | 선택 | 해제 | 미정 | 미정 | 미정 | 미정 |  | 미정 | RB171.45 | C
A45796 | 2018-05-27 | 1 | B | TUNDISH교체 | 1 | A | KSG4120H | 소입성보증강 | C | BM#1 | 1596 | 48 | 1638 | 1551 | 41 | 7200 |  | 3 | 0.28 | 20 |  | -1.56 | 1601 | 1638 | 0 | 22.02 |  | 36 | 18 | 88 | Y |  | 2018-05-27 10:17 | 88 | 1079 | -130 | 18 | 16 | 25 | 30 | 33 | 35 | 36 | 38 | 39 | 40 |  |  | 40 | 30 | 40 | 40 | 0 | 0 |  |  | Y | 0.2 |  | 2.63 | 2.56 | 1.59 |  |  |  |  | N | N | N | 150 | 0.53 | 53 | 101508 | 94220 | 7140 | 15200 | 6 | 2 |  | 2018-05-27 10:24 | 1601 | 117 |  | 33 |  | *T/Dflux 유15kg 용225kg *수소측정 기준초과(10분)이상재 ID:101.102.201.202 생관통보 | [14 empty] | 99.81 | 100 | 1000 | 0 | 0 |  | 510 |  | 선택 | 선택 | 1000 | 0 | 0 |  | 510 |  | 선택 | 선택 | 해제 | 미정 | 미정 | 선택 | 선택 |  | 미정 | BT180180 | H
B45738 | 2018-05-27 | 2 | B |  | 7 | A | AE4130MV | 합금강 | D | BM#2 | 1641 | 46 | 1634 | 1515 | 36 | 7500 |  | 1 | 0.21 | 19 |  | -1.56 | 1566 | 1616 | 2 | 0 | 0 | 32 | 8 | 57 | Y |  | 2018-05-27 10:56 | 64 | 1092 | 8 | 21 | 28 | 30 | 32 | 32 | 30 | 29 | 28 | 26 | 25 | 23 | 22 | 20 | 25 | 32 | 20 | 0 | -0.27 | Y | 44.98 | Y | -0.4 |  |  |  | 1.34 |  |  |  | N | N | N | N | 150 | 0.44 | 66 | 93708 | 93700 | -800 | 17200 | 13 | 2 | 20 | 2018-05-27 10:59 | 1566 | 109 |  | 15 |  | * 전공정 작업지연 감속주입 0.40 이상공정 등록 및 생관통보 | [14 empty] | 100.87 | 100 | 0 | 0 | 0 |  | 650 | 400 | 선택 | 선택 | 0 | 0 | 0 |  | 650 | 400 | 선택 | 선택 | 해제 | 미정 | 미정 | 미정 | 미정 |  | 미정 | RB160.00 | H
A45797 | 2018-05-27 | 1 | B |  | 2 | A | KSG4120H | 소입성보증강 | C | BM#1 | 1567 | 54 | 1619 | 1542 | 43 | 7500 |  | 3 | 0.3 | 18 |  | -1.46 | 1587 | 1619 | 0 | 17.34 |  | 35 | 2 | 84 | Y |  | 2018-05-27 11:19 | 74 | 1093 | 39 | 37 | 36 | 35 | 34 | 33 | 32 | 31 | 30 | 30 | 29 | 28 | 27 | 27 | 33 | 36 | 27 | 0 | -0.18 |  | 49.97 | Y | -0.2 | [8 empty] | N | N | N | 140 | 0.51 | 63 | 84590 | 100850 | 7100 | 15800 | 6 | 2 |  | 2018-05-27 11:26 | 1587 | 114 |  | 26 |  | *전공정 작업지연, 감속주입 *T/D 자동온도1545,수동온도1542 *전공정 작업지연, 감속주입(20%이상) ID:105.205 | [14 empty] | 77.96 | 100 | 0 | 0 | 0 |  | 510 |  | 선택 | 선택 | 0 | 0 | 0 |  | 510 |  | 선택 | 선택 | 해제 | 미정 | 미정 | 선택 | 미정 |  | 미정 | BT180180 | H
B45739 | 2018-05-27 | 2 | B |  | 8 | A | AE4130MV | 합금강 | D | BM#2 | 1588 | 42 | 1625 | 1535 | 33 | 7000 |  | 1 | 0.23 | 19 |  | 0 | 1569 | 1615 | 1.77 | 0 | 0 | 2 | 74 | 59 | Y |  | 2018-05-27 11:43 | 67 | 1085 | 18 | 19 | 22 | 24 | 24 | 25 | 24 | 23 | 22 | 21 | 20 | 19 | 18 | 16 | 21 | 25 | 16 | 24 | -0.23 | Y | 39.98 | Y | -0.4 |  |  |  | 1.11 |  |  |  |  | N | N | N | 140 | 0.45 | 69 | 94710 | 100900 | -3700 | 15400 | 13 | 2 | 30 | 2018-05-27 11:45 | 1569 | 119 |  | 37 |  | * 전공정 작업지연 감속주입 | [14 empty] | 97.44 | 100 | 0 | 0 | 0 |  | 650 | 400 | 선택 | 선택 | 0 | 0 | 0 |  | 650 | 400 | 선택 | 선택 | 해제 | 미정 | 미정 | 미정 | 미정 |  | 미정 | RB160.00 | H
A45798 | 2018-05-27 | 1 | B |  | 3 | A | KSG4120H | 소입성보증강 | C | BM#1 | 1596 | 48 | 1635 | 1562 | 36 | 6600 |  | 1 | 0.23 | 19 |  | -1.89 | 1563 | 1619 | 0 | 4.36 | 0 | 1 | 37 | 96 | Y |  | 2018-05-27 12:37 | 50 | 1081 | 26 | 23 | 22 | 20 | 19 | 18 | 17 | 15 | 14 | 12 | 11 | 10 | 9 | 7 | 16 | 22 | 7 | 0 | -0.27 |  | 55.08 | Y | -0.39 | [8 empty] | N | N | N | 130 | 0.41 | 67 | 84590 | 89050 | 5070 | 15700 | 6 | 2 |  | 2018-05-27 12:43 | 1563 | 113 |  | 13 |  | *전공정 작업지연, 감속주입(20%이상) ID:101~105.201~205 생관통보 | [14 empty] | 81.57 | 100 | 0 | 0 | 0 |  | 510 |  | 선택 | 선택 | 0 | 0 | 0 |  | 510 |  | 선택 | 선택 | 해제 | 미정 | 선택 | 미정 | 미정 |  | 미정 | BT180180 | H
B45740 | 2018-05-27 | 2 | D |  | 9 | C | AE4130MV | 합금강 | D | BM#2 | 1633 | 53 | 1614 | 1564 | 34 | 7200 |  | 1 | 0.23 | 24 |  | -2.22 | 1569 | 1640 | 3.61 | 0 | 0 | 12 | 44 | 54 | Y |  | 2018-05-27 13:19 | 67 | 1083 | 12 | 25 | 31 | 34 | 35 | 36 | 36 | 35 | 34 | 33 | 32 | 31 | 30 | 28 | 31 | 36 | 28 | 0 | -0.2 | Y | 40.02 | Y | -0.4 |  |  |  | 0.96 |  |  |  | N | N | N | N | 130 | 0.45 | 66 | 113288 | 97560 | 90 | 14900 | 13 | 2 | 50 | 2018-05-27 13:22 | 1569 | 122 |  | 13 |  | * 전공정 작업지연 감속주입 * 성분 C급 발생. | [14 empty] | 119.82 | 100 | 0 | 0 | 0 |  | 650 | 400 | 선택 | 선택 | 0 | 0 | 0 |  | 650 | 400 | 선택 | 선택 | 해제 | 미정 | 미정 | 미정 | 미정 |  | 미정 | BM510510 | C
A45799 | 2018-05-27 | 1 | D |  | 4 | A | KSG4120H | 소입성보증강 | C | BM#1 | 1623 | 65 | 1641 | 1577 | 39 | 7000 |  | 1 | 0.23 | 13 |  | -2.23 | 1569 | 1606 | 0 | 2.6 | 0 | 19 | 18 | 96 | Y |  | 2018-05-27 13:49 | 56 | 1082 | 6 | 12 | 16 | 17 | 17 | 17 | 16 | 16 | 14 | 13 | 12 | 11 | 10 | 8 | 13 | 17 | 8 | 17 | -0.16 | Y | 55.02 | Y | -0.2 |  |  |  | 1.78 |  |  |  |  | N | N | N | 120 | 0.44 | 73 | 101508 | 97880 | 5020 | 14100 | 6 | 2 |  | 2018-05-27 13:52 | 1569 | 120 |  | 9 |  | *전공정 작업지연, 감속주입(20%이상) ID:101~106.201~206 생관통보 *진공시간 미달로 이상공정 등록 및 수소측정 | [14 empty] | 98.08 | 100 | 0 | 0 | 0 |  | 510 |  | 선택 | 선택 | 0 | 0 | 0 |  | 510 |  | 선택 | 선택 | 해제 | 미정 | 선택 | 미정 | 미정 |  | 미정 | BT180180 | H
B45741 | 2018-05-27 | 2 | D |  | 10 | A | AE4130MV | 합금강 | D | BM#2 | 1573 | 46 | 1635 | 1544 | 37 | 7700 |  | 1 | 0.2 | 19 |  | 0 | 1575 | 1627 | 1.28 | 0 | 0 | 22 | 4 | 72 | Y |  | 2018-05-27 14:21 | 73 | 1088 | 24 | 30 | 34 | 37 | 38 | 38 | 38 | 37 | 37 | 35 | 34 | 33 | 31 | 29 | 34 | 38 | 29 | 38 | -0.2 | Y | 45 | Y | -0.4 |  |  |  | 1.45 |  |  |  | N | N | N | N | 120 | 0.45 | 67 | 94710 | 99520 | 130 | 16000 | 13 | 2 | 10 | 2018-05-27 14:24 | 1575 | 116 |  | 19 |  | * 전공정 작업지연 감속주입 요청. | [14 empty] | 95.04 | 100 | 0 | 0 | 0 |  | 650 | 400 | 선택 | 선택 | 0 | 0 | 0 |  | 650 | 400 | 선택 | 선택 | 해제 | 미정 | 미정 | 미정 | 미정 |  | 미정 | RB160.00 | H
A45800 | 2018-05-27 | 1 | D |  | 5 | A | KSG4120H | 소입성보증강 | C | BM#1 | 1594 | 59 | 1644 | 1542 | 54 | 7600 |  | 1 | 0.21 | 14 |  | 0 | 1622 | 1622 | 0 | 3.02 | 0 | 36 | 19 | 76 | Y |  | 2018-05-27 14:55 | 109 | 1081 | 5 | 19 | 25 | 26 | 27 | 28 | 27 | 27 | 26 | 25 | 23 | 22 | 21 | 17 | 22 | 28 | 17 | 27 | -0.24 | Y | 45 | Y | -0.4 | [8 empty] | N | N | N | 110 | 0.41 | 71 | 101508 | 95180 | 5060 | 16500 | 6 | 2 |  | 2018-05-27 15:00 | 1575 | 126 |  | 17 |  | *전공정 작업지연, 감속주입(20%이상) ID:101~106.201~206 생관통보 *롱노즐 4회 사용후 내부 크랙으로 교체 | [14 empty] | 100.7 | 100 | 0 | 0 | 0 |  | 510 |  | 선택 | 선택 | 0 | 0 | 0 |  | 510 |  | 선택 | 선택 | 해제 | 미정 | 선택 | 미정 | 선택 | 4 | 미정 | BT180180 | H
B45742 | 2018-05-27 | 2 | D |  | 11 | A | AE4130MV | 합금강 | D | BM#2 | 1600 | 43 | 1624 | 1567 | 37 | 7200 |  | 1 | 0.2 | 19 |  | 0 | 1564 | 1619 | 1.57 | 0 | 0 | 32 | 9 | 80 | Y |  | 2018-05-27 15:28 | 62 | 1098 | 26 | 27 | 29 | 31 | 31 | 30 | 29 | 28 | 26 | 25 | 24 | 23 | 21 | 19 | 27 | 31 | 19 | 0 | -0.24 | Y | 50 | Y | -0.4 |  |  |  | 1.46 |  |  |  | N | N | N | N | 110 | 0.45 | 67 | 94710 | 99920 | 60 | 16000 | 13 | 2 | 20 | 2018-05-27 15:35 | 1564 | 112 |  | 22 |  | * 전공정 작업지연 감속주입 요청. | [14 empty] | 96.84 | 100 | 0 | 0 | 0 |  | 650 | 400 | 선택 | 선택 | 0 | 0 | 0 |  | 650 | 400 | 선택 | 선택 | 해제 | 미정 | 미정 | 미정 | 미정 | 9 | 미정 | RB160.00 | H
A45801 | 2018-05-27 | 1 | D |  | 6 | A | KSG4120H | 소입성보증강 | C | BM#1 | 1669 | 53 | 1660 | 1609 | 43 | 5900 |  | 2 | 0.4 | 18 |  | -2.12 | 1587 | 1639 | 1.35 | 0.55 |  | 35 | 3 | 69 | Y |  | 2018-05-27 15:40 | 74 | 1086 | 14 | 17 | 22 | 25 | 26 | 27 | 27 | 26 | 26 | 25 | 23 | 23 | 21 | 18 | 23 | 27 | 18 | 26 | -0.2 | Y | 45.02 | Y | -0.4 | [8 empty] | N | N | N | 100 | 0.41 | 71 | 84590 | 91920 | 5050 | 15100 | 6 | 2 |  | 2018-05-27 15:53 | 1587 | 139 |  | 44 |  | *전공정 작업지연, 감속주입(20%이상) ID:101~105.201~205 생관통보 | [14 empty] | 86.76 | 100 | 0 | 0 | 0 |  | 510 |  | 선택 | 선택 | 0 | 0 | 0 |  | 510 |  | 선택 | 선택 | 해제 | 미정 | 선택 | 미정 | 미정 |  | 미정 | BT180180 | H
B45743 | 2018-05-27 | 2 | D |  | 12 | A | AE4130MV | 합금강 | D | BM#2 | 1608 | 42 | 1636 | 1545 | 36 | 6400 |  | 1 | 0.22 | 18 |  | 0 | 1560 | 1624 | 1.88 | 0 | 0 | 1 | 38 | 49 | Y |  | 2018-05-27 16:35 | 58 | 1086 | 17 | 20 | 24 | 26 | 27 | 27 | 26 | 25 | 25 | 24 | 24 | 23 | 22 | 22 | 24 | 27 | 22 | 24 | -0.12 | Y | 40.02 | Y | -0.2 |  |  |  | 1.39 |  |  |  | N | N | N | N | 100 | 0.49 | 63 | 96802 | 101150 | 50 | 14300 | 13 | 2 | 40 | 2018-05-27 16:38 | 1560 | 123 |  | 26 |  | * 전공정 작업지연 감속주입 요청. | [14 empty] | 99.85 | 100 | 0 | 0 | 0 |  | 650 | 400 | 선택 | 선택 | 0 | 0 | 0 |  | 650 | 400 | 선택 | 선택 | 해제 | 미정 | 미정 | 미정 | 미정 |  | 미정 | RB171.45 | C
A45802 | 2018-05-27 | 1 | D |  | 7 | A | KSG4120H | 소입성보증강 | C | BM#1 | 1614 | 60 | 1646 | 1593 | 49 | 6600 |  | 1 | 0.24 | 17 |  | 0 | 1631 | 1631 | 0 | 4.2 | 0 | 5 | 1 | 16253 | Y |  | 2018-05-27 17:06 | 118 | 1107 | 16 | 19 | 23 | 26 | 26 | 26 | 26 | 26 | 25 | 24 | 23 |  |  | 23 | 24 | 26 | 23 | 26 | -0.08 | Y | 35 | Y | -0.2 | [8 empty] | N | N | N | 150 | 0.55 | 54 | 101508 | 95370 | 5440 | 16100 | 6 | 2 |  | 2018-05-27 17:12 | 1560 | 147 |  | 31 | [16 empty] | 100.16 | 100 | 0 | 0 | 0 |  | 510 |  | 선택 | 선택 | 0 | 0 | 0 |  | 510 |  | 선택 | 선택 | 해제 | 미정 | 선택 | 미정 | 미정 |  | 미정 | BT180180 | H
B45744 | 2018-05-27 | 2 | D |  | 13 | A | AE4130MV | 합금강 | D | BM#2 | 1612 | 41 | 1616 | 1575 | 38 | 6300 |  | 1 | 0.21 | 19 |  | 0 | 1571 | 1608 | 1.56 | 0 | 0 | 12 | 45 | 73 | Y |  | 2018-05-27 17:40 | 69 | 1086 | 19 | 23 | 28 | 30 | 31 | 31 | 30 | 29 | 28 | 27 | 26 | 24 |  | 24 | 27 | 31 | 24 | 0 | -0.2 | Y | 35.02 | Y | -0.4 |  |  |  | 1.42 |  |  |  | N | N | N | N | 150 | 0.51 | 60 | 99585 | 101540 | 80 | 14600 | 13 | 2 | 10 | 2018-05-27 17:55 | 1571 | 125 |  | 26 | [16 empty] | 101 | 100 | 0 | 0 | 0 |  | 650 | 400 | 선택 | 선택 | 0 | 0 | 0 |  | 650 | 400 | 선택 | 선택 | 해제 | 미정 | 미정 | 미정 | 미정 |  | 미정 | RB140.00 | C
A45803 | 2018-05-27 | 1 | D |  | 8 | A | KSG4120H | 소입성보증강 | C | BM#1 | 1587 | 61 | 1638 | 1568 | 53 | 7500 |  | 3 | 0.33 | 19 |  | 68.06 | 1587 | 0 | 0 | 9.32 |  | 19 | 19 | 49 | Y |  | 2018-05-27 17:51 | 74 | 1087 | 20 | 26 | 31 | 34 | 35 | 35 | 35 | 34 | 33 | 32 | 31 |  |  | 31 | 31 | 35 | 31 | 35 | -0.13 | Y | 30 | Y | -0.2 | [8 empty] | N | N | N | 140 | 0.55 | 55 | 101508 | 95590 | 7110 | 15500 | 6 | 2 |  | 2018-05-27 18:01 | 1587 | 137 |  | 41 | [16 empty] | 98.36 | 100 | 0 | 0 | 0 |  | 510 |  | 선택 | 선택 | 0 | 0 | 0 |  | 510 |  | 선택 | 선택 | 해제 | 미정 | 미정 | 선택 | 미정 |  | 미정 | BT180180 | H
B45745 | 2018-05-27 | 2 | D | TUNDISH교체전 | 14 | A | AE4130MV | 합금강 | D | BM#2 | 1586 | 47 | 1625 | 1547 | 42 | 7600 |  | 1 | 0.22 | 16 |  | 0 | 1561 | 1620 | 2.74 | 0 | 0 | 22 | 5 | 60 | Y |  | 2018-05-27 18:36 | 59 | 1089 | 19 | 20 | 22 | 23 | 22 | 22 | 20 | 19 | 18 | 18 | 17 | 15 | 14 | 14 | 20 | 23 | 14 | 22 | -0.2 | Y | 45.02 | Y | -0.2 |  |  |  | 1.87 |  |  |  | N | N | N | N | 140 | 0.51 | 60 | 107680 | 102200 | -150 | 2000 | 13 | 2 | 20 | 2018-05-27 18:45 | 1561 | 129 |  | 33 |  |  | 373CC103623F4A47B7A4ED23E9813485 | 0A3BC86E55BB4A97B979B8D3D46CB84A | 05E0566971544F6BA914532713671797 | [11 empty] | 105.52 | 100 | 0 | 2500 | 0 |  | 650 | 400 | 선택 | 선택 | 0 | 2540 | 0 |  | 650 | 400 | 선택 | 선택 | 해제 | 미정 | 미정 | 미정 | 미정 |  | 미정 | RB120.00 | C
A45804 | 2018-05-27 | 1 | D |  | 9 | A | KSG4120H | 소입성보증강 | C | BM#1 | 1602 | 51 | 1629 | 1556 | 51 | 7000 |  | 3 | 0.31 | 20 |  | -1.43 | 1596 | 1629 | 0 | 8.98 |  | 36 | 20 | 47 | Y |  | 2018-05-27 18:52 | 83 | 1087 | 28 | 29 | 30 | 31 | 31 | 31 | 30 | 30 | 29 | 28 | 27 | 27 |  | 27 | 29 | 31 | 27 | 31 | -0.1 | Y | 40 | Y | 0 | [8 empty] | N | N | N | 130 | 0.55 | 56 | 101508 | 99380 | 7100 | 14600 | 6 | 2 |  | 2018-05-27 19:07 | 1579 | 125 |  | 35 | [16 empty] | 94.87 | 100 | 0 | 0 | 0 |  | 510 |  | 선택 | 선택 | 0 | 0 | 0 |  | 510 |  | 선택 | 선택 | 해제 | 미정 | 미정 | 선택 | 미정 |  | 미정 | BT180180 | H
B45746 | 2018-05-27 | 2 | D | TUNDISH교체 | 1 | A | SCR420HB | 소입성보증강 | C2 | BM#2 | 1630 | 43 | 1685 | 1585 | 37 | 8100 |  | 1 | 0.23 | 21 |  | 0 | 1605 | 1674 | 0 | 5.99 | 0 | 32 | 10 | 53 | Y |  | 2018-05-27 19:45 | 97 | 1086 | -642 | -170 | 31 | 28 | 35 | 41 | 43 | 45 | 46 | 47 | 48 | 48 |  | 48 | 35 | 48 | 48 | 0 | 0 |  | 4.98 | Y | 0 |  | 3.13 | 3.13 | 1.33 |  |  |  | N | N | N | N | 150 | 0.52 | 52 | 84590 | 91010 | 5940 | 15500 | 11 | 1 | 10 | 2018-05-27 20:08 | 1605 | 154 |  | 48 |  | * T/D FLUX 용탕부: 225 KG / 유탕부: 15KG 투입 *10분 수소측정값 3PPM 초과로 2회 측정.(1차:3.548PPM2차:3.13PPM) *첫 HEAT 수소측정 기준초과(10분)이상공정 등록 및 생관통보. | [14 empty] | 87.25 | 100 | 1000 | 0 | 0 |  | 450 | 300 | 선택 | 선택 | 1000 | 0 | 0 |  | 450 | 300 | 선택 | 선택 | 해제 | 미정 | 선택 | 미정 | 미정 |  | 미정 | BT180180 | C
A45805 | 2018-05-27 | 1 | D |  | 10 | B | KSG4120H | 소입성보증강 | C | BM#1 | 1613 | 63 | 1625 | 1567 | 55 | 7400 |  | 3 | 0.29 | 19 |  | -1.97 | 1581 | 1625 | 0 | 8.77 |  | 2 | 75 | 282 | Y |  | 2018-05-27 20:04 | 68 | 1086 | 24 | 24 | 25 | 24 | 24 | 23 | 22 | 22 | 20 | 19 | 18 | 17 | 16 | 15 | 21 | 25 | 15 | 24 | -0.18 |  | 54.98 | Y | -0.2 | [8 empty] | N | N | N | 120 | 0.55 | 66 | 118426 | 114320 | 2360 | 15100 | 6 | 2 |  | 2018-05-27 20:16 | 1581 | 124 |  | 21 |  | *전공정요청 L/D잔강 미이월. | [14 empty] | 100.96 | 100 | 0 | 0 | 0 |  | 510 |  | 선택 | 선택 | 0 | 0 | 0 |  | 510 |  | 선택 | 선택 | 해제 | 미정 | 미정 | 선택 | 미정 |  | 미정 | BT180180 | H
B45747 | 2018-05-27 | 2 | A |  | 2 | A | SCR420HB | 소입성보증강 | C2 | BM#2 | 1613 | 44 | 1645 | 1574 | 38 | 7000 |  | 1 | 0.23 | 19 |  | 0 | 1588 | 1638 | 0 | 4.14 | 0 | 1 | 39 | 43 | Y |  | 2018-05-27 20:39 | 80 | 1087 | 47 | 43 | 42 | 42 | 41 | 41 | 40 | 40 | 39 | 38 | 36 |  |  | 36 | 41 | 42 | 36 | 0 | -0.15 |  | 40 | Y | -0.4 | [7 empty] | N | N | N | N | 140 | 0.55 | 50 | 101508 | 89700 | 5050 | 14300 | 11 | 1 |  | 2018-05-27 20:48 | 1588 | 150 |  | 48 | [16 empty] | 107.13 | 100 | 0 | 0 | 300 |  | 450 | 300 | 선택 | 선택 | 0 | 0 | 300 |  | 450 | 300 | 선택 | 선택 | 해제 | 미정 | 선택 | 미정 | 미정 |  | 미정 | BT180180 | C
A45806 | 2018-05-27 | 1 | A |  | 11 | A | KSG4120H | 소입성보증강 | C | BM#1 | 1603 | 50 | 1627 | 1544 | 46 | 6500 |  | 3 | 0.28 | 19 |  | -2.45 | 1571 | 1627 | 2.48 | 7.29 |  | 35 | 4 | 114 | Y |  | 2018-05-27 20:54 | 58 | 1087 | 12 | 15 | 16 | 16 | 17 | 17 | 17 | 16 | 16 | 15 | 14 |  |  | 14 | 16 | 17 | 14 | 17 | -0.09 | Y | 29.98 | Y | -0.2 | [8 empty] | N | N | N | 110 | 0.56 | 52 | 84590 | 96740 | 5220 | 15910 | 6 | 2 |  | 2018-05-27 21:05 | 1571 | 119 |  | 38 |  | *전공정요청 L/D잔강 미이월. | [14 empty] | 83.05 | 100 | 0 | 0 | 0 |  | 510 |  | 선택 | 선택 | 0 | 0 | 0 |  | 510 |  | 선택 | 선택 | 해제 | 미정 | 미정 | 해제 | 미정 |  | 미정 | BT180180 | H
B45748 | 2018-05-27 | 2 | A |  | 3 | A | SCR420HB | 소입성보증강 | C2 | BM#2 | 1625 | 41 | 1655 | 1577 | 34 | 7100 |  | 1 | 0.23 | 18 |  | -1.99 | 1587 | 1645 | 0 | 6.41 | 0 | 5 | 2 | 82 | Y |  | 2018-05-27 21:40 | 79 | 1087 | 34 | 34 | 36 | 37 | 37 | 36 | 35 | 34 | 33 | 32 | 31 |  |  | 31 | 35 | 37 | 31 | 34 | -0.17 | Y | 35.03 | Y | -0.2 | [8 empty] | N | N | N | 130 | 0.54 | 51 | 101508 | 90960 | 5190 | 15000 | 11 | 1 |  | 2018-05-27 21:41 | 1587 | 138 |  | 40 | [16 empty] | 105.74 | 100 | 0 | 0 | 0 |  | 450 | 300 | 선택 | 선택 | 0 | 0 | 0 |  | 450 | 300 | 선택 | 선택 | 해제 | 미정 | 선택 | 미정 | 미정 |  | 미정 | BT180180 | C
A45807 | 2018-05-27 | 1 | A | TUNDISH교체전 | 12 | A | KSG4120H | 소입성보증강 | C | BM#1 | 1590 | 47 | 1604 | 1546 | 45 | 6300 |  | 3 | 0.29 | 18 |  | -1.62 | 1568 | 1604 | 0 | 8.79 |  | 19 | 20 | 62 | Y |  | 2018-05-27 21:55 | 55 | 1087 | 11 | 17 | 20 | 21 | 21 | 22 | 21 | 21 | 20 | 20 | 19 |  |  | 19 | 19 | 22 | 19 | 21 | -0.04 | Y | 24.98 | Y | -0.2 | [8 empty] | N | N | N | 100 | 0.55 | 61 | 104500 | 102590 | 3720 | 1700 | 6 | 2 |  | 2018-05-27 22:12 | 1568 | 106 |  | 32 |  | *전공정요청 L/D잔강 미이월 | [14 empty] | 98.4 | 100 | 0 | 3000 | 0 |  | 510 |  | 선택 | 선택 | 0 | 3000 | 0 |  | 510 |  | 선택 | 선택 | 해제 | 미정 | 미정 | 미정 | 미정 |  | 미정 | BT180180 | H
C44302 | 2018-05-27 | 3 | A |  | 4 | A | SCR420HB | 소입성보증강 | C2 | BM#2 | 1590 | 61 | 1663 | 1558 | 43 | 9000 |  | 2 | 0.4 | 19 | 40 | -0.53 | 1586 | 1601 | 0.39 | 0.51 | 20 | 37 | 53 | 34 | Y |  | 2018-05-27 22:33 | 78 | 1102 | 29 | 37 | 40 | 42 | 43 | 42 | 42 | 41 | 40 | 39 | 37 | 36 |  | 36 | 39 | 43 | 36 | 42 | -0.2 | Y | 35 | Y | -0.2 | [8 empty] | N | N | N | 120 | 0.52 | 56 | 101508 | 96630 | 5200 | 15700 | 11 | 1 |  | 2018-05-27 22:42 | 1586 | 155 |  | 41 | [16 empty] | 99.81 | 100 | 0 | 0 | 0 |  | 450 | 300 | 선택 | 선택 | 0 | 0 | 0 |  | 450 | 300 | 선택 | 선택 | 해제 | 미정 | 선택 | 미정 | 미정 |  | 미정 | BT180180 | C
A45808 | 2018-05-27 | 1 | A | TUNDISH교체 | 1 | A | STB2 | 베어링강 | STB (SF) | BM#1 | 1618 | 43 | 1596 | 1557 | 38 | 6100 |  | 3 | 0.35 | 26 |  | -1.4 | 1540 | 1583 | 11.99 | 0 |  | 36 | 21 | 64 | Y |  | 2018-05-27 23:08 | 84 | 1087 | 16 | 28 | 26 | 31 | 34 | 36 | 38 | 38 | 38 | 38 | 38 |  |  | 38 | 34 | 38 | 38 | 38 | 0 |  | 20 | Y | 0 |  | 2.02 | 2.02 | 1.42 |  |  |  |  | Y | N | M | 230 | 0.46 | 57 | 101508 | 93790 | 7140 | 15570 | 16 | 1 |  | 2018-05-27 23:14 | 1540 | 131 |  | 41 |  | *T/D가열온도:자동-1340`.수동건-1322`.STR#1:1013.STR#2:1103.T/D FLUX 유:15,용:275 | [14 empty] | 99.13 | 100 | 1500 | 0 | 0 |  | 750 |  | 선택 | 해제 | 1500 | 0 | 0 |  | 750 |  | 선택 | 해제 | 선택 | 미정 | 미정 | 선택 | 선택 |  | 미정 | BT180180 | H
B45750 | 2018-05-27 | 2 | A |  | 5 | A | SCR420HB | 소입성보증강 | C2 | BM#2 | 1579 | 53 | 1625 | 1525 | 44 | 9100 |  | 1 | 0.2 | 18 |  | -2.13 | 1581 | 1629 | 0 | 3.48 | 0 | 22 | 6 | 100 | Y |  | 2018-05-27 23:47 | 73 | 1133 | 33 | 33 | 34 | 36 | 35 | 34 | 33 | 32 | 30 | 29 | 28 | 26 |  | 26 | 32 | 36 | 26 | 33 | -0.25 | Y | 40.03 | Y | -0.4 | [8 empty] | N | N | N | 110 | 0.52 | 58 | 101508 | 100100 | 4900 | 14800 | 11 | 1 |  | 2018-05-27 23:53 | 1581 | 120 |  | 25 | [16 empty] | 96.67 | 100 | 0 | 0 | 0 |  | 450 | 300 | 선택 | 선택 | 0 | 0 | 0 |  | 450 | 300 | 선택 | 선택 | 해제 | 미정 | 선택 | 미정 | 미정 |  | 미정 | BT180180 | C
A45809 | 2018-05-27 | 1 | A |  | 2 | A | STB2 | 베어링강 | STB (SF) | BM#1 | 1570 | 40 | 1570 | 1570 | 33 | 5400 |  | 3 | 0.31 | 26 |  | -1.25 | 1526 | 1563 | 13.05 | 0 |  | 32 | 11 | 58 | Y |  | 2018-05-28 00:10 | 70 | 1126 | 35 | 33 | 32 | 32 | 31 | 31 | 31 | 30 | 30 | 30 | 29 | 29 | 28 | 28 | 31 | 32 | 28 | 31 | -0.08 |  | 49.98 | Y | -0.2 |  |  |  | 1.24 |  |  |  |  | Y | Y | Y | 220 | 0.48 | 63 | 84590 | 98830 | 6970 | 16410 | 16 | 1 |  | 2018-05-28 00:11 | 1526 | 133 |  | 39 |  |  | 3025E68C765543688BB3637F692D584D | BB2B30357431426DB2BC8CDD9E71FCD0 |  | ED54E88622C34759A623DFDDE4A3D5FD | [10 empty] | 79.95 | 100 | 0 | 0 | 0 |  | 750 |  | 선택 | 해제 | 0 | 0 | 0 |  | 750 |  | 선택 | 해제 | 선택 | 미정 | 미정 | 선택 | 미정 |  | 미정 | BT180180 | H
B45751 | 2018-05-27 | 2 | A |  | 6 | A | SCR420HB | 소입성보증강 | C2 | BM#2 | 1608 | 51 | 1617 | 1575 | 37 | 8200 |  | 1 | 0.2 | 18 |  | -1.95 | 1574 | 1618 | 0 | 4.69 | 0 | 2 | 76 | 88 | Y |  | 2018-05-28 00:59 | 66 | 1142 | 23 | 29 | 31 | 31 | 31 | 30 | 29 | 29 | 28 | 26 | 25 | 23 | 21 | 21 | 28 | 31 | 21 | 31 | -0.2 |  | 50.02 | Y | -0.4 | [8 empty] | N | N | N | 100 | 0.54 | 61 | 84590 | 107930 | 5220 | 16100 | 11 | 1 |  | 2018-05-28 00:56 | 1574 | 115 |  | 15 | [16 empty] | 74.79 | 100 | 0 | 0 | 0 |  | 450 | 300 | 선택 | 선택 | 0 | 0 | 0 |  | 450 | 300 | 선택 | 선택 | 해제 | 미정 | 미정 | 미정 | 미정 |  | 미정 | BT180180 | C
A45810 | 2018-05-27 | 1 | A |  | 3 | A | STB2 | 베어링강 | STB (SF) | BM#1 | 1573 | 41 | 1580 | 1549 | 30 | 4800 |  | 3 | 0.32 | 25 |  | -1.14 | 1519 | 1552 | 9.9 | 0 |  | 35 | 5 | 54 | Y |  | 2018-05-28 01:10 | 63 | 1139 | 27 | 24 | 23 | 23 | 22 | 21 | 20 | 19 | 18 | 18 | 17 | 16 | 15 | 15 | 20 | 23 | 15 | 0 | -0.16 |  | 49.98 | Y | -0.2 |  |  |  | 1.17 |  |  |  |  | Y | Y | Y | 210 | 0.48 | 65 | 82996 | 100950 | 7000 | 16270 | 16 | 1 |  | 2018-05-28 01:24 | 1519 | 135 |  | 45 |  | *자동:1476℃ 수동:1476℃ | [14 empty] | 76.88 | 100 | 0 | 0 | 0 |  | 750 |  | 선택 | 해제 | 0 | 0 | 0 |  | 750 |  | 선택 | 해제 | 선택 | 미정 | 미정 | 선택 | 미정 |  | 미정 | BT180180 | H
B45752 | 2018-05-27 | 2 | A |  | 7 | A | SCR420HB | 소입성보증강 | C2 | BM#2 | 1615 | 41 | 1625 | 1565 | 31 | 6600 |  | 1 | 0.23 | 18 |  | -2.23 | 1578 | 1630 | 0 | 8.42 | 0 | 5 | 3 | 55 | Y |  | 2018-05-28 01:53 | 70 | 1126 | 19 | 24 | 29 | 31 | 32 | 32 | 31 | 30 | 29 | 28 | 27 |  |  | 27 | 28 | 32 | 27 | 0 | -0.17 | Y | 30 | Y | -0.2 | [8 empty] | N | N | N | 150 | 0.52 | 55 | 101508 | 94470 | 5160 | 15800 | 11 | 1 |  | 2018-05-28 01:59 | 1578 | 116 |  | 25 | [16 empty] | 102.74 | 100 | 0 | 0 | 0 |  | 450 | 300 | 선택 | 선택 | 0 | 0 | 0 |  | 450 | 300 | 선택 | 선택 | 해제 | 미정 | 선택 | 미정 | 미정 |  | 미정 | BT180180 | C
A45811 | 2018-05-27 | 1 | A |  | 4 | A | STB2 | 베어링강 | STB (SF) | BM#1 | 1579 | 48 | 1564 | 1540 | 38 | 6300 |  | 3 | 0.3 | 25 |  | -1.51 | 1527 | 1571 | 11.93 | 0 |  | 1 | 40 | 129 | Y |  | 2018-05-28 02:12 | 71 | 1147 | 14 | 20 | 24 | 27 | 28 | 29 | 29 | 28 | 28 | 27 | 26 | 25 | 24 | 23 | 25 | 29 | 23 | 28 | -0.15 | Y | 39.98 | Y | -0.2 |  |  |  | 1.31 |  |  |  |  | Y | Y | Y | 200 | 0.48 | 70 | 101508 | 108920 | 7110 | 15400 | 16 | 1 |  | 2018-05-28 02:21 | 1527 | 146 |  | 50 | [16 empty] | 87.58 | 100 | 0 | 0 | 0 |  | 750 |  | 선택 | 해제 | 0 | 0 | 0 |  | 750 |  | 선택 | 해제 | 선택 | 미정 | 미정 | 선택 | 미정 |  | 미정 | BT180180 | H
B45753 | 2018-05-27 | 2 | A |  | 8 | A | SCR420HB | 소입성보증강 | C2 | BM#2 | 1623 | 46 | 1625 | 1575 | 28 | 5900 |  | 1 | 0.3 | 18 |  | -2.28 | 1566 | 1624 | 0 | 8.92 | 0 | 12 | 47 | 89 | Y |  | 2018-05-28 02:49 | 58 | 1138 | 24 | 27 | 29 | 31 | 31 | 31 | 30 | 29 | 28 | 27 | 26 | 25 |  | 25 | 28 | 31 | 25 | 31 | -0.15 | Y | 40 | Y | -0.2 | [8 empty] | N | N | N | 140 | 0.52 | 57 | 101508 | 97450 | 4000 | 15800 | 11 | 1 |  | 2018-05-28 03:03 | 1566 | 116 |  | 27 | [16 empty] | 96.4 | 100 | 0 | 0 | 0 |  | 450 | 300 | 선택 | 선택 | 0 | 0 | 0 |  | 450 | 300 | 선택 | 선택 | 해제 | 미정 | 미정 | 미정 | 미정 |  | 미정 | RB130.00 | C
B45754 | 2018-05-27 | 2 | A | TUNDISH교체전 | 9 | B | SCR420HB | 소입성보증강 | C2 | BM#2 | 1621 | 50 | 1637 | 1565 | 34 | 6600 |  | 1 | 0.27 | 18 |  | -2.1 | 1577 | 1624 | 0 | 3.47 | 0 | 22 | 7 | 46 | Y |  | 2018-05-28 04:01 | 69 | 1136 | 23 | 30 | 35 | 37 | 38 | 37 | 37 | 36 | 35 | 34 | 33 |  |  | 33 | 34 | 38 | 33 | 37 | -0.17 | Y | 29.98 | Y | -0.2 | [8 empty] | N | N | N | 130 | 0.54 | 54 | 78194 | 96410 | 5040 | 2000 | 11 | 1 |  | 2018-05-28 04:04 | 1577 | 116 |  | 14 |  |  | D070CF2EAABD4DC89F232BFEAE72BB9E | 50812F9BD81548C7A2ACB9FD0807702E | C7DF90B4197D48B5A46F1735FB1E558A | [11 empty] | 77.08 | 100 | 0 | 3130 | 0 |  | 450 | 300 | 선택 | 선택 | 0 | 3150 | 0 |  | 450 | 300 | 선택 | 선택 | 해제 | 미정 | 선택 | 미정 | 미정 |  | 미정 | BT180180 | C
A45812 | 2018-05-27 | 1 | A |  | 5 | A | STB2 | 베어링강 | STB (SF) | BM#1 | 1593 | 40 | 1595 | 1573 | 31 | 5200 |  | 3 | 0.32 | 25 |  | -1.33 | 1531 | 1570 | 12.61 | 0 |  | 36 | 22 | 42 | Y |  | 2018-05-28 03:18 | 75 | 1130 | 21 | 28 | 33 | 36 | 38 | 39 | 38 | 38 | 38 | 37 | 37 | 37 | 36 | 36 | 35 | 39 | 36 | 38 | -0.05 | Y | 34.98 | Y | -0.2 |  |  |  | 1.48 |  |  |  |  | Y | Y | Y | 190 | 0.48 | 63 | 118426 | 98690 | 7230 | 14670 | 16 | 1 |  | 2018-05-28 03:30 | 1531 | 161 |  | 56 |  | *L/D물량 7.2ton에 슬러그 나옴-이상재등록 | [14 empty] | 111.93 | 100 | 0 | 0 | 0 |  | 750 |  | 선택 | 해제 | 0 | 0 | 0 |  | 750 |  | 선택 | 해제 | 선택 | 미정 | 미정 | 선택 | 미정 |  | 미정 | BT180180 | H
A45813 | 2018-05-27 | 1 | B |  | 6 | A | STB2 | 베어링강 | STB (SF) | BM#1 | 1590 | 65 | 1567 | 1537 | 39 | 6500 |  | 3 | 0.31 | 26 |  | -1.49 | 1527 | 1571 | 9.83 | 0 |  | 32 | 12 | 32 | Y |  | 2018-05-28 04:17 | 71 | 1135 | 33 | 30 | 28 | 28 | 28 | 28 | 27 | 27 | 26 | 25 | 24 | 24 | 23 | 23 | 27 | 28 | 23 | 28 | -0.1 |  | 50 | Y | -0.2 |  |  |  | 1.21 |  |  |  |  | Y | Y | Y | 180 | 0.48 | 64 | 101508 | 97940 | 7100 | 15900 | 16 | 1 |  | 2018-05-28 04:30 | 1527 | 171 |  | 64 | [16 empty] | 96.72 | 100 | 0 | 0 | 0 |  | 750 |  | 선택 | 해제 | 0 | 0 | 0 |  | 750 |  | 선택 | 해제 | 선택 | 미정 | 미정 | 선택 | 미정 |  | 미정 | BT180180 | H
B45755 | 2018-05-27 | 2 | B | TUNDISH교체 | 1 | A | AE4140M2 | 합금강 | AE4150HF | BM#2 | 1623 | 49 | 1667 | 1576 | 37 | 8000 |  | 1 | 0.29 | 20 |  | -2.5 | 1585 | 1667 | 3.89 | 0 | 0 | 2 | 77 | 65 | Y |  | 2018-05-28 05:04 | 92 | 1134 | -704 | -110 | 40 | 45 | 47 | 45 | 45 | 39 | 42 | 45 | 48 | 49 | 48 | 41 | 43 | 49 | 41 | 48 | -0.32 |  | 25 | Y | -0.8 |  | 2.27 | 2.21 |  |  |  |  | N | N | N | N | 150 | 0.47 | 61 | 104302 | 99990 | 110 | 15500 | 17 | 2 | 10 | 2018-05-28 05:04 | 1594 | 127 |  | 32 |  | *턴디쉬 플럭스 120KG/15KG *슬리브 롱노즐 사용 | [14 empty] | 104.83 | 100 | 700 | 0 | 0 |  | 650 | 400 | 선택 | 해제 | 700 | 0 | 0 |  | 650 | 400 | 선택 | 해제 | 해제 | 미정 | 미정 | 미정 | 미정 |  | 미정 | RB170.00 | C
A45815 | 2018-05-27 | 1 | B |  | 7 | A | STB2 | 베어링강 | STB (SF) | BM#1 | 1623 | 40 | 1561 | 1540 | 35 | 5800 |  | 3 | 0.3 | 28 |  | -1.44 | 1520 | 1566 | 13.49 | 0 |  | 35 | 6 | 91 | Y |  | 2018-05-28 06:08 | 64 | 1129 | 21 | 29 | 32 | 34 | 34 | 34 | 33 | 32 | 32 | 32 | 31 | 31 | 29 | 29 | 31 | 34 | 29 | 34 | -0.11 | Y | 45.02 | Y | -0.4 |  |  |  | 1.26 |  |  |  | Y | Y | Y | Y | 230 | 0.48 | 65 | 101508 | 102370 | 7140 | 15700 | 16 | 1 |  | 2018-05-28 06:18 | 1520 | 103 |  | 18 | [16 empty] | 92.79 | 100 | 0 | 0 | 0 |  | 750 |  | 선택 | 해제 | 0 | 0 | 0 |  | 750 |  | 선택 | 해제 | 선택 | 미정 | 미정 | 선택 | 미정 |  | 미정 | BT180180 | H
B45756 | 2018-05-27 | 2 | B |  | 2 | A | AE4140M2 | 합금강 | AE4150HF | BM#2 | 1596 | 44 | 1634 | 1565 | 36 | 7600 |  | 1 | 0.24 | 19 |  | -1.85 | 1566 | 1625 | 4.95 | 0 | 0 | 5 | 4 | 62 | Y |  | 2018-05-28 06:07 | 73 | 1147 | 36 | 35 | 37 | 38 | 39 | 38 | 37 | 36 | 36 | 35 | 34 | 32 | 31 | 31 | 36 | 39 | 31 | 36 | -0.2 | Y | 40.02 | Y | -0.2 | [7 empty] | N | N | N | N | 140 | 0.51 | 61 | 92460 | 102450 | 120 | 15700 | 17 | 2 | 20 | 2018-05-28 06:13 | 1566 | 132 |  | 32 | [16 empty] | 92.14 | 100 | 0 | 0 | 0 |  | 650 | 400 | 선택 | 해제 | 0 | 0 | 0 |  | 650 | 400 | 선택 | 해제 | 해제 | 미정 | 미정 | 미정 | 미정 |  | 미정 | RB140.00 | C
A45816 | 2018-05-27 | 1 | B |  | 8 | B | STB2 | 베어링강 | STB (SF) | BM#1 | 1598 | 51 | 1554 | 1532 | 38 | 6200 |  | 3 | 0.3 | 27 |  | -1.37 | 1512 | 1554 | 12.87 | 0 |  | 12 | 48 | 81 | Y |  | 2018-05-28 07:14 | 56 | 1130 | 27 | 29 | 31 | 32 | 32 | 31 | 30 | 29 | 29 | 28 | 27 | 27 | 26 | 26 | 29 | 32 | 26 | 29 | -0.13 | Y | 45 | Y | -0.2 |  |  |  | 1.2 |  |  |  | Y | Y | Y | Y | 220 | 0.48 | 63 | 101508 | 97460 | 7110 | 15300 | 16 | 1 |  | 2018-05-28 07:24 | 1512 | 112 |  | 19 | [16 empty] | 97.18 | 100 | 0 | 0 | 0 |  | 750 |  | 선택 | 해제 | 0 | 0 | 0 |  | 750 |  | 선택 | 해제 | 선택 | 미정 | 미정 | 선택 | 미정 |  | 미정 | BT180180 | H
B45757 | 2018-05-27 | 2 | B |  | 3 | A | AE4140M2 | 합금강 | AE4150HF | BM#2 | 1585 | 53 | 1624 | 1540 | 42 | 8500 |  | 1 | 0.27 | 20 |  | -1.88 | 1562 | 1617 | 1.77 | 0 | 0 | 1 | 41 | 63 | Y |  | 2018-05-28 07:13 | 69 | 1126 | 29 | 31 | 33 | 34 | 34 | 34 | 33 | 32 | 31 | 30 | 29 | 28 | 26 | 26 | 31 | 34 | 26 | 34 | -0.18 | Y | 44.97 | Y | -0.4 | [7 empty] | N | N | N | N | 130 | 0.51 | 63 | 96206 | 106320 | 100 | 14500 | 17 | 2 | 30 | 2018-05-28 07:23 | 1562 | 132 |  | 30 | [16 empty] | 94 | 100 | 0 | 0 | 0 |  | 650 | 400 | 선택 | 해제 | 0 | 0 | 0 |  | 650 | 400 | 선택 | 해제 | 해제 | 미정 | 미정 | 미정 | 미정 |  | 미정 | RB180.00 | C
A45817 | 2018-05-28 | 1 | B |  | 9 | A | STB2 | 베어링강 | STB (SF) | BM#1 | 1601 | 44 | 1559 | 1560 | 31 | 5200 |  | 3 | 0.3 | 28 |  | -1.39 | 1515 | 1559 | 13.14 | 0 |  | 36 | 23 | 82 | Y |  | 2018-05-28 08:14 | 59 | 1085 | 23 | 25 | 28 | 29 | 30 | 30 | 29 | 28 | 28 | 28 | 27 | 27 | 26 | 25 | 27 | 30 | 25 | 28 | -0.1 | Y | 51.43 | Y | 0 |  |  |  | 1.43 |  |  |  | Y | Y | Y | Y | 210 | 0.48 | 71 | 101508 | 111720 | 7050 | 15200 | 16 | 1 |  | 2018-05-28 08:24 | 1515 | 111 |  | 24 | [16 empty] | 85.48 | 100 | 0 | 0 | 0 |  | 750 |  | 선택 | 해제 | 0 | 0 | 0 |  | 750 |  | 선택 | 해제 | 선택 | 미정 | 미정 | 선택 | 미정 |  | 미정 | BT180180 | H
B45758 | 2018-05-28 | 2 | B |  | 4 | A | AE4140M2 | 합금강 | AE4150HF | BM#2 | 1593 | 43 | 1615 | 1544 | 30 | 6700 |  | 1 | 0.27 | 19 |  | 69.05 | 1558 | 0 | 1.75 | 0 | 0 | 22 | 8 | 81 | Y |  | 2018-05-28 08:15 | 65 | 1088 | 21 | 25 | 26 | 28 | 28 | 28 | 27 | 27 | 26 | 25 | 24 | 23 | 21 | 21 | 25 | 28 | 21 | 28 | -0.16 | Y | 45 | Y | -0.4 | [7 empty] | N | N | N | Y | 120 | 0.47 | 63 | 99478 | 99320 | 30 | 15900 | 17 | 2 | 50 | 2018-05-28 08:19 | 1564 | 124 |  | 35 | [16 empty] | 103.79 | 100 | 0 | 0 | 0 |  | 650 | 400 | 선택 | 해제 | 0 | 0 | 0 |  | 650 | 400 | 선택 | 해제 | 해제 | 미정 | 미정 | 미정 | 미정 |  | 미정 | RB152.40 | C
A45818 | 2018-05-28 | 1 | B |  | 10 | A | STB2 | 베어링강 | STB (SF) | BM#1 | 1561 | 42 | 1552 | 1535 | 38 | 6100 |  | 3 | 0.29 | 27 |  | -1.54 | 1509 | 1556 | 13.97 | 0 |  | 32 | 13 | 75 | Y |  | 2018-05-28 09:18 | 53 | 1083 | 22 | 23 | 24 | 24 | 24 | 23 | 23 | 22 | 22 | 21 | 20 | 20 |  | 20 | 22 | 24 | 20 | 24 | -0.09 |  | 45.02 | Y | 0 |  |  |  | 1.35 |  |  |  | Y | Y | Y | Y | 200 | 0.48 | 64 | 101508 | 96170 | 7060 | 15300 | 16 | 1 |  | 2018-05-28 09:30 | 1509 | 117 |  | 31 | [16 empty] | 98.36 | 100 | 0 | 0 | 0 |  | 750 |  | 선택 | 해제 | 0 | 0 | 0 |  | 750 |  | 선택 | 해제 | 선택 | 미정 | 미정 | 선택 | 미정 |  | 미정 | BT180180 | H
B45759 | 2018-05-28 | 2 | B |  | 5 | A | AE4140M2 | 합금강 | AE4150HF | BM#2 | 1590 | 43 | 1574 | 1535 | 34 | 7400 |  | 1 | 0.27 | 19 |  | -2.06 | 1553 | 1605 | 1.71 | 0 | 0 | 19 | 22 | 90 | Y |  | 2018-05-28 09:19 | 60 | 1081 | 18 | 17 | 18 | 17 | 17 | 16 | 15 | 15 | 13 | 12 | 11 | 10 | 8 | 8 | 15 | 18 | 8 | 17 | -0.2 |  | 49.58 | Y | -0.4 | 1 | [6 empty] | N | N | N | Y | 110 | 0.49 | 61 | 96336 | 99300 | 110 | 16100 | 17 | 2 | 10 | 2018-05-28 09:45 | 1553 | 129 |  | 36 | [16 empty] | 99.93 | 100 | 0 | 0 | 0 |  | 650 | 400 | 선택 | 해제 | 0 | 0 | 0 |  | 650 | 400 | 선택 | 해제 | 해제 | 미정 | 미정 | 미정 | 미정 |  | 미정 | RB180.00 | C
A45819 | 2018-05-28 | 1 | B |  | 11 | A | STB2 | 베어링강 | STB (SF) | BM#1 | 1581 | 41 | 1549 | 1535 | 35 | 6000 |  | 3 | 0.29 | 25 |  | -1.35 | 1509 | 1548 | 11.81 | 0 |  | 35 | 7 | 69 | Y |  | 2018-05-28 10:16 | 53 | 1079 | 18 | 17 | 17 | 17 | 16 | 15 | 15 | 13 | 13 | 12 | 11 | 11 | 11 | 10 | 14 | 17 | 10 | 17 | -0.13 |  | 55 | Y | -0.2 |  |  |  | 1.4 |  |  |  | Y | Y | Y | Y | 190 | 0.48 | 70 | 101508 | 108560 | 7070 | 14900 | 16 | 1 |  | 2018-05-28 10:29 | 1509 | 122 |  | 38 | [16 empty] | 87.81 | 100 | 0 | 0 | 0 |  | 750 |  | 선택 | 해제 | 0 | 0 | 0 |  | 750 |  | 선택 | 해제 | 선택 | 미정 | 미정 | 선택 | 미정 |  | 미정 | BT180180 | H
B45760 | 2018-05-28 | 2 | B |  | 6 | A | AE4140M2 | 합금강 | AE4150HF | BM#2 | 1635 | 42 | 1636 | 1585 | 27 | 5900 |  | 1 | 0.26 | 20 |  | -1.8 | 1563 | 1622 | 2.22 | 0 | 0 | 5 | 5 | 55 | Y |  | 2018-05-28 10:20 | 70 | 1079 | 5 | 16 | 24 | 29 | 31 | 32 | 32 | 32 | 32 | 31 | 30 | 29 | 28 | 26 | 27 | 32 | 26 | 32 | -0.15 | Y | 39.98 | Y | -0.4 | [7 empty] | N | N | N | N | 100 | 0.48 | 67 | 97846 | 104180 | -180 | 15900 | 17 | 2 | 40 | 2018-05-28 10:38 | 1563 | 126 |  | 40 | [16 empty] | 94.08 | 100 | 0 | 0 | 0 |  | 650 | 400 | 선택 | 해제 | 0 | 0 | 0 |  | 650 | 400 | 선택 | 해제 | 해제 | 미정 | 미정 | 미정 | 미정 |  | 미정 | RB160.00 | C
A45820 | 2018-05-28 | 1 | B |  | 12 | B | STB2 | 베어링강 | STB (SF) | BM#1 | 1582 | 43 | 1559 | 1535 | 38 | 6300 |  | 3 | 0.29 | 27 |  | -1.22 | 1521 | 1559 | 13.2 | 0 |  | 12 | 49 | 79 | Y |  | 2018-05-28 11:32 | 65 | 1079 | 9 | 19 | 25 | 28 | 30 | 31 | 31 | 31 | 30 | 30 | 30 | 29 | 29 | 29 | 27 | 31 | 29 | 31 | -0.05 | Y | 35.02 | Y | 0 |  |  |  | 1.09 |  |  |  | Y | Y | Y | Y | 180 | 0.48 | 63 | 101508 | 97690 | 7040 | 15400 | 16 | 1 |  | 2018-05-28 11:41 | 1521 | 119 |  | 34 | 17 | [15 empty] | 96.95 | 100 | 0 | 0 | 0 |  | 750 |  | 선택 | 해제 | 0 | 0 | 0 |  | 750 |  | 선택 | 해제 | 선택 | 미정 | 미정 | 선택 | 미정 |  | 미정 | BT180180 | H
B45761 | 2018-05-28 | 2 | B |  | 7 | A | AE4140M2 | 합금강 | AE4150HF | BM#2 | 1597 | 44 | 1624 | 1547 | 34 | 7200 |  | 1 | 0.27 | 18 |  | -1.54 | 1565 | 1611 | 1.54 | 0 | 0 | 1 | 42 | 44 | Y |  | 2018-05-28 11:24 | 72 | 1085 | 23 | 26 | 30 | 32 | 33 | 33 | 32 | 32 | 31 | 30 | 29 | 28 | 26 | 26 | 30 | 33 | 26 | 32 | -0.17 | Y | 40.02 | Y | -0.4 | [7 empty] | N | N | N | N | 150 | 0.51 | 60 | 104894 | 102150 | 100 | 15100 | 17 | 2 | 10 | 2018-05-28 11:41 | 1565 | 138 |  | 46 | [16 empty] | 99.28 | 100 | 0 | 0 | 0 |  | 650 | 400 | 선택 | 해제 | 0 | 0 | 0 |  | 650 | 400 | 선택 | 해제 | 해제 | 미정 | 미정 | 미정 | 미정 |  | 미정 | RB140.00 | C
B45762 | 2018-05-28 | 2 | D | TUNDISH교체전 | 8 | A | AE4140M2 | 합금강 | AE4150HF | BM#2 | 1581 | 42 | 1646 | 1537 | 35 | 7600 |  | 1 | 0.29 | 21 |  | -2.12 | 1572 | 1641 | 2.55 | 0 | 0 | 22 | 9 | 42 | Y |  | 2018-05-28 12:22 | 79 | 1087 | 23 | 29 | 35 | 37 | 39 | 38 | 38 | 38 | 37 | 36 | 35 | 33 |  | 33 | 35 | 39 | 33 | 38 | -0.17 | Y | 35.02 | Y | -0.4 | [7 empty] | N | N | N | N | 140 | 0.51 | 58 | 111462 | 97420 | -420 | 2000 | 17 | 2 | 20 | 2018-05-28 12:48 | 1572 | 143 |  | 51 |  |  | A5DEDCECA62C4604B46D27AA3170E47E | FCC9B06E63764269A0FC912B463EBE2C | 89725ECE4CCB41D5B0BF43663F1130DF | [11 empty] | 114.91 | 100 | 0 | 3000 | 0 |  | 650 | 400 | 선택 | 해제 | 0 | 2680 | 0 |  | 650 | 400 | 선택 | 해제 | 해제 | 미정 | 미정 | 미정 | 미정 |  | 미정 | RB140.00 | C
A45821 | 2018-05-28 | 1 | D |  | 13 | A | STB2 | 베어링강 | STB (SF) | BM#1 | 1600 | 41 | 1563 | 1550 | 32 | 5100 |  | 3 | 0.3 | 28 |  | -1.39 | 1519 | 1563 | 13.82 | 0 |  | 36 | 24 | 61 | Y |  | 2018-05-28 12:37 | 63 | 1082 | 27 | 28 | 29 | 30 | 31 | 31 | 30 | 29 | 29 | 28 | 28 | 27 | 27 | 26 | 29 | 31 | 26 | 29 | -0.11 | Y | 44.98 | Y | -0.2 |  |  |  | 1.09 |  |  |  | Y | Y | Y | Y | 230 | 0.48 | 67 | 118426 | 105260 | 7020 | 15510 | 16 | 1 |  | 2018-05-28 12:45 | 1519 | 120 |  | 33 | [16 empty] | 105.5 | 100 | 0 | 0 | 0 |  | 750 |  | 선택 | 해제 | 0 | 0 | 0 |  | 750 |  | 선택 | 해제 | 선택 | 미정 | 미정 | 선택 | 미정 |  | 미정 | BT180180 | H
A45822 | 2018-05-28 | 1 | D | TUNDISH교체전 | 14 | A | STB2 | 베어링강 | STB (SF) | BM#1 | 1599 | 44 | 1565 | 1536 | 35 | 5900 |  | 3 | 0.3 | 28 |  | -1.31 | 1523 | 1565 | 13.57 | 0 |  | 32 | 14 | 52 | Y |  | 2018-05-28 13:38 | 67 | 1088 | 24 | 26 | 28 | 30 | 30 | 30 | 29 | 29 | 29 | 28 | 27 | 26 | 26 | 26 | 28 | 30 | 26 | 30 | -0.09 | Y | 45 | Y | 0 |  |  |  | 1.02 |  |  |  | Y | Y | Y | M | 220 | 0.48 | 64 | 93169 | 100570 | 7630 | 1500 | 16 | 1 |  | 2018-05-28 13:46 | 1523 | 129 |  | 41 |  |  | 5BFC1732E7B9486B98BFB62E73FAC0E4 | [13 empty] | 86.11 | 100 | 0 | 3500 | 0 |  | 750 |  | 선택 | 해제 | 0 | 3500 | 0 |  | 750 |  | 선택 | 해제 | 선택 | 미정 | 미정 | 선택 | 미정 |  | 미정 | BT180180 | H
B45763 | 2018-05-28 | 2 | D | TUNDISH교체 | 1 | A | SCR420HON | 소입성보증강 | C | BM#2 | 1663 | 54 | 1674 | 1595 | 39 | 8200 |  | 1 | 0.29 | 20 |  | -2.14 | 1592 | 1669 | 0 | 5.32 | 0 | 19 | 23 | 33 | Y |  | 2018-05-28 13:47 | 82 | 1081 | -701 | -181 | 16 | 23 | 22 | 22 | 29 | 32 | 35 | 37 | 38 | 39 | 38 | 38 | 30 | 39 | 38 | 0 | -0.2 |  | 4.98 | Y | -0.2 | 1.2 | 1.79 | 1.79 |  |  |  |  | N | N | N | N | 150 | 0.51 | 53 | 92784 | 94180 | 5320 | 15500 | 3 | 1 | 10 | 2018-05-28 13:54 | 1592 | 165 |  | 50 |  | * T/D FLUX 용탕부: 120 KG / 유탕부: 15KG 투입 | [14 empty] | 93.25 | 100 | 1040 | 0 | 0 |  | 410 | 300 | 선택 | 선택 | 1040 | 0 | 0 |  | 410 | 300 | 선택 | 선택 | 해제 | 미정 | 선택 | 미정 | 미정 |  | 미정 | BT180180 | H
B45764 | 2018-05-28 | 2 | D |  | 2 | A | SCR420HON | 소입성보증강 | C | BM#2 | 1586 | 42 | 1647 | 1554 | 37 | 7200 |  | 1 | 0.27 | 16 |  | -1.95 | 1589 | 1641 | 0 | 3.98 | 0 | 5 | 6 | 38 | Y |  | 2018-05-28 14:52 | 79 | 1085 | 35 | 34 | 35 | 35 | 35 | 35 | 34 | 33 | 33 | 31 |  |  |  | 31 | 34 | 35 | 31 | 35 | -0.08 |  | 35 | Y | -0.4 | [7 empty] | N | N | N | N | 140 | 0.55 | 50 | 92784 | 90990 | 5050 | 16500 | 3 | 1 | 20 | 2018-05-28 15:26 | 1589 | 141 |  | 41 | [16 empty] | 96.65 | 100 | 0 | 0 | 0 |  | 410 | 300 | 선택 | 선택 | 0 | 0 | 0 |  | 410 | 300 | 선택 | 선택 | 해제 | 미정 | 선택 | 미정 | 미정 |  | 미정 | BT180180 | H
A45823 | 2018-05-28 | 1 | D | TUNDISH교체 | 1 | A | 42CRMO4MS2 | 합금강 | E1 | BM#1 | 1598 | 47 | 1628 | 1527 | 45 | 7500 |  | 3 | 0.29 | 25 |  | -1.69 | 1579 | 1628 | 12.04 | 0 |  | 35 | 8 | 51 | Y |  | 2018-05-28 14:51 | 86 | 1088 | -12 | 9 | 9 | 16 | 18 | 21 | 24 | 24 | 24 | 26 | 26 |  |  | 26 | 18 | 26 | 26 | 24 | 0 |  | 5 | Y | 0 |  | 2.04 | 1.98 | [5 empty] | N | N | N | 230 | 0.46 | 56 | 100500 | 90480 | 7470 | 15700 | 4 | 2 |  | 2018-05-28 15:04 | 1579 | 147 |  | 61 | 16 | *T/Dflux 유15kg 용225kg | [14 empty] | 102.6 | 100 | 1500 | 0 | 0 |  | 750 |  | 선택 | 해제 | 1500 | 0 | 0 |  | 750 |  | 선택 | 해제 | 해제 | 미정 | 미정 | 선택 | 선택 |  | 미정 | BM510510 | C
B45765 | 2018-05-28 | 2 | D |  | 3 | A | SCR420HON | 소입성보증강 | C | BM#2 | 1647 | 42 | 1647 | 1595 | 36 | 6100 |  | 1 | 0.28 | 18 |  | -2.2 | 1591 | 1652 | 0 | 4.26 | 0 | 1 | 43 | 45 | Y |  | 2018-05-28 15:58 | 81 | 1088 | 29 | 35 | 42 | 44 | 44 | 44 | 43 | 42 | 41 | 39 | 38 |  |  | 38 | 40 | 44 | 38 | 44 | -0.17 | Y | 35 | Y | -0.2 | [7 empty] | N | N | N | N | 130 | 0.53 | 53 | 92784 | 91930 | 5200 | 15300 | 3 | 1 | 20 | 2018-05-28 16:04 | 1591 | 134 |  | 27 | [16 empty] | 95.65 | 100 | 0 | 0 | 0 |  | 410 | 300 | 선택 | 선택 | 0 | 0 | 0 |  | 410 | 300 | 선택 | 선택 | 해제 | 미정 | 선택 | 미정 | 미정 |  | 미정 | BT180180 | H
A45824 | 2018-05-28 | 1 | D |  | 2 | A | 42CRMO4MS | 합금강 | E1 | BM#1 | 1595 | 40 | 1601 | 1522 | 37 | 6500 |  | 3 | 0.28 | 26 |  | -1.83 | 1547 | 1601 | 10.48 | 0 |  | 12 | 50 | 68 | Y |  | 2018-05-28 16:03 | 54 | 1025 | 24 | 16 | 12 | 9 | 6 | 6 | 5 | 5 | 5 | 4 | 4 | 3 |  | 3 | 8 | 12 | 3 | 5 | -0.2 |  | 45.03 | Y | -0.2 |  |  |  | 1.32 | 0.65 |  |  |  | N | N | N | 220 | 0.49 | 56 | 83750 | 87600 | 20050 | 16100 | 4 | 2 |  | 2018-05-28 16:21 | 1547 | 124 |  | 47 | 22 | *T/D 자동온도1499 수동온도1502 *T/D 온도낮아 잔강20TON 이월 | [14 empty] | 77.44 | 100 | 0 | 0 | 300 |  | 750 |  | 선택 | 해제 | 0 | 0 | 0 |  | 750 |  | 선택 | 해제 | 해제 | 미정 | 미정 | 선택 | 미정 |  | 미정 | BM510510 | C
B45766 | 2018-05-28 | 2 | D |  | 4 | A | SCR420HON | 소입성보증강 | C | BM#2 | 1624 | 50 | 1644 | 1574 | 39 | 7500 |  | 1 | 0.28 | 17 |  | -1.91 | 1595 | 1643 | 0 | 3.7 | 0 | 22 | 10 | 44 | Y |  | 2018-05-28 17:07 | 85 | 1024 | 35 | 42 | 47 | 50 | 50 | 50 | 49 | 48 | 46 | 45 | 44 | 43 |  | 43 | 46 | 50 | 43 | 50 | -0.17 | Y | 40 | Y | -0.2 | [7 empty] | N | N | N | N | 120 | 0.52 | 56 | 92784 | 96920 | 5110 | 16200 | 3 | 1 | 10 | 2018-05-28 17:13 | 1595 | 120 |  | 14 | [16 empty] | 90.96 | 100 | 0 | 0 | 0 |  | 410 | 300 | 선택 | 선택 | 0 | 0 | 0 |  | 410 | 300 | 선택 | 선택 | 해제 | 미정 | 선택 | 미정 | 미정 |  | 미정 | BT180180 | H
A45825 | 2018-05-28 | 1 | D |  | 3 | A | 42CRMO4MS | 합금강 | E1 | BM#1 | 1592 | 52 | 1608 | 1538 | 49 | 6800 |  | 3 | 0.3 | 26 |  | -1.73 | 1557 | 1608 | 12.4 | 0 |  | 36 | 25 | 69 | Y |  | 2018-05-28 17:18 | 64 | 1026 | 2 | 14 | 21 | 25 | 27 | 27 | 27 | 26 | 25 | 25 | 24 | 23 | 23 | 22 | 22 | 27 | 22 | 27 | -0.11 | Y | 45.02 | Y | -0.2 | [8 empty] | N | N | N | 210 | 0.47 | 69 | 100500 | 102890 | 7100 | 15900 | 4 | 2 |  | 2018-05-28 17:27 | 1557 | 122 |  | 29 | [16 empty] | 90.91 | 100 | 0 | 0 | 0 |  | 750 |  | 선택 | 해제 | 0 | 0 | 0 |  | 750 |  | 선택 | 해제 | 해제 | 미정 | 미정 | 선택 | 미정 |  | 미정 | BM510510 | C
B45767 | 2018-05-28 | 2 | D |  | 5 | A | SCR420HON | 소입성보증강 | C | BM#2 | 1619 | 46 | 1644 | 1575 | 37 | 6900 |  | 1 | 0.29 | 17 |  | -1.9 | 1586 | 1634 | 0 | 3.16 | 0 | 32 | 15 | 36 | Y |  | 2018-05-28 18:00 | 76 | 1029 | 40 | 40 | 42 | 42 | 41 | 40 | 39 | 38 | 36 | 35 | 34 | 32 |  | 32 | 39 | 42 | 32 | 40 | -0.22 |  | 45.02 | Y | -0.4 | [7 empty] | N | N | N | N | 110 | 0.52 | 56 | 92784 | 96930 | 5140 | 15500 | 3 | 1 | 10 | 2018-05-28 18:03 | 1586 | 116 |  | 20 | [16 empty] | 90.96 | 100 | 0 | 0 | 0 |  | 410 | 300 | 선택 | 선택 | 0 | 0 | 0 |  | 410 | 300 | 선택 | 선택 | 해제 | 미정 | 선택 | 미정 | 미정 |  | 미정 | BT180180 | H
A45826 | 2018-05-28 | 1 | D |  | 4 | A | 42CRMO4MS | 합금강 | E1 | BM#1 | 1591 | 40 | 1604 | 1534 | 35 | 5400 |  | 3 | 0.29 | 25 |  | -1.6 | 1558 | 1604 | 13.13 | 0 |  | 19 | 24 | 70 | Y |  | 2018-05-28 18:23 | 65 | 1028 | 20 | 22 | 25 | 27 | 27 | 27 | 27 | 27 | 27 | 26 | 25 | 24 | 24 | 24 | 25 | 27 | 24 | 27 | -0.07 | Y | 44.98 | Y | 0 | [8 empty] | N | N | N | 200 | 0.47 | 60 | 83750 | 88700 | 7000 | 15800 | 4 | 2 |  | 2018-05-28 18:41 | 1558 | 110 |  | 34 | 24 | [15 empty] | 87.01 | 100 | 0 | 0 | 0 |  | 750 |  | 선택 | 해제 | 0 | 0 | 0 |  | 750 |  | 선택 | 해제 | 해제 | 미정 | 미정 | 선택 | 미정 |  | 미정 | BM510510 | C
B45768 | 2018-05-28 | 2 | D |  | 6 | A | SCR420HON | 소입성보증강 | C | BM#2 | 1607 | 41 | 1635 | 1565 | 34 | 7100 |  | 1 | 0.26 | 17 |  | -1.92 | 1584 | 1636 | 0 | 3.19 | 0 | 5 | 7 | 48 | Y |  | 2018-05-28 18:59 | 74 | 1025 | 30 | 35 | 39 | 40 | 40 | 40 | 39 | 37 | 36 | 34 | 33 | 32 | 31 | 31 | 36 | 40 | 31 | 40 | -0.22 | Y | 41.77 | Y | -0.2 | [7 empty] | N | N | N | N | 100 | 0.52 | 57 | 92784 | 97990 | 5070 | 15900 | 3 | 1 | 20 | 2018-05-28 19:04 | 1584 | 115 |  | 19 | [16 empty] | 90.08 | 100 | 0 | 0 | 0 |  | 410 | 300 | 선택 | 선택 | 0 | 0 | 0 |  | 410 | 300 | 선택 | 선택 | 해제 | 미정 | 선택 | 미정 | 미정 |  | 미정 | BT180180 | H
A45827 | 2018-05-28 | 1 | D |  | 5 | A | 42CRMO4MS | 합금강 | E1 | BM#1 | 1664 | 49 | 1595 | 1576 | 47 | 4400 |  | 3 | 0.29 | 25 |  | -1.61 | 1549 | 1595 | 14.88 | 0 |  | 35 | 9 | 66 | Y |  | 2018-05-28 19:26 | 56 | 1029 | 22 | 21 | 21 | 22 | 21 | 21 | 20 | 18 | 18 | 17 | 16 | 15 |  | 15 | 19 | 22 | 15 | 21 | -0.17 | Y | 40.03 | Y | -0.2 |  |  |  | 1.27 | 0.43 |  |  |  | N | N | N | 190 | 0.48 | 59 | 83750 | 93660 | 7000 | 15800 | 4 | 2 |  | 2018-05-28 19:36 | 1549 | 117 |  | 32 | [16 empty] | 82.72 | 100 | 0 | 0 | 0 |  | 750 |  | 선택 | 해제 | 0 | 0 | 300 |  | 750 |  | 선택 | 해제 | 해제 | 미정 | 미정 | 선택 | 미정 |  | 미정 | BM510510 | C
B45769 | 2018-05-28 | 2 | D |  | 7 | A | SCR420HON | 소입성보증강 | C | BM#2 | 1611 | 42 | 1635 | 1567 | 32 | 6800 |  | 1 | 0.27 | 17 |  | -2.11 | 1579 | 1639 | 0 | 4.31 | 0 | 1 | 44 | 49 | Y |  | 2018-05-28 19:59 | 69 | 1026 | 30 | 34 | 38 | 39 | 40 | 39 | 38 | 38 | 37 | 35 | 34 | 32 |  | 32 | 36 | 40 | 32 | 38 | -0.23 | Y | 35.02 | Y | -0.4 | [7 empty] | N | N | N | N | 150 | 0.52 | 57 | 108248 | 96960 | 5040 | 15400 | 3 | 1 | 10 | 2018-05-28 20:01 | 1579 | 116 |  | 20 | [16 empty] | 106.13 | 100 | 0 | 0 | 0 |  | 410 | 300 | 선택 | 선택 | 0 | 0 | 0 |  | 410 | 300 | 선택 | 선택 | 해제 | 미정 | 선택 | 미정 | 미정 |  | 미정 | BT180180 | H
A45828 | 2018-05-28 | 1 | A |  | 6 | A | 42CRMO4MS | 합금강 | E1 | BM#1 | 1622 | 45 | 1597 | 1561 | 38 | 6000 |  | 3 | 0.3 | 25 |  | -1.25 | 1561 | 1597 | 10.79 | 0 |  | 12 | 51 | 64 | Y |  | 2018-05-28 20:31 | 68 | 1028 | 14 | 22 | 28 | 29 | 30 | 31 | 30 | 30 | 30 | 29 | 28 | 27 | 27 | 26 | 27 | 31 | 26 | 30 | -0.11 | Y | 45 | Y | 0 | [8 empty] | N | N | N | 180 | 0.47 | 72 | 100500 | 110020 | 4930 | 16050 | 4 | 2 |  | 2018-05-28 20:39 | 1561 | 112 |  | 28 | [16 empty] | 85.86 | 100 | 0 | 0 | 0 |  | 750 |  | 선택 | 해제 | 0 | 0 | 0 |  | 750 |  | 선택 | 해제 | 해제 | 미정 | 미정 | 선택 | 미정 |  | 미정 | BM510510 | C
B45770 | 2018-05-28 | 2 | A |  | 8 | A | SCR420HON | 소입성보증강 | C | BM#2 | 1594 | 42 | 1634 | 1574 | 33 | 6800 |  | 1 | 0.27 | 16 |  | -1.91 | 1581 | 1626 | 0 | 3.42 | 0 | 22 | 11 | 50 | Y |  | 2018-05-28 20:58 | 71 | 1027 | 29 | 31 | 35 | 36 | 36 | 35 | 34 | 33 | 31 | 29 | 28 | 27 |  | 27 | 32 | 36 | 27 | 0 | -0.22 | Y | 40 | Y | -0.2 | [7 empty] | N | N | N | N | 140 | 0.55 | 56 | 92784 | 100930 | 5180 | 15200 | 3 | 1 | 20 | 2018-05-28 21:02 | 1581 | 115 |  | 19 | [16 empty] | 87.53 | 100 | 0 | 0 | 0 |  | 410 | 300 | 선택 | 선택 | 0 | 0 | 0 |  | 410 | 300 | 선택 | 선택 | 해제 | 미정 | 선택 | 미정 | 미정 |  | 미정 | BT180180 | H
B45771 | 2018-05-28 | 2 | A | TUNDISH교체전 | 9 | A | SCR420HON | 소입성보증강 | C | BM#2 | 1619 | 44 | 1634 | 1557 | 33 | 6200 |  | 1 | 0.24 | 17 |  | -2.07 | 1578 | 1638 | 0 | 3.69 | 0 | 32 | 16 | 52 | Y |  | 2018-05-28 21:58 | 68 | 1023 | 25 | 32 | 36 | 37 | 37 | 37 | 37 | 36 | 35 | 34 | 33 |  |  | 33 | 35 | 37 | 33 | 37 | -0.11 | Y | 35 | Y | -0.2 | [8 empty] | N | N | N | 150 | 0.55 | 52 | 95750 | 94200 | 5050 | 2000 | 3 | 1 |  | 2018-05-28 21:56 | 1578 | 111 |  | 18 |  |  | 320C42086B214603B6798C5A6592EADF | D58E1328BE0C4A22BD04AB37BF1043D6 | E6DFC9A403F34F7284FAE3F2FC82E33B | [11 empty] | 96.47 | 100 | 0 | 3000 | 0 |  | 410 | 300 | 선택 | 선택 | 0 | 3000 | 0 |  | 410 | 300 | 선택 | 선택 | 해제 | 미정 | 미정 | 미정 | 미정 |  | 미정 | BT180180 | H
A45829 | 2018-05-28 | 1 | A |  | 7 | A | 42CRMO4MS | 합금강 | E1 | BM#1 | 1624 | 46 | 1599 | 1558 | 36 | 5600 |  | 3 | 0.29 | 25 |  | -1.4 | 1559 | 1599 | 15.77 | 0 |  | 36 | 26 | 61 | Y |  | 2018-05-28 21:29 | 66 | 1025 | 23 | 24 | 26 | 27 | 27 | 27 | 27 | 26 | 26 | 25 | 25 | 24 | 24 | 23 | 25 | 27 | 23 | 27 | -0.07 | Y | 55.02 | Y | -0.2 |  |  |  | 1.3 | 0.35 |  |  |  | N | N | N | 230 | 0.47 | 70 | 117250 | 107970 | 7070 | 15910 | 4 | 2 |  | 2018-05-28 21:37 | 1559 | 131 |  | 45 |  | *Sample채취 ID:103 | [14 empty] | 102 | 100 | 0 | 0 | 300 |  | 750 |  | 선택 | 해제 | 0 | 0 | 0 |  | 750 |  | 선택 | 해제 | 해제 | 미정 | 미정 | 선택 | 미정 |  | 미정 | BM510510 | C
A45830 | 2018-05-28 | 1 | A | TUNDISH교체전 | 8 | A | 42CRMO4MS2 | 합금강 | E1 | BM#1 | 1604 | 39 | 1622 | 1552 | 32 | 5600 |  | 3 | 0.3 | 25 |  | -1.74 | 1554 | 1605 | 18.32 | 0 |  | 19 | 25 | 57 | Y |  | 2018-05-28 22:38 | 61 | 1025 | 21 | 17 | 17 | 18 | 19 | 19 | 18 | 17 | 17 | 17 | 16 | 16 |  | 16 | 18 | 19 | 16 | 17 | -0.02 | Y | 35 | Y | 0 |  |  |  |  | 0.66 |  |  |  | N | N | N | 220 | 0.49 | 59 | 91636 | 95380 | 7020 | 1800 | 4 | 2 |  | 2018-05-28 22:51 | 1554 | 129 |  | 49 | 14 |  | 2E486AA8068849299E7070C67D8C26E2 | 556F1DBDB835483092BDC16A2EAB4134 |  | FC41032EA16C4788B915727C7C0B469C | [10 empty] | 89.49 | 100 | 0 | 3500 | 0 |  | 750 |  | 선택 | 해제 | 0 | 3500 | 0 |  | 750 |  | 선택 | 해제 | 해제 | 미정 | 미정 | 선택 | 미정 |  | 미정 | BM510510 | C
B45772 | 2018-05-28 | 2 | A | TUNDISH교체 | 1 | A | SCR440B1 | 합금강 | 보론강 | BM#2 | 1611 | 46 | 1657 | 1554 | 35 | 7300 |  | 1 | 0.24 | 20 |  | -2.17 | 1581 | 1651 | 2.4 | 0 | 0 | 5 | 8 | 53 | Y |  | 2018-05-28 23:04 | 87 | 1028 | -442 | -227 | 8497 | 8497 | 35 | 38 | 42 | 44 | 45 | 46 | 47 | 47 | 47 | 46 | 396 | 8497 | 35 | 47 | -0.06 |  | 5.07 | Y | -0.2 | 0.9 | 2.89 | 2.83 | 2.16 |  |  |  |  | N | N | N | 150 | 0.47 | 61 | 91860 | 98520 | 1930 | 15900 | 2 | 2 |  | 2018-05-28 23:05 | 1588 | 128 |  | 30 |  | *턴디쉬 플럭스 120KG/15KG *슬리브 롱노즐 사용 *수소10분 측정값 3PPM 초과 재측정 실시. *수소기준값 초과 이상재 등록 | [14 empty] | 91.45 | 100 | 700 | 0 | 0 |  | 650 | 400 | 선택 | 선택 | 700 | 0 | 0 |  | 650 | 400 | 선택 | 선택 | 해제 | 미정 | 미정 | 미정 | 미정 |  | 미정 | RB140.00 | H
B45773 | 2018-05-28 | 2 | A |  | 2 | A | SCR440B1 | 합금강 | 보론강 | BM#2 | 1616 | 44 | 1637 | 1544 | 36 | 7500 |  | 1 | 0.24 | 18 |  | -2.06 | 1564 | 1633 | 1.55 | 0 | 0 | 1 | 45 | 55 | Y |  | 2018-05-29 00:10 | 70 | 1129 | 44 | 44 | 45 | 46 | 46 | 46 | 45 | 45 | 44 | 43 | 42 | 40 | 38 | 38 | 44 | 46 | 38 | 46 | -0.18 | Y | 45 | Y | -0.4 | [8 empty] | N | N | N | 140 | 0.49 | 64 | 107170 | 101600 | 100 | 15400 | 2 | 2 |  | 2018-05-29 00:36 | 1575 | 119 |  | 28 | [16 empty] | 106.11 | 100 | 0 | 0 | 0 |  | 650 | 400 | 선택 | 선택 | 0 | 0 | 0 |  | 650 | 400 | 선택 | 선택 | 해제 | 미정 | 미정 | 미정 | 미정 |  | 미정 | RB140.00 | H
A45831 | 2018-05-28 | 1 | A | TUNDISH교체 | 1 | A | SCR420HB | 소입성보증강 | C2 | BM#1 | 1588 | 51 | 1645 | 1548 | 44 | 8200 |  | 3 | 0.26 | 20 |  | -1.96 | 1609 | 1657 | 0 | 9.8 |  | 35 | 10 | 57 | Y |  | 2018-05-28 23:42 | 101 | 1088 | 3 | 12 | 17 | 24 | 28 | 30 | 31 | 32 | 34 | 35 | 35 |  |  | 35 | 27 | 35 | 35 | 0 | 0 |  | 5.03 | Y | 0 |  | 2.28 | 2.28 | [5 empty] | N | N | N | 150 | 0.53 | 55 | 101508 | 100550 | 7550 | 14880 | 1 | 2 |  | 2018-05-28 23:59 | 1609 | 157 |  | 70 |  | *T/D가열온도:자동-1381`.수동건-1372`.STR#1:1045.STR#2:1061.T/D FLUX 유:15,용:225 | [14 empty] | 93.9 | 100 | 1000 | 0 | 0 |  | 550 |  | 선택 | 선택 | 1000 | 0 | 0 |  | 550 |  | 선택 | 선택 | 해제 | 미정 | 미정 | 선택 | 선택 |  | 미정 | BT180180 | H
A45833 | 2018-05-28 | 1 | A |  | 2 | A | SCR420HB | 소입성보증강 | C2 | BM#1 | 1600 | 40 | 1611 | 1526 | 38 | 7000 |  | 3 | 0.3 | 19 |  | -0.84 | 1592 | 1611 | 0.99 | 11.44 |  | 22 | 12 | 108 | Y |  | 2018-05-29 01:36 | 84 | 1136 | 32 | 40 | 43 | 45 | 45 | 45 | 45 | 44 | 43 | 42 | 42 | 42 |  | 42 | 42 | 45 | 42 | 45 | -0.07 | Y | 39.97 | Y | 0 | [8 empty] | N | N | N | 140 | 0.51 | 58 | 84590 | 95000 | 7120 | 15970 | 1 | 1 |  | 2018-05-29 01:44 | 1592 | 91 |  | 15 |  | *자동:1553℃ 수동:1553℃ *전공정 지연으로 감속주입 | [14 empty] | 82.93 | 100 | 0 | 0 | 0 |  | 550 |  | 선택 | 선택 | 0 | 0 | 0 |  | 550 |  | 선택 | 선택 | 해제 | 미정 | 미정 | 선택 | 미정 |  | 미정 | BT180180 | H
B45774 | 2018-05-28 | 2 | A |  | 3 | A | SCR440B1 | 합금강 | 보론강 | BM#2 | 1605 | 44 | 1625 | 1564 | 29 | 5900 |  | 1 | 0.25 | 15 |  | -2.28 | 1563 | 1616 | 1.69 | 0 | 0 | 2 | 78 | 1007 | Y |  | 2018-05-29 01:16 | 69 | 1146 | 34 | 30 | 28 | 28 | 28 | 27 | 27 | 26 | 25 | 24 | 24 | 23 | 22 | 21 | 26 | 28 | 21 | 28 | -0.13 |  | 55 | Y | -0.2 | [8 empty] | N | N | N | 130 | 0.51 | 66 | 107170 | 110360 | 120 | 15100 | 2 | 2 |  | 2018-05-29 01:20 | 1563 | 115 |  | 29 | [16 empty] | 97.56 | 100 | 0 | 0 | 0 |  | 650 | 400 | 선택 | 선택 | 0 | 0 | 0 |  | 650 | 400 | 선택 | 선택 | 해제 | 미정 | 미정 | 미정 | 미정 |  | 미정 | RB140.00 | H
A45834 | 2018-05-28 | 1 | A |  | 3 | A | SCR420HB | 소입성보증강 | C2 | BM#1 | 1575 | 40 | 1618 | 1536 | 35 | 6300 |  | 3 | 0.29 | 19 |  | -1.72 | 1579 | 1618 | 0 | 10.33 |  | 36 | 27 | 101 | Y |  | 2018-05-29 02:29 | 71 | 1130 | 39 | 37 | 36 | 35 | 34 | 32 | 30 | 30 | 29 | 28 | 28 | 27 |  | 27 | 32 | 36 | 27 | 0 | -0.2 |  | 45 | Y | -0.2 | [8 empty] | N | N | N | 130 | 0.52 | 57 | 101508 | 96090 | 7040 | 15310 | 1 | 1 |  | 2018-05-29 02:39 | 1579 | 92 |  | 20 |  | *주입초 전공정 지연으로 감속주입 | [14 empty] | 98.55 | 100 | 0 | 0 | 0 |  | 550 |  | 선택 | 선택 | 0 | 0 | 0 |  | 550 |  | 선택 | 선택 | 해제 | 미정 | 미정 | 선택 | 미정 |  | 미정 | BT180180 | H
B45775 | 2018-05-28 | 2 | A |  | 4 | A | SCR440B1 | 합금강 | 보론강 | BM#2 | 1608 | 43 | 1617 | 1534 | 37 | 8000 |  | 1 | 0.25 | 15 |  | -2.09 | 1561 | 1628 | 3.4 | 0 | 0 | 32 | 17 | 77 | Y |  | 2018-05-29 02:21 | 67 | 1139 | 18 | 28 | 34 | 38 | 39 | 39 | 39 | 38 | 38 | 37 | 36 | 34 | 33 | 33 | 35 | 39 | 33 | 39 | -0.15 | Y | 40 | Y | -0.2 | [8 empty] | N | N | N | 120 | 0.5 | 63 | 107170 | 102630 | 120 | 15300 | 2 | 2 |  | 2018-05-29 02:26 | 1573 | 125 |  | 32 | [16 empty] | 104.56 | 100 | 0 | 0 | 0 |  | 650 | 400 | 선택 | 선택 | 0 | 0 | 0 |  | 650 | 400 | 선택 | 선택 | 해제 | 미정 | 미정 | 미정 | 미정 |  | 미정 | RB140.00 | H
A45835 | 2018-05-28 | 1 | A |  | 4 | A | SCR420HB | 소입성보증강 | C2 | BM#1 | 1639 | 40 | 1626 | 1544 | 30 | 5600 |  | 3 | 0.29 | 18 |  | -2.37 | 1572 | 1626 | 0 | 10.7 |  | 19 | 26 | 96 | Y |  | 2018-05-29 03:25 | 64 | 1112 | 24 | 25 | 25 | 25 | 24 | 23 | 22 | 22 | 22 | 21 |  |  |  | 21 | 23 | 25 | 21 | 25 | -0.11 |  | 35.02 | Y | -0.2 | [8 empty] | N | N | N | 120 | 0.55 | 50 | 84590 | 90160 | 7120 | 15460 | 1 | 1 |  | 2018-05-29 03:37 | 1572 | 91 |  | 23 | [16 empty] | 87.07 | 100 | 0 | 0 | 0 |  | 550 |  | 선택 | 선택 | 0 | 0 | 0 |  | 550 |  | 선택 | 선택 | 해제 | 미정 | 미정 | 선택 | 미정 |  | 미정 | BT180180 | H
B45776 | 2018-05-28 | 2 | A |  | 5 | A | SCR440B1 | 합금강 | 보론강 | BM#2 | 1556 | 43 | 1636 | 1547 | 35 | 6800 |  | 1 | 0.28 | 15 |  | -2.18 | 1566 | 1622 | 3.53 | 0 | 0 | 5 | 9 | 55 | Y |  | 2018-05-29 03:29 | 72 | 1142 | 30 | 32 | 35 | 36 | 36 | 36 | 36 | 36 | 35 | 34 | 33 | 32 | 31 | 31 | 34 | 36 | 31 | 36 | -0.11 | Y | 45 | Y | -0.2 | [8 empty] | N | N | N | 110 | 0.49 | 64 | 92788 | 103000 | 100 | 14900 | 2 | 2 |  | 2018-05-29 03:31 | 1566 | 127 |  | 31 | [16 empty] | 90 | 75 | 0 | 0 | 0 |  | 650 | 400 | 선택 | 선택 | 0 | 0 | 0 |  | 650 | 400 | 선택 | 선택 | 해제 | 미정 | 미정 | 미정 | 미정 |  | 미정 | RB180.00 | C
A45836 | 2018-05-28 | 1 | A |  | 5 | A | SCR420HB | 소입성보증강 | C2 | BM#1 | 1576 | 39 | 1609 | 1545 | 36 | 5800 |  | 3 | 0.62 | 14 |  | -1.27 | 1580 | 1609 | 0 | 8.4 |  | 35 | 11 | 70 | Y |  | 2018-05-29 04:29 | 72 | 1126 | 17 | 31 | 36 | 39 | 40 | 40 | 39 | 38 | 38 | 37 | 37 | 36 |  | 36 | 36 | 40 | 36 | 0 | -0.11 | Y | 34.98 | Y | -0.2 | [8 empty] | N | N | N | 110 | 0.55 | 57 | 101508 | 102970 | 7110 | 16400 | 1 | 1 |  | 2018-05-29 04:39 | 1580 | 78 |  | 12 | [16 empty] | 92.32 | 100 | 0 | 0 | 0 |  | 550 |  | 선택 | 선택 | 0 | 0 | 0 |  | 550 |  | 선택 | 선택 | 해제 | 미정 | 미정 | 선택 | 미정 |  | 미정 | BT180180 | H
B45777 | 2018-05-28 | 2 | C |  | 6 | A | SCR440B1 | 합금강 | 보론강 | BM#2 | 1563 | 46 | 1615 | 1547 | 33 | 7000 |  | 1 | 0.25 | 16 |  | -1.84 | 1560 | 1617 | 2.97 | 0 | 0 | 12 | 53 | 64 | Y |  | 2018-05-29 04:24 | 66 | 1097 | 27 | 27 | 29 | 30 | 30 | 30 | 30 | 29 | 29 | 28 | 27 | 27 | 26 | 24 | 28 | 30 | 24 | 30 | -0.12 | Y | 49.98 | Y | -0.4 | [7 empty] | Y | Y | Y | Y | 100 | 0.47 | 66 | 101689 | 102740 | -590 | 16200 | 2 | 2 | 15 | 2018-05-29 04:30 | 1560 | 135 |  | 43 | [16 empty] | 99.55 | 75 | 0 | 0 | 0 |  | 650 | 400 | 선택 | 선택 | 0 | 0 | 0 |  | 650 | 400 | 선택 | 선택 | 해제 | 미정 | 미정 | 미정 | 미정 |  | 미정 | RB200.00 | C
A45837 | 2018-05-28 | 1 | C |  | 6 | A | SCR420HB | 소입성보증강 | C2 | BM#1 | 1637 | 36 | 1613 | 1585 | 28 | 4600 |  | 3 | 0.32 | 18 |  | -1.81 | 1573 | 1613 | 0 | 10.54 |  | 22 | 13 | 72 | Y |  | 2018-05-29 05:21 | 65 | 1127 | 34 | 34 | 32 | 31 | 30 | 29 | 27 | 26 | 24 | 23 | 22 | 21 |  | 21 | 28 | 32 | 21 | 0 | -0.24 |  | 45 | Y | -0.2 | [8 empty] | N | N | N | 100 | 0.55 | 60 | 101508 | 103900 | 7050 | 15600 | 1 | 1 |  | 2018-05-29 05:30 | 1573 | 79 |  | 19 | [16 empty] | 91.53 | 100 | 0 | 0 | 0 |  | 550 |  | 선택 | 선택 | 0 | 0 | 0 |  | 550 |  | 선택 | 선택 | 해제 | 미정 | 미정 | 선택 | 미정 |  | 미정 | BT180180 | H
B45778 | 2018-05-28 | 2 | C |  | 7 | A | SCR440B1 | 합금강 | 보론강 | BM#2 | 1590 | 44 | 1636 | 1535 | 34 | 6900 |  | 1 | 0.27 | 15 |  | -2.52 | 1558 | 1621 | 3 | 0 | 0 | 1 | 46 | 108 | Y |  | 2018-05-29 05:19 | 64 | 1140 | 22 | 20 | 21 | 22 | 22 | 23 | 23 | 23 | 22 | 22 | 21 | 21 | 20 | 20 | 22 | 23 | 20 | 23 | -0.08 | Y | 34.98 | Y | -0.2 | [7 empty] | Y | Y | Y | Y | 150 | 0.48 | 62 | 92640 | 97670 | -1470 | 15500 | 2 | 2 | 25 | 2018-05-29 06:13 | 1558 | 148 |  | 57 | [16 empty] | 96.3 | 75 | 0 | 0 | 0 |  | 650 | 400 | 선택 | 선택 | 0 | 0 | 0 |  | 650 | 400 | 선택 | 선택 | 해제 | 미정 | 미정 | 미정 | 미정 |  | 미정 | RB180.00 | C
B45779 | 2018-05-28 | 2 | C |  | 7 | A | SCR420HB | 소입성보증강 | C2 | BM#1 | 1574 | 43 | 1645 | 1536 | 36 | 7900 |  | 1 | 0.28 | 18 |  | 0 | 1581 | 1635 | 0 | 4.96 | 0 | 32 | 18 | 34 | Y |  | 2018-05-29 06:17 | 73 | 1130 | 18 | 29 | 35 | 37 | 38 | 39 | 38 | 38 | 36 | 35 | 34 | 32 |  | 32 | 34 | 39 | 32 | 38 | -0.23 | Y | 29.98 | Y | -0.4 | [8 empty] | N | N | N | 150 | 0.55 | 56 | 101508 | 97850 | 5000 | 15900 | 1 | 1 |  | 2018-05-29 06:23 | 1581 | 112 |  | 24 | [16 empty] | 96.81 | 100 | 0 | 0 | 0 |  | 550 |  | 선택 | 선택 | 0 | 0 | 0 |  | 550 |  | 선택 | 선택 | 해제 | 미정 | 선택 | 해제 | 미정 |  | 미정 | BT180180 | H
C44330 | 2018-05-28 | 3 | C | TUNDISH교체전 | 8 | A | SCR440B1 | 합금강 | 보론강 | BM#2 | 1619 | 41 | 1635 | 1571 | 32 | 6000 |  | 2 | 0.4 | 16 | 40 | -2.61 | 1572 | 1627 | 0.88 | 0 | 13 | 37 | 60 | 66 | Y |  | 2018-05-29 06:58 | 78 | 1087 | 19 | 29 | 38 | 43 | 45 | 46 | 46 | 46 | 45 | 45 | 44 | 43 | 42 | 42 | 41 | 46 | 42 | 46 | -0.11 | Y | 35 | Y | -0.2 | [7 empty] | N | N | N | N | 140 | 0.47 | 64 | 106504 | 98530 | 2270 | 2000 | 2 | 2 | 10 | 2018-05-29 07:18 | 1572 | 116 |  | 22 |  | *준빅사이즈 후속 | 66F96AD076E04D45A1A4ABC47035110B | 8B00B83091F0443A9BAC06CBBD2C33A4 | 1069665A43DD437EB74823BCB5655027 | [11 empty] | 105.66 | 71.43 | 0 | 2847 | 0 |  | 650 | 400 | 선택 | 선택 | 0 | 3238 | 0 |  | 650 | 400 | 선택 | 선택 | 해제 | 미정 | 미정 | 미정 | 미정 |  | 미정 | RB150.00 | C
A45838 | 2018-05-28 | 1 | C | TUNDISH교체전 | 8 | A | SCR420HB | 소입성보증강 | C2 | BM#1 | 1596 | 41 | 1634 | 1552 | 36 | 6500 |  | 3 | 0.28 | 19 |  | -2.13 | 1584 | 1634 | 0 | 11.4 |  | 36 | 28 | 71 | Y |  | 2018-05-29 06:46 | 76 | 1126 | 29 | 26 | 26 | 26 | 25 | 25 | 24 | 24 | 23 | 23 | 23 |  |  | 23 | 25 | 26 | 23 | 26 | -0.06 |  | 40 | Y | 0 | [8 empty] | N | N | N | 140 | 0.55 | 54 | 94704 | 94100 | 7000 | 2000 | 1 | 1 |  | 2018-05-29 06:59 | 1584 | 140 |  | 52 |  |  | CBF167EC3EEC4F878FF3998FB18B5B80 | DE41DB763E7A4525A692BA54C93BF8BB | D0AD9445CF444901A93BAA1028654880 | [11 empty] | 93.67 | 100 | 0 | 3000 | 0 |  | 550 |  | 선택 | 선택 | 0 | 3000 | 0 |  | 550 |  | 선택 | 선택 | 해제 | 미정 | 미정 | 선택 | 미정 |  | 미정 | BT180180 | H
A45839 | 2018-05-29 | 1 | C | TUNDISH교체 | 1 | A | BP-SCR420HC | 소입성보증강 | C | BM#1 | 1597 | 48 | 1654 | 1554 | 41 | 7400 |  | 3 | 0.27 | 21 |  | -1.96 | 1603 | 1654 | 0 | 10.15 |  | 19 | 27 | 80 | Y |  | 2018-05-29 07:50 | 92 | 1098 | -6 | 13 | 19 | 23 | 26 | 29 | 30 | 31 | 32 | 33 |  |  |  | 33 | 25 | 33 | 33 | 0 | 0 |  |  | Y | 0.2 |  | 2.17 | 2.17 | [5 empty] | N | N | N | 150 | 0.53 | 53 | 101508 | 96700 | 7110 | 15800 | 10 | 2 |  | 2018-05-29 08:02 | 1603 | 148 |  | 65 |  | *T/D플럭스 유15 용120KG | [14 empty] | 97.89 | 100 | 1000 | 0 | 0 |  | 750 |  | 선택 | 선택 | 1000 | 0 | 0 |  | 750 |  | 선택 | 선택 | 해제 | 미정 | 미정 | 선택 | 미정 |  | 미정 | BT180180 | H
B45780 | 2018-05-28 | 2 | C | TUNDISH교체 | 1 | A | 31CRMOV9M2 | 합금강 | D3 | BM#2 | 1598 | 77 | 1657 | 1554 | 50 | 10800 |  | 1 | 0.24 | 21 |  | 0 | 1594 | 1655 | 0 | 4.82 | 0 | 5 | 10 | 27 | Y |  | 2018-05-29 08:10 | 93 | 1133 | -331 | -248 | 36 | 36 | 36 | 34 | 33 | 31 | 29 | 35 | 37 | 39 | 40 | 43 | 29 | 43 | 43 | 43 | 0 |  | 10 | Y | 0 | 1 | 2.64 | 2.64 | 1.77 |  |  |  | N | N | N | M | 150 | 0.48 | 60 | 93049 | 99850 | 1150 | 15200 | 8 | 1 | 10 | 2018-05-29 08:21 | 1594 | 181 |  | 40 |  | *T/D플럭스 120/15KG *롱노즐 실리부 부착 *수소 10분 측정값 기준치 초과, 생관통보 | [14 empty] | 92.13 | 72.73 | 700 | 0 | 0 |  | 490 | 400 | 선택 | 선택 | 787 | 0 | 0 |  | 490 | 400 | 선택 | 선택 | 선택 | 미정 | 미정 | 미정 | 선택 |  | 미정 | BT180180 | H
A45840 | 2018-05-29 | 1 | C |  | 2 | A | BP-SCR420HC | 소입성보증강 | C | BM#1 | 1629 | 44 | 1622 | 1578 | 38 | 6400 |  | 3 | 0.28 | 19 |  | -1.47 | 1588 | 1622 | 0 | 8.24 |  | 35 | 12 | 102 | Y |  | 2018-05-29 08:59 | 77 | 1099 | 32 | 29 | 28 | 26 | 27 | 25 | 25 | 24 | 23 | 23 | 22 | 22 | 21 | 21 | 25 | 28 | 21 | 0 | -0.14 | Y | 50.02 | Y | -0.2 | [8 empty] | N | N | N | 140 | 0.55 | 60 | 84590 | 106250 | 7000 | 15200 | 10 | 2 |  | 2018-05-29 09:08 | 1588 | 129 |  | 50 | 17 | 수동온도 1540℃ 자동온도 1536℃ | [14 empty] | 74.69 | 100 | 0 | 0 | 0 |  | 750 |  | 선택 | 선택 | 0 | 0 | 0 |  | 750 |  | 선택 | 선택 | 해제 | 미정 | 미정 | 선택 | 미정 |  | 미정 | BT180180 | H
B45781 | 2018-05-29 | 2 | C |  | 2 | B | 31CRMOV9M2 | 합금강 | D3 | BM#2 | 1590 | 50 | 1634 | 1545 | 42 | 9300 |  | 1 | 0.28 | 17 |  | 0 | 1578 | 1639 | 0 | 4.37 | 0 | 12 | 54 | 52 | Y |  | 2018-05-29 09:15 | 77 | 1087 | 41 | 40 | 39 | 38 | 37 | 38 | 37 | 36 | 35 | 35 | 34 | 32 | 30 | 30 | 37 | 39 | 30 | 0 | -0.18 | Y | 50 | Y | -0.4 | [7 empty] | N | N | N | Y | 140 | 0.5 | 62 | 93049 | 102310 | 3690 | 14700 | 8 | 1 | 20 | 2018-05-29 09:45 | 1578 | 150 |  | 38 | 30 | [15 empty] | 87.78 | 72.73 | 0 | 0 | 0 |  | 490 | 400 | 선택 | 선택 | 0 | 0 | 0 |  | 490 | 400 | 선택 | 선택 | 선택 | 미정 | 미정 | 미정 | 미정 |  | 미정 | BT180180 | H
A45841 | 2018-05-29 | 1 | C |  | 3 | A | BP-SCR420HC | 소입성보증강 | C | BM#1 | 1660 | 53 | 1623 | 1589 | 40 | 6700 |  | 3 | 0.31 | 20 |  | 65.45 | 1585 | 0 | 0 | 23.79 |  | 22 | 14 | 110 | Y |  | 2018-05-29 10:25 | 74 | 1108 | 18 | 27 | 33 | 35 | 35 | 35 | 34 | 34 | 33 | 32 | 31 | 31 |  | 31 | 32 | 35 | 31 | 35 | -0.1 | Y | 39.97 | Y | 0 | [8 empty] | N | N | N | 130 | 0.55 | 60 | 101508 | 106000 | 7000 | 16400 | 10 | 2 |  | 2018-05-29 10:35 | 1585 | 129 |  | 27 | [16 empty] | 89.83 | 100 | 0 | 0 | 0 |  | 750 |  | 선택 | 선택 | 0 | 0 | 0 |  | 750 |  | 선택 | 선택 | 해제 | 미정 | 미정 | 선택 | 미정 |  | 미정 | BT180180 | H
B45782 | 2018-05-29 | 2 | C |  | 3 | A | 31CRMOV9M2 | 합금강 | D3 | BM#2 | 1589 | 50 | 1635 | 1556 | 41 | 9000 |  | 3 | 0.31 | 17 |  | -1.84 | 1595 | 1635 | 0 | 13.36 |  | 32 | 19 | 24 | Y |  | 2018-05-29 09:52 | 94 | 1084 | 27 | 37 | 43 | 48 | 51 | 52 | 53 | 53 | 53 | 52 | 52 | 51 | 50 | 50 | 48 | 53 | 50 | 53 | -0.09 | Y | 30.02 | Y | -0.2 | [7 empty] | N | N | N | Y | 130 | 0.49 | 65 | 101508 | 105350 | 1240 | 15400 | 8 | 1 | 10 | 2018-05-29 10:55 | 1595 | 150 |  | 66 | [16 empty] | 95.27 | 75 | 0 | 0 | 0 |  | 490 | 400 | 선택 | 선택 | 0 | 0 | 0 |  | 490 | 400 | 선택 | 선택 | 선택 | 미정 | 미정 | 미정 | 미정 |  | 미정 | BT180180 | H
A45842 | 2018-05-29 | 1 | C |  | 4 | A | BP-SCR420HC | 소입성보증강 | C | BM#1 | 1628 | 51 | 1640 | 1569 | 39 | 7000 |  | 3 | 0.28 | 20 |  | 66.66 | 1591 | 0 | 0 | 18.89 |  | 36 | 29 | 66 | Y |  | 2018-05-29 11:29 | 80 | 1112 | 30 | 38 | 43 | 46 | 46 | 46 | 45 | 44 | 44 | 44 | 43 | 42 | 42 | 42 | 43 | 46 | 42 | 46 | -0.09 | Y | 44.98 | Y | 0 | [8 empty] | N | N | N | 120 | 0.55 | 61 | 101508 | 105750 | 6910 | 14000 | 10 | 2 |  | 2018-05-29 11:38 | 1591 | 123 |  | 24 | [16 empty] | 92.28 | 100 | 0 | 0 | 0 |  | 750 |  | 선택 | 선택 | 0 | 0 | 0 |  | 750 |  | 선택 | 선택 | 해제 | 미정 | 미정 | 선택 | 미정 |  | 미정 | BT180180 | H
B45783 | 2018-05-29 | 2 | C | 연주종료 | 4 | A | 31CRMOV9M2 | 합금강 | D3 | BM#2 | 1647 | 59 | 1637 | 1575 | 35 | 7400 |  | 3 | 0.31 | 18 |  | 70.47 | 1602 | 0 | 0 | 21.33 |  | 1 | 47 | 117 | Y |  | 2018-05-29 10:59 | 101 | 1095 | 48 | 48 | 50 | 50 | 53 | 54 | 55 | 55 | 56 | 55 | 55 | 54 | 54 | 53 | 53 | 56 | 53 | 55 | -0.05 | Y | 25 | Y | -0.2 | [7 empty] | N | N | N | M | 120 | 0.49 | 63 | 110358 | 100890 | 310 | 2000 | 8 | 1 | 10 | 2018-05-29 11:22 | 1602 | 159 |  | 66 |  | *연주 종료:12:28 (전기로 텝홀 교체) | 9C9B445601694E61B927C53FC8E0DFD7 | 55889A72F60547988CC0B72B2854B794 | AA0591BAFD874AF4AA098643A52690FB |  |  | 57B03E6A7531482EABB511CEE2E1C5B8 | B7E9333000C84E40B6F8ED62D20E369A |  |  | 63964679B200499FAD4B744B510D4223 | 3233D0DA965F44D0AACD2620EBCE301A |  |  |  | 109.05 | 100 | 0 | 3060 | 0 |  | 490 | 400 | 선택 | 선택 | 0 | 3000 | 0 |  | 490 | 400 | 선택 | 선택 | 선택 | 미정 | 미정 | 미정 | 미정 |  | 미정 | BT180180 | H
C44335 | 2018-05-29 | 3 | C |  | 5 | A | BP-SCR420HC | 소입성보증강 | C | BM#1 | 1620 | 40 | 1643 | 1570 | 29 | 6100 |  | 3 | 0.29 | 20 |  | -1.41 | 1586 | 1622 | 0 | 27.5 |  | 11 | 66 | 56 | N | 1 | 2018-05-29 12:26 | 75 | 1060 | 36 | 39 | 40 | 41 | 41 | 39 | 39 | 38 | 38 | 37 | 37 |  |  | 37 | 39 | 41 | 37 | 39 | -0.04 | Y | 35 | Y | 0 | [8 empty] | N | N | N | 110 | 0.55 | 53 | 118426 | 96100 | 7000 | 15500 | 10 | 2 |  | 2018-05-29 12:38 | 1586 | 128 |  | 30 |  | Ladle 강제개공 나탕주입ID:101.102.201.202 | [14 empty] | 114.87 | 100 | 0 | 0 | 0 |  | 750 |  | 선택 | 선택 | 0 | 0 | 0 |  | 750 |  | 선택 | 선택 | 해제 | 미정 | 미정 | 선택 | 미정 |  | 미정 | BT180180 | H
A45843 | 2018-05-29 | 1 | D |  | 6 | A | BP-SCR420HC | 소입성보증강 | C | BM#1 | 1590 | 47 | 1627 | 1537 | 37 | 6900 |  | 3 | 0.3 | 20 |  | 65.62 | 1627 | 0 | 0 | 24.66 |  | 19 | 28 | 81 | Y |  | 2018-05-29 13:25 | 116 | 1093 | 32 | 36 | 41 | 41 | 41 | 40 | 39 | 39 | 39 | 37 | 37 | 37 | 35 | 35 | 38 | 41 | 35 | 41 | -0.12 |  | 50.03 | Y | -0.4 | [8 empty] | N | N | N | 100 | 0.49 | 61 | 152262 | 92090 | 7960 | 14300 | 10 | 2 |  | 2018-05-29 13:34 | 1589 | 126 |  | 26 |  | *유사강종 연연주 혼탕부 성분확인 ID:107~109.207~209 전공정지연으로 감속주입함 이상공정등록ID101~103.201~203 생관통보 *L/D잔강 8TON에 슬래그유입됨 이상공정등록 | [14 empty] | 152.19 | 100 | 0 | 0 | 0 |  | 750 |  | 선택 | 선택 | 0 | 0 | 0 |  | 750 |  | 선택 | 선택 | 해제 | 미정 | 미정 | 선택 | 미정 |  | 미정 | BT180180 | C
A45844 | 2018-05-29 | 1 | D |  | 7 | A | SCR420HON3 | 소입성보증강 | C | BM#1 | 1660 | 61 | 1623 | 1609 | 27 | 4000 |  | 3 | 0.31 | 18 |  | -1.04 | 1560 | 1603 | 0 | 17.95 |  | 35 | 13 | 98 | Y |  | 2018-05-29 14:38 | 50 | 1107 | 32 | 30 | 27 | 25 | 25 | 23 | 22 | 21 | 20 | 20 | 19 | 18 |  | 18 | 23 | 27 | 18 | 0 | -0.2 |  | 44.98 | Y | -0.2 | [8 empty] | N | N | N | 150 | 0.55 | 60 | 50754 | 104540 | 7610 | 14000 | 10 | 2 |  | 2018-05-29 14:47 | 1560 | 132 |  | 15 |  | *유사강종 연연주 혼탕부 성분확인 ID:101.201 *L/D 잔강 7.5TON에 슬래그 이월됨 | [14 empty] | 45.03 | 100 | 0 | 0 | 0 |  | 510 |  | 선택 | 선택 | 0 | 0 | 0 |  | 510 |  | 선택 | 선택 | 해제 | 미정 | 미정 | 선택 | 미정 |  | 미정 | BT180180 | C
A45845 | 2018-05-29 | 1 | D | TUNDISH교체전 | 8 | A | SCR420HON3 | 소입성보증강 | C | BM#1 | 1606 | 44 | 1613 | 1560 | 39 | 5600 |  | 3 | 0.29 | 19 |  | -2.13 | 1565 | 1613 | 0 | 18.72 |  | 22 | 15 | 118 | Y |  | 2018-05-29 15:27 | 55 | 1087 | 15 | 18 | 20 | 21 | 20 | 20 | 18 | 18 | 17 | 16 |  |  |  | 16 | 18 | 21 | 16 | 20 | -0.17 | Y | 30.02 | Y | -0.2 | [8 empty] | N | N | N | 140 | 0.55 | 52 | 84380 | 92920 | 8180 | 1500 | 10 | 2 |  | 2018-05-29 15:36 | 1565 | 116 |  | 28 |  | *L/D 잔강 7.5TON에 슬래그 이월됨 | E9AF8B9BAD2146AF8EF832A27EB6C3AA | [13 empty] | 83.46 | 100 | 0 | 3200 | 0 |  | 510 |  | 선택 | 선택 | 0 | 3000 | 0 |  | 510 |  | 선택 | 선택 | 해제 | 미정 | 미정 | 선택 | 미정 |  | 미정 | BT180180 | C
A45846 | 2018-05-29 | 1 | D | TUNDISH교체 | 1 | A | AE1055LS | 탄소강 | G-AE1055LS | BM#1 | 1594 | 41 | 1632 | 1549 | 38 | 6100 |  | 3 | 0.29 | 26 |  | -2.03 | 1571 | 1632 | 0 | 17.34 |  | 36 | 30 | 115 | Y |  | 2018-05-29 16:41 | 87 | 1088 | 10 | 22 | 22 | 28 | 31 | 34 | 36 | 36 | 39 | 39 | 39 | 38 |  | 38 | 33 | 39 | 38 | 39 | -0.07 |  | 15 | Y | -0.2 |  | 1.95 | 1.83 | [5 empty] | N | N | N | 230 | 0.48 | 61 | 101508 | 97500 | 7500 | 15700 | 7 | 1 |  | 2018-05-29 16:47 | 1571 | 118 |  | 31 |  | *T/Dflux 유15kg 용225kg | [14 empty] | 96.67 | 100 | 1500 | 0 | 0 |  | 500 |  | 선택 | 해제 | 1500 | 0 | 0 |  | 500 |  | 선택 | 해제 | 해제 | 미정 | 미정 | 선택 | 선택 |  | 미정 | BT180180 | C
B45786 | 2018-05-29 | 2 | D | 연주시작 | 1 | A | SRD1 | 합금강 | D4 | BM#2 | 1605 | 69 | 1646 | 1525 | 47 | 9400 |  | 1 | 0.23 | 20 |  | -1.82 | 1583 | 1644 | 1.32 | 0 | 0 | 1 | 48 | 126 | Y |  | 2018-05-29 17:36 | 90 | 1086 | 39 | 39 | 35 | 40 | 43 | 44 | 45 | 46 | 46 | 46 | 46 | 46 |  | 46 | 43 | 46 | 46 | 46 | 0 |  | 20.02 | Y | 0 |  | 2.52 | 2.52 | 1.48 |  |  |  | N | N | N | N | 150 | 0.46 | 61 | 98288 | 101810 | 100 | 16000 | 15 | 2 | 10 | 2018-05-29 17:46 | 1583 | 150 |  | 22 |  | * 연주시작:18시00분 * T/D FLUX 용탕부: 120 KG / 유탕부: 15KG 투입 * 첫 HEAT 수소측정 기준초과(10분)이상공정 등록 및 생관통보. | 779095BDC98A442F828058395D7A158B |  | 8098D436534E4DD79E3ED5073E580E7E | [11 empty] | 98.78 | 100 | 730 | 0 | 0 |  | 650 | 600 | 선택 | 해제 | 740 | 0 | 0 |  | 650 | 600 | 선택 | 해제 | 해제 | 미정 | 미정 | 미정 | 미정 |  | 미정 | RB130.00 | C
A45847 | 2018-05-29 | 1 | D |  | 2 | A | AE1055LS | 탄소강 | G-AE1055LS | BM#1 | 1641 | 41 | 1599 | 1576 | 27 | 3000 |  | 3 | 0.28 | 25 |  | -1.71 | 1550 | 1599 | 0 | 14.99 |  | 19 | 29 | 71 | Y |  | 2018-05-29 17:26 | 66 | 1086 | 36 | 27 | 24 | 21 | 20 | 18 | 18 | 17 | 16 | 15 | 15 | 15 |  | 15 | 20 | 24 | 15 | 15 | -0.2 |  | 45.02 | Y | 0 | [7 empty] | Y | Y | Y | Y | 220 | 0.5 | 58 | 84590 | 88020 | 7020 | 12000 | 7 | 1 |  | 2018-05-29 17:41 | 1550 | 119 |  | 47 |  | *T/D 자동온도 1500,수동온도1503 | [14 empty] | 88.48 | 100 | 0 | 0 | 0 |  | 500 |  | 선택 | 해제 | 0 | 0 | 0 |  | 500 |  | 선택 | 해제 | 해제 | 미정 | 미정 | 선택 | 미정 |  | 미정 | BT180180 | H
B45787 | 2018-05-29 | 2 | D |  | 2 | A | SRD1 | 합금강 | D4 | BM#2 | 1601 | 54 | 1604 | 1557 | 40 | 8000 |  | 1 | 0.23 | 16 |  | -1.93 | 1553 | 1604 | 1.37 | 0 | 0 | 32 | 20 | 277 | Y |  | 2018-05-29 18:27 | 60 | 1088 | 44 | 36 | 31 | 28 | 25 | 23 | 21 | 20 | 18 | 17 | 16 | 14 | 13 | 13 | 23 | 31 | 13 | 0 | -0.36 |  | 50 | Y | -0.2 | [7 empty] | N | N | N | N | 140 | 0.49 | 65 | 148327 | 105090 | 20 | 14900 | 15 | 2 | 20 | 2018-05-29 18:44 | 1553 | 132 |  | 35 |  | * 유사강종 연연주 혼탕부 ID:308~310/408~410이상재등록 | [14 empty] | 143.31 | 100 | 0 | 0 | 0 |  | 650 | 600 | 선택 | 해제 | 0 | 0 | 0 |  | 650 | 600 | 선택 | 해제 | 해제 | 미정 | 미정 | 미정 | 미정 |  | 미정 | RB160.00 | C
A45848 | 2018-05-29 | 1 | D |  | 3 | B | AE1055LS | 탄소강 | G-AE1055LS | BM#1 | 1567 | 44 | 1589 | 1509 | 40 | 6300 |  | 3 | 0.29 | 25 |  | -1.49 | 1546 | 1589 | 0 | 14.97 |  | 35 | 14 | 72 | Y |  | 2018-05-29 18:40 | 62 | 1089 | 8 | 15 | 20 | 22 | 22 | 22 | 22 | 21 | 20 | 19 | 19 | 18 | 18 | 18 | 19 | 22 | 18 | 22 | -0.09 | Y | 45.02 | Y | 0 | [7 empty] | Y | Y | Y | Y | 210 | 0.5 | 64 | 101508 | 105040 | 3930 | 15800 | 7 | 1 |  | 2018-05-29 18:49 | 1546 | 114 |  | 32 |  | *롱노즐2회 사용후 내부지금융착으로 교체 | [14 empty] | 90.07 | 100 | 0 | 0 | 0 |  | 500 |  | 선택 | 해제 | 0 | 0 | 0 |  | 500 |  | 선택 | 해제 | 해제 | 미정 | 미정 | 선택 | 선택 | 2 | 미정 | BT180180 | H
B45788 | 2018-05-29 | 2 | D |  | 3 | A | AE4140Q | 합금강 | D4 | BM#2 | 1581 | 43 | 1634 | 1547 | 34 | 7000 |  | 1 | 0.21 | 19 |  | -2.14 | 1557 | 1621 | 0.06 | 0 | 0 | 5 | 12 | 137 | Y |  | 2018-05-29 19:29 | 63 | 1086 | 8 | 13 | 17 | 19 | 20 | 19 | 19 | 18 | 18 | 18 | 17 | 16 |  | 16 | 17 | 20 | 16 | 19 | -0.11 | Y | 34.98 | Y | -0.2 |  |  |  | 1.27 |  |  |  | N | N | N | N | 130 | 0.5 | 59 | 44923 | 97470 | 60 | 13800 | 15 | 2 | 30 | 2018-05-29 19:38 | 1557 | 135 |  | 41 |  | * 유사강종 연연주 혼탕부 ID:301/401 이상재등록 | [14 empty] | 46.31 | 100 | 0 | 0 | 0 |  | 650 | 1100 | 선택 | 선택 | 0 | 0 | 0 |  | 650 | 1100 | 선택 | 선택 | 선택 | 미정 | 미정 | 미정 | 미정 |  | 미정 | RB125.00 | C
A45849 | 2018-05-29 | 1 | D |  | 4 | A | AE1055LS | 탄소강 | G-AE1055LS | BM#1 | 1568 | 47 | 1587 | 1509 | 43 | 6500 |  | 3 | 0.28 | 25 |  | -1.26 | 1551 | 1587 | 0 | 15.01 |  | 22 | 16 | 73 | Y |  | 2018-05-29 19:48 | 67 | 1086 | 17 | 20 | 23 | 25 | 25 | 25 | 25 | 25 | 25 | 25 | 24 | 24 | 23 | 23 | 24 | 25 | 23 | 25 | -0.04 | Y | 45 | Y | -0.2 | [7 empty] | Y | Y | Y | Y | 200 | 0.5 | 63 | 101508 | 102000 | 7050 | 14900 | 7 | 1 |  | 2018-05-29 19:57 | 1551 | 114 |  | 30 | [16 empty] | 92.57 | 100 | 0 | 0 | 0 |  | 500 |  | 선택 | 해제 | 0 | 0 | 0 |  | 500 |  | 선택 | 해제 | 해제 | 미정 | 미정 | 선택 | 미정 |  | 미정 | BT180180 | H
B45789 | 2018-05-29 | 2 | A |  | 4 | A | AE4140Q | 합금강 | D4 | BM#2 | 1602 | 46 | 1624 | 1554 | 42 | 7500 |  | 1 | 0.22 | 19 |  | -2.08 | 1554 | 1623 | 1.56 | 0 | 0 | 12 | 56 | 102 | Y |  | 2018-05-29 20:41 | 60 | 1086 | 12 | 20 | 24 | 26 | 27 | 27 | 27 | 26 | 26 | 25 | 24 | 24 | 23 | 23 | 24 | 27 | 23 | 27 | -0.1 | Y | 39.98 | Y | -0.2 |  |  |  | 1.33 |  |  |  | N | N | N | Y | 120 | 0.48 | 64 | 95939 | 101530 | 1580 | 15400 | 15 | 2 | 40 | 2018-05-29 20:48 | 1554 | 132 |  | 32 | [16 empty] | 93.14 | 100 | 0 | 0 | 0 |  | 650 | 1100 | 선택 | 선택 | 0 | 0 | 0 |  | 650 | 1100 | 선택 | 선택 | 선택 | 미정 | 미정 | 미정 | 미정 |  | 미정 | RB230.00 | C
A45850 | 2018-05-29 | 1 | A |  | 5 | A | AE1055LS | 탄소강 | G-AE1055LS | BM#1 | 1575 | 40 | 1596 | 1519 | 38 | 5500 |  | 3 | 0.28 | 25 |  | -1.58 | 1551 | 1596 | 0 | 14.66 |  | 36 | 31 | 63 | Y |  | 2018-05-29 20:47 | 67 | 1087 | 21 | 23 | 25 | 25 | 25 | 24 | 24 | 23 | 23 | 22 | 22 | 21 |  | 21 | 23 | 25 | 21 | 25 | -0.09 |  | 45 | Y | -0.2 | [7 empty] | Y | Y | Y | Y | 190 | 0.5 | 59 | 101508 | 97080 | 7060 | 16850 | 7 | 1 |  | 2018-05-29 20:58 | 1551 | 112 |  | 36 | 10 | [15 empty] | 97.51 | 100 | 0 | 0 | 0 |  | 500 |  | 선택 | 해제 | 0 | 0 | 0 |  | 500 |  | 선택 | 해제 | 해제 | 미정 | 미정 | 선택 | 미정 |  | 미정 | BT180180 | H
B45790 | 2018-05-29 | 2 | A |  | 5 | A | AE4140Q | 합금강 | D4 | BM#2 | 1594 | 44 | 1626 | 1565 | 35 | 6700 |  | 1 | 0.21 | 20 |  | -2.02 | 1571 | 1629 | 1.75 | 0 | 0 | 1 | 49 | 46 | Y |  | 2018-05-29 21:44 | 77 | 1087 | 18 | 27 | 32 | 35 | 37 | 37 | 37 | 36 | 36 | 35 | 34 | 33 | 32 | 32 | 33 | 37 | 32 | 37 | -0.12 | Y | 40 | Y | -0.2 |  |  |  | 1.14 |  |  |  |  | N | N | Y | 110 | 0.47 | 62 | 93758 | 97940 | 1080 | 15000 | 15 | 2 |  | 2018-05-29 21:57 | 1571 | 141 |  | 36 | [16 empty] | 94.71 | 100 | 0 | 0 | 0 |  | 650 | 1100 | 선택 | 선택 | 0 | 0 | 0 |  | 650 | 1100 | 선택 | 선택 | 선택 | 미정 | 미정 | 미정 | 미정 |  | 미정 | RB184.15 | C
A45851 | 2018-05-29 | 1 | A |  | 6 | A | AE1055LS | 탄소강 | G-AE1055LS | BM#1 | 1570 | 43 | 1601 | 1524 | 35 | 5400 |  | 3 | 0.28 | 25 |  | -1.76 | 1551 | 1601 | 0 | 15.29 |  | 19 | 30 | 63 | Y |  | 2018-05-29 21:45 | 67 | 1089 | 22 | 22 | 24 | 25 | 26 | 25 | 24 | 24 | 23 | 23 | 22 | 21 | 21 | 21 | 23 | 26 | 21 | 24 | -0.12 | Y | 40 | Y | 0 | [8 empty] | Y | Y | Y | 180 | 0.5 | 62 | 101508 | 99610 | 6700 | 15520 | 7 | 1 |  | 2018-05-29 22:03 | 1551 | 114 |  | 40 | [16 empty] | 95.54 | 100 | 0 | 0 | 0 |  | 500 |  | 선택 | 해제 | 0 | 0 | 0 |  | 500 |  | 선택 | 해제 | 해제 | 미정 | 미정 | 선택 | 미정 |  | 미정 | BT180180 | H
B45791 | 2018-05-29 | 2 | A |  | 6 | A | AE4140Q | 합금강 | D4 | BM#2 | 1583 | 42 | 1625 | 1534 | 34 | 7200 |  | 1 | 0.21 | 18 |  | -2.15 | 1560 | 1623 | 2.27 | 0 | 0 | 35 | 15 | 30 | Y |  | 2018-05-29 22:53 | 66 | 1087 | 28 | 28 | 29 | 30 | 30 | 29 | 28 | 27 | 26 | 24 | 23 | 22 | 21 | 21 | 27 | 30 | 21 | 28 | -0.2 | Y | 44.98 | Y | -0.2 |  |  |  | 1.4 |  |  |  |  | N | N | N | 150 | 0.47 | 62 | 104002 | 97020 | 100 | 15500 | 15 | 2 |  | 2018-05-29 23:05 | 1560 | 126 |  | 33 | 15 | [15 empty] | 107.38 | 100 | 0 | 0 | 0 |  | 650 | 1100 | 선택 | 선택 | 0 | 0 | 0 |  | 650 | 1100 | 선택 | 선택 | 선택 | 미정 | 미정 | 미정 | 미정 |  | 미정 | RB180.00 | C
A45852 | 2018-05-29 | 1 | A |  | 7 | A | AE1055LS | 탄소강 | G-AE1055LS | BM#1 | 1567 | 46 | 1583 | 1517 | 40 | 6600 |  | 3 | 0.29 | 25 |  | -1.47 | 1548 | 1592 | 0 | 16.33 |  | 32 | 21 | 63 | Y |  | 2018-05-29 23:00 | 64 | 1086 | 19 | 21 | 23 | 24 | 24 | 24 | 23 | 22 | 22 | 21 | 20 | 19 | 19 | 19 | 22 | 24 | 19 | 24 | -0.11 | Y | 45 | Y | 0 | [8 empty] | Y | Y | Y | 230 | 0.5 | 65 | 101508 | 106480 | 7130 | 14930 | 7 | 1 |  | 2018-05-29 23:09 | 1548 | 116 |  | 28 | [16 empty] | 89.43 | 100 | 0 | 0 | 0 |  | 500 |  | 선택 | 해제 | 0 | 0 | 0 |  | 500 |  | 선택 | 해제 | 해제 | 미정 | 미정 | 선택 | 미정 |  | 미정 | BT180180 | H
A45853 | 2018-05-29 | 1 | A |  | 8 | A | AE1055LS | 탄소강 | G-AE1055LS | BM#1 | 1609 | 42 | 1606 | 1524 | 34 | 5500 |  | 3 | 0.28 | 25 |  | -1.24 | 1555 | 1591 | 0 | 9.11 |  | 22 | 17 | 58 | Y |  | 2018-05-29 23:54 | 71 | 1122 | 16 | 21 | 24 | 26 | 26 | 27 | 27 | 26 | 26 | 26 | 26 | 26 |  | 26 | 25 | 27 | 26 | 26 | -0.03 | Y | 30 | Y | 0 | [8 empty] | Y | Y | Y | 220 | 0.5 | 59 | 101508 | 97480 | 7110 | 16470 | 7 | 1 |  | 2018-05-30 00:03 | 1555 | 125 |  | 42 | [16 empty] | 97.14 | 100 | 0 | 0 | 0 |  | 500 |  | 선택 | 해제 | 0 | 0 | 0 |  | 500 |  | 선택 | 해제 | 해제 | 미정 | 미정 | 선택 | 미정 |  | 미정 | BT180180 | H
B45792 | 2018-05-29 | 2 | A |  | 7 | A | AE4140Q | 합금강 | D4 | BM#2 | 1578 | 42 | 1635 | 1535 | 36 | 7700 |  | 1 | 0.21 | 18 |  | -1.9 | 1561 | 1620 | 2.12 | 0 | 0 | 5 | 13 | 47 | Y |  | 2018-05-29 23:56 | 67 | 1129 | 18 | 24 | 28 | 31 | 32 | 32 | 32 | 32 | 31 | 30 | 29 | 28 | 27 | 27 | 29 | 32 | 27 | 32 | -0.13 | Y | 39.98 | Y | -0.2 |  |  |  | 1.63 |  |  |  |  | N | N | N | 140 | 0.49 | 65 | 96611 | 103870 | 1100 | 15100 | 15 | 2 |  | 2018-05-29 23:57 | 1565 | 132 |  | 34 | [16 empty] | 92.14 | 100 | 0 | 0 | 0 |  | 650 | 1100 | 선택 | 선택 | 0 | 0 | 0 |  | 650 | 1100 | 선택 | 선택 | 선택 | 미정 | 미정 | 미정 | 미정 |  | 미정 | RB120.00 | C
B45793 | 2018-05-29 | 2 | A | TUNDISH교체전 | 8 | A | AE4140Q | 합금강 | D4 | BM#2 | 1604 | 43 | 1644 | 1564 | 31 | 6200 |  | 1 | 0.25 | 20 |  | -2.43 | 1561 | 1636 | 6.83 | 0 | 0 | 36 | 32 | 43 | Y |  | 2018-05-30 00:53 | 67 | 1130 | 23 | 26 | 29 | 31 | 32 | 32 | 32 | 31 | 31 | 30 | 29 | 28 |  | 28 | 30 | 32 | 28 | 32 | -0.11 | Y | 35.02 | Y | -0.2 |  |  |  | 1.01 |  |  |  |  | N | N | N | 130 | 0.49 | 56 | 103923 | 91990 | 3010 | 2000 | 15 | 2 |  | 2018-05-30 01:11 | 1563 | 139 |  | 46 |  | *전공정요청 L/D 잔강 3톤 내림. | 266037678759448CBF581F45681AA1BA | 58B78D3D3C254178A5E65FB16AD03F1B | 4722A1812AB64FEF98B05B4B1416CD7B | [11 empty] | 109.39 | 100 | 0 | 2675 | 0 |  | 650 | 1100 | 선택 | 선택 | 0 | 2863 | 0 |  | 650 | 1100 | 선택 | 선택 | 선택 | 미정 | 미정 | 미정 | 미정 |  | 미정 | RB160.00 | C
A45854 | 2018-05-29 | 1 | A |  | 9 | A | AE1055LS | 탄소강 | G-AE1055LS | BM#1 | 1602 | 49 | 1603 | 1522 | 33 | 5400 |  | 3 | 0.31 | 26 |  | -1.32 | 1553 | 1593 | 0 | 11.43 |  | 12 | 57 | 67 | Y |  | 2018-05-30 00:52 | 69 | 1082 | 24 | 23 | 24 | 25 | 26 | 26 | 26 | 26 | 25 | 25 | 25 | 25 | 24 | 24 | 25 | 26 | 24 | 26 | -0.05 | Y | 39.98 | Y | -0.2 | [8 empty] | Y | Y | Y | 210 | 0.5 | 60 | 84590 | 100090 | 6980 | 14660 | 7 | 1 |  | 2018-05-30 01:03 | 1553 | 128 |  | 45 | [16 empty] | 79.06 | 100 | 0 | 0 | 0 |  | 500 |  | 선택 | 해제 | 0 | 0 | 0 |  | 500 |  | 선택 | 해제 | 해제 | 미정 | 미정 | 선택 | 미정 |  | 미정 | BT180180 | H
A45855 | 2018-05-29 | 1 | A |  | 10 | A | AE1055LS | 탄소강 | G-AE1055LS | BM#1 | 1614 | 41 | 1613 | 1565 | 31 | 5000 |  | 3 | 0.28 | 26 |  | -1.46 | 1556 | 1600 | 0 | 14.02 |  | 19 | 31 | 45 | Y |  | 2018-05-30 02:01 | 72 | 1126 | 20 | 24 | 28 | 30 | 30 | 31 | 31 | 30 | 30 | 29 | 29 | 29 |  | 29 | 28 | 31 | 29 | 30 | -0.07 | Y | 30 | Y | 0 | [8 empty] | Y | Y | Y | 200 | 0.5 | 59 | 101508 | 99370 | 7130 | 15720 | 7 | 1 |  | 2018-05-30 02:10 | 1556 | 131 |  | 41 | [16 empty] | 95.4 | 100 | 0 | 0 | 0 |  | 500 |  | 선택 | 해제 | 0 | 0 | 0 |  | 500 |  | 선택 | 해제 | 해제 | 미정 | 미정 | 선택 | 선택 | 7 | 미정 | BT180180 | H
B45794 | 2018-05-29 | 2 | A | TUNDISH교체 | 1 | A | SM45CB | 탄소강 | SM45C | BM#2 | 1564 | 44 | 1676 | 1557 | 36 | 7700 |  | 1 | 0.24 | 20 |  | -2.26 | 1580 | 1666 | 0 | 7.17 | 0 | 1 | 50 | 32 | Y |  | 2018-05-30 01:56 | 87 | 1134 | -275 | -152 | 26 | 41 | 38 | 38 | 37 | 37 | 36 | 33 | 42 | 47 | 50 | 52 | 47 | 53 | 52 | 53 | -0.05 |  | 19.98 | Y | 0 | 1 | 2.21 | 2.08 | [5 empty] | N | N | N | 190 | 0.46 | 63 | 98426 | 99530 | 1960 | 15900 | 5 | 1 |  | 2018-05-30 02:24 | 1599 | 167 |  | 69 |  | *턴디쉬 플럭스 120KG/15KG *슬리브 롱노즐 사용 | [14 empty] | 99.42 | 100 | 700 | 0 | 0 |  | 650 | 400 | 선택 | 해제 | 700 | 0 | 0 |  | 650 | 400 | 선택 | 해제 | 해제 | 미정 | 미정 | 미정 | 미정 |  | 미정 | RB110.00 | C
A45856 | 2018-05-29 | 1 | A |  | 11 | A | AE1055LS | 탄소강 | G-AE1055LS | BM#1 | 1563 | 39 | 1593 | 1527 | 32 | 5200 |  | 3 | 0.31 | 25 |  | -1.42 | 1556 | 1597 | 0 | 11.07 |  | 35 | 16 | 44 | Y |  | 2018-05-30 03:00 | 72 | 1135 | 27 | 27 | 27 | 27 | 27 | 27 | 26 | 26 | 26 | 26 | 26 | 25 |  | 25 | 26 | 27 | 25 | 27 | -0.03 | Y | 45 | Y | -0.2 | [8 empty] | Y | Y | Y | 190 | 0.5 | 60 | 101508 | 99060 | 7090 | 15620 | 7 | 1 |  | 2018-05-30 03:16 | 1556 | 123 |  | 43 | [16 empty] | 95.72 | 100 | 0 | 0 | 0 |  | 500 |  | 선택 | 해제 | 0 | 0 | 0 |  | 500 |  | 선택 | 해제 | 해제 | 미정 | 미정 | 선택 | 미정 |  | 미정 | BT180180 | H
B45795 | 2018-05-29 | 2 | A |  | 2 | A | SM45CB | 탄소강 | SM45C | BM#2 | 1586 | 46 | 1646 | 1526 | 36 | 7500 |  | 1 | 0.27 | 16 |  | -2.49 | 1564 | 1638 | 3.75 | 5.88 | 0 | 32 | 22 | 33 | Y |  | 2018-05-30 03:04 | 71 | 1133 | 49 | 40 | 35 | 33 | 32 | 31 | 30 | 30 | 29 | 29 | 28 | 27 |  | 27 | 33 | 35 | 27 | 0 | -0.18 |  | 45.03 | Y | -0.2 | [8 empty] | N | N | N | 180 | 0.5 | 57 | 97992 | 92750 | 510 | 17000 | 5 | 1 |  | 2018-05-30 03:20 | 1574 | 177 |  | 67 | [16 empty] | 105.09 | 75 | 0 | 0 | 0 |  | 650 | 400 | 선택 | 해제 | 0 | 0 | 0 |  | 650 | 400 | 선택 | 해제 | 해제 | 미정 | 미정 | 미정 | 미정 |  | 미정 | RB190.00 | C
A45857 | 2018-05-29 | 1 | A |  | 12 | A | AE1055LS | 탄소강 | G-AE1055LS | BM#1 | 1551 | 40 | 1590 | 1524 | 32 | 5300 |  | 3 | 0.29 | 26 |  | -1.42 | 1545 | 1589 | 0 | 9.93 |  | 5 | 14 | 38 | Y |  | 2018-05-30 04:15 | 61 | 1127 | 22 | 23 | 24 | 25 | 25 | 25 | 24 | 23 | 23 | 22 | 21 | 21 |  | 21 | 23 | 25 | 21 | 25 | -0.1 | Y | 39.98 | Y | 0 | [8 empty] | Y | Y | Y | 180 | 0.5 | 57 | 101508 | 94270 | 7010 | 16050 | 7 | 1 |  | 2018-05-30 04:23 | 1545 | 109 |  | 32 | 18 | [15 empty] | 100.25 | 100 | 0 | 0 | 0 |  | 500 |  | 선택 | 해제 | 0 | 0 | 0 |  | 500 |  | 선택 | 해제 | 해제 | 미정 | 미정 | 선택 | 미정 |  | 미정 | BT180180 | H
B45797 | 2018-05-29 | 2 | C |  | 3 | A | SM45CB | 탄소강 | SM45C | BM#2 | 1612 | 45 | 1624 | 1564 | 28 | 5300 |  | 1 | 0.28 | 15 |  | -2.48 | 1552 | 1618 | 0 | 17.38 | 0 | 36 | 33 | 33 | Y |  | 2018-05-30 04:52 | 59 | 1114 | 25 | 28 | 29 | 30 | 29 | 29 | 30 | 28 | 26 | 25 | 23 | 23 | 21 | 21 | 27 | 30 | 21 | 29 | -0.2 | Y | 45 | Y | -0.4 | [7 empty] | Y | Y | Y | Y | 170 | 0.47 | 62 | 95062 | 96270 | 310 | 16900 | 5 | 1 | 30 | 2018-05-30 04:52 | 1552 | 111 |  | 18 | [16 empty] | 98.56 | 72.73 | 0 | 0 | 0 |  | 650 | 700 | 선택 | 해제 | 0 | 0 | 0 |  | 650 | 700 | 선택 | 해제 | 해제 | 미정 | 미정 | 미정 | 미정 |  | 미정 | RB130.00 | C
A45858 | 2018-05-29 | 1 | C |  | 13 | A | AE1055LS | 탄소강 | G-AE1055LS | BM#1 | 1579 | 41 | 1591 | 1525 | 31 | 5100 |  | 3 | 0.29 | 25 |  | -1.37 | 1556 | 1597 | 0 | 11.5 |  | 12 | 58 | 60 | Y |  | 2018-05-30 05:17 | 72 | 1132 | 19 | 23 | 28 | 31 | 30 | 30 | 30 | 30 | 30 | 30 | 30 | 29 | 26 | 26 | 28 | 31 | 26 | 30 | -0.1 | Y | 45 | Y | -0.6 | [8 empty] | Y | Y | Y | 230 | 0.5 | 61 | 101508 | 99750 | 7060 | 15700 | 7 | 1 |  | 2018-05-30 05:26 | 1556 | 105 |  | 29 | [16 empty] | 95.09 | 100 | 0 | 0 | 0 |  | 500 |  | 선택 | 해제 | 0 | 0 | 0 |  | 500 |  | 선택 | 해제 | 해제 | 미정 | 미정 | 선택 | 미정 |  | 미정 | BT180180 | H
B45798 | 2018-05-29 | 2 | C |  | 4 | A | SM45CB | 탄소강 | SM45C | BM#2 | 1606 | 45 | 1665 | 1567 | 34 | 6700 |  | 1 | 0.27 | 15 |  | -3.37 | 1578 | 1648 | 0 | 11.28 | 0 | 16 | 1 | 23136 | Y |  | 2018-05-30 05:44 | 85 | 952 | 18 | 27 | 33 | 36 | 35 | 35 | 34 | 33 | 32 | 31 | 29 | 28 | 23 | 23 | 31 | 36 | 23 | 0 | -0.29 | Y | 44.98 | Y | -1 |  |  |  | 1.05 |  |  |  | Y | Y | Y | Y | 160 | 0.47 | 60 | 100581 | 93040 | 3040 | 15400 | 5 | 1 | 40 | 2018-05-30 06:01 | 1578 | 119 |  | 31 |  | *대보수 첫 HEAT | [14 empty] | 104.77 | 76.92 | 0 | 0 | 0 |  | 650 | 700 | 선택 | 해제 | 0 | 0 | 0 |  | 650 | 700 | 선택 | 해제 | 해제 | 미정 | 미정 | 미정 | 미정 |  | 미정 | RB250.00 | C
A45859 | 2018-05-29 | 1 | C | TUNDISH교체전 | 14 | A | AE1055LS | 탄소강 | G-AE1055LS | BM#1 | 1602 | 43 | 1589 | 1563 | 28 | 3600 |  | 3 | 0.31 | 25 |  | -1.59 | 1543 | 1589 | 0 | 9.96 |  | 19 | 32 | 59 | Y |  | 2018-05-30 06:21 | 59 | 1127 | 25 | 25 | 26 | 25 | 24 | 23 | 23 | 23 | 22 | 20 | 19 | 19 |  | 19 | 23 | 26 | 19 | 25 | -0.16 |  | 45.1 | Y | 0 | [8 empty] | N | N | M | 220 | 0.5 | 61 | 93931 | 97100 | 7000 | 2000 | 7 | 1 |  | 2018-05-30 06:31 | 1543 | 111 |  | 28 |  |  | 076B66668B244CD4B787AE814AF41DED | B96C95E11A87489B88ACE3D239707FCD | C9C34CC8DFFB46188CC021E48C12A72A | [11 empty] | 90.23 | 100 | 0 | 3500 | 0 |  | 500 |  | 선택 | 해제 | 0 | 3500 | 0 |  | 500 |  | 선택 | 해제 | 해제 | 미정 | 미정 | 선택 | 미정 |  | 미정 | BT180180 | H
B45799 | 2018-05-29 | 2 | C |  | 5 | A | SM45CB | 탄소강 | SM45C | BM#2 | 1588 | 41 | 1614 | 1535 | 30 | 6000 |  | 1 | 0.21 | 15 |  | 0 | 1551 | 1612 | 0 | 1.94 | 0 | 1 | 51 | 57 | Y |  | 2018-05-30 06:52 | 58 | 1102 | 21 | 29 | 30 | 30 | 30 | 30 | 30 | 29 | 28 | 27 | 26 | 24 | 22 | 22 | 27 | 30 | 22 | 30 | -0.17 |  | 46.67 | Y | -0.4 | [7 empty] | Y | Y | Y | Y | 150 | 0.47 | 60 | 154143 | 93410 | 7710 | 15300 | 5 | 1 | 20 | 2018-05-30 07:13 | 1551 | 124 |  | 26 |  | *연연주 혼탕부 성분확인 ID:307~309,407~409 | [14 empty] | 151.72 | 77.78 | 0 | 0 | 0 |  | 650 | 700 | 선택 | 해제 | 0 | 0 | 0 |  | 650 | 700 | 선택 | 해제 | 해제 | 미정 | 미정 | 미정 | 미정 |  | 미정 | RB230.00 | C
A45860 | 2018-05-30 | 1 | C | TUNDISH교체 | 1 | A | STB3D | 베어링강 | STB (SF) | BM#1 | 1572 | 48 | 1586 | 1526 | 42 | 7200 |  | 3 | 0.33 | 26 |  | -1.35 | 1546 | 1586 | 18.92 | 0 |  | 35 | 17 | 71 | Y |  | 2018-05-30 07:38 | 95 | 1099 | 37 | 33 | 37 | 39 | 43 | 44 | 44 | 45 | 46 | 46 | 47 | 47 |  | 47 | 42 | 47 | 47 | 0 | 0 |  | 5.02 | Y | 0 |  | 1.89 | 1.82 | [5 empty] | N | N | M | 230 | 0.47 | 65 | 101508 | 100700 | 7100 | 15900 | 18 | 2 |  | 2018-05-30 07:45 | 1546 | 120 |  | 32 |  | *T/D플럭스 유15 용275KG *침적노즐 1기4공 2기6공 | [14 empty] | 94.25 | 100 | 1500 | 0 | 0 |  | 750 |  | 선택 | 해제 | 1500 | 0 | 0 |  | 750 |  | 선택 | 해제 | 선택 | 미정 | 미정 | 선택 | 미정 |  | 미정 | BT180180 | H
B45800 | 2018-05-30 | 2 | C |  | 6 | A | SM45C | 탄소강 | SM45C | BM#2 | 1612 | 46 | 1627 | 1565 | 29 | 5300 |  | 1 | 0.22 | 20 |  | 0 | 1553 | 1615 | 0 | 2.94 | 0 | 32 | 23 | 51 | Y |  | 2018-05-30 08:04 | 60 | 1105 | 15 | 15 | 27 | 31 | 32 | 32 | 32 | 31 | 31 | 30 | 29 | 28 | 26 | 24 | 28 | 32 | 24 | 32 | -0.18 | Y | 44.98 | Y | -0.4 | [7 empty] | Y | Y | Y | Y | 190 | 0.47 | 61 | 34670 | 95970 | 3260 | 13200 | 5 | 1 | 10 | 2018-05-30 08:17 | 1553 | 120 |  | 18 |  | *연연주 혼탕부 성분확인 ID:301.401 | [14 empty] | 34.95 | 80 | 0 | 0 | 0 |  | 650 | 700 | 선택 | 해제 | 0 | 0 | 0 |  | 650 | 700 | 선택 | 해제 | 해제 | 미정 | 미정 | 미정 | 미정 |  | 미정 | RB230.00 | C
A45861 | 2018-05-30 | 1 | C |  | 2 | A | STB3D | 베어링강 | STB (SF) | BM#1 | 1578 | 49 | 1565 | 1547 | 34 | 5200 |  | 3 | 0.34 | 25 |  | -1.72 | 1515 | 1565 | 11.95 | 0 |  | 5 | 15 | 77 | Y |  | 2018-05-30 08:41 | 64 | 1087 | 45 | 37 | 31 | 27 | 25 | 24 | 23 | 22 | 21 | 20 | 19 | 20 | 19 | 19 | 26 | 31 | 19 | 0 | -0.24 |  | 49.98 | Y | -0.2 | [8 empty] | Y | Y | Y | 220 | 0.48 | 63 | 84590 | 97600 | 7030 | 16200 | 18 | 2 |  | 2018-05-30 08:51 | 1515 | 125 |  | 37 |  | *수동온도 1485℃ 자동온도 1477℃ | [14 empty] | 80.87 | 100 | 0 | 0 | 0 |  | 750 |  | 선택 | 해제 | 0 | 0 | 0 |  | 750 |  | 선택 | 해제 | 선택 | 미정 | 미정 | 선택 | 미정 |  | 미정 | BT180180 | H
B45801 | 2018-05-30 | 2 | C |  | 7 | A | SM45C | 탄소강 | SM45C | BM#2 | 1607 | 44 | 1617 | 1545 | 29 | 5500 |  | 1 | 0.23 | 17 |  | 0 | 1555 | 1609 | 0 | 2.53 | 0 | 36 | 34 | 63 | Y |  | 2018-05-30 09:05 | 62 | 1112 | 20 | 24 | 30 | 32 | 33 | 33 | 32 | 32 | 31 | 30 | 29 | 28 | 27 | 25 | 30 | 33 | 25 | 32 | -0.18 | Y | 45 | Y | -0.4 | [7 empty] | Y | Y | Y | Y | 180 | 0.47 | 64 | 100050 | 101760 | 290 | 16500 | 5 | 1 | 20 | 2018-05-30 09:15 | 1555 | 118 |  | 22 | [16 empty] | 97.94 | 80 | 0 | 0 | 0 |  | 650 | 700 | 선택 | 해제 | 0 | 0 | 0 |  | 650 | 700 | 선택 | 해제 | 해제 | 미정 | 미정 | 미정 | 선택 | 6 | 미정 | RB230.00 | C
A45862 | 2018-05-30 | 1 | C |  | 3 | A | STB3D | 베어링강 | STB (SF) | BM#1 | 1577 | 51 | 1557 | 1544 | 36 | 5600 |  | 3 | 0.31 | 25 |  | -1.31 | 1519 | 1557 | 10.52 | 0 |  | 12 | 59 | 77 | Y |  | 2018-05-30 09:44 | 68 | 1098 | 18 | 22 | 25 | 27 | 28 | 29 | 28 | 28 | 27 | 27 | 27 | 27 | 27 | 27 | 26 | 29 | 27 | 28 | -0.02 | Y | 35 | Y | 0 | [8 empty] | Y | Y | Y | 210 | 0.48 | 61 | 101508 | 95550 | 7040 | 15900 | 18 | 2 |  | 2018-05-30 09:52 | 1519 | 128 |  | 37 | [16 empty] | 98.98 | 100 | 0 | 0 | 0 |  | 750 |  | 선택 | 해제 | 0 | 0 | 0 |  | 750 |  | 선택 | 해제 | 선택 | 미정 | 미정 | 선택 | 미정 |  | 미정 | BT180180 | H
B45802 | 2018-05-30 | 2 | C |  | 8 | A | SM45C | 탄소강 | SM45C | BM#2 | 1615 | 43 | 1617 | 1527 | 31 | 6400 |  | 1 | 0.25 | 17 |  | 0 | 1554 | 1608 | 0 | 3.7 | 0 | 16 | 2 | 55 | Y |  | 2018-05-30 10:02 | 61 | 1102 | 22 | 21 | 23 | 23 | 23 | 23 | 22 | 21 | 20 | 19 | 18 | 17 | 16 | 16 | 21 | 23 | 16 | 23 | -0.14 |  | 50 | Y | -0.2 | [7 empty] | N | Y | Y | N | 170 | 0.47 | 63 | 94731 | 97010 | 1210 | 15900 | 5 | 1 | 30 | 2018-05-30 10:09 | 1554 | 125 |  | 32 |  | *빅사이즈 일반사이즈로 변경 | [14 empty] | 96.47 | 84.62 | 0 | 0 | 0 |  | 650 | 700 | 선택 | 해제 | 0 | 0 | 0 |  | 650 | 700 | 선택 | 해제 | 해제 | 미정 | 미정 | 미정 | 미정 |  | 미정 | RB110.00 | C
A45863 | 2018-05-30 | 1 | C |  | 4 | A | STB3D | 베어링강 | STB (SF) | BM#1 | 1547 | 47 | 1548 | 1536 | 36 | 6000 |  | 3 | 0.33 | 26 |  | -1.03 | 1518 | 1548 | 16.56 | 0 |  | 19 | 33 | 73 | Y |  | 2018-05-30 10:53 | 67 | 1090 | 25 | 28 | 30 | 32 | 32 | 31 | 31 | 31 | 30 | 30 | 29 | 29 | 29 | 29 | 30 | 32 | 29 | 31 | -0.05 | Y | 44.98 | Y | 0 | [8 empty] | Y | Y | Y | 200 | 0.48 | 65 | 101508 | 99200 | 6830 | 15600 | 18 | 2 |  | 2018-05-30 11:01 | 1518 | 119 |  | 32 | 15 | [15 empty] | 95.58 | 100 | 0 | 0 | 0 |  | 750 |  | 선택 | 해제 | 0 | 0 | 0 |  | 750 |  | 선택 | 해제 | 선택 | 미정 | 미정 | 선택 | 미정 |  | 미정 | BT180180 | H
B45803 | 2018-05-30 | 2 | C |  | 9 | A | SM45C | 탄소강 | SM45C | BM#2 | 1601 | 45 | 1615 | 1514 | 35 | 6800 |  | 1 | 0.24 | 21 |  | -2.02 | 1552 | 1613 | 0 | 4.09 | 0 | 1 | 52 | 57 | Y |  | 2018-05-30 11:14 | 59 | 1097 | 14 | 22 | 26 | 27 | 27 | 27 | 27 | 26 | 25 | 25 | 23 | 22 | 21 | 17 | 23 | 27 | 17 | 27 | -0.18 | Y | 56.43 | Y | -0.4 | [7 empty] | N | N | N | N | 170 | 0.41 | 73 | 92232 | 97060 | 10 | 14300 | 5 | 1 | 40 | 2018-05-30 11:26 | 1552 | 128 |  | 26 |  | *전공정 작업지연 10% 이상 감속주입, 이상공정 등록 및 생관통보 | [14 empty] | 89.81 | 100 | 0 | 0 | 0 |  | 650 | 400 | 선택 | 해제 | 0 | 0 | 0 |  | 650 | 400 | 선택 | 해제 | 해제 | 미정 | 미정 | 미정 | 미정 |  | 미정 | RB135.00 | C
A45864 | 2018-05-30 | 1 | C |  | 5 | A | STB3D | 베어링강 | STB (SF) | BM#1 | 1574 | 51 | 1559 | 1533 | 40 | 6400 |  | 3 | 0.33 | 26 |  | -1.42 | 1517 | 1559 | 17.79 | 0 |  | 35 | 18 | 58 | Y |  | 2018-05-30 12:03 | 66 | 1109 | 26 | 30 | 32 | 33 | 33 | 32 | 32 | 31 | 31 | 30 | 30 | 29 | 29 | 29 | 31 | 33 | 29 | 32 | -0.08 | Y | 50.02 | Y | 0 | [8 empty] | Y | Y | Y | 190 | 0.48 | 66 | 100930 | 103450 | 7020 | 16100 | 18 | 2 |  | 2018-05-30 12:14 | 1517 | 119 |  | 28 |  | *샘플채취ID:103.203 500mm | [14 empty] | 91.38 | 100 | 0 | 0 | 500 |  | 750 |  | 선택 | 해제 | 0 | 0 | 500 |  | 750 |  | 선택 | 해제 | 선택 | 미정 | 미정 | 선택 | 미정 |  | 미정 | BT180180 | H
C44357 | 2018-05-30 | 3 | C |  | 10 | A | SM45C | 탄소강 | SM45C | BM#2 | 1550 | 41 | 1617 | 1523 | 31 | 6300 |  | 2 | 0.4 | 16 | 40 | -2.56 | 1551 | 1607 | 0.59 | 0 | 8 | 31 | 83 | 187 | Y |  | 2018-05-30 12:38 | 58 | 1060 | 14 | 20 | 22 | 24 | 25 | 24 | 24 | 23 | 22 | 21 | 20 | 19 | 19 | 19 | 22 | 25 | 19 | 24 | -0.16 | Y | 37 | Y | 0 | [7 empty] | Y | Y | Y | Y | 150 | 0.47 | 61 | 95062 | 94510 | 2250 | 15400 | 5 | 1 | 40 | 2018-05-30 12:51 | 1551 | 103 |  | 18 | [16 empty] | 98.31 | 100 | 0 | 0 | 0 |  | 650 | 700 | 선택 | 해제 | 0 | 0 | 0 |  | 650 | 700 | 선택 | 해제 | 해제 | 미정 | 미정 | 미정 | 미정 |  | 미정 | RB350.00 | C
A45865 | 2018-05-30 | 1 | D |  | 6 | A | STB3D | 베어링강 | STB (SF) | BM#1 | 1600 | 50 | 1556 | 1538 | 38 | 6200 |  | 3 | 0.3 | 33 |  | -1.25 | 1510 | 1556 | 13.04 | 0 |  | 5 | 16 | 59 | Y |  | 2018-05-30 13:17 | 59 | 1105 | 26 | 29 | 31 | 31 | 31 | 31 | 30 | 30 | 29 | 28 | 28 | 27 | 27 | 26 | 29 | 31 | 26 | 31 | -0.09 |  | 55.02 | Y | -0.2 | [8 empty] | Y | Y | Y | 230190 | 0.48 | 67 | 101508 | 100460 | 7080 | 15000 | 18 | 2 |  | 2018-05-30 13:28 | 1510 | 123 |  | 22 |  | *주속내 감속주입함 이상공정등록 ID105.205 생관통보 | [14 empty] | 93.9 | 100 | 0 | 0 | 0 |  | 750 |  | 선택 | 해제 | 0 | 0 | 0 |  | 750 |  | 선택 | 해제 | 선택 | 미정 | 미정 | 선택 | 미정 |  | 미정 | BT180180 | H
B45805 | 2018-05-30 | 2 | D |  | 11 | A | SM45C | 탄소강 | SM45C | BM#2 | 1599 | 45 | 1634 | 1555 | 33 | 6400 |  | 1 | 0.25 | 17 |  | 0 | 1556 | 1611 | 0 | 3.82 | 0 | 36 | 35 | 63 | Y |  | 2018-05-30 13:51 | 63 | 1096 | 16 | 24 | 32 | 35 | 37 | 37 | 36 | 35 | 35 | 33 | 32 | 31 | 30 | 28 | 32 | 37 | 28 | 35 | -0.2 | Y | 45.02 | Y | -0.4 | [7 empty] | Y | Y | Y | Y | 190 | 0.47 | 67 | 93308 | 104870 | 40 | 15800 | 5 | 1 | 10 | 2018-05-30 13:56 | 1556 | 119 |  | 10 | [16 empty] | 89.5 | 100 | 0 | 0 | 0 |  | 650 | 700 | 선택 | 해제 | 0 | 0 | 0 |  | 650 | 700 | 선택 | 해제 | 해제 | 미정 | 미정 | 미정 | 미정 |  | 미정 | RB250.00 | C
A45866 | 2018-05-30 | 1 | D |  | 7 | A | STB3D | 베어링강 | STB (SF) | BM#1 | 1575 | 42 | 1561 | 1533 | 36 | 5700 |  | 3 | 0.31 | 33 |  | -1.34 | 1511 | 1561 | 22.38 | 0 |  | 12 | 60 | 62 | Y |  | 2018-05-30 14:35 | 60 | 1099 | 23 | 27 | 29 | 30 | 29 | 29 | 28 | 28 | 26 | 26 | 26 | 26 | 26 | 26 | 27 | 30 | 26 | 29 | -0.06 | Y | 45.03 | Y | 0 | [7 empty] | Y | Y | Y | Y | 220180 | 0.47 | 60 | 101508 | 91810 | 7120 | 15800 | 18 | 2 |  | 2018-05-30 14:44 | 1511 | 104 |  | 13 | 22 | *RH공정지연으로 감속주입함 이상공정등록ID 102.103.202.203 | [14 empty] | 102.12 | 100 | 0 | 0 | 0 |  | 750 |  | 선택 | 해제 | 0 | 0 | 0 |  | 750 |  | 선택 | 해제 | 선택 | 미정 | 미정 | 선택 | 미정 |  | 미정 | BT180180 | H
B45806 | 2018-05-30 | 2 | D |  | 12 | A | SM45C | 탄소강 | SM45C | BM#2 | 1591 | 41 | 1624 | 1534 | 29 | 6000 |  | 1 | 0.23 | 18 |  | -2.43 | 1548 | 1607 | 0 | 3.86 | 0 | 16 | 3 | 73 | Y |  | 2018-05-30 14:48 | 55 | 1087 | 23 | 24 | 25 | 25 | 25 | 23 | 23 | 22 | 21 | 21 | 19 | 19 | 18 | 18 | 22 | 25 | 18 | 25 | -0.14 |  | 50 | Y | -0.2 | [7 empty] | Y | Y | Y | Y | 180 | 0.47 | 61 | 97746 | 96400 | 80 | 16500 | 5 | 1 | 10 | 2018-05-30 14:58 | 1548 | 126 |  | 25 | [16 empty] | 102.67 | 100 | 0 | 0 | 0 |  | 650 | 700 | 선택 | 해제 | 0 | 0 | 0 |  | 650 | 700 | 선택 | 해제 | 해제 | 미정 | 미정 | 미정 | 미정 |  | 미정 | RB350.00 | C
A45867 | 2018-05-30 | 1 | D |  | 8 | A | STB3D | 베어링강 | STB (SF) | BM#1 | 1584 | 45 | 1552 | 1538 | 40 | 6500 |  | 3 | 0.3 | 33 |  | -0.97 | 1515 | 1552 | 17.89 | 0 |  | 19 | 34 | 80 | Y |  | 2018-05-30 15:36 | 64 | 1086 | 24 | 24 | 25 | 25 | 23 | 23 | 22 | 21 | 20 | 19 | 18 | 18 | 17 | 17 | 21 | 25 | 17 | 0 | -0.15 |  | 55 | Y | 0 | [7 empty] | Y | Y | Y | Y | 200160 | 0.48 | 69 | 101508 | 106080 | 6990 | 16300 | 18 | 2 |  | 2018-05-30 15:45 | 1502 | 106 |  | 14 | [16 empty] | 89.24 | 100 | 0 | 0 | 0 |  | 750 |  | 선택 | 해제 | 0 | 0 | 0 |  | 750 |  | 선택 | 해제 | 선택 | 미정 | 미정 | 선택 | 미정 |  | 미정 | BT180180 | H
B45807 | 2018-05-30 | 2 | D | TUNDISH교체전 | 13 | A | SM45C | 탄소강 | SM45C | BM#2 | 1593 | 41 | 1606 | 1564 | 27 | 4800 |  | 1 | 0.23 | 15 |  | -2.19 | 1555 | 1597 | 0 | 2.52 | 0 | 1 | 53 | 69 | Y |  | 2018-05-30 15:43 | 62 | 1086 | 15 | 20 | 24 | 25 | 26 | 26 | 26 | 25 | 25 | 24 | 24 | 22 | 20 | 20 | 23 | 26 | 20 | 26 | -0.15 | Y | 39.98 | Y | -0.4 | [7 empty] | N | Y | Y | N | 170 | 0.47 | 62 | 102816 | 96120 | 380 | 2000 | 5 | 1 | 20 | 2018-05-30 15:46 | 1555 | 124 |  | 33 |  |  | 3BCFF8E8586D4C5D899370EF8945865D | 63FEA5DAA3D84CFA89451F5480B12197 | CA8D054878044E4495ACFEE3B4A2CBB4 | [11 empty] | 106.55 | 100 | 0 | 2650 | 0 |  | 650 | 400 | 선택 | 해제 | 0 | 3090 | 0 |  | 650 | 400 | 선택 | 해제 | 해제 | 미정 | 미정 | 미정 | 미정 |  | 미정 | BT180180 | C
A45868 | 2018-05-30 | 1 | D |  | 9 | A | STB3D | 베어링강 | STB (SF) | BM#1 | 1568 | 40 | 1560 | 1537 | 36 | 5600 |  | 3 | 0.32 | 28 |  | -1.4 | 1516 | 1560 | 17.43 | 0 |  | 35 | 19 | 75 | Y |  | 2018-05-30 16:28 | 65 | 1086 | 15 | 18 | 22 | 25 | 27 | 28 | 28 | 28 | 29 | 27 | 26 | 26 | 27 | 27 | 25 | 29 | 26 | 28 | -0.03 | Y | 15 | Y | 0.2 | [7 empty] | Y | Y | Y | Y | 200160 | 0.48 | 61 | 101508 | 94130 | 7020 | 15900 | 18 | 2 |  | 2018-05-30 16:37 | 1516 | 116 |  | 33 | [16 empty] | 99.81 | 100 | 0 | 0 | 0 |  | 750 |  | 선택 | 해제 | 0 | 0 | 0 |  | 750 |  | 선택 | 해제 | 선택 | 미정 | 미정 | 선택 | 선택 | 8 | 미정 | BT180180 | H
B45808 | 2018-05-30 | 2 | D | TUNDISH교체 | 1 | A | AE15B35C | 합금강 | 보론강 | BM#2 | 1584 | 45 | 1657 | 1544 | 41 | 8300 |  | 1 | 0.23 | 20 |  | -2.01 | 1586 | 1646 | 1.21 | 0 | 0 | 32 | 25 | 39 | Y |  | 2018-05-30 17:15 | 88 | 1089 | 8493 | -179 | 8493 | 27 | 28 | 34 | 37 | 39 | 40 | 41 | 42 | 43 | 43 | 8493 | 891 | 8493 | 27 | 8493 | 9.99 |  | 5.03 | Y | 9.99 | 1.5 | 2.53 | 2.53 | 1.84 |  |  |  | N | N | N | N | 150 | 0.48 | 60 | 96702 | 96980 | 1210 | 15400 | 9 | 2 | 10 | 2018-05-30 17:12 | 1586 | 128 |  | 28 |  | * T/D FLUX 용탕부: 120 KG / 유탕부: 15KG 투입 * 첫 HEAT 수소측정 기준초과(10분)이상공정 등록 및 생관통보. | [14 empty] | 97.19 | 100 | 710 | 0 | 0 |  | 300 | 400 | 선택 | 선택 | 740 | 0 | 0 |  | 300 | 400 | 선택 | 선택 | 해제 | 미정 | 미정 | 미정 | 미정 |  | 미정 | RB100.00 | C
A45869 | 2018-05-30 | 1 | D |  | 10 | A | STB3D | 베어링강 | STB (SF) | BM#1 | 1603 | 41 | 1561 | 1549 | 35 | 5300 |  | 3 | 0.31 | 28 |  | -1.86 | 1502 | 1561 | 17.01 | 0 |  | 5 | 17 | 58 | Y |  | 2018-05-30 17:49 | 51 | 1086 | 26 | 26 | 24 | 23 | 22 | 21 | 20 | 18 | 17 | 17 | 16 | 16 | 15 | 15 | 19 | 24 | 14 | 0 | -0.18 | Y | 55 | Y | 0.2 | [7 empty] | Y | Y | Y | Y | 190150 | 0.48 | 72 | 101508 | 107900 | 7010 | 16400 | 18 | 2 |  | 2018-05-30 17:57 | 1502 | 99 |  | 14 | [16 empty] | 87.81 | 100 | 0 | 0 | 0 |  | 750 |  | 선택 | 해제 | 0 | 0 | 0 |  | 750 |  | 선택 | 해제 | 선택 | 미정 | 미정 | 선택 | 미정 |  | 미정 | BT180180 | H
B45809 | 2018-05-30 | 2 | D |  | 2 | A | AE15B35C | 합금강 | 보론강 | BM#2 | 1625 | 44 | 1634 | 1587 | 28 | 4900 |  | 1 | 0.25 | 16 |  | -2.31 | 1560 | 1617 | 1.11 | 0 | 0 | 36 | 36 | 77 | Y |  | 2018-05-30 18:08 | 62 | 1087 | 50 | 34 | 32 | 30 | 28 | 27 | 26 | 25 | 24 | 24 | 23 | 8493 | 22 | 22 | 724 | 8493 | 22 | 0 | 9.99 |  | 4.97 | Y | 9.99 | [7 empty] | N | N | N | N | 140 | 0.49 | 60 | 90084 | 97770 | 340 | 14400 | 9 | 2 | 20 | 2018-05-30 18:34 | 1560 | 129 |  | 38 | [16 empty] | 91.92 | 100 | 0 | 0 | 0 |  | 300 | 400 | 선택 | 선택 | 0 | 0 | 0 |  | 300 | 400 | 선택 | 선택 | 해제 | 미정 | 미정 | 미정 | 미정 |  | 미정 | RB105.00 | C
A45870 | 2018-05-30 | 1 | D |  | 11 | A | STB3D | 베어링강 | STB (SF) | BM#1 | 1605 | 40 | 1546 | 1571 | 36 | 5500 |  | 3 | 0.32 | 28 |  | -1.01 | 1514 | 1546 | 16.32 | 0 |  | 12 | 61 | 82 | Y |  | 2018-05-30 18:47 | 63 | 1089 | 13 | 20 | 24 | 27 | 29 | 29 | 29 | 29 | 29 | 29 | 28 | 28 | 27 | 27 | 26 | 29 | 27 | 29 | -0.04 | Y | 45 | Y | 0 | [7 empty] | Y | Y | Y | Y | 230190 | 0.48 | 68 | 101508 | 106020 | 7080 | 16200 | 18 | 2 |  | 2018-05-30 19:00 | 1514 | 110 |  | 29 | [16 empty] | 89.28 | 100 | 0 | 0 | 0 |  | 750 |  | 선택 | 해제 | 0 | 0 | 0 |  | 750 |  | 선택 | 해제 | 선택 | 미정 | 미정 | 선택 | 미정 |  | 미정 | BT180180 | H
B45810 | 2018-05-30 | 2 | D |  | 3 | A | AE15B35C | 합금강 | 보론강 | BM#2 | 1612 | 41 | 1625 | 1565 | 35 | 6000 |  | 1 | 0.24 | 16 |  | -2.25 | 1574 | 1622 | 1.02 | 0 | 0 | 16 | 4 | 70 | Y |  | 2018-05-30 19:14 | 76 | 1087 | 19 | 23 | 26 | 28 | 29 | 29 | 28 | 28 | 26 | 25 | 25 | 24 | 22 | 22 | 26 | 29 | 22 | 28 | -0.18 | Y | 39.97 | Y | -0.4 | [7 empty] | N | N | N | N | 130 | 0.49 | 62 | 96141 | 100780 | 80 | 15700 | 9 | 2 | 30 | 2018-05-30 19:23 | 1574 | 123 |  | 36 | [16 empty] | 96.14 | 100 | 0 | 0 | 0 |  | 300 | 400 | 선택 | 선택 | 0 | 0 | 0 |  | 300 | 400 | 선택 | 선택 | 해제 | 미정 | 미정 | 미정 | 미정 |  | 미정 | RB120.00 | C
A45871 | 2018-05-30 | 1 | D |  | 12 | A | STB3D | 베어링강 | STB (SF) | BM#1 | 1583 | 42 | 1552 | 1535 | 39 | 5800 |  | 3 | 0.32 | 29 |  | -1.21 | 1513 | 1552 | 17.32 | 0 |  | 19 | 35 | 72 | Y |  | 2018-05-30 19:50 | 62 | 1087 | 26 | 25 | 25 | 24 | 24 | 23 | 22 | 22 | 22 | 21 | 21 | 21 | 21 | 20 | 23 | 25 | 20 | 22 | -0.08 | Y | 60.02 | Y | -0.2 | [7 empty] | Y | Y | Y | Y | 220180 | 0.48 | 70 | 101508 | 107070 | 7050 | 16000 | 18 | 2 |  | 2018-05-30 19:58 | 1513 | 119 |  | 35 | [16 empty] | 88.46 | 100 | 0 | 0 | 0 |  | 750 |  | 선택 | 해제 | 0 | 0 | 0 |  | 750 |  | 선택 | 해제 | 선택 | 미정 | 미정 | 선택 | 미정 |  | 미정 | BT180180 | H
B45811 | 2018-05-30 | 2 | D |  | 4 | A | AE15B35C | 합금강 | 보론강 | BM#2 | 1583 | 42 | 1635 | 1557 | 33 | 6600 |  | 1 | 0.25 | 16 |  | -2.42 | 1569 | 1622 | 1.17 | 0 | 0 | 1 | 54 | 71 | Y |  | 2018-05-30 20:20 | 71 | 1087 | 25 | 27 | 29 | 30 | 31 | 31 | 31 | 30 | 29 | 28 | 27 | 26 |  | 26 | 29 | 31 | 26 | 31 | -0.14 | Y | 35.07 | Y | -0.2 | [7 empty] | N | N | N | N | 120 | 0.49 | 62 | 102012 | 99830 | 690 | 16000 | 9 | 2 | 40 | 2018-05-30 20:30 | 1569 | 127 |  | 35 | [16 empty] | 101.5 | 100 | 0 | 0 | 0 |  | 300 | 400 | 선택 | 선택 | 0 | 0 | 0 |  | 300 | 400 | 선택 | 선택 | 해제 | 미정 | 미정 | 미정 | 미정 |  | 미정 | RB120.00 | H
A45872 | 2018-05-30 | 1 | B |  | 13 | A | STB3D | 베어링강 | STB (SF) | BM#1 | 1575 | 40 | 1556 | 1535 | 39 | 6200 |  | 3 | 0.33 | 29 |  | -1.2 | 1517 | 1556 | 19.48 | 0 |  | 35 | 20 | 71 | Y |  | 2018-05-30 20:55 | 66 | 1087 | 19 | 22 | 25 | 26 | 28 | 28 | 28 | 28 | 27 | 27 | 26 | 26 | 26 | 26 | 26 | 28 | 26 | 28 | -0.04 | Y | 45.02 | Y | 0 | [7 empty] | Y | Y | Y | Y | 210170 | 0.48 | 69 | 118426 | 106330 | 7030 | 15900 | 18 | 2 |  | 2018-05-30 21:06 | 1517 | 124 |  | 42 | [16 empty] | 104.48 | 100 | 0 | 0 | 0 |  | 750 |  | 선택 | 해제 | 0 | 0 | 0 |  | 750 |  | 선택 | 해제 | 선택 | 미정 | 미정 | 선택 | 미정 |  | 미정 | BT180180 | H
B45812 | 2018-05-30 | 2 | B |  | 5 | A | AE15B35C | 합금강 | 보론강 | BM#2 | 1594 | 41 | 1634 | 1556 | 37 | 6100 |  | 1 | 0.23 | 15 |  | -2.09 | 1577 | 1624 | 0.96 | 0 | 0 | 32 | 26 | 49 | Y |  | 2018-05-30 21:14 | 79 | 1087 | 24 | 27 | 33 | 35 | 36 | 36 | 37 | 37 | 36 | 36 | 35 | 34 | 33 | 33 | 34 | 37 | 33 | 36 | -0.13 | Y | 29.98 | Y | -0.2 | [7 empty] | N | N | N | N | 110 | 0.49 | 60 | 101196 | 98210 | 100 | 15200 | 9 | 2 | 10 | 2018-05-30 21:35 | 1577 | 133 |  | 46 | [16 empty] | 104.33 | 100 | 0 | 0 | 0 |  | 300 | 400 | 선택 | 선택 | 0 | 0 | 0 |  | 300 | 400 | 선택 | 선택 | 해제 | 미정 | 미정 | 미정 | 미정 |  | 미정 | BT180180 | C
A45873 | 2018-05-30 | 1 | B |  | 14 | A | STB3D | 베어링강 | STB (SF) | BM#1 | 1615 | 53 | 1565 | 1542 | 44 | 6000 |  | 3 | 0.31 | 28 |  | -1.73 | 1510 | 1565 | 13.57 | 0.05 |  | 5 | 18 | 63 | Y |  | 2018-05-30 22:08 | 59 | 1087 | 24 | 24 | 23 | 23 | 23 | 22 | 21 | 21 | 20 | 20 | 19 | 19 | 19 | 19 | 21 | 23 | 19 | 23 | -0.08 |  | 50.02 | Y | 0 | [8 empty] | Y | Y | M | 200160 | 0.48 | 70 | 102904 | 110450 | 7000 | 2000 | 18 | 2 |  | 2018-05-30 22:28 | 1510 | 135 |  | 40 |  |  |  | 72F8EEB1437C4002B76A854AB081AB90 | 56515D56741A471D8F74646D79F9E37D | F5B45ECB260D408AB4ABE4557D87C123 | [10 empty] | 87.62 | 100 | 0 | 3500 | 0 |  | 750 |  | 선택 | 해제 | 0 | 3500 | 0 |  | 750 |  | 선택 | 해제 | 선택 | 미정 | 미정 | 선택 | 미정 |  | 미정 | BT180180 | H
B45813 | 2018-05-30 | 2 | B |  | 6 | A | AE15B35C | 합금강 | 보론강 | BM#2 | 1596 | 41 | 1634 | 1556 | 32 | 6600 |  | 1 | 0.25 | 16 |  | -2.41 | 1577 | 1627 | 1.48 | 0 | 0 | 36 | 37 | 45 | Y |  | 2018-05-30 22:15 | 79 | 1086 | 31 | 34 | 36 | 38 | 39 | 39 | 39 | 38 | 38 | 37 | 36 | 35 | 34 | 34 | 37 | 39 | 34 | 39 | -0.12 | Y | 40 | Y | -0.2 | [7 empty] | N | N | N | N | 100 | 0.49 | 62 | 102284 | 100230 | 890 | 15800 | 9 | 2 | 20 | 2018-05-30 22:55 | 1577 | 131 |  | 47 | [16 empty] | 101.27 | 100 | 0 | 0 | 0 |  | 300 | 400 | 선택 | 선택 | 0 | 0 | 0 |  | 300 | 400 | 선택 | 선택 | 해제 | 미정 | 미정 | 미정 | 미정 |  | 미정 | RB120.00 | C
B45814 | 2018-05-30 | 2 | B |  | 7 | A | AE15B35C | 합금강 | 보론강 | BM#2 | 1636 | 42 | 1635 | 1584 | 26 | 5700 |  | 1 | 0.25 | 15 |  | -2.47 | 1567 | 1623 | 1.68 | 0 | 0 | 12 | 62 | 74 | Y |  | 2018-05-30 23:39 | 69 | 1090 | 31 | 29 | 30 | 31 | 31 | 31 | 31 | 30 | 28 | 27 | 26 | 25 | 23 | 23 | 29 | 31 | 23 | 31 | -0.18 | Y | 45.02 | Y | -0.4 | [7 empty] | N | N | N | N | 150 | 0.49 | 62 | 102828 | 100760 | 60 | 15500 | 9 | 2 | 10 | 2018-05-30 23:40 | 1567 | 133 |  | 29 | [16 empty] | 103.55 | 100 | 0 | 0 | 0 |  | 300 | 400 | 선택 | 선택 | 0 | 0 | 0 |  | 300 | 400 | 선택 | 선택 | 해제 | 미정 | 미정 | 미정 | 미정 |  | 미정 | RB120.00 | H
A45874 | 2018-05-30 | 1 | B | TUNDISH교체 | 1 | A | BP-SCR420HB2 | 소입성보증강 | C2 | BM#1 | 1602 | 45 | 1646 | 1571 | 39 | 7200 |  | 3 | 0.31 | 20 |  | -2.36 | 1607 | 1663 | 0 | 14.26 |  | 16 | 5 | 38 | Y |  | 2018-05-30 23:39 | 98 | 1087 | 16 | 26 | 23 | 31 | 38 | 42 | 43 | 44 | 44 | 46 | 47 |  |  | 47 | 38 | 47 | 47 | 0 | 0 |  |  | Y | 0.2 |  | 2.31 | 2.31 | [5 empty] | N | N | N | 150 | 0.49 | 56 | 84590 | 93990 | 7010 | 15600 | 6 | 1 |  | 2018-05-30 23:49 | 1607 | 157 |  | 45 | 13 | *T/Dflux 유15kg 용225kg | [14 empty] | 83.79 | 100 | 1000 | 0 | 0 |  | 550 |  | 선택 | 선택 | 1000 | 0 | 0 |  | 550 |  | 선택 | 선택 | 해제 | 미정 | 미정 | 선택 | 미정 |  | 미정 | BT180180 | H
B45815 | 2018-05-30 | 2 | B |  | 8 | A | AE15B35C | 합금강 | 보론강 | BM#2 | 1602 | 44 | 1645 | 1554 | 32 | 6800 |  | 1 | 0.25 | 16 |  | -2.08 | 1571 | 1618 | 1.76 | 0 | 0 | 1 | 55 | 47 | Y |  | 2018-05-31 00:47 | 73 | 1087 | 20 | 26 | 32 | 35 | 37 | 37 | 37 | 36 | 36 | 35 | 34 | 33 | 31 | 31 | 33 | 37 | 31 | 37 | -0.15 | Y | 40 | Y | -0.4 | [7 empty] | N | N | N | N | 140 | 0.49 | 61 | 94981 | 98230 | 70 | 15500 | 9 | 2 | 20 | 2018-05-31 00:52 | 1571 | 130 |  | 26 | [16 empty] | 96.72 | 100 | 0 | 0 | 0 |  | 300 | 400 | 선택 | 선택 | 0 | 0 | 0 |  | 300 | 400 | 선택 | 선택 | 해제 | 미정 | 미정 | 미정 | 미정 |  | 미정 | RB140.00 | C
A45875 | 2018-05-30 | 1 | B |  | 2 | A | BP-SCR420HB2 | 소입성보증강 | C2 | BM#1 | 1624 | 41 | 1627 | 1569 | 37 | 6700 |  | 3 | 0.32 | 18 |  | -1.62 | 1630 | 1614 | 0 | 14.59 |  | 19 | 36 | 61 | Y |  | 2018-05-31 00:44 | 121 | 1085 | 45 | 34 | 30 | 27 | 25 | 24 | 22 | 22 | 22 | 21 | 21 | 20 | 19 | 19 | 26 | 30 | 19 | 22 | -0.22 |  | 50 | Y | -0.2 | [8 empty] | N | N | N | 140 | 0.52 | 60 | 101508 | 100090 | 6930 | 15000 | 6 | 1 |  | 2018-05-31 00:58 | 1578 | 139 |  | 38 | 21 | *자동 1533 수동 1536 | [14 empty] | 94.91 | 100 | 0 | 0 | 0 |  | 550 |  | 선택 | 선택 | 0 | 0 | 0 |  | 550 |  | 선택 | 선택 | 해제 | 미정 | 미정 | 선택 | 미정 |  | 미정 | BT180180 | H
B45816 | 2018-05-30 | 2 | B | 잔강최소화전 | 9 | A | AE15B35C | 합금강 | 보론강 | BM#2 | 1624 | 42 | 1634 | 1575 | 27 | 5700 |  | 1 | 0.25 | 16 |  | -2.2 | 1571 | 1621 | 1.44 | 0 | 0 | 32 | 27 | 57 | Y |  | 2018-05-31 01:36 | 73 | 1083 | 29 | 30 | 31 | 31 | 32 | 31 | 31 | 30 | 30 | 29 | 28 | 27 |  | 27 | 30 | 32 | 27 | 31 | -0.14 | Y | 34.97 | Y | -0.2 | [7 empty] | N | N | N | N | 130 | 0.49 | 60 | 97465 | 97420 | 320 | 3000 | 9 | 2 | 40 | 2018-05-31 01:39 | 1571 | 130 |  | 41 | [16 empty] | 99.81 | 100 | 0 | 3200 | 0 |  | 300 | 400 | 선택 | 선택 | 0 | 3000 | 0 |  | 300 | 400 | 선택 | 선택 | 해제 | 미정 | 미정 | 미정 | 미정 |  | 미정 | RB085.00 | C
A45876 | 2018-05-30 | 1 | B |  | 3 | A | BP-SCR420HB2 | 소입성보증강 | C2 | BM#1 | 1670 | 60 | 1619 | 1610 | 30 | 4800 |  | 3 | 0.32 | 18 |  | -1.69 | 1579 | 1616 | 0 | 15.41 |  | 35 | 21 | 59 | Y |  | 2018-05-31 01:32 | 70 | 1080 | 17 | 20 | 23 | 24 | 24 | 23 | 22 | 22 | 20 | 20 | 20 | 20 | 19 | 19 | 21 | 24 | 19 | 20 | -0.11 | Y | 44.98 | Y | -0.2 | [8 empty] | N | N | N | 130 | 0.52 | 63 | 101508 | 105470 | 7030 | 15600 | 6 | 1 |  | 2018-05-31 01:57 | 1579 | 142 |  | 51 | [16 empty] | 90.31 | 100 | 0 | 0 | 0 |  | 550 |  | 선택 | 선택 | 0 | 0 | 0 |  | 550 |  | 선택 | 선택 | 해제 | 미정 | 미정 | 선택 | 미정 |  | 미정 | BT180180 | H
B45817 | 2018-05-30 | 2 | B | 잔강최소화 | 10 | B | SMN440 | 합금강 | D1 | BM#2 | 1635 | 42 | 1665 | 1545 | 36 | 7600 |  | 1 | 0.25 | 21 |  | 0 | 1573 | 1578 | 1.74 | 0 | 0 | 5 | 19 | 52 | Y |  | 2018-05-31 02:51 | 79 | 1082 | -229 | -5 | 35 | 36 | 37 | 38 | 39 | 38 | 37 | 37 | 37 | 36 |  | 36 | 25 | 39 | 36 | 37 | -0.03 | Y | 20.48 | Y | -0.2 | 0.9 |  |  | 0.93 |  |  |  | N | N | N | N | 120 | 0.49 | 53 | 97367 | 98750 | 2560 | 13600 | 9 | 2 | 10 | 2018-05-31 03:09 | 1573 | 147 |  | 43 |  | * 후 HEAT L/D 강제개공 ID : 306,406 | [14 empty] | 99.4 | 100 | 2500 | 0 | 0 |  | 650 | 400 | 선택 | 선택 | 2500 | 0 | 0 |  | 650 | 400 | 선택 | 선택 | 미정 | 미정 | 미정 | 미정 | 미정 |  | 미정 | RB120.00 | H
A45877 | 2018-05-30 | 1 | B |  | 4 | A | BP-SCR420HB2 | 소입성보증강 | C2 | BM#1 | 1605 | 42 | 1615 | 1571 | 32 | 6800 |  | 3 | 0.31 | 18 |  | -1.98 | 1571 | 1615 | 0 | 13.17 |  | 36 | 38 | 66 | Y |  | 2018-05-31 03:11 | 62 | 1073 | 18 | 26 | 30 | 32 | 33 | 33 | 31 | 32 | 31 | 30 | 30 | 30 | 30 | 30 | 30 | 33 | 30 | 30 | 0 | Y | 40.02 | Y | 0 | [8 empty] | N | N | N | 120 | 0.52 | 63 | 101508 | 103030 | 7070 | 14600 | 6 | 1 |  | 2018-05-31 03:20 | 1571 | 126 |  | 17 | [16 empty] | 92.24 | 100 | 0 | 0 | 0 |  | 550 |  | 선택 | 선택 | 0 | 0 | 0 |  | 550 |  | 선택 | 선택 | 해제 | 미정 | 미정 | 선택 | 미정 |  | 미정 | BT180180 | H
A45878 | 2018-05-30 | 1 | B |  | 5 | A | SCR420HB2 | 소입성보증강 | C2 | BM#1 | 1607 | 53 | 1621 | 1598 | 31 | 7000 |  | 3 | 0.3 | 18 |  | -1.79 | 1582 | 1621 | 0 | 14.91 |  | 16 | 6 | 45 | Y |  | 2018-05-31 03:49 | 73 | 1077 | 26 | 29 | 31 | 32 | 31 | 32 | 31 | 31 | 31 | 31 |  |  |  | 31 | 31 | 32 | 31 | 31 | -0.03 | Y | 29.98 | Y | 0 | [8 empty] | N | N | N | 110 | 0.55 | 50 | 101508 | 90150 | 7020 | 15500 | 6 | 1 |  | 2018-05-31 03:59 | 1582 | 123 |  | 42 | [16 empty] | 104.49 | 100 | 0 | 0 | 0 |  | 550 |  | 선택 | 선택 | 0 | 0 | 0 |  | 550 |  | 선택 | 선택 | 해제 | 미정 | 미정 | 선택 | 미정 |  | 미정 | BT180180 | H
B45818 | 2018-05-30 | 2 | B |  | 11 | A | SMN440 | 합금강 | D1 | BM#2 | 1612 | 58 | 1635 | 1557 | 35 | 7600 |  | 1 | 0.24 | 19 |  | -2.28 | 1584 | 1638 | 2 | 0 | 0 | 12 | 63 | 38 | N | 1 | 2018-05-31 03:57 | 90 | 1071 | 32 | 37 | 39 | 41 | 42 | 42 | 42 | 41 | 40 | 39 | 38 | 37 |  | 37 | 39 | 42 | 37 | 42 | -0.14 | Y | 34.98 | Y | -0.2 |  | 0.84 | 0.84 | 0.79 |  |  |  | N | N | N | N | 110 | 0.49 | 60 | 98336 | 99190 | 120 | 13900 | 9 | 2 | 20 | 2018-05-31 04:11 | 1560 | 141 |  | 34 |  | * 후 HEAT L/D 강제개공 ID : 306,406 | [14 empty] | 99.88 | 83.33 | 0 | 0 | 0 |  | 650 | 400 | 선택 | 선택 | 0 | 0 | 0 |  | 650 | 400 | 선택 | 선택 | 미정 | 미정 | 미정 | 미정 | 미정 |  | 미정 | RB100.00 | C
A45879 | 2018-05-30 | 1 | C |  | 6 | B | FPA-SCR420HB2 | 소입성보증강 | C2 | BM#1 | 1529 | 47 | 1618 | 1520 | 35 | 7300 |  | 3 | 0.31 | 18 |  | -1.71 | 1573 | 1611 | 0 | 16.34 |  | 19 | 37 | 58 | Y |  | 2018-05-31 04:58 | 64 | 1081 | 30 | 29 | 29 | 28 | 27 | 27 | 26 | 25 | 25 | 24 | 24 | 23 |  | 23 | 27 | 29 | 23 | 0 | -0.13 |  | 45.03 | Y | -0.2 | [8 empty] | N | N | Y | 100 | 0.55 | 56 | 84590 | 98500 | 3150 | 15200 | 6 | 1 |  | 2018-05-31 05:06 | 1573 | 112 |  | 25 |  | *전공정 요청 잔강이월 미실시 | [14 empty] | 83.26 | 100 | 0 | 0 | 0 |  | 550 |  | 선택 | 선택 | 0 | 0 | 0 |  | 550 |  | 선택 | 선택 | 해제 | 미정 | 미정 | 선택 | 미정 |  | 미정 | BT180180 | H
B45819 | 2018-05-30 | 2 | C |  | 12 | A | SMN440 | 합금강 | D1 | BM#2 | 1633 | 41 | 1625 | 1567 | 27 | 5800 |  | 1 | 0.24 | 20 |  | -2.2 | 1560 | 1618 | 1.8 | 0 | 0 | 1 | 56 | 46 | N | 1 | 2018-05-31 04:52 | 66 | 1090 | 31 | 32 | 33 | 34 | 35 | 35 | 34 | 34 | 33 | 32 | 31 | 29 |  | 29 | 33 | 35 | 29 | 34 | -0.17 | Y | 35.02 | Y | -0.4 |  |  |  | 0.84 |  |  |  | N | N | N | N | 100 | 0.49 | 60 | 92616 | 98900 | 30 | 15100 | 9 | 2 | 30 | 2018-05-31 04:54 | 1560 | 130 |  | 43 | 15 | [15 empty] | 87.41 | 75 | 0 | 0 | 0 |  | 650 | 400 | 선택 | 선택 | 0 | 0 | 0 |  | 650 | 400 | 선택 | 선택 | 미정 | 미정 | 미정 | 미정 | 미정 |  | 미정 | RB100.00 | C
A45880 | 2018-05-30 | 1 | C |  | 7 | A | SCR420HB2 | 소입성보증강 | C2 | BM#1 | 1584 | 41 | 1612 | 1552 | 33 | 5700 |  | 3 | 0.29 | 21 |  | -1.44 | 1576 | 1612 | 0 | 15.85 |  | 35 | 22 | 54 | Y |  | 2018-05-31 05:49 | 67 | 1084 | 20 | 27 | 31 | 33 | 33 | 33 | 32 | 32 | 32 | 31 | 30 | 30 |  | 30 | 30 | 33 | 30 | 33 | -0.07 | Y | 40 | Y | 0 | [8 empty] | N | N | N | 150 | 0.55 | 57 | 101508 | 100940 | 4890 | 15600 | 6 | 1 |  | 2018-05-31 06:03 | 1576 | 107 |  | 31 |  | *전공정 요청 잔강이월 미실시 | [14 empty] | 95.99 | 100 | 0 | 0 | 0 |  | 550 |  | 선택 | 선택 | 0 | 0 | 0 |  | 550 |  | 선택 | 선택 | 해제 | 미정 | 미정 | 선택 | 미정 |  | 미정 | BT180180 | H
B45820 | 2018-05-30 | 2 | C |  | 13 | A | SMN440 | 합금강 | D1 | BM#2 | 1616 | 44 | 1625 | 1575 | 28 | 5700 |  | 1 | 0.25 | 19 |  | 0 | 1560 | 1616 | 2.22 | 0 | 0 | 32 | 28 | 51 | Y |  | 2018-05-31 05:58 | 66 | 1086 | 26 | 29 | 31 | 32 | 33 | 33 | 32 | 32 | 31 | 30 | 29 | 27 | 26 | 26 | 30 | 33 | 26 | 32 | -0.17 | Y | 40.02 | Y | -0.2 |  |  |  | 0.89 |  |  |  | N | N | N | N | 150 | 0.5 | 60 | 92616 | 99100 | 930 | 13300 | 9 | 2 | 10 | 2018-05-31 06:16 | 1560 | 132 |  | 40 | [16 empty] | 92.02 | 75 | 0 | 0 | 0 |  | 650 | 400 | 선택 | 선택 | 0 | 0 | 0 |  | 650 | 400 | 선택 | 선택 | 미정 | 미정 | 미정 | 미정 | 미정 |  | 미정 | RB100.00 | C
A45881 | 2018-05-30 | 1 | C | TUNDISH교체전 | 8 | A | SCR420HB2 | 소입성보증강 | C2 | BM#1 | 1593 | 47 | 1615 | 1557 | 36 | 6200 |  | 3 | 0.3 | 19 |  | -1.88 | 1571 | 1615 | 0 | 8.5 |  | 36 | 39 | 50 | Y |  | 2018-05-31 06:51 | 62 | 1087 | 30 | 28 | 30 | 30 | 30 | 30 | 29 | 29 | 28 | 27 | 27 | 27 | 26 | 25 | 28 | 30 | 25 | 30 | -0.09 |  | 55 | Y | -0.2 | [8 empty] | N | N | N | 230 | 0.55 | 67 | 118426 | 114650 | 550 | 2000 | 6 | 1 |  | 2018-05-31 07:01 | 1571 | 105 |  | 25 |  | *전공정 요청 잔강이월 미실시 | 730E742FE5554AB9B147C69CBB14B9C9 | 24D3D66776E540ABA042DF4D7520D781 | 6BB110CF4843498781C126DB648111FA | [11 empty] | 102.8 | 100 | 0 | 3070 | 0 |  | 550 |  | 선택 | 선택 | 0 | 3100 | 0 |  | 550 |  | 선택 | 선택 | 해제 | 미정 | 미정 | 선택 | 미정 |  | 미정 | BT180180 | H
B45821 | 2018-05-30 | 2 | C |  | 14 | A | SMN440 | 합금강 | D1 | BM#2 | 1647 | 40 | 1624 | 1584 | 29 | 5800 |  | 1 | 1000 |  |  | 0 | 1564 | 1620 | 0 | 0 | 0 | 5 | 20 | 34 | Y |  | 2018-05-31 07:05 | 70 | 1084 | 22 | 28 | 32 | 34 | 35 | 35 | 34 | 34 | 33 | 32 | 31 | 29 |  | 29 | 32 | 35 | 29 | 34 | -0.17 | Y | 35 | Y | -0.4 |  |  |  | 1.15 |  |  |  | N | N | N | N | 140 | 0.49 | 57 | 95508 | 95030 | 780 | 14600 | 9 | 2 | 20 | 2018-05-31 07:33 | 1581 | 135 |  | 37 | [16 empty] | 99.7 | 75 | 0 | 0 | 0 |  | 650 | 400 | 선택 | 선택 | 0 | 0 | 0 |  | 650 | 400 | 선택 | 선택 | 미정 | 미정 | 미정 | 미정 | 선택 | 4 | 미정 | RB170.00 | C
B45822 | 2018-05-31 | 2 | C |  | 15 | A | SMN440 | 합금강 | D1 | BM#2 | 1608 | 42 | 1624 | 1566 | 31 | 6000 |  | 1 | 0.23 | 20 |  | 0 | 1560 | 1624 | 1.31 | 0 | 0 | 12 | 64 | 34 | Y |  | 2018-05-31 08:06 | 66 | 1105 | 27 | 29 | 30 | 31 | 31 | 31 | 30 | 30 | 29 | 28 | 27 | 26 |  | 26 | 29 | 31 | 26 | 31 | -0.13 | Y | 39.98 | Y | -0.2 |  |  |  | 1.01 |  |  |  | N | N | N | N | 130 | 0.5 | 59 | 98400 | 98170 | 1440 | 15900 | 9 | 2 | 10 | 2018-05-31 08:38 | 1560 | 135 |  | 37 | [16 empty] | 98.75 | 75 | 0 | 0 | 0 |  | 650 | 400 | 선택 | 선택 | 0 | 0 | 0 |  | 650 | 400 | 선택 | 선택 | 미정 | 미정 | 미정 | 미정 | 미정 |  | 미정 | RB170.00 | C
A45882 | 2018-05-31 | 1 | C | TUNDISH교체 | 1 | A | STB2 | 베어링강 | STB (SF) | BM#1 | 1663 | 42 | 1598 | 1582 | 34 | 5600 |  | 3 | 0.32 | 28 |  | -1.96 | 1535 | 1598 | 14.04 | 0 |  | 16 | 7 | 59 | Y |  | 2018-05-31 08:03 | 79 | 1098 | -66 | 21 | 19 | 27 | 29 | 32 | 32 | 34 | 34 | 34 | 35 | 34 | 34 | 34 | 31 | 35 | 34 | 34 | -0.1 |  | 9.98 | Y | 0 |  | 2.04 | 2.04 | [5 empty] | N | N | M | 230 | 0.47 | 65 | 101508 | 103450 | 6470 | 15300 | 13 | 2 |  | 2018-05-31 08:12 | 1535 | 137 |  | 43 |  | *T/D플럭스 유15 용275KG | [14 empty] | 91.9 | 100 | 1500 | 0 | 0 |  | 750 |  | 선택 | 해제 | 1500 | 0 | 0 |  | 750 |  | 선택 | 해제 | 선택 | 미정 | 미정 | 선택 | 미정 |  | 미정 | BT180180 | H
B45823 | 2018-05-31 | 2 | C |  | 16 | A | SMN440 | 합금강 | D1 | BM#2 | 1628 | 35 | 1634 | 1574 | 28 | 5900 |  | 1 | 0.25 | 22 |  | 0 | 1564 | 1631 | 1.42 | 0 | 0 | 1 | 57 | 32 | Y |  | 2018-05-31 09:06 | 70 | 1100 | 23 | 27 | 31 | 34 | 35 | 35 | 35 | 34 | 33 | 33 | 32 | 30 | 28 | 28 | 32 | 35 | 28 | 35 | -0.18 | Y | 39.98 | Y | -0.4 |  |  |  | 0.94 |  |  |  | N | N | N | N | 120 | 0.5 | 61 | 100497 | 99780 | 130 | 14600 | 9 | 2 | 20 | 2018-05-31 09:20 | 1564 | 132 |  | 39 | [16 empty] | 100.65 | 75 | 0 | 0 | 0 |  | 650 | 400 | 선택 | 선택 | 0 | 0 | 0 |  | 650 | 400 | 선택 | 선택 | 미정 | 미정 | 미정 | 미정 | 미정 |  | 미정 | RB120.00 | C
A45883 | 2018-05-31 | 1 | C |  | 2 | A | STB2 | 베어링강 | STB (SF) | BM#1 | 1617 | 48 | 1545 | 1530 | 33 | 5500 |  | 3 | 0.31 | 28 |  | 0 | 1545 | 1545 | 13.48 | 0 |  | 19 | 38 | 61 | Y |  | 2018-05-31 09:05 | 89 | 1095 | 32 | 28 | 26 | 26 | 26 | 25 | 26 | 25 | 25 | 24 | 23 | 23 | 23 | 23 | 26 | 26 | 23 | 26 | -0.06 | Y | 50 | Y | 0 |  |  |  | 1.53 |  |  |  |  | Y | Y | Y | 220 | 0.48 | 63 | 84590 | 97150 | 7010 | 15900 | 13 | 2 |  | 2018-05-31 09:19 | 1520 | 142 |  | 48 | [16 empty] | 81.22 | 100 | 0 | 0 | 0 |  | 750 |  | 선택 | 해제 | 0 | 0 | 0 |  | 750 |  | 선택 | 해제 | 선택 | 미정 | 미정 | 선택 | 미정 |  | 미정 | BT180180 | H
B45824 | 2018-05-31 | 2 | C | TUNDISH교체전 | 17 | A | SMN440 | 합금강 | D1 | BM#2 | 1607 | 39 | 1624 | 1567 | 30 | 6400 |  | 1 | 0.25 | 19 |  | 0 | 1562 | 1628 | 1.4 | 0 | 0 | 32 | 29 | 32 | Y |  | 2018-05-31 10:04 | 68 | 1099 | 26 | 29 | 32 | 32 | 32 | 32 | 32 | 30 | 30 | 29 | 28 | 26 | 25 | 25 | 30 | 32 | 25 | 32 | -0.14 |  | 50.02 | Y | -0.2 |  |  |  | 1.03 |  |  |  | N | N | N | N | 110 | 0.5 | 60 | 99010 | 98860 | 1140 | 2000 | 9 | 2 | 30 | 2018-05-31 10:16 | 1562 | 135 |  | 44 |  |  | 077EADFB1D224B2A8B96928EB2D42B29 | 2C65931871BE4AE89F977F3263BAA0C1 | FA525EE0B8314DD8B06B5011D71DA39B | [11 empty] | 99.01 | 75 | 0 | 2950 | 0 |  | 650 | 400 | 선택 | 선택 | 0 | 2650 | 0 |  | 650 | 400 | 선택 | 선택 | 미정 | 미정 | 미정 | 미정 | 미정 |  | 미정 | RB170.00 | C
A45884 | 2018-05-31 | 1 | C |  | 3 | A | STB2 | 베어링강 | STB (SF) | BM#1 | 1584 | 42 | 1566 | 1535 | 33 | 5400 |  | 3 | 0.31 | 28 |  | -1.17 | 1522 | 1559 | 10.58 | 0 |  | 35 | 23 | 64 | Y |  | 2018-05-31 10:07 | 66 | 1105 | 21 | 21 | 24 | 25 | 26 | 26 | 26 | 26 | 26 | 26 | 25 | 25 |  | 25 | 25 | 26 | 25 | 26 | -0.03 | Y | 35.03 | Y | 0 |  |  |  | 1.31 |  |  |  |  | Y | Y | Y | 210 | 0.48 | 59 | 84590 | 91550 | 7100 | 16200 | 13 | 2 |  | 2018-05-31 10:24 | 1522 | 134 |  | 50 | [16 empty] | 85.83 | 100 | 0 | 0 | 0 |  | 750 |  | 선택 | 해제 | 0 | 0 | 0 |  | 750 |  | 선택 | 해제 | 선택 | 미정 | 미정 | 선택 | 미정 |  | 미정 | BT180180 | H
A45885 | 2018-05-31 | 1 | C |  | 4 | A | STB2 | 베어링강 | STB (SF) | BM#1 | 1648 | 54 | 1572 | 1534 | 34 | 5700 |  | 3 | 0.36 | 28 |  | -1.48 | 1524 | 1572 | 15.88 | 0 |  | 36 | 40 | 61 | Y |  | 2018-05-31 11:21 | 68 | 1102 | 24 | 28 | 32 | 34 | 35 | 36 | 36 | 35 | 36 | 35 | 35 | 35 | 35 | 35 | 34 | 36 | 35 | 36 | -0.02 | Y | 39.98 | Y | 0 |  |  |  | 1.23 |  |  |  |  | Y | Y | Y | 200 | 0.48 | 66 | 101508 | 101350 | 6470 | 15900 | 13 | 2 |  | 2018-05-31 11:29 | 1524 | 135 |  | 36 | [16 empty] | 93.69 | 100 | 0 | 0 | 0 |  | 750 |  | 선택 | 해제 | 0 | 0 | 0 |  | 750 |  | 선택 | 해제 | 선택 | 미정 | 미정 | 선택 | 미정 |  | 미정 | BT180180 | H
B45825 | 2018-05-31 | 2 | C | TUNDISH교체 | 1 | A | AE15B36C2 | 합금강 | 보론강 | BM#2 | 1584 | 64 | 1665 | 1534 | 44 | 13300 |  | 1 | 0.25 | 21 |  | 0 | 1579 | 1650 | 1.47 | 0 | 0 | 5 | 21 | 29 | Y |  | 2018-05-31 11:41 | 81 | 1093 | -858 | -292 | 8 | 26 | 25 | 25 | 23 | 21 | 20 | 19 | 17 | 17 | 23 | 34 | 27 | 34 | 34 | 0 | 0 |  |  | Y | 0.2 | 0.9 | 3.07 | 3.01 | 1.61 |  |  |  | N | N | N | N | 150 | 0.47 | 62 | 96985 | 100790 | 600 | 16400 | 11 | 1 | 10 | 2018-05-31 11:50 | 1579 | 160 |  | 33 |  | *T/D플럭스 120/15KG *롱노즐 실리부 부착 *수소 10분 측정값 기준치 초과( 11분 3.07 ,14분 3.22PPM),생관 통보 | [14 empty] | 94.71 | 100 | 760 | 0 | 0 |  | 300 | 400 | 선택 | 선택 | 720 | 0 | 0 |  | 300 | 400 | 선택 | 선택 | 해제 | 미정 | 미정 | 미정 | 미정 |  | 미정 | RB100.00 | C
A45886 | 2018-05-31 | 1 | D |  | 5 | A | STB2 | 베어링강 | STB (SF) | BM#1 | 1594 | 45 | 1564 | 1560 | 32 | 5400 |  | 3 | 0.31 | 29 |  | -1.34 | 1519 | 1564 | 18.91 | 0 |  | 16 | 8 | 61 | Y |  | 2018-05-31 12:37 | 63 | 1057 | 34 | 32 | 32 | 32 | 31 | 31 | 30 | 30 | 29 | 28 | 28 | 28 | 27 | 27 | 30 | 32 | 27 | 32 | -0.1 |  | 49.73 | Y | -0.2 |  |  |  | 1.41 |  |  |  |  | Y | Y | Y | 190 | 0.48 | 64 | 101508 | 99520 | 7080 | 15500 | 13 | 2 |  | 2018-05-31 12:42 | 1519 | 115 |  | 27 | 24 | [15 empty] | 94.73 | 100 | 0 | 0 | 0 |  | 750 |  | 선택 | 해제 | 0 | 0 | 0 |  | 750 |  | 선택 | 해제 | 선택 | 미정 | 미정 | 선택 | 미정 |  | 미정 | BT180180 | H
B45826 | 2018-05-31 | 2 | D |  | 2 | A | AE15B36C2 | 합금강 | 보론강 | BM#2 | 1578 | 43 | 1636 | 1544 | 34 | 7400 |  | 1 | 0.27 | 15 |  | 0 | 1572 | 1632 | 1.3 | 0 | 0 | 12 | 65 | 48 | Y |  | 2018-05-31 12:47 | 74 | 1108 | 33 | 31 | 31 | 31 | 32 | 31 | 30 | 29 | 28 | 27 | 25 | 24 | 23 | 23 | 29 | 32 | 23 | 31 | -0.23 | Y | 39.98 | Y | -0.2 | [7 empty] | N | N | N | N | 140 | 0.49 | 60 | 102469 | 97100 | 170 | 15800 | 11 | 1 | 20 | 2018-05-31 12:56 | 1572 | 135 |  | 32 | [16 empty] | 104.56 | 100 | 0 | 0 | 300 |  | 300 | 400 | 선택 | 선택 | 0 | 0 | 300 |  | 300 | 400 | 선택 | 선택 | 해제 | 미정 | 미정 | 미정 | 미정 |  | 미정 | RB120.00 | C
A45887 | 2018-05-31 | 1 | D |  | 6 | A | STB2 | 베어링강 | STB (SF) | BM#1 | 1584 | 42 | 1555 | 1535 | 34 | 5300 |  | 3 | 0.3 | 25 |  | -1.54 | 1510 | 1555 | 10.92 | 0 |  | 19 | 39 | 64 | Y |  | 2018-05-31 13:43 | 54 | 1099 | 26 | 24 | 22 | 22 | 22 | 21 | 21 | 20 | 20 | 19 | 19 | 19 | 19 | 19 | 21 | 22 | 19 | 22 | -0.06 | Y | 49.98 | Y | 0 |  |  |  | 1.39 |  |  |  | Y | Y | Y | Y | 230 | 0.48 | 62 | 101508 | 94490 | 7010 | 15700 | 13 | 2 |  | 2018-05-31 13:48 | 1510 | 112 |  | 27 | [16 empty] | 99.42 | 100 | 0 | 0 | 0 |  | 750 |  | 선택 | 해제 | 0 | 0 | 0 |  | 750 |  | 선택 | 해제 | 선택 | 미정 | 미정 | 선택 | 미정 |  | 미정 | BT180180 | H
B45827 | 2018-05-31 | 2 | D |  | 3 | A | AE15B36C2 | 합금강 | 보론강 | BM#2 | 1605 | 48 | 1647 | 1554 | 37 | 7700 |  | 1 | 0.23 | 16 |  | -3.14 | 1564 | 1640 | 1.25 | 0 | 0 | 22 | 20 | 1559 | Y |  | 2018-05-31 14:05 | 66 | 1060 | 20 | 25 | 27 | 28 | 27 | 27 | 26 | 25 | 24 | 23 | 22 | 20 | 19 | 19 | 24 | 28 | 19 | 27 | -0.2 | Y | 45 | Y | -0.2 | [7 empty] | N | N | N | N | 130 | 0.49 | 61 | 94419 | 99870 | 60 | 15900 | 11 | 1 | 30 | 2018-05-31 14:09 | 1564 | 134 |  | 17 | [16 empty] | 95.37 | 100 | 0 | 0 | 0 |  | 300 | 400 | 선택 | 선택 | 0 | 0 | 0 |  | 300 | 400 | 선택 | 선택 | 해제 | 미정 | 미정 | 미정 | 미정 |  | 미정 | RB110.00 | C
A45888 | 2018-05-31 | 1 | D |  | 7 | A | STB2 | 베어링강 | STB (SF) | BM#1 | 1571 | 41 | 1540 | 1533 | 38 | 5100 |  | 3 | 0.3 | 27 |  | -1.05 | 1508 | 1540 | 11.04 | 0 |  | 35 | 24 | 74 | Y |  | 2018-05-31 14:45 | 52 | 1094 | 18 | 19 | 19 | 20 | 20 | 20 | 19 | 19 | 19 | 18 | 18 | 18 |  | 18 | 19 | 20 | 18 | 20 | -0.04 | Y | 40 | Y | 0 |  |  |  | 1.12 |  |  |  | Y | Y | Y | Y | 230 | 0.48 | 60 | 101508 | 92580 | 7020 | 15300 | 13 | 2 |  | 2018-05-31 14:53 | 1508 | 110 |  | 29 | [16 empty] | 101.36 | 100 | 0 | 0 | 0 |  | 750 |  | 선택 | 해제 | 0 | 0 | 0 |  | 750 |  | 선택 | 해제 | 선택 | 미정 | 미정 | 선택 | 미정 |  | 미정 | BT180180 | H
B45828 | 2018-05-31 | 2 | D |  | 4 | A | AE15B36C2 | 합금강 | 보론강 | BM#2 | 1613 | 40 | 1644 | 1585 | 29 | 6200 |  | 1 | 0.24 | 15 |  | -2.25 | 1561 | 1615 | 0.87 | 0 | 0 | 32 | 30 | 62 | Y |  | 2018-05-31 14:54 | 63 | 1087 | 17 | 19 | 22 | 23 | 23 | 23 | 23 | 22 | 21 | 20 | 19 | 18 | 18 | 18 | 21 | 23 | 18 | 23 | -0.11 | Y | 45 | Y | 0 | [7 empty] | N | N | N | N | 120 | 0.49 | 62 | 98617 | 100330 | 40 | 14800 | 11 | 1 | 40 | 2018-05-31 14:59 | 1561 | 132 |  | 33 | [16 empty] | 98.62 | 100 | 0 | 0 | 0 |  | 300 | 400 | 선택 | 선택 | 0 | 0 | 0 |  | 300 | 400 | 선택 | 선택 | 해제 | 미정 | 미정 | 미정 | 미정 |  | 미정 | RB090.00 | C
A45889 | 2018-05-31 | 1 | D |  | 8 | A | STB2 | 베어링강 | STB (SF) | BM#1 | 1578 | 41 | 1559 | 1532 | 36 | 5500 |  | 3 | 0.31 | 29 |  | -1.32 | 1516 | 1559 | 17.59 | 0 |  | 36 | 41 | 70 | Y |  | 2018-05-31 15:49 | 60 | 1086 | 17 | 21 | 23 | 25 | 26 | 26 | 26 | 26 | 25 | 25 | 25 | 24 | 24 | 23 | 24 | 26 | 23 | 26 | -0.06 | Y | 45.02 | Y | -0.2 |  |  |  | 1.31 |  |  |  | Y | Y | Y | Y | 220 | 0.48 | 69 | 101508 | 103680 | 7110 | 15900 | 13 | 2 |  | 2018-05-31 15:56 | 1516 | 104 |  | 26 | [16 empty] | 91.16 | 100 | 0 | 0 | 0 |  | 750 |  | 선택 | 해제 | 0 | 0 | 0 |  | 750 |  | 선택 | 해제 | 선택 | 미정 | 미정 | 선택 | 미정 |  | 미정 | BT180180 | H
B45829 | 2018-05-31 | 2 | D |  | 5 | A | AE15B36C2 | 합금강 | 보론강 | BM#2 | 1589 | 42 | 1636 | 1554 | 35 | 6200 |  | 1 | 0.24 | 15 |  | -2.24 | 1568 | 1617 | 0.97 | 0 | 0 | 5 | 22 | 44 | Y |  | 2018-05-31 15:54 | 70 | 1087 | 15 | 24 | 28 | 30 | 31 | 31 | 31 | 30 | 30 | 29 | 28 | 27 |  | 27 | 28 | 31 | 27 | 31 | -0.11 | Y | 34.97 | Y | -0.2 | [7 empty] | N | N | N | N | 110 | 0.47 | 57 | 98617 | 87750 | 3280 | 15300 | 11 | 1 | 10 | 2018-05-31 16:01 | 1568 | 132 |  | 37 |  | * 전공정 작업지연 감속주입 함. | [14 empty] | 108.37 | 100 | 0 | 0 | 0 |  | 300 | 400 | 선택 | 선택 | 0 | 0 | 0 |  | 300 | 400 | 선택 | 선택 | 해제 | 미정 | 미정 | 미정 | 미정 |  | 미정 | RB090.00 | C