## Sheet
HEAT NO | 기준일자 | 호기 | 작업조 | 연연주 | SEQ | 성분 | 강종명 | 6대강종 | 주조속도 | 연주기 | 출강온도 | 작업시간 | LF출발온도 | LF도착온도 | PonT | 전력투입량 | SLAG두께 | 구분 | 진공도 | 진공시간 | SLAG두께 | 온도DROP율 | 출발온도 | 도착온도 | AR | N2 | 진정기 | 번호 | 사용횟수 | 대기시간 | 자연개공 | 파이프수 | 출발일시 | 출발△T | 가열온도 | 1st | 2nd | 3rd | 4th | 5th | 6th | 7th | 8th | 9th | 10th | 11th | 12th | 13th | LAST | ΔT(평균) | MaxΔT | Min△T | △T최빈값 | 온도DROP율 | △T 포물선 유무 | 온도DROP시간 | 래들커버 | LAST온도DROP율 | VD완료 | 예측값(회귀식) | HYDRIS(1차) | HYDRIS(2차) | H보증 | 염기도 | C/A | 실적 | STR#1 | STR#2 | SR여부 | SEN깊이(mm) | 주입속도 | 주입시간(분) | 생산중량 | 환산중량 | LD잔강중량 | TD잔강중량(KG) | TD NO | 대차번호 | TDSlag두께 | 도착시각 | 도착온도 | 소요시간(출강~도착) | 홀딩시간(진공완료~주입) | 홀딩시간(출발~주입) | 물밀림시간 | 내역 | 이미지1 | 이미지2 | 이미지3 | 이미지4 | 이미지5 | 전체 | 사진1 | 사진2 | 사진3 | 전체 | 사진1 | 사진2 | 사진3 | 우발사항 | 수율 | Deburrer가동율 | HEAD | TAIL | SCRAP/SAMPLE | LOSS사유 | M-EMS | F-EMS | 히터기유무 | 히터기 강종 | HEAD | TAIL | SCRAP/SAMPLE | LOSS사유 | M-EMS | F-EMS | 히터기유무 | 히터기 강종 | 서냉 | 3톤 | 5톤 | 7톤 | 교체여부 | 사용 횟수 | 재사용 | 압연규격 | H/C
B46463 | 2018-07-01 | 2 | A |  | 7 | A | SM25C | 탄소강 | A | BM#2 | 1605 | 32 | 1654 | 1577 | 26 | 4900 |  | 1 | 0.27 | 13 |  | -2.14 | 1588 | 1625 | 5.58 | 0 | 0 | 18 | 1 | 15975 | Y |  | 2018-07-01 07:39 | 78 | 980 | 23 | 27 | 29 | 30 | 29 | 29 | 28 | 27 | 26 | 24 |  |  |  | 24 | 27 | 30 | 24 | 29 | -0.2 | Y | 30 | Y | -0.4 |  |  |  | 2.57 |  |  |  | N | N | N | N | 150 | 0.54 | 53 | 84590 | 95250 | 1850 | 15300 | 10 | 1 |  | 2018-07-01 07:41 | 1588 | 111 |  | 24 |  | * 대보수 L/D 수소측정실시. *수소기준값 초과 이상공정 등록(2회측정) *주입말 전공정 지연 감속주입 | [14 empty] | 87.12 | 100 | 0 | 0 | 0 |  | 410 | 300 | 선택 | 해제 | 0 | 0 | 0 |  | 410 | 300 | 선택 | 해제 | 해제 | 미정 | 미정 | 미정 | 미정 |  | 미정 | BT180180 | H
B46464 | 2018-07-01 | 2 | A | TUNDISH교체전 | 8 | A | SM25C | 탄소강 | A | BM#2 | 1589 | 41 | 1644 | 1556 | 33 | 6800 |  | 1 | 0.22 | 15 |  | -2.56 | 1582 | 1637 | 2.05 | 0 | 0 | 22 | 40 | 115 | Y |  | 2018-07-01 08:48 | 72 | 1065 | 26 | 30 | 32 | 32 | 32 | 32 | 30 | 29 | 28 | 27 |  |  |  | 27 | 30 | 32 | 27 | 32 | -0.14 |  | 35.02 | Y | -0.2 |  | 2.05 | 2.05 |  |  |  |  | N | N | N | N | 140 | 0.55 | 52 | 97416 | 94200 | 5100 | 2000 | 10 | 1 |  | 2018-07-01 08:47 | 1582 | 106 |  | 12 |  | *전HEAT 수소기준 초과로 수소측정 실시. | 6C451A4BD0604F47B2C8EA3F40584A86 | 732150E2E4444A25B0EFF97921028EA4 | BD9F0614DAD5413A8F6E2FBCC6C1B7C3 | [11 empty] | 98.1 | 100 | 0 | 2500 | 0 |  | 410 | 300 | 선택 | 해제 | 0 | 2500 | 0 |  | 410 | 300 | 선택 | 해제 | 해제 | 미정 | 미정 | 미정 | 미정 |  | 미정 | BT180180 | C
A46535 | 2018-07-01 | 1 | A | TUNDISH교체 | 1 | A | AE1055LS | 탄소강 | G-AE1055LS | BM#1 | 1592 | 47 | 1603 | 1539 | 38 | 7000 |  | 3 | 0.28 | 25 |  | -1 | 1573 | 1603 | 0 | 11.44 |  | 16 | 18 | 31 | Y |  | 2018-07-01 08:22 | 89 | 1085 | -79 | 28 | 25 | 31 | 35 | 37 | 39 | 39 | 39 | 40 | 40 | 40 |  | 40 | 36 | 40 | 40 | 40 | 0 |  | 10 | Y | 0 |  | 2.14 | 2.14 |  |  |  |  | Y | N | N | M | 230 | 0.49 | 64 | 101508 | 103610 | 7090 | 15170 | 2 | 2 |  | 2018-07-01 08:38 | 1573 | 143 |  | 52 |  | *T/D가열온도:자동-1358`.수동건-1332`.STR#1:945.STR#2:941.T/D FLUX 유:15,용:225 | [14 empty] | 91.7 | 100 | 1500 | 0 | 0 |  | 400 |  | 선택 | 해제 | 1500 | 0 | 0 |  | 400 |  | 선택 | 해제 | 해제 | 미정 | 미정 | 선택 | 선택 |  | 미정 | BT180180 | H
B46465 | 2018-07-01 | 2 | A | TUNDISH교체 | 1 | A | AE1018M1 | 탄소강 | A | BM#2 | 1595 | 42 | 1684 | 1567 | 35 | 7300 |  | 1 | 0.23 | 20 |  | -2.47 | 1605 | 1672 | 2.56 | 0 | 0 | 35 | 19 | 53 | Y |  | 2018-07-01 09:53 | 90 | 1089 | 32 | 32 | 25 | 31 | 35 | 38 | 41 | 41 | 42 | 42 | 42 |  |  | 42 | 37 | 42 | 42 | 42 | 0 |  | 10 | Y | 0 |  | 2.36 | 2.24 |  |  |  |  | N | N | N | N | 150 | 0.52 | 54 | 96156 | 94000 | 1000 | 12100 | 8 | 2 |  | 2018-07-01 09:51 | 1605 | 126 |  | 26 |  | *턴디쉬 플럭스 120KG/15KG *슬리브 롱노즐 사용 *STR#2 LOOP#3 플로우메다 이상으로 스프레이 정상적으로 작동안됨. 이상재 403.404 (육안상으로는 과냉이나 특이점 무) | [14 empty] | 101.22 | 100 | 700 | 0 | 0 |  | 410 | 300 | 선택 | 선택 | 700 | 0 | 0 |  | 410 | 300 | 선택 | 선택 | 해제 | 미정 | 미정 | 미정 | 미정 |  | 미정 | RB130.00 | C
A46536 | 2018-07-01 | 1 | A |  | 2 | A | AE1055LS | 탄소강 | G-AE1055LS | BM#1 | 1583 | 43 | 1594 | 1534 | 37 | 6400 |  | 3 | 0.28 | 26 |  | -1.49 | 1554 | 1598 | 0 | 18.26 |  | 19 | 53 | 49 | Y |  | 2018-07-01 09:26 | 70 | 1084 | 39 | 34 | 32 | 31 | 30 | 29 | 29 | 28 | 28 | 27 | 26 | 26 |  | 26 | 30 | 32 | 26 | 0 | -0.13 |  | 45 | Y | 0 | [7 empty] | Y | Y | N | Y | 220 | 0.5 | 57 | 84590 | 93860 | 7000 | 15760 | 2 | 2 |  | 2018-07-01 09:32 | 1554 | 141 |  | 55 |  | *STR#2 S/R 재셋팅으로 이상재등록ID:103.104.203.204 | [14 empty] | 83.88 | 100 | 0 | 0 | 0 |  | 400 |  | 선택 | 해제 | 0 | 0 | 0 |  | 400 |  | 선택 | 해제 | 해제 | 미정 | 미정 | 선택 | 미정 |  | 미정 | BT180180 | H
B46466 | 2018-07-01 | 2 | A |  | 2 | A | AE1018M1 | 탄소강 | A | BM#2 | 1602 | 35 | 1666 | 1567 | 31 | 6200 |  | 1 | 0.23 | 15 |  | -2.41 | 1585 | 1645 | 1.94 | 0 | 0 | 30 | 5 | 60 | Y |  | 2018-07-01 10:50 | 70 | 1119 | 39 | 34 | 32 | 31 | 30 | 29 | 28 | 27 | 26 | 25 | 23 |  |  | 23 | 30 | 32 | 23 | 0 | -0.22 |  | 40.02 | Y | -0.4 | [7 empty] | N | N | N | N | 140 | 0.55 | 52 | 152247 | 96620 | 400 |  | 8 | 2 |  | 2018-07-01 11:09 | 1594 | 121 |  | 27 |  | *연연주 혼탕부 307~309.408~410 | [14 empty] | 156.15 | 100 | 0 | 0 | 0 |  | 410 | 300 | 선택 | 선택 | 0 | 0 | 0 |  | 410 | 300 | 선택 | 선택 | 해제 | 미정 | 미정 | 미정 | 미정 |  | 미정 | RB130.00 | C
A46537 | 2018-07-01 | 1 | A |  | 3 | A | AE1055LS | 탄소강 | G-AE1055LS | BM#1 | 1581 | 44 | 1616 | 1532 | 36 | 6300 |  | 3 | 0.28 | 25 |  | -1.58 | 1546 | 1592 | 0 | 16.78 |  | 5 | 38 | 63 | Y |  | 2018-07-01 10:42 | 62 | 1101 | 26 | 25 | 30 | 32 | 32 | 32 | 31 | 30 | 30 | 29 | 29 | 28 |  | 28 | 30 | 32 | 28 | 32 | -0.1 | Y | 39.97 | Y | -0.2 | [7 empty] | Y | Y | Y | Y | 210 | 0.5 | 57 | 84590 | 91880 | 7040 | 14970 | 2 | 2 |  | 2018-07-01 10:57 | 1546 | 139 |  | 36 | [16 empty] | 85.53 | 100 | 0 | 0 | 0 |  | 400 |  | 선택 | 해제 | 0 | 0 | 0 |  | 400 |  | 선택 | 해제 | 해제 | 미정 | 미정 | 선택 | 미정 |  | 미정 | BT180180 | H
B46467 | 2018-07-01 | 2 | A |  | 3 | A | ATA105 | 탄소강 | A | BM#2 | 1579 | 33 | 1645 | 1544 | 29 | 6100 |  | 1 | 0.22 | 15 |  | -2.72 | 1568 | 1638 | 3.39 | 0 | 0 | 18 | 2 | 63 | Y |  | 2018-07-01 11:45 | 58 | 1095 | 23 | 21 | 21 | 22 | 22 | 21 | 20 | 20 | 19 | 19 |  |  |  | 19 | 21 | 22 | 19 | 21 | -0.05 | Y | 29.98 | Y | 0 | [7 empty] | N | N | N | N | 130 | 0.55 | 48 | 43010 | 90800 | 5900 | 13400 | 8 | 2 |  | 2018-07-01 11:52 | 1568 | 120 |  | 28 |  | *연연주 혼탕부 301.401 | [14 empty] | 44.71 | 80 | 0 | 0 | 0 |  | 410 | 300 | 선택 | 선택 | 0 | 0 | 0 |  | 410 | 300 | 선택 | 선택 | 해제 | 미정 | 미정 | 미정 | 미정 |  | 미정 | RB130.00 | C
A46538 | 2018-07-01 | 1 | A |  | 4 | A | AE1055LS | 탄소강 | G-AE1055LS | BM#1 | 1583 | 40 | 1601 | 1533 | 30 | 5100 |  | 3 | 0.29 | 25 |  | -1.66 | 1551 | 1600 | 0 | 15.7 |  | 6 | 9 | 72 | Y |  | 2018-07-01 11:35 | 67 | 1082 | 26 | 29 | 30 | 32 | 33 | 33 | 33 | 33 | 33 | 32 | 33 | 32 | 32 | 32 | 32 | 33 | 32 | 33 | -0.02 | Y | 40 | Y | 0 | [7 empty] | Y | Y | Y | Y | 200 | 0.5 | 60 | 101508 | 99390 | 7050 | 16160 | 2 | 2 |  | 2018-07-01 12:05 | 1551 | 126 |  | 44 | [16 empty] | 95.45 | 100 | 0 | 0 | 0 |  | 400 |  | 선택 | 해제 | 0 | 0 | 0 |  | 400 |  | 선택 | 해제 | 해제 | 미정 | 미정 | 선택 | 미정 |  | 미정 | BT180180 | H
B46468 | 2018-07-01 | 2 | C |  | 4 | A | ATA105 | 탄소강 | A | BM#2 | 1590 | 43 | 1647 | 1534 | 37 | 7500 |  | 1 | 0.22 | 15 |  | -2.32 | 1580 | 1638 | 2.1 | 0 | 0 | 22 | 41 | 54 | Y |  | 2018-07-01 12:50 | 70 | 1081 | 16 | 28 | 33 | 35 | 36 | 35 | 34 | 34 | 33 | 32 | 31 | 29 | 28 | 28 | 31 | 36 | 28 | 0 | -0.2 | Y | 40 | Y | -0.2 | [7 empty] | Y | Y | Y | Y | 120 | 0.47 | 64 | 86420 | 99910 | 4140 | 14400 | 8 | 2 | 10 | 2018-07-01 12:47 | 1580 | 108 |  | 14 | [16 empty] | 82.7 | 70 | 0 | 0 | 0 |  | 490 | 300 | 선택 | 선택 | 0 | 0 | 0 |  | 490 | 300 | 선택 | 선택 | 해제 | 미정 | 미정 | 미정 | 미정 |  | 미정 | RB160.00 | C
A46539 | 2018-07-01 | 1 | C |  | 5 | A | AE1055LS | 탄소강 | G-AE1055LS | BM#1 | 1555 | 49 | 1579 | 1508 | 42 | 7000 |  | 3 | 0.32 | 26 |  | -0.78 | 1555 | 1579 | 0 | 19.18 |  | 16 | 19 | 62 | Y |  | 2018-07-01 12:55 | 71 | 1068 | 30 | 34 | 37 | 38 | 38 | 38 | 37 | 36 | 36 | 35 | 34 | 33 | 32 | 32 | 35 | 38 | 32 | 38 | -0.13 | Y | 45 | Y | -0.2 | [7 empty] | Y | Y | Y | Y | 190 | 0.5 | 65 | 101508 | 102900 | 6960 | 15800 | 2 | 2 |  | 2018-07-01 13:04 | 1555 | 116 |  | 26 | [16 empty] | 92.36 | 100 | 0 | 0 | 0 |  | 400 |  | 선택 | 해제 | 0 | 0 | 0 |  | 400 |  | 선택 | 해제 | 해제 | 미정 | 미정 | 선택 | 미정 |  | 미정 | BT180180 | H
B46469 | 2018-07-01 | 2 | C |  | 5 | A | ATA105 | 탄소강 | A | BM#2 | 1585 | 33 | 1634 | 1575 | 27 | 5400 |  | 1 | 0.22 | 15 |  | -2.2 | 1584 | 1636 | 2.28 | 0 | 0 | 35 | 20 | 42 | Y |  | 2018-07-01 13:37 | 74 | 1092 | 29 | 33 | 34 | 35 | 35 | 35 | 34 | 33 | 32 | 31 | 30 | 29 |  | 29 | 33 | 35 | 29 | 35 | -0.15 | Y | 40.02 | Y | -0.2 | [7 empty] | N | Y | Y | N | 110 | 0.47 | 61 | 102258 | 94370 | 1630 | 14500 | 8 | 2 | 10 | 2018-07-01 13:42 | 1584 | 114 |  | 34 | [16 empty] | 106.52 | 75 | 0 | 0 | 0 |  | 490 | 300 | 선택 | 선택 | 0 | 0 | 0 |  | 490 | 300 | 선택 | 선택 | 해제 | 미정 | 미정 | 미정 | 미정 |  | 미정 | RB130.00 | C
A46540 | 2018-07-01 | 1 | C |  | 6 | A | AE1055LS | 탄소강 | G-AE1055LS | BM#1 | 1569 | 40 | 1597 | 1539 | 29 | 5100 |  | 3 | 0.28 | 25 |  | 0 | 1597 | 1597 | 0 | 16.54 |  | 19 | 54 | 57 | Y |  | 2018-07-01 13:48 | 113 | 1088 | 29 | 30 | 32 | 33 | 33 | 33 | 33 | 32 | 31 | 30 | 30 | 29 | 29 | 29 | 31 | 33 | 29 | 33 | -0.09 | Y | 45 | Y | 0 | [7 empty] | Y | Y | Y | Y | 180 | 0.5 | 61 | 98898 | 100150 | 3720 | 15800 | 2 | 2 |  | 2018-07-01 14:12 | 1597 | 115 |  | 39 | [16 empty] | 92.3 | 100 | 0 | 0 | 0 |  | 400 |  | 선택 | 해제 | 0 | 0 | 0 |  | 400 |  | 선택 | 해제 | 해제 | 미정 | 미정 | 선택 | 미정 |  | 미정 | BT180180 | H
B46470 | 2018-07-01 | 2 | C |  | 6 | A | ATA105 | 탄소강 | A | BM#2 | 1588 | 43 | 1645 | 1544 | 33 | 6700 |  | 1 | 0.23 | 17 |  | 0 | 1641 | 1641 | 1.49 | 0 | 0 | 30 | 6 | 41 | Y |  | 2018-07-01 14:55 | 131 | 1079 | 33 | 37 | 39 | 40 | 39 | 38 | 37 | 36 | 35 | 34 | 33 | 31 |  | 31 | 36 | 40 | 31 | 0 | -0.22 | Y | 40 | Y | -0.4 | [7 empty] | N | N | N | N | 100 | 0.47 | 61 | 145864 | 95860 | 1460 | 16000 | 8 | 2 | 20 | 2018-07-01 15:02 | 1593 | 111 |  | 20 |  | *연연주 혼탕부 성분 확인 ID:307~309,407~409 *빅사이즈 후속 | [14 empty] | 148.84 | 72.22 | 0 | 0 | 0 |  | 410 | 300 | 선택 | 선택 | 0 | 0 | 0 |  | 410 | 300 | 선택 | 선택 | 해제 | 미정 | 미정 | 미정 | 미정 |  | 미정 | BM510510 | C
A46541 | 2018-07-01 | 1 | C |  | 7 | A | AE1055LS | 탄소강 | G-AE1055LS | BM#1 | 1601 | 44 | 1594 | 1507 | 37 | 6700 |  | 3 | 0.27 | 25 |  | -1.69 | 1545 | 1594 | 0 | 15.12 |  | 5 | 39 | 51 | Y |  | 2018-07-01 14:59 | 61 | 1087 | 27 | 29 | 31 | 32 | 32 | 31 | 31 | 30 | 29 | 29 | 28 | 28 | 27 | 27 | 30 | 32 | 27 | 31 | -0.11 | Y | 45 | Y | -0.2 | [7 empty] | Y | Y | Y | Y | 230 | 0.5 | 62 | 101508 | 97600 | 5340 | 15700 | 2 | 2 |  | 2018-07-01 15:10 | 1545 | 114 |  | 31 | [16 empty] | 97.04 | 100 | 0 | 0 | 0 |  | 400 |  | 선택 | 해제 | 0 | 0 | 0 |  | 400 |  | 선택 | 해제 | 해제 | 미정 | 미정 | 선택 | 미정 |  | 미정 | BT180180 | H
B46471 | 2018-07-01 | 2 | C |  | 7 | A | ATA105M2 | 탄소강 | A | BM#2 | 1573 | 36 | 1646 | 1537 | 30 | 6400 |  | 1 | 0.22 | 19 |  | 0 | 1577 | 1644 | 1.9 | 0 | 0 | 18 | 3 | 64 | Y |  | 2018-07-01 15:52 | 64 | 1092 | 26 | 29 | 30 | 30 | 29 | 29 | 28 | 27 | 26 | 25 | 23 |  |  | 23 | 27 | 30 | 23 | 29 | -0.17 |  | 40 | Y | -0.4 | [7 empty] | N | N | N | N | 150 | 0.47 | 59 | 32027 | 91960 | 3620 | 14800 | 8 | 2 | 30 | 2018-07-01 16:03 | 1577 | 114 |  | 28 |  | *연연주 혼탕부 성분 확인 ID:301.401 *전공정 작업지연 감속주입 | [14 empty] | 33.52 | 100 | 0 | 0 | 0 |  | 410 | 300 | 해제 | 선택 | 0 | 0 | 0 |  | 410 | 300 | 선택 | 선택 | 해제 | 미정 | 미정 | 미정 | 미정 |  | 미정 | RB140.00 | C
A46542 | 2018-07-01 | 1 | C |  | 8 | A | AE1055LS | 탄소강 | G-AE1055LS | BM#1 | 0 | 51 | 1592 | 1546 | 31 | 5000 |  | 3 | 0.27 | 26 |  | -1.66 | 1543 | 1592 | 0 | 18.72 |  | 6 | 10 | 61 | Y |  | 2018-07-01 16:04 | 59 | 1077 | 25 | 28 | 30 | 31 | 31 | 30 | 29 | 30 | 29 | 28 | 27 | 27 |  | 27 | 29 | 31 | 27 | 30 | -0.1 | Y | 40.02 | Y | 0 | [7 empty] | Y | Y | Y | Y | 220 | 0.5 | 59 | 101508 | 96100 | 6540 | 16300 | 2 | 2 |  | 2018-07-01 16:12 | 1543 | 108 |  | 29 | [16 empty] | 98.46 | 100 | 0 | 0 | 0 |  | 400 |  | 선택 | 해제 | 0 | 0 | 0 |  | 400 |  | 선택 | 해제 | 해제 | 미정 | 미정 | 선택 | 미정 |  | 미정 | BT180180 | H
B46472 | 2018-07-01 | 2 | C | TUNDISH교체전 | 8 | A | ATA105M2 | 탄소강 | A | BM#2 | 1584 | 41 | 1624 | 1537 | 33 | 6900 |  | 1 | 0.2 | 15 |  | 0 | 1638 | 1638 | 1.09 | 0 | 0 | 22 | 42 | 52 | Y |  | 2018-07-01 16:55 | 125 | 1089 | 26 | 30 | 31 | 31 | 31 | 31 | 30 | 29 | 28 | 27 | 25 | 24 | 22 | 20 | 28 | 31 | 20 | 31 | -0.2 |  | 55.02 | Y | -0.4 | [7 empty] | N | N | N | N | 140 | 0.41 | 72 | 99789 | 97700 | 2000 | 2000 | 8 | 2 | 10 | 2018-07-01 17:15 | 1593 | 116 |  | 26 |  | *전공정 작업지연 20%이상 감속주입,이상공정 등록 및 생관통보 | A5C664031CA74460B19811657EEBAEB8 | A1CB31FEFDB44D458A9E3513BD2B886A | 004D9A9977224B56A136A89ACD2D67B8 | [11 empty] | 100.09 | 75 | 0 | 2500 | 0 |  | 410 | 300 | 선택 | 선택 | 0 | 2500 | 0 |  | 410 | 300 | 선택 | 선택 | 해제 | 미정 | 미정 | 미정 | 미정 |  | 미정 | BM510510 | C
A46543 | 2018-07-01 | 1 | C |  | 9 | A | AE1055LS | 탄소강 | G-AE1055LS | BM#1 | 1611 | 40 | 1584 | 1512 | 32 | 5700 |  | 3 | 0.27 | 25 |  | -1.37 | 1544 | 1584 | 0 | 15.39 |  | 16 | 20 | 64 | Y |  | 2018-07-01 17:10 | 60 | 1092 | 25 | 28 | 29 | 31 | 32 | 31 | 30 | 30 | 29 | 29 | 28 | 27 | 26 | 26 | 29 | 32 | 26 | 29 | -0.13 | Y | 45 | Y | 0 | [7 empty] | Y | Y | Y | Y | 210 | 0.44 | 69 | 101508 | 96450 | 6930 | 16300 | 2 | 2 |  | 2018-07-01 17:18 | 1544 | 102 |  | 24 |  | *전공정요청 HEAT 평균 주속 10%이상 감속주입 ID:101~106.201~206 | [14 empty] | 98.12 | 100 | 0 | 0 | 0 |  | 400 |  | 선택 | 해제 | 0 | 0 | 0 |  | 400 |  | 선택 | 해제 | 해제 | 미정 | 미정 | 선택 | 선택 | 8 | 미정 | BT180180 | H
A46544 | 2018-07-01 | 1 | C |  | 10 | A | AE1055LS | 탄소강 | G-AE1055LS | BM#1 | 1674 | 40 | 1595 | 1522 | 30 | 5000 |  | 3 | 0.38 | 26 |  | -1.44 | 1547 | 1595 | 0 | 19.18 |  | 19 | 55 | 67 | Y |  | 2018-07-01 18:15 | 63 | 1091 | 24 | 27 | 29 | 29 | 29 | 28 | 28 | 29 | 28 | 27 | 26 | 25 | 23 | 23 | 27 | 29 | 23 | 29 | -0.1 | Y | 60.08 | Y | 0 | [7 empty] | Y | Y | Y | Y | 200 | 0.43 | 71 | 101508 | 99200 | 7080 | 15400 | 2 | 2 |  | 2018-07-01 18:26 | 1547 | 104 |  | 29 |  | *전공정요청 HEAT 평균 주속 10%이상 감속주입 ID:101~106.201~206 | [14 empty] | 95.58 | 100 | 0 | 0 | 0 |  | 400 |  | 선택 | 해제 | 0 | 0 | 0 |  | 400 |  | 선택 | 해제 | 해제 | 미정 | 미정 | 선택 | 미정 |  | 미정 | BT180180 | H
B46473 | 2018-07-01 | 2 | C | TUNDISH교체 | 1 | A | SNCM8 | 합금강 | SNCM439계 | BM#2 | 1549 | 55 | 1637 | 1515 | 46 | 9900 |  | 1 | 0.2 | 20 |  | 0 | 1637 | 1637 | 1.82 | 0 | 0 | 35 | 21 | 58 | Y |  | 2018-07-01 18:34 | 148 | 1096 | -216 | 36 | 36 | 33 | 28 | 36 | 38 | 41 | 42 | 43 | 44 | 44 | 44 | 44 | 40 | 44 | 44 | 44 | 0 |  | 15 | Y | 0 |  | 3.68 | 3.68 | 1.68 |  |  |  | N | N | N | N | 190 | 0.48 | 60 | 97243 | 99390 | 1590 | 15800 | 3 | 1 | 10 | 2018-07-01 18:40 | 1587 | 131 |  | 27 |  | *T/D플럭스 120/15KG *롱노즐 실리부 부착 *수소 10분 측정값 기준치 초과(10분 3.68PPM, 13분 3.88PPM), 생관통보 | [14 empty] | 96.14 | 75 | 700 | 0 | 0 |  | 650 | 400 | 선택 | 선택 | 700 | 0 | 0 |  | 650 | 400 | 선택 | 선택 | 선택 | 미정 | 미정 | 미정 | 선택 |  | 미정 | RB160.00 | C
B46474 | 2018-07-01 | 2 | C |  | 2 | A | SNCM8 | 합금강 | SNCM439계 | BM#2 | 1603 | 45 | 1614 | 1574 | 35 | 6400 |  | 1 |  |  |  | 0 | 1555 | 1616 | 0 | 0 | 0 | 30 | 7 | 88 | Y |  | 2018-07-01 19:46 | 66 | 1105 | 40 | 38 | 37 | 36 | 35 | 34 | 33 | 32 | 31 | 30 | 28 | 27 |  | 27 | 34 | 37 | 27 | 0 | -0.22 |  | 44.98 | Y | -0.2 |  |  |  | 1.67 |  |  |  | N | N | N | N | 180 | 0.5 | 61 | 88721 | 99020 | 1780 |  | 3 | 1 |  | 2018-07-01 20:00 | 1555 | 123 |  | 17 | [16 empty] | 88.1 | 100 | 0 | 0 | 0 |  | 650 | 400 | 선택 | 선택 | 0 | 0 | 0 |  | 650 | 400 | 선택 | 선택 | 선택 | 미정 | 미정 | 미정 | 미정 |  | 미정 | RB150.00 | C
A46545 | 2018-07-01 | 1 | C |  | 11 | A | AE1055LS | 탄소강 | G-AE1055LS | BM#1 | 1573 | 39 | 1599 | 1539 | 29 | 4300 |  | 3 | 0.27 | 25 |  | -1.62 | 1552 | 1599 | 0 | 15.75 |  | 5 | 40 | 63 | Y |  | 2018-07-01 19:17 | 68 | 1099 | 23 | 21 | 24 | 25 | 26 | 26 | 26 | 26 | 25 | 24 | 24 | 24 | 23 | 23 | 24 | 26 | 23 | 26 | -0.06 | Y | 45.02 | Y | 0 | [8 empty] | Y | Y | Y | 190 | 0.43 | 68 | 84590 | 93100 | 7020 | 16400 | 2 | 2 |  | 2018-07-01 19:30 | 1552 | 110 |  | 39 |  | *전공정요청 HEAT 평균 주속 10%이상 감속주입 ID:101~105.201~205 | [14 empty] | 84.51 | 100 | 0 | 0 | 0 |  | 400 |  | 선택 | 해제 | 0 | 0 | 0 |  | 400 |  | 선택 | 해제 | 해제 | 미정 | 미정 | 선택 | 미정 |  | 미정 | BT180180 | H
A46546 | 2018-07-01 | 1 | D |  | 12 | A | AE1055LS | 탄소강 | G-AE1055LS | BM#1 | 1626 | 41 | 1594 | 1539 | 31 | 5200 |  | 3 | 0.27 | 25 |  | -1.67 | 1544 | 1594 | 0 | 11.59 |  | 6 | 11 | 64 | Y |  | 2018-07-01 20:32 | 60 | 1089 | 22 | 20 | 20 | 20 | 19 | 18 | 17 | 17 | 17 | 17 | 16 | 15 | 15 | 15 | 18 | 20 | 15 | 20 | -0.1 |  | 50.02 | Y | 0 | [7 empty] | Y | Y | Y | Y | 180 | 0.49 | 62 | 101508 | 95890 | 7070 | 15800 | 2 | 2 |  | 2018-07-01 20:40 | 1544 | 113 |  | 33 | [16 empty] | 98.08 | 100 | 0 | 0 | 0 |  | 400 |  | 선택 | 해제 | 0 | 0 | 0 |  | 400 |  | 선택 | 해제 | 해제 | 미정 | 미정 | 선택 | 미정 |  | 미정 | BT180180 | H
B46475 | 2018-07-01 | 2 | D |  | 3 | A | SNCM8 | 합금강 | SNCM439계 | BM#2 | 1566 | 40 | 1634 | 1545 | 32 | 7100 |  | 1 | 0.2 | 21 |  | 0 | 1550 | 1615 | 1.82 | 0 | 0 | 18 | 4 | 86 | Y |  | 2018-07-01 20:38 | 61 | 1082 | 25 | 26 | 27 | 27 | 26 | 25 | 24 | 23 | 22 | 21 | 20 | 19 | 18 | 18 | 23 | 27 | 18 | 0 | -0.18 |  | 50 | Y | -0.2 |  |  |  | 1.48 |  |  |  | N | N | N | N | 170 | 0.45 | 67 | 104177 | 99810 | 1630 | 13900 | 3 | 1 | 40 | 2018-07-01 21:01 | 1550 | 126 |  | 29 | [16 empty] | 102.69 | 100 | 0 | 0 | 0 |  | 650 | 400 | 선택 | 선택 | 0 | 0 | 0 |  | 650 | 400 | 선택 | 선택 | 선택 | 미정 | 미정 | 미정 | 미정 |  | 미정 | RB120.00 | C
A46547 | 2018-07-01 | 1 | D |  | 13 | A | AE1055LS | 탄소강 | G-AE1055LS | BM#1 | 1558 | 40 | 1595 | 1509 | 33 | 5700 |  | 3 | 0.28 | 25 |  | -1.34 | 1555 | 1595 | 0 | 11.86 |  | 16 | 21 | 72 | Y |  | 2018-07-01 21:38 | 71 | 1095 | 13 | 21 | 27 | 31 | 32 | 33 | 33 | 32 | 32 | 31 | 31 | 30 | 30 | 30 | 29 | 33 | 30 | 32 | -0.05 | Y | 35 | Y | 0 | [7 empty] | Y | Y | Y | Y | 230 | 0.5 | 62 | 101508 | 99470 | 7070 |  | 2 | 2 |  | 2018-07-01 21:45 | 1555 | 112 |  | 32 | [16 empty] | 94.78 | 100 | 0 | 0 | 0 |  | 400 |  | 선택 | 해제 | 0 | 0 | 0 |  | 400 |  | 선택 | 해제 | 해제 | 미정 | 미정 | 선택 | 미정 |  | 미정 | BT180180 | H
B46476 | 2018-07-01 | 2 | D |  | 4 | A | SNCM8 | 합금강 | SNCM439계 | BM#2 | 1550 | 41 | 1616 | 1545 | 33 | 6900 |  | 1 | 0.2 | 18 |  | 0 | 1547 | 1607 | 1.41 | 0 | 0 | 22 | 43 | 64 | Y |  | 2018-07-01 21:39 | 58 | 1090 | 19 | 21 | 22 | 23 | 23 | 22 | 21 | 21 | 21 | 20 | 19 | 19 |  | 19 | 21 | 23 | 19 | 21 | -0.1 | Y | 40.02 | Y | 0 |  |  |  | 1.41 |  |  |  | N | N | N | N | 160 | 0.45 | 63 | 153460 | 95920 | 2130 | 14800 | 3 | 1 | 10 | 2018-07-01 22:09 | 1547 | 132 |  | 39 |  | * 유사강종 연연주 혼탕부 ID:308~310/408~410이상재등록 | [14 empty] | 156.35 | 100 | 0 | 0 | 0 |  | 650 | 400 | 선택 | 선택 | 0 | 0 | 0 |  | 650 | 400 | 선택 | 선택 | 선택 | 미정 | 미정 | 미정 | 미정 |  | 미정 | RB150.00 | C
A46548 | 2018-07-01 | 1 | D |  | 14 | A | AE1055LS | 탄소강 | G-AE1055LS | BM#1 | 1590 | 46 | 1596 | 1513 | 45 | 6300 |  | 3 | 0.27 | 25 |  | -1.81 | 1543 | 1596 | 0 | 18.02 |  | 19 | 56 | 65 | Y |  | 2018-07-01 22:54 | 59 | 1098 | 29 | 29 | 30 | 30 | 29 | 28 | 26 | 25 | 24 | 23 | 23 | 22 | 22 | 21 | 26 | 30 | 21 | 29 | -0.16 |  | 55 | Y | -0.2 | [7 empty] | Y | Y | Y | Y | 220 | 0.46 | 66 | 101508 | 98530 | 7000 | 16300 | 2 | 2 |  | 2018-07-01 23:02 | 1543 | 101 |  | 18 |  | *전공정작업지연,감속주입(정속유지강종) | [14 empty] | 95.63 | 100 | 0 | 0 | 0 |  | 400 |  | 선택 | 해제 | 0 | 0 | 0 |  | 400 |  | 선택 | 해제 | 해제 | 미정 | 미정 | 선택 | 미정 |  | 미정 | BT180180 | H
B46477 | 2018-07-01 | 2 | D |  | 5 | A | AE4340 | 합금강 | SNCM439계 | BM#2 | 1577 | 53 | 1614 | 1545 | 36 | 7800 |  | 1 | 0.2 | 21 |  | -2.05 | 1544 | 1618 | 2.45 | 0 | 0 | 35 | 22 | 49 | Y |  | 2018-07-01 23:06 | 55 | 1065 | 21 | 23 | 24 | 25 | 25 | 24 | 24 | 23 | 22 | 21 | 20 | 19 | 17 | 17 | 22 | 25 | 17 | 24 | -0.18 | Y | 44.98 | Y | -0.4 |  |  |  | 1.18 |  |  |  | N | N | N | N | 150 | 0.45 | 68 | 40513 | 102460 | 1120 | 15700 | 3 | 1 | 20 | 2018-07-01 23:08 | 1544 | 133 |  | 20 |  | * 유사강종 연연주 혼탕부 ID:301/401 이상재등록 | [14 empty] | 39.07 | 100 | 0 | 0 | 0 |  | 650 | 400 | 선택 | 선택 | 0 | 0 | 0 |  | 650 | 400 | 선택 | 선택 | 선택 | 미정 | 미정 | 미정 | 미정 |  | 미정 | RB090.00 | C
A46549 | 2018-07-01 | 1 | D |  | 15 | A | AE1055LS | 탄소강 | G-AE1055LS | BM#1 | 1593 | 40 | 1607 | 1531 | 36 | 5400 |  | 3 | 0.29 | 26 |  | -2.03 | 1546 | 1607 | 0 | 22.27 |  | 5 | 41 | 73 | Y |  | 2018-07-01 23:58 | 62 | 1029 | 20 | 27 | 33 | 36 | 38 | 38 | 38 | 38 | 38 | 37 | 37 | 36 | 36 | 35 | 35 | 38 | 35 | 38 | -0.07 | Y | 45.02 | Y | -0.2 | [7 empty] | Y | Y | Y | Y | 210 | 0.46 | 66 | 101508 | 94900 | 7060 | 15300 | 2 | 2 |  | 2018-07-02 00:06 | 1546 | 104 |  | 23 |  | *전공정작업지연,감속주입(정속유지강종) | [14 empty] | 99.03 | 100 | 0 | 0 | 0 |  | 400 |  | 선택 | 해제 | 0 | 0 | 0 |  | 400 |  | 선택 | 해제 | 해제 | 미정 | 미정 | 선택 | 미정 |  | 미정 | BT180180 | H
B46478 | 2018-07-01 | 2 | D |  | 6 | A | AE4340 | 합금강 | SNCM439계 | BM#2 | 1577 | 37 | 1614 | 1537 | 29 | 6200 |  | 1 | 0.17 | 20 |  | -2.01 | 1546 | 1606 | 1.27 | 0 | 0 | 30 | 8 | 61 | Y |  | 2018-07-02 00:05 | 57 | 1025 | 17 | 20 | 21 | 21 | 21 | 20 | 19 | 18 | 17 | 17 | 16 | 14 | 13 | 13 | 18 | 21 | 13 | 21 | -0.18 |  | 45.17 | Y | -0.2 |  |  |  | 1.27 |  |  |  | N | N | N | N | 190 | 0.45 | 62 | 99223 | 92870 | 1740 | 15900 | 3 | 1 | 30 | 2018-07-02 00:08 | 1546 | 127 |  | 32 | [16 empty] | 105 | 100 | 0 | 0 | 0 |  | 650 | 400 | 선택 | 선택 | 0 | 0 | 0 |  | 650 | 400 | 선택 | 선택 | 선택 | 미정 | 미정 | 미정 | 미정 |  | 미정 | RB200.00 | C
A46550 | 2018-07-01 | 1 | D |  | 16 | A | AE1055LS | 탄소강 | G-AE1055LS | BM#1 | 1600 | 41 | 1612 | 1536 | 39 | 5100 |  | 3 | 0.3 | 25 |  | -2.09 | 1551 | 1612 | 0 | 18.4 |  | 6 | 12 | 78 | Y |  | 2018-07-02 01:02 | 67 | 1028 | 33 | 33 | 36 | 37 | 37 | 36 | 36 | 36 | 35 | 35 | 34 | 33 |  | 33 | 35 | 37 | 33 | 36 | -0.1 | Y | 39.98 | Y | -0.2 | [7 empty] | Y | Y | Y | Y | 200 | 0.49 | 57 | 84590 | 92120 | 7000 | 13900 | 2 | 2 |  | 2018-07-02 01:10 | 1551 | 102 |  | 26 |  | *전공정작업지연,감속주입(정속유지강종) | [14 empty] | 84.84 | 100 | 0 | 0 | 0 |  | 400 |  | 선택 | 해제 | 0 | 0 | 0 |  | 400 |  | 선택 | 해제 | 해제 | 미정 | 미정 | 선택 | 미정 |  | 미정 | BT180180 | H
B46479 | 2018-07-01 | 2 | D | 잔강최소화전 | 7 | A | AE4340 | 합금강 | SNCM439계 | BM#2 | 1579 | 45 | 1615 | 1525 | 35 | 7200 |  | 1 | 0.2 | 18 |  | -1.87 | 1555 | 1600 | 1.48 | 0 | 0 | 18 | 5 | 61 | Y |  | 2018-07-02 01:22 | 66 | 1025 | 19 | 24 | 27 | 28 | 29 | 29 | 27 | 27 | 25 | 24 | 23 | 21 |  | 21 | 25 | 29 | 21 | 27 | -0.23 | Y | 35.02 | Y | -0.4 |  |  |  | 1.58 |  |  |  | N | N | N | N | 180 | 0.45 | 65 | 89873 | 96200 | 1920 | 3000 | 3 | 1 | 40 | 2018-07-02 01:26 | 1555 | 121 |  | 20 | [16 empty] | 91.71 | 100 | 0 | 3630 | 0 |  | 650 | 400 | 선택 | 선택 | 0 | 3520 | 0 |  | 650 | 400 | 선택 | 선택 | 선택 | 미정 | 미정 | 미정 | 미정 |  | 미정 | BT180180 | C
A46551 | 2018-07-01 | 1 | D |  | 17 | A | AE1055LS | 탄소강 | G-AE1055LS | BM#1 | 1590 | 41 | 1613 | 1531 | 36 | 5400 |  | 3 | 0.28 | 25 |  | -1.66 | 1565 | 1613 | 0 | 18.86 |  | 16 | 22 | 72 | Y |  | 2018-07-02 02:05 | 81 | 1026 | 29 | 37 | 42 | 43 | 45 | 45 | 45 | 45 | 45 | 44 | 43 | 43 | 42 | 42 | 42 | 45 | 42 | 45 | -0.07 | Y | 40 | Y | -0.2 | [7 empty] | Y | Y | Y | Y | 190 | 0.48 | 63 | 101508 | 98670 | 7030 | 16200 | 2 | 2 |  | 2018-07-02 02:08 | 1565 | 100 |  | 22 |  | *전공정작업지연,감속주입(정속유지강종) | [14 empty] | 95.49 | 100 | 0 | 0 | 0 |  | 400 |  | 선택 | 해제 | 0 | 0 | 0 |  | 400 |  | 선택 | 해제 | 해제 | 미정 | 미정 | 선택 | 선택 | 6 | 미정 | BT180180 | H
B46480 | 2018-07-01 | 2 | D | 잔강최소화 | 8 | A | AE4330VM4 | 합금강 | SNCM439계 | BM#2 | 1603 | 48 | 1636 | 1545 | 41 | 8500 |  | 1 | 0.21 | 18 |  | -2.05 | 1565 | 1625 | 1.23 | 0 | 0 | 22 | 44 | 68 | Y |  | 2018-07-02 02:35 | 72 | 1029 | -141 | 28 | 35 | 36 | 36 | 36 | 35 | 34 | 34 | 33 | 32 | 31 |  | 31 | 29 | 36 | 31 | 36 | -0.13 | Y | 39.98 | Y | -0.2 |  |  |  | 1.83 |  |  |  | N | N | N | N | 170 | 0.45 | 59 | 95995 | 102040 | 780 | 15300 | 3 | 1 | 10 | 2018-07-02 02:42 | 1565 | 134 |  | 27 |  | * 전공정 작업지연 정속주입 불가 이상공정 등록. | [14 empty] | 92.75 | 100 | 3500 | 0 | 0 |  | 650 | 400 | 선택 | 선택 | 3500 | 0 | 0 |  | 650 | 400 | 선택 | 선택 | 선택 | 미정 | 미정 | 미정 | 선택 | 7 | 미정 | RB133.35 | C
A46552 | 2018-07-01 | 1 | D |  | 18 | A | AE1055LS | 탄소강 | G-AE1055LS | BM#1 | 1590 | 39 | 1599 | 1533 | 36 | 5700 |  | 3 | 0.28 | 25 |  | -1.43 | 1557 | 1599 | 0 | 18.01 |  | 19 | 57 | 66 | Y |  | 2018-07-02 03:08 | 73 | 1025 | 41 | 40 | 41 | 40 | 40 | 39 | 39 | 38 | 37 | 37 | 36 | 35 | 34 | 34 | 38 | 41 | 34 | 40 | -0.13 |  | 55 | Y | 0 | [7 empty] | Y | Y | Y | Y | 180 | 0.49 | 66 | 101508 | 102000 | 7050 | 15800 | 2 | 2 |  | 2018-07-02 03:16 | 1557 | 102 |  | 24 |  | *전공정작업지연,감속주입(정속유지강종) | [14 empty] | 92.57 | 100 | 0 | 0 | 0 |  | 400 |  | 선택 | 해제 | 0 | 0 | 0 |  | 400 |  | 선택 | 해제 | 해제 | 미정 | 미정 | 선택 | 미정 |  | 미정 | BT180180 | H
B46481 | 2018-07-01 | 2 | D |  | 9 | A | AE4330VM4 | 합금강 | SNCM439계 | BM#2 | 1580 | 51 | 1604 | 1536 | 44 | 9500 |  | 1 | 0.22 | 18 |  | -1.95 | 1563 | 1624 | 1.31 | 0 | 0 | 35 | 23 | 71 | Y |  | 2018-07-02 03:50 | 70 | 1026 | 27 | 34 | 39 | 42 | 42 | 42 | 41 | 40 | 39 | 39 | 37 | 36 | 35 | 34 | 38 | 42 | 34 | 42 | -0.16 | Y | 49.98 | Y | -0.2 |  |  |  | 1.91 |  |  |  | N | N | N | N | 160 | 0.49 | 67 | 93120 | 109590 | 40 | 14900 | 3 | 1 | 20 | 2018-07-02 03:56 | 1563 | 113 |  | 14 | [16 empty] | 85.9 | 100 | 0 | 0 | 0 |  | 650 | 400 | 선택 | 선택 | 0 | 0 | 0 |  | 650 | 400 | 선택 | 선택 | 선택 | 미정 | 미정 | 미정 | 미정 |  | 미정 | RB133.35 | C
A46553 | 2018-07-01 | 1 | D | 연주종료 | 19 | B | AE1055LS | 탄소강 | G-AE1055LS | BM#1 | 1629 | 41 | 1597 | 1561 | 35 | 4500 |  | 3 | 0.28 | 26 |  | -1.62 | 1546 | 1597 | 0 | 18.39 |  | 5 | 42 | 64 | Y |  | 2018-07-02 04:15 | 62 | 1029 | 33 | 33 | 32 | 32 | 33 | 32 | 32 | 31 | 31 | 30 | 29 | 28 |  | 28 | 31 | 33 | 28 | 33 | -0.14 | Y | 35.02 | Y | -0.2 | [7 empty] | Y | Y | Y | M | 230 | 0.5 | 62 | 101151 | 100080 | 7620 | 1500 | 2 | 2 |  | 2018-07-02 04:23 | 1546 | 107 |  | 23 |  | *프리징으로 연주종료 06:17 | CA8D0C5CE53D4A1C9A46B54EEE9A6B86 | 01230AD175494D76A98EC04401089B33 |  | 1AB1F11E5A4A4FC0AC1EAE38CCD9C715 |  | 6282C0373DBA49798E8597F3032C6D1C |  |  |  | 13FD416D9F3C46B38724534E3F4BB88F |  |  |  |  | 93.92 | 100 | 0 | 3500 | 0 |  | 400 |  | 선택 | 해제 | 0 | 3500 | 0 |  | 400 |  | 선택 | 해제 | 해제 | 미정 | 미정 | 선택 | 미정 |  | 미정 | BT180180 | H
B46482 | 2018-07-01 | 2 | A | TUNDISH교체전 | 10 | B | AE4330VM4 | 합금강 | SNCM439계 | BM#2 | 1585 | 43 | 1634 | 1546 | 38 | 8300 |  | 1 | 0.21 | 15 |  | -1.99 | 1559 | 1620 | 1.15 | 0 | 0 | 30 | 9 | 81 | Y |  | 2018-07-02 04:51 | 66 | 1026 | 32 | 32 | 32 | 32 | 32 | 31 | 30 | 28 | 28 | 27 | 25 | 24 | 23 | 23 | 29 | 32 | 23 | 32 | -0.19 |  | 46.17 | Y | -0.2 |  |  |  | 2.07 |  |  |  | N | N | N | N | 150 | 0.5 | 61 | 106092 | 102450 | 550 | 2000 | 3 | 1 | 10 | 2018-07-02 05:06 | 1559 | 121 |  | 24 |  | *수소기준초과 이상공정 등록 | BD8AE0F0FE0541DE965E0459993542C3 | B301C78490934ECBA44A687FE18F57D4 | 4E65FB2898E5401BBDD2AF67EC81705C | [11 empty] | 103 | 100 | 0 | 2638 | 0 |  | 650 | 400 | 선택 | 선택 | 0 | 2623 | 0 |  | 650 | 400 | 선택 | 선택 | 선택 | 미정 | 미정 | 미정 | 미정 |  | 미정 | RB158.75 | C
B46483 | 2018-07-01 | 2 | A | TUNDISH교체 | 1 | A | SNCM23 | 합금강 | C1 | BM#2 | 1588 | 45 | 1665 | 1554 | 39 | 8400 |  | 1 | 0.23 | 20 |  | 0 | 1600 | 1665 | 2.09 | 0 | 0 | 18 | 6 | 74 | Y |  | 2018-07-02 05:58 | 93 | 1026 | -160 | 23 | 22 | 22 | 19 | 19 | 20 | 22 | 28 | 32 | 33 | 34 | 35 | 34 | 24 | 35 | 34 | 34 | 0 |  | 14.98 | Y | 0 |  | 2.63 | 2.57 | 1.71 |  |  |  | N | N | N | N | 150 | 0.48 | 61 | 89412 | 101450 | 730 | 15400 | 6 | 2 |  | 2018-07-02 05:59 | 1600 | 145 |  | 47 |  | *턴디쉬 플럭스 120KG/15KG *슬리브 롱노즐 사용 *수소기준값 초과(10분) 이상재등록 | [14 empty] | 89.28 | 100 | 700 | 0 | 0 |  | 650 | 400 | 선택 | 선택 | 700 | 0 | 0 |  | 650 | 400 | 선택 | 선택 | 해제 | 미정 | 미정 | 미정 | 미정 |  | 미정 | RB105.00 | C
B46484 | 2018-07-01 | 2 | A |  | 2 | A | SNCM23 | 합금강 | C1 | BM#2 | 1608 | 42 | 1645 | 1575 | 31 | 6100 |  | 1 | 0.24 | 20 |  | -2.26 | 1569 | 1630 | 3.53 | 0 | 0 | 22 | 45 | 63 | Y |  | 2018-07-02 07:14 | 62 | 1025 | 24 | 21 | 19 | 18 | 17 | 16 | 15 | 14 | 13 | 12 |  |  |  | 12 | 17 | 19 | 12 | 0 | -0.2 |  | 35.02 | Y | -0.2 | [7 empty] | N | N | N | N | 140 | 0.52 | 54 | 101820 | 95080 | 70 | 12500 | 6 | 2 |  | 2018-07-02 07:45 | 1569 | 148 |  | 35 |  | *후HEAT 강제개공 306.406 | [14 empty] | 107.18 | 100 | 0 | 0 | 0 |  | 650 | 400 | 선택 | 선택 | 0 | 0 | 0 |  | 650 | 400 | 선택 | 선택 | 해제 | 미정 | 미정 | 미정 | 미정 |  | 미정 | BT180180 | C
B46485 | 2018-07-02 | 2 | A |  | 3 | A | SNCM23 | 합금강 | C1 | BM#2 | 1609 | 48 | 1666 | 1586 | 34 | 6900 |  | 1 | 0.24 | 18 |  | -2.32 | 1580 | 1653 | 2.93 | 0 | 0 | 35 | 24 | 58 | N | 3 | 2018-07-02 08:07 | 73 | 1122 | 7 | 1 | -17 | 22 | 28 | 29 | 30 | 30 | 29 | 28 | 27 | 25 | 23 | 23 | 22 | 30 | 23 | 0 | -0.23 | Y | 29.98 | Y | -0.4 | [7 empty] | N | N | N | N | 130 | 0.51 | 55 | 155556 | 94970 | 4130 | 16300 | 6 | 2 |  | 2018-07-02 08:20 | 1580 | 146 |  | 40 |  | *L/D강제개공 및 나탕주입 301.401 *연연주 혼탕부 307~309.407~409 | [14 empty] | 157.13 | 100 | 0 | 0 | 0 |  | 650 | 400 | 선택 | 선택 | 0 | 0 | 0 |  | 650 | 400 | 선택 | 선택 | 해제 | 미정 | 미정 | 미정 | 미정 |  | 미정 | BM510510 | C
B46486 | 2018-07-02 | 2 | A |  | 4 | A | SNCM23HT | 소입성보증강 | C1 | BM#2 | 1602 | 43 | 1654 | 1577 | 36 | 7300 |  | 1 | 0.21 | 18 |  | -2.33 | 1570 | 1638 |  | 3.86 | 0 | 5 | 43 | 94 | Y |  | 2018-07-02 09:34 | 65 | 1121 | 26 | 31 | 34 | 35 | 33 | 33 | 31 | 29 | 26 | 24 | 20 |  |  | 20 | 30 | 35 | 20 | 0 | -0.43 | Y | 35.02 | Y | -0.8 | [7 empty] | N | N | N | N | 120 | 0.49 | 58 | 47214 | 94690 | 1350 | 17600 | 6 | 2 |  | 2018-07-02 09:33 | 1570 | 139 |  | 11 |  | *준빅사이즈 후속HEAT *연연주 혼탕부 301.401 *주입말 전공정 지연 감속주입 | [14 empty] | 48.93 | 100 | 0 | 0 | 0 |  | 450 | 300 | 선택 | 선택 | 0 | 0 | 0 |  | 450 | 300 | 선택 | 선택 | 해제 | 미정 | 미정 | 미정 | 미정 |  | 미정 | RB140.00 | C
A46554 | 2018-07-01 | 1 | A | 연주시작 | 1 | A | KSG4120H | 소입성보증강 | C | BM#1 | 1595 | 62 | 1659 | 1523 | 33 | 13900 |  | 3 | 0.32 | 20 |  | -1.97 | 1593 | 1659 | 0.14 | 17.28 |  | 6 | 13 |  | Y |  | 2018-07-02 09:49 | 80 | 1036 | -135 | 26 | 33 | 35 | 42 | 46 | 49 | 49 | 51 | 52 |  |  |  | 52 | 44 | 52 | 52 | 0 | 0 |  |  | Y | 0.2 |  | 2.58 | 2.51 |  |  |  |  | N | N | N | N | 150 | 0.51 | 45 | 81812 | 83320 | 7000 | 15880 | 11 | 2 |  | 2018-07-02 09:57 | 1606 | 363 |  | 19 |  | *T/D가열온도:자동-1380`T/D FLUX 유:15,용:225 *첫Heat 수소측정치 OVER되어 이상재 등록및 생관통보-ID:101.102.201.202 | [14 empty] | 91.41 | 100 | 1000 | 0 | 0 |  | 410 |  | 선택 | 선택 | 1000 | 0 | 0 |  | 410 |  | 선택 | 선택 | 해제 | 미정 | 미정 | 선택 | 선택 |  | 미정 | BT180180 | H
B46487 | 2018-07-02 | 2 | A |  | 5 | A | SNCM23HT | 소입성보증강 | C1 | BM#2 | 1632 | 55 | 1637 | 1547 | 37 | 7700 |  | 1 | 0.3 | 18 |  | -2.79 | 1586 | 1666 | 0 | 18.51 | 0 | 31 | 64 | 99 | Y |  | 2018-07-02 10:40 | 81 | 1141 | 26 | 34 | 39 | 40 | 39 | 38 | 36 | 33 | 30 | 27 | 21 |  |  | 21 | 34 | 40 | 21 | 0 | -0.54 | Y | 35 | Y | -1.2 | [7 empty] | N | N | N | N | 110 | 0.46 | 55 | 134604 | 85520 | 3260 | 18700 | 6 | 2 |  | 2018-07-02 10:44 | 1586 | 119 |  | 7 |  | *연연주 혼탕부 306~308.406~408 *주입말 전공정 지연 20% 이상감속주입 | [14 empty] | 151.75 | 100 | 0 | 0 | 0 |  | 450 | 300 | 선택 | 선택 | 0 | 0 | 0 |  | 450 | 300 | 선택 | 선택 | 해제 | 미정 | 미정 | 미정 | 미정 |  | 미정 | BM510510 | C
A46555 | 2018-07-01 | 1 | A |  | 2 | A | KSG4120H | 소입성보증강 | C | BM#1 | 1585 | 41 | 1619 | 1530 | 30 | 6000 |  | 3 | 0.28 | 19 |  | -1.32 | 1610 | 1617 | 0 | 17.11 |  | 16 | 23 | 85 | Y |  | 2018-07-02 10:23 | 97 | 1025 | 44 | 40 | 38 | 37 | 36 | 36 | 35 | 35 | 34 | 33 | 33 |  |  | 33 | 36 | 38 | 33 | 0 | -0.12 |  | 40.1 | Y | 0 |  |  |  | 1.5 |  |  |  | N | N | N | N | 140 | 0.5 | 59 | 101508 | 95560 | 7060 | 15770 | 11 | 2 |  | 2018-07-02 10:33 | 1586 | 349 |  | 32 |  | *전공정 지연으로 감속주입 *Sample채취 ID:103.203 | [14 empty] | 98.98 | 100 | 0 | 0 | 300 |  | 410 |  | 선택 | 선택 | 0 | 0 | 300 |  | 410 |  | 선택 | 선택 | 해제 | 미정 | 미정 | 선택 | 미정 |  | 미정 | BT180180 | H
B46488 | 2018-07-02 | 2 | A |  | 6 | A | SNCM23HBQ | 베어링강 | C1 | BM#2 | 1599 | 52 | 1615 | 1576 | 34 | 6400 |  | 3 | 0.29 | 25 |  | -0.9 | 1588 | 1615 | 0 | 19.58 |  | 6 | 14 | -69 | Y |  | 2018-07-02 11:31 | 83 | 1139 | 27 | 35 | 39 | 40 | 40 | 40 | 39 | 39 | 37 | 37 | 35 | 35 |  | 35 | 37 | 40 | 35 | 40 | -0.12 | Y | 35.82 | Y | 0 | [8 empty] | N | N | Y | 100 | 0.47 | 60 | 48576 | 94160 | 7100 | 13900 | 6 | 2 |  | 2018-07-02 11:40 | 1588 | 107 |  | 14 |  | *연연주 혼탕부 301.401 | [14 empty] | 47.98 | 83.33 | 0 | 0 | 0 |  | 650 | 400 | 선택 | 선택 | 0 | 0 | 0 |  | 650 | 400 | 선택 | 선택 | 해제 | 미정 | 미정 | 선택 | 선택 | 6 | 미정 | RB130.00 | C
A46558 | 2018-07-02 | 1 | A |  | 3 | A | KSG4120H | 소입성보증강 | C | BM#1 | 1584 | 49 | 1630 | 1538 | 42 | 7700 |  | 1 | 0.17 | 19 |  | -2.09 | 1583 | 1634 | 0 | 2.97 | 0 | 19 | 59 | 54 | Y |  | 2018-07-02 11:50 | 70 | 1136 | 31 | 31 | 32 | 31 | 31 | 29 | 27 | 25 | 22 | 20 | 17 | 13 |  | 13 | 27 | 32 | 13 | 31 | -0.42 |  | 44.95 | Y | -0.8 | [7 empty] | N | N | N | N | 130 | 0.5 | 56 | 84590 | 93020 | 1690 | 16740 | 11 | 2 |  | 2018-07-02 11:50 | 1583 | 110 |  | 7 |  | *전공정 지연으로 감속주입 | [14 empty] | 86.32 | 100 | 0 | 0 | 0 |  | 410 |  | 선택 | 선택 | 0 | 0 | 0 |  | 410 |  | 선택 | 선택 | 해제 | 미정 | 선택 | 미정 | 미정 |  | 미정 | BT180180 | H
B46489 | 2018-07-02 | 2 | A |  | 4 | A | KSG4120H | 소입성보증강 | C | BM#1 | 1600 | 45 | 1646 | 1567 | 36 | 7400 |  | 1 | 0.23 | 19 |  | -2.22 | 1588 | 1645 | 0 | 5.17 | 0 | 35 | 25 | 63 | Y |  | 2018-07-02 12:42 | 75 | 1136 | 13 | 24 | 27 | 29 | 29 | 29 | 27 | 26 | 24 | 21 | 17 |  |  | 17 | 25 | 29 | 17 | 29 | -0.34 | Y | 35 | Y | -0.8 | [7 empty] | N | N | N | N | 120 | 0.5 | 56 | 84590 | 89690 | 5030 | 15800 | 11 | 2 |  | 2018-07-02 12:46 | 1588 | 112 |  | 12 |  | *전공정 지연으로 감속주입 | [14 empty] | 89.32 | 100 | 0 | 0 | 0 |  | 410 |  | 선택 | 선택 | 0 | 0 | 0 |  | 410 |  | 선택 | 선택 | 해제 | 미정 | 선택 | 미정 | 미정 |  | 미정 | BT180180 | H
A46559 | 2018-07-02 | 1 | A |  | 7 | A | SNCM23HBQ | 베어링강 | C1 | BM#2 | 1604 | 45 | 1609 | 1541 | 37 | 6300 |  | 3 | 0.27 | 25 |  | -1.49 | 1565 | 1609 | 0 | 18.5 |  | 22 | 46 | 135 | Y |  | 2018-07-02 12:35 | 60 | 1138 | 32 | 31 | 31 | 30 | 29 | 28 | 27 | 25 | 24 | 23 | 23 | 23 |  | 23 | 27 | 31 | 23 | 23 | -0.18 |  | 44.6 | Y | 0 | [8 empty] | N | N | Y | 150 | 0.47 | 62 | 97152 | 98910 | 7110 | 16700 | 6 | 2 |  | 2018-07-02 12:39 | 1565 | 96 |  | 15 | [16 empty] | 91.7 | 75 | 0 | 0 | 0 |  | 650 | 400 | 선택 | 선택 | 0 | 0 | 0 |  | 650 | 400 | 선택 | 선택 | 해제 | 미정 | 미정 | 선택 | 미정 |  | 미정 | RB130.00 | C
A46560 | 2018-07-02 | 1 | C |  | 8 | A | SNCM23HBQ | 베어링강 | C1 | BM#2 | 1604 | 45 | 1620 | 1548 | 37 | 6100 |  | 3 | 0.29 | 25 |  | -1.33 | 1581 | 1620 | 0 | 17.73 |  | 18 | 8 | 73 | Y |  | 2018-07-02 13:34 | 76 | 1137 | 27 | 35 | 39 | 41 | 42 | 42 | 42 | 41 | 40 | 40 | 39 | 39 |  | 39 | 39 | 42 | 39 | 42 | -0.08 | Y | 35 | Y | 0 | [7 empty] | N | N | N | Y | 140 | 0.47 | 61 | 84590 | 93580 | 7110 | 14500 | 6 | 2 |  | 2018-07-02 13:39 | 1581 | 99 |  | 21 |  | *샘플채취 300mm ID:303.403(테스트품) | [14 empty] | 84.09 | 70 | 0 | 0 | 300 |  | 650 | 400 | 선택 | 선택 | 0 | 0 | 300 |  | 650 | 400 | 선택 | 선택 | 해제 | 미정 | 미정 | 선택 | 미정 |  | 미정 | BT180180 | H
B46490 | 2018-07-02 | 2 | C | 연주종료 | 5 | A | KSG4120H | 소입성보증강 | C | BM#1 | 1608 | 44 | 1644 | 1557 | 37 | 7700 |  | 1 | 0.24 | 18 |  | -2.06 | 1585 | 1637 | 0 | 4.6 | 0 | 30 | 11 | 133 | Y |  | 2018-07-02 13:44 | 72 | 1127 | 13 | 17 | 22 | 24 | 24 | 23 | 22 | 21 | 19 | 17 | 14 | 11 | 7 | 7 | 16 | 24 | 7 | 0 | -0.38 | Y | 45 | Y | -0.8 | [7 empty] | N | N | N | N | 110 | 0.47 | 75 | 77150 | 86000 | 12000 | 2000 | 11 | 2 |  | 2018-07-02 13:46 | 1585 | 109 |  | 9 |  | *HEAT평균 주속 20%이상 감속주입 ID: 101~105.201~205 *T/D온도 낮아 L/D잔강 12톤 내려보냄 *전공정성분 OVER로 연주종료:15시08분 |  | CE08440386454C298779F5F53C275E29 | 80647C1A567D4E16AA351509117DD858 | 9265AE848CCE45E9AF24D7774D3C8A6A | 59E42847D5CE49CD88460863CF2730DD | [9 empty] | 78.72 | 100 | 0 | 3100 | 0 |  | 410 |  | 선택 | 선택 | 0 | 3100 | 0 |  | 410 |  | 선택 | 선택 | 해제 | 미정 | 선택 | 미정 | 미정 |  | 미정 | BT180180 | H
A46561 | 2018-07-02 | 1 | C |  | 9 | A | SNCM23HBQ | 베어링강 | C1 | BM#2 | 1550 | 43 | 1609 | 1523 | 25 | 4200 |  | 3 | 0.27 | 25 |  | -1.03 | 1579 | 1609 | 0 | 18.49 |  | 16 | 24 | 71 | Y |  | 2018-07-02 14:44 | 74 | 1113 | 38 | 37 | 37 | 36 | 35 | 35 | 33 | 33 | 32 | 30 | 29 | 28 |  | 28 | 34 | 37 | 28 | 0 | -0.2 |  | 45.02 | Y | -0.2 | [7 empty] | N | N | N | Y | 130 | 0.47 | 62 | 101508 | 96750 | 7110 | 16200 | 6 | 2 |  | 2018-07-02 14:49 | 1579 | 96 |  | 15 |  | *샘플채취 300mm ID:303.403(테스트품) | [14 empty] | 97.79 | 75 | 0 | 0 | 300 |  | 650 | 400 | 선택 | 선택 | 0 | 0 | 300 |  | 650 | 400 | 선택 | 선택 | 해제 | 미정 | 미정 | 선택 | 미정 |  | 미정 | BT180180 | H
A46562 | 2018-07-02 | 1 | C |  | 10 | A | SNCM23HBQ | 베어링강 | C1 | BM#2 | 1608 | 45 | 1615 | 1561 | 38 | 6100 |  | 3 | 0.27 | 25 |  | -1.44 | 1573 | 1615 | 0 | 22.88 |  | 19 | 60 | 77 | Y |  | 2018-07-02 15:50 | 68 | 1089 | 25 | 31 | 35 | 38 | 39 | 39 | 39 | 38 | 38 | 37 | 37 | 36 | 35 | 35 | 36 | 39 | 35 | 39 | -0.1 | Y | 40.03 | Y | -0.2 | [7 empty] | N | N | N | Y | 120 | 0.47 | 64 | 101508 | 99230 | 7070 | 16300 | 6 | 2 |  | 2018-07-02 15:58 | 1573 | 99 |  | 14 | [16 empty] | 95.54 | 75 | 0 | 0 | 0 |  | 650 | 400 | 선택 | 선택 | 0 | 0 | 0 |  | 650 | 400 | 선택 | 선택 | 해제 | 미정 | 미정 | 선택 | 미정 |  | 미정 | BT180180 | H
A46563 | 2018-07-02 | 1 | C |  | 11 | A | SNCM23HBQ | 베어링강 | C1 | BM#2 | 1598 | 45 | 1618 | 1537 | 37 | 5700 |  | 3 | 0.28 | 25 |  | -1.63 | 1570 | 1618 | 0 | 19.61 |  | 22 | 47 | 72 | Y |  | 2018-07-02 16:52 | 65 | 1092 | 32 | 31 | 30 | 29 | 28 | 27 | 27 | 26 | 25 | 25 | 24 | 20 |  | 20 | 27 | 30 | 20 | 0 | -0.22 |  | 44.98 | Y | -0.8 | [7 empty] | N | N | N | Y | 110 | 0.47 | 63 | 97152 | 97450 | 7160 | 16300 | 6 | 2 |  | 2018-07-02 17:04 | 1570 | 105 |  | 18 | [16 empty] | 92.97 | 75 | 0 | 0 | 0 |  | 650 | 400 | 선택 | 선택 | 0 | 0 | 0 |  | 650 | 400 | 선택 | 선택 | 해제 | 미정 | 미정 | 선택 | 미정 |  | 미정 | RB130.00 | C
A46564 | 2018-07-02 | 1 | C |  | 12 | A | SNCM23HBQ | 베어링강 | C1 | BM#2 | 1598 | 47 | 1607 | 1543 | 38 | 6400 |  | 3 | 0.29 | 26 |  | -1.16 | 1572 | 1607 | 0 | 24.49 |  | 18 | 9 | 69 | Y |  | 2018-07-02 17:50 | 67 | 1095 | 25 | 27 | 27 | 27 | 27 | 26 | 26 | 25 | 24 | 23 | 22 | 21 | 19 | 19 | 25 | 27 | 19 | 27 | -0.15 |  | 54.98 | Y | 0 | [7 empty] | N | N | N | Y | 100 | 0.46 | 71 | 97152 | 106020 | 7480 | 15800 | 6 | 2 | 10 | 2018-07-02 18:12 | 1572 | 111 |  | 27 |  | *전공정 요청 20% 이상 감속주입, 이상공정 등록 및 생관통보(전기로 설비 이상) *전공정 요청 L/D잔강 이월 미실시 | [14 empty] | 90.63 | 75 | 0 | 0 | 0 |  | 650 | 400 | 선택 | 선택 | 0 | 0 | 0 |  | 650 | 400 | 선택 | 선택 | 해제 | 미정 | 해제 | 선택 | 미정 |  | 미정 | RB130.00 | C
A46565 | 2018-07-02 | 1 | C |  | 13 | A | SNCM23HBQ | 베어링강 | C1 | BM#2 | 1601 | 47 | 1612 | 1565 | 35 | 5900 |  | 3 | 0.32 | 25 |  | -1.29 | 1573 | 1612 | 0 | 20.71 |  | 16 | 25 | 64 | Y |  | 2018-07-02 18:49 | 68 | 1105 | 21 | 24 | 26 | 28 | 28 | 28 | 27 | 27 | 27 | 25 | 23 | 23 | 22 | 23 | 25 | 28 | 22 | 28 | -0.13 | Y | 45.02 | Y | 0.2 | [7 empty] | N | N | N | Y | 150 | 0.46 | 72 | 100419 | 107350 | 7000 | 15600 | 6 | 2 | 20 | 2018-07-02 19:09 | 1573 | 124 |  | 42 |  | *전공정 요청 L/D잔강 이월 미실시 *전공정 요청 20% 이상 감속주입, 이상공정 등록 및 생관통보 | [14 empty] | 92.85 | 100 | 0 | 0 | 0 |  | 650 | 400 | 선택 | 선택 | 0 | 0 | 0 |  | 650 | 400 | 선택 | 선택 | 해제 | 미정 | 미정 | 선택 | 미정 |  | 미정 | BT180180 | C
A46566 | 2018-07-02 | 1 | C | 연주종료 | 14 | A | SNCM23HBQ | 베어링강 | C1 | BM#2 | 1608 | 55 | 1628 | 1543 | 43 | 7300 |  | 3 | 0.29 | 26 |  | -1.52 | 1582 | 1628 | 0 | 21.12 |  | 6 | 16 | -103 | Y |  | 2018-07-02 20:05 | 77 | 1091 | 23 | 24 | 26 | 27 | 28 | 27 | 27 | 26 | 25 | 24 | 23 | 22 | 20 | 18 | 25 | 28 | 18 | 27 | -0.22 | Y | 44.97 | Y | -0.4 | [7 empty] | N | N | N | M | 140 | 0.47 | 71 | 105446 | 108430 | 7070 | 2000 | 6 | 2 | 10 | 2018-07-02 20:32 | 1582 | 133 |  | 40 |  | *전공정 요청 L/D 잔강이월 미실시 *연주 종료(전기로#1 설비 이상):22시15분 | 775C1C4173694789A60EFB2FB229D515 | 71C0A10DCC5B47C2916FA991F5F29965 | BAE7EED1B3A04A0181EEBA53F023CC59 | [11 empty] | 95.77 | 100 | 0 | 3600 | 0 |  | 650 | 400 | 선택 | 선택 | 0 | 3550 | 0 |  | 650 | 400 | 선택 | 선택 | 해제 | 미정 | 미정 | 선택 | 미정 |  | 미정 | RB130.00 | C
B46491 | 2018-07-02 | 2 | D | 연주시작 | 1 | A | KSG4120H | 소입성보증강 | C | BM#1 | 1586 | 126 | 1666 | 1535 | 63 | 21700 |  | 1 | 0.27 | 19 |  | -2.07 | 1599 | 1665 | 0 | 5.97 | 0 | 5 | 44 |  | Y |  | 2018-07-02 22:44 | 86 | 1133 | -30 | 27 | 26 | 27 | 30 | 31 | 30 | 28 | 27 | 24 |  |  |  | 24 | 26 | 31 | 24 | 27 | -0.35 |  | 20 | Y | -0.6 |  | 2.56 | 2.19 | 1.83 |  |  |  | N | N | N | N | 150 | 0.52 | 53 | 98730 | 95330 | 5010 | 15600 | 4 | 1 |  | 2018-07-02 22:48 | 1599 | 593 |  | 14 |  | *연주시작 23:00 *T/D FLUX 유:15KG 용:225KG *소수측정기준초과(10분)이상재 등록 ID:101.102.201.202 생관통보 | [14 empty] | 97.95 | 100 | 1000 | 0 | 0 |  | 410 |  | 선택 | 선택 | 1000 | 0 | 0 |  | 410 |  | 선택 | 선택 | 해제 | 미정 | 선택 | 해제 | 선택 |  | 미정 | BT180180 | H
B46495 | 2018-07-02 | 2 | D |  | 2 | A | KSG4120H | 소입성보증강 | C | BM#1 | 1608 | 53 | 1655 | 1555 | 37 | 8400 |  | 1 | 0.25 | 15 |  | -1.87 | 1580 | 1641 | 0 | 3.84 | 0 | 5 | 45 | -147 | Y |  | 2018-07-02 23:32 | 67 | 1099 | 20 | 26 | 28 | 29 | 28 | 26 | 24 | 20 | 16 | 14 | 12 | 9 | 7 | 7 | 20 | 29 | 7 | 0 | -0.49 | Y | 44.98 | Y | -0.4 |  |  |  | 1.51 |  |  |  | N | N | N | N | 140 | 0.55 | 63 | 74082 | 80380 | 6620 | 16800 | 4 | 1 |  | 2018-07-02 23:37 | 1591 | 132 |  | 22 |  | STR#1 통신 Fault 발생, 한줄 종료 00:18 | 1F98D0F0BDDB4D68BDAC08AC401E27AC | 7FFA1105119E43448F0A5B7BA6B6A10F | [12 empty] | 85.15 | 100 | 0 | 3600 | 0 |  | 410 |  | 선택 | 선택 | 0 | 0 | 0 |  | 410 |  | 선택 | 선택 | 해제 | 미정 | 선택 | 미정 | 미정 |  | 미정 | BT180180 | H
B46494 | 2018-07-02 | 2 | D |  | 3 | A | KSG4120H | 소입성보증강 | C | BM#1 | 1596 | 96 | 1639 | 1524 | 68 | 23700 |  | 1 | 0.24 | 20 |  | -1.81 | 1587 | 1647 | 0 | 4.24 | 0 | 19 | 61 | 37 | Y |  | 2018-07-03 00:22 | 74 | 1087 | 4 | 11 | 16 | 19 | 20 | 21 | 21 | 23 | 21 | 20 | 18 | 17 | 16 | 2 | 15 | 23 | 2 | 21 | -0.35 | Y | 60 | Y | -0.6 | [7 empty] | N | N | N | N | 130 | 0.55 | 95 | 82912 | 84070 | 16430 | 18000 | 4 | 1 |  | 2018-07-03 00:27 | 1587 | 406 |  | 36 |  | *T/D 온도 낮아 16.5TON 이월 | [14 empty] | 82.09 | 100 | 0 | 0 | 0 |  |  |  | 해제 | 선택 | 0 | 0 | 0 |  | 410 |  | 선택 | 선택 | 해제 | 미정 | 선택 | 미정 | 미정 |  | 미정 | BT180180 | H
B46497 | 2018-07-02 | 2 | D | 연주시작 | 1 | A | SCM420HT | 소입성보증강 | C | BM#2 | 1599 | 78 | 1664 | 1564 | 56 | 11900 |  | 1 | 1000 |  |  | 0 | 1591 | 1622 | 0 | 0 | 0 | 16 | 26 |  | Y |  | 2018-07-03 03:01 | 81 | 1087 | 29 | 29 | 29 | 27 | 24 | 30 | 33 | 33 | 34 | 35 | 34 | 33 | 31 | 21 | 30 | 35 | 21 | 33 | -0.47 |  | 29.98 | Y | -1.01 |  | 2.1 | 2.1 |  |  |  |  | N | N | N | N | 150 | 0.49 | 66 | 95976 | 112480 | 130 | 15300 | 5 | 1 | 10 | 2018-07-03 03:06 | 1591 | 152 |  | 14 |  | * 연주시작:03시16분 * 전공정 작업지연 감속주입 함. | 55ABC1C677B94678809AF43939F49A40 |  | 13FF8A81146D48BFA9C0F4C608BDFDC8 | [11 empty] | 9597600 | 100 | 710 | 0 | 0 |  | 410 | 300 | 선택 | 선택 | 710 | 0 | 0 |  | 410 | 300 | 선택 | 선택 | 해제 | 미정 | 미정 | 미정 | 미정 |  | 미정 | RB160.00 | C
B46496 | 2018-07-02 | 2 | D | TUNDISH교체전 | 4 | A | KSG4120H | 소입성보증강 | C | BM#1 | 1626 | 60 | 1660 | 1641 | 51 | 14600 |  | 1 | 0.24 | 18 |  | -1.99 | 1614 | 1678 | 0 | 2.45 | 0 | 30 | 13 | 194 | Y |  | 2018-07-03 02:15 | 101 | 1089 | 2 | 13 | 22 | 31 | 39 | 42 | 43 | 45 | 45 | 45 | 44 | 43 | 41 | 17 | 30 | 45 | 17 | 45 | -0.37 | Y | 75.07 | Y | -0.59 | [7 empty] | N | N | N | N | 120 | 0.6 | 115 | 91503 | 99340 | 5160 | 1500 | 4 | 1 |  | 2018-07-03 02:21 | 1614 | 179 |  | 18 | 38 |  |  | 6AA6DF2AF5964CAC87E82D6B02EA7FD7 | 43B190C09FD844ED99277C55A0EB8472 | [11 empty] | 87.56 | 100 | 0 | 0 | 0 |  |  |  | 해제 | 선택 | 0 | 3000 | 0 |  | 410 |  | 선택 | 선택 | 해제 | 미정 | 미정 | 선택 | 미정 |  | 미정 | BT180180 | H
B46498 | 2018-07-02 | 2 | D |  | 2 | B | SCM420HT | 소입성보증강 | C | BM#2 | 1570 | 53 | 1644 | 1534 | 45 | 9800 |  | 2 | 0.27 | 22 | 40 | -2.29 | 1588 | 1653 | 0 | 0.97 | 10 | 35 | 28 | 131 | Y |  | 2018-07-03 03:59 | 78 | 1087 | 25 | 32 | 36 | 36 | 36 | 34 | 32 | 30 | 28 | 25 | 21 |  |  | 21 | 31 | 36 | 21 | 36 | -0.37 |  | 40.02 | Y | -0.8 | [7 empty] | N | N | N | N | 140 | 0.55 | 58 | 94069 | 102380 | 480 | 15600 | 5 | 1 | 20 | 2018-07-03 04:04 | 1588 | 129 |  | 24 | [16 empty] | 91.6 | 100 | 0 | 0 | 0 |  | 410 | 300 | 선택 | 선택 | 0 | 0 | 0 |  | 410 | 300 | 선택 | 선택 | 해제 | 미정 | 미정 | 미정 | 미정 |  | 미정 | BM510510 | C
A46567 | 2018-07-02 | 1 | B | TUNDISH교체 | 1 | A | FPA-20NICRMOHM2 | 소입성보증강 | C1 | BM#1 | 1620 | 61 | 1678 | 1566 | 60 | 9200 |  | 1 | 0.23 | 17 |  | -2.45 | 1605 | 1671 | 0 | 2.29 | 0 | 16 | 27 | -171 | Y |  | 2018-07-03 04:18 | 97 | 1087 | 22 | 18 | 20 | 24 | 27 | 28 | 30 | 28 | 29 | 27 | 25 |  |  | 25 | 25 | 30 | 25 | 0 | -0.25 |  | 19.98 | Y | -0.4 |  | 2.31 | 2.31 |  |  |  |  | N | N | N | M | 150 | 0.46 | 60 | 100277 | 95500 | 5500 | 15500 | 7 | 2 |  | 2018-07-03 04:24 | 1605 | 164 |  | 50 |  | *T/Dflux 유15kg 용120kg *한줄시작 05:10 |  | 629B6570CA734310A1DB659FC7206DB7 | [12 empty] | 99.28 | 100 | 700 | 0 | 0 |  | 650 |  | 선택 | 선택 | 700 | 0 | 0 |  | 650 |  | 선택 | 선택 | 해제 | 미정 | 선택 | 미정 | 선택 |  | 미정 | BT180180 | H
B46499 | 2018-07-02 | 2 | B |  | 3 | A | SCM420HT | 소입성보증강 | C | BM#2 | 1599 | 46 | 1665 | 1567 | 36 | 7900 |  | 2 | 0.27 | 18 | 40 | -2.5 | 1589 | 1655 | 0 | 0.92 | 10 | 18 | 10 | 462 | Y |  | 2018-07-03 05:01 | 79 | 1087 | 23 | 28 | 30 | 30 | 29 | 27 | 25 | 22 | 19 | 14 | 13 |  |  | 13 | 25 | 30 | 13 | 0 | -0.46 |  | 36.9 | Y | -0.52 | [7 empty] | N | N | N | N | 130 | 0.54 | 52 | 96077 | 89240 | 1280 | 14000 | 5 | 1 | 30 | 2018-07-03 05:06 | 1589 | 124 |  | 22 | [16 empty] | 9607700 | 100 | 0 | 0 | 0 |  | 410 | 300 | 선택 | 선택 | 0 | 0 | 0 |  | 410 | 300 | 선택 | 선택 | 해제 | 미정 | 미정 | 미정 | 미정 |  | 미정 | RB130.00 | C
A46568 | 2018-07-02 | 1 | B |  | 2 | A | FPA-20NICRMOHM2 | 소입성보증강 | C1 | BM#1 | 1582 | 64 | 1647 | 1536 | 61 | 10500 |  | 1 | 0.23 | 17 |  | -2.64 | 1583 | 1652 | 0 | 2.09 | 0 | 22 | 48 | 552 | Y |  | 2018-07-03 05:35 | 75 | 1088 | 21 | 15 | 14 | 15 | 16 | 15 | 15 | 14 | 13 | 12 | 12 | 10 | 9 | 9 | 14 | 16 | 9 | 15 | -0.17 | Y | 40 | Y | -0.2 | [8 empty] | N | N | Y | 140 | 0.48 | 65 | 101508 | 98640 | 5110 | 16700 | 7 | 2 |  | 2018-07-03 05:40 | 1583 | 155 |  | 36 | [16 empty] | 97.89 | 100 | 0 | 0 | 0 |  | 650 |  | 선택 | 선택 | 0 | 0 | 0 |  | 650 |  | 선택 | 선택 | 해제 | 미정 | 선택 | 해제 | 미정 |  | 미정 | BT180180 | H
B46500 | 2018-07-02 | 2 | B |  | 4 | A | SCM420HT | 소입성보증강 | C | BM#2 | 1606 | 45 | 1644 | 1565 | 33 | 7300 |  | 1 | 0.3 | 18 |  | 0 | 1575 | 1636 | 0 | 3.67 | 0 | 19 | 62 | 97 | Y |  | 2018-07-03 06:00 | 65 | 1089 | 22 | 26 | 29 | 30 | 31 | 31 | 31 | 30 | 29 | 27 | 25 | 23 | 20 | 16 | 26 | 31 | 16 | 31 | -0.37 | Y | 40.48 | Y | -0.8 | [7 empty] | Y | Y | Y | Y | 120 | 0.47 | 64 | 94008 | 102400 | 950 | 15800 | 5 | 1 | 50 | 2018-07-03 06:14 | 1575 | 117 |  | 16 | [16 empty] | 91.05 | 100 | 0 | 0 | 0 |  | 490 | 300 | 선택 | 선택 | 0 | 0 | 0 |  | 490 | 300 | 선택 | 선택 | 해제 | 미정 | 미정 | 미정 | 미정 |  | 미정 | RB230.00 | C
A46569 | 2018-07-02 | 1 | B |  | 3 | A | FPA-20NICRMOHM2 | 소입성보증강 | C1 | BM#1 | 1621 | 48 | 1652 | 1571 | 46 | 8000 |  | 3 | 0.32 | 16 |  | -2.6 | 1590 | 1652 | 0 | 11.55 |  | 5 | 46 | 223 | Y |  | 2018-07-03 06:43 | 82 | 1087 | 6 | 18 | 27 | 33 | 37 | 38 | 39 | 40 | 40 | 40 | 39 | 38 | 38 | 38 | 33 | 40 | 38 | 40 | -0.07 | Y | 25 | Y | 0 | [8 empty] | N | N | Y | 130 | 0.47 | 64 | 101508 | 98180 | 7120 | 15800 | 7 | 2 |  | 2018-07-03 06:48 | 1590 | 147 |  | 34 | [16 empty] | 96.49 | 100 | 0 | 0 | 0 |  | 650 |  | 선택 | 선택 | 0 | 0 | 0 |  | 650 |  | 선택 | 선택 | 해제 | 미정 | 미정 | 선택 | 미정 |  | 미정 | BT180180 | H
B46501 | 2018-07-02 | 2 | B |  | 5 | A | SCM420HT | 소입성보증강 | C | BM#2 | 1583 | 42 | 1647 | 1557 | 33 | 7200 |  | 1 | 0.64 | 19 |  | -2.19 | 1573 | 1637 | 0 | 6.42 | 0 | 6 | 18 | 49 | Y |  | 2018-07-03 06:59 | 63 | 1089 | 18 | 24 | 26 | 27 | 27 | 26 | 25 | 23 | 21 | 20 | 17 | 15 |  | 15 | 23 | 27 | 15 | 0 | -0.3 | Y | 39.97 | Y | -0.4 | [7 empty] | Y | Y | Y | Y | 110 | 0.48 | 61 | 99660 | 96920 | 760 | 16500 | 5 | 1 | 10 | 2018-07-03 07:03 | 1573 | 118 |  | 25 | [16 empty] | 102.06 | 100 | 0 | 0 | 0 |  | 490 | 300 | 선택 | 선택 | 0 | 0 | 0 |  | 490 | 300 | 선택 | 선택 | 해제 | 미정 | 미정 | 미정 | 미정 |  | 미정 | RB180.00 | C
B46502 | 2018-07-03 | 2 | B |  | 6 | A | SCM420HT | 소입성보증강 | C | BM#2 | 1610 | 41 | 1656 | 1576 | 33 | 7200 |  | 1 | 0.29 | 18 |  | 0 | 1578 | 1643 | 0 | 5.37 | 0 | 35 | 29 | 49 | Y |  | 2018-07-03 08:04 | 68 | 1082 | 12 | 19 | 26 | 30 | 31 | 31 | 30 | 29 | 28 | 26 | 25 | 24 | 23 | 21 | 25 | 31 | 21 | 0 | -0.25 | Y | 39.33 | Y | -0.4 | [7 empty] | N | N | N | N | 100 | 0.48 | 64 | 99864 | 99980 | 460 | 14900 | 5 | 1 | 20 | 2018-07-03 08:10 | 1578 | 114 |  | 23 | [16 empty] | 99.47 | 100 | 0 | 0 | 0 |  | 410 | 300 | 선택 | 선택 | 0 | 0 | 0 |  | 410 | 300 | 선택 | 선택 | 해제 | 미정 | 미정 | 미정 | 미정 |  | 미정 | RB110.00 | C
A46570 | 2018-07-02 | 1 | B |  | 4 | A | FPA-20NICRMOHM2 | 소입성보증강 | C1 | BM#1 | 1598 | 63 | 1620 | 1544 | 47 | 8900 |  | 3 | 0.3 | 17 |  | -2.01 | 1584 | 1627 | 0 | 9.74 |  | 30 | 14 | 70 | Y |  | 2018-07-03 07:33 | 76 | 1087 | 38 | 34 | 35 | 35 | 35 | 35 | 34 | 33 | 32 | 31 | 30 | 30 | 29 | 27 | 33 | 35 | 27 | 35 | -0.13 |  | 60 | Y | -0.2 | [8 empty] | N | N | Y | 120 | 0.47 | 71 | 101508 | 104120 | 7060 | 15200 | 7 | 2 |  | 2018-07-03 07:39 | 1584 | 150 |  | 47 | [16 empty] | 91.33 | 100 | 0 | 0 | 0 |  | 650 |  | 선택 | 선택 | 0 | 0 | 0 |  | 650 |  | 선택 | 선택 | 해제 | 미정 | 미정 | 선택 | 미정 |  | 미정 | BT180180 | C
B46503 | 2018-07-03 | 2 | B |  | 7 | A | SCM420HT | 소입성보증강 | C | BM#2 | 1592 | 42 | 1655 | 1535 | 38 | 8500 |  | 1 | 0.24 | 19 |  | -2.07 | 1576 | 1634 | 0 | 5.14 | 0 | 18 | 11 | 55 | Y |  | 2018-07-03 09:20 | 66 | 1085 | 24 | 30 | 32 | 33 | 33 | 32 | 30 | 29 | 26 | 24 | 22 |  |  | 22 | 29 | 33 | 22 | 0 | -0.31 | Y | 35 | Y | -0.4 | [7 empty] | N | N | N | N | 150 | 0.5 | 59 | 96580 | 96710 | 40 | 15000 | 5 | 1 | 40 | 2018-07-03 09:28 | 1576 | 111 |  | 15 |  | * 전공정 작업지연 감속주입 0.40 이상공정 등록 및 생관통보 | [14 empty] | 101.4 | 100 | 0 | 0 | 0 |  | 410 | 300 | 선택 | 선택 | 0 | 0 | 0 |  | 410 | 300 | 선택 | 선택 | 해제 | 미정 | 미정 | 미정 | 미정 |  | 미정 | RB110.00 | C
A46571 | 2018-07-03 | 1 | B |  | 5 | A | FPA-20NICRMOHM2 | 소입성보증강 | C1 | BM#1 | 1560 | 53 | 1620 | 1538 | 35 | 7300 |  | 3 | 0.29 | 18 |  | -2.23 | 1568 | 1618 | 0 | 10.31 |  | 16 | 28 | 47 | Y |  | 2018-07-03 09:00 | 60 | 1088 | 25 | 24 | 26 | 26 | 26 | 27 | 25 | 23 | 22 | 21 | 20 | 19 | 17 | 17 | 23 | 27 | 17 | 26 | -0.29 | Y | 35 | Y | -0.4 | [8 empty] | N | N | Y | 110 | 0.47 | 64 | 84590 | 98770 | 7080 | 15300 | 7 | 2 |  | 2018-07-03 09:05 | 1568 | 128 |  | 33 | 30 | [15 empty] | 79.95 | 100 | 0 | 0 | 0 |  | 650 |  | 선택 | 선택 | 0 | 0 | 0 |  | 650 |  | 선택 | 선택 | 해제 | 미정 | 미정 | 선택 | 미정 |  | 미정 | BT180180 | C
B46504 | 2018-07-03 | 2 | B | 연주종료 | 8 | A | SCM420HT | 소입성보증강 | C | BM#2 | 1564 | 42 | 1655 | 1526 | 37 | 8200 |  | 1 | 0.25 | 18 |  | 0 | 1575 | 1633 | 0 | 5.21 | 0 | 19 | 63 | 64 | Y |  | 2018-07-03 10:28 | 65 | 1082 | 27 | 34 | 37 | 38 | 38 | 37 | 36 | 35 | 32 | 30 | 27 |  |  | 27 | 34 | 38 | 27 | 0 | -0.31 | Y | 35 | Y | -0.6 | [7 empty] | N | N | N | N | 140 | 0.52 | 59 | 114917 | 101490 | 760 | 2000 | 5 | 1 | 10 | 2018-07-03 10:29 | 1575 | 98 |  | 10 |  | * 연주종료 : 11시 55분 | 0F05FE3C2AB04A3C9021FF3F8194D3F7 | EC235C8822F944028F4EABF1CB8C0634 | 5B68D3D7AAE24D48A7BA42AC10DEB9F3 |  |  | BE5B79E648644EFDA469C017ECF534CC | 21A5AA645BE24A689519717F8691FFB2 |  |  | D372D155F0534AB894F6494043E133BB | BFFD70BB480F4DB18F591EE54DD5B2BB |  |  |  | 112.39 | 100 | 0 | 2770 | 0 |  | 410 | 300 | 선택 | 선택 | 0 | 2900 | 0 |  | 410 | 300 | 선택 | 선택 | 해제 | 미정 | 미정 | 미정 | 미정 |  | 미정 | RB190.00 | C
A46572 | 2018-07-03 | 1 | B |  | 6 | A | FPA-20NICRMOHM2 | 소입성보증강 | C1 | BM#1 | 1572 | 44 | 1615 | 1525 | 39 | 7400 |  | 3 | 0.29 | 16 |  | -2.22 | 1567 | 1612 | 0 | 9.32 |  | 22 | 49 | 60 | Y |  | 2018-07-03 10:01 | 59 | 1081 | 16 | 12 | 13 | 15 | 17 | 18 | 19 | 19 | 18 | 17 | 16 | 17 | 17 | 17 | 16 | 19 | 16 | 17 | -0.09 | Y | 35 | Y | 0.2 | [8 empty] | N | N | Y | 100 | 0.47 | 70 | 101508 | 102660 | 1310 | 15600 | 7 | 2 |  | 2018-07-03 10:11 | 1567 | 112 |  | 36 | 22 | *전 공정 요청 L/D잔강이월 미실시 | [14 empty] | 97.65 | 100 | 0 | 0 | 0 |  | 650 |  | 선택 | 선택 | 0 | 0 | 0 |  | 650 |  | 선택 | 선택 | 해제 | 미정 | 미정 | 해제 | 미정 |  | 미정 | BT180180 | C
A46573 | 2018-07-03 | 1 | B |  | 7 | A | FPA-20NICRMOHM2 | 소입성보증강 | C1 | BM#1 | 1631 | 42 | 1625 | 1577 | 34 | 6400 |  | 3 | 0.28 | 18 |  | -2.2 | 1580 | 1628 | 0 | 9.91 |  | 5 | 47 | 70 | Y |  | 2018-07-03 11:06 | 72 | 1085 | 15 | 23 | 27 | 30 | 32 | 32 | 32 | 32 | 31 | 31 | 30 | 28 | 28 | 27 | 28 | 32 | 27 | 32 | -0.11 | Y | 45 | Y | -0.2 | [8 empty] | N | N | Y | 150 | 0.47 | 69 | 101508 | 106950 | 550 | 15100 | 7 | 2 |  | 2018-07-03 11:11 | 1580 | 117 |  | 42 | 13 | *전 공정 요청 L/D잔강이월 미실시 | [14 empty] | 94.47 | 100 | 0 | 0 | 0 |  | 650 |  | 선택 | 선택 | 0 | 0 | 0 |  | 650 |  | 선택 | 선택 | 해제 | 미정 | 미정 | 해제 | 미정 |  | 미정 | BT180180 | C
A46574 | 2018-07-03 | 1 | C | TUNDISH교체전 | 8 | A | FPA-20NICRMOHM2 | 소입성보증강 | C1 | BM#1 | 1596 | 44 | 1622 | 1533 | 39 | 7200 |  | 3 | 0.28 | 18 |  | -2.18 | 1582 | 1631 | 0 | 11.03 |  | 30 | 15 | 53 | Y |  | 2018-07-03 12:13 | 74 | 1084 | 22 | 27 | 29 | 31 | 32 | 32 | 32 | 31 | 31 | 31 | 30 | 30 | 29 | 29 | 30 | 32 | 29 | 32 | -0.06 | Y | 40 | Y | -0.2 | [8 empty] | N | N | M | 140 | 0.47 | 68 | 103392 | 102740 | 1710 | 2000 | 7 | 2 |  | 2018-07-03 12:26 | 1582 | 131 |  | 48 |  | *전공정 요청 L/D잔강이월 미실시 | 3355614796C846ED8B1596924D389FA2 | 076ACC52FED04A3AA0049325678B8BF6 | 1FEB56587B4D411D9EFD07C4A91C94DC | [11 empty] | 98.99 | 100 | 0 | 2500 | 0 |  | 650 |  | 선택 | 선택 | 0 | 2500 | 0 |  | 650 |  | 선택 | 선택 | 해제 | 미정 | 미정 | 미정 | 미정 |  | 미정 | BT180180 | C
A46575 | 2018-07-03 | 1 | C | TUNDISH교체 | 1 | A | AE1055LS | 탄소강 | G-AE1055LS | BM#1 | 1569 | 46 | 1630 | 1515 | 41 | 7200 |  | 3 | 0.27 | 25 |  | -2.21 | 1570 | 1636 | 0 | 12.43 |  | 16 | 29 | 53 | Y |  | 2018-07-03 13:33 | 86 | 1090 | 27 | 25 | 31 | 36 | 39 | 40 | 42 | 42 | 43 | 43 |  |  |  | 43 | 37 | 43 | 43 | 0 | 0 |  | 5.02 | Y | 0 |  | 1.95 | 1.95 |  |  |  |  | Y | N | N | M | 230 | 0.49 | 59 | 84590 | 92750 | 7010 | 15700 | 12 | 1 |  | 2018-07-03 13:44 | 1570 | 158 |  | 55 |  | *STR#2 위드롤#6 압력헌팅 #6~10번 S/R미적용 ID:201~205 | [14 empty] | 84.8 | 100 | 1500 | 0 | 0 |  | 400 |  | 선택 | 해제 | 1500 | 0 | 0 |  | 400 |  | 선택 | 해제 | 해제 | 미정 | 미정 | 선택 | 미정 |  | 미정 | BT180180 | C
A46577 | 2018-07-03 | 1 | C |  | 2 | A | AE1055LS | 탄소강 | G-AE1055LS | BM#1 | 1586 | 41 | 1598 | 1548 | 34 | 5600 |  | 3 | 0.29 | 25 |  | -1.46 | 1554 | 1598 | 0 | 9.46 |  | 5 | 48 | 44 | Y |  | 2018-07-03 15:16 | 70 | 1090 | 44 | 41 | 42 | 41 | 40 | 41 | 39 | 39 | 39 | 37 | 37 | 37 | 36 | 36 | 39 | 42 | 36 | 41 | -0.12 | Y | 50 | Y | -0.2 | [7 empty] | Y | Y | Y | Y | 220 | 0.5 | 65 | 101508 | 100350 | 6700 | 15600 | 12 | 1 |  | 2018-07-03 15:24 | 1554 | 96 |  | 11 |  | *STR#2 위드롤#6 압력헌팅 #6~10번 S/R미적용 ID:201~202 | [14 empty] | 94.56 | 100 | 0 | 0 | 0 |  | 400 |  | 선택 | 해제 | 0 | 0 | 0 |  | 400 |  | 선택 | 해제 | 해제 | 미정 | 미정 | 선택 | 미정 |  | 미정 | BT180180 | H
A46578 | 2018-07-03 | 1 | C |  | 3 | A | AE1055LS | 탄소강 | G-AE1055LS | BM#1 | 1587 | 45 | 1593 | 1540 | 34 | 5000 |  | 3 | 0.28 | 26 |  | -1.18 | 1558 | 1593 | 0 | 14.37 |  | 30 | 16 | 25 | Y |  | 2018-07-03 16:21 | 74 | 1092 | 35 | 38 | 39 | 41 | 40 | 40 | 39 | 39 | 38 | 36 | 35 | 36 | 36 | 36 | 38 | 41 | 35 | 39 | -0.17 | Y | 34.98 | Y | 0 | [7 empty] | Y | Y | Y | Y | 210 | 0.5 | 60 | 84590 | 98350 | 6760 | 15900 | 12 | 1 |  | 2018-07-03 16:28 | 1558 | 98 |  | 11 | [16 empty] | 80.29 | 100 | 0 | 0 | 0 |  | 400 |  | 선택 | 해제 | 0 | 0 | 0 |  | 400 |  | 선택 | 해제 | 해제 | 미정 | 미정 | 선택 | 미정 |  | 미정 | BT180180 | C
A46579 | 2018-07-03 | 1 | C |  | 4 | A | AE1055LS | 탄소강 | G-AE1055LS | BM#1 | 1635 | 41 | 1591 | 1579 | 29 | 3700 |  | 3 | 0.27 | 25 |  | -1.46 | 1548 | 1591 | 0 | 8.71 |  | 22 | 51 | 34 | Y |  | 2018-07-03 17:17 | 64 | 1097 | 36 | 34 | 36 | 36 | 36 | 35 | 35 | 34 | 33 | 33 | 32 | 31 | 30 | 30 | 34 | 36 | 30 | 36 | -0.12 |  | 50 | Y | -0.2 | [7 empty] | Y | Y | Y | Y | 200 | 0.5 | 61 | 101508 | 94500 | 7080 | 15800 | 12 | 1 |  | 2018-07-03 17:28 | 1548 | 95 |  | 16 | [16 empty] | 100.01 | 100 | 0 | 0 | 0 |  | 400 |  | 선택 | 해제 | 0 | 0 | 0 |  | 400 |  | 선택 | 해제 | 해제 | 미정 | 미정 | 선택 | 미정 |  | 미정 | BT180180 | C
B46510 | 2018-07-03 | 2 | C | 연주시작 | 1 | A | SBC70L | 특수용도강 | D3 | BM#2 | 1610 | 55 | 1645 | 1546 | 43 | 8600 |  | 1 | 0.21 | 21 |  | 0 | 1584 | 1655 | 2.19 | 0 | 0 | 35 | 31 | 73 | Y |  | 2018-07-03 18:05 | 86 | 1101 | 36 | 33 | 31 | 37 | 42 | 43 | 45 | 45 | 46 | 46 | 46 | 46 |  | 46 | 42 | 46 | 46 | 46 | 0 |  | 15.02 | Y | 0 | 1.2 | 2.51 | 2.51 | 1.62 |  |  |  | N | N | N | M | 150 | 0.48 | 64 | 99420 | 107060 | 10 |  | 13 | 2 | 10 | 2018-07-03 18:14 | 1584 | 132 |  | 19 |  | *START 18:25 *T/D플럭스 120/15KG *롱노즐 실리부 부착 |  | 8D3765C2FCE3429F9AFCA36BA9E6C2C8 | 78BA6666D6DA45FAB6719DBEB1DDC134 | [11 empty] | 94.69 | 66.67 | 724 | 0 | 0 |  | 650 | 400 | 선택 | 선택 | 732 | 0 | 0 |  | 650 | 400 | 선택 | 선택 | 선택 | 미정 | 미정 | 미정 | 선택 |  | 미정 | RB125.00 | H
A46580 | 2018-07-03 | 1 | C |  | 5 | A | AE1055LS | 탄소강 | G-AE1055LS | BM#1 | 1659 | 41 | 1602 | 1534 | 30 | 5100 |  | 3 | 0.28 | 25 |  | -1.61 | 1555 | 1602 | 0 | 14.51 |  | 16 | 30 | 65 | Y |  | 2018-07-03 18:16 | 71 | 1085 | 29 | 33 | 36 | 38 | 38 | 37 | 37 | 36 | 35 | 35 | 35 | 35 |  | 35 | 35 | 38 | 35 | 35 | 0 | Y | 40 | Y | 0 | [7 empty] | Y | Y | Y | Y | 190 | 0.5 | 58 | 101508 | 93750 | 6070 | 15900 | 12 | 1 |  | 2018-07-03 18:24 | 1555 | 94 |  | 18 | [16 empty] | 100.75 | 100 | 0 | 0 | 0 |  | 400 |  | 선택 | 해제 | 0 | 0 | 0 |  | 400 |  | 선택 | 해제 | 해제 | 미정 | 미정 | 선택 | 미정 |  | 미정 | BT180180 | C
B46511 | 2018-07-03 | 2 | C |  | 2 | A | SBC70L | 특수용도강 | D3 | BM#2 | 1592 | 51 | 1626 | 1525 | 37 | 7700 |  | 1 | 0.2 | 20 |  | 0 | 1559 | 1617 | 1.78 | 0 | 0 | 18 | 13 | 67 | Y |  | 2018-07-03 19:10 | 61 | 1074 | 38 | 33 | 30 | 28 | 26 | 25 | 23 | 22 | 21 | 20 | 18 | 17 |  | 17 | 25 | 30 | 17 | 0 | -0.29 |  | 45 | Y | -0.2 |  |  |  | 1.67 |  |  |  | N | N | N | Y | 140 | 0.51 | 63 | 103728 | 104240 | 130 | 16700 | 13 | 2 | 20 | 2018-07-03 19:15 | 1559 | 131 |  | 20 | [16 empty] | 99.93 | 100 | 0 | 0 | 0 |  | 650 | 400 | 선택 | 선택 | 0 | 0 | 0 |  | 650 | 400 | 선택 | 선택 | 선택 | 미정 | 미정 | 미정 | 미정 |  | 미정 | RB114.30 | C
A46581 | 2018-07-03 | 1 | C |  | 6 | A | AE1055LS | 탄소강 | G-AE1055LS | BM#1 | 1586 | 41 | 1591 | 1526 | 29 | 4300 |  | 3 | 0.26 | 25 |  | -1.58 | 1545 | 1591 | 0 | 9.59 |  | 5 | 49 | 58 | Y |  | 2018-07-03 19:14 | 61 | 1091 | 33 | 30 | 28 | 27 | 27 | 26 | 26 | 25 | 24 | 23 | 22 | 22 | 23 | 23 | 26 | 28 | 22 | 23 | -0.13 | Y | 44.95 | Y | 0 | [7 empty] | Y | Y | Y | Y | 180 | 0.47 | 62 | 84590 | 92900 | 6890 | 16300 | 12 | 1 |  | 2018-07-03 19:20 | 1545 | 95 |  | 20 |  | 전공정요청 감속주입 정속유지 미준수ID:101~105.201~205 | [14 empty] | 84.67 | 100 | 0 | 0 | 0 |  | 400 |  | 선택 | 해제 | 0 | 0 | 0 |  | 400 |  | 선택 | 해제 | 해제 | 미정 | 미정 | 선택 | 선택 | 5 | 미정 | BT180180 | H
B46512 | 2018-07-03 | 2 | C |  | 3 | A | SBC70L | 특수용도강 | D3 | BM#2 | 1618 | 48 | 1657 | 1577 | 36 | 7100 |  | 1 | 0.2 | 26 |  | 0 | 1578 | 1664 | 2.29 | 0 | 0 | 20 | 1 | 18019 | Y |  | 2018-07-03 20:17 | 80 | 1353 | 15 | 28 | 39 | 45 | 46 | 47 | 46 | 45 | 44 | 43 | 42 | 41 | 39 | 39 | 40 | 47 | 39 | 0 | -0.23 | Y | 35 | Y | -0.4 |  |  |  | 1.05 |  |  |  | N | N | N | Y | 130 | 0.5 | 63 | 99420 | 103560 | 1220 | 15100 | 13 | 2 | 30 | 2018-07-03 20:27 | 1578 | 132 |  | 18 |  | *대보수 첫HEAT | [14 empty] | 94.96 | 100 | 0 | 0 | 0 |  | 650 | 400 | 선택 | 선택 | 0 | 0 | 0 |  | 650 | 400 | 선택 | 선택 | 선택 | 미정 | 미정 | 미정 | 미정 |  | 미정 | RB125.00 | H
A46582 | 2018-07-03 | 1 | C |  | 7 | A | AE1055LS | 탄소강 | G-AE1055LS | BM#1 | 1558 | 42 | 1590 | 1515 | 34 | 5900 |  | 3 | 0.26 | 25 |  | -1.54 | 1545 | 1590 | 0 | 9.1 |  | 30 | 17 | 65 | Y |  | 2018-07-03 20:27 | 61 | 1098 | 21 | 26 | 29 | 31 | 30 | 29 | 29 | 28 | 27 | 26 | 24 | 24 | 23 | 22 | 26 | 31 | 22 | 29 | -0.18 | Y | 49.98 | Y | -0.2 | [7 empty] | Y | Y | Y | Y | 230 | 0.43 | 68 | 101508 | 95100 | 6910 | 16300 | 12 | 1 |  | 2018-07-03 20:33 | 1545 | 92 |  | 10 |  | *전공정요청 HEAT평균 주속 10%이상 감속주입ID:101~106.201~206 | [14 empty] | 99.42 | 100 | 0 | 0 | 0 |  | 400 |  | 선택 | 해제 | 0 | 0 | 0 |  | 400 |  | 선택 | 해제 | 해제 | 미정 | 미정 | 선택 | 미정 |  | 미정 | BT180180 | H
B46513 | 2018-07-03 | 2 | D |  | 4 | A | SBC70L | 특수용도강 | D3 | BM#2 | 1576 | 55 | 1625 | 1515 | 37 | 8000 |  | 1 | 0.23 | 21 |  | 0 | 1566 | 1632 | 1.87 | 0 | 0 | 6 | 21 | 52 | Y |  | 2018-07-03 21:09 | 68 | 1084 | 36 | 34 | 34 | 34 | 34 | 34 | 33 | 32 | 31 | 30 | 29 | 28 | 26 | 26 | 32 | 34 | 26 | 34 | -0.16 |  | 50 | Y | -0.4 |  |  |  | 0.95 |  |  |  | N | N | N | Y | 120 | 0.5 | 61 | 99420 | 101410 | 2650 | 15700 | 13 | 2 | 40 | 2018-07-03 21:17 | 1566 | 137 |  | 32 | [16 empty] | 95.64 | 100 | 0 | 0 | 0 |  | 650 | 400 | 선택 | 선택 | 0 | 0 | 0 |  | 650 | 400 | 선택 | 선택 | 선택 | 미정 | 미정 | 미정 | 미정 |  | 미정 | RB125.00 | H
A46583 | 2018-07-03 | 1 | D |  | 8 | A | AE1055LS | 탄소강 | G-AE1055LS | BM#1 | 1596 | 41 | 1588 | 1542 | 30 | 4900 |  | 3 | 0.28 | 25 |  | -1.63 | 1540 | 1588 | 0 | 9.06 |  | 22 | 52 | 74 | Y |  | 2018-07-03 21:23 | 56 | 1099 | 21 | 21 | 26 | 28 | 29 | 29 | 29 | 28 | 27 | 26 | 26 | 25 | 25 | 24 | 26 | 29 | 24 | 29 | -0.1 | Y | 50.03 | Y | 0 | [7 empty] | Y | Y | Y | Y | 220 | 0.43 | 74 | 101508 | 98830 | 7100 | 15800 | 12 | 1 |  | 2018-07-03 21:29 | 1540 | 100 |  | 22 |  | *전공정요청 HEAT평균 주속 10%이상 감속주입ID:101~106.201~206 | [14 empty] | 95.36 | 100 | 0 | 0 | 0 |  | 400 |  | 선택 | 해제 | 0 | 0 | 0 |  | 400 |  | 선택 | 해제 | 해제 | 미정 | 미정 | 선택 | 미정 |  | 미정 | BT180180 | H
B46514 | 2018-07-03 | 2 | D |  | 5 | A | SBC70L | 특수용도강 | D3 | BM#2 | 1608 | 41 | 1625 | 1547 | 31 | 6500 |  | 1 | 0.24 | 19 |  | -1.92 | 1571 | 1624 | 1.71 | 0 | 0 | 35 | 32 | 46 | Y |  | 2018-07-03 22:08 | 73 | 1084 | 25 | 25 | 26 | 26 | 26 | 25 | 25 | 24 | 23 | 21 | 20 |  |  | 20 | 24 | 26 | 20 | 26 | -0.15 |  | 40 | Y | -0.2 | [7 empty] | N | N | N | Y | 110 | 0.49 | 59 | 101424 | 94680 | 2830 | 16300 | 13 | 2 | 10 | 2018-07-03 22:12 | 1571 | 134 |  | 37 |  | * STR#1기 M-EMS FAULT 발생으로 정지되어 스피드 감속10%이상주입 이상공정 등록 및 생관통보. * STR#1기 M-EMS FAULT 발생(판넬과열) ID:304,305 이상재등록. | [14 empty] | 103.49 | 100 | 0 | 0 | 0 |  | 650 | 400 | 선택 | 선택 | 0 | 0 | 0 |  | 650 | 400 | 선택 | 선택 | 선택 | 미정 | 미정 | 미정 | 미정 |  | 미정 | RB125.00 | H
A46584 | 2018-07-03 | 1 | D |  | 9 | A | AE1055LS | 탄소강 | G-AE1055LS | BM#1 | 1602 | 40 | 1598 | 1506 | 36 | 6000 |  | 3 | 0.28 | 25 |  | -1.63 | 1550 | 1598 | 0 | 8.01 |  | 16 | 31 | 63 | Y |  | 2018-07-03 22:27 | 66 | 1092 | 23 | 23 | 25 | 26 | 26 | 26 | 26 | 25 | 24 | 23 | 23 | 23 | 22 | 22 | 24 | 26 | 22 | 26 | -0.07 | Y | 55.03 | Y | 0 | [7 empty] | Y | Y | Y | Y | 210 | 0.43 | 72 | 101508 | 99770 | 6990 | 16300 | 12 | 1 |  | 2018-07-03 22:38 | 1550 | 111 |  | 33 |  | *전공정요청 HEAT평균 주속 10%이상 감속주입ID:101~106.201~206 | [14 empty] | 94.51 | 100 | 0 | 0 | 0 |  | 400 |  | 선택 | 해제 | 0 | 0 | 0 |  | 400 |  | 선택 | 해제 | 해제 | 미정 | 미정 | 선택 | 미정 |  | 미정 | BT180180 | H
B46515 | 2018-07-03 | 2 | D |  | 6 | A | SBC70L | 특수용도강 | D3 | BM#2 | 1581 | 40 | 1627 | 1536 | 33 | 6600 |  | 3 | 0.29 | 20 |  | 67.12 | 1574 | 0 | 6.67 | 0.35 |  | 18 | 14 | 35 | Y |  | 2018-07-03 22:54 | 76 | 1090 | 17 | 24 | 33 | 37 | 39 | 40 | 40 | 40 | 40 | 39 | 39 | 38 | 38 | 38 | 36 | 40 | 38 | 40 | -0.05 | Y | 35.02 | Y | 0 |  |  |  | 0.93 |  |  |  | N | N | N | Y | 100 | 0.5 | 62 | 99420 | 103820 | 1040 | 15900 | 13 | 2 | 20 | 2018-07-03 23:12 | 1574 | 135 |  | 53 | [16 empty] | 94.82 | 100 | 0 | 0 | 0 |  | 650 | 400 | 선택 | 선택 | 0 | 0 | 0 |  | 650 | 400 | 선택 | 선택 | 선택 | 미정 | 미정 | 미정 | 미정 |  | 미정 | RB125.00 | H
A46585 | 2018-07-03 | 1 | D |  | 10 | A | AE1055LS | 탄소강 | G-AE1055LS | BM#1 | 1627 | 41 | 1599 | 1556 | 35 | 4700 |  | 3 | 0.26 | 25 |  | -1.87 | 1545 | 1599 | 0 | 10.21 |  | 5 | 50 | 84 | Y |  | 2018-07-03 23:48 | 61 | 1088 | 21 | 23 | 25 | 27 | 27 | 27 | 26 | 26 | 24 | 23 | 24 | 23 | 22 | 22 | 24 | 27 | 22 | 27 | -0.09 | Y | 54.98 | Y | 0 | [7 empty] | Y | Y | Y | Y | 200 | 0.43 | 72 | 101508 | 98870 | 7000 | 15800 | 12 | 1 |  | 2018-07-03 23:53 | 1545 | 110 |  | 25 |  | *전공정요청 HEAT평균 주속 10%이상 감속주입ID:101~106.201~206 | [14 empty] | 95.31 | 100 | 0 | 0 | 0 |  | 400 |  | 선택 | 해제 | 0 | 0 | 0 |  | 400 |  | 선택 | 해제 | 해제 | 미정 | 미정 | 선택 | 미정 |  | 미정 | BT180180 | H
B46516 | 2018-07-03 | 2 | D |  | 7 | A | SBC70L | 특수용도강 | D3 | BM#2 | 1565 | 43 | 1647 | 1524 | 34 | 7400 |  | 1 | 0.22 | 21 |  | -1.86 | 1573 | 1638 | 1.7 | 0 | 0 | 20 | 2 | 35 | Y |  | 2018-07-04 00:17 | 75 | 1087 | 37 | 36 | 37 | 38 | 39 | 39 | 38 | 38 | 37 | 36 | 35 | 33 |  | 33 | 37 | 39 | 33 | 38 | -0.17 | Y | 34.98 | Y | -0.4 |  |  |  | 1.23 |  |  |  | N | N | N | Y | 150 | 0.5 | 59 | 91135 | 97220 | 2280 | 16400 | 13 | 2 | 40 | 2018-07-04 00:23 | 1573 | 139 |  | 35 | [16 empty] | 91.59 | 100 | 0 | 0 | 0 |  | 650 | 400 | 선택 | 선택 | 0 | 0 | 0 |  | 650 | 400 | 선택 | 선택 | 선택 | 미정 | 미정 | 미정 | 미정 |  | 미정 | RB125.00 | H
A46586 | 2018-07-03 | 1 | D |  | 11 | A | AE1055LS | 탄소강 | G-AE1055LS | BM#1 | 1571 | 41 | 1589 | 1513 | 37 | 6000 |  | 3 | 0.27 | 25 |  | -1.53 | 1544 | 1589 | 0 | 9.02 |  | 30 | 18 | 82 | Y |  | 2018-07-04 00:56 | 60 | 1089 | 21 | 22 | 23 | 24 | 23 | 23 | 22 | 22 | 20 | 20 | 18 | 18 |  | 18 | 21 | 24 | 18 | 23 | -0.15 | Y | 39.98 | Y | 0 | [7 empty] | Y | Y | Y | Y | 190 | 0.5 | 60 | 101508 | 96240 | 7050 | 14400 | 12 | 1 |  | 2018-07-04 01:04 | 1544 | 108 |  | 31 | [16 empty] | 97.74 | 100 | 0 | 0 | 0 |  | 400 |  | 선택 | 해제 | 0 | 0 | 0 |  | 400 |  | 선택 | 해제 | 해제 | 미정 | 미정 | 선택 | 미정 |  | 미정 | BT180180 | H
B46517 | 2018-07-03 | 2 | D | TUNDISH교체전 | 8 | A | SBC70L | 특수용도강 | D3 | BM#2 | 1591 | 42 | 1655 | 1544 | 34 | 7300 |  | 1 | 0.25 | 22 |  | -2.25 | 1577 | 1649 | 2.02 | 0 | 0 | 6 | 22 | 41 | Y |  | 2018-07-04 01:32 | 79 | 1089 | 30 | 35 | 39 | 41 | 42 | 42 | 41 | 40 | 39 | 38 | 37 | 35 |  | 35 | 38 | 42 | 35 | 0 | -0.2 | Y | 35 | Y | -0.4 |  |  |  | 1.06 |  |  |  | N | N | N | M | 140 | 0.5 | 56 | 102170 | 92730 | 1270 | 2000 | 13 | 2 | 10 | 2018-07-04 01:46 | 1577 | 121 |  | 23 | 23 |  | D66C1517457E4469949BFACAB1E290F8 | CA3DA0CB438A4B94A50604AD39E646BE | A02BE9E428E742DDAE295D21894A2996 | [11 empty] | 108.69 | 100 | 0 | 2860 | 0 |  | 650 | 400 | 선택 | 선택 | 0 | 2810 | 0 |  | 650 | 400 | 선택 | 선택 | 선택 | 미정 | 미정 | 미정 | 미정 |  | 미정 | RB125.00 | H
A46587 | 2018-07-03 | 1 | D |  | 12 | A | AE1055LS | 탄소강 | G-AE1055LS | BM#1 | 1609 | 40 | 1593 | 1548 | 34 | 5000 |  | 3 | 0.27 | 25 |  | -1.38 | 1553 | 1593 | 0 | 9.43 |  | 22 | 53 | 82 | Y |  | 2018-07-04 02:01 | 69 | 1087 | 19 | 20 | 26 | 29 | 31 | 31 | 31 | 31 | 30 | 29 | 29 | 29 | 29 | 29 | 28 | 31 | 29 | 31 | -0.05 | Y | 40 | Y | 0 | [7 empty] | Y | Y | Y | Y | 180 | 0.5 | 62 | 101508 | 96680 | 7020 | 15000 | 12 | 1 |  | 2018-07-04 02:08 | 1553 | 101 |  | 26 | [16 empty] | 97.32 | 100 | 0 | 0 | 0 |  | 400 |  | 선택 | 해제 | 0 | 0 | 0 |  | 400 |  | 선택 | 해제 | 해제 | 미정 | 미정 | 선택 | 미정 |  | 미정 | BT180180 | H
B46518 | 2018-07-03 | 2 | D | 교체, 잔강최소화전 | 1 | B | 51CRMOV4 | 특수용도강 | D | BM#2 | 1583 | 42 | 1654 | 1555 | 38 | 8100 |  | 1 | 0.23 | 21 |  | -1.92 | 1577 | 1645 | 1.67 | 0 | 0 | 35 | 33 | 51 | Y |  | 2018-07-04 02:43 | 92 | 1086 | -181 | 41 | 36 | 39 | 43 | 45 | 47 | 48 | 49 | 50 | 50 | 49 |  | 49 | 42 | 50 | 49 | 0 | -0.1 |  | 10 | Y | -0.2 |  | 2.17 | 2.17 |  |  |  |  | N | N | N | N | 150 | 0.47 | 61 | 84590 | 99860 | 1670 | 3000 | 9 | 1 | 10 | 2018-07-04 02:45 | 1577 | 132 |  | 32 |  | * T/D FLUX 용탕부: 120 KG / 유탕부: 15KG 투입 | [14 empty] | 83.34 | 100 | 710 | 4360 | 0 |  | 650 | 400 | 선택 | 해제 | 750 | 4280 | 0 |  | 650 | 400 | 선택 | 해제 | 선택 | 미정 | 미정 | 미정 | 미정 |  | 미정 | BT180180 | H
A46588 | 2018-07-03 | 1 | D |  | 13 | A | AE1055LS | 탄소강 | G-AE1055LS | BM#1 | 1606 | 40 | 1599 | 1550 | 37 | 5000 |  | 3 | 0.28 | 25 |  | -1.81 | 1546 | 1599 | 0 | 9.8 |  | 16 | 32 | 68 | Y |  | 2018-07-04 03:02 | 62 | 1087 | 27 | 22 | 26 | 28 | 28 | 28 | 30 | 31 | 29 | 28 | 28 | 28 | 29 | 29 | 28 | 31 | 28 | 28 | 0.02 | Y | 20.03 | Y | 0.2 | [7 empty] | Y | Y | Y | Y | 230 | 0.5 | 62 | 101508 | 100550 | 7050 | 15400 | 12 | 1 |  | 2018-07-04 03:13 | 1546 | 104 |  | 27 | [16 empty] | 93.82 | 100 | 0 | 0 | 0 |  | 400 |  | 선택 | 해제 | 0 | 0 | 0 |  | 400 |  | 선택 | 해제 | 해제 | 미정 | 미정 | 선택 | 미정 |  | 미정 | BT180180 | H
B46519 | 2018-07-03 | 2 | D | 잔강최소화 | 2 | A | AE4130MV | 합금강 | D | BM#2 | 1586 | 42 | 1634 | 1547 | 36 | 7600 |  | 1 | 0.21 | 18 |  | -2.07 | 1575 | 1641 | 1.39 | 0 | 0 | 18 | 15 | 59 | Y |  | 2018-07-04 03:37 | 73 | 1089 | 14 | 21 | 22 | 22 | 23 | 23 | 23 | 22 | 21 |  |  |  |  | 21 | 21 | 23 | 21 | 23 | -0.09 | Y | 19.98 | Y | -0.2 |  |  |  | 1.64 |  |  |  | N | N | N | N | 140 | 0.51 | 48 | 82830 | 93020 | 400 | 15400 | 9 | 1 | 20 | 2018-07-04 03:49 | 1575 | 153 |  | 57 | [16 empty] | 88.59 | 100 | 3300 | 0 | 0 |  | 650 | 400 | 선택 | 선택 | 3300 | 0 | 0 |  | 650 | 400 | 선택 | 선택 | 해제 | 미정 | 미정 | 미정 | 미정 |  | 미정 | RB130.00 | H
A46589 | 2018-07-03 | 1 | D |  | 14 | A | AE1055LS | 탄소강 | G-AE1055LS | BM#1 | 1608 | 40 | 1606 | 1553 | 38 | 5000 |  | 3 | 0.28 | 25 |  | -1.9 | 1550 | 1606 | 0 | 10.69 |  | 5 | 51 | 64 | Y |  | 2018-07-04 04:04 | 66 | 1087 | 26 | 30 | 34 | 36 | 38 | 38 | 38 | 37 | 36 | 36 | 36 | 34 | 33 | 33 | 35 | 38 | 33 | 38 | -0.13 | Y | 39.98 | Y | -0.2 | [7 empty] | Y | Y | Y | Y | 220 | 0.5 | 61 | 152262 | 96350 | 7060 | 15700 | 12 | 1 |  | 2018-07-04 04:09 | 1550 | 108 |  | 30 |  | *유사강종 연연주 혼탕부 성분확인 ID:107~109.207~209 | [14 empty] | 146.48 | 100 | 0 | 0 | 0 |  | 400 |  | 선택 | 해제 | 0 | 0 | 0 |  | 400 |  | 선택 | 해제 | 해제 | 미정 | 미정 | 선택 | 선택 | 8 | 미정 | BT180180 | H
B46520 | 2018-07-03 | 2 | B |  | 3 | A | AE4130MV | 합금강 | D | BM#2 | 1584 | 41 | 1644 | 1546 | 34 | 7300 |  | 1 | 0.21 | 18 |  | -1.94 | 1581 | 1652 | 1.44 | 0 | 0 | 20 | 3 | 57 | Y |  | 2018-07-04 04:44 | 79 | 1087 | 26 | 32 | 35 | 36 | 37 | 37 | 36 | 36 | 35 | 34 | 33 |  |  | 33 | 34 | 37 | 33 | 36 | -0.13 | Y | 30 | Y | -0.2 |  |  |  | 1.73 |  |  |  | N | N | N | N | 130 | 0.49 | 55 | 91113 | 90570 | 4530 | 13600 | 9 | 1 |  | 2018-07-04 04:57 | 1581 | 143 |  | 40 | [16 empty] | 95.91 | 100 | 0 | 0 | 0 |  | 650 | 400 | 선택 | 선택 | 0 | 0 | 0 |  | 650 | 400 | 선택 | 선택 | 해제 | 미정 | 미정 | 미정 | 미정 |  | 미정 | RB130.00 | H
A46590 | 2018-07-03 | 1 | B |  | 15 | A | P-AE1055LSM | 탄소강 | G-AE1055LS | BM#1 | 1652 | 40 | 1598 | 1580 | 37 | 3500 |  | 3 | 0.28 | 25 |  | -1.65 | 1550 | 1598 | 0 | 10.56 |  | 30 | 19 | 61 | Y |  | 2018-07-04 05:09 | 66 | 1088 | 31 | 29 | 29 | 29 | 29 | 29 | 28 | 27 | 26 | 26 | 26 | 27 |  | 27 | 28 | 29 | 26 | 29 | -0.04 | Y | 40 | Y | 0.2 | [7 empty] | Y | N | N | Y | 210 | 0.48 | 55 | 33836 | 87110 | 6970 | 15900 | 12 | 1 |  | 2018-07-04 05:16 | 1550 | 107 |  | 27 |  | *유사강종 연연주 혼탕부 성분확인 ID:101.201 *STR#1,2 S/R재세팅 | [14 empty] | 36 | 100 | 0 | 0 | 0 |  | 400 |  | 선택 | 해제 | 0 | 0 | 0 |  | 400 |  | 선택 | 해제 | 해제 | 미정 | 미정 | 선택 | 미정 |  | 미정 | BT180180 | H
B46521 | 2018-07-03 | 2 | B |  | 4 | A | AE4130MV | 합금강 | D | BM#2 | 1595 | 44 | 1635 | 1544 | 36 | 7700 |  | 1 | 0.22 | 18 |  | -1.78 | 1573 | 1634 | 1.25 | 0 | 0 | 6 | 23 | 57 | Y |  | 2018-07-04 05:40 | 71 | 1089 | 31 | 31 | 31 | 31 | 31 | 31 | 30 | 30 | 29 | 28 | 27 | 25 |  | 25 | 30 | 31 | 25 | 31 | -0.13 |  | 44.83 | Y | -0.4 |  |  |  | 1.53 |  |  |  | N | N | N | N | 120 | 0.5 | 58 | 91113 | 96290 | 3260 | 14100 | 9 | 1 | 35 | 2018-07-04 06:16 | 1573 | 137 |  | 42 | [16 empty] | 91.57 | 100 | 0 | 0 | 0 |  | 650 | 400 | 선택 | 선택 | 0 | 0 | 0 |  | 650 | 400 | 선택 | 선택 | 해제 | 미정 | 미정 | 미정 | 미정 |  | 미정 | RB130.00 | H
A46591 | 2018-07-03 | 1 | B |  | 16 | A | P-AE1055LSM | 탄소강 | G-AE1055LS | BM#1 | 1630 | 40 | 1604 | 1571 | 33 | 4300 |  | 3 | 0.31 | 25 |  | -1.6 | 1557 | 1604 | 0 | 10.21 |  | 22 | 54 | 61 | Y |  | 2018-07-04 06:06 | 73 | 1089 | 26 | 30 | 32 | 33 | 33 | 35 | 34 | 34 | 33 | 33 | 32 | 32 | 31 | 31 | 32 | 35 | 31 | 33 | -0.1 | Y | 39.98 | Y | 0 | [7 empty] | Y | Y | Y | Y | 200 | 0.48 | 65 | 101508 | 100460 | 7070 | 15700 | 12 | 1 |  | 2018-07-04 06:12 | 1557 | 100 |  | 28 | [16 empty] | 94.43 | 100 | 0 | 0 | 0 |  | 400 |  | 선택 | 해제 | 0 | 0 | 0 |  | 400 |  | 선택 | 해제 | 해제 | 미정 | 미정 | 선택 | 미정 |  | 미정 | BT180180 | H
B46522 | 2018-07-03 | 2 | B |  | 5 | A | AE4130MV | 합금강 | D | BM#2 | 1567 | 51 | 1634 | 1547 | 38 | 8000 |  | 1 | 0.21 | 19 |  | -1.41 | 1566 | 1618 | 2.04 | 0 | 0 | 35 | 34 | 33 | Y |  | 2018-07-04 06:55 | 64 | 1089 | 27 | 30 | 33 | 34 | 33 | 33 | 32 | 31 | 30 | 28 | 27 | 25 |  | 25 | 30 | 34 | 25 | 33 | -0.22 | Y | 40.02 | Y | -0.4 |  |  |  | 1.37 |  |  |  | N | N | N | N | 110 | 0.49 | 62 | 100026 | 102380 | 2040 | 15900 | 9 | 1 | 50 | 2018-07-04 06:59 | 1566 | 128 |  | 30 | 13 | * 전공정 요청으로 감속주입 | [14 empty] | 95.81 | 100 | 0 | 0 | 0 |  | 650 | 400 | 선택 | 선택 | 0 | 0 | 0 |  | 650 | 400 | 선택 | 선택 | 해제 | 미정 | 미정 | 미정 | 미정 |  | 미정 | RB130.00 | H
A46592 | 2018-07-03 | 1 | B |  | 17 | A | P-AE1055LSM | 탄소강 | G-AE1055LS | BM#1 | 1611 | 45 | 1594 | 1548 | 31 | 4500 |  | 3 | 0.3 | 25 |  | -1.53 | 1546 | 1591 | 0 | 11.06 |  | 16 | 33 | 60 | Y |  | 2018-07-04 07:11 | 62 | 1089 | 30 | 30 | 30 | 30 | 30 | 29 | 28 | 27 | 26 | 26 | 26 | 26 | 25 | 25 | 28 | 30 | 25 | 30 | -0.1 |  | 50.03 | Y | -0.2 | [7 empty] | Y | Y | Y | Y | 190 | 0.48 | 64 | 101508 | 99940 | 7040 | 15900 | 12 | 1 |  | 2018-07-04 07:19 | 1546 | 109 |  | 28 | [16 empty] | 94.91 | 100 | 0 | 0 | 0 |  | 400 |  | 선택 | 해제 | 0 | 0 | 0 |  | 400 |  | 선택 | 해제 | 해제 | 미정 | 미정 | 선택 | 미정 |  | 미정 | BT180180 | H
B46523 | 2018-07-04 | 2 | B |  | 6 | A | AE4130MV | 합금강 | D | BM#2 | 1572 | 52 | 1647 | 1517 | 40 | 8700 |  | 1 | 0.22 | 22 |  | -2.03 | 1569 | 1637 | 2.77 | 0 | 0 | 18 | 16 | 38 | Y |  | 2018-07-04 08:17 | 67 | 1090 | 28 | 34 | 36 | 37 | 37 | 36 | 35 | 35 | 34 | 33 | 32 | 31 | 31 | 29 | 34 | 37 | 29 | 0 | -0.17 | Y | 46.08 | Y | -0.41 |  |  |  | 1.23 |  |  |  | N | N | N | N | 100 | 0.47 | 68 | 100236 | 105130 | 1180 | 15500 | 9 | 1 | 10 | 2018-07-04 08:17 | 1569 | 116 |  | 13 |  | * 전공정 요청으로 감속주입 | [14 empty] | 94.34 | 100 | 0 | 0 | 0 |  | 650 | 400 | 선택 | 선택 | 0 | 0 | 0 |  | 650 | 400 | 선택 | 선택 | 해제 | 미정 | 미정 | 미정 | 미정 |  | 미정 | RB130.00 | H
A46593 | 2018-07-04 | 1 | B |  | 18 | A | P-AE1055LSM | 탄소강 | G-AE1055LS | BM#1 | 1560 | 40 | 1594 | 1509 | 32 | 5200 |  | 3 | 0.3 | 25 |  | -1.32 | 1558 | 1597 | 0 | 11.83 |  | 5 | 52 | 55 | Y |  | 2018-07-04 08:10 | 74 | 1095 | 23 | 27 | 31 | 34 | 35 | 35 | 35 | 35 | 35 | 35 | 34 | 34 |  | 34 | 33 | 35 | 34 | 35 | -0.03 | Y | 35.03 | Y | 0 | [7 empty] | Y | Y | Y | Y | 180 | 0.48 | 59 | 84590 | 88360 | 7020 | 15500 | 12 | 1 |  | 2018-07-04 08:19 | 1558 | 115 |  | 36 | [16 empty] | 88.72 | 100 | 0 | 0 | 0 |  | 400 |  | 선택 | 해제 | 0 | 0 | 0 |  | 400 |  | 선택 | 해제 | 해제 | 미정 | 미정 | 선택 | 미정 |  | 미정 | BT180180 | H
A46594 | 2018-07-04 | 1 | B |  | 19 | A | P-AE1055LSM | 탄소강 | G-AE1055LS | BM#1 | 0 | 70 | 1576 | 1548 | 43 | 6800 |  | 3 | 0.3 | 25 |  | -0.88 | 1550 | 1576 | 0 | 12.92 |  | 30 | 20 | 64 | Y |  | 2018-07-04 09:37 | 66 | 1073 | 32 | 33 | 33 | 32 | 31 | 30 | 29 | 28 | 27 | 26 | 25 | 24 |  | 24 | 29 | 33 | 24 | 0 | -0.2 |  | 44.98 | Y | -0.2 | [7 empty] | Y | Y | Y | Y | 230 | 0.48 | 59 | 101508 | 93370 | 7040 | 16200 | 12 | 1 |  | 2018-07-04 09:44 | 1550 | 120 |  | 9 | [16 empty] | 101.1 | 100 | 0 | 0 | 0 |  | 400 |  | 선택 | 해제 | 0 | 0 | 0 |  | 400 |  | 선택 | 해제 | 해제 | 미정 | 미정 | 선택 | 미정 |  | 미정 | BT180180 | H
B46524 | 2018-07-04 | 2 | B |  | 7 | A | AE4130MV | 합금강 | D | BM#2 | 1533 | 46 | 1625 | 1514 | 41 | 8800 |  | 1 | 0.22 | 19 |  | -2.17 | 1569 | 1633 | 2.11 | 0 | 0 | 20 | 4 | 61 | Y |  | 2018-07-04 09:20 | 67 | 1085 | 29 | 29 | 29 | 31 | 32 | 32 | 32 | 31 | 31 | 30 | 31 | 30 | 29 | 19 | 27 | 32 | 19 | 32 | -0.23 | Y | 56.7 | Y | -0.4 |  |  |  | 1.25 |  |  |  | N | N | N | N | 150 | 0.4 | 76 | 102252 | 100010 | 1530 | 14300 | 9 | 1 | 40 | 2018-07-04 09:23 | 1569 | 113 |  | 22 |  | * 전공정 요청으로 감속주입 0.40 이상공정 등록 및 생관통보 | [14 empty] | 100.79 | 100 | 0 | 0 | 0 |  | 650 | 400 | 선택 | 선택 | 0 | 0 | 0 |  | 650 | 400 | 선택 | 선택 | 해제 | 미정 | 미정 | 미정 | 미정 |  | 미정 | RB130.00 | H
A46595 | 2018-07-04 | 1 | B | TUNDISH교체전 | 20 | A | P-AE1055LSM | 탄소강 | G-AE1055LS | BM#1 | 1542 | 51 | 1589 | 1506 | 41 | 7000 |  | 3 | 0.28 | 25 |  | -1.29 | 1551 | 1589 | 0 | 7.86 |  | 22 | 55 | 68 | Y |  | 2018-07-04 10:36 | 67 | 1086 | 22 | 29 | 32 | 34 | 33 | 33 | 32 | 32 | 31 | 31 | 30 | 30 |  | 30 | 31 | 34 | 30 | 32 | -0.1 | Y | 40 | Y | 0 | [8 empty] | N | N | M | 220 | 0.48 | 61 | 79953 | 97050 | 7000 | 2500 | 12 | 1 |  | 2018-07-04 10:43 | 1551 | 103 |  | 10 |  |  |  | 66729458A9B84975A1A97E8B06B6CEBE | 41283BA7439D4CC4AF6DB48848A67BFB | 366F012ECD5247B599345467379E41D6 | [10 empty] | 76.84 | 100 | 0 | 3500 | 0 |  | 400 |  | 선택 | 해제 | 0 | 3500 | 0 |  | 400 |  | 선택 | 해제 | 해제 | 미정 | 미정 | 선택 | 미정 |  | 미정 | BT180180 | H
B46525 | 2018-07-04 | 2 | B |  | 8 | A | AE4130MV | 합금강 | D | BM#2 | 1554 | 39 | 1625 | 1525 | 34 | 7900 |  | 1 | 0.21 | 19 |  | -1.8 | 1554 | 1607 | 1.89 | 0 | 0 | 6 | 24 | 82 | Y |  | 2018-07-04 10:51 | 52 | 1093 | 8487 | 20 | 22 | 23 | 23 | 22 | 21 | 20 | 19 | 18 | 17 | 15 |  | 15 | 721 | 23 | 15 | 0 | -0.2 | Y | 40 | Y | -0.4 |  |  |  | 1.37 |  |  |  | N | N | N | N | 140 | 0.52 | 60 | 100377 | 103550 | 140 | 15000 | 9 | 1 | 10 | 2018-07-04 10:52 | 1554 | 101 |  | 10 | [16 empty] | 97.93 | 100 | 0 | 0 | 0 |  | 650 | 400 | 선택 | 선택 | 0 | 0 | 0 |  | 650 | 400 | 선택 | 선택 | 해제 | 미정 | 미정 | 미정 | 미정 |  | 미정 | BM510510 | C
C45052 | 2018-07-04 | 3 | B | TUNDISH교체전 | 9 | A | AE4130MV | 합금강 | D | BM#2 | 1585 | 44 | 1642 | 1533 | 38 | 8100 |  | 2 | 0.27 | 19 |  | -2.75 | 1565 | 1634 | 0.59 | 0 | 10 | 19 | 68 | 73 | Y |  | 2018-07-04 11:42 | 63 | 1093 | 19 | 25 | 27 | 28 | 29 | 28 | 27 | 27 | 26 | 25 | 25 |  |  | 25 | 26 | 29 | 25 | 27 | -0.13 | Y | 29.98 | Y | 0 |  |  |  | 1.33 |  |  |  | N | N | N | N | 130 | 0.51 | 60 | 107776 | 102120 | 630 | 2000 | 9 | 1 | 20 | 2018-07-04 11:56 | 1565 | 113 |  | 22 |  |  | 3F1953110CF340BE9484F61C5D2ED1D1 | 50DB5FC080DB4E2295CA202646F4B50D | AB9F93E68C744D799011DAC3132CE2BF | [11 empty] | 104.89 | 78.57 | 0 | 3058 | 0 |  | 650 | 400 | 선택 | 선택 | 0 | 2737 | 0 |  | 650 | 400 | 선택 | 선택 | 해제 | 미정 | 미정 | 미정 | 미정 |  | 미정 | BM510510 | C
A46596 | 2018-07-04 | 1 | B | TUNDISH교체 | 1 | A | KBMA75S | 합금강 | D1 | BM#1 | 1567 | 41 | 1627 | 1515 | 37 | 7700 |  | 3 | 0.27 | 20 |  | -1.68 | 1586 | 1627 | 0 | 6.42 |  | 16 | 34 | 51 | Y |  | 2018-07-04 11:37 | 91 | 1088 | 18 | 25 | 18 | 27 | 31 | 34 | 35 | 36 | 36 | 36 | 37 | 36 |  | 36 | 31 | 37 | 36 | 36 | -0.2 |  | 5.02 | Y | -0.2 |  | 2.05 | 2.05 |  |  |  |  | N | N | N | N | 150 | 0.47 | 62 | 94388 | 100220 | 1070 | 15200 | 8 | 2 |  | 2018-07-04 11:41 | 1586 | 113 |  | 34 |  | *T/Dflux 유15kg 용120kg | [14 empty] | 93.22 | 100 | 700 | 0 | 0 |  | 650 |  | 선택 | 선택 | 700 | 0 | 0 |  | 650 |  | 선택 | 선택 | 해제 | 미정 | 미정 | 해제 | 미정 |  | 미정 | BT180180 | C
A46597 | 2018-07-04 | 1 | C |  | 2 | A | KBMA75S | 합금강 | D1 | BM#1 | 1605 | 44 | 1608 | 1534 | 31 | 6100 |  | 3 | 0.29 | 17 |  | -1.93 | 1573 | 1613 | 0 | 5.43 |  | 5 | 53 | 73 | Y |  | 2018-07-04 12:32 | 78 | 1092 | 36 | 30 | 30 | 31 | 31 | 30 | 30 | 29 | 28 | 28 | 28 | 28 | 28 | 28 | 30 | 31 | 28 | 30 | -0.03 | Y | 50 | Y | 0 | [7 empty] | N | N | N | N | 140 | 0.5 | 66 | 101508 | 102650 | 1650 | 15200 | 8 | 2 |  | 2018-07-04 12:44 | 1573 | 118 |  | 40 | [16 empty] | 97.32 | 100 | 0 | 0 | 0 |  | 650 |  | 선택 | 선택 | 0 | 0 | 0 |  | 650 |  | 선택 | 선택 | 해제 | 미정 | 미정 | 미정 | 미정 |  | 미정 | BT180180 | H
C45053 | 2018-07-04 | 3 | C | TUNDISH교체 | 1 | A | AE8617HG | 소입성보증강 | C | BM#2 | 1611 | 50 | 1684 | 1565 | 42 | 8400 |  | 2 | 0.27 | 20 |  | -3.09 | 1600 | 1686 | 0.12 | 0.62 | 11 | 32 | 48 | 90 | Y |  | 2018-07-04 12:59 | 88 | 1093 | 5 | 6 | 15 | -181 | 32 | 30 | 30 | 37 | 40 | 43 | 44 | 46 | 45 | 44 | 36 | 46 | 44 | 0 | -0.2 |  | 9.98 | Y | -0.2 |  | 2.47 | 2.47 |  |  |  |  | N | N | N | N | 150 | 0.52 | 52 | 152754 | 94080 | 4270 | 13900 | 14 | 2 | 10 | 2018-07-04 13:01 | 1600 | 131 |  | 33 |  | * T/D 용강량 실측:1140mm / 19.5 TON * T/D FLUX 용탕부: 120 KG / 유탕부: 15KG 투입 * 슬리브 롱노즐( Y자형 ) 사용 * 생왕겨 미투입 *연연주 혼탕부 성분확인 ID:307~309,407~409 | [14 empty] | 104.02 | 72.22 | 718 | 0 | 0 |  | 410 | 300 | 선택 | 선택 | 700 | 0 | 0 |  | 410 | 300 | 선택 | 선택 | 해제 | 미정 | 미정 | 미정 | 미정 |  | 미정 | BT180180 | C
A46598 | 2018-07-04 | 1 | C |  | 3 | B | KBMA75S | 합금강 | D1 | BM#1 | 1639 | 40 | 1600 | 1572 | 26 | 4400 |  | 3 | 0.26 | 16 |  | 0 | 1567 | 1600 | 0 | 5.94 |  | 30 | 21 | 66 | Y |  | 2018-07-04 13:28 | 72 | 1086 | 25 | 20 | 19 | 19 | 19 | 19 | 18 | 18 | 18 | 15 | 15 | 14 |  | 14 | 19 | 19 | 14 | 19 | -0.1 |  | 49.97 | Y | -1 | [7 empty] | N | N | N | N | 130 | 0.53 | 61 | 97244 | 104440 | -340 | 15200 | 8 | 2 |  | 2018-07-04 13:43 | 1567 | 129 |  | 52 |  | *STR#2기 머쉰 메저링고장으로ID:201~206절단길이틀림(생관통보) | [14 empty] | 93.41 | 100 | 0 | 0 | 0 |  | 650 |  | 선택 | 선택 | 0 | 0 | 0 |  | 650 |  | 선택 | 선택 | 해제 | 미정 | 미정 | 미정 | 미정 |  | 미정 | BT180180 | H
B46526 | 2018-07-04 | 2 | C |  | 2 | A | AE8617HS | 소입성보증강 | C | BM#2 | 1567 | 61 | 1656 | 1537 | 48 | 10000 |  | 1 | 0.28 | 17 |  | -2.35 | 1584 | 1653 | 0 | 4.42 | 0 | 35 | 35 | 175 | Y |  | 2018-07-04 13:48 | 72 | 1090 | 30 | 26 | 23 | 22 | 21 | 20 | 19 | 19 | 18 | 18 | 17 |  |  | 17 | 21 | 23 | 17 | 0 | -0.15 |  | 40.02 | Y | -0.2 | [7 empty] | N | N | N | N | 140 | 0.55 | 58 | 33836 | 106370 | 110 | 13800 | 14 | 2 | 20 | 2018-07-04 14:02 | 1584 | 169 |  | 39 |  | *연연주 혼탕부 성분확인 ID:301.401 | [14 empty] | 31.92 | 75 | 0 | 0 | 0 |  | 410 | 300 | 선택 | 선택 | 0 | 0 | 0 |  | 410 | 300 | 선택 | 선택 | 해제 | 미정 | 미정 | 미정 | 미정 |  | 미정 | BT180180 | C
B46527 | 2018-07-04 | 2 | C |  | 3 | A | AE8617HS | 소입성보증강 | C | BM#2 | 1564 | 63 | 1654 | 1524 | 41 | 8900 |  | 1 | 0.24 | 19 |  | 0 | 1586 | 1653 | 0 | 4.59 | 0 | 20 | 5 | 99 | Y |  | 2018-07-04 14:52 | 74 | 1087 | 16 | 21 | 24 | 25 | 27 | 27 | 26 | 25 | 24 | 23 | 21 |  |  | 21 | 24 | 27 | 21 | 0 | -0.2 | Y | 30.02 | Y | -0.4 | [7 empty] | N | N | N | N | 130 | 0.55 | 51 | 99423 | 92080 | 2110 | 15700 | 14 | 2 | 10 | 2018-07-04 15:15 | 1586 | 161 |  | 36 | [16 empty] | 105.6 | 76.92 | 0 | 0 | 0 |  | 410 | 300 | 선택 | 선택 | 0 | 0 | 0 |  | 410 |  | 선택 | 선택 | 해제 | 미정 | 미정 | 미정 | 미정 |  | 미정 | BT180180 | C
A46599 | 2018-07-04 | 1 | C |  | 4 | A | KBMA75S | 합금강 | D1 | BM#1 | 1647 | 47 | 1614 | 1597 | 38 | 4900 |  | 3 | 0.3 | 17 |  | -1.52 | 1563 | 1596 | 0 | 13.02 |  | 22 | 56 | 68 | Y |  | 2018-07-04 14:39 | 68 | 1097 | 13 | 14 | 19 | 21 | 22 | 23 | 23 | 22 | 22 | 21 | 21 | 20 | 19 | 16 | 20 | 23 | 16 | 22 | -0.17 | Y | 40 | Y | -0.6 | [7 empty] | N | N | N | N |  | 0.52 | 65 | 101508 | 105340 | 10 | 15500 | 8 | 2 |  | 2018-07-04 14:51 | 1563 | 128 |  | 43 | [16 empty] | 96.67 | 100 | 0 | 0 | 0 |  | 650 |  | 선택 | 선택 | 0 | 0 | 0 |  | 650 |  | 선택 | 선택 | 해제 | 미정 | 미정 | 미정 | 미정 |  | 미정 | BT180180 | H
B46528 | 2018-07-04 | 2 | C |  | 4 | A | AE8617HS | 소입성보증강 | C | BM#2 | 1594 | 44 | 1655 | 1554 | 36 | 7500 |  | 1 | 0.26 | 17 |  | 0 | 1575 | 1644 | 0 | 4.13 | 0 | 6 | 25 | 107 | Y |  | 2018-07-04 15:51 | 63 | 1090 | 19 | 17 | 19 | 20 | 20 | 20 | 19 | 19 | 18 | 17 | 17 | 16 |  | 16 | 18 | 20 | 16 | 20 | -0.1 | Y | 40 | Y | -0.2 | [7 empty] | N | N | N | N | 120 | 0.55 | 58 | 93049 | 103850 | 1220 | 14300 | 14 | 2 | 20 | 2018-07-04 16:04 | 1575 | 131 |  | 30 | [16 empty] | 88.66 | 72.73 | 0 | 0 | 0 |  | 410 | 300 | 선택 | 선택 | 0 | 0 | 0 |  | 410 | 300 | 선택 | 선택 | 해제 | 미정 | 미정 | 미정 | 미정 |  | 미정 | BT180180 | C
A46600 | 2018-07-04 | 1 | C |  | 5 | A | KBMA75S | 합금강 | D1 | BM#1 | 1596 | 38 | 1609 | 1543 | 31 | 5600 |  | 3 | 0.27 | 17 |  | -2.22 | 1563 | 1609 | 0 | 14.59 |  | 16 | 35 | 52 | Y |  | 2018-07-04 15:40 | 68 | 1095 | 14 | 18 | 22 | 24 | 25 | 25 | 25 | 24 | 24 | 23 | 22 | 22 | 21 | 21 | 22 | 25 | 21 | 25 | -0.1 | Y | 40 | Y | -0.2 | [7 empty] | N | N | N | N | 110 | 0.52 | 62 | 101508 | 105920 | 520 | 15500 | 8 | 2 |  | 2018-07-04 15:52 | 1563 | 125 |  | 47 | 15 | [15 empty] | 95.45 | 100 | 0 | 0 | 0 |  | 650 |  | 선택 | 선택 | 0 | 0 | 0 |  | 650 |  | 선택 | 선택 | 해제 | 미정 | 미정 | 미정 | 미정 |  | 미정 | BT180180 | C
B46529 | 2018-07-04 | 2 | C |  | 5 | A | AE8617HS | 소입성보증강 | C | BM#2 | 1618 | 51 | 1655 | 1555 | 43 | 9400 |  | 1 | 0.26 | 17 |  | 0 | 1578 | 1649 | 0 | 3.84 | 0 | 18 | 17 | 312 | Y |  | 2018-07-04 17:07 | 66 | 1087 | 13 | 20 | 26 | 26 | 26 | 26 | 25 | 24 | 23 | 22 | 21 | 19 |  | 19 | 23 | 26 | 19 | 26 | -0.16 |  | 45 | Y | -0.4 | [7 empty] | N | N | N | N | 110 | 0.52 | 56 | 101508 | 98110 | 330 | 14700 | 14 | 2 | 30 | 2018-07-04 17:13 | 1578 | 124 |  | 15 | [16 empty] | 102.74 | 75 | 0 | 0 | 0 |  | 410 | 300 | 선택 | 선택 | 0 | 0 | 0 |  | 410 | 300 | 선택 | 선택 | 해제 | 미정 | 미정 | 미정 | 미정 |  | 미정 | BT180180 | C
A46601 | 2018-07-04 | 1 | C |  | 6 | A | KBMA75S | 합금강 | D1 | BM#1 | 1655 | 39 | 1616 | 1576 | 30 | 4300 |  | 3 | 0.28 | 17 |  | -2.12 | 1572 | 1616 | 0 | 15.13 |  | 5 | 54 | 46 | Y |  | 2018-07-04 16:33 | 77 | 1098 | 20 | 19 | 25 | 27 | 30 | 31 | 32 | 32 | 32 | 32 | 31 | 30 | 29 | 29 | 28 | 32 | 29 | 32 | -0.09 | Y | 30 | Y | -0.2 | [7 empty] | N | N | N | N | 100 | 0.5 | 63 | 101508 | 97800 | 30 | 15200 | 8 | 2 |  | 2018-07-04 16:47 | 1572 | 130 |  | 57 | [16 empty] | 104.86 | 100 | 0 | 0 | 0 |  | 650 |  | 해제 | 선택 | 0 | 0 | 0 |  | 650 |  | 해제 | 선택 | 해제 | 미정 | 미정 | 미정 | 미정 |  | 미정 | BT180180 | H
B46530 | 2018-07-04 | 2 | C |  | 6 | A | AE8617HS | 소입성보증강 | C | BM#2 | 1591 | 40 | 1646 | 1547 | 34 | 7600 |  | 1 | 0.29 | 19 |  | 0 | 1654 | 1654 | 0 | 3.44 | 0 | 35 | 36 | 44 | Y |  | 2018-07-04 18:08 | 142 | 1088 | 25 | 30 | 33 | 34 | 34 | 34 | 33 | 31 | 30 | 28 | 27 |  |  | 27 | 31 | 34 | 27 | 34 | -0.2 | Y | 35 | Y | -0.2 | [7 empty] | N | N | N | N | 150 | 0.52 | 58 | 101508 | 99870 | 1880 | 14100 | 14 | 2 | 10 | 2018-07-04 18:14 | 1575 | 117 |  | 14 | [16 empty] | 99.86 | 75 | 0 | 0 | 0 |  | 410 | 300 | 선택 | 선택 | 0 | 0 | 0 |  | 410 | 300 | 선택 | 선택 | 해제 | 미정 | 미정 | 미정 | 미정 |  | 미정 | BT180180 | C
A46602 | 2018-07-04 | 1 | C |  | 7 | A | KBMA75S | 합금강 | D1 | BM#1 | 1578 | 42 | 1613 | 1513 | 33 | 6100 |  | 3 | 0.1 | 17 |  | 0 | 1613 | 1613 | 0 | 0 |  | 30 | 22 | 39 | Y |  | 2018-07-04 17:52 | 118 | 1091 | 24 | 22 | 23 | 25 | 25 | 24 | 24 | 21 | 22 | 22 | 22 | 21 |  | 21 | 23 | 25 | 21 | 24 | -0.05 | Y | 39.97 | Y | -0.2 | [7 empty] | N | N | N | N | 150 | 0.51 | 59 | 101508 | 99000 | 130 | 15300 | 8 | 2 |  | 2018-07-04 17:58 | 1556 | 128 |  | 42 | [16 empty] | 103.11 | 100 | 0 | 0 | 0 |  | 650 |  | 선택 | 선택 | 0 | 0 | 0 |  | 650 |  | 선택 | 선택 | 해제 | 미정 | 미정 | 미정 | 미정 |  | 미정 | BT180180 | H
B46531 | 2018-07-04 | 2 | C |  | 7 | A | AE8617HS | 소입성보증강 | C | BM#2 | 1623 | 38 | 1657 | 1575 | 29 | 6200 |  | 1 | 0.24 | 18 |  | 0 | 1579 | 1591 | 0 | 3.89 | 0 | 20 | 6 | 44 | Y |  | 2018-07-04 19:11 | 67 | 1102 | 29 | 32 | 35 | 35 | 35 | 34 | 33 | 32 | 31 | 29 |  |  |  | 29 | 32 | 35 | 29 | 35 | -0.17 |  | 34.98 | Y | -0.4 | [7 empty] | N | N | N | N | 140 | 0.52 | 54 | 101508 | 93740 | 2900 | 14600 | 14 | 2 | 20 | 2018-07-04 19:16 | 1579 | 112 |  | 12 |  | *후속 HEAT 주속 0.4이하 감속으로 코너 히터기 일부구간 적용불가 | [14 empty] | 105.08 | 100 | 0 | 0 | 0 |  | 410 | 300 | 선택 | 선택 | 0 | 0 | 0 |  | 410 | 300 | 선택 | 선택 | 해제 | 미정 | 미정 | 미정 | 미정 |  | 미정 | BT180180 | H
A46603 | 2018-07-04 | 1 | C | TUNDISH교체전 | 8 | B | KBMA75S | 합금강 | D1 | BM#1 | 0 | 54 | 1610 | 1545 | 43 | 5300 |  | 3 | 0.1 | 17 |  | 0 | 1565 | 1565 | 0 | 0 |  | 22 | 57 | 48 | Y |  | 2018-07-04 18:54 | 70 | 1098 | 20 | 20 | 23 | 25 | 27 | 28 | 28 | 27 | 27 | 27 | 26 |  |  | 26 | 25 | 28 | 26 | 27 | -0.02 | Y | 25.02 | Y | -0.2 | [7 empty] | N | N | N | N | 140 | 0.52 | 60 | 101685 | 94440 | 1460 | 2000 | 8 | 2 |  | 2018-07-04 19:01 | 1565 | 109 |  | 40 | 16 |  | 7AC301C0D16D4F68B6A5613BC6045B13 | 7B8FF97AA2BE41E68C55BE7F35FA46FD |  | 8336162487FE4B6D84F8AE269E93865E | [10 empty] | 106.03 | 100 | 0 | 2500 | 0 |  | 650 |  | 선택 | 선택 | 0 | 2500 | 0 |  | 650 |  | 선택 | 선택 | 해제 | 미정 | 미정 | 미정 | 미정 |  | 미정 | BT180180 | H
B46532 | 2018-07-04 | 2 | C | TUNDISH교체전 | 8 | B | AE8617HS | 소입성보증강 | C | BM#2 | 1604 | 43 | 1655 | 1556 | 37 | 7900 |  | 1 | 0.26 | 16 |  | 0 | 1583 | 1652 | 0 | 3.9 | 0 | 6 | 26 | 50 | Y |  | 2018-07-04 20:14 | 71 | 1091 | 36 | 38 | 39 | 39 | 39 | 38 | 37 | 35 | 34 | 33 | 31 | 29 | 27 | 20 | 33 | 39 | 20 | 39 | -0.27 |  | 69.98 | Y | -0.4 | [7 empty] | N | N | N | N | 130 | 0.36 | 87 | 100728 | 99760 | 3440 | 2000 | 14 | 2 |  | 2018-07-04 20:17 | 1583 | 107 |  | 5 |  | *전공정 요청 20%이상 감속주입,이상공정 등록 및 생관통보(전공정 성분 오버) *주속 0.4이하 감속으로 쾐칭 시간 20초로 변경( 사무실 요청) | FEDC4B47E2C84F26B64C39E8D717556C | 11054CA0D747453B8D78144A02A1A8F1 | 90F31F84246F41DABEC05B72BCE2F3EC | 4F0D2776233E48C196A369D27BF562DF | [10 empty] | 97.6 | 100 | 0 | 2500 | 0 |  | 410 | 300 | 선택 | 선택 | 0 | 2500 | 0 |  | 410 | 300 | 선택 | 선택 | 해제 | 미정 | 미정 | 미정 | 미정 |  | 미정 | BT180180 | C
A46604 | 2018-07-04 | 1 | C | TUNDISH교체 | 1 | A | STB2 | 베어링강 | STB (SF) | BM#1 | 1607 | 59 | 1584 | 1541 | 43 | 7100 |  | 3 | 0.31 | 25 |  | -1.44 | 1542 | 1584 | 14.58 | 0 |  | 16 | 36 | 55 | Y |  | 2018-07-04 20:15 | 86 | 1105 | 23 | 21 | 25 | 28 | 30 | 31 | 31 | 31 | 32 | 33 | 33 |  |  | 33 | 29 | 33 | 33 | 31 | 0 |  | 4.98 | Y | 0 |  | 2.32 | 2.32 |  |  |  |  | Y | N | N | M | 230 | 0.47 | 60 | 101508 | 95200 | 7200 | 15900 | 2 | 1 |  | 2018-07-04 20:21 | 1542 | 135 |  | 40 |  | *T/D플럭스 유15 용275KG | [14 empty] | 99.13 | 100 | 1500 | 0 | 0 |  | 650 |  | 선택 | 해제 | 1500 | 0 | 0 |  | 650 |  | 선택 | 해제 | 선택 | 미정 | 미정 | 선택 | 미정 |  | 미정 | BT180180 | H
A46605 | 2018-07-04 | 1 | A |  | 2 | A | STB2 | 베어링강 | STB (SF) | BM#1 | 1588 | 49 | 1574 | 1545 | 34 | 5600 |  | 3 | 0.32 | 25 |  | -1.79 | 1522 | 1574 | 15.33 | 0 |  | 5 | 55 | 57 | Y |  | 2018-07-04 21:23 | 66 | 1087 | 31 | 29 | 29 | 29 | 29 | 29 | 29 | 28 | 28 | 28 | 27 | 27 | 26 | 26 | 29 | 29 | 26 | 29 | -0.05 | Y | 50.03 | Y | -0.2 |  |  |  | 1.34 |  |  |  | Y | Y | Y | Y | 220 | 0.48 | 60 | 84590 | 95040 | 4260 | 15400 | 2 | 1 |  | 2018-07-04 21:35 | 1522 | 128 |  | 35 | 13 | *Sample채취 ID:103.203 | [14 empty] | 82.97 | 100 | 0 | 0 | 500 |  | 650 |  | 선택 | 해제 | 0 | 0 | 500 |  | 650 |  | 선택 | 해제 | 선택 | 미정 | 미정 | 선택 | 미정 |  | 미정 | BT180180 | H
B46533 | 2018-07-04 | 2 | A | TUNDISH교체 | 1 | B | AE4145M2 | 합금강 | AE4145M계 | BM#2 | 1588 | 50 | 1657 | 1545 | 43 | 9600 |  | 1 | 0.23 | 21 |  | -1.81 | 1574 | 1634 | 2.02 | 0 | 0 | 18 | 18 | 56 | Y |  | 2018-07-04 21:53 | 86 | 1094 | -289 | 8501 | 37 | 39 | 38 | 36 | 28 | 32 | 36 | 38 | 39 | 40 | 41 | 41 | 86 | 42 | 41 | 41 | -0.1 |  | 10 | Y | -0.2 |  | 3.36 | 3.23 | 1.96 |  |  |  | N | N | N | N | 150 | 0.43 | 70 | 94276 | 108010 | 10 | 14100 | 17 | 1 |  | 2018-07-04 21:54 | 1574 | 166 |  | 24 |  | *턴디쉬 플럭스 120KG/15KG *슬리브 롱노즐 사용 *수소 10분 측정값 3PPM 초과 재측정 실시.(성분오버로 재작업) *수소 10분값 기준초과 이상재 등록 | [14 empty] | 88.23 | 100 | 700 | 0 | 0 |  | 650 | 400 | 선택 | 선택 | 700 | 0 | 0 |  | 650 | 400 | 선택 | 선택 | 선택 | 미정 | 미정 | 미정 | 미정 |  | 미정 | RB133.35 | C
A46606 | 2018-07-04 | 1 | A |  | 3 | A | STB2 | 베어링강 | STB (SF) | BM#1 | 1635 | 41 | 1577 | 1549 | 34 | 5500 |  | 3 | 0.32 | 29 |  | -1.29 | 1531 | 1573 | 21.3 | 0 |  | 30 | 23 | 67 | Y |  | 2018-07-04 22:25 | 75 | 1085 | 23 | 28 | 32 | 33 | 35 | 35 | 34 | 34 | 34 | 34 | 33 | 32 |  | 32 | 32 | 35 | 32 | 34 | -0.07 | Y | 35 | Y | -0.2 |  |  |  | 1.34 |  |  |  | Y | Y | Y | Y | 210 | 0.48 | 57 | 84773 | 92310 | 7090 | 16050 | 2 | 1 |  | 2018-07-04 22:33 | 1531 | 130 |  | 37 | [16 empty] | 85.37 | 100 | 0 | 0 | 0 |  | 650 |  | 선택 | 해제 | 0 | 0 | 0 |  | 650 |  | 선택 | 해제 | 선택 | 미정 | 미정 | 선택 | 미정 |  | 미정 | BT180180 | H
B46534 | 2018-07-04 | 2 | A |  | 2 | A | AE4145M2 | 합금강 | AE4145M계 | BM#2 | 9999 | 49 | 1647 | 1546 | 39 | 8600 |  | 1 | 0.22 | 20 |  | -1.83 | 1554 | 1636 | 2.34 | 0 | 0 | 35 | 37 | 60 | Y |  | 2018-07-04 23:09 | 66 | 1104 | 40 | 35 | 33 | 32 | 31 | 29 | 28 | 27 | 26 | 25 | 24 | 23 | 22 | 20 | 28 | 33 | 20 | 0 | -0.24 |  | 55 | Y | -0.4 |  |  |  | 1.9 |  |  |  | N | N | N | N | 140 | 0.45 | 68 | 96181 | 104210 | 1840 | 14200 | 17 | 1 |  | 2018-07-04 23:07 | 1554 | 142 |  | 23 | 24 | [15 empty] | 90.69 | 100 | 0 | 0 | 0 |  | 650 | 400 | 선택 | 선택 | 0 | 0 | 0 |  | 650 | 400 | 선택 | 선택 | 선택 | 미정 | 미정 | 미정 | 미정 |  | 미정 | RB139.70 | C
A46607 | 2018-07-04 | 1 | A |  | 4 | A | STB2 | 베어링강 | STB (SF) | BM#1 | 1615 | 43 | 1584 | 1542 | 33 | 5700 |  | 3 | 0.29 | 29 |  | -1.35 | 1527 | 1572 | 29.79 | 0 |  | 33 | 1 | 15947 | Y |  | 2018-07-04 23:37 | 71 | 1480 | 31 | 31 | 31 | 32 | 32 | 33 | 32 | 31 | 31 | 31 | 30 | 29 | 29 | 29 | 31 | 33 | 29 | 32 | -0.11 | Y | 35 | Y | 0 |  |  |  | 0.82 |  |  |  | Y | Y | Y | Y | 200 | 0.48 | 63 | 101508 | 99230 | 7080 | 15910 | 2 | 1 |  | 2018-07-04 23:42 | 1527 | 130 |  | 25 | [16 empty] | 95.58 | 100 | 0 | 0 | 0 |  | 650 |  | 선택 | 해제 | 0 | 0 | 0 |  | 650 |  | 선택 | 해제 | 선택 | 미정 | 미정 | 선택 | 미정 |  | 미정 | BT180180 | H
B46535 | 2018-07-04 | 2 | A |  | 3 | A | AE4145M2 | 합금강 | AE4145M계 | BM#2 | 1605 | 47 | 1647 | 1524 | 40 | 8500 |  | 1 | 0.23 | 20 |  | -2.49 | 1562 | 1645 | 5.95 | 0 | 0 | 20 | 7 | 96 | Y |  | 2018-07-05 00:04 | 74 | 1095 | 22 | 25 | 27 | 27 | 28 | 27 | 27 | 26 | 25 | 24 | 23 | 22 |  | 22 | 25 | 28 | 22 | 27 | -0.17 | Y | 35 | Y | -0.2 |  |  |  | 1.13 |  |  |  | N | N | N | N | 130 | 0.46 | 61 | 89958 | 93870 | 1160 | 14600 | 17 | 1 |  | 2018-07-05 00:04 | 1562 | 149 |  | 41 |  | *AL 0.029 초과 생관통보 | [14 empty] | 94.74 | 100 | 0 | 0 | 0 |  | 650 | 400 | 선택 | 선택 | 0 | 0 | 0 |  | 650 | 400 | 선택 | 선택 | 선택 | 미정 | 미정 | 미정 | 미정 |  | 미정 | RB177.80 | C
A46608 | 2018-07-04 | 1 | A |  | 5 | A | STB2 | 베어링강 | STB (SF) | BM#1 | 1558 | 46 | 1557 | 1531 | 40 | 6800 |  | 3 | 0.28 | 26 |  | -1.1 | 1528 | 1561 | 13.95 | 0 |  | 16 | 37 | 35 | Y |  | 2018-07-05 00:30 | 72 | 1090 | 28 | 26 | 27 | 28 | 28 | 28 | 28 | 28 | 27 | 27 | 26 | 26 | 25 | 25 | 27 | 28 | 25 | 28 | -0.05 | Y | 45.03 | Y | -0.2 |  |  |  | 1.19 |  |  |  | Y | Y | Y | Y | 190 | 0.48 | 62 | 101508 | 98670 | 7070 | 16000 | 2 | 1 |  | 2018-07-05 00:32 | 1528 | 131 |  | 37 | [16 empty] | 96.03 | 100 | 0 | 0 | 0 |  | 650 |  | 선택 | 해제 | 0 | 0 | 0 |  | 650 |  | 선택 | 해제 | 선택 | 미정 | 미정 | 선택 | 미정 |  | 미정 | BT180180 | H
B46536 | 2018-07-04 | 2 | A |  | 4 | A | AE4145M2 | 합금강 | AE4145M계 | BM#2 | 1604 | 47 | 1625 | 1537 | 41 | 8600 |  | 1 | 0.25 | 20 |  | -2.14 | 1564 | 1635 | 7.27 | 0 | 0 | 6 | 27 | 74 | Y |  | 2018-07-05 01:01 | 76 | 1084 | 20 | 23 | 26 | 28 | 28 | 27 | 27 | 26 | 25 | 24 | 23 | 22 | 20 | 19 | 24 | 28 | 19 | 0 | -0.18 | Y | 50 | Y | -0.2 |  |  |  | 1.18 |  |  |  | N | N | N | N | 120 | 0.46 | 70 | 165196 | 106890 | 290 | 15100 | 17 | 1 |  | 2018-07-05 01:19 | 1564 | 149 |  | 48 |  | *연연주 혼탕부 309~311.409~411 | [14 empty] | 154.17 | 100 | 0 | 0 | 0 |  | 650 | 400 | 선택 | 선택 | 0 | 0 | 0 |  | 650 | 400 | 선택 | 선택 | 선택 | 미정 | 미정 | 미정 | 미정 |  | 미정 | BT180180 | C
A46609 | 2018-07-04 | 1 | A |  | 6 | A | STB2 | 베어링강 | STB (SF) | BM#1 | 1608 | 42 | 1561 | 1543 | 35 | 6000 |  | 3 | 0.28 | 29 |  | -1.39 | 1524 | 1569 | 16.89 | 0 |  | 5 | 56 | 42 | Y |  | 2018-07-05 01:26 | 68 | 1095 | 24 | 27 | 30 | 32 | 33 | 34 | 33 | 33 | 33 | 32 | 32 | 31 | 32 | 31 | 31 | 34 | 31 | 33 | -0.07 | Y | 40.02 | Y | -0.2 |  |  |  | 1.25 |  |  |  | Y | Y | Y | Y | 180 | 0.48 | 67 | 101508 | 105530 | 7030 | 16060 | 2 | 1 |  | 2018-07-05 01:36 | 1524 | 137 |  | 46 | [16 empty] | 92.66 | 100 | 0 | 0 | 0 |  | 650 |  | 선택 | 해제 | 0 | 0 | 0 |  | 650 |  | 선택 | 해제 | 선택 | 미정 | 미정 | 선택 | 미정 |  | 미정 | BT180180 | H
B46537 | 2018-07-04 | 2 | A |  | 5 | B | AE4145M14 | 합금강 | AE4145M계 | BM#2 | 1585 | 53 | 1624 | 1536 | 43 | 8800 |  | 1 | 0.21 | 20 |  | -2.03 | 1564 | 1630 | 2.36 | 0 | 0 | 18 | 19 | 35 | Y |  | 2018-07-05 02:24 | 75 | 1081 | 23 | 29 | 33 | 35 | 35 | 35 | 34 | 33 | 32 | 31 | 29 | 27 |  | 27 | 31 | 35 | 27 | 35 | -0.2 | Y | 39.98 | Y | -0.4 |  |  |  | 1.44 |  |  |  | N | N | N | N | 110 | 0.46 | 64 | 46726 | 97720 | 780 | 14300 | 17 | 1 |  | 2018-07-05 02:33 | 1564 | 154 |  | 39 | 9 | *연연주 혼탕부 301.401 | [14 empty] | 47.46 | 100 | 0 | 0 | 0 |  | 650 | 400 | 선택 | 선택 | 0 | 0 | 0 |  | 650 | 400 | 선택 | 선택 | 선택 | 미정 | 미정 | 미정 | 미정 |  | 미정 | RB133.35 | C
A46610 | 2018-07-04 | 1 | A |  | 7 | A | STB2 | 베어링강 | STB (SF) | BM#1 | 1584 | 45 | 1569 | 1533 | 39 | 6700 |  | 3 | 0.27 | 26 |  | -1.1 | 1532 | 1565 | 13.27 | 0 |  | 30 | 24 | 36 | Y |  | 2018-07-05 02:29 | 76 | 1109 | 30 | 28 | 27 | 27 | 27 | 27 | 26 | 26 | 25 | 25 | 25 | 24 | 24 | 24 | 26 | 27 | 24 | 27 | -0.05 | Y | 55 | Y | 0 |  |  |  | 1.33 |  |  |  | Y | Y | Y | Y | 230 | 0.48 | 68 | 101508 | 106360 | 7040 | 15110 | 2 | 1 |  | 2018-07-05 02:37 | 1532 | 139 |  | 52 | [16 empty] | 89.55 | 100 | 0 | 0 | 0 |  | 650 |  | 선택 | 해제 | 0 | 0 | 0 |  | 650 |  | 선택 | 해제 | 선택 | 미정 | 미정 | 선택 | 미정 |  | 미정 | BT180180 | H
B46538 | 2018-07-04 | 2 | A | 잔강최소화전 | 6 | A | AE4145M14 | 합금강 | AE4145M계 | BM#2 | 1578 | 49 | 1647 | 1544 | 41 | 8500 |  | 1 | 0.25 | 20 |  | -2.26 | 1558 | 1645 | 5.2 | 0 | 0 | 35 | 38 | 46 | Y |  | 2018-07-05 03:28 | 69 | 1083 | 30 | 33 | 36 | 38 | 38 | 38 | 38 | 37 | 35 | 34 | 33 | 32 | 30 | 30 | 35 | 38 | 30 | 38 | -0.18 | Y | 44.98 | Y | -0.4 |  |  |  | 1.41 |  |  |  | N | N | N | N | 100 | 0.45 | 65 | 99588 | 98670 | 1200 | 3000 | 17 | 1 |  | 2018-07-05 03:33 | 1568 | 152 |  | 43 | 8 | [15 empty] | 99.79 | 100 | 0 | 3735 | 0 |  | 650 | 400 | 선택 | 선택 | 0 | 3964 | 0 |  | 650 | 400 | 선택 | 선택 | 선택 | 미정 | 미정 | 미정 | 미정 |  | 미정 | BT180180 | C
A46611 | 2018-07-04 | 1 | A |  | 8 | A | STB2 | 베어링강 | STB (SF) | BM#1 | 1627 | 43 | 1575 | 1546 | 37 | 6200 |  | 3 | 0.28 | 27 |  | -1.11 | 1531 | 1566 | 15.05 | 0 |  | 33 | 2 | 44 | Y |  | 2018-07-05 03:43 | 75 | 1100 | 22 | 20 | 20 | 22 | 23 | 23 | 22 | 22 | 22 | 22 | 22 | 21 | 21 | 21 | 22 | 23 | 21 | 22 | -0.05 | Y | 40 | Y | 0 |  |  |  | 1.29 |  |  |  | Y | Y | Y | Y | 220 | 0.48 | 64 | 101508 | 102390 | 7050 | 15850 | 2 | 1 |  | 2018-07-05 04:05 | 1531 | 142 |  | 49 | [16 empty] | 96.31 | 0 | 0 | 0 | 0 |  | 650 |  | 선택 | 해제 | 0 | 0 | 0 |  | 650 |  | 선택 | 해제 | 선택 | 미정 | 미정 | 선택 | 미정 |  | 미정 | BT180180 | H
B46539 | 2018-07-04 | 2 | B | 잔강최소화 | 7 | A | AE4145MA | 합금강 | AE4145M계 | BM#2 | 1561 | 48 | 1634 | 1554 | 38 | 8300 |  | 1 | 0.18 | 21 |  | -2.03 | 1555 | 1626 | 3.06 | 0 | 0 | 20 | 8 | 49 | Y |  | 2018-07-05 04:37 | 68 | 1090 | 13 | 23 | 23 | 24 | 25 | 25 | 25 | 24 | 24 | 23 | 21 |  |  | 21 | 23 | 25 | 21 | 25 | -0.12 | Y | 30.02 | Y | -0.4 |  |  |  | 1.72 |  |  |  | N | N | N | N | 150 | 0.47 | 59 | 91523 | 100300 | 3160 | 14300 | 17 | 1 | 10 | 2018-07-05 04:41 | 1555 | 160 |  | 54 | [16 empty] | 89.29 | 100 | 2500 | 0 | 0 |  | 650 | 400 | 선택 | 선택 | 2500 | 0 | 0 |  | 650 | 400 | 선택 | 선택 | 선택 | 미정 | 미정 | 미정 | 미정 |  | 미정 | RB190.50 | C
A46612 | 2018-07-04 | 1 | B |  | 9 | A | STB2 | 베어링강 | STB (SF) | BM#1 | 1575 | 49 | 1559 | 1537 | 43 | 7400 |  | 3 | 0.27 | 30 |  | -1.01 | 1536 | 1570 | 19.01 | 0 |  | 16 | 38 | 41 | Y |  | 2018-07-05 04:55 | 80 | 1114 | 20 | 21 | 24 | 26 | 27 | 27 | 26 | 26 | 26 | 25 | 25 | 24 | 24 | 23 | 25 | 27 | 23 | 26 | -0.08 | Y | 50 | Y | 0 |  |  |  | 1.23 |  |  |  | Y | Y | Y | Y | 210 | 0.48 | 72 | 118426 | 111020 | 7060 | 15200 | 2 | 1 |  | 2018-07-05 04:55 | 1536 | 147 |  | 44 | [16 empty] | 100.36 | 100 | 0 | 0 | 0 |  | 650 |  | 선택 | 해제 | 0 | 0 | 0 |  | 650 |  | 선택 | 해제 | 선택 | 미정 | 미정 | 선택 | 미정 |  | 미정 | BT180180 | H
B46540 | 2018-07-04 | 2 | B |  | 8 | A | AE4145MA | 합금강 | AE4145M계 | BM#2 | 1602 | 45 | 1637 | 1555 | 38 | 8100 |  | 1 | 0.21 | 20 |  | -2.19 | 1556 | 1633 | 3.79 | 0 | 0 | 6 | 28 | 41 | Y |  | 2018-07-05 05:46 | 69 | 1086 | 24 | 28 | 30 | 31 | 31 | 31 | 30 | 29 | 29 | 28 | 26 | 25 | 23 | 23 | 28 | 31 | 23 | 31 | -0.18 | Y | 45.02 | Y | -0.4 |  |  |  | 1.54 |  |  |  | N | N | N | N | 140 | 0.46 | 68 | 92820 | 104560 | 90 | 15000 | 17 | 1 | 20 | 2018-07-05 05:57 | 1556 | 153 |  | 48 | 9 | [15 empty] | 89.68 | 100 | 0 | 0 | 0 |  | 650 | 400 | 선택 | 선택 | 0 | 0 | 0 |  | 650 | 400 | 해제 | 선택 | 선택 | 미정 | 미정 | 미정 | 미정 |  | 미정 | RB120.65 | C
A46613 | 2018-07-04 | 1 | B | 연주종료 | 10 | A | STB2 | 베어링강 | STB (SF) | BM#1 | 1590 | 45 | 1588 | 1538 | 36 | 6200 |  | 3 | 0.26 | 28 |  | -0.57 | 1540 | 1558 | 13.88 | 0 |  | 5 | 57 | 41 | Y |  | 2018-07-05 06:07 | 84 | 1095 | 21 | 25 | 29 | 31 | 31 | 32 | 33 | 31 | 31 | 31 | 31 | 30 | 29 | 29 | 30 | 33 | 29 | 31 | -0.04 | Y | 30 | Y | -0.2 |  |  |  | 1.25 |  |  |  |  | Y | Y | M | 200 | 0.48 | 67 | 100823 | 105590 | 2710 | 2000 | 2 | 1 |  | 2018-07-05 06:17 | 1540 | 161 |  | 45 |  | *전공정요청 L/D잔강 이월 안함-이상재등록 |  | 56A86548599D4255AAB98E8B273E9E24 | F6FC1944C45A4C1F80A6F10BE2AEE201 | AD95A30018CB4084B41FAAA5F2A60A9C |  | 88B6FE38F89347DA82ABBF1B0DC4666B |  |  |  | 2DEEF1E123E0451F864EBB17D642B8BF |  |  |  |  | 93.1 | 100 | 0 | 3500 | 0 |  | 650 |  | 선택 | 해제 | 0 | 3500 | 0 |  | 650 |  | 선택 | 해제 | 선택 | 미정 | 미정 | 미정 | 미정 |  | 미정 | BT180180 | H
B46541 | 2018-07-04 | 2 | B |  | 9 | A | AE4145MA | 합금강 | AE4145M계 | BM#2 | 1587 | 46 | 1635 | 1545 | 40 | 8400 |  | 1 | 0.21 | 21 |  | -1.7 | 1548 | 1626 | 2.16 | 0 | 0 | 18 | 20 | 42 | Y |  | 2018-07-05 07:11 | 61 | 1089 | 21 | 24 | 27 | 28 | 29 | 28 | 27 | 26 | 25 | 24 | 23 | 21 | 20 | 20 | 25 | 29 | 20 | 0 | -0.22 | Y | 40.02 | Y | -0.2 |  |  |  | 1.53 |  |  |  | N | N | N | N | 130 | 0.46 | 69 | 108290 | 105470 | 100 | 15600 | 17 | 1 | 30 | 2018-07-05 07:24 | 1548 | 162 |  | 35 | [16 empty] | 103.58 | 100 | 0 | 0 | 0 |  | 650 | 400 | 선택 | 선택 | 0 | 0 | 0 |  | 650 | 400 | 선택 | 선택 | 선택 | 미정 | 미정 | 미정 | 미정 |  | 미정 | RB146.05 | C
B46542 | 2018-07-05 | 2 | B |  | 10 | A | AE4145MA | 합금강 | AE4145M계 | BM#2 | 1675 | 50 | 1645 | 1628 | 30 | 6400 |  | 1 | 0.21 | 20 |  | -3.21 | 1549 | 1628 | 4.11 | 0 | 0 | 35 | 39 | 49 | Y |  | 2018-07-05 08:27 | 62 | 1074 | 24 | 29 | 32 | 33 | 34 | 34 | 33 | 32 | 32 | 31 | 30 | 29 | 28 | 27 | 31 | 34 | 27 | 32 | -0.16 | Y | 45 | Y | -0.2 |  |  |  | 1.22 |  |  |  | N | N | N | N | 120 | 0.45 | 71 | 103299 | 105850 | 670 | 14400 | 17 | 1 | 10 | 2018-07-05 08:48 | 1549 | 155 |  | 31 |  | * 빅사이즈 T/D 델타티 초과로 생관 사이즈 요청 하였으나 빅사이즈로 조업. | [14 empty] | 97.09 | 100 | 0 | 0 | 0 |  | 650 | 400 | 선택 | 선택 | 0 | 0 | 0 |  | 650 | 400 | 선택 | 선택 | 선택 | 미정 | 미정 | 미정 | 미정 |  | 미정 | RB222.25 | C
A46616 | 2018-07-05 | 1 | B | TUNDISH교체전 | 11 | B | AE4145MA | 합금강 | AE4145M계 | BM#2 | 1688 | 46 | 1608 | 1604 | 32 | 5100 |  | 3 | 0.27 | 20 |  | -1.65 | 1561 | 1600 | 11.13 | 0 |  | 20 | 9 | 65 | Y |  | 2018-07-05 09:19 | 74 | 1087 | 28 | 31 | 33 | 35 | 35 | 36 | 35 | 35 | 34 | 34 | 33 | 33 | 32 | 32 | 33 | 36 | 32 | 35 | -0.11 | Y | 35 | Y | -0.2 |  |  |  | 1.23 |  |  |  | N | N | N | N | 110 | 0.45 | 68 | 107724 | 102820 | 1080 | 2000 | 17 | 1 | 20 | 2018-07-05 09:51 | 1561 | 140 |  | 53 |  |  | C4B2996C2246492BB0AC1AF225D99616 | EE160DC9FBF94F4FB81E5C2EE02B4116 | 9D8CE92FE2774B0CA28E920536C3DC0F | [11 empty] | 103.68 | 100 | 0 | 3030 | 0 |  | 650 | 400 | 선택 | 선택 | 0 | 2800 | 0 |  | 650 | 400 | 선택 | 선택 | 선택 | 미정 | 미정 | 미정 | 미정 |  | 미정 | RB170.00 | C
A46617 | 2018-07-05 | 1 | B | TUNDISH교체 | 1 | A | SCR420HB | 소입성보증강 | C2 | BM#2 | 1656 | 53 | 1664 | 1618 | 37 | 6900 |  | 3 | 0.24 | 20 |  | -2.15 | 1607 | 1659 | 0 | 14.24 |  | 6 | 29 | 63 | Y |  | 2018-07-05 10:55 | 99 | 1086 | -103 | 33 | 29 | 35 | 42 | 46 | 47 | 49 | 50 | 51 | 50 |  |  | 50 | 41 | 51 | 50 | 0 | -0.2 |  | 5 | Y | -0.2 |  | 2.46 | 2.46 |  |  |  |  | N | N | N | N | 150 | 0.5 | 55 | 93049 | 94190 | 7140 | 15600 | 10 | 2 |  | 2018-07-05 11:09 | 1607 | 175 |  | 56 |  | * T/D 용강량 실측:1150mm / 17.5 TON * T/D FLUX 용탕부: 225 KG / 유탕부: 15KG 투입 * 슬리브 롱노즐( Y자형 ) 사용 * 생왕겨 미투입 | [14 empty] | 92.08 | 100 | 1000 | 0 | 0 |  | 450 | 300 | 선택 | 선택 | 1000 | 0 | 0 |  | 450 | 300 | 선택 | 선택 | 해제 | 미정 | 미정 | 선택 | 미정 |  | 미정 | BT180180 | H
C45073 | 2018-07-05 | 3 | B |  | 2 | A | SCR420HB | 소입성보증강 | C2 | BM#2 | 1623 | 54 | 1678 | 1554 | 47 | 9600 |  | 2 | 0.5 | 19 |  | -2.94 | 1604 | 1685 | 0.04 | 0.41 | 8 | 32 | 53 | 78 | Y |  | 2018-07-05 11:06 | 96 | 1083 | 40 | 39 | 39 | 40 | 40 | 40 | 40 | 40 | 40 | 39 |  |  |  | 39 | 40 | 40 | 39 | 40 | -0.03 | Y | 30.02 | Y | -0.2 | [7 empty] | N | N | N | N | 140 | 0.52 | 52 | 93049 | 89150 | 6460 | 15100 | 10 | 2 |  | 2018-07-05 12:23 | 1584 | 209 |  | 102 | [16 empty] | 97.38 | 72.73 | 0 | 0 | 300 |  | 450 | 300 | 선택 | 선택 | 0 | 0 | 300 |  | 450 | 300 | 선택 | 선택 | 해제 | 미정 | 선택 | 미정 | 미정 |  | 미정 | BT180180 | H
C45075 | 2018-07-05 | 3 | C |  | 3 | A | SCR420HB | 소입성보증강 | C2 | BM#2 | 1630 | 44 | 1656 | 1562 | 37 | 7600 |  | 2 | 0.27 | 20 |  | -2.46 | 1578 | 1647 | 0.04 | 0.51 | 7 | 22 | 61 | 85 | Y |  | 2018-07-05 13:17 | 70 | 1087 | 39 | 39 | 38 | 38 | 37 | 36 | 35 | 34 | 32 | 31 | 29 |  |  | 29 | 36 | 38 | 29 | 0 | -0.22 |  | 40 | Y | -0.4 | [7 empty] | N | N | N | N | 130 | 0.52 | 55 | 84590 | 95080 | 5170 | 15100 | 10 | 2 |  | 2018-07-05 13:22 | 1578 | 128 |  | 25 | [16 empty] | 84.51 | 70 | 0 | 0 | 0 |  | 450 | 300 | 선택 | 선택 | 0 | 0 | 0 |  | 450 | 300 | 선택 | 선택 | 해제 | 미정 | 선택 | 미정 | 미정 |  | 미정 | BT180180 | H
C45076 | 2018-07-05 | 3 | C |  | 4 | A | SCR420HB | 소입성보증강 | C2 | BM#2 | 1643 | 48 | 1648 | 1588 | 35 | 7500 |  | 2 | 0.27 | 19 | 40 | -2.16 | 1580 | 1641 | 0 | 0.3 | 8 | 19 | 74 | 84 | Y |  | 2018-07-05 14:22 | 72 | 1089 | 34 | 40 | 42 | 43 | 43 | 42 | 41 | 41 | 39 | 38 | 36 | 33 |  | 33 | 40 | 43 | 33 | 0 | -0.25 | Y | 39.98 | Y | -0.6 | [7 empty] | N | N | N | N | 120 | 0.52 | 61 | 93049 | 103560 | 110 | 14900 | 10 | 2 | 10 | 2018-07-05 14:34 | 1580 | 120 |  | 19 |  | *전공정 요청 L/D잔강 이월 미실시 | [14 empty] | 90.3 | 72.73 | 0 | 0 | 0 |  | 450 | 300 | 선택 | 선택 | 0 | 0 | 0 |  | 450 | 300 | 선택 | 선택 | 해제 | 미정 | 해제 | 미정 | 미정 |  | 미정 | BT180180 | H
C45077 | 2018-07-05 | 3 | C |  | 5 | A | SCR420HB | 소입성보증강 | C2 | BM#2 | 1617 | 41 | 1658 | 1570 | 35 | 7400 |  | 2 | 0.4 | 18 | 40 | -2.29 | 1589 | 1651 | 0.51 | 0.6 | 10 | 36 | 72 | 45 | Y |  | 2018-07-05 15:23 | 81 | 1091 | 39 | 44 | 46 | 47 | 47 | 47 | 46 | 45 | 44 | 43 | 41 | 39 |  | 39 | 44 | 47 | 39 | 47 | -0.2 | Y | 39.98 | Y | -0.4 | [7 empty] | N | N | N | N | 110 | 0.48 | 63 | 93049 |  | 5090 | 13600 | 10 | 2 |  | 2018-07-05 15:42 | 1589 | 118 |  | 21 |  | *전공정 요청 감속주입 | [14 empty] | 87.08 | 72.73 | 0 | 0 | 0 |  | 450 | 300 | 선택 | 선택 | 0 | 0 | 0 |  | 450 | 300 | 선택 | 선택 | 해제 | 미정 | 선택 | 미정 | 미정 |  | 미정 | BT180180 | H
C45078 | 2018-07-05 | 3 | C |  | 6 | A | SCR420HB | 소입성보증강 | C2 | BM#2 | 1599 | 40 | 1641 | 1550 | 35 | 7200 |  | 2 | 0.27 | 18 | 40 | -2.37 | 1577 | 1643 | 0.29 | 0.17 | 15 | 20 | 10 | 194 | Y |  | 2018-07-05 16:39 | 69 | 1060 | 37 | 38 | 37 | 42 | 37 | 36 | 34 | 34 | 32 | 30 | 30 | 29 | 29 | 29 | 35 | 42 | 29 | 37 | -0.29 |  | 44.98 | Y | 0 | [7 empty] | N | N | N | N | 150 | 0.48 | 61 | 101508 | 98130 | 90 | 14700 | 10 | 2 | 10 | 2018-07-05 16:47 | 1577 | 112 |  | 8 |  | *전공정 요청 감속주입 *전공정 요청 L/D잔강 이월 미실시 | [14 empty] | 104.11 | 75 | 0 | 0 | 0 |  | 450 | 300 | 선택 | 선택 | 0 | 0 | 0 |  | 450 | 300 | 선택 | 선택 | 해제 | 미정 | 선택 | 미정 | 미정 |  | 미정 | BT180180 | H
C45079 | 2018-07-05 | 3 | C |  | 7 | A | SCR420HB | 소입성보증강 | C2 | BM#2 | 1602 | 40 | 1000 | 1546 | 35 | 7400 |  | 2 | 0.5 | 18 | 40 | -2.3 | 1572 | 1633 | 0.28 | 0 | 11 | 32 | 54 | 125 | Y |  | 2018-07-05 17:39 | 64 | 1060 | 30 | 32 | 32 | 32 | 31 | 31 | 29 | 29 | 27 | 27 |  |  |  | 27 | 30 | 32 | 27 | 32 | -0.12 |  | 35.02 | Y | 0 | [7 empty] | N | N | N | N | 140 | 0.55 | 53 | 101508 | 97010 | 2200 | 15900 | 10 | 2 | 10 | 2018-07-05 17:48 | 1572 | 108 |  | 13 |  | *전공정 요청 L/D잔강 이월 미실시 | [14 empty] | 102.43 | 75 | 0 | 0 | 0 |  | 450 | 300 | 선택 | 선택 | 0 | 0 | 0 |  | 450 | 300 | 선택 | 선택 | 해제 | 미정 | 미정 | 미정 | 미정 |  | 미정 | BT180180 | H
A46622 | 2018-07-05 | 1 | C | TUNDISH교체전 | 8 | A | SCR420HB | 소입성보증강 | C2 | BM#2 | 1611 | 41 | 1625 | 1561 | 31 | 5500 |  | 3 | 0.26 | 21 |  | -1.72 | 1582 | 1625 | 0 | 17.49 |  | 6 | 31 | -162 | Y |  | 2018-07-05 18:24 | 74 | 1090 | 31 | 37 | 39 | 40 | 40 | 39 | 39 | 37 | 37 | 35 | 34 |  |  | 34 | 37 | 40 | 34 | 39 | -0.17 | Y | 34.98 | Y | -0.2 | [7 empty] | N | N | N | N | 130 | 0.55 | 55 | 100318 | 100660 | 1240 | 2000 | 10 | 2 | 10 | 2018-07-05 18:42 | 1582 | 108 |  | 24 | 38 | *전공정 요청 L/D잔강 이월 미실시 | 5C472A64D19649A69E94499FF4837A57 | D887908A68A0451CBC8435A0F03E76B8 | 0210B031B0C1406B82F8D02721DD4355 | [11 empty] | 98.45 | 78.57 | 0 | 3200 | 0 |  | 450 | 300 | 선택 | 선택 | 0 | 3100 | 0 |  | 450 | 300 | 선택 | 선택 | 해제 | 미정 | 미정 | 미정 | 미정 |  | 미정 | BT180180 | H
A46623 | 2018-07-05 | 1 | C | TUNDISH교체 | 1 | A | SM45C | 탄소강 | SM45C | BM#2 | 1635 | 50 | 1625 | 1532 | 39 | 7400 |  | 3 | 0.29 | 20 |  | -2.12 | 1582 | 1634 | 0 | 16.38 |  | 18 | 22 | 63 | Y |  | 2018-07-05 19:32 | 89 | 1098 | -160 | 39 | 37 | -287 | 29 | 35 | 40 | 44 | 46 | 46 | 47 | 48 | 48 | 48 | 35 | 48 | 48 | 48 | 0 |  | 10.02 | Y | 0 |  | 2.26 | 2.26 |  |  |  |  | N | N | N | N | 190 | 0.48 | 61 | 101716 | 99720 | 530 | 15600 | 11 | 1 | 10 | 2018-07-05 19:41 | 1582 | 127 |  | 37 |  | *T/D플럭스 120/15KG *롱노즐 실리부 부착 | [14 empty] | 100.71 | 100 | 700 | 0 | 0 |  | 650 | 400 | 선택 | 해제 | 700 | 0 | 0 |  | 650 | 400 | 선택 | 해제 | 해제 | 미정 | 미정 | 미정 | 선택 |  | 미정 | SB180180 | H
A46624 | 2018-07-05 | 1 | A |  | 2 | A | SM45C | 탄소강 | SM45C | BM#2 | 1602 | 43 | 1616 | 1549 | 33 | 5200 |  | 3 | 0.29 | 16 |  | -2.56 | 1564 | 1616 | 0 | 12.11 |  | 33 | 5 | 46 | Y |  | 2018-07-05 20:40 | 71 | 1084 | 39 | 36 | 35 | 34 | 33 | 32 | 31 | 31 | 30 | 30 | 29 |  |  | 29 | 33 | 35 | 29 | 0 | -0.15 |  | 40.02 | Y | -0.2 | [7 empty] | N | N | N | N | 180 | 0.5 | 59 | 85504 | 96640 | 790 | 15100 | 11 | 1 |  | 2018-07-05 21:04 | 1564 | 121 |  | 33 | [16 empty] | 87.83 | 100 | 0 | 0 | 0 |  | 650 | 400 | 선택 | 해제 | 0 | 0 | 0 |  | 650 | 400 | 선택 | 해제 | 해제 | 미정 | 미정 | 미정 | 미정 |  | 미정 | RB160.00 | C
A46625 | 2018-07-05 | 1 | A |  | 3 | A | SM45C | 탄소강 | SM45C | BM#2 | 1586 | 39 | 1589 | 1546 | 32 | 5000 |  | 3 | 0.3 | 15 |  | -2.03 | 1551 | 1589 | 0 | 10.06 |  | 35 | 42 | 28 | Y |  | 2018-07-05 21:39 | 58 | 1089 | 27 | 24 | 24 | 24 | 24 | 23 | 22 | 22 | 21 | 21 | 20 | 19 | 19 | 19 | 23 | 24 | 19 | 24 | -0.1 |  | 50.02 | Y | 0 | [7 empty] | Y | Y | Y | Y | 170 | 0.47 | 61 | 95034 | 95000 | 2640 | 14500 | 11 | 1 |  | 2018-07-05 21:45 | 1551 | 108 |  | 36 | [16 empty] | 97.37 | 100 | 0 | 0 | 0 |  | 650 | 700 | 선택 | 해제 | 0 | 0 | 0 |  | 650 | 700 | 선택 | 해제 | 해제 | 미정 | 미정 | 미정 | 미정 |  | 미정 | RB250.00 | C
A46626 | 2018-07-05 | 1 | A |  | 4 | A | SM45C | 탄소강 | SM45C | BM#2 | 1563 | 37 | 1599 | 1544 | 28 | 4500 |  | 3 | 0.29 | 15 |  | -1.91 | 1563 | 1599 | 0 | 9.85 |  | 6 | 32 | 77 | Y |  | 2018-07-05 22:34 | 70 | 1080 | 21 | 23 | 24 | 25 | 25 | 25 | 25 | 24 | 24 | 24 | 23 | 22 |  | 22 | 24 | 25 | 22 | 25 | -0.07 | Y | 39.98 | Y | -0.2 | [7 empty] | Y | Y | Y | Y | 160 | 0.47 | 60 | 96589 | 94670 | 2330 | 13900 | 11 | 1 |  | 2018-07-05 22:38 | 1563 | 107 |  | 46 | [16 empty] | 99.68 | 100 | 0 | 0 | 0 |  | 650 | 700 | 선택 | 해제 | 0 | 0 | 0 |  | 650 | 700 | 선택 | 해제 | 해제 | 미정 | 미정 | 미정 | 미정 |  | 미정 | RB240.00 | C
A46627 | 2018-07-05 | 1 | A |  | 5 | A | SM45C | 탄소강 | SM45C | BM#2 | 1690 | 45 | 1605 | 1644 | 13 | 1800 |  | 3 | 0.31 | 15 |  | -2.41 | 1558 | 1605 | 0 | 10.68 |  | 18 | 23 | 55 | Y |  | 2018-07-05 23:50 | 65 | 1126 | 20 | 27 | 30 | 32 | 32 | 32 | 32 | 31 | 30 | 28 | 27 | 25 |  | 25 | 29 | 32 | 25 | 32 | -0.17 | Y | 40 | Y | -0.4 | [7 empty] | Y | Y | Y | Y | 150 | 0.47 | 59 | 95589 | 93560 | 2760 | 14500 | 11 | 1 |  | 2018-07-05 23:53 | 1558 | 112 |  | 34 | [16 empty] | 99.26 | 100 | 0 | 0 | 0 |  | 650 | 700 | 선택 | 해제 | 0 | 0 | 0 |  | 650 | 700 | 선택 | 해제 | 해제 | 미정 | 미정 | 미정 | 미정 |  | 미정 | RB280.00 | H
A46628 | 2018-07-05 | 1 | A |  | 6 | A | SM45C | 탄소강 | SM45C | BM#2 | 1560 | 40 | 1585 | 1539 | 30 | 4800 |  | 3 | 0.29 | 18 |  | -1.12 | 1560 | 1585 | 0 | 11.67 |  | 33 | 6 | 66 | Y |  | 2018-07-06 01:01 | 67 | 1132 | 25 | 28 | 30 | 31 | 30 | 29 | 28 | 28 | 27 | 25 | 24 |  |  | 24 | 28 | 31 | 24 | 28 | -0.2 | Y | 34.98 | Y | -0.2 | [7 empty] | Y | Y | Y | Y | 190 | 0.47 | 58 | 103704 | 92080 | 2290 | 13700 | 11 | 1 |  | 2018-07-06 01:04 | 1560 | 97 |  | 26 | [16 empty] | 109.97 | 100 | 0 | 0 | 0 |  | 650 | 700 | 선택 | 해제 | 0 | 0 | 0 |  | 650 | 700 | 선택 | 해제 | 해제 | 미정 | 미정 | 미정 | 미정 |  | 미정 | RB280.00 | H
A46629 | 2018-07-05 | 1 | A |  | 7 | A | SM45C | 탄소강 | SM45C | BM#2 | 1554 | 40 | 1585 | 1530 | 33 | 5400 |  | 3 | 0.3 | 15 |  | -1.71 | 1552 | 1585 | 0 | 10.63 |  | 35 | 43 | 69 | Y |  | 2018-07-06 02:04 | 59 | 1136 | 24 | 25 | 25 | 25 | 25 | 24 | 23 | 23 | 21 | 20 | 19 |  |  | 19 | 23 | 25 | 19 | 25 | -0.15 |  | 40 | Y | -0.2 | [7 empty] | Y | Y | Y | Y | 180 | 0.47 | 59 | 86420 | 91650 | 7190 | 15300 | 11 | 1 |  | 2018-07-06 02:06 | 1552 | 95 |  | 24 | [16 empty] | 87.47 | 100 | 0 | 0 | 0 |  | 650 | 700 | 선택 | 해제 | 0 | 0 | 0 |  | 650 | 700 | 선택 | 해제 | 해제 | 미정 | 미정 | 미정 | 미정 |  | 미정 | RB280.00 | H
A46630 | 2018-07-05 | 1 | A |  | 8 | A | SM45C | 탄소강 | SM45C | BM#2 | 1614 | 40 | 1599 | 1518 | 32 | 5500 |  | 3 | 0.3 | 16 |  | -2.49 | 1551 | 1599 | 0 | 8.46 |  | 6 | 33 | 70 | Y |  | 2018-07-06 03:02 | 58 | 1135 | 19 | 23 | 24 | 25 | 24 | 24 | 23 | 22 | 21 | 20 | 19 |  |  | 19 | 22 | 25 | 19 | 24 | -0.17 | Y | 35.02 | Y | -0.2 | [7 empty] | Y | Y | Y | Y | 170 | 0.47 | 58 | 117937 | 91670 | 2260 | 13300 | 11 | 1 |  | 2018-07-06 03:08 | 1551 | 100 |  | 29 | [16 empty] | 125.67 | 100 | 0 | 0 | 0 |  | 650 | 400 | 선택 | 해제 | 0 | 0 | 0 |  | 650 | 400 | 선택 | 해제 | 해제 | 미정 | 미정 | 미정 | 선택 | 8 | 미정 | RB240.00 | H
A46631 | 2018-07-05 | 1 | A |  | 9 | A | SM45C | 탄소강 | SM45C | BM#2 | 1607 | 40 | 1594 | 1522 | 33 | 5600 |  | 3 | 0.31 | 21 |  | -1.17 | 1565 | 1594 | 0 | 11.3 |  | 18 | 24 | 69 | Y |  | 2018-07-06 04:12 | 72 | 1130 | 16 | 25 | 30 | 32 | 33 | 33 | 32 | 31 | 30 | 28 | 27 | 25 | 22 | 22 | 28 | 33 | 22 | 0 | -0.28 | Y | 39.98 | Y | -0.6 | [7 empty] | Y | Y | Y | Y | 160 | 0.47 | 61 | 86420 | 96290 | 3090 | 14400 | 11 | 1 |  | 2018-07-06 04:23 | 1565 | 98 |  | 21 | [16 empty] | 86.99 | 100 | 0 | 0 | 0 |  | 650 | 700 | 선택 | 해제 | 0 | 0 | 0 |  | 650 | 700 | 선택 | 해제 | 해제 | 미정 | 미정 | 미정 | 미정 |  | 미정 | RB160.00 | C
A46632 | 2018-07-05 | 1 | B |  | 10 | A | SM45CB | 탄소강 | SM45C | BM#2 | 1588 | 39 | 1596 | 1528 | 32 | 5400 |  | 3 | 0.29 | 18 |  | -1.62 | 1561 | 1596 | 0 | 11.49 |  | 33 | 7 | 70 | Y |  | 2018-07-06 05:11 | 68 | 1128 | 20 | 25 | 28 | 30 | 30 | 29 | 28 | 28 | 27 | 26 | 25 | 24 | 23 | 23 | 27 | 30 | 23 | 28 | -0.16 | Y | 45.02 | Y | -0.2 | [7 empty] | Y | Y | Y | Y | 150 | 0.47 | 61 | 99808 | 95080 | 3770 | 14200 | 11 | 1 | 2 | 2018-07-06 05:19 | 1561 | 97 |  | 26 | [16 empty] | 101.07 | 100 | 0 | 0 | 0 |  | 650 | 700 | 선택 | 해제 | 0 | 0 | 0 |  | 650 | 700 | 선택 | 해제 | 해제 | 미정 | 미정 | 미정 | 미정 |  | 미정 | RB280.00 | H
A46633 | 2018-07-05 | 1 | B |  | 11 | A | SM45CB | 탄소강 | SM45C | BM#2 | 1599 | 41 | 1599 | 1535 | 30 | 4900 |  | 3 | 0.29 | 15 |  | -2.09 | 1551 | 1591 | 0 | 10.54 |  | 35 | 44 | 68 | Y |  | 2018-07-06 06:11 | 58 | 1137 | 23 | 25 | 24 | 24 | 24 | 24 | 23 | 22 | 21 | 20 | 18 |  |  | 18 | 23 | 24 | 18 | 24 | -0.15 |  | 40.02 | Y | -0.4 | [7 empty] | Y | Y | Y | Y | 190 | 0.47 | 58 | 101434 | 91600 | 4480 | 15500 | 11 | 1 | 40 | 2018-07-06 06:16 | 1551 | 103 |  | 31 | [16 empty] | 105.61 | 100 | 0 | 0 | 0 |  | 650 | 700 | 선택 | 해제 | 0 | 0 | 0 |  | 650 | 700 | 선택 | 해제 | 해제 | 미정 | 미정 | 미정 | 미정 |  | 미정 | RB240.00 | C
A46634 | 2018-07-06 | 1 | B |  | 12 | A | SM45CB | 탄소강 | SM45C | BM#2 | 1607 | 40 | 1603 | 1545 | 27 | 4900 |  | 3 | 0.29 | 15 |  | -2.39 | 1553 | 1598 | 0 | 10.51 |  | 6 | 34 | 66 | Y |  | 2018-07-06 07:17 | 60 | 1088 | 20 | 24 | 26 | 27 | 26 | 25 | 24 | 24 | 23 | 21 | 20 |  |  | 20 | 24 | 27 | 20 | 24 | -0.2 | Y | 35 | Y | -0.2 | [7 empty] | Y | Y | Y | Y | 180 | 0.47 | 57 | 86957 | 90030 | 600 | 15700 | 11 | 1 | 10 | 2018-07-06 07:24 | 1553 | 98 |  | 26 | [16 empty] | 95.98 | 100 | 0 | 0 | 0 |  | 650 | 700 | 선택 | 해제 | 0 | 0 | 0 |  | 650 | 700 | 선택 | 해제 | 해제 | 미정 | 미정 | 미정 | 미정 |  | 미정 | RB200.00 | C
A46635 | 2018-07-06 | 1 | B |  | 13 | A | SM45CB | 탄소강 | SM45C | BM#2 | 1581 | 40 | 1615 | 1545 | 28 | 4800 |  | 3 | 0.29 | 16 |  | -2.22 | 1555 | 1599 | 0 | 10.89 |  | 18 | 25 | 68 | Y |  | 2018-07-06 08:12 | 62 | 1092 | 18 | 22 | 27 | 29 | 30 | 30 | 30 | 29 | 28 | 27 | 27 | 25 |  | 25 | 27 | 30 | 25 | 30 | -0.14 | Y | 34.97 | Y | -0.4 | [7 empty] | N | Y | Y | N | 170 | 0.47 | 59 | 86114 | 92350 | 1360 | 14300 | 11 | 1 | 20 | 2018-07-06 08:20 | 1555 | 101 |  | 32 | [16 empty] | 92 | 100 | 0 | 0 | 0 |  | 650 | 400 | 선택 | 해제 | 0 | 0 | 0 |  | 650 | 400 | 선택 | 해제 | 해제 | 미정 | 미정 | 미정 | 미정 |  | 미정 | RB100.00 | C
A46636 | 2018-07-06 | 1 | B |  | 14 | A | SM45CB | 탄소강 | SM45C | BM#2 | 1602 | 42 | 1603 | 1552 | 29 | 4700 |  | 3 | 0.29 | 15 |  | -2.11 | 1558 | 1598 | 0 | 10.61 |  | 33 | 8 | 60 | Y |  | 2018-07-06 09:12 | 65 | 1079 | 23 | 26 | 28 | 30 | 30 | 30 | 30 | 29 | 29 | 28 | 26 | 26 |  | 26 | 28 | 30 | 26 | 30 | -0.1 | Y | 40.02 | Y | 0 | [7 empty] | N | N | N | N | 160 | 0.5 | 55 | 82995 | 92490 | 1930 | 14000 | 11 | 1 | 30 | 2018-07-06 09:18 | 1558 | 107 |  | 34 |  | * 사무실 요청으로 비수량 B그룹에서 C2그룹으로 변경 함. * 샘플채취 ID: 303,403 | [14 empty] | 87.97 | 100 | 0 | 0 | 300 |  | 650 | 400 | 선택 | 해제 | 0 | 0 | 300 |  | 650 | 400 | 선택 | 해제 | 해제 | 미정 | 미정 | 미정 | 미정 |  | 미정 | RB103.00 | C
B46544 | 2018-07-06 | 2 | B |  | 15 | A | SM45CB | 탄소강 | SM45C | BM#2 | 1591 | 48 | 1645 | 1547 | 32 | 6800 |  | 1 | 0.28 | 16 |  | -2.68 | 1568 | 1634 | 0 | 3.68 | 0 | 5 | 58 | 1466 | Y |  | 2018-07-06 10:17 | 75 | 1080 | 31 | 36 | 39 | 40 | 41 | 41 | 40 | 39 | 38 | 37 |  |  |  | 37 | 38 | 41 | 37 | 0 | -0.17 | Y | 23.9 | Y | -0.2 | [7 empty] | N | N | N | N | 150 | 0.5 | 50 | 88406 | 85550 | 1860 | 14600 | 11 | 1 |  | 2018-07-06 10:38 | 1568 | 120 |  | 29 |  | * 사무실 요청으로 비수량 B그룹에서 C2그룹으로 변경 함. | [14 empty] | 101.21 | 100 | 0 | 0 | 0 |  | 650 | 400 | 선택 | 해제 | 0 | 0 | 0 |  | 650 | 400 | 선택 | 해제 | 해제 | 미정 | 미정 | 미정 | 미정 |  | 미정 | RB103.00 | C
A46637 | 2018-07-06 | 1 | B | 연주시작 | 1 | A | AE1055LS | 탄소강 | G-AE1055LS | BM#1 | 1581 | 45 | 1624 | 1535 | 38 | 6200 |  | 3 | 0.29 | 25 |  | -1.59 | 1570 | 1617 | 0 | 13.51 |  | 35 | 45 | 62 | Y |  | 2018-07-06 10:34 | 86 | 1095 | -39 | 34 | 26 | 30 | 33 | 36 | 38 | 39 | 39 | 39 | 39 |  |  | 39 | 33 | 39 | 39 | 39 | 0 |  | 14.98 | Y | 0 |  | 2.35 | 2.22 | [5 empty] | N | N | M | 230 | 0.48 | 56 | 80556 | 92000 | 7140 | 15000 | 18 | 1 |  | 2018-07-06 10:50 | 1570 | 118 |  | 22 |  | *T/Dflux 유15kg 용225kg |  | 9208D3626CCD4DA3844AEA7415E326C1 | D31A036362C24B9A908F314C9CD7C102 | [11 empty] | 80.92 | 100 | 1500 | 0 | 0 |  | 400 |  | 선택 | 해제 | 1500 | 0 | 0 |  | 400 |  | 선택 | 해제 | 해제 | 미정 | 미정 | 선택 | 미정 |  | 미정 | BT180180 | H
B46545 | 2018-07-06 | 2 | B | TUNDISH교체전 | 16 | A | SM45CB | 탄소강 | SM45C | BM#2 | 1586 | 39 | 1635 | 1534 | 32 | 6900 |  | 1 | 0.88 | 15 |  | -2.42 | 1574 | 1629 | 0 | 3.4 | 0 | 30 | 26 | 1514 | Y |  | 2018-07-06 11:22 | 81 | 1078 | 38 | 40 | 42 | 42 | 41 | 40 | 38 | 38 | 36 | 34 | 32 |  |  | 32 | 39 | 42 | 32 | 38 | -0.25 |  | 39.98 | Y | -0.4 | [7 empty] | N | N | N | N | 190 | 0.5 | 56 | 82509 | 93580 | 420 | 2000 | 11 | 1 | 50 | 2018-07-06 11:34 | 1574 | 98 |  | 18 |  | * 사무실 요청으로 비수량 B그룹에서 C2그룹으로 변경 함. | 1F446763CDDE40EE85DF357DA7BB1640 | 439CFDDE4968495FB000E894C6A1895F | D249D6505FDE4453A369CED4D939CC8F | [11 empty] | 87.78 | 100 | 0 | 2620 | 0 |  | 650 | 400 | 선택 | 해제 | 0 | 2500 | 0 |  | 650 | 400 | 선택 | 해제 | 해제 | 미정 | 미정 | 미정 | 미정 |  | 미정 | RB110.00 | C
A46638 | 2018-07-06 | 1 | B |  | 2 | A | AE1055LS | 탄소강 | G-AE1055LS | BM#1 | 1558 | 41 | 1610 | 1512 | 35 | 6100 |  | 3 | 0.28 | 25 |  | -1.71 | 1552 | 1602 | 0 | 15.89 |  | 6 | 35 | 65 | Y |  | 2018-07-06 11:37 | 68 | 1088 | 38 | 36 | 36 | 35 | 35 | 35 | 34 | 33 | 32 | 32 | 30 | 31 | 30 | 30 | 34 | 36 | 30 | 35 | -0.12 | Y | 50 | Y | -0.2 | [7 empty] | Y | Y | Y | Y | 220 | 0.5 | 60 | 101508 | 95670 | 7160 | 15300 | 18 | 1 |  | 2018-07-06 11:45 | 1552 | 102 |  | 16 | [16 empty] | 98.84 | 100 | 0 | 0 | 0 |  | 400 |  | 선택 | 해제 | 0 | 0 | 0 |  | 400 |  | 선택 | 해제 | 해제 | 미정 | 미정 | 선택 | 미정 |  | 미정 | BT180180 | H
A46639 | 2018-07-06 | 1 | B |  | 3 | A | AE1055LS | 탄소강 | G-AE1055LS | BM#1 | 1603 | 42 | 1616 | 1546 | 38 | 6100 |  | 3 | 0.34 | 25 |  | -2.08 | 1554 | 1616 | 0 | 18.27 |  | 16 | 39 | 1680 | Y |  | 2018-07-06 12:39 | 70 | 1077 | 29 | 31 | 32 | 33 | 33 | 34 | 33 | 33 | 32 | 31 | 31 | 31 |  | 31 | 32 | 34 | 31 | 33 | -0.05 | Y | 30.02 | Y | 0 | [7 empty] | Y | Y | Y | Y | 210 | 0.5 | 56 | 84590 | 92680 | 7120 | 15300 | 18 | 1 |  | 2018-07-06 12:46 | 1554 | 101 |  | 16 | [16 empty] | 84.84 | 100 | 0 | 0 | 0 |  | 400 |  | 선택 | 해제 | 0 | 0 | 0 |  | 400 |  | 선택 | 해제 | 해제 | 미정 | 미정 | 선택 | 미정 |  | 미정 | BT180180 | H
B46546 | 2018-07-06 | 2 | B | TUNDISH교체 | 1 | A | SM20C | 탄소강 | C2 | BM#2 | 1587 | 39 | 1674 | 1554 | 32 | 6800 |  | 1 | 0.28 | 20 |  | -2.02 | 1594 | 1654 | 2.03 | 0 | 0 | 18 | 26 | 57 | Y |  | 2018-07-06 12:36 | 80 | 1083 | -159 | 18 | 21 | 22 | 24 | 25 | 24 | 22 | 22 | 20 | 19 | 19 | 23 | 24 | 23 | 27 | 24 | 26 | -0.2 |  | 14.97 | Y | -0.4 |  | 2.94 | 2.94 | 1.67 |  |  |  | N | N | N | N | 150 | 0.47 | 54 | 93278 |  | 1950 | 14400 | 4 | 2 | 10 | 2018-07-06 12:30 | 1594 | 115 |  | 26 |  | * T/D 용강량 실측:1130mm / 18.2 TON * T/D FLUX 용탕부: 120 KG / 유탕부: 15KG 투입 * 슬리브 롱노즐( Y자형 ) 사용 * 생왕겨 미투입 * 첫 수소 기준값 초과로 이상재 등록 및 생관통보 | [14 empty] | 100.52 | 100 | 700 | 0 | 0 |  | 410 | 300 | 선택 | 선택 | 730 | 0 | 0 |  | 410 | 300 | 선택 | 선택 | 해제 | 미정 | 미정 | 미정 | 미정 |  | 미정 | RB160.00 | C
A46640 | 2018-07-06 | 1 | D |  | 4 | B | AE1055LS | 탄소강 | G-AE1055LS | BM#1 | 1658 | 40 | 1578 | 1576 | 27 | 4100 |  | 3 | 0.29 | 25 |  | -0.9 | 1552 | 1578 | 0 | 15.77 |  | 33 | 9 | 76 | Y |  | 2018-07-06 13:37 | 68 | 1083 | 30 | 34 | 36 | 37 | 37 | 36 | 36 | 35 | 34 | 33 | 33 | 32 |  | 32 | 34 | 37 | 32 | 36 | -0.13 | Y | 39.98 | Y | -0.2 | [7 empty] | Y | Y | Y | Y | 200 | 0.49 | 59 | 84590 | 92200 | 7080 | 15300 | 18 | 1 |  | 2018-07-06 13:46 | 1552 | 95 |  | 16 |  | *전공정 작업지연, 감속주입(정속유지강종) | [14 empty] | 84.76 | 100 | 0 | 0 | 0 |  | 400 |  | 선택 | 해제 | 0 | 0 | 0 |  | 400 |  | 선택 | 해제 | 해제 | 미정 | 미정 | 선택 | 미정 |  | 미정 | BT180180 | H
B46547 | 2018-07-06 | 2 | D |  | 2 | A | SM20C | 탄소강 | C2 | BM#2 | 1599 | 39 | 1664 | 1567 | 27 | 6000 |  | 1 | 0.3 | 19 |  | -2.12 | 1577 | 1645 | 2.02 | 0 | 0 | 20 | 12 | 44 | Y |  | 2018-07-06 13:39 | 63 | 1090 | 22 | 25 | 27 | 26 | 26 | 26 | 25 | 25 | 23 | 22 | 20 |  |  | 20 | 24 | 27 | 20 | 26 | -0.17 |  | 40.02 | Y | -0.4 | [7 empty] | Y | Y | N | Y | 140 | 0.48 | 58 | 92042 | 92400 | 80 | 13800 | 4 | 2 | 20 | 2018-07-06 13:39 | 1577 | 111 |  | 20 | [16 empty] | 100.92 | 100 | 0 | 0 | 0 |  | 490 | 300 | 선택 | 선택 | 0 | 0 | 0 |  | 490 | 300 | 선택 | 선택 | 해제 | 미정 | 미정 | 미정 | 미정 |  | 미정 | RB100.00 | C
B46548 | 2018-07-06 | 2 | D |  | 3 | A | SM20C | 탄소강 | C2 | BM#2 | 1655 | 38 | 1634 | 1604 | 19 | 3700 |  | 1 | 0.24 | 16 |  | -2.37 | 1569 | 1622 | 1.16 | 0 | 0 | 5 | 59 | 71 | Y |  | 2018-07-06 14:33 | 55 | 1086 | 17 | 18 | 19 | 19 | 19 | 18 | 18 | 17 | 16 | 14 | 13 |  |  | 13 | 17 | 19 | 13 | 19 | -0.15 |  | 39.98 | Y | -0.2 | [7 empty] | N | Y | Y | N | 130 | 0.49 | 56 | 96152 | 91010 | 50 | 13500 | 4 | 2 | 30 | 2018-07-06 14:51 | 1569 | 110 |  | 28 | [16 empty] | 105.55 | 100 | 0 | 0 | 0 |  | 410 | 300 | 선택 | 선택 | 0 | 0 | 0 |  | 410 | 300 | 선택 | 선택 | 해제 | 미정 | 미정 | 미정 | 미정 |  | 미정 | RB140.00 | C
A46641 | 2018-07-06 | 1 | D |  | 5 | A | AE1055LS | 탄소강 | G-AE1055LS | BM#1 | 1595 | 40 | 1600 | 1540 | 35 | 5600 |  | 3 | 0.28 | 25 |  | -1.53 | 1556 | 1600 | 0 | 14.95 |  | 35 | 46 | 68 | Y |  | 2018-07-06 14:38 | 72 | 1088 | 30 | 36 | 40 | 41 | 42 | 41 | 41 | 40 | 39 | 38 | 36 | 36 | 36 | 36 | 38 | 42 | 36 | 41 | -0.13 | Y | 45 | Y | 0 | [7 empty] | Y | Y | Y | Y | 190 | 0.47 | 69 | 101508 | 104450 | 7040 | 15500 | 18 | 1 |  | 2018-07-06 14:45 | 1556 | 92 |  | 15 |  | *전공정 작업지연, 감속주입(정속유지강종) | [14 empty] | 90.55 | 100 | 0 | 0 | 0 |  | 400 |  | 선택 | 해제 | 0 | 0 | 0 |  | 400 |  | 선택 | 해제 | 해제 | 미정 | 미정 | 선택 | 미정 |  | 미정 | BT180180 | H
B46549 | 2018-07-06 | 2 | D |  | 4 | A | SM20C | 탄소강 | C2 | BM#2 | 1616 | 38 | 1626 | 1567 | 24 | 5000 |  | 1 | 0.22 | 15 |  | -2.21 | 1570 | 1624 | 0.96 | 0 | 0 | 30 | 27 | 75 | Y |  | 2018-07-06 15:43 | 56 | 1026 | 14 | 16 | 17 | 17 | 17 | 17 | 16 | 15 | 14 | 13 | 12 |  |  | 12 | 15 | 17 | 12 | 17 | -0.13 |  | 38.32 | Y | -0.2 | [7 empty] | Y | Y | Y | Y | 120 | 0.49 | 54 | 98988 | 89700 | 340 | 13600 | 4 | 2 | 40 | 2018-07-06 15:36 | 1570 | 108 |  | 17 | [16 empty] | 109.99 | 100 | 0 | 0 | 0 |  | 490 | 300 | 선택 | 선택 | 0 | 0 | 0 |  | 490 | 300 | 선택 | 선택 | 해제 | 미정 | 미정 | 미정 | 미정 |  | 미정 | RB200.00 | C
A46642 | 2018-07-06 | 1 | D |  | 6 | A | AE1055LS | 탄소강 | G-AE1055LS | BM#1 | 1609 | 44 | 1586 | 1555 | 38 | 5200 |  | 3 | 0.29 | 25 |  | -0.93 | 1559 | 1586 | 0 | 15.26 |  | 6 | 36 | 68 | Y |  | 2018-07-06 15:43 | 75 | 1085 | 34 | 37 | 41 | 43 | 43 | 42 | 42 | 41 | 39 | 39 | 38 | 38 | 37 | 36 | 39 | 43 | 36 | 0 | -0.13 | Y | 54.98 | Y | 0 | [7 empty] | Y | Y | Y | Y | 180 | 0.47 | 72 | 101508 | 105990 | 6990 | 13800 | 18 | 1 |  | 2018-07-06 15:50 | 1559 | 101 |  | 21 |  | *전공정 작업지연, 감속주입(정속유지강종) | [14 empty] | 89.32 | 100 | 0 | 0 | 0 |  | 400 |  | 선택 | 해제 | 0 | 0 | 0 |  | 400 |  | 선택 | 해제 | 해제 | 미정 | 미정 | 선택 | 미정 |  | 미정 | BT180180 | H
B46550 | 2018-07-06 | 2 | D |  | 5 | A | SM20C | 탄소강 | C2 | BM#2 | 1597 | 36 | 1645 | 1554 | 24 | 5000 |  | 1 | 0.23 | 15 |  | -2.47 | 1578 | 1631 | 1.04 | 0 | 0 | 18 | 27 | 56 | Y |  | 2018-07-06 16:27 | 64 | 1024 | 17 | 20 | 22 | 23 | 23 | 23 | 23 | 22 | 21 | 20 |  |  |  | 20 | 21 | 23 | 20 | 23 | -0.09 | Y | 30.03 | Y | -0.2 | [7 empty] | Y | Y | Y | Y | 110 | 0.48 | 54 | 96652 | 87680 | 2420 | 13000 | 4 | 2 | 10 | 2018-07-06 16:51 | 1578 | 108 |  | 30 | [16 empty] | 107.39 | 100 | 0 | 0 | 0 |  | 490 | 300 | 선택 | 선택 | 0 | 0 | 0 |  | 490 | 300 | 선택 | 선택 | 해제 | 미정 | 미정 | 미정 | 미정 |  | 미정 | RB160.00 | C
A46643 | 2018-07-06 | 1 | D |  | 7 | A | AE1055LS | 탄소강 | G-AE1055LS | BM#1 | 1586 | 40 | 1592 | 1533 | 35 | 4700 |  | 3 | 0.29 | 25 |  | -1.8 | 1540 | 1592 | 0 | 16.37 |  | 16 | 40 | 81 | Y |  | 2018-07-06 16:44 | 56 | 1026 | 33 | 25 | 22 | 20 | 18 | 18 | 17 | 16 | 16 | 15 | 14 | 14 |  | 14 | 19 | 22 | 14 | 0 | -0.18 |  | 45.02 | Y | 0 | [7 empty] | Y | Y | Y | Y | 230 | 0.47 | 59 | 101508 | 91420 | 7020 | 16000 | 18 | 1 |  | 2018-07-06 16:56 | 1540 | 111 |  | 32 |  | *전공정 작업지연, 감속주입(정속유지강종) | [14 empty] | 102.53 | 100 | 0 | 0 | 0 |  | 400 |  | 선택 | 해제 | 0 | 0 | 0 |  | 400 |  | 선택 | 해제 | 해제 | 미정 | 미정 | 선택 | 미정 |  | 미정 | BT180180 | H
B46551 | 2018-07-06 | 2 | D |  | 6 | A | SM20CB | 탄소강 | A | BM#2 | 1597 | 37 | 1624 | 1545 | 25 | 5400 |  | 1 | 0.22 | 15 |  | -2.12 | 1574 | 1628 | 0.96 | 0 | 0 | 20 | 13 | 50 | Y |  | 2018-07-06 17:27 | 60 | 1028 | 23 | 25 | 26 | 26 | 26 | 25 | 25 | 24 | 23 | 22 |  |  |  | 22 | 24 | 26 | 22 | 26 | -0.11 |  | 35 | Y | -0.2 | [7 empty] | Y | Y | Y | Y | 150 | 0.48 | 55 | 77778 | 90380 | 720 | 14000 | 4 | 2 | 20 | 2018-07-06 17:50 | 1574 | 107 |  | 29 | [16 empty] | 85.47 | 100 | 0 | 0 | 0 |  | 490 | 300 | 선택 | 선택 | 0 | 0 | 0 |  | 490 | 300 | 선택 | 선택 | 해제 | 미정 | 미정 | 미정 | 미정 |  | 미정 | RB220.00 | C
A46644 | 2018-07-06 | 1 | D |  | 8 | A | AE1055LS | 탄소강 | G-AE1055LS | BM#1 | 1579 | 40 | 1591 | 1521 | 38 | 5300 |  | 3 | 0.29 | 25 |  | -1.44 | 1550 | 1591 | 0 | 16.33 |  | 33 | 10 | 70 | Y |  | 2018-07-06 18:04 | 66 | 1075 | 12 | 20 | 27 | 29 | 29 | 29 | 28 | 28 | 26 | 25 | 24 | 24 | 23 | 23 | 25 | 29 | 23 | 29 | -0.12 | Y | 50 | Y | 0 | [7 empty] | Y | Y | Y | Y | 220 | 0.44 | 70 | 152262 | 95340 | 7040 | 15800 | 18 | 1 |  | 2018-07-06 18:12 | 1550 | 94 |  | 13 |  | *전공정 작업지연, 감속주입(10%이상) ID: *연연주 혼탕부 상분확인 ID; 107~109.207~209 | [14 empty] | 147.9 | 100 | 0 | 0 | 0 |  | 400 |  | 선택 | 해제 | 0 | 0 | 0 |  | 400 |  | 선택 | 해제 | 해제 | 미정 | 미정 | 선택 | 미정 |  | 미정 | BT180180 | H
B46552 | 2018-07-06 | 2 | D |  | 7 | A | SM20CB | 탄소강 | A | BM#2 | 1596 | 35 | 1636 | 1555 | 25 | 5000 |  | 1 | 0.22 | 15 |  | -2.16 | 1582 | 1624 | 1.07 | 0 | 0 | 5 | 60 | 44 | Y |  | 2018-07-06 18:24 | 68 | 1084 | 21 | 23 | 24 | 25 | 24 | 24 | 24 | 22 | 22 | 20 | 19 |  |  | 19 | 23 | 25 | 19 | 24 | -0.17 | Y | 35.02 | Y | -0.2 | [7 empty] | N | N | N | N | 150 | 0.48 | 59 | 96849 | 94950 | 140 | 14000 | 4 | 2 | 40 | 2018-07-06 18:37 | 1582 | 106 |  | 31 | [16 empty] | 102.7 | 100 | 0 | 0 | 0 |  | 410 | 300 | 선택 | 선택 | 0 | 0 | 0 |  | 410 | 300 | 선택 | 선택 | 해제 | 미정 | 미정 | 미정 | 미정 |  | 미정 | RB130.00 | C
A46645 | 2018-07-06 | 1 | D |  | 9 | A | P-AE1055LS | 탄소강 | G-AE1055LS | BM#1 | 1605 | 41 | 1591 | 1546 | 37 | 4900 |  | 3 | 0.27 | 25 |  | -1.6 | 1545 | 1591 | 0 | 14.93 |  | 35 | 47 | 84 | Y |  | 2018-07-06 19:05 | 60 | 1028 | 21 | 22 | 24 | 25 | 26 | 26 | 25 | 24 | 23 | 23 | 22 | 22 | 22 | 21 | 23 | 26 | 21 | 22 | -0.11 | Y | 45 | Y | -0.2 | [7 empty] | Y | Y | Y | Y | 210 | 0.43 | 69 | 50754 | 96390 | 7070 | 14300 | 18 | 1 |  | 2018-07-06 19:13 | 1545 | 94 |  | 23 |  | *전공정 작업지연, 감속주입(10%이상) ID:101~103.201~203 *연연주 혼탕부 상분확인 ID; 101.201 | [14 empty] | 48.8 | 100 | 0 | 0 | 0 |  | 650 |  | 선택 | 해제 | 0 | 0 | 0 |  | 650 |  | 선택 | 해제 | 해제 | 미정 | 미정 | 선택 | 선택 | 8 | 미정 | BT180180 | H
B46553 | 2018-07-06 | 2 | D | TUNDISH교체전 | 8 | A | SM20CB | 탄소강 | A | BM#2 | 1616 | 36 | 1635 | 1564 | 23 | 4700 |  | 1 | 0.21 | 15 |  | -2.33 | 1580 | 1625 | 0.95 | 0 | 0 | 30 | 28 | 51 | Y |  | 2018-07-06 19:28 | 66 | 1025 | 19 | 21 | 22 | 23 | 22 | 22 | 22 | 21 | 20 | 19 |  |  |  | 19 | 21 | 23 | 19 | 22 | -0.13 | Y | 30.02 | Y | -0.2 | [7 empty] | N | N | N | N | 140 | 0.54 | 50 | 73622 | 91180 | -180 | 2000 | 4 | 2 | 10 | 2018-07-06 19:35 | 1580 | 106 |  | 29 |  |  | F2F20516392A41AFAEFC64BC48F908EA | 178CF158530E4401B6F40211D6C9087F |  | 3C472CBB3E074A8B8BECB1DF693638CF | [10 empty] | 80.9 | 100 | 0 | 2500 | 0 |  | 410 | 300 | 선택 | 선택 | 0 | 2500 | 0 |  | 410 | 300 | 선택 | 선택 | 해제 | 미정 | 미정 | 미정 | 미정 |  | 미정 | RB103.00 | C
A46646 | 2018-07-06 | 1 | D |  | 10 | A | P-AE1055LS | 탄소강 | G-AE1055LS | BM#1 | 1598 | 40 | 1600 | 1536 | 38 | 5500 |  | 3 | 0.28 | 25 |  | -1.78 | 1549 | 1600 | 0 | 15.52 |  | 6 | 37 | 77 | Y |  | 2018-07-06 20:10 | 64 | 1028 | 18 | 21 | 24 | 27 | 28 | 28 | 28 | 28 | 27 | 26 | 25 | 25 | 24 | 23 | 25 | 28 | 23 | 28 | -0.1 | Y | 50 | Y | -0.2 | [7 empty] | Y | Y | Y | Y | 200 | 0.43 | 73 | 101508 | 101240 | 7040 | 15830 | 18 | 1 |  | 2018-07-06 20:17 | 1549 | 107 |  | 29 |  | *롱노즐 내부 지금융착.1회사용후 교체 *전공정 작업지연, 감속주입(10%이상) | [14 empty] | 93.21 | 100 | 0 | 0 | 0 |  | 650 |  | 선택 | 해제 | 0 | 0 | 0 |  | 650 |  | 선택 | 해제 | 해제 | 미정 | 미정 | 선택 | 선택 | 1 | 미정 | BT180180 | H
B46554 | 2018-07-06 | 2 | A | TUNDISH교체 | 1 | A | SNCMH2 | 소입성보증강 | C1 | BM#2 | 1616 | 43 | 1664 | 1567 | 38 | 8200 |  | 1 | 0.24 | 20 |  | -2.22 | 1593 | 1660 | 0 | 3.92 | 0 | 18 | 28 | 58 | Y |  | 2018-07-06 20:41 | 86 | 1025 | -161 | 4 | 29 | 27 | 26 | 30 | 35 | 38 | 41 | 43 | 44 | 44 | 44 | 44 | 36 | 44 | 44 | 44 | 0 |  | 10 | Y | 0 |  | 2.26 | 2.26 |  |  |  |  | N | N | N | N | 150 | 0.49 | 54 | 96708 | 92010 | 1040 | 13800 | 7 | 1 | 10 | 2018-07-06 20:43 | 1593 | 123 |  | 30 |  | * T/D FLUX 용탕부: 120 KG / 유탕부: 15KG 투입 | [14 empty] | 103.43 | 100 | 700 | 0 | 0 |  | 450 | 300 | 선택 | 선택 | 700 | 0 | 0 |  | 450 | 300 | 선택 | 선택 | 해제 | 미정 | 미정 | 미정 | 미정 |  | 미정 | RB110.00 | C
A46647 | 2018-07-06 | 1 | A | TUNDISH교체전 | 11 | A | P-AE1055LS | 탄소강 | G-AE1055LS | BM#1 | 1647 | 40 | 1598 | 1580 | 38 | 3500 |  | 3 | 0.29 | 25 |  | -1.94 | 1542 | 1598 | 0 | 15.23 |  | 16 | 41 | 75 | Y |  | 2018-07-06 21:17 | 57 | 1025 | 22 | 20 | 21 | 22 | 22 | 22 | 23 | 23 | 22 | 22 | 22 | 22 |  | 22 | 22 | 23 | 22 | 22 | -0.04 | Y | 24.98 | Y | 0 | [7 empty] | Y | N | N | M | 190 | 0.48 | 59 | 92323 | 92750 | 7000 | 1900 | 18 | 1 |  | 2018-07-06 21:24 | 1542 | 119 |  | 36 |  |  | 8791760EA2B1493EB50FB599888DD7FA | 4744508128224D6EA2BB4D5B242653D7 |  | 8C30C8B5D3B943F1ABC949AA00BD5B89 | [10 empty] | 92.55 | 100 | 0 | 3500 | 0 |  | 650 |  | 선택 | 해제 | 0 | 3500 | 0 |  | 650 |  | 선택 | 해제 | 해제 | 미정 | 미정 | 선택 | 미정 |  | 미정 | BT180180 | H
B46555 | 2018-07-06 | 2 | A |  | 2 | A | SNCMH2 | 소입성보증강 | C1 | BM#2 | 1612 | 40 | 1645 | 1554 | 29 | 6300 |  | 1 | 0.23 | 19 |  | -2.08 | 1586 | 1634 | 0 | 2.4 | 0 | 20 | 14 | 64 | Y |  | 2018-07-06 21:52 | 79 | 1027 | 37 | 35 | 35 | 35 | 34 | 33 | 32 | 31 | 30 | 28 |  |  |  | 28 | 33 | 35 | 28 | 35 | -0.2 |  | 34.97 | Y | -0.4 | [7 empty] | N | N | N | N | 140 | 0.52 | 52 | 105703 | 91730 | 20 | 14500 | 7 | 1 |  | 2018-07-06 21:45 | 1586 | 112 |  | 16 | [16 empty] | 115.52 | 100 | 0 | 0 | 0 |  | 450 | 300 | 선택 | 선택 | 0 | 0 | 0 |  | 450 | 300 | 선택 | 선택 | 해제 | 미정 | 미정 | 미정 | 미정 |  | 미정 | RB160.00 | C
A46648 | 2018-07-06 | 1 | A |  | 3 | A | SNCMH2 | 소입성보증강 | C1 | BM#2 | 1588 | 40 | 1627 | 1534 | 35 | 6500 |  | 3 | 0.28 | 19 |  | -2.09 | 1578 | 1627 | 0 | 13.06 |  | 33 | 11 | 76 | Y |  | 2018-07-06 22:36 | 71 | 1025 | 26 | 28 | 29 | 29 | 29 | 28 | 27 | 26 | 25 | 24 | 24 | 23 |  | 23 | 27 | 29 | 23 | 29 | -0.13 |  | 45 | Y | -0.2 | [7 empty] | N | N | N | N | 130 | 0.46 | 63 | 100944 | 95490 | 2840 | 15000 | 7 | 1 |  | 2018-07-06 22:41 | 1578 | 105 |  | 28 | 20 | *전공정 요청 20% 이상 감속주입 | [14 empty] | 102.69 | 100 | 0 | 0 | 0 |  | 450 | 300 | 선택 | 선택 | 0 | 0 | 0 |  | 450 | 300 | 선택 | 선택 | 해제 | 미정 | 미정 | 미정 | 미정 |  | 미정 | RB130.00 | C
B46556 | 2018-07-06 | 2 | A | TUNDISH교체 | 1 | B | KF70CVS | 합금강 | D4 | BM#1 | 1590 | 41 | 1647 | 1546 | 35 | 7100 |  | 1 | 0.26 | 20 |  | 0 | 1571 | 1639 | 0 | 4.73 | 0 | 5 | 61 | 61 | Y |  | 2018-07-06 23:01 | 95 | 1025 | -77 | 37 | 31 | 33 | 35 | 37 | 38 | 39 | 40 | 40 | 40 | 40 |  | 40 | 37 | 40 | 40 | 40 | 0 |  | 14.98 | Y | 0 |  | 2.16 | 2.09 |  |  |  |  | N | N | N | N | 150 | 0.42 | 62 | 84590 | 92730 | 1270 | 16140 | 3 | 2 |  | 2018-07-06 23:03 | 1571 | 123 |  | 17 |  | *T/D FLUX 유:15,용:120 *Test 방안서 적용 | [14 empty] | 90.13 | 0 | 1000 | 0 | 0 |  | 650 |  | 선택 | 해제 | 1000 | 0 | 0 |  | 650 |  | 선택 | 해제 | 미정 | 미정 | 해제 | 미정 | 선택 |  | 미정 | BT180180 | H
B46557 | 2018-07-06 | 2 | A |  | 2 | A | KF70CVS | 합금강 | D4 | BM#1 | 1615 | 36 | 1645 | 1564 | 31 | 6300 |  | 1 | 0.23 | 16 |  | -3.52 | 1551 | 1636 | 0 | 8.15 | 0 | 2 | 1 | 13573 | Y |  | 2018-07-06 23:46 | 75 | 1112 | 37 | 29 | 24 | 22 | 20 | 19 | 18 | 17 | 16 | 15 | 14 | 13 | 11 | 11 | 20 | 24 | 11 | 0 | -0.26 |  | 50.02 | Y | -0.4 | [7 empty] | N | N | N | N | 140 | 0.43 | 62 | 84590 | 88350 | 850 | 16050 | 3 | 2 |  | 2018-07-06 23:56 | 1551 | 127 |  | 37 |  | *Test 방안서 적용 *Sample채취 ID:103.203 *대보수레들 | [14 empty] | 92.35 | 100 | 0 | 0 | 300 |  | 650 |  | 선택 | 해제 | 0 | 0 | 300 |  | 650 |  | 선택 | 해제 | 미정 | 미정 | 미정 | 미정 | 미정 |  | 미정 | BT180180 | H
A46649 | 2018-07-06 | 1 | A |  | 4 | A | SNCMH2 | 소입성보증강 | C1 | BM#2 | 1618 | 46 | 1603 | 1525 | 40 | 7400 |  | 3 | 0.3 | 19 |  | -1.18 | 1575 | 1603 | 0 | 10.01 |  | 35 | 48 | 94 | Y |  | 2018-07-06 23:38 | 68 | 1123 | 20 | 21 | 22 | 23 | 23 | 23 | 22 | 22 | 21 | 21 | 20 | 19 | 19 | 18 | 21 | 23 | 18 | 23 | -0.09 | Y | 55 | Y | -0.2 | [7 empty] | N | N | N | N | 120 | 0.44 | 78 | 84120 | 110780 | 2150 | 14800 | 7 | 1 |  | 2018-07-06 23:46 | 1575 | 112 |  | 33 |  | *전공정 지연 20% 이상 감속주입 | [14 empty] | 74.54 | 100 | 0 | 0 | 0 |  | 450 | 300 | 선택 | 선택 | 0 | 0 | 0 |  | 450 | 300 | 선택 | 선택 | 해제 | 미정 | 미정 | 미정 | 미정 |  | 미정 | RB130.00 | C
B46558 | 2018-07-06 | 2 | A |  | 3 | A | KF70CVS | 합금강 | D4 | BM#1 | 1602 | 36 | 1624 | 1564 | 28 | 5500 |  | 1 | 0.32 | 15 |  | -2.73 | 1552 | 1625 | 0 | 7.97 | 0 | 18 | 29 | 48 | Y |  | 2018-07-07 00:51 | 76 | 1124 | 17 | 24 | 28 | 28 | 29 | 28 | 28 | 27 | 26 | 24 | 22 | 19 |  | 19 | 25 | 29 | 19 | 28 | -0.29 | Y | 35 | Y | -0.6 | [7 empty] | N | N | N | N | 130 | 0.43 | 61 | 84590 | 86720 | 2570 | 15620 | 3 | 2 |  | 2018-07-07 00:50 | 1552 | 134 |  | 37 |  | *Test 방안서 적용 | [14 empty] | 94.83 | 100 | 0 | 0 | 0 |  | 650 |  | 선택 | 해제 | 0 | 0 | 0 |  | 650 |  | 선택 | 해제 | 미정 | 미정 | 미정 | 미정 | 미정 |  | 미정 | BT180180 | H
C45107 | 2018-07-06 | 3 | A | 연주종료 | 5 | A | SNCMH2 | 소입성보증강 | C1 | BM#2 | 1626 | 41 | 1657 | 1596 | 32 | 6800 |  | 2 | 0.4 | 18 |  | -2.33 | 1582 | 1640 | 0.47 | 1.02 |  | 32 | 61 | 90 | Y |  | 2018-07-07 01:09 | 75 | 1088 | 16 | 28 | 36 | 39 | 41 | 41 | 41 | 41 | 40 | 40 | 39 | 38 | -273 | -273 | 24 | 41 | 38 | 41 | -8.1 | Y | 36.58 | Y | 9.99 | [7 empty] | N | N | N | N | 110 | 0.51 | 59 | 86700 | 99400 | 1100 | 2000 | 7 | 1 |  | 2018-07-07 01:18 | 1582 | 99 |  | 23 |  | *전공정 성분오버로 연주종료 02:45 | 35257C9304B74EFFA1B9EF0E9811289C | 5A0FEB257E7842BF959E2608F49EBDDC | 41FE85AF086F43E09A6AF89A01B12203 | 4D857E42F1EF4CF590A412117959CD2F |  | 7D137145446F4807A70551E555882379 | EAE28B40A0B141688D7ABA3BD59FA6BE |  |  | 4B8921544EDE4E70A2306ED75EC2EC78 | B8B38BB4AD0F4EF8B60513658A1C0BAA |  |  |  | 86.27 | 100 | 0 | 3780 | 0 |  | 450 | 300 | 선택 | 선택 | 0 | 3560 | 0 |  | 450 | 300 | 선택 | 선택 | 해제 | 미정 | 미정 | 미정 | 미정 |  | 미정 | RB120.00 | C
B46559 | 2018-07-06 | 2 | A |  | 4 | B | KF70CVS | 합금강 | D4 | BM#1 | 1575 | 35 | 1625 | 1534 | 28 | 5900 |  | 1 | 0.23 | 14 |  | -2.1 | 1544 | 1611 | 2.37 | 2.37 | 0 | 20 | 15 | 49 | Y |  | 2018-07-07 02:13 | 68 | 1128 | 13 | 19 | 21 | 23 | 23 | 24 | 23 | 23 | 21 | 20 | 19 | 17 | 16 | 16 | 20 | 24 | 16 | 23 | -0.23 | Y | 35 | Y | -0.2 | [7 empty] | N | N | N | N | 120 | 0.45 | 62 | 101508 | 94370 | 40 | 15830 | 3 | 2 |  | 2018-07-07 02:16 | 1544 | 137 |  | 21 |  | *Test 방안서 적용 *Sample채취 ID:103.203 | [14 empty] | 110.16 | 100 | 0 | 0 | 300 |  | 650 |  | 선택 | 해제 | 0 | 0 | 300 |  | 650 |  | 선택 | 해제 | 미정 | 미정 | 미정 | 미정 | 미정 |  | 미정 | BT180180 | H
B46560 | 2018-07-06 | 2 | A |  | 5 | A | KF70CVS | 합금강 | D4 | BM#1 | 1604 | 42 | 1626 | 1556 | 31 | 6000 |  | 1 | 0.23 | 14 |  | -2.75 | 1551 | 1613 | 0 | 5.4 | 0 | 33 | 12 | 51 | Y |  | 2018-07-07 03:09 | 75 | 1125 | 11 | 18 | 23 | 25 | 25 | 26 | 27 | 25 | 24 | 23 | 22 | 21 | 20 | 20 | 22 | 27 | 20 | 25 | -0.23 | Y | 30 | Y | -0.2 | [7 empty] | N | N | N | N | 110 | 0.45 | 62 | 84590 | 94220 | 30 | 14600 | 3 | 2 |  | 2018-07-07 03:08 | 1551 | 147 |  | 31 | [16 empty] | 91.15 | 100 | 0 | 0 | 0 |  | 650 |  | 선택 | 해제 | 0 | 0 | 0 |  | 650 |  | 선택 | 해제 | 미정 | 미정 | 미정 | 미정 | 미정 |  | 미정 | BT180180 | H
B46561 | 2018-07-06 | 2 | A |  | 6 | A | KF70CVS | 합금강 | D4 | BM#1 | 1577 | 39 | 1626 | 1534 | 34 | 6600 |  | 1 | 0.26 | 15 |  | -2.9 | 1545 | 1625 | 0 | 7.06 | 0 | 2 | 2 | 41 | Y |  | 2018-07-07 04:26 | 69 | 1118 | 13 | 21 | 23 | 25 | 26 | 25 | 25 | 23 | 21 | 21 | 20 | 18 |  | 18 | 22 | 26 | 18 | 25 | -0.23 | Y | 35 | Y | -0.4 | [7 empty] | N | N | N | N | 100 | 0.45 | 58 | 84590 | 88770 | 1740 | 16860 | 3 | 2 |  | 2018-07-07 04:29 | 1545 | 140 |  | 21 |  | *Test 방안서 적용 *Sample채취 ID:103.203 | [14 empty] | 90.96 | 100 | 0 | 0 | 300 |  | 650 |  | 선택 | 해제 | 0 | 0 | 300 |  | 650 |  | 선택 | 해제 | 미정 | 미정 | 미정 | 미정 | 미정 |  | 미정 | BT180180 | H
B46562 | 2018-07-06 | 2 | B | TUNDISH교체전 | 7 | A | KF70CVS | 합금강 | D4 | BM#1 | 1632 | 36 | 1636 | 1565 | 29 | 5900 |  | 1 | 0.24 | 13 |  | -2.85 | 1552 | 1618 | 0 | 3.15 | 0 | 5 | 62 | 177 | Y |  | 2018-07-07 05:11 | 76 | 1116 | 15 | 18 | 23 | 25 | 26 | 26 | 26 | 25 | 24 | 22 | 20 | 18 |  | 18 | 22 | 26 | 18 | 26 | -0.23 | Y | 34.98 | Y | -0.4 | [7 empty] | N | N | N | N | 150 | 0.45 | 60 | 95074 | 88590 | 1910 | 2000 | 3 | 2 |  | 2018-07-07 05:18 | 1552 | 129 |  | 37 |  | *Test 방안서 적용 |  | 9D8204B601A7416BBDF2FDA8E5F43BB2 | 2B1E0EDD0EFC4048B318E6BDA43A1621 | B19C0D5691754907BE2EF4695C6C0BB6 | [10 empty] | 105.05 | 100 | 0 | 3000 | 0 |  | 650 |  | 선택 | 해제 | 0 | 3000 | 0 |  | 650 |  | 선택 | 해제 | 미정 | 미정 | 미정 | 미정 | 미정 |  | 미정 | BT180180 | H
B46563 | 2018-07-06 | 2 | B | 연주시작 | 1 | B | 42CRMO4MS2 | 합금강 | E1 | BM#2 | 1583 | 51 | 1645 | 1524 | 40 | 8700 |  | 3 | 0.31 | 25 |  | -1.63 | 1583 | 1631 | 13.61 | 0 |  | 6 | 39 | 90 | Y |  | 2018-07-07 06:41 | 90 | 1124 | 32 | 35 | 35 | 33 | 30 | 33 | 37 | 39 | 40 | 41 | 42 | 42 | 43 | 42 | 38 | 43 | 42 | 42 | 0 |  | 4.98 | Y | -0.2 |  | 1.95 | 1.95 |  | 1.24 |  |  | N | N | N | N | 230 | 0.4 | 63 | 92136 | 99400 | 7080 | 15400 | 5 | 2 |  | 2018-07-07 07:00 | 1576 | 149 |  | 29 |  | * T/D 용강량 실측:1150mm / 18. TON * T/D FLUX 용탕부: 225 KG / 유탕부: 15KG 투입 * 슬리브 롱노즐( Y자형 ) 사용 * 생왕겨 미투입 | FE4C87733C644F26A83A2D36299FB9E4 |  | B07C623EE8AD4F62AEF4B66F927B3A51 | [11 empty] | 92.51 | 100 | 1500 | 0 | 0 |  | 650 | 400 | 선택 | 해제 | 1500 | 0 | 0 |  | 650 | 400 | 선택 | 해제 | 해제 | 미정 | 미정 | 선택 | 미정 |  | 미정 | BM510510 | C
A46651 | 2018-07-06 | 1 | B | TUNDISH교체 | 1 | A | SNCMH2 | 소입성보증강 | C1 | BM#1 | 1613 | 70 | 1663 | 1535 | 40 | 14200 |  | 1 | 0.27 | 20 |  | 0 | 1598 | 1669 | 1.65 | 2.72 | 0 | 16 | 42 | 78 | N | 1 | 2018-07-07 06:08 | 91 | 1113 | 29 | 26 | 28 | 32 | 35 | 36 | 38 | 39 | 40 | 39 | 39 |  |  | 39 | 35 | 40 | 39 | 39 | -0.1 |  | 10.02 | Y | 0 |  | 2.46 | 2.34 |  |  |  |  | N | N | N | N | 150 | 0.5 | 59 | 93218 | 100190 | 5050 | 15200 | 1 | 1 |  | 2018-07-07 06:30 | 1598 | 412 |  | 67 |  | *T/Dflux 유15kg 용120kg *강제개공 및 나탕주입 ID:101.201 | [14 empty] | 90.37 | 100 | 700 | 0 | 0 |  | 450 |  | 선택 | 선택 | 700 | 0 | 0 |  | 450 |  | 선택 | 선택 | 해제 | 미정 | 선택 | 미정 | 미정 |  | 미정 | BT180180 | C
A46653 | 2018-07-06 | 1 | B | 잔강최소화전 | 2 | A | SNCMH2 | 소입성보증강 | C1 | BM#1 | 1628 | 61 | 1675 | 1531 | 41 | 11700 |  | 1 | 0.29 | 19 |  | 0 | 1575 | 1663 | 0 | 0.49 | 0 | 18 | 30 | 29 | Y |  | 2018-07-07 07:36 | 68 | 1121 | 34 | 34 | 32 | 31 | 31 | 30 | 29 | 29 | 28 | 27 | 26 | 24 |  | 24 | 30 | 32 | 24 | 0 | -0.18 |  | 45 | Y | -0.4 | [7 empty] | N | N | N | N | 140 | 0.52 | 55 | 90987 | 96410 | 5040 | 3000 | 1 | 1 |  | 2018-07-07 07:42 | 1575 | 290 |  | 41 | [16 empty] | 89.73 | 100 | 0 | 3100 | 0 |  | 450 |  | 선택 | 선택 | 0 | 3100 | 0 |  | 450 |  | 선택 | 선택 | 해제 | 미정 | 선택 | 미정 | 미정 |  | 미정 | RB160.00 | C
B46564 | 2018-07-06 | 2 | B |  | 2 | A | 42CRMO4MS2 | 합금강 | E1 | BM#2 | 1579 | 46 | 1636 | 1546 | 37 | 7800 |  | 3 | 0.32 | 25 |  | -1.87 | 1568 | 1622 | 15.05 | 0 |  | 35 | 50 | 67 | Y |  | 2018-07-07 07:44 | 75 | 1125 | 38 | 35 | 34 | 33 | 33 | 33 | 33 | 33 | 32 | 32 | 32 | 31 | 31 | 30 | 33 | 34 | 30 | 33 | -0.08 | Y | 50.5 | Y | -0.2 |  |  |  | 0.9 | 0.47 |  |  | N | N | N | N | 220 | 0.43 | 67 | 95530 | 93790 | 7080 | 15500 | 5 | 2 |  | 2018-07-07 07:46 | 1568 | 140 |  | 33 |  | * 샘플채취 ID: 303 | [14 empty] | 94.72 | 100 | 0 | 0 | 300 |  | 650 | 400 | 선택 | 해제 | 0 | 0 | 0 |  | 650 | 400 | 선택 | 해제 | 해제 | 미정 | 미정 | 선택 | 미정 |  | 미정 | BM510510 | C
B46565 | 2018-07-07 | 2 | B | 잔강최소화 | 3 | A | SCR420HB2 | 소입성보증강 | C2 | BM#1 | 1656 | 42 | 1657 | 1594 | 34 | 6700 |  | 1 | 0.24 | 18 |  | 0 | 1569 | 1641 | 0 | 4.8 | 0 | 20 | 16 | 186 | Y |  | 2018-07-07 08:33 | 60 | 1087 | -10 | 3 | 6 | 10 | 12 | 12 | [7 empty] | 12 | 4 | 12 | 12 | 0 | 0 |  | 5.02 | Y | 0 | [7 empty] | N | N | N | N | 130 | 0.57 | 41 | 84590 | 86080 | 5170 | 15500 | 1 | 1 |  | 2018-07-07 08:41 | 1569 | 148 |  | 54 |  | *잔강최소화 | [14 empty] | 92.85 | 100 | 3400 | 0 | 0 |  | 450 |  | 선택 | 선택 | 3400 | 0 | 0 |  | 450 |  | 선택 | 선택 | 해제 | 미정 | 선택 | 미정 | 미정 |  | 미정 | BT180180 | H
A46654 | 2018-07-07 | 1 | B |  | 3 | B | 42CRMO4MS2 | 합금강 | E1 | BM#2 | 1620 | 71 | 1625 | 1560 | 38 | 6600 |  | 3 | 0.31 | 8 |  | 144.07 | 1574 | 0 | 5.9 | 0 |  | 33 | 13 | 90 | Y |  | 2018-07-07 09:07 | 81 | 1095 | 29 | 29 | 30 | 31 | 32 | 32 | 32 | 31 | 31 | 30 | 29 | 29 | 28 | 28 | 30 | 32 | 28 | 32 | -0.1 | Y | 40.08 | Y | -0.2 |  |  |  | 1.24 | 1.16 |  |  | N | N | N | N | 210 | 0.44 | 63 | 84850 | 91760 | 7160 | 15700 | 5 | 2 |  | 2018-07-07 09:15 | 1556 | 163 |  | 21 | [16 empty] | 85.88 | 100 | 0 | 0 | 0 |  | 650 | 400 | 선택 | 해제 | 0 | 0 | 0 |  | 650 | 400 | 선택 | 해제 | 해제 | 미정 | 미정 | 선택 | 미정 |  | 미정 | RB120.00 | C
B46566 | 2018-07-07 | 2 | B |  | 4 | A | SCR420HB2 | 소입성보증강 | C2 | BM#1 | 1610 | 58 | 1665 | 1545 | 46 | 9600 |  | 1 | 0.27 | 18 |  | 0 | 1593 | 1666 | 0 | 6.07 | 0 | 2 | 3 | 118 | Y |  | 2018-07-07 09:40 | 84 | 1078 | 12 | 26 | 34 | 38 | 38 | 39 | 38 | 38 | 37 | 35 | 34 | 32 |  | 32 | 33 | 39 | 32 | 38 | -0.23 | Y | 29.97 | Y | -0.4 | [7 empty] | N | N | N | N | 120 | 0.51 | 57 | 84590 | 93830 | 5020 | 15800 | 1 | 1 |  | 2018-07-07 09:52 | 1593 | 134 |  | 30 |  | *전기로 작업지연 감속주입 | [14 empty] | 85.57 | 100 | 0 | 0 | 0 |  | 450 |  | 선택 | 선택 | 0 | 0 | 0 |  | 450 |  | 선택 | 선택 | 해제 | 미정 | 선택 | 미정 | 미정 |  | 미정 | BT180180 | H
A46655 | 2018-07-07 | 1 | B |  | 4 | A | 42CRMO4MS2 | 합금강 | E1 | BM#2 | 1586 | 60 | 1601 | 1516 | 49 | 9100 |  | 3 | 0.31 | 26 |  | -1.68 | 1562 | 1611 | 16.74 | 0 |  | 5 | 63 | 68 | Y |  | 2018-07-07 09:54 | 69 | 1082 | 27 | 28 | 29 | 29 | 29 | 29 | 29 | 28 | 28 | 27 | 26 | 25 | 24 | 24 | 28 | 29 | 24 | 29 | -0.1 |  | 50 | Y | -0.2 |  |  |  |  | 0.97 |  |  | N | N | N | N | 200 | 0.45 | 66 | 95530 | 98520 | 7080 | 15400 | 5 | 2 |  | 2018-07-07 10:03 | 1562 | 146 |  | 39 | 27 | [15 empty] | 90.51 | 100 | 0 | 0 | 0 |  | 650 | 400 | 선택 | 해제 | 0 | 0 | 0 |  | 650 | 400 | 선택 | 해제 | 해제 | 미정 | 미정 | 선택 | 미정 |  | 미정 | BM510510 | C
B46567 | 2018-07-07 | 2 | B |  | 5 | A | SCR420HB2 | 소입성보증강 | C2 | BM#1 | 1633 | 54 | 1654 | 1574 | 37 | 7600 |  | 1 | 0.25 | 18 |  | 0 | 1583 | 1639 | 0 | 6.16 | 0 | 6 | 40 | 36 | Y |  | 2018-07-07 10:50 | 74 | 1083 | 31 | 37 | 41 | 43 | 43 | 43 | 42 | 41 | 40 | 39 | 38 | 36 |  | 36 | 40 | 43 | 36 | 43 | -0.17 | Y | 40 | Y | -0.4 | [7 empty] | N | N | N | N | 110 | 0.52 | 56 | 84590 | 95510 | 5090 | 15700 | 1 | 1 |  | 2018-07-07 10:53 | 1583 | 124 |  | 18 |  | *전기로 작업지연 감속주입 | [14 empty] | 84.17 | 100 | 0 | 0 | 0 |  | 450 |  | 선택 | 선택 | 0 | 0 | 0 |  | 450 |  | 선택 | 선택 | 해제 | 미정 | 선택 | 미정 | 미정 |  | 미정 | BT180180 | H
A46656 | 2018-07-07 | 1 | B |  | 5 | A | 42CRMO4MS2 | 합금강 | E1 | BM#2 | 1599 | 50 | 1607 | 1563 | 39 | 7200 |  | 3 | 0.29 | 25 |  | -1.56 | 1567 | 1612 | 15.74 | 0 |  | 16 | 43 | 51 | Y |  | 2018-07-07 11:01 | 74 | 1080 | 28 | 32 | 35 | 36 | 37 | 36 | 36 | 35 | 35 | 35 | 34 | 34 | 33 | 33 | 34 | 37 | 33 | 36 | -0.09 | Y | 45.02 | Y | 0 |  |  |  |  | 1.09 |  |  | N | N | N | N | 190 | 0.43 | 74 | 95530 | 106250 | 7080 | 14400 | 5 | 2 |  | 2018-07-07 11:11 | 1567 | 148 |  | 41 | [16 empty] | 84.32 | 100 | 0 | 0 | 0 |  | 650 | 400 | 선택 | 해제 | 0 | 0 | 0 |  | 650 | 400 | 선택 | 해제 | 해제 | 미정 | 미정 | 선택 | 미정 |  | 미정 | BM510510 | C
B46568 | 2018-07-07 | 2 | B |  | 6 | A | SCR420HB2 | 소입성보증강 | C2 | BM#1 | 1639 | 59 | 1655 | 1587 | 41 | 7900 |  | 1 | 0.28 | 18 |  | 0 | 1579 | 1652 | 0 | 7.98 | 0 | 35 | 51 | 36 | Y |  | 2018-07-07 11:57 | 70 | 1072 | 35 | 43 | 47 | 48 | 48 | 48 | 47 | 47 | 45 | 44 | 43 | 41 |  | 41 | 45 | 48 | 41 | 48 | -0.17 | Y | 40.02 | Y | -0.4 | [7 empty] | N | N | N | N | 100 | 0.5 | 57 | 101508 | 91760 | 5100 | 15400 | 1 | 1 |  | 2018-07-07 12:00 | 1579 | 119 |  | 10 |  | *전기로 작업지연 감속주입 | [14 empty] | 104.92 | 100 | 0 | 0 | 0 |  | 450 |  | 선택 | 선택 | 0 | 0 | 0 |  | 450 |  | 선택 | 선택 | 해제 | 미정 | 선택 | 미정 | 미정 |  | 미정 | BT180180 | H
A46657 | 2018-07-07 | 1 | D |  | 6 | A | 42CRMO4MS2 | 합금강 | E1 | BM#2 | 1651 | 47 | 1621 | 1601 | 35 | 5900 |  | 3 | 0.36 | 25 |  | -1.36 | 1574 | 1614 | 16.15 | 0 |  | 18 | 31 | 58 | Y |  | 2018-07-07 12:10 | 81 | 1097 | 33 | 34 | 36 | 37 | 37 | 37 | 37 | 36 | 36 | 36 | 35 | 35 | 35 | 35 | 36 | 37 | 35 | 37 | -0.04 | Y | 45 | Y | 0 |  |  |  |  | 1.21 |  |  | N | N | N | N | 180 | 0.42 | 67 | 95530 | 92730 | 7100 | 13900 | 5 | 2 | 10 | 2018-07-07 12:13 | 1574 | 143 |  | 50 | 28 | * STR#2기 EDGE HEATER FAULT 발생 미적용. | [14 empty] | 95.72 | 100 | 0 | 0 | 0 |  | 650 | 400 | 선택 | 해제 | 0 | 0 | 0 |  | 650 | 400 | 선택 | 해제 | 해제 | 미정 | 미정 | 선택 | 미정 |  | 미정 | BM510510 | C
B46569 | 2018-07-07 | 2 | D |  | 7 | A | SCR420HB2 | 소입성보증강 | C2 | BM#1 | 1594 | 48 | 1627 | 1524 | 40 | 8300 |  | 1 | 1000 |  |  | 0 | 1562 | 1628 | 0 | 1.54 | 0 | 20 | 17 | 54 | Y |  | 2018-07-07 12:54 | 53 | 1079 | 39 | 36 | 35 | 33 | 31 | 30 | 28 | 26 | 25 | 24 | 22 | 21 | 20 | 20 | 29 | 35 | 20 | 0 | -0.3 |  | 50.08 | Y | -0.2 | [7 empty] | N | N | N | N | 150 | 0.47 | 63 | 101508 | 96000 | 5060 | 14500 | 1 | 1 |  | 2018-07-07 12:59 | 1576 | 104 |  | 10 |  | *전기로 작업지연 감속주입 | [14 empty] | 99.91 | 100 | 0 | 0 | 0 |  | 450 |  | 선택 | 선택 | 0 | 0 | 0 |  | 450 |  | 선택 | 선택 | 해제 | 미정 | 선택 | 미정 | 미정 |  | 미정 | BT180180 | H
B46570 | 2018-07-07 | 2 | D |  | 8 | A | SCR420HB2 | 소입성보증강 | C2 | BM#1 | 1677 | 47 | 1637 | 1537 | 37 | 7800 |  | 1 | 0.25 | 19 |  | -3.45 | 1560 | 1640 | 0 | 3.66 | 0 | 2 | 4 | 57 | Y |  | 2018-07-07 13:56 | 51 | 1085 | 18 | 31 | 37 | 41 | 41 | 41 | 40 | 39 | 37 | 37 | 35 | 34 |  | 34 | 36 | 41 | 34 | 41 | -0.17 | Y | 40.02 | Y | -0.2 | [7 empty] | N | N | N | N | 140 | 0.54 | 57 | 101508 | 97350 | 2020 | 15000 | 1 | 1 |  | 2018-07-07 14:00 | 1560 | 109 |  | 14 | [16 empty] | 98.65 | 100 | 0 | 0 | 0 |  | 450 |  | 선택 | 선택 | 0 | 0 | 0 |  | 450 |  | 선택 | 선택 | 해제 | 미정 | 선택 | 미정 | 미정 |  | 미정 | BT180180 | H
A46658 | 2018-07-07 | 1 | D |  | 7 | B | 42CRMO4MS2 | 합금강 | E1 | BM#2 | 1608 | 43 | 1631 | 1546 | 36 | 6700 |  | 3 | 0.31 | 25 |  | -1.67 | 1575 | 1624 | 15.91 | 0 |  | 33 | 14 | 58 | Y |  | 2018-07-07 13:20 | 82 | 1081 | 33 | 34 | 35 | 37 | 39 | 39 | 39 | 39 | 39 | 38 | 38 | 38 | 38 | 37 | 37 | 39 | 37 | 39 | -0.04 | Y | 44.98 | Y | -0.2 |  |  |  | 0.8 | 0.41 |  |  | N | N | N | N | 230 | 0.41 | 66 | 103512 | 92150 | 7100 | 14000 | 5 | 2 | 10 | 2018-07-07 14:02 | 1575 | 150 |  | 50 |  | * 후 HEAT 래들 강제개공 나탕주입 ID:306,406 이상재등록 * 샘플채취 ID: 403 | [14 empty] | 104.29 | 100 | 0 | 0 | 0 |  | 650 | 400 | 선택 | 해제 | 0 | 0 | 300 |  | 650 | 400 | 선택 | 해제 | 해제 | 미정 | 미정 | 선택 | 미정 |  | 미정 | RB160.00 | C
B46571 | 2018-07-07 | 2 | D |  | 9 | A | SCR420HB2 | 소입성보증강 | C2 | BM#1 | 1604 | 44 | 1635 | 1554 | 33 | 6800 |  | 1 | 0.28 | 18 |  | -2.22 | 1564 | 1629 | 0 | 6.71 | 0 | 6 | 41 | 61 | Y |  | 2018-07-07 14:55 | 55 | 1086 | 33 | 34 | 34 | 34 | 34 | 33 | 32 | 31 | 29 | 27 | 26 |  |  | 26 | 32 | 34 | 26 | 34 | -0.2 |  | 40 | Y | -0.2 |  |  |  | 1.56 |  |  |  | N | N | N | N | 130 | 0.55 | 53 | 101508 | 94410 | 5100 | 15400 | 1 | 1 |  | 2018-07-07 15:02 | 1564 | 105 |  | 13 | [16 empty] | 101.51 | 100 | 0 | 0 | 0 |  | 450 |  | 선택 | 선택 | 0 | 0 | 0 |  | 450 |  | 선택 | 선택 | 해제 | 미정 | 선택 | 미정 | 선택 | 8 | 미정 | BT180180 | H
A46659 | 2018-07-07 | 1 | D |  | 8 | B | 42CRMO4MS2 | 합금강 | E1 | BM#2 | 1565 | 51 | 1616 | 1514 | 46 | 9300 |  | 3 | 0.32 | 25 |  | -1.72 | 1566 | 1616 | 15.43 | 0 |  | 5 | 64 | 51 | N | 1 | 2018-07-07 14:34 | 73 | 1088 | 35 | 33 | 33 | 34 | 35 | 35 | 35 | 35 | 34 | 34 | 33 | 32 | 32 | 31 | 34 | 35 | 31 | 35 | -0.08 | Y | 49.98 | Y | 0 |  |  |  |  | 1.11 |  |  | N | N | N | N | 220 | 0.43 | 72 | 103512 | 104350 | 7050 | 14400 | 5 | 2 | 10 | 2018-07-07 14:40 | 1566 | 157 |  | 49 |  | * 래들 강제개공 ID:301,401 이상재등록. | [14 empty] | 93 | 100 | 0 | 0 | 0 |  | 650 | 400 | 선택 | 해제 | 0 | 0 | 0 |  | 650 | 400 | 선택 | 해제 | 해제 | 미정 | 미정 | 선택 | 미정 |  | 미정 | BM510510 | C
A46660 | 2018-07-07 | 1 | D |  | 10 | B | SCR420HB2 | 소입성보증강 | C2 | BM#1 | 1614 | 48 | 1623 | 1542 | 37 | 6500 |  | 3 | 0.27 | 18 |  | -1.93 | 1580 | 1623 | 0.57 | 12.32 |  | 21 | 1 | 19663 | Y |  | 2018-07-07 15:17 | 71 | 1252 | 24 | 20 | 20 | 22 | 23 | 23 | 23 | 23 | 22 | 21 | 21 | 21 |  | 21 | 22 | 23 | 21 | 23 | -0.06 | Y | 34.98 | Y | 0 |  |  |  | 1.56 |  |  |  | N | N | N | N | 120 | 0.55 | 55 | 84590 | 96940 | 7020 | 14600 | 1 | 1 |  | 2018-07-07 15:24 | 1580 | 135 |  | 45 |  | *대보수래들 | [14 empty] | 80.91 | 100 | 0 | 0 | 0 |  | 450 |  | 선택 | 선택 | 0 | 0 | 0 |  | 450 |  | 선택 | 선택 | 해제 | 미정 | 미정 | 선택 | 미정 |  | 미정 | BT180180 | H
A46661 | 2018-07-07 | 1 | D |  | 9 | A | 42CRMO4MS2 | 합금강 | E1 | BM#2 | 1562 | 44 | 1583 | 1521 | 39 | 6800 |  | 3 | 0.31 | 25 |  | -1.32 | 1544 | 1583 | 15.68 | 0 |  | 16 | 44 | 101 | Y |  | 2018-07-07 16:12 | 51 | 1089 | 26 | 24 | 23 | 22 | 21 | 20 | 20 | 19 | 18 | 18 | 17 | 17 |  | 17 | 21 | 23 | 17 | 0 | -0.13 |  | 44.98 | Y | 0 |  |  |  |  | 1.06 |  |  | N | N | N | N | 210 | 0.47 | 61 | 94886 | 94340 | 7090 | 13900 | 5 | 2 | 10 | 2018-07-07 16:22 | 1544 | 107 |  | 27 | [16 empty] | 93.58 | 100 | 0 | 0 | 0 |  | 650 | 400 | 선택 | 해제 | 0 | 0 | 0 |  | 650 | 400 | 선택 | 해제 | 해제 | 미정 | 미정 | 선택 | 선택 | 8 | 미정 | BM510510 | C
B46572 | 2018-07-07 | 2 | D |  | 11 | A | SCR420HB2 | 소입성보증강 | C2 | BM#1 | 1610 | 43 | 1654 | 1564 | 35 | 7500 |  | 1 | 0.26 | 19 |  | -2.11 | 1588 | 1644 | 0 | 3.39 | 0 | 35 | 52 | 66 | Y |  | 2018-07-07 16:03 | 79 | 1086 | 20 | 26 | 31 | 32 | 32 | 32 | 31 | 31 | 30 | 29 | 27 | 26 |  | 26 | 29 | 32 | 26 | 32 | -0.15 | Y | 40.02 | Y | -0.2 | [7 empty] | N | N | N | N | 110 | 0.55 | 56 | 101508 | 99710 | 5100 | 15800 | 1 | 1 |  | 2018-07-07 16:16 | 1588 | 151 |  | 55 | [16 empty] | 96.4 | 100 | 0 | 0 | 0 |  | 450 |  | 선택 | 선택 | 0 | 0 | 0 |  | 450 |  | 선택 | 선택 | 해제 | 미정 | 선택 | 미정 | 미정 |  | 미정 | BT180180 | H
A46662 | 2018-07-07 | 1 | D |  | 10 | B | 42CRMO4MS2 | 합금강 | E1 | BM#2 | 1584 | 39 | 1605 | 1528 | 34 | 6000 |  | 3 | 0.31 | 25 |  | -1.45 | 1562 | 1605 | 15.72 | 0 |  | 2 | 5 | 23 | Y |  | 2018-07-07 17:06 | 69 | 1088 | 23 | 26 | 28 | 29 | 29 | 29 | 29 | 29 | 29 | 28 | 28 | 28 |  | 28 | 28 | 29 | 28 | 29 | -0.03 | Y | 39.97 | Y | 0 |  |  |  |  | 0.4 |  |  | N | N | N | N | 200 | 0.46 | 65 | 94886 | 99900 | 4150 | 14600 | 5 | 2 | 10 | 2018-07-07 17:23 | 1551 | 110 |  | 36 |  | * 전공정 요청 래들잔강 이월 미실시 이상공정 등록. | [14 empty] | 91.28 | 100 | 0 | 0 | 0 |  | 650 | 400 | 선택 | 해제 | 0 | 0 | 0 |  | 650 | 400 | 선택 | 해제 | 해제 | 미정 | 미정 | 해제 | 미정 |  | 미정 | RB160.00 | C
B46573 | 2018-07-07 | 2 | D |  | 12 | A | SCR420HB2 | 소입성보증강 | C2 | BM#1 | 1602 | 44 | 1647 | 1544 | 37 | 8000 |  | 1 | 0.23 | 19 |  | -2.44 | 1576 | 1645 | 0 | 2.57 | 0 | 18 | 32 | 63 | Y |  | 2018-07-07 17:11 | 67 | 1087 | 24 | 24 | 25 | 27 | 27 | 26 | 26 | 25 | 25 | 24 | 23 | 21 |  | 21 | 25 | 27 | 21 | 25 | -0.15 | Y | 40.02 | Y | -0.4 | [7 empty] | N | N | N | N | 100 | 0.55 | 56 | 84590 | 93410 | 5080 | 14500 | 1 | 1 |  | 2018-07-07 17:14 | 1576 | 145 |  | 45 | [16 empty] | 85.44 | 100 | 0 | 0 | 0 |  | 450 |  | 선택 | 선택 | 0 | 0 | 0 |  | 450 |  | 선택 | 선택 | 해제 | 미정 | 선택 | 미정 | 미정 |  | 미정 | BT180180 | H
B46574 | 2018-07-07 | 2 | D |  | 13 | A | SCR420HB2 | 소입성보증강 | C2 | BM#1 | 1593 | 49 | 1635 | 1545 | 39 | 8400 |  | 1 | 0.25 | 19 |  | -2.62 | 1580 | 1651 | 0 | 4.12 | 0 | 20 | 18 | 128 | Y |  | 2018-07-07 18:16 | 71 | 1089 | 21 | 22 | 25 | 27 | 27 | 27 | 27 | 26 | 26 | 25 | 24 |  |  | 24 | 25 | 27 | 24 | 27 | -0.08 | Y | 35 | Y | -0.2 | [7 empty] | N | N | N | N | 150 | 0.54 | 51 | 101508 | 91420 | 5120 | 15800 | 1 | 1 |  | 2018-07-07 18:22 | 1580 | 143 |  | 36 |  | *롱노즐 내부크랙으로 교체 | [14 empty] | 104.65 | 100 | 0 | 0 | 0 |  | 450 |  | 선택 | 선택 | 0 | 0 | 0 |  | 450 |  | 선택 | 선택 | 해제 | 미정 | 선택 | 미정 | 선택 | 4 | 미정 | BT180180 | H
A46663 | 2018-07-07 | 1 | D |  | 11 | B | 42CRMO4MS2 | 합금강 | E1 | BM#2 | 1597 | 44 | 1591 | 1520 | 35 | 5400 |  | 3 | 0.31 | 25 |  | -1.63 | 1544 | 1591 | 12.4 | 0 |  | 33 | 15 | 73 | Y |  | 2018-07-07 18:21 | 51 | 1089 | 23 | 21 | 20 | 20 | 19 | 18 | 17 | 17 | 17 | 16 | 16 | 15 |  | 15 | 18 | 20 | 15 | 17 | -0.11 |  | 45 | Y | -0.2 |  |  |  | 0.8 | 0.35 |  |  | N | N | N | N | 190 | 0.48 | 60 | 94886 | 96770 | 3830 | 13200 | 5 | 2 | 30 | 2018-07-07 18:37 | 1544 | 110 |  | 30 |  | * 샘플채취 ID: 303 * 전공정 요청 래들잔강 이월 미실시 이상공정 등록. | [14 empty] | 94.37 | 100 | 0 | 0 | 300 |  | 650 | 400 | 선택 | 해제 | 0 | 0 | 0 |  | 650 | 400 | 선택 | 해제 | 해제 | 미정 | 미정 | 미정 | 미정 |  | 미정 | RB170.00 | C
B46575 | 2018-07-07 | 2 | D | TUNDISH교체전 | 14 | A | SCR420HB2 | 소입성보증강 | C2 | BM#1 | 1597 | 48 | 1624 | 1537 | 39 | 8300 |  | 1 | 0.23 | 18 |  | -1.98 | 1579 | 1624 | 0 | 3.19 | 0 | 6 | 42 | 80 | Y |  | 2018-07-07 19:32 | 70 | 1087 | 23 | 28 | 32 | 33 | 33 | 32 | 31 | 31 | 29 | 28 | 27 |  |  | 27 | 30 | 33 | 27 | 0 | -0.17 | Y | 34.98 | Y | -0.2 | [7 empty] | N | N | N | N | 140 | 0.55 | 56 | 89984 | 98430 | 2570 | 1500 | 1 | 1 |  | 2018-07-07 19:38 | 1579 | 106 |  | 13 | 29 | *전공정요청 L/D잔강 미이월 | 1EF6FBC894154ECC825125777C590EF6 | F0B2081B485F4CD78C946F1476784035 |  | A56C122418EA42BA99C0F75A7B88D94E | [10 empty] | 89.09 | 100 | 0 | 3000 | 0 |  | 450 |  | 선택 | 선택 | 0 | 3000 | 0 |  | 450 |  | 선택 | 선택 | 해제 | 미정 | 선택 | 미정 | 미정 |  | 미정 | BT180180 | H
A46664 | 2018-07-07 | 1 | D | TUNDISH교체전 | 12 | B | 42CRMO4MS2 | 합금강 | E1 | BM#2 | 1584 | 40 | 1604 | 1529 | 36 | 5700 |  | 3 | 0.29 | 25 |  | -1.89 | 1549 | 1604 | 13.29 | 0 |  | 5 | 65 | 73 | Y |  | 2018-07-07 19:20 | 56 | 1088 | 17 | 20 | 22 | 22 | 22 | 23 | 23 | 22 | 22 | 21 | 21 |  |  | 21 | 21 | 23 | 21 | 22 | -0.02 | Y | 25.02 | Y | 0 |  |  |  |  | 0.5 |  |  | N | N | N | N | 180 | 0.48 | 60 | 92199 | 97080 | 4220 | 2000 | 5 | 2 | 20 | 2018-07-07 19:41 | 1549 | 113 |  | 35 |  | * 전공정 요청 래들잔강 이월 미실시 이상공정 등록. | 670991FB527C400C9844F1F17A1F01F7 | 283DC575960E473B91A52CEACC8760BF | BB9861B040CE460F90AEC03BE70B3E90 | [11 empty] | 91.02 | 100 | 0 | 3500 | 0 |  | 650 | 400 | 선택 | 해제 | 0 | 3500 | 0 |  | 650 | 400 | 선택 | 해제 | 해제 | 미정 | 미정 | 미정 | 미정 |  | 미정 | RB110.00 | C
A46665 | 2018-07-07 | 1 | A | TUNDISH교체 | 1 | A | STB2 | 베어링강 | STB (SF) | BM#1 | 1626 | 46 | 1577 | 1557 | 42 | 6700 |  | 3 | 0.3 | 28 |  | -1.15 | 1540 | 1577 | 17.23 | 0 |  | 35 | 53 | 49 | Y |  | 2018-07-07 20:27 | 84 | 1086 | -2 | 30 | 25 | 31 | 35 | 36 | 38 | 39 | 39 | 39 | 39 | 38 |  | 38 | 34 | 39 | 38 | 39 | -0.05 |  | 19.98 | Y | -0.2 |  | 1.99 | 1.92 |  |  |  |  | N | N | N | N | 230 | 0.46 | 62 | 101508 | 100340 | 7560 | 16650 | 12 | 2 |  | 2018-07-07 20:35 | 1540 | 129 |  | 40 | [16 empty] | 94.08 | 100 | 1500 | 0 | 0 |  | 650 |  | 선택 | 해제 | 1500 | 0 | 0 |  | 650 |  | 선택 | 해제 | 선택 | 미정 | 미정 | 선택 | 선택 |  | 미정 | BT180180 | H
B46576 | 2018-07-07 | 2 | A | TUNDISH교체 | 1 | A | SCR415HM | 소입성보증강 | C1 | BM#2 | 1607 | 52 | 1664 | 1537 | 41 | 8900 |  | 1 | 0.24 | 20 |  | -2.62 | 1585 | 1668 | 0 | 2.32 | 0 | 16 | 45 | 71 | Y |  | 2018-07-07 20:54 | 73 | 1089 | 8477 | 32 | 30 | 29 | 29 | 28 | 25 | 29 | 33 | 35 | 37 | 38 | 39 | 40 | 273 | 40 | 40 | 29 | 0 |  |  | Y | 0.2 |  | 2.48 | 2.48 |  |  |  |  | N | N | N | N | 150 | 0.49 | 53 | 84590 | 90940 | 5140 | 13700 | 13 | 1 | 10 | 2018-07-07 20:54 | 1594 | 136 |  | 28 |  | * T/D FLUX 용탕부: 120 KG / 유탕부: 15KG 투입 * 래들 재가열. | [14 empty] | 87.66 | 100 | 700 | 0 | 0 |  | 450 | 300 | 선택 | 선택 | 700 | 0 | 0 |  | 450 | 300 | 선택 | 선택 | 해제 | 미정 | 미정 | 미정 | 미정 |  | 미정 | BT180180 | C
B46577 | 2018-07-07 | 2 | A |  | 2 | A | SCR415HM | 소입성보증강 | C1 | BM#2 | 1626 | 46 | 1635 | 1554 | 35 | 7400 |  | 1 | 0.25 | 17 |  | -2.52 | 1579 | 1655 | 0 | 2.26 | 0 | 2 | 6 | 71 | Y |  | 2018-07-07 21:56 | 67 | 1089 | 34 | 31 | 30 | 28 | 27 | 26 | 24 | 23 | 22 | 20 |  |  |  | 20 | 27 | 30 | 20 | 0 | -0.29 |  | 35 | Y | -0.4 | [7 empty] | N | N | N | N | 140 | 0.52 | 52 | 101508 | 91040 | 5010 | 13400 | 13 | 1 |  | 2018-07-07 22:01 | 1579 | 131 |  | 22 | [16 empty] | 105.74 | 100 | 0 | 0 | 0 |  | 450 | 300 | 선택 | 선택 | 0 | 0 | 0 |  | 450 | 300 | 선택 | 선택 | 해제 | 미정 | 선택 | 미정 | 미정 |  | 미정 | BT180180 | C
A46666 | 2018-07-07 | 1 | A |  | 2 | A | STB2 | 베어링강 | STB (SF) | BM#1 | 1596 | 48 | 1554 | 1538 | 42 | 6400 |  | 3 | 0.32 | 28 |  | -1.02 | 1521 | 1554 | 17.39 | 0 |  | 18 | 33 | 55 | Y |  | 2018-07-07 21:48 | 65 | 1088 | 37 | 36 | 35 | 34 | 33 | 32 | 31 | 30 | 29 | 29 | 28 | 27 |  | 27 | 32 | 35 | 27 | 0 | -0.18 |  | 45.02 | Y | -0.2 |  |  |  | 1.28 |  |  |  | Y | Y | Y | Y | 220 | 0.48 | 60 | 84590 | 94060 | 7090 | 15730 | 12 | 2 |  | 2018-07-07 22:01 | 1521 | 115 |  | 23 | 19 | *자동:1487℃ 수동:1488℃ | [14 empty] | 83.71 | 0 | 0 | 0 | 0 |  | 650 |  | 선택 | 해제 | 0 | 0 | 0 |  | 650 |  | 선택 | 해제 | 선택 | 미정 | 미정 | 선택 | 미정 |  | 미정 | BT180180 | H
B46578 | 2018-07-07 | 2 | A |  | 3 | A | SCR415HM | 소입성보증강 | C1 | BM#2 | 1625 | 42 | 1645 | 1575 | 36 | 7400 |  | 1 | 0.24 | 16 |  | -2.24 | 1576 | 1640 | 0 | 4.85 | 0 | 20 | 19 | 72 | Y |  | 2018-07-07 22:49 | 64 | 1087 | 19 | 21 | 22 | 22 | 21 | 20 | 19 | 18 | 17 | 15 | 14 |  |  | 14 | 19 | 22 | 14 | 0 | -0.2 |  | 40.02 | Y | -0.2 | [7 empty] | N | N | N | N | 130 | 0.53 | 58 | 101508 | 100950 | 5150 | 14000 | 13 | 1 |  | 2018-07-07 22:49 | 1576 | 124 |  | 24 | [16 empty] | 96.13 | 100 | 0 | 0 | 0 |  | 450 | 300 | 선택 | 선택 | 0 | 0 | 0 |  | 450 | 300 | 선택 | 선택 | 해제 | 미정 | 선택 | 미정 | 미정 |  | 미정 | BT180180 | C
A46667 | 2018-07-07 | 1 | A |  | 3 | A | STB2 | 베어링강 | STB (SF) | BM#1 | 1602 | 41 | 1570 | 1549 | 33 | 5600 |  | 3 | 0.3 | 26 |  | -1.18 | 1527 | 1562 | 15.69 | 0 |  | 33 | 16 | 76 | Y |  | 2018-07-07 22:47 | 71 | 1087 | 24 | 32 | 35 | 38 | 38 | 38 | 38 | 37 | 36 | 36 | 35 | 34 |  | 34 | 35 | 38 | 34 | 38 | -0.1 | Y | 40.03 | Y | -0.2 |  |  |  | 1.19 |  |  |  | Y | Y | Y | Y | 210 | 0.48 | 60 | 84590 | 95620 | 7070 | 14710 | 12 | 2 |  | 2018-07-07 22:54 | 1527 | 116 |  | 27 | [16 empty] | 82.41 | 100 | 0 | 0 | 0 |  | 650 |  | 선택 | 해제 | 0 | 0 | 0 |  | 650 |  | 선택 | 해제 | 선택 | 미정 | 미정 | 선택 | 미정 |  | 미정 | BT180180 | H
B46579 | 2018-07-07 | 2 | A |  | 4 | A | SCR415HM | 소입성보증강 | C1 | BM#2 | 1597 | 47 | 1624 | 1544 | 41 | 8700 |  | 1 | 0.25 | 16 |  | 0 | 1581 | 1641 | 0 | 4.03 | 0 | 5 | 66 | 51 | Y |  | 2018-07-07 23:54 | 69 | 1083 | 19 | 26 | 28 | 30 | 30 | 29 | 28 | 27 | 26 | 24 | 22 |  |  | 22 | 26 | 30 | 22 | 0 | -0.23 | Y | 34.98 | Y | -0.4 | [7 empty] | N | N | N | N | 120 | 0.52 | 58 | 101508 | 101510 | 5110 | 14900 | 13 | 1 |  | 2018-07-07 23:55 | 1581 | 130 |  | 21 | [16 empty] | 95.31 | 100 | 0 | 0 | 0 |  | 450 | 300 | 선택 | 선택 | 0 | 0 | 0 |  | 450 | 300 | 선택 | 선택 | 해제 | 미정 | 선택 | 미정 | 미정 |  | 미정 | BT180180 | C
A46668 | 2018-07-07 | 1 | A |  | 4 | A | STB2 | 베어링강 | STB (SF) | BM#1 | 1610 | 41 | 1563 | 1533 | 38 | 6400 |  | 3 | 0.32 | 27 |  | -1.26 | 1525 | 1564 | 18.51 | 0 |  | 6 | 43 | 82 | Y |  | 2018-07-07 23:51 | 69 | 1095 | 32 | 35 | 36 | 36 | 36 | 36 | 36 | 35 | 34 | 34 | 33 | 32 | 31 | 31 | 35 | 36 | 31 | 36 | -0.1 |  | 49.98 | Y | -0.2 |  |  |  | 1.19 |  |  |  | Y | Y | Y | Y | 200 | 0.48 | 60 | 101508 | 96660 | 7110 | 15540 | 12 | 2 |  | 2018-07-07 23:57 | 1525 | 112 |  | 27 | [16 empty] | 97.93 | 100 | 0 | 0 | 0 |  | 650 |  | 선택 | 해제 | 0 | 0 | 0 |  | 650 |  | 선택 | 해제 | 선택 | 미정 | 미정 | 선택 | 미정 |  | 미정 | BT180180 | H
B46580 | 2018-07-07 | 2 | A |  | 5 | A | SCR415HM | 소입성보증강 | C1 | BM#2 | 1597 | 44 | 1637 | 1565 | 36 | 7200 |  | 1 | 0.25 | 16 |  | -2.45 | 1567 | 1640 | 0 | 4.32 | 0 | 35 | 54 | 38 | Y |  | 2018-07-08 00:54 | 55 | 1088 | 19 | 21 | 22 | 22 | 21 | 21 | 20 | 19 | 17 | 16 |  |  |  | 16 | 20 | 22 | 16 | 21 | -0.17 |  | 35.02 | Y | -0.2 | [7 empty] | N | N | N | N | 110 | 0.53 | 55 | 152262 | 96320 | 5110 | 12700 | 13 | 1 |  | 2018-07-08 00:51 | 1567 | 130 |  | 21 |  | *연연주 혼탕부 307~309.407~409 | [14 empty] | 150.16 | 100 | 0 | 0 | 0 |  | 450 | 300 | 선택 | 선택 | 0 | 0 | 0 |  | 450 | 300 | 선택 | 선택 | 해제 | 미정 | 미정 | 미정 | 미정 |  | 미정 | BT180180 | C
A46669 | 2018-07-07 | 1 | A |  | 5 | A | STB2 | 베어링강 | STB (SF) | BM#1 | 1592 | 49 | 1565 | 1537 | 42 | 7100 |  | 3 | 0.31 | 28 |  | -1.12 | 1527 | 1563 | 17.02 | 0 |  | 16 | 46 | 57 | Y |  | 2018-07-08 00:53 | 71 | 1080 | 30 | 34 | 36 | 36 | 36 | 36 | 36 | 35 | 34 | 34 | 33 | 32 | 31 | 30 | 34 | 36 | 30 | 36 | -0.11 |  | 55 | Y | -0.2 |  |  |  | 1.26 |  |  |  | Y | Y | Y | Y | 190 | 0.48 | 66 | 101508 | 104570 | 7110 | 15920 | 12 | 2 |  | 2018-07-08 01:00 | 1527 | 119 |  | 27 | [16 empty] | 91 | 100 | 0 | 0 | 0 |  | 650 |  | 선택 | 해제 | 0 | 0 | 0 |  | 650 |  | 선택 | 해제 | 선택 | 미정 | 미정 | 선택 | 미정 |  | 미정 | BT180180 | H
B46581 | 2018-07-07 | 2 | A |  | 6 | A | 16MNCRS5HAM | 소입성보증강 | C1 | BM#2 | 1618 | 42 | 1634 | 1555 | 35 | 7200 |  | 1 | 0.23 | 16 |  | -2.48 | 1574 | 1638 | 0 | 3.85 | 0 | 2 | 7 | 35 | Y |  | 2018-07-08 01:50 | 63 | 1125 | 18 | 21 | 23 | 24 | 24 | 23 | 22 | 21 | 20 | 18 |  |  |  | 18 | 21 | 24 | 18 | 0 | -0.2 | Y | 29.98 | Y | -0.4 | [7 empty] | N | N | N | N | 100 | 0.53 | 55 | 50754 | 98020 | 1600 | 14000 | 13 | 1 |  | 2018-07-08 01:49 | 1574 | 129 |  | 24 |  | *연연주 혼탕부 301.401 | [14 empty] | 51.01 | 100 | 0 | 0 | 0 |  | 450 | 300 | 선택 | 선택 | 0 | 0 | 0 |  | 450 | 300 | 선택 | 선택 | 해제 | 미정 | 미정 | 미정 | 미정 |  | 미정 | BT180180 | C
A46670 | 2018-07-07 | 1 | A |  | 6 | A | STB2 | 베어링강 | STB (SF) | BM#1 | 1599 | 43 | 1556 | 1535 | 40 | 6900 |  | 3 | 0.31 | 25 |  | -1.63 | 1524 | 1572 | 13.45 | 0 |  | 18 | 34 | 59 | Y |  | 2018-07-08 02:08 | 68 | 1077 | 29 | 33 | 36 | 37 | 37 | 37 | 36 | 36 | 35 | 34 | 34 | 34 | 33 | 33 | 35 | 37 | 33 | 37 | -0.09 | Y | 45.08 | Y | -0.2 |  |  |  | 1.44 |  |  |  | Y | Y | Y | Y | 180 | 0.48 | 63 | 101508 | 99760 | 7010 | 15420 | 12 | 2 |  | 2018-07-08 02:09 | 1524 | 118 |  | 21 | [16 empty] | 95.09 | 100 | 0 | 0 | 0 |  | 650 |  | 선택 | 해제 | 0 | 0 | 0 |  | 650 |  | 선택 | 해제 | 선택 | 미정 | 미정 | 선택 | 미정 |  | 미정 | BT180180 | H
B46582 | 2018-07-07 | 2 | A |  | 7 | B | 16MNCRS5HAM | 소입성보증강 | C1 | BM#2 | 1628 | 46 | 1645 | 1545 | 37 | 8100 |  | 1 | 0.23 | 16 |  | -2.4 | 1580 | 1641 | 0 | 4.29 | 0 | 20 | 20 | 34 | Y |  | 2018-07-08 02:40 | 69 | 1129 | 20 | 25 | 28 | 29 | 29 | 28 | 28 | 27 | 25 | 24 | 22 |  |  | 22 | 26 | 29 | 22 | 28 | -0.2 | Y | 35.02 | Y | -0.4 | [7 empty] | N | N | N | N | 150 | 0.53 | 57 | 84590 | 100790 | 2250 | 13500 | 13 | 1 |  | 2018-07-08 03:05 | 1580 | 132 |  | 32 | [16 empty] | 82.21 | 100 | 0 | 0 | 0 |  | 450 | 300 | 선택 | 선택 | 0 | 0 | 0 |  | 450 | 300 | 선택 | 선택 | 해제 | 미정 | 미정 | 미정 | 미정 |  | 미정 | BT180180 | C
A46671 | 2018-07-07 | 1 | A |  | 7 | A | STB2 | 베어링강 | STB (SF) | BM#1 | 1583 | 42 | 1561 | 1534 | 37 | 6400 |  | 3 | 0.32 | 26 |  | -1.24 | 1524 | 1561 | 14.58 | 0 |  | 33 | 17 | 59 | Y |  | 2018-07-08 03:01 | 68 | 1087 | 31 | 34 | 34 | 35 | 35 | 35 | 34 | 34 | 33 | 32 | 31 | 31 | 31 | 30 | 33 | 35 | 30 | 35 | -0.1 | Y | 50.02 | Y | -0.2 |  |  |  | 1.29 |  |  |  | Y | Y | Y | Y | 230 | 0.48 | 66 | 101508 | 104080 | 7080 | 15540 | 12 | 2 |  | 2018-07-08 03:06 | 1524 | 122 |  | 35 | [16 empty] | 91.37 | 100 | 0 | 0 | 0 |  | 650 |  | 선택 | 해제 | 0 | 0 | 0 |  | 650 |  | 선택 | 해제 | 선택 | 미정 | 미정 | 선택 | 미정 |  | 미정 | BT180180 | H
B46583 | 2018-07-07 | 2 | A |  | 8 | A | 16MNCRS5HAM | 소입성보증강 | C1 | BM#2 | 1616 | 46 | 1646 | 1575 | 37 | 7700 |  | 1 | 0.28 | 16 |  | -2.44 | 1581 | 1647 | 0 | 5.78 | 0 | 5 | 67 | 31 | Y |  | 2018-07-08 03:47 | 70 | 1090 | 27 | 32 | 35 | 35 | 36 | 36 | 35 | 34 | 32 | 31 | 29 |  |  | 29 | 33 | 36 | 29 | 35 | -0.23 | Y | 30 | Y | -0.4 | [7 empty] | N | N | N | N | 140 | 0.52 | 57 | 101508 | 99410 | 1400 | 13800 | 13 | 1 |  | 2018-07-08 03:58 | 1581 | 132 |  | 26 | [16 empty] | 100.8 | 75 | 0 | 0 | 0 |  | 450 | 300 | 선택 | 선택 | 0 | 0 | 0 |  | 450 | 300 | 선택 | 선택 | 해제 | 미정 | 미정 | 미정 | 미정 |  | 미정 | BT180180 | H
A46672 | 2018-07-07 | 1 | A |  | 8 | A | STB2 | 베어링강 | STB (SF) | BM#1 | 1612 | 43 | 1560 | 1532 | 33 | 5700 |  | 3 | 0.31 | 26 |  | -1.49 | 1516 | 1560 | 11.05 | 0 |  | 6 | 44 | 60 | Y |  | 2018-07-08 04:24 | 60 | 1093 | 31 | 31 | 31 | 31 | 30 | 29 | 29 | 28 | 27 | 27 | 26 | 25 |  | 25 | 29 | 31 | 25 | 31 | -0.13 |  | 44.92 | Y | -0.2 |  |  |  | 1.32 |  |  |  | Y | Y | Y | Y | 220 | 0.48 | 61 | 101508 | 96940 | 7000 | 16410 | 12 | 2 |  | 2018-07-08 04:31 | 1516 | 107 |  | 20 | [16 empty] | 97.7 | 100 | 0 | 0 | 0 |  | 650 |  | 선택 | 해제 | 0 | 0 | 0 |  | 650 |  | 선택 | 해제 | 선택 | 미정 | 미정 | 선택 | 미정 |  | 미정 | BT180180 | H
B46584 | 2018-07-07 | 2 | C | TUNDISH교체전 | 9 | A | 16MNCRS5HAM | 소입성보증강 | C1 | BM#2 | 1625 | 42 | 1655 | 1577 | 35 | 7200 |  | 1 | 0.22 | 17 |  | -2.4 | 1574 | 1641 | 0 | 2.99 | 0 | 35 | 55 | 42 | Y |  | 2018-07-08 04:50 | 63 | 1123 | 27 | 27 | 28 | 27 | 26 | 25 | 24 | 22 | 21 | 18 |  |  |  | 18 | 25 | 28 | 18 | 27 | -0.29 |  | 35.02 | Y | -0.6 | [7 empty] | N | N | N | N | 130 | 0.52 | 54 | 89732 | 92900 | 1150 | 2000 | 13 | 1 | 10 | 2018-07-08 04:56 | 1574 | 131 |  | 24 |  |  | 2B4A918854DB426A81B6C6F5E24061A9 | 89F78B4341704DBBAE599EB8F287F23E | BDB15DB181D14D15A53A2049FABFA15B | [11 empty] | 95.41 | 75 | 0 | 2518 | 0 |  | 450 | 300 | 선택 | 선택 | 0 | 2518 | 0 |  | 450 | 300 | 선택 | 선택 | 해제 | 미정 | 미정 | 미정 | 미정 |  | 미정 | BT180180 | C
A46673 | 2018-07-07 | 1 | C |  | 9 | A | STB2 | 베어링강 | STB (SF) | BM#1 | 1572 | 50 | 1552 | 1531 | 43 | 7400 |  | 3 | 0.31 | 25 |  | -1.13 | 1519 | 1552 | 13.85 | 0 |  | 16 | 47 | 78 | Y |  | 2018-07-08 05:39 | 63 | 1094 | 24 | 30 | 34 | 36 | 37 | 36 | 36 | 35 | 34 | 34 | 33 | 32 | 31 | 29 | 33 | 37 | 29 | 36 | -0.16 | Y | 50.02 | Y | -0.2 |  |  |  | 1.33 |  |  |  | Y | Y | Y | Y | 210 | 0.48 | 72 | 169180 | 111940 | 7020 | 16100 | 12 | 2 |  | 2018-07-08 05:43 | 1519 | 101 |  | 8 |  | *유사강종 연연주 혼탕부ID:108~110.208~210 | [14 empty] | 142.35 | 100 | 0 | 0 | 0 |  | 650 |  | 선택 | 해제 | 0 | 0 | 0 |  | 650 |  | 선택 | 해제 | 선택 | 미정 | 미정 | 선택 | 미정 |  | 미정 | BT180180 | H
B46585 | 2018-07-07 | 2 | C | TUNDISH교체 | 1 | A | SM45CB | 탄소강 | SM45C | BM#2 | 1561 | 51 | 1655 | 1575 | 41 | 7700 |  | 1 | 0.23 | 21 |  | 0 | 1589 | 1653 | 0 | 7.88 | 0 | 2 | 8 | 46 | Y |  | 2018-07-08 05:58 | 96 | 1078 | 8496 | 42 | 40 | 38 | 32 | 40 | 44 | 47 | 49 | 50 | 51 | 52 | 52 | 51 | 46 | 52 | 51 | 52 | -0.09 |  | 11 | Y | -1 |  | 2.33 | 2.27 |  |  |  |  | N | N | N | N | 190 | 0.47 | 61 | 97741 | 93920 | 2780 | 16000 | 15 | 2 | 10 | 2018-07-08 06:06 | 1589 | 145 |  | 34 |  | *T/D플럭스 120/15KG *롱노즐 실리부 부착 *STR#1 스프레이 LOOP#3 비수량 헌팅함,이상 공정 등록 | [14 empty] | 101.08 | 76.92 | 1018 | 0 | 0 |  | 650 | 400 | 선택 | 해제 | 1038 | 0 | 0 |  | 650 | 400 | 선택 | 해제 | 해제 | 미정 | 미정 | 미정 | 선택 |  | 미정 | RB180.00 | C
A46674 | 2018-07-07 | 1 | C |  | 10 | A | P-STB2 | 베어링강 | STB (SF) | BM#1 | 1624 | 47 | 1551 | 1551 | 39 | 6500 |  | 3 | 0.32 | 26 |  | -0.95 | 1523 | 1551 | 19.24 | 0 |  | 18 | 35 | 82 | Y |  | 2018-07-08 06:40 | 67 | 1071 | 28 | 32 | 34 | 35 | 36 | 35 | 34 | 34 | 33 | 33 | 32 | 31 | 30 | 29 | 33 | 36 | 29 | 34 | -0.16 | Y | 45 | Y | -0.2 |  |  |  | 1.27 |  |  |  | Y | Y | Y | Y | 200 | 0.48 | 68 | 50754 | 105000 | 7000 | 16000 | 12 | 2 |  | 2018-07-08 06:51 | 1523 | 115 |  | 22 |  | 유사강종 연연주 혼탕부ID:101.201 | [14 empty] | 45.32 | 100 | 0 | 0 | 0 |  | 650 |  | 선택 | 해제 | 0 | 0 | 0 |  | 650 |  | 선택 | 해제 | 선택 | 미정 | 미정 | 선택 | 미정 |  | 미정 | BT180180 | H
B46586 | 2018-07-07 | 2 | C |  | 2 | A | SM45CB | 탄소강 | SM45C | BM#2 | 1592 | 38 | 1636 | 1535 | 33 | 6600 |  | 1 | 0.24 | 16 |  | 0 | 1564 | 1625 | 0 | 3.44 | 0 | 20 | 21 | 55 | Y |  | 2018-07-08 06:53 | 71 | 1082 | 44 | 41 | 38 | 37 | 35 | 34 | 33 | 31 | 30 | 29 | 27 |  |  | 27 | 34 | 38 | 27 | 0 | -0.28 |  | 39.98 | Y | -0.4 | [7 empty] | N | N | N | N | 180 | 0.49 | 60 | 95062 | 95680 | 330 | 14300 | 15 | 2 | 20 | 2018-07-08 07:29 | 1564 | 134 |  | 40 |  | *STR#1 스프레이 LOOP#3 비수량 헌팅함,이상 공정 등록 | [14 empty] | 99.02 | 72.73 | 0 | 0 | 0 |  | 650 | 400 | 해제 | 해제 | 0 | 0 | 0 |  | 650 | 400 | 해제 | 해제 | 해제 | 미정 | 미정 | 미정 | 미정 |  | 미정 | RB120.00 | C
A46675 | 2018-07-08 | 1 | C |  | 11 | A | P-STB2 | 베어링강 | STB (SF) | BM#1 | 1591 | 39 | 1563 | 1547 | 28 | 4700 |  | 3 | 0.33 | 25 |  | -1.6 | 1517 | 1563 | 13.3 | 0 |  | 33 | 18 | 78 | Y |  | 2018-07-08 07:28 | 61 | 1084 | 28 | 28 | 28 | 29 | 29 | 29 | 28 | 28 | 27 | 27 | 26 | 26 | 26 | 26 | 28 | 29 | 26 | 29 | -0.06 | Y | 44.98 | Y | 0 |  |  |  | 1.3 |  |  |  | Y | Y | Y | Y | 190 | 0.48 | 64 | 101508 | 99900 | 7000 | 15300 | 12 | 2 |  | 2018-07-08 07:41 | 1517 | 120 |  | 43 | [16 empty] | 94.96 | 100 | 0 | 0 | 0 |  | 650 |  | 선택 | 해제 | 0 | 0 | 0 |  | 650 |  | 선택 | 해제 | 선택 | 미정 | 미정 | 선택 | 미정 |  | 미정 | BT180180 | H
B46587 | 2018-07-08 | 2 | C |  | 3 | A | SM45CB | 탄소강 | SM45C | BM#2 | 1581 | 42 | 1635 | 1535 | 32 | 6100 |  | 1 | 0.21 | 20 |  | 0 | 1563 | 1580 | 0 | 3.59 | 0 | 5 | 68 | 65 | Y |  | 2018-07-08 08:09 | 70 | 1072 | 28 | 32 | 34 | 35 | 35 | 35 | 34 | 33 | 32 | 30 | 29 |  |  | 29 | 33 | 35 | 29 | 35 | -0.17 | Y | 35 | Y | -0.2 | [7 empty] | N | N | N | N | 170 | 0.5 | 57 | 154211 | 94630 | 3460 | 13600 | 15 | 2 | 30 | 2018-07-08 08:25 | 1563 | 120 |  | 26 |  | *연연주 혼탕부 성분확인 ID:308~310,408~410 | [14 empty] | 157.36 | 70 | 0 | 0 | 0 |  | 650 | 400 | 선택 | 해제 | 0 | 0 | 0 |  | 650 | 400 | 선택 | 해제 | 해제 | 미정 | 미정 | 미정 | 미정 |  | 미정 | RB140.00 | C
A46676 | 2018-07-08 | 1 | C |  | 12 | A | P-STB2 | 베어링강 | STB (SF) | BM#1 | 1591 | 39 | 1564 | 1562 | 31 | 5000 |  | 3 | 0.33 | 25 |  | -1.48 | 1521 | 1564 | 12.41 | 0 |  | 6 | 45 | 65 | Y |  | 2018-07-08 08:34 | 65 | 1075 | 25 | 26 | 28 | 28 | 29 | 28 | 28 | 28 | 28 | 27 | 26 | 26 | 25 | 25 | 27 | 29 | 25 | 28 | -0.09 | Y | 45 | Y | 0 |  |  |  | 1.29 |  |  |  | Y | Y | Y | Y | 180 | 0.48 | 67 | 101508 | 103950 | 5050 | 16100 | 12 | 2 |  | 2018-07-08 08:42 | 1521 | 120 |  | 44 | [16 empty] | 91.49 | 100 | 0 | 0 | 0 |  | 650 |  | 선택 | 해제 | 0 | 0 | 0 |  | 650 |  | 선택 | 해제 | 선택 | 미정 | 미정 | 선택 | 미정 |  | 미정 | BT180180 | H
B46588 | 2018-07-08 | 2 | C |  | 4 | A | SM45C | 탄소강 | SM45C | BM#2 | 1629 | 49 | 1615 | 1575 | 25 | 4800 |  | 1 | 0.21 | 15 |  | 0 | 1555 | 1605 | 0 | 2.57 | 0 | 21 | 3 | 29 | Y |  | 2018-07-08 09:12 | 62 | 1079 | 28 | 30 | 30 | 30 | 30 | 29 | 29 | 27 | 26 | 25 | 23 |  |  | 23 | 28 | 30 | 23 | 30 | -0.17 |  | 40 | Y | -0.4 | [7 empty] | N | N | N | N | 160 | 0.48 | 56 | 43210 | 90590 | 500 | 12100 | 15 | 2 | 10 | 2018-07-08 09:20 | 1555 | 117 |  | 24 |  | *연연주 혼탕부 성분확인 ID:301.401 *전공정 작업지연 감속주입 | [14 empty] | 47.48 | 100 | 0 | 0 | 0 |  | 650 | 400 | 선택 | 해제 | 0 | 0 | 0 |  | 650 | 400 | 선택 | 해제 | 해제 | 미정 | 미정 | 미정 | 미정 |  | 미정 | RB170.00 | C
A46677 | 2018-07-08 | 1 | C |  | 13 | A | P-STB2 | 베어링강 | STB (SF) | BM#1 | 1620 | 41 | 1566 | 1514 | 35 | 6000 |  | 3 | 0.34 | 25 |  | -1.24 | 1530 | 1566 | 15.61 | 0 |  | 16 | 48 | 56 | Y |  | 2018-07-08 09:43 | 74 | 1086 | 24 | 28 | 33 | 36 | 37 | 38 | 38 | 38 | 38 | 38 | 37 | 37 | 37 | 37 | 35 | 38 | 37 | 38 | -0.03 | Y | 35.02 | Y | 0 |  |  |  | 1.25 |  |  |  | Y | Y | Y | Y | 230 | 0.48 | 64 | 101508 | 102350 | 6760 | 16500 | 12 | 2 |  | 2018-07-08 09:50 | 1521 | 120 |  | 42 | [16 empty] | 92.83 | 100 | 0 | 0 | 0 |  | 650 |  | 선택 | 해제 | 0 | 0 | 0 |  | 650 |  | 선택 | 해제 | 선택 | 미정 | 미정 | 선택 | 미정 |  | 미정 | BT180180 | H
B46589 | 2018-07-08 | 2 | C |  | 5 | A | SM45C | 탄소강 | SM45C | BM#2 | 1620 | 37 | 1625 | 1564 | 28 | 5000 |  | 1 | 1000 |  |  | 0 | 1562 | 1622 | 0 | 0 | 0 | 2 | 9 | 53 | Y |  | 2018-07-08 10:25 | 69 | 1087 | 29 | 35 | 36 | 37 | 37 | 37 | 37 | 36 | 35 | 34 | 32 |  |  | 32 | 35 | 37 | 32 | 37 | -0.14 | Y | 35.02 | Y | -0.4 | [7 empty] | N | N | N | N | 150 | 0.47 | 58 | 96804 | 92940 | 2330 | 15800 | 15 | 2 | 10 | 2018-07-08 10:28 | 1568 | 106 |  | 12 |  | *전공정 작업지연 감속주입 | [14 empty] | 101.68 | 75 | 0 | 0 | 0 |  | 650 | 400 | 선택 | 해제 | 0 | 0 | 0 |  | 650 | 400 | 선택 | 해제 | 해제 | 미정 | 미정 | 미정 | 선택 | 4 | 미정 | RB105.00 | C
A46678 | 2018-07-08 | 1 | C | TUNDISH교체전 | 14 | A | P-STB2 | 베어링강 | STB (SF) | BM#1 | 1610 | 40 | 1567 | 1521 | 33 | 5500 |  | 3 | 0.33 | 25 |  | -1.51 | 1523 | 1567 | 13.51 | 0 |  | 18 | 36 | 65 | Y |  | 2018-07-08 10:55 | 67 | 1078 | 36 | 35 | 35 | 35 | 35 | 35 | 34 | 34 | 34 | 33 | 33 | 32 |  | 32 | 34 | 35 | 32 | 35 | -0.05 |  | 45 | Y | -0.2 |  |  |  | 1.39 |  |  |  | Y | N | N | M | 220 | 0.48 | 65 | 95712 | 98200 | 7000 | 2000 | 12 | 2 |  | 2018-07-08 11:03 | 1523 | 115 |  | 36 |  |  | D023B426A6394E9DB6B43B76677132C2 | 0F0B3C1FFF9D479196EE344DF333C794 | 9408F08A1AA444C19C7D41DED5E6BDE1 | [11 empty] | 90.98 | 100 | 0 | 3500 | 0 |  | 650 |  | 선택 | 해제 | 0 | 3520 | 0 |  | 650 |  | 선택 | 해제 | 선택 | 미정 | 미정 | 선택 | 미정 |  | 미정 | BT180180 | H
B46590 | 2018-07-08 | 2 | C |  | 6 | A | SM45C | 탄소강 | SM45C | BM#2 | 1645 | 33 | 1615 | 1586 | 22 | 3700 |  | 1 | 0.24 | 16 |  | 0 | 1548 | 1605 | 0 | 3.04 | 0 | 20 | 22 | 60 | Y |  | 2018-07-08 11:18 | 55 | 1077 | 27 | 27 | 26 | 26 | 24 | 23 | 22 | 22 | 20 | 19 | 18 | 17 |  | 17 | 23 | 26 | 17 | 0 | -0.2 |  | 45 | Y | -0.2 | [7 empty] | N | N | N | N | 190 | 0.43 | 64 | 97838 | 92030 | 40 | 14900 | 15 | 2 | 20 | 2018-07-08 11:21 | 1548 | 106 |  | 20 |  | *전공정 작업지연 10%이상 감속주입,이상 공정 등록 및 생관통보 | [14 empty] | 106.75 | 100 | 0 | 0 | 0 |  | 650 | 400 | 선택 | 해제 | 0 | 0 | 0 |  | 650 | 400 | 선택 | 해제 | 해제 | 미정 | 미정 | 미정 | 미정 |  | 미정 | RB170.00 | C
B46591 | 2018-07-08 | 2 | C |  | 7 | A | SM45C | 탄소강 | SM45C | BM#2 | 1585 | 41 | 1614 | 1535 | 28 | 5800 |  | 1 | 0.24 | 15 |  | 0 | 1600 | 1600 | 0 | 3.25 | 0 | 5 | 69 | 62 | Y |  | 2018-07-08 12:29 | 107 | 1078 | 8496 | 8496 | 19 | 21 | 22 | 22 | 22 | 22 | 21 | 20 | 19 | 18 |  | 18 | 771 | 22 | 18 | 22 | -0.11 | Y | 35.02 | Y | -0.2 | [7 empty] | N | N | N | N | 180 | 0.5 | 60 | 102312 | 98070 | 5810 | 12900 | 15 | 2 | 20 | 2018-07-08 12:36 | 1552 | 112 |  | 17 |  | *전공정 작업지연 감속주입 | [14 empty] | 103.35 | 100 | 0 | 0 | 0 |  | 650 | 400 | 선택 | 해제 | 0 | 0 | 0 |  | 650 | 400 | 선택 | 해제 | 해제 | 미정 | 미정 | 미정 | 미정 |  | 미정 | RB180.00 | C
A46679 | 2018-07-08 | 1 | C | TUNDISH교체 | 1 | A | BP-SCR420HC | 소입성보증강 | C | BM#1 | 1644 | 48 | 1635 | 1598 | 37 | 6500 |  | 3 | 0.3 | 21 |  | -1.51 | 1597 | 1635 | 0 | 12.4 |  | 33 | 19 | 70 | Y |  | 2018-07-08 12:09 | 86 | 1085 | 16 | 23 | 23 | 28 | 31 | 32 | 32 | 33 | 33 | 33 | 34 |  |  | 34 | 30 | 34 | 34 | 33 | 0 |  |  | Y | 0.2 |  |  |  | 2.36 |  |  |  | N | N | N | N | 150 | 0.53 | 57 | 101508 | 103450 | 7000 | 15000 | 14 | 1 |  | 2018-07-08 12:26 | 1597 | 135 |  | 50 |  | *T/D플럭스 유15 용120KG | [14 empty] | 91.9 | 100 | 1000 | 0 | 0 |  | 650 |  | 선택 | 선택 | 1000 | 0 | 0 |  | 650 |  | 선택 | 선택 | 해제 | 미정 | 미정 | 선택 | 미정 |  | 미정 | BT180180 | H
B46592 | 2018-07-08 | 2 | D |  | 8 | A | SM45C | 탄소강 | SM45C | BM#2 | 1595 | 46 | 1627 | 1547 | 31 | 6200 |  | 1 | 0.25 | 16 |  | 0 | 1563 | 1623 | 0 | 7.12 | 0 | 21 | 4 | 73 | Y |  | 2018-07-08 13:30 | 70 | 1086 | 26 | 31 | 34 | 35 | 36 | 35 | 35 | 34 | 32 | 31 | 29 |  |  | 29 | 33 | 36 | 29 | 35 | -0.23 | Y | 30.02 | Y | -0.4 | [7 empty] | N | N | N | N | 170 | 0.5 | 55 | 88906 | 93790 | 1310 | 14700 | 15 | 2 | 40 | 2018-07-08 13:40 | 1563 | 110 |  | 20 | [16 empty] | 92.18 | 100 | 0 | 0 | 0 |  | 650 | 400 | 선택 | 해제 | 0 | 0 | 0 |  | 650 | 400 | 선택 | 해제 | 해제 | 미정 | 미정 | 미정 | 미정 |  | 미정 | RB180.00 | C
A46680 | 2018-07-08 | 1 | D |  | 2 | A | BP-SCR420HC | 소입성보증강 | C | BM#1 | 1569 | 47 | 1618 | 1544 | 35 | 6900 |  | 3 | 0.3 | 20 |  | -1.41 | 1584 | 1618 | 0 | 13.52 |  | 6 | 46 | 76 | Y |  | 2018-07-08 13:12 | 73 | 1083 | 34 | 29 | 26 | 26 | 26 | 26 | 26 | 26 | 26 | 26 | 26 | 26 |  | 26 | 27 | 26 | 26 | 26 | 0 |  | 45.02 | Y | 0 | [7 empty] | N | N | N | N | 140 | 0.55 | 59 | 101508 | 101010 | 6990 | 15400 | 14 | 1 |  | 2018-07-08 13:28 | 1584 | 126 |  | 45 | [16 empty] | 93.43 | 100 | 0 | 0 | 0 |  | 650 |  | 선택 | 선택 | 0 | 0 | 0 |  | 650 |  | 선택 | 선택 | 해제 | 미정 | 미정 | 선택 | 미정 |  | 미정 | BT180180 | H
A46681 | 2018-07-08 | 1 | D |  | 3 | A | BP-SCR420HC | 소입성보증강 | C | BM#1 | 1617 | 45 | 1633 | 1540 | 36 | 6800 |  | 3 | 0.33 | 18 |  | -2.65 | 1576 | 1633 | 0 | 11.95 |  | 16 | 49 | 63 | Y |  | 2018-07-08 14:16 | 65 | 1089 | 26 | 25 | 27 | 28 | 28 | 28 | 27 | 26 | 26 | 25 | 24 |  |  | 24 | 26 | 28 | 24 | 28 | -0.11 | Y | 35 | Y | -0.2 | [7 empty] | N | N | N | N | 130 | 0.55 | 54 | 101508 | 95840 | 7010 | 14600 | 14 | 1 |  | 2018-07-08 14:32 | 1576 | 123 |  | 41 | [16 empty] | 98.12 | 100 | 0 | 0 | 0 |  | 650 |  | 선택 | 선택 | 0 | 0 | 0 |  | 650 |  | 선택 | 선택 | 해제 | 미정 | 미정 | 선택 | 미정 |  | 미정 | BT180180 | H
B46593 | 2018-07-08 | 2 | D |  | 9 | A | SM45C | 탄소강 | SM45C | BM#2 | 0 | 42 | 1607 | 1574 | 30 | 5300 |  | 1 | 0.23 | 16 |  | -1.72 | 1553 | 1606 | 0 | 1.86 | 0 | 2 | 10 | 73 | Y |  | 2018-07-08 14:30 | 60 | 1081 | 27 | 28 | 28 | 28 | 27 | 26 | 25 | 24 | 23 | 21 | 20 | 18 |  | 18 | 25 | 28 | 18 | 28 | -0.22 |  | 45.02 | Y | -0.4 | [7 empty] | Y | Y | Y | Y | 160 | 0.47 | 64 | 84108 | 101150 | 100 | 14300 | 15 | 2 | 10 | 2018-07-08 14:38 | 1553 | 110 |  | 18 | [16 empty] | 84.96 | 100 | 0 | 0 | 0 |  | 650 | 700 | 선택 | 해제 | 0 | 0 | 0 |  | 650 | 700 | 선택 | 해제 | 해제 | 미정 | 미정 | 미정 | 미정 |  | 미정 | RB300.00 | C
A46682 | 2018-07-08 | 1 | D |  | 4 | A | BP-SCR420HC | 소입성보증강 | C | BM#1 | 1630 | 46 | 1622 | 1561 | 35 | 5600 |  | 3 | 0.29 | 18 |  | -1.86 | 1580 | 1622 | 0 | 12.77 |  | 20 | 23 | 73 | Y |  | 2018-07-08 15:18 | 69 | 1087 | 22 | 28 | 31 | 32 | 33 | 33 | 32 | 32 | 31 | 31 | 30 | 29 |  | 29 | 30 | 33 | 29 | 32 | -0.11 | Y | 34.98 | Y | -0.2 | [7 empty] | N | N | N | N | 120 | 0.55 | 56 | 101508 | 98170 | 7110 | 15400 | 14 | 1 |  | 2018-07-08 15:26 | 1580 | 113 |  | 34 | [16 empty] | 95.94 | 100 | 0 | 0 | 0 |  | 650 |  | 선택 | 선택 | 0 | 0 | 0 |  | 650 |  | 선택 | 선택 | 해제 | 미정 | 미정 | 선택 | 미정 |  | 미정 | BT180180 | H
B46594 | 2018-07-08 | 2 | D |  | 10 | A | SM45C | 탄소강 | SM45C | BM#2 | 1582 | 41 | 1625 | 1545 | 29 | 6100 |  | 1 | 0.24 | 16 |  | -2.57 | 1557 | 1619 | 0 | 2.32 | 0 | 23 | 1 | 15451 | Y |  | 2018-07-08 15:20 | 64 | 1130 | 13 | 13 | 14 | 14 | 13 | 13 | 12 | 11 | 10 | 9 | 8 | 7 |  | 7 | 12 | 14 | 7 | 13 | -0.16 |  | 44.98 | Y | -0.2 | [7 empty] | Y | Y | Y | Y | 150 | 0.47 | 61 | 84850 | 95950 | 170 | 14500 | 15 | 2 | 20 | 2018-07-08 15:30 | 1557 | 121 |  | 36 | [16 empty] | 88.39 | 100 | 0 | 0 | 0 |  | 650 | 700 | 선택 | 해제 | 0 | 0 | 0 |  | 650 | 700 | 선택 | 해제 | 해제 | 미정 | 미정 | 미정 | 미정 |  | 미정 | RB300.00 | C
A46683 | 2018-07-08 | 1 | D |  | 5 | A | BP-SCR420HC | 소입성보증강 | C | BM#1 | 1609 | 52 | 1605 | 1523 | 40 | 6700 |  | 3 | 0.3 | 18 |  | -1.5 | 1573 | 1605 | 0 | 11.47 |  | 18 | 37 | 147 | Y |  | 2018-07-08 16:23 | 62 | 1089 | 28 | 28 | 28 | 28 | 28 | 27 | 25 | 24 | 24 | 23 | 22 | 21 |  | 21 | 26 | 28 | 21 | 28 | -0.16 |  | 45.02 | Y | -0.2 | [7 empty] | N | N | N | N | 110 | 0.55 | 59 | 101508 | 104750 | 7000 | 13100 | 14 | 1 |  | 2018-07-08 16:30 | 1573 | 108 |  | 26 | [16 empty] | 90.31 | 100 | 0 | 0 | 0 |  | 650 |  | 선택 | 선택 | 0 | 0 | 0 |  | 650 |  | 선택 | 선택 | 해제 | 미정 | 미정 | 선택 | 미정 |  | 미정 | BT180180 | H
B46595 | 2018-07-08 | 2 | D |  | 11 | A | SM45C | 탄소강 | SM45C | BM#2 | 1578 | 40 | 1627 | 1535 | 30 | 6200 |  | 1 | 0.25 | 17 |  | -2.28 | 1557 | 1615 | 0 | 3.95 | 0 | 5 | 70 | 55 | Y |  | 2018-07-08 16:17 | 64 | 1089 | 12 | 17 | 19 | 21 | 22 | 24 | 24 | 24 | 24 | 23 | 23 | 22 |  | 22 | 21 | 24 | 22 | 24 | -0.07 | Y | 30.02 | Y | -0.2 | [7 empty] | Y | Y | Y | Y |  | 0.47 | 60 | 87106 | 94100 | 2720 | 15500 | 15 | 2 | 40 | 2018-07-08 16:42 | 1557 | 127 |  | 43 | [16 empty] | 90.08 | 100 | 0 | 0 | 0 |  | 650 | 700 | 선택 | 해제 | 0 | 0 | 0 |  | 650 | 700 | 선택 | 해제 | 해제 | 미정 | 미정 | 미정 | 미정 |  | 미정 | RB127.00 | C
A46684 | 2018-07-08 | 1 | D |  | 6 | A | BP-SCR420HC | 소입성보증강 | C | BM#1 | 1649 | 40 | 1621 | 1585 | 30 | 4400 |  | 3 | 0.29 | 17 |  | -1.91 | 1581 | 1621 | 0 | 12.43 |  | 6 | 47 | 62 | Y |  | 2018-07-08 17:09 | 70 | 1088 | 20 | 24 | 28 | 29 | 31 | 31 | 31 | 31 | 30 | 30 | 29 | 29 |  | 29 | 29 | 31 | 29 | 31 | -0.06 | Y | 35.02 | Y | 0 | [7 empty] | N | N | N | N | 100 | 0.54 | 57 | 101508 | 99770 | 7000 | 15800 | 14 | 1 |  | 2018-07-08 17:30 | 1581 | 107 |  | 43 | [16 empty] | 94.51 | 100 | 0 | 0 | 0 |  | 650 |  | 선택 | 선택 | 0 | 0 | 0 |  | 650 |  | 선택 | 선택 | 해제 | 미정 | 미정 | 선택 | 선택 | 5 | 미정 | BT180180 | H
B46596 | 2018-07-08 | 2 | D |  | 12 | A | SM45C | 탄소강 | SM45C | BM#2 | 1601 | 36 | 1605 | 1546 | 25 | 5300 |  | 1 | 0.21 | 15 |  | -2 | 1556 | 1605 | 0 | 2.37 | 0 | 21 | 5 | 50 | Y |  | 2018-07-08 17:17 | 63 | 1087 | 21 | 18 | 19 | 19 | 19 | 19 | 18 | 17 | 16 | 15 | 13 | 12 |  | 12 | 17 | 19 | 12 | 19 | -0.16 |  | 45.03 | Y | -0.2 | [7 empty] | N | Y | Y | N | 180 | 0.47 | 56 | 101820 | 88960 | 3070 | 15200 | 15 | 2 | 10 | 2018-07-08 17:53 | 1556 | 134 |  | 48 | [16 empty] | 110.67 | 100 | 0 | 0 | 0 |  | 650 | 400 | 선택 | 해제 | 0 | 0 | 0 |  | 650 | 400 | 선택 | 해제 | 해제 | 미정 | 미정 | 미정 | 미정 |  | 미정 | SB180180 | H
A46685 | 2018-07-08 | 1 | D |  | 7 | A | BP-SCR420HC | 소입성보증강 | C | BM#1 | 1605 | 42 | 1617 | 1549 | 40 | 5900 |  | 3 | 0.33 | 17 |  | -1.82 | 1579 | 1617 | 0 | 12.94 |  | 16 | 50 | 54 | Y |  | 2018-07-08 18:27 | 68 | 1088 | 28 | 30 | 32 | 33 | 33 | 32 | 32 | 31 | 31 | 29 | 29 | 28 |  | 28 | 31 | 33 | 28 | 32 | -0.13 | Y | 39.98 | Y | -0.2 | [7 empty] | N | N | N | N | 150 | 0.53 | 56 | 101508 | 95800 | 7000 | 16400 | 14 | 1 |  | 2018-07-08 18:34 | 1579 | 90 |  | 23 |  | *전공정 작업지연, 감속주입 | [14 empty] | 98.17 | 100 | 0 | 0 | 0 |  | 650 |  | 선택 | 선택 | 0 | 0 | 0 |  | 650 |  | 선택 | 선택 | 해제 | 미정 | 미정 | 선택 | 미정 |  | 미정 | BT180180 | C
B46597 | 2018-07-08 | 2 | D |  | 13 | A | SM45C | 탄소강 | SM45C | BM#2 | 1603 | 37 | 1615 | 1544 | 29 | 5900 |  | 1 | 0.21 | 15 |  | -2.57 | 1549 | 1610 | 0 | 1.61 | 0 | 33 | 20 | 153 | Y |  | 2018-07-08 18:19 | 56 | 1087 | 9 | 9 | 10 | 10 | 11 | 10 | 9 | 9 | 9 | 8 | 7 |  |  | 7 | 9 | 11 | 7 | 10 | -0.13 | Y | 30 | Y | -0.2 | [7 empty] | N | N | N | N | 170 | 0.5 | 58 | 94853 | 94470 | 600 | 14000 | 15 | 2 | 10 | 2018-07-08 18:41 | 1549 | 126 |  | 45 | [16 empty] | 99.85 | 100 | 0 | 0 | 0 |  | 650 | 400 | 선택 | 해제 | 0 | 0 | 0 |  | 650 | 400 | 선택 | 해제 | 해제 | 미정 | 미정 | 미정 | 미정 |  | 미정 | RB170.00 | H
A46686 | 2018-07-08 | 1 | D |  | 8 | A | BP-SCR420HC | 소입성보증강 | C | BM#1 | 1601 | 42 | 1619 | 1538 | 41 | 5900 |  | 3 | 0.31 | 17 |  | -1.88 | 1575 | 1619 | 0 | 14.85 |  | 20 | 24 | 71 | Y |  | 2018-07-08 19:28 | 64 | 1089 | 28 | 31 | 34 | 35 | 35 | 35 | 34 | 34 | 33 | 33 | 32 | 32 | 32 | 32 | 33 | 35 | 32 | 35 | -0.07 | Y | 44.98 | Y | 0 | [7 empty] | N | N | N | N | 140 | 0.5 | 61 | 84590 | 94950 | 7070 | 16200 | 14 | 1 |  | 2018-07-08 19:37 | 1575 | 89 |  | 20 |  | *전공정 작업지연, 감속주입 | [14 empty] | 82.49 | 100 | 0 | 0 | 0 |  | 650 |  | 선택 | 선택 | 0 | 0 | 0 |  | 650 |  | 선택 | 선택 | 해제 | 미정 | 미정 | 선택 | 미정 |  | 미정 | BT180180 | H
B46598 | 2018-07-08 | 2 | D | TUNDISH교체전 | 14 | A | SM45C | 탄소강 | SM45C | BM#2 | 1590 | 37 | 1617 | 1544 | 29 | 6200 |  | 1 | 0.21 | 14 |  | -2.05 | 1563 | 1618 | 0 | 2.24 | 0 | 23 | 2 | 38 | Y |  | 2018-07-08 19:26 | 70 | 1089 | 5 | 17 | 23 | 27 | 29 | 30 | 30 | 30 | 30 | 29 | 28 | 27 | 25 | 25 | 25 | 30 | 25 | 30 | -0.14 | Y | 35.03 | Y | -0.4 | [7 empty] | N | N | N | N | 160 | 0.46 | 63 | 94523 | 96260 | 2740 | 2000 | 15 | 2 | 10 | 2018-07-08 19:35 | 1563 | 125 |  | 40 |  | * 전공정 작업지연 감속10%이상 주입 이상공정 등록 및 생관통보. | 4C7E8EA823284BAE94A925873BEB96ED | 0E0328B9020C4F6797ADEF2EDB6C1565 | 6052FB181C824D93933A62E71B0534B1 | [11 empty] | 95.48 | 100 | 0 | 2500 | 0 |  | 650 | 4000 | 선택 | 해제 | 0 | 2500 | 0 |  | 650 | 4000 | 선택 | 해제 | 해제 | 미정 | 미정 | 미정 | 미정 |  | 미정 | RB105.00 | C
A46687 | 2018-07-08 | 1 | D | TUNDISH교체전 | 9 | A | BP-SCR420HC | 소입성보증강 | C | BM#1 | 1628 | 42 | 1617 | 1561 | 40 | 5300 |  | 3 | 0.29 | 16 |  | -1.99 | 1576 | 1617 | 0 | 14.15 |  | 18 | 38 | 71 | Y |  | 2018-07-08 20:25 | 65 | 1087 | 31 | 30 | 29 | 29 | 28 | 27 | 27 | 25 | 25 | 24 | 23 | 22 | 22 | 22 | 26 | 29 | 22 | 0 | -0.14 |  | 50 | Y | 0 | [7 empty] | N | N | N | N | 130 | 0.48 | 63 | 90830 | 98010 | 6990 | 1500 | 14 | 1 |  | 2018-07-08 20:32 | 1576 | 89 |  | 23 |  | *전공정 작업지연, 감속주입 | 2332E01BC5FF4EAD952FDF8CEE305B52 | 7DF45ACB89554329B32B7694189888D1 |  | 51BD0C708E6C4B5FACFE6AFAF45EF986 | [10 empty] | 86.5 | 100 | 0 | 3000 | 0 |  | 650 |  | 선택 | 선택 | 0 | 3000 | 0 |  | 650 |  | 선택 | 선택 | 해제 | 미정 | 미정 | 선택 | 미정 |  | 미정 | BT180180 | H
B46599 | 2018-07-08 | 2 | A | TUNDISH교체 | 1 | A | 42CRMOS4HH2 | 소입성보증강 | D | BM#2 | 1612 | 49 | 1667 | 1556 | 40 | 8800 |  | 1 | 0.23 | 20 |  | -2.49 | 1579 | 1655 | 0 | 2.96 | 0 | 5 | 71 | 41 | Y |  | 2018-07-08 21:09 | 87 | 1089 | -216 | 39 | 8499 | 34 | 37 | 41 | 43 | 46 | 47 | 48 | 48 | 48 |  | 48 | 407 | 8499 | 34 | 48 | 9.99 |  | 5.05 | Y | 0 |  | 2.8 | 2.8 | 1.51 |  |  |  | N | N | N | N | 150 | 0.47 | 58 | 90636 | 94220 | 2430 | 14700 | 9 | 1 |  | 2018-07-08 21:05 | 1579 | 133 |  | 25 | 24 | * T/D FLUX 용탕부: 120 KG / 유탕부: 15KG 투입 *수소 10분값 3PPM 초과 재측정 실시. *수소 기준값 초과(10분) 이상재 등록 *STR#1 몰드냉각수 컨트롤 밸브 에어 파손으로 몰드냉각수 컨트롤 안되 사무실과 협의후 20% 감속 이상공정 등록하고 핫스카핑 실시하기로함. | [14 empty] | 93.68 | 100 | 700 | 0 | 0 |  | 650 | 400 | 선택 | 선택 | 700 | 0 | 0 |  | 650 | 400 | 선택 | 선택 | 해제 | 미정 | 미정 | 미정 | 미정 |  | 미정 | RB180.00 | H
A46688 | 2018-07-08 | 1 | A | TUNDISH교체 | 1 | A | AE1055LS | 탄소강 | G-AE1055LS | BM#1 | 1649 | 40 | 1623 | 1583 | 33 | 5400 |  | 3 | 0.3 | 25 |  | -1.7 | 1572 | 1623 | 0 | 19.12 |  | 6 | 48 | 71 | Y |  | 2018-07-08 21:40 | 88 | 1087 | 35 | 32 | 33 | 37 | 40 | 42 | 43 | 44 | 45 | 45 | 46 | 46 |  | 46 | 41 | 46 | 46 | 0 | 0 |  | 4.98 | Y | 0 |  | 1.98 | 1.98 |  |  |  |  | Y | N | N | M | 230 | 0.48 | 60 | 101508 | 99880 | 7520 | 15410 | 10 | 1 |  | 2018-07-08 21:47 | 1572 | 113 |  | 36 |  | *T/D FLUX 유:15,용:225 | [14 empty] | 94.51 | 100 | 1500 | 0 | 0 |  | 400 |  | 선택 | 해제 | 1500 | 0 | 0 |  | 400 |  | 선택 | 해제 | 해제 | 미정 | 미정 | 선택 | 선택 |  | 미정 | BT180180 | H
B46600 | 2018-07-08 | 2 | A |  | 2 | A | 42CRMOS4HH2 | 소입성보증강 | D | BM#2 | 1590 | 42 | 1634 | 1535 | 38 | 8000 |  | 1 | 0.21 | 19 |  | -2.08 | 1562 | 1629 | 0 | 2 | 0 | 21 | 6 | 72 | Y |  | 2018-07-08 22:06 | 70 | 1088 | 42 | 8499 | 36 | 35 | 34 | 33 | 32 | 31 | 29 | 28 | 27 | 25 |  | 25 | 755 | 36 | 25 | 0 | -0.24 |  | 45.02 | Y | -0.4 | [7 empty] | N | N | N | N | 140 | 0.5 | 62 | 103380 | 102830 | 90 | 13100 | 9 | 1 |  | 2018-07-08 22:04 | 1562 | 130 |  | 29 | [16 empty] | 105.49 | 100 | 0 | 0 | 0 |  | 650 | 400 | 선택 | 선택 | 0 | 0 | 0 |  | 650 | 400 | 선택 | 선택 | 해제 | 미정 | 미정 | 미정 | 미정 |  | 미정 | RB180.00 | H
A46689 | 2018-07-08 | 1 | A |  | 2 | A | AE1055LS | 탄소강 | G-AE1055LS | BM#1 | 1591 | 40 | 1613 | 1533 | 29 | 5200 |  | 3 | 0.3 | 26 |  | -1.74 | 1554 | 1608 | 0 | 17.13 |  | 16 | 51 | 74 | Y |  | 2018-07-08 22:48 | 70 | 1089 | 46 | 41 | 39 | 37 | 36 | 36 | 35 | 35 | 35 | 34 | 34 | 33 |  | 33 | 37 | 39 | 33 | 35 | -0.13 |  | 45.02 | Y | -0.2 | [7 empty] | Y | Y | Y | Y | 220 | 0.5 | 57 | 84590 | 94220 | 6980 | 15940 | 10 | 2 |  | 2018-07-08 22:55 | 1554 | 113 |  | 31 |  | *자동:1521℃ 수동:1523℃ | [14 empty] | 83.59 | 100 | 0 | 0 | 0 |  | 400 |  | 선택 | 해제 | 0 | 0 | 0 |  | 400 |  | 선택 | 해제 | 해제 | 미정 | 미정 | 선택 | 미정 |  | 미정 | BT180180 | H
B46601 | 2018-07-08 | 2 | A |  | 3 | A | 42CRMOS4HH2 | 소입성보증강 | D | BM#2 | 1581 | 48 | 1624 | 1544 | 40 | 8300 |  | 1 | 0.25 | 18 |  | -2.35 | 1548 | 1622 | 0 | 3.81 | 0 | 33 | 21 | 70 | Y |  | 2018-07-08 23:12 | 56 | 1087 | 21 | 23 | 23 | 24 | 24 | 23 | 22 | 22 | 21 | 19 | 18 | 15 |  | 15 | 21 | 24 | 15 | 23 | -0.22 | Y | 40 | Y | -0.6 | [7 empty] | N | N | N | N | 130 | 0.52 | 59 | 103380 | 100230 | 3060 | 15100 | 9 | 1 |  | 2018-07-08 23:13 | 1548 | 137 |  | 28 | [16 empty] | 100.22 | 100 | 0 | 0 | 0 |  | 650 | 400 | 선택 | 선택 | 0 | 0 | 0 |  | 650 | 400 | 선택 | 선택 | 해제 | 미정 | 미정 | 미정 | 미정 |  | 미정 | RB180.00 | H
A46690 | 2018-07-08 | 1 | A |  | 3 | A | AE1055LS | 탄소강 | G-AE1055LS | BM#1 | 1584 | 40 | 1606 | 1526 | 32 | 5400 |  | 3 | 0.31 | 25 |  | -1.56 | 1553 | 1599 | 0 | 15.82 |  | 20 | 25 | 72 | Y |  | 2018-07-08 23:52 | 69 | 1126 | 33 | 33 | 34 | 35 | 34 | 34 | 33 | 33 | 33 | 32 | 32 | 31 |  | 31 | 33 | 35 | 31 | 34 | -0.1 | Y | 40.02 | Y | -0.2 | [7 empty] | Y | Y | Y | Y | 210 | 0.5 | 57 | 84590 | 92790 | 7110 | 15270 | 10 | 2 |  | 2018-07-09 | 1553 | 102 |  | 26 | [16 empty] | 84.76 | 100 | 0 | 0 | 0 |  | 400 |  | 선택 | 해제 | 0 | 0 | 0 |  | 400 |  | 선택 | 해제 | 해제 | 미정 | 미정 | 선택 | 미정 |  | 미정 | BT180180 | H
B46602 | 2018-07-08 | 2 | A |  | 4 | A | 42CRMOS4HH2 | 소입성보증강 | D | BM#2 | 1589 | 42 | 1625 | 1556 | 38 | 8100 |  | 1 | 0.23 | 18 |  | -2.62 | 1561 | 1636 | 0 | 3.67 | 0 | 23 | 3 | 61 | Y |  | 2018-07-09 00:07 | 69 | 1087 | 11 | 16 | 22 | 24 | 25 | 25 | 24 | 23 | 22 | 21 | 19 | 16 |  | 16 | 21 | 25 | 16 | 0 | -0.26 | Y | 35 | Y | -0.6 | [7 empty] | N | N | N | N | 120 | 0.52 | 58 | 94765 | 99630 | 130 | 14700 | 9 | 1 |  | 2018-07-09 00:10 | 1561 | 136 |  | 35 | [16 empty] | 95.15 | 100 | 0 | 0 | 0 |  | 650 | 400 | 선택 | 선택 | 0 | 0 | 0 |  | 650 | 400 | 선택 | 선택 | 해제 | 미정 | 미정 | 미정 | 미정 |  | 미정 | RB180.00 | H
A46691 | 2018-07-08 | 1 | A |  | 4 | A | AE1055LS | 탄소강 | G-AE1055LS | BM#1 | 1585 | 41 | 1605 | 1530 | 28 | 4700 |  | 3 | 0.31 | 26 |  | 0 | 1605 | 1605 | 0 | 17.82 |  | 18 | 39 | 88 | Y |  | 2018-07-09 00:55 | 121 | 1102 | 30 | 32 | 34 | 35 | 34 | 34 | 34 | 34 | 33 | 33 | 33 |  |  | 33 | 33 | 35 | 33 | 34 | -0.02 | Y | 35 | Y | 0 | [7 empty] | Y | Y | Y | Y | 200 | 0.5 | 52 | 84590 | 87330 | 7020 | 15330 | 10 | 2 |  | 2018-07-09 01:03 | 1550 | 98 |  | 23 | [16 empty] | 89.7 | 100 | 0 | 0 | 0 |  | 400 |  | 선택 | 해제 | 0 | 0 | 0 |  | 400 |  | 선택 | 해제 | 해제 | 미정 | 미정 | 선택 | 미정 |  | 미정 | BT180180 | H
B46603 | 2018-07-08 | 2 | A |  | 5 | B | 42CRMOS4HH2 | 소입성보증강 | D | BM#2 | 1586 | 47 | 1636 | 1537 | 39 | 8200 |  | 1 | 0.22 | 18 |  | -2.38 | 1560 | 1628 | 0 | 2.96 | 0 | 5 | 72 | 31 | Y |  | 2018-07-09 01:21 | 68 | 1089 | 25 | 33 | 36 | 38 | 38 | 37 | 37 | 36 | 35 | 34 | 32 |  |  | 32 | 35 | 38 | 32 | 0 | -0.17 | Y | 35.02 | Y | -0.4 | [7 empty] | N | N | N | N | 110 | 0.49 | 58 | 93535 | 95850 | 1650 | 14300 | 9 | 1 |  | 2018-07-09 01:21 | 1560 | 134 |  | 23 | [16 empty] | 95.98 | 100 | 0 | 0 | 0 |  | 650 | 400 | 선택 | 선택 | 0 | 0 | 0 |  | 650 | 400 | 선택 | 선택 | 해제 | 미정 | 미정 | 미정 | 미정 |  | 미정 | RB110.00 | C
A46692 | 2018-07-08 | 1 | A |  | 5 | A | AE1055LS | 탄소강 | G-AE1055LS | BM#1 | 1651 | 42 | 1596 | 1526 | 32 | 5400 |  | 3 | 0.31 | 25 |  | -1.47 | 1551 | 1596 | 0 | 16.96 |  | 6 | 49 | 57 | Y |  | 2018-07-09 02:00 | 67 | 1097 | 33 | 36 | 39 | 39 | 40 | 40 | 39 | 39 | 38 | 37 | 37 | 37 |  | 37 | 38 | 40 | 37 | 39 | -0.04 | Y | 34.98 | Y | 0 | [7 empty] | Y | Y | Y | Y | 190 | 0.5 | 58 | 101508 | 95130 | 7010 | 15600 | 10 | 2 |  | 2018-07-09 02:03 | 1551 | 94 |  | 13 | [16 empty] | 99.42 | 100 | 0 | 0 | 0 |  | 400 |  | 선택 | 해제 | 0 | 0 | 0 |  | 400 |  | 선택 | 해제 | 해제 | 미정 | 미정 | 선택 | 미정 |  | 미정 | BT180180 | H
B46604 | 2018-07-08 | 2 | A |  | 6 | A | SCM440HF | 소입성보증강 | D | BM#2 | 1571 | 46 | 1657 | 1545 | 39 | 8200 |  | 1 | 0.22 | 18 |  | -2.27 | 1575 | 1635 | 1.65 | 0 | 0 | 21 | 7 | 47 | Y |  | 2018-07-09 02:13 | 82 | 1104 | 35 | 39 | 42 | 44 | 44 | 43 | 42 | 42 | 41 | 39 | 38 | 37 |  | 37 | 41 | 44 | 37 | 42 | -0.18 | Y | 38.25 | Y | -0.2 |  |  |  | 1.28 |  |  |  | N | N | N | N | 100 | 0.49 | 60 | 154969 | 98490 | 390 | 14200 | 9 | 1 |  | 2018-07-09 02:17 | 1575 | 130 |  | 33 |  | *연연주 혼탕부 308~310.408~410 | [14 empty] | 156.77 | 100 | 0 | 0 | 0 |  | 650 | 400 | 선택 | 해제 | 0 | 0 | 0 |  | 650 | 400 | 선택 | 해제 | 해제 | 미정 | 미정 | 미정 | 미정 |  | 미정 | RB115.00 | C
A46693 | 2018-07-08 | 1 | A |  | 6 | A | AE1055LS | 탄소강 | G-AE1055LS | BM#1 | 1574 | 44 | 1588 | 1523 | 30 | 5100 |  | 3 | 0.31 | 26 |  | -1.34 | 1546 | 1588 | 0 | 16.29 |  | 16 | 52 | 57 | Y |  | 2018-07-09 02:54 | 62 | 1105 | 36 | 35 | 34 | 33 | 33 | 32 | 31 | 31 | 30 | 29 | 29 | 28 | 27 | 27 | 32 | 34 | 27 | 0 | -0.14 |  | 50.02 | Y | -0.2 | [7 empty] | Y | Y | Y | Y | 180 | 0.5 | 63 | 101508 | 104520 | 7060 | 15810 | 10 | 2 |  | 2018-07-09 03:05 | 1546 | 97 |  | 20 | [16 empty] | 91.04 | 100 | 0 | 0 | 0 |  | 400 |  | 선택 | 해제 | 0 | 0 | 0 |  | 400 |  | 선택 | 해제 | 해제 | 미정 | 미정 | 선택 | 미정 |  | 미정 | BT180180 | H
B46605 | 2018-07-08 | 2 | A |  | 7 | A | SCM440HM2 | 소입성보증강 | D | BM#2 | 1599 | 40 | 1634 | 1556 | 36 | 7200 |  | 1 | 0.21 | 18 |  | -2.3 | 1565 | 1624 | 1.72 | 0 | 0 | 33 | 22 | 46 | Y |  | 2018-07-09 03:14 | 72 | 1101 | 34 | 35 | 36 | 36 | 35 | 35 | 34 | 33 | 32 | 30 | 29 |  |  | 29 | 34 | 36 | 29 | 35 | -0.17 |  | 40 | Y | -0.2 |  |  |  | 1.06 |  |  |  | N | N | N | N | 150 | 0.49 | 58 | 45366 | 95620 | 1400 | 13900 | 9 | 1 |  | 2018-07-09 03:17 | 1565 | 131 |  | 35 |  | *연연주 혼탕부 301.401 | [14 empty] | 46.82 | 83.33 | 0 | 0 | 0 |  | 650 | 400 | 선택 | 해제 | 0 | 0 | 0 |  | 650 | 400 | 선택 | 해제 | 해제 | 미정 | 미정 | 미정 | 선택 | 7 | 미정 | RB145.00 | C
A46694 | 2018-07-08 | 1 | A |  | 7 | A | AE1055LS | 탄소강 | G-AE1055LS | BM#1 | 1564 | 40 | 1586 | 1531 | 34 | 5600 |  | 3 | 0.31 | 25 |  | -1.42 | 1544 | 1586 | 0 | 16.31 |  | 20 | 26 | 59 | Y |  | 2018-07-09 03:55 | 60 | 1120 | 26 | 29 | 30 | 32 | 32 | 31 | 31 | 30 | 29 | 29 | 29 | 28 |  | 28 | 30 | 32 | 28 | 29 | -0.1 | Y | 40 | Y | -0.2 | [7 empty] | Y | Y | Y | Y | 230 | 0.5 | 59 | 101508 | 98240 | 7050 | 14950 | 10 | 2 |  | 2018-07-09 04:01 | 1544 | 103 |  | 25 | [16 empty] | 96.44 | 100 | 0 | 0 | 0 |  | 400 |  | 선택 | 해제 | 0 | 0 | 0 |  | 400 |  | 선택 | 해제 | 해제 | 미정 | 미정 | 선택 | 미정 |  | 미정 | BT180180 | H
B46606 | 2018-07-08 | 2 | A |  | 8 | A | SCM440HM2 | 소입성보증강 | D | BM#2 | 1593 | 42 | 1625 | 1547 | 35 | 7300 |  | 1 | 0.21 | 18 |  | -2.08 | 1565 | 1622 | 2.66 | 0 | 0 | 23 | 4 | 42 | Y |  | 2018-07-09 04:11 | 72 | 1115 | 28 | 30 | 32 | 33 | 33 | 33 | 32 | 32 | 31 | 30 | 29 | 28 |  | 28 | 31 | 33 | 28 | 33 | -0.12 | Y | 40.02 | Y | -0.2 |  |  |  | 1.27 |  |  |  | Y | Y | Y | Y | 150 | 0.47 | 62 | 96322 | 97270 | 30 | 14300 | 9 | 1 | 10 | 2018-07-09 04:35 | 1565 | 136 |  | 40 | [16 empty] | 99.71 | 75 | 0 | 0 | 0 |  | 650 | 400 | 선택 | 해제 | 0 | 0 | 0 |  | 650 | 400 | 선택 | 해제 | 해제 | 미정 | 미정 | 미정 | 미정 |  | 미정 | RB260.00 | C
A46695 | 2018-07-08 | 1 | C |  | 8 | A | AE1055LS | 탄소강 | G-AE1055LS | BM#1 | 1611 | 41 | 1591 | 1524 | 34 | 5700 |  | 3 | 0.3 | 26 |  | 0 | 1591 | 1591 | 0 | 16.94 |  | 18 | 40 | 64 | Y |  | 2018-07-09 04:52 | 107 | 1103 | 27 | 33 | 37 | 39 | 40 | 41 | 42 | 41 | 41 | 41 | 40 | 40 |  | 40 | 38 | 42 | 40 | 41 | -0.03 | Y | 25.02 | Y | 0 | [7 empty] | Y | Y | Y | Y | 220 | 0.5 | 58 | 101508 | 95770 | 7120 | 16700 | 10 | 2 |  | 2018-07-09 05:00 | 1563 | 108 |  | 30 | [16 empty] | 98.79 | 100 | 0 | 0 | 0 |  | 400 |  | 선택 | 해제 | 0 | 0 | 0 |  | 400 |  | 선택 | 해제 | 해제 | 미정 | 미정 | 선택 | 선택 | 7 | 미정 | BT180180 | H
B46607 | 2018-07-08 | 2 | C |  | 9 | A | SCM440HM2 | 소입성보증강 | D | BM#2 | 1589 | 40 | 1646 | 1557 | 36 | 7400 |  | 1 | 0.23 | 19 |  | -2.17 | 1561 | 1635 | 3.62 | 0 | 0 | 5 | 73 | 41 | Y |  | 2018-07-09 05:09 | 68 | 1099 | 33 | 36 | 39 | 41 | 42 | 42 | 41 | 40 | 39 | 38 | 36 | 34 |  | 34 | 39 | 42 | 34 | 0 | -0.23 | Y | 35.02 | Y | -0.4 |  |  |  | 0.99 |  |  |  | N | N | N | N | 140 | 0.47 | 61 | 94457 | 96000 | 1030 | 15300 | 9 | 1 | 10 | 2018-07-09 05:43 | 1569 | 139 |  | 47 |  | *빅사이즈 후속 | [14 empty] | 96.38 | 72.73 | 0 | 0 | 0 |  | 650 | 400 | 선택 | 해제 | 0 | 0 | 0 |  | 650 | 400 | 선택 | 해제 | 해제 | 미정 | 미정 | 미정 | 미정 |  | 미정 | RB165.10 | C
A46696 | 2018-07-08 | 1 | C |  | 9 | A | AE1055LS | 탄소강 | G-AE1055LS | BM#1 | 1606 | 48 | 1578 | 1544 | 41 | 6900 |  | 3 | 0.3 | 25 |  | -0.6 | 1560 | 1578 | 0 | 15.91 |  | 6 | 50 | 59 | Y |  | 2018-07-09 06:01 | 76 | 1109 | 40 | 41 | 43 | 44 | 45 | 44 | 44 | 43 | 42 | 41 | 39 | 39 | 38 | 36 | 41 | 45 | 36 | 44 | -0.16 | Y | 55 | Y | 0 | [7 empty] | Y | Y | Y | Y | 210 | 0.45 | 78 | 101508 | 107750 | 7040 | 15900 | 10 | 2 |  | 2018-07-09 06:12 | 1560 | 110 |  | 20 |  | *전공정요청 HEAT평균주속 10%이상 감속주입ID:101~106.201~206 | [14 empty] | 88.46 | 100 | 0 | 0 | 0 |  | 400 |  | 선택 | 해제 | 0 | 0 | 0 |  | 400 |  | 선택 | 해제 | 해제 | 미정 | 미정 | 선택 | 미정 |  | 미정 | BT180180 | H
B46608 | 2018-07-08 | 2 | C |  | 10 | A | SCM440HM2 | 소입성보증강 | D | BM#2 | 1571 | 39 | 1645 | 1547 | 33 | 7300 |  | 1 | 0.21 | 19 |  | 0 | 1568 | 1625 | 1.74 | 0 | 0 | 21 | 8 | 35 | Y |  | 2018-07-09 06:21 | 75 | 1098 | 34 | 38 | 40 | 40 | 40 | 8498 | 8498 | 11 | 35 | 34 | 33 |  |  | 33 | 999 | 8498 | 11 | 40 | -0.16 | Y | 10.02 | Y | -0.2 |  |  |  | 0.98 |  |  |  | N | N | N | N | 130 | 0.49 | 60 | 94457 | 96840 | 270 | 14400 | 9 | 1 | 20 | 2018-07-09 06:52 | 1568 | 143 |  | 39 | [16 empty] | 97.83 | 72.73 | 0 | 0 | 0 |  | 650 | 400 | 선택 | 해제 | 0 | 0 | 0 |  | 650 | 400 | 선택 | 해제 | 해제 | 미정 | 미정 | 미정 | 미정 |  | 미정 | RB165.10 | C
A46697 | 2018-07-08 | 1 | C |  | 10 | A | AE1055LS | 탄소강 | G-AE1055LS | BM#1 | 1608 | 42 | 1598 | 1559 | 29 | 5000 |  | 3 | 0.3 | 25 |  | -1.57 | 1552 | 1598 | 0 | 15.47 |  | 16 | 53 | 58 | Y |  | 2018-07-09 07:03 | 68 | 1105 | 35 | 33 | 32 | 31 | 31 | 31 | 30 | 29 | 29 | 29 | 28 | 27 | 26 | 24 | 29 | 32 | 24 | 31 | -0.11 |  | 70.02 | Y | -0.2 | [7 empty] | Y | Y | Y | Y | 200 | 0.4 | 82 | 101508 | 102300 | 7030 | 14500 | 10 | 2 |  | 2018-07-09 07:10 | 1552 | 129 |  | 37 |  | *전공정요청 HEAT평균주속 10%이상 감속주입ID:101~106.201~206 | [14 empty] | 92.87 | 100 | 0 | 0 | 0 |  | 400 |  | 선택 | 해제 | 0 | 0 | 0 |  | 400 |  | 선택 | 해제 | 해제 | 미정 | 미정 | 선택 | 미정 |  | 미정 | BT180180 | H
B46609 | 2018-07-08 | 2 | C | TUNDISH교체전 | 11 | A | SCM440HM2 | 소입성보증강 | D | BM#2 | 1597 | 47 | 1645 | 1565 | 37 | 7500 |  | 1 | 0.22 | 18 |  | 0 | 1575 | 1634 | 1.44 | 0 | 0 | 33 | 23 | 41 | Y |  | 2018-07-09 07:18 | 82 | 1100 | 36 | 39 | 41 | 43 | 43 | 43 | 42 | 41 | 40 | 38 | 37 | 35 |  | 35 | 40 | 43 | 35 | 43 | -0.2 | Y | 40.02 | Y | -0.4 |  |  |  | 1.06 |  |  |  | N | N | N | N | 120 | 0.49 | 60 | 93659 | 96700 | 2950 | 2000 | 9 | 1 | 10 | 2018-07-09 07:45 | 1575 | 141 |  | 45 | [16 empty] | 93.99 | 75 | 0 | 3258 | 0 |  | 650 | 400 | 선택 | 해제 | 0 | 3367 | 0 |  | 650 | 400 | 선택 | 해제 | 해제 | 미정 | 미정 | 미정 | 미정 |  | 미정 | RB165.10 | C
A46699 | 2018-07-09 | 1 | C |  | 11 | B | AE1055LS | 탄소강 | G-AE1055LS | BM#1 | 1595 | 21 | 1591 | 1550 | 7 | 3300 |  | 3 | 0.31 | 25 |  | -1.67 | 1543 | 1591 | 0 | 15.95 |  | 18 | 41 | 65 | Y |  | 2018-07-09 08:56 | 59 | 1098 | 31 | 35 | 37 | 38 | 38 | 37 | 37 | 36 | 35 | 35 | 34 |  |  | 34 | 36 | 38 | 34 | 37 | -0.11 | Y | 35 | Y | -0.2 | [7 empty] | Y | Y | Y | Y | 190 | 0.5 | 55 | 101508 | 95250 | 6950 | 16000 | 10 | 2 |  | 2018-07-09 09:06 | 1543 | 84 |  | 10 | [16 empty] | 99.27 | 100 | 0 | 0 | 0 |  | 400 |  | 선택 | 해제 | 0 | 0 | 0 |  | 400 |  | 선택 | 해제 | 해제 | 미정 | 미정 | 선택 | 선택 | 3 | 미정 | BT180180 | H
B46610 | 2018-07-09 | 2 | C | TUNDISH교체 | 1 | A | 20MNCR5 | 합금강 | C1 | BM#2 | 1600 | 67 | 1665 | 1545 | 49 | 10300 |  | 1 | 0.2 | 21 |  | -2.38 | 1586 | 1658 | 1.58 | 0 | 0 | 23 | 5 | 37 | Y |  | 2018-07-09 08:55 | 78 | 1102 | -200 | 21 | 29 | 27 | 32 | 34 | 37 | 40 | 41 | 41 | 43 | 42 |  | 42 | 32 | 43 | 42 | 0 | -0.2 |  | 5.02 | Y | -0.2 |  | 2.2 | 2.2 |  |  |  |  | N | N | N | M | 150 | 0.45 | 59 | 98000 | 96350 | 1400 | 16700 | 18 | 2 | 10 | 2018-07-09 09:08 | 1586 | 162 |  | 33 |  | *T/D플럭스 120/15KG *롱노즐 실리부 부착 *빅사이즈 기준온도 초과, 이상공정 등록(생관에서 사이즈 변경 안된다고 함) | [14 empty] | 100 | 78.57 | 700 | 0 | 0 |  | 490 | 300 | 선택 | 선택 | 748 | 0 | 0 |  | 490 | 300 | 선택 | 선택 | 해제 | 미정 | 미정 | 미정 | 선택 |  | 미정 | SB320320 | C
A46698 | 2018-07-09 | 1 | C |  | 12 | A | AE1055LS | 탄소강 | G-AE1055LS | BM#1 | 1594 | 33 | 1597 | 1550 | 16 | 15800 |  | 3 | 0.31 | 25 |  | -1.56 | 1584 | 1597 | 0 | 16.56 |  | 20 | 27 | 61 | Y |  | 2018-07-09 09:41 | 100 | 1084 | 23 | 34 | 39 | 41 | 43 | 44 | 43 | 43 | 42 | 42 | 40 | 39 | 39 | 37 | 41 | 44 | 37 | 43 | -0.17 | Y | 40 | Y | -0.4 | [7 empty] | Y | Y | Y | Y | 180 | 0.5 | 63 | 101508 | 102700 | 6990 | 15800 | 10 | 2 |  | 2018-07-09 09:50 | 1551 | 203 |  | 21 | [16 empty] | 92.53 | 100 | 0 | 0 | 0 |  | 400 |  | 선택 | 해제 | 0 | 0 | 0 |  | 400 |  | 선택 | 해제 | 해제 | 미정 | 미정 | 선택 | 미정 |  | 미정 | BT180180 | H
B46611 | 2018-07-09 | 2 | C |  | 2 | A | 20MNCR5 | 합금강 | C1 | BM#2 | 1559 | 67 | 1635 | 1524 | 37 | 8200 |  | 1 | 0.2 | 18 |  | 0 | 1563 | 1624 | 0.94 | 0 | 0 | 5 | 74 | 53 | Y |  | 2018-07-09 10:20 | 55 | 1090 | 40 | 38 | 28 | 27 | 26 | 25 | 23 | 22 | 21 | 19 | 17 |  |  | 17 | 26 | 28 | 17 | 0 | -0.27 |  | 40.02 | Y | -0.4 |  |  |  | 1.42 |  |  |  | N | N | N | Y | 140 | 0.47 | 60 | 98000 | 92140 | 30 | 15800 | 18 | 2 | 20 | 2018-07-09 10:24 | 1563 | 129 |  | 10 | 30 | [15 empty] | 105.66 | 78.57 | 0 | 0 | 0 |  | 490 | 300 | 선택 | 선택 | 0 | 0 | 0 |  | 490 | 300 | 선택 | 선택 | 해제 | 미정 | 미정 | 미정 | 미정 |  | 미정 | SB320320 | C
A46700 | 2018-07-09 | 1 | C |  | 13 | A | AE1055LS | 탄소강 | G-AE1055LS | BM#1 | 1601 | 40 | 1598 | 1558 | 31 | 5400 |  | 3 | 0.32 | 25 |  | -1.67 | 1549 | 1598 | 0 | 14.06 |  | 6 | 51 | 81 | Y |  | 2018-07-09 10:34 | 65 | 1084 | 36 | 35 | 35 | 34 | 34 | 33 | 33 | 32 | 32 | 31 | 30 | 30 | 29 | 29 | 33 | 35 | 29 | 0 | -0.11 |  | 54.98 | Y | 0 | [7 empty] | Y | Y | Y | Y | 230 | 0.5 | 66 | 101508 | 103600 | 6970 | 15900 | 10 | 2 |  | 2018-07-09 10:42 | 1549 | 114 |  | 31 | [16 empty] | 91.78 | 100 | 0 | 0 | 0 |  | 400 |  | 선택 | 해제 | 0 | 0 | 0 |  | 400 |  | 선택 | 해제 | 해제 | 미정 | 미정 | 선택 | 미정 |  | 미정 | BT180180 | H
B46612 | 2018-07-09 | 2 | C |  | 3 | A | 20MNCR5 | 합금강 | C1 | BM#2 | 1571 | 46 | 1634 | 1525 | 39 | 9200 |  | 1 | 0.2 | 20 |  | 0 | 1557 | 1639 | 1.61 | 0 | 0 | 21 | 9 | 80 | Y |  | 2018-07-09 11:21 | 49 | 1102 | 18 | 21 | 22 | 23 | 26 | 8483 | 20 | 19 | 18 | 17 | 15 | 16 |  | 16 | 731 | 8483 | 15 | 0 | 9.99 | Y | 25.02 | Y | 0.2 |  |  |  | 1.15 |  |  |  | N | N | N | Y | 130 | 0.47 | 64 | 93335 | 99440 | 100 | 14700 | 18 | 2 | 30 | 2018-07-09 11:29 | 1557 | 112 |  | 11 | [16 empty] | 95.09 | 100 | 0 | 0 | 0 |  | 490 | 300 | 선택 | 선택 | 0 | 0 | 0 |  | 490 | 300 | 선택 | 선택 | 해제 | 미정 | 미정 | 미정 | 미정 |  | 미정 | SB325325 | C
A46701 | 2018-07-09 | 1 | C | 연주종료 | 14 | A | AE1055LS | 탄소강 | G-AE1055LS | BM#1 | 1632 | 47 | 1604 | 1595 | 35 | 4400 |  | 3 | 0.32 | 25 |  | -1.58 | 1557 | 1604 | 0 | 16.67 |  | 16 | 54 | 48 | Y |  | 2018-07-09 11:38 | 73 | 1092 | 29 | 32 | 36 | 39 | 40 | 41 | 41 | 41 | 41 | 40 | 40 | 40 | 40 | 40 | 38 | 41 | 40 | 41 | -0.03 | Y | 35 | Y | 0 | [7 empty] | Y | Y | Y | M | 220 | 0.5 | 63 | 105626 | 102450 | 6050 | 2000 | 10 | 2 |  | 2018-07-09 11:51 | 1557 | 123 |  | 35 | [16 empty] | 96.51 | 100 | 0 | 3500 | 0 |  | 400 |  | 선택 | 해제 | 0 | 3500 | 0 |  | 400 |  | 선택 | 해제 | 해제 | 미정 | 미정 | 선택 | 미정 |  | 미정 | BT180180 | H
B46613 | 2018-07-09 | 2 | C |  | 4 | A | 20MNCR5 | 합금강 | C1 | BM#2 | 1632 | 46 | 1636 | 1585 | 34 | 7300 |  | 1 | 0.22 | 21 |  | 0 | 1556 | 1635 | 1.56 | 0 | 0 | 33 | 24 | 77 | Y |  | 2018-07-09 12:19 | 48 | 1065 | 14 | 17 | 18 | 18 | 18 | 18 | 17 | 16 | 15 | 14 | 12 | 10 |  | 10 | 16 | 18 | 10 | 18 | -0.18 |  | 44.98 | Y | -0.4 |  |  |  | 1.09 |  |  |  | N | N | N | Y | 120 | 0.47 | 63 | 93335 | 98600 | 500 | 15300 | 18 | 2 | 10 | 2018-07-09 12:37 | 1556 | 121 |  | 21 | [16 empty] | 94.66 | 100 | 0 | 0 | 0 |  | 490 | 300 | 선택 | 선택 | 0 | 0 | 0 |  | 490 | 300 | 선택 | 선택 | 해제 | 미정 | 미정 | 미정 | 미정 |  | 미정 | SB245245 | C
B46614 | 2018-07-09 | 2 | D |  | 5 | A | 20MNCR5 | 합금강 | C1 | BM#2 | 1609 | 41 | 1645 | 1567 | 36 | 8000 |  | 1 | 0.2 | 18 |  | 0 | 1635 | 1635 | 1.3 | 0 | 0 | 23 | 6 | 53 | Y |  | 2018-07-09 13:28 | 127 | 1090 | 16 | 22 | 26 | 27 | 27 | 26 | 25 | 24 | 23 | 22 | 21 | 20 |  | 20 | 23 | 27 | 20 | 0 | -0.18 | Y | 39.98 | Y | -0.2 |  |  |  | 1.29 |  |  |  | N | N | N | Y | 110 | 0.47 | 63 | 101820 | 98720 | 1330 | 15800 | 18 | 2 | 40 | 2018-07-09 13:32 | 1566 | 124 |  | 18 | [16 empty] | 102.13 | 100 | 0 | 0 | 0 |  | 490 | 300 | 선택 | 선택 | 0 | 0 | 0 |  | 490 | 300 | 선택 | 선택 | 해제 | 미정 | 미정 | 미정 | 미정 |  | 미정 | SB270270 | C
B46615 | 2018-07-09 | 2 | D | 잔강최소화전 | 6 | A | 20MNCR5 | 합금강 | C1 | BM#2 | 0 | 56 | 1634 | 1534 | 46 | 9900 |  | 2 | 0.53 | 18 |  | 0 | 1592 | 1592 | 0.46 | 0 |  | 5 | 75 | 56 | Y |  | 2018-07-09 14:23 | 84 | 1087 | 28 | 36 | 40 | 42 | 43 | 42 | 41 | 40 | 39 | 38 | 37 | 35 |  | 35 | 38 | 43 | 35 | 0 | -0.23 | Y | 35 | Y | -0.4 |  |  |  | 1.2 |  |  |  | N | N | N | Y | 100 | 0.47 | 63 | 90348 | 99600 | 10 | 3000 | 18 | 2 | 10 | 2018-07-09 14:43 | 1583 | 128 |  | 30 |  | * 빅 사이즈 ΔT 할당불가 로 생관에 사이즈 변경 통보함. | [14 empty] | 91.08 | 100 | 0 | 3100 | 0 |  | 490 | 300 | 선택 | 선택 | 0 | 3100 | 0 |  | 490 | 300 | 선택 | 선택 | 해제 | 미정 | 미정 | 미정 | 미정 |  | 미정 | SB325325 | C
B46616 | 2018-07-09 | 2 | D | 잔강최소화 | 7 | A | SCM420HB | 소입성보증강 | C2 | BM#2 | 1591 | 45 | 1667 | 1545 | 40 | 8300 |  | 1 | 0.22 | 17 |  | -1.77 | 1600 | 1638 | 0 | 2.64 | 0 | 21 | 10 | 56 | Y |  | 2018-07-09 15:30 | 92 | 1105 | 30 | 37 | 37 | 39 | 40 | 40 | 40 | 39 | 37 | 36 |  |  |  | 36 | 38 | 40 | 36 | 40 | -0.14 | Y | 25.02 | Y | -0.2 | [7 empty] | N | N | N | N | 150 | 0.47 | 53 | 84590 | 93580 | 2960 | 14900 | 18 | 2 | 20 | 2018-07-09 15:48 | 1600 | 140 |  | 42 |  | * 전공정 작업지연 감속주입 요청 함. * 전공정 요청 래들잔강 이월 미실시 이상공정 등록. | [14 empty] | 87.66 | 100 | 2500 | 0 | 0 |  | 450 | 300 | 선택 | 선택 | 2500 | 0 | 0 |  | 450 | 300 | 선택 | 선택 | 미정 | 미정 | 미정 | 미정 | 미정 |  | 미정 | BT180180 | H
B46617 | 2018-07-09 | 2 | D |  | 8 | A | SCM420HB | 소입성보증강 | C2 | BM#2 | 1589 | 45 | 1655 | 1547 | 38 | 8000 |  | 1 | 0.23 | 16 |  | -2.12 | 1585 | 1629 | 0 | 2.41 | 0 | 33 | 25 | 63 | Y |  | 2018-07-09 16:54 | 77 | 1087 | 32 | 37 | 42 | 43 | 44 | 44 | 43 | 43 | 41 | 40 | 39 |  |  | 39 | 41 | 44 | 39 | 43 | -0.17 | Y | 30.02 | Y | -0.2 | [7 empty] | N | N | N | N | 140 | 0.52 | 55 | 84590 | 94530 | 40 | 13900 | 18 | 2 | 40 | 2018-07-09 17:00 | 1585 | 134 |  | 15 |  | * 전공정 요청 래들잔강 이월 미실시 이상공정 등록. | [14 empty] | 89.51 | 100 | 0 | 0 | 0 |  | 450 | 300 | 선택 | 선택 | 0 | 0 | 0 |  | 450 | 300 | 선택 | 선택 | 미정 | 미정 | 미정 | 미정 | 미정 |  | 미정 | BT180180 | H
B46618 | 2018-07-09 | 2 | D |  | 9 | A | SCM420HB | 소입성보증강 | C2 | BM#2 | 1561 | 45 | 1617 | 1534 | 42 | 8100 |  | 1 | 0.23 | 16 |  | -1.79 | 1568 | 1619 | 0 | 2.17 | 0 | 20 | 29 | 66 | Y |  | 2018-07-09 17:45 | 60 | 1087 | 32 | 31 | 30 | 29 | 27 | 26 | 25 | 24 | 23 | 21 | 18 |  |  | 18 | 27 | 30 | 18 | 0 | -0.3 |  | 40 | Y | -0.6 | [7 empty] | N | N | N | N | 130 | 0.52 | 55 | 101508 | 96450 | 130 | 14500 | 18 | 2 | 10 | 2018-07-09 17:50 | 1568 | 118 |  | 21 | 15 | * 전공정 요청 래들잔강 이월 미실시 이상공정 등록. | [14 empty] | 106.85 | 100 | 0 | 0 | 0 |  | 450 | 300 | 선택 | 선택 | 0 | 0 | 0 |  | 450 | 300 | 선택 | 선택 | 미정 | 미정 | 미정 | 미정 | 미정 |  | 미정 | BT180180 | H
A46706 | 2018-07-09 | 1 | D | 연주시작 | 1 | A | AE15B38M | 탄소강 | 보론강 | BM#1 | 1614 | 44 | 1671 | 1570 | 42 | 6400 |  | 3 | 0.33 | 16 |  | -2.55 | 1671 | 1647 | 6.82 | 0 |  | 23 | 7 | 41 | Y |  | 2018-07-09 17:23 | 174 | 1087 | 44 | 45 | 43 | 48 | 50 | 52 | 52 | 53 | 53 | 53 | 54 | 53 |  | 53 | 50 | 54 | 53 | 53 | -0.2 |  | 4.98 | Y | -0.2 |  | 2.49 | 2.36 |  |  |  |  | N | N | N | N | 150 | 0.45 | 62 | 97474 | 97300 | 100 | 16000 | 2 | 1 |  | 2018-07-09 17:31 | 1595 | 148 |  | 45 |  | *T/Dflux 유15kg 용120kg *연주시작 | [14 empty] | 97.96 | 100 | 1500 | 0 | 0 |  | 300 |  | 선택 | 선택 | 1500 | 0 | 0 |  | 300 |  | 선택 | 선택 | 해제 | 미정 | 미정 | 미정 | 선택 |  | 미정 | BT180180 | H
B46619 | 2018-07-09 | 2 | D | TUNDISH교체전 | 10 | A | SCM420HB | 소입성보증강 | C2 | BM#2 | 1579 | 55 | 1616 | 1534 | 41 | 9100 |  | 1 | 0.23 | 17 |  | -1.99 | 1587 | 1630 | 0 | 3.05 | 0 | 5 | 76 | 62 | Y |  | 2018-07-09 18:50 | 79 | 1089 | 31 | 38 | 42 | 44 | 44 | 44 | 44 | 43 | 42 | 41 | 40 | 38 |  | 38 | 41 | 44 | 38 | 44 | -0.15 | Y | 39.98 | Y | -0.4 | [7 empty] | N | N | N | N | 120 | 0.55 | 63 | 114674 | 114480 | -1480 | 2000 | 18 | 2 | 20 | 2018-07-09 18:57 | 1587 | 110 |  | 15 |  | * 전공정 요청 래들잔강 이월 미실시 이상공정 등록. | 2C8A5EEE31FB447BA45B79B76021F7A8 | 3A0A74C2B8A848A6B14DC2066032C110 | 653B09A2604F40D68CE08E5812A1B2CE | [11 empty] | 101.48 | 100 | 0 | 3160 | 0 |  | 450 | 300 | 선택 | 선택 | 0 | 3020 | 0 |  | 450 | 300 | 선택 | 선택 | 미정 | 미정 | 미정 | 미정 | 미정 |  | 미정 | BT180180 | H
A46707 | 2018-07-09 | 1 | D |  | 2 | A | AE15B38M | 탄소강 | 보론강 | BM#1 | 1599 | 43 | 1613 | 1555 | 35 | 5300 |  | 3 | 0.39 | 13 |  | -2.33 | 1574 | 1614 | 8.94 | 0 |  | 6 | 53 | 43 | Y |  | 2018-07-09 18:14 | 77 | 1087 | 52 | 43 | 38 | 35 | 33 | 32 | 31 | 30 | 29 | 29 | 28 | 28 | 27 | 27 | 34 | 38 | 27 | 0 | -0.22 |  | 49.98 | Y | -0.2 | [7 empty] | N | N | N | N | 140 | 0.48 | 62 | 84590 | 96170 | 800 | 15400 | 2 | 1 |  | 2018-07-09 18:22 | 1574 | 147 |  | 57 | [16 empty] | 86.76 | 100 | 0 | 0 | 0 |  | 300 |  | 선택 | 선택 | 0 | 0 | 0 |  | 300 |  | 선택 | 선택 | 해제 | 미정 | 미정 | 미정 | 미정 |  | 미정 | BT180180 | H
A46708 | 2018-07-09 | 1 | D |  | 3 | A | AE15B38M | 탄소강 | 보론강 | BM#1 | 1592 | 45 | 1620 | 1545 | 43 | 5800 |  | 3 | 0.34 | 14 |  | -2.25 | 1579 | 1620 | 7.27 | 0 |  | 2 | 13 | 21 | Y |  | 2018-07-09 19:12 | 82 | 1087 | 27 | 28 | 32 | 36 | 38 | 39 | 39 | 39 | 38 | 37 | 37 | 36 | 36 | 36 | 36 | 39 | 36 | 39 | -0.08 | Y | 35 | Y | 0 | [7 empty] | N | N | N | N | 130 | 0.49 | 64 | 101508 | 99300 | 1240 | 15200 | 1 | 1 |  | 2018-07-09 19:26 | 1579 | 150 |  | 63 | [16 empty] | 100.35 | 100 | 0 | 0 | 0 |  | 300 |  | 선택 | 선택 | 0 | 0 | 0 |  | 300 |  | 선택 | 선택 | 해제 | 미정 | 미정 | 미정 | 미정 |  | 미정 | BT180180 | H
B46620 | 2018-07-09 | 2 | D | TUNDISH교체 | 1 | B | AE1548 | 합금강 | AE4130M6 | BM#2 | 1582 | 49 | 1634 | 1525 | 43 | 8400 |  | 1 | 0.2 | 21 |  | -2.32 | 1563 | 1638 | 1.34 | 0 | 0 | 30 | 43 | 181 | Y |  | 2018-07-09 20:05 | 75 | 1087 | -193 | 12 | 15 | 19 | 23 | 26 | 28 | 29 | 29 | 30 | 30 |  |  | 30 | 18 | 30 | 30 | 0 | 0 |  | 5 | Y | 0 |  | 2.26 | 2.26 |  |  |  |  | N | N | N | M | 150 | 0.46 | 57 | 81360 | 94080 | 5140 | 14200 | 8 | 1 | 10 | 2018-07-09 20:00 | 1563 | 134 |  | 29 |  | * T/D FLUX 용탕부: 120 KG / 유탕부: 15KG 투입 | [14 empty] | 82.6 | 100 | 700 | 0 | 0 |  | 650 | 700 | 선택 | 해제 | 700 | 0 | 0 |  | 650 | 700 | 선택 | 해제 | 해제 | 미정 | 선택 | 미정 | 미정 |  | 미정 | SB131131 | C
A46709 | 2018-07-09 | 1 | B |  | 4 | A | AE15B38M | 탄소강 | 보론강 | BM#1 | 1590 | 40 | 1622 | 1535 | 38 | 5600 |  | 3 | 0.3 | 14 |  | -3.1 | 1567 | 1622 | 7.66 | 0 |  | 21 | 11 | 88 | Y |  | 2018-07-09 20:17 | 70 | 1087 | 33 | 28 | 26 | 26 | 25 | 25 | 24 | 24 | 23 | 22 | 21 | 20 | 20 | 20 | 24 | 26 | 20 | 0 | -0.12 |  | 50 | Y | 0 | [7 empty] | N | N | N | N | 120 | 0.49 | 64 | 101508 | 102030 | 500 | 15400 | 2 | 1 |  | 2018-07-09 20:30 | 1567 | 130 |  | 63 | 22 | [15 empty] | 99.13 | 100 | 0 | 0 | 0 |  | 300 |  | 선택 | 선택 | 0 | 0 | 0 |  | 300 |  | 선택 | 선택 | 해제 | 미정 | 미정 | 미정 | 미정 |  | 미정 | BT180180 | H
B46621 | 2018-07-09 | 2 | B |  | 2 | B | AE1548 | 합금강 | AE4130M6 | BM#2 | 1576 | 41 | 1625 | 1525 | 29 | 6100 |  | 1 | 0.2 | 17 |  | -2.44 | 1551 | 1616 | 0.83 | 0 | 0 | 33 | 26 | 67 | Y |  | 2018-07-09 20:48 | 63 | 1087 | 26 | 26 | 26 | 26 | 26 | 25 | 25 | 24 | 24 | 23 | 22 |  |  | 22 | 25 | 26 | 22 | 26 | -0.1 |  | 40.03 | Y | -0.2 |  |  |  | 1.27 |  |  |  | N | N | N | Y | 140 | 0.48 | 57 | 95160 | 89910 | 4090 | 15000 | 8 | 1 | 20 | 2018-07-09 21:03 | 1551 | 134 |  | 45 | [16 empty] | 100.01 | 100 | 0 | 0 | 0 |  | 650 | 700 | 선택 | 해제 | 0 | 0 | 0 |  | 650 | 700 | 선택 | 해제 | 해제 | 미정 | 선택 | 미정 | 미정 |  | 미정 | SB120120 | H
B46622 | 2018-07-09 | 2 | B |  | 3 | A | AE1548 | 합금강 | AE4130M6 | BM#2 | 1573 | 40 | 1625 | 1527 | 31 | 6700 |  | 1 | 0.2 | 17 |  | -2.37 | 1559 | 1620 | 0.88 | 0 | 0 | 20 | 30 | 60 | Y |  | 2018-07-09 21:46 | 71 | 1087 | 8503 | 8503 | 8503 | 8503 | 8503 | 29 | 27 | 27 | 26 | 26 | 25 |  |  | 25 | 999 | 8503 | 25 | 8503 | 9.99 |  | 40 | Y | -0.2 |  |  |  | 1.48 |  |  |  | N | N | N | Y | 130 | 0.48 | 56 | 86410 | 88960 | 5140 | 15400 | 8 | 1 |  | 2018-07-09 21:57 | 1559 | 137 |  | 47 | [16 empty] | 91.93 | 100 | 0 | 0 | 0 |  | 650 | 700 | 선택 | 해제 | 0 | 0 | 0 |  | 650 | 700 | 선택 | 해제 | 해제 | 미정 | 선택 | 미정 | 미정 |  | 미정 | SB120120 | H
A46710 | 2018-07-09 | 1 | B |  | 5 | A | AE15B38M | 탄소강 | 보론강 | BM#1 | 1589 | 43 | 1608 | 1538 | 39 | 6600 |  | 3 | 0.29 | 14 |  | -2.23 | 1568 | 1608 | 7.08 | 0 |  | 16 | 55 | 394 | Y |  | 2018-07-09 21:51 | 71 | 1087 | 19 | 18 | 21 | 24 | 25 | 26 | 25 | 24 | 23 | 23 | 22 | 22 | 21 | 21 | 22 | 26 | 21 | 21 | -0.13 | Y | 39.98 | Y | 0 | [7 empty] | N | N | N | N | 110 | 0.49 | 70 | 101508 | 104170 | 1820 | 13200 | 2 | 1 |  | 2018-07-09 22:05 | 1568 | 104 |  | 32 | 13 | [15 empty] | 95.81 | 0 | 0 | 0 | 0 |  | 300 |  | 선택 | 선택 | 0 | 0 | 0 |  | 300 |  | 선택 | 선택 | 해제 | 미정 | 미정 | 해제 | 미정 |  | 미정 | BT180180 | H
B46623 | 2018-07-09 | 2 | B |  | 4 | A | AE1548 | 합금강 | AE4130M6 | BM#2 | 1584 | 50 | 1635 | 1524 | 36 | 7700 |  | 1 | 0.2 | 17 |  | -1.98 | 1564 | 1617 | 1.42 | 0 | 0 | 5 | 77 | 50 | Y |  | 2018-07-09 23:00 | 76 | 1090 | 31 | 37 | 40 | 42 | 42 | 41 | 41 | 40 | 38 | 36 | 34 |  |  | 34 | 38 | 42 | 34 | 0 | -0.23 | Y | 34.98 | Y | -0.4 |  |  |  | 1.37 |  |  |  | N | N | N | Y | 120 | 0.47 | 60 | 86124 | 93360 | 5070 | 15000 | 8 | 1 |  | 2018-07-09 23:01 | 1564 | 137 |  | 32 | [16 empty] | 87.52 | 100 | 0 | 0 | 0 |  | 650 | 700 | 선택 | 해제 | 0 | 0 | 0 |  | 650 |  | 선택 | 해제 | 해제 | 미정 | 선택 | 미정 | 미정 |  | 미정 | SB120120 | H
A46711 | 2018-07-09 | 1 | B |  | 6 | A | AE15B38M | 탄소강 | 보론강 | BM#1 | 1593 | 41 | 1607 | 1546 | 28 | 5100 |  | 3 | 0.28 | 13 |  | -2.19 | 1567 | 1604 | 6.51 | 0 |  | 23 | 8 | 130 | Y |  | 2018-07-09 22:52 | 70 | 1087 | 19 | 22 | 22 | 23 | 24 | 25 | 25 | 24 | 24 | 23 | 23 | 22 |  | 22 | 23 | 25 | 22 | 24 | -0.05 | Y | 29.97 | Y | -0.2 | [7 empty] | N | N | N | N | 100 | 0.49 | 59 | 101508 | 95380 | 930 | 15700 | 2 | 1 |  | 2018-07-09 22:59 | 1567 | 107 |  | 42 | [16 empty] | 105.46 | 100 | 0 | 0 | 0 |  | 300 |  | 선택 | 선택 | 0 | 0 | 0 |  | 300 |  | 선택 | 선택 | 해제 | 미정 | 미정 | 미정 | 미정 |  | 미정 | BT180180 | H
B46624 | 2018-07-09 | 2 | B |  | 5 | A | AE1548 | 합금강 | AE4130M6 | BM#2 | 1590 | 40 | 1625 | 1545 | 29 | 6100 |  | 1 | 0.2 | 17 |  | -2.45 | 1548 | 1612 | 1.38 | 0 | 0 | 30 | 44 | 39 | Y |  | 2018-07-09 23:54 | 60 | 1076 | 8503 | 30 | 29 | 29 | 29 | 28 | 28 | 26 | 25 | 23 | 21 | 18 |  | 18 | 493 | 29 | 18 | 29 | -0.26 |  | 42.67 | Y | -0.6 |  |  |  | 1.21 |  |  |  | N | N | N | Y | 110 | 0.48 | 56 | 86124 | 89000 | 5150 | 14900 | 8 | 1 |  | 2018-07-09 23:59 | 1548 | 131 |  | 42 | [16 empty] | 91.52 | 100 | 0 | 0 | 0 |  | 650 | 700 | 선택 | 해제 | 0 | 0 | 0 |  | 650 | 700 | 선택 | 해제 | 해제 | 미정 | 선택 | 미정 | 미정 |  | 미정 | SB120120 | H
A46712 | 2018-07-09 | 1 | B |  | 7 | A | AE15B38M | 탄소강 | 보론강 | BM#1 | 1557 | 40 | 1597 | 1526 | 32 | 5900 |  | 3 | 0.28 | 14 |  | -1.63 | 1569 | 1597 | 6.58 | 0 |  | 2 | 14 | 63 | Y |  | 2018-07-10 00:07 | 72 | 1082 | 20 | 26 | 29 | 32 | 33 | 33 | 33 | 33 | 33 | 32 | 31 | 31 | 29 | 29 | 30 | 33 | 29 | 33 | -0.09 | Y | 39.98 | Y | -0.4 | [7 empty] | N | N | N | N | 150 | 0.49 | 63 | 101508 | 99420 | 110 | 16400 | 2 | 1 |  | 2018-07-10 00:14 | 1569 | 94 |  | 28 | [16 empty] | 104.97 | 100 | 0 | 0 | 0 |  | 300 |  | 선택 | 선택 | 0 | 0 | 0 |  | 300 |  | 선택 | 선택 | 해제 | 미정 | 미정 | 해제 | 미정 |  | 미정 | BT180180 | H
B46625 | 2018-07-09 | 2 | B |  | 6 | A | AE1548 | 합금강 | AE4130M6 | BM#2 | 1596 | 47 | 1617 | 1546 | 34 | 7300 |  | 1 | 0.21 | 17 |  | -2.3 | 1556 | 1618 | 1.62 | 0 | 0 | 33 | 27 | 38 | Y |  | 2018-07-10 00:58 | 68 | 1086 | 24 | 31 | 35 | 35 | 36 | 35 | 35 | 33 | 32 | 30 | 29 | 28 |  | 28 | 32 | 36 | 28 | 35 | -0.23 | Y | 34.97 | Y | -0.2 |  |  |  | 1.07 |  |  |  | N | N | N | Y | 100 | 0.48 | 61 | 93301 | 96960 | 5120 | 15000 | 8 | 1 |  | 2018-07-10 00:59 | 1556 | 129 |  | 36 | [16 empty] | 91.47 | 100 | 0 | 0 | 0 |  | 650 | 700 | 선택 | 해제 | 0 | 0 | 0 |  | 650 | 700 | 선택 | 해제 | 해제 | 미정 | 선택 | 미정 | 미정 |  | 미정 | SB120120 | H
A46713 | 2018-07-09 | 1 | B | TUNDISH교체전 | 8 | A | AE15B38M | 탄소강 | 보론강 | BM#1 | 1610 | 37 | 1611 | 1539 | 28 | 5000 |  | 3 | 0.28 | 14 |  | -1.95 | 1577 | 1611 | 6.88 | 0 |  | 21 | 12 | 73 | Y |  | 2018-07-10 01:02 | 80 | 1085 | 28 | 31 | 36 | 39 | 39 | 40 | 40 | 40 | 39 | 38 | 38 | 38 |  | 38 | 37 | 40 | 38 | 40 | -0.07 | Y | 30.02 | Y | 0 | [7 empty] | N | N | N | N | 140 | 0.49 | 63 | 91625 | 102640 | -1490 | 2000 | 2 | 1 |  | 2018-07-10 01:11 | 1577 | 98 |  | 37 |  |  |  | 6BB86DCDA0FA4B149F9707A714412726 | 3466AEA8A7734AB8847626485C01C860 | 578F0E0736B54D97A8FDD0953CE905DA | [10 empty] | 90.58 | 100 | 0 | 3500 | 0 |  | 300 |  | 선택 | 선택 | 0 | 3500 | 0 |  | 300 |  | 선택 | 선택 | 해제 | 미정 | 미정 | 미정 | 미정 |  | 미정 | BT180180 | H
B46626 | 2018-07-09 | 2 | B |  | 7 | A | AE1548 | 합금강 | AE4130M6 | BM#2 | 1583 | 44 | 1617 | 1535 | 33 | 6800 |  | 1 | 0.21 | 17 |  | -2.35 | 1549 | 1608 | 1.8 | 0 | 0 | 20 | 31 | 36 | Y |  | 2018-07-10 02:09 | 61 | 1092 | 29 | 30 | 31 | 32 | 32 | 31 | 30 | 29 | 28 | 27 | 26 |  |  | 26 | 30 | 32 | 26 | 0 | -0.17 | Y | 34.98 | Y | -0.2 |  |  |  | 1.07 |  |  |  | N | N | N | Y | 150 | 0.48 | 57 | 93301 | 91610 | 5050 | 15700 | 8 | 1 |  | 2018-07-10 02:08 | 1549 | 125 |  | 29 | [16 empty] | 96.58 | 100 | 0 | 0 | 0 |  | 650 | 700 | 선택 | 해제 | 0 | 0 | 0 |  | 650 | 700 | 선택 | 해제 | 해제 | 미정 | 선택 | 미정 | 미정 |  | 미정 | SB120120 | H
A46714 | 2018-07-09 | 1 | B | TUNDISH교체 | 1 | A | SCR420HB | 소입성보증강 | C2 | BM#1 | 1629 | 45 | 1649 | 1577 | 40 | 7500 |  | 3 | 0.26 | 20 |  | -1.96 | 1607 | 1654 | 0 | 13.52 |  | 16 | 56 | 58 | Y |  | 2018-07-10 02:29 | 99 | 1987 | 27 | 29 | 29 | 36 | 41 | 44 | 46 | 47 | 48 | 48 |  |  |  | 48 | 41 | 48 | 48 | 0 | 0 |  | 5.02 | Y | 0 |  | 2.26 | 2.26 |  |  |  |  | N | N | N | N | 150 | 0.52 | 54 | 84590 | 94080 | 7050 | 15200 | 11 | 2 |  | 2018-07-10 02:35 | 1607 | 124 |  | 40 |  | *T/Dflux 유15kg 용225kg | [14 empty] | 83.26 | 100 | 1000 | 0 | 0 |  | 450 |  | 선택 | 선택 | 1000 | 0 | 0 |  | 450 |  | 선택 | 선택 | 해제 | 미정 | 미정 | 선택 | 미정 |  | 미정 | BT180180 | H
B46627 | 2018-07-09 | 2 | B |  | 8 | A | AE1548 | 합금강 | AE4130M6 | BM#2 | 1594 | 53 | 1617 | 1524 | 36 | 7600 |  | 1 | 0.2 | 20 |  | -1.79 | 1559 | 1610 | 1.58 | 0 | 0 | 5 | 78 | 48 | Y |  | 2018-07-10 03:17 | 71 | 1083 | 23 | 32 | 38 | 43 | 44 | 45 | 44 | 44 | 43 | 42 | 41 | 40 | 38 | 37 | 40 | 45 | 37 | 44 | -0.2 | Y | 40 | Y | -0.2 |  |  |  | 0.95 |  |  |  | N | N | N | Y | 140 | 0.47 | 67 | 93301 | 104720 | 5160 | 13800 | 8 | 1 |  | 2018-07-10 03:32 | 1559 | 120 |  | 21 | [16 empty] | 84.97 | 100 | 0 | 0 | 0 |  | 650 | 700 | 선택 | 해제 | 0 | 0 | 0 |  | 650 | 700 | 선택 | 해제 | 해제 | 미정 | 선택 | 미정 | 미정 |  | 미정 | SB120120 | H
A46715 | 2018-07-09 | 1 | B |  | 2 | A | SCR420HB | 소입성보증강 | C2 | BM#1 | 1576 | 46 | 1609 | 1526 | 43 | 8100 |  | 3 | 0.27 | 18 |  | -1.99 | 1575 | 1618 | 0 | 10.92 |  | 23 | 9 | 74 | Y |  | 2018-07-10 03:30 | 67 | 1097 | 47 | 38 | 34 | 31 | 28 | 27 | 26 | 25 | 24 | 23 | 22 |  |  | 22 | 29 | 34 | 22 | 0 | -0.3 |  | 40 | Y | -0.2 | [7 empty] | N | N | N | N | 140 | 0.55 | 54 | 101508 | 97600 | 7010 | 13500 | 11 | 2 |  | 2018-07-10 03:50 | 1575 | 118 |  | 35 | [16 empty] | 97.09 | 100 | 0 | 0 | 300 |  | 450 |  | 선택 | 선택 | 0 | 0 | 300 |  | 450 |  | 선택 | 선택 | 해제 | 미정 | 미정 | 선택 | 미정 |  | 미정 | BT180180 | H
B46628 | 2018-07-09 | 2 | B |  | 9 | A | AE1548 | 합금강 | AE4130M6 | BM#2 | 1571 | 47 | 1617 | 1516 | 34 | 7300 |  | 1 | 0.21 | 18 |  | 0 | 1547 | 1607 | 1.78 | 0 | 0 | 30 | 45 | 56 | Y |  | 2018-07-10 04:23 | 59 | 1090 | 32 | 32 | 32 | 32 | 31 | 30 | 29 | 28 | 27 | 27 | 26 | 25 | 24 | 24 | 29 | 32 | 24 | 32 | -0.19 |  | 41.42 | Y | -0.2 |  |  |  | 1.06 |  |  |  | N | N | N | Y | 130 | 0.48 | 59 | 93301 | 96270 | 5250 | 15900 | 8 | 1 |  | 2018-07-10 04:28 | 1547 | 120 |  | 28 | [16 empty] | 92.01 | 76.92 | 0 | 0 | 0 |  | 650 | 700 | 선택 | 해제 | 0 | 0 | 0 |  | 650 | 700 | 선택 | 해제 | 해제 | 미정 | 선택 | 미정 | 선택 | 8 | 미정 | SB120120 | H
A46716 | 2018-07-09 | 1 | B |  | 3 | B | SCR420HB | 소입성보증강 | C2 | BM#1 | 1638 | 41 | 1625 | 1590 | 32 | 5300 |  | 3 | 0.29 | 18 |  | -2.38 | 1572 | 1625 | 0 | 11.16 |  | 2 | 15 | 78 | Y |  | 2018-07-10 04:35 | 64 | 1089 | 22 | 21 | 27 | 29 | 31 | 30 | 30 | 30 | 29 | 28 | 27 | 26 |  | 26 | 28 | 31 | 26 | 30 | -0.14 | Y | 35 | Y | -0.2 | [7 empty] | N | N | N | N | 130 | 0.54 | 56 | 101508 | 95450 | 7050 | 15900 | 11 | 2 |  | 2018-07-10 04:44 | 1572 | 108 |  | 24 | [16 empty] | 99.08 | 100 | 0 | 0 | 0 |  | 450 |  | 선택 | 선택 | 0 | 0 | 0 |  | 450 |  | 선택 | 선택 | 해제 | 미정 | 미정 | 선택 | 미정 |  | 미정 | BT180180 | H
A46717 | 2018-07-09 | 1 | C |  | 4 | A | SCR420HB | 소입성보증강 | C2 | BM#1 | 1596 | 44 | 1629 | 1545 | 35 | 6700 |  | 3 | 0.28 | 18 |  | -2.11 | 1582 | 1629 | 0 | 11.6 |  | 21 | 13 | 77 | Y |  | 2018-07-10 05:32 | 74 | 1086 | 26 | 31 | 37 | 38 | 40 | 39 | 38 | 37 | 37 | 36 | 34 | 33 |  | 33 | 36 | 40 | 33 | 37 | -0.2 | Y | 34.98 | Y | -0.2 | [7 empty] | N | N | N | N | 120 | 0.55 | 55 | 101508 | 99150 | 6700 | 14700 | 11 | 2 |  | 2018-07-10 05:41 | 1582 | 105 |  | 24 | [16 empty] | 95.63 | 100 | 0 | 0 | 0 |  | 450 |  | 선택 | 선택 | 0 | 0 | 0 |  | 450 |  | 선택 | 선택 | 해제 | 미정 | 미정 | 선택 | 미정 |  | 미정 | BT180180 | H
B46629 | 2018-07-09 | 2 | C |  | 10 | A | AE1548 | 합금강 | AE4130M6 | BM#2 | 1578 | 48 | 1605 | 1525 | 35 | 7300 |  | 1 | 0.21 | 17 |  | -2.2 | 1551 | 1606 | 1.66 | 0 | 0 | 33 | 28 | 55 | Y |  | 2018-07-10 05:31 | 63 | 1084 | 26 | 31 | 34 | 34 | 34 | 33 | 32 | 31 | 31 | 29 | 28 | 27 |  | 27 | 31 | 34 | 27 | 34 | -0.16 |  | 45 | Y | -0.2 |  |  |  | 0.93 |  |  |  | N | N | N | Y | 120 | 0.48 | 64 | 100478 | 101760 | 5070 | 15300 | 8 | 1 |  | 2018-07-10 05:33 | 1551 | 117 |  | 21 | [16 empty] | 94.08 | 78.57 | 0 | 0 | 0 |  | 650 | 700 | 선택 | 해제 | 0 | 0 | 0 |  | 650 | 700 | 선택 | 해제 | 해제 | 미정 | 선택 | 미정 | 미정 |  | 미정 | SB120120 | H
A46718 | 2018-07-09 | 1 | C |  | 5 | A | SCR420HB | 소입성보증강 | C2 | BM#1 | 1591 | 43 | 1611 | 1542 | 35 | 6600 |  | 3 | 0.29 | 22 |  | -1.07 | 1583 | 1611 | 0 | 16.35 |  | 16 | 57 | 57 | Y |  | 2018-07-10 06:30 | 75 | 1088 | 33 | 34 | 36 | 38 | 39 | 40 | 40 | 39 | 38 | 38 | 37 | 36 | 34 | 34 | 37 | 40 | 34 | 38 | -0.17 | Y | 35.02 | Y | -0.4 | [7 empty] | N | N | N | N | 110 | 0.53 | 64 | 101508 | 106850 | 6950 | 15600 | 11 | 2 |  | 2018-07-10 06:34 | 1583 | 103 |  | 23 | [16 empty] | 89.16 | 100 | 0 | 0 | 0 |  | 450 |  | 선택 | 선택 | 0 | 0 | 0 |  | 450 |  | 선택 | 선택 | 해제 | 미정 | 미정 | 선택 | 선택 | 2 | 미정 | BT180180 | H
B46630 | 2018-07-09 | 2 | C |  | 11 | A | AE1548 | 합금강 | AE4130M6 | BM#2 | 1592 | 49 | 1605 | 1535 | 36 | 7100 |  | 1 | 0.21 | 15 |  | 0 | 1546 | 1602 | 1.35 | 0 | 0 | 20 | 32 | 62 | Y |  | 2018-07-10 06:40 | 58 | 1079 | 25 | 27 | 28 | 28 | 28 | 27 | 26 | 26 | 25 | 24 | 23 | 22 |  | 22 | 26 | 28 | 22 | 28 | -0.13 |  | 45 | Y | -0.2 |  |  |  | 1.11 |  |  |  | N | N | N | Y | 110 | 0.48 | 61 | 100478 | 97240 | 5130 | 15700 | 8 | 1 |  | 2018-07-10 06:54 | 1546 | 122 |  | 19 | [16 empty] | 98.22 | 78.57 | 0 | 0 | 0 |  | 650 | 700 | 선택 | 해제 | 0 | 0 | 0 |  | 650 | 700 | 선택 | 해제 | 해제 | 미정 | 선택 | 미정 | 미정 |  | 미정 | SB120120 | H
A46719 | 2018-07-10 | 1 | C |  | 6 | A | SCR420HB | 소입성보증강 | C2 | BM#1 | 1626 | 45 | 1624 | 1563 | 31 | 5800 |  | 3 | 0.3 | 21 |  | -1.82 | 1579 | 1624 | 0 | 14.62 |  | 23 | 10 | 59 | Y |  | 2018-07-10 07:30 | 71 | 1084 | 32 | 35 | 37 | 38 | 38 | 38 | 37 | 36 | 35 | 34 | 33 | 31 | 31 | 31 | 35 | 38 | 31 | 38 | -0.16 | Y | 44.98 | Y | 0 | [7 empty] | N | N | N | N | 100 | 0.5 | 63 | 101508 | 102750 | 7090 | 16500 | 11 | 2 |  | 2018-07-10 07:36 | 1579 | 107 |  | 28 |  | *전공정요청 감속주입 | [14 empty] | 92.49 | 100 | 0 | 0 | 0 |  | 450 |  | 선택 | 선택 | 0 | 0 | 0 |  | 450 |  | 선택 | 선택 | 해제 | 미정 | 미정 | 선택 | 미정 |  | 미정 | BT180180 | H
B46631 | 2018-07-09 | 2 | C |  | 12 | A | AE1548 | 합금강 | AE4130M6 | BM#2 | 1585 | 45 | 1617 | 1534 | 36 | 7400 |  | 1 | 0.23 | 15 |  | 0 | 1558 | 1613 | 1.5 | 0 | 0 | 5 | 79 | 54 | Y |  | 2018-07-10 07:33 | 70 | 1092 | 27 | 34 | 37 | 39 | 39 | 38 | 38 | 37 | 35 | 35 | 33 | 33 | 31 | 30 | 35 | 39 | 30 | 0 | -0.18 | Y | 50 | Y | -0.2 |  |  |  | 1.15 |  |  |  | N | N | N | Y | 100 | 0.48 | 71 | 107655 | 110500 | 4750 | 14800 | 8 | 1 |  | 2018-07-10 07:57 | 1558 | 124 |  | 30 | [16 empty] | 93.25 | 80 | 0 | 0 | 0 |  | 650 | 700 | 선택 | 해제 | 0 | 0 | 0 |  | 650 | 700 | 선택 | 해제 | 해제 | 미정 | 선택 | 미정 | 미정 |  | 미정 | SB120120 | H
A46720 | 2018-07-10 | 1 | C |  | 7 | A | SCR420HB | 소입성보증강 | C2 | BM#1 | 1628 | 38 | 1627 | 1541 | 32 | 5900 |  | 3 | 0.32 | 20 |  | -1.95 | 1580 | 1627 | 0 | 17.3 |  | 2 | 16 | 63 | Y |  | 2018-07-10 08:30 | 72 | 1105 | 29 | 31 | 35 | 38 | 38 | 39 | 38 | 38 | 37 | 36 | 35 | 33 | 32 | 31 | 35 | 39 | 31 | 38 | -0.2 | Y | 40.03 | Y | -0.2 | [7 empty] | N | N | N | N | 150 | 0.47 | 66 | 84590 | 97550 | 6940 | 16100 | 11 | 2 |  | 2018-07-10 08:54 | 1580 | 111 |  | 32 |  | *전공정요청 감속주입 | [14 empty] | 80.91 | 100 | 0 | 0 | 0 |  | 450 |  | 선택 | 선택 | 0 | 0 | 0 |  | 450 |  | 선택 | 선택 | 해제 | 미정 | 미정 | 선택 | 미정 |  | 미정 | BT180180 | H
B46632 | 2018-07-10 | 2 | C |  | 13 | A | AE1548 | 합금강 | AE4130M6 | BM#2 | 1570 | 47 | 1615 | 1524 | 34 | 7700 |  | 1 | 0.22 | 16 |  | 0 | 1557 | 1617 | 1.42 | 0 | 0 | 30 | 46 | 53 | Y |  | 2018-07-10 08:44 | 69 | 1066 | 28 | 30 | 32 | 33 | 33 | 33 | 32 | 31 | 30 | 29 | 28 | 27 | 25 | 24 | 30 | 33 | 24 | 33 | -0.18 | Y | 49.98 | Y | -0.2 |  |  |  | 1.09 |  |  |  | N | N | N | Y | 150 | 0.48 | 66 | 111394 | 103540 | 5070 | 15000 | 8 | 1 |  | 2018-07-10 09:11 | 1557 | 135 |  | 34 | [16 empty] | 102.15 | 80 | 0 | 0 | 0 |  | 650 | 700 | 선택 | 해제 | 0 | 0 | 0 |  | 650 | 700 | 선택 | 해제 | 해제 | 미정 | 선택 | 미정 | 미정 |  | 미정 | SB129129 | C
A46721 | 2018-07-10 | 1 | C |  | 8 | A | SCR420HB | 소입성보증강 | C2 | BM#1 | 1614 | 42 | 1615 | 1547 | 36 | 5500 |  | 3 | 0.3 | 20 |  | -1.64 | 1575 | 1615 | 0 | 11.83 |  | 21 | 14 | 69 | Y |  | 2018-07-10 09:33 | 67 | 1096 | 30 | 31 | 33 | 34 | 34 | 34 | 34 | 33 | 32 | 31 | 29 | 28 |  | 28 | 32 | 34 | 28 | 34 | -0.15 | Y | 40.02 | Y | -0.2 | [7 empty] | N | N | N | N | 140 | 0.47 | 59 | 101508 | 90950 | 7090 | 15500 | 11 | 2 |  | 2018-07-10 09:41 | 1575 | 113 |  | 36 |  | *전공정요청 감속주입 | [14 empty] | 103.63 | 100 | 0 | 0 | 0 |  | 450 |  | 선택 | 선택 | 0 | 0 | 0 |  | 450 |  | 선택 | 선택 | 해제 | 미정 | 미정 | 선택 | 미정 |  | 미정 | BT180180 | H
B46633 | 2018-07-10 | 2 | C |  | 14 | A | AE1548 | 합금강 | AE4130M6 | BM#2 | 1609 | 42 | 1617 | 1565 | 36 | 6800 |  | 1 | 0.22 | 16 |  | 0 | 1600 | 1600 | 1.54 | 0 | 0 | 33 | 29 | 53 | Y |  | 2018-07-10 13:20 | 112 | 1090 | 27 | 31 | 33 | 34 | 33 | 33 | 33 | 32 | 31 | 30 | 29 | 28 | 27 | 27 | 31 | 34 | 27 | 33 | -0.16 | Y | 44.98 | Y | -0.2 |  |  |  | 1.24 |  |  |  | N | N | N | Y | 140 | 0.48 | 66 | 120010 | 103860 | 5120 | 15100 | 8 | 1 |  | 2018-07-10 10:04 | 1556 | 143 |  | -174 | [16 empty] | 110.25 | 75 | 0 | 0 | 0 |  | 650 | 700 | 선택 | 해제 | 0 | 0 | 0 |  | 650 | 700 | 선택 | 해제 | 해제 | 미정 | 선택 | 미정 | 미정 |  | 미정 | SB131131 | C
A46722 | 2018-07-10 | 1 | C |  | 9 | A | SCR420HB | 소입성보증강 | C2 | BM#1 | 1653 | 47 | 1613 | 1536 | 38 | 6900 |  | 3 | 0.34 | 21 |  | 63.76 | 1578 | 0 | 0.49 | 18.15 |  | 16 | 58 | 68 | Y |  | 2018-07-10 10:55 | 70 | 1084 | 27 | 32 | 36 | 39 | 40 | 41 | 40 | 40 | 39 | 38 | 37 | 36 | 35 | 34 | 37 | 41 | 34 | 40 | -0.18 | Y | 39.98 | Y | -0.2 | [7 empty] | N | N | N | N | 130 | 0.47 | 66 | 84590 | 97250 | 6880 | 15700 | 11 | 2 |  | 2018-07-10 11:01 | 1578 | 100 |  | 14 |  | *전공정요청 감속주입 | [14 empty] | 81.14 | 100 | 0 | 0 | 0 |  | 450 |  | 선택 | 선택 | 0 | 0 | 0 |  | 450 |  | 선택 | 선택 | 해제 | 미정 | 미정 | 선택 | 미정 |  | 미정 | BT180180 | H
B46634 | 2018-07-10 | 2 | C | TUNDISH교체전 | 15 | A | AE1548 | 합금강 | AE4130M6 | BM#2 | 1600 | 44 | 1624 | 1556 | 32 | 6200 |  | 3 | 0.33 | 16 |  | -1.95 | 1580 | 1619 | 9.48 | 0 |  | 20 | 33 | 39 | Y |  | 2018-07-10 10:22 | 92 | 1092 | 30 | 36 | 39 | 40 | 41 | 41 | 41 | 40 | 39 | 38 | 38 | 37 |  | 37 | 38 | 41 | 37 | 41 | -0.11 | Y | 35 | Y | -0.2 |  |  |  | 1.18 |  |  |  | N | N | N | M | 130 | 0.47 | 61 | 103955 | 94870 | 7030 | 2000 | 8 | 1 |  | 2018-07-10 10:51 | 1580 | 149 |  | 73 |  |  | 6CD32B6822BA46C79CE212B3FB5BC9E1 | 882A6B6B830C4C98AD79AD6C8B68B440 | E443BAF942AA4A8EA791F45B424F13C5 | [11 empty] | 102.02 | 100 | 0 | 2660 | 0 |  | 650 | 700 | 선택 | 해제 | 0 | 2670 | 0 |  | 650 | 700 | 선택 | 해제 | 해제 | 미정 | 미정 | 선택 | 미정 |  | 미정 | SB135135 | C
A46723 | 2018-07-10 | 1 | C |  | 10 | A | SCR420HB | 소입성보증강 | C2 | BM#1 | 1577 | 39 | 1619 | 1531 | 33 | 6200 |  | 3 | 0.34 | 21 |  | -1.71 | 1576 | 1619 | 0 | 17.02 |  | 23 | 11 | 74 | Y |  | 2018-07-10 11:54 | 68 | 1099 | 33 | 33 | 34 | 34 | 33 | 32 | 32 | 31 | 30 | 29 | 28 | 26 | 25 | 25 | 31 | 34 | 25 | 33 | -0.18 |  | 49.98 | Y | -0.2 | [7 empty] | N | N | N | N | 120 | 0.47 | 61 | 101508 | 94150 | 7040 | 15800 | 11 | 2 |  | 2018-07-10 11:58 | 1576 | 99 |  | 22 |  | *전공정요청 감속주입 | [14 empty] | 100.35 | 100 | 0 | 0 | 0 |  | 450 |  | 선택 | 선택 | 0 | 0 | 0 |  | 450 |  | 선택 | 선택 | 해제 | 미정 | 미정 | 선택 | 미정 |  | 미정 | BT180180 | C
B46635 | 2018-07-10 | 2 | D | TUNDISH교체 | 1 | B | SCR435B | 합금강 | D1 | BM#2 | 1590 | 62 | 1646 | 1535 | 49 | 10500 |  | 1 | 0.21 | 21 |  | 0 | 1582 | 1650 | 1.75 | 0 | 0 | 5 | 80 | 35 | Y |  | 2018-07-10 12:34 | 87 | 1087 | -146 | 37 | 36 | 35 | 34 | 30 | 37 | 39 | 40 | 42 | 43 | 44 | 45 | 44 | 36 | 45 | 44 | 44 | -0.07 |  | 15 | Y | 0 |  | 3.35 | 3.17 | 2.04 |  |  |  | N | N | N | N | 150 | 0.47 | 68 | 101508 | 110170 | 1430 | 15800 | 4 | 2 | 10 | 2018-07-10 12:41 | 1582 | 155 |  | 28 | 24 | *T/D플럭스 120/15KG *롱노즐 실리부 부착 *수소 10분 측정값 기준치 초과,생관통보 (10분 3.32PPM,14분 3.35PPM) | [14 empty] | 91.12 | 100 | 1000 | 0 | 0 |  | 650 | 400 | 선택 | 선택 | 1080 | 0 | 0 |  | 650 | 400 | 선택 | 선택 | 해제 | 미정 | 미정 | 미정 | 선택 |  | 미정 | BT180180 | H
A46724 | 2018-07-10 | 1 | D |  | 11 | A | SCR420HB | 소입성보증강 | C2 | BM#1 | 1575 | 42 | 1604 | 1530 | 34 | 6200 |  | 3 | 0.37 | 20 |  | 65.25 | 1567 | 0 | 0 | 10.13 |  | 2 | 17 | 72 | Y |  | 2018-07-10 13:00 | 59 | 1086 | 25 | 25 | 28 | 30 | 31 | 31 | 30 | 30 | 29 | 27 | 26 | 25 | 24 | 22 | 27 | 31 | 22 | 30 | -0.18 | Y | 50 | Y | -0.2 | [7 empty] | N | N | N | N | 110 | 0.47 | 71 | 101508 | 105280 | 7100 | 15200 | 11 | 2 |  | 2018-07-10 13:06 | 1567 | 95 |  | 19 |  | *전공정요청 감속주입 | [14 empty] | 89.87 | 100 | 0 | 0 | 0 |  | 450 |  | 선택 | 선택 | 0 | 0 | 0 |  | 450 |  | 선택 | 선택 | 해제 | 미정 | 미정 | 선택 | 미정 |  | 미정 | BT180180 | C
B46636 | 2018-07-10 | 2 | D |  | 2 | A | SCR435B | 합금강 | D1 | BM#2 | 1583 | 51 | 1615 | 1527 | 40 | 8600 |  | 3 | 0.35 | 17 |  | 77.35 | 1583 | 0 | 13.52 | 0.57 |  | 30 | 47 | 67 | Y |  | 2018-07-10 13:30 | 88 | 1088 | 42 | 43 | 44 | 45 | 44 | 44 | 43 | 42 | 42 | 41 | 40 | 39 | 38 | 38 | 42 | 45 | 38 | 44 | -0.17 | Y | 41.52 | Y | -0.67 | [7 empty] | N | N | N | N | 140 | 0.49 | 64 | 99588 | 104460 | 40 | 15000 | 4 | 2 | 20 | 2018-07-10 13:45 | 1583 | 137 |  | 42 | 20 | [15 empty] | 96.97 | 100 | 0 | 0 | 0 |  | 650 | 400 | 선택 | 선택 | 0 | 0 | 0 |  | 650 | 400 | 선택 | 선택 | 해제 | 미정 | 미정 | 미정 | 미정 |  | 미정 | BT180180 | H
A46725 | 2018-07-10 | 1 | D |  | 12 | A | SCR420HB | 소입성보증강 | C2 | BM#1 | 1578 | 48 | 1617 | 1532 | 35 | 6900 |  | 3 | 0.37 | 21 |  | -1.89 | 1569 | 1617 | 1.03 | 15.75 |  | 21 | 15 | 72 | Y |  | 2018-07-10 14:17 | 61 | 1101 | 22 | 27 | 32 | 33 | 33 | 34 | 33 | 32 | 32 | 31 | 30 | 29 | 29 | 29 | 31 | 34 | 29 | 33 | -0.14 | Y | 35 | Y | 0 | [7 empty] | N | N | N | N | 100 | 0.51 | 60 | 101508 | 98890 | 2020 | 15400 | 11 | 2 |  | 2018-07-10 14:24 | 1569 | 109 |  | 14 |  | *전공정요청 L/D잔강 미이월 *전공정요청 감속주입 | [14 empty] | 100.01 | 100 | 0 | 0 | 0 |  | 450 |  | 선택 | 선택 | 0 | 0 | 0 |  | 450 |  | 선택 | 선택 | 해제 | 미정 | 미정 | 해제 | 미정 |  | 미정 | BT180180 | H
B46637 | 2018-07-10 | 2 | D |  | 3 | A | SCR435B | 합금강 | D1 | BM#2 | 1629 | 46 | 1624 | 1527 | 33 | 7100 |  | 1 | 0.2 | 17 |  | -1.95 | 1557 | 1613 | 1.04 | 0 | 0 | 33 | 30 | 73 | Y |  | 2018-07-10 14:52 | 62 | 1098 | 31 | 30 | 28 | 27 | 26 | 25 | 24 | 23 | 22 | 20 | 19 |  |  | 19 | 25 | 28 | 19 | 0 | -0.22 |  | 40.02 | Y | -0.2 | [7 empty] | N | N | N | N | 130 | 0.51 | 56 | 101508 | 95280 | 820 | 15100 | 4 | 2 | 30 | 2018-07-10 15:03 | 1557 | 142 |  | 28 | [16 empty] | 105.74 | 100 | 0 | 0 | 0 |  | 650 | 400 | 선택 | 선택 | 0 | 0 | 0 |  | 650 | 400 | 선택 | 선택 | 해제 | 미정 | 미정 | 미정 | 미정 |  | 미정 | BT180180 | C
A46726 | 2018-07-10 | 1 | D |  | 13 | A | SCR420HB | 소입성보증강 | C2 | BM#1 | 1568 | 39 | 1608 | 1535 | 38 | 6800 |  | 3 | 0.35 | 19 |  | -1.45 | 1575 | 1608 | 0 | 23.5 |  | 16 | 59 | 72 | Y |  | 2018-07-10 15:04 | 67 | 1108 | 28 | 30 | 31 | 32 | 32 | 31 | 30 | 30 | 29 | 28 | 28 | 27 | 26 | 26 | 30 | 32 | 26 | 30 | -0.13 | Y | 45 | Y | -0.2 | [7 empty] | N | N | N | N | 150 | 0.53 | 61 | 100868 | 103410 | 2390 | 15100 | 11 | 2 |  | 2018-07-10 15:11 | 1575 | 103 |  | 30 |  | *전공정요청 L/D잔강 미이월 | [14 empty] | 94.76 | 100 | 0 | 0 | 0 |  | 450 |  | 선택 | 선택 | 0 | 0 | 0 |  | 450 |  | 선택 | 선택 | 해제 | 미정 | 미정 | 미정 | 미정 |  | 미정 | BT180180 | H
B46638 | 2018-07-10 | 2 | D |  | 4 | A | SCR435B | 합금강 | D1 | BM#2 | 1604 | 40 | 1637 | 1567 | 34 | 6200 |  | 1 | 0.19 | 18 |  | -2.2 | 1567 | 1625 | 1.15 | 0 | 0 | 20 | 34 | 82 | Y |  | 2018-07-10 15:46 | 72 | 1088 | 23 | 28 | 30 | 31 | 31 | 31 | 30 | 29 | 28 | 27 | 26 |  |  | 26 | 29 | 31 | 26 | 31 | -0.14 | Y | 35 | Y | -0.2 | [7 empty] | N | N | N | N | 120 | 0.5 | 58 | 99588 | 97050 | 1070 | 14200 | 4 | 2 | 40 | 2018-07-10 15:45 | 1567 | 133 |  | 33 | [16 empty] | 101.62 | 100 | 0 | 0 | 0 |  | 650 | 400 | 선택 | 선택 | 0 | 0 | 0 |  | 650 | 400 | 선택 | 선택 | 해제 | 미정 | 미정 | 미정 | 미정 |  | 미정 | BT180180 | C
A46727 | 2018-07-10 | 1 | D |  | 14 | A | SCR420HB | 소입성보증강 | C2 | BM#1 | 1640 | 39 | 1616 | 1556 | 30 | 5000 |  | 3 | 0.34 | 19 |  | -1.94 | 1571 | 1616 | 0 | 14.89 |  | 23 | 12 | 72 | Y |  | 2018-07-10 16:05 | 63 | 1087 | 25 | 25 | 25 | 26 | 26 | 25 | 25 | 24 | 24 | 23 | 22 |  |  | 22 | 25 | 26 | 22 | 25 | -0.11 | Y | 35 | Y | -0.2 | [7 empty] | N | N | N | N | 140 | 0.55 | 53 | 101508 | 94570 | 3820 | 16300 | 11 | 2 |  | 2018-07-10 16:12 | 1571 | 104 |  | 31 |  | *전공정요청 L/D잔강 미이월 | [14 empty] | 102.53 | 100 | 0 | 0 | 0 |  | 450 |  | 선택 | 선택 | 0 | 0 | 0 |  | 450 |  | 선택 | 선택 | 해제 | 미정 | 미정 | 미정 | 미정 |  | 미정 | BT180180 | H
B46639 | 2018-07-10 | 2 | D |  | 5 | B | SCR435B | 합금강 | D1 | BM#2 | 1590 | 42 | 1624 | 1535 | 37 | 7700 |  | 1 | 0.2 | 19 |  | -1.72 | 1566 | 1625 | 1 | 0 | 0 | 5 | 81 | 43 | Y |  | 2018-07-10 16:54 | 71 | 1088 | 31 | 34 | 37 | 38 | 39 | 39 | 39 | 37 | 37 | 36 | 35 | 34 | 32 | 32 | 36 | 39 | 32 | 39 | -0.17 | Y | 40 | Y | -0.4 | [7 empty] | N | N | N | N | 110 | 0.49 | 65 | 99588 | 106930 | 3740 | 15600 | 4 | 2 | 10 | 2018-07-10 17:02 | 1566 | 129 |  | 26 | [16 empty] | 90.53 | 100 | 0 | 0 | 0 |  | 650 | 400 | 선택 | 선택 | 0 | 0 | 0 |  | 650 | 400 | 선택 | 선택 | 해제 | 미정 | 미정 | 미정 | 선택 | 4 | 미정 | BT180180 | C
A46728 | 2018-07-10 | 1 | D | TUNDISH교체전 | 15 | A | SCR420HB | 소입성보증강 | C2 | BM#1 | 1579 | 40 | 1617 | 1532 | 39 | 7400 |  | 3 | 0.31 | 19 |  | -1.75 | 1575 | 1617 | 0 | 18.02 |  | 2 | 18 | 57 | Y |  | 2018-07-10 17:10 | 67 | 1088 | 21 | 25 | 29 | 32 | 33 | 34 | 34 | 33 | 32 | 31 | 30 | 29 |  | 29 | 30 | 34 | 29 | 0 | -0.17 | Y | 30 | Y | -0.2 | [7 empty] | N | N | N | N | 130 | 0.54 | 59 | 102408 | 100020 | 4630 | 1500 | 11 | 2 |  | 2018-07-10 17:16 | 1575 | 98 |  | 19 |  | *전공정요청 L/D잔강 미이월 | 86F827B074F04C4799017A9348819925 | 27991FF67FEF408585DDF1B139F2AD8A | E49AA3C2A5F7446587722E3EAD81C6CF | [11 empty] | 97.86 | 100 | 0 | 3000 | 0 |  | 450 |  | 선택 | 선택 | 0 | 3100 | 0 |  | 450 |  | 선택 | 선택 | 해제 | 미정 | 미정 | 미정 | 미정 |  | 미정 | BT180180 | H
B46640 | 2018-07-10 | 2 | D |  | 6 | A | SCR435B | 합금강 | D1 | BM#2 | 1578 | 44 | 1625 | 1534 | 38 | 7700 |  | 1 | 0.2 | 19 |  | -2.15 | 1561 | 1626 | 1.13 | 0 | 0 | 30 | 48 | 41 | Y |  | 2018-07-10 17:56 | 66 | 1089 | 31 | 33 | 34 | 34 | 33 | 32 | 31 | 30 | 29 | 28 | 27 | 26 | 24 | 24 | 30 | 34 | 24 | 0 | -0.2 |  | 50.02 | Y | -0.4 | [7 empty] | N | N | N | N | 100 | 0.49 | 67 | 99588 | 107860 | 130 | 14900 | 4 | 2 | 20 | 2018-07-10 18:21 | 1561 | 135 |  | 33 |  | * STR#2기 M-EMS FAULT 발생 ID:403,404 이상재등록. * STR#2기 20%이상감속주입 이상공정 등록. | [14 empty] | 93.95 | 100 | 0 | 0 | 0 |  | 650 | 400 | 선택 | 선택 | 0 | 0 | 0 |  | 650 | 400 | 선택 | 선택 | 해제 | 미정 | 미정 | 미정 | 미정 |  | 미정 | BT180180 | C
A46729 | 2018-07-10 | 1 | D | TUNDISH교체 | 1 | A | STB2 | 베어링강 | STB (SF) | BM#1 | 1610 | 42 | 1579 | 1539 | 39 | 6300 |  | 3 | 0.32 | 27 |  | -1.44 | 1535 | 1579 | 12.93 | 0 |  | 21 | 16 | 64 | Y |  | 2018-07-10 18:26 | 79 | 1088 | 34 | 34 | 34 | 34 | 33 | [8 empty] | 33 | 34 | 34 | 33 | 34 | -0.1 |  | 10.02 | Y | -0.2 |  | 2.01 | 1.89 |  |  |  |  | N | N | N | N | 230 | 0.48 | 60 | 84590 | 94050 | 7500 | 14900 | 17 | 1 |  | 2018-07-10 18:33 | 1535 | 113 |  | 29 |  | *T/Dflux 유15kg 용275kg | [14 empty] | 83.3 | 100 | 1500 | 0 | 0 |  | 650 |  | 선택 | 해제 | 1500 | 0 | 0 |  | 650 |  | 선택 | 해제 | 선택 | 미정 | 미정 | 선택 | 선택 |  | 미정 | BT180180 | H
B46641 | 2018-07-10 | 2 | D |  | 7 | A | SCR435B | 합금강 | D1 | BM#2 | 1600 | 44 | 1636 | 1547 | 34 | 7300 |  | 1 | 0.21 | 18 |  | -1.96 | 1564 | 1627 | 1.45 | 0 | 0 | 33 | 31 | 44 | Y |  | 2018-07-10 19:01 | 69 | 1087 | 24 | 28 | 29 | 30 | 30 | 29 | 28 | 27 | 26 | 25 | 23 | 22 |  | 22 | 27 | 30 | 22 | 0 | -0.2 | Y | 40.02 | Y | -0.2 | [7 empty] | N | N | N | N | 150 | 0.51 | 61 | 99588 | 102300 | 320 | 15400 | 4 | 2 | 40 | 2018-07-10 19:27 | 1564 | 147 |  | 38 | [16 empty] | 97.16 | 100 | 0 | 0 | 0 |  | 650 | 400 | 선택 | 선택 | 0 | 0 | 0 |  | 650 | 400 | 선택 | 선택 | 해제 | 미정 | 미정 | 미정 | 미정 |  | 미정 | BT180180 | C
A46730 | 2018-07-10 | 1 | D |  | 2 | A | STB2 | 베어링강 | STB (SF) | BM#1 | 1607 | 40 | 1560 | 1542 | 37 | 5200 |  | 3 | 0.31 | 28 |  | -1.5 | 1512 | 1560 | 13.37 | 0 |  | 16 | 60 | 71 | Y |  | 2018-07-10 19:33 | 56 | 1089 | 32 | 29 | 28 | 27 | 27 | 27 | 26 | 25 | 24 | 23 | 22 | 22 | 21 | 20 | 25 | 28 | 20 | 27 | -0.13 |  | 60 | Y | 0 |  |  |  | 1.18 |  |  |  | Y | Y | Y | Y | 220 | 0.45 | 70 | 101508 | 99660 | 7070 | 14800 | 17 | 1 |  | 2018-07-10 19:40 | 1512 | 106 |  | 24 |  | *전공정지연,감속주입(정속유지강종) | [14 empty] | 94.6 | 100 | 0 | 0 | 0 |  | 650 |  | 선택 | 해제 | 0 | 0 | 0 |  | 650 |  | 선택 | 해제 | 선택 | 미정 | 미정 | 선택 | 미정 |  | 미정 | BT180180 | H
B46642 | 2018-07-10 | 2 | D | TUNDISH교체전 | 8 | A | SCR435B | 합금강 | D1 | BM#2 | 1585 | 44 | 1627 | 1547 | 34 | 7300 |  | 1 | 0.2 | 19 |  | -2.01 | 1559 | 1622 | 1.23 | 0 | 0 | 20 | 35 | 48 | Y |  | 2018-07-10 20:00 | 64 | 1086 | 23 | 26 | 28 | 28 | 28 | 28 | 27 | 26 | 25 | 24 | 23 |  |  | 23 | 26 | 28 | 23 | 28 | -0.12 |  | 40 | Y | -0.2 | [7 empty] | N | N | N | N | 140 | 0.51 | 59 | 112029 | 99530 | 470 | 2000 | 4 | 2 | 10 | 2018-07-10 20:13 | 1559 | 147 |  | 42 |  |  | BB988E271ADF4AD3B8A92C9464B5CF3D | FECF981A50C841C19C3E9853774A421A | E26DC972D52E4EB881CDF33E1793422A | [11 empty] | 112.03 | 100 | 0 | 3000 | 0 |  | 650 | 400 | 선택 | 선택 | 0 | 3000 | 0 |  | 650 | 400 | 선택 | 선택 | 해제 | 미정 | 미정 | 미정 | 미정 |  | 미정 | BT180180 | C
A46731 | 2018-07-10 | 1 | B |  | 3 | B | STB2 | 베어링강 | STB (SF) | BM#1 | 1583 | 43 | 1554 | 1531 | 42 | 6000 |  | 3 | 0.28 | 25 |  | -1.42 | 1513 | 1554 | 11.99 | 0 |  | 23 | 13 | 82 | Y |  | 2018-07-10 20:53 | 57 | 1088 | 19 | 25 | 29 | 30 | 30 | 30 | 29 | 28 | 27 | 26 | 25 | 25 | 25 | 25 | 27 | 30 | 25 | 30 | -0.11 | Y | 45 | Y | 0 |  |  |  | 1.23 |  |  |  | Y | Y | Y | Y | 210 | 0.48 | 63 | 101508 | 97510 | 7040 | 13000 | 17 | 1 |  | 2018-07-10 21:01 | 1513 | 99 |  | 15 |  | *STR#1 LOOP5,6번 표면 과냉발생 비수량 줄임 | [14 empty] | 97.09 | 100 | 0 | 0 | 0 |  | 650 |  | 선택 | 해제 | 0 | 0 | 0 |  | 650 |  | 선택 | 해제 | 선택 | 미정 | 미정 | 선택 | 미정 |  | 미정 | BT180180 | H
B46643 | 2018-07-10 | 2 | B | TUNDISH교체 | 1 | A | SCM440HF | 소입성보증강 | D | BM#2 | 1579 | 47 | 1644 | 1550 | 42 | 8500 |  | 1 | 0.22 | 21 |  | -2.01 | 1584 | 1649 | 1.74 | 0 | 0 | 5 | 82 | 44 | Y |  | 2018-07-10 21:20 | 91 | 1089 | -104 | 36 | 34 | 34 | 33 | 32 | 30 | 30 | 34 | 38 | 39 | 40 | 41 | 42 | 36 | 42 | 42 | 34 | 0.16 |  | 5.02 | Y | 0 |  | 2.23 | 2.23 | 1.45 |  |  |  | N | N | N | N | 150 | 0.47 | 58 | 92352 | 94860 | 3530 | 14700 | 5 | 1 | 10 | 2018-07-10 21:32 | 1584 | 150 |  | 49 | 24 | * T/D 용강량 실측:1180mm / 18.3 TON * T/D FLUX 용탕부: 120 KG / 유탕부: 15KG 투입 * 슬리브 롱노즐( Y자형 ) 사용 * 수소 기준값 2.0 초과(10분) 이상재 등록 생관통보 | [14 empty] | 93.28 | 100 | 1000 | 0 | 0 |  | 650 | 400 | 선택 | 해제 | 1000 | 0 | 0 |  | 650 | 400 | 선택 | 해제 | 해제 | 미정 | 미정 | 미정 | 미정 |  | 미정 | RB110.00 | H
A46732 | 2018-07-10 | 1 | B |  | 4 | A | STB2 | 베어링강 | STB (SF) | BM#1 | 1610 | 41 | 1568 | 1556 | 36 | 5100 |  | 3 | 0.3 | 28 |  | -1.55 | 1519 | 1568 | 13.58 | 0 |  | 2 | 19 | 122 | Y |  | 2018-07-10 21:53 | 63 | 1087 | 24 | 28 | 32 | 34 | 34 | 35 | 34 | 34 | 33 | 33 | 32 | 32 | 32 | 32 | 32 | 35 | 32 | 34 | -0.04 | Y | 35.02 | Y | 0 |  |  |  | 1.25 |  |  |  | Y | Y | Y | Y | 200 | 0.48 | 62 | 101508 | 95400 | 7020 | 14300 | 17 | 1 |  | 2018-07-10 22:01 | 1519 | 105 |  | 19 |  | *STR#1 LOOP5,6번 표면 과냉발생 비수량 줄임 | [14 empty] | 99.13 | 100 | 0 | 0 | 0 |  | 650 |  | 선택 | 해제 | 0 | 0 | 0 |  | 650 |  | 선택 | 해제 | 선택 | 미정 | 미정 | 선택 | 미정 |  | 미정 | BT180180 | H
B46644 | 2018-07-10 | 2 | B |  | 2 | A | SCM440HF | 소입성보증강 | D | BM#2 | 1602 | 54 | 1634 | 1544 | 38 | 7500 |  | 1 | 0.24 | 20 |  | -2.28 | 1567 | 1629 | 3.4 | 0 | 0 | 30 | 49 | 39 | Y |  | 2018-07-10 22:22 | 74 | 1087 | 41 | 37 | 36 | 36 | 36 | 35 | 34 | 34 | 33 | 32 | 30 | 28 |  | 28 | 34 | 36 | 28 | 36 | -0.18 |  | 44.98 | Y | -0.4 |  |  |  | 1.07 |  |  |  | N | N | N | N | 140 | 0.49 | 58 | 96332 | 95250 | 1560 | 15200 | 5 | 1 | 20 | 2018-07-10 22:39 | 1567 | 150 |  | 47 | [16 empty] | 99.62 | 100 | 0 | 0 | 0 |  | 650 | 400 | 선택 | 해제 | 0 | 0 | 0 |  | 650 | 400 | 선택 | 해제 | 해제 | 미정 | 미정 | 미정 | 미정 |  | 미정 | RB110.00 | H
A46733 | 2018-07-10 | 1 | B |  | 5 | A | STB2 | 베어링강 | STB (SF) | BM#1 | 1628 | 40 | 1562 | 1564 | 29 | 4800 |  | 3 | 0.29 | 25 |  | -1.23 | 1515 | 1561 | 15.66 | 0 |  | 21 | 17 | 70 | Y |  | 2018-07-10 22:52 | 59 | 1087 | 31 | 31 | 33 | 32 | 32 | 31 | 31 | 30 | 29 | 29 | 28 | 27 | 27 | 27 | 30 | 33 | 27 | 31 | -0.12 |  | 50.03 | Y | 0 |  |  |  | 1.12 |  |  |  | Y | Y | Y | Y | 190 | 0.48 | 62 | 101508 | 97700 | 7120 | 15600 | 17 | 1 |  | 2018-07-10 23:02 | 1515 | 110 |  | 24 |  | *STR#1 LOOP5,6번 표면 과냉발생 비수량 줄임 | [14 empty] | 96.95 | 100 | 0 | 0 | 0 |  | 650 |  | 선택 | 해제 | 0 | 0 | 0 |  | 650 |  | 선택 | 해제 | 선택 | 미정 | 미정 | 선택 | 미정 |  | 미정 | BT180180 | H
B46645 | 2018-07-10 | 2 | B |  | 3 | A | SCM440HF | 소입성보증강 | D | BM#2 | 1585 | 46 | 1627 | 1545 | 33 | 7300 |  | 1 | 0.23 | 20 |  | -2.29 | 1563 | 1622 | 3.95 | 0 | 0 | 33 | 32 | 57 | Y |  | 2018-07-10 23:23 | 70 | 1087 | 22 | 25 | 28 | 30 | 31 | 32 | 31 | 31 | 30 | 29 | 28 | 26 |  | 26 | 29 | 32 | 26 | 31 | -0.2 | Y | 30.02 | Y | -0.4 |  |  |  | 0.96 |  |  |  | N | N | N | N | 130 | 0.5 | 58 | 99339 | 96730 | 2080 | 14700 | 5 | 1 | 40 | 2018-07-10 23:43 | 1563 | 146 |  | 48 | [16 empty] | 100.65 | 100 | 0 | 0 | 0 |  | 650 | 400 | 선택 | 해제 | 0 | 0 | 0 |  | 650 | 400 | 선택 | 해제 | 해제 | 미정 | 미정 | 미정 | 미정 |  | 미정 | RB190.00 | C
A46734 | 2018-07-10 | 1 | B |  | 6 | A | STB2 | 베어링강 | STB (SF) | BM#1 | 1612 | 41 | 1559 | 1554 | 30 | 5100 |  | 3 | 0.3 | 28 |  | -1.17 | 1522 | 1559 | 13.89 | 0 |  | 16 | 61 | 56 | Y |  | 2018-07-10 23:51 | 66 | 1095 | 27 | 28 | 31 | 33 | 34 | 34 | 34 | 34 | 34 | 33 | 32 | 32 | 31 | 31 | 32 | 34 | 31 | 34 | -0.06 | Y | 45.02 | Y | 0 |  |  |  | 1.22 |  |  |  | Y | Y | Y | Y | 180 | 0.48 | 69 | 101508 | 102620 | 7100 | 15500 | 17 | 1 |  | 2018-07-10 23:58 | 1522 | 111 |  | 28 |  | *STR#1 LOOP5,6번 표면 과냉발생 비수량 줄임 | [14 empty] | 92.57 | 100 | 0 | 0 | 0 |  | 650 |  | 선택 | 해제 | 0 | 0 | 0 |  | 650 |  | 선택 | 해제 | 선택 | 미정 | 미정 | 선택 | 미정 |  | 미정 | BT180180 | H
B46646 | 2018-07-10 | 2 | B |  | 4 | A | SCM440HF | 소입성보증강 | D | BM#2 | 1633 | 48 | 1624 | 1534 | 39 | 8400 |  | 1 | 0.2 | 21 |  | -2.03 | 1556 | 1627 | 2.6 | 0 | 0 | 20 | 36 | 48 | Y |  | 2018-07-11 00:32 | 63 | 1085 | 28 | 30 | 31 | 32 | 32 | 31 | 31 | 30 | 29 | 28 | 26 | 23 |  | 23 | 30 | 32 | 23 | 31 | -0.22 | Y | 40 | Y | -0.6 |  |  |  | 1.07 |  |  |  | Y | Y | Y | Y | 120 | 0.47 | 62 | 93384 | 97770 | 2000 | 15900 | 5 | 1 | 30 | 2018-07-11 00:34 | 1556 | 141 |  | 40 | 11 | [15 empty] | 93.71 | 100 | 0 | 0 | 0 |  | 650 | 400 | 선택 | 해제 | 0 | 0 | 0 |  | 650 | 400 | 선택 | 해제 | 해제 | 미정 | 미정 | 미정 | 미정 |  | 미정 | RB250.00 | C
A46735 | 2018-07-10 | 1 | B |  | 7 | A | STB2 | 베어링강 | STB (SF) | BM#1 | 1619 | 40 | 1566 | 1565 | 28 | 4700 |  | 3 | 0.31 | 28 |  | -1.35 | 1523 | 1567 | 13.85 | 0 |  | 23 | 14 | 54 | Y |  | 2018-07-11 00:54 | 67 | 1092 | 30 | 31 | 33 | 34 | 35 | 34 | 34 | 33 | 32 | 32 | 31 | 31 | 31 | 31 | 32 | 35 | 31 | 34 | -0.1 | Y | 39.93 | Y | 0 |  |  |  | 1.16 |  |  |  | Y | Y | Y | Y | 230 | 0.48 | 63 | 101508 | 97910 | 7120 | 15400 | 17 | 1 |  | 2018-07-11 01:01 | 1523 | 115 |  | 33 |  | *STR#1 LOOP5,6번 표면 과냉발생 비수량 줄임 | [14 empty] | 96.77 | 100 | 0 | 0 | 0 |  | 650 |  | 선택 | 해제 | 0 | 0 | 0 |  | 650 |  | 선택 | 해제 | 선택 | 미정 | 미정 | 선택 | 미정 |  | 미정 | BT180180 | H
B46647 | 2018-07-10 | 2 | B |  | 5 | A | SCM440HF | 소입성보증강 | D | BM#2 | 1622 | 68 | 1624 | 1547 | 32 | 7000 |  | 1 | 0.23 | 23 |  | -2.18 | 1553 | 1617 | 4.56 | 0 | 0 | 5 | 83 | 31 | Y |  | 2018-07-11 01:48 | 60 | 1090 | 25 | 30 | 31 | 32 | 32 | 32 | 32 | 30 | 29 | 28 | 27 | 25 |  | 25 | 30 | 32 | 25 | 32 | -0.18 | Y | 39.98 | Y | -0.4 |  |  |  | 0.95 |  |  |  | Y | Y | Y | Y | 110 | 0.47 | 60 | 93173 | 94670 | 880 | 14600 | 5 | 1 | 10 | 2018-07-11 01:52 | 1553 | 146 |  | 29 | [16 empty] | 97.61 | 100 | 0 | 0 | 0 |  | 650 | 400 | 선택 | 해제 | 0 | 0 | 0 |  | 650 | 400 | 선택 | 해제 | 해제 | 미정 | 미정 | 미정 | 미정 |  | 미정 | RB114.30 | C
A46736 | 2018-07-10 | 1 | B |  | 8 | A | STB2 | 베어링강 | STB (SF) | BM#1 | 0 | 41 | 1552 | 1530 | 36 | 5700 |  | 3 | 0.29 | 28 |  | -1.21 | 1521 | 1560 | 13.54 | 0 |  | 2 | 20 | 58 | Y |  | 2018-07-11 02:00 | 65 | 1082 | 30 | 31 | 32 | 33 | 33 | 32 | 32 | 32 | 31 | 31 | 30 | 29 | 28 | 28 | 31 | 33 | 28 | 32 | -0.1 | Y | 49.98 | Y | 0 |  |  |  | 1.24 |  |  |  | Y | Y | Y | Y | 220 | 0.48 | 66 | 101508 | 100710 | 7120 | 15500 | 17 | 1 |  | 2018-07-11 02:09 | 1521 | 114 |  | 32 | 10 | [15 empty] | 94.21 | 100 | 0 | 0 | 0 |  | 650 |  | 선택 | 해제 | 0 | 0 | 0 |  | 650 |  | 선택 | 해제 | 선택 | 미정 | 미정 | 선택 | 미정 |  | 미정 | BT180180 | H
B46648 | 2018-07-10 | 2 | B |  | 6 | A | SCM440HF | 소입성보증강 | D | BM#2 | 1588 | 41 | 1616 | 1566 | 28 | 6000 |  | 1 | 0.2 | 19 |  | -2.06 | 1555 | 1608 | 2.19 | 0 | 0 | 30 | 50 | 42 | Y |  | 2018-07-11 02:42 | 62 | 1078 | 22 | 24 | 26 | 28 | 28 | 28 | 27 | 26 | 25 | 25 | 24 | 22 | 21 | 21 | 25 | 28 | 21 | 28 | -0.16 | Y | 44.98 | Y | -0.2 |  |  |  | 1.06 |  |  |  | N | N | N | N | 100 | 0.47 | 62 | 153249 | 98010 | 930 | 16000 | 5 | 1 |  | 2018-07-11 02:42 | 1555 | 129 |  | 40 | 20 | [15 empty] | 154.95 | 100 | 0 | 0 | 0 |  | 650 | 400 | 선택 | 해제 | 0 | 0 | 0 |  | 650 | 400 | 선택 | 해제 | 해제 | 미정 | 미정 | 미정 | 미정 |  | 미정 | RB114.30 | C
A46737 | 2018-07-10 | 1 | B |  | 9 | A | STB2 | 베어링강 | STB (SF) | BM#1 | 1581 | 42 | 1559 | 1531 | 35 | 5900 |  | 3 | 0.29 | 28 |  | -1.22 | 1514 | 1553 | 13.54 | 0 |  | 21 | 18 | 57 | Y |  | 2018-07-11 03:11 | 58 | 1084 | 27 | 26 | 27 | 27 | 27 | 27 | 26 | 25 | 24 | 24 | 23 | 22 | 21 | 21 | 25 | 27 | 21 | 27 | -0.12 |  | 50 | Y | -0.2 |  |  |  | 1.2 |  |  |  | Y | Y | Y | Y | 210 | 0.48 | 63 | 84590 | 98850 | 7070 | 15500 | 17 | 1 |  | 2018-07-11 03:20 | 1514 | 109 |  | 28 | 12 | *STR#1 LOOP5,6번 표면 과냉발생 비수량 줄임 | [14 empty] | 79.91 | 100 | 0 | 0 | 0 |  | 650 |  | 선택 | 해제 | 0 | 0 | 0 |  | 650 |  | 선택 | 해제 | 선택 | 미정 | 미정 | 선택 | 미정 |  | 미정 | BT180180 | H
B46649 | 2018-07-10 | 2 | B |  | 7 | A | SCM440HD | 소입성보증강 | D | BM#2 | 1627 | 44 | 1627 | 1535 | 33 | 7200 |  | 1 | 0.2 | 18 |  | -2.27 | 1565 | 1622 | 2.6 | 0 | 0 | 33 | 33 | 37 | Y |  | 2018-07-11 03:46 | 71 | 1077 | 18 | 27 | 33 | 37 | 39 | 39 | 38 | 38 | 37 | 36 | 35 | 34 |  | 34 | 34 | 39 | 34 | 0 | -0.14 | Y | 35.02 | Y | -0.2 | [7 empty] | N | N | N | N | 150 | 0.49 | 60 | 41488 | 97110 | 20 | 15400 | 5 | 1 | 20 | 2018-07-11 03:50 | 1555 | 133 |  | 39 | [16 empty] | 42.88 | 83.33 | 0 | 0 | 0 |  | 650 | 400 | 선택 | 해제 | 0 | 0 | 0 |  | 650 | 400 | 선택 | 해제 | 해제 | 미정 | 미정 | 미정 | 미정 |  | 미정 | RB120.00 | C
A46738 | 2018-07-10 | 1 | B |  | 10 | A | STB2 | 베어링강 | STB (SF) | BM#1 | 1556 | 46 | 1557 | 1530 | 42 | 7100 |  | 3 | 0.27 | 28 |  | -1.13 | 1521 | 1557 | 13.53 | 0 |  | 16 | 62 | 63 | Y |  | 2018-07-11 04:22 | 65 | 1086 | 21 | 27 | 31 | 34 | 35 | 35 | 34 | 34 | 33 | 33 | 32 | 31 | 31 | 31 | 32 | 35 | 31 | 34 | -0.09 | Y | 45.02 | Y | 0 |  |  |  | 1.21 |  |  |  | Y | Y | Y | Y | 200 | 0.48 | 66 | 101508 | 101730 | 7060 | 14800 | 17 | 1 |  | 2018-07-11 04:41 | 1521 | 110 |  | 22 |  | *STR#1 LOOP5,6번 표면 과냉발생 비수량 줄임 | [14 empty] | 93.34 | 100 | 0 | 0 | 0 |  | 650 |  | 선택 | 해제 | 0 | 0 | 0 |  | 650 |  | 선택 | 해제 | 선택 | 미정 | 미정 | 선택 | 미정 |  | 미정 | BT180180 | H
B46650 | 2018-07-10 | 2 | C |  | 8 | A | SCM440HD | 소입성보증강 | D | BM#2 | 1597 | 54 | 1624 | 1564 | 30 | 6500 |  | 1 | 0.23 | 16 |  | -2.42 | 1563 | 1620 | 2.92 | 0 | 0 | 31 | 65 | 12433 | Y |  | 2018-07-11 04:54 | 69 | 1244 | 30 | 32 | 34 | 37 | 39 | 39 | 39 | 39 | 39 | 38 | 38 | 37 | 35 | 35 | 36 | 39 | 35 | 39 | -0.1 | Y | 35.98 | Y | -0.4 | [7 empty] | N | N | N | N | 140 | 0.49 | 60 | 91826 | 98110 | 10 | 15400 | 5 | 1 | 40 | 2018-07-11 04:55 | 1563 | 137 |  | 35 | [16 empty] | 94.23 | 75 | 0 | 0 | 0 |  | 650 | 400 | 선택 | 해제 | 0 | 0 | 0 |  | 650 | 400 | 선택 | 해제 | 해제 | 미정 | 미정 | 미정 | 미정 |  | 미정 | RB110.00 | C
A46739 | 2018-07-10 | 1 | C |  | 11 | A | STB2 | 베어링강 | STB (SF) | BM#1 | 1556 | 51 | 1551 | 1530 | 46 | 7500 |  | 3 | 0.28 | 28 |  | -1.1 | 1516 | 1551 | 13.35 | 0 |  | 23 | 15 | 65 | Y |  | 2018-07-11 05:28 | 60 | 1093 | 29 | 30 | 31 | 31 | 31 | 30 | 30 | 29 | 28 | 28 | 27 | 26 | 26 | 25 | 29 | 31 | 25 | 31 | -0.11 |  | 55 | Y | -0.2 |  |  |  | 1.19 |  |  |  | Y | Y | Y | Y | 190 | 0.48 | 68 | 101508 | 107150 | 6980 | 15700 | 17 | 1 |  | 2018-07-11 05:35 | 1516 | 117 |  | 24 |  | *STR#1 LOOP5,6번 표면 과냉발생 비수량 줄임 | [14 empty] | 88.93 | 100 | 0 | 0 | 0 |  | 650 |  | 선택 | 해제 | 0 | 0 | 0 |  | 650 |  | 선택 | 해제 | 선택 | 미정 | 미정 | 선택 | 미정 |  | 미정 | BT180180 | H
B46651 | 2018-07-10 | 2 | C |  | 9 | B | SCM440HD | 소입성보증강 | D | BM#2 | 1593 | 48 | 1615 | 1534 | 31 | 6700 |  | 1 | 0.25 | 15 |  | 0 | 1552 | 1605 | 3.91 | 0 | 0 | 5 | 84 | 43 | Y |  | 2018-07-11 06:02 | 58 | 1087 | 33 | 34 | 35 | 36 | 36 | 35 | 34 | 34 | 33 | 32 | 31 |  |  | 31 | 34 | 36 | 31 | 34 | -0.14 | Y | 35.02 | Y | -0.2 | [7 empty] | N | N | N | N | 130 | 0.49 | 60 | 96540 | 97400 | 2100 | 14500 | 5 | 1 | 10 | 2018-07-11 06:19 | 1552 | 127 |  | 30 | [16 empty] | 97.07 | 75 | 0 | 0 | 0 |  | 650 | 400 | 해제 | 해제 | 0 | 0 | 0 |  | 650 | 400 | 해제 | 해제 | 해제 | 미정 | 미정 | 미정 | 선택 | 8 | 미정 | RB110.00 | C
A46740 | 2018-07-10 | 1 | C |  | 12 | A | STB2 | 베어링강 | STB (SF) | BM#1 | 1610 | 40 | 1558 | 1550 | 32 | 5200 |  | 3 | 0.29 | 25 |  | -1.49 | 1515 | 1558 | 10.94 | 0 |  | 2 | 21 | 62 | Y |  | 2018-07-11 06:29 | 59 | 1073 | 24 | 25 | 26 | 28 | 28 | 28 | 27 | 27 | 27 | 26 | 25 | 25 | 24 | 23 | 26 | 28 | 23 | 28 | -0.1 | Y | 50 | Y | -0.2 |  |  |  | 1.28 |  |  |  | Y | Y | Y | Y | 180 | 0.48 | 68 | 152262 | 104400 | 7040 | 15900 | 17 | 1 |  | 2018-07-11 06:37 | 1515 | 120 |  | 33 |  | *연연주 혼탕부 상분확인 ID; 107~109.207~209 | [14 empty] | 136.68 | 100 | 0 | 0 | 0 |  | 650 |  | 선택 | 해제 | 0 | 0 | 0 |  | 650 |  | 선택 | 해제 | 선택 | 미정 | 미정 | 선택 | 선택 | 8 | 미정 | BT180180 | H
B46652 | 2018-07-10 | 2 | C | 연주종료 | 10 | A | SCM440HD | 소입성보증강 | D | BM#2 | 1603 | 45 | 1636 | 1544 | 32 | 7000 |  | 1 | 0.2 | 16 |  | 0 | 1569 | 1625 | 1.37 | 0 | 0 | 30 | 51 | 49 | Y |  | 2018-07-11 07:02 | 75 | 1080 | 27 | 33 | 38 | 40 | 42 | 42 | 42 | 42 | 41 | 40 | 39 | 37 |  | 37 | 39 | 42 | 37 | 42 | -0.14 | Y | 35 | Y | -0.4 | [7 empty] | N | N | N | N | 120 | 0.49 | 57 | 96839 | 93810 | 6690 | 2000 | 5 | 1 | 20 | 2018-07-11 07:30 | 1569 | 129 |  | 33 |  | *연주 종료 08:50(정기 보수) | 7070D8809E16474DBFB08D47EFF41D76 | 34582DE4D1A443CABD9419653C8A84CF | B1400AE409C74568A716680205FB327F | [11 empty] | 104.13 | 50 | 0 | 3100 | 0 |  | 650 | 400 | 선택 | 해제 | 0 | 3100 | 0 |  | 650 | 400 | 선택 | 해제 | 해제 | 미정 | 미정 | 미정 | 선택 | 8 | 미정 | BT180180 | H
A46741 | 2018-07-10 | 1 | C |  | 13 | A | STB2N | 베어링강 | STB (SF) | BM#1 | 1661 | 53 | 1554 | 1577 | 33 | 4500 |  | 3 | 0.3 | 25 |  | -0.98 | 1524 | 1554 | 12.89 | 0 |  | 21 | 19 | 51 | Y |  | 2018-07-11 07:30 | 69 | 1085 | 23 | 27 | 31 | 32 | 33 | 34 | 33 | 32 | 32 | 31 | 30 | 30 | 29 | 29 | 31 | 34 | 29 | 32 | -0.14 | Y | 35.02 | Y | -0.2 | [7 empty] | Y | Y | Y | Y | 230 | 0.48 | 64 | 44346 | 100250 | 7000 | 15300 | 17 | 1 |  | 2018-07-11 07:36 | 1524 | 135 |  | 41 |  | *연연주 혼탕부 상분확인 ID; 101.201 | [14 empty] | 41.35 | 100 | 0 | 0 | 0 |  | 650 |  | 선택 | 해제 | 0 | 0 | 0 |  | 650 |  | 선택 | 해제 | 선택 | 미정 | 미정 | 선택 | 미정 |  | 미정 | BT180180 | H
B46653 | 2018-07-11 | 2 | C | TUNDISH교체전 | 14 | A | STB2N | 베어링강 | STB (SF) | BM#1 | 1576 | 54 | 1566 | 1524 | 42 | 7800 |  | 3 | 0.31 | 25 |  | -1.21 | 1531 | 1566 | 14.06 | 0 |  | 33 | 34 | 50 | Y |  | 2018-07-11 08:26 | 76 | 1095 | 29 | 32 | 36 | 38 | 39 | 40 | 39 | 39 | 39 | 38 | 37 | 36 | 35 | 34 | 37 | 40 | 34 | 39 | -0.15 | Y | 40.02 | Y | -0.2 | [7 empty] | Y | Y | Y | M | 220 | 0.48 | 69 | 110373 | 104100 | 7000 | 2000 | 17 | 1 |  | 2018-07-11 08:33 | 1531 | 148 |  | 51 | 23 |  | F25EB119347348DA8621AE34356B99F4 | F2880BF67E77477D999CB0D2AB732DF0 | 28C094C76B6E44F7A14DB0C9B5A39F5F | [11 empty] | 99.35 | 100 | 0 | 3500 | 0 |  | 650 |  | 선택 | 해제 | 0 | 3500 | 0 |  | 650 |  | 선택 | 해제 | 선택 | 미정 | 미정 | 선택 | 미정 |  | 미정 | BT180180 | H
B46654 | 2018-07-11 | 2 | C | TUNDISH교체 | 1 | A | SCR420HD | 소입성보증강 | C | BM#1 | 1614 | 61 | 1667 | 1564 | 49 | 10600 |  | 1 | 0.21 | 21 |  | 0 | 1611 | 1674 | 0 | 3.97 | 0 | 23 | 16 | 38 | Y |  | 2018-07-11 10:01 | 102 | 1087 | 28 | 22 | 26 | 32 | 35 | 37 | 39 | 40 | 39 | 38 | 37 | 36 |  | 36 | 34 | 40 | 36 | 0 | -0.2 |  | 20.02 | Y | -0.2 |  | 2.2 | 2.2 |  |  |  |  | N | N | N | N | 150 | 0.5 | 65 | 84590 | 101600 | 5000 | 16300 | 3 | 2 |  | 2018-07-11 10:14 | 1611 | 170 |  | 44 |  | *T/D플럭스 유15 용120KG *전공정성분OVER로 HEAT내 20%이상 감속주입 ID:104.105.204.205 | [14 empty] | 79.35 | 100 | 700 | 0 | 0 |  | 410 |  | 선택 | 선택 | 700 | 0 | 0 |  | 410 |  | 선택 | 선택 | 해제 | 미정 | 선택 | 해제 | 미정 |  | 미정 | BT180180 | H
B46655 | 2018-07-11 | 2 | C |  | 2 | A | SCR420HD | 소입성보증강 | C | BM#1 | 1592 | 52 | 1665 | 1555 | 43 | 8900 |  | 1 | 0.26 | 14 |  | 0 | 1663 | 1663 | 0 | 4.53 | 0 | 2 | 22 | 38 | Y |  | 2018-07-11 11:47 | 154 | 1091 | 35 | 34 | 34 | 34 | 34 | 33 | 33 | 32 | 31 | 30 | 29 | 28 | 26 | 22 | 30 | 34 | 22 | 34 | -0.18 |  | 65 | Y | -0.2 | [7 empty] | N | N | N | N | 140 | 0.4 | 79 | 152262 | 99400 | 5000 | 16100 | 3 | 2 |  | 2018-07-11 11:18 | 1609 | 163 |  | 5 |  | *전공정성분OVER로 HEAT내 20%이상 감속주입 ID:101~109.201~209 *유사강종 연연주 혼탕부 ID:107~109.207`209 | [14 empty] | 145.84 | 100 | 0 | 0 | 0 |  | 410 |  | 선택 | 선택 | 0 | 0 | 0 |  | 410 |  | 선택 | 선택 | 해제 | 미정 | 미정 | 선택 | 미정 |  | 미정 | BT180180 | H
B46656 | 2018-07-11 | 2 | A |  | 3 | A | SCR420HON | 소입성보증강 | C | BM#1 | 1649 | 45 | 1654 | 1597 | 33 | 7000 |  | 1 | 1000 |  |  | 0 | 1580 | 1599 | 0 | 0 | 0 | 21 | 20 | 45 | Y |  | 2018-07-11 12:33 | 70 | 1087 | 18 | 17 | 18 | 19 | 18 | 18 | 17 | 17 | 16 | 15 | 15 | 14 | 13 | 12 | 16 | 19 | 12 | 18 | -0.13 | Y | 55 | Y | 0 | [7 empty] | N | N | N | N | 130 | 0.41 | 74 | 46392 | 98900 | 1100 | 16620 | 3 | 2 |  | 2018-07-11 12:43 | 1572 | 176 |  | 39 |  | *전공정성분OVER로 HEAT내 20%이상 감속주입 ID:101~103.201~203 *유사강종 연연주 혼탕부 ID:101.201 *전공정요청 L/D잔강 이월 안함-이상재등록 | [14 empty] | 46.42 | 100 | 0 | 0 | 0 |  | 410 |  | 선택 | 선택 | 0 | 0 | 0 |  | 410 |  | 선택 | 선택 | 해제 | 미정 | 해제 | 미정 | 미정 |  | 미정 | BT180180 | C
B46658 | 2018-07-11 | 2 | A |  | 4 | A | SCR420HON | 소입성보증강 | C | BM#1 | 1645 | 44 | 1636 | 1605 | 26 | 5400 |  | 1 | 0.21 | 12 |  | -0.06 | 1585 | 1602 | 0 | 1.74 | 0 | 33 | 36 | -131 | Y |  | 2018-07-11 14:17 | 75 | 1094 | 10 | 25 | 35 | 40 | 42 | 44 | 44 | 44 | 44 | 43 | 43 | 41 | 40 | 39 | 38 | 44 | 39 | 44 | -0.13 | Y | 39.98 | Y | -0.2 |  |  |  | 1.64 |  |  |  | N | N | N | N | 120 | 0.45 | 67 | 108248 | 100670 | 250 | 16340 | 3 | 2 |  | 2018-07-11 14:20 | 1585 | 106 |  | 13 |  | *전공정(VD) 진공 시간 미달(16분→12분) *전공정 지연으로 감속주입 *전공정요청 L/D잔강 이월 안함-이상재등록 | [14 empty] | 107.39 | 100 | 0 | 0 | 0 |  | 410 |  | 선택 | 선택 | 0 | 0 | 0 |  | 410 |  | 선택 | 선택 | 해제 | 미정 | 미정 | 미정 | 미정 |  | 미정 | BT180180 | H
B46659 | 2018-07-11 | 2 | A |  | 5 | A | SCR420HON | 소입성보증강 | C | BM#1 | 1623 | 46 | 1595 | 1607 | 36 | 7000 |  | 1 | 0.18 | 16 |  | -2.32 | 1577 | 1636 | 0 | 3.04 | 0 | 23 | 17 | 99 | Y |  | 2018-07-11 15:24 | 67 | 1098 | 35 | 33 | 33 | 32 | 32 | 31 | 30 | 29 | 27 | 26 | 25 | 22 | 20 | 16 | 28 | 33 | 16 | 0 | -0.31 |  | 54.98 | Y | -0.81 | [7 empty] | N | N | N | N | 110 | 0.48 | 66 | 108248 | 106070 | 20 | 15750 | 3 | 2 |  | 2018-07-11 15:22 | 1577 | 116 |  | 17 |  | *전공정 지연으로 감속주입 *전공정요청 L/D잔강 이월 안함-이상재등록 | [14 empty] | 103.74 | 100 | 0 | 0 | 0 |  | 410 |  | 선택 | 선택 | 0 | 0 | 0 |  | 410 |  | 선택 | 선택 | 해제 | 미정 | 미정 | 미정 | 미정 |  | 미정 | BT180180 | H
B46660 | 2018-07-11 | 2 | A |  | 6 | A | SCR420HON | 소입성보증강 | C | BM#1 | 1600 | 46 | 1614 | 1574 | 36 | 7300 |  | 1 | 0.2 | 16 |  | -2.17 | 1586 | 1633 | 0 | 4.42 | 0 | 2 | 23 | 76 | Y |  | 2018-07-11 16:27 | 76 | 1129 | 13 | 22 | 26 | 29 | 31 | 31 | 31 | 31 | 30 | 29 | 28 | 26 |  | 26 | 28 | 31 | 26 | 31 | -0.14 | Y | 35 | Y | -0.4 | [7 empty] | N | N | N | N | 100 | 0.54 | 57 | 92784 | 103830 | 100 | 15330 | 3 | 2 |  | 2018-07-11 16:29 | 1586 | 122 |  | 23 |  | *전공정요청 L/D잔강 이월 안함-이상재등록 | [14 empty] | 90.65 | 100 | 0 | 0 | 0 |  | 410 |  | 선택 | 선택 | 0 | 0 | 0 |  | 410 |  | 선택 | 선택 | 해제 | 미정 | 미정 | 미정 | 미정 |  | 미정 | BT180180 | C
B46661 | 2018-07-11 | 2 | A |  | 7 | A | SCR420HON | 소입성보증강 | C | BM#1 | 1625 | 42 | 1634 | 1535 | 37 | 7900 |  | 1 | 0.19 | 17 |  | -1.91 | 1595 | 1636 | 0 | 4.15 | 0 | 21 | 21 | 64 | Y |  | 2018-07-11 17:27 | 85 | 1136 | 23 | 28 | 32 | 34 | 34 | 33 | 33 | 32 | 31 | 30 | 28 |  |  | 28 | 31 | 34 | 28 | 0 | -0.17 | Y | 35 | Y | -0.4 | [7 empty] | N | N | N | N | 150 | 0.55 | 55 | 92784 | 101340 | 130 | 15500 | 3 | 2 |  | 2018-07-11 17:34 | 1595 | 125 |  | 24 |  | *전공정요청 L/D잔강 이월 안함-이상재등록 | [14 empty] | 91.64 | 100 | 0 | 0 | 0 |  | 410 |  | 선택 | 선택 | 0 | 0 | 0 |  | 410 |  | 선택 | 선택 | 해제 | 미정 | 미정 | 미정 | 미정 |  | 미정 | BT180180 | H
B46662 | 2018-07-11 | 2 | A | TUNDISH교체전 | 8 | A | SCR420HON | 소입성보증강 | C | BM#1 | 1584 | 39 | 1634 | 1567 | 33 | 7000 |  | 1 | 0.22 | 16 |  | -2.02 | 1576 | 1632 | 0 | 4.38 | 0 | 33 | 37 | 47 | Y |  | 2018-07-11 18:20 | 66 | 1116 | 25 | 27 | 30 | 31 | 31 | 31 | 31 | 30 | 29 | 29 | 28 |  |  | 28 | 29 | 31 | 28 | 31 | -0.07 | Y | 35.02 | Y | -0.2 | [7 empty] | N | N | N | N | 140 | 0.55 | 57 | 119907 | 103280 | 1970 | 1800 | 3 | 2 |  | 2018-07-11 18:23 | 1576 | 122 |  | 29 |  | *전공정요청 L/D잔강 이월 안함-이상재등록 |  | 58180CD3118A4EC1A5B1310ABBF3043F | E08BA913B2BC47F59DB20C51FC07D642 | 75F32AD1EEEC4202B76608B3B48E6637 | [10 empty] | 113.93 | 100 | 0 | 3300 | 0 |  | 410 |  | 선택 | 선택 | 0 | 3000 | 0 |  | 410 |  | 선택 | 선택 | 해제 | 미정 | 미정 | 미정 | 미정 |  | 미정 | BT180180 | H
B46663 | 2018-07-11 | 2 | A | TUNDISH교체 | 1 | A | AE5130M | 합금강 | D1 | BM#1 | 1566 | 55 | 1654 | 1524 | 51 | 11500 |  | 1 | 0.22 | 20 |  | -2.34 | 1601 | 1663 | 0 | 4.05 | 0 | 31 | 67 | 174 | Y |  | 2018-07-11 19:34 | 99 | 1074 | 4 | 27 | 22 | 31 | 35 | 37 | 39 | 40 | 41 | 40 | 40 |  |  | 40 | 34 | 41 | 40 | 40 | -0.1 |  | 10 | Y | 0 |  | 2.37 | 2.37 |  |  |  |  | N | N | N | N | 150 | 0.47 | 57 | 101508 | 94770 | 7010 | 16000 | 13 | 2 |  | 2018-07-11 19:35 | 1601 | 146 |  | 37 |  | *T/D가열온도:자동-1370`.수동건-1369`.STR#1:933.STR#2:951.T/D FLUX 유:15,용:120 | [14 empty] | 99.86 | 100 | 700 | 0 | 0 |  | 650 |  | 선택 | 선택 | 700 | 0 | 0 |  | 650 |  | 선택 | 선택 | 해제 | 미정 | 해제 | 선택 | 선택 |  | 미정 | BT180180 | H
B46664 | 2018-07-11 | 2 | B |  | 2 | A | AE5130M | 합금강 | D1 | BM#1 | 1615 | 42 | 1646 | 1555 | 36 | 7900 |  | 1 | 0.24 | 16 |  | -2 | 1571 | 1644 | 0 | 4.46 | 0 | 2 | 24 | 47 | Y |  | 2018-07-11 20:21 | 69 | 1127 | 39 | 38 | 39 | 40 | 41 | 41 | 41 | 41 | 40 | 40 | 39 | 38 | 37 | 37 | 40 | 41 | 37 | 41 | -0.1 | Y | 40 | Y | -0.2 | [7 empty] | N | N | N | N | 140 | 0.49 | 62 | 84590 | 94310 | 5070 | 15300 | 13 | 1 |  | 2018-07-11 20:25 | 1587 | 138 |  | 48 | [16 empty] | 85.14 | 0 | 0 | 0 | 0 |  | 650 |  | 선택 | 선택 | 0 | 0 | 0 |  | 650 |  | 선택 | 선택 | 해제 | 미정 | 선택 | 미정 | 미정 |  | 미정 | BT180180 | H
B46665 | 2018-07-11 | 2 | B |  | 3 | A | AE5130M | 합금강 | D1 | BM#1 | 1587 | 41 | 1646 | 1564 | 36 | 7600 |  | 1 | 0.22 | 17 |  | -2.4 | 1573 | 1640 | 0 | 5.57 | 0 | 21 | 22 | 46 | Y |  | 2018-07-11 21:24 | 71 | 1125 | 36 | 33 | 32 | 31 | 30 | 30 | 29 | 28 | 27 | 26 | 25 | 24 |  | 24 | 29 | 32 | 24 | 0 | -0.18 |  | 45.03 | Y | -0.2 | [7 empty] | N | N | N | N | 130 | 0.5 | 59 | 101508 | 96180 | 5050 | 15100 | 13 | 1 |  | 2018-07-11 21:30 | 1573 | 143 |  | 48 | [16 empty] | 100.01 | 100 | 0 | 0 | 0 |  | 650 |  | 선택 | 선택 | 0 | 0 | 0 |  | 650 |  | 선택 | 선택 | 해제 | 미정 | 선택 | 미정 | 미정 |  | 미정 | BT180180 | H
B46666 | 2018-07-11 | 2 | B |  | 4 | A | AE5130M | 합금강 | D1 | BM#1 | 1571 | 51 | 1645 | 1537 | 39 | 8300 |  | 1 | 0.24 | 18 |  | 0 | 1581 | 1636 | 0 | 4.38 | 0 | 33 | 38 | 44 | Y |  | 2018-07-11 22:33 | 79 | 1132 | 21 | 28 | 34 | 37 | 38 | 38 | 38 | 38 | 38 | 36 | 35 | 33 | 31 | 31 | 34 | 38 | 31 | 38 | -0.17 | Y | 40 | Y | -0.4 | [7 empty] | N | N | N | N | 120 | 0.49 | 63 | 84590 | 99580 | 5060 | 15000 | 13 | 1 |  | 2018-07-11 22:40 | 1581 | 138 |  | 39 | [16 empty] | 80.87 | 100 | 0 | 0 | 0 |  | 650 |  | 선택 | 선택 | 0 | 0 | 0 |  | 650 |  | 선택 | 선택 | 해제 | 미정 | 선택 | 미정 | 미정 |  | 미정 | BT180180 | H
B46667 | 2018-07-11 | 2 | B |  | 5 | A | AE5130M | 합금강 | D1 | BM#1 | 1575 | 49 | 1625 | 1524 | 40 | 7800 |  | 1 | 0.24 | 17 |  | -2.41 | 1562 | 1626 | 0 | 6.21 | 0 | 31 | 68 | 34 | Y |  | 2018-07-11 23:44 | 60 | 1087 | 27 | 26 | 27 | 28 | 27 | 27 | 26 | 25 | 24 | 23 | 21 |  |  | 21 | 26 | 28 | 21 | 27 | -0.2 | Y | 35 | Y | -0.4 | [7 empty] | N | N | N | N | 110 | 0.51 | 54 | 101508 | 91450 | 4870 | 15700 | 13 | 1 |  | 2018-07-11 23:58 | 1562 | 131 |  | 34 | [16 empty] | 105.41 | 100 | 0 | 0 | 0 |  | 650 |  | 선택 | 선택 | 0 | 0 | 0 |  | 650 |  | 선택 | 선택 | 해제 | 미정 | 선택 | 미정 | 미정 |  | 미정 | BT180180 | H
B46668 | 2018-07-11 | 2 | B |  | 6 | A | AE5130M | 합금강 | D1 | BM#1 | 1638 | 57 | 1632 | 1552 | 29 | 5800 |  | 3 | 0.28 | 17 |  | -2.25 | 1586 | 1633 | 0 | 11.61 |  | 2 | 25 | 42 | Y |  | 2018-07-12 00:46 | 84 | 1085 | 18 | 31 | 41 | 47 | 49 | 50 | 50 | 49 | 49 | 49 | 48 | 48 | 47 | 46 | 44 | 50 | 46 | 49 | -0.1 | Y | 40 | Y | -0.2 | [7 empty] | N | N | N | N | 100 | 0.49 | 68 | 101508 | 106220 | 1030 | 14300 | 13 | 1 |  | 2018-07-12 00:52 | 1586 | 122 |  | 28 |  | *전공정요청 L/D잔강이월 미실시 | [14 empty] | 94.73 | 100 | 0 | 0 | 0 |  | 650 |  | 선택 | 선택 | 0 | 0 | 0 |  | 650 |  | 선택 | 선택 | 해제 | 미정 | 미정 | 미정 | 미정 |  | 미정 | BT180180 | H
B46669 | 2018-07-11 | 2 | B |  | 7 | A | AE5130M | 합금강 | D1 | BM#1 | 1588 | 50 | 1625 | 1547 | 39 | 8600 |  | 1 | 0.21 | 17 |  | -2.87 | 1565 | 1625 | 0 | 5.41 | 0 | 21 | 23 | 42 | Y |  | 2018-07-12 01:48 | 63 | 1088 | 44 | 40 | 37 | 35 | 34 | 32 | 32 | 31 | 30 | 29 | 28 | 27 | 25 | 25 | 33 | 37 | 25 | 0 | -0.24 |  | 50 | Y | -0.4 | [7 empty] | N | N | N | N | 150 | 0.5 | 62 | 101508 | 101900 | 1700 | 15200 | 13 | 1 |  | 2018-07-12 01:53 | 1565 | 135 |  | 35 |  | *전공정요청 L/D잔강이월 미실시 #1기 ID:106 메저링고장으로 비상토치절단 고철 380MM | [14 empty] | 97.98 | 100 | 0 | 0 | 380 | 매뉴얼작업 | 650 |  | 선택 | 선택 | 0 | 0 | 0 |  | 650 |  | 선택 | 선택 | 해제 | 미정 | 미정 | 미정 | 미정 |  | 미정 | BT180180 | H
B46670 | 2018-07-11 | 2 | B | TUNDISH교체전 | 8 | A | AE5130M | 합금강 | D1 | BM#1 | 1594 | 47 | 1605 | 1555 | 31 | 6700 |  | 1 | 0.21 | 21 |  | -1.99 | 1566 | 1619 | 0 | 6.36 | 0 | 33 | 39 | 39 | Y |  | 2018-07-12 02:49 | 64 | 1079 | 22 | 24 | 27 | 28 | 29 | 29 | 29 | 28 | 27 | 27 | 25 |  |  | 25 | 27 | 29 | 25 | 29 | -0.11 | Y | 30 | Y | -0.4 | [7 empty] | N | N | N | N | 140 | 0.51 | 58 | 97630 | 98240 | 1260 | 2000 | 13 | 1 |  | 2018-07-12 02:56 | 1566 | 138 |  | 38 |  | *전공정요청 L/D잔강이월 미실시 | ECB1E25E964749179A7D7ADAE9E606DE | 4EE205DEB3284C0FA1ACE67BBC5DCCB2 | 0AB2588BE60F42D589BBE46AC7DB4588 | [11 empty] | 98.12 | 100 | 0 | 2500 | 0 |  | 650 |  | 선택 | 선택 | 0 | 2500 | 0 |  | 650 |  | 선택 | 선택 | 해제 | 미정 | 미정 | 미정 | 미정 |  | 미정 | BT180180 | C
B46671 | 2018-07-11 | 2 | B | TUNDISH교체 | 1 | A | AE1055LS | 탄소강 | G-AE1055LS | BM#1 | 1562 | 56 | 1634 | 1514 | 48 | 8900 |  | 3 | 0.27 | 25 |  | -2.1 | 1572 | 1633 | 0 | 14.6 |  | 31 | 69 | 42 | Y |  | 2018-07-12 04:03 | 88 | 1093 | 28 | 31 | 28 | 33 | 38 | 41 | 43 | 44 | 45 | 45 | 45 | 45 |  | 45 | 39 | 45 | 45 | 45 | 0 |  | 15 | Y | 0 |  | 1.84 | 1.84 |  |  |  |  | Y | N | N | M | 230 | 0.48 | 62 | 84590 | 99900 | 7000 | 16100 | 15 | 1 |  | 2018-07-12 04:12 | 1572 | 162 |  | 49 |  | *T/Dflux 유15kg 용225kg | [14 empty] | 79.13 | 100 | 1500 | 0 | 0 |  | 400 |  | 선택 | 해제 | 1500 | 0 | 0 |  | 400 |  | 선택 | 해제 | 해제 | 미정 | 미정 | 선택 | 미정 |  | 미정 | BT180180 | C
A46742 | 2018-07-11 | 1 | C |  | 2 | A | AE1055LS | 탄소강 | G-AE1055LS | BM#1 | 1590 | 49 | 1605 | 1525 | 43 | 7400 |  | 3 | 0.27 | 25 |  | -1.9 | 1550 | 1605 | 0 | 13.78 |  | 23 | 18 | 658 | Y |  | 2018-07-12 05:35 | 66 | 1077 | 44 | 39 | 36 | 34 | 33 | 32 | 31 | 31 | 30 | 30 | 30 |  |  | 30 | 34 | 36 | 30 | 30 | -0.15 |  | 40 | Y | 0 | [7 empty] | Y | Y | Y | Y | 220 | 0.5 | 51 | 84590 | 82910 | 7020 | 16300 | 15 | 2 |  | 2018-07-12 05:43 | 1550 | 114 |  | 21 | [16 empty] | 94.09 | 100 | 0 | 0 | 0 |  | 400 |  | 선택 | 해제 | 0 | 0 | 0 |  | 400 |  | 선택 | 해제 | 해제 | 미정 | 미정 | 선택 | 미정 |  | 미정 | BT180180 | C
A46743 | 2018-07-11 | 1 | C |  | 3 | A | AE1055LS | 탄소강 | G-AE1055LS | BM#1 | 1609 | 41 | 1611 | 1553 | 25 | 4200 |  | 3 | 0.27 | 25 |  | -2 | 1553 | 1611 | 0 | 12.94 |  | 20 | 37 | 1596 | Y |  | 2018-07-12 06:36 | 69 | 1095 | 30 | 33 | 37 | 38 | 39 | 39 | 38 | 38 | 37 | 36 | 35 | 34 | 33 | 33 | 36 | 39 | 33 | 38 | -0.15 | Y | 40.02 | Y | -0.2 | [7 empty] | Y | Y | N | Y | 210 | 0.43 | 62 | 84590 | 86450 | 6380 | 15800 | 15 | 2 |  | 2018-07-12 06:41 | 1553 | 102 |  | 12 |  | *HEAT 평균 주속 10%이상 감속주입 ID:101~105.201~205 *STR#2 S/R 제셋팅 S/R 미적용 ID:203.204.205 | [14 empty] | 90.52 | 100 | 0 | 0 | 0 |  | 400 |  | 선택 | 해제 | 0 | 0 | 0 |  | 400 |  | 선택 | 해제 | 해제 | 미정 | 미정 | 선택 | 미정 |  | 미정 | BT180180 | H
B46673 | 2018-07-11 | 2 | C | 연주시작 | 1 | A | KFMN438S | 합금강 | D1 | BM#2 | 1591 | 72 | 1655 | 1545 | 44 | 9400 |  | 1 | 0.23 | 20 |  | 0 | 1585 | 1656 | 2.81 | 0 | 0 | 21 | 24 | 35 | Y |  | 2018-07-12 06:52 | 93 | 1095 | 41 | 41 | 34 | 38 | 42 | 44 | 46 | 47 | 47 | 48 | 48 | 47 | 47 | 47 | 44 | 48 | 47 | 47 | -0.07 |  | 15 | Y | 0 |  | 2.4 | 2.4 |  |  |  |  | N | N | N | M | 150 | 0.45 | 65 | 98379 | 103900 | 10 | 17000 | 1 | 2 | 10 | 2018-07-12 07:01 | 1585 | 155 |  | 21 | 19 | *START 07:14 *T/D플럭스 120/15KG *롱노즐 실리부 부착 *STR#2 코너히터기 펄트 발생으로 적용 불가,이상공정 등록 |  | 07E0290268FA45AE863DD79261D27D7E | CE00A728762E4D869A5795085771CECD | [11 empty] | 95.61 | 29.41 | 1004 | 0 | 0 |  | 650 | 400 | 선택 | 선택 | 1014 | 0 | 0 |  | 650 | 400 | 선택 | 선택 | 미정 | 미정 | 미정 | 미정 | 미정 |  | 미정 | RB098.00 | C
A46744 | 2018-07-12 | 1 | C |  | 4 | A | AE1055LS | 탄소강 | G-AE1055LS | BM#1 | 1574 | 46 | 1592 | 1515 | 37 | 6200 |  | 3 | 0.27 | 25 |  | -1.3 | 1554 | 1592 | 0 | 16.53 |  | 33 | 40 | 96 | Y |  | 2018-07-12 07:42 | 70 | 1088 | 31 | 36 | 39 | 40 | 41 | 40 | 40 | 39 | 38 | 36 | 36 | 34 | 33 | 31 | 37 | 41 | 31 | 40 | -0.22 | Y | 45.02 | Y | -0.4 | [7 empty] | Y | Y | Y | Y | 200 | 0.43 | 66 | 84590 | 88850 | 6560 | 15900 | 15 | 2 |  | 2018-07-12 07:49 | 1554 | 96 |  | 10 |  | *HEAT 평균 주속 10%이상 감속주입 ID:101~105.201~205 | [14 empty] | 88.25 | 100 | 0 | 0 | 0 |  | 400 |  | 선택 | 해제 | 0 | 0 | 0 |  | 400 |  | 선택 | 해제 | 해제 | 미정 | 미정 | 선택 | 미정 |  | 미정 | BT180180 | H
B46674 | 2018-07-12 | 2 | C |  | 2 | A | KFMN438S | 합금강 | D1 | BM#2 | 1559 | 49 | 1637 | 1524 | 40 | 8500 |  | 1 | 0.24 | 21 |  | 0 | 1559 | 1645 | 2.83 | 0 | 0 | 30 | 52 | 1273 | Y |  | 2018-07-12 07:55 | 67 | 1080 | 40 | 36 | 34 | 33 | 31 | 30 | 28 | 27 | 26 | 25 | 24 | 23 | 23 | 23 | 30 | 34 | 23 | 0 | -0.22 |  | 50 | Y | 0 |  |  |  | 1.24 |  |  |  | N | N | N | Y | 140 | 0.44 | 69 | 93891 | 97730 | 90 | 17100 | 1 | 2 | 20 | 2018-07-12 08:04 | 1559 | 130 |  | 26 |  | *전공정 요청 20%이상 감속주입(전공정 성분 오버) *샘플채취 300mm ID:303.403 *STR#2 코너히터기 펄트 발생으로 규정값 적용 불가 (400kw적용),이상공정 등록 | [14 empty] | 96.94 | 41.18 | 0 | 0 | 300 |  | 650 | 400 | 선택 | 선택 | 0 | 0 | 300 |  | 650 | 400 | 해제 | 선택 | 미정 | 미정 | 미정 | 미정 | 미정 |  | 미정 | RB100.00 | H
A46745 | 2018-07-12 | 1 | C |  | 5 | A | AE1055LS | 탄소강 | G-AE1055LS | BM#1 | 1619 | 39 | 1599 | 1530 | 30 | 4900 |  | 3 | 0.27 | 25 |  | -1.57 | 1553 | 1599 | 0 | 16.41 |  | 2 | 27 | 60 | Y |  | 2018-07-12 08:42 | 69 | 1106 | 30 | 34 | 37 | 40 | 40 | 41 | 40 | 40 | 39 | 39 | 38 | 37 | 36 | 35 | 37 | 41 | 35 | 40 | -0.13 | Y | 45 | Y | -0.2 | [7 empty] | Y | Y | Y | N | 190 | 0.4 | 74 | 101508 | 97350 | 7010 | 16200 | 15 | 2 |  | 2018-07-12 08:49 | 1554 | 95 |  | 16 |  | *HEAT 평균 주속 10%이상 감속주입 ID:101~106.201~206 | [14 empty] | 97.28 | 100 | 0 | 0 | 0 |  | 400 |  | 선택 | 해제 | 0 | 0 | 0 |  | 400 |  | 선택 | 해제 | 해제 | 미정 | 미정 | 선택 | 선택 | 4 | 미정 | BT180180 | C
B46676 | 2018-07-12 | 2 | C |  | 3 | A | KFMN438S | 합금강 | D1 | BM#2 | 1630 | 35 | 1605 | 1565 | 30 | 6500 |  | 3 | 0.3 | 16 |  | -0.95 | 1586 | 1605 | 13.32 | 0 |  | 16 | 63 | 1563 | Y |  | 2018-07-12 09:20 | 94 | 1080 | 31 | 39 | 44 | 46 | 47 | 48 | 47 | 46 | 46 | 45 | 44 | 43 | 44 | 43 | 44 | 48 | 43 | 46 | -0.13 | Y | 39.98 | Y | -0.2 | [7 empty] | N | N | N | Y | 130 | 0.4 | 74 | 90605 | 96800 | 2170 | 16400 | 1 | 2 | 30 | 2018-07-12 09:27 | 1586 | 76 |  | 13 |  | *전공정 요청 20%이상 감속주입(전공정 성분 오버) *STR#2 코너히터기 펄트 발생으로 규정값 적용 불가 (500kw적용),이상공정 등록 | [14 empty] | 91.57 | 33.33 | 0 | 0 | 0 |  | 650 | 400 | 선택 | 선택 | 0 | 0 | 0 |  | 650 | 400 | 해제 | 선택 | 미정 | 미정 | 미정 | 미정 | 미정 |  | 미정 | RB105.00 | C
A46746 | 2018-07-12 | 1 | C |  | 6 | A | AE1055LS | 탄소강 | G-AE1055LS | BM#1 | 1636 | 42 | 1596 | 1554 | 32 | 5400 |  | 3 | 0.27 | 25 |  | 53.2 | 1550 | 0 | 0.99 | 20.58 |  | 23 | 19 | 83 | Y |  | 2018-07-12 09:55 | 66 | 1097 | 35 | 33 | 34 | 35 | 35 | 34 | 33 | 33 | 32 | 31 | 30 | 29 | 28 | 27 | 32 | 35 | 27 | 35 | -0.15 | Y | 55 | Y | 0 | [7 empty] | Y | Y | Y | Y | 180 | 0.43 | 71 | 101508 | 93700 | 7070 | 16200 | 15 | 2 |  | 2018-07-12 10:07 | 1550 | 101 |  | 19 |  | *HEAT 평균 주속 10%이상 감속주입 ID:101~.201~ | [14 empty] | 100.8 | 100 | 0 | 0 | 0 |  | 400 |  | 선택 | 해제 | 0 | 0 | 0 |  | 400 |  | 선택 | 해제 | 해제 | 미정 | 미정 | 선택 | 미정 |  | 미정 | BT180180 | C
B46675 | 2018-07-12 | 2 | C |  | 4 | A | KFMN438S | 합금강 | D1 | BM#2 | 1587 | 32 | 1597 | 1527 | 18 | 14800 |  | 1 | 0.24 | 15 |  | 0 | 1651 | 1602 | 1.65 | 0 | 0 | 31 | 70 | 56 | Y |  | 2018-07-12 10:43 | 159 | 1094 | 42 | 44 | 46 | 46 | 46 | 45 | 44 | 44 | 43 | 41 | 40 | 38 | 36 | 34 | 43 | 46 | 34 | 46 | -0.22 |  | 54.28 | Y | -0.47 | [7 empty] | N | N | N | Y | 120 | 0.47 | 69 | 93891 | 103240 | 430 | 16400 | 1 | 2 | 40 | 2018-07-12 10:47 | 1560 | 212 |  | 6 |  | *STR#2 코너히터기 펄트 발생으로 규정값 적용 불가 (500kw적용),이상공정 등록 | [14 empty] | 90.63 | 41.18 | 0 | 0 | 0 |  | 650 | 400 | 선택 | 선택 | 0 | 0 | 0 |  | 650 | 400 | 해제 | 선택 | 미정 | 미정 | 미정 | 미정 | 미정 |  | 미정 | RB100.00 | H
B46677 | 2018-07-12 | 2 | C | 잔강최소화전 | 5 | A | KFMN438S | 합금강 | D1 | BM#2 | 1643 | 42 | 1616 | 1550 | 29 | 6200 |  | 1 | 0.23 | 15 |  | -2.52 | 1566 | 1625 | 2.23 | 0 | 0 | 21 | 25 | 32 | Y |  | 2018-07-12 11:35 | 74 | 1101 | 33 | [12 empty] | 33 | 33 | 0 | 0 | 0 | 0 |  | 0 | Y | 0 | [7 empty] | N | N | N | Y | 110 | 0.47 | 0 | 88368 | 94120 | -620 | 3000 | 1 | 2 | 10 | 2018-07-12 11:46 | 1566 | 154 |  | 25 |  | *STR#2 코너히터기 펄트 발생으로 규정값 적용 불가 (500kw적용),이상공정 등록 | [14 empty] | 94.51 | 50 | 0 | 4400 | 0 |  | 650 | 400 | 선택 | 선택 | 0 | 3870 | 0 |  | 650 | 400 | 해제 | 선택 | 미정 | 미정 | 미정 | 미정 | 미정 |  | 미정 | RB100.00 | H
A46747 | 2018-07-12 | 1 | C |  | 7 | A | AE1055LS | 탄소강 | G-AE1055LS | BM#1 | 1596 | 42 | 1598 | 1566 | 31 | 5300 |  | 3 | 0.26 | 25 |  | -1.72 | 1551 | 1601 | 0 | 18.45 |  | 20 | 38 | 80 | Y |  | 2018-07-12 11:02 | 67 | 1087 | 26 | 28 | 31 | 32 | 32 | 32 | 30 | 29 | 29 | 28 | 27 | 26 | 26 | 26 | 29 | 32 | 26 | 32 | -0.13 | Y | 45 | Y | 0 | [7 empty] | Y | Y | Y | Y | 230 | 0.43 | 68 | 101508 | 95750 | 6760 | 16000 | 15 | 2 |  | 2018-07-12 11:09 | 1551 | 107 |  | 23 |  | *HEAT 평균 주속 10%이상 감속주입 ID:101~.201~ | [14 empty] | 98.79 | 100 | 0 | 0 | 0 |  | 400 |  | 선택 | 해제 | 0 | 0 | 0 |  | 400 |  | 선택 | 해제 | 해제 | 미정 | 미정 | 선택 | 미정 |  | 미정 | BT180180 | C
A46748 | 2018-07-12 | 1 | C |  | 8 | A | AE1055LS | 탄소강 | G-AE1055LS | BM#1 | 1590 | 46 | 1592 | 1514 | 40 | 6900 |  | 3 | 0.26 | 25 |  | -1.71 | 1542 | 1592 | 0 | 16.58 |  | 33 | 41 | 97 | Y |  | 2018-07-12 12:16 | 58 | 1091 | 24 | 26 | 27 | 28 | 28 | 27 | 26 | 26 | 25 | 24 | 24 | 23 | 22 | 21 | 25 | 28 | 21 | 26 | -0.14 | Y | 49.98 | Y | -0.2 | [7 empty] | Y | Y | Y | Y | 220 | 0.43 | 67 | 84590 | 90350 | 7010 | 14300 | 15 | 2 |  | 2018-07-12 12:23 | 1542 | 106 |  | 19 |  | *HEAT 평균 주속 10%이상 감속주입 ID:101~105.201~205 | [14 empty] | 86.89 | 100 | 0 | 0 | 0 |  | 400 |  | 선택 | 해제 | 0 | 0 | 0 |  | 400 |  | 선택 | 해제 | 해제 | 미정 | 미정 | 선택 | 미정 |  | 미정 | BT180180 | C
B46678 | 2018-07-12 | 2 | A | 잔강최소화 | 6 | B | 46MNVS6 | 합금강 | KFMN445V계 | BM#2 | 1682 | 69 | 1645 | 1546 | 34 | 6800 |  | 1 | 0.25 | 16 |  | -2.64 | 1585 | 1646 | 0 | 3.35 | 0 | 30 | 53 | 78 | Y |  | 2018-07-12 12:51 | 91 | 1085 | 32 | 40 | 40 | 43 | 43 | 43 | 42 | 41 | 40 | 38 | 36 |  |  | 36 | 40 | 43 | 36 | 43 | -0.2 | Y | 35.03 | Y | -0.4 | [7 empty] | N | N | N | Y | 150 | 0.44 | 58 | 91104 | 96460 | 5100 | 15100 | 1 | 2 |  | 2018-07-12 12:56 | 1585 | 141 |  | 24 |  | *STR#2 코너히터기 펄트 발생으로 규정값 적용 불가 (500kw적용), *주입 후기 전공정 요청 20%이상 감속주입, 이상공정 등록 및생관통보 | [14 empty] | 91.29 | 50 | 3300 | 0 | 0 |  | 490 | 400 | 선택 | 해제 | 3300 | 0 | 0 |  | 490 | 400 | 해제 | 해제 | 해제 | 미정 | 선택 | 미정 | 선택 | 5 | 미정 | RB100.00 | H
A46749 | 2018-07-12 | 1 | A |  | 9 | A | AE1055LS | 탄소강 | G-AE1055LS | BM#1 | 1570 | 39 | 1604 | 1516 | 34 | 5700 |  | 3 | 0.27 | 25 |  | -1.55 | 1559 | 1604 | 0 | 20.5 |  | 2 | 28 | 82 | Y |  | 2018-07-12 13:14 | 75 | 1098 | 19 | 29 | 34 | 37 | 39 | 40 | 40 | 39 | 39 | 39 | 39 | 38 | 38 | 38 | 36 | 40 | 38 | 39 | -0.02 | Y | 35.02 | Y | 0 | [7 empty] | Y | Y | Y | Y | 210 | 0.47 | 61 | 101508 | 97110 | 7170 | 15910 | 15 | 2 |  | 2018-07-12 13:19 | 1559 | 109 |  | 29 |  | *전공정 지연으로 감속주입-정속주입 강종 감속으로 이상재 등록ID:101~103.201~203 | [14 empty] | 97.46 | 100 | 0 | 0 | 0 |  | 400 |  | 선택 | 해제 | 0 | 0 | 0 |  | 400 |  | 선택 | 해제 | 해제 | 미정 | 미정 | 선택 | 미정 |  | 미정 | BT180180 | C
B46679 | 2018-07-12 | 2 | A |  | 7 | A | 46MNVS6 | 합금강 | KFMN445V계 | BM#2 | 1586 | 55 | 1636 | 1536 | 43 | 8800 |  | 1 | 0.22 | 16 |  | -3.09 | 1571 | 1645 | 0 | 3.06 | 0 | 16 | 64 | 68 | Y |  | 2018-07-12 14:04 | 77 | 1060 | 36 | 39 | 41 | 41 | 41 | 40 | 40 | 38 | 37 | 35 | 32 |  |  | 32 | 38 | 41 | 32 | 41 | -0.23 |  | 39.98 | Y | -0.6 | [8 empty] | N | N | Y | 140 | 0.47 | 60 | 102492 | 93290 | 5170 | 14700 | 1 | 2 |  | 2018-07-12 14:03 | 1571 | 127 |  | 12 |  | *STR#2 코너히터기 펄트 발생으로 규정값 적용 불가 (500kw적용), *전공정 요청 감속주입 *STR#1,2 S/R 재셋팅 | [14 empty] | 104.21 | 50 | 0 | 0 | 0 |  | 490 | 400 | 선택 | 해제 | 0 | 0 | 0 |  | 490 | 400 | 선택 | 해제 | 해제 | 미정 | 선택 | 미정 | 미정 |  | 미정 | RB100.00 | H
A46750 | 2018-07-12 | 1 | A |  | 10 | A | AE1055LS | 탄소강 | G-AE1055LS | BM#1 | 1626 | 35 | 1601 | 1548 | 28 | 4700 |  | 3 | 0.26 | 26 |  | -1.86 | 1546 | 1601 | 0 | 13.34 |  | 23 | 20 | 71 | Y |  | 2018-07-12 14:24 | 62 | 1094 | 37 | 35 | 33 | 32 | 30 | 29 | 28 | 27 | 26 | 25 | 25 | 24 |  | 24 | 29 | 33 | 24 | 0 | -0.2 |  | 44.97 | Y | -0.2 | [7 empty] | Y | Y | Y | Y | 200 | 0.5 | 59 | 101508 | 97590 | 7130 | 15940 | 15 | 2 |  | 2018-07-12 14:29 | 1546 | 106 |  | 24 | [16 empty] | 97.04 | 100 | 0 | 0 | 0 |  | 400 |  | 선택 | 해제 | 0 | 0 | 0 |  | 400 |  | 선택 | 해제 | 해제 | 미정 | 미정 | 선택 | 미정 |  | 미정 | BT180180 | C
B46680 | 2018-07-12 | 2 | A |  | 8 | B | 46MNVS6 | 합금강 | KFMN445V계 | BM#2 | 1581 | 42 | 1656 | 1534 | 37 | 7800 |  | 1 | 0.24 | 16 |  | -2.59 | 1571 | 1648 | 0 | 5.83 | 0 | 18 | 58 | 69 | Y |  | 2018-07-12 15:00 | 77 | 1099 | 34 | 38 | 41 | 42 | 42 | 41 | 41 | 39 | 38 | 37 | 35 | 32 |  | 32 | 39 | 42 | 32 | 41 | -0.25 | Y | 39.98 | Y | -0.6 | [8 empty] | N | N | Y | 130 | 0.47 | 60 | 96798 | 94440 | 10110 | 14700 | 1 | 2 |  | 2018-07-12 15:01 | 1571 | 122 |  | 19 |  | *STR#2 코너히터기 펄트 발생으로 규정값 적용 불가 (500kw적용), *전공정 요청 감속주입 | [14 empty] | 97.63 | 52.94 | 0 | 0 | 0 |  | 490 | 400 | 선택 | 해제 | 0 | 0 | 0 |  | 490 | 400 | 선택 | 해제 | 해제 | 미정 | 선택 | 미정 | 미정 |  | 미정 | RB100.00 | H
A46751 | 2018-07-12 | 1 | A |  | 11 | A | AE1055LS | 탄소강 | G-AE1055LS | BM#1 | 1576 | 40 | 1605 | 1543 | 29 | 5000 |  | 3 | 0.26 | 26 |  | -1.4 | 1555 | 1598 | 0 | 13.01 |  | 20 | 39 | 62 | Y |  | 2018-07-12 15:16 | 71 | 1090 | 21 | 26 | 32 | 34 | 34 | 35 | 34 | 34 | 34 | 33 | 33 |  |  | 33 | 32 | 35 | 33 | 34 | -0.08 | Y | 25.02 | Y | 0 | [7 empty] | Y | Y | Y | Y | 190 | 0.5 | 55 | 101508 | 92010 | 7040 | 15870 | 15 | 2 |  | 2018-07-12 15:24 | 1555 | 108 |  | 34 | [16 empty] | 102.53 | 100 | 0 | 0 | 0 |  | 400 |  | 선택 | 해제 | 0 | 0 | 0 |  | 400 |  | 선택 | 해제 | 해제 | 미정 | 미정 | 선택 | 미정 |  | 미정 | BT180180 | C
B46681 | 2018-07-12 | 2 | A |  | 9 | A | 46MNVS6 | 합금강 | KFMN445V계 | BM#2 | 1557 | 51 | 1635 | 1517 | 42 | 8600 |  | 1 | 0.21 | 16 |  | -2.08 | 1574 | 1637 | 0 | 2.66 | 0 | 21 | 26 | 120 | Y |  | 2018-07-12 16:14 | 80 | 1130 | 29 | 37 | 40 | 43 | 44 | 45 | 44 | 44 | 43 | 42 | 40 | 39 | 37 | 37 | 41 | 45 | 37 | 44 | -0.23 | Y | 35 | Y | -0.4 | [8 empty] | N | N | Y | 120 | 0.45 | 64 | 96798 | 93940 | 5170 | 15900 | 1 | 2 |  | 2018-07-12 16:16 | 1574 | 125 |  | 9 |  | *STR#2 코너히터기 펄트 발생으로 규정값 적용 불가 (500kw적용), *전공정 요청 감속주입(주입말 20% 이상 감속주입) | [14 empty] | 97.68 | 47.06 | 0 | 0 | 0 |  | 490 | 400 | 선택 | 해제 | 0 | 0 | 0 |  | 490 | 400 | 선택 | 해제 | 해제 | 미정 | 선택 | 미정 | 미정 |  | 미정 | RB100.00 | H
A46752 | 2018-07-12 | 1 | A |  | 12 | A | AE1055LS | 탄소강 | G-AE1055LS | BM#1 | 1545 | 41 | 1595 | 1521 | 36 | 6200 |  | 3 | 0.27 | 27 |  | -1.39 | 1555 | 1598 | 0 | -6111.6 |  | 33 | 42 | 53 | Y |  | 2018-07-12 16:32 | 71 | 1124 | 31 | 37 | 41 | 43 | 44 | 44 | 43 | 43 | 43 | 43 | 42 | 41 |  | 41 | 41 | 44 | 41 | 43 | -0.04 | Y | 34.98 | Y | -0.2 | [7 empty] | Y | Y | Y | Y | 180 | 0.5 | 59 | 152262 | 98580 | 7140 | 14220 | 15 | 2 |  | 2018-07-12 16:40 | 1555 | 108 |  | 16 |  | *유사강종 연연주 혼탕부 성분 확인 ID:107~109.207~209 | [14 empty] | 144.19 | 100 | 0 | 0 | 0 |  | 400 |  | 선택 | 해제 | 0 | 0 | 0 |  | 400 |  | 선택 | 해제 | 해제 | 미정 | 미정 | 선택 | 미정 |  | 미정 | BT180180 | H
B46682 | 2018-07-12 | 2 | A | TUNDISH교체전 | 10 | A | 46MNVS6 | 합금강 | KFMN445V계 | BM#2 | 1606 | 52 | 1637 | 1535 | 36 | 7700 |  | 1 | 0.24 | 15 |  | -2.07 | 1588 | 1630 | 0 | 3.58 | 0 | 30 | 54 | 57 | Y |  | 2018-07-12 17:25 | 94 | 1136 | 38 | 42 | 45 | 45 | 45 | 44 | 43 | 42 | 41 | 39 | 37 |  |  | 37 | 42 | 45 | 37 | 45 | -0.2 |  | 40 | Y | -0.4 | [8 empty] | N | N | M | 110 | 0.5 | 57 | 78876 | 95600 | 5000 | 2000 | 2 | 2 |  | 2018-07-12 17:23 | 1588 | 126 |  | 5 |  | *STR#2 코너히터기 펄트 발생으로 규정값 적용 불가 (500kw적용), *주입초 전공정 요청 감속주입 *STR#1 S/R재셋팅 | 86569EAC6C8A40C3A0E7B000882C313B | 49A319CDC7CE4F29994635BE7A77405B | 0CBE636D642243A095E7DBBC4C7ACE6D | [11 empty] | 78.41 | 50 | 0 | 3112 | 0 |  | 490 | 400 | 선택 | 해제 | 0 | 2500 | 0 |  | 490 | 400 | 선택 | 해제 | 해제 | 미정 | 선택 | 미정 | 미정 |  | 미정 | RB090.00 | C
A46753 | 2018-07-12 | 1 | A |  | 13 | A | P-AE1055LSM | 탄소강 | G-AE1055LS | BM#1 | 1625 | 40 | 1597 | 1555 | 26 | 4400 |  | 3 | 0.25 | 26 |  | -1.25 | 1559 | 1596 | 0 | 13.11 |  | 16 | 65 | 38 | Y |  | 2018-07-12 17:18 | 75 | 1116 | 39 | 40 | 40 | 41 | 41 | 41 | 41 | 41 | 40 | 40 | 39 | 39 |  | 39 | 40 | 41 | 39 | 41 | -0.05 | Y | 40 | Y | 0 | [7 empty] | Y | Y | Y | Y | 230 | 0.48 | 57 | 50754 | 92790 | 5860 | 15350 | 15 | 2 |  | 2018-07-12 17:32 | 1559 | 108 |  | 33 |  | *유사강종 연연주 혼탕부 성분 확인 ID:101.201 | [14 empty] | 50.86 | 100 | 0 | 0 | 0 |  | 400 |  | 선택 | 해제 | 0 | 0 | 0 |  | 400 |  | 선택 | 해제 | 해제 | 미정 | 미정 | 선택 | 선택 | 8 | 미정 | BT180180 | H
B46683 | 2018-07-12 | 2 | A | 교체연주종료 | 1 | B | AE15B36C2 | 합금강 | 보론강 | BM#2 | 0 | 54 | 1644 | 1534 | 43 | 10500 |  | 1 | 0.24 | 21 |  | -2.44 | 1579 | 1641 | 1.9 | 0 | 0 | 2 | 29 | 87 | Y |  | 2018-07-12 18:32 | 81 | 1110 | -294 | 13 | 11 | 10 | 8 | 7 | 7 | 6 | [5 empty] | 6 | 8 | 11 | 6 | 0 | -0.55 |  | 9.1 | Y | -0.31 |  | 4.09 | 4.09 | 3.26 |  |  |  | N | N | N | N | 150 | 0.45 | 24 | 22820 |  | 103150 | 18000 | 14 | 1 |  | 2018-07-12 18:28 | 1576 | 145 |  | 25 | 9 | *턴디쉬 플럭스 120KG/15KG *슬리브 롱노즐 사용 *T/D 교체 주입중 프리징 발생으로 연주 종료 (STR#2 19:07,STR#1 19:24) 수동온도 측정 19:05(1509'C) 19:17 (1498'C) 나옴. *램핑업중 연주종료로(턴디쉬 잔강 18톤) 실제 제품은 없으나 제강에서 HEAT 살린다고하여 재START후 STR#1,2에서 제품 2개씩 빼서 등록하기로함. -사무실과 협의 | FE177D6624D44B79BDAD17F26F4AFC0E | 3C0A04A545FC4FF4A6718361B8A700DE | 1C2C974792CC456AB022878BC486804B | [11 empty] | 22.12 | 100 | 1730 | 0 | 8680 | 클로깅 | 300 | 400 | 선택 | 선택 | 1430 | 0 | 0 |  | 300 | 400 | 선택 | 선택 | 해제 | 미정 | 미정 | 미정 | 미정 |  | 미정 | RB100.00 | H
A46754 | 2018-07-12 | 1 | A |  | 14 | A | P-AE1055LSM | 탄소강 | G-AE1055LS | BM#1 | 1592 | 41 | 1597 | 1532 | 31 | 5200 |  | 3 | 0.26 | 26 |  | -1.46 | 1553 | 1597 | 0 | 12.45 |  | 23 | 21 | 63 | Y |  | 2018-07-12 18:16 | 69 | 1128 | 37 | 35 | 34 | 33 | 33 | 32 | 31 | 30 | 28 | 28 | 27 | 26 |  | 26 | 31 | 34 | 26 | 0 | -0.18 |  | 45.02 | Y | -0.2 | [7 empty] | Y | Y | Y | Y | 220 | 0.48 | 58 | 67672 | 91640 | 7110 | 16010 | 15 | 2 |  | 2018-07-12 18:38 | 1553 | 108 |  | 36 | [16 empty] | 68.6 | 100 | 0 | 0 | 0 |  | 400 |  | 선택 | 해제 | 0 | 0 | 0 |  | 400 |  | 선택 | 해제 | 해제 | 미정 | 미정 | 선택 | 미정 |  | 미정 | BT180180 | H
B46684 | 2018-07-12 | 2 | A |  | 15 | A | P-AE1055LSM | 탄소강 | G-AE1055LS | BM#1 | 1583 | 60 | 1606 | 1544 | 38 | 6800 |  | 3 | 0.26 | 26 |  | -0.72 | 1561 | 1585 | 0 | 12.86 |  | 18 | 59 | 66 | Y |  | 2018-07-12 19:28 | 77 | 1100 | 25 | 32 | 38 | 41 | 42 | 43 | 42 | 42 | 41 | 40 | 40 | 39 | 39 | 39 | 39 | 43 | 39 | 42 | -0.11 | Y | 35 | Y | 0 | [7 empty] | Y | Y | Y | Y | 210 | 0.48 | 63 | 101508 | 100470 | 7090 | 15880 | 15 | 2 |  | 2018-07-12 19:35 | 1561 | 133 |  | 24 | [16 empty] | 94.47 | 100 | 0 | 0 | 0 |  | 400 |  | 선택 | 해제 | 0 | 0 | 0 |  | 400 |  | 선택 | 해제 | 해제 | 미정 | 미정 | 선택 | 미정 |  | 미정 | BT180180 | H
A46756 | 2018-07-12 | 1 | B |  | 16 | A | P-AE1055LSM | 탄소강 | G-AE1055LS | BM#1 | 1572 | 40 | 1588 | 1533 | 30 | 5200 |  | 3 | 0.27 | 26 |  | -1.2 | 1552 | 1588 | 0 | 14.31 |  | 30 | 55 | 52 | Y |  | 2018-07-12 20:44 | 68 | 1137 | 38 | 38 | 39 | 39 | 39 | 39 | 38 | 37 | 36 | 35 | 34 | 33 | 32 | 32 | 37 | 39 | 32 | 39 | -0.13 |  | 54.93 | Y | 0 | [7 empty] | Y | Y | Y | Y | 200 | 0.46 | 69 | 101508 | 97340 | 5960 | 15300 | 15 | 2 |  | 2018-07-12 20:51 | 1552 | 91 |  | 15 |  | *RH설비이상 감속주입 *정속유지강종 감속주입 ID:105.106.205.206 | [14 empty] | 97.32 | 100 | 0 | 0 | 0 |  | 400 |  | 선택 | 해제 | 0 | 0 | 0 |  | 400 |  | 선택 | 해제 | 해제 | 미정 | 미정 | 선택 | 미정 |  | 미정 | BT180180 | H
A46757 | 2018-07-12 | 1 | B |  | 17 | B | AE1055LS | 탄소강 | G-AE1055LS | BM#1 | 1565 | 45 | 1582 | 1539 | 35 | 6100 |  | 3 | 0.27 | 27 |  | -1.11 | 1543 | 1579 | 0 | 12.7 |  | 16 | 66 | 77 | Y |  | 2018-07-12 21:58 | 59 | 1133 | 29 | 32 | 33 | 33 | 32 | 31 | 30 | 29 | 28 | 28 | 27 | 26 | 26 | 25 | 29 | 33 | 25 | 0 | -0.13 |  | 60 | Y | 0 |  |  |  | 1.39 |  |  |  | Y | Y | Y | Y | 190 | 0.4 | 72 | 152262 | 96260 | 7040 | 15900 | 15 | 2 |  | 2018-07-12 22:06 | 1543 | 100 |  | 9 |  | *진공기준미달 *RH설비이상 감속주입 *정속유지강종 감속주입 ID:101~109.201~209 *혼탕부 성분확인 ID:107~109.207~209 *S/R재세팅 | [14 empty] | 147.4 | 100 | 0 | 0 | 0 |  | 400 |  | 선택 | 해제 | 0 | 0 | 0 |  | 400 |  | 선택 | 해제 | 해제 | 미정 | 미정 | 선택 | 미정 |  | 미정 | BT180180 | H
A46758 | 2018-07-12 | 1 | B |  | 18 | A | P-AE1055LSM | 탄소강 | G-AE1055LS | BM#1 | 1644 | 65 | 1607 | 1535 | 34 | 5700 |  | 3 | 0.27 | 25 |  | -1.36 | 1569 | 1608 | 0 | 15.5 |  | 18 | 60 | 27 | Y |  | 2018-07-12 23:11 | 85 | 1133 | 24 | 39 | 49 | 54 | 57 | 58 | 58 | 59 | 58 | 58 | 57 | 56 | 56 | 55 | 53 | 59 | 55 | 58 | -0.1 | Y | 40 | Y | 0 | [7 empty] | Y | Y | Y | Y | 180 | 0.42 | 76 | 50754 | 100230 | 7080 | 16500 | 15 | 2 |  | 2018-07-12 23:17 | 1569 | 114 |  | 11 |  | *혼탕부 성분확인 ID:101.201 *S/R재세팅 | [14 empty] | 47.32 | 100 | 0 | 0 | 0 |  | 400 |  | 선택 | 해제 | 0 | 0 | 0 |  | 400 |  | 선택 | 해제 | 해제 | 미정 | 미정 | 선택 | 미정 |  | 미정 | BT180180 | H
A46759 | 2018-07-12 | 1 | B |  | 19 | A | P-AE1055LSM | 탄소강 | G-AE1055LS | BM#1 | 1650 | 41 | 1587 | 1551 | 28 | 4700 |  | 3 | 0.26 | 25 |  | -1.28 | 1550 | 1587 | 0 | 15.38 |  | 30 | 56 | 35 | Y |  | 2018-07-13 00:11 | 66 | 1082 | 54 | 49 | 45 | 43 | 42 | 40 | 39 | 38 | 38 | 37 | 36 | 35 |  | 35 | 42 | 45 | 35 | 0 | -0.22 |  | 44.97 | Y | -0.2 | [7 empty] | Y | Y | Y | Y | 230 | 0.48 | 55 | 84590 | 87780 | 7120 | 15900 | 15 | 2 |  | 2018-07-13 00:18 | 1550 | 108 |  | 28 | [16 empty] | 89.23 | 100 | 0 | 0 | 0 |  | 400 |  | 선택 | 해제 | 0 | 0 | 0 |  | 400 |  | 선택 | 해제 | 해제 | 미정 | 미정 | 선택 | 미정 |  | 미정 | BT180180 | H
B46685 | 2018-07-12 | 2 | B | 연주시작 | 1 | B | AE15B36C2 | 합금강 | 보론강 | BM#2 | 1574 | 59 | 1677 | 1535 | 49 | 17200 |  | 1 | 0.22 | 21 |  | -2.32 | 1583 | 1668 | 1.52 | 0 | 0 | 21 | 27 |  | Y |  | 2018-07-13 00:44 | 85 | 1138 | 38 | 37 | 31 | 34 | 38 | 38 | 36 | 36 | 35 | 33 | 31 | 28 | 8491 | 20 | 747 | 8491 | 20 | 38 | 9.99 |  | 4.98 | Y | 9.99 | 1.3 | 4.26 | 4.09 | 3.26 |  |  |  | N | N | N | N | 150 | 0.48 | 98 | 91280 | 109840 | 20 | 15000 | 7 | 1 |  | 2018-07-13 00:49 | 1583 | 337 |  | -15 |  | * T/D 용강량 실측:1180mm / 18.6 TON * T/D FLUX 용탕부: 120 KG / 유탕부: 15KG 투입 * 슬리브 롱노즐( Y자형 ) 사용 * 생왕겨 미투입 * B46683 HEAT로 아이디 총 4개 편성함. 사무실 통보 * STR#2 코너히터기 펄트 발생으로 500KW적용 * 첫 수소 기준값 초과로 이상공정 등록 생관통보 ( 10분 측정 시 4.5 PPM 나와 바로 재측정 함.) | EA3A351A56464D83A039D5E010BC00B0 |  | 08D0C9AA58424A5B9944109B996DB948 | [11 empty] | 84.13 | 100 | 700 | 0 | 0 |  | 300 | 400 | 선택 | 선택 | 700 | 0 | 0 |  | 300 | 400 | 선택 | 선택 | 해제 | 미정 | 미정 | 미정 | 미정 |  | 미정 | RB100.00 | H
A46760 | 2018-07-12 | 1 | B | TUNDISH교체전 | 20 | A | P-AE1055LSM | 탄소강 | G-AE1055LS | BM#1 | 1620 | 43 | 1587 | 1541 | 27 | 4600 |  | 3 | 0.26 | 25 |  | -1.33 | 1546 | 1585 | 0 | 17.78 |  | 20 | 42 | 61 | Y |  | 2018-07-13 01:19 | 62 | 1092 | 34 | 34 | 35 | 35 | 34 | 34 | 33 | 32 | 31 | 31 | 30 |  |  | 30 | 33 | 35 | 30 | 34 | -0.12 |  | 40 | Y | -0.2 | [8 empty] | N | N | M | 220 | 0.48 | 58 | 80136 | 90780 | 7020 | 2000 | 15 | 2 |  | 2018-07-13 01:26 | 1546 | 104 |  | 17 |  |  |  | 3C6815FB57FC48C795DABB9E71E826FB | 9B9AA7BA245C4608B5A1D6F24E0A66CF | 3505C1442C3E461AB9A1AA86603F7ACE | [10 empty] | 81.94 | 100 | 0 | 3500 | 0 |  | 400 |  | 선택 | 해제 | 0 | 3500 | 0 |  | 400 |  | 선택 | 해제 | 해제 | 미정 | 미정 | 선택 | 미정 |  | 미정 | BT180180 | H
A46755 | 2018-07-12 | 1 | B |  | 2 | A | AE15B36C2 | 합금강 | 보론강 | BM#2 | 1700 | 63 | 1625 | 1507 | 42 | 17000 |  | 1 | 0.21 | 17 |  | -2.5 | 1567 | 1642 | 1.06 | 0 | 0 | 20 | 40 |  | Y |  | 2018-07-13 01:43 | 69 | 1124 | 25 | 28 | 30 | 31 | 30 | 30 | 29 | 28 | 27 | 26 | 24 | 22 | 20 | 12 | 25 | 31 | 12 | 30 | -0.32 | Y | 60 | Y | -0.8 |  | 4 | 4 | 3.85 |  |  |  | N | N | N | N | 140 | 0.4 | 82 | 92816 | 109550 | 40 | 13400 | 7 | 2 | 20 | 2018-07-13 01:44 | 1567 | 480 |  | 24 |  | * STR#2 코너히터기 펄트 발생으로 500KW적용 * 샘플채취 ID: 302.402 * 수소 기준값 초과 이상공정 등록 생관통보 * 후 HEAT L/D 강제랜싱 ID: 308,408 | [14 empty] | 85.31 | 100 | 0 | 0 | 300 |  | 400 | 400 | 선택 | 선택 | 0 | 0 | 300 |  | 400 | 400 | 선택 | 선택 | 해제 | 미정 | 미정 | 미정 | 미정 |  | 미정 | RB090.00 | C
A46761 | 2018-07-12 | 1 | B | TUNDISH교체 | 1 | B | P-STB3D | 베어링강 | STB (SF) | BM#1 | 1619 | 46 | 1594 | 1562 | 37 | 6400 |  | 3 | 0.28 | 30 |  | -1.39 | 1547 | 1594 | 16.92 | 0 |  | 16 | 67 | 68 | Y |  | 2018-07-13 02:23 | 97 | 1095 | 28 | 43 | 41 | 45 | 49 | 52 | 53 | 54 | 54 | 54 | 54 | 54 |  | 54 | 50 | 54 | 54 | 54 | 0 |  | 20 | Y | 0 |  | 1.99 | 1.92 | [5 empty] | N | N | M | 230 | 0.44 | 65 | 101508 | 99660 | 7130 |  | 10 | 1 |  | 2018-07-13 02:29 | 1547 | 129 |  | 34 |  | *T/Dflux 유15kg 용275kg *STR#1, LOOP5,6번 표면과냉 비수량줄임 | [14 empty] | 95.13 | 100 | 1500 | 0 | 0 |  | 650 |  | 선택 | 해제 | 1500 | 0 | 0 |  | 650 |  | 선택 | 해제 | 선택 | 미정 | 미정 | 선택 | 미정 |  | 미정 | BT180180 | H
B46688 | 2018-07-12 | 2 | B |  | 3 | A | AE15B36C2 | 합금강 | 보론강 | BM#2 | 1603 | 51 | 1627 | 1557 | 32 | 6900 |  | 1 | 0.24 | 16 |  | -3.08 | 1569 | 1635 | 2.24 | 0 | 0 | 33 | 44 | -167 | N | 2 | 2018-07-13 02:52 | 71 | 1093 | 6 | 5 | 12 | 16 | 18 | 19 | 19 | 19 | 18 | 17 | 15 | 13 |  | 13 | 16 | 19 | 13 | 19 | -0.2 | Y | 29.98 | Y | -0.4 |  | 1.75 | 1.75 |  |  |  |  | N | N | N | N | 130 | 0.49 | 56 | 100674 | 93920 | -420 | 14200 | 7 | 2 | 30 | 2018-07-13 02:49 | 1569 | 159 |  | 43 |  | * STR#2 코너히터기 펄트 발생으로 500KW적용 | [14 empty] | 107.67 | 100 | 0 | 0 | 0 |  | 300 | 400 | 선택 | 선택 | 0 | 0 | 0 |  | 300 | 400 | 선택 | 선택 | 해제 | 미정 | 미정 | 미정 | 미정 |  | 미정 | RB100.00 | H
A46762 | 2018-07-12 | 1 | B |  | 2 | A | P-STB3D | 베어링강 | STB (SF) | BM#1 | 1597 | 48 | 1565 | 1535 | 5 | 5100 |  | 3 | 0.27 | 30 |  | -1.27 | 1522 | 1565 | 16.81 | 0 |  | 18 | 61 | 57 | Y |  | 2018-07-13 03:34 | 72 | 1082 | 54 | 47 | 44 | 41 | 40 | 38 | 38 | 37 | 36 | 35 | 35 | 34 | 34 | 34 | 39 | 44 | 34 | 0 | -0.2 |  | 50 | Y | 0 | [7 empty] | Y | Y | Y | Y | 220 | 0.48 | 64 | 84590 | 97590 | 7000 | 15600 | 10 | 1 |  | 2018-07-13 03:39 | 1522 | 121 |  | 31 | 19 | *STR#1, LOOP5,6번 표면과냉 비수량줄임 | [14 empty] | 80.91 | 100 | 0 | 0 | 0 |  | 650 |  | 선택 | 해제 | 0 | 0 | 0 |  | 650 |  | 선택 | 해제 | 선택 | 미정 | 미정 | 선택 | 미정 |  | 미정 | BT180180 | H
B46689 | 2018-07-12 | 2 | B |  | 4 | B | AE15B36C2 | 합금강 | 보론강 | BM#2 | 1600 | 50 | 1635 | 1525 | 43 | 8700 |  | 1 | 0.24 | 16 |  | -2.41 | 1560 | 1630 | 1.57 | 0 | 0 | 23 | 23 | 111 | Y |  | 2018-07-13 04:24 | 62 | 1085 | 8 | 26 | 34 | 37 | 39 | 39 | 38 | 36 | 35 | 34 | 32 | 30 | 27 | 27 | 32 | 39 | 27 | 0 | -0.3 | Y | 40 | Y | -0.6 |  |  |  | 1.55 |  |  |  | N | N | N | N | 120 | 0.49 | 62 | 91280 | 100730 | 90 | 14300 | 7 | 2 | 35 | 2018-07-13 04:22 | 1560 | 154 |  | 10 |  | * STR#2 코너히터기 펄트 발생으로 500KW적용 * 샘플채취 ID: 302,402 | [14 empty] | 87.27 | 100 | 0 | 0 | 300 |  | 300 | 400 | 선택 | 선택 | 0 | 0 | 300 |  | 300 | 400 | 선택 | 선택 | 해제 | 미정 | 미정 | 미정 | 미정 |  | 미정 | RB100.00 | H
A46763 | 2018-07-12 | 1 | D |  | 3 | B | P-STB3D | 베어링강 | STB (SF) | BM#1 | 1576 | 51 | 1568 | 1509 | 43 | 7400 |  | 3 | 0.27 | 31 |  | -1.26 | 1517 | 1560 | 18.02 | 0 |  | 30 | 57 | 76 | Y |  | 2018-07-13 04:54 | 67 | 1092 | 34 | 36 | 38 | 38 | 38 | 38 | 37 | 37 | 36 | 35 | 34 | 33 | 33 | 33 | 36 | 38 | 33 | 38 | -0.1 |  | 50 | Y | 0 | [7 empty] | Y | Y | Y | Y | 210 | 0.48 | 65 | 101508 | 100900 | 7040 | 15600 | 10 | 1 |  | 2018-07-13 05:05 | 1517 | 112 |  | 15 |  | *STR#1, LOOP5,6번 표면과냉 비수량줄임 | [14 empty] | 93.51 | 100 | 0 | 0 | 0 |  | 650 |  | 선택 | 해제 | 0 | 0 | 0 |  | 650 |  | 선택 | 해제 | 선택 | 미정 | 미정 | 선택 | 미정 |  | 미정 | BT180180 | H
B46690 | 2018-07-12 | 2 | D |  | 5 | A | AE15B36C2 | 합금강 | 보론강 | BM#2 | 1630 | 65 | 1635 | 1586 | 38 | 8400 |  | 1 | 0.23 | 16 |  | -2.31 | 1563 | 1620 | 1.72 | 0 | 0 | 2 | 31 | 48 | Y |  | 2018-07-13 05:10 | 65 | 1080 | 23 | 25 | 26 | 26 | 26 | 25 | 24 | 23 | 22 | 20 | 18 | 16 |  | 16 | 23 | 26 | 16 | 26 | -0.22 |  | 45.02 | Y | -0.4 | [7 empty] | N | N | N | N | 110 | 0.49 | 58 | 96985 | 95930 | 80 | 11500 | 7 | 2 | 30 | 2018-07-13 05:11 | 1563 | 151 |  | 30 |  | * STR#2 코너히터기 펄트 발생으로 500KW적용 * 후 HEAT 래들 강제개공 나탕주입 ID:409 이상재등록 | [14 empty] | 103.51 | 100 | 0 | 0 | 0 |  | 300 | 400 | 선택 | 선택 | 0 | 0 | 0 |  | 300 | 400 | 선택 | 선택 | 해제 | 미정 | 미정 | 미정 | 미정 |  | 미정 | RB100.00 | H
A46764 | 2018-07-12 | 1 | D |  | 4 | A | P-STB3D | 베어링강 | STB (SF) | BM#1 | 1604 | 47 | 1561 | 1555 | 36 | 6000 |  | 3 | 0.25 | 30 |  | -1.19 | 1523 | 1563 | 18.45 | 0 |  | 20 | 43 | 95 | Y |  | 2018-07-13 05:56 | 73 | 1090 | 33 | 38 | 41 | 43 | 43 | 43 | 42 | 42 | 41 | 40 | 40 | 40 | 39 | 40 | 40 | 43 | 39 | 43 | -0.09 | Y | 45 | Y | 0.2 | [7 empty] | Y | Y | Y | Y | 200 | 0.48 | 66 | 101508 | 99960 | 7100 | 15400 | 10 | 1 |  | 2018-07-13 06:05 | 1523 | 115 |  | 20 |  | *STR#1, LOOP5,6번 표면과냉 비수량줄임 | [14 empty] | 94.34 | 100 | 0 | 0 | 0 |  | 650 |  | 선택 | 해제 | 0 | 0 | 0 |  | 650 |  | 선택 | 해제 | 선택 | 미정 | 미정 | 선택 | 미정 |  | 미정 | BT180180 | H
B46691 | 2018-07-12 | 2 | D |  | 6 | A | AE15B36C2 | 합금강 | 보론강 | BM#2 | 1564 | 48 | 1634 | 1515 | 41 | 8600 |  | 1 | 0.22 | 16 |  | -2.41 | 1566 | 1630 | 1.74 | 0 | 0 | 21 | 29 | 47 | N | 1 | 2018-07-13 06:14 | 68 | 1078 | 9 | 20 | 25 | 27 | 28 | 28 | 27 | 26 | 25 | 24 | 22 | 20 | 17 | 17 | 23 | 28 | 17 | 0 | -0.28 | Y | 39.98 | Y | -0.6 | [7 empty] | N | N | N | N | 100 | 0.49 | 61 | 96985 | 101890 | 80 | 14400 | 7 | 2 | 40 | 2018-07-13 06:23 | 1566 | 137 |  | 29 | 18 | * STR#2 코너히터기 펄트 발생으로 500KW적용 * 래들 강제개공 ID:301,302/401 이상재등록 | [14 empty] | 97.96 | 100 | 0 | 0 | 0 |  | 300 | 400 | 선택 | 선택 | 0 | 0 | 0 |  | 300 | 400 | 선택 | 선택 | 해제 | 미정 | 미정 | 미정 | 미정 |  | 미정 | RB100.00 | H
A46765 | 2018-07-12 | 1 | D |  | 5 | A | P-STB3D | 베어링강 | STB (SF) | BM#1 | 1608 | 43 | 1570 | 1540 | 40 | 5800 |  | 3 | 0.28 | 30 |  | -1.19 | 1530 | 1570 | 18.59 | 0 |  | 16 | 68 | 58 | Y |  | 2018-07-13 06:59 | 80 | 1086 | 39 | 43 | 46 | 47 | 48 | 49 | 48 | 48 | 47 | 47 | 47 | 46 | 46 | 45 | 46 | 49 | 45 | 48 | -0.1 | Y | 39.98 | Y | -0.2 | [7 empty] | Y | Y | Y | Y | 190 | 0.48 | 65 | 101508 | 100870 | 7050 | 13800 | 10 | 1 |  | 2018-07-13 07:08 | 1530 | 115 |  | 23 |  | *STR#1, LOOP5,6번 표면과냉 비수량줄임 | [14 empty] | 93.56 | 100 | 0 | 0 | 0 |  | 650 |  | 선택 | 해제 | 0 | 0 | 0 |  | 650 |  | 선택 | 해제 | 선택 | 미정 | 미정 | 선택 | 미정 |  | 미정 | BT180180 | H
B46692 | 2018-07-12 | 2 | D |  | 7 | A | AE15B36C2 | 합금강 | 보론강 | BM#2 | 1613 | 47 | 1626 | 1557 | 40 | 7200 |  | 1 | 0.23 | 16 |  | -2.31 | 1567 | 1623 | 1.23 | 0 | 0 | 33 | 45 | 49 | Y |  | 2018-07-13 07:21 | 69 | 1088 | 21 | 26 | 29 | 30 | 30 | 30 | 29 | 28 | 27 | 26 | 25 | 23 |  | 23 | 27 | 30 | 23 | 30 | -0.18 | Y | 39.98 | Y | -0.4 | [7 empty] | N | N | N | N | 150 | 0.49 | 65 | 100674 | 103230 | 1810 | 14800 | 7 | 2 | 40 | 2018-07-13 07:28 | 1567 | 138 |  | 25 |  | * STR#2 코너히터기 펄트 발생으로 500KW적용 | [14 empty] | 95.88 | 100 | 0 | 0 | 0 |  | 300 | 400 | 선택 | 선택 | 0 | 0 | 0 |  | 300 | 400 | 선택 | 선택 | 해제 | 미정 | 미정 | 미정 | 미정 |  | 미정 | RB100.00 | H
A46766 | 2018-07-13 | 1 | D |  | 6 | A | P-STB3D | 베어링강 | STB (SF) | BM#1 | 1576 | 46 | 1562 | 1533 | 41 | 6400 |  | 3 | 0.27 | 30 |  | -1.23 | 1520 | 1562 | 17.71 | 0 |  | 23 | 24 | 39 | Y |  | 2018-07-13 08:05 | 70 | 1088 | 44 | 41 | 40 | 40 | 39 | 38 | 37 | 37 | 37 | 36 | 35 | 35 | 34 | 34 | 38 | 40 | 34 | 37 | -0.11 |  | 55 | Y | 0 | [7 empty] | Y | Y | Y | Y | 180 | 0.48 | 68 | 101508 | 104370 | 7080 | 16400 | 10 | 1 |  | 2018-07-13 08:13 | 1520 | 116 |  | 26 |  | *STR#1, LOOP5,6번 표면과냉 비수량줄임 *롱노즐 내부 크랙으로 5회 사용후 교체 | [14 empty] | 90.59 | 100 | 0 | 0 | 0 |  | 650 |  | 선택 | 해제 | 0 | 0 | 0 |  | 650 |  | 선택 | 해제 | 선택 | 미정 | 미정 | 선택 | 선택 | 5 | 미정 | BT180180 | H
B46693 | 2018-07-13 | 2 | D |  | 8 | A | AE15B36C2 | 합금강 | 보론강 | BM#2 | 1591 | 48 | 1644 | 1546 | 38 | 8000 |  | 1 | 0.21 | 16 |  | -2.29 | 1581 | 1641 | 0.92 | 0 | 0 | 1 | 1 | 18076 | Y |  | 2018-07-13 08:26 | 83 | 1131 | 29 | 35 | 39 | 42 | 41 | 41 | 41 | 41 | 40 | 39 | 38 |  |  | 38 | 39 | 42 | 38 | 41 | -0.11 | Y | 35 | Y | -0.2 | [7 empty] | N | N | N | N | 140 | 0.49 | 57 | 101604 | 93010 | 2390 | 13900 | 7 | 2 | 10 | 2018-07-13 08:36 | 1581 | 140 |  | 27 |  | * STR#2 코너히터기 펄트 발생으로 500KW적용 | [14 empty] | 104.75 | 100 | 0 | 0 | 0 |  | 300 | 400 | 선택 | 선택 | 0 | 0 | 0 |  | 300 | 400 | 선택 | 선택 | 해제 | 미정 | 미정 | 미정 | 선택 | 7 | 미정 | RB150.00 | C
A46767 | 2018-07-13 | 1 | D |  | 7 | A | P-STB3D | 베어링강 | STB (SF) | BM#1 | 1591 | 43 | 1562 | 1531 | 39 | 5900 |  | 3 | 0.27 | 30 |  | -1.35 | 1516 | 1562 | 17.67 | 0 |  | 30 | 58 | 71 | Y |  | 2018-07-13 09:07 | 66 | 1089 | 34 | 33 | 34 | 35 | 34 | 34 | 34 | 33 | 33 | 33 | 33 | 32 | 32 | 32 | 33 | 35 | 32 | 34 | -0.03 | Y | 49.98 | Y | 0 | [7 empty] | Y | Y | Y | Y | 230 | 0.48 | 69 | 118426 | 107230 | 6990 | 13800 | 10 | 1 |  | 2018-07-13 09:15 | 1516 | 122 |  | 31 |  | *STR#1, LOOP5,6번 표면과냉 비수량줄임 | [14 empty] | 103.07 | 100 | 0 | 0 | 0 |  | 650 |  | 선택 | 해제 | 0 | 0 | 0 |  | 650 |  | 선택 | 해제 | 선택 | 미정 | 미정 | 선택 | 미정 |  | 미정 | BT180180 | H
B46694 | 2018-07-13 | 2 | D |  | 9 | A | AE15B36C2 | 합금강 | 보론강 | BM#2 | 1602 | 37 | 1656 | 1555 | 31 | 6600 |  | 1 | 1000 |  |  | 0 | 1581 | 1597 | 0 | 0 | 0 | 2 | 32 | 57 | Y |  | 2018-07-13 09:13 | 83 | 1088 | 38 | 40 | 41 | 42 | 42 | 41 | 40 | 39 | 38 | 37 | 36 |  |  | 36 | 39 | 42 | 36 | 0 | -0.17 | Y | 35 | Y | -0.2 | [7 empty] | N | N | N | N | 130 | 0.49 | 59 | 102690 | 95350 | 170 | 14400 | 2 | 2 | 30 | 2018-07-13 09:16 | 1581 | 131 |  | 40 |  | * STR#2 코너히터기 펄트 발생으로 500KW적용 | [14 empty] | 108.09 | 100 | 0 | 0 | 0 |  | 300 | 400 | 선택 | 선택 | 0 | 0 | 0 |  | 300 | 400 | 선택 | 선택 | 해제 | 미정 | 미정 | 미정 | 미정 |  | 미정 | RB100.00 | H
A46768 | 2018-07-13 | 1 | D |  | 8 | A | P-STB3D | 베어링강 | STB (SF) | BM#1 | 1615 | 40 | 1566 | 1550 | 38 | 5500 |  | 3 | 0.29 | 30 |  | -1.17 | 1522 | 1566 | 19.72 | 0 |  | 20 | 44 | 71 | Y |  | 2018-07-13 10:21 | 72 | 1087 | 30 | 35 | 38 | 39 | 39 | 39 | 40 | 39 | 39 | 38 | 37 | 37 | 37 | 37 | 37 | 40 | 37 | 39 | -0.04 | Y | 30.05 | Y | 0 | [7 empty] | Y | Y | Y | Y | 220 | 0.48 | 64 | 101508 | 99170 | 7010 | 16200 | 10 | 1 |  | 2018-07-13 10:28 | 1522 | 115 |  | 29 |  | *STR#1, LOOP5,6번 표면과냉 비수량줄임 | [14 empty] | 95.04 | 100 | 0 | 0 | 0 |  | 650 |  | 선택 | 해제 | 0 | 0 | 0 |  | 650 |  | 선택 | 해제 | 선택 | 미정 | 미정 | 선택 | 미정 |  | 미정 | BT180180 | H
B46695 | 2018-07-13 | 2 | D |  | 10 | A | AE15B36C2 | 합금강 | 보론강 | BM#2 | 1621 | 39 | 1656 | 1567 | 35 | 7200 |  | 2 | 1000 |  |  | 0 | 1578 | 1650 | 0.18 | 0 | 0 | 11 | 1 | 19410 | Y |  | 2018-07-13 10:26 | 80 | 1128 | 28 | 27 | 26 | 25 | 25 | 23 | 22 | 21 | 20 | 19 | 17 | 16 |  | 16 | 22 | 26 | 16 | 0 | -0.22 |  | 45 | Y | -0.2 | [7 empty] | N | N | N | N | 120 | 0.49 | 64 | 101506 | 103530 | 590 | 14500 | 7 | 2 | 40 | 2018-07-13 10:40 | 1578 | 129 |  | 29 |  | * STR#2 코너히터기 펄트 발생으로 500KW적용 | [14 empty] | 97.6 | 100 | 0 | 0 | 0 |  | 300 | 400 | 선택 | 선택 | 0 | 0 | 0 |  | 300 | 400 | 선택 | 선택 | 해제 | 미정 | 미정 | 미정 | 미정 |  | 미정 | RB090.00 | C
A46769 | 2018-07-13 | 1 | D |  | 9 | A | P-STB3D | 베어링강 | STB (SF) | BM#1 | 1585 | 61 | 1567 | 1532 | 41 | 6100 |  | 3 | 0.28 | 30 |  | -1.27 | 1523 | 1567 | 20.41 | 0 |  | 16 | 69 | 76 | Y |  | 2018-07-13 11:41 | 73 | 1089 | 36 | 41 | 44 | 46 | 46 | 46 | 45 | 45 | 45 | 44 | 44 | 43 | 43 | 42 | 44 | 46 | 42 | 46 | -0.08 | Y | 49.98 | Y | -0.2 | [7 empty] | Y | Y | Y | Y | 210 | 0.48 | 65 | 101508 | 101100 | 7090 | 16000 | 10 | 1 |  | 2018-07-13 11:45 | 1523 | 121 |  | 15 |  | *STR#1, LOOP5,6번 표면과냉 비수량줄임 | [14 empty] | 93.34 | 100 | 0 | 0 | 0 |  | 650 |  | 선택 | 해제 | 0 | 0 | 0 |  | 650 |  | 선택 | 해제 | 선택 | 미정 | 미정 | 선택 | 미정 |  | 미정 | BT180180 | H
B46696 | 2018-07-13 | 2 | D |  | 11 | A | AE15B36C2 | 합금강 | 보론강 | BM#2 | 1582 | 35 | 1587 | 1555 | 29 | 5800 |  | 1 | 1000 |  |  | 0 | 1568 | 1597 | 0 | 0 | 0 | 33 | 46 | 36 | Y |  | 2018-07-13 11:24 | 70 | 1087 | 18 | 23 | 24 | 26 | 26 | 26 | 26 | 26 | 26 | 25 | 25 | 24 | 24 | 24 | 24 | 26 | 24 | 26 | -0.03 | Y | 55.02 | Y | 0 | [7 empty] | N | N | N | N | 110 | 0.4 | 78 | 95149 | 105430 | 1630 | 14000 | 7 | 2 | 10 | 2018-07-13 11:38 | 1582 | 128 |  | 38 |  | * STR#2 코너히터기 펄트 발생으로 500KW적용 * 샘플채취 ID:302,402(300mm) | [14 empty] | 88.88 | 52.94 | 0 | 0 | 300 |  | 400 | 400 | 선택 | 선택 | 0 | 0 | 300 |  | 400 | 400 | 선택 | 선택 | 해제 | 미정 | 미정 | 미정 | 미정 |  | 미정 | RB090.00 | C
A46770 | 2018-07-13 | 1 | A |  | 10 | A | P-STB3D | 베어링강 | STB (SF) | BM#1 | 1576 | 42 | 1578 | 1533 | 39 | 6000 |  | 3 | 0.3 | 30 |  | -1.54 | 1524 | 1578 | 18.41 | 0 |  | 23 | 25 | 69 | Y |  | 2018-07-13 12:42 | 74 | 1088 | 41 | 42 | 44 | 45 | 46 | 46 | 45 | 45 | 44 | 44 | 43 | 43 |  | 43 | 44 | 46 | 43 | 45 | -0.05 | Y | 35 | Y | 0 | [7 empty] | Y | Y | Y | Y | 200 | 0.48 | 58 | 84590 | 93510 | 6490 | 15940 | 10 | 1 |  | 2018-07-13 12:49 | 1524 | 111 |  | 22 | 17 | *STR#1, LOOP5,6번 표면과냉 비수량줄임 | [14 empty] | 84.17 | 100 | 0 | 0 | 0 |  | 650 |  | 선택 | 해제 | 0 | 0 | 0 |  | 650 |  | 선택 | 해제 | 선택 | 미정 | 미정 | 선택 | 미정 |  | 미정 | BT180180 | H
B46697 | 2018-07-13 | 2 | A | TUNDISH교체전 | 12 | A | AE15B36C2 | 합금강 | 보론강 | BM#2 | 1621 | 35 | 1604 | 1567 | 31 | 6200 |  | 1 | 1000 |  |  | 0 | 1576 | 1597 | 0 | 0 | 0 | 1 | 2 | 40 | Y |  | 2018-07-13 12:30 | 78 | 1087 | 22 | 23 | 24 | 25 | 25 | 25 | 25 | 24 | 23 | 23 | 22 | 21 |  | 21 | 24 | 25 | 21 | 25 | -0.1 | Y | 40.02 | Y | -0.2 | [7 empty] | N | N | N | N | 100 | 0.49 | 62 | 104917 | 100580 | 420 | 2000 | 7 | 2 | 20 | 2018-07-13 12:34 | 1576 | 150 |  | 55 |  | * STR#2 코너히터기 펄트 발생으로 500KW적용 | 31831491C9C846E2B1B3B815168F38BA | DCA664A0A06340439A0936705ACF09CA | D77EC8FEFD39462F871E30F9A3C020E9 | [11 empty] | 103.88 | 46.15 | 0 | 2778 | 0 |  | 300 | 400 | 선택 | 선택 | 0 | 2853 | 0 |  | 300 | 400 | 선택 | 선택 | 해제 | 미정 | 미정 | 미정 | 미정 |  | 미정 | RB150.00 | C
A46771 | 2018-07-13 | 1 | A |  | 11 | A | P-STB3D | 베어링강 | STB (SF) | BM#1 | 1592 | 49 | 1564 | 1532 | 43 | 7000 |  | 3 | 0.29 | 32 |  | -1.22 | 1521 | 1564 | 19.56 | 0 |  | 30 | 59 | 72 | Y |  | 2018-07-13 13:50 | 71 | 1087 | 42 | 43 | 44 | 43 | 43 | 42 | 42 | 41 | 40 | 40 | 39 | 39 | 38 | 38 | 41 | 44 | 38 | 43 | -0.12 |  | 50 | Y | -0.2 | [7 empty] | Y | Y | Y | Y | 190 | 0.48 | 64 | 101508 | 100000 | 7110 | 15840 | 10 | 1 |  | 2018-07-13 13:54 | 1521 | 111 |  | 14 |  | *STR#1, LOOP5,6번 표면과냉 비수량줄임 | [14 empty] | 94.87 | 100 | 0 | 0 | 0 |  | 650 |  | 선택 | 해제 | 0 | 0 | 0 |  | 650 |  | 선택 | 해제 | 선택 | 미정 | 미정 | 선택 | 미정 |  | 미정 | BT180180 | H
B46698 | 2018-07-13 | 2 | A | TUNDISH교체 | 1 | A | SCM415 | 합금강 | C | BM#2 | 1605 | 47 | 1677 | 1557 | 40 | 8800 |  | 1 | 0.26 | 19 |  | -2.46 | 1603 | 1683 | 0.92 | 0 | 0 | 2 | 33 | 41 | Y |  | 2018-07-13 13:56 | 87 | 1087 | -220 | 21 | 20 | 17 | 22 | 27 | 32 | 34 | 36 | 36 | 36 | 37 |  | 37 | 28 | 37 | 37 | 36 | 0 |  |  | Y | 0.2 |  | 2.81 | 2.69 | 1.96 |  |  |  | N | N | N | N | 150 | 0.51 | 57 | 91120 | 98930 | 2070 | 14800 | 12 | 1 |  | 2018-07-13 14:08 | 1603 | 179 |  | 60 |  | *턴디쉬 플럭스 120KG/15KG *슬리브 롱노즐 사용 *STR#2 코너부히터기 펄트 발생으로 500KW 적용 *수소기준초과 (10분) 이상재 등록 | [14 empty] | 90.22 | 50 | 1000 | 0 | 0 |  | 410 | 300 | 선택 | 선택 | 1000 | 0 | 0 |  | 410 | 300 | 선택 | 선택 | 해제 | 미정 | 미정 | 미정 | 미정 |  | 미정 | RB105.00 | C
A46772 | 2018-07-13 | 1 | A |  | 12 | A | P-STB3D | 베어링강 | STB (SF) | BM#1 | 1603 | 43 | 1559 | 1536 | 37 | 6000 |  | 3 | 0.28 | 31 |  | -1.17 | 1521 | 1561 | 20.44 | 0 |  | 11 | 2 | 68 | Y |  | 2018-07-13 14:57 | 71 | 1087 | 37 | 39 | 40 | 40 | 40 | 39 | 39 | 38 | 38 | 37 | 36 | 36 |  | 36 | 38 | 40 | 36 | 40 | -0.09 |  | 45.02 | Y | 0 | [7 empty] | Y | Y | Y | Y | 180 | 0.48 | 60 | 101508 | 94800 | 7030 | 14320 | 10 | 1 |  | 2018-07-13 14:58 | 1521 | 110 |  | 14 |  | *STR#1, LOOP5,6번 표면과냉 비수량줄임 | [14 empty] | 99.71 | 100 | 0 | 0 | 0 |  | 650 |  | 선택 | 해제 | 0 | 0 | 0 |  | 650 |  | 선택 | 해제 | 선택 | 미정 | 미정 | 선택 | 미정 |  | 미정 | BT180180 | H
B46699 | 2018-07-13 | 2 | A |  | 2 | A | SCM415 | 합금강 | C | BM#2 | 1592 | 73 | 1667 | 1516 | 46 | 9800 |  | 1 | 0.21 | 16 |  | -2.26 | 1594 | 1654 | 1.31 | 0 | 0 | 31 | 75 |  | Y |  | 2018-07-13 15:18 | 78 | 1087 | 31 | 28 | 28 | 27 | 27 | 25 | 23 | 22 | 20 | 19 | 16 | 14 |  | 14 | 24 | 28 | 14 | 0 | -0.32 |  | 44.02 | Y | -0.4 | [7 empty] | N | N | N | N | 140 | 0.45 | 63 | 92668 | 91480 | 1130 | 16000 | 12 | 1 |  | 2018-07-13 15:11 | 1594 | 177 |  | 37 |  | STR#2 코너부히터기 펄트 발생으로 600KW 적용 *전공정 요청 20% 이상감속 이상공정등록 | [14 empty] | 100.73 | 50 | 0 | 0 | 0 |  | 410 | 300 | 선택 | 선택 | 0 | 0 | 0 |  | 410 | 300 | 선택 | 선택 | 해제 | 미정 | 미정 | 미정 | 미정 |  | 미정 | RB135.00 | C
A46773 | 2018-07-13 | 1 | A |  | 13 | B | P-STB3D | 베어링강 | STB (SF) | BM#1 | 1559 | 46 | 1557 | 1537 | 41 | 6900 |  | 3 | 0.3 | 32 |  | -0.98 | 1520 | 1555 | 19.14 | 0 |  | 16 | 70 | 59 | Y |  | 2018-07-13 15:54 | 70 | 1088 | 33 | 36 | 38 | 39 | 39 | 39 | 39 | 38 | 38 | 37 | 37 | 37 | 36 | 36 | 37 | 39 | 36 | 39 | -0.06 | Y | 50 | Y | 0 | [7 empty] | Y | Y | Y | Y | 230 | 0.48 | 65 | 101508 | 105810 | 7070 | 16170 | 10 | 1 |  | 2018-07-13 16:05 | 1520 | 117 |  | 22 |  | *CAR#1 작업중 슬립현상 심함 | [14 empty] | 89.99 | 100 | 0 | 0 | 0 |  | 650 |  | 선택 | 해제 | 0 | 0 | 0 |  | 650 |  | 선택 | 해제 | 선택 | 미정 | 미정 | 선택 | 미정 |  | 미정 | BT180180 | H
C45241 | 2018-07-13 | 3 | A |  | 3 | A | SCM415 | 합금강 | C | BM#2 | 1602 | 62 | 1654 | 1561 | 38 | 7700 |  | 2 | 0.27 | 15 | 40 | -2.06 | 1592 | 1636 | 0.33 | 0 | 8 | 35 | 83 | 59 | Y |  | 2018-07-13 16:12 | 76 | 1100 | 12 | 15 | 21 | 24 | 25 | 25 | 26 | 26 | 26 | 26 | 25 | 25 | 25 | 25 | 23 | 26 | 25 | 26 | -0.03 | Y | 30 | Y | 0 | [7 empty] | N | N | N | N | 130 | 0.49 | 65 | 95974 | 103240 | 960 | 15500 | 12 | 1 |  | 2018-07-13 16:44 | 1592 | 143 |  | 50 |  | *주입초 전공정 지연 20% 이상 감속주입 *STR#2 코너부히터기 펄트 발생으로 500KW 적용 | [14 empty] | 92.15 | 50 | 0 | 0 | 0 |  | 410 | 300 | 선택 | 선택 | 0 | 0 | 0 |  | 410 | 300 | 선택 | 선택 | 해제 | 미정 | 미정 | 미정 | 미정 |  | 미정 | RB150.00 | C
A46774 | 2018-07-13 | 1 | A |  | 14 | B | P-STB3D | 베어링강 | STB (SF) | BM#1 | 1570 | 45 | 1570 | 1535 | 40 | 7000 |  | 3 | 0.3 | 31 |  | 0 | 1521 | 1559 | 18.39 | 0 |  | 23 | 26 | 63 | Y |  | 2018-07-13 16:50 | 71 | 1121 | 35 | 36 | 38 | 39 | 39 | 39 | 39 | 38 | 38 | 38 | 37 | 37 | 37 | 36 | 38 | 39 | 36 | 39 | -0.06 | Y | 50 | Y | -0.2 | [7 empty] | Y | Y | Y | Y | 220 | 0.48 | 66 | 101508 | 103720 | 7070 | 16200 | 10 | 1 |  | 2018-07-13 17:03 | 1521 | 124 |  | 32 | [16 empty] | 91.7 | 100 | 0 | 0 | 0 |  | 650 |  | 선택 | 해제 | 0 | 0 | 0 |  | 650 |  | 선택 | 해제 | 선택 | 미정 | 미정 | 선택 | 미정 |  | 미정 | BT180180 | H
A46775 | 2018-07-13 | 1 | A |  | 4 | A | SCM415 | 합금강 | C | BM#2 | 1614 | 46 | 1636 | 1557 | 32 | 6500 |  | 1 | 0.23 | 15 |  | -2.32 | 1570 | 1630 | 2.15 | 0 | 0 | 30 | 60 | 57 | Y |  | 2018-07-13 17:56 | 54 | 1125 | 23 | 25 | 26 | 26 | 26 | 25 | 24 | 23 | 21 | 20 | 18 | 16 | 14 | 14 | 23 | 26 | 14 | 26 | -0.24 |  | 50.02 | Y | -0.4 | [7 empty] | N | N | N | N | 120 | 0.47 | 61 | 100257 | 95330 | 1260 | 15300 | 12 | 1 |  | 2018-07-13 17:53 | 1570 | 112 |  | 13 |  | *STR#2 코너부히터기 펄트 발생으로 500KW 적용 *전공정 지연 감속주입 | [14 empty] | 103.89 | 50 | 0 | 0 | 0 |  | 410 | 300 | 선택 | 선택 | 0 | 0 | 0 |  | 410 | 300 | 선택 | 선택 | 해제 | 미정 | 미정 | 미정 | 미정 |  | 미정 | RB120.00 | C
B46700 | 2018-07-13 | 2 | A | TUNDISH교체전 | 15 | C | P-STB3D | 베어링강 | STB (SF) | BM#1 | 1618 | 38 | 1543 | 1537 | 22 | 8300 |  | 3 | 0.33 | 31 |  | -1.19 | 1526 | 1568 | 23.36 | 0 |  | 33 | 47 | 122 | Y |  | 2018-07-13 17:52 | 76 | 1148 | 35 | 38 | 41 | 43 | 45 | 46 | 46 | 45 | 45 | 44 | 44 | 43 | 42 | 42 | 43 | 46 | 42 | 45 | -0.11 | Y | 35.03 | Y | -0.2 | [7 empty] | Y | Y | Y | M | 210 | 0.48 | 62 | 91862 | 97360 | 9140 | 1700 | 10 | 1 |  | 2018-07-13 18:01 | 1526 | 164 |  | 40 |  | *STR#1, LOOP5,6번 표면과냉 비수량줄임 *전공정 C급(Ti OVER) 발생되어 L/D잔강 9ton이월함 | 2C1BA923C4544274A6A61F13EE1E5774 | 297FBD38C97347A2A7E755715021F0AC |  | D5D5C07A659143C5B435F18832C1D2F7 | [10 empty] | 86.26 | 0 | 0 | 3500 | 0 |  | 650 |  | 선택 | 해제 | 0 | 3500 | 0 |  | 650 |  | 선택 | 해제 | 선택 | 미정 | 미정 | 선택 | 미정 |  | 미정 | BT180180 | H
B46701 | 2018-07-13 | 2 | A |  | 5 | A | SCM415 | 합금강 | C | BM#2 | 1612 | 43 | 1646 | 1575 | 33 | 6800 |  | 1 | 0.21 | 15 |  | -2.63 | 1590 | 1644 | 2.14 | 0 | 0 | 1 | 3 | 163 | Y |  | 2018-07-13 19:01 | 74 | 1134 | 10 | 20 | 28 | 31 | 32 | 32 | 32 | 31 | 30 | 29 | 28 | 26 | 24 | 24 | 27 | 32 | 24 | 32 | -0.2 | Y | 40 | Y | -0.4 | [7 empty] | Y | Y | Y | Y | 110 | 0.47 | 64 | 150190 | 99840 | 80 | 14900 | 12 | 1 |  | 2018-07-13 19:02 | 1590 | 112 |  | 13 |  | **STR#2 코너부히터기 펄트 발생으로 550KW 적용 *연연주 혼탕부 307~309.407~409 *후 HEAT L/D개공후 롱노즐 절손으로 강제개공 실시 307.407 | [14 empty] | 151.32 | 100 | 0 | 0 | 0 |  | 490 | 300 | 선택 | 선택 | 0 | 0 | 0 |  | 490 | 300 | 선택 | 선택 | 해제 | 미정 | 미정 | 미정 | 선택 | 5 | 미정 | RB120.00 | C
A46777 | 2018-07-13 | 1 | A | TUNDISH교체 | 1 | A | SCR423PRH | 소입성보증강 | C2 | BM#1 | 1611 | 40 | 1629 | 1529 | 38 | 7400 |  | 3 | 0.33 | 20 |  | -1.63 | 1602 | 1642 | 0 | 14.91 |  | 2 | 34 | 128 | Y |  | 2018-07-13 19:30 | 99 | 1138 | 47 | 45 | 42 | 49 | 51 | 53 | 53 | 54 | 54 | 54 |  |  |  | 54 | 50 | 54 | 54 | 54 | 0 |  | 10 | Y | 0 |  | 1.99 | 1.99 |  |  |  |  | N | N | N | N | 150 | 0.5 | 53 | 101508 | 92930 | 6840 | 15480 | 18 | 1 |  | 2018-07-13 19:37 | 1602 | 103 |  | 26 |  | *T/D가열온도:자동-1389`.수동건-1359`.STR#1:1008.STR#2:955.T/D FLUX 유:15,용:120 | [14 empty] | 101.31 | 100 | 1000 | 0 | 0 |  | 410 |  | 선택 | 해제 | 1000 | 0 | 0 |  | 410 |  | 선택 | 선택 | 해제 | 미정 | 미정 | 선택 | 선택 |  | 미정 | BT180180 | C
B46702 | 2018-07-13 | 2 | A |  | 6 | A | SCM415HS | 소입성보증강 | C | BM#2 | 1651 | 38 | 1655 | 1595 | 31 | 6000 |  | 1 | 0.22 | 15 |  | -2.63 | 1585 | 1644 | 0 | 5.59 | 0 | 20 | 46 | 77 | Y |  | 2018-07-13 19:59 | 72 | 1146 | 29 | 28 | 34 | 36 | 38 | 38 | 38 | 38 | 37 | 36 | 35 | 33 | 31 | 31 | 35 | 38 | 31 | 38 | -0.18 | Y | 39.97 | Y | -0.4 | [7 empty] | Y | Y | Y | Y | 100 | 0.47 | 63 | 46068 | 98570 | 100 | 15100 | 12 | 1 |  | 2018-07-13 19:59 | 1593 | 111 |  | 22 |  | *STR#2 코너부히터기 펄트 발생으로 550KW 적용 *연연주 혼탕부 301.401 *혼탕부 빅사이즈 편성으로 빅사이즈 기준적용 *빅사이즈 후속 HEAT | [14 empty] | 47.08 | 100 | 0 | 0 | 0 |  | 490 | 300 | 선택 | 선택 | 0 | 0 | 0 |  | 490 | 300 | 선택 | 선택 | 해제 | 미정 | 미정 | 미정 | 미정 |  | 미정 | RB150.00 | C
A46778 | 2018-07-13 | 1 | A |  | 2 | A | SCR423PRH | 소입성보증강 | C2 | BM#1 | 1643 | 41 | 1624 | 1545 | 34 | 6200 |  | 3 | 0.34 | 21 |  | -1.31 | 1578 | 1611 | 0 | 12.62 |  | 16 | 71 | 104 | Y |  | 2018-07-13 20:32 | 75 | 1136 | 53 | 46 | 43 | 40 | 38 | 37 | 36 | 35 | 35 | 33 | 32 |  |  | 32 | 39 | 43 | 32 | 0 | -0.27 |  | 40.03 | Y | -0.2 | [7 empty] | N | N | N | N | 140 | 0.54 | 53 | 84590 | 95460 | 7070 | 15600 | 18 | 2 |  | 2018-07-13 20:40 | 1578 | 100 |  | 21 |  | *자동:1541℃ 수동:1543℃ | [14 empty] | 82.57 | 100 | 0 | 0 | 0 |  | 410 |  | 선택 | 해제 | 0 | 0 | 0 |  | 410 |  | 선택 | 선택 | 해제 | 미정 | 미정 | 선택 | 미정 |  | 미정 | BT180180 | H
B46703 | 2018-07-13 | 2 | B |  | 7 | A | SCM415HS | 소입성보증강 | C | BM#2 | 1628 | 44 | 1664 | 1577 | 38 | 7900 |  | 1 | 0.26 | 17 |  | -2.83 | 1582 | 1653 | 0 | 8.16 | 0 | 18 | 64 | 296 | Y |  | 2018-07-13 21:09 | 69 | 1133 | 28 | 30 | 31 | 32 | 32 | 31 | 30 | 29 | 28 | 27 | 26 | 24 | 23 | 23 | 28 | 32 | 23 | 0 | -0.21 | Y | 43.28 | Y | 0 | [7 empty] | Y | Y | Y | Y | 140 | 0.47 | 62 | 89423 | 97330 | 2490 | 14500 | 12 | 1 | 20 | 2018-07-13 21:12 | 1582 | 115 |  | 18 |  | *STR#2 코너부히터기 펄트 발생으로 550KW 적용 | [14 empty] | 90.42 | 100 | 0 | 0 | 0 |  | 490 | 300 | 선택 | 선택 | 0 | 0 | 0 |  | 490 | 300 | 선택 | 선택 | 해제 | 미정 | 미정 | 미정 | 미정 |  | 미정 | RB190.00 | C
A46779 | 2018-07-13 | 1 | B |  | 3 | A | SCR423PRH | 소입성보증강 | C2 | BM#1 | 1676 | 41 | 1623 | 1546 | 29 | 5400 |  | 3 | 0.32 | 17 |  | -2.17 | 1577 | 1623 | 0 | 9.98 |  | 23 | 27 | 86 | Y |  | 2018-07-13 21:20 | 74 | 1113 | 31 | 30 | 32 | 33 | 33 | 32 | 31 | 31 | 30 | 29 | 29 | 28 |  | 28 | 31 | 33 | 28 | 31 | -0.13 | Y | 39.97 | Y | -0.2 | [7 empty] | N | N | N | N | 130 | 0.48 | 59 | 84590 | 90110 | 7090 | 15400 | 18 | 2 |  | 2018-07-13 21:25 | 1571 | 96 |  | 28 |  | *전공정 지연 감속주입 | [14 empty] | 87.12 | 100 | 0 | 0 | 0 |  | 410 |  | 선택 | 해제 | 0 | 0 | 0 |  | 410 |  | 선택 | 선택 | 해제 | 미정 | 미정 | 선택 | 미정 |  | 미정 | BT180180 | H
B46704 | 2018-07-13 | 2 | B | TUNDISH교체전 | 8 | A | SCM415HS | 소입성보증강 | C | BM#2 | 1613 | 44 | 1654 | 1545 | 36 | 7700 |  | 1 | 0.26 | 16 |  | -2.65 | 1582 | 1648 | 0 | 5.99 | 0 | 11 | 4 | 45 | Y |  | 2018-07-13 22:08 | 69 | 1107 | 25 | 29 | 32 | 33 | 32 | 32 | 31 | 30 | 29 | 27 | 26 | 24 |  | 24 | 30 | 33 | 24 | 32 | -0.23 | Y | 39.98 | Y | -0.4 | [7 empty] | N | N | N | N | 130 | 0.47 | 60 | 109025 | 95440 | 310 | 2000 | 12 | 1 |  | 2018-07-13 22:12 | 1582 | 115 |  | 25 |  | *STR#2 코너부히터기 펄트 발생으로 550KW 적용 | D683D8CDB57349249C10058767E857CA | 04D052E2B1A4496AA0CABC6D80A9E9AD | E34FDE28EC0F433E9374E3FAB7D293A0 | [11 empty] | 113.86 | 100 | 0 | 2800 | 0 |  | 410 | 300 | 선택 | 선택 | 0 | 2530 | 0 |  | 410 | 300 | 선택 | 선택 | 해제 | 미정 | 미정 | 미정 | 미정 |  | 미정 | RB120.00 | C
A46780 | 2018-07-13 | 1 | B |  | 4 | A | SCR423PRH | 소입성보증강 | C2 | BM#1 | 1639 | 42 | 1622 | 1558 | 35 | 6200 |  | 3 | 0.3 | 17 |  | -1.79 | 1580 | 1617 | 0 | 12.93 |  | 33 | 48 | 74 | Y |  | 2018-07-13 22:23 | 77 | 1115 | 26 | 31 | 36 | 39 | 40 | 40 | 40 | 39 | 39 | 38 | 37 | 37 | 35 | 34 | 37 | 40 | 34 | 40 | -0.13 | Y | 45 | Y | -0.2 | [7 empty] | N | N | N | N | 120 | 0.47 | 66 | 101508 | 102090 | 7060 | 14500 | 18 | 2 |  | 2018-07-13 22:30 | 1580 | 98 |  | 26 |  | *전공정 지연 감속주입 | [14 empty] | 93.04 | 100 | 0 | 0 | 0 |  | 410 |  | 선택 | 해제 | 0 | 0 | 0 |  | 410 |  | 선택 | 선택 | 해제 | 미정 | 미정 | 선택 | 미정 |  | 미정 | BT180180 | H
B46705 | 2018-07-13 | 2 | B | TUNDISH교체 | 1 | A | 31CRMOV9M3 | 합금강 | D3 | BM#2 | 1604 | 50 | 1665 | 1576 | 44 | 9500 |  | 1 | 0.25 | 21 |  | -2.26 | 1587 | 1659 | 0 | 5.59 | 0 | 1 | 4 | 60 | Y |  | 2018-07-13 23:33 | 88 | 1130 | -111 | 5 | 34 | 28 | 30 | 33 | 35 | 35 | 35 | 34 | 33 | 31 | 27 | 27 | 31 | 35 | 27 | 35 | -0.27 |  | 30 | Y | -0.8 |  | 2.23 | 2.06 |  |  |  |  | N | N | N | M | 150 | 0.48 | 59 | 101604 | 97620 | 470 | 14800 | 16 | 2 | 10 | 2018-07-13 23:26 | 1587 | 137 |  | 29 |  | * T/D 용강량 실측:1180mm / 18.6 TON * T/D FLUX 용탕부: 120 KG / 유탕부: 15KG 투입 * 슬리브 롱노즐( Y자형 ) 사용 * 생왕겨 미투입 * STR#2 코너히터기 펄트 발생으로 550KW적용 | [14 empty] | 103.62 | 100 | 700 | 0 | 0 |  | 490 | 400 | 선택 | 해제 | 700 | 0 | 0 |  | 490 | 400 | 선택 | 해제 | 선택 | 미정 | 미정 | 미정 | 미정 |  | 미정 | RB080.00 | C
A46781 | 2018-07-13 | 1 | B |  | 5 | A | SCR423PRH | 소입성보증강 | C2 | BM#1 | 1616 | 42 | 1609 | 1555 | 33 | 5800 |  | 3 | 0.31 | 17 |  | -2.06 | 1569 | 1611 | 0 | 12.36 |  | 2 | 35 | 60 | Y |  | 2018-07-13 23:26 | 66 | 1083 | 33 | 33 | 34 | 34 | 35 | 34 | 34 | 33 | 32 | 31 | 30 | 30 | 29 | 29 | 33 | 35 | 29 | 34 | -0.15 | Y | 40.02 | Y | -0.2 | [7 empty] | N | N | N | N | 110 | 0.5 | 64 | 101508 | 102720 | 7150 | 14900 | 18 | 2 |  | 2018-07-13 23:32 | 1569 | 100 |  | 32 |  | *전공정 지연 감속주입 | [14 empty] | 92.49 | 100 | 0 | 0 | 0 |  | 410 |  | 선택 | 해제 | 0 | 0 | 0 |  | 410 |  | 선택 | 선택 | 해제 | 미정 | 미정 | 선택 | 미정 |  | 미정 | BT180180 | H
B46706 | 2018-07-13 | 2 | B |  | 2 | A | 31CRMOV9M3 | 합금강 | D3 | BM#2 | 1619 | 48 | 1644 | 1564 | 41 | 8700 |  | 1 | 0.24 | 19 |  | -2.28 | 1577 | 1640 | 0 | 5.31 | 0 | 20 | 47 | 66 | Y |  | 2018-07-14 00:43 | 78 | 1088 | 28 | 32 | 34 | 36 | 35 | 35 | 34 | 33 | 32 | 31 | 29 | 27 |  | 27 | 33 | 36 | 27 | 0 | -0.23 | Y | 39.98 | Y | -0.4 | [7 empty] | N | N | N | Y | 140 | 0.5 | 60 | 98274 | 100070 | 420 | 14400 | 16 | 2 | 20 | 2018-07-14 00:48 | 1577 | 136 |  | 21 |  | * STR#2 코너히터기 펄트 발생으로 550KW적용 | [14 empty] | 97.88 | 100 | 0 | 0 | 0 |  | 490 | 400 | 선택 | 해제 | 0 | 0 | 0 |  | 490 | 400 | 선택 | 해제 | 선택 | 미정 | 미정 | 미정 | 미정 |  | 미정 | RB100.00 | C
A46782 | 2018-07-13 | 1 | B |  | 6 | A | SCR423PRH | 소입성보증강 | C2 | BM#1 | 1619 | 42 | 1604 | 1567 | 32 | 5900 |  | 3 | 0.32 | 17 |  | -1.28 | 1562 | 1603 | 0 | 13.27 |  | 18 | 65 | 37 | Y |  | 2018-07-14 00:37 | 59 | 1092 | 27 | 29 | 31 | 32 | 32 | 32 | 31 | 30 | 29 | 28 | 27 | 27 | 26 | 25 | 29 | 32 | 25 | 32 | -0.14 | Y | 49.98 | Y | -0.2 | [7 empty] | N | N | N | N | 100 | 0.49 | 67 | 101508 | 106950 | 7070 | 14200 | 18 | 2 |  | 2018-07-14 00:44 | 1562 | 106 |  | 26 |  | *전공정 지연 감속주입 *강제개공 및 나탕주입 ID:106.206 | [14 empty] | 89.08 | 100 | 0 | 0 | 0 |  | 410 |  | 선택 | 해제 | 0 | 0 | 0 |  | 410 |  | 선택 | 선택 | 해제 | 미정 | 미정 | 선택 | 미정 |  | 미정 | BT180180 | H
B46707 | 2018-07-13 | 2 | B |  | 3 | A | 31CRMOV9M3 | 합금강 | D3 | BM#2 | 1666 | 58 | 1637 | 1536 | 53 | 11400 |  | 1 | 0.27 | 19 |  | 0 | 1584 | 1652 | 0 | 5.8 | 0 | 37 | 1 | 20514 | Y |  | 2018-07-14 01:54 | 85 | 1230 | 34 | 39 | 41 | 42 | 42 | 41 | 40 | 39 | 38 | 36 | 35 | 33 |  | 33 | 39 | 42 | 33 | 0 | -0.22 | Y | 40 | Y | -0.4 |  |  |  | 1.13 |  |  |  | N | N | N | Y | 130 | 0.5 | 61 | 92960 | 102330 | 30 | 14600 | 16 | 2 | 40 | 2018-07-14 01:54 | 1584 | 131 |  | 14 |  | * STR#2 코너히터기 펄트 발생으로 550KW적용 * L/D 대보수 | [14 empty] | 92.36 | 100 | 0 | 0 | 0 |  | 490 | 400 | 선택 | 해제 | 0 | 0 | 0 |  | 490 | 400 | 선택 | 해제 | 선택 | 미정 | 미정 | 미정 | 미정 |  | 미정 | RB100.00 | H
A46783 | 2018-07-13 | 1 | B |  | 7 | A | SCR423PRH | 소입성보증강 | C2 | BM#1 | 1646 | 45 | 1600 | 1586 | 37 | 5700 |  | 3 | 0.29 | 16 |  | -1.66 | 1567 | 1600 | 0 | 12.46 |  | 23 | 28 | 71 | N | 1 | 2018-07-14 01:34 | 64 | 1075 | 23 | 23 | 25 | 27 | 27 | 27 | 27 | 26 | 25 | 24 | 24 | 23 | 22 | 22 | 25 | 27 | 22 | 27 | -0.1 | Y | 49.98 | Y | 0 | [7 empty] | N | N | N | N | 150 | 0.47 | 68 | 118426 | 102210 | 7060 | 16000 | 18 | 2 |  | 2018-07-14 01:41 | 1567 | 120 |  | 40 |  | *전공정 지연 감속주입 *강제개공 및 나탕주입 ID:101.201 | [14 empty] | 108.4 | 100 | 0 | 0 | 0 |  | 410 |  | 선택 | 해제 | 0 | 0 | 0 |  | 410 |  | 선택 | 선택 | 해제 | 미정 | 미정 | 선택 | 미정 |  | 미정 | BT180180 | H
B46708 | 2018-07-13 | 2 | B | 잔강최소화전 | 4 | A | 31CRMOV9M3 | 합금강 | D3 | BM#2 | 1612 | 45 | 1624 | 1544 | 39 | 8500 |  | 1 | 0.24 | 19 |  | -2.23 | 1562 | 1632 | 0 | 7.65 | 0 | 11 | 5 | 72 | Y |  | 2018-07-14 02:54 | 63 | 1089 | 30 | 31 | 33 | 33 | 33 | 33 | 32 | 31 | 30 | 28 | 27 | 25 |  | 25 | 31 | 33 | 25 | 33 | -0.18 |  | 45.02 | Y | -0.4 | [7 empty] | N | N | N | Y | 120 | 0.5 | 59 | 93477 | 97590 | 670 | 3000 | 16 | 2 | 10 | 2018-07-14 03:01 | 1562 | 120 |  | 18 |  | * STR#2 코너히터기 펄트 발생으로 550KW적용 | [14 empty] | 95.24 | 100 | 0 | 3100 | 0 |  | 490 | 400 | 선택 | 해제 | 0 | 3500 | 0 |  | 490 | 400 | 선택 | 해제 | 선택 | 미정 | 미정 | 미정 | 미정 |  | 미정 | RB085.00 | C
A46784 | 2018-07-13 | 1 | B |  | 8 | A | SCR423PRH | 소입성보증강 | C2 | BM#1 | 1617 | 41 | 1610 | 1533 | 32 | 5900 |  | 3 | 0.29 | 17 |  | -2.05 | 1568 | 1610 | 0 | 12.71 |  | 33 | 49 | 90 | Y |  | 2018-07-14 02:42 | 65 | 1070 | 22 | 22 | 25 | 27 | 28 | 27 | 27 | 26 | 25 | 25 | 24 | 24 |  | 24 | 25 | 28 | 24 | 27 | -0.11 | Y | 35.02 | Y | 0 | [7 empty] | N | N | N | N | 140 | 0.55 | 60 | 101508 | 106540 | 130 | 15400 | 18 | 2 |  | 2018-07-14 02:50 | 1568 | 110 |  | 41 |  | *전공정 요청 L/D잔깅이월 미실시 | [14 empty] | 95.36 | 100 | 0 | 0 | 0 |  | 410 |  | 선택 | 해제 | 0 | 0 | 0 |  | 410 |  | 선택 | 선택 | 해제 | 미정 | 미정 | 미정 | 미정 |  | 미정 | BT180180 | H
B46709 | 2018-07-13 | 2 | B | 잔강최소화 | 5 | A | 20MNCRS5HM | 소입성보증강 | C1 | BM#2 | 1617 | 45 | 1644 | 1564 | 38 | 8000 |  | 1 | 0.26 | 19 |  | 0 | 1576 | 1647 | 0 | 6.13 | 0 | 1 | 5 | 58 | Y |  | 2018-07-14 03:55 | 70 | 1090 | 16 | 24 | 25 | 26 | 26 | 26 | 25 | 24 | 22 |  |  |  |  | 22 | 24 | 26 | 22 | 26 | -0.13 | Y | 25 | Y | -0.4 | [7 empty] | N | N | N | N | 110 | 0.52 | 50 | 92960 | 97630 | 2060 | 14600 | 16 | 2 | 10 | 2018-07-14 03:57 | 1576 | 134 |  | 33 |  | * STR#2 코너히터기 펄트 발생으로 550KW적용 | [14 empty] | 96.48 | 100 | 3400 | 0 | 0 |  | 450 | 300 | 선택 | 선택 | 3400 | 0 | 0 |  | 450 | 300 | 선택 | 선택 | 해제 | 미정 | 미정 | 미정 | 선택 | 4 | 미정 | RB100.00 | H
A46785 | 2018-07-13 | 1 | B |  | 9 | A | SCR423PRH | 소입성보증강 | C2 | BM#1 | 1611 | 41 | 1616 | 1556 | 32 | 5500 |  | 3 | 0.28 | 16 |  | -2.29 | 1566 | 1612 | 0 | 12.17 |  | 2 | 36 | 70 | Y |  | 2018-07-14 03:42 | 63 | 1072 | 20 | 26 | 30 | 33 | 34 | 34 | 33 | 33 | 33 | 32 | 30 | 30 |  | 30 | 31 | 34 | 30 | 33 | -0.07 | Y | 35.02 | Y | 0 | [7 empty] | N | N | N | N | 130 | 0.55 | 58 | 101508 | 102560 | 690 | 15400 | 18 | 2 |  | 2018-07-14 03:49 | 1566 | 113 |  | 43 |  | *전공정 요청 L/D잔깅이월 미실시 | [14 empty] | 98.41 | 100 | 0 | 0 | 0 |  | 410 |  | 선택 | 해제 | 0 | 0 | 0 |  | 410 |  | 선택 | 선택 | 해제 | 미정 | 미정 | 해제 | 미정 |  | 미정 | BT180180 | C
B46710 | 2018-07-13 | 2 | D |  | 6 | A | 20MNCRS5HM | 소입성보증강 | C1 | BM#2 | 1604 | 51 | 1644 | 1527 | 41 | 8400 |  | 1 | 0.28 | 19 |  | -3.06 | 1572 | 1639 | 0 | 5.82 | 0 | 20 | 48 | 51 | Y |  | 2018-07-14 05:04 | 66 | 1087 | 17 | 23 | 27 | 29 | 30 | 30 | 29 | 28 | 28 | 26 | 25 | 24 |  | 24 | 27 | 30 | 24 | 0 | -0.17 | Y | 35 | Y | -0.2 | [7 empty] | N | N | N | N | 100 | 0.51 | 55 | 92960 | 93140 | 80 | 14000 | 16 | 2 | 40 | 2018-07-14 05:03 | 1572 | 126 |  | 16 |  | * STR#2 코너히터기 펄트 발생으로 550KW적용 * 주입중 전공정 작업지연 감속주입 요청. | [14 empty] | 100.72 | 100 | 0 | 0 | 0 |  | 450 | 300 | 선택 | 선택 | 0 | 0 | 0 |  | 450 | 300 | 선택 | 선택 | 해제 | 미정 | 미정 | 미정 | 미정 |  | 미정 | RB100.00 | C
A46786 | 2018-07-13 | 1 | D | TUNDISH교체전 | 10 | A | SCR423PRH | 소입성보증강 | C2 | BM#1 | 1643 | 40 | 1616 | 1580 | 29 | 4500 |  | 3 | 0.28 | 16 |  | -1.9 | 1565 | 1603 | 0 | 14.39 |  | 18 | 66 | 62 | Y |  | 2018-07-14 04:54 | 62 | 1083 | 27 | 30 | 30 | 32 | 33 | 33 | 33 | 33 | 32 | 32 |  |  |  | 32 | 32 | 33 | 32 | 33 | -0.04 | Y | 24.98 | Y | 0 | [7 empty] | N | N | N | N | 120 | 0.55 | 56 | 96095 | 102530 | -1880 | 1500 | 18 | 2 |  | 2018-07-14 05:01 | 1565 | 113 |  | 29 |  | *전공정 요청 L/D잔깅이월 미실시 | D1CE7FAC4A5C4668B0FFED626A5934C1 | 2BB71934063A4E6B86D98DA2EEA89920 | 139F0C454BCB48CCAF3BB93CA57D7E72 | [11 empty] | 95.47 | 100 | 0 | 3100 | 0 |  | 410 |  | 선택 | 해제 | 0 | 3000 | 0 |  | 410 |  | 선택 | 선택 | 해제 | 미정 | 미정 | 미정 | 미정 |  | 미정 | BT180180 | C
B46711 | 2018-07-13 | 2 | D |  | 7 | B | 20MNCRS5HM | 소입성보증강 | C1 | BM#2 | 1618 | 46 | 1626 | 1567 | 37 | 8000 |  | 1 | 0.3 | 18 |  | -2.43 | 1572 | 1635 | 0 | 6.53 | 0 | 37 | 2 | 51 | Y |  | 2018-07-14 06:04 | 66 | 1095 | 27 | 29 | 30 | 30 | 29 | 29 | 28 | 27 | 25 | 24 | 23 |  |  | 23 | 27 | 30 | 23 | 29 | -0.17 |  | 40.02 | Y | -0.2 | [7 empty] | N | N | N | N | 150 | 0.52 | 59 | 92960 | 101900 | 110 | 14000 | 16 | 2 | 10 | 2018-07-14 06:10 | 1572 | 120 |  | 14 |  | * STR#2 코너히터기 펄트 발생으로 550KW적용 | [14 empty] | 91.14 | 100 | 0 | 0 | 0 |  | 450 | 300 | 선택 | 선택 | 0 | 0 | 0 |  | 450 | 300 | 선택 | 선택 | 해제 | 미정 | 미정 | 미정 | 미정 |  | 미정 | RB100.00 | H
A46787 | 2018-07-13 | 1 | D | TUNDISH교체 | 1 | B | KFMN443VS | 합금강 | KFMN443계 | BM#1 | 1563 | 44 | 1624 | 1517 | 39 | 7700 |  | 3 | 0.31 | 16 |  | -2.48 | 1580 | 1630 | 10.03 | 0 |  | 23 | 29 | 56 | Y |  | 2018-07-14 05:51 | 91 | 1088 | 34 | 29 | 36 | 40 | 43 | 44 | 45 | 45 | 46 | 47 |  |  |  | 47 | 41 | 47 | 47 | 0 | 0 |  |  | Y | 0.2 |  | 2.22 | 2.16 |  |  |  |  | N | N | N | N | 150 | 0.51 | 57 | 101508 | 97370 | -420 |  | 8 | 1 |  | 2018-07-14 06:13 | 1580 | 139 |  | 57 |  | *T/Dflux 유15kg 용120kg | [14 empty] | 104.7 | 100 | 1000 | 0 | 0 |  | 400 |  | 선택 | 선택 | 1000 | 0 | 0 |  | 400 |  | 선택 | 선택 | 미정 | 미정 | 미정 | 미정 | 선택 |  | 미정 | BT180180 | C
B46712 | 2018-07-13 | 2 | D | TUNDISH교체전 | 8 | A | 20MNCRS5HM | 소입성보증강 | C1 | BM#2 | 1594 | 43 | 1645 | 1555 | 38 | 8200 |  | 1 | 0.56 | 18 |  | 0.33 | 1580 | 1579 | 0 | 4.38 | 0 | 33 | 50 | 37 | Y |  | 2018-07-14 07:01 | 74 | 1085 | 28 | 34 | 36 | 36 | 36 | 36 | 35 | 34 | 32 | 30 | 28 |  |  | 28 | 33 | 36 | 28 | 36 | -0.2 |  | 40.02 | Y | -0.4 | [7 empty] | N | N | N | N | 140 | 0.52 | 56 | 92960 | 97880 | 620 | 2000 | 16 | 2 | 20 | 2018-07-14 07:12 | 1580 | 120 |  | 20 |  | * STR#2 코너히터기 펄트 발생으로 550KW적용 | F1932FF70CB04F80AB4935A4DD7BAC31 | 51EDA2AC6CF5469581EA8673DEDCB46F | 07D0E590728149CAB00D5916403D2BF2 | [11 empty] | 94.38 | 100 | 0 | 2720 | 0 |  | 450 | 300 | 선택 | 선택 | 0 | 2530 | 0 |  | 450 | 300 | 선택 | 선택 | 해제 | 미정 | 미정 | 미정 | 미정 |  | 미정 | RB100.00 | H
A46788 | 2018-07-13 | 1 | D |  | 2 | A | KFMN443VS | 합금강 | KFMN443계 | BM#1 | 1632 | 44 | 1612 | 1582 | 35 | 4200 |  | 3 | 0.32 | 17 |  | -2.66 | 1556 | 1612 | 9.29 | 0 |  | 11 | 6 | 66 | Y |  | 2018-07-14 06:52 | 67 | 1083 | 45 | 38 | 36 | 35 | 35 | 35 | 35 | 35 | 35 | 34 | 34 | 34 |  | 34 | 36 | 36 | 34 | 35 | -0.02 | Y | 45.02 | Y | 0 | [7 empty] | N | N | N | Y | 140 | 0.53 | 57 | 101508 | 96330 | 1640 | 13900 | 8 | 1 |  | 2018-07-14 07:01 | 1556 | 133 |  | 53 | [16 empty] | 103 | 100 | 0 | 0 | 0 |  | 400 |  | 선택 | 선택 | 0 | 0 | 0 |  | 400 |  | 선택 | 선택 | 미정 | 미정 | 미정 | 미정 | 미정 |  | 미정 | BT180180 | H
B46713 | 2018-07-14 | 2 | D | TUNDISH교체 | 1 | A | AE4330VM6 | 합금강 | SNCM439계 | BM#2 | 1617 | 48 | 1655 | 1565 | 38 | 8400 |  | 1 | 0.36 | 20 |  | 0 | 1577 | 1643 | 2.26 | 0 | 0 | 1 | 6 | 49 | Y |  | 2018-07-14 08:11 | 86 | 1087 | -411 | -237 | 27 | 25 | 25 | 30 | 33 | 35 | 36 | 38 | 38 | 38 | 39 | 39 | 34 | 39 | 39 | 38 | 0 |  |  | Y | 0.2 |  | 2.9 | 2.72 | 2 |  |  |  | N | N | N | N | 190 | 0.48 | 59 | 101508 | 96030 | 2140 | 14400 | 4 | 1 | 10 | 2018-07-14 08:08 | 1577 | 140 |  | 31 |  | * T/D FLUX 용탕부: 120 KG / 유탕부: 15KG 투입 *10분 수소측정값 3PPM 초과로 2회 측정.(1차:3.31PPM2차:2.72PPM) *첫 HEAT 수소측정 기준초과(10분)이상공정 등록 및 생관통보. * STR#2 코너히터기 펄트 발생으로 550KW적용 | [14 empty] | 102.53 | 100 | 700 | 0 | 0 |  | 650 | 400 | 선택 | 선택 | 720 | 0 | 0 |  | 650 | 400 | 선택 | 선택 | 선택 | 미정 | 미정 | 미정 | 미정 |  | 미정 | BT180180 | C
A46789 | 2018-07-14 | 1 | D |  | 3 | A | KFMN443VS | 합금강 | KFMN443계 | BM#1 | 1606 | 45 | 1610 | 1553 | 41 | 6300 |  | 3 | 0.32 | 14 |  | -2.7 | 1562 | 1610 | 7.61 | 0 |  | 2 | 37 | 57 | Y |  | 2018-07-14 07:52 | 73 | 1088 | 32 | 32 | 33 | 34 | 34 | 34 | 33 | 31 | 30 | 29 | 28 | 27 | 25 | 23 | 31 | 34 | 23 | 34 | -0.22 | Y | 49.98 | Y | -0.4 | [8 empty] | N | N | Y | 130 | 0.5 | 67 | 101508 | 104780 | 1030 | 14700 | 8 | 1 |  | 2018-07-14 08:19 | 1562 | 128 |  | 52 |  | *전공정작업지연, 감속주입 | [14 empty] | 95.45 | 100 | 0 | 0 | 0 |  | 400 |  | 선택 | 선택 | 0 | 0 | 0 |  | 400 |  | 선택 | 선택 | 미정 | 미정 | 미정 | 미정 | 해제 |  | 미정 | BT180180 | H
B46714 | 2018-07-14 | 2 | D |  | 2 | A | AE4330VM6 | 합금강 | SNCM439계 | BM#2 | 1601 | 43 | 1636 | 1557 | 38 | 8200 |  | 1 | 0.25 | 19 |  | -2.5 | 1562 | 1634 | 2.57 | 0 | 0 | 18 | 67 | 55 | Y |  | 2018-07-14 09:06 | 71 | 1089 | 33 | 31 | 30 | 29 | 29 | 28 | 26 | 26 | 25 | 23 | 22 | 20 |  | 20 | 27 | 30 | 20 | 0 | -0.22 |  | 45.02 | Y | -0.4 |  |  |  | 1.44 |  |  |  | N | N | N | N | 180 | 0.5 | 62 | 95650 | 103560 | 110 | 13500 | 4 | 1 | 20 | 2018-07-14 09:12 | 1562 | 137 |  | 38 |  | * STR#2 코너히터기 펄트 발생으로 550KW적용 | [14 empty] | 92.42 | 100 | 0 | 0 | 0 |  | 650 | 400 | 선택 | 선택 | 0 | 0 | 0 |  | 650 | 400 | 선택 | 선택 | 선택 | 미정 | 미정 | 미정 | 미정 |  | 미정 | RB171.45 | C
A46790 | 2018-07-14 | 1 | D |  | 4 | A | KFMN443VS | 합금강 | KFMN443계 | BM#1 | 1585 | 41 | 1620 | 1531 | 35 | 6400 |  | 3 | 0.31 | 16 |  | -2.31 | 1574 | 1620 | 8.92 | 0 |  | 20 | 49 | 69 | Y |  | 2018-07-14 09:02 | 85 | 1088 | 21 | 29 | 33 | 37 | 40 | 41 | 40 | 40 | 39 | 38 | 37 | 36 | 35 | 35 | 36 | 41 | 35 | 40 | -0.17 | Y | 35.02 | Y | -0.2 | [8 empty] | N | N | Y | 120 | 0.49 | 63 | 101508 | 101460 | 140 | 15600 | 8 | 1 |  | 2018-07-14 09:14 | 1574 | 121 |  | 50 |  | *전공정작업지연, 감속주입 | [14 empty] | 99.47 | 100 | 0 | 0 | 0 |  | 400 |  | 선택 | 선택 | 0 | 0 | 0 |  | 400 |  | 선택 | 선택 | 미정 | 미정 | 미정 | 미정 | 선택 | 3 | 미정 | BT180180 | H
B46715 | 2018-07-14 | 2 | D |  | 3 | A | AE4330VM6 | 합금강 | SNCM439계 | BM#2 | 0 | 41 | 1634 | 1570 | 31 | 6600 |  | 1 | 0.23 | 22 |  | -2.28 | 1558 | 1635 | 2.31 | 0 | 0 | 37 | 3 | 58 | Y |  | 2018-07-14 10:16 | 67 | 1087 | 22 | 24 | 27 | 27 | 27 | 26 | 25 | 24 | 23 | 22 | 20 | 18 |  | 18 | 24 | 27 | 18 | 27 | -0.2 |  | 45.02 | Y | -0.4 |  |  |  | 1.63 |  |  |  | N | N | N | N | 130 | 0.45 | 64 | 98136 | 96690 | 1400 | 14800 | 4 | 1 | 30 | 2018-07-14 10:18 | 1558 | 139 |  | 33 | [16 empty] | 100.14 | 100 | 0 | 0 | 0 |  | 650 | 400 | 선택 | 선택 | 0 | 0 | 0 |  | 650 | 400 | 선택 | 선택 | 선택 | 미정 | 미정 | 미정 | 미정 |  | 미정 | RB203.20 | C
A46791 | 2018-07-14 | 1 | D |  | 5 | A | KFMN443VS | 합금강 | KFMN443계 | BM#1 | 1684 | 60 | 1610 | 1605 | 28 | 3300 |  | 3 | 0.37 | 15 |  | -1.82 | 1574 | 1610 | 10.34 | 0 |  | 23 | 30 | 50 | Y |  | 2018-07-14 10:36 | 85 | 1088 | 32 | 43 | 50 | 54 | 54 | 53 | 52 | 51 | 50 | 49 | 47 | 46 | 44 | 44 | 48 | 54 | 44 | 0 | -0.22 | Y | 45.02 | Y | -0.4 | [8 empty] | N | N | Y | 110 | 0.5 | 65 | 101508 | 102550 | 1670 | 15200 | 8 | 1 |  | 2018-07-14 10:43 | 1574 | 109 |  | 21 | [16 empty] | 96.86 | 100 | 0 | 0 | 0 |  | 400 |  | 선택 | 선택 | 0 | 0 | 0 |  | 400 |  | 선택 | 선택 | 미정 | 미정 | 미정 | 미정 | 미정 |  | 미정 | BT180180 | C
A46792 | 2018-07-14 | 1 | D |  | 6 | A | KFMN443VS | 합금강 | KFMN443계 | BM#1 | 1581 | 41 | 1601 | 1537 | 36 | 6000 |  | 3 | 0.36 | 13 |  | -1.78 | 1552 | 1601 | 10.08 | 0 |  | 11 | 7 | 86 | Y |  | 2018-07-14 11:43 | 63 | 1087 | 41 | 40 | 38 | 38 | 37 | 37 | 36 | 35 | 34 | 33 | 32 | 31 |  | 31 | 36 | 38 | 31 | 0 | -0.16 |  | 44.98 | Y | -0.2 | [8 empty] | N | N | Y | 100 | 0.52 | 58 | 101508 | 97710 | 680 | 16200 | 8 | 1 |  | 2018-07-14 11:49 | 1552 | 99 |  | 20 | [16 empty] | 102.64 | 100 | 0 | 0 | 0 |  | 400 |  | 선택 | 선택 | 0 | 0 | 0 |  | 400 |  | 선택 | 선택 | 미정 | 미정 | 미정 | 미정 | 미정 |  | 미정 | BT180180 | H
B46716 | 2018-07-14 | 2 | D |  | 4 | A | AE4330VM6 | 합금강 | SNCM439계 | BM#2 | 1606 | 51 | 1626 | 1566 | 44 | 9000 |  | 1 | 0.23 | 18 |  | -1.69 | 1566 | 1617 | 1.59 | 0 | 0 | 33 | 51 | 58 | Y |  | 2018-07-14 11:25 | 75 | 1087 | 14 | 21 | 27 | 30 | 32 | 33 | 32 | 31 | 30 | 29 | 29 | 28 | 27 | 23 | 27 | 33 | 23 | 0 | -0.2 | Y | 50 | Y | -0.2 |  |  |  | 1.92 |  |  |  | N | N | N | N | 160 | 0.45 | 78 | 100211 | 117350 | 120 | 15000 | 4 | 1 | 40 | 2018-07-14 11:24 | 1566 | 146 |  | 32 | [16 empty] | 87.14 | 46.15 | 0 | 0 | 0 |  | 650 | 400 | 선택 | 선택 | 0 | 0 | 0 |  | 650 | 400 | 선택 | 선택 | 선택 | 미정 | 미정 | 미정 | 미정 |  | 미정 | RB146.05 | C
A46793 | 2018-07-14 | 1 | A |  | 7 | A | KFMN443VS | 합금강 | KFMN443계 | BM#1 | 1588 | 41 | 1600 | 1533 | 40 | 6100 |  | 3 | 0.39 | 16 |  | -2.34 | 1553 | 1600 | 11.65 | 0 |  | 2 | 38 | 69 | Y |  | 2018-07-14 12:37 | 64 | 1086 | 28 | 35 | 41 | 43 | 44 | 44 | 44 | 43 | 42 | 41 | 40 | 39 |  | 39 | 40 | 44 | 39 | 44 | -0.14 | Y | 35 | Y | -0.2 | [8 empty] | N | N | Y | 150 | 0.52 | 58 | 85870 | 99780 | 170 | 15840 | 8 | 1 |  | 2018-07-14 12:43 | 1553 | 99 |  | 25 | [16 empty] | 85.91 | 100 | 0 | 0 | 0 |  | 400 |  | 선택 | 선택 | 0 | 0 | 0 |  | 400 |  | 선택 | 선택 | 미정 | 미정 | 미정 | 미정 | 미정 |  | 미정 | BT180180 | W
B46717 | 2018-07-14 | 2 | A |  | 5 | A | AE4330VM6 | 합금강 | SNCM439계 | BM#2 | 1596 | 45 | 1634 | 1545 | 38 | 8100 |  | 1 | 0.22 | 20 |  | -2.38 | 1565 | 1638 | 1.6 | 0 | 0 | 1 | 7 | 44 | Y |  | 2018-07-14 12:38 | 74 | 1088 | 25 | 27 | 30 | 31 | 31 | 30 | 29 | 29 | 27 | 26 | 25 | 24 | 22 | 22 | 28 | 31 | 22 | 0 | -0.2 | Y | 45 | Y | -0.4 |  |  |  | 1.8 |  |  |  | N | N | N | N | 150 | 0.45 | 67 | 106406 | 100370 | 710 | 13600 | 6 | 1 | 10 | 2018-07-14 12:46 | 1565 | 143 |  | 42 |  | * STR#2 코너히터기 펄트 발생으로 550KW적용 | [14 empty] | 105.35 | 50 | 0 | 0 | 0 |  | 650 | 400 | 선택 | 선택 | 0 | 0 | 0 |  | 650 | 400 | 선택 | 선택 | 선택 | 미정 | 미정 | 미정 | 미정 |  | 미정 | RB177.80 | C
A46794 | 2018-07-14 | 1 | A | TUNDISH교체전 | 8 | A | KFMN443VS | 합금강 | KFMN443계 | BM#1 | 1590 | 40 | 1603 | 1540 | 38 | 5300 |  | 3 | 0.34 | 15 |  | -2.12 | 1562 | 1603 | 10.19 | 0 |  | 20 | 50 | 70 | Y |  | 2018-07-14 13:33 | 73 | 1088 | 36 | 38 | 41 | 43 | 43 | 42 | 42 | 42 | 41 | 40 | 39 | 38 |  | 38 | 41 | 43 | 38 | 42 | -0.12 | Y | 40 | Y | -0.2 | [8 empty] | N | N | M | 140 | 0.52 | 57 | 95326 | 100990 | 1310 | 1700 | 8 | 1 |  | 2018-07-14 13:40 | 1562 | 100 |  | 30 |  |  | 9B992BB4E4514ED79450EE532DC36E4A | F2A4B5B4E9E44297AA5A06CEC74F0D8C | 7F8BF6AB78514B49892895C8DCE57972 | [11 empty] | 93.18 | 100 | 0 | 3000 | 0 |  | 400 |  | 선택 | 선택 | 0 | 3000 | 0 |  | 400 |  | 선택 | 선택 | 미정 | 미정 | 미정 | 미정 | 미정 |  | 미정 | BT180180 | H
B46718 | 2018-07-14 | 2 | A | 잔강최소화전 | 6 | B | AE4330VM6 | 합금강 | SNCM439계 | BM#2 | 1616 | 44 | 1647 | 1564 | 37 | 8000 |  | 1 | 0.23 | 19 |  | -2.32 | 1575 | 1636 | 2.08 | 0 | 0 | 18 | 68 | 57 | Y |  | 2018-07-14 13:46 | 84 | 1087 | 18 | 23 | 27 | 29 | 31 | 31 | 30 | 29 | 29 | 27 | 26 | 24 |  | 24 | 27 | 31 | 24 | 29 | -0.2 | Y | 35.02 | Y | -0.4 |  |  |  | 1.55 |  |  |  | N | N | N | N | 190 | 0.5 | 57 | 97863 | 96860 | 2770 | 3000 | 4 | 1 |  | 2018-07-14 14:00 | 1575 | 150 |  | 45 |  | * STR#2 코너히터기 펄트 발생으로 550KW적용 | [14 empty] | 98.35 | 50 | 0 | 3465 | 0 |  | 650 | 400 | 선택 | 선택 | 0 | 3100 | 0 |  | 650 | 400 | 선택 | 선택 | 선택 | 미정 | 미정 | 미정 | 선택 | 6 | 미정 | RB184.15 | C
A46795 | 2018-07-14 | 1 | A | TUNDISH교체 | 1 | B | AE1055LS | 탄소강 | G-AE1055LS | BM#1 | 1567 | 45 | 1602 | 1515 | 41 | 7500 |  | 3 | 0.35 | 25 |  | -1.46 | 1561 | 1605 | 0 | 15.44 |  | 23 | 31 | 63 | Y |  | 2018-07-14 15:01 | 77 | 1088 | 25 | 18 | 22 | 26 | 27 | 29 | 30 | 31 | 31 | 31 |  |  |  | 31 | 27 | 31 | 31 | 31 | 0 |  | 10.02 | Y | 0 |  | 2.28 | 2.28 |  |  |  |  | Y | N | N | M | 230 | 0.49 | 59 | 101508 | 95410 | 6990 | 16280 | 5 | 2 |  | 2018-07-14 15:07 | 1561 | 112 |  | 24 |  | *T/D가열온도:자동-1362`.수동건-1343`.STR#1:949.STR#2:1062.T/D FLUX 유:15,용:225 | [14 empty] | 99.13 | 100 | 1500 | 0 | 0 |  | 400 |  | 선택 | 해제 | 1500 | 0 | 0 |  | 400 |  | 선택 | 해제 | 해제 | 미정 | 미정 | 선택 | 선택 |  | 미정 | BT180180 | H
B46719 | 2018-07-14 | 2 | A | 잔강최소화 | 7 | A | AE4330VM7 | 합금강 | SNCM439계 | BM#2 | 1630 | 46 | 1647 | 1586 | 37 | 8000 |  | 1 | 0.26 | 20 |  | -2.32 | 1566 | 1646 | 6.91 | 0 | 0 | 37 | 4 | 55 | Y |  | 2018-07-14 14:52 | 75 | 1086 | 19 | 27 | 27 | 28 | 29 | 29 | 28 | 28 | 27 | 27 | 26 | 25 |  | 25 | 27 | 29 | 25 | 28 | -0.13 | Y | 31.67 | Y | -0.2 |  |  |  | 1.57 |  |  |  | N | N | N | N | 180 | 0.48 | 56 | 96769 | 101320 | 1870 | 12700 | 4 | 1 |  | 2018-07-14 14:49 | 1566 | 164 |  | 51 |  | * STR#2 코너히터기 펄트 발생으로 550KW적용 *전공정 요청 감속주입 | [14 empty] | 96.77 | 53.85 | 3900 | 0 | 0 |  | 650 | 400 | 선택 | 선택 | 3900 | 0 | 0 |  | 650 | 400 | 선택 | 선택 | 선택 | 미정 | 미정 | 미정 | 미정 |  | 미정 | RB190.50 | C
A46796 | 2018-07-14 | 1 | A |  | 2 | A | AE1055LS | 탄소강 | G-AE1055LS | BM#1 | 1548 | 41 | 1573 | 1502 | 37 | 6700 |  | 3 | 0.35 | 25 |  | -0.64 | 1554 | 1573 | 0 | 14.26 |  | 11 | 8 | 73 | Y |  | 2018-07-14 15:59 | 70 | 1110 | 30 | 31 | 33 | 34 | 33 | 34 | 34 | 33 | 32 | 31 | 31 |  |  | 31 | 32 | 34 | 31 | 34 | -0.09 | Y | 35.02 | Y | 0 | [7 empty] | Y | Y | Y | Y | 220 | 0.5 | 55 | 84590 | 90820 | 7000 | 15980 | 5 | 2 |  | 2018-07-14 16:08 | 1554 | 110 |  | 27 |  | *자동:1518℃ 수동:1522℃ | [14 empty] | 86.49 | 100 | 0 | 0 | 0 |  | 400 |  | 선택 | 해제 | 0 | 0 | 0 |  | 400 |  | 선택 | 해제 | 해제 | 미정 | 미정 | 선택 | 미정 |  | 미정 | BT180180 | H
B46720 | 2018-07-14 | 2 | A |  | 8 | A | AE4330VM7 | 합금강 | SNCM439계 | BM#2 | 1607 | 48 | 1646 | 1555 | 44 | 9000 |  | 1 | 0.28 | 19 |  | -2.1 | 1568 | 1633 | 5.11 | 0 | 0 | 33 | 52 | 32 | Y |  | 2018-07-14 16:05 | 77 | 1087 | 28 | 31 | 33 | 34 | 34 | 34 | 34 | 33 | 32 | 31 | 30 | 29 | 28 | 25 | 31 | 34 | 25 | 34 | -0.19 | Y | 48.32 | Y | -0.6 |  |  |  | 1.61 |  |  |  | N | N | N | N | 170 | 0.45 | 71 | 94476 | 107490 | 50 | 13800 | 4 | 1 |  | 2018-07-14 16:17 | 1568 | 152 |  | 40 | 18 | * STR#2 코너히터기 펄트 발생으로 550KW적용 | [14 empty] | 87.88 | 46.15 | 0 | 0 | 0 |  | 650 | 400 | 선택 | 선택 | 0 | 0 | 0 |  | 650 | 400 | 선택 | 선택 | 선택 | 미정 | 미정 | 미정 | 미정 |  | 미정 | RB215.90 | C
A46797 | 2018-07-14 | 1 | A |  | 3 | A | AE1055LS | 탄소강 | G-AE1055LS | BM#1 | 1556 | 43 | 1620 | 1519 | 31 | 5800 |  | 3 | 0.36 | 26 |  | -1.46 | 1551 | 1597 | 0 | 17.78 |  | 2 | 39 | 80 | Y |  | 2018-07-14 17:05 | 67 | 1117 | 30 | 31 | 34 | 36 | 36 | 36 | 36 | 35 | 34 | 33 | 32 |  |  | 32 | 34 | 36 | 32 | 36 | -0.11 | Y | 35 | Y | -0.2 | [7 empty] | Y | Y | Y | Y | 210 | 0.5 | 55 | 84590 | 88380 | 7010 | 12930 | 5 | 2 |  | 2018-07-14 17:20 | 1551 | 106 |  | 17 |  | *A46798Heat L/D 강제개공으로 나탕주입-이상재등록ID:105.205 | [14 empty] | 88.72 | 100 | 0 | 0 | 0 |  | 400 |  | 선택 | 해제 | 0 | 0 | 0 |  | 400 |  | 선택 | 해제 | 해제 | 미정 | 미정 | 선택 | 미정 |  | 미정 | BT180180 | C
B46721 | 2018-07-14 | 2 | A | TUNDISH교체전 | 9 | A | AE4330VM7 | 합금강 | SNCM439계 | BM#2 | 1588 | 48 | 1634 | 1545 | 43 | 9100 |  | 1 | 0.21 | 21 |  | 0 | 1574 | 1642 | 3.45 | 0 | 0 | 1 | 8 | 34 | Y |  | 2018-07-14 17:19 | 83 | 1139 | 28 | 32 | 35 | 36 | 36 | 35 | 35 | 33 | 32 | 31 | 30 | 28 | 26 | 26 | 32 | 36 | 26 | 35 | -0.22 | Y | 45.02 | Y | -0.4 |  |  |  | 1.2 |  |  |  | N | N | N | N | 160 | 0.45 | 69 | 97260 | 103580 | -430 | 2000 | 4 | 1 |  | 2018-07-14 17:19 | 1574 | 157 |  | 40 |  | * STR#2 코너히터기 펄트 발생으로 550KW적용 | D89FD745111D408D913B620963EB8DB2 | A310E1518A1C46F88EB20E3BF87E1AE7 | 40975B061EBC47DABAE5699786AB5A59 | [11 empty] | 94.29 | 50 | 0 | 3426 | 0 |  | 650 | 400 | 선택 | 선택 | 0 | 2930 | 0 |  | 650 | 400 | 선택 | 선택 | 선택 | 미정 | 미정 | 미정 | 미정 |  | 미정 | RB177.80 | C
A46798 | 2018-07-14 | 1 | A |  | 4 | A | AE1055LS | 탄소강 | G-AE1055LS | BM#1 | 1547 | 41 | 1583 | 1503 | 37 | 6700 |  | 3 | 0.33 | 25 |  | -1.16 | 1549 | 1583 | 0 | 14.79 |  | 20 | 51 | 91 | N | 3 | 2018-07-14 18:07 | 65 | 1120 | 28 | 33 | 38 | 39 | 40 | 40 | 39 | 38 | 37 | 36 | 35 | 34 |  | 34 | 37 | 40 | 34 | 0 | -0.17 | Y | 35 | Y | -0.2 | [7 empty] | Y | Y | Y | Y | 200 | 0.49 | 59 | 84590 | 99070 | 7140 | 15540 | 5 | 2 |  | 2018-07-14 18:17 | 1549 | 97 |  | 14 |  | *L/D 강제개공으로 나탕주입-이상재등록ID:101.201 | [14 empty] | 79.73 | 100 | 0 | 0 | 0 |  | 400 |  | 선택 | 해제 | 0 | 0 | 0 |  | 400 |  | 선택 | 해제 | 해제 | 미정 | 미정 | 선택 | 미정 |  | 미정 | BT180180 | C
A46799 | 2018-07-14 | 1 | A |  | 5 | A | AE1055LS | 탄소강 | G-AE1055LS | BM#1 | 1589 | 40 | 1600 | 1533 | 32 | 5600 |  | 3 | 0.36 | 26 |  | -1.59 | 1551 | 1600 | 0 | 17.2 |  | 23 | 32 | 66 | Y |  | 2018-07-14 19:12 | 67 | 1124 | 32 | 35 | 38 | 39 | 39 | 38 | 38 | 37 | 36 | 36 | 34 | 34 |  | 34 | 36 | 39 | 34 | 38 | -0.12 | Y | 40 | Y | 0 | [7 empty] | Y | Y | Y | Y | 190 | 0.5 | 60 | 101508 | 97990 | 7120 | 14130 | 5 | 2 |  | 2018-07-14 19:18 | 1551 | 101 |  | 11 |  | *A46800Heat L/D 강제개공으로 나탕주입-이상재등록ID:106.206 | [14 empty] | 96.67 | 100 | 0 | 0 | 0 |  | 400 |  | 선택 | 해제 | 0 | 0 | 0 |  | 400 |  | 선택 | 해제 | 해제 | 미정 | 미정 | 선택 | 미정 |  | 미정 | BT180180 | H
B46723 | 2018-07-14 | 2 | A | TUNDISH교체 | 1 | A | AE15B35C | 합금강 | 보론강 | BM#2 | 1599 | 41 | 1664 | 1567 | 34 | 7800 |  | 1 | 0.23 | 20 |  | -2.8 | 1590 | 1669 | 1.94 | 0 | 0 | 10 | 1 | 19468 | Y |  | 2018-07-14 19:21 | 92 | 1192 | -142 | 28 | 22 | 25 | 29 | 31 | 32 | 33 | 34 | 34 | 34 | 33 |  | 33 | 28 | 34 | 33 | 34 | -0.07 |  | 15.03 | Y | -0.2 | 1.5 | 3.36 | 3.24 | 2.47 |  |  |  | N | N | N | N | 150 | 0.47 | 59 | 90046 | 96870 | 730 | 13800 | 11 | 2 |  | 2018-07-14 19:10 | 1590 | 121 |  | 16 |  | *턴디쉬 플럭스 120KG/15KG *슬리브롱노즐 사용 *대보수 L/D *수소 10분 측정값 3PPM초과 재측정 실시 * STR#2 코너히터기 펄트 발생으로 550KW적용 *수소기준값(10분) 초과 이상재등록 | [14 empty] | 90.96 | 50 | 700 | 0 | 0 |  | 300 | 400 | 선택 | 선택 | 700 | 0 | 0 |  | 300 | 400 | 선택 | 선택 | 해제 | 미정 | 미정 | 미정 | 미정 |  | 미정 | RB105.00 | C
A46800 | 2018-07-14 | 1 | A |  | 6 | A | AE1055LS | 탄소강 | G-AE1055LS | BM#1 | 1610 | 40 | 1599 | 1512 | 30 | 5000 |  | 3 | 0.33 | 25 |  | -1.53 | 1554 | 1599 | 0 | 16.55 |  | 11 | 9 | 67 | N | 1 | 2018-07-14 19:58 | 70 | 1130 | 32 | 33 | 34 | 35 | 35 | 34 | 34 | 34 | 33 | 32 | 32 | 31 |  | 31 | 33 | 35 | 31 | 34 | -0.1 | Y | 39.98 | Y | -0.2 | [7 empty] | Y | Y | Y | Y | 180 | 0.5 | 57 | 101508 | 95380 | 7020 | 15860 | 5 | 2 |  | 2018-07-14 20:05 | 1554 | 101 |  | 29 |  | *L/D 강제개공으로 나탕주입-이상재등록ID:101.201 | [14 empty] | 99.18 | 100 | 0 | 0 | 0 |  | 400 |  | 선택 | 해제 | 0 | 0 | 0 |  | 400 |  | 선택 | 해제 | 해제 | 미정 | 미정 | 선택 | 미정 |  | 미정 | BT180180 | H
B46724 | 2018-07-14 | 2 | A |  | 2 | A | AE15B35C | 합금강 | 보론강 | BM#2 | 1606 | 37 | 1655 | 1574 | 31 | 6600 |  | 1 | 0.26 | 15 |  | -2.44 | 1568 | 1644 | 2.97 | 0 | 0 | 37 | 5 | 95 | Y |  | 2018-07-14 20:13 | 70 | 1138 | 35 | 38 | 40 | 41 | 41 | 40 | 39 | 38 | 37 | 36 | 35 | 33 |  | 33 | 38 | 41 | 33 | 0 | -0.2 | Y | 40 | Y | -0.4 | [7 empty] | N | N | N | N | 140 | 0.49 | 62 | 103908 | 102250 | 90 | 14200 | 11 | 2 |  | 2018-07-14 20:17 | 1583 | 124 |  | 26 |  | * STR#2 코너히터기 펄트 발생으로 550KW적용 | [14 empty] | 104.33 | 42.86 | 0 | 0 | 0 |  | 300 | 400 | 선택 | 선택 | 0 | 0 | 0 |  | 300 | 400 | 선택 | 선택 | 해제 | 미정 | 미정 | 미정 | 미정 |  | 미정 | RB105.00 | C
A46801 | 2018-07-14 | 1 | C |  | 7 | A | AE1055LS | 탄소강 | G-AE1055LS | BM#1 | 1547 | 40 | 1591 | 1533 | 31 | 5100 |  | 3 | 0.37 | 26 |  | -1.38 | 1553 | 1595 | 0 | 19.01 |  | 2 | 40 | 70 | Y |  | 2018-07-14 21:00 | 69 | 1121 | 30 | 33 | 36 | 37 | 37 | 37 | 36 | 36 | 35 | 33 | 33 | 32 | 31 | 31 | 34 | 37 | 31 | 37 | -0.13 | Y | 45 | Y | -0.2 | [7 empty] | Y | Y | Y | Y | 230 | 0.5 | 64 | 101508 | 101850 | 7000 | 15900 | 5 | 2 |  | 2018-07-14 21:08 | 1553 | 99 |  | 26 | [16 empty] | 93.25 | 100 | 0 | 0 | 0 |  | 400 |  | 선택 | 해제 | 0 | 0 | 0 |  | 400 |  | 선택 | 해제 | 해제 | 미정 | 미정 | 선택 | 미정 |  | 미정 | BT180180 | H
B46725 | 2018-07-14 | 2 | C |  | 3 | B | AE15B35C | 합금강 | 보론강 | BM#2 | 1596 | 37 | 1625 | 1554 | 32 | 6900 |  | 1 | 0.27 | 16 |  | -2.63 | 1576 | 1641 | 4.67 | 0 | 0 | 18 | 70 | 29 | Y |  | 2018-07-14 21:12 | 78 | 1119 | 30 | 32 | 33 | 33 | 32 | 32 | 31 | 30 | 29 | 28 | 27 | 25 |  | 25 | 30 | 33 | 25 | 32 | -0.18 |  | 45 | Y | -0.4 | [7 empty] | N | N | N | N | 130 | 0.49 | 62 | 94034 | 99320 | 810 | 13800 | 11 | 2 | 30 | 2018-07-14 21:11 | 1576 | 125 |  | 31 |  | * STR#2 코너히터기 펄트 발생으로 550KW적용 | [14 empty] | 93.99 | 33.33 | 0 | 0 | 0 |  | 300 | 400 | 선택 | 선택 | 0 | 0 | 0 |  | 300 | 400 | 선택 | 선택 | 해제 | 미정 | 미정 | 미정 | 미정 |  | 미정 | RB180.00 | C
A46802 | 2018-07-14 | 1 | C |  | 8 | A | AE1055LS | 탄소강 | G-AE1055LS | BM#1 | 1595 | 40 | 1586 | 1531 | 33 | 5600 |  | 3 | 0.35 | 26 |  | -1.29 | 1556 | 1599 | 0 | 17.25 |  | 20 | 52 | 68 | Y |  | 2018-07-14 22:05 | 72 | 1141 | 29 | 33 | 37 | 39 | 40 | 40 | 40 | 39 | 39 | 38 | 38 | 37 | 37 | 37 | 37 | 40 | 37 | 40 | -0.07 | Y | 39.92 | Y | 0 | [7 empty] | Y | Y | Y | Y | 220 | 0.5 | 64 | 101508 | 104100 | 7000 | 15100 | 5 | 2 |  | 2018-07-14 22:17 | 1556 | 106 |  | 26 | [16 empty] | 91.37 | 100 | 0 | 0 | 0 |  | 400 |  | 선택 | 해제 | 0 | 0 | 0 |  | 400 |  | 선택 | 해제 | 해제 | 미정 | 미정 | 선택 | 미정 |  | 미정 | BT180180 | H
B46726 | 2018-07-14 | 2 | C |  | 4 | A | AE15B35C | 합금강 | 보론강 | BM#2 | 1566 | 37 | 1634 | 1534 | 33 | 6900 |  | 1 | 0.23 | 16 |  | 0 | 1567 | 1631 | 2.43 | 0 | 0 | 1 | 9 | 66 | Y |  | 2018-07-14 22:09 | 69 | 1123 | 25 | 26 | 27 | 27 | 26 | 26 | 25 | 24 | 24 | 23 | 22 | 21 |  | 21 | 25 | 27 | 21 | 26 | -0.13 |  | 45.02 | Y | -0.2 |  |  |  | 1.6 |  |  |  | Y | Y | Y | Y | 120 | 0.48 | 62 | 100796 | 97610 | 3420 | 15100 | 11 | 2 | 10 | 2018-07-14 22:23 | 1567 | 128 |  | 40 |  | * STR#2 코너히터기 펄트 발생으로 550KW적용 | [14 empty] | 99.8 | 33.33 | 0 | 0 | 0 |  | 450 | 400 | 선택 | 선택 | 0 | 0 | 0 |  | 450 | 400 | 선택 | 선택 | 해제 | 미정 | 미정 | 미정 | 미정 |  | 미정 | RB230.00 | C
A46803 | 2018-07-14 | 1 | C |  | 9 | A | AE1055LS | 탄소강 | G-AE1055LS | BM#1 | 1613 | 40 | 1594 | 1531 | 34 | 5800 |  | 3 | 0.37 | 28 |  | -1.06 | 1559 | 1594 | 0 | 27.39 |  | 23 | 33 | 67 | Y |  | 2018-07-14 23:08 | 75 | 1128 | 35 | 33 | 34 | 34 | 35 | 34 | 34 | 33 | 33 | 33 | 32 | 32 | 31 | 31 | 33 | 35 | 31 | 34 | -0.1 | Y | 40 | Y | -0.2 | [7 empty] | Y | Y | Y | Y | 210 | 0.5 | 61 | 101508 | 96050 | 7000 | 15900 | 5 | 2 |  | 2018-07-14 23:15 | 1559 | 112 |  | 28 | [16 empty] | 98.5 | 100 | 0 | 0 | 0 |  | 400 |  | 선택 | 해제 | 0 | 0 | 0 |  | 400 |  | 선택 | 해제 | 해제 | 미정 | 미정 | 선택 | 선택 | 8 | 미정 | BT180180 | H
B46727 | 2018-07-14 | 2 | C |  | 5 | A | AE15B35C | 합금강 | 보론강 | BM#2 | 1566 | 48 | 1627 | 1554 | 33 | 7100 |  | 1 | 0.25 | 17 |  | 0 | 1577 | 1640 | 2.23 | 0 | 0 | 10 | 2 | 42 | Y |  | 2018-07-14 23:27 | 79 | 1133 | 19 | 30 | 36 | 39 | 40 | 8491 | 8491 | 39 | 37 | 36 | 35 | 34 | 33 | 33 | 999 | 8491 | 33 | 0 | 9.99 | Y | 35 | Y | -0.2 | [7 empty] | N | N | N | N | 110 | 0.47 | 65 | 94086 | 100230 | 1690 | 15600 | 11 | 2 | 20 | 2018-07-14 23:47 | 1577 | 129 |  | 25 |  | * STR#2 코너히터기 펄트 발생으로 550KW적용 *빅사이즈 후속 | [14 empty] | 92.38 | 33.33 | 0 | 0 | 0 |  | 300 | 400 | 선택 | 선택 | 0 | 0 | 0 |  | 300 | 400 | 선택 | 선택 | 해제 | 미정 | 미정 | 미정 | 미정 |  | 미정 | RB098.00 | C
A46804 | 2018-07-14 | 1 | C |  | 10 | A | AE1055LS | 탄소강 | G-AE1055LS | BM#1 | 1617 | 38 | 1594 | 1557 | 30 | 4000 |  | 3 | 0.35 | 25 |  | -1.28 | 1555 | 1594 | 0 | 14.13 |  | 11 | 10 | 57 | Y |  | 2018-07-15 00:06 | 71 | 1090 | 30 | 33 | 35 | 37 | 37 | 37 | 36 | 36 | 35 | 34 | 34 | 34 |  | 34 | 35 | 37 | 34 | 37 | -0.07 | Y | 40.02 | Y | 0 |  |  |  | 1.27 |  |  |  | Y | Y | Y | Y | 200 | 0.5 | 59 | 101508 | 95050 | 7000 | 16300 | 5 | 2 |  | 2018-07-15 00:14 | 1555 | 106 |  | 31 |  | *전공정요청 수소 측정 | [14 empty] | 99.47 | 100 | 0 | 0 | 0 |  | 400 |  | 선택 | 해제 | 0 | 0 | 0 |  | 400 |  | 선택 | 해제 | 해제 | 미정 | 미정 | 선택 | 미정 |  | 미정 | BT180180 | H
B46728 | 2018-07-14 | 2 | C |  | 6 | A | AE15B35C | 합금강 | 보론강 | BM#2 | 1593 | 43 | 1644 | 1534 | 34 | 7200 |  | 1 | 0.23 | 15 |  | 0 | 1572 | 1622 | 1.69 | 0 | 0 | 37 | 6 | 49 | Y |  | 2018-07-15 00:30 | 74 | 1109 | 32 | 34 | 36 | 36 | 36 | 35 | 35 | 34 | 33 | 32 | 31 | 29 |  | 29 | 34 | 36 | 29 | 36 | -0.16 |  | 45 | Y | -0.4 | [7 empty] | N | N | N | N | 100 | 0.49 | 62 | 101196 | 100240 | 70 | 14500 | 11 | 2 | 30 | 2018-07-15 00:48 | 1572 | 127 |  | 30 |  | * STR#2 코너히터기 펄트 발생으로 550KW적용 | [14 empty] | 102.37 | 33.33 | 0 | 0 | 0 |  | 300 | 400 | 해제 | 선택 | 0 | 0 | 0 |  | 300 | 400 | 해제 | 선택 | 해제 | 미정 | 미정 | 미정 | 미정 |  | 미정 | RB095.00 | C
A46805 | 2018-07-14 | 1 | C |  | 11 | A | AE1055LS | 탄소강 | G-AE1055LS | BM#1 | 1654 | 35 | 1595 | 1593 | 29 | 5800 |  | 3 | 0.34 | 26 |  | -1.46 | 1550 | 1595 | 0 | 12.91 |  | 2 | 41 | 50 | Y |  | 2018-07-15 01:07 | 66 | 1092 | 33 | 33 | 35 | 36 | 36 | 35 | 35 | 34 | 34 | 33 | 33 | 32 |  | 32 | 34 | 36 | 32 | 35 | -0.1 | Y | 40 | Y | -0.2 | [7 empty] | Y | Y | Y | Y | 190 | 0.5 | 59 | 84590 | 94300 | 7000 | 15400 | 5 | 2 |  | 2018-07-15 01:17 | 1550 | 104 |  | 31 | [16 empty] | 83.5 | 100 | 0 | 0 | 0 |  | 400 |  | 선택 | 해제 | 0 | 0 | 0 |  | 400 |  | 선택 | 해제 | 해제 | 미정 | 미정 | 선택 | 미정 |  | 미정 | BT180180 | H
B46729 | 2018-07-14 | 2 | C | 잔강최소화전 | 7 | B | AE15B35C | 합금강 | 보론강 | BM#2 | 1630 | 45 | 1634 | 1577 | 34 | 6700 |  | 1 | 0.23 | 20 |  | 0 | 1575 | 1639 | 1.74 | 0 | 0 | 18 | 71 | 50 | Y |  | 2018-07-15 01:36 | 77 | 1089 | 35 | 38 | 40 | 42 | 42 | 41 | 41 | 40 | 39 | 38 | 37 | 35 |  | 35 | 39 | 42 | 35 | 0 | -0.18 | Y | 39.98 | Y | -0.4 | [7 empty] | N | N | N | N | 150 | 0.49 | 61 | 100866 | 99460 | 7640 | 3000 | 11 | 2 | 10 | 2018-07-15 01:51 | 1575 | 130 |  | 30 |  | * STR#2 코너히터기 펄트 발생으로 550KW적용 | [14 empty] | 99.67 | 41.67 | 0 | 3680 | 0 |  | 300 | 400 | 선택 | 선택 | 0 | 3560 | 0 |  | 300 | 400 | 선택 | 선택 | 해제 | 미정 | 미정 | 미정 | 미정 |  | 미정 | BT180180 | C
A46806 | 2018-07-14 | 1 | C |  | 12 | A | AE1055LS | 탄소강 | G-AE1055LS | BM#1 | 1640 | 37 | 1600 | 1574 | 29 | 3600 |  | 3 | 0.35 | 25 |  | -1.47 | 1555 | 1600 | 0 | 17.75 |  | 20 | 53 | 55 | Y |  | 2018-07-15 02:16 | 71 | 1098 | 30 | 36 | 40 | 41 | 42 | 42 | 42 | 42 | 42 | 41 | 41 | 40 |  | 40 | 40 | 42 | 40 | 42 | -0.06 | Y | 35 | Y | -0.2 | [7 empty] | Y | Y | Y | Y | 180 | 0.5 | 60 | 101508 | 98000 | 7000 | 16300 | 5 | 2 |  | 2018-07-15 02:23 | 1555 | 102 |  | 22 | [16 empty] | 96.67 | 100 | 0 | 0 | 0 |  | 400 |  | 선택 | 해제 | 0 | 0 | 0 |  | 400 |  | 선택 | 해제 | 해제 | 미정 | 미정 | 선택 | 미정 |  | 미정 | BT180180 | H
B46730 | 2018-07-14 | 2 | C | 잔강최소화, 연주종료 | 8 | A | SBC70LV | 특수용도강 | D3 | BM#2 | 1600 | 46 | 1637 | 1557 | 35 | 7200 |  | 1 | 0.2 | 19 |  | 0 | 1576 | 1640 | 1.59 | 0 | 0 | 1 | 10 | 48 | Y |  | 2018-07-15 02:38 | 77 | 1100 | 19 | 34 | 34 | 34 | 34 | 34 | 33 | 32 | 31 | 31 |  |  |  | 31 | 32 | 34 | 31 | 34 | -0.07 |  | 35 | Y | 0 |  |  |  | 1.43 |  |  |  | N | N | N | M | 140 | 0.5 | 55 | 79982 | 101080 | -630 | 2000 | 11 | 2 | 20 | 2018-07-15 03:07 | 1576 | 144 |  | 44 |  | * STR#2 코너히터기 펄트 발생으로 550KW적용 *연주 종료 04:49( 턴디쉬 교체 컴파운드 중 T/D CAR#2번 home포지션으로 주행중 과부하 발생으로 이동 불가) | 5537B0A2D7794EDEBD3370080F30B431 | 31E0B2FA9BA346BBA26A83B3E4FB907B | 9B8601F90DC444069DA73ECA8FF23B0A | [11 empty] | 79.62 | 28.57 | 2900 | 3860 | 0 |  | 490 | 400 | 선택 | 선택 | 2900 | 3760 | 0 |  | 490 | 400 | 선택 | 선택 | 미정 | 미정 | 미정 | 미정 | 선택 | 7 | 미정 | RB105.00 | C
A46807 | 2018-07-14 | 1 | C |  | 13 | A | AE1055LS | 탄소강 | G-AE1055LS | BM#1 | 1633 | 36 | 1591 | 1575 | 30 | 4200 |  | 3 | 0.36 | 25 |  | -1.26 | 1553 | 1591 | 0 | 19.78 |  | 23 | 34 | 54 | Y |  | 2018-07-15 03:16 | 69 | 1085 | 40 | 39 | 39 | 38 | 37 | 36 | 36 | 35 | 34 | 34 | 33 | 33 |  | 33 | 36 | 39 | 33 | 0 | -0.13 |  | 45 | Y | 0 | [7 empty] | Y | Y | Y | Y | 230 | 0.5 | 60 | 84590 | 93800 | 7000 | 15900 | 5 | 2 |  | 2018-07-15 03:27 | 1553 | 100 |  | 24 | [16 empty] | 83.92 | 100 | 0 | 0 | 0 |  | 400 |  | 선택 | 해제 | 0 | 0 | 0 |  | 400 |  | 선택 | 해제 | 해제 | 미정 | 미정 | 선택 | 미정 |  | 미정 | BT180180 | H
A46808 | 2018-07-14 | 1 | C |  | 14 | A | AE1055LS | 탄소강 | G-AE1055LS | BM#1 | 1640 | 36 | 1595 | 1572 | 29 | 4000 |  | 3 | 0.31 | 25 |  | -1.47 | 1547 | 1595 | 0 | 16.36 |  | 11 | 11 | 54 | Y |  | 2018-07-15 04:15 | 63 | 1096 | 32 | 33 | 36 | 37 | 37 | 37 | 36 | 36 | 35 | 34 | 34 | 33 |  | 33 | 35 | 37 | 33 | 37 | -0.1 | Y | 39.98 | Y | -0.2 | [7 empty] | Y | Y | Y | Y | 220 | 0.5 | 59 | 101508 | 96850 | 7000 | 15500 | 5 | 2 |  | 2018-07-15 04:24 | 1547 | 106 |  | 25 | [16 empty] | 97.74 | 100 | 0 | 0 | 0 |  | 400 |  | 선택 | 해제 | 0 | 0 | 0 |  | 400 |  | 선택 | 해제 | 해제 | 미정 | 미정 | 선택 | 미정 |  | 미정 | BT180180 | H
A46809 | 2018-07-14 | 1 | D |  | 15 | A | AE1055LS | 탄소강 | G-AE1055LS | BM#1 | 1634 | 39 | 1589 | 1568 | 32 | 4100 |  | 3 | 0.34 | 26 |  | -0.75 | 1566 | 1589 | 0 | 17.12 |  | 2 | 42 | 53 | Y |  | 2018-07-15 05:22 | 82 | 1084 | 32 | 36 | 39 | 41 | 42 | 42 | 41 | 41 | 40 | 39 | 39 | 39 | 39 | 38 | 39 | 42 | 38 | 41 | -0.09 | Y | 43.93 | Y | -0.26 | [7 empty] | Y | Y | Y | Y | 210 | 0.48 | 64 | 101508 | 95650 | 6990 | 14400 | 5 | 2 |  | 2018-07-15 05:29 | 1566 | 102 |  | 19 |  | *전공정요청 감속주입 정속유지 미준수 ID:101~106.201~206 | [14 empty] | 98.89 | 100 | 0 | 0 | 0 |  | 400 |  | 선택 | 해제 | 0 | 0 | 0 |  | 400 |  | 선택 | 해제 | 해제 | 미정 | 미정 | 선택 | 미정 |  | 미정 | BT180180 | H
A46810 | 2018-07-14 | 1 | D |  | 16 | A | AE1055LS | 탄소강 | G-AE1055LS | BM#1 | 1628 | 43 | 1608 | 1566 | 37 | 4800 |  | 3 | 0.34 | 25 |  | -1.5 | 1564 | 1608 | 0 | 24.32 |  | 20 | 54 | 65 | Y |  | 2018-07-15 06:27 | 80 | 1105 | 37 | 42 | 45 | 46 | 46 | 46 | 46 | 45 | 45 | 45 | 44 | 44 | 43 | 43 | 44 | 46 | 43 | 46 | -0.07 | Y | 44.97 | Y | -0.2 | [7 empty] | Y | Y | Y | Y | 200 | 0.47 | 61 | 101508 | 95950 | 7060 | 16100 | 5 | 2 |  | 2018-07-15 06:33 | 1564 | 104 |  | 20 |  | *전공정요청 감속주입 정속유지 미준수 | [14 empty] | 98.6 | 100 | 0 | 0 | 0 |  | 400 |  | 선택 | 해제 | 0 | 0 | 0 |  | 400 |  | 선택 | 해제 | 해제 | 미정 | 미정 | 선택 | 선택 | 7 | 미정 | BT180180 | H
A46811 | 2018-07-15 | 1 | D |  | 17 | A | AE1055LS | 탄소강 | G-AE1055LS | BM#1 | 1631 | 40 | 1597 | 1565 | 32 | 4000 |  | 3 | 0.33 | 26 |  | -1.69 | 1546 | 1597 | 0 | 25.49 |  | 23 | 35 | 61 | Y |  | 2018-07-15 07:23 | 62 | 1097 | 42 | 39 | 38 | 36 | 36 | 35 | 34 | 33 | 32 | 31 | 31 | 30 | 29 | 29 | 34 | 38 | 29 | 0 | -0.16 |  | 54.97 | Y | 0 | [7 empty] | Y | Y | Y | Y | 190 | 0.44 | 67 | 101508 | 95480 | 7060 | 16330 | 5 | 2 |  | 2018-07-15 07:30 | 1484 | 101 |  | 26 |  | *전공정 지연으로 감속주입-정속주입 강종 감속으로 이상재 등록 *전공정 지연으로 감속주입-감속주입 20%이상으로 이상재등록및 생관통보ID:103~106.203~206 | [14 empty] | 99.03 | 100 | 0 | 0 | 0 |  | 400 |  | 선택 | 해제 | 0 | 0 | 0 |  | 400 |  | 선택 | 해제 | 해제 | 미정 | 미정 | 선택 | 미정 |  | 미정 | BT180180 | H
A46812 | 2018-07-15 | 1 | D |  | 18 | A | AE1055LS | 탄소강 | G-AE1055LS | BM#1 | 1612 | 40 | 1598 | 1550 | 37 | 4400 |  | 3 | 0.3 | 29 |  | -1.25 | 1544 | 1598 | 0 | 18.07 |  | 11 | 12 | 66 | Y |  | 2018-07-15 08:49 | 60 | 1025 | 27 | 29 | 31 | 31 | 31 | 30 | 29 | 29 | 29 | 28 | 27 | 27 |  | 27 | 29 | 31 | 27 | 31 | -0.09 |  | 45.03 | Y | 0 | [7 empty] | Y | Y | Y | Y | 180 | 0.47 | 57 | 84590 | 90260 | 7020 | 16720 | 5 | 2 |  | 2018-07-15 08:58 | 1544 | 109 |  | 12 |  | *주입초 전공정 지연으로 감속주입-정속주입 강종 감속으로 이상재 등록ID:101.102.201.202 | [14 empty] | 86.98 | 100 | 0 | 0 | 0 |  | 400 |  | 선택 | 해제 | 0 | 0 | 0 |  | 400 |  | 선택 | 해제 | 해제 | 미정 | 미정 | 선택 | 미정 |  | 미정 | BT180180 | H
B46731 | 2018-07-14 | 2 | D | 연주시작 | 1 | B | 17NICRMOS6HM | 소입성보증강 | C1 | BM#2 | 1631 | 83 | 1675 | 1534 | 41 | 17700 |  | 1 | 0.23 | 20 |  | -2.25 | 1595 | 1682 | 0 | 6.26 | 0 | 10 | 3 | 42 | Y |  | 2018-07-15 08:47 | 86 | 1112 | 41 | 41 | 8480 | 8480 | 36 | 41 | 46 | 49 | 51 | 51 | 52 | 51 | 50 | 50 | 549 | 8480 | 36 | 51 | -0.05 |  | 5.4 | Y | -0.2 | 1 | 1.53 | 1.53 |  |  |  |  | N | N | N | N | 150 | 0.49 | 56 | 101160 | 96050 | 30 | 14000 | 15 | 1 | 10 | 2018-07-15 08:50 | 1581 | 417 |  | 17 |  | * 연주시작:09시06분 * T/D FLUX 용탕부: 120 KG / 유탕부: 15KG 투입 * STR#2 코너히터기 펄트 발생으로 550KW적용 | 08FCC5799CCB459B90F147287A656D56 |  | 1A186BCA1D4B4ADAB3ECE0FB0FBA5BA2 | [11 empty] | 108.77 | 33.33 | 730 | 0 | 0 |  | 490 | 300 | 선택 | 선택 | 730 | 0 | 0 |  | 490 | 300 | 선택 | 선택 | 미정 | 미정 | 미정 | 미정 | 미정 |  | 미정 | RB095.00 | H
B46732 | 2018-07-14 | 2 | D |  | 2 | A | 17NICRMOS6HM | 소입성보증강 | C1 | BM#2 | 1592 | 75 | 1656 | 1526 | 52 | 20000 |  | 1 | 0.24 | 19 |  | -2.88 | 1575 | 1653 | 0 | 3.44 | 0 | 37 | 7 |  | Y |  | 2018-07-15 09:44 | 66 | 1090 | 38 | 33 | 29 | 26 | 24 | 23 | 21 | 19 | 17 | 15 |  |  |  | 15 | 25 | 29 | 15 | 0 | -0.4 |  | 35 | Y | -0.4 | [7 empty] | N | N | N | N | 140 | 0.52 | 54 | 94728 | 92830 | 260 | 13300 | 15 | 1 | 20 | 2018-07-15 09:50 | 1575 | 387 |  | 19 | 25 | * STR#2 코너히터기 펄트 발생으로 550KW적용 | [14 empty] | 101.86 | 33.33 | 0 | 0 | 0 |  | 490 | 300 | 선택 | 선택 | 0 | 0 | 0 |  | 490 | 300 | 선택 | 선택 | 미정 | 미정 | 미정 | 미정 | 미정 |  | 미정 | RB110.00 | C
A46813 | 2018-07-15 | 1 | D |  | 19 | A | AE1055LS | 탄소강 | G-AE1055LS | BM#1 | 1576 | 45 | 1590 | 1529 | 40 | 6100 |  | 3 | 0.33 | 25 |  | -1.24 | 1553 | 1590 | 0 | 14.38 |  | 2 | 43 | 70 | Y |  | 2018-07-15 09:40 | 69 | 1026 | 27 | 32 | 37 | 39 | 41 | 41 | 41 | 40 | 39 | 39 | 39 | 39 | 39 | 39 | 38 | 41 | 39 | 41 | -0.05 | Y | 40.03 | Y | 0 | [7 empty] | Y | Y | Y | Y | 230 | 0.5 | 62 | 101508 | 101250 | 7020 | 16160 | 5 | 2 |  | 2018-07-15 09:47 | 1553 | 108 |  | 21 | [16 empty] | 93.77 | 100 | 0 | 0 | 0 |  | 400 |  | 선택 | 해제 | 0 | 0 | 0 |  | 400 |  | 선택 | 해제 | 해제 | 미정 | 미정 | 선택 | 미정 |  | 미정 | BT180180 | H
A46814 | 2018-07-15 | 1 | D | TUNDISH교체전 | 20 | A | AE1055LS | 탄소강 | G-AE1055LS | BM#1 | 1577 | 41 | 1607 | 1519 | 35 | 6100 |  | 3 | 0.3 | 25 |  | -1.68 | 1558 | 1607 | 0 | 18.31 |  | 20 | 55 | 76 | Y |  | 2018-07-15 10:45 | 74 | 1029 | 38 | 39 | 41 | 43 | 42 | 42 | 41 | 41 | 40 | 39 | 39 | 39 |  | 39 | 40 | 43 | 39 | 41 | -0.1 | Y | 39.98 | Y | 0 | [7 empty] | Y | N | N | M | 220 | 0.5 | 60 | 92827 | 97700 | 6950 | 1700 | 5 | 2 |  | 2018-07-15 10:52 | 1558 | 98 |  | 19 |  |  | 7A8AAA611C7C426A83D8F95E377532D9 | BB941E88BA2D41F197971143D3BBB457 |  | 81D338CF1342423FB40DBD95866DACFA | [10 empty] | 88.7 | 100 | 0 | 3500 | 0 |  | 400 |  | 선택 | 해제 | 0 | 3500 | 0 |  | 400 |  | 선택 | 해제 | 해제 | 미정 | 미정 | 선택 | 미정 |  | 미정 | BT180180 | H
B46734 | 2018-07-15 | 2 | D |  | 3 | A | 17NICRMOS6HM | 소입성보증강 | C1 | BM#2 | 1597 | 46 | 1644 | 1545 | 39 | 8300 |  | 1 | 0.24 | 18 |  | -2.46 | 1575 | 1648 | 0 | 4.1 | 0 | 37 | 8 | -126 | Y |  | 2018-07-15 10:47 | 66 | 1029 | 23 | 28 | 31 | 31 | 31 | 30 | 30 | 29 | 29 | 28 | 27 | 26 | 23 | 23 | 29 | 31 | 23 | 31 | -0.16 |  | 49.98 | Y | -0.6 | [7 empty] | N | N | N | N | 130 | 0.47 | 65 | 101160 | 102770 | 340 | 13200 | 15 | 1 | 30 | 2018-07-15 10:46 | 1575 | 118 |  | 13 |  | * STR#2 코너히터기 펄트 발생으로 550KW적용 * 전공정 작업지연 감속주입 요청함. | [14 empty] | 98.21 | 38.89 | 0 | 0 | 0 |  | 490 | 300 | 선택 | 선택 | 0 | 0 | 0 |  | 490 | 300 | 선택 | 선택 | 미정 | 미정 | 미정 | 미정 | 미정 |  | 미정 | RB095.00 | H
B46735 | 2018-07-15 | 2 | D |  | 4 | A | 17NICRMOS6HM | 소입성보증강 | C1 | BM#2 | 1591 | 47 | 1636 | 1536 | 43 | 8900 |  | 1 | 0.23 | 18 |  | -2.31 | 1573 | 1640 | 0 | 3.19 | 0 | 1 | 12 | 106 | Y |  | 2018-07-15 11:57 | 64 | 1026 | 21 | 27 | 29 | 31 | 32 | 32 | 31 | 30 | 29 | 28 | 27 | 25 |  | 25 | 29 | 32 | 25 | 0 | -0.2 | Y | 34.97 | Y | -0.4 | [7 empty] | N | N | N | N | 120 | 0.51 | 60 | 94728 | 101810 | 1310 | 13900 | 15 | 1 | 40 | 2018-07-15 12:00 | 1573 | 116 |  | 11 |  | * STR#2 코너히터기 펄트 발생으로 550KW적용 | [14 empty] | 91.97 | 50 | 0 | 0 | 0 |  | 490 | 300 | 선택 | 선택 | 0 | 0 | 0 |  | 490 | 300 | 선택 | 선택 | 미정 | 미정 | 미정 | 미정 | 미정 |  | 미정 | RB110.00 | C
A46815 | 2018-07-15 | 1 | D | TUNDISH교체 | 1 | A | STB2 | 베어링강 | STB (SF) | BM#1 | 1589 | 43 | 1590 | 1529 | 39 | 6300 |  | 3 | 0.33 | 25 |  | -1.61 | 1543 | 1590 | 14.94 | 0 |  | 23 | 36 | 73 | Y |  | 2018-07-15 11:53 | 87 | 1025 | 36 | 36 | 35 | 38 | 43 | 45 | 46 | 47 | 48 | 49 | 48 |  |  | 48 | 43 | 49 | 48 | 0 | -0.2 |  | 5 | Y | -0.2 |  | 2.11 | 1.99 |  |  |  |  | Y | N | N | M | 230 | 0.46 | 59 | 84590 | 93750 | 7600 | 16460 | 17 | 2 |  | 2018-07-15 12:02 | 1543 | 123 |  | 37 |  | *T/D가열온도:자동-1244`.수동건-1258`.STR#1:1043.STR#2:1074.T/D FLUX 유:15,용:275 | [14 empty] | 83.46 | 100 | 1500 | 0 | 0 |  | 650 |  | 선택 | 해제 | 1500 | 0 | 0 |  | 650 |  | 선택 | 해제 | 선택 | 미정 | 미정 | 선택 | 선택 |  | 미정 | BT180180 | H
B46736 | 2018-07-15 | 2 | A |  | 5 | A | 17NICRMOS6HM | 소입성보증강 | C1 | BM#2 | 1590 | 41 | 1666 | 1545 | 37 | 7900 |  | 1 | 0.23 | 19 |  | -2.2 | 1591 | 1652 | 0 | 3.87 | 0 | 10 | 4 | 2 | Y |  | 2018-07-15 12:52 | 82 | 1025 | 34 | 40 | 42 | 43 | 42 | 41 | 40 | 39 | 38 | 36 | 34 |  |  | 34 | 39 | 43 | 34 | 0 | -0.26 | Y | 35.02 | Y | -0.4 | [7 empty] | N | N | N | N | 110 | 0.51 | 58 | 101160 | 99190 | 60 | 13900 | 15 | 1 |  | 2018-07-15 12:56 | 1591 | 119 |  | 20 |  | * STR#2 코너히터기 펄트 발생으로 550KW적용 *주입말 전공정 지연 감속주입 | [14 empty] | 102.7 | 50 | 0 | 0 | 0 |  | 490 | 300 | 해제 | 선택 | 0 | 0 | 0 |  | 490 | 300 | 해제 | 선택 | 미정 | 미정 | 미정 | 미정 | 미정 |  | 미정 | RB110.00 | C
A46816 | 2018-07-15 | 1 | A |  | 2 | A | STB2 | 베어링강 | STB (SF) | BM#1 | 1595 | 42 | 1575 | 1536 | 34 | 5200 |  | 3 | 0.3 | 25 |  | -1.67 | 1527 | 1575 | 17.48 | 0 |  | 11 | 13 | 75 | Y |  | 2018-07-15 13:00 | 71 | 1025 | 48 | 44 | 43 | 42 | 41 | 41 | 40 | 39 | 39 | 39 | 39 | 38 |  | 38 | 41 | 43 | 38 | 39 | -0.11 |  | 45.03 | Y | -0.2 |  |  |  | 1.95 |  |  |  | Y | Y | Y | Y | 220 | 0.48 | 56 | 84590 | 89690 | 7090 | 16130 | 17 | 1 |  | 2018-07-15 13:06 | 1527 | 112 |  | 30 | 15 | *자동:1497℃ 수동:1497℃ | [14 empty] | 87.48 | 100 | 0 | 0 | 0 |  | 650 |  | 선택 | 해제 | 0 | 0 | 0 |  | 650 |  | 선택 | 해제 | 선택 | 미정 | 미정 | 선택 | 미정 |  | 미정 | BT180180 | H
B46737 | 2018-07-15 | 2 | A | 잔강최소화전 | 6 | A | 17NICRMOS6HM | 소입성보증강 | C1 | BM#2 | 1609 | 51 | 1636 | 1555 | 42 | 8700 |  | 1 | 0.17 | 19 |  | -2.33 | 1570 | 1635 | 0 | 3.13 | 0 | 18 | 74 | 63 | Y |  | 2018-07-15 14:00 | 61 | 1026 | 29 | 29 | 29 | 29 | 28 | 27 | 26 | 25 | 23 | 22 | 21 | 19 |  | 19 | 26 | 29 | 19 | 29 | -0.22 |  | 44.98 | Y | -0.4 | [7 empty] | N | N | N | N | 100 | 0.52 | 58 | 87516 | 101190 | 340 | 3000 | 15 | 1 |  | 2018-07-15 13:59 | 1570 | 120 |  | 14 |  | * STR#2 코너히터기 펄트 발생으로 550KW적용 | [14 empty] | 86.61 | 50 | 0 | 3100 | 0 |  | 490 | 300 | 선택 | 선택 | 0 | 3100 | 0 |  | 490 | 300 | 선택 | 선택 | 미정 | 미정 | 미정 | 미정 | 선택 | 6 | 미정 | RB110.00 | C
A46817 | 2018-07-15 | 1 | A |  | 3 | A | STB2 | 베어링강 | STB (SF) | BM#1 | 1576 | 41 | 1549 | 1534 | 39 | 6300 |  | 3 | 0.29 | 26 |  | -0.95 | 1521 | 1549 | 21.52 | 0 |  | 2 | 44 | 83 | Y |  | 2018-07-15 14:02 | 65 | 1026 | 38 | 36 | 36 | 36 | 34 | 31 | 32 | 32 | 32 | 32 | 31 | 32 | 32 | 32 | 33 | 36 | 31 | 36 | -0.07 | Y | 40 | Y | 0 |  |  |  | 1.24 |  |  |  | Y | Y | Y | Y | 210 | 0.48 | 66 | 101508 | 102520 | 7090 | 15700 | 17 | 1 |  | 2018-07-15 14:11 | 1521 | 108 |  | 28 |  | *L/D용강 주입중 팬던트 스위치 조작 미숙으로 L/D막힘-강제개공및 나탕 주입으로 이상재 등록ID:102.202 | [14 empty] | 92.66 | 100 | 0 | 0 | 0 |  | 650 |  | 선택 | 해제 | 0 | 0 | 0 |  | 650 |  | 선택 | 해제 | 선택 | 미정 | 미정 | 선택 | 미정 |  | 미정 | BT180180 | H
B46738 | 2018-07-15 | 2 | A | 잔강최소화 | 7 | A | 16MNCRS5H | 소입성보증강 | C1 | BM#2 | 1590 | 47 | 1637 | 1547 | 37 | 7500 |  | 1 | 0.22 | 18 |  | -2.8 | 1573 | 1643 | 2.29 | 0 | 0 | 37 | 9 | 62 | Y |  | 2018-07-15 14:59 | 61 | 1028 | -196 | 11 | 18 | 19 | 20 | 20 | 19 | 18 | 18 | 16 | 15 |  |  | 15 | 12 | 20 | 15 | 18 | -0.17 | Y | 30 | Y | -0.2 | [7 empty] | N | N | N | N | 150 | 0.49 | 51 | 90144 | 94770 | 1730 | 14700 | 15 | 1 |  | 2018-07-15 14:59 | 1573 | 131 |  | 28 |  | * STR#2 코너히터기 펄트 발생으로 550KW적용 *주입말 전공정 지연 감속주입 | [14 empty] | 95.85 | 50 | 2500 | 0 | 0 |  | 450 | 300 | 선택 | 선택 | 2500 | 0 | 0 |  | 450 | 300 | 선택 | 선택 | 해제 | 미정 | 미정 | 미정 | 미정 |  | 미정 | RB090.00 | H
A46818 | 2018-07-15 | 1 | A |  | 4 | A | STB2 | 베어링강 | STB (SF) | BM#1 | 1609 | 41 | 1550 | 1550 | 30 | 4900 |  | 3 | 0.31 | 25 |  | -1.67 | 1512 | 1561 | 23.55 | 0 |  | 20 | 56 | 78 | Y |  | 2018-07-15 15:08 | 56 | 1025 | 31 | 30 | 31 | 31 | 31 | 31 | 30 | 29 | 28 | 28 | 27 | 26 |  | 26 | 29 | 31 | 26 | 31 | -0.11 |  | 44.98 | Y | -0.2 |  |  |  | 0.97 |  |  |  | Y | Y | Y | Y | 200 | 0.48 | 58 | 84590 | 92630 | 6730 | 17230 | 17 | 1 |  | 2018-07-15 15:15 | 1512 | 114 |  | 30 | [16 empty] | 84.93 | 100 | 0 | 0 | 0 |  | 650 |  | 선택 | 해제 | 0 | 0 | 0 |  | 650 |  | 선택 | 해제 | 선택 | 미정 | 미정 | 선택 | 미정 |  | 미정 | BT180180 | H
B46739 | 2018-07-15 | 2 | A | 잔강최소화전 | 8 | B | 16MNCRS5H | 소입성보증강 | C1 | BM#2 | 1602 | 48 | 1646 | 1557 | 43 | 8600 |  | 1 | 0.2 | 18 |  | -2.28 | 1582 | 1650 | 3.01 | 0 | 0 | 1 | 13 | 50 | Y |  | 2018-07-15 16:12 | 70 | 1120 | 24 | 29 | 32 | 33 | 32 | 32 | 31 | 29 | 28 | 27 | 25 |  |  | 25 | 29 | 33 | 25 | 32 | -0.23 | Y | 35 | Y | -0.4 | [7 empty] | N | N | N | N | 140 | 0.52 | 60 | 84510 | 102280 | 250 | 3000 | 15 | 1 |  | 2018-07-15 16:12 | 1582 | 116 |  | 9 |  | * STR#2 코너히터기 펄트 발생으로 550KW적용 | [14 empty] | 82.45 | 46.67 | 0 | 3100 | 0 |  | 450 | 300 | 선택 | 선택 | 0 | 5856 | 0 |  | 450 | 300 | 선택 | 선택 | 해제 | 미정 | 미정 | 미정 | 선택 | 2 | 미정 | RB090.00 | H
A46819 | 2018-07-15 | 1 | A |  | 5 | A | STB2 | 베어링강 | STB (SF) | BM#1 | 1583 | 41 | 1572 | 1536 | 36 | 6000 |  | 3 | 0.33 | 26 |  | -1.39 | 1528 | 1570 | 24.88 | 0 |  | 23 | 37 | 59 | Y |  | 2018-07-15 16:09 | 72 | 1094 | 26 | 27 | 33 | 35 | 37 | 37 | 37 | 37 | 37 | 37 | 36 | 36 |  | 36 | 35 | 37 | 36 | 37 | -0.03 | Y | 35 | Y | 0 |  |  |  | 1.02 |  |  |  | Y | Y | Y | Y | 190 | 0.48 | 59 | 101508 | 92330 | 7030 | 16300 | 17 | 1 |  | 2018-07-15 16:17 | 1528 | 109 |  | 29 | [16 empty] | 102.17 | 100 | 0 | 0 | 0 |  | 650 |  | 선택 | 해제 | 0 | 0 | 0 |  | 650 |  | 선택 | 해제 | 선택 | 미정 | 미정 | 선택 | 미정 |  | 미정 | BT180180 | H
B46740 | 2018-07-15 | 2 | A | 잔강최소화 | 9 | B | 42CRMO4R | 합금강 | D4 | BM#2 | 1595 | 42 | 1634 | 1565 | 33 | 7000 |  | 1 | 0.17 | 19 |  | -2.35 | 1576 | 1630 | 3.48 | 0 | 0 | 10 | 5 | 66 | Y |  | 2018-07-15 17:11 | 81 | 1126 | -163 | 27 | 31 | 30 | 30 | 29 | 29 | 28 | 28 | 27 | 26 | 25 |  | 25 | 23 | 31 | 25 | 0 | -0.13 |  | 45.02 | Y | -0.2 |  |  |  | 2.25 |  |  |  | N | N | N | N | 130 | 0.48 | 58 | 91704 | 102440 | 1850 | 14200 | 15 | 1 |  | 2018-07-15 17:15 | 1576 | 123 |  | 23 |  | * STR#2 코너히터기 펄트 발생으로 550KW적용 *수소기준초과 이상공정 등록 | [14 empty] | 88.18 | 50 | 2500 | 0 | 0 |  | 650 | 600 | 선택 | 선택 | 2500 | 0 | 0 |  | 650 | 600 | 선택 | 선택 | 미정 | 미정 | 미정 | 미정 | 미정 |  | 미정 | RB165.10 | C
A46820 | 2018-07-15 | 1 | A |  | 6 | A | STB2 | 베어링강 | STB (SF) | BM#1 | 1580 | 44 | 1556 | 1545 | 34 | 5700 |  | 3 | 0.3 | 26 |  | -1.19 | 1520 | 1556 | 27 | 0 |  | 11 | 14 | 62 | Y |  | 2018-07-15 17:14 | 64 | 1129 | 35 | 36 | 37 | 36 | 35 | 35 | 33 | 32 | 31 | 29 | 28 | 27 | 26 | 26 | 32 | 37 | 26 | 35 | -0.22 |  | 50 | Y | -0.2 |  |  |  | 0.97 |  |  |  | Y | Y | Y | Y | 180 | 0.48 | 64 | 101508 | 100680 | 6970 | 16840 | 17 | 1 |  | 2018-07-15 17:28 | 1520 | 114 |  | 25 | [16 empty] | 94.29 | 100 | 0 | 0 | 0 |  | 650 |  | 선택 | 해제 | 0 | 0 | 0 |  | 650 |  | 선택 | 해제 | 선택 | 미정 | 미정 | 선택 | 미정 |  | 미정 | BT180180 | H
B46741 | 2018-07-15 | 2 | A |  | 10 | B | 42CRMO4R | 합금강 | D4 | BM#2 | 1558 | 44 | 1615 | 1535 | 35 | 7500 |  | 1 | 0.19 | 18 |  | -1.84 | 1551 | 1614 | 5.5 | 0 | 0 | 18 | 75 | 58 | Y |  | 2018-07-15 18:16 | 56 | 1138 | 21 | 24 | 27 | 26 | 26 | 26 | 26 | 25 | 25 | 24 | 23 | 22 | 21 | 21 | 24 | 27 | 21 | 26 | -0.12 |  | 50 | Y | -0.2 |  | 2.31 | 2.31 | 2.08 |  |  |  | N | N | N | N | 120 | 0.49 | 62 | 98100 | 101090 | 1130 | 13800 | 15 | 1 |  | 2018-07-15 18:25 | 1551 | 118 |  | 20 |  | * STR#2 코너히터기 펄트 발생으로 550KW적용 * 수소기준초과 이상공정 등록 | [14 empty] | 96.04 | 50 | 0 | 0 | 0 |  | 650 | 600 | 선택 | 선택 | 0 | 0 | 0 |  | 650 | 600 | 선택 | 선택 | 미정 | 미정 | 미정 | 미정 | 미정 |  | 미정 | RB160.00 | C
A46821 | 2018-07-15 | 1 | A |  | 7 | A | STB2 | 베어링강 | STB (SF) | BM#1 | 1637 | 50 | 1550 | 1533 | 43 | 7000 |  | 3 | 0.3 | 26 |  | -0.95 | 1521 | 1550 | 21.61 | 0 |  | 2 | 45 | 59 | Y |  | 2018-07-15 18:15 | 65 | 1128 | 23 | 27 | 31 | 34 | 34 | 34 | 34 | 33 | 33 | 32 | 32 | 31 | 31 | 30 | 31 | 34 | 30 | 34 | -0.08 | Y | 50.02 | Y | -0.2 |  |  |  | 1 |  |  |  | Y | Y | Y | Y | 230 | 0.48 | 69 | 101508 | 108940 | 7080 | 16350 | 17 | 1 |  | 2018-07-15 18:23 | 1521 | 121 |  | 32 | [16 empty] | 87.54 | 100 | 0 | 0 | 0 |  | 650 |  | 선택 | 해제 | 0 | 0 | 0 |  | 650 |  | 선택 | 해제 | 선택 | 미정 | 미정 | 선택 | 미정 |  | 미정 | BT180180 | H
B46742 | 2018-07-15 | 2 | A |  | 11 | A | 42CRMO4R | 합금강 | D4 | BM#2 | 1583 | 49 | 1635 | 1527 | 40 | 8300 |  | 1 | 0.21 | 18 |  | -2.28 | 1568 | 1634 | 2.37 | 0 | 0 | 37 | 10 | 62 | Y |  | 2018-07-15 19:20 | 73 | 1137 | 17 | 29 | 36 | 38 | 40 | 40 | 40 | 40 | 39 | 38 | 37 | 36 | 35 | 35 | 36 | 40 | 35 | 40 | -0.12 | Y | 40 | Y | -0.2 |  | 2.02 | 2.02 | 1.66 |  |  |  | N | N | N | N | 110 | 0.48 | 62 | 91308 | 99890 | 770 | 12700 | 15 | 1 |  | 2018-07-15 19:32 | 1568 | 124 |  | 21 |  | * STR#2 코너히터기 펄트 발생으로 550KW적용 *수소기준초과10분 이상재 등록 | [14 empty] | 90.81 | 50 | 0 | 0 | 0 |  | 650 | 600 | 선택 | 선택 | 0 | 0 | 0 |  | 650 | 600 | 선택 | 선택 | 미정 | 미정 | 미정 | 미정 | 미정 |  | 미정 | RB171.45 | C
A46822 | 2018-07-15 | 1 | A |  | 8 | A | STB2 | 베어링강 | STB (SF) | BM#1 | 1591 | 41 | 1563 | 1537 | 32 | 5300 |  | 3 | 0.33 | 26 |  | -1.34 | 1523 | 1563 | 24.69 | 0 |  | 20 | 57 | 60 | Y |  | 2018-07-15 19:28 | 67 | 1126 | 28 | 29 | 31 | 32 | 33 | 33 | 32 | 32 | 31 | 31 | 30 | 29 | 29 | 29 | 31 | 33 | 29 | 32 | -0.1 | Y | 40 | Y | 0 |  |  |  | 0.94 |  |  |  | Y | Y | Y | Y | 220 | 0.48 | 61 | 101508 | 96950 | 7020 | 14160 | 17 | 1 |  | 2018-07-15 19:36 | 1523 | 110 |  | 30 | 17 | *A46823Heat L/D강제개공으로 나탕주입 이상재등록ID:106.206 | [14 empty] | 97.65 | 100 | 0 | 0 | 0 |  | 650 |  | 선택 | 해제 | 0 | 0 | 0 |  | 650 |  | 선택 | 해제 | 선택 | 미정 | 미정 | 선택 | 선택 | 7 | 미정 | BT180180 | H
B46743 | 2018-07-15 | 2 | A |  | 12 | A | 42CRMO4R | 합금강 | D4 | BM#2 | 1585 | 41 | 1635 | 1547 | 33 | 6800 |  | 1 | 0.21 | 18 |  | -2.38 | 1565 | 1634 | 3.08 | 0 | 0 | 1 | 14 | 63 | Y |  | 2018-07-15 20:19 | 70 | 1138 | 31 | 32 | 32 | 33 | 32 | 32 | 31 | 30 | 29 | 28 | 26 | 25 |  | 25 | 30 | 33 | 25 | 32 | -0.2 | Y | 40 | Y | -0.2 | 1 |  |  | 1.5 |  |  |  | N | N | N | N | 100 | 0.49 | 58 | 105429 | 96270 | 10 | 13100 | 15 | 1 | 10 | 2018-07-15 20:24 | 1565 | 128 |  | 28 |  | * STR#2 코너히터기 펄트 발생으로 550KW적용 | [14 empty] | 109.71 | 35.71 | 0 | 0 | 0 |  | 650 | 600 | 선택 | 선택 | 0 | 0 | 0 |  | 650 | 600 | 선택 | 선택 | 미정 | 미정 | 미정 | 미정 | 미정 |  | 미정 | RB160.00 | C
A46823 | 2018-07-15 | 1 | C |  | 9 | A | STB2 | 베어링강 | STB (SF) | BM#1 | 1647 | 43 | 1546 | 1536 | 41 | 6900 |  | 3 | 0.33 | 27 |  | -0.65 | 1526 | 1546 | 26.31 | 0 |  | 23 | 38 | 68 | N | 1 | 2018-07-15 20:38 | 70 | 1127 | 26 | 30 | 34 | 36 | 37 | 37 | 36 | 35 | 35 | 34 | 34 | 33 | 31 | 29 | 34 | 37 | 29 | 34 | -0.18 | Y | 45 | Y | -0.4 |  |  |  | 0.98 |  |  |  | Y | Y | Y | Y | 210 | 0.48 | 65 | 101508 | 97900 | 6740 | 13900 | 17 | 1 |  | 2018-07-15 20:47 | 1526 | 114 |  | 25 |  | *L/D강제개공으로 나탕주입 이상재등록ID:101.201 | [14 empty] | 96.77 | 100 | 0 | 0 | 0 |  | 650 |  | 선택 | 해제 | 0 | 0 | 0 |  | 650 |  | 선택 | 해제 | 선택 | 미정 | 미정 | 선택 | 미정 |  | 미정 | BT180180 | H
B46744 | 2018-07-15 | 2 | C |  | 13 | B | 42CRMO4R | 합금강 | D4 | BM#2 | 1582 | 42 | 1644 | 1534 | 35 | 7600 |  | 1 | 0.2 | 18 |  | -2.11 | 1564 | 1632 | 6.91 | 0 | 0 | 10 | 6 | 45 | Y |  | 2018-07-15 21:23 | 69 | 1139 | 21 | 29 | 32 | 33 | 34 | 34 | 34 | 33 | 32 | 31 | 30 | 29 | 27 | 27 | 31 | 34 | 27 | 34 | -0.17 | Y | 40.03 | Y | -0.4 |  |  |  | 1.76 |  |  |  | N | N | N | N | 150 | 0.49 | 62 | 98100 | 101450 | 180 | 14400 | 15 | 1 | 20 | 2018-07-15 21:22 | 1564 | 130 |  | 27 |  | * STR#2 코너히터기 펄트 발생으로 550KW적용 | [14 empty] | 96.56 | 41.67 | 0 | 0 | 0 |  | 650 | 600 | 선택 | 선택 | 0 | 0 | 0 |  | 650 | 600 | 선택 | 선택 | 미정 | 미정 | 미정 | 미정 | 미정 |  | 미정 | RB160.00 | C
A46824 | 2018-07-15 | 1 | C |  | 10 | A | STB2 | 베어링강 | STB (SF) | BM#1 | 1601 | 42 | 1557 | 1537 | 32 | 5300 |  | 3 | 0.34 | 26 |  | -1.21 | 1521 | 1557 | 23.78 | 0 |  | 11 | 15 | 72 | Y |  | 2018-07-15 21:34 | 65 | 1122 | 28 | 29 | 30 | 31 | 32 | 32 | 32 | 31 | 31 | 30 | 29 | 29 | 28 | 28 | 30 | 32 | 28 | 32 | -0.1 | Y | 39.97 | Y | -0.2 |  |  |  | 1.04 |  |  |  | Y | Y | Y | Y | 200 | 0.47 | 64 | 101508 | 100000 | 7000 | 15400 | 17 | 1 |  | 2018-07-15 21:41 | 1521 | 116 |  | 35 | [16 empty] | 94.87 | 100 | 0 | 0 | 0 |  | 650 |  | 선택 | 해제 | 0 | 0 | 0 |  | 650 |  | 선택 | 해제 | 선택 | 미정 | 미정 | 선택 | 선택 | 2 | 미정 | BT180180 | H
B46745 | 2018-07-15 | 2 | C |  | 14 | B | 42CRMO4R | 합금강 | D4 | BM#2 | 1575 | 43 | 1644 | 1545 | 36 | 7900 |  | 1 | 0.2 | 20 |  | -2.2 | 1568 | 1634 | 2.01 | 0 | 0 | 18 | 76 | 45 | Y |  | 2018-07-15 22:21 | 73 | 1120 | 24 | 29 | 31 | 32 | 32 | 32 | 32 | 31 | 30 | 29 | 27 | 25 |  | 25 | 30 | 32 | 25 | 32 | -0.17 | Y | 40 | Y | -0.4 |  |  |  | 1.53 |  |  |  | N | N | N | N | 140 | 0.49 | 60 | 98100 | 97000 | 260 | 14700 | 15 | 1 | 30 | 2018-07-15 22:31 | 1568 | 135 |  | 33 |  | * STR#2 코너히터기 펄트 발생으로 550KW적용 | [14 empty] | 100.93 | 33.33 | 0 | 0 | 0 |  | 650 | 600 | 선택 | 선택 | 0 | 0 | 0 |  | 650 | 600 | 선택 | 선택 | 미정 | 미정 | 미정 | 미정 | 미정 |  | 미정 | RB160.00 | C
A46825 | 2018-07-15 | 1 | C |  | 11 | A | STB2 | 베어링강 | STB (SF) | BM#1 | 1613 | 39 | 1567 | 1520 | 34 | 5700 |  | 3 | 0.29 | 25 |  | -1.59 | 1521 | 1567 | 17.03 | 0 |  | 2 | 46 | 55 | Y |  | 2018-07-15 22:40 | 65 | 1131 | 26 | 28 | 30 | 31 | 31 | 31 | 31 | 31 | 31 | 30 | 29 | 29 | 28 | 28 | 30 | 31 | 28 | 31 | -0.06 | Y | 45.02 | Y | -0.2 |  |  |  | 1.04 |  |  |  | Y | Y | Y | Y | 190 | 0.48 | 62 | 101508 | 96300 | 7070 | 15700 | 17 | 1 |  | 2018-07-15 22:46 | 1521 | 115 |  | 34 | [16 empty] | 98.27 | 100 | 0 | 0 | 0 |  | 650 |  | 선택 | 해제 | 0 | 0 | 0 |  | 650 |  | 선택 | 해제 | 선택 | 미정 | 미정 | 선택 | 미정 |  | 미정 | BT180180 | H
B46746 | 2018-07-15 | 2 | C |  | 15 | A | 42CRMO4R | 합금강 | D4 | BM#2 | 1601 | 42 | 1647 | 1544 | 32 | 6600 |  | 1 | 0.19 | 20 |  | 0 | 1573 | 1641 | 1.61 | 0 | 0 | 37 | 11 | 40 | Y |  | 2018-07-15 23:17 | 78 | 1130 | 28 | 30 | 31 | 31 | 31 | 31 | 30 | 29 | 29 | 27 | 27 | 26 |  | 26 | 30 | 31 | 26 | 31 | -0.13 |  | 38.25 | Y | -0.2 |  |  |  | 1.47 |  |  |  | N | N | N | N | 130 | 0.49 | 55 | 98754 | 89560 | 2680 | 15200 | 15 | 1 | 10 | 2018-07-15 23:37 | 1573 | 135 |  | 39 |  | * STR#2 코너히터기 펄트 발생으로 550KW적용 | [14 empty] | 107.22 | 41.67 | 0 | 0 | 0 |  | 650 | 600 | 선택 | 선택 | 0 | 0 | 0 |  | 650 | 600 | 선택 | 선택 | 미정 | 미정 | 미정 | 미정 | 미정 |  | 미정 | RB130.00 | C
A46826 | 2018-07-15 | 1 | C |  | 12 | A | STB2 | 베어링강 | STB (SF) | BM#1 | 1618 | 40 | 1557 | 1540 | 35 | 5500 |  | 3 | 0.31 | 25 |  | -1.28 | 1520 | 1557 | 16.03 | 0 |  | 20 | 58 | 56 | Y |  | 2018-07-15 23:42 | 64 | 1090 | 28 | 27 | 28 | 28 | 29 | 29 | 28 | 27 | 27 | 27 | 26 | 25 | 25 | 25 | 27 | 29 | 25 | 28 | -0.1 | Y | 39.98 | Y | 0 |  |  |  | 1.05 |  |  |  | Y | Y | Y | Y | 180 | 0.48 | 63 | 84590 | 98600 | 7000 | 15900 | 17 | 1 |  | 2018-07-15 23:49 | 1520 | 116 |  | 36 | [16 empty] | 80.1 | 100 | 0 | 0 | 0 |  | 650 |  | 선택 | 해제 | 0 | 0 | 0 |  | 650 |  | 선택 | 해제 | 선택 | 미정 | 미정 | 선택 | 미정 |  | 미정 | BT180180 | H
B46747 | 2018-07-15 | 2 | C |  | 16 | A | 42CRMO4R | 합금강 | D4 | BM#2 | 1622 | 46 | 1637 | 1567 | 35 | 6800 |  | 1 | 0.23 | 18 |  | 0 | 1579 | 1633 | 1.43 | 0 | 0 | 1 | 15 | 40 | Y |  | 2018-07-16 00:24 | 84 | 1098 | 32 | 38 | 40 | 42 | 43 | 43 | 43 | 42 | 41 | 40 | 39 | 37 |  | 37 | 40 | 43 | 37 | 43 | -0.17 | Y | 35 | Y | -0.4 |  |  |  | 1.84 |  |  |  | N | N | N | N | 120 | 0.48 | 63 | 98568 | 100440 | 60 | 15300 | 15 | 1 | 20 | 2018-07-16 00:42 | 1579 | 128 |  | 31 |  | * STR#2 코너히터기 펄트 발생으로 550KW적용 | [14 empty] | 98.32 | 33.33 | 0 | 0 | 0 |  | 650 | 600 | 선택 | 선택 | 0 | 0 | 0 |  | 650 | 600 | 선택 | 선택 | 미정 | 미정 | 미정 | 미정 | 미정 |  | 미정 | RB130.00 | C
A46827 | 2018-07-15 | 1 | C |  | 13 | A | STB2 | 베어링강 | STB (SF) | BM#1 | 1589 | 39 | 1560 | 1552 | 32 | 4900 |  | 3 | 0.31 | 25 |  | -1.42 | 1519 | 1560 | 15.2 | 0 |  | 23 | 39 | 50 | Y |  | 2018-07-16 00:45 | 63 | 1091 | 23 | 25 | 27 | 28 | 28 | 28 | 28 | 27 | 27 | 26 | 26 | 25 | 25 | 24 | 26 | 28 | 24 | 28 | -0.08 | Y | 50.02 | Y | -0.2 |  |  |  | 1.19 |  |  |  | Y | Y | Y | Y | 230 | 0.48 | 66 | 84590 | 98300 | 7000 | 14900 | 17 | 1 |  | 2018-07-16 00:59 | 1519 | 114 |  | 38 | [16 empty] | 80.33 | 100 | 0 | 0 | 0 |  | 650 |  | 선택 | 해제 | 0 | 0 | 0 |  | 650 |  | 선택 | 해제 | 선택 | 미정 | 미정 | 선택 | 미정 |  | 미정 | BT180180 | H
B46748 | 2018-07-15 | 2 | C |  | 17 | A | 42CRMO4R | 합금강 | D4 | BM#2 | 1592 | 44 | 1645 | 1544 | 37 | 7900 |  | 1 | 0.19 | 24 |  | 0 | 1582 | 1649 | 1.66 | 0 | 0 | 10 | 7 | 44 | Y |  | 2018-07-16 01:27 | 87 | 1087 | 39 | 42 | 42 | 43 | 43 | 42 | 41 | 40 | 39 | 38 | 37 | 35 |  | 35 | 40 | 43 | 35 | 42 | -0.2 | Y | 39.98 | Y | -0.4 |  |  |  | 1.6 |  |  |  | N | N | N | N | 110 | 0.48 | 62 | 94308 | 97850 | 3190 | 15000 | 15 | 1 | 30 | 2018-07-16 01:52 | 1582 | 133 |  | 33 |  | * STR#2 코너히터기 펄트 발생으로 550KW적용 | [14 empty] | 95.26 | 33.33 | 0 | 0 | 0 |  | 650 | 600 | 선택 | 선택 | 0 | 0 | 0 |  | 650 | 600 | 선택 | 선택 | 미정 | 미정 | 미정 | 미정 | 미정 |  | 미정 | RB171.45 | C
A46828 | 2018-07-15 | 1 | C | TUNDISH교체전 | 14 | A | STB2 | 베어링강 | STB (SF) | BM#1 | 1644 | 38 | 1569 | 1565 | 29 | 4400 |  | 3 | 0.32 | 25 |  | -1.7 | 1520 | 1569 | 15.62 | 0 |  | 11 | 16 | 56 | Y |  | 2018-07-16 01:46 | 64 | 1098 | 23 | 24 | 26 | 28 | 29 | 29 | 29 | 29 | 28 | 28 | 27 | 27 | 26 | 26 | 27 | 29 | 26 | 29 | -0.07 | Y | 40 | Y | -0.2 |  |  |  | 1.25 |  |  |  | Y | Y | Y | M | 220 | 0.48 | 63 | 117815 | 98600 | 7000 | 2000 | 17 | 1 |  | 2018-07-16 01:53 | 1520 | 118 |  | 43 |  |  | 07A25A6B89A8462BAF82528B3E0E02D5 | 5A94362467A04CE085BFEFC4B0D20A6E | 197AA037A5544D28B00043B0889B2615 | [11 empty] | 111.57 | 100 | 0 | 3550 | 0 |  | 650 |  | 선택 | 해제 | 0 | 4260 | 0 |  | 650 |  | 선택 | 해제 | 선택 | 미정 | 미정 | 선택 | 선택 | 4 | 미정 | BT180180 | H
B46749 | 2018-07-15 | 2 | C | TUNDISH교체전 | 18 | B | 42CRMO4R | 합금강 | D4 | BM#2 | 1591 | 42 | 1594 | 1556 | 35 | 6900 |  | 1 | 0.21 | 19 |  | 0 | 1571 | 1631 | 1.35 | 0 | 0 | 18 | 77 | 40 | Y |  | 2018-07-16 02:29 | 76 | 1091 | 32 | 34 | 34 | 34 | 35 | 35 | 34 | 34 | 34 | 33 | 32 | 31 |  | 31 | 34 | 35 | 31 | 34 | -0.11 | Y | 35 | Y | -0.2 |  |  |  | 1.42 |  |  |  | N | N | N | N | 150 | 0.49 | 59 | 94214 | 94650 | 1050 | 5000 | 15 | 1 | 10 | 2018-07-16 02:59 | 1571 | 137 |  | 35 |  | * STR#2 코너히터기 펄트 발생으로 550KW적용 *T/D 댐블럭 붕괴, T/D잔강 5톤 남김- 이상공정 등록 및 추가절단 실시 | ED7F61CE652649F8B74E6A1C000029DD | 83FA73940B5D44629B3EAF6FA9E7EE4C | E162282C2D8045C68141D75B9B61C08A | [11 empty] | 98.45 | 50 | 0 | 3040 | 0 |  | 650 | 600 | 선택 | 선택 | 0 | 3020 | 0 |  | 650 | 600 | 선택 | 선택 | 미정 | 미정 | 미정 | 미정 | 미정 |  | 미정 | RB120.00 | C
A46829 | 2018-07-15 | 1 | C | TUNDISH교체 | 1 | A | SCR420HB | 소입성보증강 | C2 | BM#1 | 1605 | 50 | 1640 | 1600 | 33 | 6200 |  | 3 | 0.31 | 22 |  | -1.81 | 1592 | 1640 | 0 | 14.29 |  | 2 | 47 | 51 | Y |  | 2018-07-16 03:03 | 84 | 1102 | 22 | 17 | 25 | 29 | 32 | 33 | 34 | 34 | 35 | 34 | 34 |  |  | 34 | 30 | 35 | 34 | 34 | -0.15 |  | 6.47 | Y | 0 |  | 2.01 | 2.01 |  |  |  |  | N | N | N | N | 150 | 0.54 | 56 | 84590 | 96100 | 6800 | 16300 | 1 | 2 |  | 2018-07-16 03:16 | 1592 | 136 |  | 50 |  | *T/D 플럭스 유15 용225KG | [14 empty] | 82.05 | 100 | 1000 | 0 | 0 |  | 450 |  | 선택 | 선택 | 1000 | 0 | 0 |  | 450 |  | 선택 | 선택 | 해제 | 미정 | 미정 | 선택 | 미정 |  | 미정 | BT180180 | H
B46750 | 2018-07-15 | 2 | C | TUNDISH교체 | 1 | B | SCM440HF | 소입성보증강 | D | BM#2 | 1643 | 56 | 1645 | 1584 | 40 | 8400 |  | 1 | 0.21 | 20 |  | 0 | 1592 | 1654 | 1.77 | 0 | 0 | 37 | 12 | 36 | Y |  | 2018-07-16 03:43 | 99 | 1088 | -33 | 45 | 43 | 35 | 39 | 43 | 45 | 47 | 48 | 50 | 50 | 50 | 50 | 49 | 43 | 50 | 49 | 50 | -0.05 |  | 20 | Y | -0.2 |  | 2.48 | 2.41 | 1.7 |  |  |  | N | N | N | N | 150 | 0.46 | 65 | 98575 | 102830 | 870 | 15600 | 3 | 2 | 10 | 2018-07-16 04:02 | 1592 | 155 |  | 44 |  | *T/D플럭스 120/15KG *롱노즐 실리부 부착 *수소 10분 측정값 기준치 초과,생관 통보 * STR#2 코너히터기 펄트 발생으로 550KW적용 | [14 empty] | 93.13 | 100 | 1000 | 0 | 0 |  | 650 | 400 | 선택 | 해제 | 1000 | 0 | 0 |  | 650 | 400 | 선택 | 해제 | 해제 | 미정 | 미정 | 미정 | 선택 |  | 미정 | RB105.00 | C
A46830 | 2018-07-15 | 1 | C |  | 2 | A | SCR420HB | 소입성보증강 | C2 | BM#1 | 1596 | 52 | 1608 | 1540 | 41 | 7500 |  | 3 | 0.32 | 23 |  | -0.88 | 1584 | 1608 | 0 | 16.36 |  | 20 | 59 | 62 | Y |  | 2018-07-16 04:17 | 76 | 1085 | 33 | 32 | 34 | 34 | 34 | 34 | 33 | 33 | 32 | 32 | 32 | 31 |  | 31 | 33 | 34 | 31 | 34 | -0.07 |  | 45.02 | Y | -0.2 | [7 empty] | N | N | N | N | 140 | 0.52 | 55 | 101508 | 94000 | 7010 | 15900 | 1 | 2 |  | 2018-07-16 04:25 | 1584 | 124 |  | 33 | [16 empty] | 100.5 | 100 | 0 | 0 | 0 |  | 450 |  | 선택 | 선택 | 0 | 0 | 0 |  | 450 |  | 선택 | 선택 | 해제 | 미정 | 미정 | 선택 | 미정 |  | 미정 | BT180180 | C
B46751 | 2018-07-15 | 2 | D |  | 2 | A | SCM440HF | 소입성보증강 | D | BM#2 | 1589 | 43 | 1635 | 1534 | 37 | 8100 |  | 1 | 0.22 | 18 |  | 0 | 1573 | 1632 | 1.96 | 0 | 0 | 1 | 16 | 45 | Y |  | 2018-07-16 04:50 | 80 | 1090 | 43 | 41 | 40 | 39 | 38 | 37 | 35 | 34 | 33 | 31 | 30 | 29 |  | 29 | 36 | 40 | 29 | 0 | -0.24 |  | 44.98 | Y | -0.2 |  |  |  | 1.61 |  |  |  | N | N | N | N | 140 | 0.49 | 62 | 103050 | 99790 | 50 | 14100 | 3 | 2 | 20 | 2018-07-16 05:21 | 1573 | 141 |  | 44 | 28 | [15 empty] | 104.3 | 100 | 0 | 0 | 0 |  | 650 | 400 | 선택 | 해제 | 0 | 0 | 0 |  | 650 | 400 | 선택 | 해제 | 해제 | 미정 | 미정 | 미정 | 미정 |  | 미정 | BT180180 | C
A46831 | 2018-07-15 | 1 | D |  | 3 | A | SCR420HB | 소입성보증강 | C2 | BM#1 | 1601 | 47 | 1625 | 1577 | 35 | 6300 |  | 3 | 0.32 | 19 |  | -2.08 | 1576 | 1625 | 0 | 9.38 |  | 23 | 40 | 67 | Y |  | 2018-07-16 05:30 | 68 | 1098 | 29 | 34 | 36 | 37 | 36 | 34 | 33 | 33 | 32 | 30 | 30 | 28 | 28 | 28 | 33 | 37 | 28 | 0 | -0.2 | Y | 44.98 | Y | 0 | [7 empty] | N | N | N | N | 130 | 0.48 | 61 | 101508 | 92220 | 7030 | 14700 | 1 | 2 |  | 2018-07-16 05:36 | 1576 | 103 |  | 18 | 17 | *전공정 작업지연, 감속주입 | [14 empty] | 101.71 | 100 | 0 | 0 | 0 |  | 450 |  | 선택 | 선택 | 0 | 0 | 0 |  | 450 |  | 선택 | 선택 | 해제 | 미정 | 미정 | 선택 | 미정 |  | 미정 | BT180180 | C
B46752 | 2018-07-15 | 2 | D |  | 3 | B | SCM440HF | 소입성보증강 | D | BM#2 | 1624 | 43 | 1625 | 1565 | 34 | 6700 |  | 1 | 0.19 | 20 |  | -2.18 | 1558 | 1621 | 2.35 | 0 | 0 | 10 | 8 | 53 | Y |  | 2018-07-16 06:06 | 65 | 1094 | 25 | 26 | 28 | 28 | 28 | 28 | 26 | 26 | 25 | 23 | 22 | 21 |  | 21 | 26 | 28 | 21 | 28 | -0.16 |  | 45 | Y | -0.2 |  |  |  | 1.27 |  |  |  | N | N | N | N | 130 | 0.51 | 59 | 84850 | 99010 | 30 | 13700 | 3 | 2 | 30 | 2018-07-16 06:22 | 1558 | 140 |  | 34 | [16 empty] | 85.66 | 100 | 0 | 0 | 0 |  | 650 | 400 | 선택 | 해제 | 0 | 0 | 0 |  | 650 | 400 | 선택 | 해제 | 해제 | 미정 | 미정 | 미정 | 미정 |  | 미정 | RB125.00 | C
A46832 | 2018-07-15 | 1 | D |  | 4 | B | SCR420HB | 소입성보증강 | C2 | BM#1 | 1603 | 40 | 1610 | 1544 | 33 | 5800 |  | 3 | 0.34 | 18 |  | -1.88 | 1568 | 1610 | 0 | 14.22 |  | 11 | 17 | 78 | Y |  | 2018-07-16 06:37 | 60 | 1108 | 26 | 25 | 25 | 25 | 25 | 23 | 22 | 21 | 19 | 17 | 16 | 15 | 12 | 12 | 21 | 25 | 12 | 25 | -0.26 |  | 50 | Y | -0.6 |  |  |  | 1.93 |  |  |  | N | N | N | N | 120 | 0.47 | 62 | 84590 | 94950 | 7110 | 15300 | 1 | 2 |  | 2018-07-16 06:45 | 1568 | 103 |  | 12 |  | *전공정 작업지연, 감속주입 | [14 empty] | 82.49 | 100 | 0 | 0 | 0 |  | 450 |  | 선택 | 선택 | 0 | 0 | 0 |  | 450 |  | 선택 | 선택 | 해제 | 미정 | 미정 | 선택 | 미정 |  | 미정 | BT180180 | C
B46753 | 2018-07-15 | 2 | D |  | 4 | A | SCM440 | 합금강 | D | BM#2 | 1608 | 41 | 1627 | 1566 | 30 | 6200 |  | 1 | 0.24 | 15 |  | -2.01 | 1553 | 1609 | 0 | 4.17 | 0 | 18 | 78 | 62 | Y |  | 2018-07-16 07:01 | 57 | 1099 | 18 | 20 | 22 | 23 | 24 | 23 | 23 | 22 | 22 | 21 | 20 |  |  | 20 | 22 | 24 | 20 | 23 | -0.13 | Y | 30.02 | Y | -0.2 |  |  |  | 1.13 |  |  |  | N | N | N | N | 120 | 0.51 | 56 | 107123 | 96540 | 2070 | 15500 | 3 | 2 | 40 | 2018-07-16 07:19 | 1553 | 140 |  | 40 | [16 empty] | 108.75 | 100 | 0 | 0 | 0 |  | 650 | 400 | 선택 | 해제 | 0 | 0 | 0 |  | 650 | 400 | 선택 | 해제 | 해제 | 미정 | 미정 | 미정 | 미정 |  | 미정 | RB080.00 | C
A46833 | 2018-07-16 | 1 | D |  | 5 | A | SCR420HB | 소입성보증강 | C2 | BM#1 | 1599 | 41 | 1614 | 1540 | 35 | 6000 |  | 3 | 0.35 | 19 |  | -2.04 | 1566 | 1614 | 0 | 15.21 |  | 2 | 48 | 71 | Y |  | 2018-07-16 07:24 | 58 | 1087 | 10 | 17 | 20 | 22 | 22 | 22 | 21 | 21 | 20 | 19 | 17 | 16 | 15 | 12 | 18 | 22 | 12 | 22 | -0.2 | Y | 50.02 | Y | -0.6 | [7 empty] | N | N | N | N | 110 | 0.47 | 67 | 101508 | 98760 | 7070 | 16400 | 1 | 2 |  | 2018-07-16 07:31 | 1566 | 102 |  | 29 |  | *전공정 작업지연, 감속주입 | [14 empty] | 95.4 | 100 | 0 | 0 | 0 |  | 450 |  | 선택 | 선택 | 0 | 0 | 0 |  | 450 |  | 선택 | 선택 | 해제 | 미정 | 미정 | 선택 | 미정 |  | 미정 | BT180180 | H
B46754 | 2018-07-16 | 2 | D |  | 5 | A | SCM440 | 합금강 | D | BM#2 | 1552 | 44 | 1625 | 1526 | 35 | 7300 |  | 1 | 0.25 | 18 |  | -2.11 | 1554 | 1621 | 0 | 12.73 | 0 | 37 | 13 | 37 | Y |  | 2018-07-16 08:23 | 58 | 1087 | 21 | 25 | 26 | 26 | 26 | 25 | 23 | 22 | 21 | 19 | 17 |  |  | 17 | 23 | 26 | 17 | 26 | -0.22 |  | 40 | Y | -0.4 |  |  |  | 1.01 |  |  |  | Y | Y | N | Y | 110 | 0.48 | 59 | 153638 | 95540 | 1500 | 14800 | 3 | 2 | 10 | 2018-07-16 08:24 | 1554 | 130 |  | 17 |  | * 유사강종 연연주 혼탕부 ID:307~309/407~409이상재등록 | [14 empty] | 158.39 | 100 | 0 | 0 | 0 |  | 650 | 400 | 선택 | 해제 | 0 | 0 | 0 |  | 650 | 400 | 선택 | 해제 | 해제 | 미정 | 미정 | 미정 | 미정 |  | 미정 | RB150.00 | C
A46834 | 2018-07-16 | 1 | D |  | 6 | A | SCR420HB | 소입성보증강 | C2 | BM#1 | 1569 | 49 | 1608 | 1520 | 49 | 7500 |  | 3 | 0.35 | 19 |  | -1.48 | 1575 | 1608 | 0 | 16.18 |  | 20 | 60 | 64 | Y |  | 2018-07-16 08:34 | 67 | 1087 | 11 | 18 | 23 | 26 | 27 | 27 | 27 | 26 | 25 | 25 | 24 | 22 | 21 | 20 | 23 | 27 | 20 | 27 | -0.16 | Y | 44.98 | Y | -0.2 | [7 empty] | N | N | N | N | 100 | 0.46 | 65 | 101508 | 96990 | 1780 | 14000 | 1 | 2 |  | 2018-07-16 08:41 | 1575 | 104 |  | 25 |  | *전공정요청 L/D잔강 미이월 *전공정 작업지연, 감속주입 | [14 empty] | 102.12 | 100 | 0 | 0 | 0 |  | 450 |  | 선택 | 선택 | 0 | 0 | 0 |  | 450 |  | 선택 | 선택 | 해제 | 미정 | 미정 | 미정 | 미정 |  | 미정 | BT180180 | H
B46755 | 2018-07-16 | 2 | D |  | 6 | A | AE4140Q | 합금강 | D4 | BM#2 | 1584 | 40 | 1625 | 1545 | 29 | 6400 |  | 1 | 0.23 | 19 |  | -2.21 | 1556 | 1619 | 2.86 | 0 | 0 | 1 | 17 | 39 | Y |  | 2018-07-16 09:22 | 62 | 1087 | 24 | 30 | 32 | 33 | 33 | 32 | 31 | 30 | 29 | 27 | 27 | 26 |  | 26 | 30 | 33 | 26 | 0 | -0.2 | Y | 35.25 | Y | -0.2 |  |  |  | 1.28 |  |  |  | N | Y | Y | N | 100 | 0.47 | 57 | 42192 | 89890 | 120 | 14200 | 3 | 2 | 20 | 2018-07-16 09:33 | 1556 | 105 |  | 22 | 21 | * 유사강종 연연주 혼탕부 ID:301/401 이상재등록 | [14 empty] | 47.41 | 100 | 0 | 0 | 0 |  | 650 | 1100 | 선택 | 선택 | 0 | 0 | 0 |  | 650 | 1100 | 선택 | 선택 | 선택 | 미정 | 미정 | 미정 | 미정 |  | 미정 | RB120.00 | C
A46835 | 2018-07-16 | 1 | D |  | 7 | B | SCR420HB | 소입성보증강 | C2 | BM#1 | 1633 | 58 | 1636 | 1574 | 35 | 6300 |  | 1 | 0.25 | 16 |  | -2.47 | 1571 | 1629 | 0 | 5.66 | 0 | 23 | 41 | 75 | Y |  | 2018-07-16 09:55 | 63 | 1089 | 18 | 22 | 24 | 25 | 26 | 25 | 25 | 24 | 23 | 22 | 22 | 20 | 19 | 19 | 23 | 26 | 19 | 25 | -0.17 | Y | 40 | Y | -0.2 |  |  |  | 1.36 |  |  |  | N | N | N | N | 150 | 0.45 | 63 | 84590 | 89580 | 2870 | 16400 | 1 | 2 |  | 2018-07-16 10:01 | 1571 | 108 |  | 12 |  | *전공정요청 L/D잔강 미이월 *전공정 작업지연, 감속주입 | [14 empty] | 90.96 | 100 | 0 | 0 | 0 |  | 450 |  | 선택 | 선택 | 0 | 0 | 0 |  | 450 |  | 선택 | 선택 | 해제 | 미정 | 미정 | 미정 | 선택 | 6 | 미정 | BT180180 | H
B46756 | 2018-07-16 | 2 | D |  | 7 | B | AE4140Q | 합금강 | D4 | BM#2 | 1616 | 37 | 1635 | 1555 | 28 | 6000 |  | 2 | 0.27 | 18 |  | -1.94 | 1571 | 1616 | 0.67 | 0 |  | 10 | 9 | 62 | Y |  | 2018-07-16 10:24 | 77 | 1086 | 23 | 34 | 38 | 40 | 42 | 42 | 41 | 40 | 39 | 39 | 38 | 36 | 35 | 35 | 38 | 42 | 35 | 0 | -0.17 | Y | 40.02 | Y | -0.2 |  |  |  | 1.12 |  |  |  | N | N | N | N | 150 | 0.45 | 62 | 94400 | 92820 | 1300 | 14800 | 3 | 2 | 40 | 2018-07-16 10:34 | 1571 | 104 |  | 19 |  | * 전공정 작업지연 감속주입 요청. | [14 empty] | 9440000 | 100 | 0 | 0 | 0 |  | 650 | 1100 | 선택 | 선택 | 0 | 0 | 0 |  | 650 | 1100 | 선택 | 선택 | 선택 | 미정 | 미정 | 미정 | 미정 |  | 미정 | RB114.30 | C
A46836 | 2018-07-16 | 1 | D |  | 8 | A | SCR420HB | 소입성보증강 | C2 | BM#1 | 1644 | 56 | 1642 | 1575 | 45 | 6100 |  | 1 | 0.25 | 17 |  | -2.19 | 1573 | 1624 | 0 | 7.3 | 0 | 11 | 18 | 67 | Y |  | 2018-07-16 11:01 | 65 | 1089 | 16 | 23 | 29 | 31 | 31 | 31 | 31 | 30 | 28 | 27 | 26 | 24 | 23 | 18 | 26 | 31 | 18 | 31 | -0.24 | Y | 55.05 | Y | -0.6 | [7 empty] | N | N | N | N | 140 | 0.43 | 74 | 101508 | 103220 | 110 | 16800 | 1 | 2 |  | 2018-07-16 11:04 | 1573 | 112 |  | 10 |  | *전공정요청 L/D잔강 미이월 *전공정 작업지연, 감속주입 전공정지연으로 감속주입함 이상공정등록 ID 103~106.203~206 생관통보 | [14 empty] | 100.5 | 100 | 0 | 0 | 0 |  | 450 |  | 선택 | 선택 | 0 | 0 | 0 |  | 450 |  | 선택 | 선택 | 해제 | 미정 | 미정 | 미정 | 미정 |  | 미정 | BT180180 | H
B46757 | 2018-07-16 | 2 | D |  | 8 | A | AE4140Q | 합금강 | D4 | BM#2 | 1593 | 50 | 1625 | 1534 | 37 | 7900 |  | 1 | 0.25 | 19 |  | -2.08 | 1558 | 1614 | 2.57 | 0 | 0 | 18 | 79 | 60 | Y |  | 2018-07-16 11:38 | 64 | 1089 | 34 | 34 | 32 | 31 | 29 | 29 | 28 | 27 | 26 | 24 |  |  |  | 24 | 31 | 32 | 24 | 0 | -0.23 |  | 35 | Y | -0.4 |  |  |  | 1.5 |  |  |  | N | N | N | Y | 140 | 0.46 | 66 | 93084 | 102480 | -1480 | 14700 | 3 | 2 | 10 | 2018-07-16 11:39 | 1558 | 103 |  | 10 |  | *전공정 감속 주입 요청 | [14 empty] | 92.16 | 100 | 0 | 0 | 0 |  | 650 | 1100 | 선택 | 선택 | 0 | 0 | 0 |  | 650 | 1100 | 선택 | 선택 | 선택 | 미정 | 미정 | 미정 | 미정 |  | 미정 | RB165.10 | C
A46837 | 2018-07-16 | 1 | D | 연주종료 | 9 | A | SCR420HB | 소입성보증강 | C2 | BM#1 | 1590 | 61 | 1643 | 1554 | 48 | 8100 |  | 1 | 0.27 | 18 |  | -2.38 | 1586 | 1646 | 0 | 4.23 | 0 | 33 | 53 | 2415 | Y |  | 2018-07-16 12:13 | 78 | 1087 | 15 | 24 | 32 | 35 | 37 | 38 | 38 | 38 | 37 | 35 | 35 |  |  | 35 | 33 | 38 | 35 | 38 | -0.09 | Y | 25.03 | Y | 0 | [7 empty] | N | N | N | N | 130 | 0.55 | 58 | 100905 | 102580 | 420 | 1500 | 1 | 2 |  | 2018-07-16 12:17 |  | 119 |  | 14 |  | *전공정요청 L/D잔강 미이월 *연주종료 13:41 |  | CF8B4A21BC5A45ADA44570E3858064D3 | 404DFBBEF4A94792BE194F9D1D5DADCF | D5EA98B2D3D147529F450603285E88AF |  | 7271AC86DD2748B1898BF92C14E214B9 |  |  |  | 9CD0D657CE86457BA83C33A065721A42 |  |  |  |  | 97.97 | 100 | 0 | 3100 | 0 |  | 450 |  | 선택 | 선택 | 0 | 3100 | 0 |  | 450 |  | 선택 | 선택 | 해제 | 미정 | 미정 | 미정 | 미정 |  | 미정 | BT180180 | H
B46758 | 2018-07-16 | 2 | B | TUNDISH교체전 | 9 | A | AE4140Q | 합금강 | D4 | BM#2 | 1607 | 44 | 1617 | 1565 | 33 | 7000 |  | 1 | 0.2 | 18 |  | -1.76 | 1573 | 1610 | 1.55 | 0 | 0 | 37 | 14 | 71 | Y |  | 2018-07-16 12:46 | 79 | 1087 | 22 | 31 | 38 | 40 | 41 | 40 | 40 | 39 | 38 | 37 | 36 | 35 | 33 | 32 | 36 | 41 | 32 | 40 | -0.2 | Y | 45 | Y | -0.2 |  |  |  | 1.9 |  |  |  | N | N | N | N | 130 | 0.47 | 67 | 99992 | 104370 | -670 | 2000 | 3 | 2 | 30 | 2018-07-16 12:50 | 1573 | 108 |  | 12 |  |  | A9E271258A5C45E28E411E77179E6F8E | DAA35EADD27C46B2B89CF67249BE7185 | EA06F33BEDB5443FAA3D83A92397454B | [11 empty] | 96.42 | 100 | 0 | 2770 | 0 |  | 650 | 1100 | 선택 | 선택 | 0 | 2580 | 0 |  | 650 | 1100 | 선택 | 선택 | 선택 | 미정 | 미정 | 미정 | 미정 |  | 미정 | RB120.00 | C
B46759 | 2018-07-16 | 2 | B | TUNDISH교체 | 1 | A | AE15B34M | 합금강 | 보론강 | BM#2 | 1610 | 44 | 1654 | 1564 | 33 | 7300 |  | 1 | 0.23 | 21 |  | -2.4 | 1587 | 1659 | 3.84 | 0 | 0 | 1 | 18 | 80 | Y |  | 2018-07-16 13:49 | 90 | 1089 | -58 | 26 | 26 | 25 | 24 | 23 | 21 | 26 | 30 | 32 | 34 | 35 | 36 | 35 | 29 | 36 | 35 | 35 | -0.1 |  | 10 | Y | 0 |  | 2.57 | 2.57 | 1.75 |  |  |  | N | N | N | N | 150 | 0.46 | 59 | 93049 | 97270 | 2630 | 15000 | 12 | 1 | 10 | 2018-07-16 13:51 | 1587 | 141 |  | 43 |  | * T/D 용강량 실측:1150mm / 18.5 TON * T/D FLUX 용탕부: 120 KG / 유탕부: 15KG 투입 * 슬리브 롱노즐( Y자형 ) 사용 * 첫 수소 기준값 초과 이상재 등록 생관통보 | [14 empty] | 93.14 | 100 | 700 | 0 | 0 |  | 300 | 400 | 선택 | 선택 | 700 | 0 | 0 |  | 300 | 400 | 선택 | 선택 | 해제 | 미정 | 미정 | 미정 | 미정 |  | 미정 | BT180180 | C
B46760 | 2018-07-16 | 2 | B |  | 2 | B | AE15B34M | 합금강 | 보론강 | BM#2 | 1602 | 43 | 1644 | 1555 | 30 | 6300 |  | 2 | 0.4 | 13 |  | -2.48 | 1586 | 1637 | 0.82 | 0 |  | 10 | 10 | 73 | Y |  | 2018-07-16 14:37 | 89 | 1087 | 36 | 35 | 35 | 36 | 36 | 35 | 34 | 34 | 32 | 32 | 31 | 29 |  | 29 | 34 | 36 | 29 | 36 | -0.17 | Y | 40 | Y | -0.4 | [7 empty] | N | N | N | N | 140 | 0.49 | 59 | 93049 | 95120 | 80 | 14300 | 12 | 1 | 20 | 2018-07-16 15:06 | 1586 | 143 |  | 58 | [16 empty] | 99.04 | 100 | 0 | 0 | 0 |  | 300 | 400 | 선택 | 선택 | 0 | 0 | 0 |  | 300 | 400 | 선택 | 선택 | 해제 | 미정 | 미정 | 미정 | 미정 |  | 미정 | BT180180 | C
B46761 | 2018-07-16 | 2 | B |  | 3 | A | AE15B34M | 합금강 | 보론강 | BM#2 | 1621 | 61 | 1645 | 1524 | 36 | 7700 |  | 1 | 0.24 | 23 |  | -2.44 | 1556 | 1641 | 3.85 | 0 | 0 | 18 | 80 | 60 | Y |  | 2018-07-16 16:17 | 59 | 1088 | 28 | 30 | 32 | 32 | 32 | 31 | 30 | 29 | 28 | 26 | 24 |  |  | 24 | 30 | 32 | 24 | 32 | -0.2 |  | 40.02 | Y | -0.4 | [7 empty] | N | N | N | N | 130 | 0.49 | 56 | 101508 | 91290 | 820 | 13900 | 12 | 1 | 30 | 2018-07-16 16:25 | 1556 | 146 |  | 20 | [16 empty] | 10150800 | 100 | 0 | 0 | 0 |  | 300 | 400 | 선택 | 선택 | 0 | 0 | 0 |  | 300 | 400 | 선택 | 선택 | 해제 | 미정 | 미정 | 미정 | 미정 |  | 미정 | BT180180 | C
B46762 | 2018-07-16 | 2 | B |  | 4 | A | AE15B34M | 합금강 | 보론강 | BM#2 | 1569 | 56 | 1627 | 1546 | 37 | 7800 |  | 3 | 0.32 | 14 |  | -1.85 | 1588 | 1621 | 9.16 | 0 |  | 33 | 54 | 103 | Y |  | 2018-07-16 17:03 | 91 | 1088 | 32 | 41 | 44 | 47 | 48 | 49 | 48 | 47 | 46 | 46 | 45 | 44 | 42 | 42 | 45 | 49 | 42 | 0 | -0.22 | Y | 32.42 | Y | -0.4 | [7 empty] | N | N | N | N | 120 | 0.49 | 63 | 101508 | 102630 | 40 | 14200 | 12 | 1 | 35 | 2018-07-16 17:28 | 1588 | 125 |  | 34 | [16 empty] | 99.86 | 100 | 0 | 0 | 0 |  | 300 | 400 | 선택 | 선택 | 0 | 0 | 0 |  | 300 | 400 | 선택 | 선택 | 해제 | 미정 | 미정 | 미정 | 미정 |  | 미정 | BT180180 | C
B46763 | 2018-07-16 | 2 | B |  | 5 | A | AE15B34M | 합금강 | 보론강 | BM#2 | 1584 | 49 | 1635 | 1537 | 36 | 7300 |  | 1 | 0.25 | 15 |  | -2.05 | 1564 | 1614 | 3.09 | 0 | 0 | 1 | 19 | 65 | Y |  | 2018-07-16 18:26 | 67 | 1093 | 38 | 39 | 38 | 39 | 39 | 37 | 37 | 35 | 34 | 33 | 32 | 30 |  | 30 | 36 | 39 | 30 | 39 | -0.22 | Y | 40.02 | Y | -0.4 | [7 empty] | N | N | N | N | 110 | 0.49 | 60 | 101508 | 97490 | 4220 | 14700 | 12 | 1 | 50 | 2018-07-16 18:27 | 1564 | 116 |  | 18 | [16 empty] | 103.9 | 100 | 0 | 0 | 0 |  | 300 | 400 | 선택 | 선택 | 0 | 0 | 0 |  | 300 | 400 | 선택 | 선택 | 해제 | 미정 | 미정 | 미정 | 미정 |  | 미정 | BT180180 | C
A46843 | 2018-07-16 | 1 | B | 연주시작 | 1 | A | BP-SCM415HS | 소입성보증강 | C | BM#1 | 1601 | 55 | 1646 | 1556 | 44 | 8900 |  | 3 | 0.3 | 21 |  | -1.4 | 1603 | 1639 | 0.59 | 12.51 |  | 20 | 62 | 84 | Y |  | 2018-07-16 19:14 | 90 | 1078 | 34 | 38 | 32 | 37 | 41 | 40 | 40 | 40 | 40 | 41 | 41 | 40 | 40 | 39 | 39 | 41 | 39 | 41 | -0.04 |  | 44.98 | Y | -0.2 |  | 2.4 | 2.4 |  |  |  |  | N | N | N | N | 150 | 0.42 | 73 | 98416 | 105390 | 7060 | 16100 | 7 | 2 |  | 2018-07-16 18:55 | 1603 | 135 |  | 18 |  | *T/Dflux 유15kg 용120kg *STR#1,2 엣지히터기 건조로 미적용 *전기로 작업지연 감속주입 20%이상 감속 ID:101~106.201~206 |  | 53A2D526EDBF49DC97198F7063E15164 | 59819DDF48B3427B9974678FD1B7B6AD | [11 empty] | 87.52 | 100 | 1000 | 0 | 0 |  | 650 |  | 해제 | 선택 | 1000 | 0 | 0 |  | 650 |  | 해제 | 선택 | 해제 | 미정 | 미정 | 선택 | 미정 |  | 미정 | BT180180 | C
B46764 | 2018-07-16 | 2 | B |  | 6 | A | AE15B34M | 합금강 | 보론강 | BM#2 | 1623 | 49 | 1616 | 1555 | 31 | 6700 |  | 1 | 0.25 | 14 |  | -2.29 | 1565 | 1615 | 3.31 | 0 | 0 | 10 | 11 | 61 | Y |  | 2018-07-16 19:29 | 68 | 1095 | 32 | 36 | 38 | 39 | 39 | 38 | 38 | 37 | 36 | 35 | 34 | 32 |  | 32 | 36 | 39 | 32 | 38 | -0.17 | Y | 40 | Y | -0.4 | [7 empty] | N | N | N | N | 100 | 0.49 | 61 | 101508 | 99260 | 1060 | 15300 | 12 | 1 | 30 | 2018-07-16 19:32 | 1565 | 111 |  | 17 | [16 empty] | 101.25 | 33.33 | 0 | 0 | 0 |  | 300 | 400 | 선택 | 선택 | 0 | 0 | 0 |  | 300 | 400 | 선택 | 선택 | 해제 | 미정 | 미정 | 미정 | 미정 |  | 미정 | BT180180 | C
B46765 | 2018-07-16 | 2 | B |  | 7 | A | AE15B34M | 합금강 | 보론강 | BM#2 | 1635 | 48 | 1614 | 1576 | 29 | 6000 |  | 1 | 0.25 | 14 |  | -2.6 | 1553 | 1605 | 3.93 | 0 | 0 | 18 | 81 | 77 | Y |  | 2018-07-16 20:37 | 56 | 1080 | 30 | 29 | 27 | 26 | 25 | 24 | 23 | 22 | 21 | 20 | 19 | 18 |  | 18 | 24 | 27 | 18 | 0 | -0.2 |  | 44.98 | Y | -0.2 | [7 empty] | N | N | N | N | 150 | 0.49 | 59 | 84590 | 96030 | 40 | 14700 | 12 | 1 | 30 | 2018-07-16 20:37 | 1559 | 110 |  | 14 | [16 empty] | 88.16 | 40 | 0 | 0 | 0 |  | 300 | 400 | 선택 | 선택 | 0 | 0 | 0 |  | 300 | 400 | 선택 | 선택 | 해제 | 미정 | 미정 | 미정 | 미정 |  | 미정 | BT180180 | C
A46844 | 2018-07-16 | 1 | B |  | 2 | A | BP-SCM415HS | 소입성보증강 | C | BM#1 | 1576 | 55 | 1614 | 1521 | 45 | 8500 |  | 3 | 0.31 | 16 |  | -1.98 | 1583 | 1623 | 0 | 10.65 |  | 11 | 20 | 72 | Y |  | 2018-07-16 20:08 | 70 | 1070 | 38 | 34 | 31 | 31 | 30 | 29 | 28 | 26 | 26 | 25 | 24 | 23 | 23 | 22 | 28 | 31 | 22 | 0 | -0.16 |  | 54.98 | Y | -0.2 | [7 empty] | N | N | N | N | 140 | 0.47 | 67 | 101508 | 101400 | 7100 | 16000 | 7 | 1 |  | 2018-07-16 20:15 | 1583 | 133 |  | 38 |  | *STR#1,2 엣지히터기 건조로 미적용 *전기로 작업지연 감속주입 | [14 empty] | 93.64 | 100 | 0 | 0 | 300 |  | 650 |  | 선택 | 선택 | 0 | 0 | 300 |  | 650 |  | 선택 | 선택 | 해제 | 미정 | 미정 | 선택 | 미정 |  | 미정 | BT180180 | C
B46766 | 2018-07-16 | 2 | C | TUNDISH교체전 | 8 | A | AE15B34M | 합금강 | 보론강 | BM#2 | 1609 | 40 | 1614 | 1566 | 28 | 5500 |  | 1 | 0.35 | 14 |  | -2.12 | 1558 | 1606 | 9.18 | 0 | 0 | 33 | 55 | 73 | Y |  | 2018-07-16 21:32 | 61 | 1085 | 19 | 23 | 24 | 25 | 25 | 25 | 24 | 22 | 22 | 19 | 8492 |  |  | 8492 | 586 | 8492 | 8492 | 25 | 0 |  |  | Y | 9.99 | [7 empty] | N | N | N | N | 140 | 0.49 | 58 | 92182 | 96150 | -1850 | 2000 | 12 | 1 | 10 | 2018-07-16 21:33 | 1558 | 106 |  | 22 |  |  | 5C8476BF4B444C7FA58F885F0DAD4209 | 9A54CA055434482291E1EA6264E2FC88 | 26C70304816849E6A859FE4158A8A16B | [11 empty] | 97.75 | 33.33 | 0 | 2558 | 0 |  | 300 | 400 | 해제 | 선택 | 0 | 2627 | 0 |  | 300 | 400 | 해제 | 선택 | 해제 | 미정 | 미정 | 미정 | 미정 |  | 미정 | BT180180 | H
A46845 | 2018-07-16 | 1 | C |  | 3 | A | BP-SCM415HS | 소입성보증강 | C | BM#1 | 1608 | 52 | 1624 | 1545 | 42 | 7800 |  | 3 | 0.32 | 16 |  | -1.62 | 1585 | 1617 | 0 | 10.5 |  | 37 | 16 | 72 | Y |  | 2018-07-16 21:06 | 72 | 1075 | 20 | 21 | 23 | 25 | 24 | 24 | 24 | 23 | 22 | 21 | 20 | 20 | 19 | 19 | 22 | 25 | 19 | 24 | -0.13 | Y | 44.98 | Y | -0.2 | [7 empty] | N | N | N | N | 130 | 0.51 | 61 | 84590 | 99100 | 6990 | 15700 | 7 | 1 |  | 2018-07-16 21:18 | 1585 | 135 |  | 48 |  | *전기로 작업지연 감속주입 | [14 empty] | 79.73 | 100 | 0 | 0 | 0 |  | 650 |  | 선택 | 선택 | 0 | 0 | 0 |  | 650 |  | 선택 | 선택 | 해제 | 미정 | 미정 | 선택 | 미정 |  | 미정 | BT180180 | H
A46846 | 2018-07-16 | 1 | C |  | 4 | A | BP-SCM415HS | 소입성보증강 | C | BM#1 | 1608 | 46 | 1623 | 1550 | 33 | 6300 |  | 3 | 0.31 | 17 |  | -1.92 | 1583 | 1623 | 0 | 8.16 |  | 23 | 43 | 69 | Y |  | 2018-07-16 22:13 | 70 | 1080 | 17 | 21 | 23 | 26 | 26 | 26 | 25 | 24 | 23 | 23 | 22 | 20 |  | 20 | 23 | 26 | 20 | 26 | -0.15 | Y | 40.02 | Y | -0.4 | [7 empty] | N | N | N | N | 110 | 0.52 | 57 | 101508 | 97250 | 7000 | 16100 | 7 | 1 |  | 2018-07-16 22:21 | 1583 | 118 |  | 43 | [16 empty] | 97.37 | 100 | 0 | 0 | 0 |  | 650 |  | 선택 | 선택 | 0 | 0 | 0 |  | 650 |  | 선택 | 선택 | 해제 | 미정 | 미정 | 선택 | 미정 |  | 미정 | BT180180 | H
B46767 | 2018-07-16 | 2 | C | TUNDISH교체 | 1 | A | SM45CB | 탄소강 | SM45C | BM#2 | 1618 | 44 | 1645 | 1575 | 34 | 6800 |  | 1 | 0.21 | 20 |  | 0 | 1640 | 1640 | 0 | 5.76 | 0 | 1 | 20 | 62 | Y |  | 2018-07-16 22:46 | 147 | 1087 | 8496 | 37 | 36 | 36 | 35 | 35 | 34 | 33 | 31 | 30 | 29 | 33 | 37 | 43 | 260 | 43 | 43 | 43 | 0 |  | 10 | Y | 0 |  | 3.05 | 2.88 | 1.67 |  |  |  | N | N | N | N | 150 | 0.47 | 60 | 156844 | 99030 | 120 | 15100 | 10 | 2 | 10 | 2018-07-16 22:54 | 1589 | 129 |  | 32 |  | *T/D플럭스 120/15KG *롱노즐 실리부 부착 *수소 10분 측정값 기준치 초과,생관 통보 (10분 3.14PPM,30분 3.05PPM) *연연주 혼탕부 성분확인 ID;308~310,408~410 *STR#1.2 코너히터기 퓨즈 단락으로 적용 불가 | [14 empty] | 158.19 | 35 | 1058 | 0 | 0 |  | 650 | 400 | 해제 | 해제 | 1047 | 0 | 0 |  | 650 | 400 | 해제 | 해제 | 해제 | 미정 | 미정 | 미정 | 선택 |  | 미정 | RB150.00 | C
A46847 | 2018-07-16 | 1 | C |  | 5 | A | BP-SCM415HS | 소입성보증강 | C | BM#1 | 1565 | 50 | 1615 | 1530 | 40 | 7600 |  | 3 | 0.32 | 18 |  | -1.46 | 1583 | 1615 | 0 | 8.76 |  | 20 | 63 | 22 | Y |  | 2018-07-16 23:22 | 70 | 1090 | 18 | 26 | 32 | 35 | 35 | 35 | 35 | 34 | 33 | 31 | 30 | 29 |  | 29 | 31 | 35 | 29 | 35 | -0.15 | Y | 40.02 | Y | -0.2 | [7 empty] | N | N | N | N | 110 | 0.55 | 57 | 101508 | 99650 | 7000 | 13800 | 7 | 1 |  | 2018-07-16 23:28 | 1583 | 117 |  | 33 |  | *Ladle 강제개공 나탕주입 ID:106.206 | [14 empty] | 95.18 | 100 | 0 | 0 | 0 |  | 650 |  | 선택 | 선택 | 0 | 0 | 0 |  | 650 |  | 선택 | 선택 | 해제 | 미정 | 미정 | 선택 | 미정 |  | 미정 | BT180180 | H
B46768 | 2018-07-16 | 2 | C |  | 2 | A | SM45C | 탄소강 | SM45C | BM#2 | 1629 | 48 | 1625 | 1576 | 31 | 5800 |  | 1 | 0.31 | 16 |  | 0 | 1565 | 1623 | 0 | 12.53 | 0 | 10 | 12 | 67 | Y |  | 2018-07-16 23:47 | 72 | 1099 | 41 | 40 | 40 | 40 | 39 | 39 | 38 | 37 | 36 | 35 | 34 | 32 |  | 32 | 38 | 40 | 32 | 40 | -0.18 |  | 45.02 | Y | -0.4 | [7 empty] | N | N | N | N | 140 | 0.5 | 58 | 38254 | 95190 | 840 | 15200 | 10 | 2 | 20 | 2018-07-16 23:54 | 1565 | 132 |  | 33 |  | *연연주 혼탕부 성분확인 ID:301.401 *STR#2 코너히터기 퓨즈 단락으로 적용 불가 | [14 empty] | 39.85 | 40 | 0 | 0 | 0 |  | 650 | 400 | 선택 | 해제 | 0 | 0 | 0 |  | 650 | 400 | 해제 | 해제 | 해제 | 미정 | 미정 | 미정 | 미정 |  | 미정 | RB110.00 | C
A46848 | 2018-07-16 | 1 | C |  | 6 | A | BP-SCM415HS | 소입성보증강 | C | BM#1 | 1606 | 45 | 1624 | 1542 | 35 | 6800 |  | 3 | 0.3 | 18 |  | -1.83 | 1584 | 1624 | 0 | 11.34 |  | 11 | 21 | 53 | Y |  | 2018-07-17 00:24 | 71 | 1091 | 25 | 31 | 34 | 37 | 38 | 38 | 37 | 36 | 35 | 34 | 33 | 30 |  | 30 | 34 | 38 | 30 | 0 | -0.23 | Y | 35.02 | Y | -0.6 | [7 empty] | N | N | N | N | 100 | 0.54 | 56 | 101508 | 98800 | 7000 | 16100 | 7 | 1 |  | 2018-07-17 00:36 | 1584 | 111 |  | 30 |  | *Ladle 강제개공 나탕주입 ID:101.201 | [14 empty] | 95.94 | 100 | 0 | 0 | 0 |  | 650 |  | 선택 | 선택 | 0 | 0 | 0 |  | 650 |  | 선택 | 선택 | 해제 | 미정 | 미정 | 선택 | 미정 |  | 미정 | BT180180 | H
B46769 | 2018-07-16 | 2 | C |  | 3 | A | SM45C | 탄소강 | SM45C | BM#2 | 1589 | 41 | 1617 | 1525 | 34 | 7100 |  | 1 | 0.2 | 20 |  | 0 | 1553 | 1617 | 0 | 3.58 | 0 | 18 | 82 | 70 | Y |  | 2018-07-17 00:52 | 60 | 1098 | 27 | 28 | 29 | 29 | 27 | 26 | 25 | 25 | 23 | 23 | 21 |  |  | 21 | 26 | 29 | 21 | 0 | -0.2 |  | 40 | Y | -0.4 | [7 empty] | N | N | N | N | 130 | 0.51 | 56 | 145838 | 93620 | -520 | 14300 | 10 | 2 | 30 | 2018-07-17 01:13 | 1553 | 129 |  | 28 |  | *연연주 혼탕부 성분확인 ID:307~309.408~410 *STR#2 코너히터기 퓨즈 단락으로 적용 불가 | [14 empty] | 156.65 | 36.84 | 0 | 0 | 0 |  | 650 | 400 | 선택 | 해제 | 0 | 0 | 0 |  | 650 | 400 | 해제 | 해제 | 해제 | 미정 | 미정 | 미정 | 미정 |  | 미정 | RB110.00 | C
A46849 | 2018-07-16 | 1 | C | 잔강최소화전 | 7 | A | BP-SCM415HS | 소입성보증강 | C | BM#1 | 1621 | 40 | 1636 | 1554 | 29 | 5700 |  | 3 | 0.33 | 17 |  | -2.11 | 1592 | 1636 | 0 | 15.06 |  | 37 | 17 | 55 | Y |  | 2018-07-17 01:16 | 79 | 1091 | 30 | 32 | 38 | 40 | 40 | 40 | 39 | 38 | 37 | 36 | 35 | 33 |  | 33 | 37 | 40 | 33 | 40 | -0.17 | Y | 40.02 | Y | -0.4 | [7 empty] | N | N | N | N | 150 | 0.55 | 57 | 92989 | 96350 | 6990 | 3000 | 7 | 1 |  | 2018-07-17 01:25 | 1592 | 104 |  | 34 | [16 empty] | 89.97 | 100 | 0 | 3100 | 0 |  | 650 |  | 선택 | 선택 | 0 | 3100 | 0 |  | 650 |  | 선택 | 선택 | 해제 | 미정 | 미정 | 선택 | 미정 |  | 미정 | BT180180 | H
B46770 | 2018-07-16 | 2 | C |  | 4 | A | SM45CS | 탄소강 | B | BM#2 | 1604 | 42 | 1597 | 1524 | 27 | 5600 |  | 1 | 0.21 | 16 |  | 0 | 1610 | 1610 | 1.3 | 0 | 0 | 12 | 2 | 27 | Y |  | 2018-07-17 01:45 | 117 | 1102 | 23 | 24 | 24 | 25 | 24 | 24 | 24 | 23 | 22 | 21 |  |  |  | 21 | 23 | 25 | 21 | 24 | -0.13 | Y | 30.02 | Y | -0.2 | [7 empty] | N | N | N | N | 120 | 0.52 | 53 | 40285 | 91660 | 2340 | 14600 | 10 | 2 | 10 | 2018-07-17 01:56 | 1563 | 126 |  | 34 |  | *연연주 혼탕부 성분확인 ID:301.401 *STR#2 코너히터기 퓨즈 단락으로 적용 불가 | [14 empty] | 42.86 | 20 | 0 | 0 | 0 |  | 650 | 700 | 선택 | 선택 | 0 | 0 | 0 |  | 650 | 700 | 해제 | 선택 | 해제 | 미정 | 미정 | 미정 | 미정 |  | 미정 | RB130.00 | C
A46850 | 2018-07-16 | 1 | C | 잔강최소화, 교체전 | 8 | A | SCM810 | 합금강 | C | BM#1 | 1644 | 47 | 1631 | 1600 | 38 | 5400 |  | 3 | 0.32 | 19 |  | -1.7 | 1593 | 1631 | 7.74 | 0 |  | 1 | 21 | 28 | Y |  | 2018-07-17 02:31 | 76 | 1096 | 22 | 38 | 38 | 39 | 39 | 39 | 39 | 38 | 37 |  |  |  |  | 37 | 37 | 39 | 37 | 39 | -0.07 | Y | 25.03 | Y | -0.2 | [7 empty] | N | N | N | N | 140 | 0.55 | 49 | 79622 | 97300 | 7000 | 2000 | 7 | 1 |  | 2018-07-17 02:39 | 1593 | 108 |  | 28 |  |  | 5317EA47F8A046589FD3CC5AAFA5C2CD | 0E8E26FD95074C8395CEB8A7259FD483 | 5932CAA117EC4D728B256CDE18BDFE87 | [11 empty] | 76.34 | 100 | 2500 | 3060 | 0 |  | 410 |  | 선택 | 선택 | 2500 | 3060 | 0 |  | 410 |  | 선택 | 선택 | 해제 | 미정 | 미정 | 선택 | 미정 |  | 미정 | RB150.00 | C
B46771 | 2018-07-16 | 2 | C |  | 5 | A | SM45CS | 탄소강 | B | BM#2 | 1612 | 48 | 1626 | 1565 | 32 | 5900 |  | 1 | 0.2 | 18 |  | 0 | 1555 | 1615 | 1.42 | 0 | 0 | 23 | 44 | 61 | Y |  | 2018-07-17 02:56 | 62 | 1110 | 24 | 28 | 31 | 32 | 32 | 31 | 31 | 30 | 29 | 28 | 26 |  |  | 26 | 29 | 32 | 26 | 31 | -0.17 | Y | 35.02 | Y | -0.4 | [7 empty] | N | N | N | N | 110 | 0.5 | 58 | 91171 | 97940 | 440 | 15200 | 10 | 2 | 10 | 2018-07-17 03:07 | 1555 | 121 |  | 20 |  | *STR#2 코너히터기 퓨즈 단락으로 적용 불가 | [14 empty] | 92.7 | 53.85 | 0 | 0 | 0 |  | 650 | 700 | 선택 | 선택 | 0 | 0 | 0 |  | 650 | 700 | 해제 | 선택 | 해제 | 미정 | 미정 | 미정 | 미정 |  | 미정 | RB135.00 | C
A46851 | 2018-07-16 | 1 | C | TUNDISH교체 | 1 | A | SHPG2 | 소입성보증강 | C | BM#1 | 1602 | 49 | 1636 | 1561 | 40 | 7800 |  | 3 | 0.32 | 20 |  | -1.4 | 1601 | 1636 | 0 | 13.79 |  | 10 | 13 | 39 | Y |  | 2018-07-17 03:38 | 93 | 1085 | 45 | 37 | 39 | 42 | 44 | 45 | 45 | 46 | 46 | 46 | 46 |  |  | 46 | 43 | 46 | 46 | 46 | 0 |  | 15.02 | Y | 0 |  | 2.43 | 2.43 |  |  |  |  | N | N | N | N | 150 | 0.49 | 61 | 101508 | 97900 | 6430 | 15500 | 2 | 2 |  | 2018-07-17 03:45 | 1601 | 116 |  | 31 |  | T/D플럭스 유15 용120KG *전공정요청 감속주입 | [14 empty] | 96.77 | 100 | 700 | 0 | 0 |  | 410 |  | 선택 | 선택 | 700 | 0 | 0 |  | 410 |  | 선택 | 선택 | 선택 | 미정 | 미정 | 선택 | 미정 |  | 미정 | BT180180 | H
B46772 | 2018-07-16 | 2 | C |  | 6 | A | SM45CS | 탄소강 | B | BM#2 | 1632 | 49 | 1617 | 1524 | 31 | 6600 |  | 1 | 0.24 | 16 |  | 0 | 1555 | 1608 | 1.76 | 0 | 0 | 20 | 64 | 75 | Y |  | 2018-07-17 03:57 | 62 | 1091 | 27 | 31 | 32 | 33 | 33 | 32 | 31 | 30 | 29 | 27 | 25 |  |  | 25 | 30 | 33 | 25 | 0 | -0.23 | Y | 34.97 | Y | -0.4 | [7 empty] | N | N | N | N | 100 | 0.5 | 59 | 98220 | 96320 | 2770 | 10000 | 10 | 2 | 20 | 2018-07-17 04:08 | 1555 | 114 |  | 19 |  | *STR#2 코너히터기 퓨즈 단락으로 적용 불가 *후속 B46773 래들 미개공 강제렌싱 4회 실시 ID:306.406 | [14 empty] | 99.21 | 100 | 0 | 0 | 0 |  | 650 | 700 | 선택 | 선택 | 0 | 0 | 0 |  | 650 | 700 | 해제 | 선택 | 해제 | 미정 | 미정 | 미정 | 미정 |  | 미정 | RB180.00 | C
A46852 | 2018-07-16 | 1 | D |  | 2 | A | SHPG2 | 소입성보증강 | C | BM#1 | 1573 | 44 | 1620 | 1538 | 37 | 7100 |  | 3 | 0.32 | 22 |  | -1.45 | 1582 | 1620 | 0 | 12.96 |  | 11 | 22 | 65 | Y |  | 2018-07-17 04:53 | 74 | 1102 | 45 | 42 | 39 | 38 | 37 | 36 | 35 | 34 | 32 | 32 | 30 | 29 |  | 29 | 36 | 39 | 29 | 0 | -0.22 |  | 45 | Y | -0.2 | [7 empty] | N | N | N | N | 140 | 0.5 | 59 | 84590 | 93410 | 7120 | 13800 | 2 | 2 |  | 2018-07-17 05:02 | 1582 | 100 |  | 19 |  | *전공정요청 감속주입 | [14 empty] | 83.75 | 100 | 0 | 0 | 0 |  | 410 |  | 선택 | 선택 | 0 | 0 | 0 |  | 410 |  | 선택 | 선택 | 선택 | 미정 | 미정 | 선택 | 미정 |  | 미정 | BT180180 | H
B46773 | 2018-07-16 | 2 | D |  | 7 | A | SM45CS | 탄소강 | B | BM#2 | 0 | 35 | 1605 | 1545 | 26 | 5400 |  | 1 | 0.2 | 15 |  | 0 | 1605 | 1605 | 2.04 | 0 | 0 | 18 | 83 | 57 | N | 4 | 2018-07-17 04:53 | 112 | 1093 | -11 | 19 | 26 | 27 | 27 | 27 | 26 | 26 | 25 | 23 | 22 |  |  | 22 | 23 | 27 | 22 | 27 | -0.14 | Y | 34.98 | Y | -0.2 | [7 empty] | N | N | N | N | 150 | 0.5 | 55 | 92860 | 95380 | 2070 | 15100 | 10 | 2 | 20 | 2018-07-17 05:02 | 1561 | 111 |  | 28 |  | *래들 미개공 강제렌싱 4회 실시 ID:301.401 | [14 empty] | 95.29 | 100 | 0 | 0 | 0 |  | 650 | 700 | 선택 | 선택 | 0 | 0 | 0 |  | 650 | 700 | 해제 | 선택 | 해제 | 미정 | 미정 | 미정 | 미정 |  | 미정 | RB114.30 | C
A46853 | 2018-07-16 | 1 | D |  | 3 | A | SHPG2 | 소입성보증강 | C | BM#1 | 1619 | 44 | 1619 | 1581 | 34 | 5700 |  | 3 | 0.33 | 17 |  | -1.75 | 1582 | 1619 | 0 | 8.44 |  | 37 | 18 | 98 | Y |  | 2018-07-17 05:55 | 74 | 1099 | 25 | 32 | 35 | 37 | 37 | 37 | 36 | 34 | 33 | 32 | 31 | 29 | 28 | 28 | 33 | 37 | 28 | 37 | -0.2 | Y | 45.02 | Y | -0.2 | [7 empty] | N | N | N | N | 130 | 0.47 | 63 | 101508 | 96720 | 7010 | 15600 | 2 | 2 |  | 2018-07-17 06:03 | 1582 | 96 |  | 19 |  | *전공정요청 감속주입 *롱노즐 내부크랙으로 교체 | [14 empty] | 97.28 | 100 | 0 | 0 | 0 |  | 410 |  | 선택 | 선택 | 0 | 0 | 0 |  | 410 |  | 선택 | 선택 | 선택 | 미정 | 미정 | 선택 | 선택 | 2 | 미정 | BT180180 | H
B46774 | 2018-07-16 | 2 | D |  | 8 | A | SM45CS | 탄소강 | B | BM#2 | 1599 | 36 | 1637 | 1514 | 31 | 6500 |  | 1 | 0.21 | 18 |  | -2.26 | 1577 | 1625 | 1.67 | 0 | 0 | 12 | 3 | 48 | Y |  | 2018-07-17 05:54 | 84 | 1108 | 19 | 28 | 36 | 39 | 40 | 40 | 39 | 38 | 37 | 35 | 34 | 32 |  | 32 | 35 | 40 | 32 | 0 | -0.23 | Y | 35 | Y | -0.4 | [7 empty] | N | N | N | N | 140 | 0.47 | 59 | 87085 | 91600 | 6250 | 2000 | 10 | 2 | 30 | 2018-07-17 05:59 | 1577 | 107 |  | 26 |  |  | 7972377FECDD4084A42E9CD1825815D8 | 88E18059A9F34E579126E560AF23088C | 550BE67EFB74431DA5242BF215F3EC6D | [11 empty] | 94.66 | 100 | 0 | 3820 | 0 |  | 650 | 700 | 선택 | 선택 | 0 | 3870 | 0 |  | 650 | 700 | 해제 | 선택 | 해제 | 미정 | 미정 | 미정 | 미정 |  | 미정 | RB110.00 | C
A46854 | 2018-07-16 | 1 | D |  | 4 | A | SHPG2 | 소입성보증강 | C | BM#1 | 1645 | 40 | 1616 | 1550 | 35 | 6200 |  | 3 | 0.32 | 17 |  | -1.99 | 1575 | 1616 | 0 | 11.09 |  | 1 | 22 | 93 | Y |  | 2018-07-17 06:49 | 67 | 1090 | 25 | 25 | 26 | 27 | 26 | 26 | 25 | 24 | 22 | 21 | 20 | 19 | 17 | 16 | 23 | 27 | 16 | 26 | -0.22 | Y | 50.02 | Y | -0.2 | [7 empty] | N | N | N | N | 120 | 0.47 | 65 | 101508 | 99030 | 7010 | 15900 | 2 | 2 |  | 2018-07-17 06:56 | 1575 | 101 |  | 30 |  | *전공정요청 감속주입 | [14 empty] | 95.18 | 100 | 0 | 0 | 0 |  | 410 |  | 선택 | 선택 | 0 | 0 | 0 |  | 410 |  | 선택 | 선택 | 선택 | 미정 | 미정 | 선택 | 미정 |  | 미정 | BT180180 | H
B46775 | 2018-07-16 | 2 | D | TUNDISH교체 | 1 | A | AE5120M | 합금강 | C1 | BM#2 | 1621 | 58 | 1666 | 1587 | 43 | 9300 |  | 1 | 0.23 | 20 |  | -2.27 | 1593 | 1666 | 0 | 3.42 | 0 | 23 | 45 | 51 | Y |  | 2018-07-17 07:17 | 85 | 1085 | -436 | -200 | 35 | 35 | 33 | 32 | 31 | 28 | 34 | 36 | 39 | 41 | 42 | 42 | 38 | 42 | 42 | 42 | 0 |  | 15 | Y | 0 |  | 2.38 | 2.38 |  |  |  |  | N | N | N | N | 150 | 0.5 | 57 | 93049 | 97070 | 5210 | 14700 | 18 | 1 | 10 | 2018-07-17 07:15 | 1593 | 130 |  | 27 |  | * T/D FLUX 용탕부: 120 KG / 유탕부: 15KG 투입 * STR#2기 EDGE HEATER 고장으로 미적용 이상공정 등록 및 생관통보. * STR#1기 EDGE HEATER 보수로 HEATER OFF시킴 미적용 이상공정 등록 함. | [14 empty] | 91.22 | 100 | 1010 | 0 | 0 |  | 450 | 300 | 해제 | 선택 | 1020 | 0 | 0 |  | 450 | 300 | 해제 | 선택 | 미정 | 미정 | 선택 | 미정 | 미정 |  | 미정 | BT180180 | H
A46855 | 2018-07-17 | 1 | D |  | 5 | A | SHPG2 | 소입성보증강 | C | BM#1 | 1618 | 42 | 1617 | 1553 | 37 | 6300 |  | 3 | 0.33 | 16 |  | -2.25 | 1571 | 1617 | 0 | 11 |  | 10 | 14 | 69 | Y |  | 2018-07-17 07:50 | 63 | 1088 | 15 | 20 | 22 | 23 | 24 | 24 | 24 | 22 | 22 | 21 | 20 | 19 | 18 | 17 | 21 | 24 | 17 | 24 | -0.16 | Y | 45 | Y | -0.2 | [7 empty] | N | N | N | N | 110 | 0.47 | 68 | 101508 | 101540 | 7100 | 16100 | 2 | 2 |  | 2018-07-17 07:59 | 1571 | 108 |  | 35 |  | *전공정요청 감속주입 | [14 empty] | 92.96 | 100 | 0 | 0 | 0 |  | 410 |  | 선택 | 선택 | 0 | 0 | 0 |  | 410 |  | 선택 | 선택 | 선택 | 미정 | 미정 | 선택 | 미정 |  | 미정 | BT180180 | H
B46776 | 2018-07-17 | 2 | D |  | 2 | A | AE5120M | 합금강 | C1 | BM#2 | 1622 | 49 | 1654 | 1557 | 37 | 8100 |  | 1 | 0.24 | 17 |  | -2.37 | 1584 | 1644 | 0 | 3.97 | 0 | 20 | 65 | 78 | Y |  | 2018-07-17 08:21 | 76 | 1087 | 39 | 37 | 37 | 36 | 35 | 34 | 33 | 32 | 31 | 30 | 28 | 27 |  | 27 | 34 | 37 | 27 | 0 | -0.23 |  | 42.73 | Y | -0.2 | [7 empty] | N | N | N | N | 140 | 0.52 | 58 | 93049 | 98970 | 5150 | 15100 | 18 | 1 | 20 | 2018-07-17 08:33 | 1584 | 123 |  | 23 |  | * STR#2기 EDGE HEATER 500KW적용 이상공정 등록 및 생관통보. | [14 empty] | 89.47 | 100 | 0 | 0 | 0 |  | 450 | 300 | 선택 | 선택 | 0 | 0 | 0 |  | 450 | 300 | 선택 | 선택 | 미정 | 미정 | 선택 | 미정 | 미정 |  | 미정 | BT180180 | C
A46856 | 2018-07-17 | 1 | D |  | 6 | A | SHPG2 | 소입성보증강 | C | BM#1 | 1590 | 50 | 1601 | 1518 | 44 | 7700 |  | 3 | 0.33 | 18 |  | -1.33 | 1571 | 1601 | 0 | 12.31 |  | 11 | 23 | 74 | Y |  | 2018-07-17 09:00 | 63 | 1088 | 15 | 19 | 22 | 23 | 24 | 24 | 23 | 23 | 22 | 21 | 20 | 19 |  | 19 | 21 | 24 | 19 | 23 | -0.14 | Y | 35 | Y | -0.2 | [7 empty] | N | N | N | N | 100 | 0.55 | 59 | 94694 | 104430 | 3220 | 13600 | 2 | 2 |  | 2018-07-17 09:09 | 1571 | 120 |  | 35 |  | *전공정요청 L/D잔강 미이월 | [14 empty] | 87.48 | 100 | 0 | 0 | 0 |  | 410 |  | 선택 | 선택 | 0 | 0 | 0 |  | 410 |  | 선택 | 선택 | 선택 | 미정 | 미정 | 미정 | 미정 |  | 미정 | RB120.00 | C
B46777 | 2018-07-17 | 2 | D |  | 3 | A | AE5120M | 합금강 | C1 | BM#2 | 1609 | 44 | 1636 | 1557 | 40 | 8400 |  | 1 | 0.29 | 17 |  | -2.56 | 1576 | 1637 | 0 | 15.5 | 0 | 18 | 84 | 77 | Y |  | 2018-07-17 09:33 | 68 | 1088 | 31 | 35 | 36 | 37 | 35 | 35 | 33 | 31 | 31 | 30 | 28 | 26 |  | 26 | 33 | 37 | 26 | 35 | -0.28 | Y | 38.82 | Y | -0.4 | [7 empty] | N | N | N | N | 130 | 0.49 | 59 | 152262 | 95490 | 5030 | 15200 | 18 | 1 | 30 | 2018-07-17 09:37 | 1576 | 105 |  | 12 |  | * STR#2기 EDGE HEATER 500KW적용 이상공정 등록 및 생관통보. * 전공정 작업지연 감속주입 함. * 유사강종 연연주 혼탕부 ID:307~309/407~409이상재등록 | [14 empty] | 151.5 | 100 | 0 | 0 | 0 |  | 450 | 300 | 선택 | 선택 | 0 | 0 | 0 |  | 450 | 300 | 선택 | 선택 | 미정 | 미정 | 선택 | 미정 | 미정 |  | 미정 | BT180180 | H
A46857 | 2018-07-17 | 1 | D |  | 7 | B | SHPG2 | 소입성보증강 | C | BM#1 | 1585 | 39 | 1627 | 1519 | 38 | 6700 |  | 3 | 0.32 | 18 |  | -2.02 | 1582 | 1627 | 0 | 13.34 |  | 12 | 4 | 72 | Y |  | 2018-07-17 09:57 | 74 | 1087 | 16 | 23 | 25 | 27 | 27 | 28 | 28 | 27 | 27 | 26 |  |  |  | 26 | 25 | 28 | 26 | 27 | -0.1 | Y | 20 | Y | -0.2 | [7 empty] | N | N | N | N | 150 | 0.55 | 48 | 99284 | 86520 | 3820 | 15200 | 2 | 2 |  | 2018-07-17 10:17 | 1582 | 109 |  | 39 |  | *전공정요청 L/D잔강 미이월 | [14 empty] | 109.34 | 100 | 0 | 0 | 3000 |  | 410 |  | 선택 | 선택 | 0 | 0 | 0 |  | 410 |  | 선택 | 선택 | 선택 | 미정 | 미정 | 미정 | 미정 |  | 미정 | BT180180 | C
B46778 | 2018-07-17 | 2 | D |  | 4 | A | AE5120HM | 소입성보증강 | C1 | BM#2 | 1585 | 42 | 1634 | 1547 | 35 | 7300 |  | 1 | 0.23 | 17 |  | -2.46 | 1569 | 1629 | 0 | 2.74 | 0 | 37 | 19 | 90 | Y |  | 2018-07-17 10:29 | 61 | 1088 | 23 | 25 | 25 | 25 | 25 | 24 | 24 | 22 | 22 | 20 | 19 | 18 | 17 | 16 | 22 | 25 | 16 | 25 | -0.17 |  | 52 | Y | -0.2 | [7 empty] | N | N | N | N | 120 | 0.47 | 62 | 50754 | 96470 | 5130 | 14400 | 18 | 1 | 40 | 2018-07-17 10:34 | 1569 | 105 |  | 18 |  | * STR#2기 EDGE HEATER 500KW적용 이상공정 등록 및 생관통보. * 전공정 작업지연 감속주입 함. * 유사강종 연연주 혼탕부 ID:301/401 이상재등록 | [14 empty] | 50 | 100 | 0 | 0 | 0 |  | 450 | 300 | 선택 | 선택 | 0 | 0 | 0 |  | 450 | 300 | 선택 | 선택 | 해제 | 미정 | 선택 | 미정 | 미정 |  | 미정 | BT180180 | H
A46858 | 2018-07-17 | 1 | D | TUNDISH교체전 | 8 | A | SHPG2 | 소입성보증강 | C | BM#1 | 1603 | 46 | 1609 | 1561 | 41 | 7300 |  | 3 | 0.31 | 16 |  | -1.6 | 1577 | 1609 | 0 | 12.57 |  | 1 | 23 | 63 | Y |  | 2018-07-17 11:05 | 69 | 1087 | 25 | 30 | 34 | 36 | 36 | 36 | 36 | 35 | 34 | 33 | 32 | 31 | 30 | 30 | 33 | 36 | 30 | 36 | -0.13 | Y | 44.93 | Y | -0.2 | [7 empty] | N | N | N | N | 140 | 0.51 | 68 | 97011 | 112860 | 2090 | 1500 | 2 | 2 |  | 2018-07-17 11:12 | 1577 | 99 |  | 21 |  | *전공정요청 L/D잔강 미이월 |  | 1A332BB085914CE19A2587AA15D1F681 | E19A154D202C460ABA44416613882F8F | 79E026BD16984F1AB7C2FA945BA529D9 | [10 empty] | 84.39 | 100 | 0 | 2500 | 0 |  | 410 |  | 선택 | 선택 | 0 | 2500 | 0 |  | 410 |  | 선택 | 선택 | 선택 | 미정 | 미정 | 미정 | 미정 |  | 미정 | BT180180 | H
B46779 | 2018-07-17 | 2 | D |  | 5 | A | AE5120HM | 소입성보증강 | C1 | BM#2 | 1576 | 43 | 1646 | 1555 | 37 | 7900 |  | 1 | 0.22 | 17 |  | -2.31 | 1587 | 1644 | 0 | 3.28 | 0 | 23 | 46 | 64 | Y |  | 2018-07-17 11:35 | 79 | 1089 | 29 | 36 | 39 | 41 | 41 | 40 | 40 | 39 | 38 | 36 | 35 | 33 |  | 33 | 37 | 41 | 33 | 0 | -0.2 | Y | 40 | Y | -0.4 | [7 empty] | N | N | N | N | 110 | 0.45 | 62 | 93049 | 92910 | 5150 | 15100 | 18 | 1 | 10 | 2018-07-17 11:44 | 1587 | 105 |  | 17 |  | * STR#2기 EDGE HEATER 500KW적용 이상공정 등록 및 생관통보. * 전공정 작업지연 감속20%이상주입 이상공정 등록 및 생관통보. | [14 empty] | 94.95 | 100 | 0 | 0 | 0 |  | 450 | 300 | 선택 | 선택 | 0 | 0 | 0 |  | 450 | 300 | 선택 | 선택 | 해제 | 미정 | 미정 | 미정 | 미정 |  | 미정 | BT180180 | C
A46859 | 2018-07-17 | 1 | B | TUNDISH교체 | 1 | A | AE1038M2 | 탄소강 | B | BM#1 | 1577 | 40 | 1624 | 1534 | 38 | 6400 |  | 3 | 0.34 | 15 |  | -2.1 | 1583 | 1624 | 8.81 | 0 |  | 10 | 15 | 61 | Y |  | 2018-07-17 12:09 | 86 | 1088 | 16 | 20 | 19 | 22 | 26 | 29 | 30 | 31 | 31 | 31 | 31 | 30 |  | 30 | 27 | 31 | 30 | 31 | -0.05 |  | 20 | Y | -0.2 |  | 1.92 | 1.92 |  |  |  |  | N | N | N | N | 150 | 0.43 | 62 | 84590 | 94040 | 6960 | 15400 | 16 | 1 |  | 2018-07-17 12:17 | 1583 | 126 |  | 53 |  | *T/Dflux 유15kg 용120kg *전공정 작업지연, 감속주입 | [14 empty] | 84.38 | 100 | 700 | 0 | 0 |  | 650 |  | 선택 | 해제 | 700 | 0 | 0 |  | 650 |  | 선택 | 해제 | 해제 | 미정 | 미정 | 선택 | 선택 |  | 미정 | BT180180 | H
B46780 | 2018-07-17 | 2 | B |  | 6 | A | AE5120HM | 소입성보증강 | C1 | BM#2 | 1575 | 46 | 1637 | 1527 | 40 | 8800 |  | 1 | 0.21 | 16 |  | -2.23 | 1581 | 1631 | 0 | 2.64 | 0 | 20 | 66 | 63 | Y |  | 2018-07-17 12:47 | 73 | 1090 | 30 | 34 | 36 | 38 | 38 | 38 | 37 | 36 | 36 | 34 | 33 | 32 | 32 | 28 | 34 | 38 | 28 | 38 | -0.17 | Y | 60.02 | Y | -0.2 | [7 empty] | N | N | N | N | 100 | 0.4 | 77 | 93049 | 102440 | 40 | 14900 | 18 | 1 | 20 | 2018-07-17 12:49 | 1581 | 105 |  | 11 |  | * STR#2기 EDGE HEATER 500KW적용 이상공정 등록 및 생관통보. * 전공정 작업지연 감속20%이상주입 이상공정 등록 및 생관통보. * 전공정 요청으로 L/D 잔강이월없이 작업 함 | [14 empty] | 93.05 | 100 | 0 | 0 | 0 |  | 450 | 300 | 선택 | 선택 | 0 | 0 | 0 |  | 450 | 300 | 선택 | 선택 | 해제 | 미정 | 해제 | 미정 | 미정 |  | 미정 | BT180180 | H
A46860 | 2018-07-17 | 1 | B |  | 2 | A | AE1038M2 | 탄소강 | B | BM#1 | 1576 | 53 | 1607 | 1535 | 51 | 6300 |  | 3 | 0.33 | 13 |  | -2.52 | 1563 | 1607 | 7.67 | 0 |  | 19 | 1 | 13378 | Y |  | 2018-07-17 13:21 | 66 | 1147 | 29 | 21 | 16 | 14 | 13 | 12 | 13 | 13 | 13 | 13 | 13 | 13 |  | 13 | 15 | 16 | 12 | 13 | -0.27 |  | 15 | Y | 0 | [7 empty] | N | N | N | N | 140 | 0.5 | 57 | 101508 | 91320 | 7150 | 14900 | 16 | 1 |  | 2018-07-17 13:29 | 1563 | 127 |  | 45 |  | *전공정 지연 감속주입 | [14 empty] | 103.21 | 100 | 0 | 0 | 0 |  | 650 |  | 선택 | 해제 | 0 | 0 | 0 |  | 650 |  | 선택 | 해제 | 해제 | 미정 | 미정 | 선택 | 미정 |  | 미정 | BT180180 | H
B46781 | 2018-07-17 | 2 | B |  | 7 | A | AE5120HM | 소입성보증강 | C1 | BM#2 | 1578 | 51 | 1627 | 1524 | 38 | 8300 |  | 1 | 0.24 | 17 |  | -1.94 | 1573 | 1623 | 0 | 3.07 | 0 | 11 | 24 | 89 | Y |  | 2018-07-17 14:01 | 65 | 1088 | 28 | 30 | 32 | 32 | 31 | 30 | 29 | 28 | 27 | 26 |  |  |  | 26 | 29 | 32 | 26 | 0 | -0.17 |  | 34.98 | Y | -0.2 | [7 empty] | N | N | N | N | 150 | 0.52 | 55 | 93049 | 95170 | 1940 | 14800 | 18 | 1 | 30 | 2018-07-17 14:01 | 1573 | 113 |  | 18 |  | * STR#2기 EDGE HEATER 500KW적용 이상공정 등록 및 생관통보. * 전공정 요청으로 L/D 잔강이월없이 작업 함 | [14 empty] | 96.22 | 100 | 0 | 0 | 0 |  | 450 | 300 | 선택 | 선택 | 0 | 0 | 0 |  | 450 | 300 | 선택 | 선택 | 해제 | 미정 | 미정 | 미정 | 미정 |  | 미정 | BT180180 | H
B46782 | 2018-07-17 | 2 | B | TUNDISH교체전 | 8 | A | AE5120HM | 소입성보증강 | C1 | BM#2 | 1560 | 42 | 1645 | 1526 | 34 | 7600 |  | 1 | 0.23 | 16 |  | 0 | 1567 | 1619 | 0 | 3.86 | 0 | 37 | 20 | 91 | Y |  | 2018-07-17 14:56 | 59 | 1092 | 23 | 24 | 24 | 25 | 24 | 23 | 22 | 21 | 20 | 19 | 17 | 15 |  | 15 | 22 | 25 | 15 | 24 | -0.25 | Y | 39.98 | Y | -0.4 |  |  |  | 1.04 |  |  |  | N | N | N | N | 140 | 0.53 | 55 | 98807 | 97040 | 60 | 2000 | 18 | 1 |  | 2018-07-17 14:58 | 1567 | 106 |  | 20 |  | * STR#2기 EDGE HEATER 500KW적용 이상공정 등록 및 생관통보. * 전공정 요청으로 L/D 잔강이월없이 작업 함 | 53EC6C587E8D4203A3DC0B197EE83EAE | 7F595169E5F34CB3AB1D2936234DD1CB | 03B6B4A8D24E40E89F7D909613C1C740 | [11 empty] | 101.76 | 100 | 0 | 3080 | 0 |  | 450 | 300 | 선택 | 선택 | 0 | 3000 | 0 |  | 450 | 300 | 선택 | 선택 | 해제 | 미정 | 미정 | 미정 | 미정 |  | 미정 | BT180180 | H
A46861 | 2018-07-17 | 1 | B |  | 3 | A | AE1038M2 | 탄소강 | B | BM#1 | 1577 | 37 | 1620 | 1534 | 31 | 5900 |  | 3 | 0.33 | 15 |  | -2.03 | 1566 | 1607 | 9.61 | 0 |  | 12 | 5 | 85 | Y |  | 2018-07-17 14:35 | 69 | 1085 | 11 | 21 | 25 | 26 | 27 | 28 | 28 | 27 | 27 | 26 | 26 | 25 | 24 | 22 | 24 | 28 | 22 | 27 | -0.12 | Y | 49.98 | Y | -0.2 | [7 empty] | N | N | N | N | 130 | 0.42 | 75 | 97084 | 99940 | 7010 | 15400 | 16 | 1 |  | 2018-07-17 14:49 | 1566 | 101 |  | 31 |  | *전공정 작업지연 감속주입 20%이상 감속 ID:101~106.201~206 | [14 empty] | 90.78 | 100 | 0 | 0 | 0 |  | 650 |  | 선택 | 해제 | 0 | 0 | 0 |  | 650 |  | 선택 | 해제 | 해제 | 미정 | 미정 | 선택 | 미정 |  | 미정 | RB110.00 | C
B46783 | 2018-07-17 | 2 | B |  | 4 | A | AE1038M2 | 탄소강 | B | BM#1 | 1576 | 43 | 1627 | 1527 | 37 | 8000 |  | 1 | 0.21 | 16 |  | -1.69 | 1574 | 1615 | 1.61 | 0 | 0 | 23 | 47 | 86 | Y |  | 2018-07-17 16:05 | 77 | 1090 | 20 | 31 | 37 | 39 | 40 | 40 | 40 | 39 | 38 | 37 | 36 | 35 | 34 | 30 | 35 | 40 | 30 | 40 | -0.18 | Y | 55 | Y | -0.2 | [7 empty] | N | N | N | N | 120 | 0.4 | 78 | 95160 | 102870 | 5120 | 15400 | 16 | 1 |  | 2018-07-17 16:11 | 1574 | 104 |  | 17 |  | *전공정 작업지연 감속주입 20%이상 감속 ID:101~106.201~207 | [14 empty] | 88.19 | 100 | 0 | 0 | 0 |  | 650 |  | 선택 | 해제 | 0 | 0 | 0 |  | 650 |  | 선택 | 해제 | 해제 | 미정 | 선택 | 미정 | 미정 |  | 미정 | RB110.00 | C
A46862 | 2018-07-17 | 1 | B | TUNDISH교체 | 1 | A | SM55C | 탄소강 | B | BM#2 | 1571 | 45 | 1624 | 1520 | 36 | 6800 |  | 3 | 0.33 | 20 |  | -1.67 | 1585 | 1626 | 11.55 | 0 |  | 1 | 24 | 86 | Y |  | 2018-07-17 15:44 | 97 | 1091 | -350 | -81 | 23 | 28 | 28 | 23 | 28 | 31 | 35 | 37 | 40 | 40 | 41 | 42 | 34 | 42 | 42 | 41 | 0 |  |  | Y | 0.2 |  | 2.63 | 2.63 | 1.62 |  |  |  | N | N | N | N | 230 | 0.48 | 61 | 149013 | 102400 | 4470 | 14800 | 8 | 2 | 10 | 2018-07-17 16:07 | 1585 | 138 |  | 56 |  | * T/D 용강량 실측:1150mm / 18.5 TON * T/D FLUX 용탕부: 120 KG / 유탕부: 15KG 투입 * 슬리브 롱노즐( Y자형 ) 사용 * 생왕겨 미투입 * 첫 수소 3 PPM 나와 재측정 함 - 1차 :2.63PPM, 2차 : 2.37 PPM, 3차 : 1.62 PPM * 수소 기준값 초과로 이상공정 등록 생관통보 | [14 empty] | 140.05 | 100 | 700 | 0 | 0 |  | 650 | 400 | 선택 | 해제 | 700 | 0 | 0 |  | 650 | 400 | 선택 | 해제 | 해제 | 미정 | 미정 | 미정 | 미정 |  | 미정 | SB110110 | C
B46784 | 2018-07-17 | 2 | B |  | 5 | A | AE1038M2 | 탄소강 | B | BM#1 | 1596 | 41 | 1615 | 1524 | 30 | 6500 |  | 1 | 0.22 | 16 |  | -2.35 | 1558 | 1608 | 1.96 | 0 | 0 | 20 | 67 | 68 | Y |  | 2018-07-17 17:08 | 61 | 1089 | 27 | 27 | 28 | 28 | 28 | 27 | 26 | 26 | 24 | 23 | 22 | 20 |  | 20 | 26 | 28 | 20 | 28 | -0.18 |  | 45 | Y | -0.4 | [7 empty] | N | N | N | N | 110 | 0.51 | 56 | 89992 | 90890 | 5100 | 16000 | 16 | 1 |  | 2018-07-17 17:12 | 1558 | 121 |  | 35 | [16 empty] | 87.97 | 100 | 0 | 0 | 0 |  | 650 |  | 선택 | 해제 | 0 | 0 | 0 |  | 650 |  | 선택 | 해제 | 해제 | 미정 | 선택 | 미정 | 미정 |  | 미정 | RB110.00 | C
A46863 | 2018-07-17 | 1 | B |  | 2 | A | AE1055LS | 탄소강 | G-AE1055LS | BM#2 | 1585 | 45 | 1614 | 1534 | 37 | 6200 |  | 3 | 0.32 | 25 |  | -1.45 | 1558 | 1601 | 0 | 16.07 |  | 10 | 16 | 61 | Y |  | 2018-07-17 16:55 | 74 | 1085 | 42 | 36 | 33 | 32 | 32 | 31 | 31 | 30 | 30 | 29 | 29 | 29 | 29 | 29 | 32 | 33 | 29 | 29 | -0.08 |  | 49.98 | Y | 0 | [7 empty] | Y | Y | Y | Y | 220 | 0.5 | 60 | 42295 | 100280 | 7040 | 15300 | 8 | 2 |  | 2018-07-17 17:14 | 1558 | 141 |  | 49 |  | * STR#2기 EDGE HEATER 500KW적용 이상공정 등록 및 생관통보. | [14 empty] | 39.45 | 100 | 0 | 0 | 0 |  | 400 | 400 | 선택 | 해제 | 0 | 0 | 0 |  | 400 | 400 | 선택 | 해제 | 해제 | 미정 | 미정 | 선택 | 미정 |  | 미정 | BT180180 | H
B46785 | 2018-07-17 | 2 | B |  | 6 | A | AE1038M2 | 탄소강 | B | BM#1 | 1623 | 42 | 1626 | 1547 | 27 | 5700 |  | 1 | 0.21 | 16 |  | -2.19 | 1557 | 1608 | 1.8 | 0 | 0 | 11 | 25 | 66 | Y |  | 2018-07-17 18:10 | 60 | 1088 | 18 | 23 | 26 | 28 | 28 | 28 | 27 | 26 | 26 | 24 | 24 | 22 |  | 22 | 25 | 28 | 22 | 28 | -0.15 | Y | 40 | Y | -0.4 | [7 empty] | N | N | N | N | 100 | 0.51 | 55 | 94296 | 91740 | 5070 | 15500 | 16 | 1 |  | 2018-07-17 18:21 | 1557 | 118 |  | 30 | [16 empty] | 97.46 | 100 | 0 | 0 | 0 |  | 650 |  | 선택 | 해제 | 0 | 0 | 0 |  | 650 |  | 선택 | 해제 | 해제 | 미정 | 선택 | 미정 | 미정 |  | 미정 | RB110.00 | C
A46864 | 2018-07-17 | 1 | B |  | 3 | A | AE1055LS | 탄소강 | G-AE1055LS | BM#2 | 1552 | 55 | 1606 | 1513 | 43 | 7300 |  | 3 | 0.31 | 25 |  | -1.58 | 1566 | 1613 | 0 | 15.23 |  | 19 | 2 | 64 | Y |  | 2018-07-17 18:00 | 82 | 1078 | 29 | 32 | 33 | 33 | 33 | 33 | 32 | 31 | 31 | 31 |  |  |  | 31 | 32 | 33 | 31 | 33 | -0.05 |  | 35 | Y | 0 | [7 empty] | Y | Y | Y | Y | 210 | 0.48 | 59 | 93049 | 93380 | 7120 |  | 8 | 2 |  | 2018-07-17 18:26 | 1566 | 144 |  | 47 |  | * STR#2기 EDGE HEATER 500KW적용 이상공정 등록 및 생관통보. * 전공정 요청(전기로 냉각수 누수)으로 감속주입 ID: 303~306, 403~405 | [14 empty] | 92.63 | 100 | 0 | 0 | 0 |  | 400 | 400 | 선택 | 해제 | 0 | 0 | 0 |  | 400 | 400 | 선택 | 해제 | 해제 | 미정 | 미정 | 선택 | 미정 |  | 미정 | BT180180 | H
B46786 | 2018-07-17 | 2 | B |  | 7 | A | AE1038M2 | 탄소강 | B | BM#1 | 1609 | 44 | 1637 | 1544 | 28 | 6200 |  | 1 | 0.2 | 16 |  | -2.14 | 1560 | 1609 | 2 | 0 | 0 | 37 | 21 | 76 | Y |  | 2018-07-17 19:17 | 63 | 1096 | 21 | 25 | 28 | 29 | 28 | 28 | 27 | 26 | 24 | 23 | 22 | 20 |  | 20 | 25 | 29 | 20 | 28 | -0.22 | Y | 40 | Y | -0.4 | [7 empty] | N | N | N | N | 150 | 0.51 | 56 | 94897 | 92400 | 5020 | 15100 | 16 | 1 |  | 2018-07-17 19:25 | 1560 | 114 |  | 20 | [16 empty] | 96.2 | 100 | 0 | 0 | 0 |  | 650 |  | 선택 | 해제 | 0 | 0 | 0 |  | 650 |  | 선택 | 해제 | 해제 | 미정 | 선택 | 미정 | 미정 |  | 미정 | BT180180 | C
A46865 | 2018-07-17 | 1 | B |  | 4 | A | AE1055LS | 탄소강 | G-AE1055LS | BM#2 | 1567 | 65 | 1588 | 1522 | 36 | 6100 |  | 3 | 0.3 | 25 |  | -1.33 | 1550 | 1589 | 0 | 14.03 |  | 12 | 6 | 56 | Y |  | 2018-07-17 19:24 | 66 | 1088 | 29 | 29 | 29 | 28 | 27 | 27 | 26 | 25 | 24 | 24 | 24 | 23 |  | 23 | 26 | 29 | 23 | 29 | -0.13 |  | 45.02 | Y | -0.2 | [7 empty] | Y | Y | Y | Y | 200 | 0.46 | 65 | 93049 | 98190 | 7180 | 15600 | 8 | 2 |  | 2018-07-17 19:32 | 1550 | 131 |  | 25 | 15 | * STR#2기 EDGE HEATER 500KW적용 이상공정 등록 및 생관통보. * 전공정 요청(전기로 냉각수 누수)으로 감속주입 ID: 301~306, 401~405 | [14 empty] | 88.41 | 27.27 | 0 | 0 | 0 |  | 400 | 400 | 선택 | 해제 | 0 | 0 | 0 |  | 400 | 400 | 선택 | 해제 | 해제 | 미정 | 미정 | 선택 | 미정 |  | 미정 | BT180180 | C
B46787 | 2018-07-17 | 2 | B | TUNDISH교체전 | 8 | A | AE1038M2 | 탄소강 | B | BM#1 | 1632 | 41 | 1634 | 1566 | 26 | 5700 |  | 1 | 0.21 | 16 |  | -2.06 | 1562 | 1617 | 2.08 | 0 | 0 | 23 | 48 | 43 | Y |  | 2018-07-17 20:15 | 65 | 1084 | 19 | 28 | 34 | 36 | 37 | 36 | 36 | 35 | 33 | 33 | 32 | 30 |  | 30 | 32 | 37 | 30 | 36 | -0.2 | Y | 34.98 | Y | -0.4 | [7 empty] | N | N | N | N | 140 | 0.5 | 60 | 93821 | 99320 | 4980 | 2000 | 16 | 1 |  | 2018-07-17 20:20 | 1562 | 111 |  | 19 |  |  | D6C318EE16E84797A5E0468B2F6CE849 | 3907E340A14B4F85816A9BA5403F8D2D | [12 empty] | 89.95 | 100 | 0 | 2500 | 0 |  | 650 |  | 선택 | 해제 | 0 | 2500 | 0 |  | 650 |  | 선택 | 해제 | 해제 | 미정 | 선택 | 미정 | 미정 |  | 미정 | BT180180 | H
A46866 | 2018-07-17 | 1 | B |  | 5 | A | AE1055LS | 탄소강 | G-AE1055LS | BM#2 | 1604 | 57 | 1604 | 1532 | 33 | 5700 |  | 3 | 0.31 | 26 |  | -1.48 | 1554 | 1599 | 0 | 14.43 |  | 1 | 25 | 59 | Y |  | 2018-07-17 20:38 | 70 | 1082 | 22 | 30 | 34 | 37 | 38 | 38 | 37 | 36 | 36 | 35 | 35 | 34 | 34 | 34 | 34 | 38 | 34 | 34 | -0.1 | Y | 40.02 | Y | 0 | [7 empty] | Y | Y | Y | Y | 190 | 0.5 | 61 | 101508 | 100900 | 6780 | 15100 | 8 | 2 |  | 2018-07-17 20:44 | 1554 | 118 |  | 19 | 22 | * STR#2기 EDGE HEATER 500KW적용 이상공정 등록 및 생관통보. | [14 empty] | 94.16 | 41.67 | 0 | 0 | 0 |  | 400 | 400 | 선택 | 해제 | 0 | 0 | 0 |  | 400 | 400 | 선택 | 해제 | 해제 | 미정 | 미정 | 선택 | 미정 |  | 미정 | BT180180 | C
A46867 | 2018-07-17 | 1 | C |  | 6 | A | AE1055LS | 탄소강 | G-AE1055LS | BM#2 | 1584 | 40 | 1591 | 1516 | 30 | 5100 |  | 3 | 0.3 | 26 |  | -1.35 | 1551 | 1591 | 0 | 16.67 |  | 10 | 17 | 71 | Y |  | 2018-07-17 21:44 | 67 | 1088 | 32 | 33 | 33 | 33 | 32 | 32 | 31 | 30 | 29 | 29 | 28 | 27 |  | 27 | 31 | 33 | 27 | 33 | -0.13 |  | 45 | Y | -0.2 | [7 empty] | Y | Y | Y | Y | 180 | 0.5 | 58 | 101508 | 94540 | 2510 | 11700 | 8 | 2 | 10 | 2018-07-17 21:46 | 1551 | 103 |  | 17 | 10 | * STR#2기 EDGE HEATER 500KW적용 이상공정 등록 . *주입 말기 래들 지연도착 감속주입,T/D잔강 11.7톤 ID:306.406 *래들 중량 잘 못 기입으로 잔강 이월 미실시,이상공정 등록 | [14 empty] | 104.59 | 33.33 | 0 | 0 | 0 |  | 400 | 400 | 선택 | 해제 | 0 | 0 | 0 |  | 400 | 400 | 선택 | 해제 | 해제 | 미정 | 미정 | 선택 | 선택 | 6 | 미정 | BT180180 | C
B46788 | 2018-07-17 | 2 | C | TUNDISH교체 | 1 | A | 30MNB5M | 합금강 | 30MNB5M계 | BM#1 | 1587 | 54 | 1676 | 1527 | 43 | 9500 |  | 1 | 0.25 | 20 |  | -2.41 | 1590 | 1663 | 4.72 | 0 | 0 | 20 | 68 | 46 | Y |  | 2018-07-17 21:32 | 92 | 1093 | 42 | 35 | 34 | 38 | 42 | 43 | 45 | 45 | 46 | 47 | 47 | 47 | 46 | 46 | 43 | 47 | 46 | 47 | -0.07 |  | 15.02 | Y | -0.2 |  | 2.22 | 2.22 |  |  |  |  | N | N | N | N | 150 | 0.39 | 66 | 98894 | 91550 | 4780 | 16300 | 11 | 2 |  | 2018-07-17 21:36 | 1590 | 139 |  | 31 |  | *T/Dflux 유15kg 용120kg | [14 empty] | 102.43 | 100 | 700 | 0 | 0 |  | 400 |  | 선택 | 선택 | 700 | 0 | 0 |  | 400 |  | 선택 | 선택 | 해제 | 미정 | 선택 | 해제 | 미정 |  | 미정 | RB107.95 | C
A46868 | 2018-07-17 | 1 | C |  | 7 | A | AE1055LS | 탄소강 | G-AE1055LS | BM#2 | 1597 | 43 | 1599 | 1528 | 30 | 4900 |  | 3 | 0.32 | 25 |  | -1.67 | 1548 | 1599 | 0 | 15.91 |  | 19 | 3 | 74 | Y |  | 2018-07-17 22:50 | 64 | 1085 | 28 | 30 | 30 | 31 | 30 | 30 | 29 | 29 | 28 | 28 |  |  |  | 28 | 29 | 31 | 28 | 30 | -0.05 | Y | 30.02 | Y | 0 | [7 empty] | Y | Y | Y | Y | 230 | 0.5 | 53 | 101508 | 91380 | 7050 | 15100 | 8 | 2 |  | 2018-07-17 23:01 | 1548 | 96 |  | 14 |  | * STR#2기 EDGE HEATER 500KW적용 이상공정 등록 * 래들 지연도착 감속주입,T/D잔강 11.7톤 ID:301.401 | [14 empty] | 103.21 | 41.67 | 0 | 0 | 0 |  | 400 | 400 | 선택 | 해제 | 0 | 0 | 0 |  | 400 | 400 | 선택 | 해제 | 해제 | 미정 | 미정 | 선택 | 미정 |  | 미정 | BT180180 | H
B46789 | 2018-07-17 | 2 | C |  | 2 | A | 30MNB5M | 합금강 | 30MNB5M계 | BM#1 | 1620 | 59 | 1636 | 1536 | 39 | 8100 |  | 1 | 0.19 | 16 |  | 0 | 1573 | 1630 | 1.32 | 0 | 0 | 11 | 26 | 59 | Y |  | 2018-07-17 22:49 | 75 | 1091 | 45 | 42 | 40 | 38 | 37 | 36 | 35 | 35 | 33 | 32 | 32 | 31 | 31 | 29 | 35 | 40 | 29 | 0 | -0.18 |  | 60.02 | Y | -0.2 | [7 empty] | N | N | N | N | 140 | 0.4 | 73 | 95424 | 94150 | 5010 | 16300 | 11 | 2 |  | 2018-07-17 22:55 | 1573 | 138 |  | 20 |  | *샘플채취ID:103.203 | [14 empty] | 96.24 | 100 | 0 | 0 | 300 |  | 400 |  | 선택 | 선택 | 0 | 0 | 300 |  | 400 |  | 선택 | 선택 | 해제 | 미정 | 선택 | 미정 | 미정 |  | 미정 | RB107.95 | C
A46869 | 2018-07-17 | 1 | C |  | 8 | A | AE1055LS | 탄소강 | G-AE1055LS | BM#2 | 1617 | 41 | 1594 | 1540 | 29 | 4300 |  | 3 | 0.32 | 25 |  | -1.44 | 1551 | 1594 | 0 | 15.63 |  | 12 | 7 | 76 | Y |  | 2018-07-17 23:41 | 67 | 1102 | 26 | 28 | 29 | 30 | 29 | 28 | 27 | 26 | 25 | 25 | 23 | 23 | 23 | 22 | 26 | 30 | 22 | 23 | -0.16 | Y | 50 | Y | -0.2 | [7 empty] | Y | Y | Y | Y | 220 | 0.42 | 66 | 101508 | 91730 | 7090 | 16600 | 8 | 2 |  | 2018-07-17 23:48 | 1551 | 93 |  | 19 |  | * STR#2기 EDGE HEATER 500KW적용 이상공정 등록 *전공정 요청 10%이상 감속주입, 이상공정 등록 및 생관통보 | [14 empty] | 102.79 | 33.33 | 0 | 0 | 0 |  | 400 | 400 | 선택 | 해제 | 0 | 0 | 0 |  | 400 | 400 | 선택 | 해제 | 해제 | 미정 | 미정 | 선택 | 미정 |  | 미정 | BT180180 | H
B46790 | 2018-07-17 | 2 | C |  | 3 | A | 30MNB5M | 합금강 | 30MNB5M계 | BM#1 | 1573 | 61 | 1634 | 1524 | 47 | 10000 |  | 1 | 0.22 | 21 |  | -2.32 | 1570 | 1643 | 1.88 | 0 | 0 | 37 | 22 | 67 | Y |  | 2018-07-18 00:19 | 72 | 1090 | 26 | 30 | 34 | 35 | 35 | 35 | 34 | 33 | 32 | 31 | 30 | 29 | 28 | 26 | 31 | 35 | 26 | 35 | -0.15 | Y | 60 | Y | -0.2 | [7 empty] | N | N | N | N | 130 | 0.4 | 78 | 97656 | 99050 | 5010 | 16200 | 11 | 2 |  | 2018-07-18 00:20 | 1570 | 133 |  | 5 | [16 empty] | 94.13 | 100 | 0 | 0 | 0 |  | 400 |  | 선택 | 선택 | 0 | 0 | 0 |  | 400 |  | 선택 | 선택 | 해제 | 미정 | 선택 | 미정 | 미정 |  | 미정 | RB114.30 | H
A46870 | 2018-07-17 | 1 | C |  | 9 | A | AE1055LS | 탄소강 | G-AE1055LS | BM#2 | 1615 | 46 | 1597 | 1570 | 38 | 6000 |  | 3 | 0.31 | 25 |  | -1.71 | 1547 | 1597 | 0 | 14.72 |  | 36 | 1 | 15950 | Y |  | 2018-07-18 00:59 | 63 | 1287 | 26 | 28 | 29 | 29 | 29 | 28 | 27 | 26 | 25 | 25 | 25 | 24 |  | 24 | 27 | 29 | 24 | 29 | -0.11 |  | 44.97 | Y | -0.2 | [7 empty] | Y | Y | Y | Y | 200 | 0.5 | 64 | 101508 | 103080 | 7120 | 16600 | 8 | 2 |  | 2018-07-18 01:06 | 1547 | 100 |  | 10 |  | * STR#2기 EDGE HEATER 500KW적용 이상공정 등록 | [14 empty] | 92.2 | 41.67 | 0 | 0 | 0 |  | 400 | 400 | 선택 | 해제 | 0 | 0 | 0 |  | 400 | 400 | 선택 | 해제 | 해제 | 미정 | 미정 | 선택 | 미정 |  | 미정 | BT180180 | H
B46791 | 2018-07-17 | 2 | C |  | 4 | A | 30MNB5M | 합금강 | 30MNB5M계 | BM#1 | 1550 | 59 | 1624 | 1515 | 48 | 10200 |  | 1 | 0.21 | 16 |  | 0 | 1569 | 1639 | 1.48 | 0 | 0 | 1 | 26 | 72 | Y |  | 2018-07-18 01:26 | 71 | 1085 | 24 | 26 | 28 | 29 | 30 | 30 | 29 | 29 | 28 | 28 | 27 | 26 | 25 | 23 | 27 | 30 | 23 | 29 | -0.13 | Y | 55 | Y | -0.2 | [7 empty] | N | N | N | N | 120 | 0.4 | 79 | 102353 | 104000 | 4970 | 16200 | 11 | 2 |  | 2018-07-18 01:29 | 1569 | 136 |  | 18 |  | *샘플채취 ID:103.203 | [14 empty] | 93.9 | 100 | 0 | 0 | 300 |  | 400 |  | 선택 | 선택 | 0 | 0 | 300 |  | 400 |  | 선택 | 선택 | 해제 | 미정 | 선택 | 미정 | 미정 |  | 미정 | RB114.30 | H
A46871 | 2018-07-17 | 1 | C |  | 10 | A | AE1055LS | 탄소강 | G-AE1055LS | BM#2 | 1593 | 45 | 1587 | 1577 | 29 | 3800 |  | 3 | 0.31 | 25 |  | -1.32 | 1547 | 1587 | 0 | 10.47 |  | 10 | 18 | 76 | Y |  | 2018-07-18 01:53 | 63 | 1090 | 24 | 26 | 29 | 30 | 30 | 30 | 29 | 28 | 27 | 27 | 26 | 26 |  | 26 | 28 | 30 | 26 | 30 | -0.1 | Y | 39.98 | Y | 0 | [7 empty] | Y | Y | Y | Y | 190 | 0.5 | 59 | 101508 | 96290 | 6930 | 16100 | 8 | 2 |  | 2018-07-18 02:03 | 1547 | 103 |  | 22 |  | * STR#2기 EDGE HEATER 500KW적용 이상공정 등록 | [14 empty] | 98.31 | 33.33 | 0 | 0 | 0 |  | 400 | 400 | 선택 | 해제 | 0 | 0 | 0 |  | 400 | 400 | 선택 | 해제 | 해제 | 미정 | 미정 | 선택 | 미정 |  | 미정 | BT180180 | H
A46872 | 2018-07-17 | 1 | C |  | 11 | A | AE1055LS | 탄소강 | G-AE1055LS | BM#2 | 1671 | 44 | 1587 | 1590 | 30 | 3300 |  | 3 | 0.31 | 25 |  | -1.29 | 1549 | 1587 | 0 | 13.08 |  | 19 | 4 | 71 | Y |  | 2018-07-18 02:51 | 65 | 1088 | 25 | 26 | 28 | 28 | 28 | 27 | 26 | 26 | 25 | 24 | 24 | 24 |  | 24 | 26 | 28 | 24 | 28 | -0.09 |  | 44.98 | Y | 0 | [7 empty] | Y | Y | Y | Y | 180 | 0.46 | 59 | 101508 | 89560 | 7060 | 17300 | 8 | 2 |  | 2018-07-18 03:10 | 1549 | 101 |  | 25 |  | * STR#2기 EDGE HEATER 500KW적용 이상공정 등록 *전공정 작업지연 감속주입(정속 규정 미준수),이상공정 등록 | [14 empty] | 105.08 | 50 | 0 | 0 | 0 |  | 400 | 400 | 선택 | 해제 | 0 | 0 | 0 |  | 400 | 400 | 선택 | 해제 | 해제 | 미정 | 미정 | 선택 | 미정 |  | 미정 | BT180180 | H
B46792 | 2018-07-17 | 2 | C |  | 5 | A | 30MNB5M | 합금강 | 30MNB5M계 | BM#1 | 1596 | 65 | 1634 | 1557 | 48 | 10800 |  | 1 | 0.22 | 15 |  | 0 | 1570 | 1638 | 1.42 | 0 | 0 | 20 | 69 | 76 | Y |  | 2018-07-18 02:43 | 72 | 1083 | 21 | 25 | 29 | 30 | 32 | 32 | 32 | 32 | 31 | 30 | 29 | 29 | 28 | 24 | 29 | 32 | 24 | 32 | -0.13 | Y | 59.97 | Y | -0.2 | [7 empty] | N | N | N | N | 110 | 0.4 | 81 | 95268 | 103150 | 5070 | 16200 | 11 | 2 |  | 2018-07-18 02:45 | 1570 | 145 |  | 23 | [16 empty] | 88.09 | 100 | 0 | 0 | 0 |  | 400 |  | 선택 | 선택 | 0 | 0 | 0 |  | 400 |  | 선택 | 선택 | 해제 | 미정 | 선택 | 미정 | 미정 |  | 미정 | RB114.30 | H
A46873 | 2018-07-17 | 1 | C |  | 12 | B | AE1055LS | 탄소강 | G-AE1055LS | BM#2 | 1633 | 48 | 1591 | 1549 | 32 | 5400 |  | 3 | 0.31 | 25 |  | -1.46 | 1548 | 1591 | 0 | 12.92 |  | 12 | 8 | 64 | Y |  | 2018-07-18 04:05 | 64 | 1090 | 28 | 32 | 34 | 34 | 34 | 32 | 32 | 30 | 30 | 29 | 28 | 28 |  | 28 | 31 | 34 | 28 | 34 | -0.13 |  | 44.98 | Y | 0 | [7 empty] | Y | Y | Y | Y | 230 | 0.5 | 62 | 84590 | 101150 | 7110 | 16300 | 8 | 2 |  | 2018-07-18 04:14 | 1548 | 100 |  | 13 |  | * STR#2기 EDGE HEATER 500KW적용 이상공정 등록 | [14 empty] | 78.18 | 50 | 0 | 0 | 0 |  | 400 | 400 | 선택 | 해제 | 0 | 0 | 0 |  | 400 | 400 | 선택 | 해제 | 해제 | 미정 | 미정 | 선택 | 미정 |  | 미정 | BT180180 | H
B46793 | 2018-07-17 | 2 | C |  | 6 | A | 30MNB5M | 합금강 | 30MNB5M계 | BM#1 | 1602 | 48 | 1654 | 1535 | 36 | 7500 |  | 1 | 0.2 | 15 |  | 0 | 1562 | 1637 | 1.19 | 0 | 0 | 11 | 27 | 71 | Y |  | 2018-07-18 03:59 | 64 | 1093 | 22 | 22 | 23 | 23 | 23 | 23 | 22 | 21 | 20 | 20 | 19 | 19 | 18 | 17 | 21 | 23 | 17 | 23 | -0.1 |  | 59.97 | Y | 0 | [7 empty] | N | N | N | N | 100 | 0.4 | 74 | 87329 | 100800 | 5100 | 16900 | 11 | 2 |  | 2018-07-18 04:05 | 1562 | 151 |  | 28 | [16 empty] | 86.29 | 100 | 0 | 0 | 0 |  | 400 |  | 선택 | 선택 | 0 | 0 | 0 |  | 400 |  | 선택 | 선택 | 해제 | 미정 | 선택 | 미정 | 미정 |  | 미정 | RB114.30 | H
A46874 | 2018-07-17 | 1 | A |  | 13 | A | AE1055LS | 탄소강 | G-AE1055LS | BM#2 | 1590 | 41 | 1595 | 1549 | 29 | 4700 |  | 3 | 0.31 | 25 |  | -1.38 | 1554 | 1595 | 0 | 11.67 |  | 36 | 2 | 73 | Y |  | 2018-07-18 04:59 | 70 | 1098 | 29 | 30 | 31 | 31 | 30 | 30 | 29 | 29 | 28 | 28 | 27 |  |  | 27 | 29 | 31 | 27 | 30 | -0.1 |  | 40.03 | Y | -0.2 | [7 empty] | Y | Y | Y | Y | 220 | 0.5 | 59 | 101508 | 97160 | 4250 | 14700 | 8 | 2 |  | 2018-07-18 05:11 | 1554 | 101 |  | 23 |  | * STR#2기 EDGE HEATER 500KW적용 이상공정 등록 | [14 empty] | 97.37 | 100 | 0 | 0 | 0 |  | 400 | 400 | 선택 | 해제 | 0 | 0 | 0 |  | 400 | 400 | 선택 | 해제 | 해제 | 미정 | 미정 | 선택 | 미정 |  | 미정 | BT180180 | H
B46794 | 2018-07-17 | 2 | A |  | 7 | A | 30MNB5M | 합금강 | 30MNB5M계 | BM#1 | 1625 | 64 | 1645 | 1574 | 41 | 8700 |  | 1 | 0.2 | 16 |  | 0 | 1582 | 1648 | 1.01 | 0 | 0 | 37 | 23 | 60 | Y |  | 2018-07-18 05:08 | 84 | 1093 | 15 | 23 | 31 | 35 | 38 | 38 | 39 | 38 | 37 | 37 | 36 | 35 | 34 | 32 | 33 | 39 | 32 | 38 | -0.16 | Y | 45.02 | Y | 0 | [7 empty] | N | N | N | N | 150 | 0.4 | 79 | 100297 | 102940 | 5090 | 15640 | 11 | 2 |  | 2018-07-18 05:15 | 1582 | 160 |  | 34 |  | *샘플채취 ID:103.203 | [14 empty] | 92.87 | 100 | 0 | 0 | 300 |  | 400 |  | 선택 | 선택 | 0 | 0 | 300 |  | 400 |  | 선택 | 선택 | 해제 | 미정 | 선택 | 미정 | 미정 |  | 미정 | RB107.95 | H
A46875 | 2018-07-17 | 1 | A | TUNDISH교체전 | 14 | A | AE1055LS | 탄소강 | G-AE1055LS | BM#2 | 1601 | 38 | 1594 | 1526 | 32 | 5200 |  | 3 | 0.31 | 25 |  | -1.65 | 1545 | 1594 | 0 | 13.22 |  | 10 | 19 | 65 | Y |  | 2018-07-18 06:09 | 61 | 1086 | 31 | 32 | 33 | 33 | 33 | 33 | 32 | 31 | 31 | 31 | 30 |  |  | 30 | 32 | 33 | 30 | 33 | -0.07 |  | 40 | Y | -0.2 | [7 empty] | N | N | N | M | 210 | 0.5 | 57 | 83983 | 94300 | 7100 | 2000 | 8 | 2 |  | 2018-07-18 06:18 | 1545 | 101 |  | 16 |  | * STR#2기 EDGE HEATER 500KW적용 이상공정 등록 | 7023CA9F44074C0CAA0234F928A7B980 | 8D84467234B442C38E78B99AB85F420C | F5035303FC5D4101A1847792AF9DE23C | [11 empty] | 82.82 | 100 | 0 | 3500 | 0 |  | 400 | 400 | 선택 | 해제 | 0 | 3500 | 0 |  | 400 | 400 | 선택 | 해제 | 해제 | 미정 | 미정 | 선택 | 미정 |  | 미정 | BT180180 | H
B46795 | 2018-07-17 | 2 | A | TUNDISH교체전 | 8 | A | 30MNB5M | 합금강 | 30MNB5M계 | BM#1 | 1609 | 59 | 1634 | 1554 | 45 | 9400 |  | 1 | 0.19 | 19 |  | 0 | 1580 | 1651 | 1.27 | 0 | 0 | 1 | 27 | 60 | Y |  | 2018-07-18 06:29 | 82 | 1102 | 28 | 30 | 33 | 36 | 37 | 37 | 38 | 37 | 37 | 36 | 35 | 35 | 33 | 27 | 34 | 38 | 27 | 37 | -0.2 | Y | 55.02 | Y | -0.4 | [7 empty] | N | N | N | N | 140 | 0.4 | 85 | 111644 | 111700 | 5050 | 1600 | 11 | 2 |  | 2018-07-18 06:31 | 1580 | 162 |  | 36 |  | *롱노즐 SEN내부 지금융착으로 교체-7회사용 | FEF372380E3A4CBEB0EF22E57D630350 | 7ECA7E7E426944D29E64252C8CE061F2 |  | 4D37835B9E51451083020726744A3299 | [10 empty] | 95.63 | 100 | 0 | 2530 | 0 |  | 400 |  | 선택 | 선택 | 0 | 2800 | 0 |  | 400 |  | 선택 | 선택 | 해제 | 미정 | 선택 | 미정 | 선택 | 7 | 미정 | RB107.95 | H
B46796 | 2018-07-17 | 2 | A | TUNDISH교체 | 1 | A | SM45CB | 탄소강 | SM45C | BM#2 | 1602 | 51 | 1644 | 1515 | 44 | 9300 |  | 1 | 0.21 | 20 |  | -1.8 | 1590 | 1639 | 0 | 3.41 | 0 | 20 | 70 | 47 | N | 1 | 2018-07-18 07:26 | 97 | 1098 | -327 | 36 | 38 | 36 | 35 | 30 | 37 | 42 | 44 | 46 | 46 | 48 | 48 | 48 | 43 | 48 | 48 | 48 | 0 |  | 20.02 | Y | 0 | 1.2 | 2.78 | 2.66 | 2.12 |  |  |  | N | N | N | N | 190 | 0.47 | 68 | 103704 | 107410 | 1300 | 15200 | 5 | 1 |  | 2018-07-18 07:19 | 1590 | 135 |  | 24 |  | *턴디쉬 플럭스 120KG/15KG *슬리브 롱노즐 사용 *L/D 강제개공 301.401 | [14 empty] | 95.14 | 50 | 700 | 0 | 0 |  | 650 | 400 | 선택 | 해제 | 700 | 0 | 0 |  | 650 | 400 | 선택 | 해제 | 해제 | 미정 | 미정 | 미정 | 미정 |  | 미정 | RB150.00 | C
B46797 | 2018-07-18 | 2 | A |  | 2 | A | SM45CB | 탄소강 | SM45C | BM#2 | 1581 | 45 | 1645 | 1534 | 36 | 7400 |  | 1 | 0.25 | 16 |  | -1.89 | 1565 | 1624 | 0 | 4.68 | 0 | 11 | 28 | 44 | Y |  | 2018-07-18 08:24 | 72 | 1102 | 43 | 41 | 40 | 39 | 39 | 38 | 37 | 37 | 34 | 34 | 33 | 31 |  | 31 | 37 | 40 | 31 | 0 | -0.2 |  | 44.97 | Y | -0.4 | [7 empty] | N | N | N | N | 180 | 0.5 | 63 | 92226 | 103410 | 120 | 14000 | 5 | 1 |  | 2018-07-18 08:21 | 1571 | 142 |  | 37 | [16 empty] | 90.68 | 50 | 0 | 0 | 0 |  | 650 | 400 | 선택 | 해제 | 0 | 0 | 0 |  | 650 | 400 | 선택 | 해제 | 해제 | 미정 | 미정 | 미정 | 미정 |  | 미정 | RB110.00 | C
A46876 | 2018-07-17 | 1 | A | TUNDISH교체 | 1 | A | AE1055LS | 탄소강 | G-AE1055LS | BM#1 | 1624 | 47 | 1624 | 1544 | 41 | 7200 |  | 3 | 0.31 | 25 |  | -1.64 | 1594 | 1645 | 0 | 12.69 |  | 19 | 5 | 80 | Y |  | 2018-07-18 07:29 | 110 | 1108 | 20 | 26 | 25 | 30 | 33 | 36 | 38 | 39 | 40 | 41 | 41 | 42 | 42 | 42 | 36 | 42 | 42 | 0 | 0 |  | 4.98 | Y | 0 |  | 2 | 2 |  |  |  |  | Y | N | N | M | 230 | 0.39 | 70 | 101508 | 97710 | 7060 | 16060 | 4 | 1 |  | 2018-07-18 07:41 | 1594 | 192 |  | 87 |  | *T/D가열온도:자동-1378`.수동건-1372`.STR#1:949.STR#2:1059.T/D FLUX 유:15,용:225 *전공정 지연으로 감속주입-감속주입 20%이상으로 이상재등록및 생관통보 *전공정 지연으로 감속주입-정속주입 강종 감속으로 이상재 등록 | [14 empty] | 96.58 | 100 | 1500 | 0 | 0 |  | 400 |  | 선택 | 해제 | 1500 | 0 | 0 |  | 400 |  | 선택 | 해제 | 해제 | 미정 | 미정 | 선택 | 선택 |  | 미정 | BT180180 | H
A46878 | 2018-07-18 | 1 | A |  | 2 | B | AE1055LS | 탄소강 | G-AE1055LS | BM#1 | 1583 | 79 | 1601 | 1552 | 34 | 5900 |  | 3 | 0.31 | 25 |  | -1.69 | 1551 | 1601 | 0 | 15.38 |  | 36 | 3 | 84 | Y |  | 2018-07-18 09:56 | 67 | 1138 | 42 | 41 | 41 | 41 | 40 | 39 | 37 | 36 | 35 | 35 | 34 | 33 |  | 33 | 38 | 41 | 33 | 41 | -0.18 |  | 44.98 | Y | -0.2 | [7 empty] | Y | Y | Y | Y | 220 | 0.5 | 60 | 84590 | 98070 | 7150 | 15480 | 4 | 1 |  | 2018-07-18 10:03 | 1551 | 130 |  | 12 |  | *자동:1524℃ 수동:1522℃ | [14 empty] | 80.49 | 100 | 0 | 0 | 0 |  | 400 |  | 선택 | 해제 | 0 | 0 | 0 |  | 400 |  | 선택 | 해제 | 해제 | 미정 | 미정 | 선택 | 미정 |  | 미정 | BT180180 | H
B46798 | 2018-07-18 | 2 | A |  | 3 | A | SM45CB | 탄소강 | SM45C | BM#2 | 1602 | 39 | 1626 | 1534 | 30 | 6200 |  | 1 | 0.21 | 18 |  | -3.01 | 1548 | 1618 | 0 | 8.39 | 0 | 37 | 24 | 31 | Y |  | 2018-07-18 09:48 | 55 | 1112 | 25 | 25 | 25 | 24 | 24 | 22 | 21 | 20 | 18 | 16 | 16 |  |  | 16 | 21 | 25 | 16 | 25 | -0.23 |  | 39.98 | Y | 0 | [7 empty] | Y | Y | Y | Y | 170 | 0.47 | 60 | 94502 | 95430 | 3090 | 14100 | 5 | 1 |  | 2018-07-18 09:50 | 1548 | 117 |  | 20 | [16 empty] | 96.43 | 50 | 0 | 0 | 0 |  | 650 | 700 | 선택 | 해제 | 0 | 0 | 0 |  | 650 | 700 | 선택 | 해제 | 해제 | 미정 | 미정 | 미정 | 미정 |  | 미정 | RB220.00 | C
A46879 | 2018-07-18 | 1 | A |  | 3 | A | AE1055LS | 탄소강 | G-AE1055LS | BM#1 | 1625 | 41 | 1587 | 1546 | 35 | 5800 |  | 3 | 0.31 | 25 |  | -1.07 | 1555 | 1586 | 0 | 13.77 |  | 10 | 20 | 72 | Y |  | 2018-07-18 10:38 | 71 | 1088 | 30 | 30 | 31 | 32 | 33 | 32 | 31 | 31 | 30 | 30 | 29 | 29 |  | 29 | 31 | 33 | 29 | 31 | -0.11 | Y | 35 | Y | 0 | [7 empty] | Y | Y | Y | Y | 210 | 0.5 | 58 | 135344 | 96380 | 7060 | 14900 | 4 | 1 |  | 2018-07-18 10:45 | 1555 | 130 |  | 33 |  | *유사강종 연연주 혼탕부 성분 확인 ID:106~108.206~208 | [14 empty] | 130.89 | 100 | 0 | 0 | 0 |  | 400 |  | 선택 | 해제 | 0 | 0 | 0 |  | 400 |  | 선택 | 해제 | 해제 | 미정 | 미정 | 선택 | 미정 |  | 미정 | BT180180 | H
C45339 | 2018-07-18 | 3 | A |  | 4 | A | SM45CB | 탄소강 | SM45C | BM#2 | 1608 | 48 | 1614 | 1564 | 30 | 5800 |  | 1 | 0.21 | 15 |  | -2.19 | 1555 | 1609 | 0 | 2.63 | 0 | 21 | 56 | 82 | Y |  | 2018-07-18 11:11 | 62 | 1075 | 12 | 16 | 17 | 18 | 17 | 17 | 16 | 16 | 15 | 14 | 13 | 12 | 11 | 11 | 15 | 18 | 11 | 17 | -0.16 | Y | 45 | Y | -0.2 | [7 empty] | Y | Y | Y | Y | 160 | 0.47 | 69 | 149953 | 108230 | 70 | 14700 | 5 | 1 |  | 2018-07-18 10:38 | 1555 | 130 |  | 2 |  | *연연주 혼탕부 308~310.408~410 | [14 empty] | 139.49 | 100 | 0 | 0 | 0 |  | 650 | 600 | 해제 | 해제 | 0 | 0 | 0 |  | 650 | 600 | 해제 | 해제 | 해제 | 미정 | 미정 | 미정 | 미정 |  | 미정 | RB200.00 | C
A46880 | 2018-07-18 | 1 | A |  | 4 | A | P-AE1055LS | 탄소강 | G-AE1055LS | BM#1 | 1589 | 40 | 1603 | 1547 | 28 | 4900 |  | 3 | 0.3 | 25 |  | -1.35 | 1551 | 1592 | 0 | 20.29 |  | 12 | 10 | 59 | Y |  | 2018-07-18 11:39 | 66 | 1134 | 25 | 26 | 28 | 28 | 29 | 29 | 28 | 28 | 28 | 27 | 27 | 26 |  | 26 | 27 | 29 | 26 | 28 | -0.04 | Y | 35 | Y | -0.2 | [7 empty] | Y | Y | Y | Y | 200 | 0.48 | 58 | 50754 | 93390 | 7010 | 16670 | 4 | 1 |  | 2018-07-18 11:53 | 1551 | 116 |  | 33 |  | *유사강종 연연주 혼탕부 성분 확인 ID:101.201 | [14 empty] | 50.55 | 100 | 0 | 0 | 0 |  | 650 |  | 선택 | 해제 | 0 | 0 | 0 |  | 650 |  | 선택 | 해제 | 해제 | 미정 | 미정 | 선택 | 미정 |  | 미정 | BT180180 | H
B46800 | 2018-07-18 | 2 | A |  | 5 | A | SM45C | 탄소강 | SM45C | BM#2 | 1620 | 40 | 1644 | 1576 | 30 | 5700 |  | 1 | 0.24 | 15 |  | -2.26 | 1567 | 1627 | 0 | 8.96 | 0 | 20 | 71 | 72 | Y |  | 2018-07-18 12:04 | 74 | 1130 | 23 | 31 | 35 | 37 | 38 | 38 | 38 | 37 | 36 | 35 | 33 |  |  | 33 | 35 | 38 | 33 | 38 | -0.17 | Y | 30 | Y | -0.4 | [7 empty] | Y | Y | Y | Y | 150 | 0.47 | 60 | 58806 | 94050 | 5350 | 15000 | 5 | 1 |  | 2018-07-18 12:05 | 1567 | 116 |  | 21 |  | *연연주 혼탕부 301.401 | [14 empty] | 61.26 | 100 | 0 | 0 | 0 |  | 650 | 700 | 해제 | 해제 | 0 | 0 | 0 |  | 650 | 700 | 해제 | 해제 | 해제 | 미정 | 미정 | 미정 | 미정 |  | 미정 | RB230.00 | C
A46881 | 2018-07-18 | 1 | B |  | 5 | A | P-AE1055LS | 탄소강 | G-AE1055LS | BM#1 | 1622 | 42 | 1594 | 1561 | 29 | 4900 |  | 3 | 0.31 | 26 |  | -1.27 | 1555 | 1594 | 0 | 15.43 |  | 19 | 6 | 46 | Y |  | 2018-07-18 12:46 | 70 | 1138 | 25 | 28 | 31 | 32 | 33 | 34 | 34 | 33 | 32 | 32 | 31 | 30 | 29 | 29 | 31 | 34 | 29 | 32 | -0.14 | Y | 34.98 | Y | -0.2 | [7 empty] | Y | Y | Y | Y | 190 | 0.48 | 63 | 101508 | 96260 | 7190 | 15400 | 4 | 1 |  | 2018-07-18 12:54 | 1555 | 121 |  | 27 | [16 empty] | 98.12 | 100 | 0 | 0 | 0 |  | 650 |  | 선택 | 해제 | 0 | 0 | 0 |  | 650 |  | 선택 | 해제 | 해제 | 미정 | 미정 | 선택 | 미정 |  | 미정 | BT180180 | H
B46801 | 2018-07-18 | 2 | B |  | 6 | A | SM45C | 탄소강 | SM45C | BM#2 | 1574 | 32 | 1604 | 1537 | 28 | 5800 |  | 1 | 0.24 | 15 |  | -2.61 | 1563 | 1613 | 0 | 6.08 | 0 | 11 | 29 | 65 | Y |  | 2018-07-18 13:16 | 70 | 1142 | 33 | 35 | 36 | 36 | 36 | 36 | 35 | 34 | 33 | 31 | 30 | 28 |  | 28 | 34 | 36 | 28 | 36 | -0.18 |  | 44.98 | Y | -0.4 | [7 empty] | N | N | N | N | 180 | 0.46 | 63 | 86420 | 97060 | 100 | 16400 | 5 | 1 | 20 | 2018-07-18 13:18 | 1563 | 90 |  | 12 |  | * 전공정 작업지연 감속주입 0.40 이상공정 등록 생관통보 -빅 사이즈 조건 충족되지 않아 일반 사이즈로 변경 함. | [14 empty] | 89.05 | 100 | 0 | 0 | 0 |  | 650 | 700 | 해제 | 해제 | 0 | 0 | 0 |  | 650 | 700 | 해제 | 해제 | 해제 | 미정 | 미정 | 미정 | 미정 |  | 미정 | RB105.00 | C
A46882 | 2018-07-18 | 1 | B |  | 6 | A | P-AE1055LS | 탄소강 | G-AE1055LS | BM#1 | 1627 | 41 | 1594 | 1534 | 33 | 5700 |  | 3 | 0.32 | 25 |  | -1.64 | 1552 | 1601 | 0 | 17.19 |  | 36 | 4 | 48 | Y |  | 2018-07-18 13:44 | 67 | 1130 | 26 | 26 | 26 | 27 | 27 | 27 | 27 | 27 | 27 | 26 | 25 | 25 | 23 | 23 | 26 | 27 | 23 | 27 | -0.08 | Y | 44.98 | Y | -0.4 | [7 empty] | Y | Y | Y | Y | 180 | 0.48 | 63 | 101508 | 98230 | 7130 | 15600 | 4 | 1 |  | 2018-07-18 13:50 | 1552 | 116 |  | 33 | [16 empty] | 96.44 | 100 | 0 | 0 | 0 |  | 650 |  | 선택 | 해제 | 0 | 0 | 0 |  | 650 |  | 선택 | 해제 | 해제 | 미정 | 미정 | 선택 | 미정 |  | 미정 | BT180180 | C
B46802 | 2018-07-18 | 2 | B |  | 7 | A | SM45C | 탄소강 | SM45C | BM#2 | 1601 | 32 | 1614 | 1547 | 25 | 5100 |  | 1 | 0.23 | 16 |  | -2.22 | 1558 | 1604 | 0 | 4.47 | 0 | 37 | 25 | 85 | Y |  | 2018-07-18 14:23 | 65 | 1139 | 24 | 27 | 29 | 31 | 32 | 31 | 30 | 30 | 29 | 27 | 26 | 24 | 23 | 19 | 27 | 32 | 19 | 0 | -0.24 | Y | 55 | Y | -0.2 | [7 empty] | N | N | N | N | 170 | 0.4 | 75 | 102762 | 100040 | 80 | 15400 | 5 | 1 | 30 | 2018-07-18 14:26 | 1558 | 87 |  | 12 |  | * 전공정 작업지연 감속주입 0.40 이상공정 등록 및 생관통보 | [14 empty] | 100.8 | 100 | 0 | 0 | 0 |  | 650 | 400 | 해제 | 해제 | 0 | 0 | 0 |  | 650 | 400 | 해제 | 해제 | 해제 | 미정 | 미정 | 미정 | 미정 |  | 미정 | BM510510 | C
A46883 | 2018-07-18 | 1 | B |  | 7 | A | P-AE1055LS | 탄소강 | G-AE1055LS | BM#1 | 1627 | 41 | 1604 | 1523 | 33 | 5600 |  | 3 | 0.31 | 25 |  | -1.59 | 1558 | 1605 | 0 | 18.6 |  | 10 | 21 | 65 | Y |  | 2018-07-18 14:44 | 73 | 1133 | 20 | 26 | 31 | 33 | 34 | 35 | 35 | 34 | 34 | 34 | 33 | 33 | 33 | 33 | 32 | 35 | 33 | 34 | -0.02 | Y | 40 | Y | 0 | [7 empty] | Y | Y | Y | Y | 230 | 0.48 | 65 | 101508 | 100170 | 7050 | 16100 | 4 | 1 |  | 2018-07-18 14:52 | 1558 | 121 |  | 40 | [16 empty] | 94.73 | 100 | 0 | 0 | 0 |  | 650 |  | 선택 | 해제 | 0 | 0 | 0 |  | 650 |  | 선택 | 해제 | 해제 | 미정 | 미정 | 선택 | 미정 |  | 미정 | BT180180 | C
B46803 | 2018-07-18 | 2 | B | TUNDISH교체전 | 8 | A | SM45C | 탄소강 | SM45C | BM#2 | 1566 | 37 | 1627 | 1526 | 31 | 7200 |  | 1 | 0.25 | 16 |  | -2.25 | 1572 | 1628 | 0 | 4.99 | 0 | 32 | 1 | 12239 | Y |  | 2018-07-18 15:33 | 79 | 1253 | 15 | 26 | 30 | 33 | 35 | 36 | 35 | 35 | 34 | 33 | 31 | 30 | 29 | 29 | 31 | 36 | 29 | 35 | -0.2 | Y | 35 | Y | -0.2 |  |  |  | 1.35 |  |  |  | N | N | N | N | 160 | 0.47 | 62 | 113458 | 97280 | -230 | 2000 | 5 | 1 | 50 | 2018-07-18 15:33 | 1572 | 103 |  | 22 |  | * 전공정 작업지연 감속주입 * L/D 대보수 * STR#2 EDGE HEATER 500 KW 적용 함. | BECB6AF25616453E992F5563FF5D4471 | 86697BB406B648A1A3C3213BBA669340 | 31FB65CB012C4D58B8ED0D193B8A3429 | [11 empty] | 116.91 | 100 | 0 | 2580 | 0 |  | 650 | 400 | 선택 | 해제 | 0 | 2510 | 0 |  | 650 | 400 | 선택 | 해제 | 해제 | 미정 | 미정 | 미정 | 미정 |  | 미정 | RB135.00 | C
A46884 | 2018-07-18 | 1 | B |  | 8 | A | P-AE1055LS | 탄소강 | G-AE1055LS | BM#1 | 1582 | 42 | 1608 | 1538 | 33 | 5300 |  | 3 | 0.31 | 25 |  | -1.36 | 1561 | 1601 | 0 | 18.6 |  | 12 | 11 | 59 | Y |  | 2018-07-18 15:51 | 76 | 1075 | 32 | 34 | 36 | 37 | 37 | 37 | 37 | 36 | 36 | 35 | 35 | 33 | 33 | 33 | 35 | 37 | 33 | 37 | -0.09 | Y | 45 | Y | 0 | [7 empty] | Y | Y | Y | Y | 220 | 0.48 | 61 | 101508 | 97130 | 7040 | 16200 | 4 | 1 |  | 2018-07-18 15:58 | 1561 | 123 |  | 39 | [16 empty] | 97.46 | 100 | 0 | 0 | 0 |  | 650 |  | 선택 | 해제 | 0 | 0 | 0 |  | 650 |  | 선택 | 해제 | 해제 | 미정 | 미정 | 선택 | 미정 |  | 미정 | BT180180 | H
B46804 | 2018-07-18 | 2 | B | TUNDISH교체 | 1 | A | 20MNCRS5HM | 소입성보증강 | C1 | BM#2 | 1660 | 47 | 1686 | 1594 | 40 | 8800 |  | 1 | 0.23 | 20 |  | -2.63 | 1595 | 1667 | 0 | 6.52 | 0 | 1 | 29 | 179 | Y |  | 2018-07-18 16:58 | 89 | 1080 | -65 | 25 | 24 | 23 | 22 | 21 | 17 | 22 | 26 | 27 | 27 | 25 | 24 | 19 | 21 | 27 | 19 | 22 | -0.32 |  | 25.02 | Y | -0.6 |  | 2.36 | 2.36 |  |  |  |  | N | N | N | N | 150 | 0.5 | 57 | 92952 | 101080 | 60 | 15400 | 17 | 2 | 10 | 2018-07-18 16:54 | 1595 | 130 |  | 28 |  | * T/D 용강량 실측:1200mm / 18.5 TON * T/D FLUX 용탕부: 120 KG / 유탕부: 15KG 투입 * 슬리브 롱노즐( Y자형 ) 사용 * 생왕겨 미투입 * STR#2 EDGE HEATER 500 KW 적용 함 이상공정 등록 생관통보 | [14 empty] | 89.08 | 100 | 700 | 0 | 0 |  | 450 | 300 | 선택 | 선택 | 700 | 0 | 0 |  | 450 | 300 | 선택 | 선택 | 해제 | 미정 | 미정 | 미정 | 미정 |  | 미정 | RB110.00 | H
A46885 | 2018-07-18 | 1 | B |  | 9 | A | P-AE1055LS | 탄소강 | G-AE1055LS | BM#1 | 1621 | 41 | 1599 | 1565 | 23 | 4000 |  | 3 | 0.31 | 26 |  | -1.23 | 1558 | 1595 | 0 | 18.97 |  | 19 | 7 | 53 | Y |  | 2018-07-18 16:49 | 73 | 1088 | 31 | 31 | 32 | 32 | 33 | 34 | 33 | 33 | 33 | 33 | 32 | 32 | 33 | 33 | 32 | 34 | 32 | 33 | 0 | Y | 30 | Y | 0.2 | [7 empty] | Y | Y | Y | Y | 210 | 0.48 | 61 | 84590 | 94800 | 7030 | 15400 | 4 | 1 |  | 2018-07-18 17:10 | 1558 | 125 |  | 44 | [16 empty] | 83.09 | 100 | 0 | 0 | 0 |  | 650 |  | 선택 | 해제 | 0 | 0 | 0 |  | 650 |  | 선택 | 해제 | 해제 | 미정 | 미정 | 선택 | 미정 |  | 미정 | BT180180 | H
B46805 | 2018-07-18 | 2 | B |  | 2 | A | 20MNCRS5HM | 소입성보증강 | C1 | BM#2 | 1646 | 47 | 1646 | 1586 | 35 | 7500 |  | 1 | 0.24 | 19 |  | -2.68 | 1577 | 1645 | 0 | 6.05 | 0 | 11 | 30 | 91 | Y |  | 2018-07-18 17:55 | 71 | 1075 | 15 | 18 | 22 | 25 | 25 | 25 | 25 | 24 | 22 | 21 | 19 | 17 |  | 17 | 22 | 25 | 17 | 25 | -0.2 | Y | 39.98 | Y | -0.4 | [7 empty] | N | N | N | N | 140 | 0.53 | 56 | 92952 | 99030 | 90 | 15000 | 17 | 2 | 20 | 2018-07-18 18:09 | 1577 | 131 |  | 31 |  | * STR#2 EDGE HEATER 500 KW 적용 함 이상공정 등록 생관통보 | [14 empty] | 97.59 | 100 | 0 | 0 | 0 |  | 450 | 300 | 선택 | 선택 | 0 | 0 | 0 |  | 450 | 300 | 선택 | 선택 | 해제 | 미정 | 미정 | 미정 | 미정 |  | 미정 | RB110.00 | H
A46886 | 2018-07-18 | 1 | B |  | 10 | A | P-AE1055LS | 탄소강 | G-AE1055LS | BM#1 | 1605 | 41 | 1588 | 1541 | 28 | 4900 |  | 3 | 0.31 | 25 |  | -1.32 | 1547 | 1586 | 0 | 18.97 |  | 36 | 5 | 59 | Y |  | 2018-07-18 18:07 | 62 | 1079 | 31 | 29 | 28 | 28 | 27 | 27 | 25 | 25 | 25 | 24 | 23 | 23 | 22 | 22 | 26 | 28 | 22 | 25 | -0.12 |  | 50 | Y | -0.2 | [7 empty] | Y | Y | Y | Y | 200 | 0.48 | 63 | 101508 | 99010 | 7090 | 16000 | 4 | 1 |  | 2018-07-18 18:13 | 1547 | 113 |  | 29 | 14 | [15 empty] | 95.76 | 100 | 0 | 0 | 0 |  | 650 |  | 선택 | 해제 | 0 | 0 | 0 |  | 650 |  | 선택 | 해제 | 해제 | 미정 | 미정 | 선택 | 미정 |  | 미정 | BT180180 | H
B46806 | 2018-07-18 | 2 | B |  | 3 | A | 20MNCRS5HM | 소입성보증강 | C1 | BM#2 | 1606 | 55 | 1635 | 1535 | 43 | 9200 |  | 1 | 0.24 | 19 |  | -2.44 | 1578 | 1642 | 0 | 5.3 | 0 | 37 | 26 | 69 | Y |  | 2018-07-18 19:06 | 72 | 1073 | 19 | 24 | 27 | 28 | 27 | 26 | 25 | 23 | 22 | 20 | 18 |  |  | 18 | 24 | 28 | 18 | 0 | -0.29 | Y | 35.02 | Y | -0.4 | [7 empty] | N | N | N | N | 130 | 0.53 | 58 | 100698 | 101180 | 90 | 14900 | 17 | 2 | 30 | 2018-07-18 18:57 | 1578 | 130 |  | 20 |  | * STR#2 EDGE HEATER 500 KW 적용 함 이상공정 등록 생관통보 | [14 empty] | 102.6 | 100 | 0 | 0 | 0 |  | 450 | 300 | 선택 | 선택 | 0 | 0 | 0 |  | 450 | 300 | 선택 | 선택 | 해제 | 미정 | 미정 | 미정 | 미정 |  | 미정 | RB110.00 | H
A46887 | 2018-07-18 | 1 | B |  | 11 | A | P-AE1055LS | 탄소강 | G-AE1055LS | BM#1 | 1590 | 41 | 1595 | 1549 | 32 | 5500 |  | 3 | 0.31 | 25 |  | -1.49 | 1549 | 1593 | 0 | 19.17 |  | 10 | 22 | 54 | Y |  | 2018-07-18 19:07 | 64 | 1083 | 21 | 24 | 27 | 28 | 29 | 29 | 29 | 28 | 28 | 27 | 26 | 25 | 26 | 26 | 27 | 29 | 25 | 29 | -0.11 | Y | 35 | Y | 0.2 | [7 empty] | Y | Y | Y | Y | 190 | 0.48 | 64 | 101508 | 97380 | 7060 | 15500 | 4 | 1 |  | 2018-07-18 19:17 | 1549 | 119 |  | 34 | [16 empty] | 97.23 | 100 | 0 | 0 | 0 |  | 650 |  | 선택 | 해제 | 0 | 0 | 0 |  | 650 |  | 선택 | 해제 | 해제 | 미정 | 미정 | 선택 | 미정 |  | 미정 | BT180180 | H
B46807 | 2018-07-18 | 2 | B |  | 4 | A | 20MNCRS5HM | 소입성보증강 | C1 | BM#2 | 1628 | 46 | 1647 | 1565 | 35 | 7700 |  | 1 | 0.24 | 19 |  | -2.56 | 1570 | 1642 | 0 | 5.78 | 0 | 32 | 2 | 63 | Y |  | 2018-07-18 20:01 | 64 | 1085 | 13 | 18 | 20 | 21 | 21 | 21 | 20 | 19 | 18 | 16 | 14 |  |  | 14 | 18 | 21 | 14 | 21 | -0.21 | Y | 33.2 | Y | -0.4 | [7 empty] | N | N | N | N | 120 | 0.53 | 52 | 100698 | 91660 | 130 | 14700 | 17 | 2 | 50 | 2018-07-18 19:54 | 1570 | 125 |  | 26 |  | * STR#2 EDGE HEATER 500 KW 적용 함 이상공정 등록 생관통보 | [14 empty] | 110.23 | 30.77 | 0 | 0 | 0 |  | 450 | 300 | 선택 | 선택 | 0 | 0 | 0 |  | 450 | 300 | 선택 | 선택 | 해제 | 미정 | 미정 | 미정 | 미정 |  | 미정 | RB110.00 | H
A46888 | 2018-07-18 | 1 | B |  | 12 | A | P-AE1055LS | 탄소강 | G-AE1055LS | BM#1 | 1631 | 41 | 1600 | 1562 | 24 | 4100 |  | 3 | 0.31 | 26 |  | -1.14 | 1564 | 1598 | 0 | 19.14 |  | 12 | 12 | 59 | Y |  | 2018-07-18 20:03 | 79 | 1087 | 24 | 29 | 34 | 36 | 38 | 38 | 39 | 39 | 39 | 38 | 38 | 37 | 37 | 37 | 36 | 39 | 37 | 39 | -0.06 | Y | 29.98 | Y | 0 | [7 empty] | Y | Y | Y | Y | 180 | 0.48 | 62 | 101508 | 97010 | 7110 | 15600 | 4 | 1 |  | 2018-07-18 20:11 | 1564 | 120 |  | 42 | [16 empty] | 97.6 | 100 | 0 | 0 | 0 |  | 650 |  | 선택 | 해제 | 0 | 0 | 0 |  | 650 |  | 선택 | 해제 | 해제 | 미정 | 미정 | 선택 | 미정 |  | 미정 | BT180180 | H
B46808 | 2018-07-18 | 2 | C |  | 5 | A | 20MNCRS5HM | 소입성보증강 | C1 | BM#2 | 1648 | 46 | 1644 | 1535 | 41 | 9100 |  | 1 | 0.25 | 19 |  | -2.1 | 1574 | 1638 | 0 | 6.7 | 0 | 1 | 30 | 33 | Y |  | 2018-07-18 21:08 | 68 | 1080 | 19 | 24 | 28 | 28 | 29 | 29 | 28 | 27 | 26 | 25 | 23 |  |  | 23 | 26 | 29 | 23 | 28 | -0.2 | Y | 30 | Y | -0.4 | [7 empty] | N | N | N | N | 110 | 0.52 | 59 | 92952 | 102790 | 50 | 14500 | 17 | 2 | 10 | 2018-07-18 21:09 | 1574 | 123 |  | 14 |  | * STR#2 EDGE HEATER 500 KW 적용 함 이상공정 등록 생관통보 | [14 empty] | 93.42 | 41.67 | 0 | 0 | 0 |  | 450 | 300 | 선택 | 선택 | 0 | 0 | 0 |  | 450 | 300 | 선택 | 선택 | 해제 | 미정 | 미정 | 미정 | 미정 |  | 미정 | RB110.00 | H
A46889 | 2018-07-18 | 1 | C |  | 13 | A | P-AE1055LS | 탄소강 | G-AE1055LS | BM#1 | 1601 | 41 | 1596 | 1551 | 27 | 4500 |  | 3 | 0.31 | 26 |  | -1.27 | 1554 | 1594 | 0 | 18.1 |  | 19 | 8 | 47 | Y |  | 2018-07-18 21:16 | 69 | 1092 | 36 | 34 | 33 | 32 | 32 | 32 | 31 | 30 | 30 | 29 | 29 | 28 | 28 | 28 | 31 | 33 | 28 | 32 | -0.1 |  | 50.03 | Y | 0 | [7 empty] | Y | Y | Y | Y | 230 | 0.48 | 62 | 101508 | 95950 | 7030 | 15600 | 4 | 1 |  | 2018-07-18 21:22 | 1554 | 114 |  | 34 | 15 | [15 empty] | 98.6 | 100 | 0 | 0 | 0 |  | 650 |  | 선택 | 해제 | 0 | 0 | 0 |  | 650 |  | 선택 | 해제 | 해제 | 미정 | 미정 | 선택 | 미정 |  | 미정 | BT180180 | H
B46809 | 2018-07-18 | 2 | C |  | 6 | A | 20MNCRS5HM | 소입성보증강 | C1 | BM#2 | 1607 | 43 | 1654 | 1556 | 33 | 7300 |  | 1 | 0.22 | 19 |  | -2.35 | 1576 | 1640 | 0 | 4.95 | 0 | 11 | 31 | 45 | Y |  | 2018-07-18 22:06 | 70 | 1092 | 26 | 31 | 34 | 34 | 34 | 34 | 33 | 32 | 30 | 28 |  |  |  | 28 | 32 | 34 | 28 | 34 | -0.17 |  | 35 | Y | -0.4 | [7 empty] | N | N | N | N | 100 | 0.52 | 53 | 92952 | 92550 | 110 | 14800 | 17 | 2 | 20 | 2018-07-18 22:14 | 1576 | 114 |  | 18 |  | * STR#2 EDGE HEATER 500 KW 적용 함 이상공정 등록 생관통보 | [14 empty] | 103.97 | 41.67 | 0 | 0 | 0 |  | 450 | 300 | 선택 | 선택 | 0 | 0 | 0 |  | 450 | 300 | 선택 | 선택 | 해제 | 미정 | 미정 | 미정 | 미정 |  | 미정 | RB110.00 | H
A46890 | 2018-07-18 | 1 | C | TUNDISH교체전 | 14 | B | P-AE1055LS | 탄소강 | G-AE1055LS | BM#1 | 1610 | 42 | 1601 | 1549 | 28 | 4800 |  | 3 | 0.32 | 25 |  | -1.6 | 1554 | 1601 | 0 | 15.43 |  | 36 | 6 | 54 | Y |  | 2018-07-18 22:14 | 69 | 1089 | 26 | 27 | 29 | 30 | 30 | 30 | 30 | 29 | 29 | 28 | 27 | 27 | 26 | 26 | 28 | 30 | 26 | 30 | -0.09 | Y | 45.02 | Y | -0.2 | [7 empty] | Y | N | N | M | 220 | 0.48 | 64 | 84590 | 100200 | 7000 | 2000 | 4 | 1 |  | 2018-07-18 22:22 | 1554 | 120 |  | 39 |  | *내화물 이상발생 (T/D댐 용손 크랙발생)이상재등록ID:101~105.201~205 (생관통보) 사진첨부 | 0B9C2D1CB5A14F0383EE0E281F2C003F | 218246B52C34497BBE2F3673C25D4804 | 3BC5260B75EB4233A57382B27EDDBB3B | 9D2A48B6E5654D7AB6A424336A8576D4 | [10 empty] | 78.91 | 100 | 0 | 3500 | 0 |  | 650 |  | 선택 | 해제 | 0 | 3670 | 0 |  | 650 |  | 선택 | 해제 | 해제 | 미정 | 미정 | 선택 | 미정 |  | 미정 | BT180180 | H
B46810 | 2018-07-18 | 2 | C |  | 7 | A | 20MNCRS5HM | 소입성보증강 | C1 | BM#2 | 1603 | 42 | 1634 | 1555 | 37 | 8000 |  | 1 | 0.24 | 19 |  | -2.6 | 1577 | 1646 | 0 | 3.98 | 0 | 37 | 27 | 46 | Y |  | 2018-07-18 23:04 | 71 | 1094 | 29 | 31 | 32 | 32 | 32 | 31 | 30 | 29 | 28 | 27 | 25 |  |  | 25 | 30 | 32 | 25 | 32 | -0.17 |  | 40.02 | Y | -0.4 | [7 empty] | N | N | N | N | 150 | 0.52 | 56 | 108444 | 95500 | 130 | 15200 | 17 | 2 | 10 | 2018-07-18 23:13 | 1577 | 113 |  | 16 |  | * STR#2 EDGE HEATER 500 KW 적용 함 이상공정 등록 생관통보 | [14 empty] | 114.15 | 35.71 | 0 | 0 | 0 |  | 450 | 300 | 선택 | 선택 | 0 | 0 | 0 |  | 450 | 300 | 선택 | 선택 | 해제 | 미정 | 미정 | 미정 | 미정 |  | 미정 | RB110.00 | H
B46811 | 2018-07-18 | 2 | C | TUNDISH교체전 | 8 | A | 20MNCRS5HM | 소입성보증강 | C1 | BM#2 | 1628 | 45 | 1637 | 1565 | 39 | 8600 |  | 1 | 0.21 | 19 |  | 0 | 1572 | 1645 | 0 | 3.63 | 0 | 32 | 3 | 49 | Y |  | 2018-07-19 00:09 | 66 | 1091 | 22 | 27 | 31 | 32 | 31 | 31 | 30 | 29 | 27 | 25 | 23 | 20 | 17 | 17 | 27 | 32 | 17 | 31 | -0.33 | Y | 45.02 | Y | -0.6 | [7 empty] | N | N | N | N | 140 | 0.52 | 61 | 101783 | 105900 | -2000 | 2200 | 17 | 2 | 20 | 2018-07-19 00:15 | 1572 | 113 |  | 9 |  | * STR#2 EDGE HEATER 500 KW 적용 함 이상공정 등록 생관통보 | AF1CBABF4F5F48338B9B030572FF0E2B | 5CCC9E65CF5C4061A3548F50CB0A3041 | 151F6F96A3C8468ABBA2C7FA612020DE | [11 empty] | 97.96 | 35.71 | 0 | 2678 | 0 |  | 450 | 300 | 선택 | 선택 | 0 | 2500 | 0 |  | 450 | 300 | 선택 | 선택 | 해제 | 미정 | 미정 | 미정 | 미정 |  | 미정 | RB110.00 | H
A46891 | 2018-07-18 | 1 | C | TUNDISH교체 | 1 | A | SCM822HT | 소입성보증강 | C | BM#1 | 1631 | 41 | 1641 | 1579 | 35 | 6700 |  | 3 | 0.32 | 20 |  | -1.46 | 1604 | 1641 | 0 | 12.94 |  | 10 | 23 | 50 | Y |  | 2018-07-18 23:27 | 96 | 1095 | 17 | 24 | 26 | 32 | 36 | 39 | 40 | 41 | 42 | 43 | 44 |  |  | 44 | 36 | 44 | 44 | 0 | 0 |  |  | Y | 0.2 |  | 2.11 | 2.11 |  |  |  |  | N | N | N | N | 150 | 0.53 | 58 | 101508 | 103180 | 3840 | 15200 | 12 | 2 |  | 2018-07-18 23:37 | 1604 | 133 |  | 55 | 14 | *T/D플럭스 유15 용120KG | [14 empty] | 94.34 | 100 | 700 | 0 | 0 |  | 410 |  | 선택 | 선택 | 700 | 0 | 0 |  | 410 |  | 선택 | 선택 | 해제 | 미정 | 미정 | 해제 | 미정 |  | 미정 | BT180180 | H
A46892 | 2018-07-18 | 1 | C |  | 2 | A | SCM822HT | 소입성보증강 | C | BM#1 | 1633 | 40 | 1625 | 1560 | 33 | 6300 |  | 3 | 0.34 | 16 |  | -1.48 | 1594 | 1625 | 0 | 15.73 |  | 12 | 13 | 58 | Y |  | 2018-07-19 00:30 | 86 | 1088 | 42 | 37 | 37 | 37 | 37 | 37 | 36 | 36 | 36 | 35 | 34 | 34 |  | 34 | 37 | 37 | 34 | 37 | -0.06 |  | 45.02 | Y | 0 | [7 empty] | N | N | N | N | 140 | 0.55 | 57 | 101508 | 103200 | 3530 | 13700 | 12 | 2 |  | 2018-07-19 00:39 | 1594 | 127 |  | 52 | [16 empty] | 95.18 | 100 | 0 | 0 | 0 |  | 410 |  | 선택 | 선택 | 0 | 0 | 0 |  | 410 |  | 선택 | 선택 | 해제 | 미정 | 미정 | 미정 | 미정 |  | 미정 | BT180180 | H
B46812 | 2018-07-18 | 2 | C | TUNDISH교체 | 1 | A | SM48CM1 | 탄소강 | SM48CM1 | BM#2 | 1620 | 43 | 1657 | 1576 | 34 | 7000 |  | 1 | 0.2 | 21 |  | -2.22 | 1578 | 1648 | 1.64 | 0 | 0 | 1 | 31 | 46 | Y |  | 2018-07-19 01:17 | 91 | 1065 | -130 | 30 | 33 | 34 | 34 | 33 | 31 | 28 | 33 | 36 | 39 | 40 | 42 | 44 | 38 | 44 | 44 | 44 | 0 |  | 15 | Y | 0 |  | 3.57 | 3.36 | 1.73 |  |  |  | Y | N | N | M | 190 | 0.45 | 64 | 92880 | 101210 | 10 |  | 6 | 1 | 10 | 2018-07-19 01:25 | 1578 | 138 |  | 28 |  | *T/D플럭스 120/15KG *롱노즐 실리부 부착 *수소 10분 측정값 기준치 초과 (11분 3.63PPM, 14분 3.57PPM),생관통보 * STR#2 EDGE HEATER 500 KW 적용 함 | [14 empty] | 93.16 | 41.67 | 718 | 0 | 0 |  | 650 | 600 | 선택 | 해제 | 798 | 0 | 0 |  | 650 | 600 | 선택 | 해제 | 해제 | 미정 | 미정 | 미정 | 선택 |  | 미정 | RB250.00 | C
A46893 | 2018-07-18 | 1 | C |  | 3 | A | SCM822HT | 소입성보증강 | C | BM#1 | 1642 | 41 | 1637 | 1605 | 32 | 5200 |  | 3 | 0.34 | 18 |  | -1.71 | 1580 | 1617 | 0 | 10.73 |  | 19 | 9 | 58 | Y |  | 2018-07-19 01:32 | 72 | 1094 | 31 | 29 | 28 | 28 | 28 | 28 | 28 | 28 | 27 | 27 | 27 | 27 | 26 | 26 | 28 | 28 | 26 | 28 | -0.04 | Y | 50 | Y | -0.2 | [7 empty] | N | N | N | N | 130 | 0.54 | 61 | 152262 | 105090 | 5040 | 15400 | 12 | 2 |  | 2018-07-19 01:48 | 1580 | 128 |  | 49 |  | *유사강종 연연주 혼탕부 ID:107~109.207~209 | [14 empty] | 137.17 | 100 | 0 | 0 | 0 |  | 410 |  | 선택 | 선택 | 0 | 0 | 0 |  | 410 |  | 선택 | 선택 | 해제 | 미정 | 미정 | 미정 | 미정 |  | 미정 | BT180180 | C
B46813 | 2018-07-18 | 2 | C |  | 2 | A | SM48CM1 | 탄소강 | SM48CM1 | BM#2 | 1599 | 34 | 1626 | 1567 | 26 | 4900 |  | 1 | 0.19 | 19 |  | -2.21 | 1560 | 1614 | 1.48 | 0 | 0 | 11 | 32 | 56 | Y |  | 2018-07-19 02:14 | 73 | 1077 | 36 | 32 | 30 | 28 | 27 | 25 | 24 | 24 | 23 | 21 | 20 |  |  | 20 | 26 | 30 | 20 | 0 | -0.25 |  | 40.02 | Y | -0.2 |  |  |  | 1.35 |  |  |  | Y | Y | Y | Y | 180 | 0.47 | 60 | 96122 | 92910 | 40 | 15200 | 6 | 1 | 20 | 2018-07-19 02:26 | 1560 | 125 |  | 38 |  | * STR#2 EDGE HEATER 500 KW 적용 함 | [14 empty] | 104.08 | 38.46 | 0 | 0 | 0 |  | 650 | 600 | 선택 | 해제 | 0 | 0 | 0 |  | 650 | 600 | 선택 | 해제 | 해제 | 미정 | 미정 | 미정 | 미정 |  | 미정 | RB300.00 | H
A46894 | 2018-07-18 | 1 | C |  | 4 | A | SCM822HD2 | 소입성보증강 | C2 | BM#1 | 1664 | 43 | 1618 | 1614 | 32 | 4700 |  | 3 | 0.33 | 17 |  | -1.84 | 1579 | 1618 | 0 | 9.66 |  | 36 | 7 | 56 | Y |  | 2018-07-19 02:43 | 71 | 1090 | 27 | 28 | 30 | 31 | 31 | 31 | 30 | 30 | 30 | 29 |  |  |  | 29 | 30 | 31 | 29 | 31 | -0.06 | Y | 30.07 | Y | -0.2 | [7 empty] | N | N | N | N | 120 | 0.55 | 54 | 50754 | 97350 | 7000 | 16100 | 12 | 2 |  | 2018-07-19 02:44 | 1579 | 127 |  | 40 |  | *유사강종 연연주 혼탕부 ID:101.201 | [14 empty] | 48.64 | 100 | 0 | 0 | 0 |  | 500 |  | 선택 | 선택 | 0 | 0 | 0 |  | 500 |  | 선택 | 선택 | 해제 | 미정 | 미정 | 선택 | 미정 |  | 미정 | BT180180 | C
B46814 | 2018-07-18 | 2 | C |  | 3 | A | SM48CM1 | 탄소강 | SM48CM1 | BM#2 | 1628 | 38 | 1627 | 1565 | 30 | 5900 |  | 1 | 0.2 | 19 |  | -2.35 | 1556 | 1623 | 1.35 | 0 | 0 | 37 | 28 | 62 | Y |  | 2018-07-19 03:24 | 69 | 1085 | 20 | 24 | 26 | 26 | 25 | 25 | 23 | 22 | 21 | 20 | 18 | 17 |  | 17 | 22 | 26 | 17 | 0 | -0.2 |  | 44.98 | Y | -0.2 |  |  |  | 1.43 |  |  |  | Y | Y | Y | Y | 170 | 0.47 | 65 | 96122 | 101790 | 70 | 14800 | 6 | 1 | 30 | 2018-07-19 03:40 | 1556 | 132 |  | 31 |  | * STR#2 EDGE HEATER 500 KW 적용 함 | [14 empty] | 96.56 | 53.85 | 0 | 0 | 0 |  | 650 | 600 | 선택 | 해제 | 0 | 0 | 0 |  | 650 | 600 | 선택 | 해제 | 해제 | 미정 | 미정 | 미정 | 미정 |  | 미정 | RB300.00 | H
A46895 | 2018-07-18 | 1 | C |  | 5 | A | SCM822HD2 | 소입성보증강 | C2 | BM#1 | 1634 | 40 | 1628 | 1569 | 35 | 5600 |  | 3 | 0.34 | 18 |  | -1.72 | 1589 | 1628 | 0 | 12.96 |  | 10 | 24 | 40 | Y |  | 2018-07-19 03:35 | 81 | 1090 | 28 | 33 | 36 | 39 | 41 | 40 | 41 | 41 | 40 | 40 | 39 |  |  | 39 | 38 | 41 | 39 | 41 | -0.06 | Y | 29.98 | Y | -0.2 | [7 empty] | N | N | N | N | 110 | 0.55 | 52 | 101508 | 91600 | 7000 | 16000 | 12 | 2 |  | 2018-07-19 03:44 | 1589 | 122 |  | 44 | [16 empty] | 102.95 | 100 | 0 | 0 | 0 |  | 500 |  | 선택 | 선택 | 0 | 0 | 0 |  | 500 |  | 선택 | 선택 | 해제 | 미정 | 미정 | 선택 | 미정 |  | 미정 | BT180180 | C
B46815 | 2018-07-18 | 2 | A |  | 4 | A | SM48CM1 | 탄소강 | SM48CM1 | BM#2 | 1617 | 56 | 1604 | 1565 | 35 | 6400 |  | 1 | 0.2 | 19 |  | -1.96 | 1559 | 1610 | 1.29 | 0 | 0 | 32 | 4 | 58 | Y |  | 2018-07-19 04:36 | 72 | 1087 | 22 | 27 | 29 | 31 | 31 | 31 | 30 | 29 | 28 | 27 | 26 | 24 |  | 24 | 28 | 31 | 24 | 31 | -0.18 | Y | 39.98 | Y | -0.4 |  |  |  | 1.8 |  |  |  | Y | Y | Y | Y | 160 | 0.47 | 61 | 103516 | 95670 | 50 | 14600 | 6 | 1 |  | 2018-07-19 04:55 | 1559 | 143 |  | 27 |  | * STR#2 EDGE HEATER 500 KW 적용 함 | [14 empty] | 110.53 | 50 | 0 | 0 | 0 |  | 650 | 600 | 선택 | 해제 | 0 | 0 | 0 |  | 650 | 600 | 선택 | 해제 | 해제 | 미정 | 미정 | 미정 | 미정 |  | 미정 | RB300.00 | H
A46896 | 2018-07-18 | 1 | A |  | 6 | B | SCM822HD2 | 소입성보증강 | C2 | BM#1 | 1620 | 52 | 1619 | 1612 | 41 | 5100 |  | 3 | 0.35 | 20 |  | -1.49 | 1582 | 1619 | 3.75 | 12.2 |  | 12 | 14 | 39 | Y |  | 2018-07-19 04:51 | 74 | 1096 | 37 | 40 | 44 | 45 | 46 | 46 | 45 | 44 | 44 | 43 | 42 | 41 |  | 41 | 43 | 46 | 41 | 44 | -0.14 | Y | 35 | Y | -0.2 | [7 empty] | N | N | N | N | 100 | 0.55 | 56 | 152262 | 100750 | 7000 | 15900 | 12 | 2 |  | 2018-07-19 04:54 | 1582 | 115 |  | 21 |  | *유사강종 연연주 혼탕부 ID:107~109.207~209 *성분"N"ALN" C급발생 강종 25MOCRS4HM3에서 SCM822HD2변경함. | [14 empty] | 141.31 | 100 | 0 | 0 | 0 |  | 410 |  | 선택 | 선택 | 0 | 0 | 0 |  | 410 |  | 선택 | 선택 | 해제 | 미정 | 미정 | 선택 | 미정 |  | 미정 | BT180180 | C
A46897 | 2018-07-18 | 1 | A |  | 7 | A | 25MOCRS4HM3 | 소입성보증강 | C | BM#1 | 1587 | 44 | 1619 | 1539 | 34 | 6400 |  | 3 | 0.37 | 18 |  | -1.52 | 1585 | 1619 | 6.4 | 9.31 |  | 19 | 10 | 43 | Y |  | 2018-07-19 05:43 | 77 | 1090 | 41 | 39 | 40 | 41 | 42 | 42 | 41 | 41 | 40 | 41 | 40 | 41 |  | 41 | 41 | 42 | 40 | 41 | 0 | Y | 29.98 | Y | 0.2 | [7 empty] | N | N | N | N | 150 | 0.55 | 56 | 33868 | 95700 | 6870 | 15700 | 12 | 2 |  | 2018-07-19 05:48 | 1585 | 105 |  | 25 |  | *유사강종 연연주 혼탕부 ID:101.201 | [14 empty] | 32.98 | 100 | 0 | 0 | 0 |  | 410 |  | 선택 | 선택 | 0 | 0 | 0 |  | 410 |  | 선택 | 선택 | 해제 | 미정 | 미정 | 선택 | 미정 |  | 미정 | RB080.00 | C
B46816 | 2018-07-18 | 2 | A |  | 5 | A | SM48CM1 | 탄소강 | SM48CM1 | BM#2 | 1593 | 42 | 1627 | 1545 | 32 | 6500 |  | 1 | 0.2 | 19 |  | -2.31 | 1562 | 1627 | 1.22 | 0 | 0 | 1 | 32 | 49 | Y |  | 2018-07-19 05:31 | 75 | 1066 | 19 | 28 | 31 | 33 | 34 | 35 | 35 | 34 | 33 | 33 | 32 | 30 | 29 | 29 | 31 | 35 | 29 | 33 | -0.17 | Y | 34.97 | Y | -0.2 |  |  |  | 1.29 |  |  |  | Y | Y | Y | Y | 150 | 0.47 | 64 | 88728 | 100160 | 270 | 16100 | 6 | 1 |  | 2018-07-19 05:36 | 1562 | 135 |  | 37 | 16 | [15 empty] | 88.42 | 50 | 0 | 0 | 0 |  | 650 | 400 | 선택 | 해제 | 0 | 0 | 0 |  | 650 | 400 | 선택 | 해제 | 해제 | 미정 | 미정 | 미정 | 미정 |  | 미정 | RB300.00 | H
A46898 | 2018-07-18 | 1 | A |  | 8 | A | 25MOCRS4HM3 | 소입성보증강 | C | BM#1 | 1588 | 40 | 1644 | 1556 | 32 | 6100 |  | 3 | 0.35 | 21 |  | -1.65 | 1587 | 1630 | 11.35 | 3 |  | 36 | 8 | 43 | Y |  | 2018-07-19 06:47 | 79 | 1110 | 39 | 42 | 43 | 44 | 44 | 43 | 42 | 42 | 40 | 39 | 38 | 37 |  | 37 | 41 | 44 | 37 | 42 | -0.17 | Y | 40 | Y | -0.2 | [7 empty] | N | N | N | N | 140 | 0.53 | 58 | 101604 | 99300 | 6550 | 15600 | 12 | 2 |  | 2018-07-19 07:00 | 1587 | 101 |  | 18 |  | *전공정요청 감속주입 | [14 empty] | 95.58 | 100 | 0 | 0 | 0 |  | 410 |  | 선택 | 선택 | 0 | 0 | 0 |  | 410 |  | 선택 | 선택 | 해제 | 미정 | 미정 | 선택 | 미정 |  | 미정 | RB080.00 | C
B46817 | 2018-07-18 | 2 | A |  | 6 | A | SM48CM1 | 탄소강 | SM48CM1 | BM#2 | 1592 | 36 | 1624 | 1544 | 30 | 6100 |  | 1 | 0.19 | 19 |  | -2.17 | 1573 | 1623 | 1.15 | 0 | 0 | 11 | 33 | 43 | Y |  | 2018-07-19 06:27 | 86 | 1070 | 23 | 26 | 29 | 31 | 32 | 32 | 31 | 30 | 29 | 29 | 27 | 26 |  | 26 | 29 | 32 | 26 | 29 | -0.17 | Y | 34.98 | Y | -0.2 |  |  |  | 1.08 |  |  |  | Y | Y | Y | Y | 190 | 0.47 | 60 | 103516 | 94610 | 80 | 16100 | 6 | 1 |  | 2018-07-19 06:28 | 1573 | 141 |  | 48 | [16 empty] | 112.03 | 50 | 0 | 0 | 0 |  | 650 | 600 | 선택 | 해제 | 0 | 0 | 0 |  | 650 | 600 | 선택 | 해제 | 해제 | 미정 | 미정 | 미정 | 미정 |  | 미정 | RB300.00 | C
A46899 | 2018-07-19 | 1 | A |  | 9 | A | 25MOCRS4HM3 | 소입성보증강 | C | BM#1 | 1638 | 48 | 1638 | 1559 | 35 | 6400 |  | 3 | 0.33 | 20 |  | -2.05 | 1588 | 1638 | 6.97 | 6.75 |  | 10 | 25 | 55 | Y |  | 2018-07-19 07:56 | 80 | 1117 | 35 | 40 | 43 | 45 | 45 | 44 | 43 | 42 | 42 | 41 | 39 | 38 |  | 38 | 41 | 45 | 38 | 0 | -0.17 | Y | 40.02 | Y | -0.2 | [7 empty] | N | N | N | N | 130 | 0.5 | 59 | 91564 | 93300 | 6740 | 16800 | 12 | 2 |  | 2018-07-19 07:58 | 1588 | 104 |  | 9 |  | *전공정요청 감속주입 | [14 empty] | 91.29 | 100 | 0 | 0 | 0 |  | 410 |  | 선택 | 선택 | 0 | 0 | 0 |  | 410 |  | 선택 | 선택 | 해제 | 미정 | 미정 | 선택 | 미정 |  | 미정 | RB120.00 | C
B46818 | 2018-07-18 | 2 | A |  | 7 | A | SM48CM1 | 탄소강 | SM48CM1 | BM#2 | 1591 | 41 | 1627 | 1555 | 33 | 6400 |  | 1 | 0.2 | 19 |  | -2.03 | 1563 | 1625 | 2.57 | 0 | 0 | 37 | 29 | 30 | Y |  | 2018-07-19 07:36 | 76 | 1098 | 20 | 24 | 26 | 29 | 30 | 30 | 29 | 28 | 28 | 27 | 26 | 24 | 23 | 23 | 26 | 30 | 23 | 0 | -0.18 | Y | 39.98 | Y | -0.2 |  |  |  | 1.23 |  |  |  | Y | Y | Y | Y | 180 | 0.47 | 64 | 88728 | 100200 | 20 | 16200 | 6 | 1 |  | 2018-07-19 07:39 | 1563 | 149 |  | 44 |  | *강압화 TEST W/M#8 4mm 추가. *샘플 303.403 500mm | [14 empty] | 90.96 | 50 | 0 | 0 | 500 |  | 650 | 600 | 선택 | 해제 | 0 | 0 | 500 |  | 650 | 600 | 선택 | 해제 | 해제 | 미정 | 미정 | 미정 | 미정 |  | 미정 | RB300.00 | C
A46900 | 2018-07-19 | 1 | A |  | 10 | A | 25MOCRS4HM3 | 소입성보증강 | C | BM#1 | 1597 | 41 | 1631 | 1547 | 34 | 6300 |  | 3 | 0.34 | 20 |  | -1.81 | 1586 | 1631 | 10.5 | 2.62 |  | 12 | 15 | 61 | Y |  | 2018-07-19 08:57 | 78 | 1124 | 35 | 39 | 42 | 44 | 44 | 45 | 44 | 43 | 42 | 42 | 42 | 41 | 40 | 40 | 42 | 45 | 40 | 44 | -0.14 | Y | 35 | Y | -0.2 | [7 empty] | N | N | N | N | 120 | 0.5 | 63 | 86866 | 97040 | 6990 | 13500 | 12 | 2 |  | 2018-07-19 08:58 | 1586 | 86 |  | 8 |  | *전공정요청 감속주입 | [14 empty] | 83.53 | 100 | 0 | 0 | 0 |  | 410 |  | 선택 | 선택 | 0 | 0 | 0 |  | 410 |  | 선택 | 선택 | 해제 | 미정 | 해제 | 선택 | 미정 |  | 미정 | RB100.00 | C
B46819 | 2018-07-19 | 2 | A |  | 8 | A | SM48CM1 | 탄소강 | SM48CM1 | BM#2 | 1567 | 40 | 1636 | 1534 | 33 | 6700 |  | 1 | 0.21 | 19 |  | -2.22 | 1560 | 1630 | 3.05 | 0 | 0 | 32 | 5 | 30 | Y |  | 2018-07-19 08:41 | 73 | 1113 | 22 | 28 | 30 | 32 | 33 | 33 | 33 | 32 | 31 | 31 | 30 | 27 | 26 | 26 | 30 | 33 | 26 | 33 | -0.17 | Y | 40.02 | Y | -0.2 |  |  |  | 1.23 |  |  |  | Y | Y | Y | Y | 170 | 0.47 | 63 | 104900 | 98110 | 1300 | 14300 | 6 | 1 |  | 2018-07-19 08:39 | 1560 | 148 |  | 46 | [16 empty] | 108.42 | 50 | 0 | 0 | 0 |  | 650 | 600 | 선택 | 해제 | 0 | 0 | 0 |  | 650 | 600 | 선택 | 해제 | 해제 | 미정 | 미정 | 미정 | 미정 |  | 미정 | RB250.00 | C
A46901 | 2018-07-19 | 1 | A | TUNDISH교체전 | 11 | A | 25MOCRS4HM3 | 소입성보증강 | C | BM#1 | 1612 | 41 | 1620 | 1532 | 37 | 6800 |  | 3 | 0.34 | 18 |  | -1.89 | 1577 | 1620 | 1.62 | 10.4 |  | 19 | 11 | 74 | Y |  | 2018-07-19 10:01 | 69 | 1133 | 36 | 41 | 44 | 44 | 43 | 42 | 41 | 39 | 38 | 37 | 35 | 35 |  | 35 | 40 | 44 | 35 | 0 | -0.2 |  | 45 | Y | 0 | [7 empty] | N | N | N | N | 110 | 0.55 | 58 | 114169 | 107040 | 6960 | 2000 | 12 | 2 |  | 2018-07-19 10:08 | 1577 | 81 |  | 8 |  |  |  | F1623AF7D85B48789DA3F85D31FF2A38 |  | 9699EFAE48D94429A1B287605066A557 | [10 empty] | 100.15 | 100 | 0 | 2800 | 0 |  | 410 |  | 선택 | 선택 | 0 | 2500 | 0 |  | 410 |  | 선택 | 선택 | 해제 | 미정 | 미정 | 선택 | 미정 |  | 미정 |  | C
B46820 | 2018-07-19 | 2 | A | 연주종료 | 9 | A | SM48CM1 | 탄소강 | SM48CM1 | BM#2 | 1589 | 42 | 1635 | 1554 | 35 | 6800 |  | 1 | 0.21 | 20 |  | -2.3 | 1564 | 1635 | 3.13 | 0 | 0 | 1 | 33 | 26 | Y |  | 2018-07-19 09:54 | 77 | 1135 | 22 | 28 | 32 | 34 | 35 | 36 | 36 | 36 | 35 | 34 | 33 | 32 | 31 | 29 | 33 | 36 | 29 | 36 | -0.18 | Y | 39.98 | Y | -0.4 |  |  |  | 1.04 |  |  |  | Y | Y | Y | Y | 160 | 0.47 | 66 | 108360 | 103260 | -2810 | 1700 | 6 | 1 |  | 2018-07-19 09:49 | 1564 | 151 |  | 40 |  | *연주종료 12:01 (전기로 텝홀 교체 및 연주 코너부히터기 교체) | 67CC127B138D4580817AF9A6E6659049 | 416A53684C3F4829B588B5BB61A25240 | 37C70AF8D1E344F0B1AC873270CD37D0 |  |  | 2697B3904B534369B7227855DF04ADBB | 93C32195CD2A4E2F82BF58040EBFB198 |  |  | 6237B815B6014E9DBF3CE0FC254A6BDA | D0868DC960284EA4AABD43B7F9A0C424 |  |  |  | 107.87 | 50 | 0 | 4005 | 0 |  | 650 | 600 | 해제 | 해제 | 0 | 3690 | 0 |  | 650 | 600 | 해제 | 해제 | 해제 | 미정 | 미정 | 미정 | 미정 |  | 미정 | RB250.00 | C
C45360 | 2018-07-19 | 3 | A | TUNDISH교체 | 1 | A | 42CRMO4MS2 | 합금강 | E1 | BM#1 | 1598 | 51 | 1653 | 1550 | 44 | 8600 |  | 3 | 0.36 | 25 |  | -1.6 | 1585 | 1634 | 19.47 | 0 |  | 33 | 68 | 59 | Y |  | 2018-07-19 10:58 | 92 | 1076 | 23 | 36 | 35 | 38 | 39 | 42 | 43 | 44 | 44 | 45 | 45 | 44 | 44 | 44 | 41 | 45 | 44 | 44 | -0.07 |  | 15 | Y | 0 |  | 1.82 | 1.75 |  |  |  |  | N | N | N | N | 230 | 0.4 | 69 | 103512 | 97200 | 7120 | 16000 | 14 | 1 |  | 2018-07-19 10:58 | 1585 | 143 |  | 35 |  | *T/Dflux 유15kg 용225kg *기준 주속 대비 5% 감속 | [14 empty] | 99.34 | 100 | 1500 | 0 | 0 |  | 650 |  | 선택 | 해제 | 1500 | 0 | 0 |  | 650 |  | 선택 | 해제 | 해제 | 미정 | 미정 | 선택 | 미정 |  | 미정 | BM510510 | C
A46902 | 2018-07-19 | 1 | A |  | 2 | A | 42CRMO4MS2 | 합금강 | E1 | BM#1 | 1584 | 49 | 1640 | 1530 | 40 | 7700 |  | 3 | 0.35 | 28 |  | -1.14 | 1554 | 1590 | 14.27 | 0 |  | 36 | 9 | 87 | Y |  | 2018-07-19 12:14 | 61 | 1132 | 44 | 37 | 32 | 30 | 29 | 27 | 26 | 25 | 24 | 23 | 23 | 22 | 20 | 20 | 27 | 32 | 20 | 0 | -0.24 |  | 50.08 | Y | -0.39 |  |  |  | 1.35 | 0.86 |  |  | N | N | N | N | 220 | 0.46 | 65 | 86260 | 92380 | 7080 | 15200 | 14 | 1 |  | 2018-07-19 12:20 | 1554 | 174 |  | 29 |  | *기준 주속 대비 5% 감속 *샘플채취 ID:103 | [14 empty] | 86.78 | 100 | 0 | 0 | 300 |  | 650 |  | 선택 | 해제 | 0 | 0 | 0 |  | 650 |  | 선택 | 해제 | 해제 | 미정 | 미정 | 선택 | 미정 |  | 미정 | BM510510 | C
C45362 | 2018-07-19 | 3 | B |  | 3 | B | 42CRMO4MS | 합금강 | E1 | BM#1 | 1607 | 46 | 1632 | 1550 | 36 | 7400 |  | 3 | 0.36 | 26 |  | -1.43 | 1560 | 1603 | 16.12 | 0 |  | 23 | 57 | 70 | Y |  | 2018-07-19 13:12 | 67 | 1041 | 20 | 23 | 27 | 28 | 28 | 28 | 27 | 26 | 26 | 25 | 24 | 24 | 22 | 22 | 25 | 28 | 22 | 28 | -0.13 | Y | 45 | Y | -0.4 |  |  |  |  | 0.7 |  |  | N | N | N | N | 210 | 0.47 | 62 | 98881 | 95060 | 7090 | 15100 | 14 | 1 |  | 2018-07-19 13:23 | 1560 | 137 |  | 36 |  | *기준 주속 대비 5% 감속 *통신 오류로 절단길이 기준 미달 발생 ID:101 5330>4300 절단되었음 | [14 empty] | 96.85 | 100 | 0 | 0 | 0 |  | 650 |  | 선택 | 해제 | 0 | 0 | 0 |  | 650 |  | 선택 | 해제 | 해제 | 미정 | 미정 | 선택 | 미정 |  | 미정 | BM510510 | C
A46903 | 2018-07-19 | 1 | B |  | 4 | A | 42CRMO4MS | 합금강 | E1 | BM#1 | 1647 | 138 | 1627 | 1583 | 53 | 9200 |  | 3 | 0.36 | 25 |  | -1.25 | 1578 | 1615 | 14.33 | 0 |  | 10 | 26 | 91 | Y |  | 2018-07-19 14:12 | 85 | 1085 | 20 | 35 | 41 | 46 | 47 | 48 | 49 | 48 | 48 | 47 | 47 | 46 | 46 | 44 | 44 | 49 | 44 | 48 | -0.12 | Y | 40.02 | Y | -0.2 | [7 empty] | N | N | N | N | 200 | 0.42 | 72 | 100500 | 96180 | 7100 | 15400 | 14 | 1 |  | 2018-07-19 14:24 | 1578 | 237 |  | 41 |  | *기준 주속 대비 5% 감속 | [14 empty] | 97.38 | 100 | 0 | 0 | 0 |  | 650 |  | 선택 | 해제 | 0 | 0 | 0 |  | 650 |  | 선택 | 해제 | 해제 | 미정 | 미정 | 선택 | 미정 |  | 미정 | BM510510 | C
C45363 | 2018-07-19 | 3 | B |  | 5 | A | 42CRMO4MS | 합금강 | E1 | BM#1 | 1592 | 57 | 1628 | 1547 | 29 | 4900 |  | 3 | 0.35 | 25 |  | -1.43 | 1571 | 1613 | 15.83 | 0 |  | 21 | 62 | 74 | Y |  | 2018-07-19 15:22 | 78 | 1070 | 42 | 41 | 42 | 43 | 43 | 43 | 41 | 41 | 40 | 39 | 39 | 38 | 37 | 34 | 40 | 43 | 34 | 43 | -0.15 | Y | 59.98 | Y | -0.2 |  |  |  | 1.38 | 0.73 |  |  | N | N | N | N | 190 | 0.41 | 76 | 100500 | 102010 | 7150 | 15800 | 14 | 1 |  | 2018-07-19 15:29 | 1571 | 193 |  | 44 |  | *기준 주속 대비 5% 감속 *샘플채취 ID:203 | [14 empty] | 92.16 | 100 | 0 | 0 | 0 |  | 650 |  | 선택 | 해제 | 0 | 0 | 300 |  | 650 |  | 선택 | 해제 | 해제 | 미정 | 미정 | 선택 | 미정 |  | 미정 | BM510510 | C
A46904 | 2018-07-19 | 1 | B |  | 6 | A | 42CRMO4MS2 | 합금강 | E1 | BM#1 | 1583 | 42 | 1607 | 1516 | 35 | 6600 |  | 3 | 0.33 | 25 |  | -1.37 | 1560 | 1600 | 16.66 | 0 |  | 36 | 10 | 52 | Y |  | 2018-07-19 16:32 | 67 | 1087 | 32 | 29 | 28 | 28 | 27 | 28 | 27 | 27 | 27 | 27 | 26 | 26 | 25 | 25 | 28 | 28 | 25 | 28 | -0.06 | Y | 50.08 | Y | -0.2 |  |  |  |  | 0.75 |  |  | N | N | N | N | 180 | 0.45 | 60 | 86260 | 88470 | 6930 | 16500 | 14 | 1 |  | 2018-07-19 16:39 | 1560 | 138 |  | 53 | [16 empty] | 90.42 | 100 | 0 | 0 | 0 |  | 650 |  | 선택 | 해제 | 0 | 0 | 0 |  | 650 |  | 선택 | 해제 | 해제 | 미정 | 미정 | 선택 | 미정 |  | 미정 | BM510510 | C
A46905 | 2018-07-19 | 1 | B |  | 7 | A | 42CRMO4MS2 | 합금강 | E1 | BM#1 | 1568 | 54 | 1592 | 1511 | 46 | 8700 |  | 3 | 0.33 | 25 |  | -1.61 | 1561 | 1608 | 15.53 | 0 |  | 1 | 34 | 250 | Y |  | 2018-07-19 17:52 | 68 | 1088 | 25 | 25 | 27 | 29 | 30 | 30 | 30 | 29 | 28 | 27 | 27 | 26 | 25 | 24 | 27 | 30 | 24 | 30 | -0.13 | Y | 44.97 | Y | -0.2 |  |  |  |  | 0.72 |  |  | N | N | N | N | 230 | 0.44 | 69 | 86260 | 97710 | 7060 | 16100 | 14 | 1 |  | 2018-07-19 17:59 | 1561 | 130 |  | 34 |  | *기준 주속 대비 5% 감속 *전공정 성분OVER 작업지연 감속주입 | [14 empty] | 82.35 | 100 | 0 | 0 | 0 |  | 650 |  | 선택 | 해제 | 0 | 0 | 0 |  | 650 |  | 선택 | 해제 | 해제 | 미정 | 미정 | 선택 | 미정 |  | 미정 | BM510510 | C
A46906 | 2018-07-19 | 1 | B |  | 8 | A | 42CRMO4MS2 | 합금강 | E1 | BM#1 | 1569 | 67 | 1606 | 1516 | 50 | 9600 |  | 3 | 0.34 | 25 |  | -1.67 | 1565 | 1614 | 15.78 | 0 |  | 12 | 16 | 418 | Y |  | 2018-07-19 19:14 | 72 | 1086 | 23 | 29 | 32 | 34 | 35 | 36 | 35 | 35 | 34 | 34 | 33 | 32 | 31 | 27 | 32 | 36 | 27 | 35 | -0.16 | Y | 55.02 | Y | -0.4 |  |  |  |  | 0.75 |  |  | N | N | N | N | 220 | 0.4 | 80 | 103512 | 99880 | 7050 | 15100 | 14 | 1 |  | 2018-07-19 19:21 | 1565 | 132 |  | 23 |  | *기준 주속 대비 5% 감속 *전공정 성분OVER 작업지연 감속주입 | [14 empty] | 96.83 | 100 | 0 | 0 | 0 |  | 650 |  | 선택 | 해제 | 0 | 0 | 0 |  | 650 |  | 선택 | 해제 | 해제 | 미정 | 미정 | 선택 | 미정 |  | 미정 | BM510510 | C
A46907 | 2018-07-19 | 1 | D |  | 9 | B | 42CRMO4MS2 | 합금강 | E1 | BM#1 | 1603 | 93 | 1589 | 1523 | 51 | 9200 |  | 3 | 0.34 | 25 |  | -1.14 | 1556 | 1589 | 14.23 | 0 |  | 10 | 27 | 140 | Y |  | 2018-07-19 20:48 | 63 | 1079 | 26 | 32 | 36 | 38 | 38 | 37 | 36 | 35 | 34 | 33 | 32 | 31 | 30 | 29 | 33 | 38 | 29 | 0 | -0.16 | Y | 55 | Y | -0.2 |  |  |  | 1.24 | 0.75 |  |  | N | N | N | N | 210 | 0.43 | 73 | 103512 | 102250 | 7650 | 16000 | 14 | 1 |  | 2018-07-19 20:56 | 1556 | 137 |  | 10 |  | *기준 주속 대비 5% 감속 *샘플채취 ID: 103 | [14 empty] | 94.19 | 100 | 0 | 0 | 300 |  | 650 |  | 선택 | 해제 | 0 | 0 | 0 |  | 650 |  | 선택 | 해제 | 해제 | 미정 | 미정 | 선택 | 미정 |  | 미정 | BM510510 | C
A46908 | 2018-07-19 | 1 | D | TUNDISH교체전 | 10 | A | 42CRMO4MS2 | 합금강 | E1 | BM#1 | 1580 | 46 | 1614 | 1524 | 27 | 6500 |  | 3 | 0.35 | 26 |  | -1.39 | 1573 | 1614 | 16.26 | 0 |  | 11 | 35 | 426 | Y |  | 2018-07-19 21:40 | 80 | 1082 | 27 | 31 | 35 | 37 | 38 | 39 | 39 | 39 | 38 | 37 | 37 | 37 | 37 | 37 | 36 | 39 | 37 | 39 | -0.04 | Y | 39.98 | Y | 0 |  |  |  |  | 0.72 |  |  | N | N | N | N | 200 | 0.42 | 75 | 85270 | 101350 | 7650 | 1500 | 14 | 1 |  | 2018-07-19 21:45 | 1573 | 135 |  | 33 |  |  | A10C7EE587B14E1E8366A353E409EB7C | DDA4FA331175421B834DAFB190DE7246 | 1276F569F660410FA742B3B67240E184 | [11 empty] | 78.23 | 100 | 0 | 3800 | 0 |  | 650 |  | 선택 | 해제 | 0 | 3500 | 0 |  | 650 |  | 선택 | 해제 | 해제 | 미정 | 미정 | 선택 | 미정 |  | 미정 | BM510510 | C
B46822 | 2018-07-19 | 2 | D | 연주시작 | 1 | A | SRD1 | 합금강 | D4 | BM#2 | 1554 | 51 | 1665 | 1554 | 44 | 9400 |  | 1 | 0.21 | 23 |  | -2.66 | 1589 | 1673 | 1.44 | 0 | 0 | 36 | 11 | 110 | Y |  | 2018-07-19 22:40 | 96 | 1092 | 53 | 53 | 49 | 50 | 52 | 54 | 54 | 54 | 53 | 52 | 51 | 49 |  | 49 | 52 | 54 | 49 | 54 | -0.17 |  | 30 | Y | -0.4 |  | 2.26 | 2.26 |  |  |  |  | N | N | N | N | 150 | 0.46 | 62 | 96895 | 102260 | 40 | 15100 | 17 | 2 | 10 | 2018-07-19 22:48 | 1589 | 127 |  | 13 |  | * 연주시작:22시55분 * 래들 에 탄화왕겨 250KG 투입 | 7B7B5E96F2B3406D86EBE195F13F2FEF |  | 37B4B0629D6246CE9C755E35D820E223 | [11 empty] | 96.9 | 100 | 700 | 0 | 0 |  | 650 | 600 | 해제 | 해제 | 720 | 0 | 0 |  | 650 | 600 | 해제 | 해제 | 해제 | 미정 | 미정 | 미정 | 미정 |  | 미정 | RB160.00 | C
A46909 | 2018-07-19 | 1 | D | TUNDISH교체 | 1 | A | AE51B35M | 합금강 | D | BM#1 | 1610 | 47 | 1649 | 1548 | 43 | 7500 |  | 3 | 0.35 | 16 |  | -2.41 | 1600 | 1649 | 9.13 | 0 |  | 1 | 35 | 77 | Y |  | 2018-07-19 22:26 | 104 | 1083 | -30 | 31 | 23 | 31 | 36 | 39 | 40 | 41 | 41 | 41 | 41 | 41 |  | 41 | 34 | 41 | 41 | 41 | 0 |  | 20 | Y | 0 |  | 2.43 | 2.43 |  |  |  |  | N | N | N | N | 150 | 0.48 | 60 | 101508 | 98140 | 7510 | 15200 | 10 | 2 |  | 2018-07-19 22:57 | 1600 | 167 |  | 89 |  | *T/Dflux 유15kg 용120kg | [14 empty] | 96.08 | 100 | 1000 | 0 | 0 |  | 650 |  | 선택 | 선택 | 1000 | 0 | 0 |  | 650 |  | 선택 | 선택 | 해제 | 미정 | 미정 | 선택 | 선택 |  | 미정 | BT180180 | H
B46823 | 2018-07-19 | 2 | D |  | 2 | B | SRD1 | 합금강 | D4 | BM#2 | 1591 | 47 | 1637 | 1546 | 40 | 8000 |  | 1 | 0.21 | 18 |  | -2.86 | 1561 | 1630 | 1.28 | 0 | 0 | 19 | 13 | 209 | Y |  | 2018-07-19 23:25 | 68 | 1088 | 45 | 35 | 30 | 26 | 23 | 22 | 20 | 18 | 18 | 16 | 15 | 13 | 11 | 11 | 23 | 30 | 11 | 0 | -0.38 |  | 50 | Y | -0.4 | [7 empty] | N | N | N | N | 140 | 0.49 | 62 | 156900 | 100600 | 80 | 13100 | 17 | 2 | 20 | 2018-07-19 23:39 | 1561 | 130 |  | 34 |  | * 유사강종 연연주 혼탕부 ID:308~310/408~410이상재등록 | [14 empty] | 155.96 | 100 | 0 | 0 | 0 |  | 650 | 600 | 해제 | 해제 | 0 | 0 | 0 |  | 650 | 600 | 해제 | 해제 | 해제 | 미정 | 미정 | 미정 | 미정 |  | 미정 | RB180.00 | C
A46910 | 2018-07-19 | 1 | D |  | 2 | A | AE51B35M | 합금강 | D | BM#1 | 1688 | 73 | 1624 | 1587 | 30 | 4400 |  | 3 | 0.36 | 19 |  | 70.3 | 1583 | 0 | 24.45 | 0 |  | 12 | 17 | 58 | Y |  | 2018-07-20 00:02 | 87 | 1087 | 40 | 37 | 36 | 36 | 36 | 36 | 36 | 35 | 34 | 33 | 32 | 32 | 31 | 31 | 35 | 36 | 31 | 36 | -0.1 |  | 50 | Y | -0.2 | [7 empty] | N | N | N | N | 140 | 0.49 | 64 | 101508 | 98870 | 3780 | 14400 | 10 | 2 |  | 2018-07-20 00:15 | 1584 | 162 |  | 55 | 11 | [15 empty] | 95.31 | 100 | 0 | 0 | 0 |  | 650 |  | 선택 | 선택 | 0 | 0 | 0 |  | 650 |  | 선택 | 선택 | 해제 | 미정 | 미정 | 선택 | 미정 |  | 미정 | BT180180 | H
B46824 | 2018-07-19 | 2 | D |  | 3 | A | AE4140Q | 합금강 | D4 | BM#2 | 1609 | 48 | 1635 | 1526 | 40 | 8500 |  | 1 | 0.2 | 18 |  | -2.72 | 1570 | 1633 | 1.18 | 0 | 0 | 32 | 6 | 730 | Y |  | 2018-07-20 00:36 | 76 | 1088 | 15 | 21 | 24 | 25 | 26 | 25 | 25 | 24 | 24 | 23 | 22 |  |  | 22 | 23 | 26 | 22 | 25 | -0.13 | Y | 30.03 | Y | -0.2 |  |  |  | 1.54 |  |  |  | N | N | N | N | 130 | 0.49 | 59 | 42335 | 97170 | 850 | 12200 | 17 | 2 | 30 | 2018-07-20 00:41 | 1570 | 132 |  | 28 |  | * 유사강종 연연주 혼탕부 ID:301/401 이상재등록 * STR#2기 EDGE HEATER 예열로 500KW 적용요청 이상공정등록 및 생관통보. * 후 HEAT 래들 강제개공 나탕주입 ID:302/402,403 이상재등록 | [14 empty] | 43.2 | 100 | 0 | 0 | 0 |  | 650 | 1100 | 선택 | 선택 | 0 | 0 | 0 |  | 650 | 1100 | 선택 | 선택 | 선택 | 미정 | 미정 | 미정 | 선택 | 2 | 미정 | RB140.00 | C
A46911 | 2018-07-19 | 1 | D |  | 3 | A | AE51B35M | 합금강 | D | BM#1 | 1573 | 49 | 1608 | 1515 | 38 | 6700 |  | 3 | 0.37 | 16 |  | -1.7 | 1573 | 1608 | 14.02 | 0 |  | 10 | 28 | 79 | Y |  | 2018-07-20 01:05 | 77 | 1087 | 28 | 27 | 27 | 28 | 29 | 29 | 29 | 28 | 28 | 27 | 26 | 26 |  | 26 | 28 | 29 | 26 | 29 | -0.08 | Y | 35.02 | Y | 0 | [7 empty] | N | N | N | N | 130 | 0.51 | 58 | 101508 | 95690 | 7040 | 15500 | 10 | 2 |  | 2018-07-20 01:38 | 1573 | 140 |  | 57 | 27 | [15 empty] | 98.27 | 100 | 0 | 0 | 0 |  | 650 |  | 선택 | 선택 | 0 | 0 | 0 |  | 650 |  | 선택 | 선택 | 해제 | 미정 | 미정 | 선택 | 미정 |  | 미정 | BT180180 | C
B46825 | 2018-07-19 | 2 | D |  | 4 | A | AE4140Q | 합금강 | D4 | BM#2 | 1593 | 54 | 1634 | 1514 | 42 | 9100 |  | 1 | 0.19 | 18 |  | -2.68 | 1554 | 1624 | 1.11 | 0 | 0 | 37 | 30 | 857 | N | 1 | 2018-07-20 01:42 | 60 | 1088 | 17 | 16 | 16 | 17 | 17 | 16 | 15 | 14 | 14 | 13 | 12 | 12 |  | 12 | 15 | 17 | 12 | 17 | -0.13 | Y | 39.98 | Y | 0 |  |  |  | 1.37 |  |  |  | N | N | N | N | 120 | 0.5 | 58 | 95372 | 97200 | 340 | 14400 | 17 | 2 | 40 | 2018-07-20 01:42 | 1554 | 127 |  | 27 |  | * 래들 강제개공 나탕주입 ID:301 이상재등록 * STR#2기 EDGE HEATER 예열로 600KW 적용요청 이상공정등록 및 생관통보.600KW 사용중 FAULT 발생으로 500KW로 낮춰서 사용함. | [14 empty] | 97.82 | 100 | 0 | 0 | 0 |  | 650 | 1100 | 선택 | 선택 | 0 | 0 | 0 |  | 650 | 1100 | 선택 | 선택 | 선택 | 미정 | 미정 | 미정 | 미정 |  | 미정 | RB180.00 | C
A46912 | 2018-07-19 | 1 | D |  | 4 | A | AE51B35M | 합금강 | D | BM#1 | 1625 | 40 | 1602 | 1557 | 35 | 5000 |  | 3 | 0.35 | 16 |  | -1.8 | 1565 | 1602 | 13.67 | 0 |  | 11 | 36 | 72 | Y |  | 2018-07-20 02:13 | 69 | 1089 | 25 | 22 | 21 | 21 | 21 | 22 | 21 | 21 | 20 | 19 | 19 | 19 |  | 19 | 21 | 22 | 19 | 21 | -0.04 | Y | 30 | Y | 0 | [7 empty] | N | N | N | N | 120 | 0.51 | 58 | 84590 | 94950 | 6910 | 16200 | 10 | 2 |  | 2018-07-20 02:24 | 1565 | 113 |  | 49 | 26 | [15 empty] | 82.49 | 100 | 0 | 0 | 0 |  | 650 |  | 선택 | 선택 | 0 | 0 | 0 |  | 650 |  | 선택 | 선택 | 해제 | 미정 | 미정 | 선택 | 미정 |  | 미정 | BT180180 | C
B46826 | 2018-07-19 | 2 | D | 잔강최소화전 | 5 | A | AE4140Q | 합금강 | D4 | BM#2 | 1580 | 43 | 1625 | 1515 | 36 | 7600 |  | 1 | 0.2 | 18 |  | -2.3 | 1571 | 1633 | 1.11 | 0 | 0 | 36 | 12 | 59 | Y |  | 2018-07-20 02:42 | 77 | 1088 | 25 | 32 | 36 | 38 | 39 | 38 | 38 | 38 | 37 | 36 | 35 |  |  | 35 | 36 | 39 | 35 | 38 | -0.13 | Y | 30 | Y | -0.2 |  |  |  | 1.53 |  |  |  | N | N | N | N | 110 | 0.49 | 56 | 82580 | 91890 | 2190 | 3000 | 17 | 2 | 20 | 2018-07-20 02:43 | 1571 | 121 |  | 27 |  | * STR#2기 EDGE HEATER 500KW 적용 이상공정 등록 및 생관통보.(500KW 이상 적용시 FAULT 발생으로 전장과 협의후 낮춰서 사용함) | [14 empty] | 87.85 | 100 | 0 | 3510 | 0 |  | 650 | 1100 | 선택 | 선택 | 0 | 3650 | 0 |  | 650 | 1100 | 선택 | 선택 | 선택 | 미정 | 미정 | 미정 | 미정 |  | 미정 | RB140.00 | C
A46913 | 2018-07-19 | 1 | D |  | 5 | A | AE51B35M | 합금강 | D | BM#1 | 1630 | 40 | 1600 | 1545 | 39 | 5200 |  | 3 | 0.35 | 16 |  | -1.95 | 1560 | 1600 | 13.27 | 0 |  | 1 | 36 | 39 | Y |  | 2018-07-20 03:22 | 64 | 1088 | 18 | 19 | 21 | 21 | 23 | 23 | 22 | 21 | 21 | 20 | 19 | 18 |  | 18 | 21 | 23 | 18 | 21 | -0.14 | Y | 35.02 | Y | -0.2 | [7 empty] | N | N | N | N | 110 | 0.52 | 57 | 101508 | 94890 | 7070 | 15100 | 10 | 2 |  | 2018-07-20 03:32 | 1560 | 101 |  | 39 | 14 | [15 empty] | 99.03 | 100 | 0 | 0 | 0 |  | 650 |  | 선택 | 선택 | 0 | 0 | 0 |  | 650 |  | 선택 | 선택 | 해제 | 미정 | 미정 | 선택 | 미정 |  | 미정 | BT180180 | H
B46827 | 2018-07-19 | 2 | D | 잔강최소화 | 6 | A | AE4145M2 | 합금강 | AE4145M계 | BM#2 | 1624 | 41 | 1637 | 1567 | 32 | 6800 |  | 1 | 0.2 | 21 |  | -2.3 | 1559 | 1626 | 1.2 | 0 | 0 | 19 | 14 | 44 | Y |  | 2018-07-20 03:44 | 71 | 1087 | 27 | 33 | 31 | 30 | 30 | 29 | 28 | 28 | 27 | 26 | 24 |  |  | 24 | 29 | 31 | 24 | 0 | -0.17 |  | 40 | Y | -0.4 |  |  |  | 1.31 |  |  |  | N | N | N | N | 100 | 0.46 | 56 | 149030 | 96730 | 70 | 16300 | 17 | 2 | 10 | 2018-07-20 03:48 | 1559 | 130 |  | 37 |  | * STR#2기 EDGE HEATER 500KW 적용 이상공정 등록 및 생관통보. * 유사강종 연연주 혼탕부 ID:308~310/408~410이상재등록 | [14 empty] | 155.24 | 50 | 2900 | 0 | 0 |  | 650 | 400 | 선택 | 선택 | 2900 | 0 | 0 |  | 650 | 400 | 선택 | 선택 | 선택 | 미정 | 미정 | 미정 | 선택 | 1 | 미정 | RB177.80 | C
A46914 | 2018-07-19 | 1 | D |  | 6 | A | AE51B35M | 합금강 | D | BM#1 | 1613 | 41 | 1607 | 1560 | 34 | 4900 |  | 3 | 0.35 | 16 |  | -2.14 | 1564 | 1607 | 9.76 | 0 |  | 12 | 18 | 66 | Y |  | 2018-07-20 04:27 | 68 | 1088 | 17 | 22 | 26 | 27 | 28 | 28 | 28 | 28 | 27 | 27 | 26 | 26 | 25 | 25 | 26 | 28 | 25 | 28 | -0.07 | Y | 40.02 | Y | -0.2 | [7 empty] | N | N | N | N | 100 | 0.51 | 60 | 84590 | 100160 | 3130 | 14650 | 10 | 2 |  | 2018-07-20 04:35 | 1564 | 100 |  | 32 |  | *전공정요청 L/D잔강 이월 안함-이상재등록 | [14 empty] | 81.93 | 100 | 0 | 0 | 0 |  | 650 |  | 선택 | 선택 | 0 | 0 | 0 |  | 650 |  | 선택 | 선택 | 해제 | 미정 | 미정 | 미정 | 미정 |  | 미정 | BT180180 | H
A46915 | 2018-07-19 | 1 | A |  | 7 | A | AE51B35M | 합금강 | D | BM#1 | 1597 | 41 | 1604 | 1538 | 38 | 5500 |  | 3 | 0.35 | 16 |  | -2.08 | 1563 | 1604 | 13.28 | 0 |  | 10 | 29 | 60 | Y |  | 2018-07-20 05:25 | 67 | 1088 | [14 empty] | 0 | 0 | 0 | 0 | 0 |  | 0 | Y | 0 | [7 empty] | N | N | N | N | 150 | 0 | 0 | 101508 | 100700 | 97000 | 15450 | 10 | 2 |  | 2018-07-20 05:31 | 1563 | 101 |  | 38 |  | *전공정요청 L/D잔강 이월 안함-이상재등록 | [14 empty] | 97.7 | 100 | 0 | 0 | 0 |  | 650 |  | 선택 | 선택 | 0 | 0 | 0 |  | 650 |  | 선택 | 선택 | 해제 | 미정 | 미정 | 미정 | 미정 |  | 미정 | BT180180 | C
B46828 | 2018-07-19 | 2 | A |  | 7 | A | AE4145MD | 합금강 | AE4145M계 | BM#2 | 1587 | 41 | 1636 | 1536 | 36 | 7400 |  | 1 | 0.19 | 22 |  | -2.16 | 1554 | 1618 | 1.25 | 0 | 0 | 32 | 7 | 52 | Y |  | 2018-07-20 05:01 | 66 | 1089 | 25 | 29 | 31 | 32 | 31 | 31 | 30 | 29 | 28 | 27 | 26 | 25 | 22 | 22 | 29 | 32 | 22 | 31 | -0.22 | Y | 45 | Y | -0.6 |  |  |  | 1.18 |  |  |  | N | N | N | N | 150 | 0.45 | 65 | 45570 | 98960 | 100 | 13800 | 17 | 2 |  | 2018-07-20 05:09 | 1554 | 123 |  | 20 |  | * STR#2기 EDGE HEATER 500KW 적용 이상공정 등록 및 생관통보. | [14 empty] | 46.03 | 50 | 0 | 0 | 0 |  | 650 | 400 | 선택 | 선택 | 0 | 0 | 0 |  | 650 | 400 | 선택 | 선택 | 선택 | 미정 | 미정 | 미정 | 미정 |  | 미정 | RB196.85 | C
B46829 | 2018-07-19 | 2 | A |  | 8 | A | AE4145MD | 합금강 | AE4145M계 | BM#2 | 1582 | 61 | 1624 | 1546 | 42 | 8600 |  | 1 | 0.21 | 21 |  | -1.81 | 1556 | 1615 | 1.38 | 0 | 0 | 37 | 31 | 63 | Y |  | 2018-07-20 06:12 | 68 | 1087 | 26 | 29 | 30 | 31 | 31 | 30 | 29 | 28 | 27 | 26 | 25 | 23 | 21 | 21 | 28 | 31 | 21 | 0 | -0.22 | Y | 44.98 | Y | -0.4 |  |  |  | 1.31 |  |  |  | N | N | N | N | 140 | 0.45 | 67 | 98136 | 102430 | 600 | 14200 | 17 | 2 |  | 2018-07-20 06:15 | 1556 | 133 |  | 18 |  | * STR#2기 EDGE HEATER 500KW 적용 이상공정 등록 및 생관통보. | [14 empty] | 95.28 | 50 | 0 | 0 | 0 |  | 650 | 400 | 선택 | 선택 | 0 | 0 | 0 |  | 650 | 400 | 선택 | 선택 | 선택 | 미정 | 미정 | 미정 | 미정 |  | 미정 | RB203.20 | C
A46916 | 2018-07-19 | 1 | A | TUNDISH교체전 | 8 | A | AE51B35M | 합금강 | D | BM#1 | 1646 | 35 | 1612 | 1553 | 28 | 5100 |  | 3 | 0.35 | 16 |  | 0 | 1563 | 1612 | 9.03 | 0 |  | 11 | 37 | 60 | Y |  | 2018-07-20 06:28 | 67 | 1090 | 26 | 25 | 25 | 25 | 24 | 24 | 23 | 22 | 22 | 21 | 21 | 19 | 18 | 18 | 23 | 25 | 18 | 25 | -0.14 |  | 50.02 | Y | -0.2 | [7 empty] | N | N | N | N | 140 | 0.51 | 61 | 101601 | 103290 | 2010 | 1600 | 10 | 2 |  | 2018-07-20 06:51 | 1563 | 105 |  | 37 |  | *전공정요청 L/D잔강 이월 안함-이상재등록 | D9A805B7E1734198A55F64D77D9D2B55 | A216B16D2B484EA588279CBAE0D4DC0E | 5FDA85AE60FB47C8884B4CE530151059 | [11 empty] | 96.49 | 100 | 0 | 3000 | 0 |  | 650 |  | 선택 | 선택 | 0 | 3000 | 0 |  | 650 |  | 선택 | 선택 | 해제 | 미정 | 미정 | 미정 | 미정 |  | 미정 | BT180180 | C
B46830 | 2018-07-19 | 2 | A |  | 9 | A | AE4145MD | 합금강 | AE4145M계 | BM#2 | 1618 | 40 | 1635 | 1564 | 33 | 6600 |  | 1 | 0.2 | 21 |  | -2.16 | 1559 | 1630 | 2.67 | 0 | 0 | 36 | 13 | 77 | Y |  | 2018-07-20 07:11 | 71 | 1088 | 25 | 29 | 31 | 33 | 33 | 33 | 33 | 32 | 32 | 31 | 30 | 29 |  | 29 | 31 | 33 | 29 | 33 | -0.1 | Y | 40.02 | Y | -0.2 |  |  |  | 1.28 |  |  |  | N | N | N | N | 130 | 0.45 | 61 | 97185 | 92670 | 5110 | 15800 | 17 | 2 |  | 2018-07-20 07:13 | 1559 | 131 |  | 30 |  | * STR#2기 EDGE HEATER 500KW 적용 이상공정 등록 및 생관통보. | [14 empty] | 95.75 | 50 | 0 | 0 | 0 |  | 650 | 400 | 선택 | 선택 | 0 | 0 | 0 |  | 650 | 400 | 선택 | 선택 | 선택 | 미정 | 미정 | 미정 | 미정 |  | 미정 | RB215.90 | C
A46917 | 2018-07-20 | 1 | A | TUNDISH교체 | 1 | A | P-STB2 | 베어링강 | STB (SF) | BM#1 | 1644 | 47 | 1583 | 1537 | 41 | 6700 |  | 3 | 0.34 | 26 |  | -1.38 | 1541 | 1583 | 12.94 | 0 |  | 19 | 15 | 36 | Y |  | 2018-07-20 07:51 | 85 | 1139 | 14 | 22 | 25 | 29 | 32 | 33 | 33 | 32 | 32 | 32 | 31 |  |  | 31 | 29 | 33 | 31 | 32 | -0.03 |  | 25.03 | Y | -0.2 |  | 2.01 | 2.01 |  |  |  |  | Y | N | N | M | 230 | 0.47 | 62 | 101508 | 98370 | 6780 | 15760 | 3 | 1 |  | 2018-07-20 07:58 | 1541 | 134 |  | 43 |  | *T/D가열온도:자동-1335`.수동건-1307`.STR#1:974.STR#2:1045.T/D FLUX 유:15,용:275 | [14 empty] | 96.54 | 100 | 1500 | 0 | 0 |  | 650 |  | 선택 | 해제 | 1500 | 0 | 0 |  | 650 |  | 선택 | 해제 | 선택 | 미정 | 미정 | 선택 | 선택 |  | 미정 | BT180180 | H
B46831 | 2018-07-20 | 2 | A |  | 10 | B | AE4145MD | 합금강 | AE4145M계 | BM#2 | 1617 | 46 | 1626 | 1535 | 40 | 8300 |  | 1 | 0.21 | 20 |  | -2.16 | 1552 | 1620 | 2.33 | 0 | 0 | 1 | 37 | 69 | Y |  | 2018-07-20 08:18 | 64 | 1123 | 26 | 26 | 28 | 29 | 29 | 29 | 28 | 27 | 26 | 25 | 24 | 23 | 20 | 20 | 26 | 29 | 20 | 29 | -0.2 | Y | 45 | Y | -0.6 |  |  |  | 1.16 |  |  |  | N | N | N | N | 120 | 0.45 | 62 | 94731 | 93710 | 4630 | 13700 | 17 | 2 |  | 2018-07-20 08:34 | 1552 | 137 |  | 28 |  | * STR#2기 EDGE HEATER 500KW 적용 이상공정 등록 및 생관통보. | [14 empty] | 96.37 | 50 | 0 | 0 | 0 |  | 650 | 400 | 선택 | 선택 | 0 | 0 | 0 |  | 650 | 400 | 선택 | 선택 | 선택 | 미정 | 미정 | 미정 | 미정 |  | 미정 | RB209.55 | C
A46918 | 2018-07-20 | 1 | A |  | 2 | A | P-STB2 | 베어링강 | STB (SF) | BM#1 | 1621 | 42 | 1581 | 1560 | 26 | 4600 |  | 3 | 0.36 | 26 |  | -1.14 | 1532 | 1567 | 17.37 | 0 |  | 32 | 8 | 39 | Y |  | 2018-07-20 08:45 | 76 | 1130 | 30 | 28 | 28 | 28 | 28 | 28 | 28 | 28 | 28 | 27 | 27 | 26 |  | 26 | 28 | 28 | 26 | 28 | -0.04 | Y | 44.98 | Y | -0.2 |  |  |  | 1.25 |  |  |  | Y | Y | Y | Y | 220 | 0.48 | 57 | 84590 | 91310 | 7110 | 15520 | 3 | 1 |  | 2018-07-20 08:50 | 1532 | 140 |  | 54 |  | *자동:1484℃ 수동:1487℃ | [14 empty] | 86.05 | 100 | 0 | 0 | 0 |  | 650 |  | 선택 | 해제 | 0 | 0 | 0 |  | 650 |  | 선택 | 해제 | 선택 | 미정 | 미정 | 선택 | 미정 |  | 미정 | BT180180 | H
B46832 | 2018-07-20 | 2 | A |  | 11 | B | AE4145MD | 합금강 | AE4145M계 | BM#2 | 1593 | 44 | 1624 | 1547 | 39 | 8300 |  | 1 | 0.23 | 22 |  | -2.35 | 1558 | 1631 | 5.37 | 0 | 0 | 12 | 19 | 84 | Y |  | 2018-07-20 09:19 | 70 | 1120 | 23 | 25 | 27 | 28 | 27 | 26 | 25 | 24 | 23 | 22 | 21 | 20 |  | 20 | 24 | 28 | 20 | 0 | -0.2 | Y | 40 | Y | -0.2 |  |  |  | 1.43 |  |  |  | N | N | N | N | 110 | 0.46 | 62 | 145557 | 96260 | 360 | 14300 | 17 | 2 |  | 2018-07-20 09:33 | 1558 | 134 |  | 33 |  | * STR#2기 EDGE HEATER 500KW 적용 이상공정 등록 및 생관통보. *연연주 혼탕부 307~309.407~409 | [14 empty] | 151.62 | 50 | 0 | 0 | 0 |  | 650 | 400 | 선택 | 선택 | 0 | 0 | 0 |  | 650 | 400 | 선택 | 선택 | 선택 | 미정 | 미정 | 미정 | 미정 |  | 미정 | RB190.50 | C
A46919 | 2018-07-20 | 1 | A |  | 3 | A | P-STB2 | 베어링강 | STB (SF) | BM#1 | 1614 | 41 | 1575 | 1539 | 36 | 6200 |  | 3 | 0.35 | 28 |  | -0.94 | 1532 | 1564 | 20.04 | 0 |  | 37 | 32 | 23 | Y |  | 2018-07-20 10:05 | 76 | 1134 | 25 | 29 | 34 | 35 | 36 | 37 | 37 | 37 | 37 | 36 | 35 | 34 | 33 | 33 | 34 | 37 | 33 | 37 | -0.11 | Y | 35 | Y | -0.2 |  |  |  | 1.19 |  |  |  | Y | Y | Y | Y | 210 | 0.48 | 60 | 84590 | 96820 | 7160 | 15450 | 3 | 1 |  | 2018-07-20 10:11 | 1532 | 144 |  | 34 | [16 empty] | 81.45 | 100 | 0 | 0 | 0 |  | 650 |  | 선택 | 해제 | 0 | 0 | 0 |  | 650 |  | 선택 | 해제 | 선택 | 미정 | 미정 | 선택 | 미정 |  | 미정 | BT180180 | H
B46833 | 2018-07-20 | 2 | A |  | 12 | A | AE4145MD2 | 합금강 | AE4145M계 | BM#2 | 1559 | 43 | 1617 | 1555 | 33 | 6900 |  | 1 | 0.2 | 20 |  | -2.25 | 1551 | 1607 | 2.49 | 0 | 0 | 10 | 30 | 135 | Y |  | 2018-07-20 10:27 | 63 | 1132 | 16 | 21 | 22 | 23 | 23 | 24 | 23 | 22 | 22 | 22 | 21 | 20 | 19 | 19 | 21 | 24 | 19 | 23 | -0.14 | Y | 35 | Y | -0.2 |  |  |  | 1.2 |  |  |  | N | N | N | N | 100 | 0.47 | 64 | 47067 | 102520 | 890 | 15900 | 17 | 2 |  | 2018-07-20 10:39 | 1551 | 138 |  | 32 |  | * STR#2기 EDGE HEATER 500KW 적용 이상공정 등록 및 생관통보. *연연주 혼탕부 301.401 | [14 empty] | 45.56 | 100 | 0 | 0 | 0 |  | 650 | 400 | 선택 | 선택 | 0 | 0 | 0 |  | 650 | 400 | 선택 | 선택 | 선택 | 미정 | 미정 | 미정 | 미정 |  | 미정 |  | C
A46920 | 2018-07-20 | 1 | A |  | 4 | A | P-STB2 | 베어링강 | STB (SF) | BM#1 | 1613 | 45 | 1588 | 1556 | 31 | 5200 |  | 3 | 0.35 | 26 |  | -1.41 | 1534 | 1576 | 19.66 | 0 |  | 36 | 14 | 33 | Y |  | 2018-07-20 11:01 | 78 | 1133 | 32 | 35 | 39 | 40 | 41 | 41 | 41 | 40 | 40 | 39 | 38 | 37 | 36 | 34 | 38 | 41 | 34 | 41 | -0.16 | Y | 45.02 | Y | -0.4 |  |  |  | 0.79 |  |  |  | Y | Y | Y | Y | 200 | 0.45 | 67 | 101508 | 97920 | 7060 | 16570 | 3 | 1 |  | 2018-07-20 11:13 | 1534 | 139 |  | 42 |  | *전공정 지연으로 감속주입 | [14 empty] | 96.72 | 100 | 0 | 0 | 0 |  | 650 |  | 선택 | 해제 | 0 | 0 | 0 |  | 650 |  | 선택 | 해제 | 선택 | 미정 | 미정 | 선택 | 미정 |  | 미정 | BT180180 | H
B46834 | 2018-07-20 | 2 | A | TUNDISH교체전 | 13 | A | AE4145MD2 | 합금강 | AE4145M계 | BM#2 | 1601 | 51 | 1616 | 1544 | 44 | 9200 |  | 1 | 0.24 | 22 |  | -2.14 | 1561 | 1622 | 5.27 | 0 | 0 | 11 | 38 | 88 | Y |  | 2018-07-20 11:36 | 73 | 1086 | 15 | 22 | 25 | 28 | 28 | 28 | 28 | 27 | 26 | 26 | 25 | 24 | 23 | 20 | 25 | 28 | 20 | 28 | -0.15 | Y | 55.02 | Y | -0.4 |  |  |  | 1.48 |  |  |  | N | N | N | N | 150 | 0.46 | 72 | 98626 | 109110 | -1260 | 2000 | 17 | 2 |  | 2018-07-20 11:51 | 1561 | 140 |  | 30 |  | * STR#2기 EDGE HEATER 500KW 적용 이상공정 등록 및 생관통보. | [14 empty] | 91.45 | 100 | 0 | 2500 | 0 |  | 650 | 400 | 선택 | 선택 | 0 | 2500 | 0 |  | 650 | 400 | 선택 | 선택 | 선택 | 미정 | 미정 | 미정 | 미정 |  | 미정 | RB127.00 | C
A46922 | 2018-07-20 | 1 | A |  | 5 | A | P-STB2 | 베어링강 | STB (SF) | BM#1 | 1588 | 41 | 1566 | 1537 | 29 | 4900 |  | 3 | 0.34 | 25 |  | -1.56 | 1520 | 1566 | 18.49 | 0 |  | 32 | 9 | 24 | Y |  | 2018-07-20 12:41 | 64 | 1134 | 31 | 34 | 37 | 39 | 39 | 39 | 39 | 38 | 37 | 37 | 36 | 35 | 34 | 34 | 37 | 39 | 34 | 39 | -0.1 | Y | 49.98 | Y | 0 |  |  |  | 1.08 |  |  |  | Y | Y | Y | Y | 190 | 0.43 | 66 | 101508 | 93920 | 7150 | 15400 | 3 | 1 |  | 2018-07-20 12:49 | 1520 | 94 |  | 13 |  | *전공정 지연으로 감속주입 | [14 empty] | 100.55 | 100 | 0 | 0 | 0 |  | 650 |  | 선택 | 해제 | 0 | 0 | 0 |  | 650 |  | 선택 | 해제 | 선택 | 미정 | 미정 | 선택 | 미정 |  | 미정 | BT180180 | H
B46835 | 2018-07-20 | 2 | B | TUNDISH교체 | 1 | A | SM45C | 탄소강 | SM45C | BM#2 | 1561 | 58 | 1655 | 1556 | 49 | 10300 |  | 1 | 0.22 | 20 |  | -2.21 | 1588 | 1665 | 0.24 | 5.55 | 0 | 1 | 38 | 49 | Y |  | 2018-07-20 12:52 | 95 | 1108 | -349 | -190 | 37 | 38 | 37 | 39 | 40 | 41 | 45 | 46 | 47 | 49 | 49 | 48 | 45 | 49 | 48 | 49 | -0.04 |  | 25 | Y | 0 | 1.1 | 3.26 | 3.19 | 2.89 |  |  |  | N | N | N | N | 190 | 0.39 | 70 | 95580 | 96870 | 1530 | 15700 | 1 | 1 | 10 | 2018-07-20 12:58 | 1593 | 178 |  | 54 |  | *턴디쉬 플럭스 120KG/15KG *슬리브 롱노즐 사용 * 탄화왕겨 200KG 투입 * 전공정 요청으로 감속주입 0.40 이상공정 등록 생관통보 * 첫 수소 기준값 초과로 이상공정 등록 생관통보 - 1차 : 3.26PPM, 2차 : 3.17 PPM, 3차 : 2.89PPM | 733789CD1CFD4D628FA8651735C75F11 | 303FEA87FD714599A20ACF082F57D1CA | 78542C75FD3D489FB2E6A20B4B756429 | [11 empty] | 97.13 | 100 | 700 | 0 | 0 |  | 650 | 400 | 선택 | 해제 | 700 | 0 | 0 |  | 650 | 400 | 선택 | 해제 | 해제 | 미정 | 미정 | 미정 | 미정 |  | 미정 | RB160.00 | C
A46923 | 2018-07-20 | 1 | B |  | 6 | B | P-STB2 | 베어링강 | STB (SF) | BM#1 | 1658 | 42 | 1555 | 1589 | 30 | 4900 |  | 3 | 0.35 | 28 |  | -0.83 | 1528 | 1555 | 23.2 | 0 |  | 37 | 33 | 28 | Y |  | 2018-07-20 13:51 | 72 | 1137 | 31 | 38 | 41 | 43 | 44 | 45 | 45 | 45 | 44 | 44 | 44 | 42 | 42 | 41 | 42 | 45 | 41 | 45 | -0.09 | Y | 39.98 | Y | -0.2 |  |  |  | 1.07 |  |  |  | Y | Y | Y | Y | 180 | 0.47 | 67 | 101508 |  | 7050 | 14800 | 3 | 1 |  | 2018-07-20 13:57 | 1528 | 102 |  | 11 | [16 empty] | 94.16 | 100 | 0 | 0 | 0 |  | 650 |  | 선택 | 해제 | 0 | 0 | 0 |  | 650 |  | 선택 | 해제 | 선택 | 미정 | 해제 | 선택 | 미정 |  | 미정 | BT180180 | H
A46924 | 2018-07-20 | 1 | B |  | 2 | A | SM45C | 탄소강 | SM45C | BM#2 | 1624 | 33 | 1626 | 1612 | 23 | 3700 |  | 1 | 0.2 | 20 |  | -1.76 | 1569 | 1619 | 0 | 3.22 | 0 | 36 | 15 | 28 | Y |  | 2018-07-20 14:42 | 76 | 1137 | 45 | 46 | 45 | 45 | 45 | 43 | 43 | 41 | 40 | 40 | 39 | 38 | 36 | 36 | 42 | 45 | 36 | 45 | -0.19 |  | 46.82 | Y | -0.4 |  | 1.68 | 1.68 |  |  |  |  | N | N | N | N | 180 | 0.49 | 62 | 98991 | 100830 | 530 | 13800 | 1 | 1 | 20 | 2018-07-20 14:55 | 1569 | 96 |  | 18 | [16 empty] | 97.72 | 100 | 0 | 0 | 0 |  | 650 | 400 | 선택 | 해제 | 0 | 0 | 0 |  | 650 | 400 | 선택 | 해제 | 해제 | 미정 | 미정 | 미정 | 미정 |  | 미정 | RB120.00 | C
B46837 | 2018-07-20 | 2 | B |  | 7 | B | P-STB2 | 베어링강 | STB (SF) | BM#1 | 1680 | 69 | 1567 | 1605 | 35 | 5800 |  | 3 | 0.35 | 28 |  | -0.96 | 1530 | 1561 | 22.8 | 0 |  | 10 | 31 | 47 | Y |  | 2018-07-20 14:54 | 74 | 1101 | 39 | 43 | 46 | 48 | 48 | 48 | 48 | 47 | 47 | 47 | 47 | 47 | 47 | 47 | 46 | 48 | 47 | 48 | -0.02 | Y | 45 | Y | 0 |  |  |  | 1.14 |  |  |  | Y | Y | Y | Y | 230 | 0.48 | 63 | 101508 | 99930 | 7060 | 16800 | 3 | 1 |  | 2018-07-20 15:00 | 1530 | 131 |  | 17 | [16 empty] | 94.91 | 100 | 0 | 0 | 0 |  | 650 |  | 선택 | 해제 | 0 | 0 | 0 |  | 650 |  | 선택 | 해제 | 선택 | 미정 | 미정 | 선택 | 미정 |  | 미정 | BT180180 | H
B46838 | 2018-07-20 | 2 | B |  | 3 | A | SM45C | 탄소강 | SM45C | BM#2 | 1650 | 35 | 1604 | 1587 | 21 | 3900 |  | 1 | 0.21 | 16 |  | -2.27 | 1550 | 1599 | 0 | 3.77 | 0 | 11 | 39 | 52 | Y |  | 2018-07-20 15:38 | 57 | 1080 | 32 | 28 | 25 | 24 | 23 | 21 | 19 | 18 | 17 | 16 | 14 | 12 |  | 12 | 21 | 25 | 12 | 0 | -0.29 |  | 45 | Y | -0.4 | [7 empty] | Y | Y | Y | Y | 170 | 0.47 | 58 | 100859 | 91950 | 1600 | 14900 | 1 | 1 | 40 | 2018-07-20 15:40 | 1550 | 104 |  | 28 | [16 empty] | 107.87 | 100 | 0 | 0 | 0 |  | 650 | 700 | 선택 | 해제 | 0 | 0 | 0 |  | 650 | 700 | 선택 | 해제 | 해제 | 미정 | 미정 | 미정 | 미정 |  | 미정 | RB230.00 | C
A46925 | 2018-07-20 | 1 | B |  | 8 | A | P-STB2 | 베어링강 | STB (SF) | BM#1 | 1653 | 52 | 1556 | 1577 | 27 | 4600 |  | 3 | 0.35 | 28 |  | -1.04 | 1516 | 1550 | 23.32 | 0 |  | 19 | 17 | 76 | Y |  | 2018-07-20 16:01 | 60 | 1088 | 46 | 42 | 40 | 37 | 35 | 34 | 32 | 31 | 30 | 29 | 28 | 27 | 27 | 27 | 34 | 40 | 27 | 0 | -0.26 |  | 50.03 | Y | 0 |  |  |  | 1.13 |  |  |  | Y | Y | Y | Y | 220 | 0.48 | 64 | 101508 | 98630 | 7120 | 16500 | 3 | 1 |  | 2018-07-20 16:07 | 1516 | 113 |  | 15 | [16 empty] | 96.08 | 100 | 0 | 0 | 0 |  | 650 |  | 선택 | 해제 | 0 | 0 | 0 |  | 650 |  | 선택 | 해제 | 선택 | 미정 | 미정 | 선택 | 미정 |  | 미정 | BT180180 | H
B46839 | 2018-07-20 | 2 | B |  | 4 | A | SM45C | 탄소강 | SM45C | BM#2 | 1617 | 40 | 1605 | 1546 | 26 | 5500 |  | 1 | 0.21 | 16 |  | -1.99 | 1553 | 1599 | 0 | 3.63 | 0 | 12 | 21 | 41 | Y |  | 2018-07-20 16:47 | 60 | 1087 | 8 | 19 | 20 | 25 | 27 | 28 | 28 | 27 | 27 | 25 | 25 | 24 | 21 | 19 | 23 | 28 | 19 | 27 | -0.22 | Y | 40 | Y | -0.4 | [7 empty] | Y | Y | Y | Y | 160 | 0.47 | 63 | 98444 | 99060 | 1140 | 15100 | 1 | 1 | 10 | 2018-07-20 16:59 | 1553 | 106 |  | 21 | [16 empty] | 98.3 | 100 | 0 | 0 | 0 |  | 650 | 700 | 선택 | 해제 | 0 | 0 | 0 |  | 650 | 700 | 선택 | 해제 | 해제 | 미정 | 미정 | 미정 | 미정 |  | 미정 | RB230.00 | C
A46926 | 2018-07-20 | 1 | B |  | 9 | A | P-STB2 | 베어링강 | STB (SF) | BM#1 | 1597 | 40 | 1555 | 1541 | 30 | 4500 |  | 3 | 0.34 | 28 |  | -1.05 | 1511 | 1545 | 20.28 | 0 |  | 32 | 10 | 75 | Y |  | 2018-07-20 17:07 | 55 | 1080 | 25 | 25 | 25 | 25 | 24 | 24 | 23 | 22 | 21 | 20 | 20 | 19 | 18 | 18 | 22 | 25 | 18 | 25 | -0.14 |  | 49.97 | Y | -0.2 |  |  |  | 1.14 |  |  |  | Y | Y | Y | Y | 210 | 0.48 | 63 | 101508 | 98620 | 7630 | 14800 | 3 | 1 |  | 2018-07-20 17:07 | 1511 | 108 |  | 15 | [16 empty] | 95.54 | 100 | 0 | 0 | 0 |  | 650 |  | 선택 | 해제 | 0 | 0 | 0 |  | 650 |  | 선택 | 해제 | 선택 | 미정 | 미정 | 선택 | 미정 |  | 미정 | BT180180 | H
B46840 | 2018-07-20 | 2 | B |  | 5 | A | SM45C | 탄소강 | SM45C | BM#2 | 1599 | 39 | 1617 | 1535 | 24 | 5000 |  | 1 | 0.21 | 16 |  | -2.2 | 1549 | 1600 | 0 | 4.02 | 0 | 1 | 39 | 59 | Y |  | 2018-07-20 17:45 | 56 | 1075 | 16 | 18 | 20 | 21 | 20 | 21 | 20 | 19 | 18 | 17 | 17 | 16 |  | 16 | 19 | 21 | 16 | 20 | -0.13 | Y | 38.15 | Y | -0.2 | [7 empty] | Y | Y | Y | Y | 150 | 0.47 | 57 | 99306 | 90670 | 530 | 14500 | 1 | 1 | 20 | 2018-07-20 17:53 | 1549 | 111 |  | 30 | [16 empty] | 109.01 | 100 | 0 | 0 | 0 |  | 650 | 700 | 선택 | 해제 | 0 | 0 | 0 |  | 650 | 700 | 선택 | 해제 | 해제 | 미정 | 미정 | 미정 | 미정 |  | 미정 | RB300.00 | C
A46927 | 2018-07-20 | 1 | B |  | 10 | A | P-STB2 | 베어링강 | STB (SF) | BM#1 | 1585 | 41 | 1562 | 1535 | 32 | 5400 |  | 3 | 0.34 | 28 |  | -1.13 | 1515 | 1552 | 23.83 | 0 |  | 37 | 34 | 65 | Y |  | 2018-07-20 18:05 | 59 | 1090 | 17 | 19 | 24 | 28 | 29 | 30 | 29 | 29 | 29 | 29 | 28 | 28 | 28 | 28 | 27 | 30 | 28 | 29 | -0.02 | Y | 35.02 | Y | 0 |  |  |  | 1.32 |  |  |  |  | Y | Y | Y | 200 | 0.48 | 62 | 84590 | 93520 | 6990 | 15900 | 3 | 1 |  | 2018-07-20 18:12 | 1515 | 109 |  | 21 | [16 empty] | 83.67 | 100 | 0 | 0 | 0 |  | 650 |  | 선택 | 해제 | 0 | 0 | 0 |  | 650 |  | 선택 | 해제 | 선택 | 미정 | 미정 | 선택 | 선택 | 9 | 미정 | BT180180 | H
B46841 | 2018-07-20 | 2 | B |  | 6 | A | SM45C | 탄소강 | SM45C | BM#2 | 1615 | 41 | 1615 | 1566 | 24 | 4900 |  | 1 | 0.2 | 21 |  | 0 | 1553 | 1617 | 0 | 4.62 | 0 | 36 | 16 | 63 | Y |  | 2018-07-20 18:55 | 60 | 1092 | 21 | 27 | 30 | 31 | 32 | 32 | 31 | 30 | 29 | 28 | 27 |  |  | 27 | 29 | 32 | 27 | 0 | -0.17 | Y | 30 | Y | -0.2 | [7 empty] | Y | Y | Y | Y | 190 | 0.47 | 58 | 80772 | 90640 | 260 | 15200 | 1 | 1 | 40 | 2018-07-20 19:00 | 1553 | 112 |  | 21 | [16 empty] | 88.86 | 100 | 0 | 0 | 0 |  | 650 | 700 | 선택 | 해제 | 0 | 0 | 0 |  | 650 | 700 | 선택 | 해제 | 해제 | 미정 | 미정 | 미정 | 미정 |  | 미정 | RB145.00 | C
A46928 | 2018-07-20 | 1 | B |  | 11 | A | P-STB2 | 베어링강 | STB (SF) | BM#1 | 1584 | 41 | 1564 | 1525 | 36 | 6000 |  | 3 | 0.34 | 28 |  | -1.3 | 1526 | 1568 | 22.58 | 0 |  | 10 | 32 | 59 | Y |  | 2018-07-20 18:59 | 70 | 1095 | 28 | 31 | 35 | 37 | 38 | 38 | 38 | 37 | 37 | 36 | 35 | 35 | 34 | 34 | 35 | 38 | 34 | 38 | -0.1 | Y | 40 | Y | -0.2 |  |  |  | 1.13 |  |  |  |  | Y | Y | Y | 190 | 0.48 | 64 | 101508 | 99330 | 7030 | 16600 | 3 | 1 |  | 2018-07-20 19:14 | 1526 | 113 |  | 30 | [16 empty] | 94.91 | 100 | 0 | 0 | 0 |  | 650 |  | 선택 | 해제 | 0 | 0 | 0 |  | 650 |  | 선택 | 해제 | 선택 | 미정 | 미정 | 선택 | 미정 |  | 미정 | BT180180 | H
B46842 | 2018-07-20 | 2 | B |  | 7 | A | SM45C | 탄소강 | SM45C | BM#2 | 1584 | 39 | 1606 | 1537 | 29 | 5800 |  | 1 | 0.21 | 16 |  | -2.46 | 1550 | 1604 | 0 | 3.67 | 0 | 11 | 40 | 59 | Y |  | 2018-07-20 19:56 | 57 | 1086 | 24 | 26 | 28 | 29 | 30 | 29 | 29 | 27 | 27 | 25 | 24 | 23 | 22 | 19 | 26 | 30 | 19 | 29 | -0.25 | Y | 43.23 | Y | -0.6 | [7 empty] | Y | Y | Y | Y | 180 | 0.47 | 65 | 98040 | 101440 | 2560 | 15000 | 1 | 1 | 10 | 2018-07-20 19:58 | 1550 | 111 |  | 21 | [16 empty] | 94.27 | 100 | 0 | 0 | 0 |  | 650 | 600 | 선택 | 해제 | 0 | 0 | 0 |  | 650 | 600 | 선택 | 해제 | 해제 | 미정 | 미정 | 미정 | 미정 |  | 미정 | RB200.00 | C
A46929 | 2018-07-20 | 1 | B |  | 12 | A | P-STB2 | 베어링강 | STB (SF) | BM#1 | 1564 | 61 | 1560 | 1503 | 52 | 8800 |  | 3 | 0.34 | 28 |  | -1.35 | 1516 | 1560 | 18.89 | 0 |  | 19 | 18 | 57 | Y |  | 2018-07-20 20:22 | 60 | 1096 | 34 | 33 | 34 | 35 | 35 | 34 | 34 | 32 | 31 | 30 | 29 | 28 | 28 | 25 | 31 | 35 | 25 | 34 | -0.18 | Y | 55 | Y | -0.4 |  |  |  | 1.11 |  |  |  |  | Y | Y | Y | 180 | 0.48 | 74 | 118426 | 110630 | 7090 | 15500 | 3 | 1 |  | 2018-07-20 20:29 | 1516 | 117 |  | 12 | [16 empty] | 100.06 | 100 | 0 | 0 | 0 |  | 650 |  | 선택 | 해제 | 0 | 0 | 0 |  | 650 |  | 선택 | 해제 | 선택 | 미정 | 미정 | 선택 | 미정 |  | 미정 | BT180180 | H
B46843 | 2018-07-20 | 2 | D | TUNDISH교체전 | 8 | B | SM45C | 탄소강 | SM45C | BM#2 | 1644 | 44 | 1605 | 1596 | 21 | 4300 |  | 1 | 0.23 | 17 |  | 0 | 1558 | 1610 | 0 | 3.77 | 0 | 12 | 22 | 49 | Y |  | 2018-07-20 20:55 | 65 | 1088 | 17 | 25 | 28 | 31 | 32 | 33 | 33 | 32 | 31 | 31 | 30 | 28 | 26 | 26 | 29 | 33 | 26 | 31 | -0.2 | Y | 35.02 | Y | -0.4 | [7 empty] | N | Y | Y | N | 170 | 0.47 | 64 | 91939 | 97660 | 740 | 2000 | 1 | 1 | 30 | 2018-07-20 20:58 | 1558 | 119 |  | 31 |  |  | DC390D186A0F4AE2A236908A5ECFF76B | 188AA29051C14AEAAA2FBF53EC675C18 | 6607938CB2A84145BB848783A1186469 | [11 empty] | 93.43 | 100 | 0 | 3150 | 0 |  | 650 | 400 | 선택 | 해제 | 0 | 2620 | 0 |  | 650 | 400 | 선택 | 해제 | 해제 | 미정 | 미정 | 미정 | 미정 |  | 미정 | RB125.00 | C
A46930 | 2018-07-20 | 1 | D |  | 13 | A | P-STB2 | 베어링강 | STB (SF) | BM#1 | 1602 | 62 | 1572 | 1537 | 40 | 6800 |  | 3 | 0.34 | 28 |  | -1.58 | 1521 | 1572 | 23.18 | 0 |  | 32 | 11 | 60 | Y |  | 2018-07-20 21:37 | 65 | 1095 | 24 | 31 | 36 | 38 | 39 | 39 | 38 | 38 | 37 | 36 | 35 | 34 | 34 | 33 | 35 | 39 | 33 | 38 | -0.13 | Y | 45 | Y | -0.2 |  |  |  | 1.11 |  |  |  |  | Y | Y | Y | 230 | 0.48 | 67 | 101508 | 104120 | 6970 | 16600 | 3 | 1 |  | 2018-07-20 21:44 | 1521 | 116 |  | 12 | [16 empty] | 90.83 | 100 | 0 | 0 | 0 |  | 650 |  | 선택 | 해제 | 0 | 0 | 0 |  | 650 |  | 선택 | 해제 | 선택 | 미정 | 미정 | 선택 | 미정 |  | 미정 | BT180180 | H
B46844 | 2018-07-20 | 2 | D | TUNDISH교체 | 1 | A | SCM440HK | 소입성보증강 | D | BM#2 | 1609 | 47 | 1654 | 1545 | 41 | 8800 |  | 1 | 0.21 | 21 |  | -2.44 | 1584 | 1651 | 2.57 | 0 | 0 | 1 | 40 | 48 | Y |  | 2018-07-20 22:11 | 90 | 1090 | -324 | 23 | 21 | 19 | 24 | 29 | 31 | 34 | 34 | 34 | 34 |  |  | 34 | 29 | 34 | 34 | 34 | 0 |  | 15 | Y | 0 |  | 1.79 | 1.79 |  |  |  |  | N | N | N | N | 150 | 0.48 | 56 | 93049 | 92520 | 1830 | 14800 | 16 | 2 | 10 | 2018-07-20 22:17 | 1584 | 146 |  | 42 | [16 empty] | 97.95 | 100 | 720 | 0 | 0 |  | 650 | 400 | 선택 | 해제 | 710 | 0 | 0 |  | 650 | 400 | 선택 | 해제 | 해제 | 미정 | 미정 | 미정 | 미정 |  | 미정 | BT180180 | H
A46931 | 2018-07-20 | 1 | D | TUNDISH교체전 | 14 | A | P-STB2 | 베어링강 | STB (SF) | BM#1 | 1597 | 47 | 1559 | 1545 | 38 | 6000 |  | 3 | 0.33 | 28 |  | -1.34 | 1516 | 1559 | 21.46 | 0 |  | 37 | 35 | 85 | Y |  | 2018-07-20 22:34 | 60 | 1087 | 32 | 31 | 30 | 30 | 30 | 29 | 28 | 27 | 26 | 25 | 24 | 23 | 22 | 22 | 27 | 30 | 22 | 30 | -0.16 |  | 49.98 | Y | -0.2 |  |  |  | 1.14 |  |  |  |  | Y | Y | M | 220 | 0.48 | 68 | 94194 | 103050 | 7650 | 1500 | 3 | 1 |  | 2018-07-20 22:45 | 1516 | 113 |  | 24 |  |  | FBD65959FACD4131A407B8A03ACCDDF2 | BEDA9E039EC54824AC092A68F3549136 | 9CFD3EDE85D44E999339EEAB0301EB45 | [11 empty] | 85.09 | 100 | 0 | 3500 | 0 |  | 650 |  | 선택 | 해제 | 0 | 3500 | 0 |  | 650 |  | 선택 | 해제 | 선택 | 미정 | 미정 | 선택 | 미정 |  | 미정 | BT180180 | H
B46845 | 2018-07-20 | 2 | D |  | 2 | A | SCM440HK | 소입성보증강 | D | BM#2 | 1639 | 42 | 1657 | 1546 | 32 | 7100 |  | 1 | 0.22 | 16 |  | -2.21 | 1567 | 1630 | 1.62 | 0 | 0 | 36 | 17 | 64 | Y |  | 2018-07-20 23:06 | 73 | 1090 | 31 | 34 | 35 | 36 | 36 | 35 | 35 | 35 | 34 | 33 | 33 |  |  | 33 | 34 | 36 | 33 | 35 | -0.05 | Y | 35.02 | Y | 0 | [7 empty] | N | N | N | N | 140 | 0.49 | 55 | 96788 | 89600 | 940 | 14100 | 16 | 2 | 20 | 2018-07-20 23:23 | 1567 | 144 |  | 46 | [16 empty] | 106.95 | 100 | 0 | 0 | 0 |  | 650 | 400 | 선택 | 해제 | 0 | 0 | 0 |  | 650 | 400 | 선택 | 해제 | 해제 | 미정 | 미정 | 미정 | 미정 |  | 미정 | SB120120 | C
A46932 | 2018-07-20 | 1 | D | TUNDISH교체 | 1 | A | STB2 | 베어링강 | STB (SF) | BM#1 | 1636 | 49 | 1584 | 1569 | 43 | 5800 |  | 3 | 0.34 | 28 |  | -1.48 | 1537 | 1584 | 22.15 | 0 |  | 10 | 33 | 82 | Y |  | 2018-07-20 23:42 | 81 | 1088 | 18 | 18 | 16 | 21 | 24 | 28 | 29 | 30 | 30 | 30 | 31 | 32 |  | 32 | 26 | 32 | 32 | 30 | 0 |  |  | Y | 0.2 |  | 1.79 | 1.72 |  |  |  |  | N | N | N | N | 230 | 0.47 | 62 | 101508 | 99010 | 7040 | 15750 | 7 | 2 |  | 2018-07-20 23:44 | 1537 | 147 |  | 49 |  | *T/Dflux 유15kg 용275kg | [14 empty] | 95.72 | 0 | 1500 | 0 | 0 |  | 650 |  | 선택 | 해제 | 1500 | 0 | 0 |  | 650 |  | 선택 | 해제 | 선택 | 미정 | 미정 | 선택 | 선택 |  | 미정 | BT180180 | H
B46846 | 2018-07-20 | 2 | D |  | 3 | A | SCM440HK | 소입성보증강 | D | BM#2 | 1585 | 38 | 1632 | 1536 | 34 | 7100 |  | 1 | 0.22 | 16 |  | -2.26 | 1559 | 1617 | 1.91 | 0 | 0 | 11 | 41 | 53 | Y |  | 2018-07-21 00:26 | 65 | 1087 | 30 | 33 | 33 | 33 | 32 | 31 | 30 | 30 | 29 | 27 | 26 |  |  | 26 | 30 | 33 | 26 | 33 | -0.17 |  | 40 | Y | -0.2 | [7 empty] | N | N | N | N | 130 | 0.5 | 59 | 147555 | 99950 | 110 | 13500 | 16 | 2 | 30 | 2018-07-21 00:31 | 1559 | 126 |  | 25 | 20 | * 유사강종 연연주 혼탕부 ID:308~310/408~410이상재등록 | [14 empty] | 149.05 | 100 | 0 | 0 | 0 |  | 650 | 400 | 선택 | 해제 | 0 | 0 | 0 |  | 650 | 400 | 선택 | 해제 | 해제 | 미정 | 미정 | 미정 | 미정 |  | 미정 | BT180180 | C
A46933 | 2018-07-20 | 1 | D |  | 2 | A | STB2 | 베어링강 | STB (SF) | BM#1 | 1587 | 45 | 1563 | 1531 | 40 | 6300 |  | 3 | 0.33 | 28 |  | -1.2 | 1524 | 1563 | 21.79 | 0 |  | 19 | 19 | 62 | Y |  | 2018-07-21 00:49 | 68 | 1088 | 31 | 26 | 26 | 25 | 25 | 24 | 24 | 24 | 24 | 24 | 23 | 22 | 22 | 22 | 25 | 26 | 22 | 24 | -0.08 |  | 50.02 | Y | 0 |  |  |  | 1.14 |  |  |  |  | Y | Y | Y | 220 | 0.48 | 64 | 99024 | 97080 | 7620 | 14800 | 7 | 2 |  | 2018-07-21 00:55 | 1524 | 134 |  | 47 | 20 | [15 empty] | 94.58 | 100 | 0 | 0 | 0 |  | 650 |  | 선택 | 해제 | 0 | 0 | 0 |  | 650 |  | 선택 | 해제 | 선택 | 미정 | 미정 | 선택 | 미정 |  | 미정 | BT180180 | H
B46847 | 2018-07-20 | 2 | D |  | 4 | A | SCM440HF | 소입성보증강 | D | BM#2 | 1598 | 40 | 1624 | 1544 | 34 | 7200 |  | 1 | 0.19 | 20 |  | -2.16 | 1558 | 1628 | 1.28 | 0 | 0 | 12 | 23 | 57 | Y |  | 2018-07-21 01:29 | 65 | 1088 | 23 | 29 | 33 | 34 | 35 | 35 | 33 | 33 | 32 | 31 | 29 | 28 | 27 | 27 | 31 | 35 | 27 | 33 | -0.2 | Y | 40 | Y | -0.2 |  |  |  | 1.34 |  |  |  | N | N | N | N | 120 | 0.5 | 61 | 36130 | 100660 | 960 | 13700 | 16 | 2 | 40 | 2018-07-21 01:38 | 1558 | 124 |  | 24 |  | * 유사강종 연연주 혼탕부 ID:301/401 이상재등록 | [14 empty] | 35.6 | 100 | 0 | 0 | 0 |  | 650 | 400 | 선택 | 해제 | 0 | 0 | 0 |  | 650 | 400 | 선택 | 해제 | 해제 | 미정 | 미정 | 미정 | 미정 |  | 미정 | RB114.30 | C
A46934 | 2018-07-20 | 1 | D |  | 3 | A | STB2 | 베어링강 | STB (SF) | BM#1 | 1590 | 41 | 1575 | 1535 | 40 | 5800 |  | 3 | 0.34 | 28 |  | -1.61 | 1523 | 1575 | 21.79 | 0 |  | 32 | 12 | 69 | Y |  | 2018-07-21 01:56 | 67 | 1088 | 21 | 22 | 25 | 26 | 26 | 27 | 27 | 26 | 26 | 25 | 25 | 25 | 24 | 24 | 25 | 27 | 24 | 26 | -0.04 | Y | 34.98 | Y | -0.2 |  |  |  | 1.15 |  |  |  |  | Y | Y | Y | 210 | 0.48 | 63 | 83348 | 97870 | 7110 | 15400 | 7 | 2 |  | 2018-07-21 02:09 | 1523 | 137 |  | 45 | [16 empty] | 79 | 100 | 0 | 0 | 0 |  | 650 |  | 선택 | 해제 | 0 | 0 | 0 |  | 650 |  | 선택 | 해제 | 선택 | 미정 | 미정 | 선택 | 미정 |  | 미정 | BT180180 | H
B46848 | 2018-07-20 | 2 | D |  | 5 | A | SCM440HF | 소입성보증강 | D | BM#2 | 1633 | 42 | 1626 | 1556 | 28 | 5800 |  | 1 | 0.2 | 19 |  | -2.17 | 1544 | 1619 | 1.53 | 0 | 0 | 1 | 41 | 43 | Y |  | 2018-07-21 02:35 | 51 | 1089 | 23 | 24 | 25 | 25 | 25 | 24 | 23 | 21 | 20 | 19 | 17 | 16 |  | 16 | 22 | 25 | 16 | 25 | -0.2 |  | 45 | Y | -0.2 |  |  |  | 1.23 |  |  |  | Y | Y | Y | Y | 110 | 0.49 | 60 | 152991 | 97580 | 870 | 14400 | 16 | 2 | 10 | 2018-07-21 02:41 | 1544 | 130 |  | 24 |  | * 유사강종 연연주 혼탕부 ID:307~309/408~410이상재등록 | [14 empty] | 155.64 | 100 | 0 | 0 | 0 |  | 650 | 400 | 선택 | 해제 | 0 | 0 | 0 |  | 650 | 400 | 선택 | 해제 | 해제 | 미정 | 미정 | 미정 | 미정 |  | 미정 | RB120.00 | C
A46935 | 2018-07-20 | 1 | D |  | 4 | A | STB2 | 베어링강 | STB (SF) | BM#1 | 1609 | 52 | 1568 | 1576 | 35 | 5400 |  | 3 | 0.34 | 28 |  | -1.37 | 1523 | 1568 | 22.56 | 0 |  | 37 | 36 | 61 | Y |  | 2018-07-21 03:08 | 67 | 1088 | 24 | 25 | 28 | 30 | 30 | 31 | 31 | 30 | 29 | 29 | 28 | 27 | 26 | 24 | 28 | 31 | 24 | 30 | -0.16 | Y | 45.02 | Y | -0.2 |  |  |  | 1.15 |  |  |  |  | Y | Y | Y | 200 | 0.48 | 71 | 101508 | 106970 | 7050 | 15500 | 7 | 2 |  | 2018-07-21 03:22 | 1523 | 134 |  | 36 | [16 empty] | 88.54 | 100 | 0 | 0 | 0 |  | 650 |  | 선택 | 해제 | 0 | 0 | 0 |  | 650 |  | 선택 | 해제 | 선택 | 미정 | 미정 | 선택 | 미정 |  | 미정 | BT180180 | H
B46849 | 2018-07-20 | 2 | D |  | 6 | A | 42CRMOS4HAM | 소입성보증강 | 42CRMOS4H | BM#2 | 1599 | 46 | 1625 | 1547 | 40 | 8200 |  | 1 | 0.21 | 18 |  | -2.1 | 1562 | 1635 | 0 | 2.81 | 0 | 36 | 18 | 46 | Y |  | 2018-07-21 03:41 | 70 | 1087 | 25 | 33 | 36 | 38 | 39 | 39 | 38 | 38 | 37 | 36 | 35 | 35 | 33 | 33 | 36 | 39 | 33 | 38 | -0.15 | Y | 39.98 | Y | -0.4 | [7 empty] | N | Y | Y | N | 100 | 0.47 | 66 | 39735 | 104090 | 110 | 13700 | 16 | 2 | 40 | 2018-07-21 03:43 | 1562 | 131 |  | 21 |  | * STR#2기 EDGE HEATER 500KW 적용 이상공정 등록 및 생관통보. * 유사강종 연연주 혼탕부 ID:301/401 이상재등록 | [14 empty] | 38.21 | 100 | 0 | 0 | 0 |  | 650 | 400 | 선택 | 선택 | 0 | 0 | 0 |  | 650 | 400 | 선택 | 선택 | 해제 | 미정 | 미정 | 미정 | 미정 |  | 미정 | SB155155 | C
A46936 | 2018-07-20 | 1 | D |  | 5 | A | STB2 | 베어링강 | STB (SF) | BM#1 | 1571 | 45 | 1569 | 1537 | 38 | 6300 |  | 3 | 0.34 | 29 |  | -1.46 | 1520 | 1569 | 23.21 | 0 |  | 10 | 34 | 54 | Y |  | 2018-07-21 04:43 | 64 | 1086 | 23 | 27 | 31 | 32 | 32 | 32 | 31 | 30 | 29 | 28 | 29 | 28 | 28 | 28 | 29 | 32 | 28 | 32 | -0.09 | Y | 44.98 | Y | 0 |  |  |  | 1.15 |  |  |  |  | Y | Y | Y | 190 | 0.48 | 60 | 101508 | 95270 | 6990 | 15960 | 7 | 2 |  | 2018-07-21 04:49 | 1520 | 103 |  | 14 | 26 | [15 empty] | 99.27 | 100 | 0 | 0 | 0 |  | 650 |  | 선택 | 해제 | 0 | 0 | 0 |  | 650 |  | 선택 | 해제 | 선택 | 미정 | 미정 | 선택 | 미정 |  | 미정 | BT180180 | H
B46850 | 2018-07-20 | 2 | A |  | 7 | A | 42CRMOS4HAM | 소입성보증강 | 42CRMOS4H | BM#2 | 1552 | 43 | 1637 | 1544 | 38 | 8000 |  | 1 | 0.23 | 18 |  | -2.25 | 1567 | 1630 | 0 | 3.51 | 0 | 11 | 42 | 47 | Y |  | 2018-07-21 04:38 | 75 | 1088 | 30 | 31 | 33 | 33 | 34 | 33 | 32 | 32 | 31 | 29 | 28 | 26 | 25 | 25 | 31 | 34 | 25 | 33 | -0.22 | Y | 40.02 | Y | -0.2 | [7 empty] | N | N | N | N | 150 | 0.49 | 63 | 111258 | 103780 | 1300 | 15400 | 16 | 2 | 10 | 2018-07-21 04:41 | 1567 | 137 |  | 34 |  | * STR#2기 EDGE HEATER 500KW 적용 이상공정 등록 및 생관통보. | [14 empty] | 105.96 | 100 | 0 | 0 | 0 |  | 650 | 400 | 선택 | 선택 | 0 | 0 | 0 |  | 650 | 400 | 선택 | 선택 | 해제 | 미정 | 미정 | 미정 | 선택 | 6 | 미정 | SB155155 | C
A46937 | 2018-07-20 | 1 | A |  | 6 | A | STB2 | 베어링강 | STB (SF) | BM#1 | 1599 | 41 | 1571 | 1537 | 35 | 5400 |  | 3 | 0.34 | 25 |  | -1.67 | 1521 | 1571 | 19.88 | 0 |  | 19 | 20 | 75 | Y |  | 2018-07-21 05:34 | 65 | 1088 | 27 | 29 | 31 | 33 | 33 | 33 | 33 | 32 | 31 | 31 | 30 | 30 | 29 | 29 | 31 | 33 | 29 | 33 | -0.09 | Y | 45 | Y | -0.2 |  |  |  | 1.12 |  |  |  | Y | Y | Y | Y | 180 | 0.48 | 62 | 101508 | 98310 | 7080 | 13440 | 7 | 2 |  | 2018-07-21 05:41 | 1521 | 105 |  | 25 | [16 empty] | 96.4 | 100 | 0 | 0 | 0 |  | 650 |  | 선택 | 해제 | 0 | 0 | 0 |  | 650 |  | 선택 | 해제 | 선택 | 미정 | 미정 | 선택 | 미정 |  | 미정 | BT180180 | H
B46851 | 2018-07-20 | 2 | A |  | 8 | A | 42CRMOS4HAM | 소입성보증강 | 42CRMOS4H | BM#2 | 1559 | 47 | 1627 | 1536 | 41 | 8900 |  | 1 | 0.21 | 19 |  | -2.42 | 1566 | 1636 | 0 | 2.58 | 0 | 12 | 24 | 45 | Y |  | 2018-07-21 05:47 | 74 | 1087 | 29 | 34 | 35 | 36 | 36 | 35 | 34 | 33 | 31 | 30 | 28 | 26 |  | 26 | 32 | 36 | 26 | 0 | -0.25 | Y | 40 | Y | -0.4 | [7 empty] | N | N | N | N | 140 | 0.49 | 64 | 117152 | 105050 | 380 | 14800 | 16 | 2 |  | 2018-07-21 05:52 | 1566 | 135 |  | 30 |  | * STR#2기 EDGE HEATER 500KW 적용 이상공정 등록 및 생관통보. | [14 empty] | 111.57 | 100 | 0 | 0 | 0 |  | 650 | 400 | 선택 | 선택 | 0 | 0 | 0 |  | 650 | 400 | 선택 | 선택 | 해제 | 미정 | 미정 | 미정 | 미정 |  | 미정 | SB131131 | C
A46938 | 2018-07-20 | 1 | A |  | 7 | A | STB2 | 베어링강 | STB (SF) | BM#1 | 1628 | 43 | 1571 | 1566 | 33 | 4400 |  | 3 | 0.35 | 28 |  | -1.61 | 1519 | 1571 | 22.65 | 0 |  | 32 | 13 | 79 | Y |  | 2018-07-21 06:42 | 63 | 1089 | 25 | 26 | 27 | 27 | 27 | 26 | 25 | 24 | 23 | 22 | 21 | 20 | 19 | 19 | 24 | 27 | 19 | 27 | -0.16 |  | 50 | Y | -0.2 |  |  |  | 1.17 |  |  |  | Y | Y | Y | Y | 230 | 0.48 | 62 | 101508 | 100450 | 7120 | 15920 | 7 | 2 |  | 2018-07-21 06:52 | 1519 | 112 |  | 25 | [16 empty] | 93.6 | 100 | 0 | 0 | 0 |  | 650 |  | 선택 | 해제 | 0 | 0 | 0 |  | 650 |  | 선택 | 해제 | 선택 | 미정 | 미정 | 선택 | 미정 |  | 미정 | BT180180 | H
B46852 | 2018-07-20 | 2 | A |  | 9 | A | 42CRMOS4HAM | 소입성보증강 | 42CRMOS4H | BM#2 | 1621 | 44 | 1646 | 1554 | 38 | 8000 |  | 1 | 0.23 | 21 |  | -2.49 | 1563 | 1638 | 0 | 6.02 | 0 | 1 | 42 | 57 | Y |  | 2018-07-21 06:54 | 71 | 1088 | 21 | 27 | 31 | 32 | 33 | 32 | 32 | 30 | 29 | 28 | 27 | 25 | 23 | 23 | 29 | 33 | 23 | 32 | -0.25 | Y | 39.98 | Y | -0.4 | [7 empty] | N | N | N | N | 130 | 0.5 | 60 | 93168 | 101110 | 730 | 14600 | 16 | 2 |  | 2018-07-21 07:04 | 1563 | 141 |  | 32 |  | * STR#2기 EDGE HEATER 500KW 적용 이상공정 등록 및 생관통보. | [14 empty] | 91.52 | 100 | 0 | 0 | 0 |  | 650 | 400 | 선택 | 선택 | 0 | 0 | 0 |  | 650 | 400 | 선택 | 선택 | 해제 | 미정 | 미정 | 미정 | 미정 |  | 미정 | SB155155 | C
A46939 | 2018-07-21 | 1 | A | TUNDISH교체전 | 8 | A | STB2 | 베어링강 | STB (SF) | BM#1 | 1615 | 42 | 1558 | 1560 | 33 | 5400 |  | 3 | 0.35 | 26 |  | -0.97 | 1528 | 1558 | 20.82 | 0 |  | 37 | 37 | 71 | Y |  | 2018-07-21 07:40 | 72 | 1102 | 17 | 21 | 25 | 28 | 29 | 29 | 29 | 29 | 28 | 28 | 27 | 26 | 25 | 25 | 26 | 29 | 25 | 29 | -0.1 | Y | 39.97 | Y | -0.2 |  |  |  | 1.11 |  |  |  | Y | Y | Y | M | 220 | 0.48 | 69 | 97672 | 105000 | 6900 | 1800 | 7 | 2 |  | 2018-07-21 07:40 | 1528 | 118 |  | 32 |  |  | F492F1AB807B4A5C80C5E16E27AFA2AF | D60EDA6B8F7149389093659463D03B58 |  | CAECA70E30844479B9E1907A0340D984 | [10 empty] | 87.29 | 100 | 0 | 3500 | 0 |  | 650 |  | 선택 | 해제 | 0 | 3500 | 0 |  | 650 |  | 선택 | 해제 | 선택 | 미정 | 미정 | 선택 | 미정 |  | 미정 | BT180180 | H
B46853 | 2018-07-21 | 2 | A | TUNDISH교체전 | 10 | A | 42CRMOS4HAM | 소입성보증강 | 42CRMOS4H | BM#2 | 1609 | 41 | 1634 | 1554 | 36 | 7700 |  | 1 | 0.22 | 19 |  | -2.41 | 1568 | 1640 | 0 | 5.33 | 0 | 36 | 19 | 49 | Y |  | 2018-07-21 07:47 | 76 | 1141 | 29 | 33 | 35 | 35 | 36 | 35 | 35 | 34 | 32 | 31 | 29 |  |  | 29 | 33 | 36 | 29 | 35 | -0.23 | Y | 30 | Y | -0.4 | [7 empty] | N | N | N | N | 120 | 0.49 | 58 | 95400 | 95430 | 3220 | 2000 | 16 | 2 |  | 2018-07-21 07:46 | 1568 | 143 |  | 43 |  | * STR#2기 EDGE HEATER 500KW 적용 이상공정 등록 및 생관통보. | ACF3A4AA5C7247BD86E0AD9F9F94A8F0 | E42F812E89954D12B6A297E3B8E82659 | BC3421B956E84DC9912B236DD8D0B636 | [11 empty] | 96.71 | 100 | 0 | 2500 | 0 |  | 650 | 400 | 선택 | 선택 | 0 | 2713 | 0 |  | 650 | 400 | 선택 | 선택 | 해제 | 미정 | 미정 | 미정 | 미정 |  | 미정 |  | C
A46940 | 2018-07-21 | 1 | A | TUNDISH교체 | 1 | A | AE1524HM | 소입성보증강 | C1 | BM#1 | 1615 | 48 | 1634 | 1558 | 42 | 7600 |  | 3 | 0.34 | 20 |  | -2.03 | 1602 | 1654 | 0 | 14.92 |  | 10 | 35 | 63 | Y |  | 2018-07-21 08:41 | 97 | 1089 | 5 | 20 | 23 | 30 | 33 | 35 | 36 | 37 | 37 | 38 | 38 |  |  | 38 | 32 | 38 | 38 | 0 | 0 |  | 4.98 | Y | 0 |  | 1.41 | 1.35 |  |  |  |  | N | N | N | N | 190 | 0.5 | 59 | 101508 | 101250 | 6930 | 15210 | 5 | 1 |  | 2018-07-21 08:51 | 1602 | 152 |  | 65 |  | *T/D가열온도:자동-1362`.수동건-1355`.STR#1:932.STR#2:948.T/D FLUX 유:15,용:120 | [14 empty] | 94.6 | 100 | 1000 | 0 | 0 |  | 450 |  | 선택 | 해제 | 1000 | 0 | 0 |  | 450 |  | 선택 | 해제 | 해제 | 미정 | 미정 | 선택 | 선택 |  | 미정 | BT180180 | H
B46854 | 2018-07-21 | 2 | A | TUNDISH교체 | 1 | A | AE1510M2 | 합금강 | C | BM#2 | 1633 | 43 | 1694 | 1596 | 37 | 7700 |  | 1 | 0.22 | 21 |  | -2.71 | 1609 | 1691 | 2.04 | 0 | 0 | 11 | 43 | 35 | Y |  | 2018-07-21 08:54 | 93 | 1130 | -435 | -230 | 26 | 22 | 23 | 28 | 32 | 34 | 36 | 37 | 38 | 38 | 39 | 39 | 32 | 39 | 39 | 0 | 0 |  |  | Y | 0.2 | 1.2 | 2.6 | 2.43 | 1.93 |  |  |  | N | N | N | N | 150 | 0.45 | 60 | 101208 | 93550 | 3680 | 16200 | 8 | 1 |  | 2018-07-21 08:57 | 1609 | 169 |  | 60 |  | *턴디쉬 플럭스 120KG/15KG *슬리브 롱노즐 사용 * STR#2기 EDGE HEATER 500KW 적용 이상공정 등록 및 생관통보. *전공정 요청 감속주입 *수소기준값 초과(10분)이상재 등록 | [14 empty] | 103.96 | 100 | 1000 | 0 | 0 |  | 510 | 300 | 선택 | 선택 | 1000 | 0 | 0 |  | 510 | 300 | 선택 | 선택 | 해제 | 미정 | 미정 | 미정 | 미정 |  | 미정 | RB150.00 | C
A46942 | 2018-07-21 | 1 | A |  | 2 | A | AE1524HM | 소입성보증강 | C1 | BM#1 | 1606 | 41 | 1612 | 1566 | 34 | 6000 |  | 3 | 0.33 | 17 |  | -1.74 | 1574 | 1611 | 0 | 14.1 |  | 32 | 14 | 59 | Y |  | 2018-07-21 10:32 | 69 | 1095 | 37 | 36 | 37 | 36 | 35 | 34 | 33 | 32 | 31 | 29 | 28 | 28 |  | 28 | 33 | 37 | 28 | 0 | -0.2 |  | 45.02 | Y | 0 | [7 empty] | N | N | N | N | 180 | 0.52 | 59 | 84590 | 98930 | 7140 | 14540 | 5 | 1 |  | 2018-07-21 10:41 | 1574 | 87 |  | 14 |  | *수동온도 1545도 , 자동온도 1541도 | [14 empty] | 79.84 | 100 | 0 | 0 | 0 |  | 450 |  | 선택 | 해제 | 0 | 0 | 0 |  | 450 |  | 선택 | 해제 | 해제 | 미정 | 미정 | 선택 | 미정 |  | 미정 | BT180180 | H
B46855 | 2018-07-21 | 2 | A |  | 2 | A | AE1510M2 | 합금강 | C | BM#2 | 1593 | 42 | 1675 | 1564 | 37 | 7900 |  | 1 | 0.19 | 20 |  | -2.64 | 1597 | 1667 | 1.5 | 0 | 0 | 12 | 25 | 31 | Y |  | 2018-07-21 09:54 | 81 | 1127 | 31 | 30 | 29 | 29 | 28 | 28 | 27 | 27 | 27 | 26 | 26 | 25 |  | 25 | 28 | 29 | 25 | 27 | -0.09 |  | 45.02 | Y | -0.2 | [7 empty] | N | N | N | N | 140 | 0.47 | 65 | 101208 | 100610 | 60 | 14300 | 8 | 1 |  | 2018-07-21 10:07 | 1597 | 170 |  | 62 |  | * STR#2기 EDGE HEATER 500KW 적용 이상공정 등록 및 생관통보. *전공정 지연 감속주입 | [14 empty] | 100.91 | 100 | 0 | 0 | 0 |  | 510 | 300 | 선택 | 선택 | 0 | 0 | 0 |  | 510 | 300 | 선택 | 선택 | 해제 | 미정 | 미정 | 미정 | 미정 |  | 미정 | RB150.00 | C
B46857 | 2018-07-21 | 2 | A |  | 3 | A | AE1524HM | 소입성보증강 | C1 | BM#1 | 1606 | 33 | 1604 | 1577 | 26 | 4900 |  | 3 | 0.32 | 16 |  | -1.41 | 1570 | 1604 | 0 | 13.92 |  | 36 | 20 | 41 | Y |  | 2018-07-21 11:30 | 65 | 1124 | 25 | 30 | 33 | 34 | 34 | 33 | 32 | 31 | 29 | 28 | 27 |  |  | 27 | 30 | 34 | 27 | 0 | -0.2 | Y | 35 | Y | -0.2 | [7 empty] | N | N | N | N | 170 | 0.52 | 58 | 101508 | 97900 | 7020 | 13800 | 5 | 1 |  | 2018-07-21 11:38 | 1570 | 88 |  | 17 |  | *자동:1541℃ 수동:1545℃ | [14 empty] | 96.81 | 100 | 0 | 0 | 0 |  | 450 |  | 선택 | 해제 | 0 | 0 | 0 |  | 450 |  | 선택 | 해제 | 해제 | 미정 | 미정 | 선택 | 미정 |  | 미정 | BT180180 | H
B46856 | 2018-07-21 | 2 | A |  | 3 | A | AE1510M2 | 합금강 | C | BM#2 | 1609 | 44 | 1665 | 1577 | 36 | 7500 |  | 1 | 0.19 | 18 |  | -2.34 | 1595 | 1661 | 1.19 | 0 | 0 | 1 | 43 | 24 | Y |  | 2018-07-21 11:03 | 79 | 1137 | 21 | 25 | 27 | 30 | 31 | 31 | 31 | 31 | 31 | 30 | 29 | 29 | 29 | 29 | 29 | 31 | 29 | 31 | -0.05 | Y | 40 | Y | 0 | [7 empty] | N | N | N | N | 130 | 0.47 | 65 | 101208 | 101790 | 640 | 13800 | 8 | 1 |  | 2018-07-21 11:31 | 1595 | 171 |  | 62 |  | * STR#2기 EDGE HEATER 500KW 적용 이상공정 등록 및 생관통보. *전공정 지연 감속주입 | [14 empty] | 98.84 | 75 | 0 | 0 | 0 |  | 510 | 300 | 선택 | 선택 | 0 | 0 | 0 |  | 510 | 300 | 선택 | 선택 | 해제 | 미정 | 미정 | 미정 | 미정 |  | 미정 | RB150.00 | C
A46943 | 2018-07-21 | 1 | A |  | 4 | A | AE1524HM | 소입성보증강 | C1 | BM#1 | 1609 | 57 | 1651 | 1553 | 42 | 7400 |  | 3 | 0.32 | 23 |  | 56.57 | 1585 | 0 | 0 | 20.46 |  | 22 | 1 | 13804 | Y |  | 2018-07-21 12:26 | 80 | 1425 | 22 | 39 | 45 | 48 | 48 | 48 | 48 | 48 | 48 | 47 | 46 | 45 |  | 45 | 44 | 48 | 45 | 48 | -0.07 | Y | 39.98 | Y | -0.2 | [7 empty] | N | N | N | N | 160 | 0.51 | 58 | 101508 | 97870 | 7050 | 15420 | 5 | 1 |  | 2018-07-21 12:36 | 1585 | 139 |  | 22 | [16 empty] | 96.86 | 100 | 0 | 0 | 0 |  | 450 |  | 선택 | 해제 | 0 | 0 | 0 |  | 450 |  | 선택 | 해제 | 해제 | 미정 | 미정 | 선택 | 미정 |  | 미정 | BT180180 | H
B46858 | 2018-07-21 | 2 | C | 잔강최소화전 | 4 | A | AE1510M2 | 합금강 | C | BM#2 | 1618 | 52 | 1646 | 1566 | 41 | 8400 |  | 1 | 0.21 | 19 |  | -2.36 | 1578 | 1640 | 0.99 | 0 | 0 | 37 | 38 | 97 | Y |  | 2018-07-21 13:01 | 62 | 1077 | 25 | 29 | 29 | 29 | 29 | 28 | 27 | 26 | 25 | 23 | 22 | 20 | 18 | 18 | 26 | 29 | 18 | 29 | -0.22 |  | 50.02 | Y | -0.4 | [7 empty] | N | N | N | N | 120 | 0.5 | 61 | 83325 | 102550 | 1560 | 3000 | 8 | 1 | 10 | 2018-07-21 13:00 | 1586 | 110 |  | 13 |  | *전공정 지연 감속주입 * STR#2기 EDGE HEATER 500KW 적용 이상공정 등록 및 생관통보. | [14 empty] | 80.04 | 70 | 0 | 3320 | 0 |  | 510 | 300 | 선택 | 선택 | 0 | 3320 | 0 |  | 510 | 300 | 선택 | 선택 | 해제 | 미정 | 미정 | 미정 | 미정 |  | 미정 | RB150.00 | C
A46944 | 2018-07-21 | 1 | C |  | 5 | A | AE1524HM | 소입성보증강 | C1 | BM#1 | 1614 | 44 | 1617 | 1543 | 37 | 6800 |  | 3 | 0.32 | 18 |  | 60.54 | 1580 | 0 | 1.11 | 15.92 |  | 10 | 36 | 41 | Y |  | 2018-07-21 13:32 | 75 | 1134 | 43 | 42 | 44 | 44 | 43 | 42 | 41 | 40 | 38 | 38 | 37 | 36 | 35 | 35 | 40 | 44 | 35 | 0 | -0.18 |  | 49.95 | Y | -0.2 | [7 empty] | N | N | N | N | 150 | 0.5 | 63 | 101508 | 101450 | 6550 | 15000 | 5 | 1 |  | 2018-07-21 13:39 | 1580 | 122 |  | 16 | [16 empty] | 93.6 | 100 | 0 | 0 | 0 |  | 450 |  | 선택 | 해제 | 0 | 0 | 0 |  | 450 |  | 선택 | 해제 | 해제 | 미정 | 미정 | 선택 | 미정 |  | 미정 | BT180180 | H
B46859 | 2018-07-21 | 2 | C | 잔강최소화 | 5 | A | SM45C | 탄소강 | SM45C | BM#2 | 1614 | 44 | 1626 | 1547 | 36 | 7100 |  | 1 | 0.23 | 16 |  | -2.63 | 1556 | 1629 | 0 | 5.53 | 0 | 19 | 22 | 79 | Y |  | 2018-07-21 14:03 | 63 | 1088 | 7 | 28 | 28 | 28 | 28 | 27 | 26 | 25 | 24 |  |  |  |  | 24 | 24 | 28 | 24 | 28 | -0.13 |  | 29.97 | Y | -0.2 | [7 empty] | N | N | N | N | 110 | 0.51 | 50 | 92648 | 93980 | 1770 | 15400 | 16 | 1 | 20 | 2018-07-21 14:10 | 1556 | 123 |  | 26 |  | * STR#2기 EDGE HEATER 500KW 적용 | [14 empty] | 96.76 | 78.57 | 3100 | 0 | 0 |  | 650 | 400 | 선택 | 해제 | 3100 | 0 | 0 |  | 650 | 400 | 선택 | 해제 | 해제 | 미정 | 미정 | 미정 | 선택 | 4 | 미정 | RB135.00 | C
A46945 | 2018-07-21 | 1 | C |  | 6 | A | AE1524HM | 소입성보증강 | C1 | BM#1 | 1711 | 54 | 1613 | 1627 | 16 | 2400 |  | 3 | 0.32 | 16 |  | -1.71 | 1578 | 1613 | 0 | 10.36 |  | 32 | 15 | 49 | Y |  | 2018-07-21 14:19 | 73 | 1130 | 32 | 32 | 33 | 33 | 33 | 32 | 32 | 30 | 29 | 28 | 26 | 25 |  | 25 | 31 | 33 | 25 | 33 | -0.18 |  | 44.98 | Y | -0.2 | [7 empty] | N | N | N | N | 190 | 0.52 | 58 | 101508 | 96950 | 7000 | 16200 | 5 | 1 |  | 2018-07-21 14:30 | 1578 | 127 |  | 34 | [16 empty] | 97.65 | 100 | 0 | 0 | 0 |  | 450 |  | 선택 | 해제 | 0 | 0 | 0 |  | 450 |  | 선택 | 해제 | 해제 | 미정 | 미정 | 선택 | 선택 | 5 | 미정 | BT180180 | H
B46860 | 2018-07-21 | 2 | C |  | 6 | A | SM45C | 탄소강 | SM45C | BM#2 | 1619 | 43 | 1635 | 1565 | 29 | 5600 |  | 1 | 0.18 | 16 |  | 0 | 1569 | 1618 | 0 | 2.12 | 0 | 12 | 26 | 71 | Y |  | 2018-07-21 14:58 | 76 | 1138 | 33 | 41 | 44 | 46 | 46 | 46 | 46 | 45 | 44 | 42 | 41 |  |  | 41 | 43 | 46 | 41 | 46 | -0.14 | Y | 35.02 | Y | -0.2 | [7 empty] | N | N | N | N | 100 | 0.49 | 57 | 98991 | 93300 | 3300 | 15900 | 8 | 1 | 30 | 2018-07-21 15:15 | 1569 | 117 |  | 23 |  | * STR#2기 EDGE HEATER 500KW 적용 | [14 empty] | 102.58 | 76.92 | 0 | 0 | 0 |  | 650 | 400 | 선택 | 해제 | 0 | 0 | 0 |  | 650 | 400 | 선택 | 해제 | 해제 | 미정 | 미정 | 미정 | 미정 |  | 미정 | RB150.00 | C
A46946 | 2018-07-21 | 1 | C |  | 7 | A | AE1524HM | 소입성보증강 | C1 | BM#1 | 1632 | 39 | 1617 | 1544 | 31 | 6000 |  | 3 | 0.34 | 16 |  | -1.92 | 1577 | 1617 | 0 | 13.6 |  | 36 | 21 | 65 | Y |  | 2018-07-21 15:19 | 72 | 1090 | 23 | 29 | 33 | 35 | 36 | 35 | 35 | 35 | 34 | 34 | 33 | 33 |  | 33 | 33 | 36 | 33 | 35 | -0.05 | Y | 35 | Y | 0 | [7 empty] | N | N | N | N | 180 | 0.52 | 57 | 84590 | 95950 | 6920 | 16200 | 5 | 1 |  | 2018-07-21 15:26 | 1577 | 104 |  | 33 | [16 empty] | 82.17 | 100 | 0 | 0 | 0 |  | 450 |  | 선택 | 해제 | 0 | 0 | 0 |  | 450 |  | 선택 | 해제 | 해제 | 미정 | 미정 | 선택 | 미정 |  | 미정 | BT180180 | H
B46861 | 2018-07-21 | 2 | C |  | 7 | A | SM45C | 탄소강 | SM45C | BM#2 | 1586 | 34 | 1627 | 1545 | 27 | 5600 |  | 1 | 1000 |  |  | 0 | 1618 | 1618 | 0 | 0 | 0 | 1 | 44 | 55 | Y |  | 2018-07-21 15:52 | 125 | 1086 | 37 | 37 | 37 | 37 | 37 | 36 | 36 | 35 | 34 | 33 | 32 | 31 | 29 | 29 | 35 | 37 | 29 | 37 | -0.16 |  | 49.98 | Y | -0.4 | [7 empty] | N | N | N | N | 150 | 0.5 | 57 | 140796 | 94550 | 2980 | 15500 | 16 | 1 | 10 | 2018-07-21 16:14 | 1568 | 116 |  | 29 |  | *연연주 혼탕부 성분확인 ID:306~308,407~409 * STR#2기 EDGE HEATER 500KW 적용 | [14 empty] | 144.41 | 76.47 | 0 | 0 | 0 |  | 650 | 400 | 선택 | 해제 | 0 | 0 | 0 |  | 650 | 400 | 선택 | 해제 | 해제 | 미정 | 미정 | 미정 | 미정 |  | 미정 | RB140.00 | C
A46947 | 2018-07-21 | 1 | C | TUNDISH교체전 | 8 | A | AE1524HM | 소입성보증강 | C1 | BM#1 | 1654 | 40 | 1616 | 1596 | 30 | 3900 |  | 3 | 0.35 | 16 |  | -2.1 | 1572 | 1616 | 0 | 15.89 |  | 22 | 2 | 62 | Y |  | 2018-07-21 16:19 | 67 | 1097 | 31 | 32 | 33 | 34 | 34 | 34 | 33 | 32 | 31 | 31 | 30 |  |  | 30 | 32 | 34 | 30 | 34 | -0.11 | Y | 35.02 | Y | -0.2 | [7 empty] | N | N | N | N | 170 | 0.52 | 57 | 96881 | 93550 | 7000 | 2000 | 5 | 1 |  | 2018-07-21 16:26 | 1572 | 101 |  | 32 |  |  | C0C5ED57FE8B40E5ADEA50F497061DCA | 72056DE4FACE4EAD9A3E5C213EA899A2 | 92A60917FFFC448EB33781EA79FE1895 | [11 empty] | 96.35 | 100 | 0 | 3000 | 0 |  | 450 |  | 선택 | 해제 | 0 | 3160 | 0 |  | 450 |  | 선택 | 해제 | 해제 | 미정 | 미정 | 선택 | 미정 |  | 미정 | BT180180 | H
B46862 | 2018-07-21 | 2 | C |  | 8 | A | SM45CR2 | 탄소강 | SM45CR2 | BM#2 | 1612 | 44 | 1604 | 1557 | 32 | 6400 |  | 1 | 0.21 | 18 |  | 0 | 1554 | 1621 | 0 | 3.37 | 0 | 37 | 39 | 40 | Y |  | 2018-07-21 17:16 | 60 | 1093 | 25 | 28 | 31 | 31 | 31 | 30 | 29 | 28 | 27 | 26 | 24 | 23 | 21 | 21 | 27 | 31 | 21 | 31 | -0.2 |  | 50.02 | Y | -0.4 | [7 empty] | N | N | N | N | 140 | 0.48 | 63 | 42612 | 99760 | 490 | 14000 | 16 | 1 | 20 | 2018-07-21 17:13 | 1554 | 112 |  | 5 |  | *연연주 혼탕부 성분확인 ID:301.401 * STR#2기 EDGE HEATER 500KW 적용 이상공정 등록 및 생관통보 *전공정 요청 감속주입 | [14 empty] | 42.19 | 83.33 | 0 | 0 | 0 |  | 650 | 400 | 선택 | 선택 | 0 | 0 | 0 |  | 650 | 400 | 선택 | 선택 | 해제 | 미정 | 미정 | 미정 | 미정 |  | 미정 | RB120.00 | C
A46948 | 2018-07-21 | 1 | C | TUNDISH교체 | 1 | A | SCR420HCS | 소입성보증강 | C | BM#1 | 1658 | 43 | 1645 | 1581 | 35 | 5800 |  | 3 | 0.38 | 20 |  | -1.7 | 1600 | 1645 | 0 | 19.28 |  | 10 | 37 | 59 | Y |  | 2018-07-21 17:31 | 89 | 1084 | 36 | 26 | 28 | 32 | 35 | 38 | 38 | 39 | 39 | 38 |  |  |  | 38 | 35 | 39 | 38 | 38 | -0.1 |  | 10 | Y | -0.2 |  | 1.94 | 1.94 |  |  |  |  | N | N | N | N | 150 | 0.49 | 58 | 152262 | 92850 | 6980 | 16000 | 18 | 2 |  | 2018-07-21 17:39 | 1600 | 116 |  | 38 |  | *T/D플럭스 유15 용120KG *유사강종연연주혼탕부ID:107~109~207~209 *전공정요청 감속주입 | [14 empty] | 152.49 | 100 | 700 | 0 | 0 |  | 410 |  | 선택 | 선택 | 700 | 0 | 0 |  | 410 |  | 선택 | 선택 | 해제 | 미정 | 미정 | 선택 | 미정 |  | 미정 | BT180180 | H
B46863 | 2018-07-21 | 2 | C |  | 9 | A | SM45CR2 | 탄소강 | SM45CR2 | BM#2 | 1599 | 48 | 1605 | 1535 | 31 | 6300 |  | 1 | 0.2 | 15 |  | 0 | 1604 | 1604 | 0 | 1.27 | 0 | 19 | 23 | 50 | Y |  | 2018-07-21 18:11 | 110 | 1087 | 16 | 17 | 19 | 22 | 22 | 21 | 20 | 19 | 19 | 18 | 17 | 16 |  | 16 | 19 | 22 | 16 | 19 | -0.15 | Y | 40 | Y | -0.2 | [7 empty] | N | N | N | N | 130 | 0.5 | 60 | 93159 | 99130 | 610 | 13200 | 16 | 1 | 30 | 2018-07-21 18:18 | 1548 | 120 |  | 17 |  | * STR#2기 EDGE HEATER 500KW 적용 이상공정 등록 및 생관통보 *전공정 요청 감속주입 | [14 empty] | 93.44 | 72.73 | 0 | 0 | 300 |  | 650 | 400 | 선택 | 선택 | 0 | 0 | 300 |  | 650 | 400 | 선택 | 선택 | 해제 | 미정 | 미정 | 미정 | 미정 |  | 미정 | RB150.00 | H
A46949 | 2018-07-21 | 1 | C |  | 2 | B | SCR420HON | 소입성보증강 | C | BM#1 | 1636 | 40 | 1624 | 1544 | 33 | 6100 |  | 3 | 0.39 | 21 |  | -1.42 | 1587 | 1624 | 0 | 17.5 |  | 32 | 16 | 60 | Y |  | 2018-07-21 18:28 | 77 | 1088 | 39 | 36 | 35 | 36 | 35 | 34 | 33 | 33 | 33 | 32 | 31 | 30 | 29 | 29 | 34 | 36 | 29 | 33 | -0.16 | Y | 45 | Y | -0.2 | [7 empty] | N | N | N | N | 140 | 0.5 | 63 | 46392 | 99050 | 6430 | 16200 | 18 | 2 |  | 2018-07-21 18:36 | 1587 | 113 |  | 39 |  | 유사강종 연연주 혼탕부 ID:101.201 *전공정요청 감속주입 *수동온도 1547℃ 자동온도1545℃ | [14 empty] | 43.75 | 100 | 0 | 0 | 0 |  | 410 |  | 선택 | 선택 | 0 | 0 | 0 |  | 410 |  | 선택 | 선택 | 해제 | 미정 | 미정 | 선택 | 미정 |  | 미정 | BT180180 | H
B46864 | 2018-07-21 | 2 | C |  | 10 | A | SM45CR2 | 탄소강 | SM45CR2 | BM#2 | 1638 | 43 | 1625 | 1545 | 31 | 6400 |  | 1 | 0.2 | 17 |  | 0 | 1557 | 1618 | 0 | 2.1 | 0 | 12 | 27 | 52 | Y |  | 2018-07-21 19:05 | 63 | 1091 | 23 | 28 | 30 | 30 | 30 | 29 | 28 | 27 | 25 | 23 | 21 |  |  | 21 | 27 | 30 | 21 | 30 | -0.23 |  | 39.98 | Y | -0.4 | [7 empty] | N | N | N | N | 120 | 0.48 | 59 | 94765 | 94750 | 320 | 14700 | 16 | 1 | 40 | 2018-07-21 19:17 | 1557 | 121 |  | 27 |  | * STR#2기 EDGE HEATER 500KW 적용 이상공정 등록 및 생관통보 *전공정 요청 20%이상 감속주입, 이상공정 등록 및 생관통보 | [14 empty] | 98.71 | 100 | 0 | 0 | 0 |  | 650 | 400 | 선택 | 선택 | 0 | 0 | 0 |  | 650 | 400 | 선택 | 선택 | 해제 | 미정 | 미정 | 미정 | 미정 |  | 미정 | RB150.00 | H
A46950 | 2018-07-21 | 1 | C |  | 3 | B | SCR420HON | 소입성보증강 | C | BM#1 | 1654 | 38 | 1623 | 1590 | 31 | 5000 |  | 3 | 0.34 | 22 |  | -1.61 | 1579 | 1623 | 0 | 16.24 |  | 36 | 22 | 60 | Y |  | 2018-07-21 19:47 | 69 | 1094 | 27 | 27 | 29 | 30 | 29 | 29 | 28 | 27 | 27 | 26 | 26 | 25 | 25 | 25 | 27 | 30 | 25 | 29 | -0.11 | Y | 45.02 | Y | 0 | [7 empty] | N | N | N | N | 130 | 0.5 | 61 | 92784 | 98650 | 6950 | 15800 | 18 | 2 |  | 2018-07-21 19:51 | 1579 | 114 |  | 25 |  | *전공정요청 감속주입 | [14 empty] | 87.82 | 100 | 0 | 0 | 0 |  | 410 |  | 선택 | 선택 | 0 | 0 | 0 |  | 410 |  | 선택 | 선택 | 해제 | 미정 | 미정 | 선택 | 미정 |  | 미정 | BT180180 | H
B46865 | 2018-07-21 | 2 | C |  | 11 | A | SM45CR2 | 탄소강 | SM45CR2 | BM#2 | 1609 | 39 | 1614 | 1547 | 28 | 5500 |  | 1 | 0.2 | 16 |  | 0 | 1553 | 1607 | 0 | 2.51 | 0 | 1 | 45 | 52 | Y |  | 2018-07-21 20:06 | 59 | 1098 | 16 | 19 | 21 | 23 | 25 | 25 | 26 | 25 | 25 | 25 | 24 | 24 |  | 24 | 23 | 26 | 24 | 25 | -0.03 | Y | 25 | Y | 0 | [7 empty] | N | N | N | N | 110 | 0.51 | 56 | 93159 | 94340 | 1980 | 15900 | 16 | 1 | 10 | 2018-07-21 20:22 | 1553 | 120 |  | 27 | [16 empty] | 96.04 | 100 | 0 | 0 | 0 |  | 650 | 400 | 해제 | 선택 | 0 | 0 | 0 |  | 650 | 400 | 해제 | 선택 | 해제 | 미정 | 미정 | 미정 | 미정 |  | 미정 | RB150.00 | H
A46951 | 2018-07-21 | 1 | D |  | 4 | A | SCR420HON | 소입성보증강 | C | BM#1 | 1633 | 36 | 1624 | 1573 | 28 | 4500 |  | 3 | 0.34 | 22 |  | -1.67 | 1581 | 1624 | 0 | 19.12 |  | 22 | 3 | 66 | Y |  | 2018-07-21 20:49 | 71 | 1090 | 23 | 27 | 30 | 32 | 33 | 32 | 32 | 32 | 31 | 30 | 30 | 29 |  | 29 | 30 | 33 | 29 | 32 | -0.11 | Y | 35 | Y | -0.2 | [7 empty] | N | N | N | N | 120 | 0.5 | 57 | 92784 | 89530 | 7000 | 15600 | 18 | 2 |  | 2018-07-21 20:55 | 1581 | 104 |  | 26 |  | *전공정요청 감속주입 | [14 empty] | 95.56 | 100 | 0 | 0 | 0 |  | 410 |  | 선택 | 선택 | 0 | 0 | 0 |  | 410 |  | 선택 | 선택 | 해제 | 미정 | 미정 | 선택 | 미정 |  | 미정 | BT180180 | H
B46866 | 2018-07-21 | 2 | D |  | 12 | A | SM45CR2 | 탄소강 | SM45CR2 | BM#2 | 1592 | 39 | 1626 | 1546 | 31 | 6500 |  | 1 | 0.18 | 15 |  | -2.23 | 1558 | 1613 | 0 | 2.29 | 0 | 37 | 40 | 41 | Y |  | 2018-07-21 21:08 | 64 | 1083 | 22 | 25 | 27 | 27 | 27 | 26 | 25 | 24 | 23 | 22 | 20 | 17 |  | 17 | 24 | 27 | 17 | 27 | -0.22 |  | 45 | Y | -0.6 | [7 empty] | N | N | N | N | 100 | 0.51 | 59 | 93159 | 98830 | 170 | 12800 | 16 | 1 | 40 | 2018-07-21 21:29 | 1558 | 117 |  | 23 |  | * STR#2기 EDGE HEATER 500KW 적용 이상공정 등록 및 생관통보 | [14 empty] | 94.1 | 100 | 0 | 0 | 0 |  | 650 | 400 | 선택 | 선택 | 0 | 0 | 0 |  | 650 | 400 | 선택 | 선택 | 해제 | 미정 | 미정 | 미정 | 미정 |  | 미정 | RB150.00 | H
A46952 | 2018-07-21 | 1 | D |  | 5 | A | SCR420HON | 소입성보증강 | C | BM#1 | 1630 | 42 | 1614 | 1579 | 35 | 5700 |  | 3 | 0.35 | 20 |  | -1.34 | 1581 | 1614 | 0 | 19.69 |  | 10 | 38 | 53 | Y |  | 2018-07-21 21:49 | 71 | 1096 | 28 | 32 | 34 | 36 | 35 | 35 | 34 | 33 | 32 | 31 | 30 | 28 | 28 | 28 | 32 | 36 | 28 | 28 | -0.18 | Y | 45.02 | Y | 0 | [7 empty] | N | N | N | N | 110 | 0.49 | 64 | 92784 | 100570 | 7040 | 13500 | 18 | 2 |  | 2018-07-21 22:03 | 1581 | 103 |  | 23 |  | *전공정작업지연 감속주입(20%이상)ID:103.104.203.204 생관통보 | [14 empty] | 85.75 | 100 | 0 | 0 | 0 |  | 410 |  | 선택 | 선택 | 0 | 0 | 0 |  | 410 |  | 선택 | 선택 | 해제 | 미정 | 미정 | 선택 | 미정 |  | 미정 | BT180180 | C
C45412 | 2018-07-21 | 3 | D |  | 13 | A | SM45CR2 | 탄소강 | SM45CR2 | BM#2 | 1643 | 40 | 1628 | 1590 | 28 | 5000 |  | 2 | 0.4 | 15 |  | -2.47 | 1573 | 1629 | 0.38 | 0.02 | 11 | 11 | 45 | 65 | N | 2 | 2018-07-21 21:19 | 79 | 1060 | 10 | 17 | 21 | 25 | 27 | 28 | 29 | 29 | 29 | 29 | 28 |  |  | 28 | 25 | 29 | 28 | 29 | -0.05 | Y | 20 | Y | -0.2 | [7 empty] | N | N | N | N | 150 | 0.51 | 54 | 97322 | 93660 | 2340 | 15200 | 8 | 1 | 10 | 2018-07-21 21:51 | 1573 | 155 |  | 75 |  | * STR#2기 EDGE HEATER 500KW 적용 이상공정 등록 및 생관통보 * 래들 강제개공 나탕주입 ID:301/401 이상재등록. | [14 empty] | 101.38 | 100 | 0 | 0 | 0 |  | 650 | 400 | 선택 | 선택 | 0 | 0 | 0 |  | 650 | 400 | 선택 | 선택 | 해제 | 미정 | 미정 | 미정 | 미정 |  | 미정 | RB130.00 | C
A46953 | 2018-07-21 | 1 | D |  | 6 | A | SCR420HON | 소입성보증강 | C | BM#1 | 1634 | 40 | 1608 | 1582 | 38 | 4900 |  | 3 | 0.34 | 20 |  | -1.11 | 1581 | 1608 | 0 | 22.26 |  | 32 | 17 | 56 | Y |  | 2018-07-21 22:49 | 71 | 1087 | 24 | 27 | 30 | 31 | 31 | 30 | 29 | 29 | 27 | 27 | 27 | 26 |  | 26 | 28 | 31 | 26 | 27 | -0.12 | Y | 40.02 | Y | -0.2 | [7 empty] | N | N | N | N | 100 | 0.52 | 60 | 108248 | 99820 | 6330 | 15900 | 18 | 2 |  | 2018-07-21 22:57 | 1581 | 110 |  | 30 |  | *전공정작업지연 감속주입(20%이상)ID: | [14 empty] | 100.74 | 100 | 0 | 0 | 0 |  | 410 |  | 선택 | 선택 | 0 | 0 | 0 |  | 410 |  | 선택 | 선택 | 해제 | 미정 | 미정 | 선택 | 미정 |  | 미정 | BT180180 | H
B46867 | 2018-07-21 | 2 | D |  | 14 | A | SM45CR2 | 탄소강 | SM45CR2 | BM#2 | 1611 | 53 | 1625 | 1554 | 39 | 7400 |  | 1 | 0.21 | 17 |  | -2.36 | 1563 | 1634 | 0 | 2.68 | 0 | 19 | 24 | 67 | Y |  | 2018-07-21 22:58 | 69 | 1090 | 30 | 32 | 33 | 33 | 32 | 32 | 30 | 30 | 28 | 27 | 25 |  |  | 25 | 30 | 33 | 25 | 32 | -0.2 |  | 39.97 | Y | -0.4 | [7 empty] | N | N | N | N | 140 | 0.5 | 59 | 95323 | 98580 | 90 | 14000 | 8 | 1 | 20 | 2018-07-21 23:01 | 1563 | 153 |  | 35 |  | * STR#2기 EDGE HEATER 500KW 적용 이상공정 등록 및 생관통보 | [14 empty] | 98.27 | 100 | 0 | 0 | 0 |  | 650 | 400 | 선택 | 선택 | 0 | 0 | 0 |  | 650 | 400 | 선택 | 선택 | 해제 | 미정 | 미정 | 미정 | 미정 |  | 미정 | RB140.00 | C
A46954 | 2018-07-21 | 1 | D |  | 7 | A | SCR420HON | 소입성보증강 | C | BM#1 | 1614 | 44 | 1592 | 1512 | 41 | 6400 |  | 3 | 0.36 | 21 |  | -0.69 | 1575 | 1592 | 0 | 21.31 |  | 36 | 23 | 62 | Y |  | 2018-07-21 23:57 | 65 | 1087 | 24 | 26 | 28 | 30 | 30 | 30 | 30 | 29 | 28 | 28 | 27 | 27 |  | 27 | 28 | 30 | 27 | 30 | -0.07 | Y | 40 | Y | 0 | [7 empty] | N | N | N | N | 150 | 0.52 | 59 | 92784 | 99190 | 7000 | 15900 | 18 | 2 |  | 2018-07-22 00:03 | 1575 | 103 |  | 23 | [16 empty] | 86.88 | 100 | 0 | 0 | 0 |  | 410 |  | 선택 | 선택 | 0 | 0 | 0 |  | 410 |  | 선택 | 선택 | 해제 | 미정 | 미정 | 선택 | 선택 | 6 | 미정 | BT180180 | H
B46868 | 2018-07-21 | 2 | D | TUNDISH교체전 | 15 | A | SM45CR2 | 탄소강 | SM45CR2 | BM#2 | 1567 | 46 | 1634 | 1514 | 34 | 7200 |  | 1 | 0.19 | 16 |  | -2.58 | 1566 | 1622 | 0 | 2.74 | 0 | 12 | 28 | 85 | Y |  | 2018-07-22 00:07 | 72 | 1087 | 24 | 28 | 30 | 30 | 30 | 29 | 28 | 27 | 25 | 24 |  |  |  | 24 | 27 | 30 | 24 | 30 | -0.17 |  | 35.02 | Y | -0.2 | [7 empty] | N | N | N | N | 130 | 0.5 | 55 | 96333 | 92660 | -1660 | 2000 | 8 | 1 | 30 | 2018-07-22 00:18 | 1566 | 132 |  | 27 |  | * STR#2기 EDGE HEATER 500KW 적용 이상공정 등록 및 생관통보 | 7B30483F4EAE46EAB122E8BC25F217B8 | 7A12602B39534FAD94A26BCB2C13608E | 67C6DF1F7A084847967EC0B800E55156 | [11 empty] | 105.86 | 100 | 0 | 3920 | 0 |  | 650 | 400 | 선택 | 선택 | 0 | 4190 | 0 |  | 650 | 400 | 선택 | 선택 | 해제 | 미정 | 미정 | 미정 | 미정 |  | 미정 |  | C
A46955 | 2018-07-21 | 1 | D | TUNDISH교체전 | 8 | A | SCR420HON | 소입성보증강 | C | BM#1 | 1607 | 40 | 1619 | 1535 | 36 | 6400 |  | 3 | 0.34 | 20 |  | -1.87 | 1573 | 1619 | 0 | 20.44 |  | 22 | 4 | 74 | Y |  | 2018-07-22 00:55 | 63 | 1089 | 25 | 27 | 27 | 28 | 28 | 27 | 26 | 25 | 24 | 23 | 23 | 21 |  | 21 | 25 | 28 | 21 | 27 | -0.17 | Y | 40 | Y | -0.4 | [7 empty] | N | N | N | N | 140 | 0.52 | 58 | 92784 | 97930 | 7520 | 1500 | 18 | 2 |  | 2018-07-22 01:02 | 1573 | 99 |  | 26 |  |  | 84BDA32643FB4FB6A8E0313440C5C18C | 6A6E7A0F296447E395123AD809B65C14 | DA855E40F68E4755AB88802701E37DD2 | [11 empty] | 87.99 | 100 | 0 | 3100 | 0 |  | 410 |  | 선택 | 선택 | 0 | 3000 | 0 |  | 410 |  | 선택 | 선택 | 해제 | 미정 | 미정 | 선택 | 미정 |  | 미정 | BT180180 | H
B46869 | 2018-07-21 | 2 | D | TUNDISH교체 | 1 | A | AE15B34M | 합금강 | 보론강 | BM#2 | 1610 | 45 | 1655 | 1555 | 38 | 8000 |  | 1 | 0.2 | 20 |  | -2.31 | 1579 | 1652 | 1.5 | 0 | 0 | 1 | 46 | 105 | Y |  | 2018-07-22 01:22 | 82 | 1088 | 8492 | 8492 | 21 | 19 | 14 | 19 | 24 | 28 | 29 | 29 | 30 | 31 | 31 | 30 | 301 | 31 | 30 | 0 | -0.1 |  | 10.02 | Y | -0.2 |  | 3.31 | 3.31 | 1.68 |  |  |  | N | N | N | N | 150 | 0.46 | 59 | 91289 | 96460 | 50 | 14100 | 11 | 2 | 10 | 2018-07-22 01:24 | 1579 | 128 |  | 31 |  | * T/D FLUX 용탕부: 120 KG / 유탕부: 15KG 투입 *10분 수소측정값 3PPM 초과로 2회 측정.(1차:3.31PPM2차:3.17PPM) *첫 HEAT 수소측정 기준초과(10분)이상공정 등록 및 생관통보. * STR#2기 EDGE HEATER 500KW 적용 이상공정 등록 및 생관통보 | [14 empty] | 97.12 | 100 | 700 | 0 | 0 |  | 300 | 400 | 선택 | 선택 | 700 | 0 | 0 |  | 300 | 400 | 선택 | 선택 | 해제 | 미정 | 미정 | 미정 | 미정 |  | 미정 | BT180180 | C
A46956 | 2018-07-21 | 1 | D | TUNDISH교체 | 1 | B | P-AE1055LSM | 탄소강 | G-AE1055LS | BM#1 | 1624 | 40 | 1621 | 1562 | 38 | 5900 |  | 3 | 0.34 | 25 |  | -1.76 | 1569 | 1621 | 0 | 18.35 |  | 10 | 39 | 63 | Y |  | 2018-07-22 02:13 | 85 | 1087 | -6 | 32 | 28 | 31 | 35 | 37 | 38 | 39 | 39 | 39 | 39 | 39 |  | 39 | 35 | 39 | 39 | 39 | 0 |  | 20 | Y | 0 |  | 1.9 | 1.9 |  |  |  |  | N | N | N | N | 230 | 0.46 | 62 | 101508 | 97940 | 7510 | 15200 | 17 | 1 |  | 2018-07-22 02:20 | 1569 | 117 |  | 30 |  | *T/Dflux 유15kg 용225kg | [14 empty] | 96.26 | 100 | 1500 | 0 | 0 |  | 400 |  | 선택 | 해제 | 1500 | 0 | 0 |  | 400 |  | 선택 | 해제 | 해제 | 미정 | 미정 | 선택 | 선택 |  | 미정 | BT180180 | H
B46870 | 2018-07-21 | 2 | D |  | 2 | A | AE15B34M | 합금강 | 보론강 | BM#2 | 1592 | 38 | 1636 | 1556 | 28 | 6000 |  | 1 | 0.19 | 15 |  | -2.42 | 1562 | 1624 | 1.04 | 0 | 0 | 37 | 41 | 122 | Y |  | 2018-07-22 02:16 | 65 | 1089 | 21 | 19 | 18 | 17 | 17 | 16 | 15 | 15 | 14 | 14 | 13 | 12 |  | 12 | 16 | 18 | 12 | 0 | -0.13 |  | 45 | Y | -0.2 | [7 empty] | N | N | N | N | 140 | 0.5 | 60 | 91289 | 100310 | 60 | 13200 | 11 | 2 | 20 | 2018-07-22 02:45 | 1562 | 133 |  | 41 |  | * STR#2기 EDGE HEATER 500KW 적용 이상공정 등록 및 생관통보 | [14 empty] | 90.83 | 100 | 0 | 0 | 0 |  | 300 | 400 | 선택 | 선택 | 0 | 0 | 0 |  | 300 | 400 | 선택 | 선택 | 해제 | 미정 | 미정 | 미정 | 미정 |  | 미정 | BT180180 | C
A46957 | 2018-07-21 | 1 | D |  | 2 | A | P-AE1055LSM | 탄소강 | G-AE1055LS | BM#1 | 1604 | 41 | 1603 | 1547 | 34 | 4600 |  | 3 | 0.37 | 25 |  | -1.64 | 1550 | 1603 | 0 | 19.67 |  | 32 | 18 | 75 | Y |  | 2018-07-22 03:10 | 66 | 1088 | 37 | 32 | 30 | 29 | 28 | 26 | 26 | 25 | 24 | 24 | 23 | 23 |  | 23 | 27 | 30 | 23 | 0 | -0.16 |  | 45.02 | Y | 0 | [7 empty] | Y | Y | N | Y | 220 | 0.48 | 59 | 84590 | 89720 | 7080 | 15100 | 17 | 1 |  | 2018-07-22 03:24 | 1550 | 121 |  | 37 | [16 empty] | 86.94 | 100 | 0 | 0 | 0 |  | 400 |  | 선택 | 해제 | 0 | 0 | 0 |  | 400 |  | 선택 | 해제 | 해제 | 미정 | 미정 | 선택 | 미정 |  | 미정 | BT180180 | H
B46871 | 2018-07-21 | 2 | D |  | 3 | A | AE15B34M | 합금강 | 보론강 | BM#2 | 1587 | 35 | 1624 | 1545 | 28 | 5900 |  | 1 | 0.19 | 15 |  | -2.4 | 1565 | 1627 | 0.8 | 0 | 0 | 19 | 25 | 52 | Y |  | 2018-07-22 03:13 | 68 | 1086 | 9 | 13 | 16 | 17 | 18 | 18 | 18 | 17 | 16 | 16 | 15 | 14 | 13 | 13 | 16 | 18 | 13 | 18 | -0.12 | Y | 40 | Y | -0.2 | [7 empty] | N | N | N | N | 130 | 0.5 | 61 | 99588 | 101490 | 640 | 13900 | 11 | 2 | 30 | 2018-07-22 03:19 | 1565 | 139 |  | 47 |  | * STR#2기 EDGE HEATER 500KW 적용 이상공정 등록 및 생관통보 | [14 empty] | 97.64 | 100 | 0 | 0 | 0 |  | 300 | 400 | 선택 | 선택 | 0 | 0 | 0 |  | 300 | 400 | 선택 | 선택 | 해제 | 미정 | 미정 | 미정 | 미정 |  | 미정 | BT180180 | C
A46958 | 2018-07-21 | 1 | D |  | 3 | A | P-AE1055LSM | 탄소강 | G-AE1055LS | BM#1 | 1574 | 40 | 1605 | 1535 | 36 | 5900 |  | 3 | 0.34 | 25 |  | -1.71 | 1555 | 1605 | 0 | 18.19 |  | 36 | 24 | 70 | Y |  | 2018-07-22 04:12 | 71 | 1087 | 21 | 25 | 28 | 31 | 31 | 31 | 31 | 30 | 29 | 28 | 29 | 27 | 27 | 27 | 28 | 31 | 27 | 31 | -0.09 | Y | 45 | Y | 0 | [7 empty] | Y | Y | N | Y | 210 | 0.48 | 62 | 101508 | 96530 | 7100 | 13100 | 17 | 1 |  | 2018-07-22 04:25 | 1555 | 122 |  | 35 | [16 empty] | 97.46 | 100 | 0 | 0 | 0 |  | 400 |  | 선택 | 해제 | 0 | 0 | 0 |  | 400 |  | 선택 | 해제 | 해제 | 미정 | 미정 | 선택 | 미정 |  | 미정 | BT180180 | H
B46872 | 2018-07-21 | 2 | A |  | 4 | A | AE15B34M | 합금강 | 보론강 | BM#2 | 1585 | 38 | 1645 | 1535 | 31 | 6500 |  | 1 | 0.21 | 16 |  | -2.52 | 1570 | 1637 | 1 | 0 | 0 | 12 | 29 | 48 | Y |  | 2018-07-22 04:17 | 73 | 1089 | 19 | 23 | 26 | 27 | 27 | 27 | 26 | 25 | 24 | 24 | 23 |  |  | 23 | 25 | 27 | 23 | 27 | -0.11 | Y | 35.02 | Y | -0.2 | [7 empty] | N | N | N | N | 120 | 0.49 | 59 | 99588 | 96090 | 1970 | 14300 | 11 | 2 | 40 | 2018-07-22 04:20 | 1570 | 145 |  | 48 |  | * STR#2기 EDGE HEATER 500KW 적용 이상공정 등록 및 생관통보 | [14 empty] | 101.62 | 100 | 0 | 0 | 0 |  | 300 | 400 | 선택 | 선택 | 0 | 0 | 0 |  | 300 | 400 | 선택 | 선택 | 해제 | 미정 | 미정 | 미정 | 미정 |  | 미정 | BT180180 | C
A46959 | 2018-07-21 | 1 | A |  | 4 | B | P-AE1055LSM | 탄소강 | G-AE1055LS | BM#1 | 1612 | 40 | 1612 | 1562 | 28 | 4700 |  | 3 | 0.36 | 25 |  | -1.78 | 1559 | 1612 | 23.34 | 0 |  | 22 | 5 | 74 | Y |  | 2018-07-22 05:04 | 75 | 1087 | 23 | 26 | 28 | 29 | 30 | 30 | 29 | 29 | 28 | 28 |  |  |  | 28 | 28 | 30 | 28 | 29 | -0.08 | Y | 25 | Y | 0 | [7 empty] | Y | Y | N | Y | 200 | 0.48 | 45 | 101508 | 75120 | 26710 | 15440 | 17 | 1 |  | 2018-07-22 05:16 | 1559 | 129 |  | 47 |  | *CLOGGING 및 C급 발생으로 L/D 조기교체-L/D잔강 26.5ton 내림 | [14 empty] | 99.71 | 100 | 0 | 0 | 0 |  | 400 |  | 선택 | 해제 | 0 | 0 | 0 |  | 400 |  | 선택 | 해제 | 해제 | 미정 | 미정 | 선택 | 미정 |  | 미정 | BT180180 | C
B46873 | 2018-07-21 | 2 | A |  | 5 | A | AE15B34M | 합금강 | 보론강 | BM#2 | 1592 | 38 | 1645 | 1545 | 29 | 6300 |  | 1 | 0.19 | 16 |  | -2.43 | 1575 | 1639 | 1.08 | 0 | 0 | 1 | 47 | 28 | Y |  | 2018-07-22 05:09 | 78 | 1088 | 24 | 27 | 29 | 30 | 31 | 31 | 30 | 30 | 29 | 28 | 27 |  |  | 27 | 29 | 31 | 27 | 30 | -0.13 | Y | 30.02 | Y | -0.2 | [7 empty] | N | N | N | N | 110 | 0.49 | 57 | 99588 | 93770 | 2290 | 13600 | 11 | 2 |  | 2018-07-22 05:27 | 1575 | 150 |  | 58 |  | * STR#2기 EDGE HEATER 500KW 적용 이상공정 등록 및 생관통보 | [14 empty] | 103.74 | 100 | 0 | 0 | 0 |  | 300 | 400 | 선택 | 선택 | 0 | 0 | 0 |  | 300 | 400 | 선택 | 선택 | 해제 | 미정 | 미정 | 미정 | 미정 |  | 미정 | BT180180 | C
A46960 | 2018-07-21 | 1 | A |  | 5 | A | P-AE1055LSM | 탄소강 | G-AE1055LS | BM#1 | 1593 | 42 | 1601 | 1543 | 33 | 5500 |  | 3 | 0.35 | 25 |  | -1.36 | 1559 | 1601 | 19.79 | 0 |  | 37 | 42 | 33 | Y |  | 2018-07-22 06:27 | 75 | 1087 | 26 | 35 | 40 | 41 | 41 | 41 | 41 | 41 | 41 | 40 | 39 | 39 | 39 | 38 | 39 | 41 | 38 | 41 | -0.05 | Y | 54.98 | Y | 0 | [7 empty] | Y | Y | Y | Y | 190 | 0.43 | 70 | 84590 | 100100 | 7080 | 16630 | 17 | 1 |  | 2018-07-22 06:37 | 1559 | 95 |  | 14 | 23 | *전공정 지연으로 감속주입-감속주입 10%이상으로 이상재등록 *전공정 지연으로 감속주입-정속주입 강종 감속으로 이상재 등록 | [14 empty] | 78.98 | 100 | 0 | 0 | 0 |  | 400 |  | 선택 | 해제 | 0 | 0 | 0 |  | 400 |  | 선택 | 해제 | 해제 | 미정 | 미정 | 선택 | 미정 |  | 미정 | BT180180 | C
B46874 | 2018-07-21 | 2 | A |  | 6 | A | AE15B34M | 합금강 | 보론강 | BM#2 | 1565 | 41 | 1634 | 1515 | 34 | 7500 |  | 1 | 0.21 | 13 |  | -2.77 | 1560 | 1620 | 1.3 | 0 | 0 | 10 | 40 | 31 | Y |  | 2018-07-22 06:40 | 63 | 1088 | 22 | 21 | 20 | 19 | 18 | 17 | 16 | 15 | 14 | 13 | 11 |  |  | 11 | 17 | 20 | 11 | 0 | -0.22 |  | 40 | Y | -0.4 | [7 empty] | N | N | N | N | 100 | 0.5 | 59 | 99588 | 99410 | 4110 | 99410 | 11 | 2 |  | 2018-07-22 06:31 | 1560 | 136 |  | 28 | 13 | * STR#2기 EDGE HEATER 500KW 적용 이상공정 등록 및 생관통보 | [14 empty] | 96.69 | 100 | 0 | 0 | 0 |  | 300 | 400 | 선택 | 선택 | 0 | 0 | 0 |  | 300 | 400 | 선택 | 선택 | 해제 | 미정 | 미정 | 미정 | 미정 |  | 미정 | BT180180 | C
A46961 | 2018-07-22 | 1 | A |  | 6 | A | P-AE1055LSM | 탄소강 | G-AE1055LS | BM#1 | 1603 | 48 | 1578 | 1554 | 35 | 5700 |  | 3 | 0.34 | 25 |  | -1.14 | 1544 | 1578 | 0 | 17.08 |  | 32 | 19 | 63 | Y |  | 2018-07-22 07:35 | 60 | 1093 | 36 | 35 | 35 | 34 | 33 | 31 | 30 | 29 | 27 | 26 | 26 | 25 | 25 | 24 | 30 | 35 | 24 | 0 | -0.2 |  | 55.02 | Y | -0.2 | [8 empty] | Y | Y | Y | 180 | 0.48 | 66 | 84590 | 104520 | 7010 | 16380 | 17 | 1 |  | 2018-07-22 07:44 | 1544 | 109 |  | 18 | [16 empty] | 75.87 | 100 | 0 | 0 | 0 |  | 400 |  | 선택 | 해제 | 0 | 0 | 0 |  | 400 |  | 선택 | 해제 | 해제 | 미정 | 미정 | 선택 | 미정 |  | 미정 | BT180180 | C
B46875 | 2018-07-21 | 2 | A |  | 7 | A | AE15B34M | 합금강 | 보론강 | BM#2 | 1595 | 49 | 1624 | 1557 | 35 | 7100 |  | 1 | 0.21 | 13 |  | -2.62 | 1565 | 1632 | 1.82 | 0 | 0 | 19 | 26 | 37 | Y |  | 2018-07-22 07:40 | 68 | 1087 | 7 | 18 | 24 | 27 | 29 | 30 | 29 | 29 | 28 | 27 | 27 | 26 | 25 | 24 | 25 | 30 | 24 | 29 | -0.16 | Y | 36.83 | Y | -0.2 | [7 empty] | N | N | N | N | 150 | 0.49 | 63 | 99588 | 101820 | 110 | 15300 | 11 | 2 |  | 2018-07-22 07:55 | 1571 | 135 |  | 30 | [16 empty] | 97.64 | 100 | 0 | 0 | 0 |  | 300 | 400 | 선택 | 선택 | 0 | 0 | 0 |  | 300 | 400 | 선택 | 선택 | 해제 | 미정 | 미정 | 미정 | 미정 |  | 미정 | BT180180 | C
A46962 | 2018-07-22 | 1 | A |  | 7 | A | P-AE1055LSM | 탄소강 | G-AE1055LS | BM#1 | 1637 | 41 | 1598 | 1557 | 26 | 4500 |  | 3 | 0.34 | 31 |  | -0.9 | 1566 | 1598 | 0 | 22.7 |  | 36 | 25 | 66 | Y |  | 2018-07-22 08:41 | 82 | 1102 | 33 | 40 | 43 | 45 | 46 | 46 | 45 | 44 | 44 | 43 | 43 |  |  | 43 | 43 | 46 | 43 | 43 | 0 | Y | 30 | Y | 0 | [7 empty] | Y | Y | Y | Y | 230 | 0.48 | 60 | 84590 | 97120 | 7020 | 16310 | 17 | 1 |  | 2018-07-22 08:50 | 1566 | 113 |  | 22 | [16 empty] | 81.26 | 100 | 0 | 0 | 0 |  | 400 |  | 선택 | 해제 | 0 | 0 | 0 |  | 400 |  | 선택 | 해제 | 해제 | 미정 | 미정 | 선택 | 미정 |  | 미정 | BT180180 | H
B46876 | 2018-07-22 | 2 | A | TUNDISH교체전 | 8 | A | AE15B34M | 합금강 | 보론강 | BM#2 | 1583 | 36 | 1645 | 1546 | 31 | 6700 |  | 1 | 0.25 | 14 |  | -2.51 | 1574 | 1641 | 3 | 0 | 0 | 12 | 30 | 35 | Y |  | 2018-07-22 08:31 | 77 | 1097 | 22 | 27 | 29 | 31 | 32 | 32 | 31 | 31 | 30 | 29 | 28 | 26 |  | 26 | 29 | 32 | 26 | 31 | -0.17 | Y | 35 | Y | -0.4 | [7 empty] | N | N | N | N | 140 | 0.49 | 59 | 97540 | 95280 | 2600 | 2000 | 11 | 2 |  | 2018-07-22 08:39 | 1574 | 134 |  | 44 |  | * STR#2기 EDGE HEATER 500KW 적용 이상공정 등록 및 생관통보 | 49B25757A7974A5CBA9F9810F9FA6BE7 | B911ECEFFF8A48A79B26F3192E1112AA | 3DA2A7374F7B4015B2D5408CBDC31BC6 | [11 empty] | 101.6 | 100 | 0 | 2500 | 0 |  | 300 | 400 | 선택 | 선택 | 0 | 2500 | 0 |  | 300 | 400 | 선택 | 선택 | 해제 | 미정 | 미정 | 미정 | 미정 |  | 미정 | BT180180 | C
A46963 | 2018-07-22 | 1 | A |  | 8 | A | P-AE1055LSM | 탄소강 | G-AE1055LS | BM#1 | 1621 | 41 | 1617 | 1560 | 29 | 4800 |  | 3 | 0.34 | 26 |  | -0.99 | 1563 | 1594 | 0 | 19.17 |  | 22 | 6 | 74 | Y |  | 2018-07-22 09:39 | 79 | 1102 | 43 | 41 | 41 | 42 | 42 | 42 | 41 | 40 | 40 | 39 | 39 | 38 | 38 | 38 | 41 | 42 | 38 | 42 | -0.09 | Y | 45 | Y | 0 | [7 empty] | Y | Y | Y | Y | 220 | 0.48 | 60 | 101508 | 94960 | 7030 | 16410 | 17 | 1 |  | 2018-07-22 09:48 | 1563 | 114 |  | 26 | [16 empty] | 99.57 | 100 | 0 | 0 | 0 |  | 400 |  | 선택 | 해제 | 0 | 0 | 0 |  | 400 |  | 선택 | 해제 | 해제 | 미정 | 미정 | 선택 | 미정 |  | 미정 | BT180180 | H
B46877 | 2018-07-22 | 2 | A | TUNDISH교체 | 1 | A | SCR420HQ | 소입성보증강 | C2 | BM#2 | 1632 | 42 | 1705 | 1584 | 37 | 8000 |  | 1 | 0.27 | 20 |  | -2.79 | 1605 | 1695 | 0 | 7.1 | 0 | 1 | 48 | 32 | Y |  | 2018-07-22 09:48 | 93 | 1099 | -100 | 30 | 34 | 33 | 33 | 32 | 31 | 29 | 30 | 38 | 41 | 45 | 45 | 48 | 39 | 48 | 48 | 0 | 0 |  |  | Y | 0.2 | 1.2 | 2.58 | 2.58 | 1.58 |  |  |  | N | N | N | N | 150 | 0.51 | 53 | 101508 | 94540 | 5080 | 14000 | 14 | 1 |  | 2018-07-22 09:49 | 1616 | 158 |  | 54 |  | *턴디쉬 플럭스 120KG/15KG *슬리브 롱노즐 사용 * STR#2기 EDGE HEATER 500KW 적용 이상공정 등록 및 생관통보 *수소기준 초과(10분) 이상재 등록 | [14 empty] | 103.58 | 100 | 1000 | 0 | 0 |  | 450 | 300 | 선택 | 선택 | 1000 | 0 | 0 |  | 450 | 300 | 선택 | 선택 | 해제 | 미정 | 선택 | 미정 | 미정 |  | 미정 | BT180180 | C
A46964 | 2018-07-22 | 1 | A |  | 9 | A | P-AE1055LSM | 탄소강 | G-AE1055LS | BM#1 | 1624 | 40 | 1588 | 1565 | 34 | 5800 |  | 3 | 0.32 | 26 |  | -1 | 1557 | 1588 | 0 | 18.85 |  | 37 | 43 | 70 | Y |  | 2018-07-22 10:36 | 73 | 1128 | 35 | 36 | 37 | 38 | 38 | 37 | 36 | 36 | 35 | 35 | 34 | 33 | 32 | 33 | 35 | 38 | 32 | 36 | -0.13 | Y | 45.07 | Y | 0.2 | [7 empty] | Y | Y | Y | Y | 210 | 0.48 | 66 | 101508 | 104660 | 7110 | 16830 | 17 | 1 |  | 2018-07-22 10:43 | 1557 | 118 |  | 32 | [16 empty] | 90.92 | 100 | 0 | 0 | 0 |  | 400 |  | 선택 | 해제 | 0 | 0 | 0 |  | 400 |  | 선택 | 해제 | 해제 | 미정 | 미정 | 선택 | 미정 |  | 미정 | BT180180 | H
B46878 | 2018-07-22 | 2 | A |  | 2 | A | SCR420HQ | 소입성보증강 | C2 | BM#2 | 1601 | 41 | 1664 | 1555 | 34 | 7100 |  | 1 | 0.31 | 16 |  | -2.23 | 1585 | 1645 | 0 | 8.17 | 0 | 10 | 41 | 37 | Y |  | 2018-07-22 10:54 | 73 | 1089 | 38 | 34 | 32 | 31 | 29 | 29 | 28 | 26 | 25 | 23 |  |  |  | 23 | 29 | 32 | 23 | 0 | -0.26 |  | 35 | Y | -0.4 | [7 empty] | N | N | N | N | 140 | 0.52 | 55 | 99588 | 95600 | 5530 | 14000 | 14 | 1 |  | 2018-07-22 10:56 | 1585 | 150 |  | 45 |  | * STR#2기 EDGE HEATER 500KW 적용 이상공정 등록 및 생관통보 *L/D잔강 5.5톤에 T/D 슬러그 유입(잔강 미이월 이상공정등록) | [14 empty] | 98.6 | 100 | 0 | 0 | 0 |  | 450 | 300 | 선택 | 선택 | 0 | 0 | 0 |  | 450 | 300 | 선택 | 선택 | 해제 | 미정 | 미정 | 미정 | 미정 |  | 미정 | BT180180 | C
A46965 | 2018-07-22 | 1 | A |  | 10 | A | P-AE1055LSM | 탄소강 | G-AE1055LS | BM#1 | 1601 | 42 | 1607 | 1538 | 31 | 5300 |  | 3 | 0.34 | 28 |  | -1.38 | 1562 | 1607 | 0 | 20.52 |  | 32 | 20 | 52 | Y |  | 2018-07-22 11:51 | 78 | 1097 | 32 | 32 | 36 | 39 | 40 | 40 | 39 | 39 | 38 | 37 | 37 | 36 | 35 | 35 | 37 | 40 | 35 | 39 | -0.12 | Y | 40.02 | Y | -0.2 | [7 empty] | Y | Y | Y | Y | 200 | 0.48 | 65 | 101508 | 99970 | 7080 | 16050 | 17 | 1 |  | 2018-07-22 12:02 | 1562 | 126 |  | 25 | [16 empty] | 95.81 | 100 | 0 | 0 | 0 |  | 400 |  | 선택 | 해제 | 0 | 0 | 0 |  | 400 |  | 선택 | 해제 | 해제 | 미정 | 미정 | 선택 | 미정 |  | 미정 | BT180180 | H
B46879 | 2018-07-22 | 2 | A |  | 3 | A | SCR420HQ | 소입성보증강 | C2 | BM#2 | 1595 | 43 | 1655 | 1574 | 34 | 7000 |  | 1 | 0.19 | 16 |  | -1.52 | 1585 | 1648 | 0 | 3.67 | 0 | 19 | 27 | 48 | Y |  | 2018-07-22 12:15 | 73 | 1104 | 17 | 26 | 28 | 30 | 31 | 31 | 30 | 30 | 29 | 27 | 26 |  |  | 26 | 28 | 31 | 26 | 30 | -0.17 | Y | 30 | Y | -0.2 | [7 empty] | N | N | N | N | 130 | 0.52 | 54 | 82990 | 94550 | 5070 | 15400 | 14 | 1 |  | 2018-07-22 12:22 | 1583 | 136 |  | 21 |  | * STR#2기 EDGE HEATER 500KW 적용 이상공정 등록 및 생관통보 | [14 empty] | 83.41 | 70 | 0 | 0 | 0 |  | 450 | 300 | 선택 | 선택 | 0 | 0 | 0 |  | 450 | 300 | 선택 | 선택 | 해제 | 미정 | 선택 | 미정 | 미정 |  | 미정 | BT180180 | C
A46966 | 2018-07-22 | 1 | C | TUNDISH교체전 | 11 | A | P-AE1055LSM | 탄소강 | G-AE1055LS | BM#1 | 1593 | 40 | 1604 | 1533 | 31 | 5100 |  | 3 | 0.33 | 26 |  | -1.67 | 1548 | 1604 | 0 | 22.46 |  | 36 | 26 | 48 | Y |  | 2018-07-22 12:54 | 64 | 1105 | 33 | 32 | 32 | 32 | 32 | 32 | 32 | 31 | 30 | 29 | 28 | 28 | 28 | 28 | 31 | 32 | 28 | 32 | -0.08 |  | 50 | Y | 0 | [7 empty] | Y | N | N | M | 190 | 0.48 | 61 | 102488 | 96900 | 7000 | 2000 | 17 | 1 |  | 2018-07-22 13:03 | 1548 | 117 |  | 29 |  |  | 5667D8F618CE48009EA086B64F06BA0A | 7A1DD4AF6361468D8D9A43EFCCB3E514 | AE015D25D3C94F65A8D18C883BB5F6E8 | [11 empty] | 98.64 | 100 | 0 | 3500 | 0 |  | 400 |  | 선택 | 해제 | 0 | 3500 | 0 |  | 400 |  | 선택 | 해제 | 해제 | 미정 | 미정 | 선택 | 미정 |  | 미정 | BT180180 | C
B46880 | 2018-07-22 | 2 | C |  | 4 | A | SCR420HQ | 소입성보증강 | C2 | BM#2 | 1600 | 48 | 1637 | 1565 | 37 | 7500 |  | 1 | 0.28 | 18 |  | -2.28 | 1581 | 1655 | 0 | 6.62 | 0 | 12 | 31 | 51 | Y |  | 2018-07-22 13:06 | 69 | 1097 | 22 | 33 | 39 | 43 | 44 | 45 | 45 | 44 | 43 | 42 | 42 | 40 |  | 40 | 40 | 45 | 40 | 0 | -0.17 | Y | 29.97 | Y | -0.4 | [7 empty] | N | N | N | N | 120 | 0.52 | 57 | 93049 | 97190 | 5110 | 14100 | 14 | 1 |  | 2018-07-22 13:01 | 1591 | 132 |  | 27 |  | * STR#2기 EDGE HEATER 500KW 적용 이상공정 등록 및 생관통보 | [14 empty] | 90.96 | 72.73 | 0 | 0 | 0 |  | 450 | 300 | 선택 | 선택 | 0 | 0 | 0 |  | 450 | 300 | 선택 | 선택 | 해제 | 미정 | 선택 | 미정 | 미정 |  | 미정 | BT180180 | H
B46881 | 2018-07-22 | 2 | C |  | 5 | A | SCR420HQ | 소입성보증강 | C2 | BM#2 | 1585 | 41 | 1646 | 1577 | 29 | 6000 |  | 1 | 0.25 | 18 |  | 0 | 1581 | 1641 | 0 | 5.12 | 0 | 1 | 49 | 39 | Y |  | 2018-07-22 14:01 | 69 | 1101 | 37 | 37 | 36 | 36 | 35 | 34 | 33 | 32 | 31 | 30 | 28 |  |  | 28 | 34 | 36 | 28 | 0 | -0.2 |  | 39.98 | Y | -0.4 | [7 empty] | N | N | N | N | 110 | 0.52 | 54 | 91289 | 93060 | 4940 | 15200 | 14 | 1 |  | 2018-07-22 14:24 | 1581 | 125 |  | 32 |  | * STR#2기 EDGE HEATER fault 발생으로 적용 불가,이상공정 등록 및 생관통보 | [14 empty] | 93.44 | 72.73 | 0 | 0 | 0 |  | 450 | 300 | 선택 | 선택 | 0 | 0 | 0 |  | 450 | 300 | 해제 | 선택 | 해제 | 미정 | 선택 | 미정 | 미정 |  | 미정 | BT180180 | C
A46967 | 2018-07-22 | 1 | C | TUNDISH교체 | 1 | A | AE15B38M | 탄소강 | 보론강 | BM#1 | 1643 | 38 | 1646 | 1587 | 29 | 5200 |  | 3 | 0.35 | 20 |  | -1.42 | 1594 | 1629 | 13.75 | 0 |  | 22 | 7 | 56 | Y |  | 2018-07-22 14:01 | 97 | 1088 | -101 | 37 | 32 | 37 | 41 | 43 | 46 | 46 | 46 | 48 | 48 | 47 |  | 47 | 39 | 48 | 47 | 46 | -0.1 |  | 10 | Y | -0.2 |  | 2.57 | 2.57 | 1.37 |  |  |  | N | N | N | N | 150 | 0.46 | 64 | 101508 | 99160 | 890 | 15600 | 12 | 2 |  | 2018-07-22 14:12 | 1594 | 140 |  | 45 |  | *T/D플럭스 유15 용120KG *STR#2 *STR#2 스토퍼 컨트롤 불량으로 몰드내 용강 조기 주입 HEAD 500mm 추가절단 *Hydris 수소 기준 초과(10분)ID:101.102.201.202 | [14 empty] | 100.5 | 100 | 1500 | 0 | 0 |  | 300 |  | 선택 | 선택 | 2000 | 0 | 0 |  | 300 |  | 선택 | 선택 | 해제 | 미정 | 미정 | 미정 | 미정 |  | 미정 | BT180180 | C
B46882 | 2018-07-22 | 2 | C |  | 6 | A | SCR420HQ | 소입성보증강 | C2 | BM#2 | 1565 | 43 | 1656 | 1517 | 34 | 7100 |  | 1 | 0.25 | 21 |  | 0 | 1581 | 1651 | 0 | 4.75 | 0 | 10 | 42 | 39 | Y |  | 2018-07-22 15:14 | 69 | 1102 | 32 | 36 | 37 | 37 | 39 | 37 | 37 | 36 | 35 |  |  |  |  | 35 | 36 | 39 | 35 | 37 | -0.2 |  | 20 | Y | -0.2 | [7 empty] | N | N | N | N | 100 | 0.52 | 49 | 82990 | 84800 | 5090 | 15000 | 14 | 1 |  | 2018-07-22 15:23 | 1581 | 120 |  | 15 |  | * STR#2기 EDGE HEATER fault 발생으로 적용 불가,이상공정 등록 및 생관통보 | [14 empty] | 92.42 | 70 | 0 | 0 | 0 |  | 450 | 300 | 선택 | 선택 | 0 | 0 | 0 |  | 450 | 300 | 해제 | 선택 | 해제 | 미정 | 선택 | 미정 | 미정 |  | 미정 | BT180180 | C
A46968 | 2018-07-22 | 1 | C |  | 2 | A | AE15B38M | 탄소강 | 보론강 | BM#1 | 1666 | 45 | 1629 | 1546 | 31 | 5800 |  | 3 | 0.37 | 16 |  | -2.01 | 1583 | 1624 | 11.35 | 0 |  | 37 | 44 | 48 | Y |  | 2018-07-22 14:54 | 86 | 1099 | 45 | 36 | 32 | 32 | 32 | 33 | 32 | 32 | 32 | 32 | 31 | 31 | 30 | 30 | 33 | 33 | 30 | 32 | -0.04 | Y | 35 | Y | -0.2 | [7 empty] | N | N | N | N | 140 | 0.49 | 61 | 83947 | 96950 | 2560 | 15900 | 12 | 2 |  | 2018-07-22 15:00 | 1583 | 148 |  | 57 | [16 empty] | 84.33 | 100 | 0 | 0 | 0 |  | 300 |  | 선택 | 선택 | 0 | 0 | 0 |  | 300 |  | 선택 | 선택 | 해제 | 미정 | 미정 | 미정 | 미정 |  | 미정 | BT180180 | C
B46883 | 2018-07-22 | 2 | C |  | 7 | A | SCR420HQ | 소입성보증강 | C2 | BM#2 | 1580 | 46 | 1635 | 1546 | 35 | 7500 |  | 1 | 0.27 | 16 |  | 0 | 1587 | 1640 | 0 | 3.77 | 0 | 19 | 28 | 49 | Y |  | 2018-07-22 16:07 | 75 | 1105 | 32 | 38 | 43 | 45 | 45 | 44 | 43 | 42 | 41 | 40 | 38 |  |  | 38 | 41 | 45 | 38 | 0 | -0.2 | Y | 35 | Y | -0.4 | [7 empty] | N | N | N | N | 150 | 0.52 | 51 | 91289 | 87940 | 5090 | 13400 | 14 | 1 |  | 2018-07-22 16:15 | 1587 | 106 |  | 15 |  | * STR#2기 EDGE HEATER fault 발생으로 적용 불가,이상공정 등록 및 생관통보 | [14 empty] | 97.64 | 72.73 | 0 | 0 | 0 |  | 450 | 300 | 선택 | 선택 | 0 | 0 | 0 |  | 450 | 300 | 해제 | 선택 | 해제 | 미정 | 선택 | 미정 | 미정 |  | 미정 | BT180180 | C
A46969 | 2018-07-22 | 1 | C |  | 3 | A | AE15B38M | 탄소강 | 보론강 | BM#1 | 1619 | 43 | 1632 | 1572 | 31 | 5200 |  | 3 | 0.37 | 16 |  | -1.62 | 1584 | 1618 | 15.12 | 0 |  | 32 | 21 | 48 | Y |  | 2018-07-22 15:58 | 87 | 1097 | 28 | 30 | 32 | 34 | 34 | 33 | 33 | 32 | 31 | 30 | 30 | 29 | 28 | 28 | 31 | 34 | 28 | 30 | -0.13 | Y | 45.02 | Y | -0.2 | [7 empty] | N | N | N | N | 130 | 0.49 | 60 | 82990 | 94950 | 60 | 15900 | 12 | 2 |  | 2018-07-22 16:25 | 1584 | 146 |  | 57 | [16 empty] | 88.57 | 100 | 0 | 0 | 0 |  | 300 |  | 선택 | 선택 | 0 | 0 | 0 |  | 300 |  | 선택 | 선택 | 해제 | 미정 | 미정 | 미정 | 미정 |  | 미정 | BT180180 | C
B46884 | 2018-07-22 | 2 | C | TUNDISH교체전 | 8 | B | SCR420HQ | 소입성보증강 | C2 | BM#2 | 1575 | 43 | 1644 | 1547 | 35 | 7900 |  | 1 | 0.3 | 16 |  | 0 | 1653 | 1653 | 0 | 4.75 | 0 | 12 | 32 | 58 | Y |  | 2018-07-22 17:09 | 141 | 1090 | 48 | 54 | 55 | 56 | 55 | 54 | 53 | 52 | 51 | 50 | 48 | 46 | 45 | 40 | 50 | 56 | 40 | 0 | -0.25 | Y | 63.08 | Y | -0.33 | [7 empty] | N | N | N | N | 140 | 0.37 | 86 | 98226 | 103030 | 5620 | 2300 | 14 | 1 |  | 2018-07-22 17:13 | 1604 | 93 |  | 7 |  | *전공정 요청 20%이상 감속주입, 이상공정 등록 및 냉재요청 *전공정 요청 주속 0.30까지 감속주입 ID:303~306,404~407 * STR#2기 EDGE HEATER fault 발생으로 적용 불가,이상공정 등록 및 생관통보 | B93C5233FA3A4898A87AE9F2AE622459 | 1CE00EAB3A24420A98EE0EFCAF0418DE | 7F01661D64C54073BA5A1CF6FF4E0888 | [11 empty] | 90.41 | 76.92 | 0 | 3528 | 0 |  | 450 | 300 | 선택 | 선택 | 0 | 4087 | 0 |  | 450 | 300 | 해제 | 선택 | 해제 | 미정 | 선택 | 미정 | 미정 |  | 미정 | BT180180 | C
A46970 | 2018-07-22 | 1 | C |  | 4 | B | AE15B38M | 탄소강 | 보론강 | BM#1 | 1637 | 37 | 1654 | 1591 | 30 | 4600 |  | 1 | 1000 |  | 40 | 0 | 1571 | 1604 | 0 | 0 | 0 | 36 | 27 | 45 | Y |  | 2018-07-22 17:22 | 74 | 1098 | 26 | 29 | 32 | 33 | 33 | 33 | 32 | 32 | 30 | 29 | 28 | 26 | 24 | 21 | 30 | 33 | 21 | 33 | -0.24 | Y | 50.02 | Y | -0.6 | [7 empty] | N | N | N | N | 120 | 0.44 | 66 | 101508 | 92640 | 2430 | 15400 | 12 | 2 |  | 2018-07-22 17:27 | 1571 | 136 |  | 34 |  | *HEAT내 20%이상 감속주입 ID:103~106.203~206 *전공정요청 감속주입 정속유지 미준수 ID:103~106.203~206 | [14 empty] | 10150800 | 100 | 0 | 0 | 0 |  | 300 |  | 선택 | 선택 | 0 | 0 | 0 |  | 300 |  | 선택 | 선택 | 해제 | 미정 | 미정 | 미정 | 미정 |  | 미정 | BT180180 | C
A46971 | 2018-07-22 | 1 | C |  | 5 | A | AE15B38M | 탄소강 | 보론강 | BM#1 | 1603 | 43 | 1651 | 1580 | 31 | 5300 |  | 1 | 1000 |  | 40 | 0 | 1621 | 1621 | 0 | 0 | 0 | 22 | 8 | 29 | Y |  | 2018-07-22 18:57 | 124 | 1098 | 18 | 27 | 32 | 33 | 34 | 35 | 33 | 32 | 31 | 30 | 29 | 28 | 26 | 23 | 29 | 35 | 23 | 0 | -0.27 | Y | 45 | Y | -0.4 | [7 empty] | N | N | N | N | 110 | 0.4 | 74 | 99588 | 95530 | 50 | 17100 | 12 | 2 |  | 2018-07-22 19:01 |  | 125 |  | 8 |  | *HEAT내 20%이상 감속주입 ID:101~106.201~206 *전공정요청 감속주입 정속유지 미준수 ID:101~106.201~206 *STR#1.2 클로깅 발생 | [14 empty] | 9958800 | 100 | 0 | 0 | 0 |  | 300 |  | 선택 | 선택 | 0 | 0 | 0 |  | 300 |  | 선택 | 선택 | 해제 | 미정 | 미정 | 미정 | 미정 |  | 미정 | BT180180 | C
B46885 | 2018-07-22 | 2 | C | TUNDISH교체 | 1 | A | 18CRNIMO7-6HD | 소입성보증강 | C1 | BM#2 | 1600 | 68 | 1665 | 1545 | 53 | 11900 |  | 1 | 0.28 | 26 |  | 0 | 1614 | 1685 | 0 | 7.19 | 0 | 1 | 50 | 71 | Y |  | 2018-07-22 18:46 | 107 | 1099 | -406 | -181 | 52 | 54 | 48 | 47 | 51 | 54 | 59 | 60 | 61 | 62 | 62 | 59 | 55 | 62 | 59 | 60 | -0.1 |  | 30.03 | Y | -0.2 |  | 3.09 | 3.09 | 1.75 |  |  |  | N | N | N | N | 150 | 0.42 | 82 | 92929 | 117780 | -19900 | 15700 | 6 | 2 | 10 | 2018-07-22 18:50 | 1614 | 147 |  | 26 |  | *T/D플럭스 120/15KG *롱노즐 실리부 부착 * STR#2기 EDGE HEATER fault 발생으로 적용 불가,이상공정 등록 및 생관통보 * 주입 초기 전공정 요청 감속주입 *수소 10분 측정값 기준치 초과(10분 3.09PPM,13분 3.11PPM) *T/D 기준온도( 60℃ )초과,이상공정 등록 | [14 empty] | 80.81 | 100 | 728 | 0 | 0 |  | 450 | 300 | 선택 | 선택 | 700 | 0 | 0 |  | 450 | 300 | 해제 | 선택 | 해제 | 미정 | 미정 | 미정 | 미정 |  | 미정 | SB120120 | C
B46886 | 2018-07-22 | 2 | C |  | 2 | A | 18CRNIMO7-6HD | 소입성보증강 | C1 | BM#2 | 1649 | 54 | 1654 | 1544 | 40 | 9000 |  | 1 | 0.23 | 25 |  | 0 | 1567 | 1643 | 0 | 5.23 | 0 | 10 | 43 | 101 | Y |  | 2018-07-22 20:17 | 60 | 1081 | 57 | 47 | 40 | 36 | 33 | 30 | 28 | 25 | 24 | 22 | 20 | 19 | 16 | 16 | 31 | 40 | 16 | 0 | -0.48 |  | 50.02 | Y | -0.6 | [7 empty] | N | N | N | N | 140 | 0.52 | 61 | 100400 | 103510 | 1540 | 15900 | 6 | 2 | 20 | 2018-07-22 19:33 | 1567 | 148 |  | 20 |  | * STR#2기 EDGE HEATER fault 발생으로 적용 불가,이상공정 등록 및 생관통 | [14 empty] | 95.62 | 100 | 0 | 0 | 0 |  | 450 | 300 | 선택 | 선택 | 0 | 0 | 0 |  | 450 | 300 | 해제 | 선택 | 해제 | 미정 | 미정 | 미정 | 미정 |  | 미정 | SB150150 | C
A46972 | 2018-07-22 | 1 | C |  | 6 | A | AE15B38M | 탄소강 | 보론강 | BM#1 | 1671 | 99 | 1646 | 1569 | 48 | 8100 |  | 3 | 0.36 | 14 |  | -2.22 | 1604 | 1646 | 16.79 | 0 |  | 37 | 45 | 52 | Y |  | 2018-07-22 20:05 | 107 | 1093 | 20 | 44 | 59 | 66 | 70 | 71 | 72 | 70 | 69 | 70 | 69 | 69 | 67 | 62 | 62 | 72 | 62 | 70 | -0.2 | Y | 49.97 | Y | -0.2 | [7 empty] | N | N | N | N | 100 | 0.38 | 84 | 101508 | 103830 | 40 | 16400 | 12 | 2 |  | 2018-07-22 20:13 | 1604 | 140 |  | 15 |  | *턴디쉬 기준온도 초과(60℃) 발생 ID:101~106.201~206 | [14 empty] | 100.21 | 100 | 0 | 0 | 0 |  | 300 |  | 선택 | 선택 | 0 | 0 | 0 |  | 300 |  | 선택 | 선택 | 해제 | 미정 | 미정 | 미정 | 미정 |  | 미정 | BT180180 | H
B46887 | 2018-07-22 | 2 | D |  | 3 | A | 18CRNIMO7-6HD | 소입성보증강 | C1 | BM#2 | 1604 | 56 | 1636 | 1527 | 44 | 10100 |  | 1 | 0.2 | 26 |  | 0 | 1636 | 1636 | 0 | 4.36 | 0 | 19 | 29 | 117 | Y |  | 2018-07-22 21:25 | 129 | 1101 | 13 | 17 | 22 | 24 | 24 | 23 | 22 | 21 | 21 | 20 | 19 | 18 |  | 18 | 20 | 24 | 18 | 0 | -0.15 | Y | 40 | Y | -0.2 | [7 empty] | N | N | N | N | 130 | 0.53 | 59 | 101086 | 102880 | 2170 | 14100 | 6 | 2 | 30 | 2018-07-22 21:03 | 1571 | 131 |  | 15 |  | * STR#2기 EDGE HEATER fault 발생으로 적용 불가,이상공정 등록 및 생관통보 | [14 empty] | 95.95 | 100 | 0 | 0 | 0 |  | 450 | 300 | 선택 | 선택 | 0 | 0 | 0 |  | 450 | 300 | 선택 | 선택 | 해제 | 미정 | 미정 | 미정 | 미정 |  | 미정 | BT180180 | C
A46973 | 2018-07-22 | 1 | D |  | 7 | A | AE15B38M | 탄소강 | 보론강 | BM#1 | 1669 | 28 | 1619 | 1593 | 10 | 1300 |  | 3 | 0.33 | 14 |  | -2.47 | 1576 | 1619 | 9.82 | 0 |  | 32 | 22 | 70 | Y |  | 2018-07-22 20:50 | 79 | 1099 | 57 | 50 | 45 | 41 | 39 | 36 | 35 | 34 | 32 | 31 | 29 |  |  | 29 | 38 | 45 | 29 | 0 | -0.36 |  | 45 | Y | -0.4 | [7 empty] | N | N | N | N | 150 | 0.48 | 59 | 84590 | 90710 | 40 | 15400 | 12 | 2 |  | 2018-07-22 20:58 | 1576 | 154 |  | 57 | [16 empty] | 93.68 | 100 | 0 | 0 | 0 |  | 300 |  | 선택 | 선택 | 0 | 0 | 0 |  | 300 |  | 선택 | 선택 | 해제 | 미정 | 미정 | 해제 | 미정 |  | 미정 | BT180180 | H
B46888 | 2018-07-22 | 2 | D | 잔강최소화전 | 4 | A | 18CRNIMO7-6HD | 소입성보증강 | C1 | BM#2 | 9999 | 55 | 1634 | 1514 | 47 | 10900 |  | 1 | 0.24 | 24 |  | -1.87 | 1566 | 1636 | 0 | 3.99 | 0 | 12 | 33 | 103 | Y |  | 2018-07-22 22:33 | 59 | 1096 | 13 | 20 | 27 | 29 | 28 | 28 | 28 | 27 | 27 | 25 | 25 | 25 |  | 25 | 25 | 29 | 25 | 28 | -0.08 | Y | 40 | Y | 0 | [7 empty] | N | N | N | N | 120 | 0.52 | 59 | 122181 | 103280 | 720 | 3000 | 6 | 2 | 40 | 2018-07-22 22:29 | 1566 | 123 |  | 10 |  | * STR#2기 EDGE HEATER FAULT 발생 사용 불가로 이상공정 등록 및 생관통보. | [14 empty] | 117.48 | 100 | 0 | 3100 | 0 |  | 450 | 300 | 선택 | 선택 | 0 | 3130 | 0 |  | 450 | 300 | 해제 | 선택 | 해제 | 미정 | 미정 | 미정 | 미정 |  | 미정 | RB190.00 | C
A46974 | 2018-07-22 | 1 | D |  | 8 | A | AE15B38M | 탄소강 | 보론강 | BM#1 | 1628 | 42 | 1611 | 1555 | 36 | 5700 |  | 3 | 0.31 | 16 |  | -1.86 | 1574 | 1612 | 7.72 | 0 |  | 36 | 28 | 68 | Y |  | 2018-07-22 21:45 | 77 | 1091 | 27 | 25 | 23 | 25 | 24 | 24 | 25 | 24 | 23 | 24 | 24 | 23 | 21 | 21 | 24 | 25 | 21 | 25 | -0.09 | Y | 45.02 | Y | -0.4 | [7 empty] | N | N | N | N | 140 | 0.49 | 62 | 101508 | 97770 | 10 | 13600 | 12 | 2 |  | 2018-07-22 22:11 | 1574 | 140 |  | 62 | [16 empty] | 103.37 | 100 | 0 | 0 | 0 |  | 300 |  | 선택 | 선택 | 0 | 0 | 0 |  | 300 |  | 선택 | 선택 | 해제 | 미정 | 미정 | 미정 | 미정 |  | 미정 | BT180180 | H
B46889 | 2018-07-22 | 2 | D | 잔강최소화 | 5 | A | AE5130M | 합금강 | D1 | BM#2 | 1616 | 43 | 1627 | 1567 | 38 | 8000 |  | 1 | 0.29 | 16 |  | -2.17 | 1579 | 1637 | 0 | 3.26 | 0 | 1 | 51 | 56 | Y |  | 2018-07-22 23:26 | 77 | 1091 | -194 | 11 | 33 | 34 | 34 | 34 | 34 | 34 | 32 | 31 | 30 |  |  | 30 | 24 | 34 | 30 | 34 | -0.1 | Y | 35.02 | Y | -0.2 | [7 empty] | N | N | N | N | 110 | 0.48 | 55 | 84590 | 100840 | 5120 | 11500 | 6 | 2 | 10 | 2018-07-22 23:27 | 1579 | 129 |  | 30 |  | * STR#2기 EDGE HEATER 500KW 적용 이상공정 등록 및 생관통보 * 후 HEAT 래들 강제개공 나탕주입 ID:305/405 이상재등록. | [14 empty] | 79.8 | 100 | 3200 | 0 | 0 |  | 650 | 400 | 선택 | 선택 | 3200 | 0 | 0 |  | 650 | 400 | 해제 | 선택 | 해제 | 미정 | 선택 | 미정 | 선택 | 4 | 미정 | BT180180 | H
A46975 | 2018-07-22 | 1 | D |  | 9 | A | AE15B38M | 탄소강 | 보론강 | BM#1 | 1663 | 57 | 1615 | 1557 | 44 | 5100 |  | 3 | 0.32 | 14 |  | -2.37 | 1572 | 1615 | 6.75 | 0 |  | 22 | 9 | 41 | Y |  | 2018-07-22 22:55 | 75 | 1108 | 17 | 23 | 26 | 27 | 29 | 29 | 29 | 29 | 28 | 28 | 27 | 26 | 26 | 26 | 26 | 29 | 26 | 29 | -0.07 | Y | 40.02 | Y | 0 | [7 empty] | N | N | N | N | 130 | 0.49 | 64 | 101508 | 99930 | 1120 | 13000 | 12 | 2 |  | 2018-07-22 23:16 | 1572 | 146 |  | 57 | [16 empty] | 97.6 | 100 | 0 | 0 | 0 |  | 300 |  | 선택 | 선택 | 0 | 0 | 0 |  | 300 |  | 선택 | 선택 | 해제 | 미정 | 미정 | 미정 | 선택 | 8 | 미정 | BT180180 | H
A46976 | 2018-07-22 | 1 | D |  | 10 | A | AE15B38M | 탄소강 | 보론강 | BM#1 | 1645 | 42 | 1601 | 1596 | 34 | 3600 |  | 3 | 0.29 | 14 |  | -1.84 | 1568 | 1601 | 6.95 | 0 |  | 37 | 46 | 44 | Y |  | 2018-07-22 23:51 | 71 | 1087 | 21 | 19 | 20 | 20 | 20 | 19 | 19 | 19 | 18 | 17 | 16 | 16 |  | 16 | 19 | 20 | 16 | 20 | -0.09 |  | 45 | Y | 0 | [7 empty] | N | N | N | N | 120 | 0.5 | 60 | 101508 | 98120 | 3070 | 15000 | 12 | 2 |  | 2018-07-23 00:07 | 1568 | 133 |  | 67 | 13 | [15 empty] | 99.81 | 100 | 0 | 0 | 0 |  | 300 |  | 선택 | 선택 | 0 | 0 | 0 |  | 300 |  | 선택 | 선택 | 해제 | 미정 | 미정 | 미정 | 미정 |  | 미정 | BT180180 | H
B46890 | 2018-07-22 | 2 | D |  | 6 | A | AE5130M | 합금강 | D1 | BM#2 | 1561 | 45 | 1660 | 1565 | 38 | 8100 |  | 1 | 0.32 | 19 |  | -2.27 | 1588 | 1653 | 0 | 8.39 | 0 | 10 | 44 | 62 | N | 1 | 2018-07-23 00:30 | 86 | 1088 | 22 | 38 | 43 | 45 | 47 | 47 | 47 | 46 | 44 | 43 | 42 | 41 | 40 | 38 | 42 | 47 | 38 | 47 | -0.2 | Y | 45.08 | Y | -0.2 | [7 empty] | N | N | N | N | 100 | 0.44 | 66 | 101508 | 100280 | 5150 | 15700 | 6 | 2 | 10 | 2018-07-23 00:33 | 1588 | 129 |  | 27 |  | * 래들 강제개공 나탕주입 ID:301/401 이상재등록. * STR#2기 EDGE HEATER 500KW 적용 이상공정 등록 및 생관통보 * 전공정(전기로#2기)작업지연 감속주입 요청 함. | [14 empty] | 96.31 | 100 | 0 | 0 | 0 |  | 650 | 400 | 선택 | 선택 | 0 | 0 | 0 |  | 650 | 400 | 선택 | 선택 | 해제 | 미정 | 선택 | 미정 | 미정 |  | 미정 | BT180180 | C
A46977 | 2018-07-22 | 1 | D |  | 11 | A | AE15B38M | 탄소강 | 보론강 | BM#1 | 1603 | 47 | 1605 | 1546 | 45 | 4900 |  | 3 | 0.29 | 14 |  | -2.33 | 1563 | 1605 | 7.04 | 0 |  | 32 | 23 | 34 | Y |  | 2018-07-23 01:10 | 66 | 1088 | 13 | 16 | 20 | 22 | 23 | 23 | 22 | 21 | 21 | 21 | 20 | 20 | 19 | 14 | 20 | 23 | 14 | 21 | -0.2 | Y | 45.02 | Y | -1 | [7 empty] | N | N | N | N | 110 | 0.49 | 66 | 101508 | 98650 | 4030 | 12200 | 12 | 2 |  | 2018-07-23 01:41 | 1563 | 131 |  | 49 | 8 | [15 empty] | 98.27 | 100 | 0 | 0 | 0 |  | 300 |  | 선택 | 선택 | 0 | 0 | 0 |  | 300 |  | 선택 | 선택 | 해제 | 미정 | 미정 | 미정 | 미정 |  | 미정 | BT180180 | H
B46891 | 2018-07-22 | 2 | D |  | 7 | A | AE5130M | 합금강 | D1 | BM#2 | 1595 | 44 | 1634 | 1544 | 35 | 7600 |  | 1 | 0.27 | 17 |  | -2.08 | 1577 | 1639 | 0 | 3.75 | 0 | 19 | 30 | 61 | Y |  | 2018-07-23 01:28 | 75 | 1087 | 35 | 35 | 34 | 35 | 35 | 35 | 34 | 33 | 33 | 32 | 31 | 30 | 29 | 27 | 33 | 35 | 27 | 35 | -0.15 | Y | 55.03 | Y | -0.2 | [7 empty] | N | N | N | N | 150 | 0.43 | 71 | 99588 | 99950 | 5050 | 15500 | 6 | 2 | 10 | 2018-07-23 01:44 | 1592 | 138 |  | 37 |  | * STR#2기 EDGE HEATER 500KW 적용 이상공정 등록 및 생관통보 * 전공정(전기로#2기)작업지연 감속주입 요청 함. | [14 empty] | 94.85 | 100 | 0 | 0 | 0 |  | 650 | 400 | 선택 | 선택 | 0 | 0 | 0 |  | 650 | 400 | 선택 | 선택 | 해제 | 미정 | 미정 | 미정 | 미정 |  | 미정 | BT180180 | C
A46978 | 2018-07-22 | 1 | D |  | 12 | A | AE15B38M | 탄소강 | 보론강 | BM#1 | 1624 | 39 | 1608 | 1576 | 35 | 4400 |  | 3 | 0.29 | 15 |  | -2.1 | 1568 | 1608 | 8.4 | 0 |  | 36 | 29 | 45 | Y |  | 2018-07-23 02:22 | 71 | 1089 | 9 | 18 | 22 | 25 | 26 | 26 | 25 | 25 | 24 | 23 | 23 | 22 | 21 | 20 | 22 | 26 | 20 | 25 | -0.13 | Y | 44.98 | Y | -0.2 | [7 empty] | N | N | N | N | 100 | 0.44 | 70 | 101508 | 100080 | 270 | 15900 | 12 | 2 |  | 2018-07-23 02:28 | 1568 | 116 |  | 44 |  | *전공정 감속주입(20%이상)ID: 102~106.202~206 | [14 empty] | 97.09 | 100 | 0 | 0 | 0 |  | 300 |  | 선택 | 선택 | 0 | 0 | 0 |  | 300 |  | 선택 | 선택 | 해제 | 미정 | 미정 | 미정 | 선택 | 3 | 미정 | BT180180 | H
B46892 | 2018-07-22 | 2 | D |  | 8 | A | AE5130M | 합금강 | D1 | BM#2 | 1593 | 68 | 1625 | 1556 | 41 | 8800 |  | 1 | 0.24 | 16 |  | -1.94 | 1585 | 1631 | 0 | 2.37 | 0 | 12 | 34 | 62 | Y |  | 2018-07-23 02:51 | 83 | 1089 | 30 | 35 | 39 | 41 | 41 | 41 | 41 | 40 | 39 | 38 | 37 | 37 | 37 | 36 | 38 | 41 | 36 | 41 | -0.1 | Y | 50.02 | Y | -0.2 | [7 empty] | N | N | N | N | 140 | 0.4 | 74 | 101508 | 97940 | 5070 | 15900 | 6 | 2 | 10 | 2018-07-23 02:59 | 1585 | 153 |  | 28 |  | * STR#2기 EDGE HEATER 500KW 적용 이상공정 등록 및 생관통보 * 전공정(전기로#2기)작업지연 감속주입 요청 함. | [14 empty] | 98.55 | 100 | 0 | 0 | 0 |  | 650 | 400 | 선택 | 선택 | 0 | 0 | 0 |  | 650 | 400 | 선택 | 선택 | 해제 | 미정 | 선택 | 미정 | 미정 |  | 미정 | BT180180 | H
A46979 | 2018-07-22 | 1 | D | TUNDISH교체전 | 13 | A | AE15B38M | 탄소강 | 보론강 | BM#1 | 1639 | 43 | 1614 | 1584 | 34 | 3800 |  | 3 | 0.29 | 14 |  | -2.45 | 1570 | 1614 | 8.68 | 0 |  | 22 | 10 | 54 | Y |  | 2018-07-23 03:19 | 73 | 1087 | 20 | 16 | 17 | 17 | 19 | 20 | 20 | 20 | 20 | 19 | 19 | 18 | 17 | 16 | 18 | 20 | 16 | 20 | -0.09 | Y | 45.02 | Y | -0.2 | [7 empty] | N | N | N | N | 150 | 0.4 | 79 | 93753 | 100410 | 590 | 1500 | 12 | 2 |  | 2018-07-23 03:35 | 1570 | 128 |  | 56 |  | *전공정 감속주입(20%이상)ID: 101~106.201~206 |  | 98E0BAD7DBD44397BBA17C20F91723F6 | 092C531CEE3E40748476AC719A8CAE5C | 7C0848663EDF4909B765B33DFDCDF278 | [10 empty] | 92.82 | 100 | 0 | 3500 | 0 |  | 300 |  | 선택 | 선택 | 0 | 3500 | 0 |  | 300 |  | 선택 | 선택 | 해제 | 미정 | 미정 | 미정 | 미정 |  | 미정 | BT180180 | H
B46893 | 2018-07-22 | 2 | D | 연주종료 | 9 | A | AE5130M | 합금강 | D1 | BM#2 | 1578 | 49 | 1645 | 1535 | 42 | 8900 |  | 1 | 0.25 | 16 |  | -1.96 | 1592 | 1643 | 0 | 2.74 | 0 | 1 | 52 | 67 | Y |  | 2018-07-23 03:59 | 90 | 1088 | 33 | 37 | 41 | 44 | 47 | 47 | 46 | 46 | 46 | 45 | 44 | 43 | 41 | 8487 | 109 | 8487 | 8487 | 46 | 0 |  |  | Y | 9.99 | [7 empty] | N | N | N | N | 130 | 0.47 | 64 | 90296 | 96980 | 8020 | 2000 | 6 | 2 | 10 | 2018-07-23 04:07 | 1592 | 138 |  | 37 |  | * STR#2기 EDGE HEATER 500KW 적용 이상공정 등록 및 생관통보 * 전공정(전기로#2기)작업지연 연주종료: 05시 56분 | D347ADB3B9BD449CB1104B46E34DC28B | F608B0CB58BF45D8A8BDF3EFEBA6BC79 | 2EE0B6BB9C054F1DBAA2D9E7F76B635B | [11 empty] | 86 | 100 | 0 | 3000 | 0 |  | 650 | 400 | 선택 | 선택 | 0 | 2900 | 0 |  | 650 | 400 | 선택 | 선택 | 해제 | 미정 | 선택 | 미정 | 미정 |  | 미정 | BT180180 | H
A46980 | 2018-07-22 | 1 | B | TUNDISH교체 | 1 | A | SCR440 | 합금강 | D | BM#1 | 1637 | 37 | 1620 | 1565 | 36 | 6500 |  | 3 | 0.29 | 15 |  | -1.99 | 1582 | 1620 | 8.93 | 0 |  | 37 | 47 | 49 | Y |  | 2018-07-23 05:03 | 86 | 1087 | -16 | 15 | 14 | 21 | 24 | 27 | 28 | 28 | 29 | 28 | 29 |  |  | 29 | 23 | 29 | 28 | 28 | -0.2 |  | 5.02 | Y | 0.2 |  | 2.04 | 2.04 |  |  |  |  | N | N | N | N | 150 | 0.49 | 56 | 148176 | 94290 | 7010 | 15400 | 10 | 1 |  | 2018-07-23 05:09 | 1582 | 130 |  | 58 |  | *T/Dflux 유15kg 용120kg *혼탕부 성분확인 ID:106~108.206~208 | [14 empty] | 146.27 | 100 | 1090 | 0 | 0 |  | 650 |  | 선택 | 해제 | 1200 | 0 | 0 |  | 650 |  | 선택 | 해제 | 해제 | 미정 | 미정 | 선택 | 선택 |  | 미정 | RB145.00 | C
A46981 | 2018-07-22 | 1 | B |  | 2 | A | SCR440HF | 소입성보증강 | D | BM#1 | 1645 | 40 | 1625 | 1588 | 35 | 5000 |  | 3 | 0.29 | 15 |  | -2.28 | 1571 | 1614 | 8.04 | 0 |  | 32 | 24 | 87 | Y |  | 2018-07-23 06:07 | 76 | 1088 | 29 | 26 | 26 | 26 | 26 | 26 | 25 | 25 | 25 | 25 | 24 | 24 |  | 24 | 26 | 26 | 24 | 26 | -0.04 | Y | 45 | Y | 0 | [7 empty] | N | N | N | N | 140 | 0.51 | 59 | 43188 | 96560 | 6870 | 15000 | 10 | 1 |  | 2018-07-23 06:15 | 1571 | 124 |  | 51 |  | *유사강종 혼탕부 성분확인 ID:101.201 | [14 empty] | 41.73 | 100 | 0 | 0 | 0 |  | 650 |  | 선택 | 선택 | 0 | 0 | 0 |  | 650 |  | 선택 | 선택 | 해제 | 미정 | 미정 | 선택 | 미정 |  | 미정 | SB100100 | C
A46982 | 2018-07-22 | 1 | B |  | 3 | A | SCR440HF | 소입성보증강 | D | BM#1 | 1631 | 41 | 1598 | 1554 | 31 | 5300 |  | 3 | 0.29 | 15 |  | -1.62 | 1557 | 1588 | 7.45 | 0 |  | 36 | 30 | 75 | Y |  | 2018-07-23 07:17 | 62 | 1088 | 22 | 21 | 21 | 21 | 20 | 19 | 18 | 18 | 18 | 17 | 17 |  |  | 17 | 19 | 21 | 17 | 21 | -0.1 |  | 40 | Y | 0 | [7 empty] | N | N | N | N | 130 | 0.52 | 55 | 86376 | 93230 | 7110 | 14500 | 10 | 1 |  | 2018-07-23 07:28 | 1557 | 127 |  | 41 | [16 empty] | 86.16 | 100 | 0 | 0 | 0 |  | 650 |  | 선택 | 선택 | 0 | 0 | 0 |  | 650 |  | 선택 | 선택 | 해제 | 미정 | 미정 | 선택 | 미정 |  | 미정 | SB100100 | C
A46983 | 2018-07-23 | 1 | B |  | 4 | A | SCR440HF | 소입성보증강 | D | BM#1 | 1606 | 49 | 1599 | 1531 | 33 | 6100 |  | 3 | 0.3 | 15 |  | -2 | 1563 | 1601 | 7.79 | 0 |  | 22 | 11 | 65 | Y |  | 2018-07-23 08:23 | 68 | 1087 | 15 | 22 | 26 | 27 | 28 | 27 | 25 | 25 | 25 | 24 | 23 | 23 | 23 | 23 | 24 | 28 | 23 | 25 | -0.12 | Y | 40.03 | Y | 0 | [7 empty] | N | N | N | N | 120 | 0.51 | 61 | 100772 | 99350 | 3070 | 15200 | 10 | 1 |  | 2018-07-23 08:30 | 1563 | 109 |  | 33 | 20 | [15 empty] | 98.51 | 100 | 0 | 0 | 0 |  | 650 |  | 선택 | 선택 | 0 | 0 | 0 |  | 650 |  | 선택 | 선택 | 해제 | 미정 | 미정 | 해제 | 미정 |  | 미정 | SB100100 | C
A46984 | 2018-07-23 | 1 | B |  | 5 | A | SCR440HF | 소입성보증강 | D | BM#1 | 1596 | 40 | 1595 | 1549 | 28 | 5200 |  | 3 | 0.3 | 15 |  | -1.58 | 1567 | 1597 | 7.9 | 0 |  | 37 | 48 | 64 | Y |  | 2018-07-23 09:20 | 72 | 1090 | 21 | 24 | 27 | 28 | 29 | 28 | 29 | 28 | 28 | 28 | 27 | 26 |  | 26 | 27 | 29 | 26 | 28 | -0.09 | Y | 35 | Y | -0.2 | [7 empty] | N | N | N | N | 110 | 0.51 | 59 | 100772 | 97990 | 2750 | 15300 | 10 | 1 |  | 2018-07-23 09:27 | 1567 | 100 |  | 37 | [16 empty] | 100.17 | 100 | 0 | 0 | 0 |  | 650 |  | 선택 | 선택 | 0 | 0 | 0 |  | 650 |  | 선택 | 선택 | 해제 | 미정 | 미정 | 미정 | 미정 |  | 미정 | SB100100 | C
B46897 | 2018-07-23 | 2 | B | 연주시작 | 1 | A | SNCM8 | 합금강 | SNCM439계 | BM#2 | 1560 | 48 | 1637 | 1560 | 40 | 8700 |  | 1 | 0.26 | 21 |  | 0 | 1578 | 1655 | 3.19 | 0 | 0 | 19 | 32 | 40 | Y |  | 2018-07-23 10:29 | 89 | 1089 | 43 | 44 | 44 | 44 | 42 | 41 | 46 | 48 | 49 | 49 | 49 | 49 | 48 | 47 | 47 | 49 | 47 | 49 | -0.08 |  | 24.97 | Y | -0.2 | 1.4 | 2.26 | 2.26 |  |  |  |  | N | N | N | N | 190 | 0.46 | 59 | 101508 | 96980 | 30 | 15200 | 1 | 1 | 10 | 2018-07-23 10:17 | 1578 | 133 |  | 13 |  | * T/D 용강량 실측:1150mm / 18.5 TON * T/D FLUX 용탕부: 120 KG / 유탕부: 15KG 투입 * 슬리브 롱노즐( Y자형 ) 사용 * 탄화왕겨 투입 * STR#1,2 EDGE HEATER 설비 보호차원 미적용 이상공정 등록 생관통보 | 3789AFA9E72B4428A3EC68924EF6DD56 |  | 4E389282201A41029EFE108E57711ED3 | [11 empty] | 106.29 | 100 | 700 | 0 | 0 |  | 650 | 400 | 선택 | 선택 | 700 | 0 | 0 |  | 650 | 400 | 선택 | 선택 | 선택 | 미정 | 미정 | 미정 | 미정 |  | 미정 | BT180180 | H
A46985 | 2018-07-23 | 1 | B |  | 6 | A | SCR440HF | 소입성보증강 | D | BM#1 | 1584 | 38 | 1587 | 1532 | 31 | 5700 |  | 3 | 0.3 | 15 |  | -1.89 | 1558 | 1594 | 7.8 | 0 |  | 32 | 25 | 58 | Y |  | 2018-07-23 10:22 | 63 | 1083 | 23 | 23 | 23 | 24 | 24 | 23 | 23 | 22 | 22 | 21 | 20 | 19 | 18 | 18 | 22 | 24 | 18 | 23 | -0.13 | Y | 45 | Y | -0.2 | [7 empty] | N | N | N | N | 100 | 0.51 | 63 | 100772 | 102110 | 2110 | 15100 | 10 | 1 |  | 2018-07-23 10:30 | 1558 | 98 |  | 35 | [16 empty] | 96.71 | 100 | 0 | 0 | 0 |  | 650 |  | 선택 | 선택 | 0 | 0 | 0 |  | 650 |  | 선택 | 선택 | 해제 | 미정 | 미정 | 미정 | 미정 |  | 미정 | SB100100 | C
B46898 | 2018-07-23 | 2 | B |  | 2 | A | SNCM8 | 합금강 | SNCM439계 | BM#2 | 1616 | 52 | 1614 | 1556 | 37 | 8000 |  | 3 | 0.3 | 16 |  | -1.89 | 1584 | 1622 | 8.97 | 0 |  | 12 | 35 | 281 | Y |  | 2018-07-23 11:02 | 95 | 1095 | 43 | 44 | 45 | 46 | 46 | 45 | 44 | 44 | 43 | 42 | 41 | 40 | 39 | 37 | 43 | 46 | 37 | 44 | -0.19 | Y | 47.52 | Y | -0.4 |  |  |  | 1.4 |  |  |  | N | N | N | N | 180 | 0.49 | 68 | 101508 | 109560 | 1390 | 13800 | 1 | 1 | 20 | 2018-07-23 11:14 | 1584 | 135 |  | 41 |  | * STR#2 EDGE HEATER 600 KW 적용 함 이상공정 등록 생관통보 | [14 empty] | 91.57 | 75 | 0 | 0 | 0 |  | 650 | 400 | 선택 | 선택 | 0 | 0 | 0 |  | 650 | 400 | 선택 | 선택 | 선택 | 미정 | 미정 | 미정 | 미정 |  | 미정 | BT180180 | H
A46986 | 2018-07-23 | 1 | B |  | 7 | A | SCR440HF | 소입성보증강 | D | BM#1 | 1600 | 40 | 1610 | 1534 | 29 | 5400 |  | 3 | 0.3 | 15 |  | -1.93 | 1573 | 1610 | 8.07 | 0 |  | 36 | 31 | 70 | Y |  | 2018-07-23 11:26 | 78 | 1092 | 15 | 24 | 29 | 32 | 33 | 33 | 34 | 33 | 33 | 32 | 31 | 29 | 29 | 29 | 30 | 34 | 29 | 33 | -0.17 | Y | 30.02 | Y | 0 | [7 empty] | N | N | N | N | 150 | 0.46 | 64 | 100772 | 97660 | 1490 | 15700 | 10 | 1 |  | 2018-07-23 11:34 | 1573 | 99 |  | 35 |  | *전공정 요청 감속주입 | [14 empty] | 101.69 | 100 | 0 | 0 | 0 |  | 650 |  | 선택 | 선택 | 0 | 0 | 0 |  | 650 |  | 선택 | 선택 | 해제 | 미정 | 미정 | 미정 | 미정 |  | 미정 | RB100.00 | C
B46899 | 2018-07-23 | 2 | C |  | 3 | A | SNCM8 | 합금강 | SNCM439계 | BM#2 | 1592 | 48 | 1615 | 1545 | 36 | 7600 |  | 1 | 0.22 | 19 |  | 0 | 1551 | 1604 | 3.01 | 0 | 0 | 10 | 47 | 123 | Y |  | 2018-07-23 12:22 | 62 | 1087 | 33 | 30 | 27 | 24 | 22 | 21 | 20 | 20 | 19 | 18 | 16 | 14 | 12 | 10 | 21 | 27 | 10 | 0 | -0.31 |  | 55.07 | Y | -0.4 |  |  |  | 1.18 |  |  |  | N | N | N | N | 170 | 0.45 | 65 | 93650 | 98990 | 100 | 14400 | 1 | 1 | 30 | 2018-07-23 12:33 | 1551 | 138 |  | 34 |  | * STR#2 EDGE HEATER 600 KW 적용 함 이상공정 등록 생관통보 | [14 empty] | 96.35 | 72.73 | 0 | 0 | 0 |  | 650 | 400 | 선택 | 선택 | 0 | 0 | 0 |  | 650 | 400 | 선택 | 선택 | 선택 | 미정 | 미정 | 미정 | 미정 |  | 미정 | BT180180 | C
A46987 | 2018-07-23 | 1 | C | TUNDISH교체전 | 8 | A | SCR440HF | 소입성보증강 | D | BM#1 | 1569 | 40 | 1597 | 1518 | 35 | 6800 |  | 3 | 0.3 | 13 |  | -1.81 | 1566 | 1597 | 7.81 | 0 |  | 22 | 12 | 69 | Y |  | 2018-07-23 12:47 | 71 | 1078 | 27 | 30 | 32 | 32 | 33 | 32 | 32 | 31 | 31 | 29 | 27 | 28 | 28 | 27 | 30 | 33 | 27 | 32 | -0.13 | Y | 44.98 | Y | -0.2 | [7 empty] | N | N | N | N | 140 | 0.47 | 67 | 90020 | 100540 | -340 | 2000 | 10 | 1 |  | 2018-07-23 12:53 | 1566 | 88 |  | 22 |  | *전공정 요청 감속주입 | E81B2E9F1CE041ABBCCBC3C46178A2C5 | CF32780025954E058072B9B2DCE97D1E | B2CE362C7312475F920CA2581E470DFE | [11 empty] | 89.84 | 100 | 0 | 2500 | 0 |  | 650 |  | 선택 | 선택 | 0 | 2500 | 0 |  | 650 |  | 선택 | 선택 | 해제 | 미정 | 미정 | 미정 | 미정 |  | 미정 | BT180180 | H
B46900 | 2018-07-23 | 2 | C | 잔강최소화전 | 4 | A | SNCM8 | 합금강 | SNCM439계 | BM#2 | 1581 | 52 | 1606 | 1517 | 41 | 9300 |  | 3 | 0.3 | 16 |  | 80.07 | 1572 | 0 | 8.44 | 0 |  | 1 | 54 | 90 | Y |  | 2018-07-23 13:21 | 83 | 1073 | 20 | 25 | 29 | 31 | 32 | 33 | 32 | 32 | 32 | 31 | 30 | 29 | 28 | 27 | 29 | 33 | 27 | 32 | -0.15 | Y | 40 | Y | -0.2 |  |  |  | 1.47 |  |  |  | N | N | N | N | 160 | 0.45 | 72 | 102793 | 106780 | 1950 | 3000 | 1 | 1 | 10 | 2018-07-23 13:25 | 1572 | 130 |  | 43 |  | * STR#2 EDGE HEATER 600 KW 적용 함 이상공정 등록 생관통보 *준빅사이즈 후속 | [14 empty] | 94.61 | 76.92 | 0 | 3100 | 0 |  | 650 | 400 | 선택 | 선택 | 0 | 3100 | 0 |  | 650 | 400 | 선택 | 선택 | 선택 | 미정 | 미정 | 미정 | 미정 |  | 미정 | BT180180 | H
A46988 | 2018-07-23 | 1 | C | TUNDISH교체 | 1 | A | AE1055LS | 탄소강 | G-AE1055LS | BM#1 | 1573 | 43 | 1623 | 1514 | 40 | 7500 |  | 3 | 0.3 | 25 |  | -1.77 | 1571 | 1623 | 0 | 21.53 |  | 37 | 49 | 85 | Y |  | 2018-07-23 14:06 | 87 | 1072 | 32 | 27 | 30 | 34 | 35 | 36 | 38 | 39 | 40 | 40 | 40 |  |  | 40 | 35 | 40 | 40 | 40 | 0 |  | 10.02 | Y | 0 |  | 1.75 | 1.75 |  |  |  |  | Y | N | N | M | 230 | 0.49 | 61 | 84590 | 95500 | 7080 | 15700 | 3 | 2 |  | 2018-07-23 14:13 | 1571 | 112 |  | 29 |  | *T/D플럭스 유15 용225KG | [14 empty] | 82.53 | 100 | 1500 | 0 | 0 |  | 400 |  | 선택 | 해제 | 1500 | 0 | 0 |  | 400 |  | 선택 | 해제 | 해제 | 미정 | 미정 | 선택 | 미정 |  | 미정 | BT180180 | H
B46901 | 2018-07-23 | 2 | C | 잔강최소화 | 5 | A | SNCM5 | 합금강 | SNCM439계 | BM#2 | 1610 | 62 | 1615 | 1547 | 52 | 11800 |  | 1 | 0.24 | 17 |  | 0 | 1564 | 1622 | 1.55 | 0 | 0 | 19 | 33 | 65 | Y |  | 2018-07-23 14:58 | 72 | 1083 | 17 | 31 | 31 | 32 | 32 | 32 | 31 | 31 | 30 | 29 | 28 | 25 |  | 25 | 29 | 32 | 25 | 32 | -0.18 | Y | 39.98 | Y | -0.6 | [7 empty] | N | N | N | N | 190 | 0.5 | 61 | 93049 | 111900 | 810 | 15400 | 1 | 1 |  | 2018-07-23 15:08 | 1564 | 149 |  | 34 |  | * STR#2 EDGE HEATER 550 KW 적용 함 이상공정 등록 생관통보 | [14 empty] | 84.86 | 72.73 | 3800 | 0 | 0 |  | 650 | 400 | 선택 | 선택 | 3800 | 0 | 0 |  | 650 | 400 | 선택 | 선택 | 선택 | 미정 | 미정 | 미정 | 선택 | 4 | 미정 | BT180180 | H
A46989 | 2018-07-23 | 1 | C |  | 2 | A | AE1055LS | 탄소강 | G-AE1055LS | BM#1 | 1621 | 40 | 1590 | 1558 | 34 | 4700 |  | 3 | 0.29 | 25 |  | -1.28 | 1552 | 1590 | 0 | 15.56 |  | 32 | 26 | 85 | Y |  | 2018-07-23 15:10 | 68 | 1095 | 39 | 37 | 35 | 35 | 34 | 33 | 33 | 32 | 31 | 31 | 30 | 29 | 29 | 29 | 33 | 35 | 29 | 0 | -0.12 |  | 49.98 | Y | 0 | [7 empty] | Y | Y | Y | Y | 220 | 0.5 | 61 | 101508 | 97150 | 7000 | 15700 | 3 | 2 |  | 2018-07-23 15:19 | 1552 | 109 |  | 28 | [16 empty] | 97.46 | 100 | 0 | 0 | 0 |  | 400 |  | 선택 | 해제 | 0 | 0 | 0 |  | 400 |  | 선택 | 해제 | 해제 | 미정 | 미정 | 선택 | 미정 |  | 미정 | BT180180 | C
A46990 | 2018-07-23 | 1 | C |  | 3 | B | AE1055LS | 탄소강 | G-AE1055LS | BM#1 | 1581 | 38 | 1605 | 1569 | 28 | 4100 |  | 3 | 0.29 | 25 |  | -1.66 | 1556 | 1605 | 0 | 22.05 |  | 36 | 32 | 77 | Y |  | 2018-07-23 16:06 | 72 | 1091 | 28 | 29 | 30 | 31 | 32 | 32 | 32 | 31 | 30 | 30 | 30 | 29 |  | 29 | 30 | 32 | 29 | 32 | -0.08 | Y | 35 | Y | -0.2 | [7 empty] | Y | Y | Y | Y | 210 | 0.5 | 58 | 84590 | 96000 | 6920 | 16100 | 3 | 2 |  | 2018-07-23 16:13 | 1556 | 109 |  | 33 | [16 empty] | 82.13 | 100 | 0 | 0 | 0 |  | 400 |  | 선택 | 해제 | 0 | 0 | 0 |  | 400 |  | 선택 | 해제 | 해제 | 미정 | 미정 | 선택 | 미정 |  | 미정 | BT180180 | C
B46902 | 2018-07-23 | 2 | C |  | 6 | A | SNCM5 | 합금강 | SNCM439계 | BM#2 | 1609 | 54 | 1624 | 1516 | 46 | 10800 |  | 1 | 0.24 | 17 |  | 0 | 1567 | 1630 | 2.33 | 0 | 0 | 12 | 36 | 64 | Y |  | 2018-07-23 16:01 | 75 | 1080 | 22 | 28 | 31 | 34 | 35 | 35 | 34 | 33 | 32 | 32 | 31 | 29 | 28 | 28 | 31 | 35 | 28 | 0 | -0.18 | Y | 39.92 | Y | -0.2 | [7 empty] | N | N | N | N | 180 | 0.5 | 63 | 93049 | 104900 | 2560 | 14200 | 1 | 1 |  | 2018-07-23 16:08 | 1567 | 138 |  | 35 |  | * STR#2 EDGE HEATER 550 KW 적용 함 이상공정 등록 생관통보 | [14 empty] | 86.68 | 72.73 | 0 | 0 | 0 |  | 650 | 400 | 선택 | 선택 | 0 | 0 | 0 |  | 650 | 400 | 선택 | 선택 | 선택 | 미정 | 미정 | 미정 | 미정 |  | 미정 | BT180180 | H
A46991 | 2018-07-23 | 1 | C |  | 4 | A | AE1055LS | 탄소강 | G-AE1055LS | BM#1 | 1621 | 41 | 1581 | 1563 | 33 | 5100 |  | 3 | 0.32 | 25 |  | -1.08 | 1549 | 1581 | 0 | 16.29 |  | 22 | 13 | 69 | Y |  | 2018-07-23 17:14 | 65 | 1098 | 28 | 28 | 28 | 29 | 28 | 28 | 27 | 26 | 26 | 25 | 24 | 24 | 23 | 23 | 27 | 29 | 23 | 28 | -0.13 | Y | 44.98 | Y | -0.2 | [7 empty] | Y | Y | Y | Y | 200 | 0.5 | 60 | 101508 | 96100 | 6450 | 16100 | 3 | 2 |  | 2018-07-23 17:21 | 1549 | 106 |  | 26 | [16 empty] | 98.46 | 100 | 0 | 0 | 0 |  | 400 |  | 선택 | 해제 | 0 | 0 | 0 |  | 400 |  | 선택 | 해제 | 해제 | 미정 | 미정 | 선택 | 미정 |  | 미정 | BT180180 | C
B46903 | 2018-07-23 | 2 | C |  | 7 | A | SNCM5 | 합금강 | SNCM439계 | BM#2 | 1606 | 52 | 1627 | 1554 | 43 | 9800 |  | 1 | 0.21 | 19 |  | -2.03 | 1564 | 1624 | 2.3 | 0 | 0 | 10 | 48 | 69 | Y |  | 2018-07-23 17:15 | 72 | 1099 | 27 | 26 | 25 | 24 | 23 | 22 | 21 | 22 | 21 | 19 | 18 | 17 | 15 | 13 | 21 | 25 | 13 | 0 | -0.22 | Y | 55.02 | Y | -0.4 |  |  |  | 1.57 |  |  |  | N | N | N | N | 170 | 0.45 | 70 | 102762 | 104800 | 2310 | 14600 | 1 | 1 | 40 | 2018-07-23 17:34 | 1564 | 134 |  | 27 |  | * STR#2 EDGE HEATER 550 KW 적용 함 이상공정 등록 생관통보 | [14 empty] | 95.99 | 75 | 0 | 0 | 0 |  | 650 | 600 | 선택 | 선택 | 0 | 0 | 0 |  | 650 | 600 | 선택 | 선택 | 선택 | 미정 | 미정 | 미정 | 미정 |  | 미정 | RB130.00 | C
A46992 | 2018-07-23 | 1 | C |  | 5 | A | AE1055LS | 탄소강 | G-AE1055LS | BM#1 | 1592 | 39 | 1595 | 1537 | 29 | 4600 |  | 3 | 0.31 | 25 |  | -1.54 | 1550 | 1595 | 0 | 15.45 |  | 37 | 50 | 54 | Y |  | 2018-07-23 18:12 | 66 | 1091 | 23 | 26 | 29 | 31 | 32 | 31 | 31 | 31 | 30 | 30 | 29 | 29 |  | 29 | 29 | 32 | 29 | 31 | -0.04 | Y | 35 | Y | 0 | [7 empty] | Y | Y | Y | Y | 190 | 0.5 | 60 | 100548 | 96400 | 7050 | 14400 | 3 | 2 |  | 2018-07-23 18:20 | 1550 | 102 |  | 29 | [16 empty] | 97.24 | 100 | 0 | 0 | 0 |  | 400 |  | 선택 | 해제 | 0 | 0 | 0 |  | 400 |  | 선택 | 해제 | 해제 | 미정 | 미정 | 선택 | 미정 |  | 미정 | BT180180 | H
B46904 | 2018-07-23 | 2 | C |  | 8 | A | SNCM5 | 합금강 | SNCM439계 | BM#2 | 1603 | 69 | 1626 | 1546 | 44 | 10300 |  | 1 | 0.23 | 17 |  | 0 | 1570 | 1625 | 1.68 | 0 | 0 | 1 | 55 | 59 | Y |  | 2018-07-23 18:32 | 78 | 1110 | 10 | 24 | 32 | 35 | 37 | 38 | 38 | 37 | 36 | 35 | 34 | 33 | 32 | 29 | 32 | 38 | 29 | 0 | -0.2 | Y | 45 | Y | -0.2 | [7 empty] | N | N | N | N | 160 | 0.45 | 73 | 101508 | 108720 | 10 | 15700 | 1 | 1 | 10 | 2018-07-23 18:48 | 1570 | 140 |  | 23 |  | * STR#2 EDGE HEATER 550 KW 적용 함 이상공정 등록 생관통보 *빅사이즈 후속 | [14 empty] | 96.67 | 66.67 | 0 | 0 | 0 |  | 650 | 400 | 선택 | 선택 | 0 | 0 | 0 |  | 650 | 400 | 선택 | 선택 | 선택 | 미정 | 미정 | 미정 | 미정 |  | 미정 | BT180180 | H
A46993 | 2018-07-23 | 1 | C |  | 6 | A | AE1055LS | 탄소강 | G-AE1055LS | BM#1 | 1598 | 38 | 1593 | 1540 | 29 | 5000 |  | 3 | 0.3 | 25 |  | -1.5 | 1549 | 1593 | 0 | 13.35 |  | 32 | 27 | 54 | Y |  | 2018-07-23 19:14 | 65 | 1098 | 29 | 26 | 29 | 30 | 30 | 30 | 29 | 29 | 28 | 27 | 26 | 26 | 26 | 26 | 28 | 30 | 26 | 30 | -0.08 | Y | 50.02 | Y | 0 | [7 empty] | Y | Y | Y | Y | 180 | 0.49 | 67 | 101508 | 100600 | 6980 | 16100 | 3 | 2 |  | 2018-07-23 19:22 | 1549 | 101 |  | 27 |  | *전공정요청 감속주입 정속유지 미준수ID:103~106.203~206 | [14 empty] | 94.34 | 100 | 0 | 0 | 0 |  | 400 |  | 선택 | 해제 | 0 | 0 | 0 |  | 400 |  | 선택 | 해제 | 해제 | 미정 | 미정 | 선택 | 미정 |  | 미정 | BT180180 | H
B46905 | 2018-07-23 | 2 | C | TUNDISH교체전 | 9 | A | SNCM5 | 합금강 | SNCM439계 | BM#2 | 1650 | 52 | 1645 | 1567 | 44 | 10200 |  | 1 | 0.21 | 17 |  | 0 | 1580 | 1638 | 1.39 | 0 | 0 | 35 | 1 | 14111 | Y |  | 2018-07-23 19:37 | 88 | 1296 | 26 | 29 | 30 | 30 | 30 | 30 | 29 | 28 | 27 | 25 | 23 | 21 | 18 | 14 | 27 | 30 | 14 | 30 | -0.29 |  | 55 | Y | -0.8 |  |  |  | 1.87 |  |  |  | N | N | N | N | 150 | 0.5 | 65 | 127716 | 107040 | -2040 | 2000 | 1 | 1 | 10 | 2018-07-23 19:57 | 1580 | 134 |  | 34 |  | * STR#2 EDGE HEATER 550 KW 적용 함 이상공정 등록 생관통보 *대보수 첫HEAT | CB6D96D792AC410E9B67D61808B905D9 | 6D41F560E7E24926854839E5DE34A415 | C90DC50B2D3947EDA1CEAC30BE549487 | [11 empty] | 121.63 | 100 | 0 | 2540 | 0 |  | 650 | 400 | 선택 | 선택 | 0 | 2500 | 0 |  | 650 | 400 | 선택 | 선택 | 선택 | 미정 | 미정 | 미정 | 미정 |  | 미정 | BT180180 | H
A46994 | 2018-07-23 | 1 | C |  | 7 | A | AE1055LS | 탄소강 | G-AE1055LS | BM#1 | 1615 | 38 | 1586 | 1553 | 30 | 4400 |  | 3 | 0.3 | 25 |  | -1.13 | 1552 | 1586 | 0 | 20.75 |  | 36 | 33 | 57 | Y |  | 2018-07-23 20:24 | 68 | 1094 | 24 | 26 | 29 | 31 | 32 | 32 | 32 | 31 | 30 | 29 | 29 | 29 | 28 | 28 | 29 | 32 | 28 | 32 | -0.1 | Y | 39.98 | Y | -0.2 | [7 empty] | Y | Y | Y | Y | 230 | 0.47 | 64 | 101508 | 97380 | 7050 | 16000 | 3 | 2 |  | 2018-07-23 20:30 | 1552 | 103 |  | 26 |  | *전공정요청 감속주입 정속유지 미준수ID:101~106.201~206 | [14 empty] | 96.67 | 100 | 0 | 0 | 0 |  | 400 |  | 선택 | 해제 | 0 | 0 | 0 |  | 400 |  | 선택 | 해제 | 해제 | 미정 | 미정 | 선택 | 선택 | 6 | 미정 | BT180180 | H
B46906 | 2018-07-23 | 2 | D | TUNDISH교체 | 1 | A | SM58C | 탄소강 | B | BM#2 | 1643 | 54 | 1647 | 1565 | 36 | 7400 |  | 1 | 0.25 | 21 |  | 0 | 1582 | 1653 | 2.92 | 0 | 0 | 12 | 37 | 66 | N | 1 | 2018-07-23 20:50 | 98 | 1108 | 8505 | 8505 | 41 | 34 | 34 | 33 | 32 | 28 | 37 | 40 | 42 | 43 | 44 | 45 | 112 | 46 | 45 | 0 | -0.1 |  | 10.02 | Y | -0.2 | 1.2 | 2.72 | 2.72 | 1.55 |  |  |  | N | N | N | N | 150 | 0.47 | 60 | 152262 | 99770 | 60 | 13800 | 4 | 2 | 10 | 2018-07-23 21:01 | 1582 | 163 |  | 54 |  | * T/D FLUX 용탕부: 120 KG / 유탕부: 15KG 투입 *10분 수소측정값 3PPM 초과로 2회 측정.(1차:2.72PPM2차:2.44PPM) *첫 HEAT 수소측정 기준초과(10분)이상공정 등록 및 생관통보. *일반 롱노즐 부착 *L/D 강제개공 강제렌싱 1회 실시 ID:301.401 * 유사강종 연연주 혼탕부 ID:307~309/407~409이상재등록 | [14 empty] | 155.37 | 100 | 720 | 0 | 0 |  | 650 | 400 | 선택 | 해제 | 710 | 0 | 0 |  | 650 | 400 | 선택 | 해제 | 해제 | 미정 | 미정 | 미정 | 해제 |  | 미정 | BT180180 | C
A46995 | 2018-07-23 | 1 | D |  | 8 | A | AE1055LS | 탄소강 | G-AE1055LS | BM#1 | 1595 | 37 | 1593 | 1541 | 30 | 5000 |  | 3 | 0.29 | 25 |  | -1.53 | 1547 | 1593 | 0 | 12.07 |  | 22 | 14 | 60 | Y |  | 2018-07-23 21:29 | 63 | 1090 | 27 | 27 | 28 | 28 | 28 | 27 | 26 | 26 | 25 | 25 | 24 | 23 | 24 | 24 | 26 | 28 | 23 | 28 | -0.11 | Y | 45.02 | Y | 0.2 | [7 empty] | Y | Y | Y | Y | 220 | 0.48 | 64 | 101508 | 96630 | 7100 | 16400 | 3 | 2 |  | 2018-07-23 21:33 | 1547 | 105 |  | 25 |  | *전공정요청 감속주입 정속유지 미준수ID:101~103.201~203 | [14 empty] | 97.37 | 100 | 0 | 0 | 0 |  | 400 |  | 선택 | 해제 | 0 | 0 | 0 |  | 400 |  | 선택 | 해제 | 해제 | 미정 | 미정 | 선택 | 미정 |  | 미정 | BT180180 | H
B46907 | 2018-07-23 | 2 | D |  | 2 | B | SM58CM2 | 탄소강 | B | BM#2 | 1577 | 44 | 1624 | 1514 | 36 | 7600 |  | 1 | 0.23 | 18 |  | -3.49 | 1556 | 1653 | 2.4 | 0 | 0 | 10 | 49 | 58 | Y |  | 2018-07-23 22:09 | 72 | 1099 | 42 | 39 | 37 | 33 | 33 | 32 | 30 | 32 | 8505 | 8505 | 8505 | 8505 | 8505 | 8505 | 999 | 8505 | 8505 | 8505 | 0 |  | 20 | Y | 0 | [7 empty] | N | N | N | N | 140 | 0.5 | 62 | 44994 | 101280 | 3790 | 14100 | 4 | 2 | 20 | 2018-07-23 22:17 | 1556 | 145 |  | 38 | 21 | * 유사강종 연연주 혼탕부 ID:301/401 이상재등록 | [14 empty] | 42.85 | 100 | 0 | 0 | 0 |  | 650 | 400 | 선택 | 선택 | 0 | 0 | 0 |  | 650 | 400 | 선택 | 선택 | 해제 | 미정 | 미정 | 미정 | 미정 |  | 미정 | SB110110 | C
A46996 | 2018-07-23 | 1 | D |  | 9 | A | AE1055LS | 탄소강 | G-AE1055LS | BM#1 | 1599 | 40 | 1608 | 1523 | 34 | 5200 |  | 3 | 0.3 | 25 |  | -1.93 | 1551 | 1608 | 0 | 18.18 |  | 37 | 51 | 64 | Y |  | 2018-07-23 22:37 | 67 | 1084 | 23 | 25 | 29 | 31 | 32 | 32 | 31 | 31 | 30 | 29 | 30 | 29 | 28 | 28 | 29 | 32 | 28 | 31 | -0.1 | Y | 40.02 | Y | -0.2 | [7 empty] | Y | Y | Y | Y | 210 | 0.5 | 61 | 101508 | 97540 | 7020 | 16200 | 3 | 2 |  | 2018-07-23 22:44 | 1551 | 101 |  | 22 | [16 empty] | 96.54 | 100 | 0 | 0 | 0 |  | 400 |  | 선택 | 해제 | 0 | 0 | 0 |  | 400 |  | 선택 | 해제 | 해제 | 미정 | 미정 | 선택 | 미정 |  | 미정 | BT180180 | H
B46908 | 2018-07-23 | 2 | D |  | 3 | A | SM58CM2 | 탄소강 | B | BM#2 | 1623 | 44 | 1615 | 1557 | 30 | 6000 |  | 1 | 0.22 | 16 |  | 0 | 1555 | 1613 | 1.15 | 0 | 0 | 1 | 56 | 57 | Y |  | 2018-07-23 23:05 | 71 | 1098 | 22 | 26 | 27 | 27 | 27 | 26 | 25 | 25 | 24 | 23 | 21 | 19 |  | 19 | 25 | 27 | 19 | 27 | -0.18 |  | 45.02 | Y | -0.4 | [7 empty] | N | N | N | N | 130 | 0.51 | 61 | 97487 | 101870 | 4270 | 13300 | 4 | 2 | 30 | 2018-07-23 23:08 | 1555 | 146 |  | 47 | [16 empty] | 91.97 | 100 | 0 | 0 | 300 |  | 650 | 400 | 선택 | 선택 | 0 | 0 | 300 |  | 650 | 400 | 선택 | 선택 | 해제 | 미정 | 미정 | 미정 | 미정 |  | 미정 | SB100100 | H
A46997 | 2018-07-23 | 1 | D |  | 10 | A | AE1055LS | 탄소강 | G-AE1055LS | BM#1 | 1618 | 40 | 1597 | 1548 | 31 | 4600 |  | 3 | 0.3 | 25 |  | -1.49 | 1554 | 1597 | 0 | 15.63 |  | 32 | 28 | 72 | Y |  | 2018-07-23 23:32 | 70 | 1087 | 27 | 30 | 32 | 33 | 32 | 31 | 31 | 32 | 32 | 31 | 30 | 31 |  | 31 | 31 | 33 | 30 | 32 | -0.09 | Y | 35 | Y | 0.2 | [7 empty] | Y | Y | Y | Y | 200 | 0.5 | 59 | 84590 | 93170 | 7010 | 14900 | 3 | 2 |  | 2018-07-23 23:41 | 1554 | 106 |  | 28 | [16 empty] | 83.96 | 100 | 0 | 0 | 0 |  | 400 |  | 선택 | 해제 | 0 | 0 | 0 |  | 400 |  | 선택 | 해제 | 해제 | 미정 | 미정 | 선택 | 미정 |  | 미정 | BT180180 | H
B46909 | 2018-07-23 | 2 | D |  | 4 | A | SM58CM2 | 탄소강 | B | BM#2 | 1578 | 46 | 1586 | 1525 | 32 | 6900 |  | 1 | 0.24 | 16 |  | -2.35 | 1556 | 1615 | 1.72 | 0 | 0 | 35 | 2 | 59 | Y |  | 2018-07-24 00:07 | 72 | 1087 | 17 | 22 | 23 | 25 | 26 | 27 | 27 | 26 | 26 | 25 | 24 |  |  | 24 | 24 | 27 | 24 | 26 | -0.06 | Y | 25.02 | Y | -0.2 | [7 empty] | N | N | N | N | 120 | 0.51 | 55 | 97487 | 92590 | 7430 | 13400 | 4 | 2 | 40 | 2018-07-24 00:28 |  | 150 |  | 48 | [16 empty] | 97.49 | 100 | 0 | 0 | 0 |  | 650 | 400 | 선택 | 선택 | 0 | 0 | 0 |  | 650 | 400 | 선택 | 선택 | 해제 | 미정 | 미정 | 미정 | 미정 |  | 미정 | SB100100 | H
A46998 | 2018-07-23 | 1 | D |  | 11 | A | AE1055LS | 탄소강 | G-AE1055LS | BM#1 | 1596 | 41 | 1601 | 1544 | 32 | 5200 |  | 3 | 0.3 | 25 |  | -1.65 | 1553 | 1601 | 0 | 19.41 |  | 36 | 34 | 62 | Y |  | 2018-07-24 00:48 | 69 | 1087 | 29 | 33 | 35 | 36 | 36 | 36 | 35 | 35 | 34 | 33 | 33 | 33 | 33 | 33 | 34 | 36 | 33 | 36 | -0.07 | Y | 45 | Y | 0 | [7 empty] | Y | Y | Y | Y | 190 | 0.5 | 60 | 101508 | 97680 | 7060 | 14900 | 3 | 2 |  | 2018-07-24 00:43 | 1553 | 107 |  | 13 | [16 empty] | 96.4 | 100 | 0 | 0 | 0 |  | 400 |  | 선택 | 해제 | 0 | 0 | 0 |  | 400 |  | 선택 | 해제 | 해제 | 미정 | 미정 | 선택 | 미정 |  | 미정 | BT180180 | H
B46910 | 2018-07-23 | 2 | D |  | 5 | A | SM58CM2 | 탄소강 | B | BM#2 | 1579 | 48 | 1586 | 1535 | 38 | 7900 |  | 1 | 0.23 | 16 |  | 0 | 1566 | 1629 | 0.99 | 0 | 0 | 31 | 1 | 14638 | Y |  | 2018-07-24 01:29 | 82 | 1187 | 20 | 32 | 37 | 38 | 40 | 40 | 39 | 38 | 38 | 36 | 35 | 34 |  | 34 | 36 | 40 | 34 | 38 | -0.17 | Y | 35 | Y | -0.2 | [7 empty] | N | N | N | N | 110 | 0.5 | 59 | 97487 | 97350 | 4780 | 13800 | 4 | 2 | 10 | 2018-07-24 01:33 | 1566 | 128 |  | 23 | 16 | [15 empty] | 95.58 | 100 | 0 | 0 | 0 |  | 650 | 400 | 선택 | 선택 | 0 | 0 | 0 |  | 650 | 400 | 선택 | 선택 | 해제 | 미정 | 미정 | 미정 | 미정 |  | 미정 | SB100100 | H
A46999 | 2018-07-23 | 1 | D |  | 12 | A | AE1055LS | 탄소강 | G-AE1055LS | BM#1 | 1606 | 40 | 1611 | 1544 | 31 | 5200 |  | 3 | 0.3 | 25 |  | -1.73 | 1561 | 1611 | 0 | 19.43 |  | 22 | 15 | 60 | Y |  | 2018-07-24 01:35 | 77 | 1087 | 31 | 35 | 38 | 39 | 39 | 39 | 39 | 39 | 39 | 37 | 37 | 37 |  | 37 | 37 | 39 | 37 | 39 | -0.05 | Y | 39.98 | Y | 0 | [7 empty] | Y | Y | Y | Y | 180 | 0.5 | 58 | 84590 | 91180 | 7010 | 14700 | 3 | 2 |  | 2018-07-24 01:40 | 1561 | 104 |  | 27 | [16 empty] | 85.66 | 100 | 0 | 0 | 0 |  | 400 |  | 선택 | 해제 | 0 | 0 | 0 |  | 400 |  | 선택 | 해제 | 해제 | 미정 | 미정 | 선택 | 미정 |  | 미정 | BT180180 | H
B46911 | 2018-07-23 | 2 | D |  | 6 | A | SM58CM2 | 탄소강 | B | BM#2 | 1576 | 42 | 1616 | 1547 | 29 | 6100 |  | 1 | 0.21 | 16 |  | -2.21 | 1555 | 1603 | 1.23 | 0 | 0 | 10 | 50 | 41 | Y |  | 2018-07-24 02:24 | 71 | 1087 | 34 | 35 | 35 | 35 | 35 | 35 | 33 | 33 | 32 | 31 | 30 |  |  | 30 | 34 | 35 | 30 | 35 | -0.12 |  | 40 | Y | -0.2 | [7 empty] | N | N | N | N | 100 | 0.5 | 58 | 97487 | 96090 | 5980 | 15000 | 4 | 2 | 20 | 2018-07-24 02:42 | 1555 | 122 |  | 30 | [16 empty] | 95.58 | 100 | 0 | 0 | 0 |  | 650 | 400 | 선택 | 선택 | 0 | 0 | 0 |  | 650 | 400 | 선택 | 선택 | 해제 | 미정 | 미정 | 미정 | 미정 |  | 미정 | SB100100 | C
A47000 | 2018-07-23 | 1 | D |  | 13 | A | AE1055LS | 탄소강 | G-AE1055LS | BM#1 | 1598 | 40 | 1595 | 1537 | 37 | 5000 |  | 3 | 0.29 | 25 |  | -1.45 | 1553 | 1595 | 0 | 19.37 |  | 37 | 52 | 56 | Y |  | 2018-07-24 02:42 | 69 | 1088 | 35 | 36 | 37 | 37 | 37 | 36 | 35 | 34 | 34 | 33 | 32 | 32 | 31 | 31 | 35 | 37 | 31 | 37 | -0.12 |  | 50 | Y | -0.2 | [7 empty] | Y | Y | Y | Y | 230 | 0.48 | 63 | 101508 | 98560 | 7080 | 15700 | 3 | 2 |  | 2018-07-24 02:47 | 1553 | 96 |  | 20 |  | *전공정요청 감속주입 정속유지 미준수ID:101~106.201~206 | [14 empty] | 95.58 | 100 | 0 | 0 | 0 |  | 400 |  | 선택 | 해제 | 0 | 0 | 0 |  | 400 |  | 선택 | 해제 | 해제 | 미정 | 미정 | 선택 | 미정 |  | 미정 | BT180180 | H
B46912 | 2018-07-23 | 2 | D |  | 7 | A | SM58CM2 | 탄소강 | B | BM#2 | 1586 | 43 | 1616 | 1525 | 35 | 7200 |  | 1 | 0.21 | 17 |  | -2.53 | 1553 | 1616 | 1.29 | 0 | 0 | 12 | 38 | 174 | Y |  | 2018-07-24 03:27 | 69 | 1088 | 27 | 27 | 28 | 28 | 29 | 28 | 27 | 26 | 26 | 26 | 24 | 23 |  | 23 | 27 | 29 | 23 | 28 | -0.17 | Y | 34.98 | Y | -0.2 | [7 empty] | N | N | N | N | 150 | 0.5 | 58 | 97487 | 96000 | 4100 | 14500 | 4 | 2 | 40 | 2018-07-24 03:23 | 1553 | 125 |  | 28 | [16 empty] | 99.48 | 100 | 0 | 0 | 0 |  | 650 | 400 | 선택 | 선택 | 0 | 0 | 0 |  | 650 | 400 | 선택 | 선택 | 해제 | 미정 | 미정 | 미정 | 미정 |  | 미정 | SB100100 | C
A47001 | 2018-07-23 | 1 | D |  | 14 | A | AE1055LS | 탄소강 | G-AE1055LS | BM#1 | 1593 | 39 | 1594 | 1520 | 34 | 5300 |  | 3 | 0.28 | 25 |  | -1.82 | 1541 | 1594 | 0 | 19.36 |  | 32 | 29 | 60 | Y |  | 2018-07-24 03:50 | 57 | 1091 | 32 | 27 | 31 | 30 | 28 | 27 | 26 | 26 | 25 | 24 | 24 | 24 |  | 24 | 28 | 31 | 24 | 24 | -0.16 |  | 44.98 | Y | 0 | [7 empty] | Y | Y | Y | Y | 220 | 0.48 | 62 | 101508 | 95390 | 7120 | 15700 | 3 | 2 |  | 2018-07-24 03:56 | 1541 | 97 |  | 17 |  | *전공정요청 감속주입 정속유지 미준수ID:101~106.201~206 | [14 empty] | 98.55 | 100 | 0 | 0 | 0 |  | 400 |  | 선택 | 해제 | 0 | 0 | 0 |  | 400 |  | 선택 | 해제 | 해제 | 미정 | 미정 | 선택 | 미정 |  | 미정 | BT180180 | H
B46913 | 2018-07-23 | 2 | D | TUNDISH교체전 | 8 | A | SM58CM2 | 탄소강 | B | BM#2 | 1587 | 36 | 1635 | 1545 | 30 | 6100 |  | 1 | 0.23 | 17 |  | 0 | 1557 | 1635 | 2.2 | 0 | 0 | 35 | 3 | 45 | Y |  | 2018-07-24 04:30 | 73 | 1086 | 32 | 38 | 41 | 42 | 42 | 42 | 42 | 41 | 40 | 38 | 36 |  |  | 36 | 40 | 42 | 36 | 42 | -0.17 | Y | 35.02 | Y | -0.4 | [7 empty] | N | N | N | N | 140 | 0.49 | 55 | 85389 | 91390 | 4110 | 2000 | 4 | 2 | 20 | 2018-07-24 04:36 | 1557 | 122 |  | 27 |  |  | 02713E486EC24ADCA5E748C0D42BE3C6 | BBA09898A09D400FAD4E1E1D6721ADE8 | 4B406EB8B2034419A0A17217622C0E14 | [11 empty] | 89.41 | 100 | 0 | 2620 | 0 |  | 650 | 400 | 선택 | 선택 | 0 | 2620 | 0 |  | 650 | 400 | 선택 | 선택 | 해제 | 미정 | 미정 | 미정 | 미정 |  | 미정 | SB083083 | C
A47002 | 2018-07-23 | 1 | B |  | 15 | A | AE1055LS | 탄소강 | G-AE1055LS | BM#1 | 1648 | 42 | 1592 | 1593 | 37 | 3300 |  | 3 | 0.3 | 25 |  | -1.24 | 1556 | 1592 | 0 | 18.33 |  | 36 | 35 | 67 | Y |  | 2018-07-24 04:42 | 72 | 1087 | 21 | 28 | 33 | 38 | 40 | 39 | 39 | 38 | 38 | 38 | 38 | 38 | 38 | 38 | 36 | 40 | 38 | 38 | -0.05 | Y | 39.97 | Y | 0 | [7 empty] | Y | Y | Y | Y | 210 | 0.48 | 63 | 101508 | 99210 | 6990 | 16400 | 3 | 2 |  | 2018-07-24 04:57 | 1556 | 105 |  | 29 |  | *전공정요청 감속주입 정속유지 미준수ID:101~106.201~206 | [14 empty] | 95.58 | 0 | 0 | 0 | 0 |  | 400 |  | 선택 | 해제 | 0 | 0 | 0 |  | 400 |  | 선택 | 해제 | 해제 | 미정 | 미정 | 선택 | 선택 | 8 | 미정 | BT180180 | H
A47003 | 2018-07-23 | 1 | B |  | 16 | A | AE1055LS | 탄소강 | G-AE1055LS | BM#1 | 1595 | 46 | 1585 | 1546 | 44 | 5100 |  | 3 | 0.3 | 26 |  | -0.87 | 1559 | 1585 | 0 | 18.68 |  | 22 | 16 | 65 | Y |  | 2018-07-24 05:49 | 75 | 1087 | 37 | 38 | 39 | 41 | 41 | 40 | 40 | 39 | 39 | 38 | 37 | 38 | 38 | 38 | 39 | 41 | 37 | 39 | -0.11 | Y | 35.02 | Y | 0 | [7 empty] | Y | Y | Y | Y | 200 | 0.5 | 61 | 152262 | 95900 | 7040 | 15700 | 3 | 2 |  | 2018-07-24 06:00 | 1559 | 111 |  | 26 |  | *연연주 혼탕부 성분확인 ID:107~109.207~209 | [14 empty] | 147.97 | 100 | 0 | 0 | 0 |  | 400 |  | 선택 | 해제 | 0 | 0 | 0 |  | 400 |  | 선택 | 해제 | 해제 | 미정 | 미정 | 선택 | 미정 |  | 미정 | BT180180 | H
B46914 | 2018-07-23 | 2 | B | TUNDISH교체 | 1 | A | AE4137HMA | 소입성보증강 | AE4137HMA | BM#2 | 1644 | 48 | 1686 | 1586 | 41 | 8100 |  | 1 | 0.23 | 22 |  | -2.45 | 1599 | 1678 | 1.89 | 0 | 0 | 31 | 2 | 44 | Y |  | 2018-07-24 05:42 | 102 | 1088 | -277 | 29 | 28 | 23 | 29 | 33 | 35 | 37 | 37 | 38 | 40 | 40 |  | 40 | 29 | 40 | 40 | 0 | 0 |  | 5.02 | Y | 0 | 1.6 | 2.57 | 2.5 | 1.91 |  |  |  | N | N | N | N | 150 | 0.51 | 56 | 96602 | 98290 | 5390 | 15400 | 16 | 1 | 10 | 2018-07-24 05:40 | 1599 | 148 |  | 41 |  | * T/D 용강량 실측:1150mm / 18.5 TON * T/D FLUX 용탕부: 225 KG / 유탕부: 15KG 투입 * 슬리브 롱노즐( Y자형 ) 사용 * 탄화왕겨 투입 * STR#2 EDGE HEATER 550KW 적용 이상공정 등록 생관통보 * 첫 수소 기준값 초과 이상공정 등록 생관통보 | [14 empty] | 92.89 | 100 | 700 | 0 | 0 |  | 650 | 400 | 선택 | 선택 | 700 | 0 | 0 |  | 650 | 400 | 선택 | 선택 | 선택 | 미정 | 미정 | 미정 | 미정 |  | 미정 | SB140140 | C
A47004 | 2018-07-23 | 1 | B |  | 17 | A | P-AE1055LS | 탄소강 | G-AE1055LS | BM#1 | 1590 | 44 | 1600 | 1533 | 33 | 5700 |  | 3 | 0.3 | 25 |  | -1.34 | 1557 | 1596 | 0 | 15.33 |  | 37 | 53 | 67 | Y |  | 2018-07-24 06:53 | 72 | 1091 | 36 | 36 | 37 | 37 | 37 | 35 | 35 | 34 | 33 | 33 | 32 | 32 | 32 | 32 | 35 | 37 | 32 | 37 | -0.1 |  | 50.02 | Y | 0 | [7 empty] | Y | Y | Y | Y | 190 | 0.48 | 62 | 50754 | 98270 | 7000 | 16300 | 3 | 2 |  | 2018-07-24 07:02 | 1557 | 105 |  | 24 |  | *연연주 혼탕부 성분확인 ID:101.201 | [14 empty] | 48.22 | 100 | 0 | 0 | 0 |  | 650 |  | 선택 | 해제 | 0 | 0 | 0 |  | 650 |  | 선택 | 해제 | 해제 | 미정 | 미정 | 선택 | 미정 |  | 미정 | BT180180 | H
B46915 | 2018-07-23 | 2 | B |  | 2 | A | AE4137HMA | 소입성보증강 | AE4137HMA | BM#2 | 1620 | 40 | 1644 | 1584 | 35 | 7200 |  | 1 | 0.24 | 19 |  | 0 | 1565 | 1643 | 3.46 | 0 | 0 | 10 | 51 | 48 | Y |  | 2018-07-24 06:52 | 68 | 1082 | 34 | 32 | 30 | 30 | 29 | 28 | 27 | 26 | 25 | 24 | 22 |  |  | 22 | 28 | 30 | 22 | 0 | -0.2 |  | 39.98 | Y | -0.4 |  |  |  | 1.4 |  |  |  | N | N | N | N | 140 | 0.53 | 58 | 96276 | 101280 | 2830 | 15000 | 4 | 1 | 30 | 2018-07-24 06:54 | 1565 | 146 |  | 30 |  | * STR#2 EDGE HEATER 550KW 적용 이상공정 등록 생관통보 | [14 empty] | 9627600 | 100 | 0 | 0 | 0 |  | 650 | 400 | 선택 | 선택 | 0 | 0 | 0 |  | 650 | 400 | 선택 | 선택 | 선택 | 미정 | 미정 | 미정 | 미정 |  | 미정 | SB140140 | C
B46916 | 2018-07-24 | 2 | B |  | 3 | A | AE4137HMA | 소입성보증강 | AE4137HMA | BM#2 | 1598 | 55 | 1617 | 1554 | 38 | 8200 |  | 1 | 0.21 | 24 |  | -2.15 | 1567 | 1641 | 2.26 | 0 | 0 | 12 | 39 | 46 | Y |  | 2018-07-24 07:55 | 70 | 1090 | 19 | 25 | 30 | 32 | 33 | 33 | 32 | 32 | 31 | 30 | 29 | 27 |  | 27 | 29 | 33 | 27 | 32 | -0.17 | Y | 35 | Y | -0.4 |  |  |  | 1.52 |  |  |  | N | N | N | N | 130 | 0.53 | 58 | 96276 | 102170 | 1980 | 14900 | 4 | 1 | 10 | 2018-07-24 08:05 | 1567 | 138 |  | 28 |  | * STR#2 EDGE HEATER 550KW 적용 이상공정 등록 생관통보 | [14 empty] | 9627600 | 100 | 0 | 0 | 0 |  | 650 | 400 | 선택 | 선택 | 0 | 0 | 0 |  | 650 | 400 | 선택 | 선택 | 선택 | 미정 | 미정 | 미정 | 미정 |  | 미정 | SB140140 | C
A47005 | 2018-07-24 | 1 | B |  | 18 | A | P-AE1055LS | 탄소강 | G-AE1055LS | BM#1 | 1612 | 41 | 1601 | 1553 | 26 | 4500 |  | 3 | 0.31 | 25 |  | -1.26 | 1558 | 1595 | 0 | 15.73 |  | 32 | 30 | 53 | Y |  | 2018-07-24 07:52 | 73 | 1088 | 32 | 33 | 35 | 35 | 36 | 35 | 34 | 34 | 34 | 34 | 34 | 33 | 33 | 33 | 34 | 36 | 33 | 35 | -0.04 | Y | 39.98 | Y | 0 | [7 empty] | Y | Y | Y | Y | 180 | 0.48 | 62 | 84590 | 95880 | 7060 | 16800 | 3 | 2 |  | 2018-07-24 07:59 | 1558 | 107 |  | 30 | [16 empty] | 82.21 | 100 | 0 | 0 | 0 |  | 650 |  | 선택 | 해제 | 0 | 0 | 0 |  | 650 |  | 선택 | 해제 | 해제 | 미정 | 미정 | 선택 | 미정 |  | 미정 | BT180180 | H
B46917 | 2018-07-24 | 2 | B |  | 4 | A | AE4137HMA | 소입성보증강 | AE4137HMA | BM#2 | 1595 | 46 | 1636 | 1554 | 34 | 7500 |  | 1 | 0.24 | 19 |  | 0 | 1566 | 1582 | 2.51 | 0 | 0 | 35 | 4 | 63 | Y |  | 2018-07-24 08:52 | 69 | 1095 | 26 | 28 | 29 | 29 | 28 | 27 | 26 | 25 | 24 | 23 | 21 |  |  | 21 | 26 | 29 | 21 | 0 | -0.2 |  | 40 | Y | -0.4 |  |  |  | 1.74 |  |  |  | N | N | N | N | 120 | 0.53 | 56 | 96276 | 98370 | 740 | 15400 | 4 | 1 | 20 | 2018-07-24 09:16 | 1566 | 131 |  | 32 |  | * STR#2 EDGE HEATER 550KW 적용 이상공정 등록 생관통보 | [14 empty] | 9627600 | 100 | 0 | 0 | 0 |  | 650 | 400 | 선택 | 선택 | 0 | 0 | 0 |  | 650 | 400 | 선택 | 선택 | 선택 | 미정 | 미정 | 미정 | 미정 |  | 미정 | SB140140 | C
A47006 | 2018-07-24 | 1 | B |  | 19 | A | P-AE1055LS | 탄소강 | G-AE1055LS | BM#1 | 1627 | 41 | 1601 | 1565 | 23 | 3600 |  | 3 | 0.31 | 25 |  | -1.36 | 1556 | 1596 | 0 | 18.84 |  | 36 | 36 | 56 | Y |  | 2018-07-24 08:58 | 71 | 1078 | 32 | 34 | 35 | 37 | 37 | 38 | 37 | 37 | 36 | 36 | 36 | 36 |  | 36 | 36 | 38 | 36 | 37 | -0.07 | Y | 30 | Y | 0 | [7 empty] | Y | Y | Y | Y | 230 | 0.47 | 59 | 93049 | 90060 | 6940 | 16100 | 3 | 2 |  | 2018-07-24 09:05 | 1556 | 109 |  | 27 |  | *STR#1 클로깅 발생 감속주입 정속유지강종 감속주입ID:101~105 | [14 empty] | 95.93 | 100 | 0 | 0 | 0 |  | 650 |  | 선택 | 해제 | 0 | 0 | 0 |  | 650 |  | 선택 | 해제 | 해제 | 미정 | 미정 | 선택 | 미정 |  | 미정 | BT180180 | H
B46918 | 2018-07-24 | 2 | B |  | 5 | A | AE4137HMA | 소입성보증강 | AE4137HMA | BM#2 | 1613 | 40 | 1606 | 1544 | 29 | 6100 |  | 3 | 0.32 | 18 |  | 72.34 | 1577 | 0 | 9.72 | 0 |  | 31 | 3 | 38 | Y |  | 2018-07-24 09:30 | 80 | 1079 | 19 | 22 | 26 | 30 | 32 | 32 | 32 | 33 | 32 | 32 | 32 | 32 |  | 32 | 29 | 33 | 32 | 32 | -0.05 | Y | 19.98 | Y | 0 |  |  |  | 1.47 |  |  |  | N | N | N | N | 110 | 0.53 | 59 | 96276 | 103240 | 680 | 14200 | 4 | 1 | 20 | 2018-07-24 10:16 | 1577 | 128 |  | 52 |  | * STR#2 EDGE HEATER 550KW 적용 이상공정 등록 생관통보 * 전공정 작업지연 감속주입 ID : 306,406 | [14 empty] | 92.66 | 100 | 0 | 0 | 0 |  | 650 | 400 | 선택 | 선택 | 0 | 0 | 0 |  | 650 | 400 | 선택 | 선택 | 선택 | 미정 | 미정 | 미정 | 미정 |  | 미정 | SB140140 | C
A47007 | 2018-07-24 | 1 | B | TUNDISH교체전 | 20 | A | P-AE1055LS | 탄소강 | G-AE1055LS | BM#1 | 1595 | 41 | 1600 | 1538 | 30 | 5000 |  | 3 | 0.31 | 26 |  | 52.02 | 1559 | 0 | 0.09 | 15.75 |  | 22 | 17 | 57 | Y |  | 2018-07-24 10:05 | 74 | 1088 | 35 | 37 | 38 | 40 | 41 | 40 | 39 | 38 | 38 | 38 | 37 | 36 | 36 | 36 | 38 | 41 | 36 | 38 | -0.12 | Y | 40.02 | Y | 0 | [8 empty] | Y | Y | M | 220 | 0.48 | 63 | 95528 | 100000 | 7000 | 2000 | 3 | 2 |  | 2018-07-24 10:14 | 1559 | 110 |  | 20 |  |  |  | B2FC8F51A0F14DC58EA84114A767CEBE | CA9E776265A4449289E1AF6B7FD9E2C6 | 17838BD1939C48C6B438006BBF4ADB95 | [10 empty] | 89.28 | 100 | 0 | 3500 | 0 |  | 650 |  | 선택 | 해제 | 0 | 3500 | 0 |  | 650 |  | 선택 | 해제 | 해제 | 미정 | 미정 | 선택 | 미정 |  | 미정 | BT180180 | H
B46919 | 2018-07-24 | 2 | B |  | 6 | A | AE4137HMA | 소입성보증강 | AE4137HMA | BM#2 | 0 | 42 | 1645 | 1577 | 33 | 6700 |  | 2 | 0.4 | 18 |  | -2.33 | 1580 | 1635 | 0.57 | 0 | 8 | 10 | 52 | 32 | Y |  | 2018-07-24 11:10 | 83 | 1082 | 40 | 47 | 49 | 50 | 50 | 50 | 49 | 47 | 46 | 44 |  |  |  | 44 | 47 | 50 | 44 | 50 | -0.21 | Y | 29.07 | Y | -0.4 |  | 2.87 | 2.87 | 2.77 |  |  |  | N | N | N | N | 100 | 0.49 | 52 | 96276 | 86830 | 1230 | 15000 | 4 | 1 | 30 | 2018-07-24 11:11 | 1580 | 129 |  | 16 |  | * STR#2 EDGE HEATER 550KW 적용 이상공정 등록 생관통보 * 후 HEAT 주속 감속으로 ID: 301,401 * 수소 기준값 초과로 이상공정 등록 * 전공정 요청으로 감속주입 ID: 305,306,405,406 - 생관통보 하여 냉재로 전환 | [14 empty] | 109.4 | 100 | 0 | 0 | 0 |  | 650 | 400 | 선택 | 선택 | 0 | 0 | 0 |  | 650 | 400 | 선택 | 선택 | 선택 | 미정 | 미정 | 미정 | 미정 |  | 미정 | SB140140 | C
A47008 | 2018-07-24 | 1 | B | TUNDISH교체 | 1 | A | KSG4120H | 소입성보증강 | C | BM#1 | 1593 | 56 | 1652 | 1558 | 47 | 10000 |  | 3 | 0.32 | 20 |  | -1.73 | 1611 | 1654 | 0 | 17.6 |  | 37 | 54 | 56 | Y |  | 2018-07-24 11:13 | 98 | 1080 | 1 | 23 | 27 | 32 | 36 | 39 | 41 | 42 | 43 | 44 | 43 | 44 |  | 44 | 37 | 44 | 43 | 0 | -0.2 |  | 5 | Y | 0.2 |  | 2.07 | 2.07 |  |  |  |  | N | N | N | N | 150 | 0.53 | 62 | 101508 | 110630 | 7080 | 16000 | 15 | 1 |  | 2018-07-24 11:19 | 1611 | 139 |  | 43 |  | *T/Dflux 유15kg 용225kg | [14 empty] | 86.28 | 100 | 1000 | 0 | 0 |  | 410 |  | 선택 | 선택 | 1000 | 0 | 0 |  | 410 |  | 선택 | 선택 | 해제 | 미정 | 미정 | 선택 | 미정 |  | 미정 | BT180180 | H
B46920 | 2018-07-24 | 2 | B |  | 7 | A | AE4137HMA | 소입성보증강 | AE4137HMA | BM#2 | 1630 | 41 | 1607 | 1557 | 29 | 6300 |  | 3 | 0.35 | 18 |  | -1.25 | 1582 | 1609 | 11.11 | 0 |  | 12 | 40 | 34 | Y |  | 2018-07-24 11:45 | 85 | 1084 | 40 | 41 | 42 | 43 | 43 | 43 | 43 | 42 | 42 | 42 | 41 | 40 | 40 | 39 | 42 | 43 | 39 | 43 | -0.08 | Y | 49.98 | Y | -0.2 | [7 empty] | N | N | N | N | 150 | 0.43 | 71 | 106353 | 101530 | 2450 | 14300 | 4 | 1 | 50 | 2018-07-24 12:01 | 1582 | 125 |  | 36 |  | * STR#2 EDGE HEATER 400KW 적용 이상공정 등록 생관통보 * 전공정 요청으로 감속주입0.40 이상공정 등록 생관통보 하여 냉재로 전환 * 수소 판넬 펄트 발생하여 수소 미측정 이상공정 등록 * 후 HEAT L/D 막힘으로 강제 개공 ID: 306.407 | [14 empty] | 102.31 | 76.92 | 0 | 0 | 0 |  | 650 | 400 | 선택 | 선택 | 0 | 0 | 0 |  | 650 | 400 | 선택 | 선택 | 선택 | 미정 | 미정 | 미정 | 미정 |  | 미정 | SB140140 | C
A47009 | 2018-07-24 | 1 | B |  | 2 | A | KSG4120H | 소입성보증강 | C | BM#1 | 1545 | 44 | 1620 | 1520 | 41 | 8200 |  | 3 | 0.34 | 18 |  | 70.12 | 1580 | 0 | 0 | 13.74 |  | 32 | 31 | 74 | Y |  | 2018-07-24 12:18 | 67 | 1089 | 43 | 35 | 32 | 30 | 27 | 27 | 26 | 25 | 25 | 24 | 23 | 23 |  | 23 | 28 | 32 | 23 | 0 | -0.2 |  | 45.02 | Y | 0 | [7 empty] | N | N | N | N | 140 | 0.55 | 58 | 84590 | 100050 | 6870 | 16100 | 15 | 1 |  | 2018-07-24 12:24 | 1580 | 129 |  | 42 | [16 empty] | 79.02 | 100 | 0 | 0 | 0 |  | 410 |  | 선택 | 선택 | 0 | 0 | 0 |  | 410 |  | 선택 | 선택 | 해제 | 미정 | 미정 | 선택 | 미정 |  | 미정 | BT180180 | H
B46921 | 2018-07-24 | 2 | C | TUNDISH교체전 | 8 | A | AE4137HMA | 소입성보증강 | AE4137HMA | BM#2 | 1564 | 40 | 1607 | 1535 | 31 | 7100 |  | 3 | 0.34 | 18 |  | -1.65 | 1571 | 1607 | 9.94 | 0 |  | 35 | 5 | 41 | Y |  | 2018-07-24 12:57 | 74 | 1091 | 38 | 33 | 31 | 30 | 30 | 29 | 29 | 28 | 28 | 27 | 27 | 26 | 25 | 25 | 28 | 31 | 24 | 0 | -0.12 | Y | 59.98 | Y | 0.2 |  |  |  | 1.37 |  |  |  | N | N | N | N | 140 | 0.43 | 75 | 105359 | 105130 | 70 | 2000 | 4 | 1 | 20 | 2018-07-24 13:00 | 1571 | 118 |  | 39 |  | * STR#2 EDGE HEATER 400KW 적용 이상공정 등록 생관통보 * 전공정 요청으로 감속주입0.40 이상공정 등록 생관통보 하여 냉재로 전환 | 95B5951EF4F0423D84A2A404C07C77B3 | 93BB1CB8BF614B70BF1EADDF930F8832 | 313E54ECE23E4A218DCA1628BE00670D | [11 empty] | 100.15 | 76.92 | 0 | 2768 | 0 |  | 650 | 400 | 선택 | 선택 | 0 | 2678 | 0 |  | 650 | 400 | 선택 | 선택 | 선택 | 미정 | 미정 | 미정 | 미정 |  | 미정 | SB140140 | C
A47010 | 2018-07-24 | 1 | C |  | 3 | A | KSG4120H | 소입성보증강 | C | BM#1 | 1602 | 41 | 1617 | 1553 | 35 | 6700 |  | 3 | 0.57 | 18 |  | -1.47 | 1581 | 1617 | 0 | 16.87 |  | 36 | 37 | 77 | Y |  | 2018-07-24 13:44 | 68 | 1095 | 23 | 28 | 31 | 32 | 33 | 33 | 32 | 31 | 30 | 30 | 29 | 29 |  | 29 | 30 | 33 | 29 | 0 | -0.11 | Y | 35 | Y | 0 | [7 empty] | N | N | N | N | 130 | 0.52 | 58 | 101508 | 98900 | 6980 | 16100 | 15 | 1 |  | 2018-07-24 13:57 | 1581 | 103 |  | 15 | [16 empty] | 95.85 | 100 | 0 | 0 | 0 |  | 410 |  | 선택 | 선택 | 0 | 0 | 0 |  | 410 |  | 선택 | 선택 | 해제 | 미정 | 미정 | 선택 | 미정 |  | 미정 | BT180180 | H
B46922 | 2018-07-24 | 2 | C |  | 4 | A | KSG4120H | 소입성보증강 | C | BM#1 | 1630 | 57 | 1646 | 1537 | 43 | 8800 |  | 1 | 0.25 | 19 |  | 0 | 1582 | 5999 | 0 | 3.79 | 0 | 31 | 4 | 59 | Y |  | 2018-07-24 14:44 | 69 | 1082 | 27 | 33 | 36 | 37 | 37 | 36 | 36 | 34 | 33 | 32 | 31 | 29 |  | 29 | 34 | 37 | 29 | 36 | -0.2 | Y | 39.98 | Y | -0.4 | [7 empty] | N | N | N | N | 120 | 0.49 | 56 | 84590 | 89000 | 5070 | 16300 | 15 | 1 |  | 2018-07-24 14:45 | 1582 | 139 |  | 15 |  | *전공정요청 감속주입 | [14 empty] | 89.99 | 100 | 0 | 0 | 0 |  | 410 |  | 선택 | 선택 | 0 | 0 | 0 |  | 410 |  | 선택 | 선택 | 해제 | 미정 | 선택 | 해제 | 미정 |  | 미정 | BT180180 | H
A47011 | 2018-07-24 | 1 | C | TUNDISH교체 | 1 | A | 42CRMO4MS2 | 합금강 | E1 | BM#2 | 1633 | 41 | 1629 | 1582 | 33 | 6000 |  | 3 | 0.34 | 25 |  | -1.6 | 1582 | 1629 | 13.61 | 0 |  | 22 | 18 | 91 | Y |  | 2018-07-24 14:39 | 89 | 1093 | 10 | 29 | 29 | 29 | 26 | 25 | 24 | 23 | 22 | 22 | 26 | 30 | 33 | 36 | 31 | 37 | 36 | 37 | -0.09 |  | 10.58 | Y | -0.2 |  | 2.96 | 2.96 | 1.4 | 0.42 |  |  | N | N | N | N | 230 | 0.42 | 69 | 94900 | 102230 | 6370 | 15000 | 5 | 2 | 10 | 2018-07-24 14:43 | 1582 | 121 |  | 39 |  | * T/D FLUX 용탕부: 120 KG / 유탕부: 15KG 투입 *10분 수소측정값 3PPM 초과로 2회 측정.(1차:2.96PPM2차:2.8PPM) *첫 HEAT 수소측정 기준초과(10분)이상공정 등록 및 생관통보. | [14 empty] | 87.38 | 70 | 1528 | 0 | 0 |  | 650 | 400 | 선택 | 해제 | 1578 | 0 | 0 |  | 650 | 400 | 선택 | 해제 | 해제 | 미정 | 미정 | 선택 | 미정 |  | 미정 | BM510510 | C
B46923 | 2018-07-24 | 2 | C |  | 5 | B | KSG4120H | 소입성보증강 | C | BM#1 | 1578 | 58 | 1546 | 1546 | 42 | 8100 |  | 1 | 0.23 | 19 |  | -182.48 | 1582 | 5999 | 0 | 3.65 | 0 | 10 | 53 | 79 | Y |  | 2018-07-24 15:38 | 69 | 1096 | 26 | 31 | 34 | 35 | 35 | 35 | 35 | 34 | 33 | 32 | 30 | 28 |  | 28 | 32 | 35 | 28 | 35 | -0.17 | Y | 40.05 | Y | -0.4 | [7 empty] | N | N | N | N | 110 | 0.47 | 60 | 101508 | 91500 | 5500 | 16200 | 15 | 1 |  | 2018-07-24 15:41 | 1582 | 122 |  | 18 |  | *잔강이월 미실시 L/D잔강 5.5톤에 슬라그 나옴 *전공정요청 감속주입 | [14 empty] | 104.65 | 100 | 0 | 0 | 0 |  | 410 |  | 선택 | 선택 | 0 | 0 | 0 |  | 410 |  | 선택 | 선택 | 해제 | 미정 | 해제 | 미정 | 미정 |  | 미정 | BT180180 | H
A47012 | 2018-07-24 | 1 | C |  | 2 | A | 42CRMO4MS2 | 합금강 | E1 | BM#2 | 1609 | 40 | 1605 | 1562 | 32 | 5600 |  | 3 | 0.34 | 25 |  | -1.23 | 1569 | 1605 | 9.63 | 0 |  | 37 | 55 | 61 | Y |  | 2018-07-24 15:35 | 76 | 1084 | 31 | 28 | 28 | 29 | 29 | 29 | 28 | 29 | 28 | 28 | 27 | 26 | 26 | 26 | 28 | 29 | 26 | 29 | -0.07 | Y | 45 | Y | 0 |  |  |  | 1.08 | 0.5 |  |  | N | N | N | N | 220 | 0.45 | 67 | 94900 | 100080 | 7020 | 15900 | 5 | 2 | 10 | 2018-07-24 15:42 | 1569 | 133 |  | 55 |  | * 샘플채취 ID:403(300mm) | [14 empty] | 88.61 | 70 | 0 | 0 | 0 |  | 650 | 400 | 선택 | 해제 | 0 | 0 | 300 |  | 650 | 400 | 선택 | 해제 | 해제 | 미정 | 미정 | 선택 | 미정 |  | 미정 | BM510510 | C
B46924 | 2018-07-24 | 2 | C |  | 6 | B | KSG4120H | 소입성보증강 | C | BM#1 | 1599 | 50 | 1599 | 1599 | 41 | 8900 |  | 1 | 0.23 | 19 |  | -2.33 | 1578 | 1643 | 0 | 4.92 | 0 | 12 | 41 | 73 | Y |  | 2018-07-24 16:51 | 65 | 1095 | 26 | 28 | 33 | 35 | 36 | 36 | 36 | 35 | 34 | 33 | 31 | 30 | 29 | 27 | 32 | 36 | 27 | 36 | -0.2 | Y | 45 | Y | -0.4 | [7 empty] | N | N | N | N | 100 | 0.47 | 70 | 101508 | 102000 | 5060 | 15500 | 15 | 1 |  | 2018-07-24 16:52 | 1578 | 117 |  | 6 |  | *전공정요청 감속주입 | [14 empty] | 94.87 | 100 | 0 | 0 | 0 |  | 410 |  | 선택 | 선택 | 0 | 0 | 0 |  | 410 |  | 선택 | 선택 | 해제 | 미정 | 선택 | 미정 | 미정 |  | 미정 | BT180180 | H
A47013 | 2018-07-24 | 1 | C |  | 3 | A | 42CRMO4MS | 합금강 | E1 | BM#2 | 1637 | 41 | 1616 | 1570 | 33 | 5700 |  | 3 | 0.34 | 27 |  | -1.45 | 1571 | 1616 | 18.55 | 0 |  | 32 | 32 | 62 | Y |  | 2018-07-24 16:47 | 78 | 1087 | 25 | 28 | 30 | 32 | 34 | 34 | 34 | 33 | 32 | 31 | 32 | 31 | 31 | 31 | 31 | 34 | 31 | 34 | -0.07 | Y | 45 | Y | 0 |  |  |  |  | 0.58 |  |  | N | N | N | N | 210 | 0.43 | 70 | 100500 | 98810 | 7210 | 15300 | 5 | 2 | 10 | 2018-07-24 16:55 | 1571 | 137 |  | 52 |  | * STR#1기 BLOOM 절단 토치팁 교체로 감속주입 함. | [14 empty] | 94.9 | 75 | 0 | 0 | 0 |  | 650 | 400 | 선택 | 해제 | 0 | 0 | 0 |  | 650 | 400 | 선택 | 해제 | 해제 | 미정 | 미정 | 선택 | 미정 |  | 미정 | BM510510 | C
B46925 | 2018-07-24 | 2 | C |  | 7 | B | KSG4120H | 소입성보증강 | C | BM#1 | 1646 | 47 | 1644 | 1557 | 33 | 7200 |  | 1 | 0.23 | 19 |  | -2.21 | 1581 | 1640 | 0 | 3.54 | 0 | 35 | 6 | 64 | Y |  | 2018-07-24 17:44 | 68 | 1090 | 22 | 25 | 28 | 30 | 30 | 30 | 29 | 28 | 28 | 27 | 25 | 24 |  | 24 | 27 | 30 | 24 | 30 | -0.15 | Y | 40 | Y | -0.2 | [7 empty] | N | N | N | N | 150 | 0.49 | 58 | 101508 | 93000 | 5060 | 16400 | 15 | 1 |  | 2018-07-24 17:49 | 1581 | 121 |  | 24 |  | *전공정요청 감속주입 | [14 empty] | 103.58 | 100 | 0 | 0 | 0 |  | 410 |  | 선택 | 선택 | 0 | 0 | 0 |  | 410 |  | 선택 | 선택 | 해제 | 미정 | 선택 | 미정 | 미정 |  | 미정 | BT180180 | H
A47014 | 2018-07-24 | 1 | C |  | 4 | A | 42CRMO4MS | 합금강 | E1 | BM#2 | 1660 | 44 | 1614 | 1600 | 30 | 5200 |  | 3 | 0.36 | 25 |  | -1.72 | 1564 | 1614 | 16.49 | 0 |  | 36 | 38 | 71 | Y |  | 2018-07-24 18:02 | 71 | 1084 | 28 | 27 | 28 | 29 | 29 | 29 | 29 | 30 | 28 | 28 | 29 | 28 | 28 | 27 | 28 | 30 | 27 | 29 | -0.04 | Y | 29.98 | Y | -0.2 |  |  |  |  | 1.04 |  |  | N | N | N | N | 200 | 0.46 | 68 | 100500 | 102640 | 7070 | 15500 | 5 | 2 | 10 | 2018-07-24 18:03 | 1564 | 133 |  | 50 | 16 | [15 empty] | 91.66 | 66.67 | 0 | 0 | 0 |  | 650 | 400 | 선택 | 해제 | 0 | 0 | 0 |  | 650 | 400 | 선택 | 해제 | 해제 | 미정 | 미정 | 선택 | 미정 |  | 미정 | BM510510 | C
B46926 | 2018-07-24 | 2 | C |  | 8 | A | KSG4120H | 소입성보증강 | C | BM#1 | 1641 | 45 | 1568 | 1568 | 33 | 7100 |  | 1 | 0.23 | 18 |  | -2.05 | 1574 | 1637 | 0 | 4.93 | 0 | 31 | 5 | 65 | Y |  | 2018-07-24 18:44 | 61 | 1087 | 20 | 23 | 26 | 27 | 27 | 27 | 26 | 25 | 24 | 23 | 22 | 20 |  | 20 | 24 | 27 | 20 | 27 | -0.17 | Y | 40 | Y | -0.4 | [7 empty] | N | N | N | N | 140 | 0.5 | 59 | 84590 | 94300 | 5000 | 15900 | 15 | 1 |  | 2018-07-24 18:49 | 1574 | 122 |  | 24 |  | *전공정요청 감속주입 | [14 empty] | 85.19 | 100 | 0 | 0 | 0 |  | 410 |  | 선택 | 선택 | 0 | 0 | 0 |  | 410 |  | 선택 | 선택 | 해제 | 미정 | 선택 | 미정 | 미정 |  | 미정 | BT180180 | H
B46927 | 2018-07-24 | 2 | C |  | 9 | A | KSG4120H | 소입성보증강 | C | BM#1 | 1602 | 52 | 1637 | 1553 | 41 | 8600 |  | 1 | 0.23 | 19 |  | -2.15 | 1586 | 1637 | 0 | 3.22 | 0 | 10 | 54 | 46 | Y |  | 2018-07-24 19:46 | 73 | 1077 | 17 | 22 | 27 | 29 | 29 | 28 | 28 | 27 | 26 | 25 | 23 | 21 | 19 | 19 | 25 | 29 | 19 | 0 | -0.22 | Y | 44.98 | Y | -0.4 | [7 empty] | N | N | N | N | 130 | 0.5 | 62 | 101508 | 101300 | 5100 | 15300 | 15 | 1 |  | 2018-07-24 19:53 | 1586 | 121 |  | 22 |  | *전공정요청 감속주입 | [14 empty] | 95.58 | 100 | 0 | 0 | 0 |  | 410 |  | 선택 | 선택 | 0 | 0 | 0 |  | 410 |  | 선택 | 선택 | 해제 | 미정 | 선택 | 미정 | 미정 |  | 미정 | BT180180 | H
A47015 | 2018-07-24 | 1 | C |  | 5 | A | 42CRMO4MS | 합금강 | E1 | BM#2 | 1653 | 44 | 1610 | 1603 | 31 | 5400 |  | 3 | 0.35 | 26 |  | -1.27 | 1572 | 1610 | 13.68 | 0 |  | 22 | 19 | 54 | Y |  | 2018-07-24 19:06 | 79 | 1090 | 27 | 29 | 31 | 32 | 32 | 32 | 32 | 31 | 31 | 30 | 30 | 29 | 29 | 29 | 30 | 32 | 29 | 32 | -0.06 | Y | 45 | Y | 0 |  |  |  |  | 0.62 |  |  | N | N | N | N | 190 | 0.44 | 68 | 100500 | 97800 | 6640 | 15500 | 5 | 2 | 10 | 2018-07-24 19:38 | 1572 | 140 |  | 57 | [16 empty] | 95.76 | 100 | 0 | 0 | 0 |  | 650 | 400 | 선택 | 해제 | 0 | 0 | 0 |  | 650 | 400 | 선택 | 해제 | 해제 | 미정 | 해제 | 선택 | 미정 |  | 미정 | BM510510 | C
B46928 | 2018-07-24 | 2 | A | TUNDISH교체전 | 10 | A | KSG4120H | 소입성보증강 | C | BM#1 | 1608 | 52 | 1645 | 1540 | 38 | 8100 |  | 1 | 0.23 | 18 |  | -2.06 | 1581 | 1637 | 0 | 3.12 | 0 | 12 | 42 | 43 | Y |  | 2018-07-24 20:52 | 68 | 1096 | 15 | 26 | 32 | 33 | 34 | 34 | 35 | 32 | 32 | 32 | 32 | 31 |  | 31 | 31 | 35 | 31 | 32 | -0.02 | Y | 25 | Y | -0.2 | [7 empty] | N | N | N | N | 120 | 0.54 | 60 | 115491 | 106520 | 4980 | 1500 | 15 | 1 |  | 2018-07-24 20:58 | 1581 | 119 |  | 20 |  |  | 20F1A82370024CA284DD802FE1C9B949 | 1C10FC001D5E4DE089E1E085963656D2 |  | 87552E9FEAE9407AAB71581CDC027759 | [10 empty] | 103.58 | 100 | 0 | 3000 | 0 |  | 410 |  | 선택 | 선택 | 0 | 3000 | 0 |  | 410 |  | 선택 | 선택 | 해제 | 미정 | 선택 | 미정 | 미정 |  | 미정 | BT180180 | H
A47016 | 2018-07-24 | 1 | A |  | 6 | A | 42CRMO4MS | 합금강 | E1 | BM#2 | 1649 | 52 | 1617 | 1586 | 38 | 6400 |  | 3 | 0.35 | 25 |  | -1.33 | 1578 | 1617 | 14.16 | 0 |  | 37 | 56 | 48 | Y |  | 2018-07-24 20:16 | 85 | 1107 | 27 | 31 | 35 | 36 | 37 | 39 | 39 | 39 | 38 | 38 | 38 | 36 | 37 | 37 | 36 | 39 | 36 | 39 | -0.04 | Y | 29.98 | Y | 0 |  |  |  |  | 0.63 |  |  | N | N | N | N | 180 | 0.42 | 73 | 100500 | 100250 | 7220 | 15800 | 5 | 2 | 10 | 2018-07-24 20:30 | 1578 | 149 |  | 57 | [16 empty] | 93.62 | 100 | 0 | 0 | 0 |  | 650 | 400 | 선택 | 해제 | 0 | 0 | 0 |  | 650 | 400 | 선택 | 해제 | 해제 | 미정 | 미정 | 선택 | 미정 |  | 미정 | BM510510 | C
A47018 | 2018-07-24 | 1 | A |  | 7 | A | 42CRMO4MS | 합금강 | E1 | BM#2 | 1642 | 38 | 1597 | 1575 | 32 | 4400 |  | 3 | 0.35 | 27 |  | -1.04 | 1565 | 1597 | 14.37 | 0 |  | 36 | 39 | 33 | Y |  | 2018-07-24 22:07 | 72 | 1098 | 36 | 38 | 39 | 39 | 39 | 39 | 38 | 38 | 38 | 38 | 37 | 37 | 36 | 34 | 37 | 39 | 34 | 39 | -0.1 | Y | 50.65 | Y | -0.2 |  |  |  | 0.87 | 0.51 |  |  | N | N | N | N | 230 | 0.41 | 68 | 100500 | 93140 | 7000 | 15100 | 5 | 2 |  | 2018-07-24 22:20 | 1565 | 103 |  | 22 |  | *샘플 303(300mm) | [14 empty] | 100.4 | 100 | 0 | 0 | 300 |  | 650 | 400 | 선택 | 해제 | 0 | 0 | 0 |  | 650 | 400 | 선택 | 해제 | 해제 | 미정 | 미정 | 선택 | 미정 |  | 미정 | BM510510 | C
B46929 | 2018-07-24 | 2 | A | TUNDISH교체 | 1 | B | AE4137HMA | 소입성보증강 | AE4137HMA | BM#1 | 1610 | 58 | 1665 | 1520 | 42 | 10000 |  | 1 | 0.21 | 20 |  | -2.65 | 1592 | 1662 | 1.8 | 0 | 0 | 32 | 33 | 71 | Y |  | 2018-07-24 22:19 | 95 | 1100 | 4 | 34 | 35 | 39 | 41 | 41 | 40 | 39 | 38 | 36 | 34 |  |  | 34 | 37 | 41 | 34 | 0 | -0.23 |  | 29.98 | Y | -0.4 | 1.2 | 2.14 | 2.01 | 1.56 |  |  |  | N | N | N | N | 150 | 0.51 | 60 | 96596 | 102410 | 5540 | 15200 | 18 | 2 |  | 2018-07-24 22:20 | 1592 | 135 |  | 20 |  | *T/D가열온도:자동-1331`.수동건-1314`.STR#1:1081.STR#2:917.T/D FLUX 유:15,용:225 | [14 empty] | 89.03 | 100 | 700 | 0 | 0 |  | 650 |  | 선택 | 선택 | 700 | 0 | 0 |  | 650 |  | 선택 | 선택 | 선택 | 미정 | 선택 | 미정 | 선택 |  | 미정 | SB140140 | H
B46930 | 2018-07-24 | 2 | A |  | 2 | A | AE4137HMA | 소입성보증강 | AE4137HMA | BM#1 | 1637 | 51 | 1650 | 1510 | 40 | 8900 |  | 1 | 0.2 | 19 |  | -2.4 | 1581 | 1646 | 1.82 | 0 | 0 | 31 | 6 | 73 | Y |  | 2018-07-24 23:18 | 84 | 1096 | 30 | 33 | 40 | 43 | 45 | 45 | 45 | 45 | 44 | 43 | 42 |  |  | 42 | 41 | 45 | 42 | 45 | -0.09 | Y | 30 | Y | -0.2 |  |  |  | 1.44 |  |  |  | N | N | N | N | 140 | 0.53 | 54 | 80230 | 91920 | 5160 | 14700 | 18 | 2 |  | 2018-07-24 23:18 | 1581 | 125 |  | 21 | [16 empty] | 82.75 | 100 | 0 | 0 | 0 |  | 650 |  | 선택 | 선택 | 0 | 0 | 0 |  | 650 |  | 선택 | 선택 | 선택 | 미정 | 선택 | 미정 | 미정 |  | 미정 | SB140140 | H
A47019 | 2018-07-24 | 1 | A |  | 8 | A | 42CRMO4MS | 합금강 | E1 | BM#2 | 1601 | 45 | 1622 | 1557 | 39 | 6900 |  | 3 | 0.36 | 27 |  | -1.3 | 1581 | 1623 | 17.37 | 0 |  | 5 | 1 | 16807 | Y |  | 2018-07-24 23:15 | 88 | 1365 | 38 | 41 | 44 | 45 | 45 | 46 | 45 | 44 | 44 | 43 | 43 | 43 | 43 | 43 | 43 | 46 | 43 | 45 | -0.04 | Y | 40.02 | Y | 0 |  |  |  | 1.15 | 0.92 |  |  | N | N | N | N | 220 | 0.41 | 70 | 100500 | 96230 | 7180 | 14900 | 5 | 2 |  | 2018-07-24 23:22 | 1581 | 116 |  | 27 |  | *대보수 L/D | [14 empty] | 97.24 | 100 | 0 | 0 | 0 |  | 650 | 400 | 선택 | 해제 | 0 | 0 | 0 |  | 650 | 400 | 선택 | 해제 | 해제 | 미정 | 미정 | 선택 | 선택 | 8 | 미정 | BM510510 | C
B46931 | 2018-07-24 | 2 | A |  | 3 | A | AE4137HMA | 소입성보증강 | AE4137HMA | BM#1 | 1591 | 42 | 1591 | 1551 | 33 | 7300 |  | 1 | 0.21 | 18 |  | -2.32 | 1571 | 1623 | 2.5 | 0 | 0 | 10 | 55 | 73 | Y |  | 2018-07-25 00:24 | 74 | 1132 | 38 | 37 | 38 | 37 | 36 | 36 | 34 | 33 | 32 | 30 | 29 |  |  | 29 | 35 | 38 | 29 | 0 | -0.23 |  | 39.98 | Y | -0.2 |  |  |  | 1.46 |  |  |  | N | N | N | N | 130 | 0.53 | 52 | 96276 | 92690 | 5120 | 15020 | 18 | 2 |  | 2018-07-25 00:24 | 1571 | 118 |  | 12 | [16 empty] | 98.54 | 100 | 0 | 0 | 0 |  | 650 |  | 선택 | 선택 | 0 | 0 | 0 |  | 650 |  | 선택 | 선택 | 선택 | 미정 | 선택 | 미정 | 미정 |  | 미정 | SB140140 | H
A47020 | 2018-07-24 | 1 | A |  | 9 | A | 42CRMO4MS | 합금강 | E1 | BM#2 | 1589 | 46 | 1609 | 1533 | 40 | 7400 |  | 3 | 0.35 | 26 |  | -1.38 | 1570 | 1613 | 19.48 | 0 |  | 22 | 20 | 89 | Y |  | 2018-07-25 00:25 | 77 | 1137 | 40 | 41 | 40 | 40 | 40 | 39 | 39 | 38 | 38 | 37 | 36 | 36 | 35 | 34 | 38 | 40 | 34 | 40 | -0.1 |  | 59.98 | Y | 0 |  |  |  |  | 0.49 |  |  | N | N | N | N | 210 | 0.41 | 74 | 100500 | 100660 | 7170 | 14800 | 5 | 2 |  | 2018-07-25 00:44 | 1570 | 120 |  | 30 | [16 empty] | 93.27 | 100 | 0 | 0 | 0 |  | 650 | 400 | 선택 | 해제 | 0 | 0 | 0 |  | 650 | 400 | 선택 | 해제 | 해제 | 미정 | 미정 | 선택 | 미정 |  | 미정 | BM510510 | C
B46932 | 2018-07-24 | 2 | A |  | 4 | A | AE4137HMA | 소입성보증강 | AE4137HMA | BM#1 | 1600 | 46 | 1600 | 1548 | 38 | 8000 |  | 1 | 0.23 | 19 |  | -2.27 | 1580 | 1639 | 3.68 | 0 | 0 | 12 | 43 | 73 | Y |  | 2018-07-25 01:19 | 83 | 1139 | 26 | 36 | 42 | 44 | 44 | 44 | 43 | 43 | 42 | 41 | 41 | 39 |  | 39 | 41 | 44 | 39 | 44 | -0.12 | Y | 40 | Y | -0.4 |  |  |  | 1.43 |  |  |  | N | N | N | N | 120 | 0.53 | 57 | 96276 | 99490 | 5060 | 15240 | 18 | 2 |  | 2018-07-25 01:21 | 1580 | 112 |  | 13 | [16 empty] | 91.69 | 100 | 0 | 0 | 0 |  | 650 |  | 선택 | 선택 | 0 | 0 | 0 |  | 650 |  | 선택 | 선택 | 선택 | 미정 | 선택 | 미정 | 미정 |  | 미정 | SB140140 | C
A47021 | 2018-07-24 | 1 | A |  | 10 | A | 42CRMO4MS | 합금강 | E1 | BM#2 | 1588 | 40 | 1600 | 1543 | 35 | 6300 |  | 3 | 0.36 | 25 |  | -1.57 | 1563 | 1610 | 18.64 | 0 |  | 35 | 8 | 91 | Y |  | 2018-07-25 01:39 | 70 | 1126 | 31 | 32 | 32 | 32 | 31 | 31 | 30 | 29 | 28 | 27 | 27 | 27 | 26 | 26 | 30 | 32 | 26 | 32 | -0.12 |  | 50 | Y | -0.2 |  |  |  |  | 0.39 |  |  | N | N | N | N | 200 | 0.45 | 63 | 100500 | 92770 | 6830 | 15500 | 5 | 2 |  | 2018-07-25 01:55 | 1563 | 112 |  | 33 |  | *후 HEAT 강제개공 및 나탕주입 T/D 잔강 9.7톤 까지 빠짐 306.406 (L/D 110톤 올라와 터렛 UP이 안되 작업지연) | [14 empty] | 100.9 | 100 | 0 | 0 | 0 |  | 650 | 400 | 선택 | 해제 | 0 | 0 | 0 |  | 650 | 400 | 선택 | 해제 | 해제 | 미정 | 미정 | 선택 | 미정 |  | 미정 | BM510510 | C
B46933 | 2018-07-24 | 2 | A |  | 5 | A | AE4137HMA | 소입성보증강 | AE4137HMA | BM#1 | 1598 | 47 | 1598 | 1554 | 37 | 7700 |  | 1 | 0.22 | 18 |  | -2.09 | 1585 | 1634 | 2.68 | 0 | 0 | 32 | 34 | 44 | Y |  | 2018-07-25 02:18 | 88 | 1135 | 36 | 44 | 47 | 48 | 48 | 48 | 47 | 46 | 45 | 44 | 43 |  |  | 43 | 45 | 48 | 43 | 48 | -0.14 | Y | 35.02 | Y | -0.2 |  |  |  | 1.33 |  |  |  | N | N | N | N | 110 | 0.52 | 54 | 96276 | 93030 | 5100 | 16960 | 18 | 2 |  | 2018-07-25 02:21 | 1585 | 112 |  | 13 | [16 empty] | 98.24 | 100 | 0 | 0 | 0 |  | 650 |  | 선택 | 선택 | 0 | 0 | 0 |  | 650 |  | 선택 | 선택 | 선택 | 미정 | 선택 | 미정 | 미정 |  | 미정 | SB140140 | H
A47022 | 2018-07-24 | 1 | A |  | 11 | A | 42CRMO4MS2 | 합금강 | E1 | BM#2 | 1588 | 43 | 1603 | 1548 | 36 | 6100 |  | 3 | 0.35 | 27 |  | -1.58 | 1554 | 1603 | 18.36 | 0 |  | 36 | 40 | 87 | Y |  | 2018-07-25 03:00 | 61 | 1129 | 26 | -2 | -28 | 23 | 25 | 26 | 25 | 25 | 24 | 23 | 22 | 21 | 21 | 21 | 20 | 26 | 21 | 25 | -0.14 | Y | 35.1 | Y | 0 |  |  |  | 1.32 | 0.91 |  |  | N | N | N | N | 190 | 0.4 | 61 | 75920 | 81990 | 28510 | 9400 | 5 | 2 |  | 2018-07-25 03:09 | 1554 | 111 |  | 18 |  | *L/D 개공후 막힘 발생으로 강제개공 및 턴디쉬 잔강 9.4톤 까지 빠짐. 301.401 *STR#1,2 크로깅 발생으로 20%이상 감속주입 *전공정 요청 L/D잔강 28.5톤 내림. *샘플 403 300mm | [14 empty] | 68.71 | 100 | 0 | 0 | 0 |  | 650 | 400 | 선택 | 해제 | 0 | 0 | 300 |  | 650 | 400 | 선택 | 해제 | 해제 | 미정 | 미정 | 미정 | 미정 |  | 미정 | BM510510 | C
B46934 | 2018-07-24 | 2 | A |  | 6 | A | AE4137HMA | 소입성보증강 | AE4137HMA | BM#1 | 1591 | 47 | 1591 | 1552 | 35 | 7500 |  | 1 | 0.23 | 18 |  | -2.38 | 1577 | 1634 | 2.92 | 0 | 0 | 31 | 7 | 54 | Y |  | 2018-07-25 03:17 | 80 | 1121 | 40 | 42 | 43 | 43 | 43 | 43 | 42 | 41 | 40 | 39 | 37 | 36 |  | 36 | 41 | 43 | 36 | 43 | -0.16 |  | 44.98 | Y | -0.2 |  |  |  | 1.51 |  |  |  | N | N | N | N | 100 | 0.53 | 56 | 96276 | 97490 | 5040 | 16010 | 18 | 2 |  | 2018-07-25 03:20 | 1577 | 107 |  | 10 | [16 empty] | 93.93 | 100 | 0 | 0 | 0 |  | 650 |  | 선택 | 선택 | 0 | 0 | 0 |  | 650 |  | 선택 | 선택 | 선택 | 미정 | 선택 | 해제 | 미정 |  | 미정 | SB140140 | H
B46935 | 2018-07-24 | 2 | A |  | 7 | A | AE4137HMA | 소입성보증강 | AE4137HMA | BM#1 | 1646 | 46 | 1646 | 1593 | 36 | 7300 |  | 1 | 0.23 | 21 |  | -2.84 | 1578 | 1648 | 2.48 | 0 | 0 | 37 | 57 | 239 | Y |  | 2018-07-25 04:20 | 81 | 1148 | 34 | 39 | 41 | 42 | 42 | 41 | 40 | 39 | 37 | 36 | 34 | 33 |  | 33 | 39 | 42 | 33 | 0 | -0.22 | Y | 40.02 | Y | -0.2 |  |  |  | 1.45 |  |  |  | N | N | N | N | 150 | 0.53 | 55 | 96276 | 97040 | 5010 | 14740 | 18 | 2 |  | 2018-07-25 04:21 | 1578 | 103 |  | 6 | [16 empty] | 94.39 | 100 | 0 | 0 | 0 |  | 650 |  | 선택 | 선택 | 0 | 0 | 0 |  | 650 |  | 선택 | 선택 | 선택 | 미정 | 선택 | 미정 | 미정 |  | 미정 | SB140140 | H
A47023 | 2018-07-24 | 1 | A | TUNDISH교체전 | 12 | A | 42CRMO4MS2 | 합금강 | E1 | BM#2 | 1561 | 44 | 1596 | 1530 | 38 | 6800 |  | 3 | 0.33 | 25 |  | -1.08 | 1564 | 1596 | 12.78 | 0 |  | 5 | 2 | 83 | Y |  | 2018-07-25 03:54 | 71 | 1139 | 19 | 26 | 30 | 33 | 34 | 34 | 35 | 34 | 34 | 33 | 33 | 32 | 32 | 31 | 31 | 35 | 31 | 34 | -0.11 | Y | 37.17 | Y | 0 |  |  |  |  | 0.77 |  |  | N | N | N | N | 230 | 0.43 | 69 | 79000 | 97030 | 7120 | 2000 | 5 | 2 |  | 2018-07-25 04:13 | 1564 | 112 |  | 28 |  |  | 1D33C8A7B401479E817C214E247C0F38 | CA7C13CB76A94B4397329143418718DA | BB1C750A2BDC46D6916B737DAC1256AE | [11 empty] | 75.85 | 100 | 0 | 3200 | 0 |  | 650 | 400 | 선택 | 해제 | 0 | 3330 | 0 |  | 650 | 400 | 선택 | 해제 | 해제 | 미정 | 미정 | 선택 | 미정 |  | 미정 | BM510510 | C
A47024 | 2018-07-24 | 1 | B |  | 8 | A | AE4137HMA | 소입성보증강 | AE4137HMA | BM#1 | 1629 | 46 | 1612 | 1536 | 35 | 6300 |  | 3 | 0.34 | 20 |  | -1.89 | 1566 | 1612 | 12.52 | 0 |  | 12 | 44 | 44 | Y |  | 2018-07-25 05:03 | 69 | 1140 | 31 | 33 | 34 | 35 | 36 | 36 | 36 | 35 | 34 | 33 | 32 | 32 | 31 | 30 | 33 | 36 | 30 | 36 | -0.13 | Y | 44.98 | Y | -0.2 |  |  |  | 1.69 |  |  |  | N | N | N | N | 140 | 0.53 | 69 | 112322 | 115220 | 2640 | 15300 | 18 | 2 |  | 2018-07-25 05:15 | 1566 | 106 |  | 20 |  | *전공정요청 L/D잔강 이월 안함-이상재등록 | [14 empty] | 95.39 | 100 | 0 | 0 | 0 |  | 650 |  | 선택 | 선택 | 0 | 0 | 0 |  | 650 |  | 선택 | 선택 | 선택 | 미정 | 미정 | 미정 | 미정 |  | 미정 | SB140140 | H
B46936 | 2018-07-24 | 2 | B | TUNDISH교체 | 1 | A | AE1548 | 합금강 | AE4130M6 | BM#2 | 1625 | 39 | 1625 | 1578 | 34 | 6800 |  | 1 | 0.23 | 20 |  | -2.72 | 1585 | 1663 | 3.64 | 0 | 0 | 22 | 21 | 78 | Y |  | 2018-07-25 05:23 | 97 | 1120 | 26 | 27 | 27 | 26 | 25 | 30 | 34 | 34 | 35 | 36 | 37 | 37 |  | 37 | 33 | 37 | 37 | 0 | 0 |  | 5 | Y | 0 |  | 2.58 | 2.58 | 1.48 |  |  |  | N | N | N | M | 150 | 0.46 | 52 | 92652 | 84220 | 5090 | 15400 | 7 | 1 |  | 2018-07-25 05:28 | 1585 | 140 |  | 36 |  | * T/D 용강량 실측:1150mm / 19 TON * T/D FLUX 용탕부: 120 KG / 유탕부: 15KG 투입 * 슬리브 롱노즐( Y자형 ) 사용 * 탄화왕겨 투입 | [14 empty] | 103.46 | 100 | 700 | 0 | 0 |  | 650 | 700 | 선택 | 해제 | 700 | 0 | 0 |  | 650 | 700 | 선택 | 해제 | 해제 | 미정 | 선택 | 미정 | 미정 |  | 미정 | SB100100 | C
A47025 | 2018-07-24 | 1 | B |  | 9 | A | AE4137HMA | 소입성보증강 | AE4137HMA | BM#1 | 1619 | 41 | 1604 | 1553 | 28 | 4600 |  | 3 | 0.35 | 18 |  | -1.63 | 1557 | 1593 | 12.38 | 0 |  | 32 | 35 | 71 | Y |  | 2018-07-25 06:10 | 60 | 1148 | 28 | 30 | 30 | 30 | 30 | 30 | 29 | 29 | 28 | 27 | 26 | 25 | 24 | 24 | 28 | 30 | 24 | 30 | -0.12 |  | 49.97 | Y | -0.2 |  |  |  | 1.55 |  |  |  | N | N | N | N | 130 | 0.53 | 64 | 128368 | 110680 | 1000 | 15300 | 18 | 2 |  | 2018-07-25 06:15 | 1557 | 106 |  | 23 |  | *전공정요청 L/D잔강 이월 안함-이상재등록 | [14 empty] | 114.31 | 100 | 0 | 0 | 0 |  | 650 |  | 선택 | 선택 | 0 | 0 | 0 |  | 650 |  | 선택 | 선택 | 선택 | 미정 | 미정 | 해제 | 미정 |  | 미정 | SB140140 | H
B46937 | 2018-07-24 | 2 | B |  | 2 | A | AE1548 | 합금강 | AE4130M6 | BM#2 | 1592 | 42 | 1592 | 1548 | 36 | 7500 |  | 1 | 0.24 | 23 |  | 0 | 1552 | 1622 | 3.89 | 0 | 0 | 35 | 9 | 65 | Y |  | 2018-07-25 06:30 | 64 | 1137 | 36 | 33 | 32 | 31 | 30 | 30 | 29 | 28 | 27 | 27 | 26 | 24 |  | 24 | 30 | 32 | 24 | 0 | -0.18 |  | 45 | Y | -0.4 |  |  |  | 1.09 |  |  |  | N | N | N | Y | 140 | 0.48 | 57 | 92652 | 91000 | 5120 | 14900 | 7 | 1 |  | 2018-07-25 06:40 | 1552 | 135 |  | 24 | [16 empty] | 9265200 | 100 | 0 | 0 | 0 |  | 650 | 700 | 선택 | 해제 | 0 | 0 | 0 |  | 650 | 700 | 선택 | 해제 | 해제 | 미정 | 선택 | 미정 | 미정 |  | 미정 | SB100100 | C
A47026 | 2018-07-24 | 1 | B | TUNDISH교체전 | 10 | A | AE4137HMA | 소입성보증강 | AE4137HMA | BM#1 | 1604 | 55 | 1605 | 1528 | 37 | 6700 |  | 3 | 0.35 | 18 |  | -1.57 | 1570 | 1605 | 12.62 | 0 |  | 36 | 41 | 56 | Y |  | 2018-07-25 07:12 | 73 | 1133 | 21 | 29 | 33 | 34 | 35 | 34 | 34 | 34 | 34 | 34 | 33 | 33 |  | 33 | 32 | 35 | 33 | 34 | -0.06 | Y | 34.97 | Y | 0 |  |  |  | 1.34 |  |  |  | N | N | N | N | 120 | 0.53 | 61 | 100876 | 107590 | 1460 | 2000 | 18 | 2 |  | 2018-07-25 07:18 | 1570 | 116 |  | 27 |  | *전공정요청 L/D잔강 이월 안함-이상재등록 |  | D96677699C22430CA6D36577963CDCFE | E1431D4B32544D95BCE64B5BFBE83144 | 4D9546ADD8E4472190C25FD6ED659BC0 | [10 empty] | 92.5 | 100 | 0 | 2800 | 0 |  | 650 |  | 선택 | 선택 | 0 | 2500 | 0 |  | 650 |  | 선택 | 선택 | 선택 | 미정 | 미정 | 미정 | 미정 |  | 미정 | SB140140 | H
B46938 | 2018-07-24 | 2 | B |  | 3 | A | AE1548 | 합금강 | AE4130M6 | BM#2 | 1565 | 40 | 1565 | 1540 | 23 | 4800 |  | 1 | 0.23 | 16 |  | 0 | 1550 | 1621 | 2.8 | 0 | 0 | 31 | 8 | 74 | Y |  | 2018-07-25 07:22 | 62 | 1136 | 21 | 24 | 26 | 27 | 27 | 27 | 26 | 25 | 24 | 23 | 22 |  |  | 22 | 25 | 27 | 22 | 27 | -0.14 | Y | 35 | Y | -0.2 |  |  |  | 1.15 |  |  |  | N | N | N | Y | 130 | 0.48 | 55 | 90446 | 87930 | 5100 | 15500 | 7 | 1 |  | 2018-07-25 07:52 | 1550 | 127 |  | 33 | [16 empty] | 9044600 | 100 | 0 | 0 | 0 |  | 650 | 700 | 선택 | 해제 | 0 | 0 | 0 |  | 650 | 700 | 선택 | 해제 | 해제 | 미정 | 선택 | 미정 | 미정 |  | 미정 | SB120120 | C
B46939 | 2018-07-25 | 2 | B |  | 4 | A | AE1548 | 합금강 | AE4130M6 | BM#2 | 1596 | 56 | 1596 | 1549 | 34 | 7300 |  | 1 | 0.23 | 19 |  | -2.11 | 1555 | 1612 | 3.5 | 0 | 0 | 37 | 58 | 64 | Y |  | 2018-07-25 08:31 | 67 | 1082 | 18 | 24 | 30 | 32 | 33 | 33 | 31 | 31 | 30 | 29 | 28 | 27 | 26 | 26 | 29 | 33 | 26 | 0 | -0.17 | Y | 40 | Y | -0.2 |  |  |  | 0.9 |  |  |  | N | N | N | Y | 120 | 0.48 | 62 | 86124 | 98940 | 5170 | 15400 | 7 | 1 |  | 2018-07-25 08:31 | 1555 | 125 |  | 22 | [16 empty] | 8612400 | 100 | 0 | 0 | 0 |  | 650 | 700 | 선택 | 해제 | 0 | 0 | 0 |  | 650 | 700 | 선택 | 해제 | 해제 | 미정 | 선택 | 미정 | 미정 |  | 미정 | SB120120 | C
A47027 | 2018-07-25 | 1 | B | TUNDISH교체 | 1 | A | STB2 | 베어링강 | STB (SF) | BM#1 | 1662 | 43 | 1596 | 1570 | 35 | 5300 |  | 3 | 0.34 | 28 |  | -1.51 | 1551 | 1600 | 17.36 | 0 |  | 5 | 3 | 67 | Y |  | 2018-07-25 08:19 | 95 | 1077 | -29 | 29 | 30 | 34 | 38 | 41 | 43 | 44 | 44 | 44 | 43 |  |  | 43 | 37 | 44 | 43 | 44 | -0.07 |  | 14.98 | Y | -0.2 |  | 1.79 | 1.79 | [5 empty] | N | N | M | 230 | 0.46 | 58 | 84590 | 90920 | 7100 | 15400 | 17 | 1 |  | 2018-07-25 08:30 | 1551 | 138 |  | 47 |  | *T/Dflux 유15kg 용275kg | [14 empty] | 86.4 | 100 | 1500 | 0 | 0 |  | 650 |  | 선택 | 해제 | 1500 | 0 | 0 |  | 650 |  | 선택 | 해제 | 선택 | 미정 | 미정 | 선택 | 미정 |  | 미정 | BT180180 | H
B46940 | 2018-07-25 | 2 | B |  | 5 | A | AE1548 | 합금강 | AE4130M6 | BM#2 | 1606 | 39 | 1606 | 1560 | 31 | 5900 |  | 1 | 0.26 | 16 |  | 0 | 1553 | 1608 | 2.87 | 0 | 0 | 22 | 22 | 51 | Y |  | 2018-07-25 09:19 | 65 | 1083 | 23 | 24 | 25 | 26 | 25 | 25 | 24 | 24 | 23 | 22 | 20 | 19 | 18 | 18 | 23 | 26 | 18 | 25 | -0.18 | Y | 44.98 | Y | -0.2 |  |  |  | 0.93 |  |  |  | N | N | N | Y | 110 | 0.48 | 61 | 88596 | 95940 | 5280 | 15600 | 7 | 1 |  | 2018-07-25 09:53 | 1553 | 123 |  | 39 | [16 empty] | 87.85 | 100 | 0 | 0 | 0 |  | 650 | 700 | 선택 | 해제 | 0 | 0 | 0 |  | 650 | 700 | 선택 | 해제 | 해제 | 미정 | 선택 | 미정 | 미정 |  | 미정 | SB135135 | H
A47028 | 2018-07-25 | 1 | B |  | 2 | A | STB2 | 베어링강 | STB (SF) | BM#1 | 1589 | 42 | 1586 | 1532 | 35 | 5700 |  | 3 | 0.35 | 28 |  | -1.28 | 1531 | 1572 | 17.39 | 0 |  | 12 | 45 | 53 | Y |  | 2018-07-25 09:30 | 75 | 1086 | 43 | 40 | 38 | 38 | 37 | 38 | 37 | 37 | 36 | 36 | 34 | 34 |  | 34 | 37 | 38 | 34 | 38 | -0.08 | Y | 50.02 | Y | 0 |  |  |  | 1.37 |  |  |  | Y | Y | Y | Y | 220 | 0.48 | 60 | 84590 | 91120 | 6270 | 14600 | 17 | 1 |  | 2018-07-25 09:40 | 1531 | 127 |  | 36 | 16 | [15 empty] | 86.01 | 100 | 0 | 0 | 0 |  | 650 |  | 선택 | 해제 | 0 | 0 | 0 |  | 650 |  | 선택 | 해제 | 선택 | 미정 | 미정 | 선택 | 미정 |  | 미정 | BT180180 | H
B46941 | 2018-07-25 | 2 | B |  | 6 | A | AE1548 | 합금강 | AE4130M6 | BM#2 | 1595 | 41 | 1595 | 1543 | 29 | 6000 |  | 1 | 0.24 | 16 |  | 0 | 1548 | 1605 | 2.93 | 0 | 0 | 35 | 10 | 40 | Y |  | 2018-07-25 10:16 | 60 | 1092 | 16 | 18 | 20 | 21 | 21 | 21 | 20 | 19 | 19 | 18 | 17 | 16 | 14 | 14 | 19 | 21 | 14 | 21 | -0.17 | Y | 42.18 | Y | -0.4 |  |  |  | 1.13 |  |  |  | N | N | N | Y | 100 | 0.48 | 59 | 88596 | 92890 | 5300 | 15300 | 7 | 1 |  | 2018-07-25 10:28 | 1548 | 124 |  | 45 | [16 empty] | 8859600 | 100 | 0 | 0 | 0 |  | 650 | 700 | 선택 | 해제 | 0 | 0 | 0 |  | 650 | 700 | 선택 | 해제 | 해제 | 미정 | 선택 | 미정 | 미정 |  | 미정 | SB135135 | H
A47029 | 2018-07-25 | 1 | B |  | 3 | A | STB2 | 베어링강 | STB (SF) | BM#1 | 1573 | 42 | 1567 | 1536 | 36 | 6100 |  | 3 | 0.35 | 28 |  | -1.14 | 1530 | 1567 | 20.31 | 0 |  | 32 | 36 | 68 | Y |  | 2018-07-25 10:31 | 74 | 1090 | 33 | 35 | 37 | 38 | 38 | 38 | 38 | 37 | 37 | 36 | 36 | 35 |  | 35 | 37 | 38 | 35 | 38 | -0.07 | Y | 40 | Y | -0.2 |  |  |  | 1.3 |  |  |  | Y | Y | Y | Y | 210 | 0.48 | 59 | 101508 | 93190 | 7040 | 16200 | 17 | 1 |  | 2018-07-25 10:41 | 1530 | 127 |  | 36 | [16 empty] | 101.31 | 100 | 0 | 0 | 0 |  | 650 |  | 선택 | 해제 | 0 | 0 | 0 |  | 650 |  | 선택 | 해제 | 선택 | 미정 | 미정 | 선택 | 미정 |  | 미정 | BT180180 | H
B46942 | 2018-07-25 | 2 | B |  | 7 | A | AE1548 | 합금강 | AE4130M6 | BM#2 | 1616 | 46 | 1616 | 1558 | 31 | 6200 |  | 1 | 0.24 | 16 |  | -2.37 | 1557 | 1610 | 2.97 | 0 | 0 | 31 | 9 | 40 | Y |  | 2018-07-25 11:33 | 69 | 1087 | 12 | 20 | 27 | 29 | 31 | 30 | 31 | 31 | 30 | 29 | 28 | 26 |  | 26 | 27 | 31 | 26 | 31 | -0.14 | Y | 34.98 | Y | -0.4 |  |  |  | 1.03 |  |  |  | N | N | N | Y | 150 | 0.48 | 58 | 95979 | 92970 | 5120 | 16400 | 7 | 1 |  | 2018-07-25 11:45 | 1557 | 124 |  | 30 | [16 empty] | 9597900 | 76.92 | 0 | 0 | 0 |  | 650 | 700 | 선택 | 해제 | 0 | 0 | 0 |  | 650 | 700 | 선택 | 해제 | 해제 | 미정 | 선택 | 미정 | 미정 |  | 미정 | SB135135 | H
A47030 | 2018-07-25 | 1 | B |  | 4 | A | STB2 | 베어링강 | STB (SF) | BM#1 | 1588 | 42 | 1563 | 1537 | 32 | 5400 |  | 3 | 0.34 | 28 |  | -1.2 | 1525 | 1564 | 17.19 | 0 |  | 36 | 42 | 65 | Y |  | 2018-07-25 11:44 | 69 | 1097 | 34 | 36 | 38 | 39 | 39 | 39 | 39 | 38 | 38 | 36 | 36 | 36 | 36 | 35 | 37 | 39 | 35 | 39 | -0.08 | Y | 50 | Y | -0.2 |  |  |  | 1.03 |  |  |  | Y | Y | Y | Y | 200 | 0.48 | 67 | 101508 | 103440 | 7040 | 15800 | 17 | 1 |  | 2018-07-25 11:51 | 1525 | 112 |  | 25 | 20 | [15 empty] | 91.9 | 100 | 0 | 0 | 0 |  | 650 |  | 선택 | 해제 | 0 | 0 | 0 |  | 650 |  | 선택 | 해제 | 선택 | 미정 | 미정 | 선택 | 미정 |  | 미정 | BT180180 | H
B46943 | 2018-07-25 | 2 | C |  | 8 | A | AE1548 | 합금강 | AE4130M6 | BM#2 | 1614 | 41 | 1614 | 1522 | 31 | 6400 |  | 1 | 0.26 | 16 |  | -2.35 | 1558 | 1612 | 3.76 | 0 | 0 | 37 | 59 | 50 | Y |  | 2018-07-25 12:39 | 70 | 1080 | 24 | 27 | 31 | 32 | 33 | 33 | 32 | 32 | 31 | 29 | 29 | 27 | 26 | 26 | 30 | 33 | 26 | 32 | -0.17 | Y | 40.03 | Y | -0.2 |  |  |  | 0.93 |  |  |  | N | N | N | Y | 140 | 0.48 | 61 | 95979 | 96010 | 4870 | 14000 | 7 | 1 |  | 2018-07-25 12:43 | 1558 | 116 |  | 25 | [16 empty] | 94.56 | 76.92 | 0 | 0 | 0 |  | 650 | 700 | 선택 | 해제 | 0 | 0 | 0 |  | 650 | 700 | 선택 | 해제 | 해제 | 미정 | 선택 | 미정 | 미정 |  | 미정 | SB135135 | H
A47031 | 2018-07-25 | 1 | C |  | 5 | A | STB2 | 베어링강 | STB (SF) | BM#1 | 1582 | 42 | 1560 | 1536 | 40 | 5700 |  | 3 | 0.34 | 25 |  | -1.36 | 1520 | 1560 | 18.86 | 0 |  | 5 | 4 | 55 | Y |  | 2018-07-25 12:56 | 64 | 1088 | 34 | 34 | 34 | 35 | 34 | 34 | 33 | 32 | 31 | 30 | 30 | 30 |  | 30 | 33 | 35 | 30 | 34 | -0.13 | Y | 39.98 | Y | 0 |  |  |  | 1.13 |  |  |  | Y | Y | Y | Y | 190 | 0.48 | 55 | 84590 | 87000 | 7030 | 16800 | 17 | 1 |  | 2018-07-25 13:04 | 1520 | 104 |  | 20 | 12 | [15 empty] | 89.99 | 100 | 0 | 0 | 0 |  | 650 |  | 선택 | 해제 | 0 | 0 | 0 |  | 650 |  | 선택 | 해제 | 선택 | 미정 | 미정 | 선택 | 미정 |  | 미정 | BT180180 | H
B46944 | 2018-07-25 | 2 | C |  | 9 | A | AE1548 | 합금강 | AE4130M6 | BM#2 | 1642 | 42 | 1642 | 1540 | 32 | 6600 |  | 1 | 0.24 | 16 |  | -2.25 | 1557 | 1602 | 2.72 | 0 | 0 | 22 | 23 | 47 | Y |  | 2018-07-25 13:32 | 69 | 1091 | 24 | 25 | 27 | 28 | 28 | 28 | 28 | 27 | 26 | 25 | 25 | 24 | 22 | 22 | 26 | 28 | 22 | 28 | -0.13 | Y | 44.9 | Y | -0.4 |  |  |  | 1.23 |  |  |  | N | N | N | Y | 130 | 0.48 | 61 | 148682 | 92760 | 5120 | 15000 | 7 | 1 |  | 2018-07-25 14:02 | 1557 | 117 |  | 36 |  | *연연주 혼탕부 성분확인 ID:308~310,408~410 *주입 말기 전공정 작업지연 20%이상 감속주입,이상재 등록 및 생관통보 ID:308~310,407~410 | [14 empty] | 144.42 | 75 | 0 | 0 | 0 |  | 650 | 700 | 선택 | 해제 | 0 | 0 | 0 |  | 650 | 700 | 선택 | 해제 | 해제 | 미정 | 선택 | 미정 | 선택 | 8 | 미정 | SB135135 | H
A47032 | 2018-07-25 | 1 | C |  | 6 | A | STB2 | 베어링강 | STB (SF) | BM#1 | 1592 | 44 | 1563 | 1539 | 36 | 5800 |  | 3 | 0.35 | 25 |  | -1.44 | 1521 | 1563 | 15.43 | 0 |  | 12 | 46 | 64 | Y |  | 2018-07-25 13:58 | 65 | 1094 | 28 | 33 | 36 | 38 | 38 | 38 | 37 | 36 | 36 | 35 | 35 | 34 | 34 | 33 | 35 | 38 | 33 | 38 | -0.1 | Y | 50 | Y | -0.2 |  |  |  | 1.15 |  |  |  | Y | Y | Y | Y | 180 | 0.48 | 68 | 101508 | 104800 | 7090 | 15300 | 17 | 1 |  | 2018-07-25 14:05 | 1521 | 99 |  | 15 | [16 empty] | 90.79 | 100 | 0 | 0 | 0 |  | 650 |  | 선택 | 해제 | 0 | 0 | 0 |  | 650 |  | 선택 | 해제 | 선택 | 미정 | 미정 | 선택 | 미정 |  | 미정 | BT180180 | H
B46945 | 2018-07-25 | 2 | C |  | 10 | B | AE1548M | 합금강 | AE4130M6 | BM#2 | 1597 | 41 | 1597 | 1532 | 31 | 6500 |  | 1 | 0.21 | 18 |  | 0 | 1557 | 1621 | 1.56 | 0 | 0 | 35 | 11 | 45 | Y |  | 2018-07-25 14:52 | 70 | 1078 | 21 | 26 | 29 | 31 | 32 | 32 | 31 | 30 | 29 | 28 | 27 | 26 | 25 | 24 | 28 | 32 | 24 | 0 | -0.18 | Y | 45.02 | Y | 0 |  |  |  | 1.34 |  |  |  | N | N | N | Y | 120 | 0.41 | 68 | 47280 | 90030 | 4360 | 13900 | 7 | 1 |  | 2018-07-25 14:57 | 1557 | 119 |  | 21 |  | *연연주 혼탕부 성분확인 ID:301.401 * 전공정 작업지연 20%이상 감속주입,이상공정 등록 및 생관통보 | [14 empty] | 49.25 | 83.33 | 0 | 0 | 0 |  | 650 | 700 | 선택 | 해제 | 0 | 0 | 0 |  | 650 | 700 | 선택 | 해제 | 해제 | 미정 | 선택 | 미정 | 미정 |  | 미정 | SB152152 | C
A47033 | 2018-07-25 | 1 | C |  | 7 | A | STB2 | 베어링강 | STB (SF) | BM#1 | 1635 | 43 | 1547 | 1567 | 35 | 4500 |  | 3 | 0.35 | 25 |  | -1.05 | 1516 | 1547 | 16.28 | 0 |  | 32 | 37 | 74 | Y |  | 2018-07-25 15:05 | 60 | 1102 | 31 | 31 | 31 | 30 | 29 | 29 | 28 | 27 | 27 | 25 | 25 | 24 | 24 | 24 | 28 | 31 | 24 | 31 | -0.13 |  | 55.02 | Y | 0 |  |  |  | 1.24 |  |  |  | Y | Y | Y | Y | 230 | 0.48 | 68 | 101508 | 106200 | 7100 | 15800 | 17 | 1 |  | 2018-07-25 15:13 | 1516 | 108 |  | 18 | [16 empty] | 89.67 | 100 | 0 | 0 | 0 |  | 650 |  | 선택 | 해제 | 0 | 0 | 0 |  | 650 |  | 선택 | 해제 | 선택 | 미정 | 미정 | 선택 | 미정 |  | 미정 | BT180180 | H
A47034 | 2018-07-25 | 1 | C |  | 8 | A | STB2 | 베어링강 | STB (SF) | BM#1 | 1592 | 44 | 1572 | 1534 | 29 | 4700 |  | 3 | 0.35 | 25 |  | -1.27 | 1518 | 1555 | 18.77 | 0 |  | 31 | 10 | 84 | Y |  | 2018-07-25 16:00 | 62 | 1084 | 23 | 26 | 28 | 30 | 30 | 31 | 31 | 31 | 31 | 30 | 30 | 30 |  | 30 | 29 | 31 | 30 | 31 | -0.03 | Y | 30 | Y | 0 |  |  |  | 1.1 |  |  |  | Y | Y | Y | Y | 220 | 0.48 | 56 | 84590 | 84900 | 6920 | 15800 | 17 | 1 |  | 2018-07-25 16:07 | 1518 | 116 |  | 32 | [16 empty] | 92.05 | 100 | 0 | 0 | 0 |  | 650 |  | 선택 | 해제 | 0 | 0 | 0 |  | 650 |  | 선택 | 해제 | 선택 | 미정 | 미정 | 선택 | 미정 |  | 미정 | BT180180 | H
B46946 | 2018-07-25 | 2 | C |  | 11 | A | AE1548M | 합금강 | AE4130M6 | BM#2 | 1643 | 72 | 1643 | 1540 | 31 | 6100 |  | 1 | 0.24 | 15 |  | -2.23 | 1561 | 1618 | 1.48 | 0 | 0 | 36 | 43 | 38 | Y |  | 2018-07-25 16:15 | 74 | 1090 | 21 | 33 | 40 | 43 | 44 | 44 | 44 | 43 | 41 | 40 | 39 | 37 | 36 | 35 | 39 | 44 | 35 | 44 | -0.2 | Y | 45.02 | Y | -0.2 |  |  |  | 1.33 |  |  |  | N | N | N | Y | 110 | 0.47 | 66 | 92724 | 99410 | 5120 | 15100 | 7 | 1 |  | 2018-07-25 16:22 | 1561 | 128 |  | 10 | [16 empty] | 88.1 | 75 | 0 | 0 | 0 |  | 650 | 700 | 선택 | 해제 | 0 | 0 | 0 |  | 650 | 700 | 선택 | 해제 | 해제 | 미정 | 선택 | 미정 | 미정 |  | 미정 | SB152152 | C
A47035 | 2018-07-25 | 1 | C |  | 9 | A | STB2 | 베어링강 | STB (SF) | BM#1 | 1609 | 49 | 1563 | 1565 | 35 | 6000 |  | 3 | 0.35 | 25 |  | -1.41 | 1522 | 1563 | 18.81 | 0 |  | 5 | 5 | 58 | Y |  | 2018-07-25 17:07 | 66 | 1089 | 29 | 29 | 31 | 32 | 32 | 31 | 30 | 29 | 28 | 28 | 27 | 26 | 25 | 25 | 29 | 32 | 25 | 29 | -0.16 | Y | 45.02 | Y | -0.2 |  |  |  | 1.26 |  |  |  | Y | Y | Y | Y | 210 | 0.48 | 65 | 101508 | 101650 | 7000 | 15500 | 17 | 1 |  | 2018-07-25 17:15 | 1522 | 113 |  | 22 | [16 empty] | 93.43 | 100 | 0 | 0 | 0 |  | 650 |  | 선택 | 해제 | 0 | 0 | 0 |  | 650 |  | 선택 | 해제 | 선택 | 미정 | 미정 | 선택 | 미정 |  | 미정 | BT180180 | H
C45488 | 2018-07-25 | 3 | C |  | 12 | A | AE1548M | 합금강 | AE4130M6 | BM#2 | 1625 | 40 | 1646 | 1560 | 35 | 6800 |  | 2 | 0.4 | 15 | 40 | -2.52 | 1572 | 1625 | 0.69 | 0 | 9 | 11 | 64 | 76 | Y |  | 2018-07-25 16:24 | 85 | 1060 | 35 | 36 | 37 | 36 | 36 | 35 | 33 | 31 | 30 | 30 | 29 | 27 | 26 | 26 | 33 | 37 | 26 | 36 | -0.22 |  | 48.93 | Y | -0.2 |  |  |  | 1.26 |  |  |  | N | N | N | Y | 100 | 0.47 | 64 | 92724 | 99800 | 5120 | 15900 | 7 | 1 |  | 2018-07-25 17:24 | 1572 | 160 |  | 67 | [16 empty] | 88.43 | 75 | 0 | 0 | 0 |  | 650 | 700 | 선택 | 해제 | 0 | 0 | 0 |  | 650 | 700 | 선택 | 해제 | 해제 | 미정 | 선택 | 미정 | 미정 |  | 미정 | SB152152 | C
A47036 | 2018-07-25 | 1 | C |  | 10 | A | STB2 | 베어링강 | STB (SF) | BM#1 | 1571 | 44 | 1560 | 1572 | 32 | 4900 |  | 3 | 0.35 | 25 |  | -1.2 | 1525 | 1560 | 15.53 | 0 |  | 12 | 47 | 55 | Y |  | 2018-07-25 17:59 | 69 | 1099 | 25 | 27 | 30 | 31 | 32 | 32 | 33 | 32 | 32 | 31 | 31 | 30 | 30 | 30 | 30 | 33 | 30 | 32 | -0.04 | Y | 36.43 | Y | 0 |  |  |  | 1.2 |  |  |  | Y | Y | Y | Y | 200 | 0.48 | 67 | 101508 | 101900 | 7010 | 15800 | 17 | 1 |  | 2018-07-25 18:08 | 1525 | 116 |  | 37 | [16 empty] | 93.21 | 100 | 0 | 0 | 0 |  | 650 |  | 선택 | 해제 | 0 | 0 | 0 |  | 650 |  | 선택 | 해제 | 선택 | 미정 | 미정 | 선택 | 미정 |  | 미정 | BT180180 | H
C45489 | 2018-07-25 | 3 | C |  | 13 | A | AE1548M | 합금강 | AE4130M6 | BM#2 | 1580 | 44 | 1648 | 1538 | 39 | 7600 |  | 2 | 0.4 | 15 | 40 | -2.13 | 1575 | 1619 | 0.51 | 0 | 9 | 19 | 44 | 81 | Y |  | 2018-07-25 17:36 | 88 | 1060 | 23 | 29 | 32 | 36 | 37 | 37 | 37 | 36 | 36 | 36 | 36 | 35 | 34 | 30 | 34 | 37 | 30 | 37 | -0.15 | Y | 46.15 | Y | -0.4 |  |  |  | 1.58 |  |  |  | N | N | N | Y | 150 | 0.47 | 65 | 100451 | 100780 | 4980 | 15100 | 7 | 1 |  | 2018-07-25 18:31 | 1575 | 162 |  | 62 | 6 | [15 empty] | 95.03 | 76.92 | 0 | 0 | 0 |  | 650 | 700 | 선택 | 해제 | 0 | 0 | 0 |  | 650 | 700 | 선택 | 해제 | 해제 | 미정 | 선택 | 미정 | 미정 |  | 미정 | SB152152 | H
C45490 | 2018-07-25 | 3 | C |  | 14 | A | AE1548M | 합금강 | AE4130M6 | BM#2 | 1613 | 42 | 1645 | 1554 | 39 | 7200 |  | 1 | 1000 |  | 40 | 0 | 1560 | 1575 | 0 | 0 | 0 | 23 | 89 | 81 | Y |  | 2018-07-25 19:21 | 73 | 1060 | 30 | 33 | 34 | 34 | 34 | 34 | 33 | 32 | 30 | 29 | 29 | 29 | 28 | 28 | 32 | 34 | 28 | 34 | -0.13 |  | 45.08 | Y | -0.2 |  |  |  | 1.08 |  |  |  | N | N | N | Y | 140 | 0.48 | 65 | 100451 | 102330 | 4970 | 15200 | 7 | 1 |  | 2018-07-25 19:21 | 1575 | 158 |  | 25 | 12 | [15 empty] | 93.62 | 100 | 0 | 0 | 0 |  | 650 | 700 | 선택 | 해제 | 0 | 0 | 0 |  | 650 | 700 | 선택 | 해제 | 해제 | 미정 | 미정 | 미정 | 미정 |  | 미정 | SB152152 | H
A47037 | 2018-07-25 | 1 | C |  | 11 | A | STB2 | 베어링강 | STB (SF) | BM#1 | 1581 | 43 | 1558 | 1535 | 35 | 5900 |  | 3 | 0.35 | 25 |  | -1.29 | 1520 | 1558 | 14.07 | 0 |  | 32 | 38 | 49 | Y |  | 2018-07-25 19:25 | 64 | 1085 | 30 | 33 | 35 | 35 | 35 | 35 | 34 | 33 | 32 | 31 | 30 | 29 | 28 | 28 | 32 | 35 | 28 | 35 | -0.13 |  | 55 | Y | 0 |  |  |  | 1.19 |  |  |  | Y | Y | Y | Y | 190 | 0.44 | 70 | 101508 | 98950 | 7070 | 15900 | 17 | 1 |  | 2018-07-25 19:33 | 1520 | 100 |  | 18 |  | *전공정요청 감속주입 정속유지 미준수 ID:102~106.202~206 | [14 empty] | 95.81 | 100 | 0 | 0 | 0 |  | 650 |  | 선택 | 해제 | 0 | 0 | 0 |  | 650 |  | 선택 | 해제 | 선택 | 미정 | 미정 | 선택 | 미정 |  | 미정 | BT180180 | H
B46947 | 2018-07-25 | 2 | C |  | 15 | A | AE1548M | 합금강 | AE4130M6 | BM#2 | 1604 | 52 | 1604 | 1521 | 39 | 8400 |  | 1 | 1000 |  |  | 0 | 1567 | 1636 | 0 | 0 | 0 | 35 | 12 | 69 | Y |  | 2018-07-25 20:11 | 80 | 1104 | 25 | 25 | 28 | 29 | 28 | 28 | 27 | 26 | 25 | 23 | 22 | 21 | 19 | 19 | 25 | 29 | 19 | 28 | -0.22 | Y | 45 | Y | -0.4 |  |  |  | 1.34 |  |  |  | N | N | N | Y | 130 | 0.48 | 61 | 108178 | 95990 | 5030 | 15500 | 7 | 1 |  | 2018-07-25 20:42 | 1567 | 184 |  | 42 | [16 empty] | 107.11 | 100 | 0 | 0 | 0 |  | 650 | 700 | 선택 | 해제 | 0 | 0 | 0 |  | 650 | 700 | 선택 | 해제 | 해제 | 미정 | 선택 | 미정 | 미정 |  | 미정 | SB152152 | C
A47038 | 2018-07-25 | 1 | C |  | 12 | A | STB2 | 베어링강 | STB (SF) | BM#1 | 1593 | 43 | 1561 | 1535 | 36 | 6000 |  | 3 | 0.34 | 25 |  | -1.28 | 1523 | 1561 | 11.87 | 0 |  | 31 | 11 | 87 | Y |  | 2018-07-25 20:34 | 67 | 1090 | 27 | 28 | 31 | 33 | 34 | 33 | 32 | 32 | 31 | 30 | 30 | 29 | 28 | 28 | 31 | 34 | 28 | 28 | -0.13 | Y | 45 | Y | 0 |  |  |  | 1.32 |  |  |  | Y | Y | Y | Y | 180 | 0.48 | 66 | 101508 | 101990 | 7070 | 16370 | 17 | 1 |  | 2018-07-25 20:40 | 1523 | 106 |  | 19 | [16 empty] | 93.17 | 100 | 0 | 0 | 0 |  | 650 |  | 선택 | 해제 | 0 | 0 | 0 |  | 650 |  | 선택 | 해제 | 선택 | 미정 | 미정 | 선택 | 미정 |  | 미정 | BT180180 | H
A47039 | 2018-07-25 | 1 | A | 연주종료 | 13 | A | STB2 | 베어링강 | STB (SF) | BM#1 | 0 | 41 | 1568 | 1530 | 33 | 5900 |  | 3 | 0.34 | 25 |  | -1.59 | 1521 | 1568 | 14.37 | 0 |  | 5 | 6 | 76 | Y |  | 2018-07-25 21:36 | 65 | 1096 | 27 | 28 | 28 | 29 | 29 | 29 | 29 | 28 | 27 | 26 | 25 | 25 |  | 25 | 28 | 29 | 25 | 29 | -0.1 | Y | 40.02 | Y | 0 |  |  |  | 1.21 |  |  |  | Y | Y | Y | M | 230 | 0.48 | 58 | 98825 | 93890 | 7010 | 1200 | 17 | 1 |  | 2018-07-25 21:40 | 1521 | 112 |  | 27 |  | *전기로#1 냉각수 메인 판넬 보수로 연주종료 23:21 | 2A510EC50BF34612AAFD6107DF73E1BA | CE8E7C775032494B973D53C3C803F61E | 2197AE3994644C509495E5D58EED7DEF |  |  | D38E5D5112324B9E85942A915011D8E0 |  |  |  | B496F6E9E1C54DA08EE41ECA9F3B04E3 |  |  |  |  | 97.94 | 100 | 0 | 3500 | 0 |  | 650 |  | 선택 | 해제 | 0 | 3500 | 0 |  | 650 |  | 선택 | 해제 | 선택 | 미정 | 미정 | 선택 | 미정 |  | 미정 | BT180180 | H
B46949 | 2018-07-25 | 2 | A | TUNDISH교체전 | 16 | A | AE1548M | 합금강 | AE4130M6 | BM#2 | 1585 | 44 | 1585 | 1510 | 39 | 9000 |  | 1 | 0.23 | 15 |  | -1.17 | 1565 | 1600 | 1.53 | 0 | 0 | 22 | 24 | 270 | Y |  | 2018-07-25 22:01 | 78 | 1100 | 29 | 36 | 36 | 39 | 40 | 40 | 39 | 39 | 39 | 38 | 37 | 36 | 36 | 35 | 37 | 40 | 35 | 39 | -0.11 | Y | 45.02 | Y | -0.2 |  |  |  | 1.11 |  |  |  |  | N | N | M | 120 | 0.47 | 66 | 102572 | 101780 | 5070 | 2000 | 7 | 1 |  | 2018-07-25 21:48 | 1565 | 113 |  | -4 |  | *후HEAT 성분이상으로 도착지연 정상적인 램핑다운 불가로 TAIL부 추가절단실시. | 6916FCD5A3CD485398CE67BA0AC626DE | 9F0937337E77442587CF951CA2E51797 | B22ACCD0B16D4923AEC51F914BF3625E | [11 empty] | 96 | 100 | 0 | 3000 | 0 |  | 650 | 700 | 선택 | 해제 | 0 | 3000 | 0 |  | 650 | 700 | 선택 | 해제 | 해제 | 미정 | 선택 | 미정 | 미정 |  | 미정 | SB152152 | C
B46950 | 2018-07-25 | 2 | A | TUNDISH교체 | 1 | A | AE4137HMA | 소입성보증강 | AE4137HMA | BM#2 | 1604 | 61 | 1604 | 1540 | 43 | 9700 |  | 1 | 0.22 | 20 |  | -2.6 | 1592 | 1666 | 2.36 | 0 | 0 | 37 | 60 | 400 | Y |  | 2018-07-25 23:19 | 95 | 1102 | 26 | 26 | 21 | 20 | 30 | 32 | 33 | 34 | 34 | 33 | 32 | 32 |  | 32 | 30 | 34 | 32 | 32 | 0 |  | 20 | Y | 0 | 1.3 | 2.92 | 2.8 | 1.88 |  |  |  | N | N | N | N | 150 | 0.51 | 60 | 94050 | 103520 | 5480 | 13100 | 8 | 2 |  | 2018-07-25 23:16 | 1592 | 152 |  | 13 |  | *턴디쉬 플럭스 225KG/15KG *슬리브 롱노즐 사용 *STR#2 코너부 히터기 펄트발생으로 500KW 적용 *수소10분값 3PPM초과 재측정실시. *수소10분 기준값 기준값 초과 이상재 등록 | [14 empty] | 86.28 | 100 | 700 | 0 | 0 |  | 650 | 400 | 선택 | 선택 | 700 | 0 | 0 |  | 650 | 400 | 선택 | 선택 | 선택 | 미정 | 미정 | 미정 | 미정 |  | 미정 | SB160160 | H
B46951 | 2018-07-25 | 2 | A |  | 2 | A | AE4137HMA | 소입성보증강 | AE4137HMA | BM#2 | 1597 | 48 | 1597 | 1550 | 37 | 8300 |  | 3 | 0.36 | 19 |  | -1.84 | 1586 | 1628 | 12.76 | 0 |  | 36 | 45 | 44 | Y |  | 2018-07-25 23:55 | 89 | 1146 | 27 | 34 | 39 | 40 | 42 | 42 | 41 | 40 | 40 | 38 | 38 | 37 |  | 37 | 38 | 42 | 37 | 40 | -0.14 | Y | 34.98 | Y | -0.2 |  |  |  | 1.2 |  |  |  | N | N | N | N | 140 | 0.53 | 56 | 111300 | 98550 | 280 | 10500 | 8 | 2 |  | 2018-07-26 00:22 | 1586 | 141 |  | 40 |  | *STR#2 코너부 히터기 펄트발생으로 500KW 적용 *후heat 강제개공 실시로 T/D잔강 10.5T 까지 빠짐 307. 407 *후HEAT 강제개공 실시로 10%이상 감속주입 | [14 empty] | 112.71 | 100 | 0 | 0 | 0 |  | 650 | 400 | 선택 | 선택 | 0 | 0 | 0 |  | 650 | 400 | 선택 | 선택 | 선택 | 미정 | 미정 | 미정 | 미정 |  | 미정 | SB160160 | H
B46952 | 2018-07-25 | 2 | A |  | 3 | B | AE4137HMA | 소입성보증강 | AE4137HMA | BM#2 | 1595 | 50 | 1595 | 1533 | 39 | 8500 |  | 1 | 0.24 | 18 |  | -2.66 | 1570 | 1643 | 2.24 | 0 | 0 | 35 | 13 | 66 | N | 3 | 2018-07-26 01:19 | 73 | 1138 | -17 | 33 | 36 | 37 | 37 | 36 | 35 | 34 | 33 | 31 | 29 |  |  | 29 | 31 | 37 | 29 | 0 | -0.23 | Y | 34.98 | Y | -0.4 |  |  |  | 1.81 |  |  |  | N | N | N | N | 130 | 0.52 | 50 | 109410 | 93460 | 650 | 15800 | 8 | 2 |  | 2018-07-26 01:20 | 1570 | 130 |  | 17 |  | *STR#2 코너부 히터기 펄트발생으로 500KW 적용 *강제개공실시로 T/D잔강 10.5T 빠짐. 301. 401 | [14 empty] | 116.08 | 100 | 0 | 0 | 0 |  | 650 | 400 | 선택 | 선택 | 0 | 0 | 0 |  | 650 | 400 | 선택 | 선택 | 선택 | 미정 | 미정 | 미정 | 미정 |  | 미정 | SB160160 | H
A47040 | 2018-07-25 | 1 | A |  | 4 | A | AE4137HMA | 소입성보증강 | AE4137HMA | BM#2 | 1683 | 65 | 1619 | 1590 | 35 | 6000 |  | 1 | 0.23 | 18 |  | -2.27 | 1568 | 1633 | 2.15 | 0 | 0 | 5 | 7 | 45 | Y |  | 2018-07-26 02:14 | 71 | 1148 | 32 | 35 | 36 | 36 | 36 | 35 | 34 | 33 | 31 | 29 | 28 | 26 |  | 26 | 33 | 36 | 26 | 36 | -0.22 |  | 45.02 | Y | -0.4 |  |  |  | 1.59 |  |  |  | N | N | N | N | 120 | 0.5 | 65 | 111300 | 106350 | 2240 | 15700 | 8 | 2 |  | 2018-07-26 02:14 | 1568 | 138 |  | 16 | 17 | *STR#2 코너부 히터기 펄트발생으로 500KW 적용 *전공정 요청 감속주입으로 정속미준수 이상공정 등록 *주입말 10% 이상 감속주입 | [14 empty] | 103.06 | 100 | 0 | 0 | 0 |  | 650 | 400 | 선택 | 선택 | 0 | 0 | 0 |  | 650 | 400 | 선택 | 선택 | 선택 | 미정 | 미정 | 미정 | 미정 |  | 미정 | SB160160 | H
B46953 | 2018-07-25 | 2 | A | 연주시작 | 1 | B | P-STB3D | 베어링강 | STB (SF) | BM#1 | 1572 | 52 | 1572 | 1533 | 45 | 8600 |  | 3 | 0.36 | 33 |  | -1.41 | 1546 | 1599 | 23.35 | 0 |  | 22 | 25 | 79 | Y |  | 2018-07-26 02:30 | 96 | 1113 | 23 | 42 | 44 | 46 | 47 | 47 | 48 | 47 | 47 | 47 | 46 |  |  | 46 | 45 | 48 | 46 | 47 | -0.03 |  | 19.98 | Y | -0.2 |  | 2.12 | 2 |  |  |  |  | Y | N | N | M | 230 | 0.42 | 57 | 97474 | 89220 | 7080 | 15410 | 9 | 1 |  | 2018-07-26 02:41 | 1546 | 135 |  | 18 |  | *T/D가열온도:자동-1333`.수동건-1361`.STR#1:979.STR#2:973.T/D FLUX 유:15,용:275 *전공정 지연으로 감속주입-정속주입 강종 감속으로 이상재 등록 | [14 empty] | 101.32 | 100 | 1500 | 0 | 0 |  | 650 |  | 선택 | 해제 | 1500 | 0 | 0 |  | 650 |  | 선택 | 해제 | 선택 | 미정 | 미정 | 선택 | 선택 |  | 미정 | BT180180 | H
B46954 | 2018-07-25 | 2 | A |  | 5 | A | AE4137HMA | 소입성보증강 | AE4137HMA | BM#2 | 1583 | 46 | 1583 | 1527 | 41 | 8700 |  | 1 | 0.23 | 18 |  | 0 | 1637 | 1637 | 4.09 | 0 | 0 | 37 | 61 | 53 | Y |  | 2018-07-26 03:33 | 140 | 1123 | 30 | 38 | 40 | 40 | 40 | 40 | 38 | 37 | 36 | 35 | 34 | 33 | 31 | 31 | 36 | 40 | 31 | 40 | -0.18 |  | 49.98 | Y | -0.4 |  |  |  | 1.28 |  |  |  | N | N | N | N | 110 | 0.5 | 67 | 109410 | 111980 | 2140 | 15700 | 8 | 2 |  | 2018-07-26 03:35 | 1576 | 111 |  | 6 |  | *STR#2 코너부 히터기 펄트발생으로 500KW 적용 *전공정 지연 감속주입으로 정속미준수 | [14 empty] | 95.97 | 0 | 0 | 0 | 0 |  | 650 | 400 | 선택 | 선택 | 0 | 0 | 0 |  | 650 | 400 | 선택 | 선택 | 선택 | 미정 | 미정 | 미정 | 미정 |  | 미정 | SB160160 | H
A47041 | 2018-07-25 | 1 | A |  | 2 | A | P-STB3D | 베어링강 | STB (SF) | BM#1 | 1559 | 50 | 1563 | 1536 | 46 | 7700 |  | 3 | 0.35 | 30 |  | -1.47 | 1513 | 1563 | 18.2 | 0 |  | 31 | 12 | 197 | Y |  | 2018-07-26 03:41 | 63 | 1125 | 43 | 40 | 36 | 34 | 32 | 30 | 28 | 27 | 25 | 24 | 22 | 21 | 20 | 19 | 29 | 36 | 19 | 0 | -0.31 |  | 55.02 | Y | -0.2 | [7 empty] | Y | Y | N | Y | 220 | 0.4 | 70 | 84590 | 93970 | 7080 | 15780 | 9 | 2 |  | 2018-07-26 03:47 | 1513 | 112 |  | 8 |  | *전공정 지연으로 감속주입-정속주입 강종 감속으로 이상재 등록 | [14 empty] | 83.75 | 100 | 0 | 0 | 0 |  | 650 |  | 선택 | 해제 | 0 | 0 | 0 |  | 650 |  | 선택 | 해제 | 선택 | 미정 | 미정 | 선택 | 미정 |  | 미정 | BT180180 | H
B46955 | 2018-07-25 | 2 | A |  | 6 | A | AE4137HMA | 소입성보증강 | AE4137HMA | BM#2 | 1593 | 42 | 1593 | 1537 | 37 | 8100 |  | 1 | 0.24 | 18 |  | 0.34 | 1585 | 1576 | 3.5 | 0 | 0 | 36 | 46 | 59 | Y |  | 2018-07-26 04:31 | 88 | 1147 | 37 | 42 | 43 | 44 | 44 | 44 | 43 | 42 | 41 | 39 | 38 | 35 |  | 35 | 41 | 44 | 35 | 44 | -0.22 | Y | 40 | Y | -0.6 |  |  |  | 1.4 |  |  |  | N | N | N | N | 100 | 0.52 | 62 | 93780 | 105250 | 4770 | 16200 | 8 | 2 |  | 2018-07-26 04:37 | 1585 | 116 |  | 18 |  | *STR#2 코너부 히터기 펄트발생으로 500KW 적용 *전공정 지연 정속미준수 | [14 empty] | 85.37 | 100 | 0 | 0 | 0 |  | 650 | 400 | 선택 | 선택 | 0 | 0 | 0 |  | 650 | 400 | 선택 | 선택 | 선택 | 미정 | 미정 | 미정 | 미정 |  | 미정 | SB160160 | H
A47042 | 2018-07-25 | 1 | B |  | 3 | A | P-STB3D | 베어링강 | STB (SF) | BM#1 | 1580 | 51 | 1553 | 1543 | 47 | 7900 |  | 3 | 0.34 | 30 |  | -1.22 | 1511 | 1553 | 17.89 | 0 |  | 12 | 48 | 426 | Y |  | 2018-07-26 04:52 | 61 | 1108 | 16 | 22 | 26 | 27 | 27 | 27 | 26 | 25 | 24 | 23 | 23 | 23 | 21 | 21 | 24 | 27 | 21 | 27 | -0.12 | Y | 50.02 | Y | 0 | [7 empty] | Y | Y | Y | Y | 210 | 0.48 | 67 | 101508 | 104760 | 6990 | 15800 | 9 | 2 |  | 2018-07-26 04:58 | 1511 | 107 |  | 10 |  | *STR#1,2 S/R재세팅 | [14 empty] | 90.83 | 100 | 0 | 0 | 0 |  | 650 |  | 선택 | 해제 | 0 | 0 | 0 |  | 650 |  | 선택 | 해제 | 선택 | 미정 | 미정 | 선택 | 미정 |  | 미정 | BT180180 | H
B46956 | 2018-07-25 | 2 | B |  | 7 | A | AE4137HMA | 소입성보증강 | AE4137HMA | BM#2 | 1597 | 44 | 1597 | 1530 | 38 | 8400 |  | 1 | 0.23 | 18 |  | -2.77 | 1567 | 1631 | 2.68 | 0 | 0 | 35 | 14 | 65 | Y |  | 2018-07-26 05:31 | 70 | 1112 | 31 | 29 | 30 | 30 | 30 | 29 | 28 | 27 | 26 | 24 | 23 | 22 |  | 22 | 28 | 30 | 22 | 30 | -0.18 |  | 45 | Y | -0.2 |  |  |  | 1.52 |  |  |  | N | N | N | N | 150 | 0.53 | 59 | 93780 | 102280 | 1260 | 16300 | 8 | 2 | 40 | 2018-07-26 05:40 | 1567 | 117 |  | 22 |  | *엣지히터 500kw적용 (STR#2) | [14 empty] | 90.17 | 100 | 0 | 0 | 0 |  | 650 | 400 | 선택 | 선택 | 0 | 0 | 0 |  | 650 | 400 | 선택 | 선택 | 선택 | 미정 | 미정 | 미정 | 미정 |  | 미정 | SB160160 | H
A47043 | 2018-07-25 | 1 | B |  | 4 | A | P-STB3D | 베어링강 | STB (SF) | BM#1 | 1611 | 46 | 1575 | 1557 | 33 | 5300 |  | 3 | 0.37 | 30 |  | -1.4 | 1527 | 1575 | 18.18 | 0 |  | 32 | 39 | 427 | Y |  | 2018-07-26 05:45 | 77 | 1128 | 20 | 25 | 30 | 33 | 34 | 34 | 34 | 34 | 34 | 34 | 34 | 33 | 34 | 34 | 32 | 34 | 33 | 34 | -0.03 | Y | 35 | Y | 0.2 | [7 empty] | Y | Y | Y | Y | 200 | 0.48 | 63 | 101508 | 96530 | 7060 | 15700 | 9 | 2 |  | 2018-07-26 05:50 | 1527 | 115 |  | 27 | [16 empty] | 98.08 | 100 | 0 | 0 | 0 |  | 650 |  | 선택 | 해제 | 0 | 0 | 0 |  | 650 |  | 선택 | 해제 | 선택 | 미정 | 미정 | 선택 | 미정 |  | 미정 | BT180180 | H
B46957 | 2018-07-25 | 2 | B | TUNDISH교체전 | 8 | A | AE4137HMA | 소입성보증강 | AE4137HMA | BM#2 | 1583 | 46 | 1583 | 1538 | 39 | 8200 |  | 1 | 0.23 | 20 |  | -2.66 | 1571 | 1642 | 2.27 | 0 | 0 | 5 | 8 | 67 | Y |  | 2018-07-26 06:42 | 74 | 1121 | 19 | 34 | 38 | 41 | 42 | 41 | 41 | 41 | 40 | 38 | 36 | 35 |  | 35 | 37 | 42 | 35 | 41 | -0.2 | Y | 35 | Y | -0.2 |  |  |  | 1.51 |  |  |  | N | N | N | N | 140 | 0.53 | 56 | 89058 | 99010 | 1990 | 2000 | 8 | 2 | 10 | 2018-07-26 06:48 | 1571 | 113 |  | 13 |  | *엣지히터 500kw적용 (STR#2) | 129230D20031446CA47DB175817C7C7D | 8C5967D04EF64A37B23430FEFC4B9EA2 | C25DD1FAC9F84C0A80C9CA0FA6A6D679 | [11 empty] | 88.18 | 100 | 0 | 3100 | 0 |  | 650 | 400 | 선택 | 선택 | 0 | 2600 | 0 |  | 650 | 400 | 선택 | 선택 | 선택 | 미정 | 미정 | 미정 | 미정 |  | 미정 | SB160160 | H
A47044 | 2018-07-25 | 1 | B |  | 5 | A | P-STB3D | 베어링강 | STB (SF) | BM#1 | 1623 | 49 | 1563 | 1531 | 39 | 6400 |  | 3 | 0.37 | 30 |  | -1.33 | 1517 | 1563 | 18.11 | 0 |  | 22 | 26 | 70 | Y |  | 2018-07-26 06:54 | 67 | 1119 | 33 | 34 | 36 | 37 | 36 | 36 | 35 | 34 | 34 | 33 | 32 | 31 |  | 31 | 34 | 37 | 31 | 36 | -0.15 | Y | 40.02 | Y | -0.2 | [7 empty] | Y | Y | Y | Y | 190 | 0.48 | 58 | 84590 | 91600 | 7110 | 15100 | 9 | 2 |  | 2018-07-26 07:03 | 1517 | 113 |  | 22 | [16 empty] | 85.79 | 100 | 0 | 0 | 0 |  | 650 |  | 선택 | 해제 | 0 | 0 | 0 |  | 650 |  | 선택 | 해제 | 선택 | 미정 | 미정 | 선택 | 미정 |  | 미정 | BT180180 | H
B46958 | 2018-07-26 | 2 | B | TUNDISH교체 | 1 | A | SNCM439P | 합금강 | SNCM439계 | BM#2 | 1623 | 46 | 1623 | 1534 | 42 | 9000 |  | 1 | 0.26 | 21 |  | -2.64 | 1576 | 1648 | 4.37 | 0 | 0 | 37 | 62 | 59 | Y |  | 2018-07-26 07:41 | 89 | 1085 | 24 | 24 | 23 | 29 | 33 | 36 | 37 | 37 | 39 | 39 | 39 |  |  | 39 | 34 | 39 | 39 | 39 | 0 |  | 10 | Y | 0 | 1.2 | 2.1 | 2.1 |  |  |  |  | N | N | N | N | 190 | 0.49 | 59 | 96188 | 98380 | 1020 | 15200 | 12 | 1 | 10 | 2018-07-26 07:45 | 1576 | 136 |  | 38 |  | * T/D 용강량 실측:1180mm / 19 TON * T/D FLUX 용탕부: 120 KG / 유탕부: 15KG 투입 * 슬리브 롱노즐( Y자형 ) 사용 * 탄화왕겨 투입 | [14 empty] | 96.67 | 100 | 770 | 0 | 0 |  | 650 | 400 | 선택 | 해제 | 700 | 0 | 0 |  | 650 | 400 | 선택 | 해제 | 선택 | 미정 | 미정 | 미정 | 미정 |  | 미정 | RB114.30 | C
A47045 | 2018-07-26 | 1 | B |  | 6 | A | P-STB3D | 베어링강 | STB (SF) | BM#1 | 1618 | 42 | 1565 | 1534 | 33 | 5600 |  | 3 | 0.36 | 31 |  | -1.28 | 1518 | 1563 | 18.34 | 0 |  | 31 | 13 | 66 | Y |  | 2018-07-26 07:51 | 68 | 1082 | 29 | 31 | 33 | 34 | 34 | 34 | 33 | 32 | 32 | 31 | 31 | 30 | 30 | 30 | 32 | 34 | 30 | 34 | -0.09 | Y | 45 | Y | 0 | [7 empty] | Y | Y | Y | Y | 180 | 0.48 | 65 | 101508 | 100520 | 7120 | 15400 | 9 | 2 |  | 2018-07-26 07:58 | 1518 | 110 |  | 25 | [16 empty] | 94.38 | 100 | 0 | 0 | 0 |  | 650 |  | 선택 | 해제 | 0 | 0 | 0 |  | 650 |  | 선택 | 해제 | 선택 | 미정 | 미정 | 선택 | 미정 |  | 미정 | BT180180 | H
B46959 | 2018-07-26 | 2 | B |  | 2 | A | SNCM439P | 합금강 | SNCM439계 | BM#2 | 1632 | 41 | 1632 | 1535 | 37 | 8000 |  | 1 | 0.23 | 24 |  | -2.32 | 1566 | 1639 | 3.74 | 0 | 0 | 36 | 47 | 57 | Y |  | 2018-07-26 08:38 | 79 | 1074 | 37 | 37 | 38 | 39 | 40 | 39 | 38 | 37 | 36 | 35 | 33 | 32 |  | 32 | 37 | 40 | 32 | 37 | -0.23 | Y | 35 | Y | -0.2 | [7 empty] | N | N | N | N | 180 | 0.49 | 59 | 112662 | 96430 | 3580 | 14400 | 12 | 1 | 20 | 2018-07-26 09:07 | 1566 | 137 |  | 42 | [16 empty] | 11266200 | 100 | 0 | 0 | 0 |  | 650 | 400 | 선택 | 해제 | 0 | 0 | 0 |  | 650 | 400 | 선택 | 해제 | 선택 | 미정 | 미정 | 미정 | 미정 |  | 미정 | RB120.00 | C
A47046 | 2018-07-26 | 1 | B |  | 7 | A | P-STB3D | 베어링강 | STB (SF) | BM#1 | 1593 | 44 | 1551 | 1530 | 35 | 6100 |  | 3 | 0.35 | 30 |  | -1.35 | 1518 | 1564 | 18.15 | 0 |  | 12 | 49 | 54 | Y |  | 2018-07-26 08:59 | 68 | 1077 | 32 | 34 | 36 | 37 | 37 | 36 | 36 | 36 | 35 | 35 | 35 | 35 |  | 35 | 35 | 37 | 35 | 36 | -0.02 | Y | 39.87 | Y | 0 | [7 empty] | Y | Y | Y | Y | 230 | 0.48 | 64 | 101508 | 100560 | 7150 | 15400 | 9 | 2 |  | 2018-07-26 09:06 | 1518 | 117 |  | 23 | [16 empty] | 94.34 | 100 | 0 | 0 | 0 |  | 650 |  | 선택 | 해제 | 0 | 0 | 0 |  | 650 |  | 선택 | 해제 | 선택 | 미정 | 미정 | 선택 | 미정 |  | 미정 | BT180180 | H
B46960 | 2018-07-26 | 2 | B |  | 3 | A | SNCM439P | 합금강 | SNCM439계 | BM#2 | 1592 | 46 | 1592 | 1525 | 38 | 8100 |  | 1 | 0.23 | 20 |  | -2.3 | 1561 | 1626 | 5.38 | 0 | 0 | 35 | 15 | 53 | Y |  | 2018-07-26 09:43 | 74 | 1080 | 29 | 31 | 33 | 33 | 32 | 32 | 31 | 30 | 29 | 28 | 26 |  |  | 26 | 30 | 33 | 26 | 0 | -0.18 |  | 39.98 | Y | -0.4 | [7 empty] | N | N | N | N | 170 | 0.5 | 60 | 92500 | 99420 | 110 | 14900 | 12 | 1 | 40 | 2018-07-26 09:50 | 1561 | 139 |  | 40 | [16 empty] | 9250000 | 100 | 0 | 0 | 0 |  | 650 | 400 | 선택 | 해제 | 0 | 0 | 0 |  | 650 | 400 | 선택 | 해제 | 선택 | 미정 | 미정 | 미정 | 미정 |  | 미정 | RB135.00 | C
A47047 | 2018-07-26 | 1 | B |  | 8 | A | P-STB3D | 베어링강 | STB (SF) | BM#1 | 1601 | 41 | 1555 | 1530 | 36 | 5400 |  | 3 | 0.35 | 30 |  | -1.32 | 1512 | 1557 | 22.29 | 0 |  | 32 | 40 | 62 | Y |  | 2018-07-26 10:00 | 62 | 1070 | 34 | 31 | 31 | 30 | 30 | 30 | 28 | 28 | 28 | 27 | 27 | 26 | 26 | 26 | 29 | 31 | 26 | 30 | -0.1 |  | 50 | Y | 0 | [7 empty] | Y | Y | Y | Y | 220 | 0.48 | 61 | 84590 | 93960 | 7040 | 15000 | 9 | 2 |  | 2018-07-26 10:12 | 1512 | 117 |  | 29 | 10 | [15 empty] | 83.84 | 100 | 0 | 0 | 0 |  | 650 |  | 선택 | 해제 | 0 | 0 | 0 |  | 650 |  | 선택 | 해제 | 선택 | 미정 | 미정 | 선택 | 미정 |  | 미정 | BT180180 | H
B46961 | 2018-07-26 | 2 | B | 잔강최소화전 | 4 | A | SNCM439P | 합금강 | SNCM439계 | BM#2 | 1649 | 42 | 1649 | 1558 | 34 | 7300 |  | 1 | 0.21 | 23 |  | -2.33 | 1554 | 1626 | 3.21 | 0 | 0 | 5 | 9 | 54 | Y |  | 2018-07-26 10:44 | 67 | 1088 | 23 | 23 | 25 | 24 | 24 | 23 | 23 | 22 | 21 | 19 | 17 | 16 |  | 16 | 22 | 25 | 16 | 23 | -0.2 |  | 45 | Y | -0.2 | [7 empty] | N | N | N | N | 160 | 0.51 | 59 | 86105 | 101350 | 130 | 3000 | 12 | 1 | 10 | 2018-07-26 10:46 | 1554 | 141 |  | 42 | [16 empty] | 8610500 | 100 | 0 | 3100 | 0 |  | 650 | 400 | 선택 | 해제 | 0 | 3100 | 0 |  | 650 | 400 | 선택 | 해제 | 선택 | 미정 | 미정 | 미정 | 미정 |  | 미정 | BT180180 | H
A47048 | 2018-07-26 | 1 | B |  | 9 | A | P-STB3D | 베어링강 | STB (SF) | BM#1 | 1576 | 45 | 1558 | 1536 | 41 | 6800 |  | 3 | 0.35 | 30 |  | -1.22 | 1513 | 1558 | 23.02 | 0 |  | 22 | 27 | 57 | Y |  | 2018-07-26 11:10 | 63 | 1088 | 25 | 28 | 30 | 31 | 32 | 31 | 31 | 30 | 30 | 29 | 29 | 28 | 27 | 27 | 29 | 32 | 27 | 31 | -0.13 | Y | 39.98 | Y | -0.2 | [7 empty] | Y | Y | Y | Y | 210 | 0.48 | 63 | 101508 | 100750 | 7070 | 15800 | 9 | 2 |  | 2018-07-26 11:17 | 1513 | 113 |  | 21 | 11 | [15 empty] | 95.45 | 100 | 0 | 0 | 0 |  | 650 |  | 선택 | 해제 | 0 | 0 | 0 |  | 650 |  | 선택 | 해제 | 선택 | 미정 | 미정 | 선택 | 미정 |  | 미정 | BT180180 | H
B46962 | 2018-07-26 | 2 | B | 잔강최소화 | 5 | A | AE4330VM2 | 합금강 | SNCM439계 | BM#2 | 1663 | 45 | 1663 | 1531 | 39 | 8400 |  | 1 | 0.24 | 22 |  | -2.51 | 1562 | 1640 | 4.96 | 0 | 0 | 37 | 63 | 27 | Y |  | 2018-07-26 12:02 | 69 | 1087 | -239 | 9 | 22 | 23 | 24 | 23 | 23 | 23 | 22 | 20 |  |  |  | 20 | 13 | 24 | 20 | 23 | -0.09 | Y | 25 | Y | -0.4 |  |  |  | 1.06 |  |  |  | N | N | N | N | 150 | 0.5 | 49 | 96089 | 95010 | 5010 | 14300 | 12 | 1 | 10 | 2018-07-26 12:09 | 1562 | 152 |  | 40 |  | *엣지히터 500kw적용 (STR#2) | [14 empty] | 9608900 | 100 | 3600 | 0 | 0 |  | 650 | 400 | 선택 | 선택 | 3600 | 0 | 0 |  | 650 | 400 | 선택 | 선택 | 선택 | 미정 | 미정 | 미정 | 선택 | 4 | 미정 | RB190.50 | C
A47049 | 2018-07-26 | 1 | B |  | 10 | A | P-STB3D | 베어링강 | STB (SF) | BM#1 | 1618 | 40 | 1563 | 1545 | 31 | 5300 |  | 3 | 0.35 | 30 |  | -1.4 | 1518 | 1566 | 18.25 | 0 |  | 31 | 14 | 59 | Y |  | 2018-07-26 12:10 | 68 | 1080 | 26 | 30 | 34 | 36 | 36 | 36 | 35 | 35 | 34 | 34 | 34 | 33 | 33 | 33 | 34 | 36 | 33 | 36 | -0.06 | Y | 50 | Y | 0 | [7 empty] | Y | Y | Y | Y | 200 | 0.48 | 66 | 101508 | 101800 | 7060 | 15300 | 9 | 2 |  | 2018-07-26 12:17 | 1518 | 114 |  | 26 | [16 empty] | 95.94 | 100 | 0 | 0 | 0 |  | 650 |  | 선택 | 해제 | 0 | 0 | 0 |  | 650 |  | 선택 | 해제 | 선택 | 미정 | 미정 | 선택 | 미정 |  | 미정 | BT180180 | H
B46963 | 2018-07-26 | 2 | D |  | 6 | A | AE4330VM2 | 합금강 | SNCM439계 | BM#2 | 1574 | 52 | 1574 | 1548 | 38 | 8500 |  | 1 | 0.23 | 19 |  | -2.46 | 1558 | 1626 | 2.77 | 0 | 0 | 36 | 48 | 35 | Y |  | 2018-07-26 13:11 | 65 | 1080 | 15 | 25 | 29 | 32 | 33 | 33 | 33 | 31 | 30 | 29 | 27 | 26 |  | 26 | 29 | 33 | 26 | 33 | -0.16 | Y | 45.02 | Y | -0.2 |  |  |  | 1.22 |  |  |  | N | N | N | N | 190 | 0.46 | 67 | 96872 | 100520 | 3590 | 15000 | 12 | 1 | 20 | 2018-07-26 13:14 | 1558 | 126 |  | 23 |  | * STR#2기 EDGE HEATER 500KW 적용 이상공정 등록 및 생관통보. | [14 empty] | 9687200 | 100 | 0 | 0 | 0 |  | 650 | 400 | 선택 | 선택 | 0 | 0 | 0 |  | 650 | 400 | 선택 | 선택 | 선택 | 미정 | 미정 | 미정 | 미정 |  | 미정 | RB209.55 | C
A47050 | 2018-07-26 | 1 | D |  | 11 | A | P-STB3D | 베어링강 | STB (SF) | BM#1 | 1611 | 41 | 1567 | 1547 | 34 | 5600 |  | 3 | 0.4 | 30 |  | -1.21 | 1525 | 1567 | 18.38 | 0 |  | 12 | 50 | 54 | Y |  | 2018-07-26 13:11 | 75 | 1087 | 32 | 35 | 39 | 40 | 40 | 41 | 40 | 40 | 40 | 40 | 39 |  |  | 39 | 39 | 41 | 39 | 40 | -0.08 | Y | 24.98 | Y | -0.2 | [7 empty] | Y | Y | Y | Y | 190 | 0.48 | 64 | 101508 | 100160 | 7070 | 15800 | 9 | 2 |  | 2018-07-26 13:23 | 1525 | 121 |  | 33 | [16 empty] | 94.16 | 100 | 0 | 0 | 0 |  | 650 |  | 선택 | 해제 | 0 | 0 | 0 |  | 650 |  | 선택 | 해제 | 선택 | 미정 | 미정 | 선택 | 미정 |  | 미정 | BT180180 | H
B46964 | 2018-07-26 | 2 | D |  | 7 | A | AE4330VM2 | 합금강 | SNCM439계 | BM#2 | 1585 | 50 | 1585 | 1533 | 36 | 7900 |  | 1 | 0.22 | 19 |  | -2.21 | 1550 | 1618 | 2.09 | 0 | 0 | 35 | 16 | 52 | Y |  | 2018-07-26 14:33 | 57 | 1085 | 22 | 25 | 27 | 28 | 28 | 27 | 26 | 25 | 24 | 23 | 22 | 21 | 19 | 19 | 24 | 28 | 19 | 0 | -0.2 | Y | 44.97 | Y | -0.4 |  |  |  | 1.53 |  |  |  | N | N | N | N | 190 | 0.45 | 64 | 98459 | 96210 | 2450 | 14700 | 12 | 1 | 20 | 2018-07-26 14:34 | 1550 | 116 |  | 13 |  | * STR#2기 EDGE HEATER 500KW 적용 이상공정 등록 및 생관통보. | [14 empty] | 99.86 | 100 | 0 | 0 | 0 |  | 650 | 600 | 선택 | 선택 | 0 | 0 | 0 |  | 650 | 600 | 선택 | 선택 | 선택 | 미정 | 미정 | 미정 | 미정 |  | 미정 | RB215.90 | C
A47051 | 2018-07-26 | 1 | D |  | 12 | A | P-STB3D | 베어링강 | STB (SF) | BM#1 | 1593 | 45 | 1553 | 1530 | 37 | 6100 |  | 3 |  |  |  | 0 | [5 empty] | 32 | 41 | 65 | Y |  | 2018-07-26 14:22 | 103 | 1088 | 38 | 36 | 34 | 33 | 33 | 32 | 31 | 30 | 29 | 28 | 27 | 27 | 26 | 25 | 31 | 34 | 25 | 0 | -0.16 |  | 55.02 | Y | -0.2 | [7 empty] | Y | Y | Y | Y | 180 | 0.48 | 68 | 101508 | 104320 | 6190 | 15800 | 9 | 2 |  | 2018-07-26 14:26 | 1517 | 126 |  | 28 | [16 empty] | 90.63 | 100 | 0 | 0 | 0 |  | 650 |  | 선택 | 해제 | 0 | 0 | 0 |  | 650 |  | 선택 | 해제 | 선택 | 미정 | 미정 | 선택 | 미정 |  | 미정 | BT180180 | H
B46965 | 2018-07-26 | 2 | D |  | 8 | A | AE4330VM2 | 합금강 | SNCM439계 | BM#2 | 1610 | 44 | 1631 | 1564 | 35 | 7300 |  | 1 | 0.2 | 21 |  | -2.15 | 1556 | 1626 | 1.52 | 0 | 0 | 5 | 10 | 74 | Y |  | 2018-07-26 15:36 | 63 | 1095 | 15 | 23 | 29 | 31 | 32 | 32 | 32 | 30 | 29 | 28 | 26 | 25 | 23 | 22 | 27 | 32 | 22 | 32 | -0.23 | Y | 43.12 | Y | -0.2 |  |  |  | 1.39 |  |  |  | N | N | N | N | 170 | 0.45 | 67 | 95062 | 100450 | 120 | 15000 | 12 | 1 | 40 | 2018-07-26 15:46 | 1556 | 116 |  | 17 |  | * STR#2기 EDGE HEATER 500KW 적용 이상공정 등록 및 생관통보. | [14 empty] | 97 | 100 | 0 | 0 | 0 |  | 650 | 400 | 선택 | 선택 | 0 | 0 | 0 |  | 650 | 400 | 선택 | 선택 | 선택 | 미정 | 미정 | 미정 | 미정 |  | 미정 | RB209.55 | C
A47052 | 2018-07-26 | 1 | D |  | 13 | A | P-STB3D | 베어링강 | STB (SF) | BM#1 | 1613 | 46 | 1547 | 1551 | 41 | 6300 |  | 3 | 0.36 | 30 |  | -0.67 | 1524 | 1547 | 20.79 | 0 |  | 22 | 28 | 50 | Y |  | 2018-07-26 15:21 | 74 | 1080 | 23 | 28 | 33 | 35 | 37 | 36 | 36 | 35 | 35 | 34 | 34 | 33 | 33 | 32 | 33 | 37 | 32 | 35 | -0.1 | Y | 50.02 | Y | -0.2 | [7 empty] | Y | Y | Y | Y | 230 | 0.43 | 74 | 101508 | 103540 | 1790 | 15100 | 9 | 2 |  | 2018-07-26 15:31 | 1524 | 134 |  | 38 |  | *RH워싱작업,감속주입(정속유지강종) | [14 empty] | 91.28 | 100 | 0 | 0 | 0 |  | 650 |  | 선택 | 해제 | 0 | 0 | 0 |  | 650 |  | 선택 | 해제 | 선택 | 미정 | 미정 | 선택 | 미정 |  | 미정 | BT180180 | H
B46966 | 2018-07-26 | 2 | D |  | 9 | A | AE4330VM2 | 합금강 | SNCM439계 | BM#2 | 1617 | 43 | 1639 | 1567 | 36 | 7600 |  | 1 | 0.21 | 19 |  | -1.82 | 1555 | 1630 | 1.9 | 0 | 0 | 37 | 64 | 76 | Y |  | 2018-07-26 16:42 | 62 | 1087 | 18 | 23 | 26 | 29 | 29 | 29 | 29 | 29 | 27 | 26 | 25 | 24 | 22 | 21 | 25 | 29 | 21 | 29 | -0.16 | Y | 49.97 | Y | -0.2 |  |  |  | 1.5 |  |  |  | N | N | N | N | 160 | 0.45 | 69 | 95679 | 102540 | 3050 | 14800 | 12 | 1 | 10 | 2018-07-26 16:53 | 1555 | 123 |  | 21 |  | * STR#2기 EDGE HEATER 500KW 적용 이상공정 등록 및 생관통보. | [14 empty] | 90.69 | 100 | 0 | 0 | 0 |  | 650 | 400 | 선택 | 선택 | 0 | 0 | 0 |  | 650 | 400 | 선택 | 선택 | 선택 | 미정 | 미정 | 미정 | 미정 |  | 미정 | RB196.85 | C
A47053 | 2018-07-26 | 1 | D | TUNDISH교체전 | 14 | A | P-STB3D | 베어링강 | STB (SF) | BM#1 | 1578 | 44 | 1551 | 1533 | 42 | 6700 |  | 3 | 0.37 | 31 |  | 43.32 | 1514 | 0 | 24.41 | 0 |  | 31 | 15 | 52 | Y |  | 2018-07-26 17:05 | 64 | 1088 | 32 | 35 | 36 | 37 | 36 | 37 | 36 | 35 | 34 | 34 | 33 | 32 |  | 32 | 35 | 37 | 32 | 36 | -0.12 | Y | 40 | Y | -0.2 | [7 empty] | Y | Y | Y | M | 220 | 0.48 | 63 | 101837 | 98360 | 7640 | 1500 | 9 | 2 |  | 2018-07-26 17:11 | 1514 | 127 |  | 10 | 21 |  | 39B65495475D4185A5E3832D6685C9AD | 8893AB011B354B478F05F41266C57C2C | 08EE7469AE974B878B13D6300C965B1F | [11 empty] | 96.07 | 100 | 0 | 3500 | 0 |  | 650 |  | 선택 | 해제 | 0 | 3500 | 0 |  | 650 |  | 선택 | 해제 | 선택 | 미정 | 미정 | 선택 | 미정 |  | 미정 | BT180180 | H
B46967 | 2018-07-26 | 2 | D | TUNDISH교체전 | 10 | A | AE4330VM2 | 합금강 | SNCM439계 | BM#2 | 1592 | 49 | 1641 | 1553 | 42 | 9000 |  | 1 | 0.19 | 19 |  | -2.07 | 1569 | 1642 | 1.78 | 0 | 0 | 10 | 56 | 2286 | Y |  | 2018-07-26 17:55 | 76 | 1186 | 16 | 27 | 34 | 37 | 40 | 40 | 40 | 39 | 38 | 37 | 37 | 36 | 34 | 33 | 35 | 40 | 33 | 40 | -0.16 | Y | 44.98 | Y | -0.2 |  |  |  | 1.46 |  |  |  | N | N | N | N | 150 | 0.45 | 69 | 95046 | 104250 | 750 | 2000 | 12 | 1 | 20 | 2018-07-26 18:12 | 1569 | 129 |  | 21 |  | * STR#2기 EDGE HEATER 500KW 적용 이상공정 등록 및 생관통보. | BB7322C63B08484DA3C3CD80CD832721 | 23E2BE6DCD6E41ABA52636E7FFC32ECB | 160B53FBC53F42AB874A55F67127F79D | [11 empty] | 90.52 | 100 | 0 | 2580 | 0 |  | 650 | 400 | 선택 | 선택 | 0 | 2680 | 0 |  | 650 | 400 | 선택 | 선택 | 선택 | 미정 | 미정 | 미정 | 선택 | 5 | 미정 | RB190.50 | C
A47054 | 2018-07-26 | 1 | D | TUNDISH교체 | 1 | A | SCR420HB | 소입성보증강 | C2 | BM#1 | 1691 | 68 | 1650 | 1580 | 40 | 6800 |  | 3 | 0.37 | 21 |  | -1.7 | 1605 | 1650 | 0 | 21.25 |  | 12 | 51 | 67 | Y |  | 2018-07-26 17:59 | 97 | 1088 | -11 | 33 | 30 | 37 | 42 | 45 | 46 | 47 | 47 | 47 | 47 |  |  | 47 | 41 | 47 | 47 | 47 | 0 |  | 15 | Y | 0 |  | 2.35 | 2.35 |  |  |  |  | N | N | N | N | 150 | 0.52 | 58 | 101508 | 101610 | 7490 | 16000 | 14 | 1 |  | 2018-07-26 18:07 | 1605 | 155 |  | 44 |  | *T/Dflux 유15kg 용225kg | [14 empty] | 93.04 | 100 | 1000 | 0 | 0 |  | 450 |  | 선택 | 선택 | 1000 | 0 | 0 |  | 450 |  | 선택 | 선택 | 해제 | 미정 | 미정 | 선택 | 선택 |  | 미정 | BT180180 | H
A47055 | 2018-07-26 | 1 | D |  | 2 | A | SCR420HB | 소입성보증강 | C2 | BM#1 | 1621 | 43 | 1609 | 1560 | 37 | 6600 |  | 3 | 0.35 | 19 |  | -1.33 | 1578 | 1609 | 0 | 17.81 |  | 32 | 42 | 85 | Y |  | 2018-07-26 18:56 | 70 | 1088 | 46 | 37 | 31 | 28 | 27 | 26 | 25 | 24 | 24 | 22 | 21 | 20 | 19 | 19 | 28 | 31 | 19 | 0 | -0.24 |  | 50 | Y | -0.2 | [7 empty] | N | N | N | N | 140 | 0.5 | 63 | 101508 | 97870 | 7060 | 15300 | 14 | 1 |  | 2018-07-26 19:01 | 1578 | 125 |  | 47 |  | *전공정 작업지연, 감속주입 | [14 empty] | 96.22 | 100 | 0 | 0 | 0 |  | 450 |  | 선택 | 선택 | 0 | 0 | 0 |  | 450 |  | 선택 | 선택 | 해제 | 미정 | 미정 | 선택 | 미정 |  | 미정 | BT180180 | H
B46968 | 2018-07-26 | 2 | D | TUNDISH교체 | 1 | A | 42CRMOS4HH | 소입성보증강 | D | BM#2 | 1577 | 49 | 1674 | 1564 | 41 | 9000 |  | 1 | 0.24 | 21 |  | -2.55 | 1589 | 1681 | 0 | 3.86 | 0 | 35 | 17 | 66 | Y |  | 2018-07-26 19:02 | 97 | 1088 | 27 | 22 | 31 | 36 | 39 | 39 | 40 | 41 | 41 | 41 | 41 |  |  | 41 | 36 | 41 | 41 | 41 | 0 |  | 14.97 | Y | 0 | 1.5 | 2.87 | 2.87 | 2.07 |  |  |  | N | N | N | N | 150 | 0.48 | 60 | 90840 | 100380 | 110 | 15500 | 1 | 2 | 10 | 2018-07-26 19:17 | 1589 | 165 |  | 50 |  | * T/D FLUX 용탕부: 120 KG / 유탕부: 15KG 투입 *10분 수소측정값 3PPM 초과로 2회 측정.(1차:2.87PPM2차:2.94PPM) *첫 HEAT 수소측정 기준초과(10분)이상공정 등록 및 생관통보. * STR#2기 EDGE HEATER 500KW 적용 이상공정 등록 및 생관통보. | [14 empty] | 91.3 | 100 | 750 | 0 | 0 |  | 650 | 400 | 선택 | 선택 | 750 | 0 | 0 |  | 650 | 400 | 선택 | 선택 | 해제 | 미정 | 미정 | 미정 | 미정 |  | 미정 |  | C
B46969 | 2018-07-26 | 2 | D |  | 2 | A | 42CRMOS4HH | 소입성보증강 | D | BM#2 | 1616 | 45 | 1638 | 1562 | 35 | 7600 |  | 1 | 0.21 | 19 |  | -2.52 | 1567 | 1646 | 0 | 2.69 | 0 | 5 | 11 | 65 | Y |  | 2018-07-26 20:13 | 75 | 1087 | 35 | 34 | 33 | 31 | 31 | 29 | 29 | 28 | 26 | 25 | 24 |  |  | 24 | 30 | 33 | 24 | 0 | -0.22 |  | 40 | Y | -0.2 | [7 empty] | N | N | N | N | 140 | 0.5 | 58 | 98311 | 95770 | 2350 | 15900 | 1 | 2 | 10 | 2018-07-26 20:25 | 1567 | 146 |  | 41 | 23 | * STR#2기 EDGE HEATER 500KW 적용 이상공정 등록 및 생관통보. *STR#1 크로깅발생 | [14 empty] | 100.32 | 100 | 0 | 0 | 0 |  | 650 | 400 | 선택 | 선택 | 0 | 0 | 0 |  | 650 | 400 | 선택 | 선택 | 해제 | 미정 | 미정 | 미정 | 미정 |  | 미정 | SB090090 | C
A47056 | 2018-07-26 | 1 | D |  | 3 | A | SCR420HB | 소입성보증강 | C2 | BM#1 | 1613 | 42 | 1622 | 1553 | 40 | 6400 |  | 3 | 0.34 | 19 |  | -2.04 | 1575 | 1622 | 0 | 17.65 |  | 22 | 29 | 72 | Y |  | 2018-07-26 19:59 | 67 | 1087 | 18 | 19 | 21 | 21 | 22 | 22 | 21 | 20 | 19 | 18 | 17 | 16 | 15 | 14 | 19 | 22 | 14 | 21 | -0.18 | Y | 45 | Y | -0.2 | [7 empty] | N | N | N | N | 130 | 0.45 | 67 | 84590 | 98380 | 7030 | 15330 | 14 | 1 |  | 2018-07-26 20:07 | 1575 | 125 |  | 47 |  | *전공정 작업지연, 감속주입 | [14 empty] | 80.26 | 100 | 0 | 0 | 0 |  | 450 |  | 선택 | 선택 | 0 | 0 | 0 |  | 450 |  | 선택 | 선택 | 해제 | 미정 | 미정 | 선택 | 미정 |  | 미정 | BT180180 | C
A47057 | 2018-07-26 | 1 | A |  | 4 | A | SCR420HB | 소입성보증강 | C2 | BM#1 | 1590 | 47 | 1609 | 1526 | 44 | 7200 |  | 3 | 0.37 | 18 |  | -1.24 | 1580 | 1609 | 0 | 17.61 |  | 31 | 16 | 70 | Y |  | 2018-07-26 21:25 | 72 | 1088 | 12 | 20 | 24 | 26 | 27 | 27 | 26 | 25 | 25 | 23 | 22 | 21 | 20 | 19 | 23 | 27 | 19 | 0 | -0.18 | Y | 45 | Y | -0.2 | [7 empty] | N | N | N | N | 120 | 0.46 | 66 | 84590 | 99160 | 7130 | 16000 | 14 | 1 |  | 2018-07-26 21:32 | 1580 | 111 |  | 31 | 20 | *전공정 지연으로 감속주입 | [14 empty] | 79.65 | 100 | 0 | 0 | 0 |  | 450 |  | 선택 | 선택 | 0 | 0 | 0 |  | 450 |  | 선택 | 선택 | 해제 | 미정 | 미정 | 선택 | 미정 |  | 미정 | BT180180 | H
B46970 | 2018-07-26 | 2 | A |  | 3 | A | 42CRMOS4HH | 소입성보증강 | D | BM#2 | 1585 | 47 | 1636 | 1540 | 41 | 8800 |  | 1 | 0.24 | 19 |  | -2.29 | 1565 | 1641 | 0 | 2.31 | 0 | 37 | 65 | 50 | Y |  | 2018-07-26 21:23 | 73 | 1089 | 21 | 27 | 33 | 35 | 36 | 36 | 35 | 34 | 32 | 32 | 30 | 29 | 27 | 20 | 30 | 36 | 20 | 0 | -0.29 | Y | 54.77 | Y | -0.42 | [7 empty] | N | N | N | N | 130 | 0.44 | 77 | 100304 | 106200 | 60 | 15800 | 1 | 2 |  | 2018-07-26 21:22 | 1565 | 140 |  | 32 |  | * STR#2기 EDGE HEATER 500KW 적용 이상공정 등록 및 생관통보. *전공정 후HEAT성분오바로 10%이상 감속주입 *주입말 0.40 이하 감속주입 308.407 | [14 empty] | 94.63 | 100 | 0 | 0 | 0 |  | 650 | 400 | 선택 | 선택 | 0 | 0 | 0 |  | 650 | 400 | 선택 | 선택 | 해제 | 미정 | 미정 | 미정 | 미정 |  | 미정 | SB120120 | H
A47058 | 2018-07-26 | 1 | A |  | 5 | A | SCR420HB | 소입성보증강 | C2 | BM#1 | 1599 | 40 | 1609 | 1519 | 36 | 7000 |  | 3 | 0.37 | 18 |  | -1.35 | 1578 | 1609 | 0 | 13.97 |  | 12 | 52 | 74 | Y |  | 2018-07-26 22:41 | 70 | 1088 | 17 | 22 | 26 | 28 | 29 | 29 | 28 | 27 | 26 | 25 | 25 | 24 | 23 | 23 | 25 | 29 | 23 | 0 | -0.15 | Y | 40 | Y | -0.2 | [7 empty] | N | N | N | N | 110 | 0.46 | 64 | 101508 | 96370 | 7040 | 15230 | 14 | 1 |  | 2018-07-26 22:49 | 1578 | 94 |  | 22 |  | *전공정 지연으로 감속주입 | [14 empty] | 98.22 | 100 | 0 | 0 | 0 |  | 450 |  | 선택 | 선택 | 0 | 0 | 0 |  | 450 |  | 선택 | 선택 | 해제 | 미정 | 미정 | 선택 | 미정 |  | 미정 | BT180180 | H
B46972 | 2018-07-26 | 2 | A |  | 4 | A | 42CRMOS4HH | 소입성보증강 | D | BM#2 | 1586 | 46 | 1586 | 1541 | 38 | 8200 |  | 1 | 0.58 | 18 |  | -2.43 | 1586 | 1644 | 0 | 9.5 | 0 | 32 | 43 | 30 | Y |  | 2018-07-26 23:08 | 94 | 1088 | [14 empty] | 0 | 0 | 0 | 0 | 0 |  | 0 | Y | 0 | [7 empty] | N | N | N | N | 120 | 0 | 64 | 102090 | 97510 | 3490 | 15000 | 1 | 2 |  | 2018-07-26 23:14 | 1586 | 104 |  | 6 | 16 | * STR#2기 EDGE HEATER 500KW 적용 이상공정 등록 및 생관통보. *전공정 요청 감속주입 | [14 empty] | 101.08 | 100 | 0 | 0 | 0 |  | 650 | 400 | 선택 | 선택 | 0 | 0 | 0 |  | 650 | 400 | 선택 | 선택 | 해제 | 미정 | 미정 | 미정 | 미정 |  | 미정 | SB120120 | H
A47059 | 2018-07-26 | 1 | A |  | 6 | A | SCR420HB | 소입성보증강 | C2 | BM#1 | 1640 | 41 | 1612 | 1539 | 31 | 5700 |  | 3 | 0.39 | 20 |  | -1.32 | 1580 | 1612 | 0 | 13.63 |  | 35 | 18 | 78 | Y |  | 2018-07-26 23:39 | 72 | 1136 | 20 | 24 | 26 | 27 | 27 | 26 | 26 | 25 | 24 | 23 | 22 |  |  | 22 | 25 | 27 | 22 | 26 | -0.14 | Y | 35 | Y | -0.2 | [7 empty] | N | N | N | N | 100 | 0.5 | 54 | 101508 | 90680 | 7160 | 14100 | 14 | 1 |  | 2018-07-26 23:54 | 1580 | 103 |  | 32 |  | *전공정 지연으로 감속주입 | [14 empty] | 103.9 | 100 | 0 | 0 | 0 |  | 450 |  | 선택 | 선택 | 0 | 0 | 0 |  | 450 |  | 선택 | 선택 | 해제 | 미정 | 미정 | 선택 | 미정 |  | 미정 | BT180180 | H
B46971 | 2018-07-26 | 2 | A |  | 5 | B | 42CRMOS4HH | 소입성보증강 | D | BM#2 | 1591 | 28 | 0 | 1540 | 22 | 13500 |  | 1 | 0.22 | 18 |  | -2.23 | 1582 | 1643 | 0 | 4.76 | 0 | 10 | 57 | 60 | Y |  | 2018-07-27 00:13 | 90 | 1087 | 31 | 40 | 44 | 46 | 46 | 47 | 46 | 45 | 44 | 43 | 42 | 40 | 35 | 46 | 50 | 56 | 46 | 54 | -0.22 | Y | 45 | Y | -0.2 | [7 empty] | N | N | N | N | 110 | 0.47 | 69 | 95284 | 106380 | 1680 | 15100 | 1 | 2 |  | 2018-07-27 00:11 | 1582 | 226 |  | 8 |  | * STR#2기 EDGE HEATER 500KW 적용 이상공정 등록 및 생관통보. | [14 empty] | 91.62 | 100 | 0 | 0 | 0 |  | 650 | 400 | 선택 | 선택 | 0 | 0 | 0 |  | 650 | 400 | 선택 | 선택 | 해제 | 미정 | 미정 | 미정 | 미정 |  | 미정 | SB120120 | H
A47060 | 2018-07-26 | 1 | A |  | 7 | B | SCR420HB | 소입성보증강 | C2 | BM#1 | 0 | 47 | 1618 | 1522 | 40 | 7600 |  | 3 | 0.37 | 19 |  | -1.6 | 1578 | 1618 | 0 | 14.95 |  | 22 | 30 | 72 | Y |  | 2018-07-27 00:57 | 70 | 1132 | 17 | 26 | 30 | 32 | 32 | 32 | 31 | 30 | 29 | 28 | 27 | 26 |  | 26 | 29 | 32 | 26 | 32 | -0.15 | Y | 39.98 | Y | -0.2 | [7 empty] | N | N | N | N | 150 | 0.5 | 55 | 101508 | 93300 | 7110 | 15210 | 14 | 1 |  | 2018-07-27 00:51 | 1578 | 106 |  | 12 |  | *전공정 지연으로 감속주입 | [14 empty] | 101.2 | 100 | 0 | 0 | 0 |  | 450 |  | 선택 | 선택 | 0 | 0 | 0 |  | 450 |  | 선택 | 선택 | 해제 | 미정 | 미정 | 선택 | 미정 |  | 미정 | BT180180 | C
B46973 | 2018-07-26 | 2 | A |  | 6 | A | 42CRMOS4HH | 소입성보증강 | D | BM#2 | 1600 | 63 | 0 | 1577 | 41 | 8500 |  | 1 | 0.27 | 18 |  | 0 | 1576 | 1637 | 0 | 9.04 | 0 | 5 | 12 | 34 | Y |  | 2018-07-27 01:19 | 84 | 1130 | 41 | 44 | 47 | 48 | 48 | 47 | 46 | 45 | 44 | 43 | 40 | 39 | 37 | 33 | 43 | 48 | 33 | 0 | -0.27 | Y | 55.02 | Y | -0.6 | [7 empty] | N | N | N | N | 100 | 0.42 | 71 | 104145 | 98860 | 20 | 14760 | 1 | 2 |  | 2018-07-27 01:23 | 1576 | 174 |  | 15 |  | * STR#2기 EDGE HEATER 500KW 적용 이상공정 등록 및 생관통보. * 전공정 지연으로 주속10%이상 감속주입 | [14 empty] | 106.27 | 93.33 | 0 | 0 | 0 |  | 650 | 400 | 선택 | 선택 | 0 | 0 | 0 |  | 650 | 400 | 선택 | 선택 | 해제 | 미정 | 미정 | 미정 | 미정 |  | 미정 | SB120120 | H
B46974 | 2018-07-26 | 2 | A |  | 8 | B | SCR420HB | 소입성보증강 | C2 | BM#1 | 1589 | 43 | 1589 | 1550 | 37 | 7300 |  | 3 | 0.37 | 19 |  | -0.08 | 1587 | 1589 | 0 | 16.05 |  | 37 | 66 | 72 | Y |  | 2018-07-27 01:50 | 79 | 1136 | 24 | 34 | 40 | 42 | 43 | 43 | 43 | 42 | 42 | 40 | 39 |  |  | 39 | 39 | 43 | 39 | 43 | -0.12 | Y | 30.02 | Y | -0.2 | [7 empty] | N | N | N | N | 140 | 0.55 | 54 | 101508 | 99040 | 7040 | 14480 | 14 | 1 |  | 2018-07-27 01:58 | 1587 | 93 |  | 18 | [16 empty] | 95.76 | 100 | 0 | 0 | 0 |  | 450 |  | 선택 | 선택 | 0 | 0 | 0 |  | 450 |  | 선택 | 선택 | 해제 | 미정 | 미정 | 선택 | 선택 | 7 | 미정 | BT180180 | H
C45517 | 2018-07-26 | 3 | A |  | 7 | A | 42CRMOS4HH | 소입성보증강 | D | BM#2 | 1585 | 59 | 1619 | 1531 | 44 | 9200 |  | 2 | 0.27 | 18 | 40 | -1.88 | 1570 | 1614 | 0.23 | 0.73 | 0 | 19 | 51 | 144 | Y |  | 2018-07-27 02:32 | 78 | 1074 | 30 | 31 | 32 | 32 | 32 | 32 | 31 | 29 | 28 | 27 | 25 | 24 | 22 | 20 | 28 | 32 | 20 | 32 | -0.22 |  | 55 | Y | -0.4 | [7 empty] | N | N | N | N | 150 | 0.5 | 61 | 102090 | 102010 | 740 | 14650 | 1 | 2 |  | 2018-07-27 02:41 | 1570 | 114 |  | 17 |  | * STR#2기 EDGE HEATER 500KW 적용 이상공정 등록 및 생관통보. | [14 empty] | 99.5 | 100 | 0 | 0 | 0 |  | 650 | 400 | 선택 | 선택 | 0 | 0 | 0 |  | 650 | 400 | 선택 | 선택 | 해제 | 미정 | 미정 | 미정 | 미정 |  | 미정 | SB120120 | H
A47061 | 2018-07-26 | 1 | A |  | 9 | A | SCR420HB | 소입성보증강 | C2 | BM#1 | 1587 | 50 | 1631 | 1532 | 40 | 7600 |  | 3 | 0.36 | 19 |  | -1.43 | 1589 | 1623 | 0 | 19.52 |  | 31 | 17 | 98 | Y |  | 2018-07-27 02:26 | 81 | 1131 | 35 | 34 | 35 | 35 | 35 | 35 | 34 | 32 | 32 | 31 | 30 | 30 |  | 30 | 33 | 35 | 30 | 35 | -0.11 |  | 45 | Y | 0 | [7 empty] | N | N | N | N | 130 | 0.55 | 57 | 101508 | 104430 | 4820 | 14780 | 14 | 1 |  | 2018-07-27 02:34 | 1589 | 124 |  | 38 |  | *전공정요청 L/D잔강 이월 안함-이상재등록 | [14 empty] | 92.96 | 100 | 0 | 0 | 0 |  | 450 |  | 선택 | 선택 | 0 | 0 | 0 |  | 450 |  | 선택 | 선택 | 해제 | 미정 | 미정 | 해제 | 미정 |  | 미정 | BT180180 | H
B46975 | 2018-07-26 | 2 | A | TUNDISH교체전 | 8 | A | 42CRMOS4HH | 소입성보증강 | D | BM#2 | 1586 | 47 | 1586 | 1537 | 40 | 7900 |  | 1 | 0.23 | 18 |  | -2.33 | 1566 | 1630 | 0 | 6.73 | 0 | 32 | 44 | 54 | Y |  | 2018-07-27 03:16 | 74 | 1134 | 15 | 24 | 28 | 30 | 31 | 31 | 31 | 30 | 30 | 29 | 27 | 25 | 23 | 23 | 27 | 31 | 23 | 31 | -0.2 | Y | 40.02 | Y | -0.4 | [7 empty] | N | N | N | N | 140 | 0.5 | 60 | 103305 | 100500 | -2620 | 2000 | 1 | 2 |  | 2018-07-27 03:19 | 1566 | 142 |  | 37 |  | * STR#2기 EDGE HEATER 500KW 적용 이상공정 등록 및 생관통보. | DB0A7FF9D76C409FB65F43D59A219E27 | 90128D168A7D42CDA44317F577531CFE | 81E6836A7EC241AFAF5039891FC18F7E | [11 empty] | 98.39 | 100 | 0 | 2500 | 0 |  | 650 | 400 | 선택 | 선택 | 0 | 2700 | 0 |  | 650 | 400 | 선택 | 선택 | 해제 | 미정 | 미정 | 미정 | 미정 |  | 미정 | SB100100 | C
A47062 | 2018-07-26 | 1 | A |  | 10 | A | SCR420HB | 소입성보증강 | C2 | BM#1 | 1640 | 41 | 1619 | 1573 | 34 | 5900 |  | 3 | 0.38 | 19 |  | -1.71 | 1577 | 1619 | 0 | 14.12 |  | 12 | 53 | 97 | Y |  | 2018-07-27 03:33 | 69 | 1135 | 26 | 28 | 30 | 31 | 31 | 30 | 29 | 29 | 28 | 27 | 26 | 25 |  | 25 | 29 | 31 | 25 | 0 | -0.15 | Y | 40.02 | Y | -0.2 | [7 empty] | N | N | N | N | 120 | 0.55 | 57 | 101508 | 104380 | 4080 | 13870 | 14 | 1 |  | 2018-07-27 03:43 | 1577 | 125 |  | 32 |  | *전공정요청 L/D잔강 이월 안함-이상재등록 | [14 empty] | 93.69 | 100 | 0 | 0 | 0 |  | 450 |  | 선택 | 선택 | 0 | 0 | 0 |  | 450 |  | 선택 | 선택 | 해제 | 미정 | 미정 | 해제 | 미정 |  | 미정 | BT180180 | H
B46976 | 2018-07-26 | 2 | B | TUNDISH교체전 | 11 | A | SCR420HB | 소입성보증강 | C2 | BM#1 | 1569 | 58 | 1569 | 1550 | 46 | 8500 |  | 3 | 0.37 | 20 |  | 0.63 | 1585 | 1569 | 0 | 14.04 |  | 10 | 58 | 45 | Y |  | 2018-07-27 04:29 | 77 | 1137 | 20 | 30 | 35 | 37 | 38 | 38 | 37 | 37 | 37 | 36 | 35 | 33 |  | 33 | 34 | 38 | 33 | 37 | -0.14 | Y | 34.98 | Y | -0.4 | [7 empty] | N | N | N | N | 110 | 0.55 | 59 | 99359 | 106870 | 5430 | 2000 | 14 | 1 |  | 2018-07-27 04:43 | 1585 | 149 |  | 36 |  | *전공정요청 L/D잔강 이월 안함-이상재등록 |  | 6083525F872C450D9193BBC8BF6C743A | D2A1A386BF1549BA8F04E4D7987D9B78 | 5131EF5921A4458DA4ABD444C59CFF2B | [10 empty] | 88.48 | 100 | 0 | 3000 | 0 |  | 450 |  | 선택 | 선택 | 0 | 3000 | 0 |  | 450 |  | 선택 | 선택 | 해제 | 미정 | 미정 | 미정 | 미정 |  | 미정 | BT180180 | H
A47063 | 2018-07-26 | 1 | B | TUNDISH교체 | 1 | A | SM45C | 탄소강 | SM45C | BM#2 | 1634 | 41 | 1646 | 1567 | 35 | 6400 |  | 1 | 0.23 | 20 |  | -2.42 | 1586 | 1655 | 0 | 7.06 | 0 | 35 | 19 | 96 | Y |  | 2018-07-27 04:35 | 93 | 1126 | 23 | 21 | 19 | 19 | 23 | 28 | 28 | 31 | 32 | 33 | 33 | 33 |  | 33 | 28 | 33 | 33 | 33 | 0 |  | 10.02 | Y | 0 | 1.1 | 2.87 | 2.7 | 2.11 |  |  |  | N | N | N | N | 190 | 0.46 | 61 | 99683 | 97250 | 120 | 14300 | 10 | 1 | 10 | 2018-07-27 04:34 | 1586 | 144 |  | 45 |  | *턴디쉬 플럭스 120KG/15KG *슬리브 롱노즐 사용 *전공정 지연 감속주입 * 수소 기준값 초과 이상공정 등록 생관통보 | [14 empty] | 103.35 | 100 | 700 | 0 | 0 |  | 650 | 400 | 선택 | 해제 | 700 | 0 | 0 |  | 650 | 400 | 선택 | 해제 | 해제 | 미정 | 미정 | 미정 | 미정 |  | 미정 | RB120.00 | C
A47064 | 2018-07-26 | 1 | B | TUNDISH교체 | 1 | A | AE1055LS | 탄소강 | G-AE1055LS | BM#1 | 1586 | 41 | 1637 | 1570 | 36 | 6100 |  | 3 | 0.38 | 26 |  | -1.24 | 1591 | 1631 | 0 | 18.17 |  | 22 | 31 | 96 | Y |  | 2018-07-27 05:28 | 107 | 1130 | -84 | 35 | 31 | 34 | 36 | 38 | 39 | 39 | 40 | 41 | 41 | 40 |  | 40 | 38 | 41 | 40 | 0 | -0.1 |  | 10 | Y | -0.2 |  | 2.34 | 2.27 |  |  |  |  | Y | N | N | M | 230 | 0.47 | 62 | 84590 | 96800 | 7090 | 15600 | 6 | 2 |  | 2018-07-27 05:36 | 1591 | 151 |  | 58 |  | *T/Dflux 유15kg 용225kg *전공정 작업지연 감속주입 *정속유지강종 감속주입 ID:103~105.203~205 | [14 empty] | 81.49 | 100 | 1500 | 0 | 0 |  | 400 |  | 선택 | 해제 | 1500 | 0 | 0 |  | 400 |  | 선택 | 해제 | 해제 | 미정 | 미정 | 선택 | 선택 |  | 미정 | BT180180 | H
B46977 | 2018-07-26 | 2 | B |  | 2 | A | SM45C | 탄소강 | SM45C | BM#2 | 1592 | 43 | 1592 | 1552 | 34 | 7000 |  | 1 | 0.27 | 20 |  | 0 | 1574 | 1653 | 0 | 14.7 | 0 | 5 | 13 | 45 | Y |  | 2018-07-27 05:26 | 81 | 1138 | 31 | 30 | 30 | 30 | 30 | 30 | 30 | 30 | 29 | 28 | 28 | 27 | 27 | 23 | 29 | 30 | 23 | 30 | -0.14 | Y | 50.4 | Y | -0.6 | [7 empty] | N | N | N | N | 180 | 0.47 | 64 | 95062 | 99750 | 870 | 14200 | 10 | 1 | 20 | 2018-07-27 05:44 | 1574 | 160 |  | 60 |  | * 전공정 요청으로 감속주입 | [14 empty] | 94.59 | 100 | 0 | 0 | 0 |  | 650 | 400 | 선택 | 해제 | 0 | 0 | 0 |  | 650 | 400 | 선택 | 해제 | 해제 | 미정 | 미정 | 미정 | 미정 |  | 미정 | RB120.00 | C
A47065 | 2018-07-26 | 1 | B |  | 2 | A | AE1055LS | 탄소강 | G-AE1055LS | BM#1 | 1608 | 52 | 1607 | 1512 | 41 | 6900 |  | 3 | 0.41 | 25 |  | -1.5 | 1558 | 1605 | 0 | 23.18 |  | 31 | 18 | 53 | Y |  | 2018-07-27 06:56 | 74 | 1097 | 38 | 36 | 35 | 35 | 34 | 34 | 34 | 33 | 32 | 32 | 31 | 30 | 29 | 29 | 34 | 35 | 29 | 34 | -0.12 |  | 50.02 | Y | -0.2 | [7 empty] | Y | Y | Y | Y | 220 | 0.47 | 60 | 101508 | 91900 | 7010 | 15600 | 6 | 2 |  | 2018-07-27 07:04 | 1558 | 128 |  | 32 |  | *전공정 작업지연 감속주입 *정속유지강종 감속주입 ID:101~106.201~206 | [14 empty] | 102.64 | 100 | 0 | 0 | 0 |  | 400 |  | 선택 | 해제 | 0 | 0 | 0 |  | 400 |  | 선택 | 해제 | 해제 | 미정 | 미정 | 선택 | 미정 |  | 미정 | BT180180 | H
B46979 | 2018-07-26 | 2 | B |  | 3 | A | SM45C | 탄소강 | SM45C | BM#2 | 1647 | 40 | 1647 | 1584 | 19 | 4000 |  | 1 | 0.23 | 16 |  | -1.59 | 1546 | 1598 | 0 | 4.12 | 0 | 32 | 45 | 36 | Y |  | 2018-07-27 07:16 | 53 | 1080 | 19 | 22 | 23 | 23 | 25 | 26 | 27 | 26 | 26 | 25 | 24 | 23 | 22 | 18 | 23 | 27 | 18 | 26 | -0.2 | Y | 45 | Y | -0.4 | [7 empty] | Y | Y | Y | Y | 170 | 0.47 | 64 | 91832 | 100660 | 1050 | 15000 | 10 | 1 | 40 | 2018-07-27 07:28 | 1546 | 104 |  | 17 | [16 empty] | 90.34 | 100 | 0 | 0 | 0 |  | 650 | 700 | 선택 | 해제 | 0 | 0 | 0 |  | 650 | 700 | 선택 | 해제 | 해제 | 미정 | 미정 | 미정 | 미정 |  | 미정 | SB120120 | C
A47066 | 2018-07-27 | 1 | B |  | 3 | A | AE1055LS | 탄소강 | G-AE1055LS | BM#1 | 1581 | 42 | 1605 | 1530 | 35 | 5900 |  | 3 | 0.39 | 25 |  | -1.27 | 1567 | 1606 | 0 | 22.73 |  | 12 | 54 | 63 | Y |  | 2018-07-27 07:50 | 83 | 1087 | 27 | 32 | 35 | 38 | 39 | 39 | 39 | 39 | 39 | 38 | 37 | 37 | 36 | 36 | 37 | 39 | 36 | 39 | -0.06 | Y | 45 | Y | 0 | [7 empty] | Y | Y | Y | Y | 210 | 0.47 | 68 | 101508 | 100740 | 1270 | 15100 | 6 | 2 |  | 2018-07-27 08:02 | 1567 | 123 |  | 41 |  | *전공정 작업지연 감속주입 *정속유지강종 감속주입 ID:101~106.201~206 | [14 empty] | 94.21 | 100 | 0 | 0 | 0 |  | 400 |  | 선택 | 해제 | 0 | 0 | 0 |  | 400 |  | 선택 | 해제 | 해제 | 미정 | 미정 | 선택 | 미정 |  | 미정 | BT180180 | H
B46980 | 2018-07-27 | 2 | B |  | 4 | A | SM45C | 탄소강 | SM45C | BM#2 | 1594 | 44 | 1594 | 1535 | 31 | 6300 |  | 1 | 0.19 | 22 |  | -1.95 | 1558 | 1609 | 0 | 4.91 | 0 | 10 | 59 | 36 | Y |  | 2018-07-27 08:27 | 65 | 1085 | 24 | 29 | 32 | 32 | 32 | 32 | 32 | 32 | 32 | 32 | 30 | 29 | 29 | 24 | 29 | 32 | 24 | 32 | -0.16 | Y | 49.65 | Y | -0.2 | [7 empty] | Y | Y | Y | Y | 160 | 0.47 | 69 | 103704 | 108470 | 80 | 14600 | 10 | 1 | 10 | 2018-07-27 08:25 | 1558 | 111 |  | 15 | [16 empty] | 96.11 | 100 | 0 | 0 | 0 |  | 650 | 700 | 선택 | 해제 | 0 | 0 | 0 |  | 650 | 700 | 선택 | 해제 | 해제 | 미정 | 미정 | 미정 | 미정 |  | 미정 | RB240.00 | C
A47067 | 2018-07-27 | 1 | B |  | 4 | A | AE1055LS | 탄소강 | G-AE1055LS | BM#1 | 1624 | 44 | 1600 | 1617 | 28 | 4200 |  | 3 | 0.41 | 25 |  | -1.21 | 1572 | 1609 | 0 | 22.71 |  | 35 | 20 | 43 | Y |  | 2018-07-27 08:57 | 88 | 1086 | 34 | 39 | 42 | 44 | 45 | 46 | 45 | 46 | 45 | 44 | 45 | 45 |  | 45 | 43 | 46 | 44 | 45 | 0 | Y | 20 | Y | 0 | [7 empty] | Y | Y | Y | Y | 200 | 0.49 | 59 | 84590 | 95050 | 6970 | 15000 | 6 | 2 |  | 2018-07-27 09:18 | 1572 | 132 |  | 43 |  | *전공정 작업지연 감속주입 *정속유지강종 감속주입 ID:101.102.201.202 | [14 empty] | 82.93 | 100 | 0 | 0 | 0 |  | 400 |  | 선택 | 해제 | 0 | 0 | 0 |  | 400 |  | 선택 | 해제 | 해제 | 미정 | 미정 | 선택 | 미정 |  | 미정 | BT180180 | H
B46981 | 2018-07-27 | 2 | B |  | 5 | A | SM45C | 탄소강 | SM45C | BM#2 | 1605 | 39 | 1605 | 1553 | 26 | 5300 |  | 1 | 0.2 | 17 |  | -1.89 | 1549 | 1607 | 0 | 6.06 | 0 | 37 | 68 | 30 | Y |  | 2018-07-27 09:18 | 56 | 1088 | 20 | 21 | 22 | 22 | 22 | 21 | 20 | 19 | 17 | 17 | 16 | 16 | 15 | 12 | 19 | 22 | 12 | 22 | -0.21 |  | 48.07 | Y | -0.4 | [7 empty] | Y | Y | Y | Y | 150 | 0.47 | 65 | 93570 | 103380 | 1750 | 15300 | 10 | 1 | 20 | 2018-07-27 09:20 | 1549 | 121 |  | 37 | [16 empty] | 9357000 | 100 | 0 | 0 | 0 |  | 650 | 600 | 선택 | 해제 | 0 | 0 | 0 |  | 650 | 600 | 선택 | 해제 | 해제 | 미정 | 미정 | 미정 | 미정 |  | 미정 | RB220.00 | H
C45524 | 2018-07-27 | 3 | B |  | 5 | A | AE1055LS | 탄소강 | G-AE1055LS | BM#1 | 1603 | 47 | 1612 | 1551 | 33 | 6200 |  | 3 | 0.41 | 25 |  | -1.29 | 1555 | 1595 | 0 | 22.79 |  | 5 | 14 | 61 | Y |  | 2018-07-27 10:22 | 71 | 1065 | 43 | 42 | 42 | 40 | 42 | 41 | 40 | 40 | 39 | 38 | 38 | 37 | 36 | 36 | 40 | 42 | 36 | 42 | -0.11 | Y | 55 | Y | 0 | [7 empty] | Y | Y | Y | Y | 190 | 0.5 | 68 | 101508 | 107860 | 7180 | 15400 | 6 | 2 |  | 2018-07-27 10:32 | 1555 | 113 |  | 18 | [16 empty] | 88.34 | 100 | 0 | 0 | 0 |  | 400 |  | 선택 | 해제 | 0 | 0 | 0 |  | 400 |  | 선택 | 해제 | 해제 | 미정 | 미정 | 선택 | 미정 |  | 미정 | BT180180 | H
B46982 | 2018-07-27 | 2 | B |  | 6 | A | SM45C | 탄소강 | SM45C | BM#2 | 1589 | 38 | 1589 | 1537 | 27 | 5800 |  | 1 | 0.19 | 16 |  | -1.76 | 1554 | 1603 | 0 | 4.62 | 0 | 22 | 32 | 60 | Y |  | 2018-07-27 10:13 | 61 | 1074 | 10 | 12 | 12 | 13 | 14 | 15 | 16 | 16 | 16 | 15 | 14 | 13 | 12 | 8 | 13 | 16 | 8 | 16 | -0.22 | Y | 36.65 | Y | -0.61 | [7 empty] | Y | Y | Y | Y | 190 | 0.47 | 61 | 112346 | 94580 | 5540 | 16100 | 10 | 1 | 40 | 2018-07-27 10:14 | 1554 | 133 |  | 50 |  | * T/D 온도 낮아 L/D 6.5TON 내림 | [14 empty] | 11234600 | 100 | 0 | 0 | 0 |  | 650 | 600 | 선택 | 해제 | 0 | 0 | 0 |  | 650 | 600 | 선택 | 해제 | 해제 | 미정 | 미정 | 미정 | 미정 |  | 미정 | RB220.00 | H
A47068 | 2018-07-27 | 1 | B |  | 6 | A | AE1055LS | 탄소강 | G-AE1055LS | BM#1 | 1584 | 42 | 1584 | 1520 | 33 | 5000 |  | 3 | 0.38 | 25 |  | -1.14 | 1550 | 1584 | 0 | 22.86 |  | 31 | 19 | 51 | Y |  | 2018-07-27 11:27 | 66 | 1080 | 34 | 33 | 33 | 33 | 32 | 31 | 31 | 30 | 29 | 29 | 29 |  |  | 29 | 31 | 33 | 29 | 33 | -0.1 |  | 40 | Y | 0 | [7 empty] | Y | Y | Y | Y | 180 | 0.5 | 53 | 84590 | 85270 | 7090 | 15600 | 6 | 2 |  | 2018-07-27 11:35 | 1550 | 105 |  | 22 | [16 empty] | 91.7 | 100 | 0 | 0 | 0 |  | 400 |  | 선택 | 해제 | 0 | 0 | 0 |  | 400 |  | 선택 | 해제 | 해제 | 미정 | 미정 | 선택 | 미정 |  | 미정 | BT180180 | H
B46983 | 2018-07-27 | 2 | B |  | 7 | A | SM45C | 탄소강 | SM45C | BM#2 | 1605 | 41 | 1605 | 1518 | 31 | 6400 |  | 1 | 0.2 | 16 |  | -2.03 | 1555 | 1617 | 0 | 6.34 | 0 | 32 | 46 | 53 | Y |  | 2018-07-27 11:23 | 62 | 1088 | 5 | 5 | 13 | 17 | 21 | 22 | 23 | 23 | 23 | 21 | 21 | 20 | 19 | 13 | 18 | 23 | 13 | 23 | -0.27 | Y | 36.58 | Y | -0.6 | [7 empty] | Y | Y | Y | Y | 180 | 0.47 | 62 | 112346 | 94490 | 4640 | 13700 | 10 | 1 | 10 | 2018-07-27 11:40 | 1555 | 132 |  | 43 |  | * 후 HEAT L/D 강제개공 ID: 307,406 | [14 empty] | 11234600 | 100 | 0 | 0 | 0 |  | 650 | 600 | 선택 | 해제 | 0 | 0 | 0 |  | 650 | 600 | 선택 | 해제 | 해제 | 미정 | 미정 | 미정 | 미정 |  | 미정 | RB220.00 | H
A47069 | 2018-07-27 | 1 | B |  | 7 | A | AE1055LS | 탄소강 | G-AE1055LS | BM#1 | 1625 | 41 | 1591 | 1561 | 31 | 4200 |  | 3 | 0.38 | 25 |  | -1.28 | 1552 | 1591 | 0 | 24.77 |  | 12 | 55 | 67 | Y |  | 2018-07-27 12:33 | 68 | 1075 | 27 | 33 | 37 | 38 | 39 | 39 | 38 | 38 | 38 | 36 | 37 | 36 | 35 | 35 | 36 | 39 | 35 | 38 | -0.11 | Y | 35.98 | Y | -1.03 | [7 empty] | Y | Y | Y | Y | 230 | 0.5 | 56 | 101508 | 90870 | 7080 | 15500 | 6 | 2 |  | 2018-07-27 12:41 | 1552 | 95 |  | 10 | [16 empty] | 103.74 | 100 | 0 | 0 | 0 |  | 400 |  | 선택 | 해제 | 0 | 0 | 0 |  | 400 |  | 선택 | 해제 | 해제 | 미정 | 미정 | 선택 | 미정 |  | 미정 | BT180180 | H
C45525 | 2018-07-27 | 3 | D |  | 8 | A | SM45C | 탄소강 | SM45C | BM#2 | 1603 | 49 | 1702 | 1583 | 42 | 8300 |  | 2 | 0.4 | 16 |  | -3.28 | 1588 | 1672 | 1.04 | 0 | 10 | 11 | 73 | 92 | N | 1 | 2018-07-27 11:56 | 95 | 1068 | 16 | 21 | 25 | 27 | 27 | 27 | 27 | 27 | 26 | 25 | 24 | 23 |  | 23 | 25 | 27 | 23 | 27 | -0.1 | Y | 40.02 | Y | -0.2 | [7 empty] | Y | Y | Y | Y | 170 | 0.47 | 63 | 94974 | 100110 | 100 | 14500 | 10 | 1 | 20 | 2018-07-27 12:20 | 1564 | 190 |  | 77 | [16 empty] | 95.12 | 100 | 0 | 0 | 0 |  | 650 | 700 | 선택 | 해제 | 0 | 0 | 0 |  | 650 | 700 | 선택 | 해제 | 해제 | 미정 | 미정 | 미정 | 미정 |  | 미정 | RB220.00 | C
A47070 | 2018-07-27 | 1 | D |  | 8 | A | AE1055LS | 탄소강 | G-AE1055LS | BM#1 | 1636 | 44 | 1602 | 1570 | 26 | 4100 |  | 3 | 0.37 | 25 |  | -1.56 | 1555 | 1602 | 0 | 23.46 |  | 35 | 21 | 72 | Y |  | 2018-07-27 13:33 | 71 | 1080 | 34 | 39 | 42 | 44 | 44 | 44 | 43 | 42 | 42 | 41 | 41 | 40 |  | 40 | 41 | 44 | 40 | 44 | -0.1 | Y | 39.98 | Y | -0.2 | [7 empty] | Y | Y | Y | Y | 220 | 0.5 | 57 | 101508 | 92640 | 7030 | 15500 | 6 | 2 |  | 2018-07-27 13:38 | 1555 | 91 |  | 8 | [16 empty] | 101.86 | 100 | 0 | 0 | 0 |  | 400 |  | 선택 | 해제 | 0 | 0 | 0 |  | 400 |  | 선택 | 해제 | 해제 | 미정 | 미정 | 선택 | 미정 |  | 미정 | BT180180 | H
B46985 | 2018-07-27 | 2 | D | TUNDISH교체전 | 9 | A | SM45C | 탄소강 | SM45C | BM#2 | 1608 | 53 | 1608 | 1557 | 29 | 6000 |  | 1 | 0.26 | 15 |  | -1.76 | 1563 | 1608 | 0 | 11.63 | 0 | 10 | 61 | -110 | Y |  | 2018-07-27 14:12 | 70 | 1080 | 19 | 30 | 34 | 38 | 39 | 40 | 40 | 39 | 38 | 36 | 35 | 34 | 32 | 32 | 35 | 40 | 32 | 0 | -0.23 | Y | 35 | Y | -0.4 | [7 empty] | N | Y | Y | N | 160 | 0.47 | 64 | 94609 | 100600 | -600 | 2000 | 10 | 1 | 30 | 2018-07-27 14:11 | 1563 | 116 |  | 7 | 23 |  | 2FD7D37BFBF2413C9C99455C9066E646 | BEFE806D6112453C839A129914DDCECF | 70EB7C605BAA4C3B9F7A74F16C0B117C | [11 empty] | 94.61 | 100 | 0 | 2680 | 0 |  | 650 | 400 | 선택 | 해제 | 0 | 2620 | 0 |  | 650 | 400 | 선택 | 해제 | 해제 | 미정 | 미정 | 미정 | 미정 |  | 미정 | RB140.00 | C
A47071 | 2018-07-27 | 1 | D |  | 9 | A | AE1055LS | 탄소강 | G-AE1055LS | BM#1 | 1623 | 39 | 1595 | 1567 | 29 | 4400 |  | 3 | 0.38 | 25 |  | -1.54 | 1550 | 1595 | 0 | 21.39 |  | 5 | 15 | 59 | Y |  | 2018-07-27 14:25 | 66 | 1080 | 38 | 37 | 38 | 38 | 38 | 37 | 36 | 35 | 34 | 34 | 33 | 32 | 32 | 31 | 35 | 38 | 31 | 38 | -0.13 |  | 55.02 | Y | -0.2 | [7 empty] | Y | Y | Y | Y | 210 | 0.46 | 68 | 152262 | 100370 | 7040 | 16800 | 6 | 2 |  | 2018-07-27 14:35 | 1550 | 87 |  | 15 |  | *전공정 작업지연.감속주입(정속유지강종) *유사강종 연연주 혼탕부 성분확인 ID:107~109.207~209 | [14 empty] | 140.98 | 100 | 0 | 0 | 0 |  | 400 |  | 선택 | 해제 | 0 | 0 | 0 |  | 400 |  | 선택 | 해제 | 해제 | 미정 | 미정 | 선택 | 선택 | 8 | 미정 | BT180180 | H
A47072 | 2018-07-27 | 1 | D |  | 10 | A | P-AE1055LSM | 탄소강 | G-AE1055LS | BM#1 | 1649 | 40 | 1594 | 1575 | 31 | 3300 |  | 3 | 0.37 | 25 |  | -1.59 | 1547 | 1594 | 0 | 22.77 |  | 31 | 20 | 73 | Y |  | 2018-07-27 15:29 | 63 | 1087 | 30 | 30 | 31 | 31 | 30 | 30 | 29 | 29 | 28 | 27 | 26 | 26 |  | 26 | 29 | 31 | 26 | 30 | -0.11 |  | 45.02 | Y | 0 | [7 empty] | Y | Y | Y | Y | 200 | 0.46 | 59 | 33836 | 88040 | 7120 | 15400 | 6 | 2 |  | 2018-07-27 15:35 | 1547 | 95 |  | 19 |  | *전공정 작업지연.감속주입(정속유지강종) *유사강종 연연주 혼탕부 성분확인 ID:101.201 | [14 empty] | 35.39 | 100 | 0 | 0 | 0 |  | 400 |  | 선택 | 해제 | 0 | 0 | 0 |  | 400 |  | 선택 | 해제 | 해제 | 미정 | 미정 | 선택 | 미정 |  | 미정 | BT180180 | H
B46986 | 2018-07-27 | 2 | D | TUNDISH교체 | 1 | A | 34CRMO4 | 합금강 | AE4130M6 | BM#2 | 1645 | 44 | 1658 | 1572 | 38 | 8300 |  | 1 | 0.22 | 18 |  | -2.03 | 1588 | 1658 | 3.69 | 0.08 | 0 | 22 | 33 | 66 | Y |  | 2018-07-27 15:15 | 88 | 1075 | -3 | 14 | 19 | 20 | 22 | 28 | 30 | 31 | 33 | 33 | 34 | 34 | 34 | 33 | 30 | 34 | 33 | 34 | -0.07 |  | 15 | Y | -0.2 | 1.5 | 2.72 | 2.72 | 1.68 |  |  |  | Y | N | N | M | 150 | 0.46 | 62 | 99697 | 99750 | 2250 | 15700 | 15 | 2 | 10 | 2018-07-27 15:17 | 1588 | 134 |  | 33 |  | * T/D FLUX 용탕부: 120 KG / 유탕부: 15KG 투입 *10분 수소측정값 2PPM 초과.(1차:2.72PPM) *첫 HEAT 수소측정 기준초과(10분)이상공정 등록 및 생관통보. * STR#2기 EDGE HEATER 500KW 적용 이상공정 등록 및 생관통보. | [14 empty] | 97.74 | 100 | 750 | 0 | 0 |  | 650 | 1000 | 선택 | 선택 | 750 | 0 | 0 |  | 650 | 1000 | 선택 | 선택 | 해제 | 미정 | 미정 | 미정 | 미정 |  | 미정 | RB220.00 | H
A47073 | 2018-07-27 | 1 | D |  | 11 | A | P-AE1055LSM | 탄소강 | G-AE1055LS | BM#1 | 1652 | 41 | 1586 | 1587 | 36 | 4200 |  | 3 | 0.39 | 25 |  | -1.07 | 1554 | 1586 | 0 | 22.74 |  | 37 | 70 | 50 | Y |  | 2018-07-27 16:35 | 70 | 1088 | 24 | 33 | 37 | 39 | 40 | 40 | 39 | 38 | 39 | 38 | 37 | 36 | 35 | 34 | 36 | 40 | 34 | 39 | -0.13 | Y | 45.02 | Y | -0.2 | [7 empty] | Y | Y | Y | Y | 190 | 0.46 | 66 | 101508 | 97040 | 7020 | 16700 | 6 | 2 |  | 2018-07-27 16:42 | 1554 | 94 |  | 15 |  | *전공정 작업지연.감속주입(정속유지강종) | [14 empty] | 97 | 100 | 0 | 0 | 0 |  | 400 |  | 선택 | 해제 | 0 | 0 | 0 |  | 400 |  | 선택 | 해제 | 해제 | 미정 | 미정 | 선택 | 미정 |  | 미정 | BT180180 | H
B46987 | 2018-07-27 | 2 | D |  | 2 | A | 34CRMO4 | 합금강 | AE4130M6 | BM#2 | 1596 | 40 | 1647 | 1543 | 35 | 7700 |  | 1 | 0.28 | 18 |  | -2.08 | 1559 | 1641 | 11.23 | 0 | 0 | 12 | 56 | 40 | Y |  | 2018-07-27 16:24 | 59 | 1089 | 31 | 29 | 28 | 28 | 27 | 26 | 26 | 25 | 24 | 23 | 23 | 23 | 21 | 21 | 26 | 28 | 21 | 23 | -0.14 |  | 50.02 | Y | -0.4 |  |  |  | 1.22 |  |  |  | Y | Y | Y | Y | 140 | 0.48 | 65 | 99697 | 101500 | 3630 | 15000 | 15 | 2 | 20 | 2018-07-27 16:26 | 1559 | 127 |  | 28 |  | * STR#2기 EDGE HEATER 500KW 적용 이상공정 등록 및 생관통보. | [14 empty] | 94.95 | 100 | 0 | 0 | 0 |  | 650 | 1000 | 선택 | 선택 | 0 | 0 | 0 |  | 650 | 1000 | 선택 | 선택 | 해제 | 미정 | 미정 | 미정 | 미정 |  | 미정 | RB220.00 | H
B46988 | 2018-07-27 | 2 | D |  | 3 | A | 34CRMO4 | 합금강 | AE4130M6 | BM#2 | 1643 | 39 | 1664 | 1594 | 30 | 6500 |  | 1 | 0.22 | 19 |  | -2.55 | 1578 | 1659 | 4.76 | 0 | 0 | 6 | 1 | 15606 | Y |  | 2018-07-27 17:25 | 78 | 1108 | 22 | 23 | 25 | 25 | 25 | 26 | 26 | 25 | 24 | 24 | 23 | 22 |  | 22 | 24 | 26 | 22 | 25 | -0.15 | Y | 26.42 | Y | -0.2 |  |  |  | 1.35 |  |  |  | Y | Y | Y | Y | 130 | 0.48 | 57 | 92028 | 90540 | 1560 | 15400 | 15 | 2 | 30 | 2018-07-27 17:53 | 1578 | 137 |  | 34 |  | * STR#2기 EDGE HEATER 500KW 적용 이상공정 등록 및 생관통 | [14 empty] | 100.03 | 100 | 0 | 0 | 0 |  | 650 | 1000 | 선택 | 선택 | 0 | 0 | 0 |  | 650 | 1000 | 선택 | 선택 | 해제 | 미정 | 미정 | 미정 | 미정 |  | 미정 | RB220.00 | H
A47074 | 2018-07-27 | 1 | D |  | 12 | A | P-AE1055LSM | 탄소강 | G-AE1055LS | BM#1 | 1582 | 41 | 1594 | 1532 | 35 | 5300 |  | 3 | 0.38 | 25 |  | -1.56 | 1548 | 1594 | 0 | 23.13 |  | 35 | 22 | 81 | Y |  | 2018-07-27 17:41 | 64 | 1089 | 33 | 33 | 34 | 33 | 33 | 31 | 30 | 30 | 29 | 27 | 27 | 26 | 26 | 26 | 30 | 34 | 26 | 33 | -0.16 |  | 50 | Y | 0 | [7 empty] | Y | Y | Y | Y | 180 | 0.46 | 63 | 101508 | 92910 | 7010 | 16100 | 6 | 2 |  | 2018-07-27 17:46 | 1548 | 92 |  | 16 |  | *전공정 작업지연.감속주입(정속유지강종) | [14 empty] | 101 | 100 | 0 | 0 | 0 |  | 400 |  | 선택 | 해제 | 0 | 0 | 0 |  | 400 |  | 선택 | 해제 | 해제 | 미정 | 미정 | 선택 | 미정 |  | 미정 | BT180180 | H
B46989 | 2018-07-27 | 2 | D |  | 4 | A | 34CRMO4 | 합금강 | AE4130M6 | BM#2 | 1608 | 48 | 1630 | 1568 | 39 | 7700 |  | 1 | 0.26 | 18 |  | -1.85 | 1579 | 1639 | 8.73 | 0 | 0 | 10 | 62 | 60 | Y |  | 2018-07-27 18:40 | 79 | 1087 | 29 | 34 | 37 | 38 | 39 | 39 | 38 | 37 | 37 | 36 | 35 | 33 | 32 | 32 | 36 | 39 | 32 | 37 | -0.17 | Y | 40 | Y | -0.2 |  |  |  | 1.28 |  |  |  | Y | Y | Y | Y | 120 | 0.48 | 65 | 99697 | 103710 | 2380 | 14400 | 15 | 2 | 40 | 2018-07-27 18:48 | 1579 | 126 |  | 20 |  | * STR#2기 EDGE HEATER 500KW 적용 이상공정 등록 및 생관통보. | [14 empty] | 94.05 | 100 | 0 | 0 | 0 |  | 650 | 1000 | 선택 | 선택 | 0 | 0 | 0 |  | 650 | 1000 | 선택 | 선택 | 해제 | 미정 | 미정 | 미정 | 미정 |  | 미정 | RB220.00 | H
A47075 | 2018-07-27 | 1 | D |  | 13 | A | P-AE1055LSM | 탄소강 | G-AE1055LS | BM#1 | 1604 | 43 | 1603 | 1550 | 37 | 5600 |  | 3 | 0.38 | 25 |  | -1.4 | 1562 | 1603 | 0 | 24.36 |  | 5 | 16 | 73 | Y |  | 2018-07-27 18:49 | 78 | 1088 | 23 | 32 | 39 | 41 | 43 | 43 | 42 | 43 | 41 | 41 | 40 | 40 | 39 | 39 | 39 | 43 | 39 | 43 | -0.09 | Y | 44.98 | Y | 0 | [7 empty] | Y | Y | Y | Y | 230 | 0.47 | 66 | 101508 | 99170 | 7110 | 16000 | 6 | 2 |  | 2018-07-27 18:51 | 1562 | 97 |  | 12 |  | *전공정 작업지연.감속주입(정속유지강종) | [14 empty] | 95.04 | 100 | 0 | 0 | 0 |  | 400 |  | 선택 | 해제 | 0 | 0 | 0 |  | 400 |  | 선택 | 해제 | 해제 | 미정 | 미정 | 선택 | 미정 |  | 미정 | BT180180 | H
A47076 | 2018-07-27 | 1 | D |  | 14 | A | P-AE1055LSM | 탄소강 | G-AE1055LS | BM#1 | 1619 | 42 | 1599 | 1565 | 35 | 4200 |  | 3 | 0.39 | 25 |  | -1.63 | 1551 | 1599 | 0 | 19.54 |  | 31 | 21 | 82 | Y |  | 2018-07-27 19:44 | 67 | 1087 | 38 | 37 | 36 | 35 | 33 | 32 | 31 | 29 | 28 | 28 | 27 | 27 |  | 27 | 32 | 36 | 27 | 0 | -0.2 |  | 44.98 | Y | 0 | [7 empty] | Y | Y | Y | Y | 220 | 0.48 | 58 | 84590 | 89360 | 7050 | 17000 | 6 | 2 |  | 2018-07-27 19:52 | 1551 | 103 |  | 24 | [16 empty] | 87.25 | 100 | 0 | 0 | 0 |  | 400 |  | 선택 | 해제 | 0 | 0 | 0 |  | 400 |  | 선택 | 해제 | 해제 | 미정 | 미정 | 선택 | 미정 |  | 미정 | BT180180 | H
B46990 | 2018-07-27 | 2 | D |  | 5 | A | 34CRMO4 | 합금강 | AE4130M6 | BM#2 | 1580 | 44 | 1641 | 1539 | 37 | 8200 |  | 1 | 0.24 | 20 |  | -2.28 | 1580 | 1643 | 7.98 | 0 | 0 | 22 | 34 | 57 | Y |  | 2018-07-27 19:50 | 80 | 1088 | 28 | 32 | 35 | 36 | 37 | 37 | 35 | 33 | 33 | 32 | 30 | 29 | 27 | 27 | 33 | 37 | 27 | 0 | -0.25 | Y | 39.98 | Y | -0.4 |  |  |  | 1.24 |  |  |  | Y | Y | Y | Y | 110 | 0.48 | 64 | 84359 | 102200 | 30 | 14200 | 15 | 2 | 10 | 2018-07-27 20:00 | 1580 | 121 |  | 19 |  | * STR#2기 EDGE HEATER 500KW 적용 이상공정 등록 및 생관통보. | [14 empty] | 82.7 | 100 | 0 | 0 | 0 |  | 650 | 1000 | 선택 | 선택 | 0 | 0 | 0 |  | 650 | 1000 | 선택 | 선택 | 해제 | 미정 | 미정 | 미정 | 미정 |  | 미정 | RB220.00 | H
B46991 | 2018-07-27 | 2 | A |  | 6 | C | 34CRMO4 | 합금강 | AE4130M6 | BM#2 | 1594 | 44 | 1632 | 1539 | 34 | 7400 |  | 1 | 0.24 | 18 |  | -2.02 | 1564 | 1627 | 5.03 | 0 | 0 | 37 | 71 | 59 | Y |  | 2018-07-27 20:46 | 64 | 1087 | 24 | 23 | 23 | 23 | 22 | 22 | 21 | 20 | 19 | 18 |  |  |  | 18 | 22 | 23 | 18 | 23 | -0.14 |  | 34.98 | Y | -0.2 |  |  |  | 1.19 |  |  |  | Y | Y | Y | Y | 100 | 0.48 | 46 | 92028 | 74280 | 23770 | 15640 | 15 | 2 | 20 | 2018-07-27 20:47 | 1564 | 129 |  | 29 |  | * STR#2기 EDGE HEATER 500KW 적용 이상공정 등록 및 생관통보. * 성분C급발생 L/D잔강:23T 내림 생관통보 *STR#1.#2 압력과다로 S/R 재세팅 | [14 empty] | 93.91 | 100 | 0 | 0 | 0 |  | 650 | 1000 | 선택 | 선택 | 0 | 0 | 0 |  | 650 | 1000 | 선택 | 선택 | 해제 | 미정 | 미정 | 미정 | 미정 |  | 미정 | RB220.00 | H
A47077 | 2018-07-27 | 1 | A |  | 15 | A | P-AE1055LSM | 탄소강 | G-AE1055LS | BM#1 | 1626 | 42 | 1589 | 1556 | 34 | 3900 |  | 3 | 0.39 | 25 |  | -1.49 | 1546 | 1589 | 0 | 19.19 |  | 12 | 57 | 73 | Y |  | 2018-07-27 20:47 | 62 | 1087 | 27 | 29 | 31 | 32 | 32 | 32 | 31 | 31 | 31 | 30 | 29 | 29 |  | 29 | 30 | 32 | 29 | 32 | -0.07 | Y | 40 | Y | 0 | [7 empty] | Y | Y | Y | Y | 210 | 0.48 | 58 | 84590 | 92380 | 7040 | 14840 | 6 | 2 |  | 2018-07-27 20:52 | 1546 | 102 |  | 21 | [16 empty] | 85.1 | 100 | 0 | 0 | 0 |  | 400 |  | 선택 | 해제 | 0 | 0 | 0 |  | 400 |  | 선택 | 해제 | 해제 | 미정 | 미정 | 선택 | 미정 |  | 미정 | BT180180 | H
B46992 | 2018-07-27 | 2 | A |  | 7 | A | 34CRMO4 | 합금강 | AE4130M6 | BM#2 | 1605 | 37 | 1651 | 1554 | 32 | 7100 |  | 1 | 0.26 | 20 |  | -2.33 | 1581 | 1652 | 6.45 | 0 | 0 | 6 | 2 | 56 | Y |  | 2018-07-27 21:48 | 81 | 1087 | 16 | 27 | 33 | 36 | 38 | 38 | 37 | 36 | 35 | 34 | 32 | 31 | 30 | 30 | 33 | 38 | 30 | 0 | -0.2 | Y | 40 | Y | -0.2 |  |  |  | 1.2 |  |  |  | Y | Y | Y | Y | 150 | 0.48 | 61 | 107366 | 98400 | 100 | 12500 | 15 | 2 |  | 2018-07-27 22:01 | 1581 | 116 |  | 17 |  | * STR#2기 EDGE HEATER 500KW 적용 이상공정 등록 및 생관통보. | [14 empty] | 111.84 | 100 | 0 | 0 | 0 |  | 650 | 1000 | 선택 | 선택 | 0 | 0 | 0 |  | 650 | 1000 | 선택 | 선택 | 해제 | 미정 | 미정 | 미정 | 선택 | 7 | 미정 | RB220.00 | H
A47078 | 2018-07-27 | 1 | A |  | 16 | A | P-AE1055LSM | 탄소강 | G-AE1055LS | BM#1 | 1639 | 40 | 1589 | 1590 | 34 | 3900 |  | 3 | 0.43 | 25 |  | 0 | 1589 | 1589 | 0 | 20.41 |  | 35 | 23 | 71 | Y |  | 2018-07-27 21:49 | 105 | 1087 | 26 | 27 | 27 | 27 | 27 | 27 | 27 | 26 | 26 | 25 | 25 | 24 | 23 | 23 | 26 | 27 | 23 | 27 | -0.08 |  | 49.98 | Y | -0.2 | [7 empty] | Y | Y | Y | Y | 200 | 0.48 | 62 | 101508 | 99570 | 6980 | 17130 | 6 | 2 |  | 2018-07-27 21:52 | 1546 | 108 |  | 21 | [16 empty] | 95.27 | 100 | 0 | 0 | 0 |  | 400 |  | 선택 | 해제 | 0 | 0 | 0 |  | 400 |  | 선택 | 해제 | 해제 | 미정 | 미정 | 선택 | 선택 | 7 | 미정 | BT180180 | H
A47079 | 2018-07-27 | 1 | A |  | 17 | A | P-AE1055LSM | 탄소강 | G-AE1055LS | BM#1 | 1608 | 41 | 1602 | 1554 | 27 | 4500 |  | 3 | 0.4 | 26 |  | -1.36 | 1557 | 1599 | 0 | 21.07 |  | 5 | 17 | 58 | Y |  | 2018-07-27 22:45 | 73 | 1086 | 22 | 26 | 30 | 32 | 33 | 34 | 34 | 33 | 33 | 32 | 32 | 31 |  | 31 | 31 | 34 | 31 | 33 | -0.05 | Y | 30 | Y | -0.2 | [7 empty] | Y | Y | Y | Y | 190 | 0.47 | 56 | 101508 | 89600 | 7100 | 15870 | 6 | 2 |  | 2018-07-27 22:53 | 1557 | 112 |  | 30 |  | *전공정 지연으로 감속주입-정속주입 강종 감속으로 이상재 등록ID:102.103.202.203 | [14 empty] | 105.08 | 100 | 0 | 0 | 0 |  | 400 |  | 선택 | 해제 | 0 | 0 | 0 |  | 400 |  | 선택 | 해제 | 해제 | 미정 | 미정 | 선택 | 미정 |  | 미정 | BT180180 | H
B46993 | 2018-07-27 | 2 | A |  | 8 | A | 34CRMO4 | 합금강 | AE4130M6 | BM#2 | 1596 | 39 | 1596 | 1558 | 32 | 7100 |  | 1 | 0.27 | 18 |  | -2.35 | 1573 | 1639 | 5.38 | 0 | 0 | 10 | 63 | 45 | Y |  | 2018-07-27 22:53 | 73 | 1088 | 24 | 29 | 31 | 32 | 32 | 32 | 31 | 30 | 29 | 28 | 26 | 25 | 25 | 22 | 29 | 32 | 22 | 32 | -0.22 | Y | 45.95 | Y | -0.6 |  |  |  | 1.47 |  |  |  | Y | Y | Y | Y | 140 | 0.48 | 62 | 107366 | 101190 | 3860 | 14700 | 15 | 2 |  | 2018-07-27 22:59 | 1573 | 125 |  | 19 |  | * STR#2기 EDGE HEATER 500KW 적용 이상공정 등록 및 생관통보. | [14 empty] | 102.06 | 100 | 0 | 0 | 0 |  | 650 | 1000 | 선택 | 선택 | 0 | 0 | 0 |  | 650 | 1000 | 선택 | 선택 | 해제 | 미정 | 미정 | 미정 | 미정 |  | 미정 | RB220.00 | H
A47080 | 2018-07-27 | 1 | A |  | 18 | A | P-AE1055LSM | 탄소강 | G-AE1055LS | BM#1 | 1596 | 44 | 1608 | 1536 | 29 | 4900 |  | 3 | 0.39 | 26 |  | -1.36 | 1555 | 1599 | 0 | 23 |  | 31 | 22 | 54 | Y |  | 2018-07-27 23:53 | 71 | 1120 | 29 | 32 | 34 | 35 | 35 | 34 | 34 | 33 | 33 | 31 | 31 | 30 |  | 30 | 33 | 35 | 30 | 34 | -0.12 | Y | 40.02 | Y | -0.2 | [7 empty] | Y | Y | Y | Y | 180 | 0.48 | 57 | 84590 | 90540 | 7130 | 16170 | 6 | 2 |  | 2018-07-28 00:04 | 1555 | 111 |  | 21 | [16 empty] | 86.71 | 100 | 0 | 0 | 0 |  | 400 |  | 선택 | 해제 | 0 | 0 | 0 |  | 400 |  | 선택 | 해제 | 해제 | 미정 | 미정 | 선택 | 미정 |  | 미정 | BT180180 | H
B46994 | 2018-07-27 | 2 | A |  | 9 | A | 34CRMO4 | 합금강 | AE4130M6 | BM#2 | 1572 | 49 | 1572 | 1545 | 39 | 8500 |  | 1 | 0.25 | 18 |  | -2.3 | 1583 | 1642 | 4.6 | 0 | 0 | 22 | 35 | 37 | Y |  | 2018-07-27 23:56 | 83 | 1087 | 19 | 26 | 29 | 30 | 31 | 31 | 31 | 30 | 29 | 28 | 27 | 26 | 24 | 22 | 28 | 31 | 22 | 31 | -0.2 | Y | 44.98 | Y | -0.4 |  |  |  | 1.07 |  |  |  | Y | Y | Y | Y | 130 | 0.48 | 65 | 107366 | 104510 | 510 | 13710 | 15 | 2 |  | 2018-07-28 00:02 | 1583 | 132 |  | 21 |  | * STR#2기 EDGE HEATER 500KW 적용 이상공정 등록 및 생관통보. | [14 empty] | 102.66 | 100 | 0 | 0 | 0 |  | 650 | 1000 | 선택 | 선택 | 0 | 0 | 0 |  | 650 | 1000 | 선택 | 선택 | 해제 | 미정 | 미정 | 미정 | 미정 |  | 미정 | RB220.00 | H
A47081 | 2018-07-27 | 1 | A |  | 19 | A | P-AE1055LSM | 탄소강 | G-AE1055LS | BM#1 | 0 | 43 | 1599 | 1540 | 31 | 5300 |  | 3 | 0.37 | 26 |  | -1.49 | 1553 | 1599 | 0 | 20.1 |  | 12 | 58 | 62 | Y |  | 2018-07-28 00:52 | 69 | 1127 | 29 | 29 | 32 | 33 | 33 | 34 | 33 | 33 | 33 | 32 | 32 | 31 | 30 | 30 | 32 | 34 | 30 | 33 | -0.11 | Y | 35.02 | Y | -0.2 | [7 empty] | Y | Y | Y | Y | 230 | 0.48 | 64 | 84590 | 99120 | 7080 | 15920 | 6 | 2 |  | 2018-07-28 00:59 | 1553 | 104 |  | 20 | [16 empty] | 79.73 | 100 | 0 | 0 | 0 |  | 400 |  | 선택 | 해제 | 0 | 0 | 0 |  | 400 |  | 선택 | 해제 | 해제 | 미정 | 미정 | 선택 | 미정 |  | 미정 | BT180180 | H
B46995 | 2018-07-27 | 2 | A |  | 10 | A | 34CRMO4 | 합금강 | AE4130M6 | BM#2 | 1592 | 41 | 1592 | 1562 | 35 | 7600 |  | 1 | 0.24 | 20 |  | -2.39 | 1586 | 1652 | 0.15 | 14.29 | 0 | 37 | 72 | 50 | Y |  | 2018-07-28 01:02 | 86 | 1129 | 20 | 23 | 25 | 25 | 25 | 25 | 24 | 22 | 21 | 19 | 18 | 16 | 14 | 14 | 22 | 25 | 14 | 25 | -0.22 |  | 50 | Y | -0.4 |  |  |  | 1.6 |  |  |  | Y | Y | Y | Y | 120 | 0.48 | 60 | 107366 | 96060 | 5270 | 12200 | 15 | 2 |  | 2018-07-28 01:07 | 1586 | 138 |  | 24 |  | * STR#2기 EDGE HEATER 500KW 적용 이상공정 등록 및 생관통보. | [14 empty] | 106.3 | 100 | 0 | 0 | 0 |  | 650 | 1000 | 선택 | 선택 | 0 | 0 | 0 |  | 650 | 1000 | 선택 | 선택 | 해제 | 미정 | 미정 | 미정 | 미정 |  | 미정 | RB220.00 | H
A47082 | 2018-07-27 | 1 | A | TUNDISH교체전 | 20 | A | P-AE1055LSM | 탄소강 | G-AE1055LS | BM#1 | 1573 | 43 | 1586 | 1533 | 35 | 5900 |  | 3 | 0.37 | 25 |  | -0.92 | 1558 | 1586 | 0 | 19.75 |  | 35 | 24 | 61 | Y |  | 2018-07-28 02:04 | 74 | 1138 | 27 | 33 | 37 | 38 | 39 | 39 | 38 | 37 | 36 | 36 | 35 | 34 |  | 34 | 36 | 39 | 34 | 0 | -0.14 | Y | 35.02 | Y | -0.2 | [7 empty] | Y | N | N | M | 220 | 0.48 | 58 | 95456 | 93790 | 7010 | 1500 | 6 | 2 |  | 2018-07-28 02:18 | 1558 | 94 |  | 16 |  |  | F210A21ABA59489198A3E9E933DFB905 | 6CC24F04B53C40FB946D9AF5C8E9CAB1 |  | 32D2DF99595B47D9903DAE415EEDA446 | [10 empty] | 94.7 | 100 | 0 | 3500 | 0 |  | 400 |  | 선택 | 해제 | 0 | 3500 | 0 |  | 400 |  | 선택 | 해제 | 해제 | 미정 | 미정 | 선택 | 미정 |  | 미정 | BT180180 | H
B46996 | 2018-07-27 | 2 | A |  | 11 | A | 34CRMO4 | 합금강 | AE4130M6 | BM#2 | 1598 | 43 | 1598 | 1556 | 35 | 7600 |  | 1 | 0.28 | 20 |  | -2.38 | 1571 | 1648 | 0 | 16.36 | 0 | 6 | 3 | 36 | Y |  | 2018-07-28 01:53 | 71 | 1123 | 12 | 19 | 24 | 26 | 26 | 27 | 26 | 25 | 24 | 23 | 21 | 20 | 18 | 18 | 22 | 27 | 18 | 26 | -0.26 | Y | 34.98 | Y | -0.4 |  |  |  | 1.28 |  |  |  | Y | Y | Y | Y | 110 | 0.48 | 64 | 107366 | 102350 | 2760 | 13800 | 15 | 2 |  | 2018-07-28 01:57 | 1573 | 148 |  | 37 |  | * STR#2기 EDGE HEATER 500KW 적용 이상공정 등록 및 생관통보. | [14 empty] | 101.1 | 100 | 0 | 0 | 0 |  | 650 | 1000 | 선택 | 선택 | 0 | 0 | 0 |  | 650 | 1000 | 선택 | 선택 | 해제 | 미정 | 미정 | 미정 | 미정 |  | 미정 | RB220.00 | H
B46997 | 2018-07-27 | 2 | A | TUNDISH교체전 | 12 | A | 34CRMO4 | 합금강 | AE4130M6 | BM#2 | 1591 | 43 | 1591 | 1556 | 38 | 8100 |  | 1 | 0.23 | 21 |  | -2.18 | 1578 | 1658 | 0 | 12.97 | 0 | 10 | 64 | 42 | Y |  | 2018-07-28 03:02 | 78 | 1128 | 15 | 25 | 31 | 33 | 34 | 34 | 34 | 33 | 32 | 31 | 30 | 28 | 26 | 23 | 29 | 34 | 23 | 34 | -0.24 | Y | 45.02 | Y | -0.6 |  |  |  | 1.54 |  |  |  | Y | Y | Y | M | 100 | 0.48 | 67 | 75425 | 106260 | 4240 | 2000 | 15 | 2 |  | 2018-07-28 03:15 | 1578 | 156 |  | 34 |  | * STR#2기 EDGE HEATER 500KW 적용 이상공정 등록 및 생관통보. | D1EE998A5BCB4846AD2BC065D6C8BDB1 | E3F476F2BA2142F2809E21F29DD703C6 | 0DD30E7F4B5F4591A4FC826619E01874 | [11 empty] | 68.26 | 70 | 0 | 2500 | 0 |  | 650 | 1000 | 선택 | 선택 | 0 | 2500 | 0 |  | 650 | 1000 | 선택 | 선택 | 해제 | 미정 | 미정 | 미정 | 미정 |  | 미정 | RB220.00 | H
A47083 | 2018-07-27 | 1 | A | TUNDISH교체 | 1 | A | P-STB2 | 베어링강 | STB (SF) | BM#1 | 1626 | 43 | 1579 | 1536 | 40 | 6800 |  | 3 | 0.4 | 26 |  | -1.04 | 1547 | 1579 | 15.95 | 0 |  | 5 | 18 | 59 | Y |  | 2018-07-28 03:11 | 91 | 1114 | 10 | 29 | 28 | 33 | 36 | 37 | 38 | 37 | 38 | 38 | 37 | 37 |  | 37 | 35 | 38 | 37 | 38 | -0.04 |  | 24.98 | Y | 0 |  | 2.31 | 2.31 | 1.91 |  |  |  | Y | N | N | M | 230 | 0.46 | 60 | 101508 | 95850 | 7090 | 15100 | 16 | 2 |  | 2018-07-28 03:23 | 1547 | 118 |  | 34 |  | *T/D가열온도:자동-1300`.수동건-1261`.STR#1:1032.STR#2:1034.T/D FLUX 유:15,용:275 | [14 empty] | 98.22 | 100 | 1500 | 0 | 0 |  | 650 |  | 선택 | 해제 | 1500 | 0 | 0 |  | 650 |  | 선택 | 해제 | 선택 | 미정 | 미정 | 선택 | 선택 |  | 미정 | BT180180 | H
A47084 | 2018-07-27 | 1 | A |  | 2 | A | P-STB2 | 베어링강 | STB (SF) | BM#1 | 1584 | 42 | 1557 | 1532 | 35 | 6000 |  | 3 | 0.39 | 26 |  | -1.01 | 1526 | 1557 | 19.27 | 0 |  | 31 | 23 | 75 | Y |  | 2018-07-28 04:10 | 70 | 1133 | 32 | 31 | 30 | 30 | 29 | 28 | 27 | 27 | 26 | 25 | 25 | 24 |  | 24 | 28 | 30 | 24 | 0 | -0.13 |  | 44.98 | Y | -0.2 |  |  |  | 1.67 |  |  |  | Y | Y | Y | Y | 220 | 0.48 | 64 | 84590 | 99950 | 7010 | 16000 | 16 | 1 |  | 2018-07-28 04:19 | 1526 | 120 |  | 38 | [16 empty] | 79.09 | 100 | 0 | 0 | 0 |  | 650 |  | 선택 | 해제 | 0 | 0 | 0 |  | 650 |  | 선택 | 해제 | 선택 | 미정 | 미정 | 선택 | 미정 |  | 미정 | BT180180 | H
A47085 | 2018-07-27 | 1 | A |  | 3 | A | P-STB2 | 베어링강 | STB (SF) | BM#1 | 1551 | 43 | 1554 | 1531 | 40 | 7000 |  | 3 | 0.41 | 25 |  | -1.32 | 1514 | 1554 | 15.67 | 0 |  | 12 | 59 | 72 | Y |  | 2018-07-28 05:38 | 58 | 1134 | [14 empty] | 0 | 0 | 0 | 0 | 0 |  | 0 | Y | 0 |  |  |  | 1.68 |  |  |  | Y | Y | Y | Y | 210 | 0 | 2 | 101508 | 101250 | 103660 | 16000 | 16 | 1 |  | 2018-07-28 05:44 | 1514 | 100 |  | 15 |  | STR#1 SPRAY과냉 발생 LOOP#5 비수량 감소 | [14 empty] | 93.77 | 100 | 0 | 0 | 0 |  | 650 |  | 선택 | 해제 | 0 | 0 | 0 |  | 650 |  | 선택 | 해제 | 선택 | 미정 | 미정 | 선택 | 미정 |  | 미정 | BT180180 | H
B46998 | 2018-07-27 | 2 | C | TUNDISH교체 | 1 | A | SM45C | 탄소강 | SM45C | BM#2 | 1564 | 50 | 1564 | 1541 | 40 | 8500 |  | 1 | 0.27 | 20 |  | -2.53 | 1596 | 1675 | 0 | 18.97 | 0 | 22 | 36 | 28 | Y |  | 2018-07-28 03:55 | 103 | 1097 | 16 | 20 | 28 | 28 | 27 | 26 | 33 | 39 | 41 | 45 | 46 | 47 | 47 | 47 | 40 | 47 | 47 | 47 | 0 |  | 9.98 | Y | 0 | 1.3 | 3.11 | 2.99 | 1.78 |  |  |  | N | N | N | N | 150 | 0.48 | 61 | 150420 | 97900 | 5500 | 16100 | 4 | 1 | 10 | 2018-07-28 03:59 | 1596 | 188 |  | 75 |  | *슬리브롱노즐 사용 * T/D FLUX 용탕부: 120 KG / 유탕부: 15KG 투입 * 연연주혼탕부308~310 . 408~410 * STR#2기 EDGE HEATER 펄트 발생으로 500KW 적용 *수소 10분 측정값 기준치 초과(1차 2.92PPM, 2차 3.11PPM, 3차 1.78PPM) | [14 empty] | 145.47 | 70 | 700 | 0 | 0 |  | 650 | 400 | 선택 | 해제 | 700 | 0 | 0 |  | 650 | 400 | 선택 | 해제 | 해제 | 미정 | 미정 | 미정 | 미정 |  | 미정 | RB120.00 | C
C45541 | 2018-07-27 | 3 | C |  | 2 | A | SM45CR2 | 탄소강 | SM45CR2 | BM#2 | 1601 | 48 | 1635 | 1562 | 36 | 6900 |  | 1 | 0.21 | 15 |  | -1.84 | 1570 | 1629 | 0 | 4.95 | 0 | 32 | 50 | 71 | Y |  | 2018-07-28 05:46 | 76 | 1076 | 43 | 37 | 36 | 34 | 32 | 30 | 29 | 27 | 25 | 23 | 21 | 19 | 15 | 11 | 28 | 36 | 11 | 0 | -0.45 |  | 55 | Y | -0.8 | [7 empty] | N | N | N | N | 140 | 0.5 | 66 | 43764 | 109510 | 560 | 13100 | 4 | 1 | 20 | 2018-07-28 05:59 | 1570 | 123 |  | 27 |  | * STR#2기 EDGE HEATER 펄트 발생으로 500KW 적용 ,이상공정 등록 및 생관통보 *연연주 혼탕부 성분확인 ID:301.401 | [14 empty] | 40.58 | 85.71 | 0 | 0 | 0 |  | 650 | 400 | 선택 | 선택 | 0 | 0 | 0 |  | 650 | 400 | 선택 | 선택 | 해제 | 미정 | 미정 | 미정 | 미정 |  | 미정 | RB135.00 | C
A47086 | 2018-07-27 | 1 | C |  | 4 | A | P-STB2 | 베어링강 | STB (SF) | BM#1 | 1599 | 39 | 1558 | 1551 | 33 | 5300 |  | 3 | 0.4 | 25 |  | -1.3 | 1519 | 1558 | 16.8 | 0 |  | 35 | 25 | 105 | Y |  | 2018-07-28 06:39 | 63 | 1097 | 18 | 22 | 25 | 25 | 26 | 26 | 25 | 24 | 23 | 23 | 22 | 21 | 20 | 20 | 23 | 26 | 20 | 25 | -0.15 | Y | 39.97 | Y | -0.2 |  |  |  | 1.45 |  |  |  | Y | Y | Y | Y | 200 | 0.48 | 62 | 84590 | 96750 | 7050 | 15400 | 16 | 1 |  | 2018-07-28 06:41 | 1519 | 105 |  | 22 |  | * 〃 | [14 empty] | 81.53 | 100 | 0 | 0 | 0 |  | 650 |  | 선택 | 해제 | 0 | 0 | 0 |  | 650 |  | 선택 | 해제 | 선택 | 미정 | 미정 | 선택 | 미정 |  | 미정 | BT180180 | H
B47001 | 2018-07-27 | 2 | C |  | 3 | A | SM45CR2 | 탄소강 | SM45CR2 | BM#2 | 1575 | 40 | 1620 | 1543 | 32 | 6400 |  | 1 | 0.21 | 19 |  | 0 | 1556 | 1623 | 0 | 4.28 | 0 | 6 | 4 | 97 | Y |  | 2018-07-28 07:07 | 62 | 1126 | 20 | 24 | 26 | 27 | 26 | 25 | 24 | 23 | 22 | 20 | 19 |  |  | 19 | 24 | 27 | 19 | 0 | -0.23 | Y | 34.97 | Y | -0.2 | [7 empty] | N | N | N | N | 130 | 0.51 | 55 | 103544 | 96710 | 300 | 16000 | 4 | 1 | 30 | 2018-07-28 07:15 | 1556 | 126 |  | 16 |  | * STR#2기 EDGE HEATER 펄트 발생으로 500KW 적용 ,이상공정 등록 및 생관통보 | [14 empty] | 106.75 | 78.57 | 0 | 0 | 0 |  | 650 | 400 | 선택 | 선택 | 0 | 0 | 0 |  | 650 | 400 | 선택 | 선택 | 해제 | 미정 | 미정 | 미정 | 선택 | 2 | 미정 | RB140.00 | C
A47087 | 2018-07-28 | 1 | C |  | 5 | A | P-STB2 | 베어링강 | STB (SF) | BM#1 | 1650 | 40 | 1558 | 1576 | 31 | 4500 |  | 3 | 0.41 | 25 |  | -1.25 | 1521 | 1558 | 12.37 | 0 |  | 5 | 19 | 70 | Y |  | 2018-07-28 07:38 | 65 | 1098 | 18 | 25 | 29 | 31 | 31 | 31 | 31 | 30 | 30 | 29 | 29 | 28 | 27 | 26 | 28 | 31 | 26 | 31 | -0.1 | Y | 50.03 | Y | -0.2 |  |  |  | 1.63 |  |  |  | Y | Y | Y | Y | 190 | 0.48 | 66 | 101508 | 101100 | 6350 | 15900 | 16 | 1 |  | 2018-07-28 07:45 | 1521 | 106 |  | 27 |  | * 〃 | [14 empty] | 93.9 | 100 | 0 | 0 | 0 |  | 650 |  | 선택 | 해제 | 0 | 0 | 0 |  | 650 |  | 선택 | 해제 | 선택 | 미정 | 미정 | 선택 | 미정 |  | 미정 | BT180180 | H
B47002 | 2018-07-28 | 2 | C |  | 4 | A | SM45CR2 | 탄소강 | SM45CR2 | BM#2 | 1589 | 36 | 1617 | 1540 | 28 | 5500 |  | 1 | 0.21 | 18 |  | 0 | 1560 | 1619 | 0 | 3.63 | 0 | 10 | 65 | 82 | Y |  | 2018-07-28 07:48 | 66 | 1090 | 18 | 18 | 20 | 21 | 21 | 20 | 19 | 18 | 18 | 16 | 14 | 13 |  | 13 | 18 | 21 | 13 | 18 | -0.2 | Y | 40.02 | Y | -0.2 | [7 empty] | N | N | N | N | 120 | 0.52 | 59 | 103544 | 101700 | 1420 | 15300 | 4 | 1 | 40 | 2018-07-28 08:14 | 1560 | 122 |  | 34 |  | * STR#2기 EDGE HEATER 펄트 발생으로 500KW 적용 ,이상공정 등록 및 생관통보 | [14 empty] | 102.37 | 78.57 | 0 | 0 | 0 |  | 650 | 400 | 선택 | 선택 | 0 | 0 | 0 |  | 650 | 400 | 선택 | 선택 | 해제 | 미정 | 미정 | 미정 | 미정 |  | 미정 | RB140.00 | C
B47003 | 2018-07-28 | 2 | C |  | 5 | A | SM45CR2 | 탄소강 | SM45CR2 | BM#2 | 1590 | 37 | 1618 | 1530 | 30 | 6400 |  | 1 | 0.2 | 15 |  | 0 | 1555 | 1609 | 0 | 3.48 | 0 | 37 | 74 | 94 | Y |  | 2018-07-28 08:48 | 61 | 1086 | 10 | 13 | 14 | 16 | 16 | 16 | 16 | 15 | 14 | 13 | 13 |  |  | 13 | 14 | 16 | 13 | 16 | -0.08 | Y | 35 | Y | 0 | [7 empty] | N | N | N | N | 110 | 0.53 | 54 | 107361 | 95290 | 4760 | 15000 | 4 | 1 | 10 | 2018-07-28 09:15 | 1555 | 126 |  | 35 |  | * STR#2기 EDGE HEATER 펄트 발생으로 500KW 적용 ,이상공정 등록 및 생관통보 | [14 empty] | 107.36 | 78.57 | 0 | 0 | 0 |  | 650 | 400 | 선택 | 선택 | 0 | 0 | 0 |  | 650 | 400 | 선택 | 선택 | 해제 | 미정 | 미정 | 미정 | 미정 |  | 미정 | RB160.00 | C
A47088 | 2018-07-28 | 1 | C |  | 6 | A | P-STB2 | 베어링강 | STB (SF) | BM#1 | 1610 | 43 | 1559 | 1559 | 31 | 4900 |  | 3 | 0.42 | 25 |  | -1.23 | 1522 | 1559 | 15.7 | 0 |  | 31 | 24 | 75 | Y |  | 2018-07-28 08:47 | 66 | 1098 | 25 | 28 | 30 | 31 | 31 | 30 | 30 | 28 | 28 | 27 | 26 | 25 | 25 | 24 | 28 | 31 | 24 | 30 | -0.14 | Y | 49.98 | Y | -0.2 |  |  |  | 1.52 |  |  |  | Y | Y | Y | Y | 180 | 0.48 | 67 | 101508 | 104100 | 7060 | 15800 | 16 | 1 |  | 2018-07-28 09:01 | 1522 | 102 |  | 24 |  | * 〃 | [14 empty] | 91.37 | 100 | 0 | 0 | 0 |  | 650 |  | 선택 | 해제 | 0 | 0 | 0 |  | 650 |  | 선택 | 해제 | 선택 | 미정 | 미정 | 선택 | 미정 |  | 미정 | BT180180 | H
B47004 | 2018-07-28 | 2 | C |  | 6 | A | SM45CR2 | 탄소강 | SM45CR2 | BM#2 | 1555 | 40 | 1618 | 1555 | 33 | 6800 |  | 1 | 0.3 | 20 |  | 0 | 1561 | 1572 | 0 | 0 | 0 | 22 | 37 | 100 | Y |  | 2018-07-28 09:55 | 67 | 1092 | 9 | 16 | 21 | 24 | 23 | 24 | 24 | 23 | 23 | 22 | 21 | 20 | 18 | 18 | 21 | 24 | 18 | 24 | -0.14 | Y | 42.33 | Y | -0.4 | [7 empty] | N | N | N | N | 100 | 0.5 | 59 | 95966 | 97840 | 290 | 14500 | 4 | 1 | 20 | 2018-07-28 10:03 | 1572 | 124 |  | 27 |  | * STR#2기 EDGE HEATER 펄트 발생으로 500KW 적용 ,이상공정 등록 및 생관통보 *전공정 요청 감속주입 | [14 empty] | 97.82 | 75 | 0 | 0 | 0 |  | 650 | 400 | 선택 | 선택 | 0 | 0 | 0 |  | 650 | 400 | 선택 | 선택 | 해제 | 미정 | 미정 | 미정 | 미정 |  | 미정 | RB130.00 | C
A47089 | 2018-07-28 | 1 | C |  | 7 | A | P-STB2 | 베어링강 | STB (SF) | BM#1 | 1600 | 39 | 1564 | 1551 | 30 | 4900 |  | 3 | 0.41 | 25 |  | -1.36 | 1523 | 1564 | 15.69 | 0 |  | 12 | 60 | 131 | Y |  | 2018-07-28 09:57 | 67 | 1104 | 22 | 27 | 32 | 34 | 34 | 34 | 34 | 33 | 32 | 32 | 31 | 30 | 30 | 29 | 31 | 34 | 29 | 34 | -0.1 | Y | 50 | Y | -0.2 |  |  |  | 1.33 |  |  |  | Y | Y | Y | Y | 230 | 0.48 | 70 | 118426 | 106700 | 7000 | 16000 | 16 | 1 |  | 2018-07-28 10:04 | 1523 | 99 |  | 23 | [16 empty] | 104.16 | 100 | 0 | 0 | 0 |  | 650 |  | 선택 | 해제 | 0 | 0 | 0 |  | 650 |  | 선택 | 해제 | 선택 | 미정 | 미정 | 선택 | 미정 |  | 미정 | BT180180 | H
B47005 | 2018-07-28 | 2 | C |  | 7 | A | SM45CR2 | 탄소강 | SM45CR2 | BM#2 | 1622 | 42 | 1625 | 1536 | 31 | 6700 |  | 1 |  |  |  | 0 | 1554 | 1624 | 0 | 0 | 0 | 16 | 3 | 126 | Y |  | 2018-07-28 10:57 | 60 | 1095 | 15 | 19 | 20 | 21 | 21 | 21 | 20 | 19 | 18 | 17 | 15 | 14 | 13 | 13 | 18 | 21 | 13 | 21 | -0.2 | Y | 40.5 | Y | -0.2 |  |  |  | 1.87 |  |  |  | N | N | N | N | 150 | 0.51 | 59 | 83530 | 98420 | 1610 | 15100 | 4 | 1 | 30 | 2018-07-28 11:14 | 1554 | 128 |  | 25 |  | * STR#2기 EDGE HEATER 펄트 발생으로 500KW 적용 ,이상공정 등록 및 생관통보 *전공정 탈가스 기준 미준수-수소 측정 *전공정 요청 감속주입 | [14 empty] | 83.53 | 100 | 0 | 0 | 0 |  | 650 | 400 | 선택 | 선택 | 0 | 0 | 0 |  | 650 | 400 | 선택 | 선택 | 해제 | 미정 | 미정 | 미정 | 미정 |  | 미정 | RB130.00 | C
A47090 | 2018-07-28 | 1 | C | TUNDISH교체전 | 8 | A | P-STB2 | 베어링강 | STB (SF) | BM#1 | 1592 | 49 | 1540 | 1538 | 42 | 7100 |  | 3 | 0.41 | 25 |  | -0.99 | 1510 | 1540 | 9.86 | 0 |  | 35 | 26 | 70 | Y |  | 2018-07-28 11:19 | 54 | 1100 | 27 | 27 | 26 | 26 | 25 | 23 | 21 | 21 | 19 | 18 | 17 | 17 | 16 | 15 | 21 | 26 | 15 | 0 | -0.2 |  | 54.98 | Y | -0.2 |  |  |  | 1.44 |  |  |  | Y | Y | Y | M | 220 | 0.48 | 70 | 104395 | 109800 | 7000 | 2000 | 16 | 1 |  | 2018-07-28 11:27 | 1510 | 101 |  | 11 |  | * 〃 | DCE31069A3B94A25BA38722350D1E687 | 3160A0A921EA49EC8F4EF73D1590D491 | 68A8FD4E70E4469F86871D55C0D6EA2F | [11 empty] | 89.38 | 100 | 0 | 3500 | 0 |  | 650 |  | 선택 | 해제 | 0 | 3500 | 0 |  | 650 |  | 선택 | 해제 | 선택 | 미정 | 미정 | 선택 | 미정 |  | 미정 | BT180180 | H
B47006 | 2018-07-28 | 2 | C |  | 8 | A | SM45CR2 | 탄소강 | SM45CR2 | BM#2 | 1605 | 40 | 1620 | 1551 | 28 | 5800 |  | 1 | 0.2 | 16 |  | -2.21 | 1564 | 1623 | 0 | 2.89 | 0 | 6 | 5 | 98 | Y |  | 2018-07-28 11:55 | 70 | 1095 | 7 | 18 | 21 | 24 | 25 | 25 | 24 | 24 | 23 | 21 | 19 |  |  | 19 | 21 | 25 | 19 | 24 | -0.2 | Y | 29.92 | Y | -0.4 | [7 empty] | N | N | N | N | 140 | 0.5 | 53 | 100236 | 89780 | 1590 | 16800 | 4 | 1 | 10 | 2018-07-28 12:07 | 1564 | 129 |  | 31 |  | * STR#2기 EDGE HEATER 펄트 발생으로 500KW 적용 ,이상공정 등록 및 생관통보 *전공정 요청 감속주입 | [14 empty] | 109.73 | 100 | 0 | 0 | 0 |  | 650 | 400 | 선택 | 선택 | 0 | 0 | 0 |  | 650 | 400 | 선택 | 선택 | 해제 | 미정 | 미정 | 미정 | 선택 | 5 | 미정 | RB130.00 | C
A47091 | 2018-07-28 | 1 | D | TUNDISH교체 | 1 | A | SCR420HB2 | 소입성보증강 | C2 | BM#1 | 1638 | 53 | 1644 | 1592 | 44 | 7900 |  | 3 | 0.42 | 22 |  | -1.72 | 1597 | 1644 | 0 | 16.09 |  | 5 | 20 | 84 | Y |  | 2018-07-28 12:24 | 88 | 1087 | 21 | 33 | 25 | 29 | 32 | 34 | 35 | 36 | 37 | 37 | 37 | 36 |  | 36 | 33 | 37 | 36 | 37 | -0.07 |  | 14.98 | Y | -0.2 |  | 2.3 | 2.3 |  |  |  |  | N | N | N | N | 150 | 0.51 | 61 | 101508 | 103650 | 7550 | 15000 | 18 | 2 |  | 2018-07-28 12:31 | 1597 | 130 |  | 41 |  | *T/D플럭스 유15 용225KG | [14 empty] | 91.28 | 100 | 1000 | 0 | 0 |  | 450 |  | 선택 | 선택 | 1000 | 0 | 0 |  | 450 |  | 선택 | 선택 | 해제 | 미정 | 미정 | 선택 | 미정 |  | 미정 | BT180180 | H
B47007 | 2018-07-28 | 2 | D | TUNDISH교체전 | 9 | A | SM45CR2 | 탄소강 | SM45CR2 | BM#2 | 1582 | 47 | 1620 | 1509 | 36 | 7900 |  | 1 | 0.23 | 15 |  | 0 | 1563 | 1618 | 0 | 3.87 | 0 | 37 | 75 | 37 | Y |  | 2018-07-28 13:16 | 69 | 1112 | 15 | 25 | 33 | 36 | 36 | 35 | 35 | 35 | 33 | 33 | 33 | 32 | 31 | 23 | 30 | 36 | 23 | 35 | -0.23 | Y | 55.77 | Y | -0.4 | [7 empty] | N | N | N | N | 130 | 0.43 | 74 | 93997 | 101760 | 3240 | 2000 | 4 | 1 | 20 | 2018-07-28 13:17 | 1563 | 107 |  | 5 |  | * STR#2기 EDGE HEATER 펄트 발생으로 500KW 적용 ,이상공정 등록 및 생관통보 *전공정 요청 감속주입20%이상공정 등록 및 생관통보. | C5C426344BCD4736A14C4B2DA61C58D6 | 793DBE9DA5A14BB2A801F50F812FD87E | 7CBEC6CE1CD74E0E8B6629F4E47ECED1 | [11 empty] | 89.52 | 100 | 0 | 3250 | 0 |  | 650 | 400 | 선택 | 선택 | 0 | 3100 | 0 |  | 650 | 400 | 선택 | 선택 | 해제 | 미정 | 미정 | 미정 | 미정 |  | 미정 | RB130.00 | C
A47092 | 2018-07-28 | 1 | D |  | 2 | A | SCR420HB2 | 소입성보증강 | C2 | BM#1 | 1603 | 52 | 1638 | 1552 | 42 | 7800 |  | 1 | 0.2 | 18 |  | 0 | 1630 | 1630 | 0 | 6.07 | 0 | 31 | 25 | 87 | Y |  | 2018-07-28 13:46 | 121 | 1098 | 35 | 32 | 30 | 28 | 27 | 25 | 23 | 21 | 21 | 19 | 18 | 16 | 14 | 14 | 24 | 30 | 14 | 0 | -0.32 |  | 50.02 | Y | -0.4 | [7 empty] | N | N | N | N | 140 | 0.48 | 63 | 84590 | 94810 | 5020 | 15600 | 18 | 2 |  | 2018-07-28 13:49 | 1570 | 125 |  | 19 |  | *전공정 작업지연, 감속주입(20%이상) ID:103~105.203~205 | [14 empty] | 84.25 | 100 | 0 | 0 | 0 |  | 450 |  | 선택 | 선택 | 0 | 0 | 0 |  | 450 |  | 선택 | 선택 | 해제 | 미정 | 선택 | 해제 | 미정 |  | 미정 | BT180180 | H
B47008 | 2018-07-28 | 2 | D | TUNDISH교체 | 1 | A | 20MNCRS5HM2 | 소입성보증강 | C1 | BM#2 | 1595 | 54 | 1595 | 1540 | 44 | 10300 |  | 1 | 0.24 | 19 |  | -2.45 | 1596 | 1662 | 0 | 6.68 | 0 | 22 | 38 | 58 | Y |  | 2018-07-28 14:34 | 87 | 1091 | 22 | 19 | 24 | 29 | 31 | 33 | 33 | 34 | 33 | 33 | 33 |  |  | 33 | 30 | 34 | 33 | 33 | -0.07 |  | 15.02 | Y | 0 |  | 2.76 | 2.76 | 1.61 |  |  |  | N | N | N | N | 150 | 0.5 | 59 | 93709 | 98740 | 3320 | 16300 | 5 | 2 | 10 | 2018-07-28 14:34 | 1596 | 146 |  | 27 |  | * T/D FLUX 용탕부: 120 KG / 유탕부: 15KG 투입 *첫 HEAT 수소측정 기준초과(10분)이상공정 등록 및 생관통보. * STR#2기 EDGE HEATER 500KW 적용 이상공정 등록 및 생관통보. | [14 empty] | 90.98 | 100 | 700 | 0 | 0 |  | 450 | 300 | 선택 | 선택 | 710 | 0 | 0 |  | 450 | 300 | 선택 | 선택 | 해제 | 미정 | 미정 | 미정 | 미정 |  | 미정 | RB130.00 | H
A47093 | 2018-07-28 | 1 | D |  | 3 | A | SCR420HB2 | 소입성보증강 | C2 | BM#1 | 1606 | 64 | 1625 | 1553 | 53 | 7700 |  | 1 | 0.25 | 18 |  | -1.91 | 1574 | 1617 | 0 | 6.36 | 0 | 12 | 61 | 78 | Y |  | 2018-07-28 14:55 | 65 | 1096 | 12 | 19 | 23 | 25 | 26 | 26 | 25 | 24 | 23 | 21 | 20 | 19 | 17 | 9 | 20 | 26 | 9 | 0 | -0.31 | Y | 55.02 | Y | -0.6 |  |  |  | 1.76 |  |  |  | N | N | N | N | 130 | 0.42 | 76 | 101508 | 99880 | 5020 | 14200 | 18 | 2 |  | 2018-07-28 15:04 | 1574 | 118 |  | 15 | [16 empty] | 96.67 | 100 | 0 | 0 | 0 |  | 450 |  | 선택 | 선택 | 0 | 0 | 0 |  | 450 |  | 선택 | 선택 | 해제 | 미정 | 선택 | 미정 | 미정 |  | 미정 | BT180180 | H
B47009 | 2018-07-28 | 2 | D |  | 2 | A | 20MNCRS5HM2 | 소입성보증강 | C1 | BM#2 | 1606 | 48 | 1648 | 1547 | 40 | 8700 |  | 1 | 0.23 | 18 |  | -2.3 | 1581 | 1643 | 0 | 7.72 | 0 | 16 | 4 | 66 | Y |  | 2018-07-28 15:49 | 72 | 1102 | 31 | 30 | 30 | 30 | 29 | 27 | 27 | 26 | 25 | 24 | 22 | 22 | 21 | 14 | 25 | 30 | 14 | 30 | -0.24 |  | 65.48 | Y | -0.4 | [7 empty] | N | N | N | N | 140 | 0.4 | 76 | 93709 | 100200 | 20 | 15800 | 5 | 2 | 20 | 2018-07-28 15:50 | 1581 | 135 |  | 12 |  | * STR#2기 EDGE HEATER 500KW 적용 이상공정 등록 및 생관통보. * 전공정 작업지연 감속20%이상주입 이상공정 등록 및 생관통보. | [14 empty] | 94.8 | 100 | 0 | 0 | 0 |  | 450 | 300 | 선택 | 선택 | 0 | 0 | 0 |  | 450 | 300 | 선택 | 선택 | 해제 | 미정 | 미정 | 미정 | 미정 |  | 미정 | RB130.00 | C
A47094 | 2018-07-28 | 1 | D |  | 4 | A | SCR420HB2 | 소입성보증강 | C2 | BM#1 | 1624 | 65 | 1645 | 1554 | 50 | 7700 |  | 1 | 0.72 | 18 |  | -2.49 | 1572 | 1628 | 0 | 9.35 | 0 | 35 | 27 | 84 | Y |  | 2018-07-28 16:17 | 63 | 1087 | 6 | 19 | 24 | 26 | 26 | 27 | 26 | 24 | 23 | 22 | 21 | 18 | 17 | 8 | 19 | 27 | 8 | 26 | -0.35 | Y | 55 | Y | -0.6 | [7 empty] | N | N | N | N | 120 | 0.41 | 81 | 101508 | 108590 | 30 | 12500 | 18 | 2 |  | 2018-07-28 16:24 | 1572 | 131 |  | 10 |  | *전공정요청 L/D 잔강 미이월 *전공정 작업지연, 감속주입(20%이상) ID:101~106.201~206 | [14 empty] | 113.93 | 100 | 0 | 0 | 0 |  | 450 |  | 선택 | 선택 | 0 | 0 | 0 |  | 450 |  | 선택 | 선택 | 해제 | 미정 | 해제 | 미정 | 미정 |  | 미정 | BT180180 | H
B47010 | 2018-07-28 | 2 | D |  | 3 | A | 20MNCRS5HM2 | 소입성보증강 | C1 | BM#2 | 1623 | 11 | 0 | 0 | 7 | 9300 |  | 1 | 0.24 | 16 |  | -2.28 | 1588 | 1645 | 0 | 5.65 | 0 | 10 | 66 | 318 | Y |  | 2018-07-28 17:12 | 79 | 1087 | 12 | 25 | 35 | 41 | 44 | 45 | 45 | 43 | 43 | 42 | 41 | 40 | 38 | 33 | 38 | 45 | 33 | 0 | -0.24 | Y | 50.02 | Y | -0.6 | [7 empty] | N | N | N | N | 130 | 0.4 | 76 | 102228 | 98800 | 4250 | 13300 | 5 | 2 | 30 | 2018-07-28 17:07 | 1588 | 141 |  | 8 |  | * STR#2기 EDGE HEATER 500KW 적용 이상공정 등록 및 생관통보. * 전공정 작업지연 감속20%이상주입 이상공정 등록 및 생관통보. | [14 empty] | 99.25 | 100 | 0 | 0 | 0 |  | 450 | 300 | 선택 | 선택 | 0 | 0 | 0 |  | 450 | 300 | 선택 | 선택 | 해제 | 미정 | 미정 | 미정 | 미정 |  | 미정 | RB130.00 | H
A47095 | 2018-07-28 | 1 | D |  | 5 | A | SCR420HB2 | 소입성보증강 | C2 | BM#1 | 1596 | 58 | 1660 | 1563 | 42 | 6500 |  | 2 | 0.4 | 13 |  | 0 | 0 | 0 | 0.09 | 0.4 | 0 | 6 | 6 | 111 | Y |  | 2018-07-28 17:27 | 151 | 1088 | 3 | 16 | 24 | 28 | 29 | 30 | 29 | 28 | 26 | 24 |  |  |  | 24 | 24 | 30 | 24 | 0 | -0.3 | Y | 20 | Y | -0.4 |  |  |  | 1.27 |  |  |  | N | N | N | N | 110 | 0.54 | 48 | 84590 | 83000 | 1500 | 14700 | 18 | 2 |  | 2018-07-28 17:38 | 1572 | 149 |  | 23 |  | *전공정요청 L/D 잔강 미이월 | [14 empty] | 8459000 | 100 | 0 | 0 | 0 |  | 450 |  | 선택 | 선택 | 0 | 0 | 0 |  | 450 |  | 선택 | 선택 | 해제 | 미정 | 미정 | 미정 | 선택 | 4 | 미정 | BT180180 | H
A47096 | 2018-07-28 | 1 | D |  | 6 | A | SCR420HB2 | 소입성보증강 | C2 | BM#1 | 1608 | 55 | 1638 | 1552 | 52 | 7100 |  | 1 | 0.21 | 19 |  | -1.98 | 1589 | 1637 | 0 | 5.92 | 0 | 31 | 26 | 64 | Y |  | 2018-07-28 17:59 | 80 | 1088 | 21 | 26 | 27 | 29 | 29 | 28 | 27 | 27 | 24 | 23 | 21 |  |  | 21 | 26 | 29 | 21 | 27 | -0.23 | Y | 35 | Y | -0.4 | [7 empty] | N | N | N | N | 100 | 0.55 | 54 | 101508 | 96270 | 1530 | 16600 | 18 | 2 |  | 2018-07-28 18:08 | 1589 | 131 |  | 40 |  | *전공정요청 L/D 잔강 미이월 | [14 empty] | 102.22 | 100 | 0 | 0 | 0 |  | 450 |  | 선택 | 선택 | 0 | 0 | 0 |  | 450 |  | 선택 | 선택 | 해제 | 미정 | 미정 | 미정 | 미정 |  | 미정 | BT180180 | H
B47011 | 2018-07-28 | 2 | D |  | 4 | A | 20MNCRS5HM2 | 소입성보증강 | C1 | BM#2 | 1628 | 75 | 0 | 1540 | 49 | 10600 |  | 1 | 0.26 | 15 |  | -2.04 | 1597 | 1650 | 0 | 5.66 | 0 | 5 | 21 | 103 | Y |  | 2018-07-28 18:33 | 88 | 1089 | 28 | 44 | 44 | 50 | 53 | 55 | 55 | 54 | 53 | 53 | 52 | 50 | 49 | 47 | 50 | 55 | 47 | 53 | -0.2 | Y | 40.02 | Y | -0.4 | [7 empty] | N | N | N | N | 120 | 0.48 | 64 | 102228 | 103060 | 40 | 15000 | 5 | 2 | 40 | 2018-07-28 18:33 | 1597 | 160 |  | 8 |  | * STR#2기 EDGE HEATER 500KW 적용 이상공정 등록 및 생관통보. | [14 empty] | 99.25 | 100 | 0 | 0 | 0 |  | 450 | 300 | 선택 | 선택 | 0 | 0 | 0 |  | 450 | 300 | 선택 | 선택 | 해제 | 미정 | 미정 | 미정 | 미정 |  | 미정 | RB130.00 | C
A47097 | 2018-07-28 | 1 | D |  | 7 | A | SCR420HB2 | 소입성보증강 | C2 | BM#1 | 1612 | 53 | 1632 | 1546 | 49 | 8000 |  | 1 | 0.28 | 18 |  | -2.09 | 1581 | 1632 | 0 | 9.21 | 0 | 22 | 39 | 89 | Y |  | 2018-07-28 19:12 | 72 | 1087 | 17 | 24 | 30 | 32 | 33 | 33 | 32 | 31 | 31 | 29 | 28 | 27 | 24 | 24 | 29 | 33 | 24 | 0 | -0.22 | Y | 40.02 | Y | -0.6 | [7 empty] | N | N | N | N | 150 | 0.55 | 60 | 101508 | 104400 | 120 | 15100 | 18 | 2 |  | 2018-07-28 19:16 | 1581 | 115 |  | 23 |  | *전공정요청 L/D 잔강 미이월 | [14 empty] | 98.55 | 100 | 0 | 0 | 0 |  | 450 |  | 해제 | 선택 | 0 | 0 | 0 |  | 450 |  | 해제 | 선택 | 해제 | 미정 | 미정 | 미정 | 미정 |  | 미정 | BT180180 | H
C45553 | 2018-07-28 | 3 | D |  | 5 | A | 20MNCRS5HM2 | 소입성보증강 | C1 | BM#2 | 1645 | 49 | 1660 | 1577 | 37 | 7900 |  | 2 | 0.4 | 19 | 40 | -2.63 | 1579 | 1649 | 0.04 | 0.45 | 10 | 36 | 59 | 135 | Y |  | 2018-07-28 19:11 | 70 | 1101 | 34 | 30 | 29 | 27 | 26 | 25 | 24 | 23 | 22 | 22 | 22 | 21 | 20 | 20 | 26 | 29 | 20 | 22 | -0.18 |  | 50 | Y | -0.2 | [7 empty] | N | N | N | N | 110 | 0.48 | 65 | 102228 | 102060 | 60 | 14900 | 5 | 2 | 10 | 2018-07-28 19:21 | 1579 | 134 |  | 37 |  | * STR#2기 EDGE HEATER 500KW 적용 이상공정 등록 및 생관통보. * 전공정 작업지연 감속주입 요청 함. | [14 empty] | 100.57 | 100 | 0 | 0 | 0 |  | 450 | 300 | 선택 | 선택 | 0 | 0 | 0 |  | 450 | 300 | 선택 | 선택 | 해제 | 미정 | 미정 | 미정 | 미정 |  | 미정 | RB130.00 | C
A47098 | 2018-07-28 | 1 | D |  | 8 | A | SCR420HB2 | 소입성보증강 | C2 | BM#1 | 1599 | 42 | 1639 | 1553 | 40 | 6600 |  | 1 | 0.24 | 19 |  | -2.17 | 1580 | 1632 | 0 | 6.61 | 0 | 12 | 62 | 129 | Y |  | 2018-07-28 20:00 | 71 | 1088 | 21 | 24 | 26 | 27 | 26 | 26 | 24 | 24 | 22 | 21 | 18 |  |  | 18 | 24 | 27 | 18 | 26 | -0.26 | Y | 35 | Y | -0.6 | [7 empty] | N | N | N | N | 140 | 0.55 | 52 | 101508 | 94570 | 5850 | 14400 | 18 | 2 |  | 2018-07-28 20:07 | 1580 | 116 |  | 36 |  | *전공정요청 L/D 잔강 미이월 | [14 empty] | 100.5 | 100 | 0 | 0 | 0 |  | 450 |  | 선택 | 선택 | 0 | 0 | 0 |  | 450 |  | 선택 | 선택 | 해제 | 미정 | 미정 | 해제 | 미정 |  | 미정 | BT180180 | H
A47099 | 2018-07-28 | 1 | D |  | 9 | A | SCR420HB2 | 소입성보증강 | C2 | BM#1 | 1570 | 45 | 1637 | 1527 | 41 | 7800 |  | 3 | 0.31 | 20 |  | -2.18 | 1578 | 1637 | 0 | 10.42 |  | 35 | 28 | 89 | Y |  | 2018-07-28 21:07 | 69 | 1091 | 14 | 28 | 34 | 37 | 38 | [8 empty] | 38 | 30 | 38 | 38 | 0 | 0 |  |  | Y | 0.2 | [7 empty] | N | N | N | N | 130 | 0.55 | 24 | 101508 | 100030 | 3370 | 14810 | 18 | 2 |  | 2018-07-28 21:14 | 1578 | 108 |  | 23 |  | *전공정요청 L/D 잔강 미이월 | [14 empty] | 98.17 | 100 | 0 | 0 | 0 |  | 450 |  | 선택 | 선택 | 0 | 0 | 0 |  | 450 |  | 선택 | 선택 | 해제 | 미정 | 미정 | 미정 | 미정 |  | 미정 | BT180180 | H
C45554 | 2018-07-28 | 3 | A |  | 6 | A | 20MNCRS5HM2 | 소입성보증강 | C1 | BM#2 | 1632 | 50 | 1652 | 1585 | 36 | 7500 |  | 2 | 0.4 | 19 | 40 | -2.43 | 1587 | 1649 | 0.03 | 0.79 | 10 | 19 | 60 | 68 | Y |  | 2018-07-28 20:26 | 78 | 1101 | 18 | 21 | 23 | 24 | 24 | 25 | 24 | 24 | 23 | 23 | 23 | 21 | 21 | 19 | 22 | 25 | 19 | 24 | -0.15 | Y | 40.73 | Y | 0 | [7 empty] | N | N | N | N | 100 | 0.44 | 69 | 102228 | 97540 | 7160 | 12200 | 5 | 2 | 20 | 2018-07-28 20:39 | 1587 | 132 |  | 30 |  | * STR#2기 EDGE HEATER 500KW 적용 이상공정 등록 및 생관통보. * 전공정 작업지연 감속20%이상주입 이상공정등록 및 생관통보. *롱노즐 절손되어 롱노즐교체함. | [14 empty] | 97.55 | 100 | 0 | 0 | 0 |  | 450 | 300 | 선택 | 선택 | 0 | 0 | 0 |  | 450 | 300 | 선택 | 선택 | 해제 | 미정 | 미정 | 미정 | 선택 | 6 | 미정 | RB130.00 | C
B47012 | 2018-07-28 | 2 | A |  | 7 | A | 20MNCRS5HM2 | 소입성보증강 | C1 | BM#2 | 1588 | 47 | 1635 | 1557 | 41 | 8400 |  | 1 | 0.24 | 18 |  | -2.33 | 1571 | 1640 | 0 | 6.35 | 0 | 37 | 76 | 313 | Y |  | 2018-07-28 22:05 | 62 | 1087 | 20 | 22 | 22 | 22 | 21 | 20 | 19 | 17 | 16 | 14 | 13 | 11 |  | 11 | 18 | 22 | 11 | 22 | -0.24 |  | 44.98 | Y | -0.4 | [7 empty] | N | N | N | N | 150 | 0.47 | 62 | 102228 | 98160 | 3980 | 16000 | 5 | 2 |  | 2018-07-28 22:04 | 1571 | 113 |  | 5 |  | * STR#2기 EDGE HEATER 500KW 적용 이상공정 등록 및 생관통보. *전공정 작업지연 감속주입 | [14 empty] | 100.22 | 100 | 0 | 0 | 0 |  | 450 | 300 | 선택 | 선택 | 0 | 0 | 0 |  | 450 | 300 | 선택 | 선택 | 해제 | 미정 | 미정 | 미정 | 미정 |  | 미정 | RB130.00 | C
A47100 | 2018-07-28 | 1 | A | TUNDISH교체전 | 10 | A | SCR420HB2 | 소입성보증강 | C2 | BM#1 | 1620 | 40 | 1609 | 1574 | 38 | 6200 |  | 3 | 0.29 | 18 |  | -1.5 | 1574 | 1609 | 0 | 9.52 |  | 31 | 27 | 52 | Y |  | 2018-07-28 22:09 | 65 | 1088 | 28 | 33 | 34 | 34 | 34 | 32 | 32 | 30 | 29 | 28 | 27 |  |  | 27 | 31 | 34 | 27 | 34 | -0.17 |  | 40 | Y | -0.2 | [7 empty] | N | N | N | N | 120 | 0.55 | 57 | 104940 | 103830 | 4370 | 1700 | 18 | 2 |  | 2018-07-28 22:18 | 1574 | 92 |  | 19 |  | *전공정요청 L/D잔강 이월 안함-이상재등록 | 93623BDF619F41EDBA164DCCAC8A0EEA | C812752B9427400B9805C4611692EF82 |  | AC1491D0684249A98F528BC282D755B0 | [10 empty] | 96.99 | 100 | 0 | 3000 | 0 |  | 450 |  | 선택 | 선택 | 0 | 3000 | 0 |  | 450 |  | 선택 | 선택 | 해제 | 미정 | 미정 | 미정 | 미정 |  | 미정 | BT180180 | H
B47013 | 2018-07-28 | 2 | A |  | 8 | A | 20MNCRS5HM2 | 소입성보증강 | C1 | BM#2 | 1617 | 46 | 1644 | 1565 | 39 | 7500 |  | 1 | 0.23 | 18 |  | -2.39 | 1572 | 1644 | 0 | 10.5 | 0 | 5 | 22 | 80 | Y |  | 2018-07-28 23:06 | 63 | 1087 | 9 | 20 | 28 | 31 | 32 | 33 | 32 | 31 | 30 | 29 | 28 | 26 | 23 | 20 | 27 | 33 | 20 | 0 | -0.32 | Y | 40 | Y | -0.6 | [7 empty] | N | N | N | N | 140 | 0.47 | 65 | 102228 | 98310 | 10 | 14300 | 5 | 2 |  | 2018-07-28 23:10 | 1572 | 115 |  | 9 |  | * STR#2기 EDGE HEATER 500KW 적용 이상공정 등록 및 생관통보. *전공정 작업지연 20% 이상감속주입 | [14 empty] | 107.16 | 100 | 0 | 0 | 0 |  | 450 | 300 | 선택 | 선택 | 0 | 0 | 0 |  | 450 | 300 | 선택 | 선택 | 해제 | 미정 | 미정 | 미정 | 미정 |  | 미정 | RB130.00 | H
A47101 | 2018-07-28 | 1 | A | TUNDISH교체 | 1 | A | P-STB2 | 베어링강 | STB (SF) | BM#1 | 1605 | 41 | 1584 | 1538 | 39 | 6600 |  | 3 | 0.3 | 25 |  | -1.46 | 1540 | 1584 | 9.14 | 0 |  | 22 | 40 | 65 | Y |  | 2018-07-28 23:21 | 84 | 1086 | 20 | 27 | 23 | 26 | 29 | 30 | 32 | 33 | 32 | 32 | 33 |  |  | 33 | 29 | 33 | 32 | 32 | -0.1 |  | 9.97 | Y | 0.2 |  | 1.75 | 1.75 |  |  |  |  | Y | N | N | M | 230 | 0.46 | 57 | 101508 | 91510 | 7140 | 15230 | 12 | 2 |  | 2018-07-28 23:28 | 1540 | 115 |  | 30 |  | *T/D가열온도:자동-1369`.수동건-1351`.STR#1:971.STR#2:985.T/D FLUX 유:15,용:275 | [14 empty] | 102.53 | 100 | 1500 | 0 | 0 |  | 650 |  | 선택 | 해제 | 1500 | 0 | 0 |  | 650 |  | 선택 | 해제 | 선택 | 미정 | 미정 | 선택 | 선택 |  | 미정 | BT180180 | H
B47014 | 2018-07-28 | 2 | A |  | 9 | A | 20MNCRS5HM2 | 소입성보증강 | C1 | BM#2 | 1660 | 46 | 1634 | 1606 | 40 | 7700 |  | 1 | 0.25 | 18 |  | -2.49 | 1584 | 1658 | 0 | 12.67 | 0 | 6 | 7 | 213 | Y |  | 2018-07-29 00:16 | 75 | 1089 | 17 | 26 | 30 | 33 | 34 | 34 | 33 | 32 | 31 | 30 | 28 | 27 | 25 | 23 | 29 | 34 | 23 | 0 | -0.24 | Y | 45 | Y | -0.4 | [7 empty] | N | N | N | N | 130 | 0.44 | 69 | 102228 | 99830 | 10 | 11640 | 5 | 2 |  | 2018-07-29 00:14 | 1584 | 115 |  | 8 |  | * STR#2기 EDGE HEATER 500KW 적용 이상공정 등록 및 생관통보. *전공정 작업지연 감속주입 * 후HEAT 강제개공 306 . 406 * 후HEAT 강제개공으로 T/D잔강 11.64T 까지 빠짐. 306.406 * 후HEAT 강제개공으로 주입속도20%감속 | [14 empty] | 105.39 | 100 | 0 | 0 | 0 |  | 450 | 300 | 선택 | 선택 | 0 | 0 | 0 |  | 450 | 300 | 선택 | 선택 | 해제 | 미정 | 미정 | 미정 | 미정 |  | 미정 | RB130.00 | H
A47102 | 2018-07-28 | 1 | A |  | 2 | A | P-STB2 | 베어링강 | STB (SF) | BM#1 | 1604 | 41 | 1572 | 1535 | 35 | 5900 |  | 3 | 0.29 | 25 |  | -1.77 | 1520 | 1572 | 8.46 | 0 |  | 12 | 63 | 69 | Y |  | 2018-07-29 00:26 | 64 | 1087 | 31 | 28 | 27 | 26 | 25 | 24 | 23 | 22 | 21 | 20 | 18 | 16 | 15 | 15 | 23 | 27 | 15 | 0 | -0.24 |  | 50 | Y | -0.2 |  |  |  | 1.55 |  |  |  | Y | Y | Y | Y | 220 | 0.48 | 63 | 84590 | 99510 | 7010 | 16300 | 12 | 1 |  | 2018-07-29 00:35 | 1520 | 106 |  | 25 | [16 empty] | 79.43 | 100 | 0 | 0 | 0 |  | 650 |  | 선택 | 해제 | 0 | 0 | 0 |  | 650 |  | 선택 | 해제 | 선택 | 미정 | 미정 | 선택 | 미정 |  | 미정 | BT180180 | H
B47015 | 2018-07-28 | 2 | A |  | 10 | A | 20MNCRS5HM2 | 소입성보증강 | C1 | BM#2 | 1616 | 44 | 1637 | 1577 | 38 | 8200 |  | 1 | 0.22 | 18 |  | -2.58 | 1563 | 1637 | 0 | 4.82 | 0 | 16 | 5 | 356 | N | 3 | 2018-07-29 01:19 | 54 | 1124 | 11 | 10 | 10 | 10 | 9 | 9 | 8 | 6 | 5 | 4 |  |  |  | 4 | 8 | 10 | 4 | 10 | -0.17 |  | 35.03 | Y | -0.2 | [7 empty] | N | N | N | N | 120 | 0.54 | 47 | 85190 | 87420 | 10110 | 16500 | 5 | 2 |  | 2018-07-29 01:24 | 1563 | 129 |  | 19 |  | * STR#2기 EDGE HEATER 500KW 적용 이상공정 등록 및 생관통보. * 강제개공실시로 T/D 잔강 11.64T 까지 빠짐 301. 401 | [14 empty] | 87.82 | 100 | 0 | 0 | 0 |  | 450 | 300 | 선택 | 선택 | 0 | 0 | 0 |  | 450 | 300 | 선택 | 선택 | 해제 | 미정 | 미정 | 미정 | 미정 |  | 미정 | RB130.00 | H
A47103 | 2018-07-28 | 1 | A |  | 3 | A | P-STB2 | 베어링강 | STB (SF) | BM#1 | 1631 | 43 | 1562 | 1539 | 33 | 5700 |  | 3 | 0.29 | 25 |  | -1.55 | 1516 | 1562 | 8.43 | 0 |  | 35 | 29 | 112 | Y |  | 2018-07-29 01:43 | 60 | 1126 | 12 | 17 | 21 | 22 | 23 | 22 | 21 | 20 | 19 | 18 | 17 | 16 | 14 | 14 | 19 | 23 | 14 | 0 | -0.22 | Y | 40 | Y | -0.4 |  |  |  | 1.67 |  |  |  | Y | Y | Y | Y | 210 | 0.48 | 60 | 84590 | 96870 | 7070 | 15480 | 12 | 1 |  | 2018-07-29 01:50 | 1516 | 99 |  | 14 | [16 empty] | 81.45 | 100 | 0 | 0 | 0 |  | 650 |  | 선택 | 해제 | 0 | 0 | 0 |  | 650 |  | 선택 | 해제 | 선택 | 미정 | 미정 | 선택 | 미정 |  | 미정 | BT180180 | H
B47016 | 2018-07-28 | 2 | A |  | 11 | A | 20MNCRS5HM2 | 소입성보증강 | C1 | BM#2 | 1587 | 47 | 1646 | 1557 | 40 | 8400 |  | 1 | 0.23 | 18 |  | -2.62 | 1572 | 1645 | 0 | 3.68 | 0 | 37 | 77 | 66 | Y |  | 2018-07-29 02:21 | 63 | 1119 | 3 | 17 | 26 | 31 | 31 | 31 | 30 | 29 | 27 | 26 | 25 | 24 | 23 | 21 | 24 | 31 | 21 | 31 | -0.2 | Y | 49.98 | Y | -0.4 | [7 empty] | N | N | N | N | 110 | 0.47 | 66 | 102228 | 99600 | 2780 | 14600 | 5 | 2 |  | 2018-07-29 02:24 | 1572 | 106 |  | 6 |  | * STR#2기 EDGE HEATER 500KW 적용 이상공정 등록 및 생관통보. *전공정 지연 감속주입 | [14 empty] | 99.73 | 100 | 0 | 0 | 0 |  | 450 | 300 | 선택 | 선택 | 0 | 0 | 0 |  | 450 | 300 | 선택 | 선택 | 해제 | 미정 | 미정 | 미정 | 미정 |  | 미정 | RB130.00 | C
A47104 | 2018-07-28 | 1 | A |  | 4 | A | P-STB2 | 베어링강 | STB (SF) | BM#1 | 1600 | 41 | 1570 | 1536 | 32 | 5600 |  | 3 | 0.39 | 25 |  | -1.46 | 1523 | 1570 | 8.96 | 0 |  | 31 | 28 | 95 | Y |  | 2018-07-29 02:37 | 67 | 1088 | 12 | 21 | 27 | 29 | 30 | 30 | 29 | 28 | 28 | 27 | 26 | 25 | 24 | 24 | 26 | 30 | 24 | 0 | -0.15 | Y | 40 | Y | -0.2 |  |  |  | 1.43 |  |  |  | Y | Y | Y | Y | 200 | 0.48 | 60 | 101508 | 96210 | 7120 | 15110 | 12 | 1 |  | 2018-07-29 02:52 | 1523 | 105 |  | 23 | [16 empty] | 98.36 | 100 | 0 | 0 | 0 |  | 650 |  | 선택 | 해제 | 0 | 0 | 0 |  | 650 |  | 선택 | 해제 | 선택 | 미정 | 미정 | 선택 | 미정 |  | 미정 | BT180180 | H
B47017 | 2018-07-28 | 2 | A |  | 12 | A | 20MNCRS5HM2 | 소입성보증강 | C1 | BM#2 | 1609 | 41 | 1644 | 1576 | 37 | 7900 |  | 1 | 0.21 | 18 |  | -2.48 | 1574 | 1642 | 0 | 4.21 | 0 | 5 | 23 | 65 | Y |  | 2018-07-29 03:21 | 65 | 1087 | 17 | 22 | 25 | 26 | 27 | 27 | 26 | 25 | 24 | 23 | 21 | 20 | 18 | 14 | 22 | 27 | 14 | 0 | -0.26 | Y | 49.73 | Y | -0.6 | [7 empty] | N | N | N | N | 100 | 0.45 | 71 | 102228 | 107890 | 60 | 14200 | 5 | 2 |  | 2018-07-29 03:24 | 1574 | 114 |  | 16 |  | * STR#2기 EDGE HEATER 500KW 적용 이상공정 등록 및 생관통보. *전공정 지연 감속주입 | [14 empty] | 95.27 | 75 | 0 | 0 | 0 |  | 450 | 300 | 선택 | 선택 | 0 | 0 | 0 |  | 450 | 300 | 선택 | 선택 | 해제 | 미정 | 미정 | 미정 | 미정 |  | 미정 | RB130.00 | C
A47105 | 2018-07-28 | 1 | A |  | 5 | A | P-STB2 | 베어링강 | STB (SF) | BM#1 | 1637 | 41 | 1579 | 1545 | 32 | 5200 |  | 3 | 0.3 | 26 |  | -1.55 | 1532 | 1579 | 9.66 | 0 |  | 22 | 41 | 69 | Y |  | 2018-07-29 03:40 | 76 | 1087 | 22 | 26 | 31 | 33 | 34 | 33 | 32 | 31 | 30 | 30 | 29 | 28 | 27 | 27 | 30 | 34 | 27 | 0 | -0.17 | Y | 40.02 | Y | -0.2 |  |  |  | 1.36 |  |  |  | Y | Y | Y | Y | 190 | 0.48 | 62 | 101508 | 98980 | 7040 | 15980 | 12 | 1 |  | 2018-07-29 03:45 | 1532 | 107 |  | 24 | [16 empty] | 95.76 | 100 | 0 | 0 | 0 |  | 650 |  | 선택 | 해제 | 0 | 0 | 0 |  | 650 |  | 선택 | 해제 | 선택 | 미정 | 미정 | 선택 | 미정 |  | 미정 | BT180180 | H
B47018 | 2018-07-28 | 2 | A |  | 13 | A | 20MNCRS5HM2 | 소입성보증강 | C1 | BM#2 | 1596 | 46 | 1647 | 1536 | 39 | 8500 |  | 1 | 0.29 | 18 |  | -2.57 | 1580 | 1646 | 0 | 2.57 | 0 | 12 | 64 | 26 | Y |  | 2018-07-29 04:32 | 71 | 1109 | 11 | 23 | 27 | 30 | 31 | 30 | 30 | 29 | 29 | 27 | 25 | 23 |  | 23 | 27 | 31 | 23 | 30 | -0.23 | Y | 35.03 | Y | -0.4 | [7 empty] | N | N | N | N | 150 | 0.51 | 56 | 85190 | 96840 | 2770 | 14400 | 5 | 2 |  | 2018-07-29 04:33 | 1580 | 130 |  | 21 |  | * STR#2기 EDGE HEATER 500KW 적용 이상공정 등록 및 생관통보. * 전공정 작업지연 감속주입 | [14 empty] | 85.62 | 70 | 0 | 0 | 0 |  | 450 | 300 | 선택 | 선택 | 0 | 0 | 0 |  | 450 | 300 | 선택 | 선택 | 해제 | 미정 | 미정 | 미정 | 미정 |  | 미정 | RB130.00 | H
A47106 | 2018-07-28 | 1 | C |  | 6 | A | P-STB2 | 베어링강 | STB (SF) | BM#1 | 1602 | 42 | 1568 | 1532 | 35 | 6000 |  | 3 | 0.3 | 25 |  | -1.5 | 1524 | 1569 | 9.47 | 0 |  | 6 | 8 | 80 | Y |  | 2018-07-29 04:35 | 68 | 1129 | 25 | 27 | 31 | 32 | 33 | 33 | 32 | 31 | 30 | 29 | 28 | 27 | 26 | 26 | 30 | 33 | 26 | 0 | -0.17 | Y | 40 | Y | -0.2 |  |  |  | 1.36 |  |  |  | Y | Y | Y | Y | 180 | 0.48 | 61 | 101508 | 96400 | 6990 | 15900 | 12 | 1 |  | 2018-07-29 04:42 | 1524 | 113 |  | 35 | [16 empty] | 98.17 | 100 | 0 | 0 | 0 |  | 650 |  | 선택 | 해제 | 0 | 0 | 0 |  | 650 |  | 선택 | 해제 | 선택 | 미정 | 미정 | 선택 | 미정 |  | 미정 | BT180180 | H
B47019 | 2018-07-28 | 2 | C | TUNDISH교체전 | 14 | A | 20MNCRS5HM2 | 소입성보증강 | C1 | BM#2 | 1636 | 48 | 1686 | 1586 | 39 | 8600 |  | 1 | 0.22 | 20 |  | -2.49 | 1584 | 1678 | 0 | 3.97 | 0 | 16 | 6 | 65 | Y |  | 2018-07-29 05:33 | 75 | 1116 | 33 | 39 | 41 | 43 | 43 | 42 | 42 | 41 | 40 | 39 |  |  |  | 39 | 40 | 43 | 39 | 0 | -0.13 | Y | 30.02 | Y | -0.2 | [7 empty] | N | N | N | N | 140 | 0.51 | 54 | 95858 | 90940 | 10060 | 2300 | 5 | 2 |  | 2018-07-29 05:38 | 1585 | 129 |  | 19 |  | * STR#2기 EDGE HEATER 펄트 발생으로 500KW 적용 ,이상공정 등록 및 생관통보 *주입 초기 전공정 요청 감속주입 *전공정 요청 L/D잔강 10톤 내림 | [14 empty] | 94.91 | 75 | 0 | 2500 | 0 |  | 450 | 300 | 선택 | 선택 | 0 | 2500 | 0 |  | 450 | 300 | 선택 | 선택 | 해제 | 미정 | 미정 | 미정 | 미정 |  | 미정 | RB130.00 | H
A47107 | 2018-07-28 | 1 | C |  | 7 | A | P-STB2 | 베어링강 | STB (SF) | BM#1 | 1645 | 43 | 1561 | 1534 | 36 | 6300 |  | 3 | 0.3 | 25 |  | -1.4 | 1520 | 1561 | 9.27 | 0 |  | 35 | 30 | 55 | Y |  | 2018-07-29 05:47 | 64 | 1128 | 25 | 25 | 27 | 27 | 27 | 26 | 25 | 24 | 23 | 22 | 21 | 20 | 19 | 19 | 24 | 27 | 19 | 27 | -0.16 |  | 50 | Y | -0.2 |  |  |  | 1.43 |  |  |  | Y | Y | Y | Y | 230 | 0.48 | 63 | 84590 | 95800 | 7020 | 14700 | 12 | 1 |  | 2018-07-29 06:03 | 1520 | 105 |  | 26 | [16 empty] | 82.29 | 100 | 0 | 0 | 0 |  | 650 |  | 선택 | 해제 | 0 | 0 | 0 |  | 650 |  | 선택 | 해제 | 선택 | 미정 | 미정 | 선택 | 미정 |  | 미정 | BT180180 | H
B47020 | 2018-07-28 | 2 | C | TUNDISH교체 | 1 | A | 20MNCRS5HM2 | 소입성보증강 | C1 | BM#2 | 1608 | 48 | 1665 | 1576 | 42 | 8500 |  | 1 | 0.24 | 21 |  | 0 | 1587 | 1662 | 0 | 4.01 | 0 | 37 | 78 | 59 | Y |  | 2018-07-29 06:33 | 78 | 1086 | 18 | 17 | 10 | 11 | 17 | 20 | 22 | 23 | 24 | 24 | 25 | 25 |  | 25 | 20 | 25 | 25 | 0 | 0 |  | 5.03 | Y | 0 | 1.5 | 2.38 | 2.38 |  |  |  |  | N | N | N | N | 150 | 0.52 | 58 | 93709 | 100430 | 5570 | 14100 | 5 | 1 | 10 | 2018-07-29 06:44 | 1587 | 147 |  | 36 |  | *T/D플럭스 120/15KG *롱노즐 실리부 부착 * STR#2기 EDGE HEATER 펄트 발생으로 500KW 적용 ,이상공정 등록 및 생관통보 | [14 empty] | 88.4 | 72.73 | 700 | 0 | 0 |  | 450 | 300 | 선택 | 선택 | 700 | 0 | 0 |  | 450 | 300 | 선택 | 선택 | 해제 | 미정 | 미정 | 미정 | 선택 |  | 미정 | RB130.00 | H
A47108 | 2018-07-28 | 1 | C |  | 8 | A | P-STB2 | 베어링강 | STB (SF) | BM#1 | 1647 | 39 | 1560 | 1569 | 33 | 4400 |  | 3 | 0.3 | 26 |  | -1.62 | 1512 | 1560 | 10.11 | 0 |  | 31 | 29 | 67 | Y |  | 2018-07-29 06:51 | 56 | 1089 | 20 | 23 | 24 | 24 | 24 | 23 | 22 | 22 | 21 | 21 | 20 | 19 |  | 19 | 22 | 24 | 19 | 24 | -0.11 |  | 45.02 | Y | -0.2 |  |  |  | 1.28 |  |  |  | Y | Y | Y | Y | 220 | 0.48 | 62 | 101508 | 98200 | 6970 | 15400 | 12 | 1 |  | 2018-07-29 07:14 | 1512 | 108 |  | 25 | [16 empty] | 96.49 | 100 | 0 | 0 | 0 |  | 650 |  | 선택 | 해제 | 0 | 0 | 0 |  | 650 |  | 선택 | 해제 | 선택 | 미정 | 미정 | 선택 | 미정 |  | 미정 | BT180180 | H
B47021 | 2018-07-28 | 2 | C |  | 2 | A | 20MNCRS5HM2 | 소입성보증강 | C1 | BM#2 | 1637 | 54 | 1655 | 1587 | 37 | 7800 |  | 1 | 0.24 | 19 |  | -2.17 | 1581 | 1654 | 0 | 4.61 | 0 | 22 | 42 | 26 | Y |  | 2018-07-29 07:40 | 72 | 1087 | 23 | 25 | 25 | 26 | 29 | 29 | 30 | 29 | 28 | 27 | 25 | 24 | 23 | 21 | 26 | 30 | 21 | 29 | -0.26 | Y | 35 | Y | -0.4 | [7 empty] | N | N | N | N | 140 | 0.52 | 58 | 93709 | 99490 | 80 | 12200 | 5 | 1 | 20 | 2018-07-29 07:53 | 1581 | 148 |  | 30 |  | * STR#2기 EDGE HEATER 펄트 발생으로 500KW 적용 ,이상공정 등록 및 생관통보 | [14 empty] | 95.62 | 72.73 | 0 | 0 | 0 |  | 450 | 300 | 선택 | 선택 | 0 | 0 | 0 |  | 450 | 300 | 선택 | 선택 | 해제 | 미정 | 미정 | 미정 | 미정 |  | 미정 | RB130.00 | H
A47109 | 2018-07-29 | 1 | C |  | 9 | A | P-STB2 | 베어링강 | STB (SF) | BM#1 | 1622 | 40 | 1565 | 1556 | 31 | 4800 |  | 3 | 0.31 | 25 |  | 0 | 1522 | 0 | 9.23 | 0 |  | 5 | 24 | 77 | Y |  | 2018-07-29 09:55 | 66 | 1095 | 19 | 21 | 26 | 29 | 31 | 31 | 31 | 31 | 30 | 29 | 28 | 28 | 27 | 27 | 28 | 31 | 27 | 31 | -0.1 | Y | 40 | Y | -0.2 |  |  |  | 1.36 |  |  |  | Y | Y | Y | Y | 210 | 0.48 | 65 | 101508 | 97800 | 7000 | 15600 | 12 | 1 |  | 2018-07-29 07:56 | 1522 | 110 |  | -95 | [16 empty] | 96.86 | 100 | 0 | 0 | 0 |  | 650 |  | 선택 | 해제 | 0 | 0 | 0 |  | 650 |  | 선택 | 해제 | 선택 | 미정 | 미정 | 선택 | 선택 | 8 | 미정 | BT180180 | H
B47022 | 2018-07-29 | 2 | C |  | 3 | A | 20MNCRS5HM2 | 소입성보증강 | C1 | BM#2 | 1593 | 0 | 0 | 0 | 0 | 8900 |  | 3 | 0.29 | 20 |  | 66.86 | 1599 | 0 | 0 | 10.46 | 0 | 12 | 65 | 51 | N | 1 | 2018-07-29 08:30 | 90 | 1090 | 28 | 35 | 39 | 40 | 40 | 39 | 38 | 38 | 36 | 35 | 33 | 32 |  | 32 | 36 | 40 | 32 | 0 | -0.2 | Y | 40 | Y | -0.2 | [7 empty] | N | N | N | N |  | 0.52 | 61 | 102228 | 104520 | 1640 | 15700 | 5 | 1 | 30 | 2018-07-29 08:54 | 1599 | 136 |  | 41 |  | *래들 미개공 강제렌싱 1회 실시 ID:301.401 * STR#2기 EDGE HEATER 펄트 발생으로 500KW 적용 ,이상공정 등록 및 생관통보 | [14 empty] | 96.31 | 75 | 0 | 0 | 0 |  | 450 | 300 | 선택 | 선택 | 0 | 0 | 0 |  | 450 | 300 | 선택 | 선택 | 해제 | 미정 | 미정 | 미정 | 미정 |  | 미정 | RB130.00 | H
A47110 | 2018-07-29 | 1 | C |  | 10 | A | P-STB2 | 베어링강 | STB (SF) | BM#1 | 1608 | 42 | 1562 | 1548 | 33 | 5200 |  | 3 | 0.31 | 25 |  | 53.17 | 1526 | 0 | 9.82 | 0.51 |  | 6 | 9 | 57 | Y |  | 2018-07-29 09:03 | 70 | 1100 | 26 | 31 | 34 | 36 | 37 | 37 | 36 | 36 | 35 | 34 | 34 | 33 | 32 | 32 | 34 | 37 | 32 | 36 | -0.12 | Y | 40 | Y | -0.2 |  |  |  | 1.43 |  |  |  | Y | Y | Y | Y | 200 | 0.48 | 63 | 101508 |  | 6500 | 16300 | 12 | 1 |  | 2018-07-29 09:10 | 1526 | 111 |  | 22 | [16 empty] | 96.08 | 100 | 0 | 0 | 0 |  | 650 |  | 선택 | 해제 | 0 | 0 | 0 |  | 650 |  | 선택 | 해제 | 선택 | 미정 | 미정 | 선택 | 미정 |  | 미정 | BT180180 | H
B47023 | 2018-07-29 | 2 | C |  | 4 | A | 20MNCRS5HM2 | 소입성보증강 | C1 | BM#2 | 1594 | 39 | 1635 | 1535 | 34 | 7700 |  | 2 | 1000 |  | 40 | 0 | 1563 | 1637 | 0.06 | 0.14 | 0 | 16 | 7 | 59 | Y |  | 2018-07-29 09:52 | 54 | 1085 | 23 | 20 | 18 | 17 | 16 | 15 | 14 | 12 | 12 | 11 | 10 |  |  | 10 | 16 | 18 | 10 | 0 | -0.2 |  | 40 | Y | -0.2 | [7 empty] | N | N | N | N | 120 | 0.53 | 56 | 102228 | 97820 | 250 | 15600 | 5 | 1 | 10 | 2018-07-29 10:07 | 1563 | 130 |  | 23 |  | * STR#2기 EDGE HEATER 펄트 발생으로 500KW 적용 ,이상공정 등록 및 생관통보 | [14 empty] | 10222800 | 75 | 0 | 0 | 0 |  | 450 | 300 | 선택 | 선택 | 0 | 0 | 0 |  | 450 | 300 | 선택 | 선택 | 해제 | 미정 | 미정 | 미정 | 미정 |  | 미정 | RB130.00 | H
A47111 | 2018-07-29 | 1 | C |  | 11 | A | P-STB2 | 베어링강 | STB (SF) | BM#1 | 1594 | 39 | 1552 | 1553 | 33 | 4500 |  | 3 | 0.3 | 25 |  | -1.1 | 1520 | 1552 | 9.99 | 0 |  | 35 | 31 | 54 | Y |  | 2018-07-29 10:02 | 64 | 1099 | 31 | 31 | 30 | 30 | 30 | 29 | 29 | 28 | 27 | 26 | 25 | 24 | 23 | 23 | 28 | 30 | 23 | 30 | -0.14 |  | 50.02 | Y | -0.2 |  |  |  | 1.35 |  |  |  | Y | Y | Y | Y | 190 | 0.48 | 63 | 101508 | 95950 | 6920 | 15900 | 12 | 1 |  | 2018-07-29 10:09 | 1520 | 107 |  | 28 | 4 | [15 empty] | 98.6 | 100 | 0 | 0 | 0 |  | 650 |  | 선택 | 해제 | 0 | 0 | 0 |  | 650 |  | 선택 | 해제 | 선택 | 미정 | 미정 | 선택 | 미정 |  | 미정 | BT180180 | H
B47024 | 2018-07-29 | 2 | C |  | 5 | A | 20MNCRS5HM2 | 소입성보증강 | C1 | BM#2 | 1627 | 49 | 1644 | 1565 | 38 | 8100 |  | 1 | 0.23 | 19 |  | 0 | 1573 | 1642 | 0 | 3.67 | 0 | 37 | 79 | 37 | Y |  | 2018-07-29 10:55 | 64 | 1085 | 20 | 25 | 28 | 29 | 29 | 29 | 28 | 27 | 26 | 25 | 24 | 22 | 22 | 22 | 26 | 29 | 22 | 29 | -0.17 | Y | 41.43 | Y | 0 | [7 empty] | N | N | N | N | 110 | 0.52 | 62 | 102228 | 106870 | 1180 | 15600 | 5 | 1 | 20 | 2018-07-29 11:06 | 1573 | 128 |  | 19 |  | * STR#2기 EDGE HEATER 펄트 발생으로 500KW 적용 ,이상공정 등록 및 생관통보 | [14 empty] | 94.66 | 75 | 0 | 0 | 0 |  | 450 | 300 | 선택 | 선택 | 0 | 0 | 0 |  | 450 | 300 | 선택 | 선택 | 해제 | 미정 | 미정 | 미정 | 미정 |  | 미정 | RB130.00 | H
A47112 | 2018-07-29 | 1 | C |  | 12 | A | P-STB2 | 베어링강 | STB (SF) | BM#1 | 1659 | 40 | 1564 | 1539 | 33 | 5000 |  | 3 | 0.3 | 25 |  | -1.54 | 1519 | 1564 | 9.95 | 0 |  | 31 | 30 | 66 | Y |  | 2018-07-29 11:06 | 63 | 1092 | 21 | 24 | 26 | 27 | 27 | 27 | 26 | 25 | 24 | 24 | 23 | 22 | 22 | 22 | 25 | 27 | 22 | 27 | -0.11 | Y | 45.03 | Y | 0 |  |  |  | 1.15 |  |  |  | Y | Y | Y | Y | 180 | 0.48 | 62 | 84590 | 97100 | 6900 | 16400 | 12 | 1 |  | 2018-07-29 11:13 | 1519 | 107 |  | 29 | [16 empty] | 81.26 | 100 | 0 | 0 | 0 |  | 650 |  | 선택 | 해제 | 0 | 0 | 0 |  | 650 |  | 선택 | 해제 | 선택 | 미정 | 미정 | 선택 | 미정 |  | 미정 | BT180180 | H
B47025 | 2018-07-29 | 2 | C |  | 6 | A | 20MNCRS5HM2 | 소입성보증강 | C1 | BM#2 | 1579 | 47 | 1634 | 1535 | 39 | 8000 |  | 1 | 0.24 | 18 |  | 0 | 1572 | 1635 | 0 | 3.03 | 0 | 22 | 43 | 47 | Y |  | 2018-07-29 11:50 | 63 | 1094 | 19 | 20 | 21 | 20 | 19 | 19 | 19 | 18 | 17 | 17 | 17 | 17 | 17 | 17 | 19 | 21 | 17 | 19 | -0.1 | Y | 38.97 | Y | 0 | [7 empty] | N | N | N | N | 100 | 0.53 | 57 | 102228 | 98700 | 380 | 14800 | 5 | 1 | 30 | 2018-07-29 12:11 | 1572 | 130 |  | 28 |  | * STR#2기 EDGE HEATER 펄트 발생으로 500KW 적용 ,이상공정 등록 및 생관통보 | [14 empty] | 102.23 | 100 | 0 | 0 | 0 |  | 450 | 300 | 선택 | 선택 | 0 | 0 | 0 |  | 450 | 300 | 선택 | 선택 | 해제 | 미정 | 미정 | 미정 | 미정 |  | 미정 | RB130.00 | H
A47113 | 2018-07-29 | 1 | C |  | 13 | A | P-STB2 | 베어링강 | STB (SF) | BM#1 | 1641 | 48 | 1552 | 1530 | 41 | 7000 |  | 3 | 0.29 | 25 |  | -1.04 | 1521 | 1552 | 9.7 | 0 |  | 5 | 25 | 63 | Y |  | 2018-07-29 12:27 | 65 | 1105 | 28 | 31 | 33 | 34 | 34 | 32 | 32 | 31 | 30 | 29 | 29 | 28 | 28 | 28 | 31 | 34 | 28 | 28 | -0.13 | Y | 45 | Y | 0 |  |  |  | 1.14 |  |  |  | Y | Y | Y | Y | 230 | 0.48 | 69 | 101508 | 105950 | 6700 | 16400 | 12 | 1 |  | 2018-07-29 12:35 | 1521 | 99 |  | 12 | [16 empty] | 89.87 | 100 | 0 | 0 | 0 |  | 650 |  | 선택 | 해제 | 0 | 0 | 0 |  | 650 |  | 선택 | 해제 | 선택 | 미정 | 미정 | 선택 | 미정 |  | 미정 | BT180180 | H
B47026 | 2018-07-29 | 2 | D |  | 7 | A | 20MNCRS5HM2 | 소입성보증강 | C1 | BM#2 | 1583 | 50 | 1635 | 1537 | 41 | 8600 |  | 1 | 0.24 | 18 |  | 0 | 1579 | 1640 | 0 | 2.75 | 0 | 12 | 66 | 36 | Y |  | 2018-07-29 12:52 | 70 | 1070 | 22 | 28 | 29 | 30 | 30 | 30 | 29 | 30 | 29 | 27 | 26 | 24 | 22 | 22 | 27 | 30 | 22 | 30 | -0.2 | Y | 40.58 | Y | -0.4 | [7 empty] | N | N | N | N | 150 | 0.52 | 59 | 102228 | 101300 | 3790 | 16200 | 5 | 1 |  | 2018-07-29 13:10 | 1579 | 127 |  | 25 |  | * STR#2기 EDGE HEATER 펄트 발생으로 500KW 적용 ,이상공정 등록 및 생관통보 | [14 empty] | 97.36 | 100 | 0 | 0 | 0 |  | 450 | 300 | 선택 | 선택 | 0 | 0 | 0 |  | 450 | 300 | 선택 | 선택 | 해제 | 미정 | 미정 | 미정 | 미정 |  | 미정 | RB130.00 | H
A47114 | 2018-07-29 | 1 | D |  | 14 | A | P-STB2 | 베어링강 | STB (SF) | BM#1 | 1587 | 40 | 1558 | 1550 | 32 | 5300 |  | 3 | 0.3 | 27 |  | -1.53 | 1511 | 1558 | 10.29 | 0 |  | 6 | 10 | 76 | Y |  | 2018-07-29 13:31 | 55 | 1099 | 27 | 27 | 27 | 26 | 25 | 25 | 23 | 22 | 22 | 21 | 20 | 20 | 20 | 19 | 23 | 27 | 19 | 27 | -0.15 |  | 54.98 | Y | -0.2 |  |  |  | 1.09 |  |  |  | Y | Y | Y | Y | 220 | 0.43 | 69 | 101508 | 95780 | 6440 | 15400 | 12 | 1 |  | 2018-07-29 13:36 | 1511 | 99 |  | 18 |  | *전공정요청 감속주입(정속유지강종) | [14 empty] | 98.17 | 100 | 0 | 0 | 0 |  | 650 |  | 선택 | 해제 | 0 | 0 | 0 |  | 650 |  | 선택 | 해제 | 선택 | 미정 | 미정 | 선택 | 미정 |  | 미정 | BT180180 | H
B47027 | 2018-07-29 | 2 | D |  | 8 | A | 20MNCRS5HM2 | 소입성보증강 | C1 | BM#2 | 1583 | 48 | 1656 | 1526 | 39 | 8800 |  | 1 | 0.24 | 19 |  | -2.76 | 1572 | 1652 | 0 | 3.22 | 0 | 16 | 8 | 46 | Y |  | 2018-07-29 14:06 | 63 | 1102 | 22 | 28 | 30 | 31 | 31 | 30 | 30 | 29 | 28 | 27 | 25 | 25 |  | 25 | 28 | 31 | 25 | 30 | -0.16 | Y | 36.82 | Y | 0 | [7 empty] | N | N | N | N | 140 | 0.52 | 56 | 102228 | 96930 | 40 | 15000 | 5 | 1 |  | 2018-07-29 14:13 | 1572 | 127 |  | 13 |  | * STR#2기 EDGE HEATER 펄트 발생으로 500KW 적용 ,이상공정 등록 및 생관통보 | [14 empty] | 106.49 | 100 | 0 | 0 | 0 |  | 450 | 300 | 선택 | 선택 | 0 | 0 | 0 |  | 450 | 300 | 선택 | 선택 | 해제 | 미정 | 미정 | 미정 | 미정 |  | 미정 | RB130.00 | H
A47115 | 2018-07-29 | 1 | D |  | 15 | A | P-STB2 | 베어링강 | STB (SF) | BM#1 | 1601 | 41 | 1563 | 1532 | 37 | 5300 |  | 3 | 0.3 | 25 |  | -1.65 | 1515 | 1563 | 12.32 | 0 |  | 35 | 32 | 71 | Y |  | 2018-07-29 14:37 | 59 | 1093 | 16 | 20 | 22 | 23 | 24 | 24 | 23 | 21 | 20 | 20 | 19 | 19 | 18 | 18 | 21 | 24 | 18 | 20 | -0.13 | Y | 45.02 | Y | 0 |  |  |  | 1.15 |  |  |  | Y | Y | Y | Y | 210 | 0.45 | 66 | 101508 | 95250 | 7100 | 15600 | 12 | 1 |  | 2018-07-29 14:45 | 1515 | 103 |  | 23 |  | *전공정요청 감속주입(정속유지강종) | [14 empty] | 98.7 | 100 | 0 | 0 | 0 |  | 650 |  | 선택 | 해제 | 0 | 0 | 0 |  | 650 |  | 선택 | 해제 | 선택 | 미정 | 미정 | 선택 | 미정 |  | 미정 | BT180180 | H
B47028 | 2018-07-29 | 2 | D |  | 9 | A | 20MNCRS5HM2 | 소입성보증강 | C1 | BM#2 | 1614 | 44 | 1644 | 1557 | 37 | 8000 |  | 1 | 0.25 | 18 |  | -2.43 | 1576 | 1642 | 0 | 2.94 | 0 | 37 | 80 | 49 | Y |  | 2018-07-29 15:02 | 67 | 1068 | 22 | 26 | 30 | 31 | 31 | 30 | 29 | 28 | 27 | 26 | 25 | 23 | 21 | 21 | 27 | 31 | 21 | 0 | -0.22 | Y | 45 | Y | -0.4 | [7 empty] | N | N | N | N | 130 | 0.52 | 60 | 102228 | 105020 | 600 | 15300 | 5 | 1 | 30 | 2018-07-29 15:08 | 1576 | 121 |  | 17 |  | * STR#2기 EDGE HEATER 펄트 발생으로 500KW 적용 ,이상공정 등록 및 생관통보 | [14 empty] | 96.9 | 100 | 0 | 0 | 0 |  | 450 | 300 | 선택 | 선택 | 0 | 0 | 0 |  | 450 | 300 | 선택 | 선택 | 해제 | 미정 | 미정 | 미정 | 선택 | 8 | 미정 | RB130.00 | H
A47116 | 2018-07-29 | 1 | D |  | 16 | A | P-STB2 | 베어링강 | STB (SF) | BM#1 | 1606 | 39 | 1563 | 1535 | 37 | 5400 |  | 3 | 0.3 | 25 |  | -1.32 | 1525 | 1563 | 12.16 | 0 |  | 31 | 31 | 78 | Y |  | 2018-07-29 15:41 | 69 | 1087 | 18 | 22 | 25 | 28 | 28 | 28 | 27 | 25 | 24 | 24 | 23 | 23 | 23 | 23 | 25 | 28 | 23 | 28 | -0.11 | Y | 45 | Y | 0 |  |  |  | 1.18 |  |  |  | Y | Y | Y | Y | 200 | 0.48 | 62 | 101508 | 95290 | 7080 | 15300 | 12 | 1 |  | 2018-07-29 15:49 | 1525 | 98 |  | 26 | [16 empty] | 98.65 | 100 | 0 | 0 | 0 |  | 650 |  | 선택 | 해제 | 0 | 0 | 0 |  | 650 |  | 선택 | 해제 | 선택 | 미정 | 미정 | 선택 | 미정 |  | 미정 | BT180180 | H
B47029 | 2018-07-29 | 2 | D |  | 10 | A | 20MNCRS5HM2 | 소입성보증강 | C1 | BM#2 | 1612 | 41 | 1636 | 1557 | 36 | 7600 |  | 1 | 0.22 | 18 |  | -2.43 | 1581 | 1641 | 0 | 3.04 | 0 | 22 | 44 | 53 | Y |  | 2018-07-29 15:55 | 72 | 1088 | 19 | 23 | 28 | 30 | 30 | 29 | 29 | 28 | 27 | 26 | 24 | 23 |  | 23 | 27 | 30 | 23 | 0 | -0.17 | Y | 40 | Y | -0.2 | [7 empty] | N | N | N | N | 120 | 0.52 | 55 | 102228 | 96080 | 70 | 15300 | 5 | 1 | 40 | 2018-07-29 16:08 | 1585 | 123 |  | 26 |  | * STR#2기 EDGE HEATER 펄트 발생으로 500KW 적용 ,이상공정 등록 및 생관통보 | [14 empty] | 105.94 | 100 | 0 | 0 | 0 |  | 450 | 300 | 선택 | 선택 | 0 | 0 | 0 |  | 450 | 300 | 선택 | 선택 | 해제 | 미정 | 미정 | 미정 | 미정 |  | 미정 | RB130.00 | C
A47117 | 2018-07-29 | 1 | D |  | 17 | A | P-STB2 | 베어링강 | STB (SF) | BM#1 | 1601 | 39 | 1572 | 1540 | 36 | 5000 |  | 3 | 0.3 | 25 |  | -1.56 | 1527 | 1572 | 12.98 | 0 |  | 5 | 26 | 82 | Y |  | 2018-07-29 16:40 | 71 | 1087 | 23 | 27 | 29 | 32 | 32 | 33 | 32 | 32 | 31 | 30 | 30 | 30 |  | 30 | 30 | 33 | 30 | 32 | -0.05 | Y | 29.98 | Y | 0 |  |  |  | 1.22 |  |  |  | Y | Y | Y | Y | 190 | 0.48 | 59 | 84590 | 89920 | 7100 | 16500 | 12 | 1 |  | 2018-07-29 17:01 | 1527 | 106 |  | 29 | [16 empty] | 86.76 | 100 | 0 | 0 | 0 |  | 650 |  | 선택 | 해제 | 0 | 0 | 0 |  | 650 |  | 선택 | 해제 | 선택 | 미정 | 미정 | 선택 | 미정 |  | 미정 | BT180180 | H
B47030 | 2018-07-29 | 2 | D |  | 11 | A | 20MNCRS5HM2 | 소입성보증강 | C1 | BM#2 | 1623 | 40 | 1656 | 1576 | 34 | 7200 |  | 1 | 0.23 | 18 |  | -2.52 | 1577 | 1642 | 0 | 2.95 | 0 | 12 | 67 | 46 | Y |  | 2018-07-29 17:02 | 68 | 1089 | 21 | 28 | 32 | 34 | 35 | 35 | 35 | 34 | 33 | 32 | 31 | 29 |  | 29 | 32 | 35 | 29 | 35 | -0.17 | Y | 35.02 | Y | -0.4 | [7 empty] | N | N | N | N | 110 | 0.52 | 56 | 102228 | 96980 | 3130 | 14200 | 5 | 1 | 30 | 2018-07-29 17:14 | 1577 | 116 |  | 17 |  | * STR#2기 EDGE HEATER 펄트 발생으로 500KW 적용 ,이상공정 등록 및 생관통보 | [14 empty] | 102.23 | 100 | 0 | 0 | 0 |  | 450 | 300 | 선택 | 선택 | 0 | 0 | 0 |  | 450 | 300 | 선택 | 선택 | 해제 | 미정 | 미정 | 미정 | 미정 |  | 미정 | RB130.00 | C
A47118 | 2018-07-29 | 1 | D |  | 18 | A | P-STB2 | 베어링강 | STB (SF) | BM#1 | 1601 | 44 | 1553 | 1535 | 42 | 5400 |  | 3 | 0.3 | 25 |  | -0.96 | 1525 | 1553 | 12.79 | 0 |  | 6 | 11 | 66 | Y |  | 2018-07-29 17:51 | 69 | 1087 | 30 | 33 | 35 | 36 | 37 | 36 | 36 | 35 | 34 | 33 | 33 | 32 | 33 | 33 | 34 | 37 | 32 | 36 | -0.14 | Y | 34.98 | Y | 0.2 |  |  |  | 1.14 |  |  |  | Y | Y | Y | Y | 180 | 0.48 | 62 | 101508 | 95550 | 7070 | 15900 | 12 | 1 |  | 2018-07-29 17:57 | 1525 | 105 |  | 19 | [16 empty] | 98.41 | 100 | 0 | 0 | 0 |  | 650 |  | 선택 | 해제 | 0 | 0 | 0 |  | 650 |  | 선택 | 해제 | 선택 | 미정 | 미정 | 선택 | 미정 |  | 미정 | BT180180 | H
B47031 | 2018-07-29 | 2 | D | TUNDISH교체전 | 12 | A | 20MNCRS5HM2 | 소입성보증강 | C1 | BM#2 | 1607 | 39 | 1646 | 1567 | 31 | 6400 |  | 1 | 0.21 | 19 |  | -2.27 | 1573 | 1638 | 0 | 2.68 | 0 | 16 | 9 | 76 | Y |  | 2018-07-29 17:56 | 64 | 1088 | 26 | 27 | 28 | 29 | 30 | 28 | 27 | 26 | 25 | 25 | 24 | 22 |  | 22 | 27 | 30 | 22 | 0 | -0.23 | Y | 35.02 | Y | -0.4 | [7 empty] | N | N | N | N | 100 | 0.51 | 58 | 93282 | 98070 | -470 | 2000 | 5 | 1 | 50 | 2018-07-29 17:58 | 1573 | 117 |  | 23 |  | * STR#2기 EDGE HEATER 펄트 발생으로 500KW 적용 ,이상공정 등록 및 생관통보 * STR#2 터치 판넬 이상으로 감속주입 | 91E41E1B3DB4449780874A61767E7006 | F0A7930F4C884401AE638CF7C93A9C5D | 76C011C0B962488683E5025CBD25E931 | [11 empty] | 95.58 | 100 | 0 | 2910 | 0 |  | 450 | 300 | 선택 | 선택 | 0 | 2850 | 0 |  | 450 | 300 | 선택 | 선택 | 해제 | 미정 | 미정 | 미정 | 미정 |  | 미정 | RB130.00 | H
A47119 | 2018-07-29 | 1 | D |  | 19 | A | P-STB2 | 베어링강 | STB (SF) | BM#1 | 1601 | 40 | 1560 | 1538 | 37 | 5000 |  | 3 | 0.31 | 25 |  | -1.33 | 1521 | 1560 | 12.58 | 0 |  | 35 | 33 | 66 | Y |  | 2018-07-29 18:49 | 65 | 1087 | 31 | 31 | 31 | 31 | 32 | 31 | 31 | 30 | 30 | 30 | 30 | 30 | 29 | 29 | 31 | 32 | 29 | 31 | -0.03 | Y | 40.03 | Y | -0.2 |  |  |  | 1.26 |  |  |  | Y | Y | Y | Y | 230 | 0.48 | 63 | 101508 | 99120 | 7090 | 16400 | 12 | 1 |  | 2018-07-29 18:55 | 1521 | 109 |  | 25 | [16 empty] | 95.09 | 100 | 0 | 0 | 0 |  | 650 |  | 선택 | 해제 | 0 | 0 | 0 |  | 650 |  | 선택 | 해제 | 선택 | 미정 | 미정 | 선택 | 미정 |  | 미정 | BT180180 | H
B47032 | 2018-07-29 | 2 | D | TUNDISH교체 | 1 | A | SCM440HM2 | 소입성보증강 | D | BM#2 | 1568 | 51 | 1645 | 1536 | 42 | 9000 |  | 1 | 0.2 | 21 |  | -2.18 | 1584 | 1649 | 1.55 | 0 | 0 | 37 | 81 | 36 | Y |  | 2018-07-29 19:08 | 91 | 1089 | 26 | 26 | 32 | 35 | 38 | 39 | 40 | 41 | 40 | 40 | 40 |  |  | 40 | 36 | 41 | 40 | 40 | -0.07 |  | 14.98 | Y | 0 |  | 2.56 | 2.56 | 2.12 |  |  |  | N | N | N | N | 150 | 0.48 | 60 | 98293 | 97420 | 4110 | 15800 | 8 | 2 | 10 | 2018-07-29 19:06 | 1584 | 142 |  | 35 |  | * T/D 용강량 실측:1180mm / 19 TON * T/D FLUX 용탕부: 120 KG / 유탕부: 15KG 투입 * 슬리브 롱노즐( Y자형 ) 사용 * 탄화왕겨 투입 | [14 empty] | 95.43 | 100 | 1030 | 0 | 0 |  | 650 | 400 | 선택 | 해제 | 1070 | 0 | 0 |  | 650 | 400 | 선택 | 해제 | 해제 | 미정 | 미정 | 미정 | 미정 |  | 미정 | RB145.00 | C
A47120 | 2018-07-29 | 1 | D | TUNDISH교체전 | 20 | A | P-STB2 | 베어링강 | STB (SF) | BM#1 | 1612 | 40 | 1561 | 1534 | 37 | 5200 |  | 3 | 0.31 | 25 |  | -1.38 | 1521 | 1561 | 11.23 | 0 |  | 31 | 32 | 59 | Y |  | 2018-07-29 19:59 | 65 | 1087 | 28 | 29 | 31 | 31 | 31 | 31 | 31 | 30 | 29 | 28 | 29 | 29 |  | 29 | 30 | 31 | 28 | 31 | -0.04 | Y | 35 | Y | 0 |  |  |  | 1.33 |  |  |  | Y | Y | Y | M | 220 | 0.48 | 64 | 90862 | 99170 | 7330 | 1500 | 12 | 1 |  | 2018-07-29 19:54 | 1521 | 111 |  | 19 |  |  |  | B8621827A381461A86A27788D20137A8 | 3948956F9C61425B9F951EEA6487FAFE | 6AB7113F4AD54882B5C5D2C0E18CDE52 | [10 empty] | 85.32 | 100 | 0 | 3500 | 0 |  | 650 |  | 선택 | 해제 | 0 | 3500 | 0 |  | 650 |  | 선택 | 해제 | 선택 | 미정 | 미정 | 선택 | 미정 |  | 미정 | BT180180 | H
B47033 | 2018-07-29 | 2 | D |  | 2 | A | SCM440HM2 | 소입성보증강 | D | BM#2 | 1588 | 44 | 1624 | 1536 | 35 | 7500 |  | 1 | 0.2 | 18 |  | -2.26 | 1562 | 1622 | 1.41 | 0 | 0 | 22 | 45 | 58 | Y |  | 2018-07-29 20:06 | 69 | 1087 | 34 | 31 | 30 | 28 | 28 | 26 | 25 | 24 | 24 | 22 | 21 | 20 |  | 20 | 26 | 30 | 20 | 0 | -0.22 |  | 45.02 | Y | -0.2 |  |  |  | 1.66 |  |  |  | N | N | N | N | 140 | 0.5 | 61 | 95205 | 100760 | 1790 | 15000 | 8 | 2 | 20 | 2018-07-29 20:09 | 1562 | 130 |  | 39 | [16 empty] | 92.88 | 100 | 0 | 0 | 0 |  | 650 | 400 | 선택 | 해제 | 0 | 0 | 0 |  | 650 | 400 | 선택 | 해제 | 해제 | 미정 | 미정 | 미정 | 미정 |  | 미정 | RB158.75 | C
A47121 | 2018-07-29 | 1 | B | TUNDISH교체 | 1 | A | AE8625HT | 소입성보증강 | C | BM#1 | 1622 | 45 | 1651 | 1541 | 39 | 7000 |  | 3 | 0.32 | 18 |  | -2.02 | 1604 | 1651 | 0 | 9.2 |  | 5 | 27 | 56 | Y |  | 2018-07-29 20:50 | 100 | 1086 | 13 | 23 | 26 | 31 | 34 | 37 | 38 | 38 | 38 |  |  |  |  | 38 | 33 | 38 | 38 | 38 | 0 |  | 10.02 | Y | 0 |  | 2.16 | 2.16 |  |  |  |  | N | N | N | N | 150 | 0.53 | 50 | 84590 | 91770 | 7090 | 15410 | 11 | 2 |  | 2018-07-29 20:57 | 1604 | 140 |  | 58 |  | *T/Dflux 유15kg 용120kg | [14 empty] | 85.23 | 100 | 700 | 0 | 0 |  | 410 |  | 선택 | 선택 | 700 | 0 | 0 |  | 410 |  | 선택 | 선택 | 해제 | 미정 | 미정 | 선택 | 선택 |  | 미정 | BT180180 | C
B47034 | 2018-07-29 | 2 | B |  | 3 | A | SCM440HM2 | 소입성보증강 | D | BM#2 | 1589 | 41 | 1636 | 1545 | 34 | 7300 |  | 1 | 0.2 | 18 |  | -1.68 | 1572 | 1619 | 1.25 | 0 | 0 | 12 | 68 | 64 | Y |  | 2018-07-29 21:13 | 79 | 1087 | 24 | 29 | 31 | 34 | 33 | 33 | 33 | 31 | 30 | 29 | 27 | 25 |  | 25 | 30 | 34 | 25 | 33 | -0.22 | Y | 40 | Y | -0.4 |  |  |  | 1.67 |  |  |  | N | N | N | N | 130 | 0.5 | 61 | 98400 | 100450 | 2190 | 14000 | 8 | 2 | 30 | 2018-07-29 21:18 | 1572 | 126 |  | 37 | [16 empty] | 96 | 100 | 0 | 0 | 0 |  | 650 | 400 | 선택 | 해제 | 0 | 0 | 0 |  | 650 | 400 | 선택 | 해제 | 해제 | 미정 | 미정 | 미정 | 미정 |  | 미정 | RB158.75 | C
A47122 | 2018-07-29 | 1 | B | 잔강최소화전 | 2 | A | AE8625HT | 소입성보증강 | C | BM#1 | 1576 | 50 | 1605 | 1510 | 47 | 8000 |  | 3 | 0.32 | 17 |  | -1.19 | 1580 | 1605 | 0 | 7.5 |  | 6 | 12 | 67 | Y |  | 2018-07-29 21:58 | 76 | 1088 | 34 | 33 | 34 | 35 | 34 | 33 | 33 | 33 | 33 | 32 | 32 |  |  | 32 | 33 | 35 | 32 | 34 | -0.04 | Y | 34.98 | Y | 0 | [7 empty] | N | N | N | N | 140 | 0.55 | 52 | 89874 | 96020 | 7080 | 3000 | 11 | 2 |  | 2018-07-29 22:16 | 1580 | 122 |  | 44 |  | *Sample채취 ID:103.203 | [14 empty] | 87.26 | 100 | 0 | 3100 | 300 |  | 410 |  | 선택 | 선택 | 0 | 3100 | 300 |  | 410 |  | 선택 | 선택 | 해제 | 미정 | 미정 | 선택 | 미정 |  | 미정 | BT180180 | C
B47035 | 2018-07-29 | 2 | B |  | 4 | A | SCM440HM2 | 소입성보증강 | D | BM#2 | 1597 | 41 | 1645 | 1544 | 36 | 7600 |  | 1 | 0.24 | 23 |  | -2.04 | 1564 | 1629 | 3.55 | 0 | 0 | 16 | 10 | 71 | Y |  | 2018-07-29 22:29 | 71 | 1089 | 28 | 32 | 33 | 34 | 33 | 33 | 33 | 31 | 31 | 29 | 27 |  |  | 27 | 31 | 34 | 27 | 33 | -0.2 | Y | 35.03 | Y | -0.4 |  |  |  | 1.04 |  |  |  | N | N | N | N | 120 | 0.5 | 58 | 98400 | 95560 | 2610 | 14800 | 8 | 2 | 35 | 2018-07-29 22:33 | 1564 | 126 |  | 23 | [16 empty] | 100.31 | 100 | 0 | 0 | 0 |  | 650 | 400 | 선택 | 해제 | 0 | 0 | 0 |  | 650 | 400 | 선택 | 해제 | 해제 | 미정 | 미정 | 미정 | 미정 |  | 미정 | RB158.75 | C
A47123 | 2018-07-29 | 1 | B | 잔강최소화 | 3 | A | 50CRV4 | 특수용도강 | D1 | BM#1 | 1646 | 40 | 1619 | 1568 | 33 | 6100 |  | 3 | 0.32 | 19 |  | -2.02 | 1563 | 1609 | 8.84 | 0 |  | 35 | 34 | 72 | Y |  | 2018-07-29 23:07 | 79 | 1089 | -30 | 36 | 36 | 37 | 37 | 37 | 37 | 37 | 36 | 35 | 36 |  |  | 36 | 30 | 37 | 35 | 37 | -0.07 | Y | 30.03 | Y | 0.2 | [7 empty] | N | N | N | N | 130 | 0.49 | 55 | 95244 | 97500 | 1850 | 15930 | 11 | 2 |  | 2018-07-29 23:14 | 1563 | 125 |  | 40 |  | *잔강최소화 | [14 empty] | 95.87 | 100 | 2700 | 0 | 0 |  | 650 |  | 선택 | 선택 | 2700 | 0 | 0 |  | 650 |  | 선택 | 선택 | 선택 | 미정 | 미정 | 미정 | 선택 |  | 미정 | RB100.00 | C
B47036 | 2018-07-29 | 2 | B |  | 5 | A | SCM440HM2 | 소입성보증강 | D | BM#2 | 1630 | 40 | 1606 | 1594 | 26 | 5300 |  | 1 | 0.21 | 18 |  | -2.1 | 1551 | 1604 | 1.59 | 0 | 0 | 37 | 82 | 60 | Y |  | 2018-07-29 23:25 | 58 | 1092 | 24 | 23 | 24 | 24 | 24 | 23 | 22 | 22 | 21 | 19 | 18 | 16 | 15 | 15 | 22 | 24 | 15 | 24 | -0.18 |  | 50.02 | Y | -0.2 |  |  |  | 1.1 |  |  |  | Y | Y | Y | Y | 110 | 0.48 | 61 | 97440 | 98080 | 2000 | 15300 | 8 | 2 | 50 | 2018-07-29 23:32 | 1551 | 116 |  | 29 | [16 empty] | 97.93 | 100 | 0 | 0 | 0 |  | 650 | 400 | 선택 | 해제 | 0 | 0 | 0 |  | 650 | 400 | 선택 | 해제 | 해제 | 미정 | 미정 | 미정 | 미정 |  | 미정 | RB260.00 | C
A47124 | 2018-07-29 | 1 | B |  | 4 | A | 50CRV4 | 특수용도강 | D1 | BM#1 | 1636 | 45 | 1610 | 1578 | 39 | 6500 |  | 3 | 0.32 | 19 |  | -1.7 | 1575 | 1613 | 8.31 | 0 |  | 10 | 67 | 1666 | Y |  | 2018-07-30 00:01 | 91 | 1080 | 33 | 32 | 34 | 39 | 41 | 42 | 43 | 43 | 42 | 40 | 41 | 41 | 40 | 40 | 39 | 43 | 40 | 41 | -0.02 | Y | 30 | Y | -0.2 | [7 empty] | N | N | N | N | 120 | 0.49 | 64 | 97908 | 103820 | 2320 | 14550 | 11 | 2 |  | 2018-07-30 00:08 | 1575 | 123 |  | 44 | [16 empty] | 92.32 | 100 | 0 | 0 | 0 |  | 650 |  | 선택 | 선택 | 0 | 0 | 0 |  | 650 |  | 선택 | 선택 | 선택 | 미정 | 미정 | 미정 | 미정 |  | 미정 | RB120.00 | C
B47037 | 2018-07-29 | 2 | B |  | 6 | A | SCM440HM2 | 소입성보증강 | D | BM#2 | 1623 | 37 | 1634 | 1575 | 30 | 6200 |  | 1 | 0.2 | 18 |  | -1.92 | 1557 | 1609 | 1.73 | 0 | 0 | 31 | 33 | 74 | Y |  | 2018-07-30 00:30 | 64 | 1082 | 19 | 22 | 24 | 25 | 25 | 25 | 24 | 23 | 22 | 21 | 20 | 18 |  | 18 | 23 | 25 | 18 | 25 | -0.17 | Y | 40.02 | Y | -0.4 |  |  |  | 1.18 |  |  |  | Y | Y | Y | Y | 100 | 0.48 | 62 | 97440 | 98370 | 2660 | 14500 | 8 | 2 | 10 | 2018-07-30 00:33 | 1557 | 119 |  | 28 | [16 empty] | 96.48 | 100 | 0 | 0 | 0 |  | 650 | 400 | 선택 | 해제 | 0 | 0 | 0 |  | 650 | 400 | 선택 | 해제 | 해제 | 미정 | 미정 | 미정 | 미정 |  | 미정 | RB260.00 | C
A47125 | 2018-07-29 | 1 | B |  | 5 | A | 50CRV4 | 특수용도강 | D1 | BM#1 | 1606 | 47 | 1593 | 1557 | 31 | 5700 |  | 3 | 0.35 | 18 |  | -1.64 | 1560 | 1596 | 10.23 | 0 |  | 5 | 28 | 47 | Y |  | 2018-07-30 01:10 | 76 | 1087 | 37 | 36 | 36 | 36 | 36 | 34 | 34 | 34 | 34 | 33 | 33 | 32 | 31 | 31 | 34 | 36 | 31 | 36 | -0.1 |  | 50 | Y | -0.2 | [7 empty] | N | N | N | N | 110 | 0.49 | 63 | 97908 | 102410 | 1270 | 13960 | 11 | 2 |  | 2018-07-30 01:19 | 1560 | 128 |  | 43 | [16 empty] | 94.55 | 100 | 0 | 0 | 0 |  | 650 |  | 선택 | 선택 | 0 | 0 | 0 |  | 650 |  | 선택 | 선택 | 선택 | 미정 | 미정 | 미정 | 미정 |  | 미정 | RB120.00 | C
B47038 | 2018-07-29 | 2 | B |  | 7 | A | SCM440HM2 | 소입성보증강 | D | BM#2 | 1599 | 40 | 1617 | 1536 | 29 | 6400 |  | 1 | 0.21 | 19 |  | 0 | 1556 | 1602 | 1.91 | 0 | 0 | 12 | 69 | 48 | Y |  | 2018-07-30 01:38 | 63 | 1078 | 15 | 19 | 22 | 24 | 26 | 25 | 25 | 24 | 23 | 22 | 21 | 21 | 19 | 19 | 22 | 26 | 19 | 0 | -0.17 | Y | 40 | Y | -0.4 |  |  |  | 1.34 |  |  |  | Y | Y | Y | Y | 150 | 0.48 | 60 | 97440 | 96570 | 4040 | 15800 | 8 | 2 | 40 | 2018-07-30 01:38 | 1556 | 126 |  | 25 | [16 empty] | 96.96 | 100 | 0 | 0 | 0 |  | 650 | 400 | 선택 | 해제 | 0 | 0 | 0 |  | 650 | 400 | 선택 | 해제 | 해제 | 미정 | 미정 | 미정 | 미정 |  | 미정 | RB260.00 | C
A47126 | 2018-07-29 | 1 | B | 연주종료 | 6 | A | 50CRV4 | 특수용도강 | D1 | BM#1 | 1671 | 42 | 1627 | 1603 | 29 | 5100 |  | 1 | 0.2 | 19 |  | 0 | 1558 | 1617 | 1.64 | 0 | 0 | 6 | 13 | 56 | Y |  | 2018-07-30 02:24 | 74 | 1089 | 27 | 30 | 33 | 34 | 34 | 34 | 32 | 32 | 32 | 30 |  |  |  | 30 | 32 | 34 | 30 | 34 | -0.1 | Y | 29.97 | Y | -0.4 | [7 empty] | N | N | N | N | 100 | 0.49 | 54 | 86152 | 89570 | -570 | 2100 | 11 | 2 |  | 2018-07-30 02:27 | 1558 | 135 |  | 35 |  | *연주종료 04:10 |  | E890DBC841A44603A424627AE4A0EA96 | D79ABB389B644B03BE5E875AAC21A2A5 | EB5F6E2E7EB14985AA3A9BD7BDA313B0 |  | 232B65BB50C7464E8F2EFDA605652D73 |  |  |  | 7EE6880E6D6C497CB31A2052112F4C99 |  |  |  |  | 96.8 | 100 | 0 | 3100 | 0 |  | 650 |  | 선택 | 선택 | 0 | 3200 | 0 |  | 650 |  | 선택 | 선택 | 선택 | 미정 | 미정 | 미정 | 미정 |  | 미정 | SB120120 | C
B47039 | 2018-07-29 | 2 | B | 연주종료 | 8 | A | SCM440HM2 | 소입성보증강 | D | BM#2 | 1628 | 52 | 1616 | 1547 | 31 | 6400 |  | 2 | 0.4 | 18 |  | -1.87 | 1567 | 1616 | 0.58 | 0 | 6 | 16 | 11 | 54 | Y |  | 2018-07-30 02:38 | 74 | 1092 | 23 | 29 | 31 | 32 | 32 | 31 | 30 | 30 | 28 | 27 | 25 | 23 |  | 23 | 29 | 32 | 23 | 0 | -0.23 | Y | 39.98 | Y | -0.4 |  |  |  | 1.35 |  |  |  | N | N | N | N | 140 | 0.47 | 61 | 92408 | 94660 | 70 | 2000 | 8 | 2 | 10 | 2018-07-30 03:00 | 1567 | 125 |  | 28 |  | * 작업종료 : 04 시 25분 | 197C100AD235417D8E6728B9C79D5302 | 7BCE9A47042A48FFADD5D9F59FDA327A | 2D35A5C5D64B414BBAC767DCE2F51123 | [11 empty] | 101.55 | 100 | 0 | 3350 | 0 |  | 650 | 400 | 선택 | 해제 | 0 | 3070 | 0 |  | 650 | 400 | 선택 | 해제 | 해제 | 미정 | 미정 | 미정 | 미정 |  | 미정 | RB165.10 | C
B47040 | 2018-08-04 | 2 | D | 연주시작 | 1 | A | 16MNCRS5HAM | 소입성보증강 | C1 | BM#1 | 1627 | 70 | 1696 | 1535 | 51 | 11300 |  | 1 | 0.33 | 21 |  | 0 | 1593 | 1689 | 0 | 4.16 | 0 | 22 | 47 | 7529 | Y |  | 2018-08-04 09:57 | 82 | 1091 | 9 | 19 | 17 | 18 | 23 | 27 | 29 | 29 | 28 | 27 | 25 | 26 | 25 | 25 | 24 | 29 | 25 | 0 | -0.13 |  | 30.03 | Y | -0.2 |  | 2.38 | 2.38 |  |  |  |  | N | N | N | N | 150 | 0.43 | 66 | 105582 | 95000 | 20 | 15700 | 3 | 1 |  | 2018-08-04 09:36 | 1593 | 154 |  | 16 |  | *T/D플럭스 유15 용120KG *코너 히터기 건조 미적용 *HEAT내 주속 20%이상 감속주입 ID:104~107.204~206 |  | 3E033EB8723448F8A82654D83AA03AA3 | 9C70DCF31C2442F1927F9AEC38792D74 | [11 empty] | 113.53 | 100 | 700 | 0 | 0 |  | 450 |  | 선택 | 선택 | 700 | 0 | 0 |  | 450 |  | 선택 | 선택 | 해제 | 미정 | 미정 | 미정 | 미정 |  | 미정 | RB160.00 | H
B47041 | 2018-08-04 | 2 | D |  | 2 | A | 16MNCRS5HAM | 소입성보증강 | C1 | BM#1 | 1648 | 65 | 1664 | 1597 | 41 | 8100 |  | 1 | 0.25 | 19 |  | 0 | 1665 | 1665 | 0 | 3.55 | 0 | 5 | 29 | 7560 | Y |  | 2018-08-04 11:07 | 154 | 1084 | 20 | 27 | 29 | 30 | 32 | 31 | 30 | 30 | 29 | 27 | 26 | 24 | 20 | 13 | 26 | 32 | 13 | 30 | -0.38 | Y | 49.98 | Y | -0.8 | [7 empty] | N | N | N | N | 140 | 0.4 | 70 | 97282 | 93460 | 50 | 16900 | 3 | 1 |  | 2018-08-04 11:12 | 1591 | 130 |  | 13 |  | *코너 히터기 건조 미적용 *HEAT내 평균주속 20%이상 감속주입 ID:101~106.201~206 | [14 empty] | 105.74 | 100 | 0 | 0 | 300 |  | 450 |  | 선택 | 선택 | 0 | 0 | 300 |  | 450 |  | 선택 | 선택 | 해제 | 미정 | 미정 | 미정 | 미정 |  | 미정 | BT180180 | C
A47129 | 2018-08-04 | 1 | D |  | 3 | A | 16MNCRS5HAM | 소입성보증강 | C1 | BM#1 | 1603 | 50 | 1644 | 1562 | 40 | 6800 |  | 3 | 0.29 | 19 |  | 0 | 1584 | 1644 | 0 | 0 |  | 6 | 14 | 7597 | Y |  | 2018-08-04 12:05 | 73 | 1099 | 13 | 11 | 13 | 16 | 19 | 20 | 20 | 19 | 19 | 20 |  |  |  | 20 | 18 | 20 | 19 | 20 | -0.02 | Y | 40.02 | Y | 0.2 | [7 empty] | N | N | N | N | 130 | 0.44 | 73 | 84690 | 97140 | 30 | 14000 | 3 | 1 |  | 2018-08-04 12:14 | 1584 | 108 |  | 26 |  | *전공정요청 감속주입 | [14 empty] | 87.44 | 100 | 0 | 0 | 0 |  | 450 |  | 선택 | 선택 | 0 | 0 | 0 |  | 450 |  | 선택 | 선택 | 해제 | 미정 | 미정 | 미정 | 미정 |  | 미정 | RB150.00 | C
A47130 | 2018-08-04 | 1 | A |  | 4 | A | 16MNCRS5HAM | 소입성보증강 | C1 | BM#1 | 1634 | 49 | 1621 | 1541 | 41 | 7500 |  | 3 | 0.3 | 19 |  | -2.08 | 1571 | 1621 | 0 | 0 |  | 19 | 67 | 7906 | Y |  | 2018-08-04 13:24 | 60 | 1080 | 20 | 12 | 12 | 11 | 11 | 12 | 12 | 12 | 12 | 11 | 10 | 9 |  | 9 | 12 | 12 | 9 | 12 | -0.07 | Y | 45 | Y | -0.2 | [7 empty] | N | N | N | N | 120 | 0.51 | 59 | 101483 | 101050 | 550 | 16300 | 3 | 1 |  | 2018-08-04 13:30 | 1571 | 105 |  | 20 | [16 empty] | 99.98 | 100 | 0 | 0 | 0 |  | 450 |  | 선택 | 선택 | 0 | 0 | 0 |  | 450 |  | 선택 | 선택 | 해제 | 미정 | 미정 | 미정 | 미정 |  | 미정 | RB120.00 | C
A47131 | 2018-08-04 | 1 | A |  | 5 | A | 16MNCRS5HAM | 소입성보증강 | C1 | BM#1 | 1593 | 42 | 1627 | 1536 | 35 | 6700 |  | 3 | 0.28 | 18 |  | -1.85 | 1574 | 1615 | 0 | 7.58 |  | 35 | 36 | 69 | Y |  | 2018-08-04 14:26 | 63 | 1102 | 9 | 16 | 20 | 22 | 23 | 23 | 23 | 22 | 22 | 22 | 21 | 20 |  | 20 | 20 | 23 | 20 | 23 | -0.08 | Y | 35 | Y | -0.2 | [7 empty] | N | N | N | N | 110 | 0.54 | 58 | 97826 | 98440 | 1910 | 16100 | 3 | 1 |  | 2018-08-04 14:33 | 1574 | 101 |  | 20 | [16 empty] | 97.63 | 100 | 0 | 0 | 0 |  | 450 |  | 선택 | 선택 | 0 | 0 | 0 |  | 450 |  | 선택 | 선택 | 해제 | 미정 | 미정 | 미정 | 미정 |  | 미정 | RB140.00 | C
A47132 | 2018-08-04 | 1 | A |  | 6 | A | 16MNCRS5HAM | 소입성보증강 | C1 | BM#1 | 1644 | 43 | 1646 | 1565 | 40 | 6300 |  | 3 | 0.28 | 18 |  | -2.58 | 1589 | 1646 | 0 | 10.04 |  | 31 | 35 | 75 | Y |  | 2018-08-04 15:25 | 78 | 1087 | 19 | 27 | 29 | 31 | 32 | 32 | 31 | 31 | 30 | 29 | 27 | 26 | 24 | 24 | 29 | 32 | 24 | 31 | -0.2 | Y | 40.02 | Y | -0.4 | [7 empty] | N | N | N | N | 100 | 0.47 | 60 | 101604 | 93870 | 1740 | 14600 | 3 | 1 |  | 2018-08-04 15:33 | 1589 | 97 |  | 20 |  | *전공정요청 감속주입 | [14 empty] | 106.39 | 100 | 0 | 0 | 0 |  | 450 |  | 선택 | 선택 | 0 | 0 | 0 |  | 450 |  | 선택 | 선택 | 해제 | 미정 | 미정 | 미정 | 미정 |  | 미정 | RB080.00 | C
A47133 | 2018-08-04 | 1 | A |  | 7 | A | 16MNCRS5HAM | 소입성보증강 | C1 | BM#1 | 1606 | 44 | 1623 | 1553 | 41 | 7000 |  | 3 | 0.29 | 18 |  | -1.86 | 1582 | 1623 | 0 | 9.18 |  | 6 | 15 | 67 | Y |  | 2018-08-04 16:35 | 71 | 1089 | 22 | 29 | 32 | 34 | 34 | 33 | 33 | 32 | 32 | 30 | 29 | 27 | 26 | 25 | 30 | 34 | 25 | 32 | -0.16 | Y | 55 | Y | -0.2 | [7 empty] | N | N | N | N | 150 | 0.45 | 70 | 101604 | 104690 | 90 | 16200 | 3 | 1 |  | 2018-08-04 16:40 | 1582 | 94 |  | 15 |  | *전공정요청 감속주입 | [14 empty] | 97.7 | 100 | 0 | 0 | 0 |  | 450 |  | 선택 | 선택 | 0 | 0 | 0 |  | 450 |  | 선택 | 선택 | 해제 | 미정 | 미정 | 해제 | 미정 |  | 미정 | RB080.00 | W
A47134 | 2018-08-04 | 1 | A |  | 8 | A | 16MNCRS5HAM | 소입성보증강 | C1 | BM#1 | 1613 | 43 | 1632 | 1555 | 42 | 6700 |  | 3 | 0.28 | 18 |  | -2.59 | 1575 | 1632 | 0 | 8.86 |  | 19 | 68 | 78 | Y |  | 2018-08-04 17:32 | 64 | 1089 | 23 | 18 | 17 | 18 | 18 | 17 | 17 | 16 | 16 | 15 | 14 | 13 |  | 13 | 17 | 18 | 13 | 18 | -0.12 | Y | 40.03 | Y | -0.2 | [7 empty] | N | N | N | N | 140 | 0.45 | 56 | 76211 | 85280 | 14450 |  | 3 | 1 |  | 2018-08-04 17:39 | 1575 | 106 |  | 31 |  | *전공정요청 감속주입 *클로깅 발생하여 L/D잔강 15TON 이월함 *클로깅 발생하여 몰드레벨 헌팅 발생 ID:104.205 | [14 empty] | 76.44 | 100 | 0 | 0 | 0 |  | 450 |  | 선택 | 선택 | 0 | 0 | 0 |  | 450 |  | 선택 | 선택 | 해제 | 미정 | 미정 | 미정 | 미정 |  | 미정 | RB150.00 | C
A47135 | 2018-08-04 | 1 | A |  | 9 | A | 16MNCRS5HAM | 소입성보증강 | C1 | BM#1 | 1601 | 43 | 1632 | 1539 | 37 | 6800 |  | 3 | 0.29 | 18 |  | -2.37 | 1579 | 1632 | 0 | 8.91 |  | 35 | 37 | 62 | Y |  | 2018-08-04 18:43 | 68 | 1088 | 12 | 18 | 20 | 23 | 24 | 24 | 24 | 23 | 22 | 21 | 20 | 19 | 19 | 16 | 20 | 24 | 16 | 24 | -0.16 | Y | 49.98 | Y | -0.4 | [7 empty] | N | N | N | N | 130 | 0.45 | 71 | 104580 | 99840 | 3350 | 15600 | 3 | 1 |  | 2018-08-04 18:45 | 1579 | 96 |  | 18 |  | *전공정요청 감속주입 | [14 empty] | 101.39 | 100 | 0 | 0 | 0 |  | 450 |  | 선택 | 선택 | 0 | 0 | 0 |  | 450 |  | 선택 | 선택 | 해제 | 미정 | 미정 | 미정 | 미정 |  | 미정 | BT180180 | C
A47136 | 2018-08-04 | 1 | A |  | 10 | A | 16MNCRS5HAM | 소입성보증강 | C1 | BM#1 | 1582 | 44 | 1632 | 1535 | 41 | 7000 |  | 3 | 0.29 | 18 |  | -2.55 | 1576 | 1632 | 0 | 8.85 |  | 31 | 36 | 82 | Y |  | 2018-08-04 20:02 | 65 | 1088 | 16 | 23 | 26 | 28 | 29 | 29 | 29 | 28 | 26 | 25 | 24 | 23 | 22 | 20 | 25 | 29 | 20 | 29 | -0.2 | Y | 45.02 | Y | -0.4 | [7 empty] | N | N | N | N | 120 | 0.45 | 67 | 103586 | 100250 | 110 | 16300 | 3 | 1 |  | 2018-08-04 20:08 | 1576 | 97 |  | 11 |  | *전공정요청 감속주입 | [14 empty] | 103.33 | 100 | 0 | 0 | 0 |  | 450 |  | 선택 | 선택 | 0 | 0 | 0 |  | 450 |  | 선택 | 선택 | 해제 | 미정 | 미정 | 해제 | 미정 |  | 미정 | RB140.00 | H
A47137 | 2018-08-04 | 1 | C |  | 11 | A | 16MNCRS5HAM | 소입성보증강 | C1 | BM#1 | 1672 | 42 | 1633 | 1575 | 36 | 5500 |  | 3 | 0.29 | 18 |  | -2.11 | 1585 | 1633 | 0 | 7.66 |  | 6 | 16 | 88 | Y |  | 2018-08-04 20:44 | 74 | 1088 | 19 | 20 | 24 | 28 | 29 | 30 | 30 | 30 | 30 | 29 | 29 | 28 | 28 | 27 | 27 | 30 | 27 | 30 | -0.06 | Y | 45 | Y | -0.2 | [7 empty] | N | N | N | N | 110 | 0.45 | 72 | 103586 | 102470 | 50 | 14700 | 3 | 1 |  | 2018-08-04 20:50 | 1585 | 107 |  | 38 | [16 empty] | 101.75 | 100 | 0 | 0 | 0 |  | 450 |  | 선택 | 선택 | 0 | 0 | 0 |  | 450 |  | 선택 | 선택 | 해제 | 미정 | 미정 | 미정 | 미정 |  | 미정 | RB140.00 | H
A47138 | 2018-08-04 | 1 | C |  | 12 | A | 16MNCRS5HAM | 소입성보증강 | C1 | BM#1 | 1623 | 43 | 1633 | 1568 | 36 | 5600 |  | 3 | 0.29 | 19 |  | -2.32 | 1580 | 1633 | 0 | 7.74 |  | 22 | 50 | 20 | Y |  | 2018-08-04 21:56 | 69 | 1089 | 25 | 26 | 28 | 29 | 29 | 29 | 29 | 28 | 27 | 26 | 26 | 25 | 24 | 23 | 27 | 29 | 23 | 29 | -0.12 | Y | 50 | Y | -0.2 | [7 empty] | N | N | N | N | 100 | 0.45 | 67 | 98038 | 99070 | 3250 | 15000 | 3 | 1 |  | 2018-08-04 22:06 | 1580 | 117 |  | 41 |  | *전공정요청 감속주입 | [14 empty] | 95.88 | 100 | 0 | 0 | 0 |  | 450 |  | 선택 | 선택 | 0 | 0 | 0 |  | 450 |  | 선택 | 선택 | 해제 | 미정 | 미정 | 미정 | 미정 |  | 미정 | RB120.00 | C
A47139 | 2018-08-04 | 1 | C |  | 13 | A | 16MNCRS5HAM | 소입성보증강 | C1 | BM#1 | 1593 | 43 | 1633 | 1543 | 37 | 6800 |  | 3 | 0.29 | 18 |  | -2.06 | 1583 | 1629 | 0 | 11.34 |  | 35 | 38 | 67 | Y |  | 2018-08-04 23:13 | 72 | 1089 | 21 | 22 | 26 | 26 | 26 | 26 | 27 | 27 | 27 | 26 | 26 | 25 | 25 | 22 | 25 | 27 | 22 | 27 | -0.14 | Y | 34.98 | Y | -0.6 | [7 empty] | N | N | N | N | 150 | 0.46 | 67 | 104580 | 97800 | 30 | 15700 | 3 | 1 |  | 2018-08-04 23:19 | 1583 | 119 |  | 33 |  | *전공정요청 감속주입 *STR#2 클로깅 발생으로 몰드레벨 헌팅 발생 ID:201.202 | [14 empty] | 111.67 | 100 | 0 | 0 | 0 |  | 450 |  | 선택 | 선택 | 0 | 0 | 0 |  | 450 |  | 선택 | 선택 | 해제 | 미정 | 미정 | 미정 | 미정 |  | 미정 | BT180180 | C
A47140 | 2018-08-04 | 1 | C |  | 14 | A | 16MNCRS5HAM | 소입성보증강 | C1 | BM#1 | 1609 | 45 | 1629 | 1552 | 40 | 7600 |  | 3 | 0.29 | 18 |  | -2.18 | 1604 | 1653 | 0 | 12.63 |  | 31 | 37 | 74 | Y |  | 2018-08-05 00:12 | 93 | 1084 | 22 | 31 | 37 | 41 | 42 | 42 | 43 | 43 | 44 | 43 | 43 | 42 | 41 | 41 | 40 | 44 | 41 | 43 | -0.06 | Y | 20 | Y | -0.2 | [7 empty] | N | N | N | N | 140 | 0.48 | 61 | 104580 | 97060 | 260 | 16200 | 3 | 1 |  | 2018-08-05 00:17 | 1604 | 126 |  | 42 |  | *STR#1,2 클로깅 발생으로 감속주입 | [14 empty] | 107.48 | 100 | 0 | 0 | 0 |  | 450 |  | 선택 | 선택 | 0 | 0 | 0 |  | 450 |  | 선택 | 선택 | 해제 | 미정 | 미정 | 미정 | 미정 |  | 미정 | BT180180 | C
A47141 | 2018-08-04 | 1 | C | 연주종료 | 15 | A | 16MNCRS5HAM | 소입성보증강 | C1 | BM#1 | 1583 | 51 | 1640 | 1551 | 41 | 7700 |  | 3 | 0.29 | 18 |  | -1.87 | 1598 | 1640 | 0.48 | 12.04 |  | 6 | 17 | 52 | Y |  | 2018-08-05 01:11 | 87 | 1088 | 39 | 38 | 38 | 40 | 41 | 41 | 41 | 41 | 40 | 40 | 39 | 39 | 38 | 38 | 40 | 41 | 38 | 41 | -0.07 | Y | 40.02 | Y | -0.2 | [7 empty] | N | N | N | N | 130 | 0.46 | 66 | 76397 | 102050 | -500 | 2000 | 3 | 1 |  | 2018-08-05 01:18 | 1598 | 133 |  | 47 |  | *STR#1,2 클로깅 발생으로 감속주입 *T/Dflux 유15kg 용275kg *STR1기 블랙 아웃 발생 HEAT: A47142 *L/D잔강 72TON 이월 *T/D잔강 18TON 남음 *연주종료 03:46 |  | 87C7BA40B65141BF8A631EC55F236009 | 223F7A401B6C45C8AAA86C9713497188 | 0184C4CAFD9145F39CCD72CC702F700B | [10 empty] | 75.23 | 100 | 0 | 2800 | 0 |  | 450 |  | 선택 | 선택 | 0 | 2500 | 0 |  | 450 |  | 선택 | 선택 | 해제 | 미정 | 미정 | 미정 | 미정 |  | 미정 |  | C
B47053 | 2018-08-04 | 2 | D | 연주시작 | 1 | A | SCM440HF | 소입성보증강 | D | BM#2 | 1574 | 63 | 1685 | 1514 | 56 | 12500 |  | 1 | 0.2 | 19 |  | -1.92 | 1592 | 1659 | 1.89 | 0 | 0 | 5 | 33 | 75 | Y |  | 2018-08-05 06:01 | 99 | 1078 | 27 | 44 | 47 | 48 | 48 | 48 | 47 | 47 | 46 | 43 | 45 | 51 | 55 | 59 | 54 | 59 | 58 | 59 | -0.1 |  | 10.02 | Y | 0.2 |  | 3.23 | 2.79 | 2.18 |  |  |  | N | N | N | N | 150 | 0.43 | 64 | 153920 | 97260 | 120 | 16100 | 17 | 2 | 10 | 2018-08-05 06:05 | 1592 | 178 |  | 16 |  | *START 06:20 *T/D플럭스 120/150KG *롱노즐 실리부 부착 *수소 기준치 초과,이상공정 등록 및 생관통보 *전공정 요청 감속주입 *연연주 혼탕부 성분확인 ID:308~310,408~410 | [14 empty] | 160.33 | 65 | 1052 | 0 | 0 |  | 650 | 400 | 선택 | 해제 | 1069 | 0 | 0 |  | 650 | 400 | 선택 | 해제 | 해제 | 미정 | 미정 | 미정 | 미정 |  | 미정 | RB120.00 | C
B47054 | 2018-08-04 | 2 | D |  | 2 | A | 42CRMOS4HAM | 소입성보증강 | 42CRMOS4H | BM#2 | 1589 | 56 | 1596 | 1545 | 48 | 10100 |  | 1 | 0.2 | 19 |  | 0 | 1583 | 1641 | 0 | 2.72 | 0 | 6 | 18 | 88 | Y |  | 2018-08-05 07:05 | 91 | 1080 | 57 | 56 | 54 | 53 | 51 | 50 | 48 | 47 | 45 | 44 | 42 | 40 | 38 | 34 | 47 | 54 | 34 | 0 | -0.33 |  | 60 | Y | -0.4 |  | 1.97 | 1.97 | 1.8 |  |  |  | N | N | N | N | 140 | 0.48 | 71 | 33420 | 110610 | 80 | 15600 | 17 | 2 | 20 | 2018-08-05 07:17 | 1583 | 137 |  | 19 |  | *연연주 혼탕부 성분확인 ID:301.401 | [14 empty] | 30.77 | 83.33 | 0 | 0 | 0 |  | 650 | 400 | 선택 | 선택 | 0 | 0 | 0 |  | 650 | 400 | 선택 | 선택 | 해제 | 미정 | 미정 | 미정 | 미정 |  | 미정 | SB083083 | C
B47055 | 2018-08-05 | 2 | D |  | 3 | A | 42CRMOS4HAM | 소입성보증강 | 42CRMOS4H | BM#2 | 1654 | 46 | 1595 | 1594 | 39 | 8100 |  | 1 | 0.22 | 19 |  | 0 | 1578 | 1650 | 0 | 2.75 | 0 | 30 | 1 | 26447 | Y |  | 2018-08-05 08:04 | 86 | 1090 | 30 | 31 | 32 | 34 | 34 | 34 | 34 | 33 | 32 | 31 | 29 | 28 | 24 | 24 | 31 | 34 | 24 | 34 | -0.22 | Y | 44.98 | Y | -0.8 |  |  |  | 1.77 |  |  |  | N | N | N | N | 130 | 0.49 | 62 | 96161 | 97250 | 780 | 14500 | 17 | 2 | 30 | 2018-08-05 08:15 | 1578 | 143 |  | 34 |  | *대보수 첫HEAT | [14 empty] | 97.63 | 100 | 0 | 0 | 0 |  | 650 | 400 | 선택 | 선택 | 0 | 0 | 0 |  | 650 | 400 | 선택 | 선택 | 해제 | 미정 | 미정 | 미정 | 미정 |  | 미정 | RB140.00 | H
B47056 | 2018-08-05 | 2 | D |  | 4 | A | 42CRMOS4HAM | 소입성보증강 | 42CRMOS4H | BM#2 | 1610 | 56 | 1564 | 1555 | 44 | 9900 |  | 1 | 0.21 | 24 |  | 0 | 1573 | 1647 | 0 | 3.94 | 0 | 22 | 52 | -309 | Y |  | 2018-08-05 09:28 | 81 | 1098 | 21 | 35 | 42 | 46 | 46 | 47 | 46 | 45 | 44 | 43 | 41 | 40 | 37 | 37 | 41 | 47 | 37 | 46 | -0.29 | Y | 35.03 | Y | -0.6 | [7 empty] | N | N | N | N | 120 | 0.49 | 64 | 96161 | 102950 | 2120 | 15700 | 17 | 2 | 40 | 2018-08-05 09:37 | 1573 | 136 |  | 12 | [16 empty] | 91.06 | 76.92 | 0 | 0 | 0 |  | 650 | 400 | 선택 | 선택 | 0 | 0 | 0 |  | 650 | 400 | 선택 | 선택 | 해제 | 미정 | 미정 | 미정 | 미정 |  | 미정 | RB140.00 | H
A47143 | 2018-08-04 | 1 | C | 연주시작 | 1 | C | P-STB3D | 베어링강 | STB (SF) | BM#1 | 1605 | 80 | 1591 | 1515 | 59 | 16400 |  | 3 | 0.3 | 30 |  | -1.5 | 1533 | 1584 | 12.04 | 0 |  | 35 | 39 |  | Y |  | 2018-08-05 09:43 | 83 | 1095 | 36 | 30 | 30 | 34 | 35 | 37 | 38 | 38 | [5 empty] | 38 | 35 | 38 | 38 | 0 | 0 |  | 5 | Y | 0 |  | 1.88 | 1.88 |  |  |  |  | Y | N | N | M | 230 | 0.45 | 42 | 80556 | 72000 | 30000 | 14500 | 14 | 1 |  | 2018-08-05 09:50 | 1528 | 500 |  | 40 | 20 | *T/D플럭스 유15 용275KG *C급 발생 (생관통보) L/D잔강 30톤 내려보냄 | 397BBA6B556E4A66AD5D6E8BB8F93A22 | DCD40D40BF9A4165A38C3787FA1EC4E5 | [12 empty] | 78.98 | 100 | 1500 | 1500 | 0 |  | 650 |  | 선택 | 해제 | 1500 | 1530 | 0 |  | 650 |  | 선택 | 해제 | 선택 | 미정 | 미정 | 선택 | 미정 |  | 미정 | BT180180 | H
B47057 | 2018-08-05 | 2 | D |  | 5 | A | 42CRMOS4HAM | 소입성보증강 | 42CRMOS4H | BM#2 | 1592 | 44 | 1635 | 1537 | 35 | 7800 |  | 1 | 0.23 | 18 |  | 0 | 1552 | 1630 | 0 | 3.14 | 0 | 5 | 34 | 59 | Y |  | 2018-08-05 10:26 | 60 | 1102 | 33 | 31 | 32 | 32 | 32 | 30 | 29 | 28 | 27 | 26 | 25 | 24 |  | 24 | 29 | 32 | 24 | 32 | -0.18 |  | 45.02 | Y | -0.2 | [7 empty] | N | N | N | N | 110 | 0.5 | 59 | 93863 | 99090 | 90 | 15100 | 17 | 2 |  | 2018-08-05 10:36 | 1552 | 127 |  | 21 | [16 empty] | 98.8 | 75 | 0 | 0 | 0 |  | 650 | 400 | 선택 | 선택 | 0 | 0 | 0 |  | 650 | 400 | 선택 | 선택 | 해제 | 미정 | 미정 | 미정 | 미정 |  | 미정 | SB131131 | C
A47142 | 2018-08-04 | 1 | C |  | 2 | B | P-STB3D | 베어링강 | STB (SF) | BM#1 | 1568 | 48 | 1579 | 1586 | 26 | 17200 |  | 3 | 0.31 | 35 |  | 39.45 | 1528 | 0 | 21.17 | 0 |  | 22 | 51 |  | Y |  | 2018-08-05 10:39 | 78 | 1089 | 36 | 32 | 33 | 35 | 42 | 44 | 44 | 45 | 45 | 45 | 45 | 45 | 45 | 45 | 44 | 45 | 45 | 45 | 0 |  | 40 | Y | 0 | [7 empty] | Y | Y | N | Y | 220 | 0.42 | 62 | 84590 | 85020 | 6980 | 15900 | 14 | 1 |  | 2018-08-05 11:01 | 1528 | 620 |  | 28 |  | *전공정요청 정속유지 미준수 ID:101~105.201~205 *STR#2 S/R위드롤 압력이 높아 재셋팅 S/R미적용ID:203.204.205 | [14 empty] | 91.95 | 100 | 0 | 0 | 300 |  | 650 |  | 선택 | 해제 | 0 | 0 | 0 |  | 650 |  | 선택 | 해제 | 선택 | 미정 | 미정 | 선택 | 미정 |  | 미정 | BT180180 | H
B47058 | 2018-08-05 | 2 | D |  | 6 | A | 42CRMOS4HAM | 소입성보증강 | 42CRMOS4H | BM#2 | 1602 | 45 | 1624 | 1545 | 35 | 7500 |  | 1 | 0.2 | 18 |  | 0 | 1562 | 1620 | 0 | 2.14 | 0 | 6 | 19 | 45 | Y |  | 2018-08-05 11:36 | 70 | 1087 | 21 | 28 | 34 | 35 | 36 | 36 | 34 | 33 | 34 | 32 | 31 | 28 | 25 | 24 | 31 | 36 | 24 | 34 | -0.27 | Y | 45 | Y | -0.2 | [7 empty] | N | N | N | N | 100 | 0.46 | 66 | 92700 | 100460 | 90 | 15500 | 17 | 2 | 20 | 2018-08-05 11:41 | 1562 | 124 |  | 14 |  | *전공정 작업지연 감속주입 | [14 empty] | 95.57 | 100 | 0 | 0 | 0 |  | 650 | 400 | 선택 | 선택 | 0 | 0 | 0 |  | 650 | 400 | 선택 | 선택 | 해제 | 미정 | 미정 | 미정 | 미정 |  | 미정 | RB110.00 | C
A47144 | 2018-08-04 | 1 | C |  | 3 | B | P-STB3D | 베어링강 | STB (SF) | BM#1 | 1594 | 83 | 1562 | 1543 | 47 | 16400 |  | 3 | 0.3 | 30 |  | -1.4 | 1514 | 1562 | 13.44 | 0 |  | 31 | 38 |  | Y |  | 2018-08-05 11:46 | 64 | 1090 | 44 | 40 | 37 | 36 | 34 | 33 | 32 | 31 | 30 | 29 | 27 | 26 | 25 | 23 | 32 | 37 | 23 | 0 | -0.25 |  | 55 | Y | -0.4 | [7 empty] | Y | Y | Y | Y | 210 | 0.4 | 68 | 84590 | 88700 | 7000 | 16200 | 14 | 1 |  | 2018-08-05 11:54 | 1514 | 549 |  | 26 |  | *전공정 요청 정속유지 미준수 ID:101~105.201~205 | [14 empty] | 88.39 | 100 | 0 | 0 | 0 |  | 650 |  | 선택 | 해제 | 0 | 0 | 0 |  | 650 |  | 선택 | 해제 | 선택 | 미정 | 미정 | 선택 | 미정 |  | 미정 | BT180180 | H
B47059 | 2018-08-05 | 2 | B |  | 7 | A | 42CRMOS4HAM | 소입성보증강 | 42CRMOS4H | BM#2 | 1591 | 63 | 1627 | 1507 | 40 | 8300 |  | 1 | 0.21 | 18 |  | 0 | 1564 | 1633 | 0 | 3.25 | 0 | 30 | 2 | 51 | Y |  | 2018-08-05 12:42 | 72 | 1089 | 21 | 29 | 33 | 35 | 36 | 35 | 35 | 34 | 33 | 31 | 30 | 28 | 26 | 26 | 31 | 36 | 26 | 35 | -0.25 | Y | 40 | Y | -0.4 | [7 empty] | N | N | N | N | 150 | 0.44 | 65 | 118650 | 91590 | 2440 | 12500 | 17 | 2 |  | 2018-08-05 12:24 | 1564 | 133 |  | 17 |  | *전공정 작업지연 20%이상감속주입 | [14 empty] | 126.22 | 100 | 0 | 0 | 0 |  | 650 | 400 | 선택 | 선택 | 0 | 0 | 0 |  | 650 | 400 | 선택 | 선택 | 해제 | 미정 | 미정 | 미정 | 선택 | 7 | 미정 | RB125.00 | C
A47146 | 2018-08-05 | 1 | A |  | 4 | B | P-STB3D | 베어링강 | STB (SF) | BM#1 | 1607 | 38 | 1556 | 1512 | 31 | 5000 |  | 3 | 0.29 | 30 |  | -1.32 | 1511 | 1556 | 12.51 | 0 |  | 31 | 39 | -130 | Y |  | 2018-08-05 13:11 | 61 | 1092 | 22 | 27 | 31 | 33 | 34 | 34 | 33 | 33 | 32 | 31 | 31 | 30 | 30 | 29 | 31 | 34 | 29 | 33 | -0.11 | Y | 45.05 | Y | -0.2 | [7 empty] | Y | Y | Y | Y | 200 | 0.4 | 70 | 84590 | 91710 | 7040 | 15080 | 14 | 1 |  | 2018-08-05 13:18 | 1511 | 95 |  | 10 |  | *전공정 지연으로 감속주입-정속주입 강종 감속으로 이상재 등록ID:101~105.201~205 | [14 empty] | 83.96 | 100 | 0 | 0 | 0 |  | 650 |  | 선택 | 해제 | 0 | 0 | 0 |  | 650 |  | 선택 | 해제 | 선택 | 미정 | 미정 | 선택 | 미정 |  | 미정 | BT180180 | H
B47060 | 2018-08-05 | 2 | B |  | 8 | A | 42CRMOS4HAM | 소입성보증강 | 42CRMOS4H | BM#2 | 1634 | 49 | 1616 | 1585 | 36 | 6700 |  | 1 | 0.2 | 18 |  | 0 | 1560 | 1621 | 0 | 2.18 | 0 | 22 | 53 | 62 | Y |  | 2018-08-05 13:43 | 68 | 1087 | 18 | 28 | 32 | 33 | 33 | 33 | 34 | 33 | 33 | 32 | 31 | 30 | 29 | 26 | 31 | 34 | 26 | 33 | -0.23 | Y | 35 | Y | -0.6 | [7 empty] | N | N | N | N | 140 | 0.45 | 66 | 118320 | 99220 | 4160 | 16700 | 17 | 2 |  | 2018-08-05 13:56 | 1560 | 127 |  | 25 |  | * 전공정 지연 20%이상 감속주입 이상공정등록 *롱노즐교체 | [14 empty] | 115.32 | 100 | 0 | 0 | 0 |  | 650 | 400 | 선택 | 선택 | 0 | 0 | 0 |  | 650 | 400 | 선택 | 선택 | 해제 | 미정 | 미정 | 미정 | 미정 |  | 미정 | SB120120 | C
A47147 | 2018-08-05 | 1 | A |  | 5 | A | P-STB3D | 베어링강 | STB (SF) | BM#1 | 1611 | 44 | 1554 | 1548 | 36 | 5500 |  | 3 | 0.3 | 31 |  | -1.16 | 1514 | 1554 | 12.01 | 0 |  | 5 | 35 | 36 | Y |  | 2018-08-05 14:19 | 64 | 1096 | 27 | 30 | 31 | 33 | 34 | 35 | 35 | 34 | 34 | 34 | 33 | 33 |  | 33 | 33 | 35 | 33 | 34 | -0.03 | Y | 30 | Y | 0 | [7 empty] | Y | Y | Y | Y | 190 | 0.46 | 56 | 84590 | 86320 | 6980 | 15180 | 14 | 1 |  | 2018-08-05 14:26 | 1514 | 103 |  | 16 |  | *전공정 지연으로 감속주입-정속주입 강종 감속으로 이상재 등록ID:101.102.201.202 | [14 empty] | 90.66 | 100 | 0 | 0 | 0 |  | 650 |  | 선택 | 해제 | 0 | 0 | 0 |  | 650 |  | 선택 | 해제 | 선택 | 미정 | 미정 | 선택 | 미정 |  | 미정 | BT180180 | H
B47061 | 2018-08-05 | 2 | A |  | 9 | B | 42CRMOS4HAM | 소입성보증강 | 42CRMOS4H | BM#2 | 1614 | 54 | 1614 | 1555 | 46 | 8700 |  | 1 | 0.22 | 19 |  | -2.14 | 1568 | 1626 | 0 | 7.23 | 0 | 19 | 72 | 100 | Y |  | 2018-08-05 15:03 | 76 | 1099 | 23 | 30 | 37 | 39 | 40 | 40 | 39 | 38 | 37 | 35 | 33 | 31 | 29 | 29 | 35 | 40 | 29 | 0 | -0.27 | Y | 40.02 | Y | -0.4 | [7 empty] | N | N | N | N | 130 | 0.49 | 63 | 96074 | 101190 | 2370 | 15800 | 17 | 2 |  | 2018-08-05 15:14 | 1568 | 133 |  | 14 | [16 empty] | 92.83 | 100 | 0 | 0 | 0 |  | 650 | 400 | 선택 | 선택 | 0 | 0 | 0 |  | 650 | 400 | 선택 | 선택 | 해제 | 미정 | 미정 | 미정 | 미정 |  | 미정 | SB090090 | C
A47148 | 2018-08-05 | 1 | A |  | 6 | A | P-STB3D | 베어링강 | STB (SF) | BM#1 | 1606 | 43 | 1563 | 1542 | 37 | 6400 |  | 3 | 0.33 | 31 |  | -0.73 | 1537 | 1563 | 15.43 | 0 |  | 2 | 2 | 86 | Y |  | 2018-08-05 15:29 | 87 | 1085 | 32 | 45 | 52 | 55 | 56 | 56 | 56 | 55 | 55 | 54 | 53 | 53 |  | 53 | 52 | 56 | 53 | 56 | -0.08 | Y | 35 | Y | 0 | [7 empty] | Y | Y | Y | Y | 180 | 0.48 | 58 | 84590 | 93460 | 6990 | 15960 | 14 | 1 |  | 2018-08-05 15:30 | 1537 | 99 |  | 7 | [16 empty] | 84.21 | 100 | 0 | 0 | 0 |  | 650 |  | 선택 | 해제 | 0 | 0 | 0 |  | 650 |  | 선택 | 해제 | 선택 | 미정 | 미정 | 선택 | 미정 |  | 미정 | BT180180 | H
B47062 | 2018-08-05 | 2 | A |  | 10 | A | 42CRMOS4HAM | 소입성보증강 | 42CRMOS4H | BM#2 | 1586 | 47 | 1645 | 1555 | 35 | 6900 |  | 1 | 0.27 | 23 |  | 0 | 1562 | 1646 | 0 | 12.34 | 0 | 6 | 20 | 64 | Y |  | 2018-08-05 16:04 | 70 | 1138 | 24 | 29 | 34 | 37 | 38 | 38 | 39 | 39 | 37 | 36 | 34 | 34 | 33 | 30 | 34 | 39 | 30 | 34 | -0.3 | Y | 30.08 | Y | -0.6 | [7 empty] | N | N | N | N | 120 | 0.49 | 59 | 96083 | 96660 | 1360 | 14400 | 17 | 2 |  | 2018-08-05 16:10 | 1562 | 133 |  | 18 | [16 empty] | 97.3 | 100 | 0 | 0 | 0 |  | 650 | 400 | 선택 | 선택 | 0 | 0 | 0 |  | 650 | 400 | 선택 | 선택 | 해제 | 미정 | 미정 | 미정 | 미정 |  | 미정 | RB120.00 | C
A47149 | 2018-08-05 | 1 | A |  | 7 | A | P-STB3D | 베어링강 | STB (SF) | BM#1 | 1616 | 43 | 1566 | 1548 | 33 | 5500 |  | 3 | 0.38 | 30 |  | -1.34 | 1520 | 1566 | 15.68 | 0 |  | 35 | 41 | 78 | Y |  | 2018-08-05 16:20 | 70 | 1127 | 52 | 47 | 44 | 43 | 41 | 40 | 38 | 37 | 36 | 35 | 34 | 34 |  | 34 | 40 | 44 | 34 | 0 | -0.22 |  | 45 | Y | 0 | [7 empty] | Y | Y | Y | Y | 230 | 0.48 | 58 | 84590 | 91870 | 7030 | 15230 | 14 | 1 |  | 2018-08-05 16:27 | 1520 | 100 |  | 16 | [16 empty] | 85.53 | 100 | 0 | 0 | 0 |  | 650 |  | 선택 | 해제 | 0 | 0 | 0 |  | 650 |  | 선택 | 해제 | 선택 | 미정 | 미정 | 선택 | 미정 |  | 미정 | BT180180 | H
B47063 | 2018-08-05 | 2 | A | TUNDISH교체전 | 11 | A | 42CRMOS4HAM | 소입성보증강 | 42CRMOS4H | BM#2 | 1602 | 42 | 1647 | 1564 | 33 | 6900 |  | 1 | 0.23 | 22 |  | -2.5 | 1560 | 1639 | 0 | 9.12 | 0 | 30 | 3 | 57 | Y |  | 2018-08-05 17:02 | 68 | 1142 | 26 | 26 | 27 | 27 | 27 | 26 | 24 | 23 | 22 | 20 | 18 | 16 |  | 16 | 24 | 27 | 16 | 27 | -0.24 |  | 45 | Y | -0.4 | [7 empty] | N | N | N | N | 110 | 0.51 | 57 | 82780 | 97390 | 610 | 5000 | 17 | 2 |  | 2018-08-05 17:15 | 1560 | 135 |  | 24 |  | *T/D 댐블럭 무너짐 발생 이상공정등록 *T/D 댐블럭 붕괴로 T/D잔강 5T남김. | 1CB26BB97D17475DBC94CCC814A46742 | 7601932679034290991EB66C24A7DCC0 | E68CCF9AC25A44BABD26FD4D16D01EE3 | [11 empty] | 84.47 | 100 | 0 | 2530 | 0 |  | 650 | 400 | 선택 | 선택 | 0 | 3497 | 0 |  | 650 | 400 | 선택 | 선택 | 해제 | 미정 | 미정 | 미정 | 미정 |  | 미정 |  | C
A47150 | 2018-08-05 | 1 | A |  | 8 | B | P-STB3D | 베어링강 | STB (SF) | BM#1 | 1614 | 42 | 1555 | 1533 | 36 | 6000 |  | 3 | 0.38 | 30 |  | -1.3 | 1510 | 1555 | 10.95 | 0 |  | 31 | 40 | 65 | Y |  | 2018-08-05 17:27 | 60 | 1124 | 32 | 33 | 34 | 34 | 33 | 33 | 32 | 31 | 29 | 29 | 28 | 27 | 27 | 26 | 31 | 34 | 26 | 33 | -0.15 |  | 55.02 | Y | -0.2 | [7 empty] | Y | Y | Y | Y | 220 | 0.48 | 69 | 101508 | 109720 | 7030 | 12780 | 14 | 1 |  | 2018-08-05 17:34 | 1510 | 93 |  | 10 | [16 empty] | 86.94 | 100 | 0 | 0 | 0 |  | 650 |  | 선택 | 해제 | 0 | 0 | 0 |  | 650 |  | 선택 | 해제 | 선택 | 미정 | 미정 | 선택 | 미정 |  | 미정 | BT180180 | H
B47064 | 2018-08-05 | 2 | A | TUNDISH교체 | 1 | B | SCR440B1 | 합금강 | 보론강 | BM#2 | 1589 | 44 | 1645 | 1545 | 39 | 8100 |  | 1 | 0.23 | 20 |  | -2.53 | 1593 | 1660 | 4.48 | 0 | 0 | 22 | 54 | 41 | Y |  | 2018-08-05 17:59 | 99 | 1129 | 15 | 16 | 18 | 26 | 30 | 32 | 29 | 32 | 35 | 34 | 35 |  |  | 35 | 28 | 35 | 34 | 0 | -0.2 |  | 5.02 | Y | 0.2 |  | 3.28 | 3.11 | 2.33 |  |  |  | N | N | N | N | 150 | 0.48 | 58 | 94921 | 92730 | 5920 | 15200 | 6 | 1 |  | 2018-08-05 18:07 | 1593 | 159 |  | 53 |  | * T/D교체로 슬리브롱노즐 사용 * T/D플럭스 120 / 20kg * 첫차지10분 수소 초과 생관통보 | [14 empty] | 96.22 | 100 | 700 | 0 | 0 |  | 650 | 400 | 선택 | 선택 | 700 | 0 | 0 |  | 650 | 400 | 선택 | 선택 | 해제 | 미정 | 미정 | 미정 | 미정 |  | 미정 | RB130.00 | C
A47151 | 2018-08-05 | 1 | A |  | 9 | A | P-STB3D | 베어링강 | STB (SF) | BM#1 | 1577 | 42 | 1549 | 1533 | 37 | 6200 |  | 3 | 0.41 | 30 |  | -0.98 | 1515 | 1549 | 16.95 | 0 |  | 5 | 36 | 73 | Y |  | 2018-08-05 18:35 | 65 | 1116 | 25 | 31 | 34 | 36 | 37 | 37 | 36 | 36 | 35 | 34 | 34 | 34 | 33 | 33 | 34 | 37 | 33 | 36 | -0.1 | Y | 40 | Y | -0.2 | [7 empty] | Y | Y | Y | Y | 210 | 0.48 | 63 | 101508 | 103510 | 6990 | 15710 | 14 | 1 |  | 2018-08-05 18:42 | 1515 | 102 |  | 17 | [16 empty] | 92.7 | 100 | 0 | 0 | 0 |  | 650 |  | 선택 | 해제 | 0 | 0 | 0 |  | 650 |  | 선택 | 해제 | 선택 | 미정 | 미정 | 선택 | 선택 | 8 | 미정 | BT180180 | H
B47065 | 2018-08-05 | 2 | A |  | 2 | A | SCR440B1 | 합금강 | 보론강 | BM#2 | 1622 | 44 | 1645 | 1584 | 39 | 6900 |  | 1 | 0.24 | 17 |  | -2.38 | 1563 | 1638 | 5.31 | 0 | 0 | 19 | 73 | 46 | Y |  | 2018-08-05 19:17 | 69 | 1112 | 32 | 27 | 25 | 26 | 24 | 24 | 23 | 23 | 22 | 20 | 20 | 18 |  | 18 | 24 | 26 | 18 | 0 | -0.2 | Y | 39.98 | Y | -0.4 | [7 empty] | N | N | N | N | 140 | 0.51 | 57 | 91860 | 97150 | 850 | 15600 | 6 | 1 |  | 2018-08-05 19:44 | 1563 | 158 |  | 36 | [16 empty] | 93.54 | 100 | 0 | 0 | 0 |  | 650 | 400 | 선택 | 선택 | 0 | 0 | 0 |  | 650 | 400 | 선택 | 선택 | 해제 | 미정 | 미정 | 미정 | 미정 |  | 미정 | RB140.00 | H
A47152 | 2018-08-05 | 1 | A |  | 10 | A | P-STB3D | 베어링강 | STB (SF) | BM#1 | 1603 | 42 | 1564 | 1548 | 34 | 5500 |  | 3 | 0.43 | 31 |  | 0 | 1564 | 1564 | 15.48 | 0 |  | 2 | 3 | 75 | Y |  | 2018-08-05 19:39 | 114 | 1123 | 32 | 34 | 36 | 37 | 37 | 37 | 36 | 35 | 34 | 33 | 32 | 31 | 31 | 31 | 34 | 37 | 31 | 37 | -0.13 | Y | 44.98 | Y | 0 | [7 empty] | Y | Y | Y | Y | 200 | 0.48 | 62 | 101508 | 98900 | 6950 | 15580 | 14 | 1 |  | 2018-08-05 19:45 | 1516 | 110 |  | 20 |  | *STR#1 LOOP#5 상면 과냉으로 비수량 줄임 | [14 empty] | 95.9 | 100 | 0 | 0 | 0 |  | 650 |  | 선택 | 해제 | 0 | 0 | 0 |  | 650 |  | 선택 | 해제 | 선택 | 미정 | 미정 | 선택 | 미정 |  | 미정 | BT180180 | H
B47066 | 2018-08-05 | 2 | A |  | 3 | B | SCR440B1 | 합금강 | 보론강 | BM#2 | 1607 | 42 | 1624 | 1555 | 34 | 7100 |  | 1 | 0.24 | 16 | 100 | -2.69 | 1559 | 1641 | 6.58 | 0 | 0 | 6 | 21 | 52 | Y |  | 2018-08-05 20:30 | 65 | 1094 | 14 | 21 | 25 | 27 | 28 | 27 | 26 | 26 | 25 | 23 | 22 | 21 |  | 21 | 24 | 28 | 21 | 0 | -0.2 | Y | 35.02 | Y | -0.2 | [7 empty] | N | N | N | N | 130 | 0.51 | 57 | 106480 | 97690 | 380 |  | 6 | 1 | 30 | 2018-08-05 20:38 | 1559 | 130 |  | 23 | [16 empty] | 108.1 | 100 | 0 | 0 | 0 |  | 650 | 400 | 선택 | 선택 | 0 | 0 | 0 |  | 650 | 400 | 선택 | 선택 | 해제 | 미정 | 미정 | 미정 | 미정 |  | 미정 | RB140.00 | H
A47153 | 2018-08-05 | 1 | B |  | 11 | B | P-STB3D | 베어링강 | STB (SF) | BM#1 | 1621 | 43 | 1553 | 1537 | 40 | 6700 |  | 3 | 0.41 | 30 |  | -1.08 | 1513 | 1553 | 18.75 | 0 |  | 35 | 42 | 76 | Y |  | 2018-08-05 20:41 | 63 | 1124 | 29 | 32 | 34 | 35 | 36 | 36 | 35 | 34 | 34 | 33 | 32 | 32 | 31 | 31 | 33 | 36 | 31 | 34 | -0.11 | Y | 45 | Y | 0 | [7 empty] | Y | Y | Y | Y | 190 | 0.48 | 70 | 118426 | 106350 | 3860 | 15400 | 14 | 1 |  | 2018-08-05 20:49 | 1513 | 114 |  | 22 |  | *STR#1 LOOP#5 상면 과냉으로 비수량 줄임 | [14 empty] | 104.48 | 100 | 0 | 0 | 0 |  | 650 |  | 선택 | 해제 | 0 | 0 | 0 |  | 650 |  | 선택 | 해제 | 선택 | 미정 | 미정 | 선택 | 미정 |  | 미정 | BT180180 | H
B47067 | 2018-08-05 | 2 | B |  | 4 | A | SCR440B1 | 합금강 | 보론강 | BM#2 | 1573 | 42 | 1646 | 1565 | 34 | 7000 |  | 1 | 0.23 | 16 |  | -2.32 | 1565 | 1638 | 3.24 | 0 | 0 | 30 | 4 | 58 | Y |  | 2018-08-05 21:21 | 71 | 1128 | 17 | 27 | 31 | 35 | 36 | 36 | 36 | 35 | 35 | 33 | 32 | 31 |  | 31 | 32 | 36 | 31 | 36 | -0.14 | Y | 35 | Y | -0.2 | [7 empty] | N | N | N | N | 120 | 0.5 | 57 | 94301 | 93640 | 5780 | 14300 | 6 | 1 | 50 | 2018-08-05 21:44 | 1578 | 127 |  | 32 | [16 empty] | 94.82 | 100 | 0 | 0 | 0 |  | 650 | 400 | 선택 | 선택 | 0 | 0 | 0 |  | 650 | 400 | 해제 | 선택 | 해제 | 미정 | 미정 | 미정 | 미정 |  | 미정 | RB190.00 | C
A47154 | 2018-08-05 | 1 | B |  | 12 | A | P-STB3D | 베어링강 | STB (SF) | BM#1 | 1598 | 41 | 1569 | 1537 | 35 | 5800 |  | 3 | 0.41 | 30 |  | -1.72 | 1509 | 1569 | 17.03 | 0 |  | 31 | 41 | 65 | Y |  | 2018-08-05 21:56 | 59 | 1133 | 30 | 32 | 34 | 34 | 34 | 34 | 33 | 32 | 31 | 31 | 30 | 29 | 29 | 28 | 32 | 34 | 28 | 34 | -0.11 |  | 55.02 | Y | -0.2 | [7 empty] | Y | Y | Y | Y | 180 | 0.48 | 66 | 101508 | 103190 | 7120 | 15300 | 14 | 1 |  | 2018-08-05 22:03 | 1509 | 121 |  | 18 |  | *STR#1 LOOP#5 상면 과냉으로 비수량 줄임 | [14 empty] | 92.11 | 100 | 0 | 0 | 0 |  | 650 |  | 선택 | 해제 | 0 | 0 | 0 |  | 650 |  | 선택 | 해제 | 선택 | 미정 | 미정 | 선택 | 미정 |  | 미정 | BT180180 | H
B47068 | 2018-08-05 | 2 | B |  | 5 | B | SCR440B1 | 합금강 | 보론강 | BM#2 | 1591 | 41 | 1646 | 1544 | 35 | 7400 |  | 1 | 0.2 | 21 |  | -2.2 | 1572 | 1637 | 2.06 | 0 | 0 | 22 | 55 | 38 | Y |  | 2018-08-05 22:21 | 78 | 1138 | 26 | 35 | 39 | 41 | 42 | 42 | 42 | 42 | 43 | 42 | 42 | 41 | 40 | 36 | 39 | 43 | 36 | 42 | -0.23 | Y | 31.07 | Y | -0.2 | [7 empty] | N | N | N | N | 110 | 0.49 | 60 | 96472 | 97110 | 2530 | 16100 | 6 | 1 | 10 | 2018-08-05 22:22 | 1578 | 127 |  | 32 |  | * T/D 델타티 높아 준 빅사이즈에서 일반사이즈로 변경 생관통보 | [14 empty] | 9647200 | 100 | 0 | 0 | 0 |  | 650 | 400 | 선택 | 선택 | 0 | 0 | 0 |  | 650 | 400 | 선택 | 선택 | 해제 | 미정 | 미정 | 미정 | 미정 |  | 미정 | RB150.00 | C
A47155 | 2018-08-05 | 1 | B |  | 13 | A | P-STB3D | 베어링강 | STB (SF) | BM#1 | 1587 | 46 | 1560 | 1538 | 39 | 6500 |  | 3 | 0.42 | 30 |  | -1.05 | 1519 | 1555 | 14.54 | 0 |  | 5 | 37 | 60 | Y |  | 2018-08-05 22:48 | 69 | 1132 | 27 | 29 | 31 | 32 | 33 | 33 | 33 | 33 | 32 | 31 | 31 | 31 | 30 | 30 | 31 | 33 | 30 | 33 | -0.07 | Y | 40 | Y | -0.2 | [7 empty] | Y | Y | Y | Y | 230 | 0.48 | 64 | 101508 | 98550 | 5310 | 16000 | 14 | 1 |  | 2018-08-05 22:56 | 1519 | 124 |  | 34 |  | *STR#1 LOOP#5 상면 과냉으로 비수량 줄임 | [14 empty] | 96.17 | 100 | 0 | 0 | 0 |  | 650 |  | 선택 | 해제 | 0 | 0 | 0 |  | 650 |  | 선택 | 해제 | 선택 | 미정 | 미정 | 선택 | 미정 |  | 미정 | BT180180 | H
B47069 | 2018-08-05 | 2 | B |  | 6 | A | SCR440B1 | 합금강 | 보론강 | BM#2 | 1621 | 46 | 1624 | 1544 | 29 | 6200 |  | 1 | 0.22 | 16 |  | -2.31 | 1562 | 1621 | 1.6 | 0 | 0 | 19 | 74 | 38 | Y |  | 2018-08-05 23:45 | 68 | 1134 | 32 | 35 | 39 | 40 | 41 | 42 | 41 | 41 | 40 | 40 | 38 | 37 | 37 | 36 | 39 | 42 | 36 | 41 | -0.17 | Y | 35.02 | Y | -0.2 | [7 empty] | N | N | N | N | 100 | 0.49 | 59 | 95224 | 95030 | 630 | 14700 | 6 | 1 | 20 | 2018-08-05 23:45 | 1562 | 115 |  | 12 |  | * T/D 델타티 높아 준 빅사이즈에서 일반사이즈로 변경 생관통보 | [14 empty] | 9522400 | 100 | 0 | 0 | 0 |  | 650 | 400 | 선택 | 선택 | 0 | 0 | 0 |  | 650 | 400 | 선택 | 선택 | 해제 | 미정 | 미정 | 미정 | 미정 |  | 미정 | RB140.00 | C
A47156 | 2018-08-05 | 1 | B |  | 14 | A | P-STB3D | 베어링강 | STB (SF) | BM#1 | 1610 | 46 | 1564 | 1566 | 35 | 5900 |  | 3 | 0.42 | 30 |  | -1.33 | 1509 | 1555 | 14.72 | 0 |  | 2 | 4 | 57 | Y |  | 2018-08-06 00:05 | 59 | 1085 | 29 | 31 | 32 | 32 | 32 | 31 | 31 | 30 | 29 | 28 | 27 | 26 | 25 | 25 | 30 | 32 | 25 | 32 | -0.14 |  | 50 | Y | -0.2 | [7 empty] | Y | Y | Y | Y | 220 | 0.48 | 62 | 101508 | 96820 | 7080 | 14300 | 14 | 1 |  | 2018-08-06 00:12 | 1509 | 128 |  | 22 |  | *STR#1 LOOP#5 상면 과냉으로 비수량 줄임 | [14 empty] | 97.74 | 100 | 0 | 0 | 0 |  | 650 |  | 선택 | 해제 | 0 | 0 | 0 |  | 650 |  | 선택 | 해제 | 선택 | 미정 | 미정 | 선택 | 미정 |  | 미정 | BT180180 | H
B47070 | 2018-08-05 | 2 | B |  | 7 | A | SCR440B1 | 합금강 | 보론강 | BM#2 | 1597 | 47 | 1626 | 1554 | 29 | 6200 |  | 1 | 0.21 | 20 |  | -2.08 | 1556 | 1619 | 2.18 | 0 | 0 | 6 | 22 | 58 | Y |  | 2018-08-06 00:43 | 62 | 1087 | 31 | 33 | 34 | 35 | 35 | 35 | 35 | 34 | 33 | 32 | 31 | 30 | 29 | 28 | 32 | 35 | 28 | 35 | -0.15 | Y | 46.58 | Y | 0 | [7 empty] | Y | Y | Y | Y | 150 | 0.47 | 63 | 93543 | 99320 | 110 | 15400 | 6 | 1 | 30 | 2018-08-06 00:45 | 1556 | 117 |  | 17 | [16 empty] | 94.49 | 100 | 0 | 0 | 0 |  | 650 | 400 | 선택 | 선택 | 0 | 0 | 0 |  | 650 | 400 | 선택 | 선택 | 해제 | 미정 | 미정 | 미정 | 미정 |  | 미정 | RB180.00 | C
A47157 | 2018-08-05 | 1 | B |  | 15 | B | P-STB3D | 베어링강 | STB (SF) | BM#1 | 1614 | 44 | 1563 | 1546 | 37 | 6100 |  | 3 | 0.41 | 30 |  | -1.31 | 1518 | 1563 | 14.9 | 0 |  | 35 | 43 | 60 | Y |  | 2018-08-06 01:12 | 68 | 1081 | 24 | 31 | 34 | 36 | 37 | 36 | 36 | 36 | 35 | 34 | 34 | 34 | 34 | 34 | 34 | 37 | 34 | 36 | -0.04 | Y | 40.02 | Y | 0 | [7 empty] | Y | Y | Y | Y | 210 | 0.48 | 63 | 101508 | 98080 | 7130 | 15500 | 14 | 1 |  | 2018-08-06 01:22 | 1518 | 110 |  | 19 | 20 | *STR#1 LOOP#5 상면 과냉으로 비수량 줄임 | [14 empty] | 96.58 | 100 | 0 | 0 | 0 |  | 650 |  | 선택 | 해제 | 0 | 0 | 0 |  | 650 |  | 선택 | 해제 | 선택 | 미정 | 미정 | 선택 | 미정 |  | 미정 | BT180180 | H
B47071 | 2018-08-05 | 2 | B | TUNDISH교체전 | 8 | A | SCR440B1 | 합금강 | 보론강 | BM#2 | 1596 | 43 | 1594 | 1555 | 33 | 7000 |  | 1 | 0.21 | 17 |  | -2.25 | 1575 | 1630 | 2.12 | 0 | 0 | 30 | 5 | 60 | Y |  | 2018-08-06 01:38 | 81 | 1092 | 23 | 31 | 35 | 37 | 38 | 39 | 39 | 37 | 38 | 37 | 35 | 34 | 34 | 31 | 35 | 39 | 31 | 37 | -0.23 | Y | 35.27 | Y | -0.6 | [7 empty] | N | Y | Y | N | 140 | 0.47 | 63 | 92849 | 98030 | 1470 | 2000 | 6 | 1 | 50 | 2018-08-06 01:58 | 1575 | 123 |  | 28 |  |  | 62448653B3864A3FA766D4B9E00E911F | 88DDE1F596964F018C146B12DDA5D2FA | 97F11DAFCD0148BCA739855874229138 | [11 empty] | 93.32 | 100 | 0 | 2760 | 0 |  | 650 | 400 | 선택 | 선택 | 0 | 2880 | 0 |  | 650 | 400 | 선택 | 선택 | 해제 | 미정 | 미정 | 미정 | 미정 |  | 미정 | RB160.00 | C
A47158 | 2018-08-05 | 1 | B |  | 16 | A | P-STB3D | 베어링강 | STB (SF) | BM#1 | 1654 | 45 | 1567 | 1568 | 31 | 5100 |  | 3 | 0.41 | 30 |  | -1.27 | 1518 | 1562 | 16.99 | 0 |  | 31 | 42 | 67 | Y |  | 2018-08-06 02:16 | 68 | 1090 | 33 | 36 | 38 | 39 | 40 | 38 | 38 | 38 | 37 | 37 | 36 | 36 | 36 | 36 | 37 | 40 | 36 | 38 | -0.04 | Y | 40 | Y | 0 | [7 empty] | Y | Y | Y | Y | 200 | 0.48 | 62 | 101508 | 98990 | 7090 | 16100 | 14 | 1 |  | 2018-08-06 02:23 | 1518 | 111 |  | 20 |  | *STR#1 LOOP#5 상면 과냉으로 비수량 줄임 | [14 empty] | 95.76 | 100 | 0 | 0 | 0 |  | 650 |  | 선택 | 해제 | 0 | 0 | 0 |  | 650 |  | 선택 | 해제 | 선택 | 미정 | 미정 | 선택 | 미정 |  | 미정 | BT180180 | H
B47072 | 2018-08-05 | 2 | B | TUNDISH교체 | 1 | A | 31CRMOV9M3 | 합금강 | D3 | BM#2 | 1586 | 55 | 1667 | 1556 | 46 | 9900 |  | 1 | 0.26 | 21 |  | 0 | 1588 | 1658 | 2.65 | 5.75 | 0 | 22 | 56 | 51 | Y |  | 2018-08-06 03:04 | 89 | 1083 | 27 | 27 | 26 | 26 | 24 | 21 | 30 | 34 | 36 | 38 | 39 | 39 | 39 | 41 | 34 | 41 | 41 | 39 | 0 |  |  | Y | 0.2 | 1.2 | 2.29 | 2.22 |  |  |  |  | N | N | N | M | 150 | 0.48 | 60 | 93049 | 99660 | 20 | 16300 | 15 | 2 | 10 | 2018-08-06 03:03 | 1588 | 152 |  | 34 |  | * T/D 용강량 실측:1100mm / 19 TON * T/D FLUX 용탕부: 120 KG / 유탕부: 15KG 투입 * 슬리브 롱노즐( Y자형 ) 사용 | [14 empty] | 9304900 | 100 | 700 | 0 | 0 |  | 490 | 400 | 선택 | 해제 | 700 | 0 | 0 |  | 490 | 400 | 선택 | 해제 | 선택 | 미정 | 미정 | 미정 | 미정 |  | 미정 | BT180180 | C
A47159 | 2018-08-05 | 1 | B |  | 17 | B | P-STB3D | 베어링강 | STB (SF) | BM#1 | 1634 | 47 | 1558 | 1548 | 37 | 5900 |  | 3 | 0.41 | 30 |  | -1.1 | 1520 | 1558 | 14.45 | 0 |  | 5 | 38 | 54 | Y |  | 2018-08-06 03:15 | 70 | 1078 | 36 | 37 | 38 | 38 | 38 | 38 | 37 | 37 | 36 | 35 | 35 | 34 | 33 | 33 | 36 | 38 | 33 | 38 | -0.1 |  | 50 | Y | -0.2 | [7 empty] | Y | Y | Y | Y | 190 | 0.48 | 68 | 101508 | 103000 | 1860 | 14900 | 14 | 1 |  | 2018-08-06 03:22 | 1520 | 115 |  | 26 |  | *STR#1 LOOP#5 상면 과냉으로 비수량 줄임 | [14 empty] | 92.28 | 100 | 0 | 0 | 0 |  | 650 |  | 선택 | 해제 | 0 | 0 | 0 |  | 650 |  | 선택 | 해제 | 선택 | 미정 | 미정 | 선택 | 미정 |  | 미정 | BT180180 | H
B47073 | 2018-08-05 | 2 | B |  | 2 | A | 31CRMOV9M3 | 합금강 | D3 | BM#2 | 1606 | 63 | 1667 | 1515 | 50 | 10700 |  | 1 | 0.3 | 20 |  | -2.42 | 1589 | 1664 | 0 | 5.38 | 0 | 33 | 1 | 22312 | Y |  | 2018-08-06 04:31 | 90 | 1290 | 40 | 46 | 51 | 53 | 53 | 53 | 52 | 52 | 51 | 50 | 48 | 48 | 45 | 45 | 50 | 53 | 45 | 53 | -0.18 | Y | 45 | Y | -0.6 |  |  |  | 1.4 |  |  |  | N | N | N | Y | 140 | 0.49 | 60 | 101125 | 96340 | 3040 | 14800 | 15 | 2 | 20 | 2018-08-06 04:31 | 1589 | 143 |  | 10 |  | * L/D 대보수 | [14 empty] | 104.47 | 76.47 | 0 | 0 | 0 |  | 490 | 400 | 선택 | 해제 | 0 | 0 | 0 |  | 490 | 400 | 선택 | 해제 | 선택 | 미정 | 미정 | 미정 | 미정 |  | 미정 | SB120120 | C
A47160 | 2018-08-05 | 1 | B |  | 18 | A | P-STB3D | 베어링강 | STB (SF) | BM#1 | 1638 | 44 | 1563 | 1562 | 29 | 4900 |  | 3 | 0.4 | 30 |  | -1.28 | 1520 | 1564 | 14.72 | 0 |  | 2 | 5 | 56 | Y |  | 2018-08-06 04:29 | 70 | 1084 | 33 | 36 | 38 | 39 | 39 | 39 | 39 | 38 | 38 | 37 | 37 | 36 | 37 | 37 | 37 | 39 | 36 | 39 | -0.04 | Y | 40.02 | Y | 0.2 | [7 empty] | Y | Y | Y | Y | 180 | 0.48 | 61 | 101508 | 97820 | 7090 | 15700 | 14 | 1 |  | 2018-08-06 04:36 | 1520 | 109 |  | 21 | 12 | *STR#1 LOOP#5 상면 과냉으로 비수량 줄임 | [14 empty] | 96.81 | 100 | 0 | 0 | 0 |  | 650 |  | 선택 | 해제 | 0 | 0 | 0 |  | 650 |  | 선택 | 해제 | 선택 | 미정 | 미정 | 선택 | 미정 |  | 미정 | BT180180 | H
B47074 | 2018-08-05 | 2 | D |  | 3 | A | 31CRMOV9M3 | 합금강 | D3 | BM#2 | 1579 | 49 | 1624 | 1556 | 42 | 9000 |  | 1 | 0.24 | 19 |  | -2.32 | 1565 | 1636 | 0 | 4.65 | 0 | 6 | 23 | 72 | Y |  | 2018-08-06 05:22 | 66 | 1095 | 44 | 39 | 36 | 34 | 33 | 31 | 30 | 29 | 27 | 25 | 23 | 22 | 20 | 20 | 31 | 36 | 20 | 0 | -0.32 |  | 49.98 | Y | -0.4 | [7 empty] | N | N | N | Y | 130 | 0.49 | 61 | 94950 | 96340 | 970 | 16400 | 15 | 2 | 30 | 2018-08-06 05:24 | 1565 | 132 |  | 21 |  | *주입 후기 전공정 요청 감속주입 | [14 empty] | 96.59 | 73.33 | 0 | 0 | 0 |  | 490 | 400 | 선택 | 해제 | 0 | 0 | 0 |  | 490 | 400 | 선택 | 해제 | 선택 | 미정 | 미정 | 미정 | 미정 |  | 미정 | RB100.00 | C
A47161 | 2018-08-05 | 1 | D |  | 19 | B | P-STB3D | 베어링강 | STB (SF) | BM#1 | 1600 | 46 | 1570 | 1550 | 37 | 6200 |  | 3 | 0.4 | 30 |  | 0 | 1520 | 1570 | 14.73 | 0 |  | 35 | 44 | 66 | Y |  | 2018-08-06 05:34 | 70 | 1088 | 36 | 39 | 40 | 41 | 41 | 41 | 41 | 40 | 39 | 39 | 39 | 38 | 38 | 38 | 39 | 41 | 38 | 41 | -0.06 | Y | 45.03 | Y | 0 | [7 empty] | Y | Y | Y | Y | 230 | 0.48 | 64 | 84590 | 99850 | 6860 | 15000 | 14 | 1 |  | 2018-08-06 05:40 | 1520 | 113 |  | 20 |  | *STR#1 LOOP#5 상면 과냉으로 비수량 줄임 | [14 empty] | 79.17 | 100 | 0 | 0 | 0 |  | 650 |  | 선택 | 해제 | 0 | 0 | 0 |  | 650 |  | 선택 | 해제 | 선택 | 미정 | 미정 | 선택 | 미정 |  | 미정 | BT180180 | H
B47075 | 2018-08-05 | 2 | C |  | 4 | A | 31CRMOV9M3 | 합금강 | D3 | BM#2 | 1581 | 55 | 1627 | 1534 | 47 | 10100 |  | 1 | 0.23 | 18 |  | 0 | 1560 | 1629 | 0 | 3.32 | 0 | 19 | 75 | 204 | Y |  | 2018-08-06 06:30 | 61 | 1085 | 18 | 20 | 19 | 18 | 17 | 16 | [7 empty] | 16 | 18 | 19 | 16 | 0 | -0.2 |  | 15.03 | Y | -0.2 | [7 empty] | N | N | N | Y | 120 | 0.48 | 66 | 101508 | 105290 | 4160 | 13200 | 15 | 2 |  | 2018-08-06 06:44 | 1560 | 132 |  | 16 |  | *전공정 작업지연 감속주입 | [14 empty] | 101.18 | 75 | 0 | 0 | 0 |  | 490 | 400 | 선택 | 해제 | 0 | 0 | 0 |  | 490 | 400 | 선택 | 해제 | 선택 | 미정 | 미정 | 미정 | 미정 |  | 미정 | BT180180 | H
A47162 | 2018-08-05 | 1 | C | TUNDISH교체전 | 20 | B | P-STB3D | 베어링강 | STB (SF) | BM#1 | 1586 | 44 | 1565 | 1519 | 37 | 6400 |  | 3 | 0.4 | 30 |  | -1.31 | 1520 | 1565 | 14.39 | 0 |  | 31 | 43 | 69 | Y |  | 2018-08-06 06:35 | 70 | 1087 | 38 | 38 | 39 | 39 | 39 | 38 | 38 | 37 | 36 | 36 | 35 | 34 |  | 34 | 37 | 39 | 34 | 39 | -0.11 |  | 45.02 | Y | -0.2 | [7 empty] | Y | N | N | M | 220 | 0.48 | 60 | 95052 | 94400 | 7000 | 2000 | 14 | 1 |  | 2018-08-06 06:46 | 1520 | 111 |  | 24 | 12 |  | E6D3700C85794CA09FB960E09FDCF20B | ED25EBB713EB48FB9B1734F100A63171 | 090888C6EFB544E9AEE1ACB3276EEBFC | [11 empty] | 93.74 | 100 | 0 | 3500 | 0 |  | 650 |  | 선택 | 해제 | 0 | 3820 | 0 |  | 650 |  | 선택 | 해제 | 선택 | 미정 | 미정 | 선택 | 미정 |  | 미정 | BT180180 | H
B47076 | 2018-08-05 | 2 | C |  | 5 | A | 31CRMOV9M3 | 합금강 | D3 | BM#2 | 1614 | 59 | 1626 | 1555 | 45 | 9600 |  | 1 | 0.21 | 18 |  | 0 | 1566 | 1628 | 0 | 2.81 | 0 | 30 | 6 | 137 | Y |  | 2018-08-06 07:32 | 67 | 1079 | [14 empty] | 0 | 0 | 0 | 0 | 0 |  | 0 | Y | 0 | [7 empty] | N | N | N | Y | 110 | 0 | 2 | 98770 | 106490 | 10 | 13700 | 15 | 2 | 10 | 2018-08-06 07:37 | 1566 | 197 |  | 85 | [16 empty] | 91.45 | 76.47 | 0 | 0 | 0 |  | 490 | 400 | 선택 | 해제 | 0 | 0 | 0 |  | 490 | 400 | 선택 | 해제 | 선택 | 미정 | 미정 | 미정 | 미정 |  | 미정 | BT180180 | C
A47163 | 2018-08-06 | 1 | C | TUNDISH교체 | 1 | A | P-STB2 | 베어링강 | STB (SF) | BM#1 | 1626 | 43 | 1597 | 1552 | 35 | 6100 |  | 3 | 0.4 | 28 |  | -1.43 | 1550 | 1597 | 25.07 | 0 |  | 5 | 39 | 70 | Y |  | 2018-08-06 07:34 | 94 | 1090 | 39 | 36 | 41 | 42 | 47 | 47 | 48 | 49 | 51 | 51 | 51 | 51 |  | 51 | 46 | 51 | 51 | 51 | 0 |  | 14.97 | Y | 0 |  | 1.9 | 1.9 |  |  |  |  | Y | N | N | M | 230 | 0.46 | 67 | 101508 | 97300 | 7050 | 15400 | 18 | 2 |  | 2018-08-06 07:42 | 1550 | 132 |  | 47 |  | *T/D플럭스 유15 용275KG | [14 empty] | 96.4 | 100 | 1500 | 0 | 0 |  | 650 |  | 선택 | 해제 | 1500 | 0 | 0 |  | 650 |  | 선택 | 해제 | 선택 | 미정 | 미정 | 선택 | 미정 |  | 미정 | BT180180 | H
B47077 | 2018-08-06 | 2 | C |  | 6 | A | 31CRMOV9M3 | 합금강 | D3 | BM#2 | 1570 | 55 | 1606 | 1526 | 46 | 10000 |  | 1 | 0.24 | 18 |  | 0 | 1584 | 1657 | 0 | 3.65 | 0 | 33 | 2 | 58 | Y |  | 2018-08-06 08:45 | 85 | 1081 | 14 | 29 | 38 | 42 | 44 | 44 | 44 | 43 | 42 | 41 | 40 | 38 | 36 | 36 | 38 | 44 | 36 | 44 | -0.2 | Y | 40 | Y | -0.4 | [7 empty] | N | N | N | Y | 100 | 0.49 | 63 | 98770 | 101620 | 40 | 15500 | 15 | 2 | 20 | 2018-08-06 08:57 | 1584 | 131 |  | 17 |  | *전공정 요청 감속주입 | [14 empty] | 100.79 | 76.47 | 0 | 0 | 0 |  | 490 | 400 | 선택 | 해제 | 0 | 0 | 0 |  | 490 | 400 | 선택 | 해제 | 선택 | 미정 | 미정 | 미정 | 미정 |  | 미정 | BT180180 | C
A47164 | 2018-08-06 | 1 | C |  | 2 | A | P-STB2 | 베어링강 | STB (SF) | BM#1 | 1599 | 41 | 1571 | 1540 | 32 | 5000 |  | 3 | 0.4 | 25 |  | -1.56 | 1525 | 1571 | 13.86 | 0 |  | 2 | 6 | 59 | Y |  | 2018-08-06 08:42 | 69 | 1098 | 49 | 39 | 32 | 29 | 28 | 26 | 26 | 25 | 24 | 24 | 24 | 23 |  | 23 | 29 | 32 | 23 | 24 | -0.2 |  | 45.02 | Y | -0.2 |  |  |  | 0.74 |  |  |  | Y | Y | Y | Y | 220 | 0.48 | 60 | 84590 | 94250 | 6970 | 16200 | 18 | 2 |  | 2018-08-06 08:51 | 1525 | 129 |  | 47 | 14 | [15 empty] | 83.55 | 100 | 0 | 0 | 0 |  | 650 |  | 선택 | 해제 | 0 | 0 | 0 |  | 650 |  | 선택 | 해제 | 선택 | 미정 | 미정 | 선택 | 미정 |  | 미정 | BT180180 | H
B47078 | 2018-08-06 | 2 | C |  | 7 | A | 31CRMOV9M3 | 합금강 | D3 | BM#2 | 1544 | 52 | 1636 | 1527 | 44 | 9300 |  | 1 | 0.2 | 18 |  | 0 | 1566 | 1631 | 0 | 3.41 | 0 | 6 | 24 | 56 | Y |  | 2018-08-06 09:54 | 67 | 1090 | 32 | 32 | 34 | 35 | 35 | 34 | 33 | 32 | 31 | 30 | 28 | 27 | 25 | 23 | 31 | 35 | 23 | 32 | -0.24 | Y | 49.98 | Y | -0.4 | [7 empty] | N | N | N | Y | 150 | 0.48 | 65 | 100395 | 104480 | 40 | 15900 | 15 | 2 | 30 | 2018-08-06 10:00 | 1566 | 129 |  | 14 |  | *전공정 요청 감속주입 | [14 empty] | 98.43 | 73.33 | 0 | 0 | 0 |  | 490 | 400 | 선택 | 해제 | 0 | 0 | 0 |  | 490 | 400 | 선택 | 해제 | 선택 | 미정 | 미정 | 미정 | 선택 | 6 | 미정 | BT180180 | C
A47165 | 2018-08-06 | 1 | C |  | 3 | A | P-STB2 | 베어링강 | STB (SF) | BM#1 | 1617 | 44 | 1552 | 1541 | 37 | 6100 |  | 3 | 0.37 | 25 |  | -1.17 | 1517 | 1552 | 11.5 | 0 |  | 35 | 45 | 67 | Y |  | 2018-08-06 09:49 | 61 | 1085 | 22 | 21 | 22 | 23 | 23 | 23 | 22 | 22 | 21 | 21 | 21 | 20 | 19 | 18 | 21 | 23 | 18 | 23 | -0.1 | Y | 50.03 | Y | -0.2 |  |  |  | 1.3 |  |  |  | Y | Y | Y | Y | 210 | 0.48 | 65 | 101508 | 99700 | 6960 | 15300 | 18 | 2 |  | 2018-08-06 10:01 | 1517 | 128 |  | 42 | [16 empty] | 95.13 | 100 | 0 | 0 | 0 |  | 650 |  | 선택 | 해제 | 0 | 0 | 0 |  | 650 |  | 선택 | 해제 | 선택 | 미정 | 미정 | 선택 | 미정 |  | 미정 | BT180180 | H
B47079 | 2018-08-06 | 2 | C |  | 8 | A | 31CRMOV9M3 | 합금강 | D3 | BM#2 | 1608 | 52 | 1597 | 1555 | 47 | 10000 |  | 1 | 0.21 | 18 |  | 0 | 1574 | 1634 | 0 | 3.24 | 0 | 19 | 76 | 63 | Y |  | 2018-08-06 10:53 | 75 | 1096 | 20 | 28 | 34 | 37 | 38 | 37 | 36 | 35 | 34 | 33 | 32 | 31 | 29 | 27 | 32 | 38 | 27 | 0 | -0.24 | Y | 45 | Y | -0.4 | [7 empty] | N | N | N | Y | 140 | 0.5 | 68 | 101572 | 112760 | 40 | 16200 | 15 | 2 |  | 2018-08-06 11:02 | 1574 | 127 |  | 25 | [16 empty] | 92.34 | 75 | 0 | 0 | 0 |  | 490 | 400 | 선택 | 해제 | 0 | 0 | 0 |  | 490 | 400 | 선택 | 해제 | 선택 | 미정 | 미정 | 미정 | 미정 |  | 미정 | RB080.00 | H
A47166 | 2018-08-06 | 1 | C |  | 4 | A | P-STB2 | 베어링강 | STB (SF) | BM#1 | 1625 | 50 | 1568 | 1584 | 31 | 4800 |  | 3 | 0.36 | 25 |  | -1.37 | 1528 | 1568 | 12.25 | 0 |  | 31 | 44 | 71 | Y |  | 2018-08-06 10:55 | 72 | 1065 | 18 | 25 | 29 | 32 | 33 | 33 | 34 | 33 | 33 | 33 | 32 | 32 | 31 | 31 | 31 | 34 | 31 | 33 | -0.04 | Y | 35.02 | Y | 0 |  |  |  | 1.13 |  |  |  | Y | Y | Y | Y | 200 | 0.48 | 65 | 101508 | 103500 | 6910 | 16600 | 18 | 2 |  | 2018-08-06 11:05 | 1528 | 132 |  | 43 | [16 empty] | 91.86 | 100 | 0 | 0 | 0 |  | 650 |  | 선택 | 해제 | 0 | 0 | 0 |  | 650 |  | 선택 | 해제 | 선택 | 미정 | 미정 | 선택 | 미정 |  | 미정 | BT180180 | H
B47080 | 2018-08-06 | 2 | C |  | 9 | A | 31CRMOV9M3 | 합금강 | D3 | BM#2 | 1581 | 49 | 1634 | 1536 | 43 | 9400 |  | 1 | 0.22 | 18 |  | 0 | 1571 | 1636 | 0 | 3.1 | 0 | 30 | 7 | 59 | Y |  | 2018-08-06 12:02 | 72 | 1092 | 24 | 26 | 28 | 29 | 29 | 29 | 28 | 27 | 25 | 19 |  |  |  | 19 | 26 | 29 | 19 | 29 | -0.22 | Y | 45 | Y | -0.3 | [7 empty] | N | N | N | Y | 130 | 0.5 | 63 | 98755 | 103310 | 100 | 15500 | 15 | 2 | 10 | 2018-08-06 12:12 | 1571 | 133 |  | 26 | [16 empty] | 96.82 | 100 | 0 | 0 | 0 |  | 490 | 400 | 선택 | 해제 | 0 | 0 | 0 |  | 490 | 400 | 선택 | 해제 | 선택 | 미정 | 미정 | 미정 | 미정 |  | 미정 | SB100100 | C
A47167 | 2018-08-06 | 1 | C |  | 5 | A | P-STB2 | 베어링강 | STB (SF) | BM#1 | 1627 | 48 | 1560 | 1573 | 32 | 5300 |  | 3 | 0.39 | 25 |  | -1.1 | 1527 | 1560 | 15.12 | 0 |  | 5 | 40 | 52 | Y |  | 2018-08-06 12:08 | 71 | 1086 | 31 | 31 | 33 | 34 | 36 | 36 | 35 | 35 | 35 | 34 | 34 | 34 | 34 | 33 | 34 | 36 | 33 | 35 | -0.06 | Y | 45 | Y | -0.2 |  |  |  | 1.31 |  |  |  | Y | Y | Y | Y | 190 | 0.48 | 66 | 84590 | 98300 | 6990 | 16600 | 18 | 2 |  | 2018-08-06 12:15 | 1527 | 128 |  | 35 | 9 | [15 empty] | 80.33 | 100 | 0 | 0 | 0 |  | 650 |  | 선택 | 해제 | 0 | 0 | 0 |  | 650 |  | 선택 | 해제 | 선택 | 미정 | 미정 | 선택 | 미정 |  | 미정 | BT180180 | H
B47081 | 2018-08-06 | 2 | A |  | 10 | A | 31CRMOV9M3 | 합금강 | D3 | BM#2 | 1589 | 48 | 1627 | 1526 | 42 | 9300 |  | 1 | 0.2 | 18 |  | 0 | 1566 | 1627 | 0 | 3.26 | 0 | 33 | 3 | 55 | Y |  | 2018-08-06 13:14 | 67 | 1077 | 15 | 22 | 26 | 26 | 28 | 26 | 24 | 23 | 22 | 22 | 20 |  |  | 20 | 23 | 28 | 20 | 26 | -0.27 |  | 30.02 | Y | -0.4 | [7 empty] | N | N | N | Y | 120 | 0.49 | 62 | 110071 | 99760 | -1880 | 13500 | 15 | 2 | 20 | 2018-08-06 13:25 | 1566 | 126 |  | 20 |  | *전공정요청감속주입 | [14 empty] | 11007100 | 100 | 0 | 0 | 0 |  | 490 | 400 | 선택 | 해제 | 0 | 0 | 0 |  | 490 | 400 | 선택 | 해제 | 선택 | 미정 | 미정 | 미정 | 미정 |  | 미정 | RB080.00 | H
A47168 | 2018-08-06 | 1 | A |  | 6 | A | P-STB2 | 베어링강 | STB (SF) | BM#1 | 1577 | 47 | 1566 | 1536 | 37 | 6200 |  | 3 | 0.36 | 25 |  | -1.46 | 1522 | 1566 | 13.79 | 0 |  | 2 | 7 | 49 | Y |  | 2018-08-06 13:10 | 66 | 1065 | 33 | 30 | 29 | 28 | 28 | 28 | 27 | 26 | 25 | 25 | 24 | 24 | 23 | 23 | 27 | 29 | 23 | 28 | -0.12 |  | 50.02 | Y | -0.2 |  |  |  | 1.04 |  |  |  | Y | Y | Y | Y | 180 | 0.48 | 60 | 101508 | 95890 | 6990 | 17050 | 18 | 2 |  | 2018-08-06 13:16 | 1522 | 130 |  | 40 |  | *STR#1 LOOP#5 상면 과냉으로 비수량 줄임 | [14 empty] | 98.7 | 100 | 0 | 0 | 0 |  | 650 |  | 선택 | 해제 | 0 | 0 | 0 |  | 650 |  | 선택 | 해제 | 선택 | 미정 | 미정 | 선택 | 미정 |  | 미정 | BT180180 | H
B47082 | 2018-08-06 | 2 | A |  | 11 | A | 31CRMOV9M3 | 합금강 | D3 | BM#2 | 1599 | 51 | 1624 | 1567 | 42 | 8700 |  | 1 | 0.21 | 18 |  | -2.35 | 1572 | 1640 | 0 | 5.1 | 0 | 6 | 25 | 52 | N | 1 | 2018-08-06 14:26 | 73 | 1065 | 29 | 32 | 33 | 35 | 34 | 34 | 33 | 32 | 30 | 29 |  |  |  | 29 | 32 | 35 | 29 | 0 | -0.2 | Y | 30.02 | Y | -0.2 | [7 empty] | N | N | N | Y | 110 | 0.5 | 57 | 110047 | 99666 | 70 | 15000 | 15 | 2 | 40 | 2018-08-06 14:29 | 1581 | 132 |  | 16 |  | *강제개공실시 302 . 401 이상재등록 | [14 empty] | 109.45 | 100 | 0 | 0 | 0 |  | 490 | 400 | 선택 | 해제 | 0 | 0 | 0 |  | 490 | 400 | 선택 | 해제 | 선택 | 미정 | 미정 | 미정 | 미정 |  | 미정 | BT180180 | H
A47169 | 2018-08-06 | 1 | A |  | 7 | A | P-STB2 | 베어링강 | STB (SF) | BM#1 | 1619 | 46 | 1559 | 1560 | 36 | 5600 |  | 3 | 0.36 | 27 |  | -1.42 | 1520 | 1564 | 14.84 | 0 |  | 35 | 46 | 54 | Y |  | 2018-08-06 14:26 | 64 | 1099 | 25 | 28 | 29 | 30 | 30 | 30 | 29 | 29 | 29 | 28 | 27 | 27 |  | 27 | 28 | 30 | 27 | 30 | -0.07 | Y | 40 | Y | 0 |  |  |  | 1.09 |  |  |  | Y | Y | Y | Y | 230 | 0.48 | 62 | 101508 | 98560 | 7080 | 16100 | 18 | 2 |  | 2018-08-06 14:32 | 1520 | 130 |  | 27 |  | *STR#1 LOOP#5 상면 과냉으로 비수량 줄임 | [14 empty] | 96.13 | 100 | 0 | 0 | 0 |  | 650 |  | 선택 | 해제 | 0 | 0 | 0 |  | 650 |  | 선택 | 해제 | 선택 | 미정 | 미정 | 선택 | 미정 |  | 미정 | BT180180 | H
B47083 | 2018-08-06 | 2 | A | TUNDISH교체전 | 12 | A | 31CRMOV9M3 | 합금강 | D3 | BM#2 | 1600 | 50 | 1645 | 1525 | 44 | 9300 |  | 1 | 0.23 | 17 |  | -2.4 | 1570 | 1639 | 0 | 4.45 | 0 | 10 | 79 | 83 | Y |  | 2018-08-06 15:29 | 71 | 1145 | 24 | 31 | 34 | 36 | 36 | 36 | 36 | 35 | 34 | 33 | 30 | 28 |  | 28 | 33 | 36 | 28 | 36 | -0.2 | Y | 40.12 | Y | -0.39 | [7 empty] | N | N | N | M | 100 | 0.49 | 59 | 110005 | 97200 | 800 | 2000 | 15 | 2 | 10 | 2018-08-06 15:29 | 1570 | 126 |  | 14 |  |  | D2A35567A7374DB999B123AECD8F3DB2 | 849AF1552B4E43EA8DCCFCBBAD10677D | 8E670ED4879640FAB0FC0F096F844BE7 | [11 empty] | 112.25 | 100 | 0 | 2500 | 0 |  | 490 | 400 | 선택 | 해제 | 0 | 2500 | 0 |  | 490 | 400 | 선택 | 해제 | 선택 | 미정 | 미정 | 미정 | 미정 |  | 미정 | BT180180 | C
A47170 | 2018-08-06 | 1 | A |  | 8 | A | P-STB2 | 베어링강 | STB (SF) | BM#1 | 1592 | 43 | 1565 | 1541 | 34 | 5600 |  | 3 | 0.36 | 27 |  | -1.29 | 1524 | 1565 | 16.5 | 0 |  | 31 | 45 | 52 | Y |  | 2018-08-06 15:29 | 68 | 1095 | 26 | 29 | 31 | 32 | 33 | 33 | 32 | 32 | 31 | 31 | 30 | 30 | 29 | 29 | 31 | 33 | 29 | 32 | -0.1 | Y | 39.97 | Y | -0.2 |  |  |  | 1.15 |  |  |  | Y | Y | Y | Y | 220 | 0.48 | 62 | 101508 | 98820 | 7090 | 16080 | 18 | 2 |  | 2018-08-06 15:35 | 1524 | 128 |  | 30 |  | *STR#1 LOOP#5 상면 과냉으로 비수량 줄임 | [14 empty] | 95.9 | 100 | 0 | 0 | 0 |  | 650 |  | 선택 | 해제 | 0 | 0 | 0 |  | 650 |  | 선택 | 해제 | 선택 | 미정 | 미정 | 선택 | 미정 |  | 미정 | BT180180 | H
A47171 | 2018-08-06 | 1 | A |  | 9 | A | P-STB2 | 베어링강 | STB (SF) | BM#1 | 1618 | 45 | 1558 | 1539 | 40 | 6700 |  | 3 | 0.35 | 28 |  | -0.96 | 1528 | 1558 | 15.84 | 0 |  | 5 | 41 | 54 | Y |  | 2018-08-06 16:29 | 72 | 1126 | 29 | 31 | 34 | 36 | 37 | 38 | 37 | 36 | 36 | 35 | 34 | 34 | 33 | 33 | 35 | 38 | 33 | 36 | -0.14 | Y | 35 | Y | -0.2 |  |  |  | 1.04 |  |  |  | Y | Y | Y | Y | 210 | 0.48 | 63 | 101508 | 97760 | 7030 | 16500 | 18 | 2 |  | 2018-08-06 16:55 | 1528 | 131 |  | 33 |  | *STR#1 LOOP#5 상면 과냉으로 비수량 줄임 | [14 empty] | 96.91 | 100 | 0 | 0 | 0 |  | 650 |  | 선택 | 해제 | 0 | 0 | 0 |  | 650 |  | 선택 | 해제 | 선택 | 미정 | 미정 | 선택 | 미정 |  | 미정 | BT180180 | H
B47084 | 2018-08-06 | 2 | A | TUNDISH교체 | 1 | A | 25MOCRS4HM3 | 소입성보증강 | C | BM#2 | 1611 | 53 | 1696 | 1525 | 45 | 9800 |  | 1 | 0.2 | 20 |  | -2.63 | 1603 | 1680 | 0 | 2.89 | 0 | 30 | 8 | 58 | Y |  | 2018-08-06 16:50 | 95 | 1121 | 29 | 29 | 28 | 26 | 33 | 36 | 38 | 41 | 42 | 42 | 43 | 43 |  | 43 | 38 | 43 | 43 | 0 | 0 |  | 4.98 | Y | 0 | 1.3 | 2.73 | 2.55 | 1.57 |  |  |  | N | N | N | N | 150 | 0.46 | 59 | 101604 | 93590 | 910 | 15100 | 16 | 1 |  | 2018-08-06 16:41 | 1603 | 137 |  | 21 |  | *T/D교체 슬리브롱노즐사용 *T/D플럭스 120/15KG사용 *전공정 지연 감속주입 *첫차지 수소 10분 측정값 초과 생관통보 | [14 empty] | 107.52 | 100 | 700 | 0 | 0 |  | 410 | 300 | 선택 | 선택 | 700 | 0 | 0 |  | 410 | 300 | 선택 | 선택 | 해제 | 미정 | 미정 | 미정 | 미정 |  | 미정 | RB080.00 | H
A47172 | 2018-08-06 | 1 | A |  | 10 | A | P-STB2 | 베어링강 | STB (SF) | BM#1 | 1553 | 44 | 1560 | 1531 | 36 | 6000 |  | 3 | 0.35 | 29 |  | -1.32 | 1517 | 1560 | 14.39 | 0 |  | 2 | 8 | 49 | Y |  | 2018-08-06 17:30 | 61 | 1089 | 31 | 26 | 24 | 23 | 22 | 22 | 21 | 20 | 19 | 18 | 17 | 17 | 16 | 16 | 22 | 24 | 16 | 0 | -0.16 |  | 50 | Y | -0.2 |  |  |  | 1.2 |  |  |  | Y | Y | Y | Y | 200 | 0.48 | 61 | 101508 | 97940 | 7090 | 16870 | 18 | 2 |  | 2018-08-06 17:36 | 1517 | 130 |  | 39 |  | *STR#1 LOOP#5 상면 과냉으로 비수량 줄임 | [14 empty] | 96.72 | 100 | 0 | 0 | 0 |  | 650 |  | 선택 | 해제 | 0 | 0 | 0 |  | 650 |  | 선택 | 해제 | 선택 | 미정 | 미정 | 선택 | 선택 | 9 | 미정 | BT180180 | H
B47085 | 2018-08-06 | 2 | A |  | 2 | A | 25MOCRS4HM3 | 소입성보증강 | C | BM#2 | 1640 | 43 | 1655 | 1586 | 35 | 7500 |  | 1 | 0.18 | 18 |  | -2.45 | 1581 | 1658 |  | 3.04 | 0 | 33 | 4 | 72 | Y |  | 2018-08-06 18:01 | 73 | 1136 | 41 | 38 | 35 | 34 | 33 | 31 | 29 | 27 | 25 | 22 | 20 | 16 | 13 | 13 | 28 | 35 | 13 | 0 | -0.45 |  | 49.07 | Y | -0.73 | [7 empty] | N | N | N | N | 140 | 0.47 | 64 | 101604 | 100390 | 660 | 12900 | 16 | 1 |  | 2018-08-06 18:04 | 1581 | 122 |  | 11 |  | *전공정 지연 감속주입 | [14 empty] | 103.68 | 100 | 0 | 0 | 0 |  | 410 | 300 | 선택 | 선택 | 0 | 0 | 0 |  | 410 | 300 | 선택 | 선택 | 해제 | 미정 | 미정 | 미정 | 미정 |  | 미정 | RB080.00 | H
A47173 | 2018-08-06 | 1 | A |  | 11 | A | P-STB2 | 베어링강 | STB (SF) | BM#1 | 1598 | 42 | 1565 | 1546 | 37 | 6200 |  | 3 | 0.39 | 26 |  | -0.97 | 1535 | 1565 | 15.72 | 0 |  | 35 | 47 | 46 | Y |  | 2018-08-06 18:26 | 79 | 1109 | 15 | 20 | 28 | 33 | 35 | 36 | 37 | 37 | 36 | 35 | 35 | 34 | 34 | 34 | 32 | 37 | 34 | 35 | -0.02 | Y | 30 | Y | 0 |  |  |  | 1.08 |  |  |  | Y | Y | Y | Y | 190 | 0.48 | 61 | 101508 | 95420 | 7110 | 17100 | 18 | 2 |  | 2018-08-06 18:55 | 1535 | 132 |  | 45 |  | *STR#1 LOOP#5 상면 과냉으로 비수량 줄임 | [14 empty] | 99.13 | 100 | 0 | 0 | 0 |  | 650 |  | 선택 | 해제 | 0 | 0 | 0 |  | 650 |  | 선택 | 해제 | 선택 | 미정 | 미정 | 선택 | 미정 |  | 미정 | BT180180 | H
B47086 | 2018-08-06 | 2 | A |  | 3 | A | 25MOCRS4HM3 | 소입성보증강 | C | BM#2 | 1595 | 43 | 1657 | 1544 | 34 | 7300 |  | 1 | 0.2 | 18 |  | -2.17 | 1580 | 1640 |  | 2.09 | 0 | 6 | 26 | 78 | Y |  | 2018-08-06 18:59 | 72 | 1131 | 4 | 22 | 27 | 29 | 30 | 30 | 29 | 28 | 28 | 27 | 25 | 23 | 21 | 21 | 25 | 30 | 21 | 0 | -0.23 | Y | 38.53 | Y | -0.56 | [7 empty] | N | N | N | N | 130 | 0.49 | 61 | 100460 | 101680 | 70 | 12600 | 16 | 1 |  | 2018-08-06 18:59 | 1580 | 124 |  | 20 |  | * 전공정 지연 감속주입 | [14 empty] | 99.47 | 100 | 0 | 0 | 0 |  | 410 | 300 | 선택 | 선택 | 0 | 0 | 0 |  | 410 | 300 | 선택 | 선택 | 해제 | 미정 | 미정 | 미정 | 미정 |  | 미정 | RB120.00 | C
A47174 | 2018-08-06 | 1 | A |  | 12 | A | P-STB2 | 베어링강 | STB (SF) | BM#1 | 1586 | 43 | 1560 | 1536 | 37 | 6200 |  | 3 | 0.39 | 26 |  | -1.12 | 1531 | 1565 | 14.42 | 0 |  | 31 | 46 | 46 | Y |  | 2018-08-06 19:32 | 75 | 1133 | 33 | 32 | 34 | 35 | 35 | 35 | 35 | 34 | 34 | 33 | 33 | 33 | 32 | 32 | 34 | 35 | 32 | 35 | -0.07 | Y | 44.98 | Y | -0.2 |  |  |  | 1.16 |  |  |  | Y | Y | Y | Y | 180 | 0.48 | 61 | 101508 | 96590 | 7090 | 15800 | 18 | 2 |  | 2018-08-06 19:40 | 1531 | 129 |  | 44 |  | *STR#1 LOOP#5 상면 과냉으로 비수량 줄임 *STR#1 S/R 재세팅 | [14 empty] | 97.98 | 100 | 0 | 0 | 0 |  | 650 |  | 선택 | 해제 | 0 | 0 | 0 |  | 650 |  | 선택 | 해제 | 선택 | 미정 | 미정 | 선택 | 미정 |  | 미정 | BT180180 | H
B47087 | 2018-08-06 | 2 | A |  | 4 | A | 25MOCRS4HM3 | 소입성보증강 | C | BM#2 | 1639 | 43 | 1646 | 1564 | 32 | 6700 |  | 1 | 0.21 | 18 |  | -2.64 | 1574 | 1641 | 0 | 1.48 | 0 | 10 | 80 | 74 | Y |  | 2018-08-06 19:54 | 66 | 1137 | 13 | 17 | 20 | 21 | 22 | 22 | 21 | 20 | 18 | 17 | 16 | 14 |  | 14 | 19 | 22 | 14 | 0 | -0.23 | Y | 34.43 | Y | -0.4 | [7 empty] | N | N | N | N | 120 | 0.52 | 55 | 103086 | 96160 | 840 | 15800 | 16 | 1 |  | 2018-08-06 20:04 | 1574 | 133 |  | 30 | [16 empty] | 106.27 | 100 | 0 | 0 | 0 |  | 410 | 300 | 선택 | 선택 | 0 | 0 | 0 |  | 410 | 300 | 선택 | 선택 | 해제 | 미정 | 미정 | 미정 | 미정 |  | 미정 | BT180180 | C
B47088 | 2018-08-06 | 2 | B |  | 5 | A | 25MOCRS4HM3 | 소입성보증강 | C | BM#2 | 1587 | 42 | 1644 | 1546 | 35 | 7400 |  | 1 | 0.16 | 18 |  | -2.26 | 1575 | 1644 |  | 2.56 | 0 | 30 | 9 | 48 | Y |  | 2018-08-06 20:55 | 67 | 1136 | 11 | 18 | 21 | 24 | 23 | 24 | 24 | 23 | 23 | 22 | 21 | 19 | 18 | 18 | 21 | 24 | 18 | 24 | -0.13 | Y | 45 | Y | -0.2 | [7 empty] | N | N | N | N | 110 | 0.48 | 62 | 89293 | 96440 | 1440 | 14600 | 16 | 1 | 20 | 2018-08-06 20:54 | 1575 | 132 |  | 28 |  | *전공정 작업지연 감속주입 | [14 empty] | 91.12 | 100 | 0 | 0 | 0 |  | 410 | 300 | 선택 | 선택 | 0 | 0 | 0 |  | 410 | 300 | 선택 | 선택 | 해제 | 미정 | 미정 | 미정 | 미정 |  | 미정 | RB130.00 | C
A47175 | 2018-08-06 | 1 | B |  | 13 | A | P-STB2 | 베어링강 | STB (SF) | BM#1 | 1579 | 44 | 1560 | 1536 | 39 | 6500 |  | 3 | 0.4 | 26 |  | -1.4 | 1518 | 1560 | 15.62 | 0 |  | 5 | 42 | 45 | Y |  | 2018-08-06 20:52 | 62 | 1133 | 32 | 30 | 30 | 29 | 29 | 28 | 27 | 27 | 26 | 25 | 25 | 23 | 22 | 21 | 27 | 30 | 21 | 0 | -0.16 |  | 55 | Y | -0.2 |  |  |  | 1.13 |  |  |  | Y | Y | Y | Y | 230 | 0.48 | 66 | 84590 | 99330 | 7030 | 14600 | 18 | 2 |  | 2018-08-06 21:00 | 1518 | 115 |  | 26 |  | *STR#1 LOOP#5 상면 과냉으로 비수량 줄임 | [14 empty] | 79.54 | 100 | 0 | 0 | 0 |  | 650 |  | 선택 | 해제 | 0 | 0 | 0 |  | 650 |  | 선택 | 해제 | 선택 | 미정 | 미정 | 선택 | 미정 |  | 미정 | BT180180 | H
A47176 | 2018-08-06 | 1 | B |  | 14 | A | P-STB2 | 베어링강 | STB (SF) | BM#1 | 1585 | 43 | 1559 | 1532 | 37 | 6100 |  | 3 | 0.39 | 28 |  | -1.02 | 1525 | 1559 | 14.91 | 0 |  | 2 | 9 | 60 | Y |  | 2018-08-06 21:54 | 69 | 1129 | 21 | 27 | 30 | 32 | 34 | 34 | 34 | 32 | 31 | 31 | 31 | 30 | 29 | 29 | 31 | 34 | 29 | 34 | -0.13 | Y | 39.98 | Y | -0.2 |  |  |  | 1.15 |  |  |  | Y | Y | Y | Y | 220 | 0.48 | 60 | 101508 | 96240 | 7050 | 15000 | 18 | 2 |  | 2018-08-06 22:12 | 1525 | 123 |  | 32 |  | *STR#1 LOOP#5 상면 과냉으로 비수량 줄임 | [14 empty] | 98.31 | 100 | 0 | 0 | 0 |  | 650 |  | 선택 | 해제 | 0 | 0 | 0 |  | 650 |  | 선택 | 해제 | 선택 | 미정 | 미정 | 선택 | 미정 |  | 미정 | BT180180 | H
B47089 | 2018-08-06 | 2 | B |  | 6 | A | 25MOCRS4HM3 | 소입성보증강 | C | BM#2 | 1608 | 42 | 1644 | 1557 | 35 | 7400 |  | 1 | 0.18 | 18 |  | -2.02 | 1584 | 1642 | 0 | 1.8 | 0 | 33 | 5 | 38 | Y |  | 2018-08-06 21:56 | 76 | 1135 | 13 | 22 | 22 | [10 empty] | 22 | 21 | 22 | 22 | 0 | 0 |  |  | Y | 0 | [7 empty] | N | N | N | N | 100 | 0.47 | 63 | 98770 | 96500 | 1000 | 16900 | 16 | 1 | 30 | 2018-08-06 22:04 | 1584 | 138 |  | 32 |  | * 전공정 요청으로 감속주입 | [14 empty] | 101.3 | 100 | 0 | 0 | 0 |  | 410 | 300 | 선택 | 선택 | 0 | 0 | 0 |  | 410 | 300 | 선택 | 선택 | 해제 | 미정 | 미정 | 미정 | 미정 |  | 미정 | RB100.00 | C
A47177 | 2018-08-06 | 1 | B |  | 15 | A | P-STB2 | 베어링강 | STB (SF) | BM#1 | 1662 | 42 | 1565 | 1544 | 28 | 4800 |  | 3 | 0.44 | 28 |  | -1.11 | 1528 | 1564 | 15.44 | 0 |  | 35 | 48 | 62 | Y |  | 2018-08-06 22:48 | 72 | 1090 | 29 | 32 | 34 | 35 | 36 | 36 | 36 | 35 | 35 | 34 | 34 | 34 | 33 | 33 | 34 | 36 | 33 | 36 | -0.07 | Y | 40 | Y | -0.2 |  |  |  | 1.1 |  |  |  | Y | Y | Y | Y | 210 | 0.48 | 62 | 101508 | 95380 | 7100 | 14400 | 18 | 2 |  | 2018-08-06 22:55 | 1528 | 124 |  | 41 |  | *STR#1 LOOP#5 상면 과냉으로 비수량 줄임 | [14 empty] | 99.13 | 100 | 0 | 0 | 0 |  | 650 |  | 선택 | 해제 | 0 | 0 | 0 |  | 650 |  | 선택 | 해제 | 선택 | 미정 | 미정 | 선택 | 미정 |  | 미정 | BT180180 | H
B47090 | 2018-08-06 | 2 | B |  | 7 | A | 25MOCRS4HM3 | 소입성보증강 | C | BM#2 | 1587 | 61 | 1637 | 1557 | 40 | 7900 |  | 1 | 0.24 | 19 |  | -2.26 | 1582 | 1646 | 0 | 4.57 | 0 | 6 | 27 | 32 | Y |  | 2018-08-06 23:10 | 74 | 1133 | 18 | 24 | 38 | 38 | 39 | 36 | 35 | 34 | 32 |  |  |  |  | 32 | 32 | 39 | 32 | 0 | -0.23 | Y | 29.98 | Y | -0.4 | [7 empty] | N | N | N | N | 150 | 0.47 | 63 | 91904 | 96750 | 1580 | 15900 | 16 | 1 | 35 | 2018-08-06 23:11 | 1582 | 142 |  | 24 |  | * 전공정 요청으로 감속주입 | [14 empty] | 9190400 | 100 | 0 | 0 | 0 |  | 410 | 300 | 선택 | 선택 | 0 | 0 | 0 |  | 410 | 300 | 선택 | 선택 | 해제 | 미정 | 미정 | 미정 | 미정 |  | 미정 | RB090.00 | C
A47178 | 2018-08-06 | 1 | B |  | 16 | A | P-STB2 | 베어링강 | STB (SF) | BM#1 | 1607 | 61 | 1551 | 1561 | 34 | 5600 |  | 3 | 0.4 | 28 |  | -0.99 | 1519 | 1551 | 15.36 | 0 |  | 31 | 46 | 49 | Y |  | 2018-08-07 00:08 | 63 | 1087 | 32 | 33 | 34 | 34 | 34 | 34 | 33 | 32 | 31 | 31 | 29 | 29 | 28 | 28 | 32 | 34 | 28 | 34 | -0.12 |  | 50.02 | Y | -0.2 |  |  |  | 1.25 |  |  |  | Y | Y | Y | Y | 200 | 0.48 | 63 | 101508 | 101090 | 7010 | 14000 | 18 | 2 |  | 2018-08-07 00:16 | 1519 | 126 |  | 24 |  | *STR#1 LOOP#5 상면 과냉으로 비수량 줄임 | [14 empty] | 99.52 | 100 | 0 | 0 | 0 |  | 650 |  | 선택 | 해제 | 0 | 0 | 0 |  | 650 |  | 선택 | 해제 | 선택 | 미정 | 미정 | 선택 | 미정 |  | 미정 | BT180180 | H
B47091 | 2018-08-06 | 2 | B |  | 8 | A | 25MOCRS4HM3 | 소입성보증강 | C | BM#2 | 1597 | 57 | 1644 | 1544 | 37 | 8000 |  | 1 | 0.24 | 19 |  | -2.25 | 1573 | 1638 | 0 | 6.15 | 0 | 10 | 81 | 53 | Y |  | 2018-08-07 00:26 | 65 | 1080 | 35 | 36 | 32 | 32 | 29 | 29 | 28 | 26 | 23 |  |  |  |  | 23 | 32 | 32 | 23 | 0 | -0.3 |  | 29.98 | Y | -0.6 | [7 empty] | N | N | N | N | 140 | 0.45 | 55 | 101955 | 101870 | 100 | 14400 | 16 | 1 | 50 | 2018-08-07 00:30 | 1573 | 148 |  | 27 |  | * 전공정 요청으로 감속주입 0.40 이상공정 등록 및 생관통보 | [14 empty] | 10195500 | 100 | 0 | 0 | 0 |  | 410 | 300 | 선택 | 선택 | 0 | 0 | 0 |  | 410 | 300 | 선택 | 선택 | 해제 | 미정 | 미정 | 미정 | 미정 |  | 미정 | RB140.00 | C
A47179 | 2018-08-06 | 1 | B |  | 17 | A | P-STB2 | 베어링강 | STB (SF) | BM#1 | 1653 | 43 | 1557 | 1578 | 23 | 3800 |  | 3 | 0.4 | 28 |  | -1.09 | 1520 | 1555 | 15.41 | 0 |  | 5 | 43 | 71 | Y |  | 2018-08-07 01:06 | 64 | 1085 | 28 | 28 | 29 | 31 | 31 | 31 | 32 | 31 | 31 | 30 | 30 | 30 | 29 | 29 | 30 | 32 | 29 | 31 | -0.04 | Y | 29.98 | Y | -0.2 |  |  |  | 1.4 |  |  |  | Y | Y | Y | Y | 190 | 0.48 | 63 | 84590 | 95490 | 7040 | 15200 | 18 | 2 |  | 2018-08-07 01:14 | 1520 | 110 |  | 31 | 20 | *STR#1 LOOP#5 상면 과냉으로 비수량 줄임 | [14 empty] | 82.53 | 100 | 0 | 0 | 0 |  | 650 |  | 선택 | 해제 | 0 | 0 | 0 |  | 650 |  | 선택 | 해제 | 선택 | 미정 | 미정 | 미정 | 미정 |  | 미정 | BT180180 | H
B47092 | 2018-08-06 | 2 | B |  | 9 | A | 25MOCRS4HM3 | 소입성보증강 | C | BM#2 | 1603 | 45 | 1634 | 1537 | 32 | 7300 |  | 1 | 0.32 | 19 |  | -2.32 | 1574 | 1638 | 0 | 15.97 | 0 | 30 | 10 | 56 | Y |  | 2018-08-07 01:34 | 66 | 1083 | 17 | 26 | 30 | 32 | 34 | 34 | 34 | 34 | 33 | 32 | 31 | 30 | 28 | 28 | 30 | 34 | 28 | 34 | -0.16 | Y | 37.73 | Y | -0.4 | [7 empty] | N | N | N | N | 130 | 0.45 | 60 | 97368 | 91880 | 1190 | 13500 | 16 | 1 | 10 | 2018-08-07 01:34 | 1574 | 117 |  | 18 |  | * 전공정 요청으로 감속주입 | [14 empty] | 9736800 | 100 | 0 | 0 | 0 |  | 410 | 300 | 선택 | 선택 | 0 | 0 | 0 |  | 410 | 300 | 선택 | 선택 | 해제 | 미정 | 미정 | 미정 | 선택 | 9 | 미정 | SB083083 | C
A47180 | 2018-08-06 | 1 | B |  | 18 | A | P-STB2 | 베어링강 | STB (SF) | BM#1 | 1648 | 49 | 1556 | 1590 | 29 | 4400 |  | 3 | 0.4 | 28 |  | -1.26 | 1516 | 1556 | 15.31 | 0 |  | 2 | 10 | 56 | Y |  | 2018-08-07 02:25 | 60 | 1090 | 28 | 30 | 31 | 31 | 31 | 31 | 30 | 29 | 28 | 28 | 27 | 26 | 26 | 26 | 29 | 31 | 26 | 31 | -0.1 |  | 49.93 | Y | 0 |  |  |  | 1.31 |  |  |  | Y | Y | Y | Y | 180 | 0.48 | 63 | 101508 | 99920 | 7040 | 15600 | 18 | 2 |  | 2018-08-07 02:32 | 1516 | 113 |  | 17 |  | *STR#1 LOOP#5 상면 과냉으로 비수량 줄임 | [14 empty] | 94.96 | 100 | 0 | 0 | 0 |  | 650 |  | 선택 | 해제 | 0 | 0 | 0 |  | 650 |  | 선택 | 해제 | 선택 | 미정 | 미정 | 선택 | 미정 |  | 미정 | BT180180 | H
B47093 | 2018-08-06 | 2 | B | TUNDISH교체전 | 10 | B | 25MOCRS4HM3 | 소입성보증강 | C | BM#2 | 1595 | 44 | 1645 | 1556 | 35 | 7400 |  | 1 | 0.21 | 18 |  | -2.16 | 1580 | 1638 | 1.69 | 0 | 0 | 33 | 6 | 74 | Y |  | 2018-08-07 02:40 | 72 | 1082 | 22 | 30 | 35 | 35 | 39 | 40 | 40 | 41 | 39 | 40 | 38 | 37 | 36 | 33 | 36 | 41 | 33 | 40 | -0.23 | Y | 34.93 | Y | -0.4 | [7 empty] | N | N | N | N | 120 | 0.45 | 64 | 80811 | 98250 | -370 | 2000 | 7 | 1 | 20 | 2018-08-07 02:47 | 1580 | 121 |  | 18 |  | * 전공정 요청으로 감속주입 | 4BB108B01527476A957B6243B9D123C7 | F103CDAC599A401BB2DA4983B9483751 | 4B71A1F908604F8FA25AF71558048499 | [11 empty] | 8081100 | 100 | 0 | 2510 | 0 |  | 410 | 300 | 선택 | 선택 | 0 | 2630 | 0 |  | 410 | 300 | 선택 | 선택 | 해제 | 미정 | 미정 | 미정 | 미정 |  | 미정 | SB131131 | C
A47181 | 2018-08-06 | 1 | B |  | 19 | A | P-STB2 | 베어링강 | STB (SF) | BM#1 | 1641 | 42 | 1555 | 1573 | 26 | 4000 |  | 3 | 0.4 | 28 |  | -1.07 | 1521 | 1555 | 15.43 | 0 |  | 35 | 49 | 69 | Y |  | 2018-08-07 03:17 | 65 | 1079 | 24 | 26 | 28 | 28 | 29 | 29 | 28 | 28 | 27 | 27 | 27 | 26 | 25 | 25 | 27 | 29 | 25 | 28 | -0.1 | Y | 40 | Y | -0.2 |  |  |  | 1.17 |  |  |  | Y | Y | Y | Y | 230 | 0.48 | 61 | 101508 | 94340 | 7030 | 14900 | 18 | 2 |  | 2018-08-07 03:25 | 1521 | 111 |  | 31 | 12 | *STR#1 LOOP#5 상면 과냉으로 비수량 줄임 | [14 empty] | 100.21 | 100 | 0 | 0 | 0 |  | 650 |  | 선택 | 해제 | 0 | 0 | 0 |  | 650 |  | 선택 | 해제 | 선택 | 미정 | 미정 | 선택 | 미정 |  | 미정 | BT180180 | H
B47094 | 2018-08-06 | 2 | B | TUNDISH교체 | 1 | A | 25MOCRS4HM | 소입성보증강 | C | BM#2 | 1580 | 49 | 1685 | 1556 | 43 | 9200 |  | 1 | 0.21 | 20 |  | -2.39 | 1599 | 1665 | 1.7 | 0 | 0 | 6 | 28 | 69 | Y |  | 2018-08-07 03:53 | 89 | 1081 | 22 | 22 | 22 | 21 | 21 | 20 | 18 | 25 | 29 | 32 | 33 | 34 | 34 | 34 | 29 | 34 | 34 | 34 | 0 |  | 15.02 | Y | 0 |  | 2.76 | 2.63 | 1.32 |  |  |  | N | N | N | N | 150 | 0.5 | 58 | 102487 | 97880 | 0 | 14800 | 7 | 2 | 10 | 2018-08-07 03:54 | 1599 | 141 |  | 39 |  | * T/D 용강량 실측:1130mm / 18.2 TON * T/D FLUX 용탕부: 120 KG / 유탕부: 15KG 투입 * 슬리브 롱노즐( Y자형 ) 사용 * 탄화왕겨 투입 * 첫 수소 기준값 초과로 이상재 등록 및 생관통보 | [14 empty] | 10248700 | 100 | 730 | 0 | 0 |  | 410 | 300 | 선택 | 선택 | 700 | 0 | 0 |  | 410 | 300 | 선택 | 선택 | 해제 | 미정 | 미정 | 미정 | 미정 |  | 미정 | RB100.00 | C
A47182 | 2018-08-06 | 1 | B | TUNDISH교체전 | 20 | A | P-STB2 | 베어링강 | STB (SF) | BM#1 | 1602 | 43 | 1564 | 1537 | 31 | 5200 |  | 3 | 0.4 | 28 |  | -1.25 | 1524 | 1564 | 15.3 | 0 |  | 31 | 47 | 61 | Y |  | 2018-08-07 04:16 | 68 | 1086 | 25 | 29 | 31 | 32 | 32 | 32 | 32 | 32 | 31 | 31 | 30 | 30 |  | 30 | 31 | 32 | 30 | 32 | -0.04 | Y | 40.02 | Y | 0 |  |  |  | 1.29 |  |  |  |  | Y | Y | M | 220 | 0.48 | 62 | 85436 | 98030 | 7620 | 1500 | 18 | 2 |  | 2018-08-07 04:23 | 1524 | 111 |  | 34 |  | *STR#1 LOOP#5 상면 과냉으로 비수량 줄임 | 934598D26136491BB9F75DA0FDDA6A0C | C81F639CA5A848838B816803149F0FD6 | 3D0DAF7112A5456FB9CC2A90FA6D1E68 | [11 empty] | 80.87 | 100 | 0 | 3500 | 0 |  | 650 |  | 선택 | 해제 | 0 | 3500 | 0 |  | 650 |  | 선택 | 해제 | 선택 | 미정 | 미정 | 선택 | 미정 |  | 미정 | BT180180 | H
B47095 | 2018-08-06 | 2 | D |  | 2 | B | 25MOCRS4HM | 소입성보증강 | C | BM#2 | 1618 | 57 | 1655 | 1517 | 44 | 9500 |  | 1 | 0.24 | 18 |  | -2.19 | 1584 | 1655 | 1.98 | 0 | 0 | 10 | 82 | 67 | Y |  | 2018-08-07 05:09 | 74 | 1088 | 31 | 34 | 36 | 38 | 39 | 38 | 37 | 36 | 35 | 34 | 32 | 30 | 27 | 27 | 35 | 39 | 27 | 0 | -0.3 | Y | 40.03 | Y | -0.6 | [7 empty] | N | N | N | N | 140 | 0.53 | 61 | 99888 | 106670 | 30 | 14600 | 7 | 2 | 20 | 2018-08-07 05:26 | 1584 | 141 |  | 24 | [16 empty] | 9988800 | 100 | 0 | 0 | 0 |  | 410 | 300 | 선택 | 선택 | 0 | 0 | 0 |  | 410 | 300 | 선택 | 선택 | 해제 | 미정 | 미정 | 미정 | 미정 |  | 미정 | RB120.00 | C
A47183 | 2018-08-06 | 1 | D | TUNDISH교체 | 1 | A | SPS7 | 특수용도강 | D3 | BM#1 | 1635 | 43 | 1621 | 1563 | 36 | 6600 |  | 3 | 0.39 | 20 |  | -2.1 | 1574 | 1625 | 12.33 | 0 |  | 5 | 44 | 60 | Y |  | 2018-08-07 05:34 | 93 | 1090 | 30 | 30 | 27 | 32 | 36 | 38 | 39 | 39 | 40 | 40 | 41 | 41 | 42 | 42 | 37 | 42 | 42 | 0 | 0 |  |  | Y | 0.2 |  | 2.26 | 2.19 |  |  |  |  | N | N | N | N | 150 | 0.49 | 65 | 101508 | 107170 | 480 | 14900 | 9 | 1 |  | 2018-08-07 05:40 | 1574 | 140 |  | 42 |  | *T/Dflux 유15kg 용120kg | [14 empty] | 94.29 | 100 | 1000 | 0 | 0 |  | 490 |  | 선택 | 선택 | 1000 | 0 | 0 |  | 490 |  | 선택 | 선택 | 선택 | 미정 | 미정 | 미정 | 선택 |  | 미정 | BT180180 | H
B47096 | 2018-08-06 | 2 | D |  | 3 | A | 25MOCRS4HM | 소입성보증강 | C | BM#2 | 1604 | 45 | 1657 | 1545 | 37 | 7900 |  | 1 | 0.31 | 19 |  | -2.46 | 1581 | 1649 | 1.61 | 0.49 | 0 | 30 | 11 | 72 | Y |  | 2018-08-07 06:14 | 71 | 1080 | 23 | 23 | 26 | 26 | 26 | 25 | 24 | 23 | 22 | 21 | 19 | 17 |  | 17 | 23 | 26 | 17 | 26 | -0.2 |  | 45.02 | Y | -0.4 | [7 empty] | N | N | N | N | 130 | 0.55 | 56 | 96059 | 100970 | 650 | 14000 | 7 | 2 | 30 | 2018-08-07 06:27 | 1581 | 136 |  | 23 | [16 empty] | 94.55 | 100 | 0 | 0 | 0 |  | 410 | 300 | 선택 | 선택 | 0 | 0 | 0 |  | 410 | 300 | 선택 | 선택 | 해제 | 미정 | 미정 | 미정 | 미정 |  | 미정 | RB100.00 | C
A47184 | 2018-08-06 | 1 | D |  | 2 | A | SPS7 | 특수용도강 | D3 | BM#1 | 1606 | 41 | 1602 | 1548 | 37 | 5600 |  | 3 | 0.39 | 18 |  | -2.24 | 1554 | 1602 | 10.16 | 0 |  | 2 | 11 | 56 | Y |  | 2018-08-07 06:26 | 73 | 1090 | 42 | 32 | 27 | 24 | 23 | 21 | 20 | 20 | 19 | 19 | 19 | 18 | 18 | 18 | 23 | 27 | 18 | 19 | -0.18 |  | 50.02 | Y | 0 | [8 empty] | N | N | Y | 140 | 0.51 | 62 | 101508 | 101720 | 930 | 14800 | 9 | 1 |  | 2018-08-07 06:34 | 1554 | 140 |  | 57 | 10 | [15 empty] | 98.31 | 100 | 0 | 0 | 0 |  | 490 |  | 선택 | 선택 | 0 | 0 | 0 |  | 490 |  | 선택 | 선택 | 선택 | 미정 | 미정 | 미정 | 미정 |  | 미정 | BT180180 | H
B47097 | 2018-08-06 | 2 | D | 잔강최소화전 | 4 | A | 25MOCRS4HM | 소입성보증강 | C | BM#2 | 1614 | 45 | 1657 | 1554 | 36 | 7700 |  | 1 | 0.2 | 18 |  | -2.61 | 1586 | 1654 | 1.36 | 0.09 | 0 | 33 | 7 | 63 | Y |  | 2018-08-07 07:12 | 76 | 1085 | 14 | 28 | 33 | 37 | 36 | 36 | 36 | 36 | 34 | 33 | 32 |  |  | 32 | 32 | 37 | 32 | 36 | -0.14 | Y | 35 | Y | -0.2 | [7 empty] | N | N | N | N | 120 | 0.52 | 54 | 91837 | 94240 | 2810 | 3000 | 7 | 2 | 40 | 2018-08-07 07:16 | 1586 | 134 |  | 24 | [16 empty] | 94.63 | 100 | 0 | 3250 | 0 |  | 410 | 300 | 선택 | 선택 | 0 | 3320 | 0 |  | 410 | 300 | 선택 | 선택 | 해제 | 미정 | 미정 | 미정 | 미정 |  | 미정 | RB100.00 | C
A47185 | 2018-08-07 | 1 | D |  | 3 | A | SPS7 | 특수용도강 | D3 | BM#1 | 1605 | 46 | 1595 | 1526 | 38 | 6200 |  | 3 | 0.38 | 19 |  | -1.76 | 1555 | 1595 | 9.71 | 0 |  | 35 | 50 | 47 | Y |  | 2018-08-07 07:34 | 74 | 1087 | 18 | 16 | 18 | 20 | 21 | 21 | 21 | 21 | 21 | 20 | 20 | 19 | 19 | 19 | 20 | 21 | 19 | 21 | -0.05 | Y | 40 | Y | 0 | [8 empty] | N | N | Y | 130 | 0.51 | 61 | 102720 | 98590 | 3290 | 13100 | 9 | 1 |  | 2018-08-07 07:54 | 1555 | 134 |  | 54 | [16 empty] | 100.26 | 100 | 0 | 0 | 0 |  | 490 |  | 선택 | 선택 | 0 | 0 | 0 |  | 490 |  | 선택 | 선택 | 선택 | 미정 | 미정 | 미정 | 미정 |  | 미정 | LT180180 | H
B47098 | 2018-08-07 | 2 | D | 잔강최소화 | 5 | A | 20MNCRS5HM5 | 소입성보증강 | C1 | BM#2 | 1610 | 63 | 1666 | 1554 | 39 | 8100 |  | 1 | 0.21 | 18 |  | -2.39 | 1591 | 1660 | 0 | 2.89 | 0 | 6 | 29 | 40 | Y |  | 2018-08-07 08:23 | 83 | 1025 | -202 | 36 | 44 | 44 | 45 | 46 | 45 | 45 | 44 | 43 | 42 |  |  | 42 | 36 | 46 | 42 | 45 | -0.16 | Y | 25 | Y | -0.2 |  |  |  | 1.24 |  |  |  | N | N | N | N | 110 | 0.47 | 53 | 99444 | 95800 | 3190 | 15500 | 7 | 2 | 10 | 2018-08-07 08:24 | 1591 | 142 |  | 22 |  | * 전공정 작업지연 감속주입 요청 함. | [14 empty] | 100.45 | 100 | 4500 | 0 | 0 |  | 450 | 300 | 선택 | 선택 | 4500 | 0 | 0 |  | 450 | 300 | 선택 | 선택 | 해제 | 미정 | 미정 | 미정 | 선택 | 4 | 미정 | RB120.00 | C
A47186 | 2018-08-07 | 1 | D |  | 4 | A | SPS7 | 특수용도강 | D3 | BM#1 | 1604 | 42 | 1613 | 1553 | 34 | 5900 |  | 3 | 0.39 | 18 |  | -2.23 | 1563 | 1613 | 9.5 | 0 |  | 31 | 48 | 71 | Y |  | 2018-08-07 08:43 | 82 | 1026 | 18 | 24 | 28 | 30 | 32 | 32 | 30 | 30 | 30 | 30 | 29 | 27 |  | 27 | 28 | 32 | 27 | 30 | -0.07 | Y | 34.98 | Y | -0.4 | [8 empty] | N | N | Y | 120 | 0.5 | 60 | 102720 | 101610 | 580 | 15800 | 9 | 1 |  | 2018-08-07 08:55 | 1563 | 122 |  | 48 | 13 | [15 empty] | 99.92 | 100 | 0 | 0 | 0 |  | 490 |  | 선택 | 선택 | 0 | 0 | 0 |  | 490 |  | 선택 | 선택 | 선택 | 미정 | 미정 | 미정 | 미정 |  | 미정 | LT180180 | H
B47099 | 2018-08-07 | 2 | D |  | 6 | A | 20MNCRS5HM5 | 소입성보증강 | C1 | BM#2 | 1584 | 55 | 1654 | 1557 | 42 | 8800 |  | 1 | 0.23 | 19 |  | -2.49 | 1591 | 1660 | 0 | 5.99 | 0 | 10 | 83 | 56 | Y |  | 2018-08-07 09:31 | 83 | 1029 | 38 | 42 | 45 | 47 | 48 | 49 | 49 | 49 | 48 | 47 | 46 | 45 | 44 | 42 | 46 | 49 | 42 | 49 | -0.18 | Y | 39.98 | Y | -0.4 |  |  |  | 1.27 |  |  |  | N | N | N | N | 100 | 0.47 | 67 | 95995 | 103710 | 1330 | 15100 | 7 | 2 | 20 | 2018-08-07 09:36 | 1591 | 122 |  | 11 |  | * 전공정 작업지연 감속주입 요청 함. | [14 empty] | 91.42 | 100 | 0 | 0 | 0 |  | 450 | 300 | 선택 | 선택 | 0 | 0 | 0 |  | 450 | 300 | 선택 | 선택 | 해제 | 미정 | 미정 | 미정 | 미정 |  | 미정 | RB130.00 | C
A47187 | 2018-08-07 | 1 | D |  | 5 | A | SPS7 | 특수용도강 | D3 | BM#1 | 1599 | 37 | 1609 | 1538 | 35 | 6000 |  | 3 | 0.37 | 18 |  | -2.06 | 1563 | 1609 | 9.59 | 0 |  | 5 | 45 | 51 | Y |  | 2018-08-07 09:54 | 82 | 1029 | 28 | 29 | 33 | 35 | 36 | 37 | 37 | 37 | 36 | 36 | 35 | 34 | 32 | 32 | 34 | 37 | 32 | 37 | -0.14 | Y | 34.88 | Y | -0.4 | [8 empty] | N | N | Y | 110 | 0.5 | 60 | 101609 | 95780 | 1270 | 14500 | 9 | 1 |  | 2018-08-07 10:03 | 1563 | 115 |  | 38 | 8 | [15 empty] | 104.05 | 100 | 0 | 0 | 0 |  | 490 |  | 선택 | 선택 | 0 | 0 | 0 |  | 490 |  | 선택 | 선택 | 선택 | 미정 | 미정 | 미정 | 미정 |  | 미정 | BT180180 | H
B47100 | 2018-08-07 | 2 | D |  | 7 | A | 20MNCRS5HM5 | 소입성보증강 | C1 | BM#2 | 1610 | 44 | 1625 | 1557 | 30 | 6100 |  | 3 | 0.36 | 18 |  | 69.97 | 1586 | 0 | 0.19 | 15.09 |  | 30 | 12 | 68 | Y |  | 2018-08-07 10:22 | 78 | 1030 | 39 | 37 | 37 | 38 | 37 | 37 | 37 | 35 | 35 | 35 | 34 | 34 | 34 | 34 | 36 | 38 | 34 | 37 | -0.05 | Y | 44.98 | Y | 0 |  |  |  | 0.78 |  |  |  | N | N | N | N | 150 | 0.47 | 65 | 98760 | 99610 | 1340 | 14300 | 7 | 2 | 40 | 2018-08-07 10:28 | 1586 | 125 |  | 30 |  | * 전공정 작업지연 감속주입 요청 함. | [14 empty] | 97.83 | 100 | 0 | 0 | 0 |  | 450 | 300 | 선택 | 선택 | 0 | 0 | 0 |  | 450 | 300 | 선택 | 선택 | 해제 | 미정 | 미정 | 미정 | 미정 |  | 미정 | SB110110 | C
A47188 | 2018-08-07 | 1 | D |  | 6 | A | SPS7 | 특수용도강 | D3 | BM#1 | 1596 | 42 | 1606 | 1537 | 39 | 6700 |  | 3 | 0.37 | 17 |  | -1.43 | 1576 | 1606 | 9.77 | 0 |  | 2 | 12 | 50 | Y |  | 2018-08-07 10:58 | 95 | 1025 | 33 | 38 | 43 | 45 | 46 | 47 | 46 | 46 | 46 | 48 | 45 | 43 | 43 | 43 | 44 | 48 | 43 | 46 | -0.07 | Y | 15.02 | Y | 0 | [8 empty] | N | N | Y | 100 | 0.5 | 61 | 101508 | 99530 | 970 | 16200 | 9 | 1 |  | 2018-08-07 11:04 | 1576 | 113 |  | 36 | [16 empty] | 100.45 | 100 | 0 | 0 | 0 |  | 490 |  | 선택 | 선택 | 0 | 0 | 0 |  | 490 |  | 선택 | 선택 | 선택 | 미정 | 미정 | 미정 | 미정 |  | 미정 | BT180180 | H
B47101 | 2018-08-07 | 2 | D | TUNDISH교체전 | 8 | A | 20MNCRS5HM5 | 소입성보증강 | C1 | BM#2 | 1635 | 51 | 1667 | 1577 | 38 | 7500 |  | 1 | 1000 |  |  | 0 | 1579 | 1599 | 0 | 0 | 0 | 33 | 8 | 117 | Y |  | 2018-08-07 11:50 | 71 | 1029 | 39 | 43 | 44 | 45 | 45 | 44 | 44 | 43 | 42 | 40 | 39 | 37 |  | 37 | 42 | 45 | 37 | 44 | -0.2 | Y | 40.02 | Y | -0.4 |  |  |  | 1.11 |  |  |  | N | N | N | N | 140 | 0.47 | 62 | 73850 | 93190 | 4690 | 2000 | 7 | 2 | 10 | 2018-08-07 11:51 | 1579 | 129 |  | 8 |  | * 전공정 작업지연 감속주입 요청 함. | AB5EE2361EB6416E85887A52D564E36E | EBCC4D0834DD4BFDAF24A7550891CB6D |  | 878A1554593445A4AEC8830017D5877D | [10 empty] | 75.74 | 100 | 0 | 3200 | 0 |  | 450 | 300 | 선택 | 선택 | 0 | 4050 | 0 |  | 450 | 300 | 선택 | 선택 | 해제 | 미정 | 미정 | 미정 | 미정 |  | 미정 | BT180180 | C
A47189 | 2018-08-07 | 1 | D |  | 7 | A | SPS7 | 특수용도강 | D3 | BM#1 | 1647 | 42 | 1607 | 1599 | 31 | 4800 |  | 3 | 0.36 | 16 |  | -1.75 | 1572 | 1607 | 9.03 | 0 |  | 35 | 51 | 57 | Y |  | 2018-08-07 11:53 | 91 | 1069 | 43 | 40 | 39 | 41 | 41 | 42 | 42 | 41 | 41 | 41 | 40 | 40 | 41 | 41 | 41 | 42 | 40 | 41 | 0 | Y | 29.98 | Y | 0.2 | [8 empty] | N | N | Y | 150 | 0.5 | 63 | 101508 | 97810 | 1030 | 15400 | 9 | 1 |  | 2018-08-07 12:29 | 1572 | 109 |  | 44 | [16 empty] | 102.07 | 100 | 0 | 0 | 0 |  | 490 |  | 선택 | 선택 | 0 | 0 | 0 |  | 490 |  | 선택 | 선택 | 선택 | 미정 | 미정 | 미정 | 미정 |  | 미정 | BT180180 | H
B47102 | 2018-08-07 | 2 | A | TUNDISH교체 | 1 | A | SM45CB | 탄소강 | SM45C | BM#2 | 1593 | 62 | 1636 | 1544 | 37 | 7700 |  | 3 | 0.36 | 15 |  | -1.95 | 1592 | 1636 | 0 | 16.99 |  | 6 | 30 | 61 | Y |  | 2018-08-07 12:33 | 99 | 1028 | 44 | 44 | 43 | 39 | 42 | 47 | 50 | 52 | 54 | 54 | 54 | 55 | 54 | 54 | 50 | 55 | 54 | 54 | 0 |  | 9.98 | Y | 0 |  | 2.14 | 2.14 |  |  |  |  | N | N | N | N | 150 | 0.46 | 65 | 103648 | 101700 | 4100 | 15100 | 13 | 1 | 10 | 2018-08-07 12:53 | 1592 | 149 |  | 52 |  | * T/D FLUX 용탕부: 120 KG / 유탕부: 15KG 투입 * L/D 첫차지 탄화왕겨200kg투입 | [14 empty] | 97.97 | 100 | 700 | 0 | 0 |  | 650 | 400 | 선택 | 해제 | 700 | 0 | 0 |  | 650 | 400 | 선택 | 해제 | 해제 | 미정 | 미정 | 미정 | 미정 |  | 미정 | RB180.00 | C
A47190 | 2018-08-07 | 1 | A | 잔강최소화전 | 8 | A | SPS7 | 특수용도강 | D3 | BM#1 | 1617 | 44 | 1622 | 1568 | 43 | 6400 |  | 3 | 0.35 | 16 |  | -2 | 1582 | 1622 | 12.25 | 0.11 |  | 31 | 49 | 59 | Y |  | 2018-08-07 13:09 | 101 | 1116 | 37 | 43 | 49 | 53 | 55 | 55 | 54 | 54 | 53 | 52 | 52 | 51 | 51 | 51 | 51 | 55 | 51 | 0 | -0.1 | Y | 39.98 | Y | 0 | [8 empty] | N | N | Y | 140 | 0.49 | 62 | 83950 | 102010 | 2120 | 3000 | 9 | 1 |  | 2018-08-07 13:16 | 1582 | 109 |  | 32 | [16 empty] | 80.64 | 100 | 0 | 3100 | 0 |  | 490 |  | 선택 | 선택 | 0 | 3100 | 0 |  | 490 |  | 선택 | 선택 | 선택 | 미정 | 미정 | 미정 | 미정 |  | 미정 | BT180180 | H
B47103 | 2018-08-07 | 2 | A |  | 2 | A | SM45CB | 탄소강 | SM45C | BM#2 | 1588 | 46 | 1624 | 1537 | 30 | 6500 |  | 2 | 0.5 | 15 | 40 | -1.91 | 1554 | 1607 | 0.42 | 0 | 0 | 10 | 84 | 73 | Y |  | 2018-08-07 14:07 | 61 | 1026 | 51 | 43 | 38 | 35 | 33 | 30 | 28 | 26 | 26 | 25 | 23 | 21 |  | 21 | 31 | 38 | 21 | 0 | -0.38 |  | 45 | Y | -0.4 | [7 empty] | N | N | N | N | 140 | 0.5 | 60 | 93979 | 99100 | 50 | 14800 | 13 | 1 | 20 | 2018-08-07 14:11 | 1554 | 137 |  | 25 | [16 empty] | 94.83 | 100 | 0 | 0 | 0 |  | 650 | 400 | 선택 | 해제 | 0 | 0 | 0 |  | 650 | 400 | 선택 | 해제 | 해제 | 미정 | 미정 | 미정 | 미정 |  | 미정 | RB105.00 | C
A47191 | 2018-08-07 | 1 | A | 잔강최소화 | 9 | A | SACM1 | 합금강 | D | BM#1 | 1588 | 48 | 1618 | 1542 | 39 | 7400 |  | 3 | 0.32 | 23 |  | -1.18 | 1587 | 1618 | 15.55 | 0 |  | 5 | 46 | 57 | Y |  | 2018-08-07 14:25 | 96 | 1025 | -32 | 41 | 51 | 52 | 52 | 51 | 51 | 51 | 50 | 49 | 48 | 48 |  | 48 | 43 | 52 | 48 | 51 | -0.1 | Y | 40.02 | Y | 0 | [8 empty] | N | N | Y | 130 | 0.45 | 63 | 90820 | 102630 | 2720 | 17000 | 9 | 1 |  | 2018-08-07 14:32 | 1587 | 123 |  | 34 |  | *잔강최소화 | [14 empty] | 86.21 | 100 | 3300 | 0 | 0 |  | 650 |  | 선택 | 해제 | 3300 | 0 | 0 |  | 650 |  | 선택 | 해제 | 선택 | 미정 | 미정 | 미정 | 선택 |  | 미정 | RB120.00 | C
B47104 | 2018-08-07 | 2 | A |  | 3 | A | SM45CB | 탄소강 | SM45C | BM#2 | 1564 | 43 | 1654 | 1567 | 32 | 5800 |  | 1 | 0.27 | 15 |  | -2.75 | 1568 | 1638 | 0 | 3.67 | 0 | 30 | 13 | 74 | Y |  | 2018-08-07 15:11 | 75 | 1029 | 15 | 24 | 30 | 34 | 34 | 35 | 34 | 34 | 32 | 30 |  |  |  | 30 | 30 | 35 | 30 | 34 | -0.12 | Y | 20 | Y | -0.4 | [7 empty] | N | N | N | N | 130 | 0.51 | 47 | 79894 | 79930 | 3130 | 14000 | 13 | 1 | 30 | 2018-08-07 15:11 | 1576 | 137 |  | 25 | [16 empty] | 96.26 | 100 | 0 | 0 | 0 |  | 650 | 400 | 선택 | 해제 | 0 | 0 | 0 |  | 650 | 400 | 선택 | 해제 | 해제 | 미정 | 미정 | 미정 | 미정 |  | 미정 | RB130.00 | C
A47192 | 2018-08-07 | 1 | A | TUNDISH교체전 | 10 | A | SACM1 | 합금강 | D | BM#1 | 1600 | 50 | 1624 | 1554 | 34 | 6100 |  | 3 | 0.34 | 21 |  | -2.06 | 1574 | 1624 | 18.86 | 0 |  | 2 | 13 | 70 | Y |  | 2018-08-07 15:32 | 83 | 1124 | 45 | 44 | 44 | 43 | 42 | 41 | 41 | 39 | 38 | 37 | 37 | 36 |  | 36 | 40 | 44 | 36 | 0 | -0.18 |  | 45.02 | Y | -0.2 | [8 empty] | N | N | Y | 120 | 0.45 | 66 | 96228 | 98360 | -1360 | 2100 | 9 | 1 |  | 2018-08-07 15:40 | 1574 | 119 |  | 33 |  | *준BIG SIZE 포함 | 68B177BF0F5446CF8B6308F519431B73 | 1913180E313747F2A5A5DECF50B2C6BC |  | 6213992F9DFC4829B1ACCFAADB1A94D6 | [10 empty] | 99.2 | 100 | 0 | 3120 | 0 |  | 650 |  | 선택 | 해제 | 0 | 2500 | 0 |  | 650 |  | 선택 | 해제 | 선택 | 미정 | 미정 | 미정 | 미정 |  | 미정 | BT180180 | C
B47105 | 2018-08-07 | 2 | A |  | 4 | A | SM45CB | 탄소강 | SM45C | BM#2 | 1617 | 44 | 1627 | 1565 | 32 | 5800 |  | 1 | 0.28 | 15 |  | -2.07 | 1561 | 1619 | 0 | 4.2 | 0 | 33 | 9 | 67 | Y |  | 2018-08-07 16:03 | 68 | 1121 | 25 | 32 | 34 | 35 | 36 | 35 | 35 | 34 | 33 | 32 | 31 | 30 | 27 | 27 | 33 | 36 | 27 | 35 | -0.22 | Y | 40.1 | Y | -0.6 | [7 empty] | N | N | N | N | 120 | 0.5 | 61 | 95208 | 101280 | -280 | 15500 | 13 | 1 | 40 | 2018-08-07 16:05 | 1561 | 121 |  | 24 | [16 empty] | 94.27 | 100 | 0 | 0 | 0 |  | 650 | 400 | 선택 | 해제 | 0 | 0 | 0 |  | 650 | 400 | 선택 | 해제 | 해제 | 미정 | 미정 | 미정 | 미정 |  | 미정 | RB170.00 | C
B47106 | 2018-08-07 | 2 | A |  | 5 | A | SM45CB | 탄소강 | SM45C | BM#2 | 1608 | 34 | 1617 | 1555 | 29 | 6100 |  | 1 | 0.39 | 16 |  | -2.11 | 1560 | 1608 | 0 | 4.86 | 0 | 35 | 52 | 94 | Y |  | 2018-08-07 17:10 | 67 | 1098 | 23 | 25 | 27 | 27 | 27 | 26 | 25 | 23 | 21 | 21 | 19 | 18 | 16 | 16 | 23 | 27 | 16 | 27 | -0.22 |  | 49.97 | Y | -0.4 | [7 empty] | N | N | N | N | 110 | 0.51 | 62 | 102107 | 103830 | 2690 | 14900 | 13 | 1 | 20 | 2018-08-07 17:24 | 1560 | 113 |  | 20 | [16 empty] | 95.88 | 100 | 0 | 0 | 0 |  | 650 | 400 | 선택 | 해제 | 0 | 0 | 0 |  | 650 | 400 | 선택 | 해제 | 해제 | 미정 | 미정 | 미정 | 미정 |  | 미정 | RB120.00 | C
A47193 | 2018-08-07 | 1 | A | TUNDISH교체 | 1 | A | P-STB3D | 베어링강 | STB (SF) | BM#1 | 1637 | 48 | 1583 | 1532 | 46 | 7800 |  | 3 | 0.34 | 31 |  | -1.04 | 1550 | 1586 | 15.98 | 0 |  | 6 | 31 | 26 | Y |  | 2018-08-07 16:46 | 100 | 1104 | 44 | 39 | 41 | 44 | 47 | 48 | 49 | 50 | 50 | 50 | 51 |  |  | 51 | 46 | 51 | 51 | 50 | 0 |  |  | Y | 0.2 |  | 2.64 | 2.58 | 1.45 |  |  |  | Y | N | N | M | 230 | 0.47 | 58 | 101508 | 94120 | 7110 | 15440 | 12 | 2 |  | 2018-08-07 16:53 | 1550 | 151 |  | 53 |  | *T/D가열온도:자동-1390`.수동건-1300`.STR#1:1016.STR#2:932.T/D FLUX 유:15,용:275,탄화왕겨 200kg 투입 *첫Heat 수소측정치 OVER되어 이상재 등록및 생관통보-ID:101.102.201.202 *STR#1 LOOP#5 상면 과냉으로 비수량 줄임 | [14 empty] | 99.91 | 100 | 1500 | 0 | 0 |  | 650 |  | 선택 | 해제 | 1500 | 0 | 0 |  | 650 |  | 선택 | 해제 | 선택 | 미정 | 미정 | 선택 | 선택 |  | 미정 | BT180180 | H
B47107 | 2018-08-07 | 2 | A |  | 6 | A | SM45CB | 탄소강 | SM45C | BM#2 | 1572 | 46 | 1644 | 1544 | 41 | 8100 |  | 1 | 0.2 | 15 |  | -2.4 | 1591 | 1652 | 0 | 3.14 | 0 | 22 | 57 | 2139 | Y |  | 2018-08-07 18:20 | 98 | 1104 | 11 | 32 | 46 | 51 | 53 | 54 | 54 | 53 | 52 | 51 | 51 | 49 | 48 | 48 | 46 | 54 | 48 | 51 | -0.17 | Y | 34.95 | Y | -0.2 | [7 empty] | N | N | N | N | 100 | 0.48 | 63 | 153466 | 100660 | 4370 | 13500 | 13 | 1 | 30 | 2018-08-07 18:29 | 1591 | 115 |  | 15 |  | *연연주 혼탕부 307.308.309 407.408.409 이상재등록 | [14 empty] | 145.88 | 100 | 0 | 0 | 0 |  | 650 | 400 | 선택 | 해제 | 0 | 0 | 0 |  | 650 | 400 | 선택 | 해제 | 해제 | 미정 | 미정 | 미정 | 미정 |  | 미정 | RB120.00 | C
A47194 | 2018-08-07 | 1 | A |  | 2 | B | P-STB3D | 베어링강 | STB (SF) | BM#1 | 1586 | 45 | 1566 | 1532 | 42 | 7100 |  | 3 | 0.35 | 30 |  | -1.01 | 1529 | 1563 | 18.87 | 0 |  | 31 | 50 | 77 | Y |  | 2018-08-07 17:52 | 79 | 1097 | 49 | 40 | 35 | 33 | 31 | 31 | 29 | 28 | 28 | 27 | 27 | 26 |  | 26 | 32 | 35 | 26 | 0 | -0.2 |  | 45 | Y | -0.2 | [7 empty] | Y | Y | Y | Y | 220 | 0.48 | 58 | 84590 | 92940 | 7100 | 15420 | 12 | 2 |  | 2018-08-07 17:59 | 1529 | 145 |  | 48 |  | *STR#1 LOOP#5 상면 과냉으로 비수량 줄임 | [14 empty] | 84.63 | 100 | 0 | 0 | 0 |  | 650 |  | 선택 | 해제 | 0 | 0 | 0 |  | 650 |  | 선택 | 해제 | 선택 | 미정 | 미정 | 선택 | 미정 |  | 미정 | BT180180 | H
B47108 | 2018-08-07 | 2 | A |  | 7 | A | SM45CR2 | 탄소강 | SM45CR2 | BM#2 | 1610 | 36 | 1625 | 1535 | 29 | 5700 |  | 1 | 0.25 | 15 |  | -2.64 | 1564 | 1626 | 0 | 3.59 | 0 | 30 | 14 | 63 | Y |  | 2018-08-07 19:13 | 70 | 1121 | 41 | 39 | 35 | 33 | 32 | 31 | 29 | 28 | 27 | 25 | 24 | 22 |  | 22 | 31 | 35 | 22 | 0 | -0.29 |  | 45.07 | Y | -0.39 | [7 empty] | N | N | N | N | 150 | 0.5 | 58 | 42260 | 96820 | 2720 | 14300 | 13 | 1 | 40 | 2018-08-07 19:31 | 1564 | 117 |  | 28 |  | * 연연주 혼탕부 301 401 이상재등록 | [14 empty] | 42.34 | 100 | 0 | 0 | 0 |  | 650 | 400 | 선택 | 선택 | 0 | 0 | 0 |  | 650 | 400 | 선택 | 선택 | 해제 | 미정 | 미정 | 미정 | 미정 |  | 미정 | RB100.00 | C
A47195 | 2018-08-07 | 1 | A |  | 3 | B | P-STB3D | 베어링강 | STB (SF) | BM#1 | 1569 | 44 | 1567 | 1533 | 41 | 6900 |  | 3 | 0.44 | 31 |  | -0.98 | 1519 | 1553 | 17.97 | 0 |  | 5 | 47 | 63 | Y |  | 2018-08-07 19:09 | 69 | 1107 | 26 | 27 | 30 | 31 | 32 | 31 | 31 | 31 | 30 | 29 | 29 | 28 | 27 | 27 | 30 | 32 | 27 | 31 | -0.12 | Y | 40.02 | Y | -0.2 | [7 empty] | Y | Y | Y | Y | 210 | 0.48 | 61 | 84590 | 96310 | 7090 | 15460 | 12 | 2 |  | 2018-08-07 19:20 | 1519 | 143 |  | 32 |  | *STR#1 LOOP#5 상면 과냉으로 비수량 줄임 | [14 empty] | 81.89 | 100 | 0 | 0 | 0 |  | 650 |  | 선택 | 해제 | 0 | 0 | 0 |  | 650 |  | 선택 | 해제 | 선택 | 미정 | 미정 | 선택 | 미정 |  | 미정 | BT180180 | H
B47109 | 2018-08-07 | 2 | A |  | 8 | A | SM45CR2 | 탄소강 | SM45CR2 | BM#2 | 1589 | 42 | 1635 | 1525 | 32 | 6700 |  | 1 | 0.21 | 15 |  | -2.47 | 1571 | 1621 | 0.27 | 3.67 | 0 | 33 | 10 | 52 | Y |  | 2018-08-07 20:31 | 77 | 1119 | 16 | 26 | 34 | 36 | 36 | 37 | 36 | 36 | 35 | 34 | 32 | 31 |  | 31 | 32 | 37 | 31 | 36 | -0.2 | Y | 29.97 | Y | -0.2 | [7 empty] | N | N | N | N | 140 | 0.5 | 58 | 96859 | 97480 | 7620 | 12500 | 13 | 1 | 10 | 2018-08-07 20:35 | 1571 | 113 |  | 12 | [16 empty] | 92.16 | 100 | 0 | 0 | 300 |  | 650 | 400 | 선택 | 선택 | 0 | 0 | 300 |  | 650 | 400 | 선택 | 선택 | 해제 | 미정 | 미정 | 미정 | 선택 | 7 | 미정 | RB125.00 | C
A47196 | 2018-08-07 | 1 | A |  | 4 | B | P-STB3D | 베어링강 | STB (SF) | BM#1 | 1610 | 45 | 1581 | 1553 | 38 | 6500 |  | 3 | 0.39 | 31 |  | -1.33 | 1518 | 1564 | 16.25 | 0 |  | 2 | 14 | 46 | Y |  | 2018-08-07 20:12 | 68 | 1104 | 27 | 29 | 30 | 31 | 31 | 31 | 31 | 30 | 29 | 29 | 28 | 27 | 27 | 27 | 29 | 31 | 27 | 31 | -0.09 | Y | 45 | Y | 0 | [7 empty] | Y | N | Y | Y | 200 | 0.48 | 64 | 101508 | 101260 | 7100 | 14900 | 12 | 2 |  | 2018-08-07 20:20 | 1518 | 145 |  | 33 |  | *STR#1 LOOP#5 상면 과냉으로 비수량 줄임 *STR#1 S/R재세팅 *재세팅후 SR 않되어 미적용 발생 ID:101~105 | [14 empty] | 93.77 | 100 | 0 | 0 | 0 |  | 650 |  | 선택 | 해제 | 0 | 0 | 0 |  | 650 |  | 선택 | 해제 | 선택 | 미정 | 미정 | 선택 | 미정 |  | 미정 | BT180180 | H
B47110 | 2018-08-07 | 2 | B |  | 9 | A | SM45CR2 | 탄소강 | SM45CR2 | BM#2 | 1592 | 38 | 1624 | 1544 | 31 | 6100 |  | 1 | 0.2 | 15 |  | -2.3 | 1555 | 1612 | 0 | 3.03 | 0 | 35 | 53 | 64 | Y |  | 2018-08-07 21:25 | 61 | 1078 | 27 | 27 | 26 | 26 | 25 | 25 | 24 | 22 | 22 | 20 | 19 |  |  | 19 | 24 | 26 | 19 | 0 | -0.2 |  | 35.68 | Y | -0.2 | [7 empty] | N | N | N | N | 130 | 0.51 | 55 | 116298 | 95410 | 4390 | 14900 | 13 | 1 | 20 | 2018-08-07 21:24 | 1555 | 116 |  | 21 | [16 empty] | 116.53 | 100 | 0 | 0 | 0 |  | 650 | 400 | 선택 | 선택 | 0 | 0 | 0 |  | 650 | 400 | 선택 | 선택 | 해제 | 미정 | 미정 | 미정 | 미정 |  | 미정 | RB125.00 | C
A47197 | 2018-08-07 | 1 | B |  | 5 | A | P-STB3D | 베어링강 | STB (SF) | BM#1 | 1598 | 54 | 1554 | 1532 | 48 | 8200 |  | 3 | 0.43 | 31 |  | -0.77 | 1527 | 1554 | 17.96 | 0 |  | 6 | 32 | 38 | Y |  | 2018-08-07 21:15 | 77 | 1101 | 27 | 33 | 37 | 39 | 41 | 41 | 41 | 41 | 41 | 41 | 40 | 39 | 38 | 37 | 38 | 41 | 37 | 41 | -0.09 | Y | 45.05 | Y | -0.2 | [7 empty] | Y | Y | Y | Y | 190 | 0.48 | 66 | 101508 | 103190 | 7110 | 15200 | 12 | 2 |  | 2018-08-07 21:24 | 1527 | 145 |  | 38 |  | *STR#1 LOOP#5 상면 과냉으로 비수량 줄임 | [14 empty] | 92.11 | 100 | 0 | 0 | 0 |  | 650 |  | 선택 | 해제 | 0 | 0 | 0 |  | 650 |  | 선택 | 해제 | 선택 | 미정 | 미정 | 선택 | 미정 |  | 미정 | BT180180 | H
B47111 | 2018-08-07 | 2 | B |  | 10 | A | SM45CR2 | 탄소강 | SM45CR2 | BM#2 | 1582 | 46 | 1626 | 1525 | 39 | 7500 |  | 1 | 0.24 | 16 |  | 0 | 1570 | 1629 | 0 | 4.7 | 0 | 22 | 58 | 55 | Y |  | 2018-08-07 22:29 | 76 | 1101 | 14 | 30 | 39 | 44 | 46 | 46 | 44 | 45 | 44 | 43 | 42 | 41 | 40 | 40 | 40 | 46 | 40 | 44 | -0.15 | Y | 40.02 | Y | -0.2 | [7 empty] | N | N | N | N | 120 | 0.5 | 61 | 100712 | 100340 | -2460 | 14700 | 13 | 1 | 30 | 2018-08-07 22:35 | 1570 | 112 |  | 14 | [16 empty] | 10071200 | 100 | 0 | 0 | 0 |  | 650 | 400 | 선택 | 선택 | 0 | 0 | 0 |  | 650 | 400 | 선택 | 선택 | 해제 | 미정 | 미정 | 미정 | 미정 |  | 미정 | RB120.00 | C
A47198 | 2018-08-07 | 1 | B |  | 6 | A | P-STB3D | 베어링강 | STB (SF) | BM#1 | 1611 | 44 | 1560 | 1535 | 37 | 6300 |  | 3 | 0.43 | 30 |  | -1.23 | 1525 | 1567 | 18.19 | 0 |  | 31 | 51 | 44 | Y |  | 2018-08-07 22:19 | 75 | 1102 | 37 | 35 | 36 | 36 | 37 | 37 | 36 | 36 | 36 | 36 | 35 |  |  | 35 | 36 | 37 | 35 | 37 | -0.04 | Y | 30.02 | Y | -0.2 | [7 empty] | Y | Y | Y | Y | 180 | 0.48 | 53 | 84590 | 84120 | 7160 | 15600 | 12 | 2 |  | 2018-08-07 22:26 | 1525 | 133 |  | 42 |  | *STR#1 LOOP#5 상면 과냉으로 비수량 줄임 | [14 empty] | 92.8 | 100 | 0 | 0 | 0 |  | 650 |  | 선택 | 해제 | 0 | 0 | 0 |  | 650 |  | 선택 | 해제 | 선택 | 미정 | 미정 | 선택 | 미정 |  | 미정 | BT180180 | H
B47112 | 2018-08-07 | 2 | B | TUNDISH교체전 | 11 | A | SM45CR2 | 탄소강 | SM45CR2 | BM#2 | 1625 | 45 | 1617 | 1557 | 29 | 6200 |  | 1 | 0.21 | 15 |  | -2.32 | 1570 | 1621 | 0 | 3.3 | 0 | 30 | 15 | 64 | Y |  | 2018-08-07 23:36 | 76 | 1088 | 36 | 42 | 45 | 46 | 46 | 46 | 45 | 44 | 43 | 41 | 40 | 39 | 37 | 37 | 42 | 46 | 37 | 46 | -0.2 | Y | 45.02 | Y | -0.4 | [7 empty] | N | N | N | N | 110 | 0.49 | 63 | 90260 | 102650 | -4770 | 2000 | 13 | 1 | 50 | 2018-08-07 23:36 | 1570 | 107 |  | 12 |  |  | F0852AFFCA96465AA31BD651FC1BC1B4 | D6150029F8B14F619650B004783523D2 | 35025613172441A9B219FC35C851AD32 | [11 empty] | 9026000 | 100 | 0 | 2900 | 0 |  | 650 | 400 | 선택 | 선택 | 0 | 2840 | 0 |  | 650 | 400 | 선택 | 선택 | 해제 | 미정 | 미정 | 미정 | 미정 |  | 미정 | RB120.00 | H
A47199 | 2018-08-07 | 1 | B |  | 7 | B | P-STB3D | 베어링강 | STB (SF) | BM#1 | 1618 | 53 | 1563 | 1576 | 37 | 6300 |  | 3 | 0.44 | 30 |  | -1.07 | 1518 | 1555 | 18.17 | 0 |  | 5 | 48 | 47 | Y |  | 2018-08-07 23:23 | 68 | 1102 | 34 | 36 | 38 | 39 | 39 | 39 | 38 | 37 | 37 | 36 | 35 | 34 | 35 | 35 | 37 | 39 | 34 | 39 | -0.13 | Y | 39.93 | Y | 0 | [7 empty] | Y | Y | Y | Y | 230 | 0.48 | 68 | 101508 | 104860 | 7040 | 14800 | 12 | 2 |  | 2018-08-07 23:30 | 1518 | 129 |  | 32 |  | *STR#1 LOOP#5 상면 과냉으로 비수량 줄임 | [14 empty] | 90.71 | 100 | 0 | 0 | 0 |  | 650 |  | 선택 | 해제 | 0 | 0 | 0 |  | 650 |  | 선택 | 해제 | 선택 | 미정 | 미정 | 선택 | 미정 |  | 미정 | BT180180 | H
A47200 | 2018-08-07 | 1 | B |  | 8 | A | P-STB3D | 베어링강 | STB (SF) | BM#1 | 1607 | 47 | 1560 | 1534 | 34 | 5600 |  | 3 | 0.41 | 30 |  | -1.36 | 1513 | 1560 | 18.24 | 0 |  | 2 | 15 | 51 | Y |  | 2018-08-08 00:44 | 63 | 1077 | 35 | 32 | 33 | 33 | 32 | 31 | 31 | 30 | 30 | 29 | 28 | 28 |  | 28 | 31 | 33 | 28 | 0 | -0.11 |  | 45.02 | Y | 0 | [7 empty] | Y | Y | Y | Y | 220 | 0.48 | 58 | 84590 | 92510 | 7120 | 15700 | 12 | 2 |  | 2018-08-08 00:52 | 1513 | 110 |  | 20 | 30 | *STR#1 LOOP#5 상면 과냉으로 비수량 줄임 | [14 empty] | 85.02 | 100 | 0 | 0 | 0 |  | 650 |  | 선택 | 해제 | 0 | 0 | 0 |  | 650 |  | 선택 | 해제 | 선택 | 미정 | 미정 | 선택 | 미정 |  | 미정 | BT180180 | H
B47113 | 2018-08-07 | 2 | B | TUNDISH교체 | 1 | A | AE15B36C2 | 합금강 | 보론강 | BM#2 | 1614 | 50 | 1666 | 1535 | 38 | 8100 |  | 1 | 0.17 | 21 |  | -2.4 | 1590 | 1663 | 2.34 | 0 | 0 | 33 | 11 | 66 | Y |  | 2018-08-08 00:53 | 92 | 1082 | 37 | 36 | 32 | 36 | 40 | 42 | 44 | 44 | 46 | 46 | 46 | 46 |  | 46 | 42 | 46 | 46 | 46 | 0 |  | 14.98 | Y | 0 |  | 2.7 | 2.7 | 1.81 |  |  |  | N | N | N | N | 150 | 0.47 | 59 | 89925 | 97460 | 100 | 14100 | 11 | 2 | 10 | 2018-08-08 00:46 | 1590 | 135 |  | 26 |  | * T/D 용강량 실측:1170mm / 18.TON * T/D FLUX 용탕부: 120 KG / 유탕부: 15KG 투입 * 슬리브 롱노즐( Y자형 ) 사용 * 탄화왕겨 투입 * 첫 수소 기준값 초과로 이상재 등록 및 생관통보 | [14 empty] | 91.67 | 100 | 700 | 0 | 0 |  | 300 | 400 | 선택 | 선택 | 700 | 0 | 0 |  | 300 | 400 | 선택 | 선택 | 해제 | 미정 | 미정 | 미정 | 미정 |  | 미정 | RB090.00 | C
A47201 | 2018-08-07 | 1 | B |  | 9 | A | P-STB3D | 베어링강 | STB (SF) | BM#1 | 1606 | 43 | 1552 | 1533 | 34 | 5900 |  | 3 | 0.42 | 31 |  | -0.8 | 1524 | 1552 | 18.82 | 0 |  | 6 | 33 | 68 | Y |  | 2018-08-08 01:45 | 74 | 1085 | 27 | 33 | 38 | 40 | 41 | 41 | 41 | 41 | 40 | 40 | 40 | 40 | 40 | 40 | 39 | 41 | 40 | 41 | -0.03 | Y | 39.98 | Y | 0 | [7 empty] | Y | Y | Y | Y | 210 | 0.48 | 61 | 101508 | 95260 | 7040 | 15000 | 12 | 2 |  | 2018-08-08 01:52 | 1524 | 106 |  | 21 |  | *STR#1 LOOP#5 상면 과냉으로 비수량 줄임 | [14 empty] | 99.27 | 100 | 0 | 0 | 0 |  | 650 |  | 선택 | 해제 | 0 | 0 | 0 |  | 650 |  | 선택 | 해제 | 선택 | 미정 | 미정 | 선택 | 미정 |  | 미정 | BT180180 | H
B47114 | 2018-08-07 | 2 | B | 연주종료 | 2 | A | AE15B36C2 | 합금강 | 보론강 | BM#2 | 1614 | 67 | 1645 | 1516 | 38 | 8000 |  | 1 | 0.17 | 16 |  | -2.79 | 1566 | 1633 | 1.97 | 0 | 0 | 35 | 54 | 69 | Y |  | 2018-08-08 02:07 | 68 | 1087 | 41 | 38 | 36 | 35 | 34 | 32 | 31 | 29 | 27 | 25 | 23 | 21 | 18 | 18 | 30 | 36 | 18 | 0 | -0.36 |  | 50 | Y | -0.6 | [7 empty] | N | N | N | N | 140 | 0.49 | 62 | 97287 | 102150 | -4270 | 2000 | 11 | 2 | 20 | 2018-08-08 02:06 | 1566 | 139 |  | 15 |  | *작업종료 : 03시 44분 | 6D712119AD2F47C1940BA0F36627E356 | 4364F95F36D14680B723B875362A5626 | 871CB393EE1A45539E520EFF4D1FC4E9 | [11 empty] | 9728700 | 100 | 0 | 3000 | 300 |  | 300 | 400 | 선택 | 선택 | 0 | 3140 | 300 |  | 300 | 400 | 선택 | 선택 | 해제 | 미정 | 미정 | 미정 | 미정 |  | 미정 | RB110.00 | C
A47202 | 2018-08-07 | 1 | B |  | 10 | A | P-STB3D | 베어링강 | STB (SF) | BM#1 | 1654 | 41 | 1555 | 1565 | 28 | 4500 |  | 3 | 0.43 | 30 |  | -1.36 | 1508 | 1555 | 18.37 | 0 |  | 31 | 52 | 72 | Y |  | 2018-08-08 02:59 | 58 | 1072 | 40 | 37 | 34 | 33 | 32 | 31 | 29 | 28 | 27 | 27 | 26 | 25 |  | 25 | 31 | 34 | 25 | 0 | -0.2 |  | 44.98 | Y | -0.2 | [7 empty] | Y | Y | Y | Y | 200 | 0.48 | 59 | 101508 | 92990 | 7110 | 13500 | 12 | 2 |  | 2018-08-08 03:06 | 1508 | 97 |  | 10 | 12 | *STR#1 LOOP#5 상면 과냉으로 비수량 줄임 | [14 empty] | 101.51 | 100 | 0 | 0 | 0 |  | 650 |  | 선택 | 해제 | 0 | 0 | 0 |  | 650 |  | 선택 | 해제 | 선택 | 미정 | 미정 | 선택 | 미정 |  | 미정 | BT180180 | H
A47203 | 2018-08-07 | 1 | B |  | 11 | B | P-STB3D | 베어링강 | STB (SF) | BM#1 | 1602 | 45 | 1550 | 1536 | 35 | 6100 |  | 3 | 0.42 | 30 |  | -0.92 | 1519 | 1550 | 17.91 | 0 |  | 5 | 49 | 61 | Y |  | 2018-08-08 03:58 | 69 | 1075 | 25 | 29 | 33 | 36 | 37 | 37 | 37 | 36 | 36 | 36 | 35 | 34 | 34 | 34 | 34 | 37 | 34 | 37 | -0.06 | Y | 45 | Y | 0 | [7 empty] | Y | Y | Y | Y | 190 | 0.48 | 69 | 101508 | 105680 | 7130 | 15400 | 12 | 2 |  | 2018-08-08 04:06 | 1519 | 97 |  | 11 |  | *STR#1 LOOP#5 상면 과냉으로 비수량 줄임 | [14 empty] | 90.07 | 100 | 0 | 0 | 0 |  | 650 |  | 선택 | 해제 | 0 | 0 | 0 |  | 650 |  | 선택 | 해제 | 선택 | 미정 | 미정 | 선택 | 미정 |  | 미정 | BT180180 | H
A47204 | 2018-08-07 | 1 | D |  | 12 | B | P-STB3D | 베어링강 | STB (SF) | BM#1 | 1637 | 42 | 1555 | 1560 | 27 | 4400 |  | 3 | 0.42 | 30 |  | -1.23 | 1513 | 1555 | 18.3 | 0 |  | 2 | 16 | 67 | Y |  | 2018-08-08 04:54 | 63 | 1079 | 34 | 32 | 32 | 31 | 31 | 30 | 29 | 28 | 28 | 28 | 28 |  |  | 28 | 30 | 32 | 28 | 28 | -0.1 |  | 39.98 | Y | 0 | [7 empty] | Y | Y | Y | Y | 180 | 0.48 | 54 | 84590 | 85590 | 7020 | 13500 | 12 | 2 |  | 2018-08-08 05:01 | 1513 | 109 |  | 25 |  | *STR#1 LOOP#5 상면 과냉으로 비수량 줄임 래들미개공으로 강제개공실시 이상공정등록ID105.205 | [14 empty] | 90.81 | 100 | 0 | 0 | 0 |  | 650 |  | 선택 | 해제 | 0 | 0 | 0 |  | 650 |  | 선택 | 해제 | 선택 | 미정 | 미정 | 선택 | 미정 |  | 미정 | BT180180 | H
A47205 | 2018-08-07 | 1 | D |  | 13 | A | P-STB3D | 베어링강 | STB (SF) | BM#1 | 1595 | 42 | 1555 | 1541 | 33 | 5400 |  | 3 | 0.42 | 30 |  | -1.17 | 1515 | 1555 | 18.12 | 0 |  | 6 | 34 | 68 | N | 1 | 2018-08-08 05:51 | 65 | 1087 | 27 | 29 | 31 | 31 | 32 | 33 | 32 | 31 | 31 | 30 | 30 | 29 | 29 | 28 | 30 | 33 | 28 | 31 | -0.12 | Y | 40 | Y | -0.2 | [7 empty] | Y | Y | Y | Y | 230 | 0.44 | 67 | 101508 | 92360 | 7110 | 15000 | 12 | 2 |  | 2018-08-08 06:03 | 1515 | 109 |  | 25 |  | *전공정요청 감속주입(정속유지강종) *STR#1 LOOP#5 상면 과냉으로 비수량 줄임 래들미개공으로 강제개공실시 이상공정등록ID101.201 | [14 empty] | 101.56 | 100 | 0 | 0 | 0 |  | 650 |  | 해제 | 해제 | 0 | 0 | 0 |  | 650 |  | 해제 | 해제 | 선택 | 미정 | 미정 | 선택 | 미정 |  | 미정 | BT180180 | H
A47206 | 2018-08-07 | 1 | D |  | 14 | A | P-STB3D | 베어링강 | STB (SF) | BM#1 | 1577 | 52 | 1551 | 1536 | 45 | 7500 |  | 3 | 0.42 | 30 |  | -0.87 | 1521 | 1551 | 18.02 | 0 |  | 31 | 53 | 60 | Y |  | 2018-08-08 07:11 | 71 | 1093 | 29 | 33 | 36 | 38 | 38 | 39 | 38 | 37 | 36 | 35 | 35 | 35 | 35 | 35 | 36 | 39 | 35 | 38 | -0.11 | Y | 35 | Y | 0 | [7 empty] | Y | Y | Y | Y | 220 | 0.47 | 62 | 118426 | 96930 | 7030 | 15800 | 12 | 2 |  | 2018-08-08 07:19 | 1521 | 111 |  | 14 |  | *전공정요청 감속주입(정속유지강종) *STR#1 LOOP#5 상면 과냉으로 비수량 줄임 | [14 empty] | 113.27 | 100 | 0 | 0 | 0 |  | 650 |  | 선택 | 해제 | 0 | 0 | 0 |  | 650 |  | 선택 | 해제 | 선택 | 미정 | 미정 | 선택 | 선택 | 3 | 미정 | BT180180 | H
B47117 | 2018-08-07 | 2 | D | 연주시작 | 1 | B | AE15B36C2 | 합금강 | 보론강 | BM#2 | 1564 | 60 | 1685 | 1546 | 48 | 10100 |  | 1 | 0.17 | 21 |  | -2.53 | 1583 | 1675 | 1.95 | 0 | 0 | 35 | 55 | 87 | Y |  | 2018-08-08 07:15 | 85 | 1096 | 39 | 39 | 38 | 43 | 45 | 44 | 45 | 45 | 44 | 44 | 44 | 43 | 41 | 38 | 43 | 45 | 38 | 45 | -0.16 |  | 43.25 | Y | 0 | 1.1 | 2.6 | 2.6 | 1.66 |  |  |  | N | N | N | N | 150 | 0.48 | 67 | 92349 | 112480 | 1690 | 14400 | 10 | 1 | 10 | 2018-08-08 07:17 | 1583 | 149 |  | 19 |  | * 연주시작:07시37분 * T/D FLUX 용탕부: 120 KG / 유탕부: 15KG 투입 *첫 HEAT 수소측정 기준초과(10분)이상공정 등록 및 생관통보. | 63C6AB08627840A0AE406E5B94CA53C8 |  | A6F3626FCD194594A3EE33B933B1DC63 | [11 empty] | 82.45 | 100 | 720 | 0 | 0 |  | 300 | 400 | 선택 | 선택 | 730 | 0 | 0 |  | 300 | 400 | 선택 | 선택 | 해제 | 미정 | 미정 | 미정 | 미정 |  | 미정 | RB120.00 | C
A47207 | 2018-08-08 | 1 | D |  | 15 | A | P-STB3D | 베어링강 | STB (SF) | BM#1 | 1607 | 50 | 1564 | 1558 | 39 | 6400 |  | 3 | 0.43 | 30 |  | -1.15 | 1524 | 1564 | 18.08 | 0 |  | 5 | 50 | 62 | Y |  | 2018-08-08 08:11 | 74 | 1088 | 33 | 35 | 36 | 38 | 38 | 39 | 39 | 39 | 38 | 38 | 37 | 37 | 36 | 36 | 37 | 39 | 36 | 39 | -0.07 | Y | 45.02 | Y | 0 | [7 empty] | Y | Y | Y | Y | 210 | 0.48 | 71 | 84590 | 109410 | 7010 | 16100 | 12 | 2 |  | 2018-08-08 08:19 | 1524 | 112 |  | 18 |  | *STR#1 LOOP#5 상면 과냉으로 비수량 줄임 | [14 empty] | 72.24 | 100 | 0 | 0 | 0 |  | 650 |  | 선택 | 해제 | 0 | 0 | 0 |  | 650 |  | 선택 | 해제 | 선택 | 미정 | 미정 | 선택 | 미정 |  | 미정 | BT180180 | H
B47118 | 2018-08-08 | 2 | D |  | 2 | A | AE15B36C2 | 합금강 | 보론강 | BM#2 | 1557 | 41 | 1637 | 1554 | 31 | 6000 |  | 1 | 0.17 | 16 |  | -2.8 | 1560 | 1630 | 1.32 | 0 | 0 | 21 | 2 | 147 | Y |  | 2018-08-08 08:01 | 62 | 1089 | 34 | 24 | 19 | 15 | 13 | 12 | 11 | 12 | 11 | 10 | 9 | 8 |  | 8 | 15 | 19 | 8 | 0 | -0.26 |  | 42.08 | Y | -0.2 | [7 empty] | N | N | N | N | 140 | 0.5 | 56 | 101716 | 93740 | 5290 | 15000 | 10 | 1 | 20 | 2018-08-08 08:34 | 1560 | 144 |  | 44 | [16 empty] | 102.74 | 100 | 0 | 0 | 0 |  | 300 | 400 | 선택 | 선택 | 0 | 0 | 0 |  | 300 | 400 | 선택 | 선택 | 해제 | 미정 | 미정 | 미정 | 미정 |  | 미정 | RB120.00 | H
B47119 | 2018-08-08 | 2 | D |  | 3 | A | AE15B36C2 | 합금강 | 보론강 | BM#2 | 1580 | 44 | 1644 | 1526 | 37 | 7800 |  | 1 | 0.18 | 16 |  | -2.81 | 1570 | 1637 | 1.56 | 0 | 0 | 22 | 60 | 101 | Y |  | 2018-08-08 09:04 | 72 | 1088 | 5 | 9 | 16 | 21 | 23 | 23 | 23 | 23 | 22 | 21 | 20 | 19 | 17 | 16 | 19 | 23 | 16 | 23 | -0.17 | Y | 42.25 | Y | -0.2 | [7 empty] | N | N | N | N | 130 | 0.5 | 61 | 154242 | 97600 | 1400 | 14600 | 10 | 1 | 30 | 2018-08-08 09:09 | 1570 | 137 |  | 39 |  | * 유사강종 연연주 혼탕부 ID:307~309/407~409이상재등록 * 샘플채취 ID:302/402(300mm) | [14 empty] | 153.47 | 100 | 0 | 0 | 300 |  | 300 | 400 | 선택 | 선택 | 0 | 0 | 300 |  | 300 | 400 | 선택 | 선택 | 해제 | 미정 | 미정 | 미정 | 미정 |  | 미정 | RB120.00 | H
A47208 | 2018-08-08 | 1 | D |  | 16 | A | P-STB3D | 베어링강 | STB (SF) | BM#1 | 1572 | 45 | 1568 | 1533 | 40 | 6500 |  | 3 | 0.41 | 30 |  | -1.47 | 1517 | 1568 | 18.21 | 0 |  | 2 | 17 | 81 | Y |  | 2018-08-08 09:21 | 67 | 1089 | 36 | 25 | 33 | 34 | 35 | 35 | 34 | 32 | 32 | 31 | 32 | 31 |  | 31 | 33 | 35 | 31 | 32 | -0.11 | Y | 35.02 | Y | -0.2 | [7 empty] | Y | Y | Y | Y | 200 | 0.48 | 63 | 101508 | 96380 | 7050 | 16800 | 12 | 2 |  | 2018-08-08 09:29 | 1517 | 109 |  | 20 | 12 | *STR#1 LOOP#5 상면 과냉으로 비수량 줄임 | [14 empty] | 97.6 | 100 | 0 | 0 | 0 |  | 650 |  | 선택 | 해제 | 0 | 0 | 0 |  | 650 |  | 선택 | 해제 | 선택 | 미정 | 미정 | 선택 | 미정 |  | 미정 | BT180180 | H
B47120 | 2018-08-08 | 2 | D |  | 4 | A | AE15B36C3 | 합금강 | 보론강 | BM#2 | 1592 | 41 | 1647 | 1525 | 36 | 7700 |  | 1 | 0.17 | 16 |  | -2.59 | 1571 | 1639 | 1.13 | 0 | 0 | 33 | 13 | 60 | Y |  | 2018-08-08 10:14 | 73 | 1087 | 13 | 21 | 25 | 26 | 26 | 26 | 26 | 26 | 27 | 27 | 26 | 25 | 25 | 21 | 24 | 27 | 21 | 26 | -0.17 | Y | 35.02 | Y | -0.2 | [7 empty] | N | N | N | N | 120 | 0.47 | 61 | 49050 | 96020 | 3110 | 14200 | 10 | 1 | 40 | 2018-08-08 10:25 | 1571 | 138 |  | 32 |  | * 유사강종 연연주 혼탕부 ID:301/401 이상재등록 * 샘플채취 ID:302/402(300mm) | [14 empty] | 49.55 | 100 | 0 | 0 | 0 |  | 450 | 300 | 선택 | 선택 | 0 | 0 | 0 |  | 450 | 300 | 선택 | 선택 | 해제 | 미정 | 미정 | 미정 | 미정 |  | 미정 | RB140.00 | C
A47209 | 2018-08-08 | 1 | D |  | 17 | A | P-STB3D | 베어링강 | STB (SF) | BM#1 | 1639 | 41 | 1566 | 1567 | 40 | 4800 |  | 3 | 0.39 | 30 |  | -1.36 | 1519 | 1566 | 18.03 | 0 |  | 6 | 35 | 75 | Y |  | 2018-08-08 10:29 | 69 | 1089 | 31 | 35 | 37 | 37 | 37 | 37 | 36 | 33 | 33 | 33 | 34 | 34 | 34 | 34 | 35 | 37 | 33 | 37 | -0.06 | Y | 35.1 | Y | 0 | [7 empty] | Y | Y | Y | Y | 190 | 0.48 | 63 | 84590 | 95990 | 7120 | 13260 | 12 | 2 |  | 2018-08-08 10:38 | 1519 | 110 |  | 15 |  | *STR#1 LOOP#5 상면 과냉으로 비수량 줄임 | [14 empty] | 82.21 | 100 | 0 | 0 | 0 |  | 650 |  | 선택 | 해제 | 0 | 0 | 0 |  | 650 |  | 선택 | 해제 | 선택 | 미정 | 미정 | 선택 | 미정 |  | 미정 | BT180180 | H
B47121 | 2018-08-08 | 2 | D |  | 5 | A | AE15B36C3 | 합금강 | 보론강 | BM#2 | 1586 | 50 | 1647 | 1525 | 38 | 8200 |  | 1 | 0.16 | 16 |  | -2.46 | 1578 | 1633 | 1.05 | 0 | 0 | 35 | 56 | 34 | Y |  | 2018-08-08 11:30 | 80 | 1089 | 16 | 27 | 32 | 35 | 36 | 35 | 35 | 34 | 33 | 30 | 29 | 26 | 24 | 24 | 30 | 36 | 24 | 35 | -0.3 | Y | 39.97 | Y | -0.4 | [7 empty] | N | N | N | N | 110 | 0.47 | 64 | 98100 | 100090 | 60 | 14000 | 10 | 1 | 10 | 2018-08-08 11:35 | 1578 | 130 |  | 21 | [16 empty] | 98.1 | 100 | 0 | 0 | 300 |  | 450 | 300 | 선택 | 선택 | 0 | 0 | 300 |  | 450 | 300 | 선택 | 선택 | 해제 | 미정 | 미정 | 미정 | 미정 |  | 미정 | RB110.00 | C
A47210 | 2018-08-08 | 1 | D |  | 18 | A | P-STB3D | 베어링강 | STB (SF) | BM#1 | 1619 | 47 | 1555 | 1538 | 38 | 6100 |  | 3 | 0.39 | 30 |  | -1.13 | 1515 | 1555 | 19.27 | 0 |  | 31 | 54 | 73 | Y |  | 2018-08-08 11:35 | 65 | 1088 | 31 | 38 | 34 | 36 | 35 | 35 | 35 | 35 | 34 | 34 | 34 | 33 | 33 | 32 | 34 | 36 | 32 | 35 | -0.07 | Y | 55 | Y | -0.2 | [7 empty] | Y | Y | Y | Y | 180 | 0.48 | 71 | 118426 | 110950 | 7080 | 16400 | 12 | 2 |  | 2018-08-08 11:41 | 1515 | 111 |  | 15 |  | *STR#1 LOOP#5 상면 과냉으로 비수량 줄임 *래들개공후 작업자실수로 래들막힘 이상공정등록 ID101.102.201.202 | [14 empty] | 99.81 | 100 | 0 | 0 | 0 |  | 650 |  | 해제 | 해제 | 0 | 0 | 0 |  | 650 |  | 해제 | 해제 | 선택 | 미정 | 미정 | 선택 | 선택 | 4 | 미정 | BT180180 | H
B47122 | 2018-08-08 | 2 | D | 잔강최소화전 | 6 | A | AE15B36C2 | 합금강 | 보론강 | BM#2 | 1573 | 43 | 1635 | 1545 | 32 | 6600 |  | 1 | 0.19 | 17 |  | -2.65 | 1572 | 1641 | 1.31 | 0 | 0 | 21 | 3 | 54 | Y |  | 2018-08-08 12:39 | 74 | 1089 | 19 | 27 | 30 | 33 | 33 | 33 | 32 | 31 | 30 | 30 | 29 | 28 | 27 | 27 | 29 | 33 | 27 | 33 | -0.14 | Y | 41.95 | Y | -0.2 | [7 empty] | N | N | N | N | 100 | 0.47 | 61 | 84372 | 95640 | 1680 | 3000 | 10 | 1 | 20 | 2018-08-08 12:48 | 1572 | 120 |  | 19 | 17 | [15 empty] | 86.71 | 100 | 0 | 3100 | 0 |  | 450 | 300 | 선택 | 선택 | 0 | 3100 | 0 |  | 450 | 300 | 선택 | 선택 | 해제 | 미정 | 미정 | 미정 | 미정 |  | 미정 | RB090.00 | C
A47211 | 2018-08-08 | 1 | A |  | 19 | A | P-STB3D | 베어링강 | STB (SF) | BM#1 | 1633 | 42 | 1564 | 1565 | 34 | 4800 |  | 3 | 0.39 | 30 |  | -1.2 | 1523 | 1564 | 18.22 | 0 |  | 5 | 51 | 70 | Y |  | 2018-08-08 12:38 | 73 | 1089 | 30 | 33 | 34 | 36 | 37 | 37 | 35 | 36 | 35 | 34 | 33 | 33 | 32 | 32 | 34 | 37 | 32 | 33 | -0.12 | Y | 40 | Y | -0.2 | [7 empty] | Y | Y | Y | Y | 230 | 0.48 | 60 | 101508 | 95010 | 7020 | 16270 | 12 | 2 |  | 2018-08-08 12:51 | 1523 | 114 |  | 24 |  | *STR#1 LOOP#5 상면 과냉으로 비수량 줄임 | [14 empty] | 99.52 | 100 | 0 | 0 | 0 |  | 650 |  | 선택 | 해제 | 0 | 0 | 0 |  | 650 |  | 선택 | 해제 | 선택 | 미정 | 미정 | 선택 | 미정 |  | 미정 | BT180180 | H
A47212 | 2018-08-08 | 1 | A | TUNDISH교체전 | 20 | B | P-STB3D | 베어링강 | STB (SF) | BM#1 | 1594 | 43 | 1571 | 1535 | 38 | 6100 |  | 3 | 0.41 | 31 |  | -1.44 | 1520 | 1571 | 18.46 | 0 |  | 2 | 18 | 73 | Y |  | 2018-08-08 13:47 | 70 | 1089 | 32 | 34 | 35 | 36 | 36 | 35 | 33 | 33 | 32 | 32 | 32 |  |  | 32 | 34 | 36 | 32 | 32 | 0 | Y | 34.98 | Y | 0 | [7 empty] | Y | N | N | M | 220 | 0.48 | 56 | 80965 | 89360 | 6990 | 1200 | 12 | 2 |  | 2018-08-08 13:54 | 1520 | 109 |  | 18 |  | *STR#1 LOOP#5 상면 과냉으로 비수량 줄임 | 95827143371E49A6A2190C8ED5CF1B49 | 608D7FBA1DBB41D2BD8C4376C41BEC42 |  | 40EC4FE638A9490DACE4A6A7E859FDDD | [10 empty] | 84.03 | 100 | 0 | 3500 | 0 |  | 650 |  | 선택 | 해제 | 0 | 3500 | 0 |  | 650 |  | 선택 | 해제 | 선택 | 미정 | 미정 | 선택 | 미정 |  | 미정 | BT180180 | H
B47123 | 2018-08-08 | 2 | A | 잔강최소화 | 7 | A | AE15B35C | 합금강 | 보론강 | BM#2 | 1606 | 43 | 1634 | 1546 | 32 | 6600 |  | 1 | 0.19 | 16 |  | -2.16 | 1569 | 1626 | 1.06 | 0 | 0 | 22 | 61 | 62 | Y |  | 2018-08-08 13:25 | 71 | 1088 | -212 | -4 | 21 | 24 | 24 | 25 | 25 | 25 | 23 | 21 | 21 |  |  | 21 | 14 | 25 | 21 | 25 | -0.16 | Y | 25 | Y | 0 | [7 empty] | N | N | N | N | 140 | 0.48 | 55 | 85484 | 99520 | 290 | 14900 | 10 | 1 |  | 2018-08-08 13:35 | 1569 | 137 |  | 49 | [16 empty] | 85.74 | 100 | 2500 | 0 | 0 |  | 300 | 400 | 선택 | 선택 | 2500 | 0 | 0 |  | 300 | 400 | 선택 | 선택 | 해제 | 미정 | 미정 | 미정 | 선택 | 6 | 미정 | RB120.00 | H
B47124 | 2018-08-08 | 2 | A |  | 8 | A | AE15B35C | 합금강 | 보론강 | BM#2 | 1579 | 42 | 1656 | 1536 | 38 | 8000 |  | 1 | 0.19 | 16 |  | -2.48 | 1580 | 1641 | 1.69 | 0 | 0 | 33 | 14 | 58 | Y |  | 2018-08-08 14:41 | 82 | 1089 | 19 | 30 | 35 | 38 | 39 | 39 | 38 | 38 | 37 | 35 | 34 | 32 | 30 | 30 | 34 | 39 | 30 | 38 | -0.22 | Y | 40 | Y | -0.4 | [7 empty] | N | N | N | N | 130 | 0.49 | 62 | 102828 | 100950 | 2150 | 15300 | 10 | 1 |  | 2018-08-08 14:57 | 1580 | 135 |  | 32 | [16 empty] | 99.35 | 100 | 0 | 0 | 0 |  | 300 | 400 | 선택 | 선택 | 0 | 0 | 0 |  | 300 | 400 | 선택 | 선택 | 해제 | 미정 | 미정 | 미정 | 미정 |  | 미정 | RB120.00 | H
A47213 | 2018-08-08 | 1 | A | TUNDISH교체 | 1 | A | P-STB2 | 베어링강 | STB (SF) | BM#1 | 1619 | 43 | 1579 | 1547 | 38 | 6400 |  | 3 | 0.41 | 28 |  | -0.97 | 1549 | 1579 | -4490.37 | 0 |  | 6 | 36 | 70 | Y |  | 2018-08-08 15:07 | 93 | 1087 | 37 | 33 | 36 | 40 | 41 | 43 | 44 | 44 | 45 | 45 | 44 |  |  | 44 | 41 | 45 | 44 | 44 | -0.1 |  | 10.02 | Y | -0.2 |  | 1.43 | 1.43 |  |  |  |  | Y | N | N | M | 230 | 0.47 | 59 | 101508 | 96100 | 7400 | 15300 | 3 | 1 |  | 2018-08-08 15:12 | 1549 | 119 |  | 22 | 10 | *T/D가열온도:자동-1370`.수동건-1353`.STR#1:923.STR#2:988.T/D FLUX 유:15,용:275,탄화왕겨 200kg 투입 | [14 empty] | 99.03 | 100 | 1500 | 0 | 0 |  | 650 |  | 선택 | 해제 | 1500 | 0 | 0 |  | 650 |  | 선택 | 해제 | 선택 | 미정 | 미정 | 선택 | 선택 |  | 미정 | BT180180 | H
B47125 | 2018-08-08 | 2 | A |  | 9 | A | AE15B35C | 합금강 | 보론강 | BM#2 | 1568 | 45 | 1637 | 1525 | 36 | 7300 |  | 1 | 0.25 | 15 |  | -2.68 | 1565 | 1632 | 2.35 | 0 | 0 | 35 | 57 | 50 | Y |  | 2018-08-08 15:57 | 67 | 1088 | 27 | 29 | 31 | 32 | 32 | 32 | 31 | 30 | 29 | 28 | 27 | 25 |  | 25 | 29 | 32 | 25 | 32 | -0.17 | Y | 40 | Y | -0.4 | [7 empty] | N | N | N | N | 120 | 0.49 | 59 | 102828 | 95680 | 2410 | 14500 | 10 | 1 | 40 | 2018-08-08 16:01 | 1572 | 122 |  | 21 | [16 empty] | 104.93 | 100 | 0 | 0 | 0 |  | 300 | 400 | 선택 | 선택 | 0 | 0 | 0 |  | 300 | 400 | 선택 | 선택 | 해제 | 미정 | 미정 | 미정 | 미정 |  | 미정 | RB120.00 | H
A47214 | 2018-08-08 | 1 | A |  | 2 | A | P-STB2 | 베어링강 | STB (SF) | BM#1 | 1617 | 41 | 1570 | 1554 | 32 | 5200 |  | 3 | 0.42 | 27 |  | -1.44 | 1525 | 1570 | 18.03 | 0 |  | 31 | 55 | 73 | Y |  | 2018-08-08 16:07 | 69 | 1125 | 37 | 33 | 31 | 30 | 28 | 28 | 27 | 25 | 25 | 25 | 24 | 23 |  | 23 | 28 | 31 | 23 | 25 | -0.18 |  | 44.98 | Y | -0.2 |  |  |  | 1.19 |  |  |  | Y | Y | Y | Y | 220 | 0.48 | 64 | 84590 | 102560 | 7070 | 16360 | 3 | 1 |  | 2018-08-08 16:14 | 1525 | 120 |  | 24 | [16 empty] | 77.22 | 100 | 0 | 0 | 0 |  | 650 |  | 선택 | 해제 | 0 | 0 | 0 |  | 650 |  | 선택 | 해제 | 선택 | 미정 | 미정 | 선택 | 미정 |  | 미정 | BT180180 | H
B47126 | 2018-08-08 | 2 | A |  | 10 | B | AE15B35C | 합금강 | 보론강 | BM#2 | 1575 | 42 | 1636 | 1555 | 29 | 6200 |  | 1 | 0.21 | 15 |  | -2.97 | 1562 | 1631 | 2.45 | 0 | 0 | 21 | 4 | 57 | Y |  | 2018-08-08 16:50 | 64 | 1101 | 22 | 28 | 31 | 32 | 32 | 32 | 32 | 31 | 30 | 29 | 28 | 26 | 25 | 25 | 29 | 32 | 25 | 32 | -0.16 | Y | 44.97 | Y | -0.2 | [7 empty] | N | N | N | N | 110 | 0.49 | 65 | 92505 | 105310 | 2240 | 14700 | 10 | 1 | 10 | 2018-08-08 16:58 | 1573 | 122 |  | 31 | [16 empty] | 86.05 | 100 | 0 | 0 | 0 |  | 300 | 400 | 선택 | 선택 | 0 | 0 | 0 |  | 300 | 400 | 선택 | 선택 | 해제 | 미정 | 미정 | 미정 | 미정 |  | 미정 | RB105.00 | C
A47215 | 2018-08-08 | 1 | A |  | 3 | A | P-STB2 | 베어링강 | STB (SF) | BM#1 | 1553 | 42 | 1561 | 1536 | 37 | 6100 |  | 3 | 0.44 | 25 |  | -1.25 | 1525 | 1562 | 19.79 | 0 |  | 5 | 52 | 72 | Y |  | 2018-08-08 17:08 | 69 | 1101 | 23 | 25 | 28 | 30 | 30 | 34 | 34 | 34 | 33 | 33 | 33 | 32 |  | 32 | 31 | 34 | 32 | 34 | -0.07 | Y | 29.98 | Y | -0.2 |  |  |  | 1.15 |  |  |  | Y | Y | Y | Y | 210 | 0.48 | 56 | 101508 | 90690 | 7120 | 14230 | 3 | 1 |  | 2018-08-08 17:23 | 1525 | 121 |  | 31 | [16 empty] | 103.9 | 100 | 0 | 0 | 0 |  | 650 |  | 선택 | 해제 | 0 | 0 | 0 |  | 650 |  | 선택 | 해제 | 선택 | 미정 | 미정 | 선택 | 미정 |  | 미정 | BT180180 | H
B47127 | 2018-08-08 | 2 | A |  | 11 | B | AE15B35C | 합금강 | 보론강 | BM#2 | 1599 | 36 | 1625 | 1564 | 30 | 5900 |  | 1 | 0.24 | 15 |  | -2.66 | 1564 | 1626 | 1.81 | 0 | 0 | 22 | 62 | 47 | Y |  | 2018-08-08 17:59 | 66 | 1099 | 20 | 21 | 23 | 24 | 24 | 23 | 23 | 22 | 21 | 20 | 19 | 18 | 17 | 17 | 21 | 24 | 17 | 23 | -0.16 | Y | 45.03 | Y | -0.2 | [7 empty] | N | N | N | N | 100 | 0.49 | 62 | 102828 | 101130 | 3460 | 15300 | 10 | 1 |  | 2018-08-08 18:23 | 1564 | 128 |  | 29 | [16 empty] | 98.4 | 100 | 0 | 0 | 0 |  | 300 | 400 | 선택 | 선택 | 0 | 0 | 0 |  | 300 | 400 | 선택 | 선택 | 해제 | 미정 | 미정 | 미정 | 미정 |  | 미정 | RB120.00 | H
A47216 | 2018-08-08 | 1 | A |  | 4 | B | P-STB2 | 베어링강 | STB (SF) | BM#1 | 1588 | 43 | 1568 | 1532 | 35 | 5800 |  | 3 | 0.44 | 25 |  | -1.43 | 1525 | 1568 | 20.11 | 0 |  | 2 | 19 | 76 | Y |  | 2018-08-08 18:23 | 69 | 1104 | 33 | 33 | 36 | 37 | 37 | 37 | 37 | 36 | 36 | 35 | 35 | 34 |  | 34 | 36 | 37 | 34 | 37 | -0.07 | Y | 39.98 | Y | -0.2 |  |  |  | 1.16 |  |  |  | Y | Y | Y | Y | 200 | 0.48 | 58 | 84590 | 92410 | 7030 | 14850 | 3 | 1 |  | 2018-08-08 18:30 | 1525 | 102 |  | 16 | [16 empty] | 85.1 | 100 | 0 | 0 | 0 |  | 650 |  | 선택 | 해제 | 0 | 0 | 0 |  | 650 |  | 선택 | 해제 | 선택 | 미정 | 미정 | 선택 | 미정 |  | 미정 | BT180180 | H
B47128 | 2018-08-08 | 2 | A |  | 12 | A | AE15B35C | 합금강 | 보론강 | BM#2 | 1632 | 37 | 1637 | 1567 | 30 | 6000 |  | 1 | 0.21 | 15 |  | -2.3 | 1571 | 1625 | 1.51 | 0 | 0 | 33 | 15 | 48 | Y |  | 2018-08-08 19:04 | 73 | 1102 | 19 | 26 | 30 | 30 | 30 | 31 | 31 | 31 | 30 | 30 | 30 | 29 | 28 | 26 | 28 | 31 | 26 | 31 | -0.13 | Y | 37.92 | Y | -0.2 | [7 empty] | N | N | N | N | 150 | 0.49 | 59 | 104366 | 98310 | 4820 | 14900 | 10 | 1 |  | 2018-08-08 19:14 | 1571 | 130 |  | 31 | [16 empty] | 100.84 | 100 | 0 | 0 | 0 |  | 300 | 400 | 선택 | 선택 | 0 | 0 | 0 |  | 300 | 400 | 선택 | 선택 | 해제 | 미정 | 미정 | 미정 | 미정 |  | 미정 | RB110.00 | C
A47217 | 2018-08-08 | 1 | A |  | 5 | A | P-STB2 | 베어링강 | STB (SF) | BM#1 | 1626 | 44 | 1559 | 1570 | 32 | 5100 |  | 3 | 0.43 | 27 |  | -1.19 | 1522 | 1559 | 22.17 | 0 |  | 6 | 37 | 75 | Y |  | 2018-08-08 19:23 | 66 | 1101 | 32 | 35 | 37 | 38 | 38 | 38 | 37 | 36 | 36 | 35 | 36 | 35 | 34 | 34 | 36 | 38 | 34 | 38 | -0.09 | Y | 44.98 | Y | -0.2 |  |  |  | 1.22 |  |  |  | Y | Y | Y | Y | 190 | 0.48 | 60 | 101508 | 98010 | 7000 | 15400 | 3 | 1 |  | 2018-08-08 19:30 | 1522 | 102 |  | 17 |  | *STR#1 LOOP#5 상면 과냉으로 비수량 줄임 | [14 empty] | 96.67 | 100 | 0 | 0 | 0 |  | 650 |  | 선택 | 해제 | 0 | 0 | 0 |  | 650 |  | 선택 | 해제 | 선택 | 미정 | 미정 | 선택 | 미정 |  | 미정 | BT180180 | H
B47129 | 2018-08-08 | 2 | A |  | 13 | A | AE15B35C | 합금강 | 보론강 | BM#2 | 1602 | 42 | 1635 | 1556 | 32 | 6500 |  | 1 | 0.16 | 15 |  | -2.39 | 1564 | 1630 | 2.08 | 0 | 0 | 35 | 58 | 48 | Y |  | 2018-08-08 20:07 | 66 | 1106 | 23 | 25 | 25 | 27 | 28 | 28 | 27 | 27 | 25 | 25 | 24 | 22 | 22 | 21 | 25 | 28 | 21 | 27 | -0.16 | Y | 43.6 | Y | -0.2 | [7 empty] | N | N | N | N | 140 | 0.49 | 61 | 96043 | 99800 | 3800 | 15200 | 10 | 1 |  | 2018-08-08 20:29 | 1564 | 129 |  | 30 | [16 empty] | 93.02 | 75 | 0 | 0 | 0 |  | 300 | 400 | 선택 | 선택 | 0 | 0 | 0 |  | 300 | 400 | 선택 | 선택 | 해제 | 미정 | 미정 | 미정 | 미정 |  | 미정 | RB160.00 | C
A47218 | 2018-08-08 | 1 | A |  | 6 | A | P-STB2 | 베어링강 | STB (SF) | BM#1 | 1625 | 41 | 1572 | 1554 | 28 | 4700 |  | 3 | 0.44 | 26 |  | -1.54 | 1526 | 1572 | -84.37 | 0 |  | 31 | 56 | 63 | Y |  | 2018-08-08 20:20 | 70 | 1099 | 29 | 30 | 33 | 34 | 36 | 34 | 33 | 34 | 33 | 32 | 32 | 31 |  | 31 | 33 | 36 | 31 | 34 | -0.14 | Y | 35 | Y | -0.2 |  |  |  | 1.28 |  |  |  | Y | Y | Y | Y | 180 | 0.48 | 59 | 84590 | 95290 | 7060 | 16130 | 3 | 1 |  | 2018-08-08 20:25 | 1526 | 105 |  | 24 |  | *STR#1 LOOP#5 상면 과냉으로 비수량 줄임 *롱노즐 SEN내부 지금융착으로 교체-5회사용 | [14 empty] | 82.69 | 100 | 0 | 0 | 0 |  | 650 |  | 선택 | 해제 | 0 | 0 | 0 |  | 650 |  | 선택 | 해제 | 선택 | 미정 | 미정 | 선택 | 선택 | 5 | 미정 | BT180180 | H
B47130 | 2018-08-08 | 2 | C |  | 14 | A | AE15B35C | 합금강 | 보론강 | BM#2 | 1602 | 38 | 1604 | 1546 | 33 | 6600 |  | 1 | 0.17 | 17 |  | -2.54 | 1569 | 1640 | 3.45 | 0 | 0 | 21 | 5 | 47 | Y |  | 2018-08-08 21:07 | 71 | 1101 | 19 | 23 | 26 | 28 | 28 | 28 | 28 | 27 | 27 | 26 | 25 | 24 | 24 | 22 | 25 | 28 | 22 | 28 | -0.15 | Y | 39.83 | Y | -0.4 | [7 empty] | N | N | N | N | 130 | 0.49 | 57 | 104438 | 91980 | 4230 | 14300 | 10 | 1 |  | 2018-08-08 21:26 | 1569 | 136 |  | 34 | [16 empty] | 108.79 | 78.57 | 0 | 0 | 0 |  | 300 | 400 | 선택 | 선택 | 0 | 0 | 0 |  | 300 | 400 | 선택 | 선택 | 해제 | 미정 | 미정 | 미정 | 미정 |  | 미정 | RB098.00 | C
A47219 | 2018-08-08 | 1 | C |  | 7 | A | P-STB2 | 베어링강 | STB (SF) | BM#1 | 1613 | 42 | 1569 | 1558 | 30 | 5000 |  | 3 | 0.44 | 27 |  | -1.19 | 1530 | 1569 | 20.29 | 0 |  | 5 | 53 | 61 | Y |  | 2018-08-08 21:17 | 74 | 1099 | 28 | 32 | 35 | 37 | 38 | 38 | 38 | 38 | 38 | 37 | 36 | 34 | 33 | 33 | 36 | 38 | 33 | 38 | -0.12 | Y | 40.03 | Y | -0.2 |  |  |  | 1.11 |  |  |  | Y | Y | Y | Y | 230 | 0.48 | 63 | 101508 | 97600 | 7000 | 15000 | 3 | 1 |  | 2018-08-08 21:23 | 1530 | 109 |  | 29 |  | *STR#1 LOOP#5 상면 과냉으로 비수량 줄임 | [14 empty] | 97.04 | 100 | 0 | 0 | 0 |  | 650 |  | 선택 | 해제 | 0 | 0 | 0 |  | 650 |  | 선택 | 해제 | 선택 | 미정 | 미정 | 선택 | 미정 |  | 미정 | BT180180 | H
B47131 | 2018-08-08 | 2 | C |  | 15 | A | AE15B35C | 합금강 | 보론강 | BM#2 | 1639 | 41 | 1635 | 1575 | 33 | 6200 |  | 1 | 0.17 | 18 |  | 0 | 1570 | 1631 | 5.31 | 0 | 0 | 22 | 63 | 32 | Y |  | 2018-08-08 22:24 | 72 | 1099 | 20 | 28 | 32 | 34 | 35 | 35 | 36 | 35 | 34 | 34 | 34 | 33 | 33 | 24 | 31 | 36 | 24 | 35 | -0.27 | Y | 45.12 | Y | -0.6 | [7 empty] | N | N | N | N | 120 | 0.45 | 73 | 103224 | 105590 | 3100 | 14800 | 10 | 1 |  | 2018-08-08 22:32 | 1570 | 126 |  | 16 |  | *전공정 요청 20%이상 감속주입 ,이상공정 등록 및 생관통보 | [14 empty] | 95.14 | 75 | 0 | 0 | 0 |  | 300 | 400 | 선택 | 선택 | 0 | 0 | 0 |  | 300 | 400 | 선택 | 선택 | 해제 | 미정 | 미정 | 미정 | 미정 |  | 미정 | BT180180 | C
A47220 | 2018-08-08 | 1 | C |  | 8 | A | P-STB2 | 베어링강 | STB (SF) | BM#1 | 1594 | 54 | 1550 | 1549 | 41 | 6900 |  | 3 | 0.44 | 25 |  | -0.97 | 1521 | 1550 | 15.65 | 0 |  | 2 | 20 | 57 | Y |  | 2018-08-08 22:29 | 65 | 1102 | 33 | 34 | 35 | 32 | 32 | 32 | 31 | 31 | 30 | 27 | 25 | 25 | 25 | 22 | 29 | 35 | 22 | 32 | -0.2 |  | 65.02 | Y | -0.2 |  |  |  | 1.45 |  |  |  | Y | Y | Y | Y | 220 | 0.41 | 78 | 101508 | 103150 | 7000 | 16400 | 9 | 1 |  | 2018-08-08 22:37 | 1521 | 116 |  | 22 |  | *STR#1 LOOP#5 상면 과냉으로 비수량 줄임 *전공정요청 정속유지강종 주속 미준수 ID:101~106.201~206 | [14 empty] | 92.15 | 100 | 0 | 0 | 0 |  | 650 |  | 선택 | 해제 | 0 | 0 | 0 |  | 650 |  | 선택 | 해제 | 선택 | 미정 | 미정 | 선택 | 미정 |  | 미정 | BT180180 | H
B47132 | 2018-08-08 | 2 | C | TUNDISH교체전 | 16 | A | AE15B35C | 합금강 | 보론강 | BM#2 | 1605 | 46 | 1644 | 1575 | 31 | 6600 |  | 1 | 0.16 | 16 |  | 0 | 1586 | 1584 | 1.2 | 0 | 0 | 33 | 16 | 49 | Y |  | 2018-08-08 23:27 | 88 | 1099 | 22 | 33 | 39 | 43 | 44 | 45 | 46 | 46 | 46 | 46 | 46 | 46 | 46 | 40 | 42 | 46 | 40 | 46 | -0.13 | Y | 45.02 | Y | -0.4 | [7 empty] | N | N | N | N | 110 | 0.4 | 71 | 84210 | 93650 | 3350 | 2500 | 10 | 1 |  | 2018-08-08 23:37 | 1586 | 134 |  | 29 |  | *전공정 요청 20%이상 감속주입 ,이상공정 등록 및 생관통보 | 4FAA05EF108C4456AC5596F6CC7304A9 | DD6EFF36D6C74D089676AAC7AC327C0C | 99DC1E4CB76C4F219B680DB29E59CBE2 | [11 empty] | 86.81 | 70 | 0 | 2578 | 0 |  | 300 | 400 | 선택 | 선택 | 0 | 2847 | 0 |  | 300 | 400 | 선택 | 선택 | 해제 | 미정 | 미정 | 미정 | 미정 |  | 미정 | BT180180 | C
A47221 | 2018-08-08 | 1 | C |  | 9 | A | P-STB2 | 베어링강 | STB (SF) | BM#1 | 1611 | 51 | 1563 | 1538 | 36 | 6000 |  | 3 | 0.43 | 25 |  | -1.01 | 1533 | 1563 | 18 | 0 |  | 6 | 38 | 69 | Y |  | 2018-08-08 23:32 | 77 | 1095 | 20 | 25 | 32 | 34 | 36 | 37 | 38 | 38 | 38 | 37 | 36 | 36 | 35 | 31 | 34 | 38 | 31 | 38 | -0.14 | Y | 49.98 | Y | -0.4 |  |  |  | 1.68 |  |  |  | Y | Y | Y | Y | 210 | 0.4 | 81 | 101508 | 101000 | 7000 | 13400 | 9 | 1 |  | 2018-08-08 23:40 | 1533 | 131 |  | 39 |  | *STR#1 LOOP#5 상면 과냉으로 비수량 줄임 *전공정요청 정속유지강종 주속 미준수 ID:101~106.201~206 | [14 empty] | 93.99 | 100 | 0 | 0 | 0 |  | 650 |  | 선택 | 해제 | 0 | 0 | 0 |  | 650 |  | 선택 | 해제 | 선택 | 미정 | 미정 | 선택 | 미정 |  | 미정 | BT180180 | H
B47134 | 2018-08-08 | 2 | C |  | 10 | A | P-STB2 | 베어링강 | STB (SF) | BM#1 | 1579 | 46 | 1555 | 1530 | 38 | 6900 |  | 3 | 0.39 | 25 |  | 51.48 | 1523 | 0 | 20.79 | 0 |  | 31 | 57 | 112 | Y |  | 2018-08-09 01:25 | 67 | 1099 | 32 | 36 | 39 | 41 | 41 | 41 | 41 | 38 | 37 | 37 | 37 | 36 | 36 | 36 | 38 | 41 | 36 | 41 | -0.1 | Y | 45.02 | Y | 0 |  |  |  | 1.29 |  |  |  | Y | Y | Y | Y | 200 | 0.48 | 63 | 101508 | 101550 | 7020 | 16100 | 9 | 1 |  | 2018-08-09 01:31 | 1523 | 94 |  | 9 |  | *STR#1 LOOP#5 상면 과냉으로 비수량 줄임 | [14 empty] | 93.51 | 100 | 0 | 0 | 0 |  | 650 |  | 선택 | 해제 | 0 | 0 | 0 |  | 650 |  | 선택 | 해제 | 선택 | 미정 | 미정 | 선택 | 미정 |  | 미정 | BT180180 | H
B47133 | 2018-08-08 | 2 | C | TUNDISH교체 | 1 | A | AE1022M1 | 합금강 | C1 | BM#2 | 1630 | 51 | 1675 | 1596 | 36 | 7600 |  | 1 | 0.17 | 20 |  | 0 | 1608 | 1681 | 2.17 | 0 | 0 | 35 | 59 | 51 | Y |  | 2018-08-09 00:41 | 96 | 1092 | -670 | -179 | 20 | 19 | 18 | 21 | 26 | 28 | 30 | 30 | 31 | 31 | 31 | 29 | 25 | 31 | 29 | 31 | -0.08 |  | 24.97 | Y | 0 |  | 2.88 | 2.88 | 2.03 |  |  |  | N | N | N | N | 150 | 0.44 | 71 | 94622 | 106390 | 1520 | 15700 | 8 | 2 | 10 | 2018-08-09 00:52 | 1608 | 168 |  | 51 |  | *T/D플럭스 120/15KG *롱노즐 실리부 부착 *수소 10분 측정값 기준치 초과, 생관통보 *전공정 작업지연 감속주입 | [14 empty] | 90.12 | 72.73 | 718 | 0 | 0 |  | 450 | 300 | 선택 | 선택 | 718 | 0 | 0 |  | 450 | 300 | 선택 | 선택 | 해제 | 미정 | 미정 | 미정 | 미정 |  | 미정 | RB120.00 | H
A47222 | 2018-08-08 | 1 | C |  | 11 | A | P-STB2 | 베어링강 | STB (SF) | BM#1 | 1578 | 43 | 1561 | 1532 | 37 | 6300 |  | 3 | 0.44 | 25 |  | 52.04 | 1530 | 0 | 18.25 | 0 |  | 5 | 54 | 74 | Y |  | 2018-08-09 01:59 | 74 | 1098 | 37 | 36 | 37 | 38 | 38 | 37 | 37 | 37 | 36 | 36 | 35 | 34 | 33 | 33 | 36 | 38 | 33 | 37 | -0.11 | Y | 45 | Y | -0.2 |  |  |  | 1.42 |  |  |  | Y | Y | Y | Y | 190 | 0.48 | 63 | 101508 | 96000 | 6520 | 15100 | 9 | 1 |  | 2018-08-09 02:30 | 1530 | 132 |  | 39 |  | *STR#1 LOOP#5 상면 과냉으로 비수량 줄임 | [14 empty] | 98.55 | 100 | 0 | 0 | 0 |  | 650 |  | 선택 | 해제 | 0 | 0 | 0 |  | 650 |  | 선택 | 해제 | 선택 | 미정 | 미정 | 선택 | 미정 |  | 미정 | BT180180 | H
B47135 | 2018-08-08 | 2 | C |  | 2 | A | AE1022M1 | 합금강 | C1 | BM#2 | 1592 | 34 | 1634 | 1566 | 24 | 5200 |  | 1 | 0.21 | 15 |  | 0 | 1566 | 1630 | 1.39 | 0 | 0 | 21 | 6 | 127 | Y |  | 2018-08-09 02:29 | 54 | 1102 | 26 | 22 | 20 | 18 | 17 | 16 | 14 | 13 | 13 | 12 | 12 |  |  | 12 | 16 | 20 | 12 | 0 | -0.2 |  | 40 | Y | 0 | [7 empty] | N | N | N | N | 140 | 0.52 | 61 | 94622 | 100870 | 5340 | 8300 | 8 | 2 | 20 | 2018-08-09 02:35 | 1566 | 99 |  | 16 |  | *전공정 작업지연 20% 이상 감속주입,이상공정 등록 및 생관 통보 *주입 말기 래들 지연도착 T/D 잔강 8.3톤 까지 빠짐 | [14 empty] | 90.98 | 72.73 | 0 | 0 | 0 |  | 450 | 300 | 선택 | 선택 | 0 | 0 | 0 |  | 450 | 300 | 선택 | 선택 | 해제 | 미정 | 미정 | 미정 | 미정 |  | 미정 | RB120.00 | H
A47223 | 2018-08-08 | 1 | C |  | 12 | A | P-STB2 | 베어링강 | STB (SF) | BM#1 | 1585 | 53 | 1559 | 1541 | 41 | 6900 |  | 3 | 0.42 | 25 |  | -1.23 | 1523 | 1559 | 15.67 | 0 |  | 2 | 21 | 57 | Y |  | 2018-08-09 02:59 | 67 | 1093 | 34 | 31 | 31 | 31 | 31 | 31 | 30 | 30 | 29 | 28 | 28 | 26 | 25 | 24 | 30 | 31 | 24 | 31 | -0.13 |  | 55 | Y | -0.2 |  |  |  | 1.48 |  |  |  | Y | Y | Y | Y | 180 | 0.46 | 66 | 101508 | 98400 | 7020 | 16500 | 9 | 1 |  | 2018-08-09 03:09 | 1523 | 134 |  | 44 |  | *STR#1 LOOP#5 상면 과냉으로 비수량 줄임 *전공정요청 정속유지강종 주속 미준수 ID:105~106.205~206 | [14 empty] | 96.31 | 100 | 0 | 0 | 0 |  | 650 |  | 선택 | 해제 | 0 | 0 | 0 |  | 650 |  | 선택 | 해제 | 선택 | 미정 | 미정 | 선택 | 미정 |  | 미정 | BT180180 | H
B47136 | 2018-08-08 | 2 | C |  | 3 | A | AE1022M1 | 합금강 | C1 | BM#2 | 1591 | 53 | 1645 | 1556 | 36 | 7300 |  | 1 | 0.23 | 13 |  | 0 | 1648 | 1648 | 2.5 | 0 | 0 | 22 | 64 | 107 | Y | 0 | 2018-08-09 03:46 | 136 | 1085 | 39 | [12 empty] | 39 | 39 | 0 | 0 | 0 | 0 |  | 0 | Y | 0 |  |  |  | 1.73 |  |  |  | N | N | N | N | 130 | 0.45 | 61 | 103224 | 98870 | 2230 | 16000 | 8 | 2 | 30 | 2018-08-09 03:52 | 1596 | 108 |  | 10 |  | *B47136 래들 지연도착 T/D 잔강 8.3톤 까지 빠짐 ID:301.302.401.402 *전공정 탈가스 기준 미준수(진공시간 미달),수소측정 *전공정 작업지연 감속주입 | [14 empty] | 102.2 | 100 | 0 | 0 | 0 |  | 450 | 300 | 선택 | 선택 | 0 | 0 | 0 |  | 450 | 300 | 선택 | 선택 | 해제 | 미정 | 미정 | 미정 | 선택 | 3 | 미정 | RB120.00 | C
A47224 | 2018-08-08 | 1 | D |  | 13 | A | P-STB2 | 베어링강 | STB (SF) | BM#1 | 1601 | 43 | 1567 | 1548 | 34 | 5700 |  | 3 | 0.42 | 25 |  | -1.34 | 1527 | 1567 | 19.61 | 0 |  | 6 | 39 | 48 | Y |  | 2018-08-09 04:11 | 71 | 1091 | 24 | 24 | 27 | 29 | 31 | 32 | 32 | 32 | 32 | 32 | 32 | 32 | 32 | 31 | 30 | 32 | 31 | 32 | -0.02 | Y | 45 | Y | -0.2 |  |  |  | 1.49 |  |  |  | Y | Y | Y | Y | 230 | 0.45 | 72 | 101508 | 102790 | 7010 | 15260 | 9 | 1 |  | 2018-08-09 04:16 | 1527 | 123 |  | 39 | 20 | *STR#1 LOOP#5 상면 과냉으로 비수량 줄임 *전공정요청 정속유지강종 주속 미준수 ID:101.102.201.202 | [14 empty] | 92.49 | 100 | 0 | 0 | 0 |  | 650 |  | 선택 | 해제 | 0 | 0 | 0 |  | 650 |  | 선택 | 해제 | 선택 | 미정 | 미정 | 선택 | 미정 |  | 미정 | BT180180 | H
B47137 | 2018-08-08 | 2 | D |  | 4 | A | AE1022M1 | 합금강 | C1 | BM#2 | 1603 | 33 | 1647 | 1557 | 28 | 5900 |  | 1 | 0.21 | 15 |  | 0 | 1581 | 1640 | 1.22 | 0 | 0 | 33 | 17 | 109 | Y |  | 2018-08-09 04:35 | 69 | 1098 | 33 | 34 | 34 | 33 | 32 | 32 | 30 | 29 | 28 | 25 | 23 |  |  | 23 | 30 | 34 | 23 | 0 | -0.28 |  | 39.98 | Y | -0.4 | [7 empty] | N | N | N | N | 120 | 0.45 | 63 | 103224 | 95220 | 3880 | 16000 | 8 | 2 | 40 | 2018-08-09 04:42 | 1581 | 106 |  | 25 |  | *전공정 요청 감속주입 | [14 empty] | 104.27 | 100 | 0 | 0 | 0 |  | 450 | 300 | 선택 | 선택 | 0 | 0 | 0 |  | 450 | 300 | 선택 | 선택 | 해제 | 미정 | 미정 | 미정 | 미정 |  | 미정 | RB120.00 | C
A47225 | 2018-08-08 | 1 | D |  | 14 | A | P-STB2 | 베어링강 | STB (SF) | BM#1 | 1646 | 72 | 1563 | 1593 | 38 | 6200 |  | 3 | 0.42 | 25 |  | -0.99 | 1533 | 1563 | 19.61 | 0 |  | 31 | 58 | 53 | Y |  | 2018-08-09 05:41 | 77 | 1090 | 32 | 38 | 42 | 45 | 45 | 44 | 43 | 44 | 42 | 42 | 39 | 39 | 39 | 39 | 41 | 45 | 39 | 42 | -0.12 | Y | 50.02 | Y | 0 |  |  |  | 1.58 |  |  |  | Y | Y | Y | Y | 220 | 0.48 | 70 | 101508 | 107780 | 7080 | 16300 | 9 | 1 |  | 2018-08-09 05:48 | 1533 | 134 |  | 23 |  | *STR#1 LOOP#5 상면 과냉으로 비수량 줄임 | [14 empty] | 87.92 | 100 | 0 | 0 | 0 |  | 650 |  | 선택 | 해제 | 0 | 0 | 0 |  | 650 |  | 선택 | 해제 | 선택 | 미정 | 미정 | 선택 | 미정 |  | 미정 | BT180180 | H
B47138 | 2018-08-08 | 2 | D | 잔강최소화전 | 5 | A | AE1022M1 | 합금강 | C1 | BM#2 | 1581 | 43 | 1637 | 1534 | 37 | 7500 |  | 1 | 0.25 | 16 |  | -2.69 | 1589 | 1642 | 1.25 | 0 | 0 | 35 | 60 | 73 | Y |  | 2018-08-09 05:55 | 77 | 1087 | 18 | 30 | 34 | 37 | 37 | 38 | 37 | 36 | 35 | 34 | 33 | 32 | 30 | 27 | 33 | 38 | 27 | 37 | -0.27 | Y | 40 | Y | -0.6 | [7 empty] | N | N | N | N | 110 | 0.43 | 69 | 94296 | 98450 | 1580 | 3000 | 8 | 2 | 40 | 2018-08-09 06:04 | 1589 | 109 |  | 12 |  | * 전공정 작업지연 감속20%이상 주입 이상공정 등록 및 생관통보. | [14 empty] | 94.3 | 100 | 0 | 3400 | 0 |  | 450 | 300 | 선택 | 선택 | 0 | 3620 | 0 |  | 450 | 300 | 선택 | 선택 | 해제 | 미정 | 미정 | 미정 | 미정 |  | 미정 | SB160160 | C
A47226 | 2018-08-08 | 1 | D | 연주종료 | 15 | A | P-STB2 | 베어링강 | STB (SF) | BM#1 | 1573 | 50 | 1558 | 1537 | 43 | 6800 |  | 3 | 0.41 | 25 |  | -1.15 | 1524 | 1558 | 18.34 | 0 |  | 5 | 55 | 74 | Y |  | 2018-08-09 06:45 | 68 | 1096 | 39 | 36 | 34 | 33 | 33 | 32 | 31 | 30 | 30 | 29 | 28 | 27 | 27 | 27 | 31 | 34 | 27 | 0 | -0.14 |  | 50 | Y | 0 |  |  |  | 1.62 |  |  |  | Y | Y | Y | M | 210 | 0.48 | 67 | 105795 | 102110 | 7640 | 1500 | 9 | 1 |  | 2018-08-09 06:56 | 1524 | 122 |  | 30 |  | *연주종료 08:38 | 00924F4CF9F3491F9EED10C63BD43066 | 6422715577E3446ABAE5F9B10F9BE072 | 6CA6FF82566845778866B7464C90F64D |  |  | 8C230F1EAB23462B9CF32075F5527045 |  |  |  | 30945819E84C4292817D39779FE3288D |  |  |  |  | 96.4 | 100 | 0 | 3500 | 0 |  | 650 |  | 선택 | 해제 | 0 | 3500 | 0 |  | 650 |  | 선택 | 해제 | 선택 | 미정 | 미정 | 선택 | 미정 |  | 미정 | BT180180 | H
B47139 | 2018-08-08 | 2 | D | 잔강최소화 | 6 | A | SFMN240VS | 합금강 | D1 | BM#2 | 1615 | 44 | 1646 | 1564 | 36 | 7400 |  | 1 | 0.2 | 18 |  | -2.36 | 1566 | 1644 | 0 | 2.21 | 0 | 21 | 7 | 85 | Y |  | 2018-08-09 07:12 | 72 | 1090 | -125 | 27 | 35 | 34 | 34 | 33 | 33 | 32 | 32 | 31 | 31 | 30 | 29 | 29 | 27 | 35 | 29 | 0 | -0.12 |  | 49.98 | Y | -0.2 | [7 empty] | N | N | N | N | 100 | 0.4 | 65 | 101748 | 98970 | 110 | 15400 | 8 | 2 | 10 | 2018-08-09 07:12 | 1566 | 129 |  | 21 |  | * 전공정 작업지연 감속20%이상 주입 이상공정 등록 및 생관통보. | [14 empty] | 102.78 | 100 | 3800 | 0 | 0 |  | 650 | 400 | 선택 | 해제 | 3800 | 0 | 0 |  | 650 | 400 | 선택 | 해제 | 해제 | 미정 | 미정 | 미정 | 선택 | 5 | 미정 | RB120.00 | C
B47140 | 2018-08-09 | 2 | D |  | 7 | A | SFMN240VS | 합금강 | D1 | BM#2 | 1593 | 61 | 1655 | 1536 | 38 | 7400 |  | 1 | 0.19 | 18 |  | 0 | 1562 | 1643 | 0 | 2.23 | 0 | 22 | 65 | 81 | Y |  | 2018-08-09 08:32 | 68 | 1090 | 25 | 30 | 35 | 38 | 39 | 39 | 38 | 38 | 37 | 36 | 35 | 35 | 34 | 34 | 36 | 39 | 34 | 38 | -0.13 | Y | 37.17 | Y | -0.2 | [7 empty] | N | N | N | N | 150 | 0.46 | 58 | 94622 | 90120 | 40 | 15500 | 8 | 2 | 20 | 2018-08-09 08:32 | 1562 | 131 |  | 10 |  | * 전공정 작업지연 감속주입 함. | [14 empty] | 105.14 | 100 | 0 | 0 | 0 |  | 650 | 400 | 선택 | 해제 | 0 | 0 | 0 |  | 650 | 400 | 선택 | 해제 | 해제 | 미정 | 미정 | 미정 | 미정 |  | 미정 | RB135.00 | C
A47228 | 2018-08-09 | 1 | D | TUNDISH교체전 | 8 | A | SFMN240VS | 합금강 | D1 | BM#2 | 1586 | 53 | 1656 | 1531 | 51 | 7900 |  | 1 | 0.21 | 17 |  | -2.13 | 1569 | 1642 | 0 | 2.32 | 0 | 6 | 40 | 68 | Y |  | 2018-08-09 09:11 | 75 | 1087 | 32 | 32 | 34 | 34 | 34 | 33 | 32 | 31 | 30 | 29 | 28 | 27 | 25 | 23 | 30 | 34 | 23 | 34 | -0.2 |  | 55 | Y | -0.4 | [7 empty] | N | N | N | N | 140 | 0.45 | 68 | 75113 | 100800 | -1300 | 2000 | 8 | 2 | 30 | 2018-08-09 09:10 | 1569 | 141 |  | 32 |  | * 전공정 작업지연 감속주입 함. | 2191BF9846E54B589031109C4B0AB5E5 | 63A48E155C58478A9E508E5F10CDC5CA | CD3831C8A62B486598B7FDD2852C2B9A | [11 empty] | 75.49 | 100 | 0 | 2640 | 0 |  | 650 | 400 | 선택 | 해제 | 0 | 2640 | 0 |  | 650 | 400 | 선택 | 해제 | 해제 | 미정 | 미정 | 미정 | 미정 |  | 미정 | BT180180 | C
A47229 | 2018-08-09 | 1 | D | TUNDISH교체 | 1 | A | 25MOCRS4HM2 | 소입성보증강 | C | BM#2 | 1594 | 55 | 1667 | 1535 | 53 | 8500 |  | 1 | 0.18 | 19 |  | -2.07 | 1588 | 1657 | 0 | 1.98 | 0 | 33 | 18 | 136 | Y |  | 2018-08-09 10:33 | 80 | 1087 | -615 | -292 | -145 | 8 | 8 | 7 | 17 | 23 | 26 | 26 | 28 | 29 | 30 | 30 | 18 | 30 | 30 | 0 | 0 |  | 5.02 | Y | 0 |  | 2.82 | 2.82 | 1.72 |  |  |  | N | N | N | M | 150 | 0.52 | 56 | 94668 | 99370 | 30 | 14900 | 4 | 1 | 10 | 2018-08-09 10:44 | 1588 | 154 |  | 46 | 19 | * T/D FLUX 용탕부: 120 KG / 유탕부: 15KG 투입 * L/D 첫차지 탄화왕겨200kg투입 *첫 HEAT 수소측정 기준초과(10분)이상공정 등록 및 생관통보. | [14 empty] | 97.6 | 100 | 710 | 0 | 0 |  | 650 | 400 | 선택 | 선택 | 740 | 0 | 0 |  | 650 | 400 | 선택 | 선택 | 해제 | 미정 | 미정 | 미정 | 미정 |  | 미정 | RB125.00 | C
A47230 | 2018-08-09 | 1 | D | 잔강최소화전 | 2 | B | 25MOCRS4HM2 | 소입성보증강 | C | BM#2 | 1658 | 42 | 1666 | 1603 | 40 | 5800 |  | 1 | 0.19 | 18 |  | -2.62 | 1579 | 1653 | 0 | 2.54 | 0 | 31 | 59 | 85 | Y |  | 2018-08-09 11:23 | 71 | 1087 | 28 | 23 | 23 | 23 | 23 | 25 | 24 | 24 | 24 | 23 | 22 | 20 |  | 20 | 24 | 25 | 20 | 24 | -0.17 | Y | 30.03 | Y | -0.4 | [7 empty] | N | N | N | Y | 140 | 0.55 | 53 | 86520 | 95500 | 2500 | 3000 | 4 | 1 | 20 | 2018-08-09 11:34 | 1579 | 146 |  | 55 | [16 empty] | 88.29 | 100 | 0 | 3520 | 0 |  | 650 | 400 | 선택 | 선택 | 0 | 3520 | 0 |  | 650 | 400 | 선택 | 선택 | 해제 | 미정 | 미정 | 미정 | 미정 |  | 미정 | RB100.00 | C
C45676 | 2018-08-09 | 3 | A | 잔강최소화 | 3 | A | SNCM23 | 합금강 | C1 | BM#2 | 1626 | 43 | 1650 | 1566 | 38 | 7100 |  | 2 | 0.67 | 20 | 40 | -1.96 | 1583 | 1637 | 0.52 | 0 |  | 16 | 38 | 69 | Y |  | 2018-08-09 12:56 | 76 | 1102 | -274 | 13 | 31 | 33 | 34 | 34 | 33 | 33 | 32 | 31 | 30 | 29 |  | 29 | 22 | 34 | 29 | 33 | -0.14 | Y | 34.98 | Y | -0.2 | [7 empty] | N | N | N | N | 130 | 0.49 | 58 | 101508 | 107130 | 930 |  | 4 | 1 |  | 2018-08-09 13:07 | 1583 | 126 |  | 30 | [16 empty] | 94.03 | 100 | 2500 | 0 | 0 |  | 650 | 400 | 선택 | 선택 | 2500 | 0 | 0 |  | 650 | 400 | 선택 | 선택 | 해제 | 미정 | 미정 | 미정 | 선택 | 2 | 미정 | BT180180 | H
C45677 | 2018-08-09 | 3 | A |  | 4 | A | SNCM23 | 합금강 | C1 | BM#2 | 1563 | 44 | 1643 | 1558 | 35 | 7200 |  | 2 | 0.5 | 20 |  | -2.23 | 1583 | 1642 | 0.76 | 0 |  | 1 | 68 | 69 | Y |  | 2018-08-09 13:50 | 76 | 1102 | 26 | 29 | 34 | 36 | 36 | 37 | 36 | 35 | 34 | 34 | 33 | 32 | 31 | 31 | 33 | 37 | 31 | 36 | -0.17 | Y | 35.02 | Y | -0.2 | [7 empty] | N | N | N | N | 120 | 0.49 | 65 | 152262 | 105260 | 1960 | 11600 | 4 | 1 |  | 2018-08-09 14:14 | 1583 | 125 |  | 37 |  | *연연주 혼탕부 307~309 . 407~409 * 후 HEAT L/D 강제개공실시 ID:306/406 * L/D 강제개공 실시 SPEED 0.40 이하 작업 ID: 305/405 | [14 empty] | 142.04 | 100 | 0 | 0 | 0 |  | 650 | 400 | 선택 | 선택 | 0 | 0 | 0 |  | 650 | 400 | 선택 | 선택 | 해제 | 미정 | 미정 | 미정 | 미정 |  | 미정 | BT180180 | H
A47231 | 2018-08-09 | 1 | A |  | 5 | A | SNCM23HT | 소입성보증강 | C1 | BM#2 | 1663 | 50 | 1633 | 1565 | 34 | 6000 |  | 1 | 0.28 | 18 |  | 0 | 1638 | 1638 | 0 | 11.43 | 0 | 5 | 56 | 263 | N | 3 | 2018-08-09 15:01 | 133 | 1087 | 22 | 19 | 19 | 17 | 17 | 16 | 14 | 13 | 12 | 11 | 9 |  |  | 9 | 15 | 19 | 9 | 0 | -0.25 |  | 40 | Y | -0.4 | [7 empty] | N | N | N | N | 110 | 0.51 | 53 | 50754 | 95340 | 180 | 14300 | 4 | 1 |  | 2018-08-09 15:18 | 1570 | 141 |  | 37 |  | *연연주 혼탕부 301 . 401 | [14 empty] | 51.06 | 100 | 0 | 0 | 0 |  | 450 | 300 | 선택 | 선택 | 0 | 0 | 0 |  | 450 | 300 | 선택 | 선택 | 해제 | 미정 | 미정 | 미정 | 미정 |  | 미정 | BT180180 | H
A47232 | 2018-08-09 | 1 | A |  | 6 | A | SNCM23HT | 소입성보증강 | C1 | BM#2 | 1623 | 42 | 1629 | 1576 | 34 | 5800 |  | 3 | 0.32 | 16 |  | -2.72 | 1573 | 1629 | 0 | 7.09 |  | 31 | 60 | 59 | Y |  | 2018-08-09 16:02 | 68 | 1099 | 5 | 19 | 26 | 30 | 31 | 31 | 31 | 30 | 30 | 29 | 28 | 27 |  | 27 | 26 | 31 | 27 | 31 | -0.11 | Y | 35.02 | Y | -0.2 | [7 empty] | N | N | N | N | 100 | 0.53 | 56 | 101508 | 98930 | 960 | 14500 | 4 | 1 |  | 2018-08-09 16:10 | 1573 | 134 |  | 32 | [16 empty] | 101.71 | 100 | 0 | 0 | 0 |  | 450 | 300 | 선택 | 선택 | 0 | 0 | 0 |  | 450 | 300 | 선택 | 선택 | 해제 | 미정 | 미정 | 미정 | 미정 |  | 미정 | BT180180 | H
A47233 | 2018-08-09 | 1 | A |  | 7 | A | SNCM23HT | 소입성보증강 | C1 | BM#2 | 1607 | 44 | 1621 | 1555 | 41 | 7100 |  | 3 | 0.3 | 16 |  | -1.88 | 1594 | 1632 | 0 | 6.23 |  | 22 | 66 | 324 | Y |  | 2018-08-09 16:43 | 89 | 1101 | 24 | 24 | 27 | 30 | 31 | 32 | 32 | 31 | 30 | 29 | 27 | 26 |  | 26 | 29 | 32 | 26 | 0 | -0.2 | Y | 30 | Y | -0.2 | [7 empty] | N | N | N | N | 150 | 0.52 | 56 | 101508 | 98080 | 1810 | 13900 | 4 | 1 | 40 | 2018-08-09 17:05 | 1594 | 132 |  | 51 | [16 empty] | 101.66 | 100 | 0 | 0 | 0 |  | 450 | 300 | 선택 | 선택 | 0 | 0 | 0 |  | 450 | 300 | 선택 | 선택 | 해제 | 미정 | 미정 | 미정 | 미정 |  | 미정 | BT180180 | H
A47234 | 2018-08-09 | 1 | A | TUNDISH교체전 | 8 | A | SNCM23HT | 소입성보증강 | C1 | BM#2 | 1625 | 44 | 1623 | 1566 | 38 | 6900 |  | 3 | 0.32 | 18 |  | -1.87 | 1583 | 1623 | 0 | 5.88 |  | 33 | 19 | 233 | Y |  | 2018-08-09 17:51 | 78 | 1101 | 22 | 25 | 27 | 29 | 29 | 28 | 28 | 27 | 26 | 25 | 24 | 22 |  | 22 | 26 | 29 | 22 | 0 | -0.18 | Y | 39.97 | Y | -0.4 | [7 empty] | N | N | N | N | 140 | 0.52 | 57 | 82685 | 99890 | 4260 | 2800 | 4 | 1 |  | 2018-08-09 18:01 | 1583 | 131 |  | 43 |  |  | B7336BC162CD4B9091D726BE5229DA7E | 4FD40B4A856D4E3594BAB67F3D55760E | A0AC15D2F8024934BB9F39BF327F42E8 | [11 empty] | 79.39 | 100 | 0 | 2500 | 0 |  | 450 | 300 | 선택 | 선택 | 0 | 2500 | 0 |  | 450 | 300 | 선택 | 선택 | 해제 | 미정 | 미정 | 미정 | 미정 |  | 미정 | BT180180 | H
A47235 | 2018-08-09 | 1 | A | TUNDISH교체 | 1 | A | SCR420HD | 소입성보증강 | C | BM#2 | 1625 | 45 | 1648 | 1558 | 43 | 7900 |  | 3 | 0.29 | 16 |  | -2.38 | 1598 | 1648 | 0 | 5.12 |  | 2 | 23 | 514 | Y |  | 2018-08-09 19:01 | 89 | 1098 | 8 | 9 | 11 | 12 | 11 | 53 | 53 | 13 | 75 | -565 | 12 | 14 | 16 | 19 | 0 | 75 | 12 | 0 | -6.31 |  | 5 | Y | 0.6 |  |  |  | 2.23 |  |  |  | N | N | N | N | 150 | 0.53 | 51 | 93049 | 94270 | 8380 | 14200 | 15 | 2 |  | 2018-08-09 19:07 | 1598 | 140 |  | 55 |  | *주상 수소판넬 펄트발생으로 10분값 미측정 이상공정등록 *T/D 플럭스 120/15KG *T/D 교체 슬리브롱노즐사용 *L/D 잔강 8.3T에 슬러그유입으로 잔강이월 미실시 이상공정등록 | [14 empty] | 90.65 | 72.73 | 700 | 0 | 0 |  | 410 | 300 | 선택 | 선택 | 700 | 0 | 0 |  | 410 | 300 | 선택 | 선택 | 해제 | 미정 | 미정 | 미정 | 미정 |  | 미정 | BT180180 | H
A47236 | 2018-08-09 | 1 | A |  | 2 | A | SCR420HD | 소입성보증강 | C | BM#2 | 1596 | 45 | 1629 | 1548 | 43 | 7700 |  | 3 | 0.3 | 17 |  | -1.51 | 1598 | 1629 | 0 | 7.59 |  | 5 | 57 | 104 | Y |  | 2018-08-09 20:07 | 89 | 1119 | 19 | 25 | 30 | 33 | 34 | 35 | 34 | 33 | 32 | 30 | 29 |  |  | 29 | 30 | 35 | 29 | 0 | -0.24 | Y | 25.03 | Y | -0.2 | [7 empty] | N | N | N | N | 140 | 0.53 | 52 | 143803 | 91130 | 7080 | 13800 | 15 | 2 |  | 2018-08-09 20:42 | 1598 | 128 |  | 43 |  | *연연주 혼탕부 ID: 307~309/ 406~408 | [14 empty] | 146.59 | 76.47 | 0 | 0 | 0 |  | 410 | 300 | 선택 | 선택 | 0 | 0 | 0 |  | 410 | 300 | 선택 | 선택 | 해제 | 미정 | 미정 | 미정 | 미정 |  | 미정 | BT180180 | H
A47237 | 2018-08-09 | 1 | C |  | 3 | A | SCR420HON | 소입성보증강 | C | BM#2 | 1597 | 41 | 1632 | 1535 | 37 | 6800 |  | 3 | 0.31 | 21 |  | -1.51 | 1591 | 1628 | 0 | 9.62 |  | 31 | 61 | 111 | Y |  | 2018-08-09 21:06 | 81 | 1101 | 24 | 27 | 31 | 33 | 34 | 34 | 33 | 32 | 31 | 31 | 29 |  |  | 29 | 31 | 34 | 29 | 31 | -0.17 | Y | 30 | Y | -0.4 | [7 empty] | N | N | N | N | 130 | 0.52 | 53 | 46392 | 92510 | 7040 | 16000 | 15 | 2 |  | 2018-08-09 21:20 | 1591 | 114 |  | 39 |  | *연연주 혼탕부 301 . 401 | [14 empty] | 46.6 | 83.33 | 0 | 0 | 0 |  | 410 | 300 | 선택 | 선택 | 0 | 0 | 0 |  | 410 | 300 | 선택 | 선택 | 해제 | 미정 | 미정 | 선택 | 미정 |  | 미정 | BT180180 | H
A47238 | 2018-08-09 | 1 | C |  | 4 | A | SCR420HON | 소입성보증강 | C | BM#2 | 1629 | 42 | 1614 | 1567 | 31 | 5600 |  | 3 | 0.29 | 20 |  | -1.63 | 1587 | 1626 | 0 | 11.23 |  | 33 | 20 | 57 | Y |  | 2018-08-09 22:14 | 77 | 1104 | 26 | 30 | 34 | 37 | 37 | 37 | 36 | 35 | 34 | 33 | 31 | 30 |  | 30 | 34 | 37 | 30 | 37 | -0.18 | Y | 39.98 | Y | -0.2 | [7 empty] | N | N | N | N | 120 | 0.5 | 55 | 92784 | 89390 | 7010 | 15900 | 15 | 2 |  | 2018-08-09 22:26 | 1587 | 106 |  | 26 |  | *전공정 요청 감속주입 | [14 empty] | 96.25 | 75 | 0 | 0 | 0 |  | 410 | 300 | 선택 | 선택 | 0 | 0 | 0 |  | 410 | 300 | 선택 | 선택 | 해제 | 미정 | 미정 | 선택 | 미정 |  | 미정 | BT180180 | H
A47239 | 2018-08-09 | 1 | C |  | 5 | A | SCR420HON | 소입성보증강 | C | BM#2 | 1632 | 41 | 1610 | 1581 | 33 | 5600 |  | 3 | 0.31 | 21 |  | -1.47 | 1574 | 1610 | 0 | 11.8 |  | 2 | 24 | 45 | Y |  | 2018-08-09 23:13 | 64 | 1102 | 28 | 27 | 26 | 26 | 25 | 24 | 23 | 22 | 21 | 20 | 19 | 18 | 16 | 13 | 21 | 26 | 13 | 0 | -0.2 |  | 65 | Y | -0.2 | [7 empty] | N | N | N | N | 110 | 0.41 | 75 | 92784 | 100540 | 7060 | 16300 | 15 | 2 |  | 2018-08-09 23:23 | 1574 | 99 |  | 25 |  | *전공정 요청 20%이상 감속주입, 이상공정 등록 및 생관통보 | [14 empty] | 86.23 | 75 | 0 | 0 | 0 |  | 410 | 300 | 선택 | 선택 | 0 | 0 | 0 |  | 410 | 300 | 선택 | 선택 | 해제 | 미정 | 미정 | 선택 | 미정 |  | 미정 | BT180180 | H
A47240 | 2018-08-09 | 1 | C |  | 6 | A | SCR420HON | 소입성보증강 | C | BM#2 | 1636 | 40 | 1626 | 1574 | 33 | 5800 |  | 3 | 0.31 | 21 |  | -1.71 | 1584 | 1626 | 0 | 13.22 |  | 5 | 58 | 53 | Y |  | 2018-08-10 00:21 | 74 | 1090 | 12 | 18 | 25 | 29 | 31 | 31 | 31 | 31 | 30 | 30 | 29 | 28 | 27 | 24 | 27 | 31 | 24 | 31 | -0.14 | Y | 50 | Y | -0.4 | [7 empty] | N | N | N | N | 100 | 0.42 | 72 | 92784 | 97520 | 6930 | 14600 | 15 | 2 |  | 2018-08-10 00:37 | 1584 | 111 |  | 35 |  | *전공정 요청 20%이상 감속주입, 이상공정 등록 및 생관통보 | [14 empty] | 88.83 | 75 | 0 | 0 | 0 |  | 410 | 300 | 선택 | 선택 | 0 | 0 | 0 |  | 410 | 300 | 선택 | 선택 | 해제 | 미정 | 미정 | 선택 | 미정 |  | 미정 | BT180180 | H
A47241 | 2018-08-09 | 1 | C |  | 7 | A | SCR420HON | 소입성보증강 | C | BM#2 | 1605 | 41 | 1628 | 1559 | 34 | 6100 |  | 3 | 0.3 | 21 |  | -2.03 | 1578 | 1628 | 0 | 13.8 |  | 31 | 62 | 84 | Y |  | 2018-08-10 01:42 | 68 | 1098 | 22 | 25 | 29 | 31 | 32 | 31 | 31 | 30 | 29 | 29 | 28 | 27 | 26 | 26 | 29 | 32 | 26 | 31 | -0.15 | Y | 40 | Y | -0.2 | [7 empty] | N | N | N | N | 150 | 0.45 | 64 | 92784 | 94950 | 7080 | 15000 | 15 | 2 |  | 2018-08-10 02:04 | 1578 | 109 |  | 30 |  | *전공정 요청 감속주입 | [14 empty] | 90.96 | 75 | 0 | 0 | 0 |  | 410 | 300 | 선택 | 선택 | 0 | 0 | 0 |  | 410 | 300 | 선택 | 선택 | 해제 | 미정 | 미정 | 선택 | 미정 |  | 미정 | BT180180 | H
A47242 | 2018-08-09 | 1 | C |  | 8 | A | SCR420HON | 소입성보증강 | C | BM#2 | 1611 | 44 | 1621 | 1533 | 38 | 7100 |  | 3 | 0.3 | 21 |  | -1.66 | 1580 | 1621 | 0 | 13.23 |  | 33 | 21 | 84 | Y |  | 2018-08-10 02:50 | 70 | 1087 | 22 | 26 | 29 | 31 | 32 | 32 | 32 | 31 | 30 | 29 | 27 | 26 | 25 | 25 | 29 | 32 | 25 | 32 | -0.18 | Y | 39.98 | Y | -0.2 | [7 empty] | N | N | N | N | 140 | 0.45 | 62 | 100516 | 93120 | 7030 | 16000 | 15 | 2 |  | 2018-08-10 02:57 | 1580 | 110 |  | 30 |  | *전공정 요청 감속주입 | [14 empty] | 100.37 | 76.92 | 0 | 0 | 0 |  | 410 | 300 | 선택 | 선택 | 0 | 0 | 0 |  | 410 | 300 | 선택 | 선택 | 해제 | 미정 | 미정 | 선택 | 선택 | 7 | 미정 | BT180180 | H
A47243 | 2018-08-09 | 1 | C |  | 9 | A | SCR420HON | 소입성보증강 | C | BM#2 | 1593 | 45 | 1622 | 1528 | 39 | 7200 |  | 3 | 0.32 | 22 |  | -1.64 | 1581 | 1622 | 0 | 13.43 |  | 2 | 25 | 76 | Y |  | 2018-08-10 03:55 | 71 | 1095 | 22 | 27 | 32 | 34 | 30 | 30 | 30 | 29 | 29 | 28 | 27 | 25 |  | 25 | 29 | 34 | 25 | 30 | -0.22 |  | 40.02 | Y | -0.4 | [7 empty] | N | N | N | N | 130 | 0.54 | 58 | 100516 | 102070 | 7030 | 14600 | 15 | 2 |  | 2018-08-10 04:17 | 1581 | 111 |  | 30 | [16 empty] | 92.13 | 100 | 0 | 0 | 0 |  | 410 | 300 | 선택 | 선택 | 0 | 0 | 0 |  | 410 | 300 | 선택 | 선택 | 해제 | 미정 | 미정 | 선택 | 미정 |  | 미정 | BT180180 | H
A47244 | 2018-08-09 | 1 | D | TUNDISH교체전 | 10 | A | SCR420HON | 소입성보증강 | C | BM#2 | 1592 | 44 | 1623 | 1522 | 37 | 6900 |  | 3 | 0.33 | 21 |  | -1.78 | 1578 | 1623 | 0 | 15.16 |  | 5 | 59 | 64 | Y |  | 2018-08-10 05:07 | 68 | 1087 | 23 | 29 | 32 | 33 | 33 | 33 | 31 | 30 | 28 | 27 | 26 | 23 |  | 23 | 29 | 33 | 23 | 33 | -0.25 | Y | 39.97 | Y | -0.6 | [7 empty] | N | N | N | N | 120 | 0.55 | 55 | 92784 | 100980 | 6970 | 2000 | 15 | 2 | 30 | 2018-08-10 05:17 | 1578 | 101 |  | 18 |  | * 래들 잔강 이월7톤전 SLAG 나와 이월못해 이상공정 등록 함. | 52907D5E161643F7B4AC7BAEF17D4C5E | A517862762F74D8AAAB3A5211BE1A822 | 4589F46E03584ACEAF4FFE579DA1210A | [11 empty] | 85.95 | 100 | 0 | 4140 | 0 |  | 410 | 300 | 선택 | 선택 | 0 | 4390 | 0 |  | 410 | 300 | 선택 | 선택 | 해제 | 미정 | 미정 | 해제 | 미정 |  | 미정 | BT180180 | H
A47245 | 2018-08-09 | 1 | D | TUNDISH교체 | 1 | A | SCM440J | 합금강 | D4 | BM#2 | 1584 | 41 | 1633 | 1557 | 33 | 5900 |  | 3 | 0.33 | 14 |  | -2.1 | 1595 | 1633 | 5.98 | 0 |  | 31 | 63 | 69 | Y |  | 2018-08-10 05:57 | 100 | 1090 | -582 | -206 | -57 | 28 | 22 | 29 | 35 | 37 | 37 | 39 | 40 | 40 | 39 | 39 | 33 | 40 | 39 | 39 | 0 |  | 15 | Y | 0 |  | 3.44 | 3.44 | 1.7 |  |  |  | N | N | N | N | 150 | 0.47 | 61 | 90560 | 98870 | 5780 | 14300 | 18 | 1 | 10 | 2018-08-10 06:10 | 1595 | 119 |  | 50 |  | * T/D FLUX 용탕부: 120 KG / 유탕부: 15KG 투입 *10분 수소측정값 3PPM 초과로 2회 측정.(1차:3.44PPM2차:3.06PPM) *첫 HEAT 수소측정 기준초과(10분)이상공정 등록 및 생관통보. * L/D 첫차지 탄화왕겨200kg투입 * 후 HEAT 래들 강제개공 ID:406 이상재등록 * STR#1기 M-EMS FAULT 발생 정지됨 ID:305 이상재등록 | [14 empty] | 86.54 | 100 | 1000 | 0 | 0 |  | 650 | 1100 | 선택 | 해제 | 1100 | 0 | 0 |  | 650 | 1100 | 선택 | 해제 | 해제 | 미정 | 미정 | 미정 | 미정 |  | 미정 | BT180180 | H
A47246 | 2018-08-09 | 1 | D | 연주시작 | 1 | A | AE1070LS | 탄소강 | E1 | BM#1 | 1600 | 43 | 1621 | 1520 | 39 | 6600 |  | 3 | 0.32 | 25 |  | -1.56 | 1576 | 1621 | 0 | 14.37 |  | 33 | 22 | 63 | Y |  | 2018-08-10 07:11 | 101 | 1093 | 36 | 34 | 35 | 40 | 43 | 45 | 47 | 48 | 47 | 46 | 45 | 46 |  | 46 | 43 | 48 | 45 | 0 | -0.2 |  | 15 | Y | 0.2 |  | 2 | 2 |  |  |  |  | N | N | N | N | 230 | 0.42 | 65 | 76811 | 92870 | 7480 | 14300 | 5 | 2 |  | 2018-08-10 07:30 | 1576 | 115 |  | 34 |  | *T/Dflux 유15kg 용225kg *첫히트 탄화왕겨 200KG투입 *연주시작 07:43 *STR#1 몰드레벨헌팅으로 HEAD부 1500mm추가절단 *MLC이상으로 매뉴얼 조업 이상공정등록ID101~105 | [14 empty] | 76.54 | 100 | 3000 | 0 | 5800 | MLC센서 | 450 |  | 선택 | 해제 | 1500 | 0 | 0 |  | 450 |  | 선택 | 해제 | 해제 | 미정 | 미정 | 선택 | 선택 |  | 미정 | BT180180 | H
B47141 | 2018-08-09 | 2 | D | 잔강최소화전 | 2 | A | SCM440J | 합금강 | D4 | BM#2 | 1621 | 64 | 1646 | 1570 | 46 | 8500 |  | 1 | 0.26 | 17 |  | -2.89 | 1576 | 1657 | 1.7 | 0 | 0 | 6 | 41 | 1048 | Y |  | 2018-08-10 07:04 | 81 | 1099 | 37 | 28 | 27 | 29 | 30 | 32 | 32 | 29 | 27 | 25 | 24 | 22 | 21 | 17 | 26 | 32 | 17 | 0 | -0.31 | Y | 47.68 | Y | -0.2 | [7 empty] | N | N | N | N | 140 | 0.48 | 76 | 72451 | 74900 | 8900 | 3000 | 18 | 1 | 20 | 2018-08-10 07:08 | 1576 | 186 |  | 48 |  | * STR#1기 M-EMS FAULT 발생 정지됨 ID:301,302 이상재등록 * STR#2기 최소화 정상램핑 다운불가 TAIL 추가절단 함.-한줄 종료시 TAIL 위치 정확치 않아 제품길이 조정 후 BLOOM 절단 함. * STR#1기 M-EMS FAULT 발생 런닝지연되어 한줄종료 함. 08시18분 * 최소화 작업진행으로 래들 잔강 약 15톤 내림. | 0BFE3A7CEE18441099FC83435C11C097 |  | 2FFB0B631D7A46FFA74CA5B26848ED57 | [11 empty] | 80.5 | 100 | 0 | 3400 | 0 |  | 650 | 1100 | 선택 | 해제 | 0 | 5000 | 0 |  | 650 | 1100 | 선택 | 해제 | 해제 | 미정 | 미정 | 미정 | 미정 |  | 미정 | RB115.00 | C
A47247 | 2018-08-10 | 1 | D |  | 2 | A | AE1070LS | 탄소강 | E1 | BM#1 | 1584 | 39 | 1591 | 1517 | 36 | 5800 |  | 3 | 0.3 | 25 |  | -1.67 | 1543 | 1591 | 0 | 15.45 |  | 2 | 26 | 64 | Y |  | 2018-08-10 08:18 | 68 | 1119 | 44 | 34 | 30 | 28 | 27 | 26 | 27 | 30 | 31 | 30 | 28 | 30 | 30 | 30 | 30 | 31 | 28 | 30 | -0.3 | Y | 10 | Y | 0 | [7 empty] | N | N | N | N | 220 | 0.46 | 62 | 93049 | 93170 | 7000 | 16400 | 5 | 2 |  | 2018-08-10 08:27 | 1543 | 117 |  | 32 | [16 empty] | 92.36 | 100 | 0 | 0 | 0 |  | 450 |  | 선택 | 해제 | 0 | 0 | 0 |  | 450 |  | 선택 | 해제 | 해제 | 미정 | 미정 | 선택 | 미정 |  | 미정 | BT180180 | H
A47248 | 2018-08-10 | 1 | D |  | 3 | A | AE1070LS | 탄소강 | E1 | BM#1 | 1575 | 47 | 1596 | 1524 | 36 | 5500 |  | 3 | 0.3 | 25 |  | -2.03 | 1537 | 1596 | 0 | 12.45 |  | 21 | 8 | 1386 | Y |  | 2018-08-10 09:34 | 62 | 1088 | 30 | 28 | 28 | 29 | 28 | 28 | 27 | 27 | 26 | 24 | 23 | 25 | 22 | 22 | 27 | 29 | 22 | 28 | -0.16 | Y | 44.98 | Y | -0.6 | [7 empty] | N | N | N | N | 210 | 0.49 | 63 | 101508 | 95290 | 7060 | 16000 | 5 | 2 |  | 2018-08-10 09:43 | 1537 | 104 |  | 18 | [16 empty] | 98.65 | 100 | 0 | 0 | 0 |  | 450 |  | 선택 | 해제 | 0 | 0 | 0 |  | 450 |  | 선택 | 해제 | 해제 | 미정 | 미정 | 선택 | 미정 |  | 미정 | BT180180 | H
B47142 | 2018-08-10 | 2 | D | 잔강최소화, 연주종료 | 3 | B | AE4145MA | 합금강 | AE4145M계 | BM#2 | 1592 | 81 | 1635 | 1545 | 49 | 9900 |  | 1 | 0.18 | 21 |  | -2.17 | 1588 | 1642 | 1.88 | 0 | 0 | 22 | 67 | 688 | Y |  | 2018-08-10 08:41 | 101 | 1125 | -285 | 14 | 26 | 27 | 26 | 24 | 24 | 24 | 25 | 25 | 25 | 25 | 25 | 16 | 3 | 27 | 16 | 25 | -0.11 | Y | 96.18 | Y | 0 |  |  |  | 1.78 |  |  |  | N | N | N | N | 130 | 0.47 | 107 | 85906 | 96700 | 300 | 2000 | 18 | 1 | 30 | 2018-08-10 09:08 | 1570 | 189 |  | 53 | 33 | * 연주종료:11시58분 * 한줄 작업 최소화 로 HEAD 4000mm 절단 함. | 2F88F6DC92DD47D2846D2939AE1CFD50 |  | 4DCB48F6E9404A14BE37247FF4671A10 | [11 empty] | 88.56 | 100 | 2700 | 3280 | 0 |  |  |  | 해제 | 선택 | 4000 | 3280 | 0 |  | 650 | 400 | 선택 | 선택 | 선택 | 미정 | 미정 | 미정 | 선택 | 2 | 미정 | RB209.55 | C
A47249 | 2018-08-10 | 1 | D |  | 4 | A | AE1070LS | 탄소강 | E1 | BM#1 | 1647 | 40 | 1589 | 1533 | 34 | 4100 |  | 3 | 0.3 | 25 |  | -1.94 | 1533 | 1589 | 0 | 13.27 |  | 30 | 16 | 3377 | Y |  | 2018-08-10 10:38 | 58 | 1087 | 21 | 24 | 27 | 27 | 27 | 26 | 25 | 23 | 24 | 24 | 21 | 19 | 20 | 20 | 24 | 27 | 19 | 27 | -0.18 | Y | 45 | Y | 0 | [7 empty] | N | N | N | N | 200 | 0.48 | 63 | 101508 | 98760 | 7030 | 15000 | 5 | 2 |  | 2018-08-10 10:51 | 1533 | 101 |  | 18 | [16 empty] | 95.4 | 100 | 0 | 0 | 0 |  | 450 |  | 선택 | 해제 | 0 | 0 | 0 |  | 450 |  | 선택 | 해제 | 해제 | 미정 | 미정 | 선택 | 미정 |  | 미정 | BT180180 | H
A47250 | 2018-08-10 | 1 | D |  | 5 | A | AE1070LS | 탄소강 | E1 | BM#1 | 1593 | 46 | 1597 | 1532 | 40 | 5600 |  | 3 | 0.31 | 25 |  | -1.52 | 1553 | 1597 | 0 | 17.82 |  | 33 | 23 | 71 | Y |  | 2018-08-10 11:44 | 78 | 1087 | 15 | 28 | 39 | 43 | 42 | 43 | 42 | 47 | 47 | 41 | 43 | 44 | 44 | 44 | 40 | 47 | 41 | 43 | 0.02 | Y | 9.98 | Y | 0 | [7 empty] | N | N | N | N | 190 | 0.47 | 63 | 84590 | 95610 | 7030 | 14900 | 5 | 2 |  | 2018-08-10 11:52 | 1553 | 106 |  | 18 |  | *전공정작업지연.감속주입 | [14 empty] | 81.97 | 100 | 0 | 0 | 0 |  | 450 |  | 선택 | 해제 | 0 | 0 | 0 |  | 450 |  | 선택 | 해제 | 해제 | 미정 | 미정 | 선택 | 미정 |  | 미정 | BT180180 | H
A47251 | 2018-08-10 | 1 | B |  | 6 | A | AE1070LS | 탄소강 | E1 | BM#1 | 1626 | 41 | 1594 | 1572 | 36 | 4300 |  | 3 | 0.31 | 25 |  | -1.9 | 1539 | 1594 | 0 | 17.45 |  | 2 | 27 | 73 | Y |  | 2018-08-10 12:41 | 64 | 1088 | 40 | 37 | 37 | 34 | 32 | 30 | 28 | 27 | 26 | 25 | 24 | 23 | 25 | 25 | 30 | 37 | 23 | 0 | -0.31 |  | 45 | Y | 0.4 | [7 empty] | N | N | N | N | 180 | 0.47 | 61 | 84590 | 93560 | 7110 | 15800 | 5 | 2 |  | 2018-08-10 12:51 | 1539 | 109 |  | 25 |  | *전공정작업지연.감속주입 | [14 empty] | 84.13 | 100 | 0 | 0 | 0 |  | 450 |  | 선택 | 해제 | 0 | 0 | 0 |  | 450 |  | 선택 | 해제 | 해제 | 미정 | 미정 | 선택 | 미정 |  | 미정 | BT180180 | H
A47252 | 2018-08-10 | 1 | B |  | 7 | A | AE1070LS | 탄소강 | E1 | BM#1 | 1619 | 41 | 1591 | 1558 | 32 | 5100 |  | 3 | 0.31 | 25 |  | -1.74 | 1541 | 1591 | 0 | 17.37 |  | 31 | 65 | 54 | Y |  | 2018-08-10 13:39 | 66 | 1087 | 27 | 27 | 30 | 32 | 33 | 32 | 32 | 31 | 30 | 28 | 26 | 27 | 27 | 26 | 29 | 33 | 26 | 32 | -0.16 | Y | 45 | Y | -0.2 | [8 empty] | N | N | N | 230 | 0.48 | 66 | 101508 | 98840 | 7140 | 15000 | 5 | 2 |  | 2018-08-10 13:45 | 1541 | 110 |  | 30 |  | *STR#1 LOOP5.6번 표면 과냉 비수량 줄임 | [14 empty] | 95.85 | 100 | 0 | 0 | 0 |  | 450 |  | 선택 | 해제 | 0 | 0 | 0 |  | 450 |  | 선택 | 해제 | 해제 | 미정 | 미정 | 선택 | 미정 |  | 미정 | BT180180 | H
A47253 | 2018-08-10 | 1 | B | TUNDISH교체전 | 8 | A | AE1070LS | 탄소강 | E1 | BM#1 | 1585 | 42 | 1590 | 1536 | 32 | 5300 |  | 3 | 0.3 | 25 |  | -1.64 | 1549 | 1596 | 0 | 15.4 |  | 21 | 9 | 140 | Y |  | 2018-08-10 14:44 | 74 | 1088 | 24 | 32 | 34 | 36 | 37 | 37 | 36 | 36 | 36 | 36 | 35 | 35 | 33 | 33 | 34 | 37 | 33 | 36 | -0.06 | Y | 39.98 | Y | -0.4 | [8 empty] | N | N | N | 220 | 0.45 | 65 | 98379 | 98180 | 7020 | 15000 | 5 | 2 |  | 2018-08-10 14:51 | 1549 | 111 |  | 32 |  | *STR#1 LOOP5.6번 표면 과냉 비수량 줄임 |  | CE747B2EB879442F922C60F805D8BC20 | 8B5DD3D12A3A4CD28E7AC7522AA68D9C | 8D4125534E0C4FF4A5BF0BA2B7B60BF8 | [10 empty] | 93.52 | 100 | 0 | 3500 | 0 |  | 450 |  | 선택 | 해제 | 0 | 3500 | 0 |  | 450 |  | 선택 | 해제 | 해제 | 미정 | 미정 | 선택 | 미정 |  | 미정 | BT180180 | H
B47147 | 2018-08-10 | 2 | B | 연주시작 | 1 | A | SCM440HK | 소입성보증강 | D | BM#2 | 1573 | 58 | 1667 | 1535 | 48 | 10000 |  | 1 | 0.2 | 21 |  | -2.76 | 1578 | 1667 | 1.97 | 0 | 0 | 30 | 17 | 111 | Y |  | 2018-08-10 15:54 | 84 | 1092 | 35 | 32 | 31 | 28 | 33 | 36 | 38 | 39 | 40 | 41 | 41 | 41 |  | 41 | 37 | 41 | 41 | 41 | 0 |  | 9.98 | Y | 0 |  | 2.43 | 2.31 |  |  |  |  | N | N | N | N | 150 | 0.48 | 57 | 94080 | 92730 | 1040 | 17200 | 6 | 2 | 10 | 2018-08-10 15:57 | 1578 | 125 |  | 12 |  | * T/D 용강량 실측:1180mm / 18..2TON * T/D FLUX 용탕부: 120 KG / 유탕부: 15KG 투입 * 슬리브 롱노즐( Y자형 ) 사용 * EDGE HEATER 설비 보호차원 미적용. | F42CF3F89B8B428682E876E64C719D7C |  | 2D31E61171AB49D1983CDA3FA77B72D8 | [11 empty] | 101.16 | 100 | 700 | 0 | 0 |  | 650 | 400 | 해제 | 해제 | 700 | 0 | 0 |  | 650 | 400 | 해제 | 해제 | 해제 | 미정 | 미정 | 미정 | 미정 |  | 미정 | SB120120 | C
A47254 | 2018-08-10 | 1 | B | TUNDISH교체 | 1 | B | P-STB2 | 베어링강 | STB (SF) | BM#1 | 1586 | 47 | 1594 | 1530 | 41 | 6900 |  | 3 | 0.31 | 28 |  | -1.32 | 1543 | 1585 | 13.86 | 0 |  | 33 | 24 | 68 | Y |  | 2018-08-10 16:02 | 87 | 1082 | 20 | 19 | 32 | 34 | 36 | 39 | 39 | 40 | 41 | 40 | 40 |  |  | 40 | 35 | 41 | 40 | 40 | -0.1 |  | 10 | Y | 0 |  | 1.78 | 1.78 | [5 empty] | N | N | M | 230 | 0.47 | 61 | 84590 | 94170 | 7110 | 15500 | 14 | 1 |  | 2018-08-10 16:09 | 1543 | 133 |  | 45 |  | *T/Dflux 유15kg 용275kg *STR#1 LOOP5.6번 표면 과냉 비수량 줄임 | [14 empty] | 83.59 | 100 | 1500 | 0 | 0 |  | 650 |  | 선택 | 해제 | 1500 | 0 | 0 |  | 650 |  | 선택 | 해제 | 선택 | 미정 | 미정 | 선택 | 미정 |  | 미정 | BT180180 | H
B47148 | 2018-08-10 | 2 | B | 잔강최소화전 | 2 | A | SCM440HK | 소입성보증강 | D | BM#2 | 1610 | 44 | 1634 | 1534 | 35 | 7100 |  | 1 | 0.18 | 16 |  | -2.54 | 1561 | 1623 | 1.72 | 0 | 0 | 5 | 62 | 124 | Y |  | 2018-08-10 16:41 | 67 | 1080 | 39 | 35 | 33 | 31 | 30 | 28 | 27 | 26 | 25 | 24 | 22 | 20 |  | 20 | 28 | 33 | 20 | 0 | -0.29 |  | 45.02 | Y | -0.4 | [7 empty] | N | N | N | N | 140 | 0.5 | 60 | 82500 | 99430 | 100 | 3000 | 6 | 2 |  | 2018-08-10 16:51 | 1561 | 113 |  | 22 | [16 empty] | 79.98 | 100 | 0 | 3500 | 0 |  | 650 | 400 | 선택 | 해제 | 0 | 3400 | 0 |  | 650 | 400 | 선택 | 해제 | 해제 | 미정 | 미정 | 미정 | 미정 |  | 미정 | SB120120 | C
A47255 | 2018-08-10 | 1 | B |  | 2 | A | P-STB2 | 베어링강 | STB (SF) | BM#1 | 1582 | 40 | 1566 | 1536 | 33 | 5300 |  | 3 | 0.31 | 28 |  | -1.1 | 1531 | 1566 | 13.74 | 0 |  | 2 | 28 | 81 | Y |  | 2018-08-10 17:08 | 75 | 1095 | 39 | 33 | 32 | 32 | 32 | 32 | 31 | 31 | 30 | 29 | 29 | 29 |  | 29 | 32 | 32 | 29 | 32 | -0.06 |  | 45.03 | Y | 0 |  |  |  | 1.3 |  |  |  | Y | Y | Y | Y | 220 | 0.48 | 58 | 84590 | 91830 | 7100 | 15100 | 14 | 1 |  | 2018-08-10 17:15 | 1531 | 122 |  | 41 | 13 | *STR#1 LOOP5.6번 표면 과냉 비수량 줄임 | [14 empty] | 85.62 | 100 | 0 | 0 | 0 |  | 650 |  | 선택 | 해제 | 0 | 0 | 0 |  | 650 |  | 선택 | 해제 | 선택 | 미정 | 미정 | 선택 | 미정 |  | 미정 | BT180180 | H
B47149 | 2018-08-10 | 2 | B | 잔강최소화 | 3 | A | AE4145MA | 합금강 | AE4145M계 | BM#2 | 1597 | 46 | 1614 | 1544 | 35 | 7500 |  | 1 | 0.17 | 21 |  | -2.16 | 1553 | 1613 | 2.5 | 0 | 0 | 6 | 43 | 48 | Y |  | 2018-08-10 17:58 | 66 | 1093 | 19 | 28 | 27 | 28 | 28 | 27 | 27 | 26 | 25 | 24 | 22 |  |  | 22 | 26 | 28 | 22 | 28 | -0.17 | Y | 34.98 | Y | -0.4 |  |  |  | 1.2 |  |  |  | N | N | N | N | 130 | 0.45 | 55 | 86420 | 93350 | 3720 | 15700 | 6 | 2 | 10 | 2018-08-10 17:57 | 1553 | 120 |  | 21 | [16 empty] | 90.87 | 100 | 2500 | 0 | 0 |  | 650 | 400 | 선택 | 선택 | 2500 | 0 | 0 |  | 650 | 400 | 선택 | 선택 | 선택 | 미정 | 미정 | 미정 | 선택 | 2 | 미정 | RB254.00 | C
A47256 | 2018-08-10 | 1 | B |  | 3 | A | P-STB2 | 베어링강 | STB (SF) | BM#1 | 1592 | 41 | 1569 | 1532 | 32 | 4400 |  | 3 | 0.31 | 28 |  | -1.27 | 1528 | 1568 | 15.38 | 0 |  | 31 | 66 | 72 | Y |  | 2018-08-10 18:15 | 72 | 1077 | 32 | 31 | 33 | 36 | 37 | 37 | 36 | 35 | 35 | 35 | 34 | 33 | 35 | 35 | 35 | 37 | 33 | 35 | -0.11 | Y | 35 | Y | 0.4 |  |  |  | 1.24 |  |  |  | Y | Y | Y | Y | 210 | 0.48 | 62 | 101508 | 93960 | 7030 | 14100 | 14 | 1 |  | 2018-08-10 18:27 | 1528 | 120 |  | 35 |  | *STR#1 LOOP5.6번 표면 과냉 비수량 줄임 | [14 empty] | 100.55 | 100 | 0 | 0 | 0 |  | 650 |  | 선택 | 해제 | 0 | 0 | 0 |  | 650 |  | 선택 | 해제 | 선택 | 미정 | 미정 | 선택 | 미정 |  | 미정 | BT180180 | H
B47150 | 2018-08-10 | 2 | B |  | 4 | A | AE4145MA | 합금강 | AE4145M계 | BM#2 | 1598 | 42 | 1625 | 1544 | 35 | 7600 |  | 1 | 0.16 | 21 |  | -2.16 | 1554 | 1622 | 2.33 | 0 | 0 | 22 | 69 | 45 | Y |  | 2018-08-10 18:55 | 67 | 1085 | 20 | 26 | 31 | 34 | 35 | 35 | 35 | 34 | 34 | 33 | 32 | 31 | 29 | 27 | 31 | 35 | 27 | 35 | -0.18 | Y | 44.98 | Y | -0.4 |  |  |  | 1.15 |  |  |  | N | N | N | N | 120 | 0.45 | 68 | 93708 | 102230 | 100 | 16900 | 6 | 2 | 20 | 2018-08-10 18:54 | 1554 | 116 |  | 22 |  | * 온도 초과로 사이즈변경 요청하였으나 생관에서 빅사이즈 작업 해달라고 요청함 | [14 empty] | 91.69 | 100 | 0 | 0 | 0 |  | 650 | 400 | 선택 | 선택 | 0 | 0 | 0 |  | 650 | 400 | 선택 | 선택 | 선택 | 미정 | 미정 | 미정 | 미정 |  | 미정 | RB241.30 | C
A47257 | 2018-08-10 | 1 | B |  | 4 | A | P-STB2 | 베어링강 | STB (SF) | BM#1 | 1570 | 44 | 1562 | 1537 | 38 | 6400 |  | 3 | 0.33 | 28 |  | -1.28 | 1521 | 1562 | 15.4 | 0 |  | 21 | 10 | 69 | Y |  | 2018-08-10 19:33 | 65 | 1079 | 36 | 31 | 31 | 30 | 30 | 29 | 28 | 27 | 26 | 26 | 25 | 24 | 24 | 24 | 28 | 31 | 24 | 0 | -0.14 |  | 50 | Y | 0 |  |  |  | 1.27 |  |  |  | Y | Y | Y | Y | 200 | 0.48 | 64 | 101508 | 102160 | 7070 | 15600 | 14 | 1 |  | 2018-08-10 19:39 | 1521 | 109 |  | 20 | 15 | *STR#1 LOOP5.6번 표면 과냉 비수량 줄임 | [14 empty] | 93 | 100 | 0 | 0 | 0 |  | 650 |  | 선택 | 해제 | 0 | 0 | 0 |  | 650 |  | 선택 | 해제 | 선택 | 미정 | 미정 | 선택 | 미정 |  | 미정 | BT180180 | H
B47151 | 2018-08-10 | 2 | B |  | 5 | A | AE4145MA | 합금강 | AE4145M계 | BM#2 | 1623 | 45 | 1605 | 1567 | 32 | 6900 |  | 1 | 0.16 | 21 |  | -2.13 | 1545 | 1613 | 2.16 | 0 | 0 | 30 | 18 | 60 | Y |  | 2018-08-10 20:03 | 58 | 1087 | 24 | 23 | 23 | 23 | 23 | 22 | 21 | 20 | 20 | 18 | 17 | 16 | 14 | 14 | 20 | 23 | 14 | 23 | -0.18 |  | 50 | Y | -0.4 |  |  |  | 1.64 |  |  |  | N | N | N | N | 110 | 0.47 | 64 | 101517 | 100590 | 640 | 15600 | 6 | 2 | 40 | 2018-08-10 20:08 | 1545 | 122 |  | 25 | [16 empty] | 100.41 | 76.92 | 0 | 0 | 0 |  | 650 | 400 | 선택 | 선택 | 0 | 0 | 0 |  | 650 | 400 | 선택 | 선택 | 선택 | 미정 | 미정 | 미정 | 미정 |  | 미정 | RB241.30 | C
A47258 | 2018-08-10 | 1 | C |  | 5 | A | P-STB2 | 베어링강 | STB (SF) | BM#1 | 1600 | 40 | 1563 | 1536 | 31 | 5200 |  | 3 | 0.3 | 28 |  | -1.21 | 1520 | 1558 | 15.19 | 0 |  | 33 | 25 | 62 | Y |  | 2018-08-10 20:25 | 64 | 1086 | 26 | 26 | 27 | 29 | 30 | 29 | 28 | 28 | 28 | 27 | 27 | 27 | 27 | 26 | 28 | 30 | 26 | 28 | -0.09 | Y | 45.02 | Y | -0.2 |  |  |  | 1.29 |  |  |  | Y | Y | Y | Y | 190 | 0.48 | 66 | 101508 | 101050 | 7010 | 14700 | 14 | 1 |  | 2018-08-10 20:36 | 1520 | 111 |  | 34 |  | *STR#1 LOOP5.6번 표면 과냉 비수량 줄임 | [14 empty] | 93.95 | 100 | 0 | 0 | 0 |  | 650 |  | 선택 | 해제 | 0 | 0 | 0 |  | 650 |  | 선택 | 해제 | 선택 | 미정 | 미정 | 선택 | 미정 |  | 미정 | BT180180 | H
B47152 | 2018-08-10 | 2 | C |  | 6 | A | AE4145MA | 합금강 | AE4145M계 | BM#2 | 1686 | 43 | 1617 | 1604 | 27 | 4800 |  | 1 | 0.16 | 21 |  | -1.95 | 1549 | 1612 | 1.77 | 0 | 0 | 5 | 63 | 62 | Y |  | 2018-08-10 21:00 | 62 | 1079 | 11 | 17 | 21 | 24 | 25 | 25 | 25 | 24 | 23 | 22 | 21 | 19 | 16 | 16 | 21 | 25 | 16 | 25 | -0.22 | Y | 40.02 | Y | -0.6 |  |  |  | 1.37 |  |  |  | N | N | N | N | 100 | 0.48 | 60 | 101517 | 95850 | 110 | 15200 | 6 | 2 | 10 | 2018-08-10 21:16 | 1549 | 129 |  | 35 | [16 empty] | 99.33 | 76.92 | 0 | 0 | 0 |  | 650 | 400 | 선택 | 선택 | 0 | 0 | 0 |  | 650 | 400 | 선택 | 선택 | 선택 | 미정 | 미정 | 미정 | 미정 |  | 미정 | RB241.30 | C
A47259 | 2018-08-10 | 1 | C |  | 6 | A | P-STB2 | 베어링강 | STB (SF) | BM#1 | 1591 | 44 | 1556 | 1517 | 37 | 6200 |  | 3 | 0.31 | 28 |  | -1.18 | 1518 | 1556 | 16.14 | 0 |  | 2 | 29 | 58 | Y |  | 2018-08-10 21:42 | 62 | 1084 | 28 | 26 | 25 | 25 | 24 | 24 | 23 | 23 | 22 | 21 | 20 | 20 | 19 | 18 | 23 | 25 | 18 | 0 | -0.12 |  | 59.97 | Y | -0.2 |  |  |  | 1.41 |  |  |  | Y | Y | Y | Y | 180 | 0.41 | 71 | 84590 | 94450 | 7040 | 16400 | 14 | 1 |  | 2018-08-10 21:48 | 1518 | 111 |  | 24 |  | *STR#1 LOOP5.6번 표면 과냉 비수량 줄임 *전공정요청 정속 유지강종 주속 미준수 ID:101~105.201~205 | [14 empty] | 83.38 | 100 | 0 | 0 | 0 |  | 650 |  | 선택 | 해제 | 0 | 0 | 0 |  | 650 |  | 선택 | 해제 | 선택 | 미정 | 미정 | 선택 | 미정 |  | 미정 | BT180180 | H
B47153 | 2018-08-10 | 2 | C |  | 7 | A | AE4145MA | 합금강 | AE4145M계 | BM#2 | 1593 | 48 | 1635 | 1535 | 37 | 8000 |  | 1 | 0.18 | 24 |  | 0 | 1557 | 1627 | 3.01 | 0 | 0 | 6 | 44 | 51 | Y |  | 2018-08-10 22:17 | 70 | 1078 | 15 | 23 | 29 | 31 | 32 | 32 | 32 | 31 | 30 | 29 | 27 | 26 | 25 | 25 | 28 | 32 | 25 | 32 | -0.17 | Y | 40 | Y | -0.2 |  |  |  | 1.99 |  |  |  | N | N | N | N | 150 | 0.46 | 64 | 96812 | 97400 | 880 | 15600 | 6 | 2 | 20 | 2018-08-10 22:32 | 1557 | 135 |  | 22 |  | *T/D온도 빅사이즈 기준 초과로 사이즈 변경 요청 하였으나 생관에서 빅사이즈 작업 요청함 | [14 empty] | 98.64 | 73.33 | 0 | 0 | 0 |  | 650 | 400 | 선택 | 선택 | 0 | 0 | 0 |  | 650 | 400 | 선택 | 선택 | 선택 | 미정 | 미정 | 미정 | 미정 |  | 미정 | RB215.90 | C
A47260 | 2018-08-10 | 1 | C |  | 7 | A | P-STB2 | 베어링강 | STB (SF) | BM#1 | 1558 | 52 | 1550 | 1531 | 42 | 7200 |  | 3 | 0.31 | 28 |  | -1.04 | 1517 | 1550 | 10.45 | 0 |  | 31 | 67 | 68 | Y |  | 2018-08-10 23:07 | 61 | 1095 | 19 | 21 | 25 | 27 | 27 | 27 | 26 | 26 | 25 | 25 | 24 | 23 | 23 | 23 | 24 | 27 | 23 | 27 | -0.08 | Y | 50 | Y | 0 |  |  |  | 1.16 |  |  |  | Y | Y | Y | Y | 230 | 0.47 | 69 | 101508 | 102600 | 7040 | 15600 | 14 | 1 |  | 2018-08-10 23:14 | 1517 | 104 |  | 12 |  | *STR#1 LOOP5.6번 표면 과냉 비수량 줄임 *L/D잔강 7.5TON에 슬라그 나옴 | [14 empty] | 92.2 | 100 | 0 | 0 | 0 |  | 650 |  | 선택 | 해제 | 0 | 0 | 0 |  | 650 |  | 선택 | 해제 | 선택 | 미정 | 미정 | 선택 | 미정 |  | 미정 | BT180180 | H
B47154 | 2018-08-10 | 2 | C | 잔강최소화전 | 8 | A | AE4145MA | 합금강 | AE4145M계 | BM#2 | 1663 | 44 | 1644 | 1604 | 37 | 6000 |  | 1 | 0.17 | 26 |  | 0 | 1549 | 1629 | 3.33 | 0 | 0 | 22 | 70 | 47 | Y |  | 2018-08-10 23:23 | 62 | 1082 | 22 | 24 | 25 | 26 | 27 | 26 | 25 | 25 | 24 | 23 | 22 | 20 | 18 | 18 | 24 | 27 | 18 | 25 | -0.22 | Y | 40.02 | Y | -0.4 |  |  |  | 1.38 |  |  |  | N | N | N | N | 140 | 0.47 | 62 | 81925 | 94820 | 6680 | 3000 | 6 | 2 | 10 | 2018-08-10 23:32 | 1549 | 138 |  | 23 |  | *AL성분 0.029초과,냉재처리 | [14 empty] | 85.34 | 76.92 | 0 | 5000 | 0 |  | 650 | 400 | 선택 | 선택 | 0 | 4520 | 0 |  | 650 | 400 | 선택 | 선택 | 선택 | 미정 | 미정 | 미정 | 미정 |  | 미정 | RB215.90 | C
A47261 | 2018-08-10 | 1 | C |  | 8 | A | P-STB2 | 베어링강 | STB (SF) | BM#1 | 1574 | 40 | 1563 | 1540 | 33 | 5400 |  | 3 | 0.31 | 28 |  | -1.26 | 1523 | 1563 | 10.02 | 0 |  | 21 | 11 | 86 | Y |  | 2018-08-11 00:04 | 67 | 1082 | 25 | 25 | 26 | 28 | 28 | 29 | 29 | 28 | 28 | 27 | 27 | 26 | 26 | 26 | 27 | 29 | 26 | 28 | -0.04 | Y | 38.58 | Y | 0 |  |  |  | 1.17 |  |  |  | Y | Y | Y | Y | 220 | 0.48 | 64 | 101508 | 99600 | 7050 | 16000 | 14 | 1 |  | 2018-08-11 00:15 | 1523 | 105 |  | 25 |  | *STR#1 LOOP5.6번 표면 과냉 비수량 줄임 | [14 empty] | 95.22 | 100 | 0 | 0 | 0 |  | 650 |  | 선택 | 해제 | 0 | 0 | 0 |  | 650 |  | 선택 | 해제 | 선택 | 미정 | 미정 | 선택 | 미정 |  | 미정 | BT180180 | H
B47155 | 2018-08-10 | 2 | C | 잔강최소화 | 9 | A | AE4145MA2 | 합금강 | AE4145M계 | BM#2 | 1624 | 49 | 1644 | 1575 | 37 | 7300 |  | 1 | 0.17 | 24 |  | 0 | 1552 | 1637 | 3.12 | 0 | 0 | 30 | 19 | 36 | Y |  | 2018-08-11 00:29 | 66 | 1090 | -143 | 26 | 28 | 27 | 28 | 27 | 27 | 27 | 26 | 25 | 24 | 22 |  | 22 | 21 | 28 | 22 | 27 | -0.13 | Y | 45 | Y | -0.4 |  |  |  | 1.41 |  |  |  | N | N | N | N | 130 | 0.44 | 56 | 93660 | 95610 | 2570 | 16200 | 6 | 2 | 20 | 2018-08-11 00:37 | 1552 | 151 |  | 34 | [16 empty] | 96.56 | 100 | 2500 | 0 | 0 |  | 650 | 400 | 선택 | 선택 | 2500 | 0 | 0 |  | 650 | 400 | 선택 | 선택 | 선택 | 미정 | 미정 | 미정 | 선택 | 6 | 미정 | RB209.55 | C
A47262 | 2018-08-10 | 1 | C |  | 9 | A | P-STB2 | 베어링강 | STB (SF) | BM#1 | 1615 | 42 | 1572 | 1541 | 30 | 5100 |  | 3 | 0.32 | 28 |  | -1.54 | 1523 | 1572 | 13.42 | 0 |  | 33 | 26 | 85 | Y |  | 2018-08-11 01:09 | 67 | 1087 | 29 | 28 | 29 | 30 | 31 | 30 | 30 | 30 | 29 | 28 | 28 | 27 | 27 | 27 | 29 | 31 | 27 | 30 | -0.1 | Y | 39.97 | Y | 0 |  |  |  | 1.23 |  |  |  | Y | Y | Y | Y | 210 | 0.48 | 61 | 101508 | 93400 | 5960 | 15600 | 14 | 1 |  | 2018-08-11 01:17 | 1523 | 108 |  | 25 |  | *STR#1 LOOP5.6번 표면 과냉 비수량 줄임 | [14 empty] | 101.1 | 100 | 0 | 0 | 0 |  | 650 |  | 선택 | 해제 | 0 | 0 | 0 |  | 650 |  | 선택 | 해제 | 선택 | 미정 | 미정 | 선택 | 선택 | 8 | 미정 | BT180180 | H
B47156 | 2018-08-10 | 2 | C | TUNDISH교체전 | 10 | A | AE4145MA2 | 합금강 | AE4145M계 | BM#2 | 1610 | 54 | 1624 | 1544 | 40 | 8400 |  | 1 | 0.16 | 25 |  | 0 | 1540 | 1626 | 4.51 | 0 | 0 | 5 | 64 | 39 | Y |  | 2018-08-11 01:44 | 54 | 1093 | 20 | 23 | 26 | 28 | 28 | 28 | 27 | 27 | 25 | 24 | 23 | 22 | 22 | 20 | 25 | 28 | 20 | 28 | -0.16 | Y | 50.02 | Y | -0.4 |  |  |  | 1.5 |  |  |  | N | N | N | N | 120 | 0.46 | 68 | 88833 | 103210 | -810 | 2000 | 6 | 2 | 30 | 2018-08-11 01:55 | 1540 | 139 |  | 18 |  |  | 88302B8B0D8C4CDBB69161DB868B717A | 29720E8315E94330A99533EA47459FD2 | 749689ED1CB040ADB942FECBDF29DD8C | [11 empty] | 86.75 | 72.73 | 0 | 2588 | 0 |  | 650 | 400 | 선택 | 선택 | 0 | 2578 | 0 |  | 650 | 400 | 선택 | 선택 | 선택 | 미정 | 미정 | 미정 | 미정 |  | 미정 | RB240.00 | C
A47263 | 2018-08-10 | 1 | C |  | 10 | A | P-STB2 | 베어링강 | STB (SF) | BM#1 | 1575 | 41 | 1561 | 1530 | 33 | 5600 |  | 3 | 0.32 | 28 |  | -1.26 | 1521 | 1561 | 16.12 | 0 |  | 2 | 30 | 66 | Y |  | 2018-08-11 02:15 | 65 | 1083 | 31 | 28 | 28 | 29 | 29 | 28 | 27 | 27 | 26 | 26 | 27 | 25 | 24 | 24 | 27 | 29 | 24 | 28 | -0.11 | Y | 44.98 | Y | -0.2 |  |  |  | 0.86 |  |  |  | Y | Y | Y | Y | 200 | 0.48 | 62 | 101508 | 96150 | 6990 | 16400 | 14 | 1 |  | 2018-08-11 02:25 | 1521 | 104 |  | 21 |  | *STR#1 LOOP5.6번 표면 과냉 비수량 줄임 | [14 empty] | 98.41 | 100 | 0 | 0 | 0 |  | 650 |  | 선택 | 해제 | 0 | 0 | 0 |  | 650 |  | 선택 | 해제 | 선택 | 미정 | 미정 | 선택 | 미정 |  | 미정 | BT180180 | H
B47157 | 2018-08-10 | 2 | C | TUNDISH교체 | 1 | A | SCM415W | 소입성보증강 | C | BM#2 | 1592 | 56 | 1676 | 1546 | 46 | 9700 |  | 1 | 0.17 | 23 |  | 0 | 1604 | 1682 | 0 | 4.39 | 0 | 6 | 45 | 52 | Y |  | 2018-08-11 02:51 | 89 | 1095 | -697 | -264 | 20 | 21 | 17 | 17 | 24 | 29 | 32 | 34 | 35 | 35 | 35 | 35 | 22 | 35 | 35 | 35 | 0 |  | 9.98 | Y | 0 |  | 2.5 | 2.5 | 1.41 |  |  |  | N | N | N | N | 150 | 0.52 | 51 | 96083 | 93300 | 1310 | 15000 | 16 | 1 | 10 | 2018-08-11 02:57 | 1604 | 166 |  | 46 |  | *T/D플럭스 120/15KG *롱노즐 실리부 부착 *수소 10분 측정값 기준치 초과, 생관통보 | [14 empty] | 101.62 | 100 | 778 | 0 | 0 |  | 410 | 300 | 선택 | 선택 | 738 | 0 | 0 |  | 410 | 300 | 선택 | 선택 | 해제 | 미정 | 미정 | 미정 | 선택 |  | 미정 | BT180180 | C
A47264 | 2018-08-10 | 1 | C |  | 11 | A | P-STB2 | 베어링강 | STB (SF) | BM#1 | 1588 | 40 | 1558 | 1547 | 33 | 5300 |  | 3 | 0.32 | 28 |  | -1.29 | 1517 | 1558 | 13.87 | 0 |  | 31 | 68 | 67 | Y |  | 2018-08-11 03:27 | 61 | 1083 | 24 | 24 | 25 | 26 | 26 | 25 | 24 | 24 | 24 | 23 | 22 | 21 | 21 | 20 | 24 | 26 | 20 | 24 | -0.12 | Y | 50 | Y | -0.2 |  |  |  | 1.22 |  |  |  | Y | Y | Y | Y | 190 | 0.48 | 68 | 152262 | 102000 | 6990 | 14000 | 14 | 1 |  | 2018-08-11 03:33 | 1517 | 95 |  | 13 |  | *STR#1 LOOP5.6번 표면 과냉 비수량 줄임 *유사강종 연연주 혼탕부 ID:107~109.207~209 | [14 empty] | 139.69 | 100 | 0 | 0 | 0 |  | 650 |  | 선택 | 해제 | 0 | 0 | 0 |  | 650 |  | 선택 | 해제 | 선택 | 미정 | 미정 | 선택 | 미정 |  | 미정 | BT180180 | H
B47158 | 2018-08-10 | 2 | C |  | 2 | A | SCM415W | 소입성보증강 | C | BM#2 | 1593 | 51 | 1635 | 1544 | 37 | 7400 |  | 1 | 1000 |  |  | 0 | 1572 | 1641 | 0 | 0 | 0 | 22 | 71 | 63 | Y |  | 2018-08-11 03:58 | 57 | 1091 | 34 | 26 | 21 | 18 | 16 | 15 | 14 | 14 | 13 | 12 | 12 |  |  | 12 | 18 | 21 | 12 | 0 | -0.23 |  | 39.98 | Y | 0 | [7 empty] | N | N | N | N | 140 | 0.56 | 51 | 96083 | 94100 | 1970 | 15800 | 16 | 1 |  | 2018-08-11 04:15 | 1585 | 146 |  | 33 | 15 | [15 empty] | 100.09 | 100 | 0 | 0 | 0 |  | 410 | 300 | 선택 | 선택 | 0 | 0 | 0 |  | 410 | 300 | 선택 | 선택 | 해제 | 미정 | 미정 | 미정 | 미정 |  | 미정 | BT180180 | C
A47265 | 2018-08-10 | 1 | C |  | 12 | A | STB2N | 베어링강 | STB (SF) | BM#1 | 1600 | 41 | 1554 | 1537 | 34 | 5600 |  | 3 | 0.32 | 28 |  | -1.19 | 1516 | 1554 | 13.38 | 0 |  | 21 | 12 | 71 | Y |  | 2018-08-11 04:34 | 61 | 1088 | 26 | 26 | 27 | 28 | 28 | 28 | 27 | 27 | 26 | 25 | 24 | 23 | 23 | 22 | 26 | 28 | 22 | 28 | -0.12 | Y | 50.02 | Y | -0.2 | [7 empty] | Y | Y | Y | Y | 180 | 0.48 | 69 | 44346 | 108340 | 7020 | 15200 | 14 | 1 |  | 2018-08-11 04:48 | 1516 | 98 |  | 16 |  | *STR#1 LOOP5.6번 표면 과냉 비수량 줄임 *유사강종 연연주 혼탕부 ID:101.201 | [14 empty] | 38.2 | 100 | 0 | 0 | 0 |  | 650 |  | 선택 | 해제 | 0 | 0 | 0 |  | 650 |  | 선택 | 해제 | 선택 | 미정 | 미정 | 선택 | 미정 |  | 미정 | BT180180 | H
B47159 | 2018-08-10 | 2 | D |  | 3 | B | SCM415W | 소입성보증강 | C | BM#2 | 1615 | 48 | 1647 | 1575 | 36 | 7100 |  | 1 | 0.19 | 16 |  | 0 | 1593 | 1648 | 0 | 3.59 | 0 | 30 | 20 | 56 | Y |  | 2018-08-11 04:53 | 78 | 1080 | 11 | 23 | 30 | 34 | 35 | 35 | 35 | 34 | 33 | 32 | 30 |  |  | 30 | 30 | 35 | 30 | 35 | -0.17 | Y | 29.98 | Y | -0.4 | [7 empty] | N | N | N | N | 130 | 0.55 | 53 | 86420 | 96570 | 1060 | 14000 | 16 | 1 | 20 | 2018-08-11 05:20 |  | 136 |  | 32 | [16 empty] | 88.59 | 100 | 0 | 0 | 0 |  | 410 | 300 | 선택 | 선택 | 0 | 0 | 0 |  | 410 | 300 | 선택 | 선택 | 해제 | 미정 | 미정 | 미정 | 미정 |  | 미정 | BT180180 | C
A47266 | 2018-08-10 | 1 | D |  | 13 | A | STB2N | 베어링강 | STB (SF) | BM#1 | 1572 | 38 | 1568 | 1526 | 32 | 5300 |  | 3 | 0.31 | 28 |  | -1.56 | 1518 | 1568 | 11.43 | 0 |  | 33 | 27 | 73 | Y |  | 2018-08-11 05:39 | 63 | 1099 | 25 | 24 | 25 | 26 | 27 | 26 | 27 | 25 | 25 | 25 | 25 | 22 | 23 | 20 | 25 | 27 | 20 | 25 | -0.16 | Y | 45 | Y | -0.6 | [7 empty] | Y | Y | Y | Y | 230 | 0.48 | 68 | 103474 | 99670 | 7050 | 14900 | 14 | 1 |  | 2018-08-11 05:50 | 1518 | 101 |  | 21 | [16 empty] | 96.43 | 100 | 0 | 0 | 0 |  | 650 |  | 선택 | 해제 | 0 | 0 | 0 |  | 650 |  | 선택 | 해제 | 선택 | 미정 | 미정 | 선택 | 미정 |  | 미정 | BT180180 | H
B47160 | 2018-08-10 | 2 | D |  | 4 | A | SCM415 | 합금강 | C | BM#2 | 1641 | 45 | 1657 | 1584 | 29 | 5600 |  | 1 | 0.12 | 21 |  | -1.94 | 1573 | 1639 | 3.42 | 0.21 | 0 | 5 | 65 | 50 | Y |  | 2018-08-11 06:02 | 57 | 1100 | 26 | 25 | 24 | 24 | 24 | 23 | 22 | 21 | 20 | 19 | 17 | 14 |  | 14 | 22 | 24 | 14 | 24 | -0.22 |  | 45 | Y | -0.6 |  |  |  | 1.16 |  |  |  | N | N | N | Y | 120 | 0.49 | 57 | 102245 | 91810 | 2690 | 15000 | 16 | 1 | 30 | 2018-08-11 06:05 | 1573 | 127 |  | 18 | [16 empty] | 108.2 | 100 | 0 | 0 | 0 |  | 490 | 300 | 선택 | 선택 | 0 | 0 | 0 |  | 490 | 300 | 선택 | 선택 | 해제 | 미정 | 미정 | 미정 | 미정 |  | 미정 | RB160.00 | C
A47267 | 2018-08-10 | 1 | D | TUNDISH교체전 | 14 | A | STB2N | 베어링강 | STB (SF) | BM#1 | 1592 | 46 | 1563 | 1530 | 43 | 6200 |  | 3 | 0.32 | 25 |  | -1.27 | 1526 | 1563 | 17.73 | 0 |  | 2 | 31 | 77 | Y |  | 2018-08-11 06:56 | 71 | 1090 | 29 | 33 | 35 | 36 | 36 | 35 | 34 | 34 | 33 | 32 | 31 | 31 |  | 31 | 33 | 36 | 31 | 0 | -0.12 | Y | 40 | Y | 0 | [7 empty] | Y | Y | Y | M | 220 | 0.48 | 61 | 107801 | 100620 | 7630 | 1500 | 14 | 1 |  | 2018-08-11 07:07 | 1526 | 96 |  | 15 |  |  | 1F362FB53B544D748D888D8B23BD4740 | 7BD38AE7839940048C8549D22F59B5C4 | 4DC1561BB12F4B8A870D8425038993A0 | [11 empty] | 99.59 | 100 | 0 | 3500 | 0 |  | 650 |  | 선택 | 해제 | 0 | 3500 | 0 |  | 650 |  | 선택 | 해제 | 선택 | 미정 | 미정 | 선택 | 미정 |  | 미정 | BT180180 | H
B47161 | 2018-08-10 | 2 | D |  | 5 | A | SCM415C1 | 합금강 | C | BM#2 | 1579 | 40 | 1636 | 1537 | 32 | 6300 |  | 1 | 0.15 | 16 |  | -1.94 | 1574 | 1622 | 1 | 0 | 0 | 6 | 46 | 37 | Y |  | 2018-08-11 06:53 | 58 | 1098 | 12 | 15 | 19 | 21 | 22 | 22 | 21 | 20 | 19 | 19 | 18 | 16 | 15 | 15 | 19 | 22 | 15 | 19 | -0.17 | Y | 40 | Y | -0.2 |  |  |  | 1.38 |  |  |  | N | N | N | Y | 110 | 0.49 | 60 | 95988 | 96240 | 1760 | 14300 | 16 | 1 | 40 | 2018-08-11 07:11 | 1574 | 114 |  | 27 | 16 | [15 empty] | 97.95 | 100 | 0 | 0 | 0 |  | 490 | 300 | 선택 | 선택 | 0 | 0 | 0 |  | 490 | 300 | 선택 | 선택 | 해제 | 미정 | 미정 | 미정 | 미정 |  | 미정 | SB300300 | C
B47162 | 2018-08-11 | 2 | D |  | 6 | A | SCM415C1 | 합금강 | C | BM#2 | 1613 | 45 | 1634 | 1557 | 31 | 6500 |  | 1 | 0.19 | 16 |  | 0 | 1581 | 1635 | 1.2 | 0 | 0 | 22 | 72 | 46 | Y |  | 2018-08-11 07:58 | 65 | 1088 | 13 | 22 | 27 | 29 | 30 | 30 | 30 | 29 | 28 | 27 | 26 | 25 |  | 25 | 26 | 30 | 25 | 30 | -0.14 | Y | 35 | Y | -0.2 |  |  |  | 1.54 |  |  |  | N | N | N | Y | 100 | 0.48 | 59 | 92998 | 94130 | 2460 | 14300 | 16 | 1 | 10 | 2018-08-11 08:00 | 1581 | 115 |  | 25 | [16 empty] | 96.37 | 100 | 0 | 0 | 0 |  | 490 | 300 | 선택 | 선택 | 0 | 0 | 0 |  | 490 | 300 | 선택 | 선택 | 해제 | 미정 | 미정 | 미정 | 미정 |  | 미정 | SB270270 | C
A47268 | 2018-08-11 | 1 | D | TUNDISH교체 | 1 | A | SCR420HB | 소입성보증강 | C2 | BM#1 | 1621 | 49 | 1625 | 1568 | 48 | 7600 |  | 3 | 0.31 | 19 |  | -1.32 | 1595 | 1625 | 0 | 12.44 |  | 31 | 69 | 97 | Y |  | 2018-08-11 07:58 | 87 | 1087 | 15 | 11 | 22 | 24 | 26 | 27 | 27 | 28 | 28 | 28 | 28 |  |  | 28 | 24 | 28 | 28 | 28 | 0 |  | 15.02 | Y | 0 |  | 2.32 | 2.32 |  |  |  |  | N | N | N | N | 150 | 0.54 | 63 | 101508 | 107610 | 7790 | 12700 | 9 | 2 |  | 2018-08-11 08:10 | 1595 | 122 |  | 38 |  | *탄화왕겨200KG투입 *T/Dflux 유15kg 용225kg *L/D 잔강 7.5TON에서 슬래그이월됨 | [14 empty] | 87.96 | 100 | 1000 | 0 | 0 |  | 450 |  | 선택 | 선택 | 1000 | 0 | 0 |  | 450 |  | 선택 | 선택 | 해제 | 미정 | 미정 | 선택 | 선택 |  | 미정 | BT180180 | C
B47163 | 2018-08-11 | 2 | D |  | 7 | A | SCM415C1 | 합금강 | C | BM#2 | 1634 | 40 | 1645 | 1585 | 29 | 5700 |  | 1 | 0.17 | 17 |  | 0 | 1576 | 1644 | 1.14 | 0 | 0 | 30 | 21 | 57 | Y |  | 2018-08-11 09:06 | 60 | 1087 | 22 | 24 | 26 | 27 | 27 | 26 | 25 | 24 | 23 | 21 | 20 | 17 |  | 17 | 24 | 27 | 17 | 0 | -0.25 | Y | 40 | Y | -0.6 |  |  |  | 1.96 |  |  |  | N | N | N | Y | 150 | 0.48 | 58 | 91000 | 93270 | 3250 | 14800 | 16 | 1 | 10 | 2018-08-11 09:20 | 1576 | 118 |  | 20 | [16 empty] | 95.74 | 100 | 0 | 0 | 0 |  | 490 | 300 | 선택 | 선택 | 0 | 0 | 0 |  | 490 | 300 | 선택 | 선택 | 해제 | 미정 | 미정 | 미정 | 선택 | 6 | 미정 | RB220.00 | C
A47269 | 2018-08-11 | 1 | D |  | 2 | A | SCR420HB | 소입성보증강 | C2 | BM#1 | 1612 | 44 | 1618 | 1543 | 39 | 6400 |  | 3 | 0.29 | 20 |  | -1.77 | 1576 | 1618 | 0 | 14.08 |  | 21 | 13 | 92 | Y |  | 2018-08-11 08:52 | 68 | 1087 | 29 | 16 | 13 | 13 | 11 | 11 | 12 | 10 | 10 | 10 |  |  |  | 10 | 13 | 13 | 10 | 10 | 0 | Y | 35 | Y | 0 | [7 empty] | N | N | N | N | 140 | 0.56 | 50 | 101508 | 94510 | 7000 | 14700 | 9 | 2 |  | 2018-08-11 09:01 | 1576 | 125 |  | 48 | [16 empty] | 99.42 | 100 | 0 | 0 | 300 |  | 450 |  | 선택 | 선택 | 0 | 0 | 300 |  | 450 |  | 선택 | 선택 | 해제 | 미정 | 미정 | 선택 | 미정 |  | 미정 | BT180180 | H
B47164 | 2018-08-11 | 2 | D |  | 8 | A | SCM415C1 | 합금강 | C | BM#2 | 1615 | 39 | 1635 | 1554 | 28 | 6100 |  | 1 | 0.16 | 15 |  | -2.34 | 1575 | 1631 | 1.19 | 0 | 0 | 33 | 28 | 62 | Y |  | 2018-08-11 09:54 | 59 | 1091 | 14 | 13 | 13 | 14 | 13 | 13 | 12 | 11 | 11 | 9 | 10 |  |  | 10 | 12 | 14 | 9 | 13 | -0.17 | Y | 30.02 | Y | 0.2 |  |  |  | 1.54 |  |  |  | N | N | N | Y | 140 | 0.49 | 55 | 100335 | 88590 | 2520 | 15600 | 16 | 1 | 20 | 2018-08-11 10:12 | 1575 | 120 |  | 34 | [16 empty] | 110.26 | 100 | 0 | 0 | 0 |  | 490 | 300 | 선택 | 선택 | 0 | 0 | 0 |  | 490 | 300 | 선택 | 선택 | 해제 | 미정 | 미정 | 미정 | 미정 |  | 미정 | SB300300 | C
A47270 | 2018-08-11 | 1 | D |  | 3 | A | SCR420HB | 소입성보증강 | C2 | BM#1 | 1637 | 40 | 1626 | 1581 | 36 | 5000 |  | 3 | 0.31 | 18 |  | -1.72 | 1587 | 1626 | 0 | 15.99 |  | 28 | 1 | 174735 | Y |  | 2018-08-11 09:53 | 79 | 1148 | 13 | 17 | 24 | 26 | 28 | 27 | 28 | 27 | 27 | 27 | 27 | 27 |  | 27 | 24 | 28 | 27 | 27 | 0 | Y | 35 | Y | 0 | [7 empty] | N | N | N | N | 130 | 0.49 | 59 | 98988 | 91210 | 7030 | 14600 | 9 | 2 |  | 2018-08-11 10:16 | 1587 | 113 |  | 40 |  | *전공정 작업지연, 감속주입 | [14 empty] | 100.19 | 100 | 0 | 0 | 0 |  | 450 |  | 선택 | 선택 | 0 | 0 | 0 |  | 450 |  | 선택 | 선택 | 해제 | 미정 | 미정 | 선택 | 미정 |  | 미정 | LT180180 | H
B47165 | 2018-08-11 | 2 | D |  | 9 | A | SCM415C1 | 합금강 | C | BM#2 | 1611 | 39 | 1637 | 1556 | 29 | 5700 |  | 1 | 0.19 | 16 |  | -2.86 | 1574 | 1638 | 2.95 | 0 | 0 | 6 | 47 | 50 | Y |  | 2018-08-11 10:57 | 58 | 1088 | 8 | 13 | 19 | 21 | 23 | 23 | 23 | 22 | 22 | 21 | 20 |  |  | 20 | 19 | 23 | 20 | 23 | -0.09 | Y | 30 | Y | -0.2 |  |  |  | 1.52 |  |  |  | N | N | N | Y | 130 | 0.48 | 53 | 84850 | 85500 | 1590 | 14100 | 16 | 1 | 40 | 2018-08-11 11:06 | 1574 | 115 |  | 29 | [16 empty] | 97.25 | 100 | 0 | 0 | 0 |  | 490 | 300 | 선택 | 선택 | 0 | 0 | 0 |  | 490 | 300 | 선택 | 선택 | 해제 | 미정 | 미정 | 미정 | 미정 |  | 미정 | SB275275 | C
A47271 | 2018-08-11 | 1 | D |  | 4 | A | SCR420HB | 소입성보증강 | C2 | BM#1 | 1643 | 48 | 1616 | 1535 | 46 | 7400 |  | 3 | 0.3 | 19 |  | -1.45 | 1583 | 1616 | 0 | 17.47 |  | 2 | 32 | 72 | Y |  | 2018-08-11 11:12 | 75 | 1090 | 30 | 28 | 30 | 30 | 27 | 28 | 27 | 25 | 25 | 23 | 21 | 20 | 20 | 20 | 26 | 30 | 20 | 30 | -0.2 | Y | 50 | Y | 0 | [7 empty] | N | N | N | N | 120 | 0.47 | 63 | 98988 | 95640 | 7000 |  | 9 | 2 |  | 2018-08-11 11:18 | 1583 | 95 |  | 20 |  | *전공정 작업지연,감속주입 | [14 empty] | 95.87 | 100 | 0 | 0 | 0 |  | 450 |  | 선택 | 선택 | 0 | 0 | 0 |  | 450 |  | 선택 | 선택 | 해제 | 미정 | 미정 | 선택 | 미정 |  | 미정 | LT180180 | H
B47166 | 2018-08-11 | 2 | D |  | 10 | A | SCM415 | 합금강 | C | BM#2 | 1611 | 39 | 1645 | 1535 | 33 | 6800 |  | 1 | 0.17 | 16 |  | -2.26 | 1581 | 1638 | 2.72 | 0 | 0 | 22 | 73 | 52 | Y |  | 2018-08-11 12:01 | 65 | 1087 | 17 | 25 | 30 | 32 | 33 | 32 | 32 | 31 | 31 | 30 | 28 | 27 |  | 27 | 29 | 33 | 27 | 32 | -0.17 | Y | 34.98 | Y | -0.2 | [7 empty] | N | N | N | N | 120 | 0.47 | 59 | 133593 | 92660 | 1340 | 13800 | 16 | 1 | 10 | 2018-08-11 12:02 | 1581 | 107 |  | 21 |  | * 유사강종 연연주 혼탕부 ID:307~309/408~410이상재등록 | [14 empty] | 142.12 | 100 | 0 | 0 | 0 |  | 410 | 300 | 선택 | 선택 | 0 | 0 | 0 |  | 410 | 300 | 선택 | 선택 | 해제 | 미정 | 미정 | 미정 | 미정 |  | 미정 | RB180.00 | C
A47272 | 2018-08-11 | 1 | D |  | 5 | A | SCR420HB | 소입성보증강 | C2 | BM#1 | 1597 | 41 | 1623 | 1537 | 38 | 6600 |  | 3 | 0.32 | 18 |  | -1.87 | 1581 | 1623 | 0 | 15.02 |  | 29 | 5 | 17 | Y |  | 2018-08-11 12:13 | 73 | 1088 | 23 | 25 | 27 | 29 | 30 | 30 | 29 | 29 | 29 | 28 | 27 | 27 | 27 | 27 | 28 | 30 | 27 | 29 | -0.04 | Y | 45 | Y | 0 | [7 empty] | N | N | N | N | 110 | 0.47 | 65 | 84170 | 98260 | 7020 | 15600 | 9 | 2 |  | 2018-08-11 12:26 | 1581 | 97 |  | 24 |  | *전공정 작업지연,감속주입 | [14 empty] | 79.48 | 100 | 0 | 0 | 0 |  | 450 |  | 선택 | 선택 | 0 | 0 | 0 |  | 450 |  | 선택 | 선택 | 해제 | 미정 | 미정 | 선택 | 미정 |  | 미정 | BT180180 | H
B47167 | 2018-08-11 | 2 | B | TUNDISH교체전 | 11 | A | SCM415H1M | 소입성보증강 | C | BM#2 | 1604 | 45 | 1627 | 1557 | 38 | 8000 |  | 1 | 0.19 | 15 |  | -2.3 | 1587 | 1639 | 0 | 4.61 | 0 | 30 | 22 | 53 | Y |  | 2018-08-11 13:09 | 74 | 1089 | 34 | 38 | 39 | 40 | 40 | 39 | 38 | 37 | 36 | 35 | 33 | 31 |  | 31 | 37 | 40 | 31 | 0 | -0.23 | Y | 39.98 | Y | -0.4 | [7 empty] | N | N | N | N | 110 | 0.47 | 62 | 40976 | 98420 | 2730 | 2000 | 16 | 1 | 20 | 2018-08-11 13:14 | 1587 | 103 |  | 16 |  | * 유사강종 연연주 혼탕부 ID:301/401 이상재등록 | C70D242D67934E58BB8489BEA578031C | AD8FE6C75A3B46B5A1F06FBD2CC6ED8E | 38E24A1C48354858A9A49D6C8E3968AC | [11 empty] | 40.51 | 100 | 0 | 2620 | 0 |  | 410 | 300 | 선택 | 선택 | 0 | 2570 | 0 |  | 410 | 300 | 선택 | 선택 | 해제 | 미정 | 미정 | 미정 | 미정 |  | 미정 | RB120.00 | C
A47273 | 2018-08-11 | 1 | B |  | 6 | A | SCR420HB | 소입성보증강 | C2 | BM#1 | 1603 | 39 | 1626 | 1555 | 37 | 6400 |  | 3 | 0.31 | 19 |  | -1.64 | 1588 | 1626 | 0 | 17.22 |  | 21 | 14 | 69 | Y |  | 2018-08-11 13:12 | 80 | 1088 | 29 | 29 | 30 | 33 | 34 | 33 | 32 | 32 | 30 | 28 | 28 | 27 | 27 | 27 | 30 | 34 | 27 | 0 | -0.18 | Y | 39.98 | Y | 0 | [7 empty] | N | N | N | N | 100 | 0.47 | 63 | 101508 | 95650 | 7110 | 14700 | 9 | 2 |  | 2018-08-11 13:20 | 1588 | 105 |  | 32 |  | *전공정 작업지연,감속주입 | [14 empty] | 98.89 | 100 | 0 | 0 | 0 |  | 450 |  | 선택 | 선택 | 0 | 0 | 0 |  | 450 |  | 선택 | 선택 | 해제 | 미정 | 미정 | 선택 | 미정 |  | 미정 | BT180180 | H
B47168 | 2018-08-11 | 2 | B | TUNDISH교체 | 1 | A | 44MNSIVS6M | 합금강 | 44MNSIVS6 | BM#2 | 1608 | 37 | 1666 | 1565 | 33 | 7000 |  | 1 | 0.16 | 20 |  | 0 | 1656 | 1656 | 0 | 5.68 |  | 33 | 29 | 66 | Y |  | 2018-08-11 14:08 | 168 | 1088 | -279 | -102 | 28 | 27 | 24 | 22 | 28 | 31 | 33 | 35 | 35 | 36 |  | 36 | 26 | 36 | 36 | 0 | 0 |  |  | Y | 0.2 |  | 2.69 | 2.69 | 1.28 |  |  |  | N | N | N | M | 150 | 0.5 | 49 | 93731 | 87240 | 5110 | 14900 | 17 | 2 |  | 2018-08-11 14:18 | 1573 | 127 |  | 48 |  | * T/D 용강량 실측:1170mm / 18.TON * T/D FLUX 용탕부: 120 KG / 유탕부: 15KG 투입 * 슬리브 롱노즐( Y자형 ) 사용 * 첫 수소 측정시 3.1PPM 나와 재측정 함. - 1차 2.69 PPM, 2차 1.89 PPM, 3차 1.28 PPM ( 10분) (12분) (30분) | [14 empty] | 100.73 | 100 | 1000 | 0 | 0 |  | 400 | 400 | 선택 | 선택 | 1000 | 0 | 0 |  | 400 | 400 | 선택 | 선택 | 미정 | 미정 | 선택 | 미정 | 미정 |  | 미정 | RB130.00 | H
A47274 | 2018-08-11 | 1 | B |  | 7 | A | SCR420HB | 소입성보증강 | C2 | BM#1 | 1617 | 40 | 1633 | 1568 | 33 | 5800 |  | 3 | 0.29 | 18 |  | -1.9 | 1588 | 1630 | 0 | 15.77 |  | 28 | 2 | 69 | Y |  | 2018-08-11 14:17 | 80 | 1087 | 27 | 26 | 29 | 33 | 36 | 37 | 38 | 38 | 38 | 39 | 39 | 38 | 37 | 37 | 35 | 39 | 37 | 38 | -0.03 | Y | 15 | Y | -0.2 | [7 empty] | N | N | N | N | 150 | 0.47 | 61 | 84590 | 90750 | 7110 | 16700 | 9 | 2 |  | 2018-08-11 14:24 | 1588 | 109 |  | 31 |  | *전공정 작업지연,감속주입 | [14 empty] | 86.54 | 100 | 0 | 0 | 0 |  | 450 |  | 선택 | 선택 | 0 | 0 | 0 |  | 450 |  | 선택 | 선택 | 해제 | 미정 | 미정 | 선택 | 미정 |  | 미정 | BT180180 | H
B47169 | 2018-08-11 | 2 | B |  | 2 | A | 44MNSIVS6M | 합금강 | 44MNSIVS6 | BM#2 | 1591 | 41 | 1595 | 1544 | 36 | 7500 |  | 1 | 0.17 | 19 |  | 0 | 1559 | 1639 | 0 | 8.57 | 0 | 6 | 48 | 69 | Y |  | 2018-08-11 15:29 | 71 | 1082 | 35 | 36 | 38 | 39 | 39 | 38 | 37 | 37 | 35 | 34 | 32 |  |  | 32 | 37 | 39 | 32 | 0 | -0.2 | Y | 34.98 | Y | -0.4 | [7 empty] | N | N | N | Y | 140 | 0.53 | 51 | 91886 | 91020 | 5210 | 14700 | 17 | 2 |  | 2018-08-11 15:40 | 1559 | 122 |  | 18 | [16 empty] | 95.61 | 100 | 0 | 0 | 0 |  | 400 | 400 | 선택 | 선택 | 0 | 0 | 0 |  | 400 | 400 | 선택 | 선택 | 미정 | 미정 | 선택 | 미정 | 미정 |  | 미정 | RB110.00 | C
A47275 | 2018-08-11 | 1 | B |  | 8 | A | SCR420HB | 소입성보증강 | C2 | BM#1 | 1608 | 44 | 1608 | 1547 | 34 | 6300 |  | 3 | 0.3 | 18 |  | -1.8 | 1570 | 1611 | 0 | 13.61 |  | 2 | 33 | 69 | Y |  | 2018-08-11 15:17 | 62 | 1086 | 33 | 23 | 20 | 19 | 18 | 15 | 16 | 16 | 13 | 11 | 10 | 11 |  | 11 | 17 | 20 | 10 | 0 | -0.25 | Y | 40 | Y | 0.2 | [7 empty] | N | N | N | N | 140 | 0.53 | 57 | 101508 | 96450 | 7150 | 16500 | 9 | 2 |  | 2018-08-11 15:25 | 1570 | 111 |  | 33 |  | *전공정 작업지연,감속주입 | [14 empty] | 98.12 | 100 | 0 | 0 | 0 |  | 450 |  | 선택 | 선택 | 0 | 0 | 0 |  | 450 |  | 선택 | 선택 | 해제 | 미정 | 미정 | 선택 | 미정 |  | 미정 | BT180180 | H
B47170 | 2018-08-11 | 2 | B |  | 3 | A | 44MNSIVS6M | 합금강 | 44MNSIVS6 | BM#2 | 1597 | 41 | 1615 | 1555 | 33 | 6800 |  | 1 | 0.22 | 19 |  | -2.52 | 1554 | 1627 | 0 | 5.24 | 0 | 22 | 74 | 64 | Y |  | 2018-08-11 16:36 | 66 | 1075 | 30 | 28 | 29 | 29 | 28 | 27 | 26 | 24 | 23 | 21 | 19 |  |  | 19 | 26 | 29 | 19 | 0 | -0.25 |  | 40.02 | Y | -0.4 | [7 empty] | N | N | N | Y | 130 | 0.53 | 50 | 86966 | 89740 | 5120 | 15300 | 17 | 2 |  | 2018-08-11 16:33 | 1554 | 116 |  | 6 | [16 empty] | 91.78 | 100 | 0 | 0 | 0 |  | 400 | 400 | 선택 | 선택 | 0 | 0 | 0 |  | 400 | 400 | 선택 | 선택 | 미정 | 미정 | 선택 | 미정 | 미정 |  | 미정 | RB110.00 | C
A47276 | 2018-08-11 | 1 | B |  | 9 | A | SCR420HB | 소입성보증강 | C2 | BM#1 | 1652 | 41 | 1601 | 1593 | 28 | 4800 |  | 3 | 0.32 | 18 |  | -1.49 | 1580 | 1613 | 0 | 12.3 |  | 29 | 6 | 62 | Y |  | 2018-08-11 16:21 | 72 | 1092 | 18 | 18 | 24 | 30 | 29 | 27 | 27 | 27 | 26 | 26 | 28 | 28 | 27 | 27 | 26 | 30 | 26 | 27 | -0.13 | Y | 30 | Y | -0.2 | [7 empty] | N | N | N | N | 130 | 0.52 | 64 | 101508 | 102100 | 3400 | 14900 | 9 | 2 |  | 2018-08-11 16:28 | 1580 | 98 |  | 25 |  | *전공정 작업지연,감속주입 *전공정요청 L/D잔강 이월 안함-이상재등록 | [14 empty] | 96.26 | 100 | 0 | 0 | 0 |  | 450 |  | 선택 | 선택 | 0 | 0 | 0 |  | 450 |  | 선택 | 선택 | 해제 | 미정 | 미정 | 해제 | 미정 |  | 미정 | BT180180 | H
B47171 | 2018-08-11 | 2 | B |  | 4 | A | 44MNSIVS6M | 합금강 | 44MNSIVS6 | BM#2 | 1590 | 51 | 1615 | 1536 | 32 | 6900 |  | 1 | 0.21 | 18 |  | 0 | 1546 | 1619 | 0 | 6.67 | 0 | 30 | 23 | 53 | Y |  | 2018-08-11 17:26 | 58 | 1086 | 18 | 21 | 21 | 21 | 28 | 31 | 33 | 33 | 32 | 32 | 31 | 30 | 29 | 27 | 29 | 33 | 27 | 21 | -0.17 | Y | 35 | Y | -0.4 | [7 empty] | N | N | N | Y | 120 | 0.47 | 55 | 86966 | 85010 | 5010 | 12100 | 17 | 2 |  | 2018-08-11 17:31 | 1546 | 110 |  | 10 |  | * 전공정 요청으로 감속주입 이상공정 등록 생관통보 | [14 empty] | 96.63 | 100 | 0 | 0 | 0 |  | 400 | 400 | 선택 | 선택 | 0 | 0 | 0 |  | 400 | 400 | 선택 | 선택 | 미정 | 미정 | 선택 | 미정 | 미정 |  | 미정 | RB110.00 | C
A47277 | 2018-08-11 | 1 | B |  | 10 | A | SCR420HB | 소입성보증강 | C2 | BM#1 | 1634 | 40 | 1618 | 1581 | 35 | 5700 |  | 3 | 0.3 | 18 |  | -1.62 | 1589 | 1625 | 0 | 12.3 |  | 21 | 15 | 60 | Y |  | 2018-08-11 17:20 | 81 | 1095 | 33 | 30 | 32 | 34 | 34 | 34 | 33 | 33 | 33 | 32 | 30 | 35 |  | 35 | 33 | 35 | 35 | 34 | 0 |  |  | Y | 1 | [7 empty] | N | N | N | N | 120 | 0.55 | 56 | 101508 | 101310 | 1740 | 14300 | 9 | 2 |  | 2018-08-11 17:27 | 1589 | 103 |  | 31 |  | *전공정요청 L/D잔강 이월 안함-이상재등록 | [14 empty] | 98.5 | 100 | 0 | 0 | 0 |  | 450 |  | 선택 | 선택 | 0 | 0 | 0 |  | 450 |  | 선택 | 선택 | 해제 | 미정 | 미정 | 미정 | 미정 |  | 미정 | BT180180 | H
B47172 | 2018-08-11 | 2 | B | 잔강최소화전 | 5 | A | 44MNSIVS6M | 합금강 | 44MNSIVS6 | BM#2 | 1585 | 41 | 1625 | 1515 | 33 | 7400 |  | 1 | 0.19 | 18 |  | -2.23 | 1555 | 1616 | 0 | 4.42 | 0 | 33 | 30 | 50 | Y |  | 2018-08-11 18:30 | 67 | 1090 | 23 | 32 | 34 | 36 | 36 | 36 | 36 | 35 | 34 | 34 | 33 | 32 | 31 | 30 | 33 | 36 | 30 | 36 | -0.12 | Y | 50.03 | Y | -0.2 | [7 empty] | N | N | N | Y | 110 | 0.42 | 68 | 81259 | 98110 | 5180 | 3000 | 17 | 2 |  | 2018-08-11 18:26 | 1555 | 95 |  | 6 |  | * 전공정 요청으로 감속주입 이상공정 등록 생관통보 | [14 empty] | 78.78 | 100 | 0 | 3000 | 0 |  | 400 | 400 | 선택 | 선택 | 0 | 3000 | 0 |  | 400 | 400 | 선택 | 선택 | 미정 | 미정 | 선택 | 미정 | 미정 |  | 미정 | RB110.00 | C
A47278 | 2018-08-11 | 1 | B |  | 11 | A | SCR420HB | 소입성보증강 | C2 | BM#1 | 1614 | 44 | 1626 | 1563 | 33 | 6000 |  | 3 | 0.31 | 18 |  | -2.03 | 1582 | 1626 | 0 | 12.64 |  | 28 | 3 | 61 | Y |  | 2018-08-11 18:28 | 74 | 1084 | 37 | 33 | 34 | 34 | 34 | 34 | 32 | 33 | 32 | 30 | 29 |  |  | 29 | 33 | 34 | 29 | 34 | -0.13 | Y | 39.98 | Y | -0.2 | [7 empty] | N | N | N | N | 110 | 0.55 | 54 | 84590 | 97380 | 3100 | 15900 | 9 | 2 |  | 2018-08-11 18:38 | 1582 | 103 |  | 23 |  | *전공정요청 L/D잔강 이월 안함-이상재등록 | [14 empty] | 84.29 | 100 | 0 | 0 | 0 |  | 450 |  | 선택 | 선택 | 0 | 0 | 0 |  | 450 |  | 선택 | 선택 | 해제 | 미정 | 미정 | 미정 | 미정 |  | 미정 | BT180180 | H
C45721 | 2018-08-11 | 3 | B |  | 12 | A | SCR420HB | 소입성보증강 | C2 | BM#1 | 1612 | 58 | 1672 | 1550 | 40 | 8400 |  | 2 | 0.5 | 19 |  | -2.41 | 1576 | 1642 | 0 | 0.75 | 5 | 16 | 50 | 96 | Y |  | 2018-08-11 19:26 | 68 | 1095 | 34 | 33 | 35 | 36 | 36 | 35 | 33 | 32 | 30 | 28 | 27 | 26 |  | 26 | 33 | 36 | 26 | 0 | -0.25 | Y | 40 | Y | -0.2 | [7 empty] | N | N | N | N | 100 | 0.53 | 57 | 101508 | 97490 | 970 | 16600 | 9 | 2 |  | 2018-08-11 19:41 | 1576 | 140 |  | 21 |  | *전공정요청 L/D잔강 이월 안함-이상재등록 *주입말 감속주입 | [14 empty] | 103.21 | 100 | 0 | 0 | 0 |  | 450 |  | 선택 | 선택 | 0 | 0 | 0 |  | 450 |  | 선택 | 선택 | 해제 | 미정 | 미정 | 미정 | 미정 |  | 미정 | BT180180 | H
B47173 | 2018-08-11 | 2 | B | 잔강최소화 | 6 | A | AE1050M2 | 탄소강 | B | BM#2 | 1640 | 33 | 1615 | 1555 | 26 | 5900 |  | 1 | 0.19 | 14 |  | -2.2 | 1558 | 1605 | 1.75 | 0 | 0 | 6 | 49 | 63 | Y |  | 2018-08-11 19:15 | 73 | 1091 | -180 | 22 | 29 | 29 | 30 | 31 | 30 | 30 | 29 | 28 | 27 |  |  | 27 | 23 | 31 | 27 | 30 | -0.16 | Y | 25.03 | Y | -0.2 | [7 empty] | N | N | N | N | 100 | 0.49 | 54 | 96083 | 102030 | 3360 | 14200 | 17 | 2 | 10 | 2018-08-11 19:25 | 1558 | 120 |  | 46 | [16 empty] | 93.47 | 100 | 2800 | 0 | 0 |  | 650 | 400 | 선택 | 해제 | 2800 | 0 | 0 |  | 650 | 400 | 선택 | 해제 | 해제 | 미정 | 미정 | 미정 | 선택 | 5 | 미정 | BT180180 | C
C45722 | 2018-08-11 | 3 | B |  | 13 | A | SCR420HB | 소입성보증강 | C2 | BM#1 | 1611 | 53 | 1649 | 1560 | 36 | 7700 |  | 2 | 0.4 | 18 |  | -2.14 | 1574 | 1631 | 0 | 0.7 | 5 | 35 | 73 | 111 | Y |  | 2018-08-11 20:30 | 66 | 1093 | 28 | 26 | 29 | 32 | 33 | 34 | 33 | 31 | 30 | 28 | 26 | 24 | 22 | 19 | 28 | 34 | 19 | 0 | -0.37 | Y | 40.02 | Y | -0.6 | [7 empty] | N | N | N | N | 150 | 0.47 | 69 | 101508 | 102170 | 210 | 16000 | 9 | 2 |  | 2018-08-11 20:42 | 1574 | 114 |  | 14 |  | *전공정 작업지연,감속주입 *전공정요청 L/D잔강 이월 안함-이상재등록 | [14 empty] | 99.18 | 100 | 0 | 0 | 0 |  | 450 |  | 선택 | 선택 | 0 | 0 | 0 |  | 450 |  | 선택 | 선택 | 해제 | 미정 | 미정 | 미정 | 미정 |  | 미정 | BT180180 | H
B47174 | 2018-08-11 | 2 | B |  | 7 | A | AE1050M2 | 탄소강 | B | BM#2 | 1607 | 41 | 1564 | 1505 | 34 | 7100 |  | 1 | 0.19 | 14 |  | -2.47 | 1537 | 1599 | 3.04 | 0 | 0 | 22 | 75 | 60 | Y |  | 2018-08-11 20:46 | 52 | 1079 | 24 | 26 | 27 | 28 | 27 | 27 | 25 | 24 | 23 | 21 | 20 | 18 |  | 18 | 24 | 28 | 18 | 27 | -0.25 | Y | 39.98 | Y | -0.4 | [7 empty] | N | N | N | N | 150 | 0.51 | 58 | 96083 | 98340 | 1350 | 14900 | 17 | 2 | 20 | 2018-08-11 20:47 | 1537 | 117 |  | 13 | [16 empty] | 96.42 | 100 | 0 | 0 | 0 |  | 650 | 400 | 선택 | 해제 | 0 | 0 | 0 |  | 650 | 400 | 선택 | 해제 | 해제 | 미정 | 미정 | 미정 | 미정 |  | 미정 | BT180180 | C
C45723 | 2018-08-11 | 3 | C |  | 14 | B | SCR420HB | 소입성보증강 | C2 | BM#1 | 1602 | 48 | 1651 | 1558 | 34 | 7300 |  | 2 | 0.4 | 18 |  | -2.3 | 1584 | 1650 | 0 | 1.08 | 7 | 31 | 72 | 43 | Y |  | 2018-08-11 21:31 | 76 | 1091 | 23 | 23 | 27 | 30 | 31 | 31 | 31 | 30 | 30 | 29 | 28 | 26 | 23 | 23 | 28 | 31 | 23 | 31 | -0.2 | Y | 40 | Y | -0.6 | [7 empty] | N | N | N | N | 140 | 0.46 | 64 | 101508 | 96490 | 440 | 16600 | 9 | 2 |  | 2018-08-11 21:44 | 1584 | 114 |  | 22 |  | *전공정 작업지연,감속주입 *전공정요청 L/D잔강 이월 안함-이상재등록 *전공정요청 HEAT내 20%이상 감속주입 ID:104~106.204~206 | [14 empty] | 104.76 | 100 | 0 | 0 | 0 |  | 450 |  | 선택 | 선택 | 0 | 0 | 0 |  | 450 |  | 선택 | 선택 | 해제 | 미정 | 미정 | 미정 | 미정 |  | 미정 | BT180180 | H
B47175 | 2018-08-11 | 2 | C |  | 8 | A | AE1050M2 | 탄소강 | B | BM#2 | 1568 | 45 | 1616 | 1547 | 23 | 4800 |  | 1 | 0.18 | 14 |  | -2.21 | 1555 | 1595 | 3.01 | 0 | 0 | 30 | 24 | 69 | Y |  | 2018-08-11 21:49 | 70 | 1082 | 15 | 25 | 30 | 32 | 33 | 34 | 33 | 33 | 32 | 31 | 29 | 28 | 26 | 26 | 29 | 34 | 26 | 33 | -0.23 | Y | 34.98 | Y | -0.4 | [7 empty] | N | N | N | N | 140 | 0.46 | 61 | 88692 | 90880 | 1180 | 15400 | 17 | 2 | 10 | 2018-08-11 21:54 | 1555 | 118 |  | 10 |  | *전공정 작업지연 감속주입 | [14 empty] | 96.4 | 75 | 0 | 0 | 0 |  | 650 | 400 | 선택 | 해제 | 0 | 0 | 0 |  | 650 | 400 | 선택 | 해제 | 해제 | 미정 | 미정 | 미정 | 미정 |  | 미정 | BT180180 | H
C45724 | 2018-08-11 | 3 | C |  | 15 | A | SCR420HB | 소입성보증강 | C2 | BM#1 | 1596 | 47 | 1680 | 1566 | 39 | 7800 |  | 2 | 0.53 | 18 | 40 | -2.22 | 1570 | 1630 | 0.22 | 0 | 4 | 20 | 1 | 22237 | Y |  | 2018-08-11 22:35 | 62 | 960 | 22 | 17 | 13 | 14 | 13 | 13 | 13 | 10 | 9 | 9 |  |  |  | 9 | 13 | 14 | 9 | 13 | -0.11 | Y | 30 | Y | 0 |  |  |  | 1.61 |  |  |  | N | N | N | N | 130 | 0.56 | 48 | 84590 | 83000 | 14820 | 16100 | 9 | 2 |  | 2018-08-11 22:46 | 1570 | 112 |  | 24 |  | *전공정요청 L/D잔강 이월 안함-이상재등록 *L/D대보수 첫회 *T/T온도 낮아 L/D잔강15톤 내려보냄 | [14 empty] | 86.32 | 100 | 0 | 0 | 0 |  | 450 |  | 선택 | 선택 | 0 | 0 | 0 |  | 450 |  | 선택 | 선택 | 해제 | 미정 | 미정 | 미정 | 미정 |  | 미정 | BT180180 | H
B47176 | 2018-08-11 | 2 | C | TUNDISH교체전 | 9 | A | AE1050M2 | 탄소강 | B | BM#2 | 1566 | 49 | 1616 | 1527 | 39 | 7400 |  | 1 | 0.16 | 14 |  | -2.17 | 1563 | 1610 | 1.39 | 0 | 0 | 33 | 31 | 75 | Y |  | 2018-08-11 22:50 | 78 | 1076 | 24 | 33 | 41 | 44 | 45 | 46 | 46 | 44 | 44 | 43 | 42 | 41 | 40 | 38 | 41 | 46 | 38 | 44 | -0.2 | Y | 40 | Y | -0.4 | [7 empty] | N | N | N | N | 130 | 0.45 | 67 | 92564 | 99350 | 3950 | 2000 | 17 | 2 | 20 | 2018-08-11 22:55 | 1563 | 109 |  | 13 |  | *전공정 작업지연 감속주입 | CA89C93788A349A8A4FDB608907852BD | FEC24996B7A8449BB7E7AE35484C4264 | FFC5C3D8B40540BD9916E00D6B18E305 | [11 empty] | 93.5 | 78.57 | 0 | 2628 | 0 |  | 650 | 400 | 선택 | 해제 | 0 | 2618 | 0 |  | 650 | 400 | 선택 | 해제 | 해제 | 미정 | 미정 | 미정 | 미정 |  | 미정 | BT180180 | H
A47282 | 2018-08-11 | 1 | C | TUNDISH교체전 | 16 | A | SCR420HB | 소입성보증강 | C2 | BM#1 | 1591 | 43 | 1634 | 1558 | 34 | 6200 |  | 3 | 0.31 | 21 |  | -2.2 | 1579 | 1634 | 0 | 13.57 |  | 28 | 4 | 114 | Y |  | 2018-08-11 23:24 | 71 | 1094 | 9 | 14 | 20 | 24 | 26 | 27 | 28 | 29 | 28 | 27 |  |  |  | 27 | 24 | 29 | 27 | 0 | -0.2 | Y | 10 | Y | -0.2 | [7 empty] | N | N | N | N | 120 | 0.55 | 56 | 91051 | 97760 | 1490 | 2000 | 9 | 2 |  | 2018-08-11 23:39 | 1570 | 113 |  | 23 |  | *전공정 작업지연,감속주입 *전공정요청 L/D잔강 이월 안함-이상재등록 | DCC2BBD4D1D84B938651BF7614EA978C | 8E6CE2D9579F4B0D989358B7EC56B9B8 | 4B16910087A541769A3AC7011FBFF36D | [11 empty] | 91.74 | 100 | 0 | 3000 | 0 |  | 450 |  | 선택 | 선택 | 0 | 3000 | 0 |  | 450 |  | 선택 | 선택 | 해제 | 미정 | 미정 | 미정 | 미정 |  | 미정 | BT180180 | H
B47177 | 2018-08-11 | 2 | C | TUNDISH교체 | 1 | A | SCM420HT | 소입성보증강 | C | BM#2 | 1579 | 53 | 1664 | 1544 | 45 | 10200 |  | 1 | 1000 |  |  | 0 | 1603 | 1668 | 0 | 0 | 0 | 6 | 50 | 75 | Y |  | 2018-08-12 00:09 | 93 | 1090 | -431 | -404 | 13 | 27 | 27 | 24 | 29 | 36 | 40 | 42 | 43 | 45 | 45 | 45 | 38 | 45 | 45 | 45 | 0 |  | 14.98 | Y | 0 |  | 2.22 | 2.22 |  |  |  |  | N | N | N | N | 150 | 0.52 | 59 | 103886 | 104100 | 1900 | 15000 | 7 | 1 | 10 | 2018-08-12 00:13 | 1603 | 134 |  | 28 |  | *T/D플럭스 120/15KG *롱노즐 실리부 부착 | [14 empty] | 98.01 | 78.57 | 798 | 0 | 0 |  | 410 | 300 | 선택 | 선택 | 738 | 0 | 0 |  | 410 | 300 | 선택 | 선택 | 해제 | 미정 | 미정 | 미정 | 선택 |  | 미정 | RB130.00 | C
A47283 | 2018-08-11 | 1 | C | TUNDISH교체 | 1 | A | AE1055LS | 탄소강 | G-AE1055LS | BM#1 | 1585 | 50 | 1612 | 1527 | 43 | 7100 |  | 3 | 0.3 | 25 |  | -1.65 | 1564 | 1612 | 0 | 10.06 |  | 2 | 35 | 76 | Y |  | 2018-08-12 00:34 | 80 | 1088 | 16 | 18 | 15 | 24 | 25 | 27 | 32 | 30 | 31 | 29 | 29 |  |  | 29 | 26 | 32 | 29 | 0 | -0.15 |  | 20.03 | Y | 0 |  | 2.35 | 2.35 |  |  |  |  | Y | N | N | M | 230 | 0.48 | 57 | 84590 | 93650 | 7000 | 16300 | 11 | 1 |  | 2018-08-12 00:42 | 1564 | 122 |  | 32 |  | T/D플럭스 유15용 225KG 탄화왕겨200KG | [14 empty] | 84.04 | 100 | 1500 | 0 | 0 |  | 400 |  | 선택 | 해제 | 1500 | 0 | 0 |  | 400 |  | 선택 | 해제 | 해제 | 미정 | 미정 | 선택 | 미정 |  | 미정 | BT180180 | H
B47178 | 2018-08-11 | 2 | C |  | 2 | A | SCM420HT | 소입성보증강 | C | BM#2 | 1599 | 47 | 1634 | 1547 | 39 | 8300 |  | 1 | 0.14 | 23 |  | 0 | 1566 | 1647 | 0 | 4.1 | 0 | 22 | 76 | 83 | Y |  | 2018-08-12 01:10 | 56 | 1096 | 33 | 28 | 24 | 22 | 21 | 19 | 18 | 17 | 15 | 13 |  |  |  | 13 | 21 | 24 | 13 | 0 | -0.31 |  | 35.02 | Y | -0.4 | [7 empty] | N | N | N | N | 140 | 0.55 | 55 | 101653 | 99250 | 160 | 14800 | 7 | 1 | 20 | 2018-08-12 01:23 | 1566 | 129 |  | 28 | [16 empty] | 101.65 | 76.92 | 0 | 0 | 0 |  | 410 | 300 | 선택 | 선택 | 0 | 0 | 0 |  | 410 | 300 | 선택 | 선택 | 해제 | 미정 | 미정 | 미정 | 미정 |  | 미정 | RB190.00 | C
A47284 | 2018-08-11 | 1 | C |  | 2 | A | AE1055LS | 탄소강 | G-AE1055LS | BM#1 | 1569 | 40 | 1591 | 1542 | 35 | 4900 |  | 3 | 0.31 | 25 |  | -1.03 | 1561 | 1591 | 0 | 15.5 |  | 29 | 8 | 68 | Y |  | 2018-08-12 01:29 | 77 | 1086 | 27 | 27 | 29 | 31 | 32 | 31 | 31 | 31 | 32 | 31 | 30 | 29 |  | 29 | 30 | 32 | 29 | 31 | -0.09 | Y | 35.02 | Y | -0.2 | [7 empty] | Y | Y | Y | Y | 220 | 0.5 | 56 | 84590 | 91550 | 6190 | 16200 | 11 | 1 |  | 2018-08-12 01:37 | 1561 | 118 |  | 35 | [16 empty] | 85.83 | 100 | 0 | 0 | 0 |  | 400 |  | 선택 | 해제 | 0 | 0 | 0 |  | 400 |  | 선택 | 해제 | 해제 | 미정 | 미정 | 선택 | 미정 |  | 미정 | BT180180 | H
B47179 | 2018-08-11 | 2 | C |  | 3 | B | SCM420HT | 소입성보증강 | C | BM#2 | 1634 | 44 | 1634 | 1526 | 36 | 7800 |  | 1 | 0.16 | 18 |  | 0 | 1570 | 1635 | 0 | 3.16 | 0 | 30 | 25 | 83 | Y |  | 2018-08-12 02:08 | 60 | 1099 | 10 | 14 | 19 | 20 | 20 | 19 | 19 | 18 | 17 | 16 | 15 | 13 | 12 | 12 | 16 | 20 | 12 | 19 | -0.18 | Y | 45.02 | Y | -0.2 | [7 empty] | Y | Y | Y | Y | 130 | 0.5 | 62 | 93335 | 99990 | 1320 | 14900 | 7 | 1 | 30 | 2018-08-12 02:14 | 1570 | 122 |  | 28 | [16 empty] | 92.14 | 72.73 | 0 | 0 | 0 |  | 490 | 300 | 선택 | 선택 | 0 | 0 | 0 |  | 490 | 300 | 선택 | 선택 | 해제 | 미정 | 미정 | 미정 | 미정 |  | 미정 | BT180180 | C
A47285 | 2018-08-11 | 1 | C |  | 3 | A | AE1055LS | 탄소강 | G-AE1055LS | BM#1 | 1609 | 41 | 1592 | 1525 | 33 | 5300 |  | 3 | 0.3 | 26 |  | -1.3 | 1554 | 1592 | 0 | 16.25 |  | 21 | 17 | 60 | Y |  | 2018-08-12 02:35 | 70 | 1090 | 29 | 28 | 28 | 29 | 29 | 29 | 27 | 27 | 25 | 25 | 26 | 24 |  | 24 | 27 | 29 | 24 | 29 | -0.09 | Y | 39.98 | Y | -0.4 | [7 empty] | Y | Y | Y | Y | 210 | 0.5 | 58 | 84590 | 90800 | 7040 | 15800 | 11 | 1 |  | 2018-08-12 02:42 | 1554 | 111 |  | 26 | [16 empty] | 86.49 | 100 | 0 | 0 | 0 |  | 400 |  | 선택 | 해제 | 0 | 0 | 0 |  | 400 |  | 선택 | 해제 | 해제 | 미정 | 미정 | 선택 | 미정 |  | 미정 | BT180180 | H
B47180 | 2018-08-11 | 2 | C |  | 4 | A | SCM420C1 | 합금강 | C | BM#2 | 1575 | 49 | 1626 | 1517 | 42 | 9600 |  | 1 | 0.19 | 18 |  | 0 | 1563 | 1628 | 1.29 | 0.22 | 0 | 20 | 2 | 89 | Y |  | 2018-08-12 03:18 | 51 | 1085 | 8 | 7 | 7 | 7 | 9 | 8 | 8 | 7 | 6 | 5 |  |  |  | 5 | 7 | 9 | 5 | 8 | -0.16 | Y | 25 | Y | -0.2 | [7 empty] | Y | Y | Y | Y | 120 | 0.49 | 49 | 84000 |  | 99000 |  | 7 | 1 | 10 | 2018-08-12 03:33 | 1563 | 123 |  | 22 |  | *T/D온도 낮아서 래들 잔강 20톤 내림(T/D ΔT 5℃) * 후속 B47181 전공정 작업지연 감속주입으로 S/R부분 정속 미준수, 일반 사이즈 변경 요청하였으나 생관에서 사이즈 변경 불가하다고 함.이상공정 등록 | [14 empty] | 84.85 | 100 | 0 | 0 | 0 |  | 490 | 300 | 선택 | 선택 | 0 | 0 | 0 |  | 490 | 300 | 선택 | 선택 | 해제 | 미정 | 미정 | 미정 | 미정 |  | 미정 | SB350350 | C
A47286 | 2018-08-11 | 1 | C |  | 4 | A | AE1055LS | 탄소강 | G-AE1055LS | BM#1 | 1579 | 39 | 1607 | 1514 | 33 | 5700 |  | 3 | 0.3 | 26 |  | -1.62 | 1558 | 1607 | 0 | 13.43 |  | 28 | 5 | 66 | Y |  | 2018-08-12 03:42 | 74 | 1090 | 24 | 25 | 28 | 31 | 30 | 28 | 27 | 26 | 26 | 26 | 25 | 25 | 24 | 24 | 27 | 31 | 24 | 26 | -0.14 | Y | 48.92 | Y | 0 | [7 empty] | Y | Y | Y | Y | 200 | 0.44 | 64 | 84590 | 90600 | 7060 | 15900 | 11 | 1 |  | 2018-08-12 03:52 | 1558 | 98 |  | 17 |  | *전공정요청 HEAT 평균 주속 10%이상 감속 ID:101~105.201~205 | [14 empty] | 86.67 | 100 | 0 | 0 | 0 |  | 400 |  | 선택 | 해제 | 0 | 0 | 0 |  | 400 |  | 선택 | 해제 | 해제 | 미정 | 미정 | 선택 | 미정 |  | 미정 | BT180180 | H
B47181 | 2018-08-11 | 2 | C |  | 5 | B | SCM420C1 | 합금강 | C | BM#2 | 1591 | 56 | 1635 | 1554 | 33 | 6700 |  | 1 | 0.19 | 11 |  | 0 | 1621 | 1621 | 0.98 | 0 | 0 | 6 | 51 | 46 | Y |  | 2018-08-12 04:22 | 109 | 1077 | 4 | 25 | 35 | 39 | 41 | 42 | 42 | 42 | 42 | 41 | 40 | 39 | 38 | 35 | 36 | 42 | 35 | 42 | -0.16 | Y | 45.03 | Y | -0.4 |  |  |  | 2.01 |  |  |  | Y | Y | Y | Y | 110 | 0.41 | 72 | 144036 | 96190 | 6510 | 16100 | 7 | 1 | 20 | 2018-08-12 04:28 | 1590 | 109 |  | 9 |  | *전공정 요청 감속주입 *T/D 온도 빅사이즈 기준초과/ 감속으로 정속 미준수로 인해 일반 사이즈 변경 요청하였으나 생관에서 사이즈 변경 불가하다고 함.이상공정 등록 *전공정 탈가스 기준 미준수( 진공시간 미달-극진공 11분),수소 측정 *연연주 혼탕부 ID: 307~309 . 407~409 | [14 empty] | 145.49 | 100 | 0 | 0 | 0 |  | 490 | 300 | 선택 | 선택 | 0 | 0 | 0 |  | 490 | 300 | 선택 | 선택 | 해제 | 미정 | 미정 | 미정 | 미정 |  | 미정 | SB280280 | C
A47287 | 2018-08-11 | 1 | A |  | 5 | A | AE1055LS | 탄소강 | G-AE1055LS | BM#1 | 1574 | 40 | 1600 | 1513 | 33 | 5400 |  | 3 | 0.3 | 25 |  | -1.37 | 1559 | 1600 | 0 | 12.74 |  | 2 | 36 | 57 | Y |  | 2018-08-12 04:48 | 75 | 1098 | 28 | 27 | 31 | 34 | 33 | 34 | 33 | 31 | 31 | 31 | 29 | 28 | 29 | 29 | 31 | 34 | 28 | 31 | -0.15 | Y | 40 | Y | 0 | [7 empty] | Y | Y | Y | Y | 190 | 0.4 | 69 | 101508 | 92690 | 7100 | 15970 | 11 | 1 |  | 2018-08-12 04:58 | 1559 | 98 |  | 18 |  | *전공정 지연으로 감속주입-감속주입 20%이상으로 이상재등록및 생관통보 *전공정 지연으로 감속주입-정속주입 강종 감속으로 이상재 등록 | [14 empty] | 101.81 | 100 | 0 | 0 | 0 |  | 400 |  | 선택 | 해제 | 0 | 0 | 0 |  | 400 |  | 선택 | 해제 | 해제 | 미정 | 미정 | 선택 | 미정 |  | 미정 | BT180180 | H
B47182 | 2018-08-11 | 2 | A |  | 6 | A | SCM420HT | 소입성보증강 | C | BM#2 | 1576 | 38 | 1635 | 1535 | 32 | 6800 |  | 1 | 0.16 | 16 |  | -2.46 | 1572 | 1629 | 1.24 | 0 | 0 | 22 | 77 | 60 | Y |  | 2018-08-12 05:34 | 62 | 1090 | 35 | 33 | 32 | 31 | 30 | 29 | 27 | 26 | 25 | 23 | 22 | 20 | 18 | 16 | 26 | 32 | 16 | 0 | -0.29 |  | 54.98 | Y | -0.4 | [7 empty] | N | N | N | N | 100 | 0.4 | 70 | 51612 | 91660 | 1420 | 14500 | 7 | 1 |  | 2018-08-12 05:40 | 1572 | 94 |  | 12 |  | *전공정 지연 20%이상 감속주입 *감속주입으로 생관 강종 변경 SCM420C1에서 SCM420HT로 강종변경(주입중 작업조건변경) *연연주 혼탕부 301 401 | [14 empty] | 54.91 | 100 | 0 | 0 | 0 |  | 410 | 300 | 선택 | 선택 | 0 | 0 | 0 |  | 410 | 300 | 선택 | 선택 | 해제 | 미정 | 미정 | 미정 | 미정 |  | 미정 | RB120.00 | C
A47288 | 2018-08-11 | 1 | A |  | 6 | A | AE1055LS | 탄소강 | G-AE1055LS | BM#1 | 1573 | 43 | 1592 | 1521 | 36 | 5900 |  | 3 | 0.3 | 25 |  | -1.03 | 1562 | 1592 | 0 | 11.78 |  | 29 | 9 | 68 | Y |  | 2018-08-12 05:59 | 78 | 1099 | 31 | 29 | 28 | 29 | 31 | 29 | 28 | 26 | 25 | 25 | 24 | 24 | 22 | 21 | 26 | 31 | 21 | 29 | -0.2 | Y | 49.98 | Y | 0 | [7 empty] | Y | Y | Y | Y | 180 | 0.4 | 72 | 101508 | 95260 | 7130 | 16430 | 11 | 1 |  | 2018-08-12 06:07 | 1562 | 99 |  | 20 |  | *전공정 지연으로 감속주입-감속주입 20%이상으로 이상재등록및 생관통보 *전공정 지연으로 감속주입-정속주입 강종 감속으로 이상재 등록 | [14 empty] | 99.23 | 100 | 0 | 0 | 0 |  | 400 |  | 선택 | 해제 | 0 | 0 | 0 |  | 400 |  | 선택 | 해제 | 해제 | 미정 | 미정 | 선택 | 미정 |  | 미정 | BT180180 | H
B47183 | 2018-08-11 | 2 | A |  | 7 | B | SCM420C1 | 합금강 | C | BM#2 | 1607 | 44 | 1634 | 1547 | 36 | 7700 |  | 1 | 0.2 | 19 |  | -2.36 | 1572 | 1638 | 4.28 | 1.2 | 0 | 30 | 26 | 66 | Y |  | 2018-08-12 06:54 | 60 | 1094 | 8 | 18 | 23 | 25 | 26 | 26 | 25 | 24 | 23 | 22 | 21 | 19 |  | 19 | 22 | 26 | 19 | 0 | -0.2 | Y | 35 | Y | -0.4 | [7 empty] | Y | Y | Y | Y | 150 | 0.48 | 59 | 84000 | 95430 | 570 | 15800 | 7 | 1 | 30 | 2018-08-12 06:46 | 1572 | 108 |  | 6 | [16 empty] | 86.6 | 100 | 0 | 0 | 0 |  | 490 | 300 | 선택 | 선택 | 0 | 0 | 0 |  | 490 | 300 | 선택 | 선택 | 해제 | 미정 | 미정 | 미정 | 미정 |  | 미정 | SB350350 | C
A47289 | 2018-08-11 | 1 | A |  | 7 | A | AE1055LS | 탄소강 | G-AE1055LS | BM#1 | 1585 | 39 | 1607 | 1534 | 30 | 5200 |  | 3 | 0.3 | 25 |  | -1.64 | 1559 | 1607 | 0 | 12.21 |  | 21 | 18 | 77 | Y |  | 2018-08-12 07:05 | 75 | 1088 | 23 | 21 | 27 | 30 | 31 | 31 | 28 | 29 | 30 | 29 | 27 |  |  | 27 | 28 | 31 | 27 | 0 | -0.13 | Y | 30.02 | Y | -0.4 | [7 empty] | Y | Y | Y | Y | 230 | 0.49 | 55 | 101508 | 87880 | 7080 | 15300 | 11 | 1 |  | 2018-08-12 07:12 | 1559 | 106 |  | 28 | [16 empty] | 107.02 | 100 | 0 | 0 | 0 |  | 400 |  | 선택 | 해제 | 0 | 0 | 0 |  | 400 |  | 선택 | 해제 | 해제 | 미정 | 미정 | 선택 | 미정 |  | 미정 | BT180180 | H
B47184 | 2018-08-12 | 2 | A |  | 8 | A | SCM420C1 | 합금강 | C | BM#2 | 1589 | 41 | 1637 | 1554 | 32 | 6900 |  | 1 | 0.19 | 19 |  | -2.38 | 1564 | 1637 | 3.24 | 0 | 0 | 20 | 3 | 84 | Y |  | 2018-08-12 07:39 | 52 | 1089 | 16 | 16 | 17 | 18 | 18 | 17 | 16 | 15 | 14 | 13 | 12 | 11 |  | 11 | 15 | 18 | 11 | 16 | -0.17 | Y | 40.02 | Y | -0.2 | [7 empty] | Y | Y | Y | Y | 140 | 0.49 | 58 | 100970 | 93790 | 2280 | 15300 | 7 | 1 |  | 2018-08-12 07:42 | 1564 | 112 |  | 22 | [16 empty] | 105.18 | 100 | 0 | 0 | 0 |  | 490 | 300 | 선택 | 선택 | 0 | 0 | 0 |  | 490 | 300 | 선택 | 선택 | 해제 | 미정 | 미정 | 미정 | 미정 |  | 미정 | SB310310 | C
A47290 | 2018-08-12 | 1 | A |  | 8 | A | AE1055LS | 탄소강 | G-AE1055LS | BM#1 | 1583 | 39 | 1594 | 1528 | 32 | 5400 |  | 3 | 0.3 | 26 |  | -1.41 | 1553 | 1594 | 0 | 13.53 |  | 28 | 6 | 82 | Y |  | 2018-08-12 08:18 | 69 | 1101 | 29 | 28 | 30 | 31 | 31 | 30 | 29 | 27 | 27 | 28 | 28 | 28 |  | 28 | 29 | 31 | 27 | 28 | 0 | Y | 25.03 | Y | 0 | [7 empty] | Y | Y | Y | Y | 220 | 0.5 | 57 | 84590 | 96770 | 7030 | 16040 | 11 | 1 |  | 2018-08-12 08:30 | 1559 | 91 |  | 14 | [16 empty] | 81.53 | 100 | 0 | 0 | 0 |  | 400 |  | 선택 | 해제 | 0 | 0 | 0 |  | 400 |  | 선택 | 해제 | 해제 | 미정 | 미정 | 선택 | 미정 |  | 미정 | BT180180 | H
B47185 | 2018-08-12 | 2 | A |  | 9 | A | SCM420C1 | 합금강 | C | BM#2 | 1601 | 42 | 1645 | 1554 | 34 | 6600 |  | 1 | 0.2 | 18 |  | -2.37 | 1570 | 1640 | 2.55 | 0 | 0 | 6 | 52 | 61 | Y |  | 2018-08-12 08:44 | 58 | 1098 | 9 | 17 | 24 | 27 | 29 | 29 | 28 | 28 | 27 | 26 | 25 | 24 |  | 24 | 24 | 29 | 24 | 0 | -0.14 | Y | 34.98 | Y | -0.2 | [7 empty] | Y | Y | Y | Y | 130 | 0.48 | 58 | 152730 | 92760 | 1240 | 11700 | 7 | 1 |  | 2018-08-12 08:47 | 1570 | 117 |  | 19 |  | *연연주혼탕부 ID: 307~309. 407~409 *후HEAT롱노즐 교체 시간지연 T/D잔강 11.7T 빠짐 ID: 306 307/406 407 이상재등록 및 생관통보 | [14 empty] | 162.48 | 100 | 0 | 0 | 0 |  | 490 | 300 | 선택 | 선택 | 0 | 0 | 0 |  | 490 | 300 | 선택 | 선택 | 해제 | 미정 | 미정 | 미정 | 미정 |  | 미정 |  | C
A47291 | 2018-08-12 | 1 | A |  | 9 | A | AE1055LS | 탄소강 | G-AE1055LS | BM#1 | 1556 | 41 | 1594 | 1530 | 30 | 5100 |  | 3 | 0.29 | 25 |  | -1.66 | 1545 | 1594 | 0 | 13.34 |  | 2 | 37 | 84 | Y |  | 2018-08-12 09:20 | 61 | 1105 | 29 | 23 | 22 | 22 | 21 | 21 | 19 | 17 | 17 | 16 | 16 | 15 | 16 | 16 | 20 | 22 | 15 | 16 | -0.16 | Y | 45 | Y | 0.2 | [7 empty] | Y | Y | Y | Y | 210 | 0.5 | 60 | 101508 | 100220 | 7120 | 15600 | 11 | 1 |  | 2018-08-12 09:26 | 1545 | 89 |  | 12 | [16 empty] | 94.69 | 100 | 0 | 0 | 0 |  | 400 |  | 선택 | 해제 | 0 | 0 | 0 |  | 400 |  | 선택 | 해제 | 해제 | 미정 | 미정 | 선택 | 선택 | 8 | 미정 | BT180180 | H
B47186 | 2018-08-12 | 2 | A |  | 10 | A | SCM420HT | 소입성보증강 | C | BM#2 | 1600 | 42 | 1637 | 1545 | 33 | 6800 |  | 1 | 0.16 | 18 |  | 0 | 1567 | 1628 | 0 | 5.42 | 0 | 22 | 78 | 53 | Y |  | 2018-08-12 09:42 | 57 | 1099 | 20 | 23 | 23 | 24 | 24 | 23 | 23 | 22 | 21 | 20 | 19 | 18 |  | 18 | 22 | 24 | 18 | 23 | -0.15 | Y | 40 | Y | -0.2 | [7 empty] | Y | Y | Y | Y | 120 | 0.48 | 58 | 47332 | 95380 | 2220 | 13800 | 7 | 1 | 30 | 2018-08-12 09:37 | 1567 | 122 |  | 25 |  | *연연주혼탕부 ID 301 401 | [14 empty] | 48.55 | 100 | 0 | 0 | 0 |  | 490 | 300 | 선택 | 선택 | 0 | 0 | 0 |  | 490 | 300 | 선택 | 선택 | 해제 | 미정 | 미정 | 미정 | 선택 | 9 | 미정 | RB240.00 | C
A47292 | 2018-08-12 | 1 | A |  | 10 | A | AE1055LS | 탄소강 | G-AE1055LS | BM#1 | 1565 | 40 | 1600 | 1527 | 28 | 4700 |  | 3 | 0.29 | 25 |  | -1.8 | 1548 | 1600 | 0 | 12.61 |  | 29 | 10 | 71 | Y |  | 2018-08-12 10:17 | 64 | 1101 | 20 | 18 | 23 | 24 | 26 | 26 | 25 | 25 | 24 | 23 | 22 | 23 |  | 23 | 23 | 26 | 22 | 23 | -0.13 | Y | 30 | Y | 0.2 | [7 empty] | Y | Y | Y | Y | 200 | 0.5 | 60 | 101508 | 99220 | 7000 | 17050 | 11 | 1 |  | 2018-08-12 10:26 | 1548 | 91 |  | 19 | [16 empty] | 95.58 | 100 | 0 | 0 | 0 |  | 400 |  | 선택 | 해제 | 0 | 0 | 0 |  | 400 |  | 선택 | 해제 | 해제 | 미정 | 미정 | 선택 | 미정 |  | 미정 | BT180180 | H
B47187 | 2018-08-12 | 2 | A |  | 11 | A | SCM420HT | 소입성보증강 | C | BM#2 | 1592 | 42 | 1655 | 1556 | 35 | 7200 |  | 1 | 0.18 | 18 |  | -2.22 | 1580 | 1646 | 0 | 9.58 | 0 | 30 | 27 | 50 | Y |  | 2018-08-12 10:40 | 70 | 1098 | 15 | 24 | 30 | 33 | 34 | 34 | 34 | 34 | 33 | 32 | 31 | 29 | 29 | 29 | 30 | 34 | 29 | 34 | -0.14 | Y | 35.48 | Y | 0 | [7 empty] | Y | Y | Y | Y | 110 | 0.47 | 59 | 93580 | 94300 | 2260 | 13800 | 7 | 1 | 40 | 2018-08-12 10:39 | 1580 | 126 |  | 28 | [16 empty] | 96.47 | 100 | 0 | 0 | 0 |  | 490 | 300 | 선택 | 선택 | 0 | 0 | 0 |  | 490 | 300 | 선택 | 선택 | 해제 | 미정 | 미정 | 미정 | 미정 |  | 미정 | RB125.00 | C
A47293 | 2018-08-12 | 1 | A |  | 11 | A | AE1055LS | 탄소강 | G-AE1055LS | BM#1 | 1583 | 40 | 1568 | 1543 | 29 | 4900 |  | 3 | 0.29 | 25 |  | -0.73 | 1546 | 1568 | 0 | 13.24 |  | 21 | 19 | 69 | Y |  | 2018-08-12 11:29 | 62 | 1101 | 27 | 25 | 25 | 25 | 24 | 24 | 25 | 24 | 21 | 20 | 18 | 18 | 18 | 20 | 23 | 25 | 18 | 25 | -0.14 | Y | 50.02 | Y | 0.4 | [7 empty] | Y | Y | Y | Y | 190 | 0.46 | 67 | 101508 | 100820 | 7100 | 16500 | 11 | 1 |  | 2018-08-12 11:34 | 1546 | 91 |  | 10 |  | *전공정 지연으로 감속주입-정속주입 강종 감속으로 이상재 등록 | [14 empty] | 94.16 | 100 | 0 | 0 | 0 |  | 400 |  | 선택 | 해제 | 0 | 0 | 0 |  | 400 |  | 선택 | 해제 | 해제 | 미정 | 미정 | 선택 | 미정 |  | 미정 | BT180180 | H
B47188 | 2018-08-12 | 2 | A | TUNDISH교체전 | 12 | A | SCM420HT | 소입성보증강 | C | BM#2 | 1583 | 49 | 1637 | 1537 | 39 | 8100 |  | 1 | 0.21 | 18 |  | -2.21 | 1575 | 1641 | 3.25 | 5.91 | 0 | 20 | 4 | 48 | Y |  | 2018-08-12 11:44 | 65 | 1104 | 26 | 26 | 27 | 28 | 27 | 28 | 28 | 28 | 27 | 26 | 26 | 25 | 24 | 23 | 26 | 28 | 23 | 28 | -0.11 | Y | 45.17 | Y | -0.2 | [7 empty] | N | Y | Y | N | 150 | 0.47 | 62 | 80256 | 97350 | 4150 | 2500 | 7 | 1 |  | 2018-08-12 11:52 | 1575 | 132 |  | 27 |  |  | 94D2B07FF6E44F7BBCACF344C14DAFC7 | 6F1560C0FA814479BF6960790D69BD45 | EB92E35AE38B4F73A339A5C88A39DC02 | [11 empty] | 79.07 | 100 | 0 | 3194 | 0 |  | 410 | 300 | 선택 | 선택 | 0 | 2900 | 0 |  | 410 | 300 | 선택 | 선택 | 해제 | 미정 | 미정 | 미정 | 미정 |  | 미정 | RB120.00 | C
A47294 | 2018-08-12 | 1 | A |  | 12 | A | AE1055LS | 탄소강 | G-AE1055LS | BM#1 | 1567 | 43 | 1560 | 1523 | 35 | 5800 |  | 3 | 0.29 | 26 |  | -0.4 | 1548 | 1560 | 0 | 10.36 |  | 28 | 7 | 73 | Y |  | 2018-08-12 12:39 | 64 | 1101 | 20 | 21 | 22 | 22 | 21 | 20 | 18 | 18 | 17 | 17 | 15 | 14 | 13 | 13 | 18 | 22 | 13 | 0 | -0.18 |  | 49.98 | Y | -0.2 | [7 empty] | Y | Y | Y | Y | 180 | 0.46 | 70 | 118426 | 104620 | 7090 | 15900 | 11 | 1 |  | 2018-08-12 12:46 | 1548 | 90 |  | 9 |  | *전공정 지연으로 감속주입-정속주입 강종 감속으로 이상재 등록 *STR#1,2 S/R재세팅 | [14 empty] | 106.07 | 100 | 0 | 0 | 0 |  | 400 |  | 선택 | 해제 | 0 | 0 | 0 |  | 400 |  | 선택 | 해제 | 해제 | 미정 | 미정 | 선택 | 미정 |  | 미정 | BT180180 | H
B47189 | 2018-08-12 | 2 | B | TUNDISH교체 | 1 | A | SM45CB | 탄소강 | SM45C | BM#2 | 1607 | 46 | 1654 | 1545 | 39 | 7600 |  | 1 | 0.17 | 20 |  | -2.35 | 1582 | 1650 | 0 | 5.3 | 0 | 6 | 53 | 56 | Y |  | 2018-08-12 12:49 | 89 | 1099 | -251 | -235 | 37 | 33 | 33 | 37 | 38 | 40 | 41 | 43 | 44 | 43 | 43 | 43 | 39 | 44 | 43 | 43 | 0 |  | 10.02 | Y | 0 |  | 2.41 | 2.28 |  |  |  |  | N | N | N | N | 190 | 0.43 | 55 | 78526 | 88780 | 5720 | 15000 | 12 | 2 | 10 | 2018-08-12 12:46 | 1582 | 154 |  | 50 |  | * T/D 용강량 실측:1170mm / 18.3 TON * T/D FLUX 용탕부: 120 KG / 유탕부: 15KG 투입 * 슬리브 롱노즐( Y자형 ) 사용 * 교체 시 침적노즐 용강 새어나와 추가절단 500mm 실시 * 전공정 요청으로 감속주입 * 후 HAET L/D 막힘으로 강제개공 ID: 305,405 | [14 empty] | 83.1 | 100 | 1200 | 0 | 0 |  | 650 | 400 | 선택 | 해제 | 1200 | 0 | 0 |  | 650 | 400 | 선택 | 해제 | 해제 | 미정 | 미정 | 미정 | 미정 |  | 미정 | RB190.00 | C
A47295 | 2018-08-12 | 1 | B |  | 13 | A | AE1055LS | 탄소강 | G-AE1055LS | BM#1 | 1622 | 41 | 1601 | 1544 | 29 | 4800 |  | 3 | 0.3 | 25 |  | -1.94 | 1544 | 1601 | 0 | 9.99 |  | 2 | 38 | 94 | Y |  | 2018-08-12 13:45 | 60 | 1124 | 18 | 14 | 18 | 20 | 18 | 17 | 17 | 17 | 16 | 16 | 16 | 12 | 10 | 16 | 16 | 20 | 10 | 18 | -0.22 | Y | 45.02 | Y | 1 | [7 empty] | Y | Y | Y | Y | 230 | 0.43 | 75 | 84590 | 100860 | 7090 | 15600 | 11 | 1 |  | 2018-08-12 13:53 | 1544 | 102 |  | 15 |  | *전공정 지연으로 감속주입-정속주입 강종 감속으로 이상재 등록 *10%이상감속 ID:102~106.202~206 | [14 empty] | 78.4 | 100 | 0 | 0 | 0 |  | 400 |  | 선택 | 해제 | 0 | 0 | 0 |  | 400 |  | 선택 | 해제 | 해제 | 미정 | 미정 | 선택 | 미정 |  | 미정 | BT180180 | H
B47190 | 2018-08-12 | 2 | B |  | 2 | A | SM45CB | 탄소강 | SM45C | BM#2 | 1550 | 44 | 1627 | 1515 | 39 | 7900 |  | 1 | 0.16 | 15 |  | -2.65 | 1560 | 1623 | 0 | 4.43 | 0 | 22 | 79 | 41 | Y |  | 2018-08-12 14:00 | 67 | 1085 | 42 | 37 | 35 | 34 | 30 | 28 | 27 | 26 | 25 | 25 | 23 | 23 | 21 | 16 | 27 | 35 | 16 | 0 | -0.31 |  | 61.07 | Y | -0.4 | [7 empty] | N | N | N | N | 180 | 0.42 | 70 | 94702 | 97550 | 1060 | 14200 | 12 | 2 | 20 | 2018-08-12 14:03 | 1560 | 152 |  | 41 |  | * 전공정 요청으로 감속주입 0.40 이상공정 등록 및 생관통보 * L/D 막힘으로 강제개공 ID: 301,401 | [14 empty] | 95.66 | 100 | 0 | 0 | 0 |  | 650 | 400 | 선택 | 해제 | 0 | 0 | 0 |  | 650 | 400 | 선택 | 해제 | 해제 | 미정 | 미정 | 미정 | 미정 |  | 미정 | RB093.00 | C
A47296 | 2018-08-12 | 1 | B |  | 14 | B | AE1055LS | 탄소강 | G-AE1055LS | BM#1 | 1581 | 44 | 1583 | 1516 | 40 | 6800 |  | 3 | 0.33 | 11 |  | -2.23 | 1551 | 1583 | 0 | 6.22 |  | 29 | 11 | 97 | Y |  | 2018-08-12 15:07 | 67 | 1084 | 18 | 17 | 22 | 27 | 24 | 25 | 24 | 21 | 20 | 19 | 19 | 19 | 15 | 13 | 20 | 27 | 13 | 19 | -0.25 | Y | 55 | Y | -0.4 |  |  |  | 1.91 |  |  |  | Y | Y | Y | Y | 220 | 0.47 | 73 | 140172 | 111870 | 7030 | 15700 | 11 | 1 |  | 2018-08-12 15:15 | 1551 | 102 |  | 9 |  | *진공기준 미달 *전공정 지연으로 감속주입-정속주입 강종 감속으로 이상재 등록 *성분C급발생 | [14 empty] | 117.89 | 100 | 0 | 0 | 0 |  | 400 |  | 선택 | 해제 | 0 | 0 | 0 |  | 400 |  | 선택 | 해제 | 해제 | 미정 | 미정 | 선택 | 미정 |  | 미정 | BT180180 | C
B47192 | 2018-08-12 | 2 | B |  | 3 | A | SM45CB | 탄소강 | SM45C | BM#2 | 1598 | 35 | 1604 | 1534 | 27 | 5300 |  | 1 | 0.14 | 16 |  | -2.04 | 1560 | 1600 | 0 | 3.09 | 0 | 20 | 5 | 43 | Y |  | 2018-08-12 15:31 | 67 | 1083 | 12 | 20 | 24 | 25 | 27 | 27 | 27 | 27 | 27 | 27 | 26 | 26 | 25 | 20 | 23 | 27 | 20 | 27 | -0.16 | Y | 43.6 | Y | -0.2 | [7 empty] | N | N | N | N | 170 | 0.4 | 64 | 95062 | 85910 | 150 | 13700 | 12 | 2 | 30 | 2018-08-12 15:32 | 1560 | 104 |  | 25 |  | * 전공정 요청으로 감속주입 0.40 이상공정 등록 및 생관통보 - 빅사이즈에서 일반사이즈로 변경 요청 함. | [14 empty] | 109.77 | 100 | 0 | 0 | 0 |  | 650 | 400 | 선택 | 해제 | 0 | 0 | 0 |  | 650 | 400 | 선택 | 해제 | 해제 | 미정 | 미정 | 미정 | 미정 |  | 미정 | RB180.00 | C
A47297 | 2018-08-12 | 1 | B |  | 15 | A | AE1055LS | 탄소강 | G-AE1055LS | BM#1 | 1597 | 60 | 1600 | 1517 | 32 | 5400 |  | 3 | 0.29 | 25 |  | -1.82 | 1547 | 1600 | 0 | 15.38 |  | 21 | 20 | 91 | Y |  | 2018-08-12 16:17 | 63 | 1096 | 18 | 19 | 17 | 19 | 19 | 20 | 20 | 17 | 17 | 16 | 15 |  |  | 15 | 18 | 20 | 15 | 19 | -0.08 | Y | 25 | Y | -0.2 | [7 empty] | Y | Y | Y | Y | 210 | 0.46 | 53 | 67672 | 79280 | 7120 | 16000 | 11 | 1 |  | 2018-08-12 16:25 | 1547 | 114 |  | 15 |  | *전공정 지연으로 감속주입-정속주입 강종 감속으로 이상재 등록 | [14 empty] | 78.41 | 100 | 0 | 0 | 0 |  | 400 |  | 선택 | 해제 | 0 | 0 | 0 |  | 400 |  | 선택 | 해제 | 해제 | 미정 | 미정 | 선택 | 미정 |  | 미정 | BT180180 | H
B47193 | 2018-08-12 | 2 | B |  | 4 | A | SM45CB | 탄소강 | SM45C | BM#2 | 1615 | 43 | 1557 | 1546 | 30 | 6300 |  | 1 | 0.22 | 16 |  | -2.17 | 1550 | 1603 | 0 | 5.99 | 0 | 28 | 8 | 77 | Y |  | 2018-08-12 16:51 | 57 | 1080 | 16 | 22 | 26 | 28 | 28 | 27 | 27 | 25 | 24 | 23 | 22 | 20 | 19 | 19 | 24 | 28 | 19 | 0 | -0.2 | Y | 44.98 | Y | -0.2 | [7 empty] | Y | Y | Y | Y | 160 | 0.47 | 62 | 153520 | 97680 | 1760 | 15000 | 12 | 2 | 50 | 2018-08-12 16:50 | 1550 | 101 |  | 13 | [16 empty] | 154.45 | 100 | 0 | 0 | 0 |  | 650 | 700 | 선택 | 해제 | 0 | 0 | 0 |  | 650 | 700 | 선택 | 해제 | 해제 | 미정 | 미정 | 미정 | 미정 |  | 미정 | RB210.00 | C
A47298 | 2018-08-12 | 1 | B |  | 16 | A | AE1055LS | 탄소강 | G-AE1055LS | BM#1 | 1599 | 40 | 1598 | 1542 | 31 | 5100 |  | 3 | 0.3 | 25 |  | -1.61 | 1551 | 1598 | 0 | 15.26 |  | 6 | 54 | 65 | Y |  | 2018-08-12 17:16 | 67 | 1088 | 21 | 22 | 23 | 24 | 25 | 25 | 26 | 27 | 25 | 25 | 24 | 19 | 19 | 17 | 23 | 27 | 17 | 25 | -0.29 | Y | 35 | Y | -0.6 | [7 empty] | Y | Y | Y | Y | 200 | 0.41 | 72 | 84590 | 93940 | 7060 | 16000 | 11 | 1 |  | 2018-08-12 17:23 | 1551 | 94 |  | 11 |  | *전공정 지연으로 감속주입-정속주입 강종 감속으로 이상재 등록 *평균10% 이상 감속 ID:101~105.201~205 | [14 empty] | 83.79 | 100 | 0 | 0 | 0 |  | 400 |  | 선택 | 해제 | 0 | 0 | 0 |  | 400 |  | 선택 | 해제 | 해제 | 미정 | 미정 | 선택 | 미정 |  | 미정 | BT180180 | H
B47194 | 2018-08-12 | 2 | B |  | 5 | A | SM45C | 탄소강 | SM45C | BM#2 | 1576 | 39 | 1604 | 1526 | 28 | 5500 |  | 1 | 0.17 | 16 |  | -2.11 | 1551 | 1600 | 0 | 5.27 | 0 | 30 | 29 | 25 | Y |  | 2018-08-12 17:45 | 58 | 1080 | 16 | 21 | 26 | 29 | 30 | 30 | 30 | 28 | 27 | 26 | 25 | 24 | 23 | 23 | 26 | 30 | 23 | 30 | -0.18 | Y | 39.98 | Y | -0.2 | [7 empty] | Y | Y | Y | Y | 150 | 0.47 | 61 | 43210 | 96090 | 30 | 14000 | 12 | 2 | 10 | 2018-08-12 18:01 | 1551 | 104 |  | 25 | [16 empty] | 45.03 | 100 | 0 | 0 | 0 |  | 650 | 700 | 선택 | 해제 | 0 | 0 | 0 |  | 650 | 700 | 선택 | 해제 | 해제 | 미정 | 미정 | 미정 | 미정 |  | 미정 | RB300.00 | C
A47299 | 2018-08-12 | 1 | B |  | 17 | A | AE1055LS | 탄소강 | G-AE1055LS | BM#1 | 1585 | 41 | 1604 | 1519 | 36 | 6200 |  | 3 | 0.29 | 25 |  | -1.67 | 1555 | 1604 | 0 | 14.15 |  | 2 | 39 | 74 | Y |  | 2018-08-12 18:31 | 71 | 1085 | 24 | 21 | 23 | 25 | 25 | 27 | 25 | 24 | 23 | 21 | 21 | 19 | 20 | 16 | 22 | 27 | 16 | 25 | -0.24 | Y | 45 | Y | -1 | [7 empty] | Y | Y | Y | Y | 190 | 0.4 | 74 | 101508 | 94890 | 7050 | 16100 | 11 | 1 |  | 2018-08-12 18:38 | 1555 | 93 |  | 10 |  | *전공정 지연으로 감속주입-정속주입 강종 감속으로 이상재 등록 *평균10% 이상 감속 ID:101~106.201~206 | [14 empty] | 99.62 | 100 | 0 | 0 | 0 |  | 400 |  | 선택 | 해제 | 0 | 0 | 0 |  | 400 |  | 선택 | 해제 | 해제 | 미정 | 미정 | 선택 | 미정 |  | 미정 | BT180180 | H
B47195 | 2018-08-12 | 2 | B |  | 6 | A | SM45C | 탄소강 | SM45C | BM#2 | 1599 | 35 | 1604 | 1547 | 26 | 5400 |  | 1 | 0.29 | 15 |  | -1.82 | 1548 | 1593 | 0 | 5.8 | 0 | 22 | 80 | 69 | Y |  | 2018-08-12 18:54 | 55 | 1084 | 21 | 21 | 23 | 24 | 24 | 23 | 22 | 21 | 20 | 19 | 17 | 15 |  | 15 | 21 | 24 | 15 | 21 | -0.22 | Y | 40 | Y | -0.4 | [7 empty] | N | Y | Y | Y | 190 | 0.47 | 59 | 95062 | 93000 | 1770 | 15100 | 12 | 2 | 20 | 2018-08-12 18:56 | 1548 | 103 |  | 21 | [16 empty] | 100.38 | 100 | 0 | 0 | 0 |  | 650 | 700 | 선택 | 해제 | 0 | 0 | 0 |  | 650 | 700 | 선택 | 해제 | 해제 | 미정 | 미정 | 미정 | 미정 |  | 미정 | RB190.00 | C
A47300 | 2018-08-12 | 1 | B |  | 18 | A | AE1055LS | 탄소강 | G-AE1055LS | BM#1 | 1623 | 40 | 1610 | 1548 | 30 | 4800 |  | 3 | 0.29 | 25 |  | -1.57 | 1564 | 1610 | 0 | 14.23 |  | 29 | 12 | 75 | Y |  | 2018-08-12 19:22 | 80 | 1089 | 22 | 19 | 21 | 22 | 23 | 23 | 23 | 24 | 24 | 22 | 21 | 21 |  | 21 | 22 | 24 | 21 | 23 | -0.05 | Y | 19.98 | Y | 0 | [7 empty] | Y | Y | Y | Y | 180 | 0.5 | 57 | 101508 | 93180 | 7060 | 15800 | 11 | 1 |  | 2018-08-12 19:32 | 1564 | 107 |  | 34 | [16 empty] | 101.31 | 100 | 0 | 0 | 0 |  | 400 |  | 선택 | 해제 | 0 | 0 | 0 |  | 400 |  | 선택 | 해제 | 해제 | 미정 | 미정 | 선택 | 미정 |  | 미정 | BT180180 | H
B47196 | 2018-08-12 | 2 | B |  | 7 | A | SM45C | 탄소강 | SM45C | BM#2 | 1617 | 34 | 1604 | 1552 | 22 | 4600 |  | 1 | 0.59 | 15 |  | 0 | 1599 | 1599 | 0 | 4.23 |  | 20 | 6 | 67 | Y |  | 2018-08-12 19:42 | 106 | 1079 | 11 | 19 | 23 | 23 | 25 | 26 | 26 | 26 | 25 | 24 | 23 | 22 | 21 | 21 | 23 | 26 | 21 | 26 | -0.14 | Y | 35.02 | Y | -0.2 | [7 empty] | Y | Y | Y | Y | 180 | 0.47 | 60 | 87820 | 93730 | 4210 | 14600 | 12 | 2 | 40 | 2018-08-12 20:03 | 1552 | 104 |  | 35 | [16 empty] | 89.75 | 72.73 | 0 | 0 | 0 |  | 650 | 600 | 선택 | 해제 | 0 | 0 | 0 |  | 650 | 600 | 선택 | 해제 | 해제 | 미정 | 미정 | 미정 | 미정 |  | 미정 | RB220.00 | C
A47301 | 2018-08-12 | 1 | B |  | 19 | A | AE1055LS | 탄소강 | G-AE1055LS | BM#1 | 1609 | 41 | 1587 | 1543 | 36 | 6000 |  | 3 | 0.29 | 25 |  | -1.34 | 1548 | 1587 | 0 | 13.89 |  | 21 | 21 | 75 | Y |  | 2018-08-12 20:30 | 64 | 1088 | 26 | 19 | 18 | 19 | 20 | 18 | 17 | 14 | 15 | 11 | 9 | 8 | 8 | 8 | 16 | 20 | 8 | 0 | -0.3 | Y | 39.97 | Y | 0 | [7 empty] | Y | Y | Y | Y | 230 | 0.5 | 63 | 84590 | 101150 | 6920 | 16900 | 11 | 1 |  | 2018-08-12 20:37 | 1548 | 104 |  | 25 | [16 empty] | 78.22 | 100 | 0 | 0 | 0 |  | 400 |  | 선택 | 해제 | 0 | 0 | 0 |  | 400 |  | 선택 | 해제 | 해제 | 미정 | 미정 | 선택 | 미정 |  | 미정 | BT180180 | H
B47197 | 2018-08-12 | 2 | C |  | 8 | A | SM45C | 탄소강 | SM45C | BM#2 | 1591 | 40 | 1605 | 1544 | 27 | 5500 |  | 1 | 0.28 | 16 |  | 0 | 1551 | 1601 | 0 | 5.01 | 0 | 28 | 9 | 59 | Y |  | 2018-08-12 20:55 | 58 | 1090 | 18 | 22 | 25 | 27 | 27 | 27 | 26 | 25 | 24 | 23 | 22 | 21 | 19 | 19 | 24 | 27 | 19 | 27 | -0.18 | Y | 44.98 | Y | -0.4 | [7 empty] | Y | Y | Y | Y | 170 | 0.47 | 60 | 95062 | 94550 | 1310 | 15300 | 12 | 2 | 10 | 2018-08-12 21:13 | 1551 | 108 |  | 25 | [16 empty] | 93.56 | 72.73 | 0 | 0 | 0 |  | 650 | 600 | 선택 | 해제 | 0 | 0 | 0 |  | 650 | 600 | 선택 | 해제 | 해제 | 미정 | 미정 | 미정 | 미정 |  | 미정 | RB165.10 | C
A47302 | 2018-08-12 | 1 | C | TUNDISH교체전 | 20 | A | AE1055LS | 탄소강 | G-AE1055LS | BM#1 | 1581 | 50 | 1593 | 1507 | 46 | 7800 |  | 3 | 0.3 | 26 |  | -0.95 | 1564 | 1593 | 0 | 16.15 |  | 6 | 55 | 66 | Y |  | 2018-08-12 21:46 | 80 | 1087 | 11 | 23 | 32 | 36 | 37 | 38 | 37 | 33 | 33 | 32 | 31 | 30 | 31 | 31 | 31 | 38 | 30 | 0 | -0.27 | Y | 30 | Y | 0.2 | [7 empty] | Y | N | N | M | 220 | 0.5 | 68 | 104331 | 100900 | 7000 | 2000 | 11 | 1 |  | 2018-08-12 21:54 | 1564 | 106 |  | 12 |  |  | 77EB2EF00A1A484A8D44DA3EA85AAEE0 | 50B4DF535E9F4FF2BB84DC9EE5E2E4ED | 228FC7F517EC4A5BBA71E47C89559C78 | [11 empty] | 96.69 | 100 | 0 | 3500 | 0 |  | 400 |  | 선택 | 해제 | 0 | 3500 | 0 |  | 400 |  | 선택 | 해제 | 해제 | 미정 | 미정 | 선택 | 미정 |  | 미정 | BT180180 | H
B47198 | 2018-08-12 | 2 | C |  | 9 | A | SM45C | 탄소강 | SM45C | BM#2 | 1620 | 40 | 1604 | 1534 | 25 | 5200 |  | 1 | 0.87 | 15 |  | -1.81 | 1553 | 1601 | 0 | 4.61 | 0 | 30 | 30 | 59 | Y |  | 2018-08-12 21:59 | 60 | 1090 | 17 | 21 | 25 | 27 | 28 | 28 | 28 | 27 | 26 | 25 | 24 | 23 |  | 23 | 25 | 28 | 23 | 28 | -0.14 | Y | 35 | Y | -0.2 | [7 empty] | Y | Y | Y | Y | 160 | 0.47 | 59 | 92702 | 91310 | 2920 | 15000 | 12 | 2 | 20 | 2018-08-12 22:10 | 1553 | 113 |  | 24 | [16 empty] | 9270200 | 72.73 | 0 | 0 | 0 |  | 650 | 700 | 선택 | 해제 | 0 | 0 | 0 |  | 650 | 700 | 선택 | 해제 | 해제 | 미정 | 미정 | 미정 | 미정 |  | 미정 | RB210.00 | C
A47303 | 2018-08-12 | 1 | C | TUNDISH교체 | 1 | A | STB2D | 베어링강 | STB (SF) | BM#1 | 1598 | 64 | 1588 | 1531 | 53 | 8600 |  | 3 | 0.32 | 25 |  | -1.38 | 1549 | 1588 | 18.55 | 0 |  | 2 | 40 | 61 | Y |  | 2018-08-12 22:59 | 95 | 1081 | 30 | 31 | 32 | 37 | 41 | 42 | 42 | 44 | 44 | 44 | 44 | 43 |  | 43 | 40 | 44 | 43 | 44 | -0.05 |  | 19.98 | Y | -0.2 |  | 2.03 | 2.03 |  |  |  |  | Y | N | N | M | 230 | 0.46 | 62 | 84590 | 97100 | 7000 | 14800 | 13 | 2 |  | 2018-08-12 23:05 | 1549 | 132 |  | 27 |  | *T/D플럭스 유15 용275KG 탄화왕겨 200KG | [14 empty] | 81.26 | 100 | 1500 | 0 | 0 |  | 650 |  | 선택 | 해제 | 1500 | 0 | 0 |  | 650 |  | 선택 | 해제 | 선택 | 미정 | 미정 | 선택 | 미정 |  | 미정 | BT180180 | H
B47199 | 2018-08-12 | 2 | C |  | 10 | B | SM45C | 탄소강 | SM45C | BM#2 | 1615 | 50 | 1607 | 1556 | 30 | 6000 |  | 1 | 0.51 | 15 |  | 0 | 1550 | 1595 | 0 | 3.37 | 0 | 22 | 81 | 57 | Y |  | 2018-08-12 23:13 | 57 | 1085 | 20 | 25 | 28 | 31 | 31 | 30 | 30 | 29 | 27 | 26 | 25 | 24 | 22 | 21 | 26 | 31 | 21 | 0 | -0.2 | Y | 49.98 | Y | -0.2 | [7 empty] | Y | Y | Y | Y | 150 | 0.47 | 68 | 98040 | 106060 | 60 | 13800 | 12 | 2 | 30 | 2018-08-12 23:20 | 1550 | 113 |  | 13 | [16 empty] | 92.49 | 75 | 0 | 0 | 0 |  | 650 | 600 | 선택 | 해제 | 0 | 0 | 0 |  | 650 | 600 | 선택 | 해제 | 해제 | 미정 | 미정 | 미정 | 미정 |  | 미정 | RB210.00 | H
A47304 | 2018-08-12 | 1 | C |  | 2 | A | STB2D | 베어링강 | STB (SF) | BM#1 | 1577 | 45 | 1572 | 1521 | 34 | 5700 |  | 3 | 0.31 | 28 |  | -1.33 | 1530 | 1572 | 17.58 | 0 |  | 29 | 13 | 78 | Y |  | 2018-08-13 00:01 | 76 | 1090 | 46 | 39 | 37 | 35 | 34 | 33 | 32 | 31 | 30 | 29 | 29 | 29 | 28 | 28 | 33 | 37 | 28 | 29 | -0.18 |  | 50.05 | Y | -0.2 | [7 empty] | Y | Y | Y | Y | 220 | 0.48 | 62 | 101508 | 91950 | 7040 | 15800 | 13 | 2 |  | 2018-08-13 00:12 | 1530 | 116 |  | 28 | [16 empty] | 101.56 | 100 | 0 | 0 | 0 |  | 650 |  | 선택 | 해제 | 0 | 0 | 0 |  | 650 |  | 선택 | 해제 | 선택 | 미정 | 미정 | 선택 | 미정 |  | 미정 | BT180180 | H
B47200 | 2018-08-12 | 2 | C |  | 11 | A | SM45C | 탄소강 | SM45C | BM#2 | 1593 | 47 | 1606 | 1515 | 31 | 6400 |  | 1 | 1000 |  |  | 0 | 1549 | 1602 | 0 | 0 | 0 | 20 | 7 | 73 | Y |  | 2018-08-13 00:19 | 56 | 1095 | 18 | 24 | 27 | 29 | 30 | 30 | 29 | 28 | 27 | 26 | 24 | 23 | 22 | 22 | 26 | 30 | 22 | 0 | -0.2 | Y | 40.03 | Y | -0.2 | [7 empty] | Y | Y | Y | Y | 190 | 0.47 | 63 | 108114 | 98830 | 210 | 15100 | 12 | 2 | 40 | 2018-08-13 00:33 | 1563 | 118 |  | 18 | [16 empty] | 108.28 | 76.92 | 0 | 0 | 0 |  | 650 | 600 | 선택 | 해제 | 0 | 0 | 0 |  | 650 | 600 | 선택 | 해제 | 해제 | 미정 | 미정 | 미정 | 미정 |  | 미정 | RB210.00 | H
A47305 | 2018-08-12 | 1 | C |  | 3 | A | STB2D | 베어링강 | STB (SF) | BM#1 | 1580 | 42 | 1572 | 1537 | 34 | 5600 |  | 3 | 0.33 | 25 |  | -1.45 | 1530 | 1572 | 19.99 | 0 |  | 21 | 22 | 75 | Y |  | 2018-08-13 01:03 | 76 | 1098 | 28 | 28 | 30 | 31 | 31 | 32 | 33 | 32 | 32 | 31 | 32 | 30 | 28 | 28 | 31 | 33 | 28 | 32 | -0.17 | Y | 30 | Y | -0.4 | [7 empty] | Y | Y | Y | Y | 210 | 0.48 | 64 | 101508 | 95850 | 6790 | 15700 | 13 | 2 |  | 2018-08-13 01:12 | 1530 | 111 |  | 28 | [16 empty] | 98.7 | 100 | 0 | 0 | 0 |  | 650 |  | 선택 | 해제 | 0 | 0 | 0 |  | 650 |  | 선택 | 해제 | 선택 | 미정 | 미정 | 선택 | 미정 |  | 미정 | BT180180 | H
B47201 | 2018-08-12 | 2 | C |  | 12 | A | SM45C | 탄소강 | SM45C | BM#2 | 1591 | 44 | 1615 | 1527 | 30 | 6400 |  | 1 | 0.2 | 15 |  | 0 | 1553 | 1609 | 0 | 3.3 | 0 | 28 | 10 | 70 | Y |  | 2018-08-13 01:19 | 60 | 1091 | 19 | 24 | 29 | 31 | 31 | 31 | 30 | 30 | 29 | 27 | 26 | 25 | 23 | 22 | 27 | 31 | 22 | 31 | -0.18 | Y | 49.98 | Y | -0.2 | [7 empty] | Y | Y | Y | Y | 180 | 0.47 | 66 | 154136 | 101970 | -520 | 14000 | 12 | 2 | 20 | 2018-08-13 01:35 | 1553 | 114 |  | 24 |  | *유사강종 연연주 혼탕부 성분확인(ID:307.308.309.407.408.409) 이상공정등록 | [14 empty] | 151.93 | 77.78 | 0 | 0 | 0 |  | 650 | 700 | 선택 | 해제 | 0 | 0 | 0 |  | 650 | 700 | 선택 | 해제 | 해제 | 미정 | 미정 | 미정 | 미정 |  | 미정 | RB260.00 | C
A47306 | 2018-08-12 | 1 | C |  | 4 | A | STB2D | 베어링강 | STB (SF) | BM#1 | 1619 | 42 | 1576 | 1560 | 33 | 5000 |  | 3 | 0.33 | 26 |  | -1.44 | 1534 | 1576 | 22.78 | 0 |  | 6 | 56 | 74 | Y |  | 2018-08-13 02:08 | 80 | 1089 | 30 | 32 | 36 | 38 | 39 | 40 | 40 | 39 | 38 | 38 | 38 | 38 | 37 | 37 | 37 | 40 | 37 | 38 | -0.02 | Y | 35.02 | Y | -0.2 | [7 empty] | Y | Y | Y | Y | 200 | 0.48 | 64 | 84590 | 100200 | 7040 | 16100 | 13 | 2 |  | 2018-08-13 02:21 | 1534 | 107 |  | 28 | [16 empty] | 78.91 | 100 | 0 | 0 | 0 |  | 650 |  | 선택 | 해제 | 0 | 0 | 0 |  | 650 |  | 선택 | 해제 | 선택 | 미정 | 미정 | 선택 | 미정 |  | 미정 | BT180180 | H
B47202 | 2018-08-12 | 2 | C |  | 13 | A | SM45CR2 | 탄소강 | SM45CR2 | BM#2 | 1604 | 33 | 1614 | 1554 | 27 | 5500 |  | 1 | 0.14 | 15 |  | 0 | 1555 | 1607 | 0 | 2.17 | 0 | 30 | 31 | 68 | Y |  | 2018-08-13 02:16 | 61 | 1095 | 18 | 20 | 20 | 21 | 21 | 21 | 21 | 20 | 19 | 19 | 18 | 18 | 18 | 18 | 20 | 21 | 18 | 21 | -0.06 | Y | 44.97 | Y | 0 | [7 empty] | N | Y | Y | N | 170 | 0.47 | 63 | 29996 | 97580 | 6470 | 15800 | 12 | 2 | 30 | 2018-08-13 02:28 | 1555 | 122 |  | 36 |  | *유사강종 연연주 혼탕부 성분확인 (ID:301,401) 이상공정등록 | [14 empty] | 30.07 | 75 | 0 | 0 | 0 |  | 650 | 700 | 선택 | 선택 | 0 | 0 | 0 |  | 650 | 700 | 선택 | 선택 | 해제 | 미정 | 미정 | 미정 | 미정 |  | 미정 | RB165.10 | C
A47307 | 2018-08-12 | 1 | C |  | 5 | A | STB2D | 베어링강 | STB (SF) | BM#1 | 1576 | 41 | 1567 | 1532 | 34 | 5600 |  | 3 | 0.33 | 25 |  | -1.24 | 1531 | 1567 | 22.03 | 0 |  | 2 | 41 | 70 | Y |  | 2018-08-13 03:12 | 77 | 1090 | 39 | 35 | 37 | 37 | 38 | 38 | 36 | 36 | 35 | 35 | 34 | 34 | 33 | 33 | 36 | 38 | 33 | 35 | -0.13 | Y | 39.98 | Y | -0.2 | [7 empty] | Y | Y | Y | Y | 190 | 0.48 | 63 | 101508 | 97100 | 6910 | 15400 | 13 | 2 |  | 2018-08-13 03:25 | 1531 | 108 |  | 29 | [16 empty] | 97.51 | 100 | 0 | 0 | 0 |  | 650 |  | 선택 | 해제 | 0 | 0 | 0 |  | 650 |  | 선택 | 해제 | 선택 | 미정 | 미정 | 선택 | 미정 |  | 미정 | BT180180 | H
B47203 | 2018-08-12 | 2 | C |  | 14 | A | SM45CR2 | 탄소강 | SM45CR2 | BM#2 | 1596 | 41 | 1644 | 1504 | 33 | 7600 |  | 1 | 0.19 | 18 |  | -2.56 | 1576 | 1655 | 0 | 3.08 | 0 | 11 | 1 | 20373 | Y |  | 2018-08-13 03:29 | 82 | 1411 | 16 | 32 | 41 | 46 | 49 | 50 | 50 | 49 | 49 | 48 | 47 | 46 |  | 46 | 44 | 50 | 46 | 49 | -0.13 | Y | 30.03 | Y | -0.2 |  |  |  | 1.61 |  |  |  | N | N | N | N | 160 | 0.47 | 60 | 100737 | 92830 | 570 | 13200 | 12 | 2 |  | 2018-08-13 03:46 | 1576 | 131 |  | 29 |  | *빅사이즈 후속 *대보수 첫HEAT *샘플채취 300mm ID:303.403 | [14 empty] | 107.17 | 100 | 0 | 0 | 0 |  | 650 | 400 | 선택 | 선택 | 0 | 0 | 0 |  | 650 | 400 | 선택 | 선택 | 해제 | 미정 | 미정 | 미정 | 미정 |  | 미정 | RB110.00 | C
A47308 | 2018-08-12 | 1 | C |  | 6 | A | STB2D | 베어링강 | STB (SF) | BM#1 | 1585 | 50 | 1560 | 1506 | 41 | 6800 |  | 3 | 0.3 | 26 |  | -1.37 | 1519 | 1560 | 12.83 | 0 |  | 29 | 14 | 70 | Y |  | 2018-08-13 04:33 | 65 | 1090 | 37 | 32 | 31 | 31 | 30 | 29 | 28 | 26 | 26 | 24 | 24 | 24 | 23 | 24 | 28 | 31 | 23 | 24 | -0.16 | Y | 50 | Y | 0.2 | [7 empty] | Y | Y | Y | Y | 180 | 0.43 | 66 | 101508 | 95250 | 7060 | 15500 | 13 | 2 |  | 2018-08-13 04:41 | 1519 | 102 |  | 14 |  | *전공정 지연으로 감속주입-정속주입 강종 감속으로 이상재 등록 | [14 empty] | 99.27 | 100 | 0 | 0 | 0 |  | 650 |  | 선택 | 해제 | 0 | 0 | 0 |  | 650 |  | 선택 | 해제 | 선택 | 미정 | 미정 | 선택 | 미정 |  | 미정 | BT180180 | H
B47204 | 2018-08-12 | 2 | A | TUNDISH교체전 | 15 | B | SM45CR2 | 탄소강 | SM45CR2 | BM#2 | 1578 | 66 | 1624 | 1535 | 39 | 8300 |  | 1 | 0.17 | 16 |  | 0 | 1573 | 1628 | 0 | 2.9 | 0 | 20 | 8 | 45 | Y |  | 2018-08-13 04:44 | 79 | 1086 | 42 | 46 | 48 | 48 | 49 | 49 | 48 | 47 | 46 | 45 | 44 | 42 | 39 | 39 | 46 | 49 | 39 | 48 | -0.25 | Y | 40 | Y | -0.6 | [7 empty] | N | N | N | N | 150 | 0.47 | 62 | 108045 | 97900 | 2100 | 2000 | 12 | 2 |  | 2018-08-13 04:50 | 1573 | 133 |  | 16 |  | *전공정 작업지연 감속주입 | ADDEC12348C34BC8A63842570B6AF3DD | 8737E4C89FA14626AF0FAE4110EEA49A | 2A2D371F368F4269A29DD242B36C9EB1 | [11 empty] | 108.05 | 100 | 0 | 3154 | 0 |  | 650 | 400 | 선택 | 선택 | 0 | 3160 | 0 |  | 650 | 400 | 선택 | 선택 | 해제 | 미정 | 미정 | 미정 | 미정 |  | 미정 | RB190.00 | C
A47309 | 2018-08-12 | 1 | A |  | 7 | A | STB2D | 베어링강 | STB (SF) | BM#1 | 1588 | 42 | 1562 | 1544 | 32 | 5400 |  | 3 | 0.31 | 25 |  | -1.27 | 1525 | 1562 | 11.34 | 0 |  | 21 | 23 | 80 | Y |  | 2018-08-13 05:30 | 71 | 1098 | 25 | 25 | 26 | 27 | 28 | 27 | 29 | 26 | 25 | 25 | 25 | 24 | 23 | 23 | 26 | 29 | 23 | 25 | -0.2 | Y | 29.98 | Y | -0.2 | [7 empty] | Y | Y | Y | Y | 230 | 0.48 | 65 | 101508 | 102270 | 7080 | 16180 | 13 | 2 |  | 2018-08-13 05:37 | 1525 | 107 |  | 26 | [16 empty] | 92.91 | 100 | 0 | 0 | 0 |  | 650 |  | 선택 | 해제 | 0 | 0 | 0 |  | 650 |  | 선택 | 해제 | 선택 | 미정 | 미정 | 선택 | 미정 |  | 미정 | BT180180 | H
B47205 | 2018-08-12 | 2 | A | TUNDISH교체 | 1 | A | AE4150HF | 소입성보증강 | AE4150HF | BM#2 | 1570 | 50 | 1657 | 1547 | 41 | 8900 |  | 1 | 0.19 | 20 |  | -2.3 | 1578 | 1641 | 3.19 | 0 | 0 | 28 | 11 | 71 | Y |  | 2018-08-13 06:00 | 92 | 1083 | -423 | -146 | 36 | 34 | 33 | 32 | 34 | 37 | 39 | 41 | 41 | 42 | 42 | 42 | 33 | 42 | 42 | 42 | 0 |  | 9.98 | Y | 0 |  | 2.29 | 2.16 |  |  |  |  | N | N | N | N | 150 | 0.48 | 58 | 101508 | 98190 | 1810 | 14500 | 4 | 1 |  | 2018-08-13 05:58 | 1578 | 138 |  | 30 |  | *T/D교체 슬리브롱노즐사용 *T/D플럭스 120/15KG *L/D첫차지 탄화왕겨투입 | [14 empty] | 101.51 | 100 | 700 | 0 | 0 |  | 650 | 400 | 선택 | 해제 | 700 | 0 | 0 |  | 650 | 400 | 선택 | 해제 | 선택 | 미정 | 미정 | 미정 | 미정 |  | 미정 | BT180180 | H
A47310 | 2018-08-12 | 1 | A |  | 8 | A | STB2D | 베어링강 | STB (SF) | BM#1 | 1561 | 43 | 1544 | 1501 | 40 | 6500 |  | 3 | 0.3 | 25 |  | -1.04 | 1513 | 1544 | 15.53 | 0 |  | 6 | 57 | 65 | Y |  | 2018-08-13 06:47 | 59 | 1090 | 26 | 23 | 22 | 22 | 22 | 21 | 22 | 21 | 21 | 19 | 20 | 18 | 16 | 16 | 21 | 22 | 16 | 22 | -0.12 | Y | 50 | Y | -0.4 | [7 empty] | Y | Y | Y | Y | 220 | 0.48 | 64 | 101508 | 101930 | 7050 | 15380 | 13 | 2 |  | 2018-08-13 06:57 | 1513 | 101 |  | 17 | [16 empty] | 93.21 | 100 | 0 | 0 | 0 |  | 650 |  | 선택 | 해제 | 0 | 0 | 0 |  | 650 |  | 선택 | 해제 | 선택 | 미정 | 미정 | 선택 | 미정 |  | 미정 | BT180180 | H
B47206 | 2018-08-12 | 2 | A |  | 2 | B | AE4150HF | 소입성보증강 | AE4150HF | BM#2 | 1581 | 46 | 1637 | 1525 | 41 | 8500 |  | 1 | 0.23 | 17 |  | -2.6 | 1554 | 1624 | 4.8 | 0 | 0 | 30 | 32 | 71 | Y |  | 2018-08-13 07:14 | 68 | 1088 | 40 | 39 | 39 | 38 | 37 | 36 | 35 | 34 | 33 | 32 | 30 | 28 |  | 28 | 35 | 39 | 28 | 0 | -0.24 |  | 44.98 | Y | -0.4 |  |  |  | 1.26 |  |  |  | N | N | N | N | 140 | 0.51 | 57 | 101508 | 96830 | 1170 | 14100 | 4 | 1 |  | 2018-08-13 07:20 | 1554 | 126 |  | 17 | [16 empty] | 103.58 | 100 | 0 | 0 | 0 |  | 650 | 400 | 선택 | 해제 | 0 | 0 | 0 |  | 650 | 400 | 선택 | 해제 | 선택 | 미정 | 미정 | 미정 | 미정 |  | 미정 | BT180180 | C
A47311 | 2018-08-13 | 1 | A |  | 9 | A | STB2D | 베어링강 | STB (SF) | BM#1 | 1597 | 42 | 1568 | 1535 | 35 | 5600 |  | 3 | 0.3 | 26 |  | -1.64 | 1519 | 1568 | 16.27 | 0 |  | 2 | 42 | 80 | Y |  | 2018-08-13 07:48 | 65 | 1089 | 18 | 19 | 23 | 25 | 25 | 25 | 25 | 25 | 25 | 24 | 24 | 23 | 22 | 22 | 23 | 25 | 22 | 25 | -0.06 | Y | 44.98 | Y | -0.2 | [7 empty] | Y | Y | Y | Y | 210 | 0.48 | 65 | 101508 | 103020 | 7110 | 16300 | 13 | 2 |  | 2018-08-13 07:54 | 1519 | 107 |  | 23 | [16 empty] | 95.76 | 100 | 0 | 0 | 0 |  | 650 |  | 선택 | 해제 | 0 | 0 | 0 |  | 650 |  | 선택 | 해제 | 선택 | 미정 | 미정 | 선택 | 미정 |  | 미정 | BT180180 | H
B47207 | 2018-08-13 | 2 | A |  | 3 | B | AE4150HF | 소입성보증강 | AE4150HF | BM#2 | 1551 | 41 | 1607 | 1555 | 32 | 6200 |  | 1 | 0.19 | 14 |  | -2.13 | 1558 | 1605 | 2.96 | 0 | 0 | 11 | 2 | 78 | Y |  | 2018-08-13 08:02 | 72 | 1099 | 25 | 29 | 33 | 34 | 34 | 34 | 34 | 32 | 31 | 30 | 29 | 28 | 26 | 26 | 31 | 34 | 26 | 34 | -0.18 | Y | 45.02 | Y | -0.4 |  |  |  | 1.55 |  |  |  | N | N | N | Y | 130 | 0.47 | 62 | 93924 | 97350 | 350 | 13700 | 4 | 1 |  | 2018-08-13 08:03 | 1558 | 122 |  | 30 | [16 empty] | 93.46 | 100 | 0 | 0 | 0 |  | 650 | 400 | 선택 | 해제 | 0 | 0 | 0 |  | 650 | 400 | 선택 | 해제 | 선택 | 미정 | 미정 | 미정 | 미정 |  | 미정 | RB250.00 | C
A47312 | 2018-08-13 | 1 | A | TUNDISH교체전 | 10 | A | STB2D | 베어링강 | STB (SF) | BM#1 | 1583 | 42 | 1560 | 1540 | 37 | 6100 |  | 3 | 0.3 | 26 |  | -1.21 | 1523 | 1560 | 17.5 | 0 |  | 29 | 15 | 74 | Y |  | 2018-08-13 08:58 | 69 | 1101 | 23 | 23 | 26 | 27 | 27 | 28 | 28 | 28 | 27 | 26 | 25 | 24 | 23 | 23 | 26 | 28 | 23 | 28 | -0.14 | Y | 35.02 | Y | -0.2 | [7 empty] | Y | Y | Y | M | 200 | 0.48 | 66 | 104390 | 103910 | 6990 | 1400 | 13 | 2 |  | 2018-08-13 09:00 | 1523 | 112 |  | 21 |  |  | 8E2276649BF4478AB2D064E8890E3088 | 7EA2F985BC5B4E0C82368D965108058C |  | 5C91CD03256448259CAC5F8B4983A658 | [10 empty] | 94.13 | 100 | 0 | 3500 | 0 |  | 650 |  | 선택 | 해제 | 0 | 3500 | 0 |  | 650 |  | 선택 | 해제 | 선택 | 미정 | 미정 | 선택 | 미정 |  | 미정 | BT180180 | H
B47208 | 2018-08-13 | 2 | A |  | 4 | A | AE4150HF | 소입성보증강 | AE4150HF | BM#2 | 1561 | 43 | 1615 | 1515 | 36 | 7600 |  | 1 | 0.2 | 16 |  | -2.5 | 1556 | 1616 | 3.41 | 0 | 0 | 20 | 9 | 85 | Y |  | 2018-08-13 09:20 | 70 | 1087 | 22 | 27 | 28 | 30 | 30 | 30 | 30 | 28 | 28 | 27 | 26 | 25 | 23 | 23 | 27 | 30 | 23 | 30 | -0.16 | Y | 45.07 | Y | -0.4 |  |  |  | 1.72 |  |  |  | N | N | N | N | 120 | 0.47 | 61 | 151606 | 96620 | 1110 | 15200 | 4 | 1 | 35 | 2018-08-13 09:23 | 1556 | 122 |  | 18 |  | *빅사이즈 후속 HEAT *연연주 혼탕부 ID: 307~309 / 407~409 | [14 empty] | 155.18 | 100 | 0 | 0 | 0 |  | 650 | 400 | 선택 | 해제 | 0 | 0 | 0 |  | 650 | 400 | 선택 | 해제 | 선택 | 미정 | 미정 | 미정 | 미정 |  | 미정 | BT180180 | C
B47209 | 2018-08-13 | 2 | A |  | 5 | A | AE4150HF2 | 소입성보증강 | AE4150HF | BM#2 | 1587 | 44 | 1614 | 1547 | 38 | 8000 |  | 1 | 0.17 | 18 |  | -2.3 | 1558 | 1625 | 2.65 | 0 | 0 | 28 | 12 | 50 | Y |  | 2018-08-13 10:16 | 73 | 1101 | 21 | 31 | 38 | 42 | 43 | 44 | 44 | 43 | 42 | 41 | 40 | 39 |  | 39 | 39 | 44 | 39 | 0 | -0.17 | Y | 30.05 | Y | -0.2 |  |  |  | 1.37 |  |  |  | N | N | N | N | 110 | 0.51 | 60 | 43145 | 101280 | 370 | 15000 | 4 | 1 |  | 2018-08-13 10:27 | 1558 | 126 |  | 25 |  | *연연주혼탕부 301.401 | [14 empty] | 42.09 | 100 | 0 | 0 | 0 |  | 650 | 400 | 선택 | 해제 | 0 | 0 | 0 |  | 650 | 400 | 선택 | 해제 | 선택 | 미정 | 미정 | 미정 | 미정 |  | 미정 | RB130.00 | C
A47313 | 2018-08-13 | 1 | A | TUNDISH교체 | 1 | A | SCR420HCS | 소입성보증강 | C | BM#1 | 1601 | 49 | 1662 | 1544 | 43 | 8000 |  | 3 | 0.28 | 20 |  | -1.9 | 1616 | 1662 | 0 | 13.57 |  | 21 | 24 | 66 | Y |  | 2018-08-13 09:54 | 105 | 1099 | 10 | 17 | 17 | 19 | 25 | 25 | 26 | 25 | 26 | 25 |  |  |  | 25 | 22 | 26 | 25 | 25 | 0 |  | 14.98 | Y | -0.2 |  | 2.18 | 2.18 |  |  |  |  | N | N | N | N | 150 | 0.51 | 54 | 152262 | 95760 | 7160 | 15260 | 3 | 2 |  | 2018-08-13 10:00 | 1616 | 148 |  | 59 |  | *T/D가열온도:자동-1369`.수동건-1363`.STR#1:898.STR#2:994.T/D FLUX 유:15,용:120,탄화왕겨 200kg 투입 *전기로#1기 전극봉 절손 작업지연 SPEED감속주입 중 *유사강종 연연주 혼탕부 성분 확인 ID:107~109.207~209 | [14 empty] | 147.83 | 100 | 700 | 0 | 0 |  | 410 |  | 선택 | 선택 | 700 | 0 | 0 |  | 410 |  | 선택 | 선택 | 해제 | 미정 | 미정 | 선택 | 선택 |  | 미정 | BT180180 | H
A47314 | 2018-08-13 | 1 | A |  | 2 | B | SCR420HON2 | 소입성보증강 | C | BM#1 | 1593 | 40 | 1642 | 1557 | 38 | 6900 |  | 3 | 0.3 | 20 |  | 65.34 | 1603 | 0 | 0 | 14.16 |  | 6 | 58 | 66 | Y |  | 2018-08-13 10:49 | 92 | 1101 | 30 | 22 | 17 | 18 | 20 | 19 | 19 | 19 | 17 | 18 | 16 |  |  | 16 | 20 | 20 | 16 | 19 | -0.12 | Y | 29.9 | Y | -0.4 | [7 empty] | N | N | N | N | 140 | 0.55 | 51 | 33836 | 92990 | 7040 | 15520 | 3 | 1 |  | 2018-08-13 11:08 | 1603 | 133 |  | 61 |  | *유사강종 연연주 혼탕부 성분 확인 ID:101.201 | [14 empty] | 33.84 | 100 | 0 | 0 | 0 |  | 410 |  | 선택 | 선택 | 0 | 0 | 0 |  | 410 |  | 선택 | 선택 | 해제 | 미정 | 미정 | 선택 | 미정 |  | 미정 | BT180180 | H
B47210 | 2018-08-13 | 2 | A |  | 6 | A | AE4150HF2 | 소입성보증강 | AE4150HF | BM#2 | 1585 | 43 | 1625 | 1534 | 38 | 8000 |  | 1 | 0.19 | 19 |  | -2.1 | 1554 | 1619 | 3.51 | 0 | 0 | 30 | 33 | 57 | Y |  | 2018-08-13 11:23 | 69 | 1089 | 35 | 37 | 40 | 41 | 40 | 39 | 38 | 37 | 36 | 35 | 33 | 31 |  | 31 | 38 | 41 | 31 | 0 | -0.22 | Y | 44.98 | Y | -0.4 |  |  |  | 1.42 |  |  |  | N | N | N | N | 100 | 0.5 | 61 | 99142 | 100160 | 2400 | 15000 | 4 | 1 |  | 2018-08-13 11:25 | 1554 | 124 |  | 22 |  | *턴디시 온도 초과 사이즈 변경 요청 일반사이즈로 변경. *주입말 전공전 지연 감속주입 | [14 empty] | 95.79 | 100 | 0 | 0 | 0 |  | 650 | 400 | 선택 | 해제 | 0 | 0 | 0 |  | 650 | 400 | 선택 | 해제 | 선택 | 미정 | 미정 | 미정 | 미정 |  | 미정 | RB085.00 | C
A47315 | 2018-08-13 | 1 | A |  | 3 | A | SCR420HON2 | 소입성보증강 | C | BM#1 | 1696 | 67 | 1621 | 1607 | 32 | 5400 |  | 3 | 0.3 | 23 |  | -1.11 | 1591 | 1621 | 0 | 16.71 |  | 2 | 43 | 62 | Y |  | 2018-08-13 12:29 | 80 | 1104 | 24 | 24 | 28 | 29 | 32 | 34 | 29 | 28 | 27 | 24 | 22 |  |  | 22 | 27 | 34 | 22 | 24 | -0.48 | Y | 25 | Y | -0.4 | [7 empty] | N | N | N | N | 130 | 0.56 | 54 | 84590 | 99930 | 6970 | 15260 | 3 | 1 |  | 2018-08-13 12:36 | 1591 | 123 |  | 14 | [16 empty] | 79.13 | 100 | 0 | 0 | 0 |  | 410 |  | 선택 | 선택 | 0 | 0 | 0 |  | 410 |  | 선택 | 선택 | 해제 | 미정 | 미정 | 선택 | 미정 |  | 미정 | BT180180 | H
B47211 | 2018-08-13 | 2 | A |  | 7 | A | AE4150HF2 | 소입성보증강 | AE4150HF | BM#2 | 1568 | 43 | 1634 | 1524 | 37 | 8000 |  | 1 | 0.22 | 21 |  | -2.36 | 1550 | 1632 | 5.97 | 0 | 0 | 11 | 3 | 56 | Y |  | 2018-08-13 12:40 | 65 | 1088 | 29 | 31 | 34 | 34 | 33 | 33 | 32 | 30 | 29 | 28 | 26 | 24 |  | 24 | 31 | 34 | 24 | 0 | -0.22 |  | 45 | Y | -0.4 |  |  |  | 1.84 |  |  |  | N | N | N | Y | 150 | 0.47 | 61 | 94648 | 94770 | 5030 | 15600 | 4 | 1 | 30 | 2018-08-13 12:38 | 1550 | 122 |  | 8 |  | *준빅사이즈 * 샘플채취 ID: 303,403 | [14 empty] | 94.84 | 100 | 0 | 0 | 300 |  | 650 | 400 | 선택 | 해제 | 0 | 0 | 300 |  | 650 | 400 | 선택 | 해제 | 선택 | 미정 | 미정 | 미정 | 미정 |  | 미정 | RB140.00 | C
C45758 | 2018-08-13 | 3 | B |  | 4 | B | SCR420HON2 | 소입성보증강 | C | BM#1 | 1583 | 58 | 1635 | 1530 | 45 | 9600 |  | 2 | 0.3 | 20 |  | 0 | 0 | 0 | 0 | 15.17 |  | 35 | 82 | 59 | Y |  | 2018-08-13 13:55 | 124 | 1084 | 28 | 36 | 35 | 34 | 31 | 29 | 28 | 31 | 29 | 22 | 26 | 27 |  | 27 | 30 | 35 | 22 | 0 | -0.37 | Y | 35.02 | Y | 0.2 | [7 empty] | N | N | N | N | 120 | 0.55 | 55 | 101508 | 98860 | 7030 | 15100 | 3 | 1 |  | 2018-08-13 13:36 | 1590 | 113 |  | -14 | [16 empty] | 95.94 | 0 | 0 | 0 | 0 |  | 410 |  | 선택 | 선택 | 0 | 0 | 0 |  | 410 |  | 선택 | 선택 | 해제 | 미정 | 미정 | 선택 | 미정 |  | 미정 | BT180180 | H
B47212 | 2018-08-13 | 2 | B | 잔강최소화전 | 8 | A | AE4150HF2 | 소입성보증강 | AE4150HF | BM#2 | 1600 | 41 | 1626 | 1544 | 34 | 7400 |  | 1 | 0.23 | 21 |  | -2.29 | 1556 | 1631 | 4.54 | 0 | 0 | 20 | 10 | 47 | Y |  | 2018-08-13 13:22 | 71 | 1101 | 22 | 29 | 34 | 38 | 38 | 39 | 39 | 38 | 37 | 36 | 35 | 33 | 32 | 32 | 35 | 39 | 32 | 38 | -0.2 | Y | 35.02 | Y | -0.2 |  |  |  | 1.66 |  |  |  | N | N | N | N | 140 | 0.47 | 63 | 85423 | 97430 | 570 | 3000 | 4 | 1 |  | 2018-08-13 13:23 | 1556 | 124 |  | 30 |  | *준빅사이즈 후속 | [14 empty] | 87.17 | 100 | 0 | 3100 | 0 |  | 650 | 400 | 선택 | 해제 | 0 | 3100 | 0 |  | 650 | 400 | 선택 | 해제 | 선택 | 미정 | 미정 | 미정 | 미정 |  | 미정 | RB160.00 | C
A47316 | 2018-08-13 | 1 | B |  | 5 | A | SCR420HON2 | 소입성보증강 | C | BM#1 | 1584 | 49 | 1616 | 1546 | 38 | 6800 |  | 3 | 0.3 | 19 |  | -1.36 | 1585 | 1616 | 0 | 17.13 |  | 29 | 16 | 98 | Y |  | 2018-08-13 14:02 | 74 | 1104 | 31 | 17 | 15 | 14 | 13 | 30 | 31 | 31 | 26 | 25 |  |  |  | 25 | 22 | 31 | 25 | 31 | -0.4 | Y | 14.98 | Y | -0.2 | [7 empty] | N | N | N | N | 110 | 0.55 | 52 | 101508 | 92410 | 7060 | 14800 | 3 | 1 |  | 2018-08-13 14:10 | 1585 | 122 |  | 37 | [16 empty] | 102.12 | 100 | 0 | 0 | 0 |  | 410 |  | 선택 | 선택 | 0 | 0 | 0 |  | 410 |  | 선택 | 선택 | 해제 | 미정 | 미정 | 선택 | 미정 |  | 미정 | BT180180 | H
B47213 | 2018-08-13 | 2 | B | 잔강최소화 | 9 | A | SM48CM7 | 탄소강 | B | BM#2 | 1598 | 38 | 1624 | 1554 | 33 | 6300 |  | 1 | 0.17 | 20 |  | -3.18 | 1568 | 1633 | 1.81 | 0 | 0 | 28 | 13 | 44 | Y |  | 2018-08-13 14:16 | 81 | 1097 | -216 | 25 | 39 | 40 | 41 | 42 | 42 | 41 | 41 | 40 |  |  |  | 40 | 31 | 42 | 40 | 41 | -0.03 | Y | 20 | Y | -0.2 |  |  |  | 1.51 | 1.15 |  |  | N | N | N | N | 130 | 0.48 | 54 | 84850 | 99060 | 3110 | 14900 | 4 | 1 | 10 | 2018-08-13 14:16 | 1568 | 140 |  | 55 |  | * 샘플채취 ID: 303 | [14 empty] | 81.7 | 100 | 2900 | 0 | 300 |  | 650 | 400 | 선택 | 해제 | 2900 | 0 | 0 |  | 650 | 400 | 선택 | 해제 | 해제 | 미정 | 미정 | 미정 | 선택 | 8 | 미정 | BM510510 | C
A47317 | 2018-08-13 | 1 | B |  | 6 | A | SCR420HON2 | 소입성보증강 | C | BM#1 | 1595 | 48 | 1616 | 1535 | 38 | 7200 |  | 3 | 0.3 | 18 |  | -1.64 | 1580 | 1616 | 0 | 14.09 |  | 21 | 25 | 91 | Y |  | 2018-08-13 15:04 | 69 | 1097 | 25 | 26 | 29 | 30 | 30 | 30 | 29 | 29 | 28 | 28 | 26 | 25 |  | 25 | 28 | 30 | 25 | 30 | -0.12 | Y | 40 | Y | -0.2 | [7 empty] | N | N | N | N | 100 | 0.53 | 55 | 101508 | 95900 | 7060 | 16500 | 3 | 1 |  | 2018-08-13 15:13 | 1580 | 111 |  | 28 |  | *전기로 전극교체 작업지연 감속주입 | [14 empty] | 98.65 | 100 | 0 | 0 | 0 |  | 410 |  | 선택 | 선택 | 0 | 0 | 0 |  | 410 |  | 선택 | 선택 | 해제 | 미정 | 미정 | 선택 | 미정 |  | 미정 | BT180180 | H
B47214 | 2018-08-13 | 2 | B |  | 10 | A | SM48CM7 | 탄소강 | B | BM#2 | 1592 | 49 | 1624 | 1547 | 36 | 7400 |  | 1 | 0.15 | 25 |  | -1.89 | 1564 | 1620 | 2.3 | 0 | 0 | 30 | 34 | 59 | Y |  | 2018-08-13 15:49 | 77 | 1092 | 36 | 39 | 43 | 44 | 44 | 43 | 42 | 41 | 38 | 37 | 35 |  |  | 35 | 41 | 44 | 35 | 0 | -0.22 | Y | 40 | Y | -0.4 |  |  |  |  | 1.2 |  |  | N | N | N | N | 120 | 0.49 | 60 | 101820 | 98210 | 1820 | 14300 | 4 | 1 | 20 | 2018-08-13 15:47 | 1564 | 125 |  | 19 | [16 empty] | 101.92 | 100 | 0 | 0 | 0 |  | 650 | 400 | 선택 | 해제 | 0 | 0 | 0 |  | 650 | 400 | 선택 | 해제 | 해제 | 미정 | 미정 | 미정 | 미정 |  | 미정 | BM510510 | C
A47318 | 2018-08-13 | 1 | B |  | 7 | A | SCR420HON2 | 소입성보증강 | C | BM#1 | 1598 | 41 | 1627 | 1544 | 31 | 6100 |  | 3 | 0.29 | 18 |  | -2.03 | 1583 | 1627 | 0 | 14.86 |  | 6 | 59 | 104 | Y |  | 2018-08-13 16:00 | 72 | 1088 | 24 | 26 | 27 | 29 | 29 | 29 | 28 | 27 | 27 | 26 | 25 | 25 | 24 | 24 | 26 | 29 | 24 | 29 | -0.1 | Y | 50 | Y | 0 | [7 empty] | N | N | N | N | 150 | 0.41 | 69 | 84590 | 90170 | 7050 | 15400 | 3 | 1 |  | 2018-08-13 16:09 | 1583 | 110 |  | 30 |  | *전기로 전극교체 작업지연 감속주입 *20%이상 감속 ID:101~105.201~205 | [14 empty] | 87.03 | 100 | 0 | 0 | 0 |  | 410 |  | 선택 | 선택 | 0 | 0 | 0 |  | 410 |  | 선택 | 선택 | 해제 | 미정 | 미정 | 선택 | 미정 |  | 미정 | BT180180 | H
B47215 | 2018-08-13 | 2 | B |  | 11 | A | SM48CM7 | 탄소강 | B | BM#2 | 1624 | 46 | 1605 | 1546 | 29 | 6300 |  | 1 | 0.17 | 25 |  | -1.8 | 1556 | 1614 | 3.28 | 0 | 0 | 11 | 4 | 65 | Y |  | 2018-08-13 16:53 | 69 | 1094 | 32 | 35 | 38 | 39 | 39 | 39 | 38 | 37 | 36 | 35 | 34 | 33 |  | 33 | 36 | 39 | 33 | 39 | -0.15 | Y | 40.02 | Y | -0.2 |  |  |  |  | 1.15 |  |  | N | N | N | N | 110 | 0.5 | 58 | 101820 | 97300 | 2100 | 15200 | 4 | 1 | 30 | 2018-08-13 17:00 | 1556 | 124 |  | 18 | [16 empty] | 97.76 | 100 | 0 | 0 | 0 |  | 650 | 400 | 선택 | 해제 | 0 | 0 | 0 |  | 650 | 400 | 선택 | 해제 | 해제 | 미정 | 미정 | 미정 | 미정 |  | 미정 | BM510510 | C
A47319 | 2018-08-13 | 1 | B | TUNDISH교체전 | 8 | A | SCR420HON2 | 소입성보증강 | C | BM#1 | 1601 | 44 | 1625 | 1540 | 33 | 6200 |  | 3 | 0.32 | 18 |  | -1.84 | 1584 | 1625 | 0 | 14.46 |  | 2 | 44 | 105 | Y |  | 2018-08-13 16:57 | 73 | 1096 | 22 | 23 | 24 | 25 | 26 | 27 | 26 | 26 | 26 | 25 | 25 | 24 | 24 | 22 | 24 | 27 | 22 | 26 | -0.11 | Y | 44.98 | Y | -0.2 | [7 empty] | N | N | N | N | 140 | 0.4 | 77 | 99673 | 101280 | 7020 | 2000 | 3 | 1 |  | 2018-08-13 17:16 | 1584 | 117 |  | 43 |  | *전기로 전극교체 작업지연 감속주입 *20%이상 감속 ID:101~106.201~206 |  | 7A3C1449E1EF457EB603466FBB32B244 | B63D9BBF6E0D43CB85D4609FD5DA4FD0 | BBBBDC26E93046D5BA656D13B754EE0F | [10 empty] | 92.89 | 100 | 0 | 3000 | 0 |  | 410 |  | 선택 | 선택 | 0 | 3000 | 0 |  | 410 |  | 선택 | 선택 | 해제 | 미정 | 미정 | 선택 | 미정 |  | 미정 | BT180180 | H
B47216 | 2018-08-13 | 2 | B |  | 12 | A | SM48CM7 | 탄소강 | B | BM#2 | 1606 | 40 | 1615 | 1514 | 30 | 6600 |  | 1 | 0.16 | 22 |  | -1.81 | 1551 | 1604 | 2.49 | 0 | 0 | 20 | 11 | 55 | Y |  | 2018-08-13 17:53 | 64 | 1090 | 31 | 33 | 35 | 35 | 35 | 35 | 34 | 33 | 32 | 31 | 29 |  |  | 29 | 33 | 35 | 29 | 35 | -0.15 |  | 40.02 | Y | -0.4 |  |  |  |  | 1.1 |  |  | N | N | N | N | 100 | 0.5 | 54 | 84850 | 89800 | 8500 | 15000 | 4 | 1 |  | 2018-08-13 17:55 | 1551 | 108 |  | 20 | [16 empty] | 86.32 | 100 | 0 | 0 | 0 |  | 650 | 400 | 선택 | 해제 | 0 | 0 | 0 |  | 650 | 400 | 선택 | 해제 | 해제 | 미정 | 미정 | 미정 | 미정 |  | 미정 | BM510510 | C
B47217 | 2018-08-13 | 2 | B |  | 13 | A | SM48CM7 | 탄소강 | B | BM#2 | 1588 | 36 | 1605 | 1537 | 27 | 5700 |  | 1 | 0.16 | 21 |  | -1.87 | 1553 | 1600 | 2.69 | 0 | 0 | 28 | 14 | 63 | Y |  | 2018-08-13 18:54 | 66 | 1078 | 26 | 30 | 33 | 35 | 36 | 35 | 35 | 34 | 33 | 32 | 31 | 29 |  | 29 | 32 | 36 | 29 | 35 | -0.2 | Y | 35.02 | Y | -0.4 |  |  |  |  | 1.25 |  |  | N | N | N | N | 150 | 0.5 | 58 | 84850 | 97150 | 1600 | 14400 | 4 | 1 | 40 | 2018-08-13 18:56 | 1553 | 99 |  | 16 | [16 empty] | 85.92 | 100 | 0 | 0 | 0 |  | 650 | 400 | 선택 | 해제 | 0 | 0 | 0 |  | 650 | 400 | 선택 | 해제 | 해제 | 미정 | 미정 | 미정 | 미정 |  | 미정 | BM510510 | C
A47320 | 2018-08-13 | 1 | B | TUNDISH교체 | 1 | A | FPA-20NICRMOHM2 | 소입성보증강 | C1 | BM#1 | 1598 | 45 | 1637 | 1554 | 41 | 8300 |  | 3 | 0.31 | 18 |  | -1.56 | 1601 | 1637 | 3.66 | 9.25 |  | 29 | 17 | 84 | Y |  | 2018-08-13 18:54 | 93 | 1087 | -131 | 32 | 25 | 27 | 31 | 34 | 36 | 37 | 37 | 37 | 38 | 38 | 38 | 38 | 34 | 38 | 38 | 38 | 0 |  | 10 | Y | 0 |  | 1.94 | 1.94 | [5 empty] | N | N | M | 150 | 0.46 | 66 | 101508 | 101310 | 7010 | 15200 | 10 | 2 |  | 2018-08-13 19:00 | 1601 | 105 |  | 29 |  | *T/Dflux 유15kg 용120kg *탄화왕겨 200KG 투입 | [14 empty] | 93.77 | 100 | 700 | 0 | 0 |  | 650 |  | 선택 | 선택 | 700 | 0 | 0 |  | 650 |  | 선택 | 선택 | 해제 | 미정 | 미정 | 선택 | 미정 |  | 미정 | BT180180 | H
B47218 | 2018-08-13 | 2 | B |  | 14 | A | SM48CM7 | 탄소강 | B | BM#2 | 1566 | 40 | 1605 | 1494 | 30 | 6500 |  | 1 | 0.16 | 19 |  | -2.04 | 1543 | 1595 | 2.77 | 0 | 0 | 30 | 35 | 57 | Y |  | 2018-08-13 19:51 | 56 | 1083 | 26 | 27 | 28 | 25 | 24 | 23 | 22 | 21 | 19 |  |  |  |  | 19 | 25 | 28 | 19 | 0 | -0.2 |  | 44.93 | Y | -0.4 |  |  |  |  | 1.2 |  |  | N | N | N | N | 140 | 0.5 | 57 | 101820 | 93950 | 2320 | 15000 | 4 | 1 | 10 | 2018-08-13 19:57 | 1543 | 100 |  | 21 |  | * 전공정 요청으로 감속주입 | [14 empty] | 105.84 | 100 | 0 | 0 | 0 |  | 650 | 400 | 선택 | 해제 | 0 | 0 | 0 |  | 650 | 400 | 선택 | 해제 | 해제 | 미정 | 미정 | 미정 | 미정 |  | 미정 | BM510510 | C
A47321 | 2018-08-13 | 1 | B |  | 2 | A | FPA-20NICRMOHM2 | 소입성보증강 | C1 | BM#1 | 1622 | 45 | 1630 | 1558 | 35 | 6500 |  | 3 | 0.31 | 16 |  | -2.11 | 1584 | 1627 | 8.34 | 3.66 |  | 21 | 26 | 108 | Y |  | 2018-08-13 19:53 | 76 | 1099 | 33 | 30 | 29 | 28 | 28 | 28 | 26 | 26 | 26 | 25 | 25 |  |  | 25 | 28 | 29 | 25 | 28 | -0.08 |  | 39.98 | Y | 0 | [7 empty] | N | N | N | Y | 140 | 0.47 | 57 | 84590 | 88710 | 7120 | 16300 | 10 | 2 |  | 2018-08-13 20:03 | 1584 | 110 |  | 37 |  | *자동 1535 수동 1537 | [14 empty] | 88.34 | 100 | 0 | 0 | 0 |  | 650 |  | 선택 | 선택 | 0 | 0 | 0 |  | 650 |  | 선택 | 선택 | 해제 | 미정 | 미정 | 선택 | 미정 |  | 미정 | BT180180 | H
B47219 | 2018-08-13 | 2 | D |  | 15 | A | SM48CM7 | 탄소강 | B | BM#2 | 1573 | 35 | 1576 | 1525 | 28 | 5900 |  | 1 | 0.16 | 19 |  | -1.78 | 1552 | 1597 | 2.26 | 0 | 0 | 11 | 5 | 58 | Y |  | 2018-08-13 20:57 | 65 | 1093 | 16 | 25 | 30 | 32 | 33 | 33 | 32 | 31 | 30 | 29 | 28 | 26 | 25 | 23 | 28 | 33 | 23 | 0 | -0.21 | Y | 48.43 | Y | -0.4 | [7 empty] | N | N | N | N | 130 | 0.43 | 70 | 101820 | 98860 | 760 | 14800 | 4 | 1 | 20 | 2018-08-13 21:02 | 1552 | 97 |  | 15 |  | * 전공정 작업지연20%이상 감속주입 이상공정 등록 및 생관통보. | [14 empty] | 102.33 | 100 | 0 | 0 | 0 |  | 650 | 400 | 선택 | 해제 | 0 | 0 | 0 |  | 650 | 400 | 선택 | 해제 | 해제 | 미정 | 미정 | 미정 | 미정 |  | 미정 | BM510510 | C
A47322 | 2018-08-13 | 1 | D |  | 3 | A | FPA-20NICRMOHM2 | 소입성보증강 | C1 | BM#1 | 1592 | 44 | 1609 | 1537 | 40 | 7400 |  | 3 | 0.3 | 16 |  | -1.53 | 1572 | 1612 | 10.26 | 4.27 |  | 6 | 60 | 101 | Y |  | 2018-08-13 21:10 | 64 | 1089 | 24 | 25 | 26 | 26 | 26 | 26 | 25 | 25 | 24 | 23 | 22 | 22 | 21 | 20 | 24 | 26 | 20 | 26 | -0.11 |  | 55 | Y | -0.2 | [8 empty] | N | N | Y | 130 | 0.47 | 68 | 101508 | 101390 | 7070 | 15500 | 10 | 2 |  | 2018-08-13 21:17 | 1572 | 102 |  | 19 | [16 empty] | 93.08 | 100 | 0 | 0 | 0 |  | 650 |  | 선택 | 선택 | 0 | 0 | 0 |  | 650 |  | 선택 | 선택 | 해제 | 미정 | 미정 | 선택 | 미정 |  | 미정 | BT180180 | H
B47220 | 2018-08-13 | 2 | D | TUNDISH교체전 | 16 | A | SM48CM7 | 탄소강 | B | BM#2 | 1590 | 29 | 1595 | 1534 | 23 | 5200 |  | 1 | 0.14 | 19 |  | -2.04 | 1555 | 1602 | 1.88 | 0 | 0 | 20 | 12 | 60 | Y |  | 2018-08-13 22:07 | 68 | 1085 | 24 | 27 | 28 | 28 | 28 | 27 | 26 | 25 | 24 | 23 | 21 | 20 | 18 | 18 | 25 | 28 | 18 | 28 | -0.2 |  | 49.98 | Y | -0.39 |  |  |  |  | 1.2 |  |  | N | N | N | N | 120 | 0.4 | 68 | 89341 | 90970 | 1280 | 2000 | 4 | 1 | 20 | 2018-08-13 22:10 | 1555 | 95 |  | 19 |  | * 전공정 작업지연20%이상 감속주입 이상공정 등록 및 생관통보. | 88228BA160E34ACAAA6C9D12C4F3C284 | 6177136D38C3407D8E226FDCAB5B7655 | 8E7D8335091049B1AF25F759938C2788 | [11 empty] | 96.85 | 100 | 0 | 2610 | 0 |  | 650 | 400 | 선택 | 해제 | 0 | 2620 | 0 |  | 650 | 400 | 선택 | 해제 | 해제 | 미정 | 미정 | 미정 | 미정 |  | 미정 | SB180180 | C
A47323 | 2018-08-13 | 1 | D |  | 4 | A | FPA-20NICRMOHM2 | 소입성보증강 | C1 | BM#1 | 1601 | 51 | 1629 | 1547 | 41 | 7600 |  | 3 | 0.33 | 17 |  | -2.1 | 1584 | 1629 | 7.81 | 5.49 |  | 2 | 45 | 93 | Y |  | 2018-08-13 22:09 | 76 | 1091 | 19 | 28 | 32 | 35 | 36 | 36 | 35 | 35 | 33 | 33 | 32 | 31 | 31 | 30 | 32 | 36 | 30 | 35 | -0.13 | Y | 45.02 | Y | -0.2 | [8 empty] | N | N | Y | 120 | 0.47 | 69 | 101508 | 104890 | 6990 |  | 10 | 2 |  | 2018-08-13 22:22 | 1584 | 107 |  | 29 | [16 empty] | 90.19 | 100 | 0 | 0 | 0 |  | 650 |  | 선택 | 선택 | 0 | 0 | 0 |  | 650 |  | 선택 | 선택 | 해제 | 미정 | 미정 | 선택 | 미정 |  | 미정 | BT180180 | H
A47324 | 2018-08-13 | 1 | D |  | 5 | A | FPA-20NICRMOHM2 | 소입성보증강 | C1 | BM#1 | 1583 | 49 | 1628 | 1537 | 46 | 7000 |  | 3 | 0.31 | 16 |  | -2.1 | 1585 | 1628 | 9.82 | 2.89 |  | 29 | 18 | 66 | Y |  | 2018-08-13 23:17 | 77 | 1082 | 29 | 32 | 34 | 35 | 36 | 36 | 35 | 35 | 34 | 33 | 32 | 32 | 30 | 30 | 33 | 36 | 30 | 35 | -0.13 | Y | 45.02 | Y | 0 | [8 empty] | N | N | Y | 110 | 0.47 | 67 | 101508 | 100370 | 7070 | 16400 | 10 | 2 |  | 2018-08-13 23:26 | 1585 | 102 |  | 32 | [16 empty] | 95.76 | 100 | 0 | 0 | 0 |  | 650 |  | 선택 | 선택 | 0 | 0 | 0 |  | 650 |  | 선택 | 선택 | 해제 | 미정 | 미정 | 선택 | 미정 |  | 미정 | BT180180 | H
B47221 | 2018-08-13 | 2 | D | TUNDISH교체 | 1 | A | 17NICRMOS6HM | 소입성보증강 | C1 | BM#2 | 1600 | 51 | 1677 | 1555 | 45 | 9400 |  | 1 | 0.16 | 17 |  | -2.73 | 1593 | 1669 | 0 | 2.34 | 0 | 28 | 15 | 84 | Y |  | 2018-08-13 23:42 | 84 | 1084 | -977 | -197 | -4 | 22 | 22 | 30 | 33 | 34 | 35 | 36 | 37 | 37 |  | 37 | 31 | 37 | 37 | 0 | 0 |  | 5.05 | Y | 0 |  | 2.2 | 2.2 |  |  |  |  | N | N | N | N | 150 | 0.45 | 65 | 94728 | 100970 | 70 | 15000 | 8 | 2 | 10 | 2018-08-13 23:28 | 1593 | 117 |  | 18 |  | * T/D FLUX 용탕부: 120 KG / 유탕부: 15KG 투입 * L/D 첫차지 탄화왕겨200kg투입 * 전공정 작업지연 감속주입 요청 함. | [14 empty] | 93.79 | 100 | 740 | 0 | 0 |  | 490 | 300 | 선택 | 선택 | 730 | 0 | 0 |  | 490 | 300 | 선택 | 선택 | 미정 | 미정 | 미정 | 미정 | 미정 |  | 미정 | RB110.00 | C
A47325 | 2018-08-13 | 1 | D |  | 6 | A | FPA-20NICRMOHM2 | 소입성보증강 | C1 | BM#1 | 1644 | 40 | 1621 | 1575 | 35 | 6000 |  | 3 | 0.31 | 16 |  | -1.98 | 1581 | 1621 | 7.13 | 4.29 |  | 21 | 27 | 83 | Y |  | 2018-08-14 00:16 | 73 | 1025 | 29 | 27 | 28 | 28 | 28 | 27 | 26 | 26 | 26 | 25 | 24 | 23 | 23 | 22 | 26 | 28 | 22 | 28 | -0.11 |  | 55.02 | Y | -0.2 | [8 empty] | N | N | Y | 100 | 0.47 | 65 | 101508 | 99080 | 7070 | 16700 | 10 | 2 |  | 2018-08-14 00:24 | 1581 | 108 |  | 41 | [16 empty] | 95.13 | 100 | 0 | 0 | 0 |  | 650 |  | 선택 | 선택 | 0 | 0 | 0 |  | 650 |  | 선택 | 선택 | 해제 | 미정 | 미정 | 선택 | 미정 |  | 미정 | BT180180 | H
B47222 | 2018-08-13 | 2 | D |  | 2 | A | 17NICRMOS6HM | 소입성보증강 | C1 | BM#2 | 1602 | 49 | 1654 | 1545 | 43 | 8900 |  | 1 | 0.18 | 17 |  | -2.2 | 1579 | 1645 | 0 | 3.29 | 0 | 30 | 36 | 106 | Y |  | 2018-08-14 00:57 | 70 | 1026 | 35 | 35 | 35 | 36 | 35 | 33 | 32 | 31 | 30 | 29 | 28 | 26 | 24 | 24 | 32 | 36 | 24 | 35 | -0.27 | Y | 44.97 | Y | -0.4 | [7 empty] | N | N | N | N | 140 | 0.52 | 61 | 94728 | 104230 | 160 | 14000 | 8 | 2 | 20 | 2018-08-14 00:58 | 1579 | 123 |  | 11 | [16 empty] | 91.66 | 100 | 0 | 0 | 0 |  | 490 | 300 | 선택 | 선택 | 0 | 0 | 0 |  | 490 | 300 | 선택 | 선택 | 미정 | 미정 | 미정 | 미정 | 미정 |  | 미정 | RB110.00 | H
B47223 | 2018-08-13 | 2 | D |  | 3 | A | 17NICRMOS6HM | 소입성보증강 | C1 | BM#2 | 1615 | 50 | 1656 | 1555 | 38 | 8000 |  | 1 | 0.16 | 18 |  | -2.49 | 1584 | 1646 | 0 | 3.43 | 0 | 11 | 6 | 97 | Y |  | 2018-08-14 01:54 | 75 | 1025 | 29 | 33 | 35 | 36 | 36 | 35 | 34 | 33 | 32 | 30 | 28 |  |  | 28 | 33 | 36 | 28 | 0 | -0.23 | Y | 34.98 | Y | -0.4 | [7 empty] | N | N | N | N | 130 | 0.52 | 57 | 94728 | 98880 | 2720 | 14100 | 8 | 2 | 30 | 2018-08-14 01:57 | 1584 | 124 |  | 19 | [16 empty] | 93.33 | 100 | 0 | 0 | 0 |  | 490 | 300 | 선택 | 선택 | 0 | 0 | 0 |  | 490 | 300 | 선택 | 선택 | 미정 | 미정 | 미정 | 미정 | 미정 |  | 미정 | RB110.00 | H
A47326 | 2018-08-13 | 1 | D |  | 7 | A | FPA-20NICRMOHM2 | 소입성보증강 | C1 | BM#1 | 1592 | 52 | 1616 | 1538 | 49 | 8200 |  | 3 | 0.31 | 16 |  | -1.53 | 1585 | 1616 | 7.3 | 4.45 |  | 6 | 61 | 68 | Y |  | 2018-08-14 01:30 | 77 | 1027 | 22 | 26 | 30 | 34 | 35 | 36 | 36 | 36 | 36 | 35 | 34 | 34 | 33 | 31 | 33 | 36 | 31 | 36 | -0.1 | Y | 50.02 | Y | -0.2 | [8 empty] | N | N | Y | 150 | 0.47 | 77 | 118426 | 112880 | 7020 | 16000 | 10 | 2 |  | 2018-08-14 01:40 | 1585 | 111 |  | 34 | [16 empty] | 98.2 | 100 | 0 | 0 | 0 |  | 650 |  | 선택 | 선택 | 0 | 0 | 0 |  | 650 |  | 선택 | 선택 | 해제 | 미정 | 미정 | 선택 | 미정 |  | 미정 | BT180180 | H
B47224 | 2018-08-13 | 2 | D |  | 4 | A | 17NICRMOS6HM | 소입성보증강 | C1 | BM#2 | 1616 | 42 | 1654 | 1556 | 37 | 7800 |  | 1 | 0.16 | 18 |  | -2.47 | 1584 | 1652 | 0 | 3.63 | 0 | 20 | 13 | 87 | Y |  | 2018-08-14 02:49 | 75 | 1036 | [14 empty] | 0 | 0 | 0 | 0 | 0 |  | 0 | Y | 0 | [7 empty] | N | N | N | N | 120 | 0 | 55 | 94728 | 93960 | 2040 | 14000 | 8 | 2 | 40 | 2018-08-14 02:57 | 1584 | 123 |  | 23 | [16 empty] | 98.68 | 100 | 0 | 0 | 0 |  | 490 | 300 | 선택 | 선택 | 0 | 0 | 0 |  | 490 | 300 | 선택 | 선택 | 미정 | 미정 | 미정 | 미정 | 미정 |  | 미정 | RB110.00 | C
A47327 | 2018-08-13 | 1 | D |  | 8 | A | FPA-20NICRMOHM2 | 소입성보증강 | C1 | BM#1 | 1597 | 52 | 1610 | 1533 | 47 | 7800 |  | 3 | 0.3 | 16 |  | -0.85 | 1593 | 1610 | 4.25 | 6.47 |  | 2 | 46 | 73 | Y |  | 2018-08-14 02:34 | 85 | 1029 | 30 | 31 | 34 | 35 | 36 | 36 | 36 | 35 | 35 | 34 | 33 | 33 | 32 | 32 | 34 | 36 | 32 | 36 | -0.09 | Y | 45.03 | Y | 0 | [8 empty] | N | N | Y | 140 | 0.47 | 70 | 101508 | 106080 | 7040 | 16500 | 10 | 2 |  | 2018-08-14 02:44 | 1593 | 128 |  | 47 | [16 empty] | 89.24 | 100 | 0 | 0 | 0 |  | 650 |  | 선택 | 선택 | 0 | 0 | 0 |  | 650 |  | 선택 | 선택 | 해제 | 미정 | 미정 | 선택 | 미정 |  | 미정 | BT180180 | H
B47225 | 2018-08-13 | 2 | D |  | 5 | B | 17NICRMOS6HM | 소입성보증강 | C1 | BM#2 | 1613 | 45 | 1644 | 1544 | 39 | 8100 |  | 1 | 0.17 | 18 |  | -2.44 | 1586 | 1652 | 0 | 2.69 | 0 | 28 | 16 | 50 | Y |  | 2018-08-14 03:58 | 77 | 1029 | 34 | 40 | 43 | 44 | 43 | 42 | 41 | 40 | 38 | 37 |  |  |  | 37 | 40 | 44 | 37 | 0 | -0.23 | Y | 29.93 | Y | -0.2 | [7 empty] | N | N | N | N | 110 | 0.51 | 56 | 110516 | 96190 | 1810 | 13200 | 8 | 2 | 10 | 2018-08-14 03:57 | 1586 | 121 |  | 12 |  | * 주입 말 래들 도착지연 감속주입 함. | [14 empty] | 112.77 | 100 | 0 | 0 | 0 |  | 490 | 300 | 선택 | 선택 | 0 | 0 | 0 |  | 490 | 300 | 선택 | 선택 | 미정 | 미정 | 미정 | 미정 | 미정 |  | 미정 | RB110.00 | H
A47328 | 2018-08-13 | 1 | D | TUNDISH교체전 | 9 | A | FPA-20NICRMOHM2 | 소입성보증강 | C1 | BM#1 | 1577 | 47 | 1619 | 1538 | 41 | 7500 |  | 3 | 0.3 | 16 |  | -1.91 | 1580 | 1619 | 4.52 | 6.08 |  | 29 | 19 | 69 | Y |  | 2018-08-14 03:51 | 72 | 1025 | 31 | 30 | 30 | 30 | 30 | 30 | 29 | 28 | 27 | 26 | 25 | 24 | 23 | 23 | 28 | 30 | 23 | 30 | -0.14 |  | 50.02 | Y | -0.2 | [8 empty] | N | N | M | 130 | 0.47 | 67 | 99548 | 98980 | 7620 | 1500 | 10 | 2 |  | 2018-08-14 04:09 | 1580 | 118 |  | 42 | 17 |  | DB35BE755A324604BD48FEE205E7AB8A | 2643AE6AE9174E8F989225E0962F9077 |  | 0B3CCE3C564F4A3A81A17DF2F300F916 | [10 empty] | 93.38 | 100 | 0 | 2500 | 0 |  | 650 |  | 선택 | 선택 | 0 | 2500 | 0 |  | 650 |  | 선택 | 선택 | 해제 | 미정 | 미정 | 선택 | 미정 |  | 미정 | BT180180 | H
B47226 | 2018-08-13 | 2 | A |  | 6 | B | 17NICRMOS6HM | 소입성보증강 | C1 | BM#2 | 1596 | 56 | 1634 | 1534 | 45 | 9800 |  | 1 | 0.18 | 19 |  | -2.2 | 1592 | 1652 | 0 | 3.52 | 0 | 30 | 37 | 41 | Y |  | 2018-08-14 04:59 | 83 | 1026 | 32 | 43 | 50 | 55 | 54 | 54 | 53 | 52 | 50 | 49 | 47 | 45 | 42 | 42 | 49 | 55 | 42 | 0 | -0.29 | Y | 45 | Y | -0.6 | [7 empty] | N | N | N | N | 100 | 0.48 | 65 | 110516 | 101840 | 2750 | 15000 | 8 | 2 |  | 2018-08-14 05:00 | 1592 | 121 |  | 11 |  | *전공정 지연 20%이상 감속주입 이상공정등록및 생관통보 | [14 empty] | 105.76 | 100 | 0 | 0 | 0 |  | 490 | 300 | 선택 | 선택 | 0 | 0 | 0 |  | 490 | 300 | 선택 | 선택 | 미정 | 미정 | 미정 | 미정 | 미정 |  | 미정 | RB110.00 | C
A47329 | 2018-08-13 | 1 | A | TUNDISH교체 | 1 | A | STB2 | 베어링강 | STB (SF) | BM#1 | 1563 | 50 | 1584 | 1530 | 48 | 7500 |  | 3 | 0.31 | 25 |  | -1.67 | 1535 | 1584 | 12.35 | 0 |  | 21 | 28 | 80 | Y |  | 2018-08-14 05:20 | 79 | 1027 | -88 | 21 | 17 | 20 | 24 | 26 | 27 | 28 | 28 | 28 | 28 |  |  | 28 | 23 | 28 | 28 | 28 | 0 |  | 15 | Y | 0 |  | 1.97 | 1.9 |  |  |  |  | Y | N | N | M | 230 | 0.46 | 58 | 84590 | 93070 | 7480 | 11860 | 15 | 1 |  | 2018-08-14 05:28 | 1535 | 135 |  | 44 | 12 | *T/D가열온도:자동-1335`.수동건-1292`.STR#1:939.STR#2:992.T/D FLUX 유:15,용:275,탄화왕겨 200kg 투입 *L/D강제개공으로 잔강미달및 나탕주입 이상재등록ID:105.205 | [14 empty] | 84.13 | 100 | 1500 | 0 | 0 |  | 650 |  | 선택 | 해제 | 1500 | 0 | 0 |  | 650 |  | 선택 | 해제 | 선택 | 미정 | 미정 | 선택 | 선택 |  | 미정 | BT180180 | H
B47227 | 2018-08-13 | 2 | A |  | 7 | A | 17NICRMOS6HM | 소입성보증강 | C1 | BM#2 | 1616 | 48 | 1645 | 1544 | 39 | 8300 |  | 1 | 0.16 | 18 |  | -2.32 | 1584 | 1650 | 0 | 4.72 | 0 | 11 | 7 | 49 | Y |  | 2018-08-14 06:11 | 75 | 1025 | 40 | 41 | 42 | 43 | 43 | 42 | 41 | 40 | 39 | 38 | 36 | 32 | 32 | 32 | 40 | 43 | 32 | 0 | -0.24 | Y | 46.78 | Y | 0 | [7 empty] | N | N | N | N | 150 | 0.47 | 62 | 94728 | 95070 | 2450 | 13700 | 8 | 2 | 30 | 2018-08-14 06:10 | 1584 | 122 |  | 7 |  | *전공정 지연 20%이상 감속주입 | [14 empty] | 97.16 | 100 | 0 | 0 | 0 |  | 490 | 300 | 선택 | 선택 | 0 | 0 | 0 |  | 490 | 300 | 선택 | 선택 | 미정 | 미정 | 미정 | 미정 | 미정 |  | 미정 | RB110.00 | C
A47330 | 2018-08-13 | 1 | A |  | 2 | A | STB2 | 베어링강 | STB (SF) | BM#1 | 1599 | 40 | 1562 | 1540 | 36 | 5700 |  | 3 | 0.32 | 27 |  | -1.1 | 1528 | 1562 | 15.29 | 0 |  | 6 | 62 | 80 | N | 1 | 2018-08-14 06:22 | 72 | 1029 | 25 | 25 | 25 | 26 | 27 | 27 | 27 | 27 | 27 | 27 | 27 | 26 | 26 | 26 | 26 | 27 | 26 | 27 | -0.03 | Y | 40 | Y | 0 |  |  |  | 1.32 |  |  |  | Y | Y | Y | Y | 220 | 0.48 | 64 | 101508 | 104410 | 6990 | 15700 | 15 | 1 |  | 2018-08-14 06:33 | 1528 | 136 |  | 45 |  | *롱노즐 SEN내부 크랙으로 교체-1회사용 *L/D강제개공으로 잔강미달및 나탕주입 이상재등록ID:101.201 | [14 empty] | 91.12 | 100 | 0 | 0 | 0 |  | 650 |  | 선택 | 해제 | 0 | 0 | 0 |  | 650 |  | 선택 | 해제 | 선택 | 미정 | 미정 | 선택 | 선택 | 1 | 미정 | BT180180 | H
B47228 | 2018-08-13 | 2 | A | TUNDISH교체전 | 8 | A | 17NICRMOS6HM | 소입성보증강 | C1 | BM#2 | 1611 | 49 | 1655 | 1555 | 40 | 8100 |  | 1 | 0.15 | 18 |  | -2.36 | 1574 | 1643 | 0 | 5.24 | 0 | 20 | 14 | 63 | Y |  | 2018-08-14 07:10 | 65 | 1029 | 33 | 34 | 36 | 37 | 36 | 35 | 34 | 33 | 32 | 30 | 27 |  |  | 27 | 34 | 37 | 27 | 0 | -0.29 | Y | 35 | Y | -0.6 | [7 empty] | N | N | N | N | 140 | 0.5 | 58 | 86160 | 95050 | 3250 | 2500 | 8 | 2 | 40 | 2018-08-14 07:08 | 1574 | 122 |  | 14 |  | *전공정 요청 감속주입 *롱노즐 교체 | E916CE9AC0214975A172FB42CC4D58E5 | E864FC5140C047E68E8BAB97A43DD56B | C02298DF24FD4BAC9F4868B4744AE065 |  | 326EEB3F999A4378A81A925D71685CF7 | [9 empty] | 87.65 | 100 | 0 | 2500 | 0 |  | 490 | 300 | 선택 | 선택 | 0 | 2615 | 0 |  | 490 | 300 | 선택 | 선택 | 미정 | 미정 | 미정 | 미정 | 선택 | 7 | 미정 | RB110.00 | C
A47331 | 2018-08-13 | 1 | A |  | 3 | A | STB2 | 베어링강 | STB (SF) | BM#1 | 1578 | 41 | 1577 | 1534 | 36 | 6100 |  | 3 | 0.34 | 26 |  | -1.25 | 1533 | 1570 | 19.58 | 0 |  | 2 | 47 | 69 | Y |  | 2018-08-14 07:24 | 77 | 1102 | 26 | 28 | 31 | 33 | 34 | 35 | 35 | 35 | 35 | 34 | 34 | 33 |  | 33 | 33 | 35 | 33 | 35 | -0.06 | Y | 30 | Y | -0.2 |  |  |  | 1.2 |  |  |  | Y | Y | Y | Y | 210 | 0.48 | 58 | 101508 | 92880 | 6980 | 17030 | 15 | 1 |  | 2018-08-14 07:39 | 1533 | 140 |  | 50 | [16 empty] | 101.66 | 100 | 0 | 0 | 0 |  | 650 |  | 선택 | 해제 | 0 | 0 | 0 |  | 650 |  | 선택 | 해제 | 선택 | 미정 | 미정 | 선택 | 미정 |  | 미정 | BT180180 | H
B47229 | 2018-08-14 | 2 | A | TUNDISH교체 | 1 | B | 20MNCRS5HM | 소입성보증강 | C1 | BM#2 | 1606 | 56 | 1665 | 1545 | 50 | 10000 |  | 1 | 0.18 | 20 |  | -2.39 | 1594 | 1655 | 0 | 8.16 | 0 | 28 | 17 | 68 | Y |  | 2018-08-14 08:25 | 88 | 1101 | -376 | -112 | 26 | 28 | 31 | 32 | 34 | 34 | 35 | 34 | 33 |  |  | 33 | 28 | 35 | 33 | 34 | -0.05 |  | 9.97 | Y | -0.2 | 1.2 | 2.42 | 2.29 |  |  |  |  | N | N | N | N | 150 | 0.47 | 59 | 92952 | 102060 | 3240 | 12300 | 5 | 1 |  | 2018-08-14 08:09 | 1594 | 143 |  | 22 |  | *T/D교체 슬리브롱노즐사용 *T/D플럭스 120/15KG *L/D첫히트 탄화왕겨투입 *후HEAT 강제개공실시 ID: 306.406 *후HEAT 강제개공실시로 20%이상 감속주입 | [14 empty] | 88.36 | 100 | 700 | 0 | 0 |  | 450 | 300 | 선택 | 선택 | 700 | 0 | 0 |  | 450 | 300 | 선택 | 선택 | 해제 | 미정 | 미정 | 미정 | 미정 |  | 미정 | RB110.00 | C
A47332 | 2018-08-14 | 1 | A |  | 4 | A | STB2 | 베어링강 | STB (SF) | BM#1 | 1605 | 44 | 1577 | 1553 | 35 | 5800 |  | 3 | 0.36 | 27 |  | -1.6 | 1527 | 1577 | 22.03 | 0 |  | 29 | 20 | 59 | Y |  | 2018-08-14 08:38 | 71 | 1098 | 32 | 32 | 33 | 34 | 34 | 34 | 34 | 33 | 32 | 32 | 31 | 30 | 29 | 29 | 32 | 34 | 29 | 34 | -0.11 | Y | 45 | Y | -0.2 |  |  |  | 1.33 |  |  |  | Y | Y | Y | Y | 200 | 0.48 | 61 | 84590 | 97770 | 7040 | 15610 | 15 | 1 |  | 2018-08-14 08:43 | 1527 | 142 |  | 37 | [16 empty] | 80.75 | 100 | 0 | 0 | 500 |  | 650 |  | 선택 | 해제 | 0 | 0 | 500 |  | 650 |  | 선택 | 해제 | 선택 | 미정 | 미정 | 선택 | 미정 |  | 미정 | BT180180 | H
B47230 | 2018-08-14 | 2 | A |  | 2 | A | 20MNCRS5HM | 소입성보증강 | C1 | BM#2 | 1615 | 53 | 1647 | 1555 | 46 | 9200 |  | 1 | 0.19 | 18 |  | -2.31 | 1582 | 1647 | 0 | 5.32 | 0 | 30 | 38 | 62 | N | 1 | 2018-08-14 09:33 | 76 | 1099 | 29 | 31 | 35 | 36 | 37 | 37 | 37 | 36 | 35 | 33 | 32 | 31 | 28 | 28 | 34 | 37 | 28 | 37 | -0.23 | Y | 39.97 | Y | -0.59 | [7 empty] | N | N | N | N | 140 | 0.51 | 60 | 108444 | 104890 | 1740 | 15500 | 5 | 1 |  | 2018-08-14 09:40 | 1582 | 135 |  | 18 | [16 empty] | 103.08 | 100 | 0 | 0 | 0 |  | 450 | 300 | 선택 | 선택 | 0 | 0 | 0 |  | 450 | 300 | 선택 | 선택 | 해제 | 미정 | 미정 | 미정 | 미정 |  | 미정 | RB110.00 | C
A47333 | 2018-08-14 | 1 | A |  | 5 | A | STB2 | 베어링강 | STB (SF) | BM#1 | 1612 | 45 | 1583 | 1549 | 36 | 6100 |  | 3 | 0.33 | 26 |  | -1.65 | 1520 | 1569 | 17.71 | 0 |  | 21 | 29 | 43 | Y |  | 2018-08-14 09:44 | 64 | 1098 | 28 | 28 | 30 | 30 | 30 | 30 | 30 | 29 | 28 | 27 | 26 | 25 | 24 | 23 | 28 | 30 | 23 | 30 | -0.13 |  | 55.02 | Y | -0.2 |  |  |  | 1.25 |  |  |  | Y | Y | Y | Y | 190 | 0.48 | 67 | 101508 | 105000 | 7040 | 16300 | 15 | 1 |  | 2018-08-14 09:51 | 1520 | 145 |  | 36 | [16 empty] | 90.63 | 100 | 0 | 0 | 0 |  | 650 |  | 선택 | 해제 | 0 | 0 | 0 |  | 650 |  | 선택 | 해제 | 선택 | 미정 | 미정 | 선택 | 미정 |  | 미정 | BT180180 | H
B47231 | 2018-08-14 | 2 | A |  | 3 | A | 20MNCRS5HM | 소입성보증강 | C1 | BM#2 | 1609 | 44 | 1654 | 1564 | 38 | 7900 |  | 1 | 0.15 | 18 |  | -2.15 | 1581 | 1639 | 0 | 4.7 | 0 | 11 | 8 | 70 | Y |  | 2018-08-14 10:38 | 75 | 1087 | 27 | 31 | 33 | 33 | 33 | 32 | 31 | 30 | 28 | 27 | 26 | 24 |  | 24 | 30 | 33 | 24 | 33 | -0.2 |  | 44.98 | Y | -0.39 | [7 empty] | N | N | N | N | 130 | 0.52 | 60 | 92952 | 102880 | 370 | 14800 | 5 | 1 |  | 2018-08-14 10:40 | 1581 | 129 |  | 17 |  | *주입말 STR#1 TCM머신 문제로 20% 감속주입 | [14 empty] | 90.68 | 100 | 0 | 0 | 0 |  | 450 | 300 | 선택 | 선택 | 0 | 0 | 0 |  | 450 | 300 | 선택 | 선택 | 해제 | 미정 | 미정 | 미정 | 미정 |  | 미정 | RB110.00 | C
A47334 | 2018-08-14 | 1 | A |  | 6 | A | STB2 | 베어링강 | STB (SF) | BM#1 | 1596 | 43 | 1520 | 1532 | 38 | 6300 |  | 3 | 0.33 | 25 |  | -0.03 | 1519 | 1520 | 22.76 | 0 |  | 6 | 63 | 49 | Y |  | 2018-08-14 10:51 | 63 | 1088 | 21 | 24 | 27 | 30 | 30 | 31 | 31 | 31 | 30 | 29 | 29 | 28 |  | 28 | 28 | 31 | 28 | 31 | -0.09 | Y | 30.02 | Y | -0.2 |  |  |  | 1.24 |  |  |  | Y | Y | Y | Y | 180 | 0.48 | 60 | 101508 | 94520 | 7100 | 15070 | 15 | 1 |  | 2018-08-14 11:00 | 1519 | 136 |  | 38 |  | *Sample채취 ID:103.203 | [14 empty] | 100.01 | 100 | 0 | 0 | 0 |  | 650 |  | 선택 | 해제 | 0 | 0 | 0 |  | 650 |  | 선택 | 해제 | 선택 | 미정 | 미정 | 선택 | 미정 |  | 미정 | BT180180 | H
B47232 | 2018-08-14 | 2 | A |  | 4 | A | 20MNCRS5HM | 소입성보증강 | C1 | BM#2 | 1610 | 48 | 1647 | 1547 | 41 | 8800 |  | 1 | 0.14 | 18 |  | -2.17 | 1582 | 1642 | 0 | 5.2 | 0 | 20 | 15 | 69 | Y |  | 2018-08-14 11:37 | 76 | 1099 | 20 | 25 | 30 | 33 | 33 | 33 | 32 | 30 | 29 | 28 | 27 | 25 |  | 25 | 29 | 33 | 25 | 33 | -0.19 | Y | 41.27 | Y | -0.4 | [7 empty] | N | N | N | N | 120 | 0.52 | 59 | 108444 | 101710 | 830 | 14400 | 5 | 1 | 35 | 2018-08-14 11:37 | 1582 | 133 |  | 21 | [16 empty] | 105.8 | 0 | 0 | 0 | 0 |  | 450 | 300 | 선택 | 선택 | 0 | 0 | 0 |  | 450 | 300 | 선택 | 선택 | 해제 | 미정 | 미정 | 미정 | 미정 |  | 미정 | RB110.00 | H
A47335 | 2018-08-14 | 1 | A |  | 7 | A | STB2 | 베어링강 | STB (SF) | BM#1 | 1602 | 43 | 1571 | 1540 | 38 | 6400 |  | 3 | 0.33 | 26 |  | -1.31 | 1528 | 1567 | 17.05 | 0 |  | 2 | 48 | 45 | Y |  | 2018-08-14 11:49 | 72 | 1104 | 26 | 29 | 31 | 33 | 33 | 33 | 33 | 32 | 31 | 30 | 30 | 29 | 28 | 28 | 31 | 33 | 28 | 33 | -0.11 | Y | 45.02 | Y | -0.2 |  |  |  | 1.16 |  |  |  | Y | Y | Y | Y | 230 | 0.47 | 65 | 101508 | 101160 | 7080 | 16270 | 15 | 1 |  | 2018-08-14 12:10 | 1528 | 137 |  | 43 | [16 empty] | 93.82 | 100 | 0 | 0 | 0 |  | 650 |  | 선택 | 해제 | 0 | 0 | 0 |  | 650 |  | 선택 | 해제 | 선택 | 미정 | 미정 | 선택 | 미정 |  | 미정 | BT180180 | H
B47233 | 2018-08-14 | 2 | A |  | 5 | B | 20MNCRS5HM | 소입성보증강 | C1 | BM#2 | 1608 | 48 | 1645 | 1555 | 41 | 8600 |  | 1 | 0.16 | 18 |  | -2.23 | 1577 | 1642 | 0 | 5.96 | 0 | 28 | 18 | 49 | Y |  | 2018-08-14 12:40 | 71 | 1102 | 20 | 27 | 33 | 35 | 36 | 36 | 35 | 34 | 33 | 32 | 30 | 29 |  | 29 | 32 | 36 | 29 | 0 | -0.2 | Y | 35.05 | Y | -0.2 | [7 empty] | N | N | N | N | 110 | 0.52 | 58 | 108444 | 100720 | 2500 | 14800 | 5 | 1 | 40 | 2018-08-14 12:46 | 1577 | 129 |  | 20 | [16 empty] | 105.8 | 100 | 0 | 0 | 0 |  | 450 | 300 | 선택 | 선택 | 0 | 0 | 0 |  | 450 | 300 | 선택 | 선택 | 해제 | 미정 | 미정 | 미정 | 미정 |  | 미정 | RB110.00 | C
A47336 | 2018-08-14 | 1 | B |  | 8 | A | STB2 | 베어링강 | STB (SF) | BM#1 | 1586 | 46 | 1577 | 1542 | 40 | 5700 |  | 3 | 0.32 | 26 |  | -1.54 | 1532 | 1577 | 19.89 | 0 |  | 29 | 21 | 43 | Y |  | 2018-08-14 12:45 | 76 | 1097 | 26 | 31 | 34 | 37 | 38 | 38 | 38 | 38 | 38 | 38 | 37 | 36 | 36 | 36 | 36 | 38 | 36 | 38 | -0.05 | Y | 39.97 | Y | 0 |  |  |  | 1.06 |  |  |  | Y | Y | Y | Y | 220 | 0.48 | 61 | 101508 | 92880 | 7050 | 14900 | 15 | 1 |  | 2018-08-14 12:54 | 1532 | 145 |  | 54 |  | *STR#1 LOOP#5 상면 과냉으로 비수량 줄임 | [14 empty] | 101.66 | 100 | 0 | 0 | 0 |  | 650 |  | 선택 | 해제 | 0 | 0 | 0 |  | 650 |  | 선택 | 해제 | 선택 | 미정 | 미정 | 선택 | 미정 |  | 미정 | BT180180 | H
B47234 | 2018-08-14 | 2 | B |  | 6 | A | 20MNCRS5HM | 소입성보증강 | C1 | BM#2 | 1587 | 44 | 1645 | 1555 | 38 | 8500 |  | 1 | 0.22 | 18 |  | -2.17 | 1585 | 1648 | 0 | 10.94 | 0 | 30 | 39 | 44 | Y |  | 2018-08-14 13:38 | 79 | 1099 | 25 | 32 | 38 | 40 | 41 | 41 | 40 | 39 | 38 | 36 | 35 | 34 | 32 | 32 | 36 | 41 | 32 | 0 | -0.24 | Y | 37.18 | Y | -0.4 | [7 empty] | N | N | N | N | 100 | 0.52 | 59 | 92952 | 101950 | 1650 | 13900 | 5 | 1 | 10 | 2018-08-14 13:42 | 1585 | 129 |  | 24 | [16 empty] | 88.95 | 100 | 0 | 0 | 0 |  | 450 | 300 | 선택 | 선택 | 0 | 0 | 0 |  | 450 | 300 | 선택 | 선택 | 해제 | 미정 | 미정 | 미정 | 미정 |  | 미정 | RB110.00 | C
A47337 | 2018-08-14 | 1 | B |  | 9 | A | STB2 | 베어링강 | STB (SF) | BM#1 | 1566 | 45 | 1560 | 1539 | 40 | 6700 |  | 3 | 0.32 | 28 |  | -1.11 | 1525 | 1560 | 13.81 | 0 |  | 21 | 30 | 37 | Y |  | 2018-08-14 13:58 | 69 | 1101 | 35 | 33 | 32 | 31 | 31 | 31 | 30 | 29 | 28 | 28 | 27 | 26 | 25 | 23 | 29 | 32 | 23 | 31 | -0.15 |  | 60 | Y | -0.2 |  |  |  | 1.1 |  |  |  | Y | Y | Y | Y | 210 | 0.45 | 73 | 101508 | 106480 | 7080 | 16000 | 15 | 1 |  | 2018-08-14 14:14 | 1525 | 134 |  | 44 |  | *전공정 지연으로 감속주입-정속주입 강종 감속으로 이상재 등록 | [14 empty] | 89.43 | 100 | 0 | 0 | 0 |  | 650 |  | 선택 | 해제 | 0 | 0 | 0 |  | 650 |  | 선택 | 해제 | 선택 | 미정 | 미정 | 선택 | 미정 |  | 미정 | BT180180 | H
B47235 | 2018-08-14 | 2 | B |  | 7 | A | 20MNCRS5HM | 소입성보증강 | C1 | BM#2 | 1632 | 45 | 1656 | 1555 | 36 | 7900 |  | 1 | 0.17 | 19 |  | 0 | 1584 | 1648 | 0 | 7.43 | 0 | 11 | 9 | 38 | Y |  | 2018-08-14 14:40 | 78 | 1082 | 29 | 34 | 36 | 38 | 39 | 39 | 38 | 38 | 37 | 35 | 34 | 33 |  | 33 | 36 | 39 | 33 | 38 | -0.17 | Y | 35.02 | Y | -0.2 | [7 empty] | N | N | N | N | 150 | 0.52 | 57 | 108444 | 99310 | 820 | 15900 | 5 | 1 | 40 | 2018-08-14 14:41 | 1584 | 131 |  | 23 | [16 empty] | 102.02 | 100 | 0 | 0 | 0 |  | 450 | 300 | 선택 | 선택 | 0 | 0 | 0 |  | 450 | 300 | 선택 | 선택 | 해제 | 미정 | 미정 | 미정 | 미정 |  | 미정 | RB110.00 | C
B47236 | 2018-08-14 | 2 | B |  | 8 | A | 20MNCRS5HM | 소입성보증강 | C1 | BM#2 | 1659 | 47 | 1646 | 1596 | 35 | 7300 |  | 1 | 0.18 | 19 |  | -2.23 | 1588 | 1646 | 0 | 8.5 | 0 | 20 | 16 | 43 | Y |  | 2018-08-14 15:36 | 82 | 1095 | 34 | 39 | 42 | 42 | 42 | 41 | 41 | 39 | 38 | 37 | 35 |  |  | 35 | 39 | 42 | 35 | 42 | -0.17 |  | 40.02 | Y | -0.4 | [7 empty] | N | N | N | N | 140 | 0.52 | 55 | 92952 | 94890 | 120 | 13200 | 5 | 1 | 10 | 2018-08-14 15:36 | 1588 | 130 |  | 27 | [16 empty] | 98.57 | 100 | 0 | 0 | 0 |  | 450 | 300 | 선택 | 선택 | 0 | 0 | 0 |  | 450 | 300 | 선택 | 선택 | 해제 | 미정 | 미정 | 미정 | 미정 |  | 미정 | RB110.00 | C
A47338 | 2018-08-14 | 1 | B |  | 10 | A | STB2 | 베어링강 | STB (SF) | BM#1 | 1594 | 50 | 1567 | 1538 | 38 | 6500 |  | 3 | 0.31 | 28 |  | -1.31 | 1526 | 1568 | 15.89 | 0 |  | 6 | 64 | 41 | Y |  | 2018-08-14 15:17 | 70 | 1099 | 21 | 27 | 31 | 34 | 35 | 36 | 37 | 37 | 36 | 36 | 35 | 35 | 34 | 30 | 33 | 37 | 30 | 36 | -0.14 | Y | 50 | Y | -0.4 |  |  |  | 1.04 |  |  |  | Y | Y | Y | Y | 200 | 0.4 | 81 | 101508 | 103210 | 7520 | 16000 | 15 | 1 |  | 2018-08-14 15:27 | 1526 | 152 |  | 41 |  | *전공정 지연으로 감속주입-정속주입 강종 감속으로 이상재 등록 *L/D잔강 8TON 슬러그 나옴 -이상재등록 | [14 empty] | 91.7 | 100 | 0 | 0 | 0 |  | 650 |  | 선택 | 해제 | 0 | 0 | 0 |  | 650 |  | 선택 | 해제 | 선택 | 미정 | 미정 | 해제 | 미정 |  | 미정 | BT180180 | H
B47237 | 2018-08-14 | 2 | B |  | 9 | A | 20MNCRS5HM | 소입성보증강 | C1 | BM#2 | 1643 | 51 | 1615 | 1555 | 41 | 9000 |  | 1 | 0.17 | 19 |  | -1.89 | 1588 | 1644 | 0 | 8.55 | 0 | 28 | 19 | 44 | Y |  | 2018-08-14 16:46 | 82 | 1079 | 31 | 41 | 45 | 48 | 49 | 49 | 49 | 48 | 47 | 46 | 45 | 44 | 42 | 42 | 45 | 49 | 42 | 49 | -0.17 | Y | 40.07 | Y | -0.4 | [7 empty] | N | N | N | N | 130 | 0.51 | 61 | 108444 | 103920 | 2210 | 14700 | 5 | 1 | 20 | 2018-08-14 16:48 | 1588 | 129 |  | 18 | [16 empty] | 102.21 | 100 | 0 | 0 | 0 |  | 450 | 300 | 선택 | 선택 | 0 | 0 | 0 |  | 450 | 300 | 선택 | 선택 | 해제 | 미정 | 미정 | 미정 | 선택 | 8 | 미정 | RB110.00 | C
A47339 | 2018-08-14 | 1 | B | TUNDISH교체전 | 11 | A | STB2 | 베어링강 | STB (SF) | BM#1 | 1569 | 48 | 1575 | 1533 | 41 | 6900 |  | 3 | 0.31 | 28 |  | -1.24 | 1535 | 1575 | 15.74 | 0 |  | 2 | 49 | 56 | Y |  | 2018-08-14 16:22 | 79 | 1085 | 29 | 29 | 31 | 33 | 34 | 35 | 35 | 34 | 34 | 35 | 34 | 34 | 33 | 33 | 33 | 35 | 33 | 35 | -0.04 | Y | 45 | Y | 0 |  |  |  | 0.98 |  |  |  |  | Y | Y | M | 190 | 0.4 | 76 | 98731 | 100390 | 7010 | 2000 | 15 | 1 |  | 2018-08-14 16:29 | 1535 | 150 |  | 57 | 29 | *전공정 지연으로 감속주입-정속주입 강종 감속으로 이상재 등록 |  | 29AA1BBB3F614613B77CCD5884815CAB | 97C98544B2C945CB849DD0AF4AC754B5 | C420407341F94AC2B1138DF964E238A0 | [10 empty] | 91.93 | 100 | 0 | 3500 | 0 |  | 650 |  | 선택 | 해제 | 0 | 3500 | 0 |  | 650 |  | 선택 | 해제 | 선택 | 미정 | 미정 | 선택 | 미정 |  | 미정 | BT180180 | H
B47238 | 2018-08-14 | 2 | B |  | 10 | A | 20MNCRS5HM | 소입성보증강 | C1 | BM#2 | 1644 | 45 | 1614 | 1586 | 34 | 7400 |  | 1 | 0.24 | 18 |  | -2.05 | 1570 | 1629 | 0 | 15.28 | 0 | 30 | 40 | 46 | Y |  | 2018-08-14 17:40 | 64 | 1085 | 39 | 37 | 35 | 34 | 33 | 32 | 30 | 29 | 27 | 25 | 24 | 21 |  | 21 | 31 | 35 | 21 | 0 | -0.31 |  | 45.03 | Y | -0.6 | [7 empty] | N | N | N | N | 120 | 0.48 | 59 | 92952 | 95250 | 380 | 16500 | 5 | 1 | 30 | 2018-08-14 17:57 | 1570 | 129 |  | 28 |  | * 전공정 요청으로 감속주입 | [14 empty] | 97.28 | 100 | 0 | 0 | 0 |  | 450 | 300 | 선택 | 선택 | 0 | 0 | 0 |  | 450 | 300 | 선택 | 선택 | 해제 | 미정 | 미정 | 미정 | 미정 |  | 미정 | RB110.00 | H
A47341 | 2018-08-14 | 1 | B | TUNDISH교체 | 1 | A | AE1055LS | 탄소강 | G-AE1055LS | BM#1 | 1637 | 40 | 1636 | 1584 | 29 | 4900 |  | 3 | 0.29 | 19 |  | -2.41 | 1573 | 1629 | 0 | 25.21 |  | 21 | 31 | 30 | Y |  | 2018-08-14 18:36 | 89 | 1094 | 33 | 37 | 33 | 39 | 43 | 45 | 46 | 46 | 47 | 47 | 48 | 48 |  | 48 | 43 | 48 | 48 | 0 | 0 |  | 5 | Y | 0 |  | 1.87 | 1.87 | [5 empty] | N | N | M | 230 | 0.46 | 62 | 84590 | 96380 | 7110 | 15200 | 16 | 2 |  | 2018-08-14 18:43 | 1573 | 130 |  | 25 |  | *T/Dflux 유15kg 용225kg *탄화왕겨200KG 투입 *진공기준미달 | [14 empty] | 81.81 | 100 | 1500 | 0 | 0 |  | 400 |  | 선택 | 해제 | 1500 | 0 | 0 |  | 400 |  | 선택 | 해제 | 해제 | 미정 | 미정 | 선택 | 미정 |  | 미정 | BT180180 | C
B47239 | 2018-08-14 | 2 | B |  | 11 | A | 20MNCRS5HM | 소입성보증강 | C1 | BM#2 | 1590 | 48 | 1645 | 1545 | 37 | 8000 |  | 1 | 0.26 | 18 |  | -2.26 | 1574 | 1637 | 0 | 15.62 | 0 | 11 | 10 | 39 | Y |  | 2018-08-14 18:51 | 68 | 1086 | 18 | 21 | 26 | 29 | 30 | 30 | 30 | 29 | 28 | 26 | 25 | 23 | 21 | 21 | 26 | 30 | 21 | 30 | -0.23 | Y | 39.98 | Y | -0.4 | [7 empty] | N | N | N | N | 110 | 0.46 | 62 | 100698 | 92920 | 1180 | 15700 | 5 | 1 | 50 | 2018-08-14 19:00 | 1574 | 129 |  | 18 |  | * 전공정 요청으로 감속주입 0.40 이상공정 등록 및 생관통보 | [14 empty] | 96.83 | 100 | 0 | 0 | 0 |  | 450 | 300 | 선택 | 선택 | 0 | 0 | 0 |  | 450 | 300 | 선택 | 선택 | 해제 | 미정 | 미정 | 미정 | 미정 |  | 미정 | RB110.00 | H
A47342 | 2018-08-14 | 1 | B |  | 2 | A | AE1055LS | 탄소강 | G-AE1055LS | BM#1 | 1643 | 51 | 1599 | 1595 | 27 | 4400 |  | 3 | 0.31 | 25 |  | -1.28 | 1561 | 1598 | 0 | 18.64 |  | 20 | 17 | 41 | Y |  | 2018-08-14 19:35 | 77 | 1080 | 47 | 44 | 43 | 42 | 42 | 42 | 41 | 40 | 40 | 40 | 39 | 39 |  | 39 | 42 | 43 | 39 | 42 | -0.09 |  | 45.02 | Y | 0 | [7 empty] | Y | Y | Y | Y | 220 | 0.5 | 58 | 101508 | 93660 | 4840 | 14000 | 16 | 2 |  | 2018-08-14 19:43 | 1561 | 119 |  | 29 | [16 empty] | 100.75 | 0 | 0 | 0 | 0 |  | 400 |  | 선택 | 해제 | 0 | 0 | 0 |  | 400 |  | 선택 | 해제 | 해제 | 미정 | 미정 | 선택 | 미정 |  | 미정 | BT180180 | C
B47240 | 2018-08-14 | 2 | B |  | 12 | A | 20MNCRS5HM | 소입성보증강 | C1 | BM#2 | 1593 | 71 | 1625 | 1524 | 44 | 10000 |  | 1 | 0.26 | 18 |  | 0 | 1573 | 1626 | 0 | 15.68 | 0 | 6 | 65 | 27 | Y |  | 2018-08-14 20:07 | 67 | 1080 | 28 | 28 | 34 | 38 | 40 | 40 | 40 | 40 | 39 | 39 | 36 | 34 | 32 | 25 | 35 | 40 | 25 | 40 | -0.32 | Y | 47.32 | Y | -0.8 | [7 empty] | N | N | N | N | 100 | 0.45 | 68 | 100698 | 103380 | 1090 | 14100 | 5 | 1 | 10 | 2018-08-14 20:06 | 1573 | 132 |  | 9 |  | * 전공정 요청으로 감속주입 | [14 empty] | 90.6 | 100 | 0 | 0 | 0 |  | 450 | 300 | 선택 | 선택 | 0 | 0 | 0 |  | 450 | 300 | 선택 | 선택 | 해제 | 미정 | 미정 | 미정 | 미정 |  | 미정 | RB110.00 | H
A47343 | 2018-08-14 | 1 | D |  | 3 | A | AE1055LS | 탄소강 | G-AE1055LS | BM#1 | 1579 | 41 | 1600 | 1527 | 34 | 5800 |  | 3 | 0.3 | 25 |  | -1.39 | 1551 | 1600 | 0 | 21.88 |  | 29 | 23 | 57 | Y |  | 2018-08-14 20:41 | 67 | 1079 | 38 | 36 | 34 | 33 | 33 | 32 | 32 | 31 | 31 | 30 | 30 | 30 |  | 30 | 33 | 34 | 30 | 30 | -0.09 |  | 45 | Y | 0 | [7 empty] | Y | Y | Y | Y | 210 | 0.5 | 56 | 84590 | 91420 | 7080 | 15600 | 16 | 2 |  | 2018-08-14 20:50 | 1551 | 108 |  | 24 | [16 empty] | 85.44 | 100 | 0 | 0 | 0 |  | 400 |  | 선택 | 해제 | 0 | 0 | 0 |  | 400 |  | 선택 | 해제 | 해제 | 미정 | 미정 | 선택 | 미정 |  | 미정 | BT180180 | C
B47241 | 2018-08-14 | 2 | D |  | 13 | A | 20MNCRS5HM | 소입성보증강 | C1 | BM#2 | 1620 | 47 | 1626 | 1546 | 36 | 8400 |  | 1 | 0.27 | 19 |  | -1.82 | 1575 | 1628 | 0 | 15.2 | 0 | 28 | 20 | 61 | Y |  | 2018-08-14 21:10 | 69 | 1083 | 21 | 27 | 32 | 35 | 36 | 36 | 35 | 34 | 33 | 32 | 31 | 29 | 27 | 27 | 32 | 36 | 27 | 0 | -0.23 | Y | 39.98 | Y | -0.4 | [7 empty] | N | N | N | N | 150 | 0.52 | 62 | 100698 | 106840 | 680 | 15100 | 5 | 1 | 40 | 2018-08-14 21:12 | 1575 | 119 |  | 18 | [16 empty] | 89.51 | 100 | 0 | 0 | 0 |  | 450 | 300 | 선택 | 선택 | 0 | 0 | 0 |  | 450 | 300 | 선택 | 선택 | 해제 | 미정 | 미정 | 미정 | 미정 |  | 미정 | RB110.00 | H
A47344 | 2018-08-14 | 1 | D |  | 4 | A | AE1055LS | 탄소강 | G-AE1055LS | BM#1 | 1620 | 45 | 1595 | 1565 | 32 | 5400 |  | 3 | 0.3 | 26 |  | -1.49 | 1550 | 1594 | 0 | 19.65 |  | 2 | 50 | 89 | Y |  | 2018-08-14 21:42 | 66 | 1080 | 29 | 32 | 34 | 35 | 34 | 34 | 33 | 33 | 32 | 31 | 30 | 30 |  | 30 | 32 | 35 | 30 | 34 | -0.12 | Y | 40.02 | Y | 0 | [7 empty] | Y | Y | Y | Y | 200 | 0.49 | 60 | 99588 | 93550 | 6990 | 15800 | 16 | 2 |  | 2018-08-14 21:47 | 1550 | 106 |  | 20 |  | *전공정 작업지연, 감속주입(정속유지강종) ID: 101~106. 201~206 | [14 empty] | 98.46 | 100 | 0 | 0 | 0 |  | 400 |  | 선택 | 해제 | 0 | 0 | 0 |  | 400 |  | 선택 | 해제 | 해제 | 미정 | 미정 | 선택 | 미정 |  | 미정 | BT180180 | C
B47242 | 2018-08-14 | 2 | D |  | 14 | A | 20MNCRS5HM | 소입성보증강 | C1 | BM#2 | 1610 | 41 | 1657 | 1564 | 36 | 7800 |  | 1 | 0.19 | 19 |  | -2.82 | 1579 | 1652 | 0 | 5.73 | 0 | 10 | 1 | 10364 | Y |  | 2018-08-14 22:09 | 73 | 1105 | 24 | 26 | 28 | 30 | 30 | 30 | 29 | 28 | 27 | 25 |  |  |  | 25 | 28 | 30 | 25 | 30 | -0.14 | Y | 35.03 | Y | -0.4 |  |  |  | 1.21 |  |  |  | N | N | N | N | 140 | 0.52 | 52 | 100698 | 89020 | 4500 | 14800 | 5 | 1 | 10 | 2018-08-14 22:23 | 1579 | 123 |  | 23 |  | * 래들 대보수 후 첫 HEAT | [14 empty] | 107.7 | 100 | 0 | 0 | 0 |  | 450 | 300 | 선택 | 선택 | 0 | 0 | 0 |  | 450 | 300 | 선택 | 선택 | 해제 | 미정 | 미정 | 미정 | 미정 |  | 미정 | RB110.00 | H
A47345 | 2018-08-14 | 1 | D |  | 5 | A | AE1055LS | 탄소강 | G-AE1055LS | BM#1 | 1616 | 45 | 1590 | 1543 | 40 | 4800 |  | 3 | 0.3 | 25 |  | -1.18 | 1555 | 1590 | 0 | 20.47 |  | 21 | 32 | 57 | Y |  | 2018-08-14 22:39 | 71 | 1092 | 29 | 32 | 36 | 37 | 38 | 37 | 37 | 36 | 36 | 35 | 35 | 35 | 34 | 34 | 35 | 38 | 34 | 37 | -0.1 | Y | 40 | Y | -0.2 | [7 empty] | Y | Y | Y | Y | 190 | 0.48 | 63 | 101508 | 96690 | 7000 | 15600 | 16 | 2 |  | 2018-08-14 22:47 | 1555 | 106 |  | 25 |  | *전공정 작업지연, 감속주입(정속유지강종) ID: 101~106 201~206 | [14 empty] | 97.32 | 100 | 0 | 0 | 0 |  | 400 |  | 선택 | 해제 | 0 | 0 | 0 |  | 400 |  | 선택 | 해제 | 해제 | 미정 | 미정 | 선택 | 미정 |  | 미정 | BT180180 | H
B47243 | 2018-08-14 | 2 | D | TUNDISH교체전 | 15 | A | 20MNCRS5HM | 소입성보증강 | C1 | BM#2 | 1582 | 51 | 1657 | 1524 | 46 | 9700 |  | 1 | 0.2 | 18 |  | -2 | 1583 | 1646 | 0 | 3.8 | 0 | 11 | 11 | 57 | Y |  | 2018-08-14 23:16 | 77 | 1083 | 35 | 43 | 45 | 46 | 46 | 46 | 45 | 45 | 44 | 42 | 41 |  |  | 41 | 43 | 46 | 41 | 46 | -0.14 | Y | 34.97 | Y | -0.2 | [7 empty] | N | N | N | N | 130 | 0.51 | 57 | 84067 | 98430 | 3070 | 4000 | 5 | 1 | 30 | 2018-08-14 23:18 | 1583 | 120 |  | 12 |  | * 램핑다운 중 T/D 잔강 4.5톤 실측시 댐블럭 붕괴 확인되어 잔강4톤 남김. | D2DB9D5270B241AA8724FCB4084896EF | 9B215A689FD24A8F8740B7AF869EA462 | 42D850355C2D423F9BC9CF837226E670 | [11 empty] | 82.82 | 100 | 0 | 2680 | 0 |  | 450 | 300 | 선택 | 선택 | 0 | 2740 | 0 |  | 450 | 300 | 선택 | 선택 | 해제 | 미정 | 미정 | 미정 | 미정 |  | 미정 | RB110.00 | H
A47346 | 2018-08-14 | 1 | D |  | 6 | A | AE1055LS | 탄소강 | G-AE1055LS | BM#1 | 1597 | 42 | 1595 | 1542 | 40 | 4500 |  | 3 | 0.31 | 25 |  | -1.31 | 1556 | 1595 | 0 | 22.86 |  | 20 | 18 | 66 | Y |  | 2018-08-14 23:38 | 72 | 1088 | 34 | 36 | 37 | 37 | 37 | 37 | 37 | 36 | 35 | 35 | 34 | 34 | 34 | 34 | 36 | 37 | 34 | 37 | -0.06 | Y | 49.98 | Y | 0 | [7 empty] | Y | Y | Y | Y | 180 | 0.48 | 61 | 101508 | 95000 | 7050 | 15900 | 16 | 2 |  | 2018-08-14 23:45 | 1556 | 108 |  | 30 |  | *전공정 작업지연, 감속주입(정속유지강종) ID: 101~106. 201~206 | [14 empty] | 98.94 | 100 | 0 | 0 | 0 |  | 400 |  | 선택 | 해제 | 0 | 0 | 0 |  | 400 |  | 선택 | 해제 | 해제 | 미정 | 미정 | 선택 | 미정 |  | 미정 | BT180180 | H
B47244 | 2018-08-14 | 2 | D | TUNDISH교체 | 1 | A | AE8822H2 | 소입성보증강 | C1 | BM#2 | 1606 | 48 | 1667 | 1555 | 38 | 8300 |  | 1 | 0.25 | 19 |  | -2.41 | 1591 | 1670 | 0 | 3.8 | 0 | 6 | 66 | 61 | Y |  | 2018-08-15 00:23 | 86 | 1088 | -537 | -218 | 32 | 32 | 28 | 32 | 37 | 40 | 40 | 40 | 39 |  |  | 39 | 36 | 40 | 39 | 40 | -0.06 |  | 15.02 | Y | -0.2 |  | 2.54 | 2.54 | 1.59 |  |  |  | N | N | N | N | 150 | 0.5 | 55 | 92448 | 90100 | 2560 | 14100 | 6 | 2 | 10 | 2018-08-15 00:24 | 1591 | 134 |  | 25 |  | * T/D FLUX 용탕부: 120 KG / 유탕부: 15KG 투입 * L/D 첫차지 탄화왕겨200kg투입 *첫 HEAT 수소측정 기준초과(10분)이상공정 등록 및 생관통보. | [14 empty] | 96.3 | 100 | 750 | 0 | 0 |  | 450 | 300 | 선택 | 선택 | 740 | 0 | 0 |  | 450 | 300 | 선택 | 선택 | 해제 | 미정 | 미정 | 미정 | 미정 |  | 미정 | RB110.00 | C
A47347 | 2018-08-14 | 1 | D |  | 7 | A | AE1055LS | 탄소강 | G-AE1055LS | BM#1 | 1576 | 41 | 1575 | 1532 | 34 | 4800 |  | 3 | 0.31 | 25 |  | -1.2 | 1540 | 1575 | 0 | 14.96 |  | 29 | 24 | 57 | Y |  | 2018-08-15 00:46 | 56 | 1087 | 33 | 30 | 29 | 27 | 26 | 25 | 24 | 23 | 22 | 22 | 21 | 20 | 20 | 19 | 25 | 29 | 19 | 0 | -0.18 |  | 54.97 | Y | -0.2 | [7 empty] | Y | Y | Y | Y | 230 | 0.48 | 65 | 101508 | 99170 | 7000 | 16000 | 16 | 2 |  | 2018-08-15 00:54 | 1540 | 98 |  | 25 |  | *전공정 작업지연, 감속주입(정속유지강종) ID: 101~106. 201~206 | [14 empty] | 95.04 | 100 | 0 | 0 | 0 |  | 400 |  | 선택 | 해제 | 0 | 0 | 0 |  | 400 |  | 선택 | 해제 | 해제 | 미정 | 미정 | 선택 | 미정 |  | 미정 | BT180180 | H
B47245 | 2018-08-14 | 2 | D |  | 2 | A | AE8822H2 | 소입성보증강 | C1 | BM#2 | 1603 | 46 | 1644 | 1564 | 38 | 7300 |  | 1 | 0.25 | 18 |  | -2.38 | 1578 | 1645 | 0 | 3.51 | 0 | 37 | 1 | 22945 | Y |  | 2018-08-15 01:28 | 73 | 1193 | 37 | 37 | 37 | 36 | 35 | 34 | 33 | 33 | 32 | 31 | 29 |  |  | 29 | 34 | 37 | 29 | 37 | -0.18 |  | 44.95 | Y | -0.41 |  |  |  | 1.45 |  |  |  | N | N | N | N | 140 | 0.52 | 59 | 100152 | 100810 | 2300 | 13600 | 6 | 2 | 20 | 2018-08-15 01:30 | 1578 | 115 |  | 17 |  | * 래들 대보수 후 첫 HEAT | [14 empty] | 97.23 | 100 | 0 | 0 | 0 |  | 450 | 300 | 선택 | 선택 | 0 | 0 | 0 |  | 450 | 300 | 선택 | 선택 | 해제 | 미정 | 미정 | 미정 | 미정 |  | 미정 | RB110.00 | C
A47348 | 2018-08-14 | 1 | D |  | 8 | A | AE1055LS | 탄소강 | G-AE1055LS | BM#1 | 1579 | 43 | 1582 | 1533 | 34 | 4700 |  | 3 | 0.3 | 25 |  | -1.41 | 1541 | 1582 | 0 | 15.06 |  | 2 | 51 | 69 | Y |  | 2018-08-15 01:51 | 57 | 1087 | 19 | 21 | 23 | 23 | 23 | 23 | 23 | 22 | 21 | 20 | 20 | 20 | 19 | 19 | 21 | 23 | 19 | 23 | -0.08 |  | 49.98 | Y | -0.2 | [7 empty] | Y | Y | Y | Y | 220 | 0.49 | 63 | 101508 | 98080 | 7050 | 13500 | 16 | 2 |  | 2018-08-15 02:06 | 1541 | 99 |  | 26 |  | *전공정 작업지연, 감속주입(정속유지강종) ID: 101~106. 201~206 | [14 empty] | 95.13 | 100 | 0 | 0 | 0 |  | 400 |  | 선택 | 해제 | 0 | 0 | 0 |  | 400 |  | 선택 | 해제 | 해제 | 미정 | 미정 | 선택 | 미정 |  | 미정 | BT180180 | H
B47246 | 2018-08-14 | 2 | D |  | 3 | A | AE8822H2 | 소입성보증강 | C1 | BM#2 | 1608 | 42 | 1634 | 1556 | 36 | 7400 |  | 1 | 0.23 | 18 |  | -2.01 | 1576 | 1633 | 0 | 3.75 | 0 | 10 | 2 | 71 | Y |  | 2018-08-15 02:26 | 71 | 1089 | 26 | 34 | 35 | 35 | 34 | 33 | 31 | 30 | 28 | 26 | 25 | 23 |  | 23 | 30 | 35 | 23 | 0 | -0.27 |  | 45.02 | Y | -0.41 | [7 empty] | N | N | N | N | 130 | 0.47 | 62 | 92448 | 97080 | 2950 | 14000 | 6 | 2 | 30 | 2018-08-15 02:30 | 1576 | 113 |  | 21 |  | * 전공정(전기로#2기)작업지연 감속주입 함. | [14 empty] | 92.45 | 100 | 0 | 0 | 0 |  | 450 | 300 | 선택 | 선택 | 0 | 0 | 0 |  | 450 | 300 | 선택 | 선택 | 해제 | 미정 | 미정 | 미정 | 미정 |  | 미정 | RB110.00 | H
A47349 | 2018-08-14 | 1 | D |  | 9 | A | AE1055LS | 탄소강 | G-AE1055LS | BM#1 | 1582 | 42 | 1586 | 1531 | 32 | 4400 |  | 3 | 0.3 | 25 |  | -1.4 | 1545 | 1586 | 0 | 16.28 |  | 21 | 33 | 68 | Y |  | 2018-08-15 02:53 | 61 | 1088 | 18 | 21 | 23 | 24 | 25 | 25 | 25 | 24 | 24 | 23 | 23 | 22 |  | 22 | 23 | 25 | 22 | 25 | -0.08 | Y | 34.98 | Y | -0.2 | [7 empty] | Y | Y | Y | Y | 210 | 0.49 | 59 | 84590 | 93390 | 7080 | 15500 | 16 | 2 |  | 2018-08-15 03:04 | 1545 | 106 |  | 30 |  | *전공정 작업지연, 감속주입(정속유지강종) ID: 101~105. 201~205 | [14 empty] | 83.75 | 100 | 0 | 0 | 0 |  | 400 |  | 선택 | 해제 | 0 | 0 | 0 |  | 400 |  | 선택 | 해제 | 해제 | 미정 | 미정 | 선택 | 선택 | 6 | 미정 | BT180180 | H
B47247 | 2018-08-14 | 2 | D |  | 4 | A | AE8822H2 | 소입성보증강 | C1 | BM#2 | 1594 | 40 | 1647 | 1567 | 34 | 7000 |  | 1 | 0.23 | 17 |  | -2.11 | 1578 | 1643 | 0 | 3.83 | 0 | 11 | 12 | 75 | Y |  | 2018-08-15 03:30 | 73 | 1087 | 30 | 35 | 38 | 39 | 38 | 37 | 37 | 34 | 32 | 30 |  |  |  | 30 | 35 | 39 | 30 | 0 | -0.26 | Y | 34.98 | Y | -0.4 | [7 empty] | N | N | N | N | 120 | 0.52 | 57 | 97320 | 99090 | 1920 | 13200 | 6 | 2 | 40 | 2018-08-15 03:41 | 1578 | 119 |  | 23 | [16 empty] | 96.36 | 100 | 0 | 0 | 0 |  | 450 | 300 | 선택 | 선택 | 0 | 0 | 0 |  | 450 | 300 | 선택 | 선택 | 해제 | 미정 | 미정 | 미정 | 미정 |  | 미정 | RB140.00 | C
A47350 | 2018-08-14 | 1 | D |  | 10 | B | AE1055LS | 탄소강 | G-AE1055LS | BM#1 | 1588 | 40 | 1580 | 1536 | 33 | 4600 |  | 3 | 0.3 | 25 |  | -1.22 | 1537 | 1580 | 0.75 | 15.74 |  | 20 | 19 | 66 | Y |  | 2018-08-15 04:03 | 53 | 1088 | 21 | 22 | 23 | 23 | 23 | 22 | 21 | 20 | 20 | 19 | 19 | 19 |  | 19 | 21 | 23 | 19 | 23 | -0.09 |  | 45.07 | Y | 0 | [7 empty] | Y | Y | Y | Y | 200 | 0.5 | 59 | 101508 | 95400 | 7090 | 15500 | 16 | 2 |  | 2018-08-15 04:10 | 1537 | 104 |  | 20 | [16 empty] | 98.55 | 100 | 0 | 0 | 0 |  | 400 |  | 선택 | 해제 | 0 | 0 | 0 |  | 400 |  | 선택 | 해제 | 해제 | 미정 | 미정 | 선택 | 미정 |  | 미정 | BT180180 | H
B47248 | 2018-08-14 | 2 | D |  | 5 | A | AE8822H2 | 소입성보증강 | C1 | BM#2 | 1587 | 46 | 1627 | 1535 | 40 | 8100 |  | 1 | 0.23 | 18 |  | -2.11 | 1574 | 1629 | 0 | 3.73 | 0 | 6 | 67 | 56 | Y |  | 2018-08-15 04:32 | 69 | 1087 | 34 | 38 | 39 | 39 | 39 | 38 | 37 | 36 | 35 | 34 | 32 | 30 |  | 30 | 36 | 39 | 30 | 39 | -0.2 |  | 44.93 | Y | -0.4 | [7 empty] | N | N | N | N | 110 | 0.52 | 59 | 102900 | 104670 | 3370 | 12900 | 6 | 2 | 10 | 2018-08-15 04:37 | 1574 | 113 |  | 23 | [16 empty] | 95.28 | 100 | 0 | 0 | 0 |  | 450 | 300 | 선택 | 선택 | 0 | 0 | 0 |  | 450 | 300 | 선택 | 선택 | 해제 | 미정 | 미정 | 미정 | 미정 |  | 미정 | RB140.00 | C
A47351 | 2018-08-14 | 1 | A |  | 11 | A | AE1055LS | 탄소강 | G-AE1055LS | BM#1 | 1611 | 41 | 1589 | 1546 | 39 | 4000 |  | 3 | 0.3 | 25 |  | -1.36 | 1549 | 1589 | 0 | 14.52 |  | 29 | 25 | 59 | Y |  | 2018-08-15 04:55 | 65 | 1087 | 18 | 23 | 28 | 30 | 31 | 31 | 30 | 30 | 30 | 29 | 29 | 29 |  | 29 | 28 | 31 | 29 | 30 | -0.06 | Y | 35.03 | Y | 0 | [7 empty] | Y | Y | Y | Y | 190 | 0.5 | 58 | 84590 | 95030 | 7040 | 15440 | 16 | 2 |  | 2018-08-15 05:09 | 1549 | 106 |  | 29 | [16 empty] | 82.93 | 100 | 0 | 0 | 0 |  | 400 |  | 선택 | 해제 | 0 | 0 | 0 |  | 400 |  | 선택 | 해제 | 해제 | 미정 | 미정 | 선택 | 미정 |  | 미정 | BT180180 | H
B47249 | 2018-08-14 | 2 | A |  | 6 | A | AE8822H2 | 소입성보증강 | C1 | BM#2 | 1624 | 38 | 1636 | 1566 | 33 | 6700 |  | 1 | 0.23 | 18 |  | -2.01 | 1579 | 1633 | 0 | 3.72 | 0 | 37 | 2 | 66 | Y |  | 2018-08-15 05:34 | 74 | 1089 | 27 | 30 | 33 | 34 | 35 | 35 | 35 | 34 | 33 | 31 | 30 | 28 |  | 28 | 32 | 35 | 28 | 35 | -0.2 | Y | 34.98 | Y | -0.4 | [7 empty] | N | N | N | N | 150 | 0.49 | 58 | 102900 | 96920 | 4200 | 13800 | 6 | 2 |  | 2018-08-15 05:35 | 1579 | 112 |  | 24 |  | *전공정 요청 감속주입 | [14 empty] | 101.88 | 100 | 0 | 0 | 0 |  | 450 | 300 | 선택 | 선택 | 0 | 0 | 0 |  | 450 | 300 | 선택 | 선택 | 해제 | 미정 | 미정 | 미정 | 선택 | 5 | 미정 | RB140.00 | C
A47352 | 2018-08-14 | 1 | A |  | 12 | A | AE1055LS | 탄소강 | G-AE1055LS | BM#1 | 1589 | 40 | 1589 | 1547 | 36 | 4800 |  | 3 | 0.3 | 25 |  | -1.66 | 1541 | 1589 | 0 | 15.39 |  | 2 | 52 | 57 | Y |  | 2018-08-15 06:03 | 57 | 1088 | 28 | 28 | 28 | 28 | 27 | 26 | 26 | 25 | 23 | 23 | 22 | 21 |  | 21 | 26 | 28 | 21 | 28 | -0.16 |  | 45 | Y | -0.2 | [7 empty] | Y | Y | Y | Y | 180 | 0.5 | 60 | 101508 | 99270 | 7030 | 15900 | 16 | 2 |  | 2018-08-15 06:12 | 1541 | 99 |  | 21 | [16 empty] | 95.54 | 100 | 0 | 0 | 0 |  | 400 |  | 선택 | 해제 | 0 | 0 | 0 |  | 400 |  | 선택 | 해제 | 해제 | 미정 | 미정 | 선택 | 미정 |  | 미정 | BT180180 | H
B47250 | 2018-08-14 | 2 | A |  | 7 | A | AE8822H2 | 소입성보증강 | C1 | BM#2 | 1589 | 45 | 1644 | 1544 | 37 | 8000 |  | 1 | 0.23 | 18 |  | -2.19 | 1578 | 1638 | 0 | 5.45 | 0 | 10 | 3 | 53 | Y |  | 2018-08-15 06:46 | 73 | 1087 | 25 | 33 | 37 | 39 | 39 | 39 | 38 | 36 | 36 | 35 | 34 | 32 |  | 32 | 36 | 39 | 32 | 39 | -0.18 | Y | 39.98 | Y | -0.4 | [7 empty] | N | N | N | N | 140 | 0.52 | 56 | 102900 | 96190 | 6610 | 14500 | 6 | 2 |  | 2018-08-15 06:46 | 1579 | 113 |  | 14 | [16 empty] | 100.15 | 100 | 0 | 0 | 0 |  | 450 | 300 | 선택 | 선택 | 0 | 0 | 0 |  | 450 | 300 | 선택 | 선택 | 해제 | 미정 | 미정 | 미정 | 미정 |  | 미정 | RB140.00 | C
A47353 | 2018-08-14 | 1 | A |  | 13 | A | AE1055LS | 탄소강 | G-AE1055LS | BM#1 | 1591 | 40 | 1591 | 1535 | 30 | 4900 |  | 3 | 0.31 | 26 |  | -1.23 | 1554 | 1591 | 0 | 19.45 |  | 21 | 34 | 66 | Y |  | 2018-08-15 07:07 | 70 | 1088 | 20 | 21 | 27 | 30 | 32 | 32 | 32 | 32 | 32 | 31 | 31 | 30 | 29 | 29 | 29 | 32 | 29 | 32 | -0.07 | Y | 40 | Y | -0.2 | [7 empty] | Y | Y | Y | Y | 230 | 0.5 | 62 | 101508 | 97690 | 7050 | 16640 | 16 | 2 |  | 2018-08-15 07:09 | 1554 | 98 |  | 18 |  | *주입말 전공정 지연으로 감속주입-정속주입 강종 감속으로 이상재 등록ID:106.206 *주입말 전공정 지연으로 감속주입-감속주입 20%이상으로 이상재등록및 생관통보ID:106.206 | [14 empty] | 96.95 | 100 | 0 | 0 | 0 |  | 400 |  | 선택 | 해제 | 0 | 0 | 0 |  | 400 |  | 선택 | 해제 | 해제 | 미정 | 미정 | 선택 | 미정 |  | 미정 | BT180180 | H
B47251 | 2018-08-15 | 2 | A |  | 8 | B | AE8822H2 | 소입성보증강 | C1 | BM#2 | 1581 | 44 | 1636 | 1555 | 40 | 8100 |  | 1 | 0.23 | 18 |  | 0 | 1569 | 1632 | 0 | 4.65 | 0 | 11 | 13 | 57 | Y |  | 2018-08-15 07:46 | 64 | 1124 | 30 | 34 | 38 | 39 | 40 | 39 | 38 | 37 | 36 | 35 | 33 | 32 | 30 | 30 | 36 | 40 | 30 | 0 | -0.25 | Y | 39.98 | Y | -0.4 | [7 empty] | N | N | N | N | 130 | 0.51 | 63 | 97864 | 102760 | 4760 | 14700 | 6 | 2 |  | 2018-08-15 07:48 | 1569 | 113 |  | 11 |  | *전공정 지연 감속주입 *전공정 작업 성분오버로 20%이상 감속주입 이상공정등록및 생관통보 | [14 empty] | 91.85 | 100 | 0 | 0 | 0 |  | 450 | 300 | 선택 | 선택 | 0 | 0 | 0 |  | 450 | 300 | 선택 | 선택 | 해제 | 미정 | 미정 | 미정 | 미정 |  | 미정 | RB110.00 | C
A47354 | 2018-08-15 | 1 | A |  | 14 | A | AE1055LS | 탄소강 | G-AE1055LS | BM#1 | 1593 | 40 | 1600 | 1533 | 31 | 5300 |  | 3 | 0.3 | 25 |  | -1.8 | 1547 | 1600 | 0 | 22.26 |  | 20 | 20 | 61 | Y |  | 2018-08-15 08:28 | 63 | 1101 | 27 | 30 | 32 | 33 | 34 | 33 | 32 | 32 | 31 | 29 | 29 | 28 | 27 | 26 | 30 | 34 | 26 | 32 | -0.18 | Y | 45 | Y | -0.2 | [7 empty] | Y | Y | Y | Y | 210 | 0.4 | 68 | 84590 | 89600 | 5110 | 13640 | 16 | 2 |  | 2018-08-15 08:27 | 1547 | 91 |  | 4 |  | *전공정 지연으로 감속주입-정속주입 강종 감속으로 이상재 등록 *전공정 지연으로 감속주입-감속주입 20%이상으로 이상재등록및 생관통보 *L/D도착 지연으로 L/D물량 5.0ton이월함 | [14 empty] | 89.32 | 100 | 0 | 0 | 0 |  | 650 |  | 선택 | 해제 | 0 | 0 | 0 |  | 650 |  | 선택 | 해제 | 해제 | 미정 | 선택 | 해제 | 미정 |  | 미정 | BT180180 | H
B47252 | 2018-08-15 | 2 | A | TUNDISH교체전 | 9 | A | AE8822H2 | 소입성보증강 | C1 | BM#2 | 1622 | 56 | 1625 | 1546 | 44 | 9100 |  | 1 | 0.25 | 18 |  | 0 | 1650 | 1650 | 0 | 6.07 | 0 | 6 | 68 | 59 | Y |  | 2018-08-15 08:48 | 145 | 1119 | 26 | 41 | 48 | 52 | 54 | 55 | 56 | 55 | 55 | 54 | 53 | 52 | 51 | 45 | 50 | 56 | 45 | 55 | -0.22 | Y | 49.33 | Y | -0.4 | [7 empty] | N | N | N | N | 120 | 0.4 | 83 | 103412 | 108840 | 3660 | 2500 | 6 | 2 |  | 2018-08-15 08:52 | 1599 | 118 |  | 16 |  | *전공정 성분오버로 20%이상 감속주입 이상공정등록 및 생관통보 | 4B0032870CC446BBAFDDA604367F3F93 | CECE811268604FDEBFDCDFDC3F058F02 | 2B206B034C4B4B39AE5055F14E04F085 | [11 empty] | 91.92 | 100 | 0 | 2500 | 0 |  | 450 | 300 | 선택 | 선택 | 0 | 2500 | 0 |  | 450 | 300 | 선택 | 선택 | 해제 | 미정 | 미정 | 미정 | 미정 |  | 미정 | RB140.00 | C
C45797 | 2018-08-15 | 3 | A | TUNDISH교체전 | 15 | B | AE1055LS | 탄소강 | G-AE1055LS | BM#1 | 1637 | 41 | 1610 | 1568 | 27 | 4800 |  | 3 | 0.31 | 22 |  | 59.38 | 1544 | 0 | 0 | 17.45 |  | 16 | 69 | 62 | Y |  | 2018-08-15 09:37 | 60 | 1079 | 23 | 31 | 34 | 35 | 35 | 35 | 34 | 33 | 32 | 31 | 29 | 28 |  | 28 | 32 | 35 | 28 | 35 | -0.17 | Y | 40 | Y | -0.2 |  |  |  | 1.39 |  |  |  | Y | N | N | M | 210 | 0.5 | 56 | 97405 | 95660 | 6990 | 1500 | 16 | 2 |  | 2018-08-15 09:43 | 1544 | 88 |  | 7 |  | *RH 진공시간 미달-25분→22분 진공 | 590DA6DF3D164989B4A94476490ABFCA | 7CE5CE11AA104A54875BB95F17592756 |  | 168F3A3CD01644CD95F783AD6B0C4693 | [10 empty] | 94.89 | 100 | 0 | 3500 | 0 |  | 400 |  | 선택 | 해제 | 0 | 3500 | 0 |  | 400 |  | 선택 | 해제 | 해제 | 미정 | 미정 | 선택 | 미정 |  | 미정 | BT180180 | H
A47356 | 2018-08-15 | 1 | A | TUNDISH교체 | 1 | A | SM45C | 탄소강 | SM45C | BM#2 | 1587 | 41 | 1618 | 1547 | 33 | 6100 |  | 3 | 0.31 | 16 |  | -1.59 | 1586 | 1618 | 0 | 13.88 |  | 2 | 53 | 100 | Y |  | 2018-08-15 10:28 | 93 | 1099 | -337 | -285 | 25 | 31 | 30 | 30 | 34 | 38 | 40 | 40 | 41 | 41 | 41 | 40 | 38 | 41 | 40 | 41 | -0.04 |  | 20 | Y | -0.2 |  | 2.66 | 2.49 | 1.77 |  |  |  | N | N | N | N | 190 | 0.48 | 64 | 93205 | 102990 | 3960 | 13900 | 14 | 1 |  | 2018-08-15 10:33 | 1586 | 98 |  | 27 |  | *T/D교체 슬리브롱노즐사용 *T/D플럭스 120/15KG *L/D첫차지 탄화왕겨사용 | [14 empty] | 87.15 | 100 | 700 | 0 | 0 |  | 650 | 400 | 선택 | 해제 | 700 | 0 | 0 |  | 650 | 400 | 선택 | 해제 | 해제 | 미정 | 미정 | 미정 | 미정 |  | 미정 | SB180180 | H
B47253 | 2018-08-15 | 2 | A | TUNDISH교체 | 1 | A | KSG4120H | 소입성보증강 | C | BM#1 | 1570 | 31 | 1664 | 1636 | 19 | 9700 |  | 1 | 0.19 | 21 |  | 0 | 1599 | 1669 | 0 | 3.87 | 0 | 37 | 3 | 67 | Y |  | 2018-08-15 10:42 | 86 | 1102 | -122 | 18 | 17 | 21 | 25 | 27 | 28 | 29 | 29 | 29 | 29 |  |  | 29 | 21 | 29 | 29 | 29 | 0 |  | 15.02 | Y | 0 | 1.2 | 2.35 | 2.35 |  |  |  |  | N | N | N | N | 150 | 0.52 | 56 | 101508 | 98940 | 5170 | 15540 | 17 | 2 |  | 2018-08-15 10:41 | 1599 | 167 |  | 25 |  | *T/D가열온도:자동-1242`.수동건-1245`.STR#1:1014.STR#2:1044.T/D FLUX 유:15,용:225,탄화왕겨 200kg 투입 | [14 empty] | 97.14 | 100 | 1000 | 0 | 0 |  | 410 |  | 선택 | 선택 | 1000 | 0 | 0 |  | 410 |  | 선택 | 선택 | 해제 | 미정 | 선택 | 미정 | 선택 |  | 미정 | BT180180 | H
C45798 | 2018-08-15 | 3 | A |  | 2 | A | SM45C | 탄소강 | SM45C | BM#2 | 1633 | 42 | 1665 | 1565 | 35 | 6400 |  | 2 | 0.5 | 15 | 40 | -2.57 | 1582 | 1641 | 0.76 | 0 | 11 | 28 | 23 | 63 | N | 1 | 2018-08-15 10:47 | 89 | 1099 | 36 | 33 | 32 | 33 | 33 | 33 | 32 | 31 | 30 | 29 | 27 |  |  | 27 | 32 | 33 | 27 | 33 | -0.17 | Y | 34.98 | Y | -0.4 | [7 empty] | N | N | N | N | 180 | 0.5 | 55 | 93335 | 92770 | 2880 | 13800 | 14 | 1 | 10 | 2018-08-15 11:19 | 1582 | 158 |  | 75 |  | *강제개공실시 나탕주입 301.401 이상공정등록및 생관통보 | [14 empty] | 97.63 | 72.73 | 0 | 0 | 0 |  | 650 | 400 | 선택 | 해제 | 0 | 0 | 0 |  | 650 | 400 | 선택 | 해제 | 해제 | 미정 | 미정 | 미정 | 미정 |  | 미정 | SB180180 | H
A47357 | 2018-08-15 | 1 | A |  | 2 | B | KSG4120H | 소입성보증강 | C | BM#1 | 1609 | 41 | 1616 | 1548 | 37 | 6800 |  | 3 | 0.31 | 20 |  | -1.31 | 1584 | 1616 | 0 | 13.89 |  | 21 | 35 | 90 | Y |  | 2018-08-15 11:30 | 71 | 1101 | 27 | 27 | 28 | 28 | 27 | 27 | 27 | 26 | 25 | 25 | 24 | 23 |  | 23 | 26 | 28 | 23 | 27 | -0.11 |  | 45 | Y | -0.2 | [7 empty] | N | N | N | N | 140 | 0.55 | 58 | 101508 | 104850 | 510 | 15850 | 17 | 1 |  | 2018-08-15 11:52 | 1584 | 112 |  | 36 |  | *전공정요청 L/D잔강 이월 안함-이상재등록 | [14 empty] | 96.4 | 100 | 0 | 0 | 300 |  | 410 |  | 선택 | 선택 | 0 | 0 | 300 |  | 410 |  | 선택 | 선택 | 해제 | 미정 | 미정 | 미정 | 미정 |  | 미정 | BT180180 | H
B47255 | 2018-08-15 | 2 | A |  | 3 | A | SM45C | 탄소강 | SM45C | BM#2 | 1571 | 44 | 1624 | 1524 | 33 | 7000 |  | 1 | 0.21 | 15 |  | -2.01 | 1559 | 1617 | 0 | 3.32 | 0 | 11 | 14 | 86 | Y |  | 2018-08-15 12:25 | 66 | 1104 | 22 | 25 | 28 | 29 | 29 | 29 | 28 | 27 | 26 | 25 | 24 | 22 |  | 22 | 26 | 29 | 22 | 29 | -0.17 | Y | 40 | Y | -0.4 | [7 empty] | N | N | N | N | 170 | 0.51 | 58 | 94246 | 98740 | 1810 | 14300 | 14 | 1 | 20 | 2018-08-15 12:34 | 1559 | 133 |  | 36 | [16 empty] | 93.78 | 75 | 0 | 0 | 0 |  | 650 | 400 | 선택 | 해제 | 0 | 0 | 0 |  | 650 | 400 | 선택 | 해제 | 해제 | 미정 | 미정 | 미정 | 미정 |  | 미정 | RB140.00 | C
A47358 | 2018-08-15 | 1 | C |  | 3 | A | KSG4120H | 소입성보증강 | C | BM#1 | 1612 | 46 | 1610 | 1535 | 41 | 7400 |  | 3 | 0.32 | 18 |  | -1.3 | 1579 | 1610 | 0 | 13.8 |  | 20 | 21 | 75 | Y |  | 2018-08-15 12:34 | 66 | 1099 | 21 | 24 | 24 | 24 | 24 | 23 | 21 | 20 | 19 | 18 | 17 | 15 | 14 | 12 | 20 | 24 | 12 | 24 | -0.22 |  | 55 | Y | -0.4 | [7 empty] | N | N | N | N | 130 | 0.51 | 66 | 101508 | 109400 | 3290 | 14500 | 17 | 1 |  | 2018-08-15 12:43 | 1579 | 112 |  | 32 |  | *전공정요청 L/D잔강 이월 안함-이상재등록 *전공정지연 감속주입 | [14 empty] | 90.11 | 100 | 0 | 0 | 0 |  | 410 |  | 선택 | 선택 | 0 | 0 | 0 |  | 410 |  | 선택 | 선택 | 해제 | 미정 | 미정 | 미정 | 미정 |  | 미정 | BT180180 | H
B47256 | 2018-08-15 | 2 | C |  | 4 | A | SM45C | 탄소강 | SM45C | BM#2 | 1605 | 42 | 1627 | 1546 | 32 | 6400 |  | 1 | 0.25 | 16 |  | -2.37 | 1573 | 1625 | 0 | 3.44 | 0 | 6 | 69 | 63 | Y |  | 2018-08-15 13:12 | 80 | 1101 | 19 | 28 | 31 | 33 | 35 | 36 | 36 | 36 | 35 | 33 | 32 | 29 | 27 | 27 | 32 | 36 | 27 | 36 | -0.26 | Y | 34.98 | Y | -0.4 | [7 empty] | N | N | N | N | 160 | 0.46 | 61 | 99789 | 90170 | 3450 | 15700 | 14 | 1 | 30 | 2018-08-15 13:18 | 1573 | 139 |  | 49 |  | *빅사이즈에서 일반사이즈로 변경 *전공정 요청 10%이상 감속주입, 이상공정 등록 및 생관통보(전공정 성분 오버) | [14 empty] | 106.61 | 75 | 0 | 0 | 0 |  | 650 | 700 | 선택 | 해제 | 0 | 0 | 0 |  | 650 | 700 | 선택 | 해제 | 해제 | 미정 | 미정 | 미정 | 미정 |  | 미정 | RB140.00 | C
A47359 | 2018-08-15 | 1 | C |  | 4 | A | KSG4120H | 소입성보증강 | C | BM#1 | 1592 | 46 | 1625 | 1557 | 41 | 7500 |  | 1 | 0.21 | 18 |  | -2.08 | 1577 | 1633 | 0 | 2.91 | 0 | 29 | 27 | 71 | Y |  | 2018-08-15 13:55 | 64 | 1098 | 10 | 21 | 26 | 29 | 29 | 29 | 28 | 27 | 26 | 24 | 23 | 21 | 19 | 19 | 24 | 29 | 19 | 29 | -0.22 | Y | 44.97 | Y | -0.4 | [7 empty] | N | N | N | N | 120 | 0.48 | 65 | 84590 | 97500 | 170 | 15700 | 17 | 1 |  | 2018-08-15 14:02 | 1577 | 114 |  | 20 |  | *전공정요청 L/D잔강 이월 안함-이상재등록 *전공정요청 감속주입 | [14 empty] | 86.63 | 100 | 0 | 0 | 0 |  | 410 |  | 선택 | 선택 | 0 | 0 | 0 |  | 410 |  | 선택 | 선택 | 해제 | 미정 | 미정 | 미정 | 미정 |  | 미정 | BT180180 | H
B47257 | 2018-08-15 | 2 | C |  | 5 | A | SM45C | 탄소강 | SM45C | BM#2 | 1604 | 57 | 1625 | 1557 | 28 | 6100 |  | 2 | 0.5 | 15 | 40 | 0 | 1612 | 1612 | 0.46 | 0 |  | 10 | 5 | 37 | Y |  | 2018-08-15 14:26 | 119 | 1094 | 25 | 23 | 25 | 26 | 25 | 25 | 23 | 21 | 20 | 19 | 17 |  |  | 17 | 23 | 26 | 17 | 25 | -0.22 | Y | 40 | Y | -0.4 | [7 empty] | N | N | N | N | 150 | 0.51 | 55 | 91895 | 94130 | 3750 | 14600 | 14 | 1 | 40 | 2018-08-15 14:57 | 1552 | 134 |  | 40 | [16 empty] | 9189500 | 72.73 | 0 | 0 | 0 |  | 650 | 400 | 선택 | 해제 | 0 | 0 | 0 |  | 650 | 400 | 선택 | 해제 | 해제 | 미정 | 미정 | 미정 | 미정 |  | 미정 | RB114.30 | C
A47360 | 2018-08-15 | 1 | C |  | 5 | A | KSG4120H | 소입성보증강 | C | BM#1 | 1635 | 43 | 1650 | 1587 | 37 | 6500 |  | 1 | 0.25 | 19 |  | -2.18 | 1587 | 1641 | 0 | 4.2 | 0 | 37 | 4 | 60 | Y |  | 2018-08-15 14:51 | 74 | 1096 | 16 | 23 | 27 | 29 | 30 | 31 | 31 | 30 | 30 | 29 | 27 | 26 | 24 | 23 | 27 | 31 | 23 | 30 | -0.2 | Y | 40 | Y | -0.2 | [7 empty] | N | N | N | N | 110 | 0.44 | 68 | 101508 | 97450 | 5000 | 16400 | 17 | 1 |  | 2018-08-15 14:58 | 1587 | 122 |  | 29 |  | *전공정요청 감속주입 *HEAT내 주속 20%이상 감속주입ID:105~106.205~206 | [14 empty] | 99.08 | 100 | 0 | 0 | 0 |  | 410 |  | 선택 | 선택 | 0 | 0 | 0 |  | 410 |  | 선택 | 선택 | 해제 | 미정 | 선택 | 미정 | 미정 |  | 미정 | BT180180 | H
B47258 | 2018-08-15 | 2 | C |  | 6 | A | SM45C | 탄소강 | SM45C | BM#2 | 1626 | 46 | 1627 | 1565 | 29 | 6000 |  | 1 | 0.23 | 20 |  | 0 | 1555 | 1629 | 0 | 5.15 | 0 | 2 | 54 | 89 | Y |  | 2018-08-15 15:43 | 62 | 1095 | 15 | 20 | 23 | 25 | 26 | 25 | 25 | 24 | 24 | 22 | 21 | 20 | 18 | 18 | 22 | 26 | 18 | 25 | -0.2 | Y | 40 | Y | -0.4 | [7 empty] | Y | Y | Y | Y | 190 | 0.47 | 63 | 100076 | 98400 | 3650 | 15100 | 14 | 1 | 10 | 2018-08-15 15:50 | 1555 | 134 |  | 21 | [16 empty] | 97.59 | 75 | 0 | 0 | 0 |  | 650 | 700 | 선택 | 해제 | 0 | 0 | 0 |  | 650 | 700 | 선택 | 해제 | 해제 | 미정 | 미정 | 미정 | 미정 |  | 미정 | RB250.00 | C
A47361 | 2018-08-15 | 1 | C |  | 6 | A | KSG4120H | 소입성보증강 | C | BM#1 | 1613 | 51 | 1650 | 1594 | 43 | 7100 |  | 1 | 0.23 | 19 |  | -2.01 | 1583 | 1630 | 0.44 | 6.55 | 0 | 21 | 36 | 64 | Y |  | 2018-08-15 16:10 | 70 | 1091 | 21 | 25 | 29 | 30 | 31 | 31 | 30 | 29 | 27 | 26 | 24 | 23 |  | 23 | 27 | 31 | 23 | 0 | -0.23 | Y | 34.98 | Y | -0.2 | [7 empty] | N | N | N | N | 100 | 0.5 | 58 | 101508 | 90650 | 4970 | 15600 | 17 | 1 |  | 2018-08-15 16:20 | 1587 | 133 |  | 20 |  | *전공정요청 감속주입 | [14 empty] | 106.12 | 100 | 0 | 0 | 0 |  | 410 |  | 선택 | 선택 | 0 | 0 | 0 |  | 410 |  | 선택 | 선택 | 해제 | 미정 | 선택 | 미정 | 미정 |  | 미정 | BT180180 | H
B47259 | 2018-08-15 | 2 | C |  | 7 | A | SM45C | 탄소강 | SM45C | BM#2 | 1590 | 49 | 1624 | 1554 | 35 | 6500 |  | 2 | 0.5 | 15 |  | -1.36 | 1568 | 1598 | 0.46 | 0 |  | 11 | 15 | 41 | Y |  | 2018-08-15 16:43 | 75 | 1098 | 15 | 24 | 29 | 33 | 34 | 35 | 34 | 34 | 33 | 32 | 31 | 29 | 27 | 27 | 30 | 35 | 27 | 34 | -0.23 | Y | 35.02 | Y | -0.4 | [7 empty] | Y | Y | Y | Y | 180 | 0.47 | 64 | 96868 | 99260 | 3300 | 15200 | 14 | 1 | 10 | 2018-08-15 17:06 | 1568 | 137 |  | 28 | [16 empty] | 94.32 | 75 | 0 | 0 | 0 |  | 650 | 700 | 선택 | 해제 | 0 | 0 | 0 |  | 650 | 700 | 선택 | 해제 | 해제 | 미정 | 미정 | 미정 | 미정 |  | 미정 | RB200.00 | C
A47362 | 2018-08-15 | 1 | C |  | 7 | A | KSG4120H | 소입성보증강 | C | BM#1 | 1600 | 40 | 1633 | 1577 | 33 | 6200 |  | 1 | 0.25 | 18 |  | -2.09 | 1565 | 1627 | 0 | 4.85 | 0 | 20 | 22 | 53 | Y |  | 2018-08-15 17:11 | 52 | 1092 | 21 | 23 | 24 | 24 | 23 | 22 | 21 | 20 | 19 | 18 | 16 | 15 | 13 | 13 | 20 | 24 | 13 | 0 | -0.22 |  | 50 | Y | -0.4 | [7 empty] | N | N | N | N | 150 | 0.46 | 62 | 84590 | 96850 | 5000 | 15900 | 17 | 1 |  | 2018-08-15 17:23 | 1565 | 126 |  | 18 |  | *전공정요청 감속주입 | [14 empty] | 83.05 | 100 | 0 | 0 | 0 |  | 410 |  | 선택 | 선택 | 0 | 0 | 0 |  | 410 |  | 선택 | 선택 | 해제 | 미정 | 선택 | 해제 | 미정 |  | 미정 | BT180180 | H
B47260 | 2018-08-15 | 2 | C |  | 8 | A | SM45C | 탄소강 | SM45C | BM#2 | 1569 | 66 | 1514 | 1515 | 43 | 7700 |  | 1 | 0.23 | 16 |  | -2.09 | 1557 | 1618 | 0 | 3.08 | 0 | 6 | 70 | 47 | Y |  | 2018-08-15 17:54 | 64 | 1095 | 22 | 28 | 32 | 34 | 35 | 35 | 35 | 34 | 33 | 32 | 30 | 29 | 27 | 27 | 31 | 35 | 27 | 35 | -0.2 | Y | 40 | Y | -0.4 | [7 empty] | Y | Y | Y | Y | 170 | 0.47 | 64 | 155928 | 100190 | 860 | 14800 | 14 | 1 | 20 | 2018-08-15 18:09 | 1557 | 139 |  | 25 |  | *연연주 혼탕부 성분확인 ID:308~310,407~409 | [14 empty] | 154.23 | 73.68 | 0 | 0 | 0 |  | 650 | 600 | 선택 | 해제 | 0 | 0 | 0 |  | 650 | 600 | 선택 | 해제 | 해제 | 미정 | 미정 | 미정 | 미정 |  | 미정 | RB190.00 | C
A47363 | 2018-08-15 | 1 | C |  | 8 | A | KSG4120H | 소입성보증강 | C | BM#1 | 1580 | 48 | 1625 | 1517 | 39 | 8100 |  | 3 | 0.29 | 19 |  | 0 | 1574 | 1625 | 0 | 12.45 |  | 29 | 28 | 56 | Y |  | 2018-08-15 18:07 | 61 | 1090 | 11 | 18 | 23 | 24 | 25 | 26 | 26 | 25 | 24 | 24 | 22 | 21 | 20 | 19 | 22 | 26 | 19 | 24 | -0.17 | Y | 40.02 | Y | -0.2 | [7 empty] | N | N | N | N | 140 | 0.47 | 65 | 101508 | 97600 | 6600 | 16100 | 17 | 1 |  | 2018-08-15 18:18 | 1574 | 116 |  | 25 |  | *전공정요청 감속주입 *HEAT내 주속 20%이상 감속주입ID:101~102.201~202 | [14 empty] | 97.04 | 100 | 0 | 0 | 0 |  | 410 |  | 선택 | 선택 | 0 | 0 | 0 |  | 410 |  | 선택 | 선택 | 해제 | 미정 | 미정 | 선택 | 선택 | 7 | 미정 | BT180180 | H
B47261 | 2018-08-15 | 2 | C |  | 9 | A | SM45CR2 | 탄소강 | SM45CR2 | BM#2 | 1585 | 38 | 1634 | 1560 | 26 | 5600 |  | 1 | 0.25 | 15 |  | -2.53 | 1579 | 1637 | 0 | 3.25 | 0 | 10 | 6 | 53 | Y |  | 2018-08-15 18:43 | 85 | 1096 | 22 | 28 | 33 | 36 | 37 | 37 | 36 | 35 | 34 | 30 | 28 | 26 |  | 26 | 32 | 37 | 26 | 0 | -0.27 | Y | 40 | Y | -0.4 | [7 empty] | N | N | N | N | 160 | 0.47 | 61 | 42345 | 95330 | -980 | 15200 | 14 | 1 | 30 | 2018-08-15 19:02 | 1579 | 142 |  | 43 |  | *연연주 혼탕부 성분확인 ID:301.401 *준빅사이즈 후속 | [14 empty] | 44.88 | 100 | 0 | 0 | 0 |  | 650 | 400 | 선택 | 선택 | 0 | 0 | 0 |  | 650 | 400 | 선택 | 선택 | 해제 | 미정 | 미정 | 미정 | 선택 | 8 | 미정 | RB150.00 | C
A47364 | 2018-08-15 | 1 | C |  | 9 | A | KSG4120H | 소입성보증강 | C | BM#1 | 1578 | 50 | 1629 | 1530 | 41 | 7700 |  | 1 | 0.27 | 18 |  | -2.06 | 1570 | 1626 | 0 | 3.54 | 0 | 37 | 5 | 57 | Y |  | 2018-08-15 19:28 | 57 | 1098 | 19 | 24 | 27 | 28 | 28 | 28 | 27 | 25 | 24 | 23 | 22 | 20 |  | 20 | 25 | 28 | 20 | 28 | -0.2 | Y | 39.98 | Y | -0.4 | [7 empty] | N | N | N | N | 130 | 0.5 | 55 | 84590 | 89000 | 4600 | 16200 | 17 | 1 |  | 2018-08-15 19:32 | 1570 | 112 |  | 11 |  | *전공정요청 감속주입 | [14 empty] | 89.99 | 100 | 0 | 0 | 0 |  | 410 |  | 선택 | 선택 | 0 | 0 | 0 |  | 410 |  | 선택 | 선택 | 해제 | 미정 | 선택 | 미정 | 미정 |  | 미정 | BT180180 | H
B47262 | 2018-08-15 | 2 | C |  | 10 | A | SM45CR2 | 탄소강 | SM45CR2 | BM#2 | 1588 | 45 | 1634 | 1527 | 35 | 7500 |  | 1 | 0.3 | 15 |  | -2.24 | 1565 | 1619 | 0 | 1.81 | 0 | 2 | 55 | 47 | Y |  | 2018-08-15 20:04 | 71 | 1087 | 23 | 29 | 33 | 36 | 37 | 37 | 37 | 36 | 35 | 33 | 32 | 29 |  | 29 | 33 | 37 | 29 | 37 | -0.23 | Y | 34.98 | Y | -0.6 | [7 empty] | N | N | N | N | 150 | 0.5 | 58 | 93159 | 95630 | 4110 | 16000 | 14 | 1 | 10 | 2018-08-15 20:17 | 1565 | 136 |  | 25 | 11 | [15 empty] | 931.59 | 100 | 0 | 0 | 0 |  | 650 | 400 | 선택 | 선택 | 0 | 0 | 0 |  | 650 | 400 | 선택 | 선택 | 해제 | 미정 | 미정 | 미정 | 미정 |  | 미정 | RB150.00 | C
A47365 | 2018-08-15 | 1 | C |  | 10 | A | KSG4120H | 소입성보증강 | C | BM#1 | 1589 | 44 | 1622 | 1554 | 33 | 6500 |  | 3 | 0.29 | 19 |  | -1.96 | 1574 | 1622 | 0 | 10.47 |  | 21 | 37 | 62 | Y |  | 2018-08-15 20:10 | 61 | 1099 | 19 | 21 | 24 | 25 | 26 | 25 | 23 | 22 | 22 | 21 | 19 | 18 | 16 | 16 | 22 | 26 | 16 | 0 | -0.25 | Y | 40.02 | Y | -0.4 | [7 empty] | N | N | N | N | 120 | 0.47 | 63 | 101508 | 92850 | 6480 | 16400 | 17 | 1 |  | 2018-08-15 20:18 | 1574 | 108 |  | 27 |  | *전공정요청 감속주입 *HEAT내 주속 20%이상 감속주입ID:104~106.204~206 | [14 empty] | 101.66 | 100 | 0 | 0 | 0 |  | 410 |  | 선택 | 선택 | 0 | 0 | 0 |  | 410 |  | 선택 | 선택 | 해제 | 미정 | 미정 | 선택 | 미정 |  | 미정 | BT180180 | H
B47263 | 2018-08-15 | 2 | D |  | 11 | A | SM45CR2 | 탄소강 | SM45CR2 | BM#2 | 1594 | 42 | 1635 | 1534 | 33 | 6900 |  | 1 | 0.29 | 16 |  | -2.14 | 1562 | 1633 | 0 | 2.98 | 0 | 11 | 16 | 45 | Y |  | 2018-08-15 21:06 | 68 | 1068 | 26 | 31 | 34 | 36 | 38 | 38 | 38 | 37 | 38 | 37 | 37 | 36 | 36 | 28 | 34 | 38 | 28 | 38 | -0.21 | Y | 48.4 | Y | -0.4 | [7 empty] | N | N | N | N | 190 | 0.45 | 66 | 93347 | 95880 | 2230 | 14800 | 14 | 1 | 40 | 2018-08-15 21:16 | 1562 | 131 |  | 24 | [16 empty] | 95.25 | 100 | 0 | 0 | 0 |  | 650 | 700 | 선택 | 선택 | 0 | 0 | 0 |  | 650 | 700 | 선택 | 선택 | 해제 | 미정 | 미정 | 미정 | 미정 |  | 미정 | RB145.00 | C
A47366 | 2018-08-15 | 1 | D |  | 11 | A | KSG4120H | 소입성보증강 | C | BM#1 | 1580 | 47 | 1610 | 1530 | 41 | 7700 |  | 3 | 0.29 | 20 |  | -1.29 | 1578 | 1610 | 0 | 8.57 |  | 20 | 23 | 59 | Y |  | 2018-08-15 21:24 | 65 | 1096 | 15 | 24 | 29 | 30 | 30 | 31 | 31 | 30 | 30 | 28 | 27 | 26 | 25 | 21 | 26 | 31 | 21 | 30 | -0.18 | Y | 55 | Y | -0.2 | [7 empty] | N | N | N | N | 110 | 0.41 | 82 | 101508 | 106460 | 60 | 16800 | 17 | 1 |  | 2018-08-15 21:28 | 1578 | 105 |  | 17 |  | *전공정요청 감속주입(20%이상) ID:101~106. 201~206 *전공정요청 L/D 잔강 미이월 | [14 empty] | 96.31 | 100 | 0 | 0 | 0 |  | 410 |  | 선택 | 선택 | 0 | 0 | 0 |  | 410 |  | 선택 | 선택 | 해제 | 미정 | 미정 | 해제 | 미정 |  | 미정 | BT180180 | H
B47264 | 2018-08-15 | 2 | D |  | 12 | A | SM45CR2 | 탄소강 | SM45CR2 | BM#2 | 1577 | 56 | 1625 | 1536 | 39 | 7800 |  | 1 | 0.25 | 15 |  | -2.78 | 1573 | 1630 | 0 | 7.18 | 0 | 6 | 71 | 38 | Y |  | 2018-08-15 22:04 | 79 | 1070 | 25 | 32 | 38 | 41 | 42 | 43 | 43 | 42 | 41 | 39 | 38 | 37 | 36 | 33 | 38 | 43 | 33 | 0 | -0.25 | Y | 40 | Y | -0.6 | [7 empty] | N | N | N | N | 180 | 0.44 | 65 | 97612 | 95360 | 1670 | 14300 | 14 | 1 | 10 | 2018-08-15 22:31 | 1573 | 143 |  | 36 | [16 empty] | 100.63 | 100 | 0 | 0 | 0 |  | 650 | 400 | 선택 | 선택 | 0 | 0 | 0 |  | 650 | 400 | 선택 | 선택 | 해제 | 미정 | 미정 | 미정 | 미정 |  | 미정 | RB114.30 | C
A47367 | 2018-08-15 | 1 | D |  | 12 | A | KSG4120H | 소입성보증강 | C | BM#1 | 1576 | 46 | 1606 | 1544 | 40 | 7700 |  | 3 | 0.29 | 18 |  | -1.34 | 1576 | 1606 | 0 | 8.51 |  | 29 | 29 | 57 | Y |  | 2018-08-15 22:24 | 63 | 1091 | 20 | 20 | 22 | 22 | 22 | 22 | 21 | 21 | 20 | 20 | 19 | 18 | 17 | 16 | 20 | 22 | 16 | 22 | -0.1 |  | 60 | Y | -0.2 | [7 empty] | N | N | N | N | 100 | 0.5 | 75 | 118426 | 111500 | 3370 | 13000 | 17 | 1 |  | 2018-08-15 22:36 | 1576 | 118 |  | 40 |  | *전공정요청 감속주입(20%이상) ID:101~103. 201~203 *전공정요청 L/D 잔강 미이월 | [14 empty] | 103.11 | 100 | 0 | 0 | 0 |  | 410 |  | 선택 | 선택 | 0 | 0 | 0 |  | 410 |  | 선택 | 선택 | 해제 | 미정 | 미정 | 해제 | 미정 |  | 미정 | BT180180 | H
B47265 | 2018-08-15 | 2 | D |  | 13 | A | SM45CR2 | 탄소강 | SM45CR2 | BM#2 | 1577 | 39 | 1646 | 1525 | 34 | 7400 |  | 1 | 0.24 | 15 |  | -2.35 | 1582 | 1646 | 0 | 2.51 | 0 | 10 | 7 | 37 | Y |  | 2018-08-15 22:58 | 88 | 1071 | 31 | 35 | 38 | 39 | 40 | 41 | 41 | 41 | 41 | 41 | 40 | 39 | 38 | 27 | 36 | 41 | 27 | 41 | -0.26 | Y | 52.88 | Y | -0.6 | [7 empty] | N | N | N | N | 170 | 0.4 | 75 | 91236 | 100090 | 90 | 14700 | 14 | 1 | 20 | 2018-08-15 23:00 | 1582 | 146 |  | 51 |  | * 전공정 작업지연 감속20%이상 주입 이상공정 등록 및 생관통보. | [14 empty] | 91.33 | 100 | 0 | 0 | 0 |  | 650 | 400 | 선택 | 선택 | 0 | 0 | 0 |  | 650 | 400 | 선택 | 선택 | 해제 | 미정 | 미정 | 미정 | 미정 |  | 미정 | RB114.30 | C
B47266 | 2018-08-15 | 2 | D |  | 13 | B | KSG4120H | 소입성보증강 | C | BM#1 | 1607 | 49 | 1637 | 1556 | 41 | 8400 |  | 1 | 0.19 | 18 |  | -2.02 | 1595 | 1644 | 0 | 3.28 | 0 | 2 | 56 | 40 | Y |  | 2018-08-16 00:07 | 82 | 1088 | 13 | 35 | 40 | 43 | 45 | 46 | 46 | 30 | [5 empty] | 30 | 35 | 46 | 30 | 0 | -1.6 |  | 10 | Y | -3.2 | [7 empty] | N | N | N | N | 150 | 0.55 | 53 | 101508 | 97260 | 160 | 15400 | 17 | 1 |  | 2018-08-16 00:11 | 1595 | 112 |  | 12 |  | *전공정요청 L/D 잔강 미이월 | [14 empty] | 103.58 | 100 | 0 | 0 | 0 |  | 410 |  | 선택 | 선택 | 0 | 0 | 0 |  | 410 |  | 선택 | 선택 | 해제 | 미정 | 미정 | 미정 | 미정 |  | 미정 | BT180180 | H
B47267 | 2018-08-15 | 2 | D |  | 14 | A | SM45CR2 | 탄소강 | SM45CR2 | BM#2 | 1587 | 36 | 1604 | 1546 | 31 | 5800 |  | 1 | 0.23 | 13 |  | -2.29 | 1572 | 1620 | 0 | 2.22 | 0 | 11 | 17 | 44 | Y |  | 2018-08-16 00:58 | 78 | 1088 | 24 | 34 | 40 | 43 | 45 | 46 | 46 | 45 | 45 | 44 | 43 | 41 | 40 | 40 | 41 | 46 | 40 | 45 | -0.17 | Y | 35.02 | Y | -0.2 | [7 empty] | N | N | N | N | 160 | 0.44 | 64 | 106442 | 94550 | 570 | 14000 | 14 | 1 | 20 | 2018-08-16 00:56 | 1572 | 88 |  | 9 |  | * 전공정 작업지연 감속20%이상 주입 이상공정 등록 및 생관통보. | [14 empty] | 112.04 | 100 | 0 | 0 | 0 |  | 650 | 400 | 선택 | 선택 | 0 | 0 | 0 |  | 650 | 400 | 선택 | 선택 | 해제 | 미정 | 미정 | 미정 | 미정 |  | 미정 | RB114.30 | C
A47368 | 2018-08-15 | 1 | D | TUNDISH교체전 | 14 | A | KSG4120H | 소입성보증강 | C | BM#1 | 1630 | 45 | 1622 | 1570 | 44 | 6700 |  | 3 | 0.3 | 18 |  | -2.25 | 1572 | 1622 | 0 | 8.57 |  | 37 | 6 | 144 | Y |  | 2018-08-16 00:55 | 59 | 1089 | [14 empty] | 0 | 0 | 0 | 0 | 0 |  | 0 | Y | 0 | [7 empty] | N | N | N | N | 140 | 0 | 59 | 101508 | 106100 | 4600 | 1500 | 17 | 1 |  | 2018-08-16 01:06 | 1572 | 97 |  | 20 |  | *전공정요청 L/D 잔강 미이월 | B537E2F3588A4F2EA18E50E7B99AF8F3 | 532B5CA29E11469BBB22D5EE16D0CD78 | 8E7D25F46C92490E9F4C900ADE0160A2 | [11 empty] | 91.7 | 100 | 0 | 3400 | 0 |  | 410 |  | 선택 | 선택 | 0 | 3500 | 0 |  | 410 |  | 선택 | 선택 | 해제 | 미정 | 미정 | 미정 | 미정 |  | 미정 | BT180180 | H
B47268 | 2018-08-15 | 2 | D | TUNDISH교체전 | 15 | A | SM45CR2 | 탄소강 | SM45CR2 | BM#2 | 1595 | 36 | 1636 | 1544 | 31 | 6400 |  | 1 | 0.2 | 16 |  | -2.3 | 1573 | 1624 | 0 | 2.18 | 0 | 20 | 24 | 78 | Y |  | 2018-08-16 02:04 | 79 | 1088 | 35 | 39 | 42 | 43 | 44 | 43 | 42 | 41 | 39 | 38 | 36 | 35 | 33 | 33 | 40 | 44 | 33 | 0 | -0.27 | Y | 40.02 | Y | -0.4 | [7 empty] | N | N | N | N | 150 | 0.49 | 61 | 102192 | 102280 | 720 | 2000 | 14 | 1 | 30 | 2018-08-16 02:05 | 1573 | 98 |  | 12 |  |  | AB0FF52AC9E5444F91FA4F528DB21287 | E05B0FE73A2F47298B6B9390C0FF86EC | 56E606E0BA694D9B82D33D0B66329AD0 | [11 empty] | 99.22 | 100 | 0 | 3730 | 0 |  | 650 | 400 | 선택 | 선택 | 0 | 3890 | 0 |  | 650 | 400 | 선택 | 선택 | 해제 | 미정 | 미정 | 미정 | 선택 | 6 | 미정 | RB170.00 | C
A47369 | 2018-08-15 | 1 | D | TUNDISH교체 | 1 | A | SM48CH | 탄소강 | B | BM#1 | 1591 | 49 | 1619 | 1540 | 48 | 7400 |  | 3 | 0.31 | 19 |  | -2.03 | 1572 | 1619 | 0 | 9.44 |  | 21 | 38 | 170 | Y |  | 2018-08-16 02:04 | 81 | 1088 | -1 | 9 | 4 | 3 | 2 | 2 | 3 | [6 empty] | 3 | 3 | 4 | 2 | 0 | -0.13 |  | 15.02 | Y | 0.2 |  | 2.93 | 2.48 |  |  |  |  | N | N | N | N | 150 | 0.5 | 41 | 42295 | 44000 | 62200 | 15900 | 9 | 2 |  | 2018-08-16 02:13 | 1572 | 117 |  | 37 |  | *T/Dflux 유15kg 용120kg *수소측정 기준초과(10분) ID:101.102.201.202 *T/D 온도낮아 STR#2 프리징발생 한줄종료 02:51 *자동온도 1493.수동온도 1493 | [14 empty] | 39.83 | 100 | 1000 | 0 | 0 |  | 650 |  | 선택 | 해제 | 1000 | 0 | 0 |  | 650 |  | 선택 | 해제 | 해제 | 미정 | 미정 | 선택 | 선택 |  | 미정 | BT180180 | H
A47370 | 2018-08-15 | 1 | D | TUNDISH교체 | 1 | A | 42CRMO4MS2 | 합금강 | E1 | BM#2 | 1568 | 43 | 1618 | 1531 | 41 | 7600 |  | 3 | 0.31 | 25 |  | -1.54 | 1573 | 1618 | 11.36 | 0 |  | 29 | 30 | 71 | Y |  | 2018-08-16 03:13 | 80 | 1089 | -852 | -335 | 20 | 20 | 19 | 18 | 20 | 24 | 27 | 27 | 29 | 28 | 29 | 28 | 25 | 29 | 28 | 20 | -0.07 |  | 15 | Y | -0.2 |  | 3.21 | 3.21 | 2 | 0.43 |  |  | N | N | N | N | 230 | 0.45 | 56 | 94900 | 88900 | 7060 | 16300 | 12 | 2 | 10 | 2018-08-16 03:13 | 1573 | 118 |  | 31 |  | * T/D FLUX 용탕부: 225 KG / 유탕부: 15KG 투입 *10분 수소측정값 3PPM 초과로 2회 측정.(1차:3.21PPM2차:3.12PPM) *첫 HEAT 수소측정 기준초과(10분)이상공정 등록 및 생관통보. | [14 empty] | 98.34 | 100 | 1500 | 0 | 0 |  | 650 | 400 | 선택 | 해제 | 1510 | 0 | 0 |  | 650 | 400 | 선택 | 해제 | 해제 | 미정 | 미정 | 선택 | 미정 |  | 미정 | BM510510 | C
B47269 | 2018-08-15 | 2 | D |  | 2 | A | SM48CH | 탄소강 | B | BM#1 | 1577 | 43 | 1627 | 1534 | 35 | 6900 |  | 1 | 0.19 | 17 |  | -2.39 | 1576 | 1633 | 0 | 3.06 | 0 | 6 | 72 | 92 | Y |  | 2018-08-16 03:05 | 85 | 1088 | 4 | 15 | 20 | 24 | 28 | 30 | 32 | 32 | 33 | 34 | 33 | 33 | 33 | 25 | 28 | 34 | 25 | 33 | -0.14 | Y | 65 | Y | -0.4 | [7 empty] | N | N | N | N | 140 | 0.55 | 114 | 84590 | 91020 | 2420 | 16200 | 9 | 2 |  | 2018-08-16 03:12 | 1582 | 109 |  | 20 |  | *전공정요청 L/D 잔강 미이월 | [14 empty] | 89.99 | 100 | 0 | 0 | 0 |  | 650 |  | 선택 | 해제 | 0 | 0 | 0 |  |  |  | 해제 | 해제 | 해제 | 미정 | 해제 | 미정 | 미정 |  | 미정 | BT180180 | H
A47371 | 2018-08-15 | 1 | D |  | 2 | A | 42CRMO4MS2 | 합금강 | E1 | BM#2 | 1625 | 52 | 1624 | 1521 | 51 | 7300 |  | 3 | 0.31 | 25 |  | -2.07 | 1562 | 1624 | 20.22 | 0 |  | 2 | 57 | 77 | Y |  | 2018-08-16 04:27 | 69 | 1089 | 31 | 33 | 35 | 35 | 35 | 35 | 35 | 34 | 34 | 33 | 33 | 33 | 32 | 32 | 34 | 35 | 32 | 35 | -0.06 | Y | 50 | Y | -0.2 |  |  |  |  | 0.96 |  |  | N | N | N | N | 220 | 0.43 | 68 | 94900 | 96630 | 7070 | 15500 | 12 | 2 | 10 | 2018-08-16 04:31 | 1562 | 116 |  | 16 |  | *샘플채취 ID: 403 | [14 empty] | 91.51 | 100 | 0 | 0 | 0 |  | 650 | 400 | 선택 | 해제 | 0 | 0 | 300 |  | 650 | 400 | 선택 | 해제 | 해제 | 미정 | 미정 | 선택 | 미정 |  | 미정 | BM510510 | C
A47372 | 2018-08-15 | 1 | A |  | 3 | A | 42CRMO4MS | 합금강 | E1 | BM#2 | 1664 | 50 | 1608 | 1552 | 47 | 6800 |  | 3 | 0.32 | 25 |  | -1.49 | 1561 | 1608 | 12.36 | 0.01 |  | 30 | 48 | 56 | Y |  | 2018-08-16 05:28 | 68 | 1093 | 30 | 31 | 32 | 33 | 33 | 33 | 32 | 31 | 30 | 30 | 29 | 29 | 28 | 27 | 30 | 33 | 27 | 33 | -0.11 | Y | 54.98 | Y | -0.1 |  |  |  |  | 0.39 |  |  | N | N | N | N | 210 | 0.44 | 74 | 100500 | 107800 | 7050 | 15100 | 12 | 2 |  | 2018-08-16 05:45 | 1561 | 122 |  | 27 | [16 empty] | 87.51 | 100 | 0 | 0 | 0 |  | 650 | 400 | 선택 | 해제 | 0 | 0 | 0 |  | 650 | 400 | 선택 | 해제 | 해제 | 미정 | 미정 | 선택 | 미정 |  | 미정 | BM510510 | C
B47270 | 2018-08-15 | 2 | A | TUNDISH교체전 | 3 | A | SM48CH | 탄소강 | B | BM#1 | 1578 | 46 | 1658 | 1536 | 36 | 7800 |  | 1 | 0.2 | 17 |  | -2.62 | 1585 | 1654 | 0 | 3.49 | 0 | 10 | 8 | 77 | Y |  | 2018-08-16 04:21 | 94 | 1089 | 23 | 27 | 30 | 35 | 39 | 41 | 42 | 42 | 42 | 42 | 41 | 41 | 40 | 32 | 37 | 42 | 32 | 42 | -0.13 | Y | 75.02 | Y | -0.2 | [7 empty] | N | N | N | N | 130 | 0.5 | 114 | 94922 | 92370 | 3630 | 2000 | 9 | 2 |  | 2018-08-16 04:28 | 1585 | 165 |  | 59 |  | *전공정요청 L/D 잔강 미이월 |  | 873CC12B7A5540429A7BB076ECDFF049 |  | 713CC4AE0DB14C0EAA64DA038A5A2F19 | [10 empty] | 98.88 | 100 | 0 | 3000 | 0 |  | 650 |  | 선택 | 해제 | 0 | 3000 | 0 |  |  |  | 해제 | 해제 | 해제 | 미정 | 해제 | 미정 | 미정 |  | 미정 | BT180180 | H
A47373 | 2018-08-15 | 1 | A |  | 4 | A | 42CRMO4MS | 합금강 | E1 | BM#2 | 1610 | 41 | 1596 | 1543 | 37 | 6600 |  | 3 | 0.31 | 26 |  | -1 | 1565 | 1596 | 13.82 | 0 |  | 20 | 25 | 90 | Y |  | 2018-08-16 06:20 | 72 | 1089 | 26 | 25 | 26 | 27 | 27 | 27 | 26 | 26 | 25 | 24 |  |  |  | 24 | 26 | 27 | 24 | 27 | -0.06 | Y | 40.02 | Y | -0.1 |  |  |  |  | 0.46 |  |  | N | N | N | N | 200 | 0.47 | 63 | 100500 | 97530 | 7070 | 15000 | 12 | 2 | 0 | 2018-08-16 06:45 | 1565 | 137 |  | 52 | [16 empty] | 96.08 | 100 | 0 | 0 | 0 |  | 650 | 400 | 선택 | 해제 | 0 | 0 | 0 |  | 650 | 400 | 선택 | 해제 | 해제 | 미정 | 미정 | 선택 | 미정 |  | 미정 | BM510510 | C
B47272 | 2018-08-15 | 2 | A | TUNDISH교체 | 1 | A | SCR415HM | 소입성보증강 | C1 | BM#1 | 1600 | 56 | 1695 | 1525 | 47 | 10400 |  | 1 | 0.18 | 20 |  | 0 | 1607 | 1675 | 0 | 2.93 | 0 | 21 | 39 | 75 | Y |  | 2018-08-16 06:56 | 95 | 1091 | 20 | 17 | 14 | 21 | 27 | 31 | 32 | 33 | 33 |  |  |  |  | 33 | 26 | 33 | 33 | 0 | 0 |  | 5 | Y | 0 |  | 2.39 | 2.39 |  |  |  |  | N | N | N | N | 150 | 0.49 | 49 | 100591 | 85550 | 5120 | 15740 | 11 | 2 |  | 2018-08-16 06:58 | 1607 | 189 |  | 58 |  | *T/D가열온도:자동-1310`.수동건-1263`.STR#1:931.STR#2:941.T/D FLUX 유:15,용:120 | [14 empty] | 110.54 | 0 | 700 | 0 | 0 |  | 450 |  | 선택 | 선택 | 700 | 0 | 0 |  | 450 |  | 선택 | 선택 | 해제 | 미정 | 선택 | 미정 | 선택 |  | 미정 | BT180180 | H
A47374 | 2018-08-15 | 1 | A |  | 5 | A | 42CRMO4MS | 합금강 | E1 | BM#2 | 1562 | 55 | 1603 | 1533 | 44 | 7900 |  | 3 | 0.31 | 25 |  | -1.02 | 1573 | 1603 | 12.99 | 0 |  | 19 | 1 | 12954 | Y |  | 2018-08-16 07:40 | 80 | 1219 | 35 | 35 | 35 | 34 | 34 | 33 | 33 | 32 | 32 | 31 | 31 |  |  | 31 | 33 | 35 | 31 | 35 | -0.1 |  | 40.03 | Y | 0 |  |  |  | 1.4 | 0.79 |  |  | N | N | N | N | 190 | 0.43 | 54 | 100500 | 105770 | 3330 | 15100 | 12 | 2 |  | 2018-08-16 08:00 | 1573 | 158 |  | 57 |  | *샘플채취 ID: 303 | [14 empty] | 90.66 | 100 | 0 | 0 | 300 |  | 650 | 400 | 선택 | 해제 | 0 | 0 | 0 |  | 650 | 400 | 선택 | 해제 | 해제 | 미정 | 미정 | 선택 | 미정 |  | 미정 | BM510510 | C
B47273 | 2018-08-16 | 2 | A |  | 2 | A | SCR415HM | 소입성보증강 | C1 | BM#1 | 1622 | 61 | 1644 | 1564 | 45 | 9100 |  | 1 | 0.17 | 16 |  | -2.18 | 1585 | 1650 | 0 | 3.15 | 0 | 6 | 73 | 31 | Y |  | 2018-08-16 08:05 | 73 | 1104 | 34 | 34 | 36 | 36 | 36 | 35 | 34 | 34 | 32 | 31 | 29 |  |  | 29 | 34 | 36 | 29 | 36 | -0.18 |  | 39.98 | Y | -0.4 | [7 empty] | N | N | N | N | 140 | 0.52 | 54 | 84590 | 94190 | 5090 | 15630 | 11 | 1 |  | 2018-08-16 08:09 | 1593 | 162 |  | 41 | [16 empty] | 85.27 | 100 | 0 | 0 | 0 |  | 450 |  | 선택 | 선택 | 0 | 0 | 0 |  | 450 |  | 선택 | 선택 | 해제 | 미정 | 선택 | 미정 | 미정 |  | 미정 | BT180180 | H
B47274 | 2018-08-16 | 2 | A |  | 3 | A | SCR415HM | 소입성보증강 | C1 | BM#1 | 1592 | 59 | 1645 | 1535 | 45 | 9400 |  | 1 | 0.17 | 17 |  | -2.24 | 1578 | 1638 | 0 | 4.05 | 0 | 11 | 19 | 71 | Y |  | 2018-08-16 09:18 | 66 | 1101 | 25 | 27 | 29 | 30 | 30 | 29 | 28 | 28 | 27 | 26 | 24 | 23 | 22 | 22 | 27 | 30 | 22 | 0 | -0.18 | Y | 44.77 | Y | -0.2 | [7 empty] | N | N | N | N | 130 | 0.52 | 60 | 101508 | 104490 | 5110 | 15250 | 11 | 1 |  | 2018-08-16 09:21 | 1578 | 141 |  | 25 | [16 empty] | 92.7 | 100 | 0 | 0 | 0 |  | 450 |  | 선택 | 선택 | 0 | 0 | 0 |  | 450 |  | 선택 | 선택 | 해제 | 미정 | 선택 | 미정 | 미정 |  | 미정 | BT180180 | H
A47375 | 2018-08-16 | 1 | A |  | 6 | A | 42CRMO4MS | 합금강 | E1 | BM#2 | 1603 | 46 | 1610 | 1568 | 39 | 7100 |  | 3 | 0.3 | 25 |  | -1.07 | 1578 | 1610 | 400 | 0 |  | 2 | 58 | 69 | Y |  | 2018-08-16 08:42 | 85 | 1101 | 30 | 36 | 37 | 38 | 39 | 39 | 39 | 38 | 37 | 37 | 36 | 35 | 34 | 33 | 36 | 39 | 33 | 39 | -0.13 | Y | 45.1 | Y | -0.2 |  |  |  |  | 0.6 |  |  | N | N | N | N | 180 | 0.42 | 73 | 100500 | 101980 | 7180 | 15500 | 12 | 2 |  | 2018-08-16 08:51 | 1578 | 149 |  | 53 | [16 empty] | 89.65 | 100 | 0 | 0 | 0 |  | 650 | 400 | 선택 | 해제 | 0 | 0 | 0 |  | 650 | 400 | 선택 | 해제 | 해제 | 미정 | 미정 | 선택 | 미정 |  | 미정 | BM510510 | C
B47275 | 2018-08-16 | 2 | A |  | 4 | A | SCR415HM | 소입성보증강 | C1 | BM#1 | 1607 | 45 | 1645 | 1564 | 36 | 7500 |  | 1 | 0.18 | 16 |  | -2.45 | 1579 | 1641 | 0 | 2.76 | 0 | 37 | 8 | 75 | Y |  | 2018-08-16 10:26 | 67 | 1100 | 21 | 24 | 27 | 28 | 28 | 27 | 26 | 25 | 24 | 23 | 21 | 19 |  | 19 | 25 | 28 | 19 | 0 | -0.23 | Y | 39.98 | Y | -0.4 | [7 empty] | N | N | N | N | 120 | 0.53 | 57 | 84590 | 98540 | 5080 | 15330 | 11 | 1 |  | 2018-08-16 10:27 | 1579 | 129 |  | 20 | [16 empty] | 81.73 | 100 | 0 | 0 | 0 |  | 450 |  | 선택 | 선택 | 0 | 0 | 0 |  | 450 |  | 선택 | 선택 | 해제 | 미정 | 선택 | 미정 | 미정 |  | 미정 | BT180180 | H
A47376 | 2018-08-16 | 1 | A |  | 7 | A | 42CRMO4MS | 합금강 | E1 | BM#2 | 1599 | 51 | 1618 | 1553 | 36 | 6600 |  | 3 | 0.3 | 25 |  | -1.4 | 1577 | 1618 | 12.72 | 0 |  | 10 | 9 | 43 | Y |  | 2018-08-16 09:46 | 84 | 1101 | 31 | 33 | 36 | 36 | 37 | 37 | 36 | 36 | 35 | 35 | 34 | 33 | 32 | 31 | 34 | 37 | 31 | 36 | -0.12 | Y | 50.05 | Y | 0 |  |  |  |  | 0.53 |  |  | N | N | N | N | 230 | 0.42 | 68 | 100500 | 94970 | 7170 | 14000 | 12 | 2 | 0 | 2018-08-16 10:46 | 1577 | 161 |  | 66 | [16 empty] | 98.48 | 100 | 0 | 0 | 0 |  | 650 | 400 | 선택 | 해제 | 0 | 0 | 0 |  | 650 | 400 | 선택 | 해제 | 해제 | 미정 | 미정 | 선택 | 미정 |  | 미정 | BM510510 | C
C45820 | 2018-08-16 | 3 | A |  | 5 | A | SCR415HM | 소입성보증강 | C1 | BM#1 | 1621 | 46 | 1664 | 1570 | 40 | 8100 |  | 1 | 0.28 | 16 |  | -2.48 | 1585 | 1652 | 0 | 11.71 | 0 | 33 | 55 | 134 | Y |  | 2018-08-16 11:33 | 73 | 1071 | 18 | 28 | 36 | 39 | 40 | 40 | 40 | 40 | 39 | 38 | 37 | 35 |  | 35 | 36 | 40 | 35 | 40 | -0.14 | Y | 35 | Y | -0.4 | [7 empty] | N | N | N | N | 110 | 0.52 | 57 | 101508 | 97510 | 3690 | 15750 | 11 | 1 |  | 2018-08-16 11:36 | 1585 | 111 |  | 12 | [16 empty] | 99.03 | 100 | 0 | 0 | 0 |  | 450 |  | 선택 | 선택 | 0 | 0 | 0 |  | 450 |  | 선택 | 선택 | 해제 | 미정 | 선택 | 미정 | 미정 |  | 미정 | BT180180 | H
A47377 | 2018-08-16 | 1 | A |  | 8 | A | 42CRMO4MS | 합금강 | E1 | BM#2 | 1611 | 49 | 1612 | 1560 | 38 | 7100 |  | 3 | 0.31 | 25 |  | -1.23 | 1576 | 1612 | 12.8 | 0 |  | 20 | 26 | 50 | Y |  | 2018-08-16 11:07 | 83 | 1104 | 28 | 32 | 36 | 38 | 39 | 39 | 40 | 39 | 39 | 39 | 38 | 38 | 38 | 37 | 37 | 40 | 37 | 39 | -0.04 | Y | 40.02 | Y | 0 |  |  |  |  | 0.46 |  |  | N | N | N | N | 220 | 0.41 | 74 | 100500 | 103260 | 7120 | 15300 | 12 | 2 |  | 2018-08-16 11:13 | 1576 | 149 |  | 57 | [16 empty] | 91.07 | 75 | 0 | 0 | 0 |  | 650 | 400 | 선택 | 해제 | 0 | 0 | 0 |  | 650 | 400 | 선택 | 해제 | 해제 | 미정 | 미정 | 선택 | 선택 | 7 | 미정 | BM510510 | C
B47277 | 2018-08-16 | 2 | A |  | 6 | B | SCR415HM | 소입성보증강 | C1 | BM#1 | 1614 | 50 | 1665 | 1566 | 41 | 7600 |  | 1 | 0.19 | 16 |  | -2.63 | 1581 | 1644 | 0 | 5.6 | 0 | 6 | 74 | 50 | Y |  | 2018-08-16 12:37 | 69 | 1089 | 33 | 40 | 45 | 48 | 49 | 49 | 49 | 49 | 49 | 48 | 47 | 47 |  | 47 | 46 | 49 | 47 | 49 | -0.06 | Y | 34.98 | Y | 0 | [7 empty] | N | N | N | N | 100 | 0.51 | 58 | 84590 | 101000 | 5070 | 12730 | 11 | 1 |  | 2018-08-16 12:41 | 1587 | 117 |  | 7 |  | *L/D강재개공 및 나탕주입 ID:105.205 *전공정요청 L/D잔강 이월 미실시 | [14 empty] | 83.75 | 100 | 0 | 0 | 0 |  | 450 |  | 선택 | 선택 | 0 | 0 | 0 |  | 450 |  | 선택 | 선택 | 해제 | 미정 | 해제 | 미정 | 미정 |  | 미정 | BT180180 | H
A47378 | 2018-08-16 | 1 | C |  | 9 | A | 42CRMO4MS2 | 합금강 | E1 | BM#2 | 1593 | 45 | 1622 | 1558 | 38 | 6800 |  | 3 | 0.3 | 25 |  | 0 | 1576 | 1622 | 400 | 0 |  | 19 | 2 | 52 | Y |  | 2018-08-16 12:20 | 83 | 1010 | 36 | 33 | 32 | 32 | 34 | 34 | 34 | 34 | 33 | 33 | 33 | 32 | 32 | 32 | 33 | 34 | 32 | 34 | -0.04 | Y | 50 | Y | 0 |  |  |  | 1.08 | 0.83 |  |  | N | N | N | N | 210 | 0.43 | 71 | 103512 | 100850 | 7100 | 15900 | 12 | 2 | 0 | 2018-08-16 12:23 | 1576 | 163 |  | 62 |  | *샘플채취 300mm ID:403 | [14 empty] | 95.93 | 75 | 0 | 0 | 0 |  | 650 | 400 | 선택 | 해제 | 0 | 0 | 300 |  | 650 | 400 | 선택 | 해제 | 해제 | 미정 | 미정 | 선택 | 미정 |  | 미정 | BM510510 | C
B47278 | 2018-08-16 | 2 | C |  | 7 | A | SCR415HM | 소입성보증강 | C1 | BM#1 | 1619 | 43 | 1647 | 1565 | 32 | 6600 |  | 1 | 0.2 | 16 |  | -2.65 | 1575 | 1643 | 0 | 8.19 | 0 | 2 | 59 | 52 | Y |  | 2018-08-16 13:30 | 63 | 1100 | 40 | 38 | 37 | 35 | 34 | 33 | 33 | 32 | 31 | 29 | 28 | 25 |  | 25 | 34 | 37 | 25 | 0 | -0.27 |  | 45.02 | Y | -0.6 | [7 empty] | N | N | N | N | 150 | 0.5 | 60 | 101508 | 101490 | 2810 | 14500 | 11 | 1 |  | 2018-08-16 13:37 | 1575 | 115 |  | 18 |  | *L/D강재개공 및 나탕주입 ID:101.201 *전공정지연 감속주입 *전공정요청 L/D잔강 이월 미실시 | [14 empty] | 97.32 | 100 | 0 | 0 | 0 |  | 450 |  | 선택 | 선택 | 0 | 0 | 0 |  | 450 |  | 선택 | 선택 | 해제 | 미정 | 해제 | 미정 | 미정 |  | 미정 | BT180180 | H
B47279 | 2018-08-16 | 2 | C |  | 8 | A | SCR415HM | 소입성보증강 | C1 | BM#1 | 1649 | 44 | 1634 | 1574 | 33 | 6700 |  | 1 | 0.21 | 17 |  | 0 | 1574 | 1641 | 0 | 3.32 | 0 | 37 | 9 | 53 | Y |  | 2018-08-16 14:35 | 62 | 1099 | 25 | 30 | 31 | 32 | 33 | 33 | 32 | 31 | 30 | 29 | 27 | 24 |  | 24 | 30 | 33 | 24 | 0 | -0.26 | Y | 34.98 | Y | -0.6 | [7 empty] | N | N | N | N | 140 | 0.52 | 58 | 101508 | 98650 | 2760 | 15400 | 11 | 1 |  | 2018-08-16 14:42 | 1574 | 110 |  | 15 |  | *전공정요청 L/D잔강 이월 미실시 | [14 empty] | 100.21 | 100 | 0 | 0 | 0 |  | 450 |  | 선택 | 선택 | 0 | 0 | 0 |  | 450 |  | 선택 | 선택 | 해제 | 미정 | 미정 | 미정 | 미정 |  | 미정 | BT180180 | H
A47379 | 2018-08-16 | 1 | C | TUNDISH교체전 | 10 | A | 42CRMO4MS2 | 합금강 | E1 | BM#2 | 1600 | 48 | 1627 | 1550 | 41 | 7400 |  | 3 | 0.42 | 26 |  | -1.61 | 1570 | 1627 | 12.25 | 0 |  | 11 | 20 | 42 | Y |  | 2018-08-16 13:40 | 77 | 1099 | 31 | 32 | 33 | 35 | 35 | 36 | 35 | 34 | 33 | 33 | 32 | 31 | 31 | 30 | 33 | 36 | 30 | 35 | -0.13 | Y | 44.98 | Y | 0 |  |  |  |  | 0.42 |  |  | N | N | N | N | 200 | 0.43 | 74 | 91632 | 105090 | 7010 | 2000 | 12 | 2 |  | 2018-08-16 13:48 | 1570 | 160 |  | 56 |  |  | 89D9CA6417434097845D47767BB72272 | CE7CA66548D042E69728D03128125FA0 | EBF1C1062825458CB49D7B4367ECD00C | [11 empty] | 81.74 | 75 | 0 | 3548 | 0 |  | 650 | 400 | 선택 | 해제 | 0 | 3548 | 0 |  | 650 | 400 | 선택 | 해제 | 해제 | 미정 | 미정 | 선택 | 미정 |  | 미정 | BM510510 | C
B47280 | 2018-08-16 | 2 | C | 연주종료 | 9 | A | SCR415HM | 소입성보증강 | C1 | BM#1 | 1593 | 43 | 1636 | 1554 | 33 | 7300 |  | 1 | 0.21 | 16 |  | -2.65 | 1573 | 1634 | 0 | 3.49 | 0 | 21 | 41 | 66 | Y |  | 2018-08-16 15:37 | 61 | 1090 | 22 | 28 | 32 | 34 | 33 | 32 | 31 | 30 | 28 | 27 |  |  |  | 27 | 30 | 34 | 27 | 0 | -0.17 | Y | 40.02 | Y | -0.2 | [7 empty] | N | N | N | N | 130 | 0.52 | 74 | 103099 | 99720 | 1430 | 2000 | 11 | 1 |  | 2018-08-16 15:41 | 1573 | 103 |  | 13 |  | *전공정요청 L/D잔강 이월 미실시 *연주종료 17시04분 | DAD9590BF899459B89B48E3A0E95B765 | 7C7610711C634C4A819A814313F11EF0 | 8AF60D5AFF414484BE3EC260661D2F8A | [11 empty] | 101.93 | 100 | 0 | 3100 | 0 |  | 450 |  | 선택 | 선택 | 0 | 3200 | 0 |  | 450 |  | 선택 | 선택 | 해제 | 미정 | 미정 | 미정 | 미정 |  | 미정 | BT180180 | H
A47380 | 2018-08-16 | 1 | C | TUNDISH교체 | 1 | A | STB2 | 베어링강 | STB (SF) | BM#2 | 1622 | 85 | 1595 | 1578 | 45 | 7700 |  | 3 | 0.35 | 28 |  | -1.09 | 1560 | 1595 | 24 | 0 |  | 10 | 10 | 54 | Y |  | 2018-08-16 15:08 | 104 | 1104 | -409 | -67 | 35 | 42 | 46 | 50 | 51 | 51 | 52 | 51 | 51 | 52 | 51 | 51 | 42 | 52 | 51 | 51 | 0 |  | 20 | Y | -0.2 |  | 2.42 | 2.42 | 1.68 |  |  |  | Y | N | N | M | 230 | 0.44 | 68 | 101508 | 104380 | 10750 | 15500 | 1 | 1 |  | 2018-08-16 15:47 | 1560 | 193 |  | 68 |  | *T/D플럭스 275/15KG *롱노즐 실리부 부착 *탄화왕겨 투입 *T/D가열 Ar 테스트 | [14 empty] | 90.88 | 75 | 1518 | 0 | 0 |  | 650 | 450 | 선택 | 해제 | 1528 | 0 | 0 |  | 650 | 450 | 선택 | 해제 | 선택 | 미정 | 미정 | 선택 | 선택 |  | 미정 | BT180180 | H
B47281 | 2018-08-16 | 2 | C |  | 2 | A | STB2 | 베어링강 | STB (SF) | BM#2 | 1595 | 49 | 1576 | 1530 | 34 | 6800 |  | 3 | 0.35 | 30 |  | -1.2 | 1535 | 1576 | 36.56 | 0 |  | 20 | 27 | 86 | Y |  | 2018-08-16 16:51 | 79 | 1098 | 50 | 48 | 45 | 45 | 44 | 44 | 44 | 43 | 43 | 42 | 42 |  |  | 42 | 44 | 45 | 42 | 44 | -0.05 |  | 45.03 | Y | 0 |  |  |  | 0.9 |  |  |  | Y | Y | Y | Y | 220 | 0.48 | 56 | 101508 | 88180 | 7130 | 15700 | 1 | 1 |  | 2018-08-16 17:11 | 1535 | 128 |  | 35 | [16 empty] | 106.24 | 75 | 0 | 0 | 300 |  | 650 | 450 | 선택 | 해제 | 0 | 0 | 300 |  | 650 | 450 | 선택 | 해제 | 선택 | 미정 | 미정 | 선택 | 미정 |  | 미정 | BT180180 | H
B47282 | 2018-08-16 | 2 | C |  | 3 | A | STB2 | 베어링강 | STB (SF) | BM#2 | 1538 | 50 | 1565 | 1532 | 40 | 7600 |  | 3 | 0.34 | 28 |  | -1.79 | 1516 | 1573 | 20.21 | 0 |  | 19 | 3 | 92 | Y |  | 2018-08-16 18:04 | 60 | 1092 | 39 | 38 | 37 | 36 | 35 | 34 | 34 | 33 | 31 | 30 |  |  |  | 30 | 35 | 37 | 30 | 0 | -0.16 |  | 44.97 | Y | -0.2 |  |  |  | 1.14 |  |  |  | Y | Y | Y | Y | 210 | 0.48 | 58 | 101508 | 95240 | 7200 | 14800 | 1 | 1 |  | 2018-08-16 18:22 | 1516 | 121 |  | 23 | [16 empty] | 99.23 | 75 | 0 | 0 | 0 |  | 650 | 450 | 선택 | 해제 | 0 | 0 | 0 |  | 650 | 450 | 선택 | 해제 | 선택 | 미정 | 미정 | 선택 | 미정 |  | 미정 | BT180180 | H
A47381 | 2018-08-16 | 1 | C |  | 4 | A | STB2 | 베어링강 | STB (SF) | BM#2 | 1579 | 47 | 1554 | 1530 | 37 | 6000 |  | 3 | 0.33 | 28 |  | -1 | 1522 | 1554 | 14.04 | 0 |  | 37 | 10 | 69 | Y |  | 2018-08-16 18:59 | 66 | 1097 | 29 | 30 | 32 | 33 | 33 | 32 | 32 | 31 | 31 | 30 | 30 | 29 | 28 | 28 | 31 | 33 | 28 | 32 | -0.11 | Y | 44.95 | Y | -0.2 |  |  |  | 1.27 |  |  |  | Y | Y | Y | Y | 200 | 0.48 | 64 | 101508 | 100170 | 2830 | 14300 | 1 | 1 |  | 2018-08-16 19:13 | 1522 | 116 |  | 29 | [16 empty] | 94.47 | 100 | 0 | 0 | 0 |  | 650 | 450 | 선택 | 해제 | 0 | 0 | 0 |  | 650 | 450 | 선택 | 해제 | 선택 | 미정 | 미정 | 선택 | 미정 |  | 미정 | BT180180 | H
A47382 | 2018-08-16 | 1 | C |  | 5 | A | STB2 | 베어링강 | STB (SF) | BM#2 | 1561 | 49 | 1575 | 1539 | 35 | 6000 |  | 3 | 0.34 | 28 |  | -1.66 | 1521 | 1575 | 16.14 | 0 |  | 21 | 42 | 71 | Y |  | 2018-08-16 20:22 | 65 | 1088 | 27 | 33 | 38 | 39 | 39 | 38 | 37 | 37 | 36 | 35 | 34 | 34 | 34 | 34 | 35 | 39 | 34 | 34 | -0.11 | Y | 45 | Y | 0 |  |  |  | 1.11 |  |  |  | Y | Y | Y | Y | 190 | 0.45 | 65 | 84590 | 96260 | 7000 | 15500 | 1 | 1 |  | 2018-08-16 20:30 | 1521 | 108 |  | 12 |  | *전공정(RH) LF대차 고장으로인해 speed0.40m/min으로 감속주입함.이상공정 등록 및 생관 통보 | [14 empty] | 81.97 | 100 | 0 | 0 | 0 |  | 650 | 450 | 선택 | 해제 | 0 | 0 | 0 |  | 650 | 450 | 선택 | 해제 | 선택 | 미정 | 미정 | 선택 | 미정 |  | 미정 | BT180180 | H
B47284 | 2018-08-16 | 2 | C | 연주시작 | 1 | A | SCM440 | 합금강 | D | BM#1 | 1616 | 44 | 1665 | 1567 | 39 | 8500 |  | 1 | 0.2 | 20 |  | 0 | 1583 | 1655 | 0 | 4.16 | 0 | 6 | 75 | 283 | Y |  | 2018-08-16 20:31 | 87 | 1090 | -91 | 30 | 32 | 37 | 39 | 40 | 41 | 42 | 42 | 42 | 42 | 42 |  | 42 | 33 | 42 | 42 | 42 | 0 |  | 20.02 | Y | 0 |  | 2.3 | 2.3 |  |  |  |  | N | N | N | N | 150 | 0.48 | 65 | 90712 | 105000 | 80 | 17000 | 18 | 2 |  | 2018-08-16 20:42 | 1583 | 131 |  | 21 |  | *T/D플럭스 유15용120KG 탄화왕겨200KG | [14 empty] | 86.39 | 100 | 1000 | 0 | 0 |  | 650 |  | 선택 | 해제 | 1000 | 0 | 0 |  | 650 |  | 선택 | 해제 | 해제 | 미정 | 미정 | 미정 | 미정 |  | 미정 | RB150.00 | C
A47383 | 2018-08-16 | 1 | D |  | 6 | A | STB2 | 베어링강 | STB (SF) | BM#2 | 1573 | 47 | 1558 | 1534 | 36 | 6100 |  | 3 | 0.33 | 28 |  | -1.15 | 1521 | 1558 | 16 | 0 |  | 10 | 11 | 136 | Y |  | 2018-08-16 21:22 | 65 | 1091 | 32 | 33 | 34 | 35 | 35 | 34 | 34 | 33 | 31 | 31 | 30 | 30 | 29 | 28 | 32 | 35 | 28 | 34 | -0.12 | Y | 59.98 | Y | 0 |  |  |  | 0.91 |  |  |  | Y | Y | Y | Y | 180 | 0.4 | 77 | 84590 | 100900 | 7140 | 14500 | 1 | 1 | 10 | 2018-08-16 21:34 | 1521 | 112 |  | 21 |  | *전공정(RH) LF대차 고장으로인해 speed0.40m/min으로 감속주입함.이상공정 등록 및 생관 통보 | [14 empty] | 78.29 | 100 | 0 | 0 | 0 |  | 650 | 450 | 선택 | 해제 | 0 | 0 | 0 |  | 650 | 450 | 선택 | 해제 | 선택 | 미정 | 미정 | 선택 | 미정 |  | 미정 | BT180180 | H
B47285 | 2018-08-16 | 2 | D |  | 2 | A | SCM440 | 합금강 | D | BM#1 | 1564 | 51 | 1667 | 1534 | 41 | 9200 |  | 1 | 1000 |  |  | 0 | 1586 | 1596 | 0 | 0 | 0 | 2 | 60 | 276 | Y |  | 2018-08-16 21:38 | 90 | 1099 | 41 | 44 | 48 | 50 | 50 | 50 | 50 | 49 | 48 | 47 | 47 | 44 | 42 | 42 | 47 | 50 | 42 | 50 | -0.18 | Y | 44.97 | Y | -0.4 |  |  |  | 1.76 |  |  |  | N | N | N | N | 140 | 0.48 | 65 | 92430 | 98560 | 1240 | 13400 | 18 | 2 |  | 2018-08-16 21:41 | 1586 | 131 |  | 20 | [16 empty] | 92.06 | 100 | 0 | 0 | 0 |  | 650 |  | 선택 | 해제 | 0 | 0 | 0 |  | 650 |  | 선택 | 해제 | 해제 | 미정 | 미정 | 미정 | 미정 |  | 미정 | BM510510 | C
B47286 | 2018-08-16 | 2 | D |  | 3 | A | SCM440 | 합금강 | D | BM#1 | 1604 | 53 | 1625 | 1544 | 37 | 8300 |  | 1 | 0.2 | 19 |  | -2.53 | 1549 | 1626 | 0 | 6.22 | 0 | 20 | 28 | 145 | N | 3 | 2018-08-16 22:46 | 53 | 1091 | 38 | 30 | 28 | 26 | 25 | 23 | 22 | 21 | 20 | 19 | 18 | 16 | 14 | 14 | 23 | 28 | 14 | 0 | -0.28 |  | 50.02 | Y | -0.4 |  |  |  | 1.66 |  |  |  | N | N | N | N | 130 | 0.51 | 61 | 102243 | 103100 | 130 | 14100 | 18 | 2 |  | 2018-08-16 22:56 | 1549 | 130 |  | 21 | [16 empty] | 99.27 | 100 | 0 | 0 | 0 |  | 650 |  | 선택 | 해제 | 0 | 0 | 0 |  | 650 |  | 선택 | 해제 | 해제 | 미정 | 미정 | 미정 | 미정 |  | 미정 | BM510510 | C
A47384 | 2018-08-16 | 1 | D |  | 7 | A | STB2 | 베어링강 | STB (SF) | BM#2 | 1554 | 71 | 1550 | 1530 | 44 | 7300 |  | 3 | 0.33 | 25 |  | -0.96 | 1522 | 1550 | 15.24 | 0 |  | 19 | 4 | 70 | Y |  | 2018-08-16 22:50 | 66 | 1095 | 25 | 29 | 32 | 34 | 34 | 33 | 32 | 31 | 31 | 31 | 30 | 28 | 27 | 26 | 30 | 34 | 26 | 31 | -0.15 | Y | 54.98 | Y | 0 |  |  |  | 1.03 |  |  |  | Y | Y | Y | Y | 230 | 0.4 | 70 | 84590 | 93140 | 7120 | 14300 | 1 | 1 | 10 | 2018-08-16 22:54 | 1522 | 124 |  | 14 |  | * 전공정 작업지연 정속유지 불가 이상공정 등록. | [14 empty] | 84.42 | 100 | 0 | 0 | 0 |  | 650 | 450 | 선택 | 해제 | 0 | 0 | 0 |  | 650 | 450 | 선택 | 해제 | 선택 | 미정 | 미정 | 선택 | 미정 |  | 미정 | BT180180 | H
C45830 | 2018-08-16 | 3 | D |  | 4 | A | SCM440 | 합금강 | D | BM#1 | 1600 | 43 | 1644 | 1580 | 40 | 6700 |  | 2 | 0.5 | 17 | 40 | -2.55 | 1568 | 1633 | 1.03 | 0 | 15 | 28 | 31 | 94 | Y |  | 2018-08-16 23:29 | 72 | 1060 | 12 | 21 | 25 | 28 | 30 | 30 | 30 | 29 | 27 | 26 | 24 | 23 | 21 | 18 | 25 | 30 | 18 | 30 | -0.27 | Y | 44.98 | Y | -0.6 |  |  |  | 1.58 |  |  |  |  | N | N | Y | 120 | 0.47 | 66 | 100044 | 101060 | 1740 | 16200 | 18 | 2 |  | 2018-08-16 23:59 | 1570 | 144 |  | 42 | [16 empty] | 96.8 | 100 | 0 | 0 | 0 |  | 650 |  | 선택 | 해제 | 0 | 0 | 0 |  | 650 |  | 선택 | 해제 | 해제 | 미정 | 미정 | 미정 | 미정 |  | 미정 | RB240.00 | C
A47385 | 2018-08-16 | 1 | D |  | 8 | A | STB2 | 베어링강 | STB (SF) | BM#2 | 1655 | 40 | 1556 | 1585 | 34 | 3200 |  | 3 | 0.33 | 25 |  | -1.3 | 1517 | 1556 | 15.88 | 0 |  | 37 | 11 | 100 | Y |  | 2018-08-16 23:45 | 61 | 1089 | 24 | 24 | 24 | 25 | 25 | 25 | 25 | 24 | 24 | 24 | 23 | 23 |  | 23 | 24 | 25 | 23 | 25 | -0.04 | Y | 40 | Y | 0 |  |  |  | 0.71 |  |  |  | Y | Y | Y | Y | 220 | 0.47 | 60 | 101508 | 92660 | 7100 | 15000 | 1 | 1 | 10 | 2018-08-16 23:59 | 1517 | 113 |  | 32 | [16 empty] | 101.81 | 100 | 0 | 0 | 0 |  | 650 | 450 | 선택 | 해제 | 0 | 0 | 0 |  | 650 | 450 | 선택 | 해제 | 선택 | 미정 | 미정 | 선택 | 미정 |  | 미정 | BT180180 | H
B47288 | 2018-08-16 | 2 | D |  | 5 | A | SCM440 | 합금강 | D | BM#1 | 1590 | 49 | 1626 | 1544 | 36 | 7500 |  | 1 | 0.32 | 16 |  | -2.1 | 1558 | 1613 | 0 | 2.37 | 0 | 21 | 43 | 78 | Y |  | 2018-08-17 01:00 | 62 | 1088 | 17 | 22 | 26 | 29 | 29 | 29 | 27 | 27 | 26 | 24 | 23 | 21 | 19 | 19 | 25 | 29 | 19 | 29 | -0.22 | Y | 45 | Y | -0.4 |  |  |  | 1.67 |  |  |  |  | N | N | Y | 110 | 0.47 | 62 | 98608 | 94350 | 1090 | 16200 | 18 | 2 |  | 2018-08-17 01:08 | 1558 | 119 |  | 18 | [16 empty] | 102.72 | 100 | 0 | 0 | 0 |  | 650 |  | 선택 | 해제 | 0 | 0 | 0 |  | 650 |  | 선택 | 해제 | 해제 | 미정 | 미정 | 미정 | 미정 |  | 미정 | RB240.00 | C
A47386 | 2018-08-16 | 1 | D |  | 9 | A | STB2 | 베어링강 | STB (SF) | BM#2 | 1632 | 46 | 1561 | 1568 | 38 | 5500 |  | 3 | 0.33 | 25 |  | -1.21 | 1525 | 1561 | 13.23 | 0 |  | 6 | 76 | 83 | Y |  | 2018-08-17 00:57 | 69 | 1089 | 27 | 30 | 33 | 35 | 35 | 36 | 35 | 35 | 35 | 35 | 35 | 34 | 34 | 34 | 34 | 36 | 34 | 35 | -0.06 | Y | 35 | Y | 0 |  |  |  | 1.15 |  |  |  | Y | Y | Y | Y | 210 | 0.48 | 68 | 101508 | 107800 | 6930 | 14500 | 1 | 1 | 10 | 2018-08-17 01:11 | 1525 | 105 |  | 23 | [16 empty] | 88.42 | 100 | 0 | 0 | 0 |  | 650 | 450 | 선택 | 해제 | 0 | 0 | 0 |  | 650 | 450 | 선택 | 해제 | 선택 | 미정 | 미정 | 선택 | 선택 | 8 | 미정 | BT180180 | H
B47289 | 2018-08-16 | 2 | D |  | 6 | A | SCM440 | 합금강 | D | BM#1 | 1618 | 44 | 1617 | 1555 | 31 | 6100 |  | 1 | 0.3 | 15 |  | -1.89 | 1554 | 1606 | 0 | 2.27 | 0 | 2 | 61 | 66 | Y |  | 2018-08-17 02:00 | 58 | 1088 | 18 | 19 | 23 | 25 | 28 | 28 | 28 | 27 | 27 | 26 | 24 | 23 | 21 | 16 | 24 | 28 | 16 | 28 | -0.24 | Y | 50 | Y | -0.6 |  |  |  | 1.76 |  |  |  |  | N | N | Y | 100 | 0.48 | 71 | 92070 | 103710 | 740 | 16300 | 18 | 2 |  | 2018-08-17 02:05 | 1554 | 110 |  | 20 | [16 empty] | 87.69 | 100 | 0 | 0 | 0 |  | 650 |  | 선택 | 해제 | 0 | 0 | 0 |  | 650 |  | 선택 | 해제 | 해제 | 미정 | 미정 | 미정 | 미정 |  | 미정 | RB230.00 | C
A47387 | 2018-08-16 | 1 | D |  | 10 | A | STB2 | 베어링강 | STB (SF) | BM#2 | 1630 | 40 | 1550 | 1561 | 37 | 4300 |  | 3 | 0.33 | 26 |  | -0.93 | 1522 | 1550 | 14.95 | 0 |  | 10 | 12 | 85 | Y |  | 2018-08-17 01:59 | 66 | 1087 | 31 | 33 | 32 | 31 | 32 | 31 | 30 | 30 | 28 | 27 | 26 | 26 | 27 | 27 | 30 | 32 | 26 | 31 | -0.13 | Y | 45 | Y | 0.2 |  |  |  | 1.22 |  |  |  | Y | Y | Y | Y | 200 | 0.48 | 63 | 101508 | 99290 | 7170 | 14800 | 1 | 1 | 10 | 2018-08-17 02:11 | 1522 | 112 |  | 32 | [16 empty] | 95.4 | 100 | 0 | 0 | 0 |  | 650 | 450 | 선택 | 해제 | 0 | 0 | 0 |  | 650 | 450 | 선택 | 해제 | 선택 | 미정 | 미정 | 선택 | 미정 |  | 미정 | BT180180 | H
B47290 | 2018-08-16 | 2 | D |  | 7 | A | SCM440 | 합금강 | D | BM#1 | 1615 | 40 | 1624 | 1556 | 31 | 6200 |  | 1 | 0.31 | 18 |  | -2.18 | 1555 | 1618 | 0 | 2.93 | 0 | 20 | 29 | 67 | Y |  | 2018-08-17 03:01 | 59 | 1089 | 18 | 21 | 24 | 25 | 25 | 24 | 23 | 23 | 22 | 21 | 20 | 18 |  | 18 | 22 | 25 | 18 | 0 | -0.17 | Y | 40 | Y | -0.4 |  |  |  | 1.75 |  |  |  |  | N | N | Y | 150 | 0.48 | 61 | 95062 | 95340 | 120 | 15100 | 18 | 2 |  | 2018-08-17 03:06 | 1555 | 120 |  | 30 | [16 empty] | 99.54 | 100 | 0 | 0 | 0 |  | 650 |  | 선택 | 해제 | 0 | 0 | 0 |  | 650 |  | 선택 | 해제 | 해제 | 미정 | 미정 | 미정 | 미정 |  | 미정 | RB200.00 | C
A47388 | 2018-08-16 | 1 | D |  | 11 | A | STB2 | 베어링강 | STB (SF) | BM#2 | 1610 | 40 | 1545 | 1540 | 38 | 4700 |  | 3 | 0.33 | 25 |  | -0.96 | 1517 | 1545 | 15.94 | 0 |  | 19 | 5 | 71 | Y |  | 2018-08-17 03:03 | 61 | 1087 | 25 | 25 | 25 | 26 | 25 | 26 | 25 | 24 | 23 | 23 | 23 | 22 |  | 22 | 24 | 26 | 22 | 25 | -0.1 | Y | 39.98 | Y | -0.2 |  |  |  | 0.71 |  |  |  | Y | Y | Y | Y | 190 | 0.48 | 56 | 101508 | 89060 | 7170 | 14600 | 1 | 1 | 10 | 2018-08-17 03:07 | 1517 | 114 |  | 34 | [16 empty] | 105.52 | 100 | 0 | 0 | 0 |  | 650 | 450 | 선택 | 해제 | 0 | 0 | 0 |  | 650 | 450 | 선택 | 해제 | 선택 | 미정 | 미정 | 선택 | 미정 |  | 미정 | BT180180 | H
A47389 | 2018-08-16 | 1 | D | TUNDISH교체전 | 12 | A | STB2 | 베어링강 | STB (SF) | BM#2 | 1610 | 40 | 1566 | 1532 | 33 | 5000 |  | 3 | 0.33 | 25 |  | -1.51 | 1522 | 1566 | 13.04 | 0 |  | 37 | 12 | 68 | Y |  | 2018-08-17 04:04 | 66 | 1087 | 20 | 25 | 28 | 29 | 30 | 30 | 30 | 29 | 28 | 28 | 27 | 27 | 26 | 26 | 27 | 30 | 26 | 30 | -0.11 | Y | 37.65 | Y | -0.38 |  |  |  | 0.71 |  |  |  | N | Y | Y | M | 180 | 0.48 | 62 | 93281 | 98930 | 7070 | 2000 | 1 | 1 | 10 | 2018-08-17 04:09 | 1522 | 112 |  | 32 |  |  | 6A0A3DA3CAB347A18F601A22D2777F69 | 76F8D119744D4FD190AB6024AED0C0A8 | 5ACC7898497B4EE3A2CB617F6F859E4C | [11 empty] | 88 | 100 | 0 | 3540 | 0 |  | 650 | 450 | 선택 | 해제 | 0 | 3500 | 0 |  | 650 | 450 | 선택 | 해제 | 선택 | 미정 | 미정 | 선택 | 미정 |  | 미정 | BT180180 | H
B47291 | 2018-08-16 | 2 | D |  | 8 | A | SCM440 | 합금강 | D | BM#1 | 1616 | 45 | 1617 | 1566 | 33 | 6200 |  | 1 | 0.3 | 16 |  | -1.87 | 1568 | 1612 | 0 | 2.09 | 0 | 11 | 23 | 39 | Y |  | 2018-08-17 04:00 | 72 | 1088 | 16 | 26 | 31 | 34 | 35 | 37 | 37 | 36 | 35 | 34 | 33 | 32 | 31 | 29 | 32 | 37 | 29 | 0 | -0.2 | Y | 39.98 | Y | -0.4 |  |  |  | 1.75 |  |  |  | N | N | N | N | 140 | 0.47 | 69 | 91632 | 102480 | 120 | 14400 | 18 | 2 |  | 2018-08-17 04:05 | 1568 | 124 |  | 35 |  | *빅사이즈 후속히트 빅사이즈 주속적용 | [14 empty] | 88.96 | 100 | 0 | 0 | 0 |  | 650 |  | 선택 | 해제 | 0 | 0 | 0 |  | 650 |  | 선택 | 해제 | 해제 | 미정 | 미정 | 미정 | 미정 |  | 미정 | RB170.00 | C
A47390 | 2018-08-16 | 1 | B |  | 9 | A | SCM440 | 합금강 | D | BM#1 | 1631 | 44 | 1602 | 1568 | 35 | 4900 |  | 3 | 0.33 | 15 |  | -1.42 | 1575 | 1602 | 0 | 11.2 |  | 21 | 44 | 71 | Y |  | 2018-08-17 04:55 | 79 | 1087 | -128 | 27 | 32 | 34 | 35 | 36 | 33 | 35 | 34 | 34 | 34 | 33 | 33 | 33 | 21 | 36 | 33 | 34 | -0.02 | Y | 40 | Y | 0 |  |  |  | 1.6 |  |  |  | N | N | N | N | 130 | 0.5 | 67 | 179082 | 108250 | 450 | 15400 | 18 | 2 |  | 2018-08-17 05:09 | 1575 | 120 |  | 50 |  | *혼탕부 성분확인 ID:109.110.111.209.210.211 *STR#2 핀치롤 워터자켓 누수로 상면 과냉발생 ID201~211 | [14 empty] | 164.75 | 100 | 0 | 0 | 0 |  | 650 |  | 선택 | 해제 | 0 | 0 | 0 |  | 650 |  | 선택 | 해제 | 해제 | 미정 | 미정 | 미정 | 선택 | 8 | 미정 | RB125.00 | C
B47292 | 2018-08-16 | 2 | B | TUNDISH교체 | 1 | A | AE5130M | 합금강 | D1 | BM#2 | 1618 | 51 | 1625 | 1540 | 41 | 9000 |  | 1 | 0.35 | 21 |  | -2.39 | 1587 | 1662 | 0 | 8.86 | 0 | 6 | 77 | 52 | Y |  | 2018-08-17 05:38 | 85 | 1087 | 8489 | 8487 | 8487 | 8487 | 8487 | 8487 | 8487 | 8487 | 8487 | 8487 | 8487 | 8487 | 27 | 43 | 999 | 8487 | 27 | 8487 | 9.99 |  | 32 | Y | 0.2 |  | 2.35 | 2.35 |  |  |  |  | N | N | N | N | 150 | 0.47 | 55 | 93049 | 91540 | 5180 | 15300 | 13 | 2 |  | 2018-08-17 05:37 | 1587 | 130 |  | 29 | 24 | * T/D 용강량 실측:1170mm / 18.3 TON * T/D FLUX 용탕부: 120 KG / 유탕부: 15KG 투입 * 슬리브 롱노즐( Y자형 ) 사용 * 탄화왕겨 투입 | [14 empty] | 96.42 | 100 | 800 | 0 | 0 |  | 650 | 400 | 선택 | 선택 | 700 | 0 | 0 |  | 650 | 400 | 선택 | 선택 | 해제 | 미정 | 선택 | 미정 | 미정 |  | 미정 | BT180180 | H
A47391 | 2018-08-16 | 1 | B |  | 10 | A | SCM440J | 합금강 | D | BM#1 | 1631 | 40 | 1604 | 1552 | 31 | 5200 |  | 3 | 0.33 | 16 |  | -1.63 | 1568 | 1600 | 8.61 | 0 |  | 10 | 13 | 54 | Y |  | 2018-08-17 06:04 | 73 | 1088 | 32 | 29 | 28 | 28 | 29 | 29 | 29 | 29 | 28 | 28 | 28 | 28 | 27 | 27 | 29 | 29 | 27 | 29 | -0.03 | Y | 40.02 | Y | -0.2 | [7 empty] | N | N | N | N | 120 | 0.51 | 64 | 45112 | 103470 | 3830 | 15500 | 18 | 2 |  | 2018-08-17 06:18 | 1568 | 125 |  | 51 |  | *전공정 요청 L/D잔강 이월 미실시 *혼탕부 성분확인 ID:101.201 *STR#2 핀치롤 워터자켓 누수로 상면 과냉발생 ID201~204 | [14 empty] | 42.04 | 100 | 0 | 0 | 0 |  | 650 |  | 선택 | 해제 | 0 | 0 | 0 |  | 650 |  | 선택 | 해제 | 해제 | 미정 | 미정 | 미정 | 미정 |  | 미정 | RB090.00 | C
B47293 | 2018-08-16 | 2 | B |  | 2 | A | AE5130M | 합금강 | D1 | BM#2 | 1608 | 39 | 1625 | 1555 | 31 | 6700 |  | 1 | 0.32 | 17 |  | -1.78 | 1564 | 1614 | 0 | 3.99 | 0 | 2 | 62 | 78 | Y |  | 2018-08-17 06:30 | 62 | 1082 | 43 | 36 | 32 | 29 | 27 | 25 | 24 | 23 | 22 | 21 | 20 | 18 |  | 18 | 27 | 32 | 18 | 0 | -0.31 |  | 45 | Y | -0.4 | [7 empty] | N | N | N | N | 140 | 0.5 | 58 | 93049 | 95620 | 5140 | 12900 | 13 | 2 |  | 2018-08-17 07:02 | 1564 | 126 |  | 35 | [16 empty] | 92.4 | 100 | 0 | 0 | 0 |  | 650 | 400 | 선택 | 선택 | 0 | 0 | 0 |  | 650 | 400 | 선택 | 선택 | 해제 | 미정 | 선택 | 미정 | 미정 |  | 미정 | BT180180 | H
B47294 | 2018-08-16 | 2 | B |  | 3 | A | AE5130M | 합금강 | D1 | BM#2 | 1605 | 41 | 1634 | 1545 | 30 | 6500 |  | 1 | 0.3 | 17 |  | 0 | 1557 | 1614 | 0 | 5.63 | 0 | 20 | 30 | 71 | Y |  | 2018-08-17 07:25 | 55 | 1079 | 15 | 15 | 15 | 15 | 15 | 15 | 14 | 14 | 13 | 11 |  |  |  | 11 | 14 | 15 | 11 | 15 | -0.09 |  | 35 | Y | -0.4 | [7 empty] | N | N | N | N | 130 | 0.53 | 45 | 84590 | 83880 | 5420 | 15100 | 13 | 2 |  | 2018-08-17 07:53 | 1557 | 129 |  | 42 | [16 empty] | 95.1 | 100 | 0 | 0 | 0 |  | 650 | 400 | 선택 | 선택 | 0 | 0 | 0 |  | 650 | 400 | 선택 | 선택 | 해제 | 미정 | 선택 | 미정 | 선택 | 2 | 미정 | BT180180 | H
A47392 | 2018-08-16 | 1 | B |  | 11 | A | SCM440J | 합금강 | D | BM#1 | 1586 | 43 | 1606 | 1539 | 36 | 6700 |  | 3 | 0.33 | 15 |  | -1.95 | 1561 | 1598 | 8.14 | 0 |  | 19 | 6 | 62 | Y |  | 2018-08-17 07:24 | 66 | 1088 | 27 | 27 | 27 | 28 | 28 | 28 | 28 | 27 | 26 | 25 | 25 | 24 | 22 | 22 | 27 | 28 | 22 | 28 | -0.13 | Y | 45.02 | Y | -0.4 | [7 empty] | N | N | N | N | 110 | 0.51 | 60 | 101234 | 100380 | 2690 | 14800 | 18 | 2 |  | 2018-08-17 07:36 | 1561 | 121 |  | 35 |  | *전공정 요청 L/D잔강 이월 미실시 *STR#2 핀치롤 워터자켓 누수로 상면 과냉발생 ID201~208 | [14 empty] | 98.29 | 100 | 0 | 0 | 0 |  | 650 |  | 선택 | 해제 | 0 | 0 | 0 |  | 650 |  | 선택 | 해제 | 해제 | 미정 | 미정 | 미정 | 미정 |  | 미정 | BT180180 | C
B47295 | 2018-08-17 | 2 | B |  | 4 | A | AE5130M | 합금강 | D1 | BM#2 | 1580 | 48 | 1636 | 1544 | 35 | 7500 |  | 1 | 0.3 | 16 |  | -1.88 | 1569 | 1621 | 0 | 3.8 | 0 | 11 | 24 | 51 | Y |  | 2018-08-17 08:39 | 67 | 1084 | 11 | 23 | 31 | 35 | 36 | 36 | 36 | 35 | 34 | 33 | 31 | 30 | 28 | 28 | 30 | 36 | 28 | 36 | -0.2 | Y | 40.02 | Y | -0.4 | [7 empty] | N | N | N | N | 120 | 0.47 | 61 | 84590 | 94270 | 5100 | 15200 | 13 | 2 |  | 2018-08-17 08:40 | 1569 | 111 |  | 17 |  | * 전공정 요청으로 감속주입 | [14 empty] | 81.02 | 100 | 0 | 0 | 0 |  | 650 | 400 | 선택 | 선택 | 0 | 0 | 0 |  | 650 | 400 | 선택 | 선택 | 해제 | 미정 | 선택 | 미정 | 미정 |  | 미정 | BT180180 | H
A47393 | 2018-08-17 | 1 | B | TUNDISH교체전 | 12 | A | SCM440J | 합금강 | D | BM#1 | 1636 | 36 | 1626 | 1579 | 28 | 5200 |  | 3 | 0.33 | 15 |  | -2.04 | 1587 | 1626 | 8.76 | 0 |  | 37 | 13 | 72 | Y |  | 2018-08-17 08:06 | 92 | 1094 | 21 | 29 | 32 | 35 | 37 | 38 | 39 | 39 | 39 | 39 | 39 | 38 | 38 | 38 | 36 | 39 | 38 | 39 | -0.03 | Y | 30.02 | Y | 0 | [7 empty] | N | N | N | N | 100 | 0.41 | 69 | 110925 | 94450 | 2900 | 2000 | 18 | 2 |  | 2018-08-17 08:32 | 1587 | 119 |  | 57 |  | *전공정 요청 L/D잔강 이월 미실시 *전공정 작업지연 감속주입 *STR#2 핀치롤 워터자켓 누수로 상면 과냉발생 ID201 |  | C2EE896DB8554BFBAB7F0A1DF5F33388 | A3FA544713634D509F05C65FE825EA14 | AFF56317138543B4A2D059DD431F9873 | [10 empty] | 113.94 | 100 | 0 | 3500 | 0 |  | 650 |  | 선택 | 해제 | 0 | 3200 | 0 |  | 650 |  | 선택 | 해제 | 해제 | 미정 | 미정 | 미정 | 미정 |  | 미정 | RB115.00 | C
B47296 | 2018-08-17 | 2 | B |  | 5 | A | AE5130M | 합금강 | D1 | BM#2 | 1576 | 49 | 1595 | 1555 | 35 | 7600 |  | 3 | 0.32 | 16 |  | -0.85 | 1578 | 1595 | 0 | 10.68 |  | 32 | 1 | 9861 | Y |  | 2018-08-17 09:30 | 76 | 1080 | 27 | 23 | 22 | 22 | 21 | 20 | 20 | 19 | 18 | 17 | 17 | 16 | 16 | 16 | 20 | 22 | 16 | 16 | -0.11 |  | 55 | Y | 0 | [7 empty] | N | N | N | N | 110 | 0.43 | 66 | 93049 | 94230 | 7070 | 15200 | 13 | 2 |  | 2018-08-17 09:35 | 1578 | 113 |  | 30 |  | * 전공정 요청으로 감속주입 | [14 empty] | 91.85 | 100 | 0 | 0 | 0 |  | 650 | 400 | 선택 | 선택 | 0 | 0 | 0 |  | 650 | 400 | 선택 | 선택 | 해제 | 미정 | 미정 | 선택 | 미정 |  | 미정 | BT180180 | H
A47394 | 2018-08-17 | 1 | B | TUNDISH교체 | 1 | A | SCR920PRH | 소입성보증강 | C2 | BM#1 | 1674 | 75 | 1656 | 1620 | 42 | 7700 |  | 3 | 127.04 | 20 |  | -1.46 | 1611 | 1646 | 0 | 13.55 |  | 21 | 45 | 48 | Y |  | 2018-08-17 10:04 | 103 | 1092 | 29 | 43 | 45 | 51 | 54 | 56 | 56 | 57 | 58 | 57 | 57 | 57 |  | 57 | 53 | 58 | 57 | 57 | -0.07 |  | 14.98 | Y | 0 |  | 2.74 | 2.61 | 1.78 |  |  |  | N | N | N | N | 150 | 0.46 | 70 | 101508 | 106080 | 2760 | 15500 | 4 | 1 |  | 2018-08-17 10:10 | 1611 | 152 |  | 32 |  | *T/Dflux 유15kg 용120kg *전공정 요청 L/D잔강 이월 미실시 *탄화왕겨 200KG 투입 *첫Heat 수소측정치 OVER되어 이상재 등록및 생관통보-ID:101.102.201.202 | [14 empty] | 93.34 | 100 | 1000 | 0 | 0 |  | 450 |  | 선택 | 선택 | 1000 | 0 | 0 |  | 450 |  | 선택 | 선택 | 해제 | 미정 | 미정 | 해제 | 미정 |  | 미정 | BT180180 | H
B47297 | 2018-08-17 | 2 | B |  | 6 | A | AE5130M | 합금강 | D1 | BM#2 | 1587 | 47 | 1604 | 1546 | 35 | 7600 |  | 3 | 0.33 | 16 |  | -1.51 | 1579 | 1609 | 0 | 11.19 |  | 2 | 63 | 47 | Y |  | 2018-08-17 10:36 | 77 | 1081 | 16 | 23 | 27 | 30 | 33 | 33 | 34 | 34 | 34 | 33 | 32 | 31 | 31 | 28 | 30 | 34 | 28 | 34 | -0.16 | Y | 38.15 | Y | -0.4 | [7 empty] | N | N | N | N | 100 | 0.42 | 72 | 93049 | 100830 | 7240 | 15200 | 13 | 2 |  | 2018-08-17 10:42 | 1579 | 117 |  | 34 |  | * 전공정 요청으로 감속주입 | [14 empty] | 86.24 | 100 | 0 | 0 | 0 |  | 650 | 400 | 선택 | 선택 | 0 | 0 | 0 |  | 650 | 400 | 선택 | 선택 | 해제 | 미정 | 미정 | 선택 | 미정 |  | 미정 | BT180180 | H
A47395 | 2018-08-17 | 1 | B |  | 2 | A | SCR920PRH | 소입성보증강 | C2 | BM#1 | 1621 | 53 | 1629 | 1570 | 31 | 6000 |  | 3 | 0.31 | 17 |  | -1.64 | 1578 | 1612 | 0 | 17.84 |  | 10 | 14 | 82 | Y |  | 2018-08-17 11:18 | 70 | 1080 | 55 | 46 | 41 | 39 | 37 | 36 | 35 | 34 | 33 | 32 | 31 |  |  | 31 | 37 | 41 | 31 | 0 | -0.25 |  | 40.02 | Y | -0.2 | [7 empty] | N | N | N | N | 140 | 0.54 | 57 | 101508 | 98100 | 940 | 15000 | 4 | 1 |  | 2018-08-17 11:32 | 1578 | 135 |  | 30 |  | *전공정 요청 L/D잔강 이월 미실시 | [14 empty] | 102.59 | 100 | 0 | 0 | 0 |  | 450 |  | 선택 | 선택 | 0 | 0 | 0 |  | 450 |  | 선택 | 선택 | 해제 | 미정 | 미정 | 해제 | 미정 |  | 미정 | BT180180 | C
B47298 | 2018-08-17 | 2 | B |  | 7 | A | AE5130M | 합금강 | D1 | BM#2 | 1588 | 48 | 1624 | 1515 | 36 | 7500 |  | 2 | 0.5 | 16 |  | -2.15 | 1560 | 1613 | 0.04 | 0.49 | 10 | 20 | 31 | 57 | Y |  | 2018-08-17 12:10 | 58 | 1085 | 26 | 27 | 28 | 29 | 29 | 28 | 27 | 25 | 24 | 22 | 21 | 20 | 19 | 19 | 25 | 29 | 19 | 0 | -0.22 | Y | 45 | Y | -0.2 | [7 empty] | N | N | N | N | 150 | 0.42 | 65 | 93049 | 90680 | 7020 | 15500 | 13 | 2 | 10 | 2018-08-17 12:17 | 1560 | 122 |  | 16 |  | * 전공정 요청으로 감속주입 *전공정 요청 L/D잔강 이월 미실시,이상공정 등록 | [14 empty] | 95.24 | 72.73 | 0 | 0 | 0 |  | 650 | 400 | 선택 | 선택 | 0 | 0 | 0 |  | 650 | 400 | 선택 | 선택 | 해제 | 미정 | 해제 | 미정 | 미정 |  | 미정 | BT180180 | C
A47396 | 2018-08-17 | 1 | B |  | 3 | A | SCR920PRH | 소입성보증강 | C2 | BM#1 | 1645 | 41 | 1632 | 1591 | 33 | 5700 |  | 3 | 0.31 | 16 |  | -1.52 | 1584 | 1615 | 0 | 12.46 |  | 19 | 7 | 76 | Y |  | 2018-08-17 12:01 | 76 | 1075 | 28 | 28 | 30 | 32 | 32 | 31 | 31 | 30 | 29 | 28 | 28 |  |  | 28 | 30 | 32 | 28 | 28 | -0.11 | Y | 35.02 | Y | 0 | [7 empty] | N | N | N | N | 130 | 0.55 | 54 | 101508 | 98840 | 1350 | 14600 | 4 | 1 |  | 2018-08-17 12:27 | 1584 | 127 |  | 45 |  | *전공정 요청 L/D잔강 이월 미실시 | [14 empty] | 101.41 | 100 | 0 | 0 | 0 |  | 450 |  | 선택 | 선택 | 0 | 0 | 0 |  | 450 |  | 선택 | 선택 | 해제 | 미정 | 미정 | 미정 | 미정 |  | 미정 | BT180180 | C
B47299 | 2018-08-17 | 2 | C |  | 8 | A | AE5130M | 합금강 | D1 | BM#2 | 1587 | 45 | 1624 | 1517 | 33 | 7200 |  | 3 | 0.3 | 16 |  | -1.8 | 1579 | 1617 | 0 | 13.52 |  | 11 | 25 | 73 | Y |  | 2018-08-17 12:56 | 77 | 1098 | 15 | 22 | 28 | 31 | 33 | 34 | 35 | 35 | 35 | 34 | 34 | 34 |  | 34 | 31 | 35 | 34 | 35 | -0.04 | Y | 25 | Y | 0 | [7 empty] | N | N | N | N | 140 | 0.5 | 57 | 93049 | 95560 | 7110 | 14900 | 13 | 2 |  | 2018-08-17 13:07 | 1579 | 125 |  | 38 | [16 empty] | 90.69 | 72.73 | 0 | 0 | 0 |  | 650 | 400 | 선택 | 선택 | 0 | 0 | 0 |  | 650 | 400 | 선택 | 선택 | 해제 | 미정 | 미정 | 선택 | 미정 |  | 미정 | BT180180 | H
A47397 | 2018-08-17 | 1 | C | 연주종료 | 4 | A | SCR920PRH | 소입성보증강 | C2 | BM#1 | 1644 | 49 | 1615 | 1578 | 31 | 5300 |  | 3 | 0.3 | 16 |  | 79.81 | 1575 | 0 | 0 | 11.85 |  | 37 | 14 | 79 | Y |  | 2018-08-17 13:18 | 67 | 1088 | 25 | 31 | 34 | 36 | 36 | 36 | 36 | 36 | 35 | 34 | 34 | 33 |  | 33 | 34 | 36 | 33 | 36 | -0.05 | Y | 40.02 | Y | -0.2 | [7 empty] | N | N | N | N | 120 | 0.55 | 72 | 87348 | 102800 | 3050 | 2000 | 4 | 1 |  | 2018-08-17 13:25 | 1575 | 119 |  | 25 |  | *전공정 요청 L/D잔강 이월 미실시 | 52187CD8AD6C41849738615D2A142270 | C208D5AC15754CCC84FE2255F5DA3990 | 10BBC8CD92EC4B8C9F711126574D76CA | [11 empty] | 82.52 | 100 | 0 | 3100 | 0 |  | 450 |  | 선택 | 선택 | 0 | 3100 | 0 |  | 450 |  | 선택 | 선택 | 해제 | 미정 | 미정 | 미정 | 미정 |  | 미정 | BT180180 | H
B47300 | 2018-08-17 | 2 | C |  | 9 | A | AE5130M | 합금강 | D1 | BM#2 | 1604 | 60 | 1614 | 1554 | 40 | 8900 |  | 3 | 0.3 | 20 |  | -1.49 | 1579 | 1614 | 0 | 20.09 |  | 32 | 2 | 72 | Y |  | 2018-08-17 14:09 | 77 | 1075 | 34 | 35 | 35 | 36 | 35 | 34 | 34 | 33 | 32 | 30 | 29 | 28 | 27 | 25 | 32 | 36 | 25 | 35 | -0.22 | Y | 50 | Y | -0.4 | [7 empty] | N | N | N | N | 130 | 0.5 | 70 | 99588 | 113810 | 2490 | 14700 | 13 | 2 | 10 | 2018-08-17 14:17 | 1579 | 124 |  | 25 |  | *전공정 요청 L/D잔강 이월 미실시,이상공정 등록 | [14 empty] | 85.67 | 75 | 0 | 0 | 0 |  | 650 | 400 | 선택 | 선택 | 0 | 0 | 0 |  | 650 | 400 | 선택 | 선택 | 해제 | 미정 | 미정 | 해제 | 미정 |  | 미정 | BT180180 | C
B47301 | 2018-08-17 | 2 | C | 잔강최소화전 | 10 | A | AE5130M | 합금강 | D1 | BM#2 | 1656 | 52 | 1644 | 1574 | 37 | 6900 |  | 1 | 0.4 | 16 |  | 0 | 1571 | 1638 | 0 | 3.59 | 0 | 2 | 64 | 58 | Y |  | 2018-08-17 15:34 | 69 | 1094 | 23 | 31 | 37 | 40 | 41 | 41 | 41 | 40 | 39 | 38 | 36 | 35 | 32 | 32 | 37 | 41 | 32 | 41 | -0.22 | Y | 40 | Y | -0.6 | [7 empty] | N | N | N | N | 120 | 0.46 | 60 | 104384 | 87720 | 2500 | 3000 | 13 | 2 | 20 | 2018-08-17 15:40 | 1571 | 124 |  | 13 |  | *전공정 요청 L/D잔강 이월 미실시,이상공정 등록 *전공정 요청 20% 이상 감속주입, 이상공정 등록 및 생관통보(전공정 성분오버) | [14 empty] | 115.73 | 78.57 | 0 | 0 | 0 |  | 650 | 400 | 선택 | 선택 | 0 | 0 | 0 |  | 650 | 400 | 선택 | 선택 | 해제 | 미정 | 미정 | 미정 | 미정 |  | 미정 | BT180180 | C
A47400 | 2018-08-17 | 1 | C | 잔강최소화, 연주종료 | 11 | A | SBMA75 | 합금강 | D1 | BM#2 | 1660 | 36 | 1618 | 1536 | 29 | 5500 |  | 3 | 0.32 | 19 |  | -2.44 | 1563 | 1618 | 0 | 17.4 |  | 19 | 8 | 52 | Y |  | 2018-08-17 16:20 | 72 | 1087 | -144 | 19 | 32 | 31 | 30 | 30 | 29 | 29 | 29 | 28 | 27 | 27 | 27 | 26 | 23 | 32 | 26 | 29 | -0.12 |  | 49.57 | Y | -0.2 | [7 empty] | N | N | N | N | 110 | 0.39 | 62 | 101024 | 95110 | 1790 | 2000 | 13 | 2 | 30 | 2018-08-17 16:32 | 1563 | 121 |  | 42 |  | *연구소 테스트품 R-order 처리 ID:301.302.401.402 *샘플채취 300mm ID:303.403 *전공정 요청 20%이상 감속주입, 이상공정 등록 및 생관통보 *연주 종료 18:23 (전공정 성분오버) | 791BADA825DC409EAAC66F0B1209BE16 | 0196A23E634948A5AB84008C0C5D2150 | C5BEFD51E8494DD6851F1928A0AC1171 | [11 empty] | 104.26 | 50 | 0 | 3200 | 300 |  | 650 | 400 | 선택 | 선택 | 0 | 3180 | 300 |  | 650 | 400 | 선택 | 선택 | 해제 | 미정 | 미정 | 미정 | 미정 |  | 미정 | BT180180 | C
A47402 | 2018-08-17 | 1 | C | 연주시작 | 1 | A | SM53C | 탄소강 | B | BM#1 | 1675 | 38 | 1621 | 1545 | 33 | 5700 |  | 3 | 0.32 | 20 |  | -2.05 | 1570 | 1621 | 8.26 | 0 |  | 11 | 26 | 139 | Y |  | 2018-08-17 18:19 | 82 | 1077 | 25 | 21 | 25 | 30 | 33 | 35 | 35 | 36 | 36 | 36 |  |  |  | 36 | 31 | 36 | 36 | 36 | 0 |  | 10.02 | Y | 0 |  | 2.13 | 2.13 |  |  |  |  | N | N | N | N | 230 | 0.48 | 58 | 128026 | 91950 | 7000 | 16400 | 5 | 2 |  | 2018-08-17 18:40 | 1570 | 105 |  | 29 |  | *T/D플럭스 유15 용225KG *유사강종 연연주 혼탕부 성분확인 ID:106~108.206~208 |  | C61AA69DFA2E42ABB7535198A6B5281C | CD3CDC84F788464E9FC8D156FF66908A | [11 empty] | 129.38 | 100 | 700 | 0 | 0 |  | 650 |  | 선택 | 해제 | 700 | 0 | 0 |  | 650 |  | 선택 | 해제 | 해제 | 미정 | 미정 | 선택 | 미정 |  | 미정 | BT180180 | C
A47403 | 2018-08-17 | 1 | C |  | 2 | A | AE1055LS | 탄소강 | G-AE1055LS | BM#1 | 1589 | 42 | 1603 | 1541 | 36 | 5100 |  | 3 | 0.32 | 28 |  | -1.22 | 1560 | 1603 | 0 | 32.88 |  | 32 | 3 | 116 | Y |  | 2018-08-17 19:37 | 76 | 1098 | 39 | 42 | 45 | 46 | 46 | 45 | 44 | 44 | 43 | 43 | 42 | 41 |  | 41 | 43 | 46 | 41 | 0 | -0.12 | Y | 40 | Y | -0.2 | [7 empty] | Y | Y | Y | Y | 220 | 0.47 | 60 | 50754 | 91300 | 7020 | 16000 | 5 | 2 |  | 2018-08-17 19:42 | 1560 | 103 |  | 10 |  | *유사강종 연연주 혼탕부 성분확인 ID:101.201 *전공정요청 감속주입 정속유지 미준수 ID:101~103.201~203 | [14 empty] | 51.63 | 100 | 0 | 0 | 0 |  | 400 |  | 선택 | 해제 | 0 | 0 | 0 |  | 400 |  | 선택 | 해제 | 해제 | 미정 | 미정 | 선택 | 미정 |  | 미정 | BT180180 | H
A47404 | 2018-08-17 | 1 | C |  | 3 | A | AE1055LS | 탄소강 | G-AE1055LS | BM#1 | 1602 | 37 | 1602 | 1551 | 29 | 4500 |  | 3 | 0.33 | 25 |  | -1.66 | 1552 | 1602 | 0 | 20.17 |  | 10 | 16 | 80 | Y |  | 2018-08-17 20:28 | 68 | 1094 | 41 | 40 | 40 | 40 | 39 | 39 | 38 | 37 | 36 | 35 | 35 | 34 |  | 34 | 38 | 40 | 34 | 40 | -0.13 |  | 45 | Y | -0.2 | [7 empty] | Y | Y | Y | Y | 210 | 0.47 | 60 | 84590 | 90100 | 7000 | 15500 | 5 | 2 |  | 2018-08-17 20:39 | 1552 | 100 |  | 20 |  | *전공정요청 감속주입 정속유지 미준수 ID:101~105.201~205 | [14 empty] | 87.12 | 100 | 0 | 0 | 0 |  | 400 |  | 선택 | 해제 | 0 | 0 | 0 |  | 400 |  | 선택 | 해제 | 해제 | 미정 | 미정 | 선택 | 미정 |  | 미정 | BT180180 | H
C45844 | 2018-08-17 | 3 | D | 연주시작 | 1 | A | SM45C | 탄소강 | SM45C | BM#2 | 1621 | 40 | 1665 | 1566 | 33 | 7200 |  | 1 | 0.32 | 20 | 40 | 0 | 1577 | 1659 | 0 | 4.41 | 0 | 33 | 61 |  | Y |  | 2018-08-17 21:08 | 84 | 1060 | 44 | 44 | 42 | 41 | 41 | 40 | 39 | 39 | 39 | 38 | 38 | 41 | 44 | 48 | 44 | 48 | 48 | 48 | 0 |  | 14.98 | Y | 0 |  | 2.11 | 2.05 |  |  |  |  | N | N | N | N | 110 | 0.48 | 59 | 94330 | 98580 | 870 | 15100 | 10 | 1 | 10 | 2018-08-17 21:15 | 1574 | 298 |  | 16 | 19 | *START 21:26 *T/D플럭스 120/15KG *롱노즐 실리부 부착 *탄화왕겨 투입 | 2C64B8292FD14D8CB19CCF6558B6EBA4 |  | 8ECB75CC61914718B83D59469DAAA8CA | [11 empty] | 97.9 | 100 | 780 | 0 | 0 |  | 650 | 400 | 선택 | 해제 | 720 | 0 | 0 |  | 650 | 400 | 선택 | 해제 | 해제 | 미정 | 미정 | 미정 | 선택 |  | 미정 | RB170.00 | C
A47405 | 2018-08-17 | 1 | D |  | 4 | B | AE1055LS | 탄소강 | G-AE1055LS | BM#1 | 1576 | 38 | 1583 | 1508 | 33 | 5600 |  | 3 | 0.31 | 25 |  | -1.16 | 1549 | 1583 | 0 | 13.59 |  | 37 | 16 | 98 | Y |  | 2018-08-17 21:26 | 65 | 1090 | 34 | 33 | 34 | 33 | 33 | 32 | 32 | 31 | 30 | 29 | 27 | 26 |  | 26 | 31 | 34 | 26 | 33 | -0.18 |  | 45 | Y | -0.2 | [7 empty] | Y | Y | Y | Y | 200 | 0.5 | 59 | 101508 | 94890 | 7050 | 15500 | 5 | 2 |  | 2018-08-17 21:33 | 1549 | 100 |  | 23 | [16 empty] | 99.03 | 100 | 0 | 0 | 0 |  | 400 |  | 선택 | 해제 | 0 | 0 | 0 |  | 400 |  | 선택 | 해제 | 해제 | 미정 | 미정 | 선택 | 미정 |  | 미정 | BT180180 | H
B47303 | 2018-08-17 | 2 | D |  | 2 | A | SM45C | 탄소강 | SM45C | BM#2 | 1578 | 44 | 1626 | 1517 | 30 | 13700 |  | 1 | 0.45 | 18 |  | -2.17 | 1565 | 1628 | 0 | 4.24 | 0 | 21 | 47 | 96 | Y |  | 2018-08-17 22:07 | 72 | 1090 | 47 | 44 | 43 | 42 | 41 | 40 | 39 | 39 | 37 | 36 | 35 | 33 |  | 33 | 40 | 43 | 33 | 0 | -0.22 |  | 45 | Y | -0.4 | [7 empty] | N | N | N | N | 140 | 0.5 | 58 | 95062 | 96040 | 4040 | 13700 | 10 | 1 | 20 | 2018-08-17 22:10 | 1565 | 253 |  | 18 | [16 empty] | 95.06 | 100 | 0 | 0 | 0 |  | 650 | 400 | 선택 | 해제 | 0 | 0 | 0 |  | 650 | 400 | 선택 | 해제 | 해제 | 미정 | 미정 | 미정 | 미정 |  | 미정 | BT180180 | C
A47406 | 2018-08-17 | 1 | D |  | 5 | A | AE1055LS | 탄소강 | G-AE1055LS | BM#1 | 1592 | 41 | 1590 | 1536 | 28 | 4800 |  | 3 | 0.3 | 25 |  | -1.35 | 1550 | 1590 | 0 | 18.32 |  | 11 | 27 | 59 | Y |  | 2018-08-17 22:26 | 66 | 1099 | 26 | 29 | 32 | 33 | 34 | 34 | 33 | 33 | 33 | 32 | 31 | 31 | 31 | 31 | 32 | 34 | 31 | 33 | -0.04 | Y | 40 | Y | 0 | [7 empty] | Y | Y | Y | Y | 190 | 0.5 | 63 | 101508 | 99880 | 7080 | 14700 | 5 | 2 |  | 2018-08-17 22:35 | 1550 | 98 |  | 24 | [16 empty] | 94.43 | 100 | 0 | 0 | 0 |  | 400 |  | 선택 | 해제 | 0 | 0 | 0 |  | 400 |  | 선택 | 해제 | 해제 | 미정 | 미정 | 선택 | 미정 |  | 미정 | BT180180 | H
B47304 | 2018-08-17 | 2 | D |  | 3 | A | SM45C | 탄소강 | SM45C | BM#2 | 1576 | 42 | 1625 | 1545 | 33 | 6200 |  | 1 | 0.25 | 16 |  | -2.25 | 1553 | 1603 | 0 | 2.11 | 0 | 19 | 9 | 183 | Y |  | 2018-08-17 23:01 | 60 | 1085 | 30 | 27 | 26 | 25 | 23 | 22 | 22 | 21 | 20 | 18 | 17 |  |  | 17 | 23 | 26 | 17 | 0 | -0.22 |  | 40.02 | Y | -0.2 | [7 empty] | N | N | N | N | 130 | 0.51 | 52 | 101905 | 90490 | 1050 | 14300 | 10 | 1 | 30 | 2018-08-17 23:03 | 1553 | 125 |  | 27 | [16 empty] | 111.37 | 100 | 0 | 0 | 0 |  | 650 | 400 | 선택 | 해제 | 0 | 0 | 0 |  | 650 | 400 | 선택 | 해제 | 해제 | 미정 | 미정 | 미정 | 미정 |  | 미정 | BM510510 | C
A47407 | 2018-08-17 | 1 | D |  | 6 | A | AE1055LS | 탄소강 | G-AE1055LS | BM#1 | 1626 | 43 | 1586 | 1558 | 33 | 3700 |  | 3 | 0.3 | 25 |  | -1.3 | 1548 | 1586 | 0 | 15.95 |  | 32 | 4 | 65 | Y |  | 2018-08-17 23:29 | 64 | 1089 | 31 | 30 | 30 | 30 | 30 | 29 | 29 | 28 | 27 | 26 | 26 | 26 | 25 | 25 | 28 | 30 | 25 | 30 | -0.1 |  | 49.98 | Y | -0.2 | [7 empty] | Y | Y | Y | Y | 180 | 0.5 | 60 | 101508 | 98060 | 7000 | 16500 | 5 | 2 |  | 2018-08-17 23:35 | 1548 | 101 |  | 25 | [16 empty] | 96.08 | 100 | 0 | 0 | 0 |  | 400 |  | 선택 | 해제 | 0 | 0 | 0 |  | 400 |  | 선택 | 해제 | 해제 | 미정 | 미정 | 선택 | 미정 |  | 미정 | BT180180 | H
B47305 | 2018-08-17 | 2 | D |  | 4 | A | SM45C | 탄소강 | SM45C | BM#2 | 1587 | 41 | 1615 | 1565 | 29 | 5400 |  | 1 | 0.26 | 15 |  | -1.88 | 1555 | 1600 | 0 | 2.89 | 0 | 20 | 33 | 148 | Y |  | 2018-08-18 | 62 | 1088 | 15 | 19 | 22 | 23 | 24 | 23 | 22 | 21 | 20 | 19 | 17 | 16 |  | 16 | 20 | 24 | 16 | 0 | -0.23 | Y | 35 | Y | -0.2 | [7 empty] | N | N | N | N | 120 | 0.52 | 59 | 143035 | 101480 | 640 | 13900 | 10 | 1 | 40 | 2018-08-18 00:02 | 1555 | 111 |  | 23 |  | * 유사강종 연연주 혼탕부 ID:307~309/407~409이상재등록 | [14 empty] | 140.23 | 100 | 0 | 0 | 0 |  | 650 | 400 | 선택 | 해제 | 0 | 0 | 0 |  | 650 | 400 | 선택 | 해제 | 해제 | 미정 | 미정 | 미정 | 미정 |  | 미정 | RB160.00 | C
A47408 | 2018-08-17 | 1 | D |  | 7 | A | AE1055LS | 탄소강 | G-AE1055LS | BM#1 | 1590 | 41 | 1587 | 1537 | 36 | 4600 |  | 3 | 0.31 | 25 |  | -1.58 | 1541 | 1587 | 0 | 12.86 |  | 10 | 17 | 64 | Y |  | 2018-08-18 00:32 | 57 | 1089 | 25 | 26 | 28 | 29 | 29 | 29 | 27 | 26 | 26 | 25 | 24 | 24 | 23 | 23 | 26 | 29 | 23 | 29 | -0.13 | Y | 45 | Y | -0.2 | [7 empty] | Y | Y | Y | Y | 230 | 0.5 | 62 | 101508 | 94760 | 7050 | 14500 | 5 | 2 |  | 2018-08-18 00:41 | 1541 | 103 |  | 24 | [16 empty] | 99.18 | 100 | 0 | 0 | 0 |  | 400 |  | 선택 | 해제 | 0 | 0 | 0 |  | 400 |  | 선택 | 해제 | 해제 | 미정 | 미정 | 선택 | 미정 |  | 미정 | BT180180 | H
B47306 | 2018-08-17 | 2 | D |  | 5 | A | SM45CS | 탄소강 | B | BM#2 | 1605 | 33 | 1625 | 1555 | 27 | 5000 |  | 1 | 0.34 | 16 |  | -2.32 | 1564 | 1614 | 1.47 | 0 | 0 | 2 | 66 | 48 | Y |  | 2018-08-18 00:45 | 71 | 1088 | 20 | 24 | 27 | 28 | 28 | 28 | 28 | 27 | 26 | 24 |  |  |  | 24 | 26 | 28 | 24 | 28 | -0.12 | Y | 29.98 | Y | -0.4 | [7 empty] | N | N | N | N | 110 | 0.51 | 54 | 40200 | 91090 | 3020 | 14600 | 10 | 1 | 10 | 2018-08-18 00:47 | 1564 | 111 |  | 39 | [16 empty] | 42.77 | 100 | 0 | 0 | 0 |  | 650 | 700 | 선택 | 선택 | 0 | 0 | 0 |  | 650 | 700 | 선택 | 선택 | 해제 | 미정 | 미정 | 해제 | 미정 |  | 미정 | RB135.00 | C
A47409 | 2018-08-17 | 1 | D |  | 8 | A | AE1055LS | 탄소강 | G-AE1055LS | BM#1 | 1605 | 39 | 1596 | 1547 | 34 | 4800 |  | 3 | 0.3 | 25 |  | -1.59 | 1550 | 1596 | 0 | 13.2 |  | 37 | 17 | 70 | Y |  | 2018-08-18 01:37 | 66 | 1089 | 22 | 29 | 32 | 34 | 35 | 35 | 35 | 34 | 34 | 33 | 33 | 32 | 32 | 32 | 32 | 35 | 32 | 35 | -0.07 | Y | 40.03 | Y | 0 | [7 empty] | Y | Y | Y | Y | 220 | 0.5 | 62 | 101508 | 100850 | 7010 | 15200 | 5 | 2 |  | 2018-08-18 01:48 | 1550 | 105 |  | 21 | [16 empty] | 93.56 | 100 | 0 | 0 | 0 |  | 400 |  | 선택 | 해제 | 0 | 0 | 0 |  | 400 |  | 선택 | 해제 | 해제 | 미정 | 미정 | 선택 | 선택 | 7 | 미정 | BT180180 | H
B47307 | 2018-08-17 | 2 | D |  | 6 | A | SM45CS | 탄소강 | B | BM#2 | 1557 | 37 | 1615 | 1546 | 30 | 5900 |  | 1 | 0.26 | 17 |  | -2.13 | 1565 | 1609 | 1.43 | 0 | 0 | 21 | 48 | 42 | Y |  | 2018-08-18 01:52 | 72 | 1091 | 21 | 26 | 30 | 32 | 32 | 32 | 31 | 30 | 29 | 27 | 26 | 24 |  | 24 | 28 | 32 | 24 | 32 | -0.2 | Y | 39.98 | Y | -0.4 | [7 empty] | N | N | N | N | 100 | 0.5 | 59 | 98172 | 98190 | 430 | 14300 | 10 | 1 | 20 | 2018-08-18 01:53 | 1565 | 110 |  | 30 | [16 empty] | 99.67 | 100 | 0 | 0 | 0 |  | 650 | 700 | 선택 | 선택 | 0 | 0 | 0 |  | 650 | 700 | 선택 | 선택 | 해제 | 미정 | 미정 | 미정 | 미정 |  | 미정 | RB114.30 | C
A47410 | 2018-08-17 | 1 | D |  | 9 | A | AE1055LS | 탄소강 | G-AE1055LS | BM#1 | 1589 | 40 | 1584 | 1532 | 36 | 4900 |  | 3 | 0.3 | 25 |  | -1.2 | 1549 | 1584 | 0 | 11.94 |  | 11 | 28 | 62 | Y |  | 2018-08-18 02:36 | 65 | 1089 | 31 | 33 | 34 | 35 | 35 | 35 | 35 | 34 | 33 | 33 | 33 | 33 | 33 | 33 | 34 | 35 | 33 | 35 | -0.04 | Y | 44.98 | Y | 0 | [7 empty] | Y | Y | Y | Y | 210 | 0.5 | 61 | 152262 | 96580 | 7050 | 16300 | 5 | 2 |  | 2018-08-18 02:45 | 1549 | 102 |  | 25 |  | *유사강종 연연주 혼탕부 성분확인 ID: 107~109.207~209 | [14 empty] | 146.12 | 100 | 0 | 0 | 0 |  | 400 |  | 선택 | 해제 | 0 | 0 | 0 |  | 400 |  | 선택 | 해제 | 해제 | 미정 | 미정 | 선택 | 미정 |  | 미정 | BT180180 | H
B47308 | 2018-08-17 | 2 | D |  | 7 | A | SM45CS | 탄소강 | B | BM#2 | 1578 | 38 | 1605 | 1545 | 31 | 5800 |  | 1 | 0.28 | 16 |  | -2.23 | 1559 | 1605 | 1.11 | 0 | 0 | 19 | 10 | 50 | Y |  | 2018-08-18 02:53 | 66 | 1087 | 21 | 23 | 24 | 25 | 25 | 24 | 24 | 23 | 21 | 20 | 19 |  |  | 19 | 23 | 25 | 19 | 24 | -0.17 | Y | 34.97 | Y | -0.2 | [7 empty] | N | N | N | N | 150 | 0.52 | 55 | 97818 | 94550 | 470 | 13300 | 10 | 1 | 40 | 2018-08-18 03:06 | 1559 | 115 |  | 31 | [16 empty] | 102.97 | 100 | 0 | 0 | 0 |  | 650 | 700 | 선택 | 선택 | 0 | 0 | 0 |  | 650 | 700 | 선택 | 선택 | 해제 | 미정 | 미정 | 미정 | 미정 |  | 미정 | RB120.00 | C
A47411 | 2018-08-17 | 1 | D |  | 10 | A | P-AE1055LSM | 탄소강 | G-AE1055LS | BM#1 | 1600 | 41 | 1595 | 1543 | 38 | 4500 |  | 3 | 0.32 | 25 |  | -1.47 | 1552 | 1595 | 0 | 14.2 |  | 32 | 5 | 69 | Y |  | 2018-08-18 03:41 | 68 | 1089 | 32 | 33 | 35 | 36 | 36 | 36 | 35 | 35 | 33 | 33 | 32 | 31 | 31 | 31 | 34 | 36 | 31 | 36 | -0.11 | Y | 45 | Y | 0 | [8 empty] | Y | Y | Y | 200 | 0.48 | 64 | 50754 | 98980 | 7060 | 15900 | 5 | 2 |  | 2018-08-18 03:52 | 1552 | 102 |  | 22 |  | *유사강종 연연주 혼탕부 성분확인 ID: 101.201 *STR#1,2 S/R 재세팅 | [14 empty] | 47.61 | 100 | 0 | 0 | 0 |  | 400 |  | 선택 | 해제 | 0 | 0 | 0 |  | 400 |  | 선택 | 해제 | 해제 | 미정 | 미정 | 선택 | 미정 |  | 미정 | BT180180 | H
B47309 | 2018-08-17 | 2 | D | TUNDISH교체전 | 8 | A | SM45CS | 탄소강 | B | BM#2 | 1578 | 41 | 1626 | 1536 | 34 | 6200 |  | 1 | 0.27 | 16 |  | -2.42 | 1558 | 1605 | 1.04 | 0 | 0 | 20 | 34 | 53 | Y |  | 2018-08-18 04:01 | 65 | 1087 | 16 | 24 | 29 | 31 | 31 | 30 | 29 | 28 | 26 | 25 | 24 | 23 | 21 | 21 | 26 | 31 | 21 | 0 | -0.22 | Y | 45.02 | Y | -0.4 | [7 empty] | N | N | N | N | 140 | 0.44 | 64 | 78454 | 91320 | 680 | 2000 | 10 | 1 | 10 | 2018-08-18 04:03 | 1558 | 112 |  | 21 |  | * 트랜스퍼 카#1호 집게 OPEN/CLOSE 되지않아 감속주입 20%이상주입 이상공정 등록 및 생관통보. | 4DD0AA01DAA8417CBD3F23F9A53615B9 | BD3052545BCB4C4799654695E9B68CA2 | 19768BA9C1B74F0C92AE3877D2BA8ED2 | [11 empty] | 85.28 | 100 | 0 | 4120 | 0 |  | 650 | 700 | 선택 | 선택 | 0 | 4050 | 0 |  | 650 | 700 | 선택 | 선택 | 해제 | 미정 | 미정 | 미정 | 미정 |  | 미정 | RB135.00 | C
A47412 | 2018-08-17 | 1 | B |  | 11 | A | P-AE1055LSM | 탄소강 | G-AE1055LS | BM#1 | 1636 | 40 | 1576 | 1568 | 35 | 4100 |  | 3 | 0.31 | 25 |  | -0.82 | 1552 | 1576 | 0 | 14.89 |  | 10 | 18 | 67 | Y |  | 2018-08-18 04:38 | 68 | 1089 | 31 | 31 | 32 | 32 | 33 | 32 | 31 | 31 | 31 | 30 | 29 | 29 | 28 | 28 | 31 | 33 | 28 | 32 | -0.12 | Y | 40.02 | Y | -0.2 | [7 empty] | Y | Y | Y | Y | 190 | 0.48 | 63 | 84590 | 97430 | 7110 | 15600 | 5 | 2 |  | 2018-08-18 04:46 | 1552 | 108 |  | 32 | [16 empty] | 80.99 | 100 | 0 | 0 | 0 |  | 400 |  | 선택 | 해제 | 0 | 0 | 0 |  | 400 |  | 선택 | 해제 | 해제 | 미정 | 미정 | 선택 | 미정 |  | 미정 | BT180180 | H
B47310 | 2018-08-17 | 2 | B | TUNDISH교체 | 1 | A | SM35C | 탄소강 | B | BM#2 | 1572 | 47 | 1676 | 1525 | 41 | 8700 |  | 1 | 0.27 | 20 |  | -2.12 | 1591 | 1655 | 1.34 | 0 | 0 | 2 | 67 | 66 | Y |  | 2018-08-18 05:14 | 90 | 1088 | -450 | -190 | 29 | 28 | 27 | 22 | 28 | 33 | 35 | 37 | 38 | 38 | 38 | 39 | 30 | 39 | 39 | 38 | 0.04 |  | 5 | Y | 0 |  | 3.04 | 3.04 | 1.61 |  |  |  | N | N | N | N | 150 | 0.45 | 62 | 95616 | 98550 | 1550 | 15000 | 8 | 2 | 10 | 2018-08-18 05:18 | 1601 | 140 |  | 40 |  | * T/D 용강량 실측:1180mm / 18.2 TON * T/D FLUX 용탕부: 120 KG / 유탕부: 15KG 투입 * 슬리브 롱노즐( Y자형 ) 사용 * 탄화왕겨 투입 * 트랜스퍼 카#1호 집게 OPEN/CLOSE 되지않아 감속주입 * 첫 수소 기준값 초과로 이상공정 등록 및 생관통보 | [14 empty] | 94.67 | 100 | 700 | 0 | 0 |  | 650 | 400 | 선택 | 해제 | 700 | 0 | 0 |  | 650 | 400 | 선택 | 해제 | 해제 | 미정 | 미정 | 미정 | 미정 |  | 미정 | RB100.00 | C
A47413 | 2018-08-17 | 1 | B |  | 12 | A | P-AE1055LSM | 탄소강 | G-AE1055LS | BM#1 | 1623 | 41 | 1583 | 1563 | 38 | 4200 |  | 3 | 0.3 | 25 |  | -1.05 | 1552 | 1583 | 0 | 16.08 |  | 37 | 18 | 65 | Y |  | 2018-08-18 05:42 | 68 | 1089 | 27 | 28 | 31 | 33 | 34 | 34 | 33 | 33 | 33 | 33 | 32 | 32 | 31 | 31 | 32 | 34 | 31 | 33 | -0.04 | Y | 39.98 | Y | -0.2 | [7 empty] | Y | Y | Y | Y | 180 | 0.48 | 65 | 101508 | 101380 | 7040 | 15300 | 5 | 2 |  | 2018-08-18 05:46 | 1552 | 118 |  | 32 | [16 empty] | 93.64 | 100 | 0 | 0 | 0 |  | 400 |  | 선택 | 해제 | 0 | 0 | 0 |  | 400 |  | 선택 | 해제 | 해제 | 미정 | 미정 | 선택 | 미정 |  | 미정 | BT180180 | H
B47311 | 2018-08-17 | 2 | B |  | 2 | A | SM35C | 탄소강 | B | BM#2 | 1580 | 36 | 1634 | 1544 | 31 | 6100 |  | 1 | 0.37 | 16 |  | -2.23 | 1576 | 1635 | 1.42 | 0.11 | 0 | 21 | 49 | 62 | Y |  | 2018-08-18 06:14 | 75 | 1087 | 37 | 32 | 30 | 29 | 28 | 28 | 27 | 26 | 26 | 25 | 24 | 23 |  | 23 | 28 | 30 | 23 | 0 | -0.16 |  | 44.98 | Y | -0.2 | [7 empty] | N | N | N | N | 140 | 0.5 | 55 | 91267 | 92660 | 850 | 13900 | 8 | 2 | 20 | 2018-08-18 06:20 | 1576 | 142 |  | 45 | [16 empty] | 97.72 | 0 | 0 | 0 | 0 |  | 650 | 400 | 선택 | 해제 | 0 | 0 | 0 |  | 650 | 400 | 선택 | 해제 | 해제 | 미정 | 미정 | 미정 | 미정 |  | 미정 | BM510510 | C
A47414 | 2018-08-17 | 1 | B |  | 13 | A | P-AE1055LSM | 탄소강 | G-AE1055LS | BM#1 | 1595 | 48 | 1593 | 1533 | 35 | 5400 |  | 3 | 0.31 | 25 |  | -1.5 | 1549 | 1593 | 0 | 15.59 |  | 11 | 29 | 58 | Y |  | 2018-08-18 06:56 | 65 | 1089 | 32 | 33 | 33 | 34 | 34 | 34 | 33 | 33 | 32 | 32 | 31 | 31 | 30 | 30 | 33 | 34 | 30 | 34 | -0.09 | Y | 45 | Y | -0.2 | [7 empty] | Y | Y | Y | Y | 230 | 0.48 | 63 | 101508 | 96070 | 7080 | 15400 | 5 | 2 |  | 2018-08-18 07:03 | 1549 | 111 |  | 25 | [16 empty] | 98.46 | 100 | 0 | 0 | 0 |  | 400 |  | 선택 | 해제 | 0 | 0 | 0 |  | 400 |  | 선택 | 해제 | 해제 | 미정 | 미정 | 선택 | 미정 |  | 미정 | BT180180 | H
B47312 | 2018-08-17 | 2 | B |  | 3 | A | SM35C | 탄소강 | B | BM#2 | 1564 | 46 | 1634 | 1546 | 31 | 6500 |  | 1 | 0.36 | 15 |  | 0 | 1569 | 1631 | 1.63 | 0 | 0 | 19 | 11 | 56 | Y |  | 2018-08-18 07:07 | 68 | 1091 | 21 | 23 | 27 | 28 | 29 | 29 | 29 | 28 | 27 | 26 | 25 |  |  | 25 | 27 | 29 | 25 | 29 | -0.13 | Y | 29.98 | Y | -0.2 | [7 empty] | N | N | N | N | 130 | 0.51 | 53 | 151905 | 90930 | 1770 | 14300 | 8 | 2 | 30 | 2018-08-18 07:22 | 1569 | 141 |  | 51 | [16 empty] | 163.87 | 100 | 0 | 0 | 0 |  | 650 | 400 | 선택 | 해제 | 0 | 0 | 0 |  | 650 | 400 | 선택 | 해제 | 해제 | 미정 | 미정 | 미정 | 미정 |  | 미정 | RB160.00 | C
A47415 | 2018-08-18 | 1 | B |  | 14 | A | P-AE1055LSM | 탄소강 | G-AE1055LS | BM#1 | 1613 | 43 | 1591 | 1573 | 27 | 4600 |  | 3 | 0.31 | 25 |  | -1.44 | 1551 | 1593 | 0 | 15.36 |  | 32 | 6 | 65 | Y |  | 2018-08-18 07:53 | 67 | 1080 | 29 | 30 | 31 | 32 | 33 | 32 | 32 | 31 | 30 | 29 | 29 | 28 | 27 | 27 | 30 | 33 | 27 | 32 | -0.15 | Y | 40 | Y | -0.2 | [7 empty] | Y | Y | Y | Y | 220 | 0.48 | 65 | 101508 | 101740 | 7030 | 15000 | 5 | 2 |  | 2018-08-18 08:07 | 1551 | 114 |  | 32 |  |  |  | 13B3EFB4116E414EA3FE3F9994E4E416 | B8ECD2BABCF3412989409AC68C389789 | [11 empty] | 93.38 | 100 | 0 | 0 | 0 |  | 400 |  | 선택 | 해제 | 0 | 0 | 0 |  | 400 |  | 선택 | 해제 | 해제 | 미정 | 미정 | 선택 | 미정 |  | 미정 | BT180180 | H
B47313 | 2018-08-18 | 2 | B | 잔강최소화전 | 4 | A | SM30C | 탄소강 | SM45C | BM#2 | 1618 | 48 | 1635 | 1577 | 31 | 6300 |  | 1 | 0.35 | 15 |  | -1.93 | 1591 | 1639 | 1.83 | 0 | 0 | 20 | 35 | 58 | Y |  | 2018-08-18 08:05 | 86 | 1088 | 19 | 27 | 31 | 34 | 36 | 37 | 37 | 37 | 36 | 35 | 35 | 33 | 32 | 32 | 33 | 37 | 32 | 37 | -0.14 | Y | 35.02 | Y | -0.2 | [7 empty] | N | N | N | N | 120 | 0.47 | 61 | 30934 | 95280 | 1760 | 3000 | 8 | 2 | 50 | 2018-08-18 08:08 | 1591 | 139 |  | 50 |  | * 트랜스퍼카#1번 설비보수로 인해 감속주입 | [14 empty] | 30.19 | 100 | 0 | 3100 | 0 |  | 650 | 400 | 선택 | 해제 | 0 | 3100 | 0 |  | 650 | 400 | 선택 | 해제 | 해제 | 미정 | 미정 | 미정 | 미정 |  | 미정 | RB105.00 | C
A47416 | 2018-08-18 | 1 | B |  | 15 | A | P-AE1055LSM | 탄소강 | G-AE1055LS | BM#1 | 1643 | 40 | 1591 | 1560 | 28 | 3700 |  | 3 | 0.31 | 26 |  | -1.91 | 1534 | 1591 | 0 | 17.93 |  | 10 | 19 | 62 | Y |  | 2018-08-18 09:16 | 50 | 1088 | 27 | 26 | 25 | 24 | 25 | 24 | 23 | 22 | 21 | 21 | 20 | 19 | 19 | 19 | 23 | 25 | 19 | 0 | -0.12 | Y | 50.02 | Y | 0 | [7 empty] | Y | Y | Y | Y | 210 | 0.48 | 63 | 101508 | 94880 | 7080 | 15300 | 5 | 2 |  | 2018-08-18 09:24 | 1534 | 103 |  | 14 | 15 | [15 empty] | 99.62 | 100 | 0 | 0 | 0 |  | 400 |  | 선택 | 해제 | 0 | 0 | 0 |  | 400 |  | 선택 | 해제 | 해제 | 미정 | 미정 | 선택 | 미정 |  | 미정 | BT180180 | H
B47314 | 2018-08-18 | 2 | B | 잔강최소화 | 5 | A | 46MNVS6 | 합금강 | KFMN445V계 | BM#2 | 1612 | 43 | 1664 | 1575 | 32 | 7000 |  | 1 | 0.37 | 17 |  | -2.19 | 1580 | 1652 | 0 | 7.42 | 0 | 2 | 68 | 24 | Y |  | 2018-08-18 09:26 | 86 | 1089 | -206 | 36 | 47 | 48 | 49 | 49 | 49 | 49 | 47 | 46 | 44 |  |  | 44 | 39 | 49 | 44 | 49 | -0.16 | Y | 30 | Y | -0.4 | [7 empty] | N | N | N | Y | 110 | 0.49 | 52 | 95778 | 99050 | 5360 | 14900 | 8 | 2 |  | 2018-08-18 09:32 | 1580 | 155 |  | 47 | [16 empty] | 94.83 | 100 | 2500 | 0 | 0 |  | 490 | 400 | 선택 | 해제 | 2500 | 0 | 0 |  | 490 | 400 | 선택 | 해제 | 해제 | 미정 | 선택 | 미정 | 미정 |  | 미정 | RB090.00 | C
A47417 | 2018-08-18 | 1 | B |  | 16 | A | P-AE1055LSM | 탄소강 | G-AE1055LS | BM#1 | 1571 | 39 | 1606 | 1538 | 34 | 5800 |  | 3 | 0.3 | 25 |  | -1.29 | 1554 | 1593 | 0 | 15.93 |  | 37 | 19 | 71 | Y |  | 2018-08-18 10:23 | 70 | 1084 | 18 | 30 | 37 | 39 | 40 | 40 | 40 | 39 | 39 | 38 | 37 | 37 | 37 | 37 | 36 | 40 | 37 | 40 | -0.07 | Y | 40.02 | Y | 0 | [7 empty] | Y | Y | Y | Y | 200 | 0.48 | 60 | 101508 | 95290 | 7020 | 16200 | 5 | 2 |  | 2018-08-18 10:30 | 1554 | 94 |  | 12 | [16 empty] | 99.27 | 100 | 0 | 0 | 0 |  | 400 |  | 선택 | 해제 | 0 | 0 | 0 |  | 400 |  | 선택 | 해제 | 해제 | 미정 | 미정 | 선택 | 미정 |  | 미정 | BT180180 | H
B47315 | 2018-08-18 | 2 | B |  | 6 | A | 46MNVS6 | 합금강 | KFMN445V계 | BM#2 | 1621 | 54 | 1635 | 1566 | 33 | 7200 |  | 1 | 0.38 | 15 |  | 0 | 1558 | 1633 | 0 | 5.4 | 0 | 21 | 50 | 25 | Y |  | 2018-08-18 10:55 | 64 | 1078 | 42 | 42 | 43 | 44 | 44 | 43 | 42 | 41 | 40 | 38 | 36 |  |  | 36 | 41 | 44 | 36 | 42 | -0.23 | Y | 35 | Y | -0.4 | [7 empty] | N | N | N | Y | 100 | 0.51 | 54 | 96798 | 91110 | 5350 | 15400 | 8 | 2 |  | 2018-08-18 10:57 | 1558 | 131 |  | 13 | [16 empty] | 100.62 | 100 | 0 | 0 | 0 |  | 490 | 400 | 선택 | 해제 | 0 | 0 | 0 |  | 490 | 400 | 선택 | 해제 | 해제 | 미정 | 선택 | 미정 | 미정 |  | 미정 | RB100.00 | C
A47418 | 2018-08-18 | 1 | B |  | 17 | A | P-AE1055LSM | 탄소강 | G-AE1055LS | BM#1 | 1589 | 40 | 1594 | 1538 | 28 | 4800 |  | 3 | 0.3 | 25 |  | -1.44 | 1552 | 1594 | 0 | 15.88 |  | 11 | 30 | 71 | Y |  | 2018-08-18 11:19 | 68 | 1080 | 37 | 37 | 38 | 38 | 38 | 38 | 37 | 37 | 36 | 35 | 35 | 34 | 34 | 34 | 36 | 38 | 34 | 38 | -0.08 |  | 49.98 | Y | 0 | [7 empty] | Y | Y | Y | Y | 190 | 0.48 | 64 | 101508 | 98720 | 7020 | 16100 | 5 | 2 |  | 2018-08-18 11:26 | 1552 | 94 |  | 18 | [16 empty] | 96.08 | 100 | 0 | 0 | 0 |  | 400 |  | 선택 | 해제 | 0 | 0 | 0 |  | 400 |  | 선택 | 해제 | 해제 | 미정 | 미정 | 선택 | 미정 |  | 미정 | BT180180 | H
B47316 | 2018-08-18 | 2 | B |  | 7 | A | 46MNVS6 | 합금강 | KFMN445V계 | BM#2 | 1619 | 45 | 1634 | 1545 | 29 | 6100 |  | 1 | 0.38 | 15 |  | -2.1 | 1559 | 1622 | 0 | 2.87 | 0 | 19 | 12 | 58 | Y |  | 2018-08-18 11:48 | 65 | 1075 | 33 | 32 | 33 | 33 | 32 | 31 | 30 | 29 | 27 | 26 |  |  |  | 26 | 31 | 33 | 26 | 33 | -0.2 |  | 34.98 | Y | -0.2 | [7 empty] | N | N | N | Y | 150 | 0.51 | 48 | 79716 | 81740 | 19810 | 15500 | 8 | 2 |  | 2018-08-18 11:53 | 1559 | 121 |  | 17 |  | * STR#1,2 크로깅 발생으로 L/D 19 TON 내림 | [14 empty] | 75.03 | 78.57 | 0 | 0 | 0 |  | 490 | 400 | 선택 | 해제 | 0 | 0 | 0 |  | 490 | 400 | 선택 | 해제 | 해제 | 미정 | 선택 | 미정 | 미정 |  | 미정 | RB100.00 | C
A47419 | 2018-08-18 | 1 | B |  | 18 | A | P-AE1055LSM | 탄소강 | G-AE1055LS | BM#1 | 1626 | 40 | 1582 | 1553 | 29 | 4400 |  | 3 | 0.29 | 25 |  | -1.34 | 1543 | 1582 | 0 | 12.18 |  | 32 | 7 | 66 | Y |  | 2018-08-18 12:16 | 59 | 1075 | 33 | 31 | 29 | 28 | 27 | 26 | 25 | 23 | 22 | 22 | 21 | 21 | 20 | 20 | 25 | 29 | 20 | 0 | -0.18 |  | 50.02 | Y | -0.2 | [7 empty] | Y | Y | Y | Y | 180 | 0.48 | 65 | 101508 | 101270 | 7070 | 15800 | 5 | 2 |  | 2018-08-18 12:24 | 1543 | 97 |  | 26 | [16 empty] | 93.73 | 100 | 0 | 0 | 0 |  | 400 |  | 선택 | 해제 | 0 | 0 | 0 |  | 400 |  | 선택 | 해제 | 해제 | 미정 | 미정 | 선택 | 미정 |  | 미정 | BT180180 | H
B47317 | 2018-08-18 | 2 | B |  | 8 | A | 46MNVS6 | 합금강 | KFMN445V계 | BM#2 | 1589 | 39 | 1635 | 1545 | 29 | 5900 |  | 1 | 0.39 | 16 |  | 0 | 1564 | 1626 | 0 | 4.78 | 0 | 20 | 36 | 54 | Y |  | 2018-08-18 12:45 | 70 | 1085 | 25 | 31 | 37 | 39 | 40 | 40 | 39 | 38 | 37 | 35 | 34 | 32 |  | 32 | 36 | 40 | 32 | 0 | -0.23 | Y | 35 | Y | -0.4 | [7 empty] | N | N | N | Y | 140 | 0.48 | 56 | 91104 | 88150 | 5180 | 15200 | 8 | 2 |  | 2018-08-18 12:46 | 1564 | 113 |  | 10 |  | * STR#1,2 크로깅 발생으로 감속주입 | [14 empty] | 92.96 | 75 | 0 | 0 | 0 |  | 490 | 400 | 선택 | 해제 | 0 | 0 | 0 |  | 490 | 400 | 선택 | 해제 | 해제 | 미정 | 선택 | 미정 | 미정 |  | 미정 | RB100.00 | C
A47420 | 2018-08-18 | 1 | C |  | 19 | A | P-AE1055LSM | 탄소강 | G-AE1055LS | BM#1 | 1648 | 40 | 1599 | 1571 | 23 | 3800 |  | 3 | 0.29 | 25 |  | -1.87 | 1544 | 1599 | 0 | 16.96 |  | 10 | 20 | 67 | Y |  | 2018-08-18 13:31 | 60 | 1090 | 20 | 25 | 28 | 30 | 31 | 31 | 30 | 30 | 29 | 28 | 27 | 27 | 27 | 27 | 28 | 31 | 27 | 30 | -0.1 | Y | 39.98 | Y | 0 | [7 empty] | Y | Y | Y | Y | 230 | 0.48 | 62 | 84590 | 95400 | 7050 | 16300 | 5 | 2 |  | 2018-08-18 13:37 | 1546 | 104 |  | 18 | [16 empty] | 82.61 | 100 | 0 | 0 | 0 |  | 400 |  | 선택 | 해제 | 0 | 0 | 0 |  | 400 |  | 선택 | 해제 | 해제 | 미정 | 미정 | 선택 | 미정 |  | 미정 | BT180180 | H
B47318 | 2018-08-18 | 2 | C |  | 9 | A | 46MNVS6 | 합금강 | KFMN445V계 | BM#2 | 1547 | 45 | 1624 | 1546 | 34 | 7200 |  | 1 | 0.36 | 16 |  | 0 | 1569 | 1626 | 0 | 4.83 | 0 | 2 | 69 | 45 | Y |  | 2018-08-18 13:42 | 75 | 1083 | 30 | 37 | 42 | 45 | 45 | 45 | 44 | 43 | 42 | 41 | 39 | 38 | 36 | 36 | 41 | 45 | 36 | 45 | -0.2 | Y | 44.98 | Y | -0.4 | [7 empty] | N | N | N | Y | 130 | 0.46 | 64 | 91104 | 96570 | 5160 | 14400 | 8 | 2 |  | 2018-08-18 13:43 | 1569 | 108 |  | 12 |  | *전공정 요청 감속주입 | [14 empty] | 89.67 | 75 | 0 | 0 | 0 |  | 490 | 400 | 선택 | 해제 | 0 | 0 | 0 |  | 490 | 400 | 선택 | 해제 | 해제 | 미정 | 선택 | 미정 | 미정 |  | 미정 | RB100.00 | C
A47421 | 2018-08-18 | 1 | C | TUNDISH교체전 | 20 | C | P-AE1055LSM | 탄소강 | G-AE1055LS | BM#1 | 1646 | 41 | 1596 | 1574 | 35 | 4400 |  | 3 | 0.32 | 25 |  | -1.46 | 1553 | 1596 | 0 | 21.75 |  | 37 | 20 | 65 | Y |  | 2018-08-18 14:26 | 69 | 1085 | 26 | 30 | 33 | 36 | 37 | 36 | 36 | 36 | 36 | 35 | 34 | 34 | 34 | 34 | 34 | 37 | 34 | 36 | -0.04 | Y | 39.98 | Y | 0 | [7 empty] | Y | N | N | M | 220 | 0.48 | 63 | 89239 | 98100 | 7000 | 2000 | 5 | 2 |  | 2018-08-18 14:34 | 1553 | 106 |  | 26 |  |  | 375F5A36D3774826AE5C54D06F8359A0 | FCFD9262234145A4B9C8E7E7134966C0 | 7324A03E726844DE88BB56CE64741C87 | [11 empty] | 84.91 | 100 | 0 | 3580 | 0 |  | 400 |  | 선택 | 해제 | 0 | 3500 | 0 |  | 400 |  | 선택 | 해제 | 해제 | 미정 | 미정 | 선택 | 미정 |  | 미정 | BT180180 | H
B47319 | 2018-08-18 | 2 | C |  | 10 | A | 46MNVS6 | 합금강 | KFMN445V계 | BM#2 | 1592 | 45 | 1635 | 1527 | 33 | 6700 |  | 1 | 0.34 | 15 |  | 0 | 1562 | 1619 | 0 | 3.19 | 0 | 21 | 51 | 48 | Y |  | 2018-08-18 14:53 | 68 | 1080 | 33 | 37 | 41 | 43 | 43 | 43 | 42 | 41 | 40 | 39 | 38 | 36 |  | 36 | 40 | 43 | 36 | 43 | -0.18 | Y | 39.97 | Y | -0.4 | [7 empty] | N | N | N | Y | 120 | 0.47 | 57 | 91104 | 88940 | 5080 |  | 8 | 2 |  | 2018-08-18 14:58 | 1562 | 111 |  | 9 |  | *전공정 요청 감속주입 | [14 empty] | 96.92 | 75 | 0 | 0 | 0 |  | 490 | 400 | 선택 | 해제 | 0 | 0 | 0 |  | 490 | 400 | 선택 | 해제 | 해제 | 미정 | 선택 | 미정 | 미정 |  | 미정 | RB100.00 | H
B47320 | 2018-08-18 | 2 | C |  | 11 | A | 46MNVS6 | 합금강 | KFMN445V계 | BM#2 | 1584 | 48 | 1634 | 1517 | 38 | 8000 |  | 1 | 0.35 | 15 |  | 0 | 1569 | 1636 | 0 | 3.38 | 0 | 19 | 13 | 62 | Y |  | 2018-08-18 15:54 | 75 | 1082 | 34 | 40 | 45 | 47 | 49 | 49 | 48 | 48 | 47 | 46 | 45 | 45 | 44 | 44 | 45 | 49 | 44 | 45 | -0.12 | Y | 40.12 | Y | -0.2 | [7 empty] | N | N | N | Y | 110 | 0.45 | 65 | 91104 | 96940 | 5140 | 14700 | 8 | 2 |  | 2018-08-18 15:55 | 1569 | 112 |  | 8 |  | *전공정 요청 감속주입 | [14 empty] | 88.75 | 75 | 0 | 0 | 0 |  | 490 | 400 | 선택 | 해제 | 0 | 0 | 0 |  | 490 | 400 | 선택 | 해제 | 해제 | 미정 | 선택 | 미정 | 선택 | 6 | 미정 | RB100.00 | C
A47422 | 2018-08-18 | 1 | C | TUNDISH교체 | 1 | A | AE1055M1 | 탄소강 | AE1055LS계 | BM#1 | 1623 | 38 | 1620 | 1565 | 28 | 4500 |  | 3 | 0.31 | 21 |  | -1.72 | 1576 | 1620 | 0 | 12.46 |  | 11 | 31 | 64 | Y |  | 2018-08-18 15:23 | 90 | 1090 | 28 | 31 | 34 | 36 | 37 | 37 | 37 | 39 | 39 |  |  |  |  | 39 | 35 | 39 | 39 | 37 | 0 |  | 5 | Y | 0 |  | 2.1 | 2.1 |  |  |  |  | N | N | N | N | 230 | 0.48 | 64 | 101508 | 100600 | 7000 | 15900 | 3 | 1 |  | 2018-08-18 15:32 | 1576 | 128 |  | 56 |  | *T/D플럭스 유15 용225KG *탄화왕겨200KG | [14 empty] | 94.34 | 100 | 1500 | 0 | 0 |  | 400 |  | 선택 | 해제 | 1500 | 0 | 0 |  | 400 |  | 선택 | 해제 | 해제 | 미정 | 미정 | 선택 | 미정 |  | 미정 | BT180180 | H
B47321 | 2018-08-18 | 2 | C |  | 12 | A | 46MNVS6 | 합금강 | KFMN445V계 | BM#2 | 1619 | 46 | 1646 | 1554 | 33 | 6800 |  | 1 | 0.38 | 16 |  | -2.39 | 1576 | 1640 | 0 | 3.02 | 0 | 20 | 37 | 64 | Y |  | 2018-08-18 16:58 | 82 | 1098 | 42 | 46 | 49 | 50 | 50 | 50 | 49 | 48 | 47 | 45 | 44 | 42 | 40 | 40 | 46 | 50 | 40 | 50 | -0.22 | Y | 44.98 | Y | -0.4 | [7 empty] | N | N | N | Y | 100 | 0.46 | 62 | 91104 | 94970 | 5160 | 15500 | 8 | 2 |  | 2018-08-18 17:07 | 1576 | 109 |  | 11 |  | *전공정 요청 감속주입 | [14 empty] | 91.1 | 75 | 0 | 0 | 0 |  | 490 | 400 | 선택 | 해제 | 0 | 0 | 0 |  | 490 | 400 | 선택 | 해제 | 해제 | 미정 | 선택 | 미정 | 미정 |  | 미정 | RB100.00 | H
A47423 | 2018-08-18 | 1 | C |  | 2 | A | AE1055M1 | 탄소강 | AE1055LS계 | BM#1 | 1577 | 42 | 1579 | 1516 | 36 | 6000 |  | 3 | 0.3 | 20 |  | -1.19 | 1551 | 1579 | 0 | 13.51 |  | 32 | 8 | 58 | Y |  | 2018-08-18 16:30 | 65 | 1091 | 37 | 28 | 22 | 21 | 20 | 20 | 19 | 18 | 18 | 18 | 17 | 17 | 17 | 17 | 21 | 22 | 17 | 18 | -0.1 |  | 49.98 | Y | 0 | [7 empty] | N | N | N | N | 220 | 0.48 | 64 | 84590 | 98950 | 5840 | 16300 | 3 | 1 |  | 2018-08-18 16:55 | 1551 | 133 |  | 54 | [16 empty] | 79.84 | 100 | 0 | 0 | 0 |  | 400 |  | 선택 | 해제 | 0 | 0 | 0 |  | 400 |  | 선택 | 해제 | 해제 | 미정 | 미정 | 선택 | 미정 |  | 미정 | BT180180 | H
B47322 | 2018-08-18 | 2 | C | TUNDISH교체전 | 13 | A | 46MNVS6 | 합금강 | KFMN445V계 | BM#2 | 1588 | 48 | 1626 | 1524 | 38 | 6800 |  | 1 | 0.33 | 15 |  | 0 | 1577 | 1633 | 0 | 2.27 | 0 | 2 | 70 | 74 | Y |  | 2018-08-18 18:12 | 83 | 1077 | 37 | 44 | 49 | 52 | 53 | 53 | 52 | 51 | 50 | 49 | 48 | 46 | 45 | 44 | 48 | 53 | 44 | 0 | -0.2 | Y | 45.02 | Y | -0.2 | [7 empty] | N | N | N | M | 150 | 0.48 | 65 | 91104 | 104060 | 4940 | 2100 | 8 | 2 |  | 2018-08-18 18:12 | 1577 | 107 |  | 3 |  |  | 8FE0D57DECB3434A8D1B4052F8788D69 | D15B128D8A664479B93606D8F4729EA0 | D9923FAA4BAC4E93A778477D7D574FB9 | [11 empty] | 83.58 | 75 | 0 | 5300 | 0 |  | 490 | 400 | 선택 | 해제 | 0 | 5580 | 0 |  | 490 | 400 | 선택 | 해제 | 해제 | 미정 | 선택 | 미정 | 미정 |  | 미정 | RB100.00 | H
A47424 | 2018-08-18 | 1 | C |  | 3 | A | AE1055M1 | 탄소강 | AE1055LS계 | BM#1 | 1625 | 39 | 1608 | 1550 | 30 | 5000 |  | 3 | 0.31 | 20 |  | -2.06 | 1558 | 1608 | 0 | 10.45 |  | 10 | 21 | 54 | Y |  | 2018-08-18 17:35 | 72 | 1096 | 17 | 18 | 21 | 24 | 26 | 26 | 27 | 26 | 26 | 26 | 25 | 24 | 24 | 24 | 24 | 27 | 24 | 26 | -0.05 | Y | 29.98 | Y | 0 | [7 empty] | N | N | N | N | 210 | 0.48 | 63 | 101508 | 94550 | 7000 | 15800 | 3 | 1 |  | 2018-08-18 17:51 | 1558 | 137 |  | 52 | [16 empty] | 99.96 | 100 | 0 | 0 | 0 |  | 400 |  | 선택 | 해제 | 0 | 0 | 0 |  | 400 |  | 선택 | 해제 | 해제 | 미정 | 미정 | 선택 | 미정 |  | 미정 | BT180180 | H
A47425 | 2018-08-18 | 1 | C |  | 4 | A | AE1055M1 | 탄소강 | AE1055LS계 | BM#1 | 1584 | 45 | 1587 | 1526 | 33 | 5400 |  | 3 | 0.3 | 20 |  | -1.26 | 1552 | 1587 | 0 | 10.89 |  | 37 | 21 | 55 | Y |  | 2018-08-18 18:51 | 66 | 1090 | 22 | 23 | 24 | 26 | 27 | 27 | 26 | 26 | 25 | 25 | 24 | 24 | 23 | 23 | 25 | 27 | 23 | 26 | -0.1 | Y | 39.98 | Y | -0.2 | [7 empty] | N | N | N | N | 200 | 0.48 | 65 | 84590 | 100800 | 7040 | 16200 | 3 | 1 |  | 2018-08-18 19:01 | 1552 | 125 |  | 41 | 18 | [15 empty] | 78.47 | 100 | 0 | 0 | 0 |  | 400 |  | 선택 | 해제 | 0 | 0 | 0 |  | 400 |  | 선택 | 해제 | 해제 | 미정 | 미정 | 선택 | 미정 |  | 미정 | BT180180 | H
B47323 | 2018-08-18 | 2 | C | TUNDISH교체 | 1 | A | SMN443H2 | 소입성보증강 | 보론강 | BM#2 | 1580 | 50 | 1645 | 1535 | 42 | 9200 |  | 1 | 0.3 | 21 |  | 0 | 1651 | 1651 | 1.52 | 0 | 0 | 21 | 52 | 71 | Y |  | 2018-08-18 19:10 | 160 | 1087 | -157 | 28 | 27 | 26 | 21 | 25 | 29 | 31 | 33 | 33 | 34 | 33 | 33 | 32 | 28 | 34 | 32 | 33 | -0.1 |  | 19.97 | Y | -0.2 |  | 2.71 | 2.64 | 1.54 |  |  |  | N | N | N | N | 150 | 0.47 | 66 | 101508 | 104590 | 1410 | 15900 | 16 | 1 | 10 | 2018-08-18 19:19 | 1587 | 132 |  | 35 |  | *T/D플럭스 120/15KG *롱노즐 실리부 부착 *탄화왕겨 투입 *수소 10분 측정값 기준치 초과, 생관통보-Head 1500mm 절단 *주입 말기 트랜스퍼카#1 설비 고장으로 20%이상 감속주입, 이상공정 등록 및 생관통보 | [14 empty] | 95.76 | 100 | 1500 | 0 | 0 |  | 650 | 400 | 선택 | 선택 | 1500 | 0 | 0 |  | 650 | 400 | 선택 | 선택 | 미정 | 미정 | 미정 | 미정 | 미정 |  | 미정 | BT180180 | H
A47426 | 2018-08-18 | 1 | C |  | 5 | A | AE1055M1 | 탄소강 | AE1055LS계 | BM#1 | 1595 | 39 | 1602 | 1576 | 28 | 4400 |  | 3 | 0.31 | 20 |  | -1.76 | 1559 | 1602 | 0 | 11.93 |  | 11 | 32 | 45 | Y |  | 2018-08-18 19:48 | 73 | 1083 | 21 | 26 | 29 | 32 | 34 | 34 | 34 | 33 | 33 | 33 | 32 | 31 | 31 | 31 | 31 | 34 | 31 | 34 | -0.06 | Y | 45 | Y | 0 | [7 empty] | N | N | N | N | 190 | 0.48 | 67 | 101508 | 102250 | 7070 | 16200 | 3 | 1 |  | 2018-08-18 19:55 | 1559 | 127 |  | 51 | [16 empty] | 92.91 | 100 | 0 | 0 | 0 |  | 400 |  | 선택 | 해제 | 0 | 0 | 0 |  | 400 |  | 선택 | 해제 | 해제 | 미정 | 미정 | 선택 | 미정 |  | 미정 | BT180180 | H
B47324 | 2018-08-18 | 2 | A |  | 2 | A | SMN443H2 | 소입성보증강 | 보론강 | BM#2 | 1616 | 47 | 1644 | 1546 | 35 | 7100 |  | 1 | 0.27 | 20 |  | 0 | 1563 | 1631 | 1.28 | 0 | 0 | 19 | 14 | 63 | Y |  | 2018-08-18 20:22 | 72 | 1090 | 30 | 30 | 31 | 32 | 32 | 32 | 31 | 30 | 29 | 28 | 27 | 26 | 25 | 20 | 28 | 32 | 20 | 32 | -0.2 | Y | 60 | Y | -0.6 |  |  |  | 1.18 |  |  |  | N | N | N | N | 140 | 0.4 | 77 | 101508 | 101280 | 90 | 16200 | 16 | 1 |  | 2018-08-18 20:32 | 1563 | 132 |  | 33 |  | * 트랜스퍼카#1 설비 고장으로 20%이상 감속주입, 이상공정 등록 및 생관통보 | [14 empty] | 100.16 | 100 | 0 | 0 | 0 |  | 650 | 400 | 선택 | 선택 | 0 | 0 | 0 |  | 650 | 400 | 선택 | 선택 | 미정 | 미정 | 미정 | 미정 | 미정 |  | 미정 | BT180180 | H
A47427 | 2018-08-18 | 1 | A | 연주종료 | 6 | A | AE1055M1 | 탄소강 | AE1055LS계 | BM#1 | 1621 | 42 | 1590 | 1577 | 33 | 4400 |  | 3 | 0.32 | 22 |  | -1.11 | 1560 | 1590 | 0 | 12.15 |  | 32 | 9 | 46 | Y |  | 2018-08-18 20:52 | 74 | 1098 | 29 | 28 | 29 | 31 | 31 | 32 | 32 | 32 | 31 | 31 | 31 |  |  | 31 | 31 | 32 | 31 | 32 | -0.04 | Y | 25 | Y | 0 | [7 empty] | N | N | N | N | 180 | 0.48 | 54 | 67672 | 81190 | 21210 | 22000 | 3 | 1 |  | 2018-08-18 20:59 | 1560 | 134 |  | 54 |  | *몰드레벨 센서 이상으로 연주종료 22:34 TAIL 시압연제 사용으로 실측안함 | [14 empty] | 65.7 | 100 | 0 | 3500 | 0 |  | 400 |  | 선택 | 해제 | 0 | 3500 | 0 |  | 400 |  | 선택 | 해제 | 해제 | 미정 | 미정 | 선택 | 미정 |  | 미정 | BT180180 | H
B47325 | 2018-08-18 | 2 | A |  | 3 | A | SMN443H2 | 소입성보증강 | 보론강 | BM#2 | 1607 | 48 | 1634 | 1535 | 35 | 7400 |  | 1 | 0.34 | 18 |  | -2.36 | 1562 | 1631 | 0.97 | 0 | 0 | 20 | 38 | 74 | Y |  | 2018-08-18 21:37 | 71 | 1091 | 18 | 19 | 24 | 26 | 26 | 26 | 26 | 25 | 25 | 25 | 25 | 24 | 24 | 20 | 23 | 26 | 20 | 26 | -0.1 | Y | 61.82 | Y | -0.2 |  |  |  | 1.4 |  |  |  | N | N | N | N | 130 | 0.4 | 78 | 101508 | 103200 | 50 | 14900 | 16 | 1 |  | 2018-08-18 21:46 | 1562 | 151 |  | 38 |  | * 트랜스퍼카#1 설비 고장으로 20%이상 감속주입 이상공정등록 및 생관통보 *후HEAT 강제개공실시 ID : 306. 406 | [14 empty] | 93.21 | 100 | 0 | 0 | 0 |  | 650 | 400 | 선택 | 선택 | 0 | 0 | 0 |  | 650 | 400 | 선택 | 선택 | 미정 | 미정 | 미정 | 미정 | 미정 |  | 미정 | BT180180 | H
B47326 | 2018-08-18 | 2 | A |  | 4 | B | SMN443H2 | 소입성보증강 | 보론강 | BM#2 | 1640 | 44 | 1657 | 1565 | 33 | 6800 |  | 1 | 0.36 | 18 |  | -2.41 | 1580 | 1642 | 2.77 | 0 | 0 | 2 | 71 | 70 | N | 1 | 2018-08-18 22:38 | 89 | 1090 | 18 | 23 | 28 | 32 | 34 | 35 | 36 | 36 | 36 | 35 | 34 | 34 | 33 | 31 | 32 | 36 | 31 | 36 | -0.13 | Y | 37.08 | Y | -0.2 |  |  |  | 1.05 |  |  |  | N | N | N | N | 120 | 0.4 | 70 | 104580 | 94280 | 5220 | 15300 | 16 | 1 | 35 | 2018-08-18 22:43 | 1580 | 171 |  | 60 |  | * 트랜스퍼카#1 설비 고장으로 20%이상 감속주입 | [14 empty] | 105.11 | 100 | 0 | 0 | 0 |  | 650 | 400 | 선택 | 선택 | 0 | 0 | 0 |  | 650 | 400 | 선택 | 선택 | 미정 | 미정 | 미정 | 미정 | 미정 |  | 미정 | RB100.00 | H
B47327 | 2018-08-18 | 2 | A |  | 5 | A | SMN443H2 | 소입성보증강 | 보론강 | BM#2 | 1575 | 59 | 1654 | 1544 | 40 | 8600 |  | 1 | 0.35 | 18 |  | -2.43 | 1579 | 1641 | 2.56 | 0 | 0 | 21 | 53 | 49 | Y |  | 2018-08-18 23:51 | 88 | 1133 | 28 | 31 | 35 | 38 | 39 | 40 | 41 | 40 | 40 | 40 | 39 | 38 |  | 38 | 38 | 41 | 38 | 40 | -0.06 | Y | 25 | Y | -0.2 |  |  |  | 1.32 |  |  |  | N | N | N | N | 110 | 0.49 | 59 | 102492 | 97150 | 1390 | 15600 | 16 | 1 |  | 2018-08-18 23:51 | 1579 | 179 |  | 61 | [16 empty] | 104.05 | 100 | 0 | 0 | 0 |  | 650 | 400 | 선택 | 선택 | 0 | 0 | 0 |  | 650 | 400 | 선택 | 선택 | 미정 | 미정 | 미정 | 미정 | 미정 |  | 미정 | RB100.00 | C
B47328 | 2018-08-18 | 2 | A |  | 6 | A | SMN443H2 | 소입성보증강 | 보론강 | BM#2 | 1574 | 54 | 1645 | 1524 | 48 | 9300 |  | 1 | 0.32 | 18 |  | -2.12 | 1572 | 1641 | 3.69 | 0 | 0 | 19 | 15 | 49 | Y |  | 2018-08-19 01:31 | 81 | 1122 | 37 | 44 | 49 | 52 | 53 | 53 | 52 | 51 | 50 | 49 | 47 | 46 | 43 | 43 | 48 | 53 | 43 | 0 | -0.25 | Y | 39.98 | Y | -0.6 |  |  |  | 1.42 |  |  |  | N | N | N | N | 150 | 0.47 | 63 | 91104 | 97970 | 5570 | 14300 | 16 | 1 |  | 2018-08-19 01:40 | 1585 | 144 |  | 23 |  | *주입말 전공정 작업지연 감속주입 | [14 empty] | 88.02 | 100 | 0 | 0 | 0 |  | 650 | 400 | 선택 | 선택 | 0 | 0 | 0 |  | 650 | 400 | 선택 | 선택 | 미정 | 미정 | 미정 | 미정 | 미정 |  | 미정 | RB100.00 | C
A47428 | 2018-08-18 | 1 | A | 연주시작 | 1 | A | AE1055LS | 탄소강 | G-AE1055LS | BM#1 | 1584 | 31 | 1635 | 1526 | 31 | 10600 |  | 3 | 0.3 | 28 |  | -1.2 | 1582 | 1628 | 0 | 800 |  | 10 | 22 | 39 | N | 1 | 2018-08-19 01:36 | 98 | 1087 | 39 | 45 | 40 | 45 | 48 | 51 | 52 | 53 | 53 | 54 | 55 | 55 |  | 55 | 50 | 55 | 55 | 0 | 0 |  | 5.02 | Y | 0 |  | 2.37 | 2.16 |  |  |  |  | Y | N | N | M | 230 | 0.45 | 62 | 97474 | 98580 | 7120 | 15700 | 17 | 2 |  | 2018-08-19 01:58 | 1582 | 319 |  | 34 | 16 | *T/D가열온도:자동-1357`.수동건-1356`.STR#1:968.STR#2:1052.T/D FLUX 유:15,용:225,탄화왕겨 200kg 투입 | [14 empty] | 91.87 | 100 | 1500 | 0 | 0 |  | 400 |  | 선택 | 해제 | 1500 | 0 | 0 |  | 400 |  | 선택 | 해제 | 해제 | 미정 | 미정 | 선택 | 선택 |  | 미정 | BT180180 | H
B47329 | 2018-08-18 | 2 | A |  | 7 | A | SMN443H2 | 소입성보증강 | 보론강 | BM#2 | 1603 | 46 | 1654 | 1575 | 37 | 6900 |  | 1 | 0.49 | 19 |  | -2.58 | 1574 | 1638 | 5.64 | 0 | 0 | 20 | 39 | 63 | Y |  | 2018-08-19 02:52 | 83 | 1110 | 40 | 41 | 42 | 43 | 44 | 43 | 43 | 43 | 42 | 41 | 40 | 40 | 39 | 39 | 42 | 44 | 39 | 43 | -0.12 | Y | 40 | Y | -0.2 |  |  |  | 1.23 |  |  |  | N | N | N | N | 140 | 0.49 | 56 | 91104 | 91730 | 3360 | 15200 | 16 | 1 | 25 | 2018-08-19 02:53 | 1574 | 125 |  | 10 | [16 empty] | 95.9 | 0 | 0 | 0 | 0 |  | 650 | 400 | 선택 | 선택 | 0 | 0 | 0 |  | 650 | 400 | 선택 | 선택 | 미정 | 미정 | 미정 | 미정 | 미정 |  | 미정 | RB100.00 | C
A47429 | 2018-08-18 | 1 | A |  | 2 | A | AE1055LS | 탄소강 | G-AE1055LS | BM#1 | 1578 | 33 | 1570 | 1520 | 27 | 10100 |  | 3 | 0.31 | 25 |  | -1.35 | 1597 | 1598 | 0 | 21.31 |  | 37 | 22 | 51 | Y |  | 2018-08-19 02:54 | 113 | 1088 | 54 | 48 | 43 | 41 | 40 | 39 | 38 | 37 | 36 | 36 | 35 | 35 | 34 | 34 | 40 | 43 | 34 | 0 | -0.18 |  | 50 | Y | -0.2 | [7 empty] | Y | Y | Y | Y | 220 | 0.49 | 60 | 84590 | 97980 | 7080 | 15860 | 17 | 2 |  | 2018-08-19 03:03 | 1550 | 318 |  | 20 | [16 empty] | 80.6 | 100 | 0 | 0 | 0 |  | 400 |  | 선택 | 해제 | 0 | 0 | 0 |  | 400 |  | 선택 | 해제 | 해제 | 미정 | 미정 | 선택 | 미정 |  | 미정 | BT180180 | H
B47330 | 2018-08-18 | 2 | A | TUNDISH교체전 | 8 | A | SMN443H2 | 소입성보증강 | 보론강 | BM#2 | 1593 | 41 | 1644 | 1545 | 33 | 7000 |  | 1 | 0.5 | 19 |  | -2.55 | 1576 | 1638 | 5.2 | 0 | 0 | 2 | 72 | 62 | Y |  | 2018-08-19 03:40 | 85 | 1136 | 37 | 40 | 41 | 42 | 42 | 42 | 41 | 40 | 39 | 38 | 37 | 35 |  | 35 | 40 | 42 | 35 | 42 | -0.17 | Y | 40 | Y | -0.4 |  |  |  | 0.88 |  |  |  | N | N | N | N | 130 | 0.49 | 57 | 78980 | 92070 | 2380 | 2500 | 16 | 1 |  | 2018-08-19 03:41 | 1576 | 114 |  | 20 |  | *주입말 전공정 작업지연 감속주입 | DA605B4866B14337B04EEAAC3A0E7516 | 1FD514D8D4484CF7B20E323CE79FC3EB | EDFB0B0F95AB4C83869F614C1F6DD1F5 | [11 empty] | 83.62 | 100 | 0 | 2680 | 0 |  | 650 | 400 | 선택 | 선택 | 0 | 2670 | 0 |  | 650 | 400 | 선택 | 선택 | 미정 | 미정 | 미정 | 미정 | 미정 |  | 미정 | BT180180 | H
A47432 | 2018-08-18 | 1 | A |  | 3 | A | AE1055LS | 탄소강 | G-AE1055LS | BM#1 | 1595 | 43 | 1575 | 1556 | 34 | 5500 |  | 3 | 0.3 | 27 |  | -0.86 | 1546 | 1575 | 0 | 18.24 |  | 11 | 34 | 58 | Y |  | 2018-08-19 03:54 | 62 | 1112 | 33 | 33 | 33 | 33 | 33 | 33 | 31 | 31 | 30 | 30 | 29 | 28 |  | 28 | 31 | 33 | 28 | 33 | -0.11 |  | 45 | Y | -0.2 | [7 empty] | Y | Y | Y | Y | 210 | 0.5 | 60 | 101508 | 98790 | 7080 | 15540 | 17 | 2 |  | 2018-08-19 04:03 | 1546 | 112 |  | 23 | 37 | [15 empty] | 95.94 | 100 | 0 | 0 | 0 |  | 400 |  | 선택 | 해제 | 0 | 0 | 0 |  | 400 |  | 선택 | 해제 | 해제 | 미정 | 미정 | 선택 | 미정 |  | 미정 | BT180180 | H
A47433 | 2018-08-18 | 1 | B |  | 4 | A | AE1055LS | 탄소강 | G-AE1055LS | BM#1 | 1616 | 40 | 1602 | 1558 | 25 | 4100 |  | 3 | 0.3 | 26 |  | -1.15 | 1567 | 1602 | 0 | 15.21 |  | 36 | 1 | 14184 | Y |  | 2018-08-19 04:57 | 83 | 1328 | 26 | 36 | 45 | 49 | 51 | 52 | 52 | 52 | 52 | 51 | 51 | 51 | 51 | 51 | 47 | 52 | 51 | 52 | -0.03 | Y | 35 | Y | 0 | [7 empty] | Y | Y | Y | Y | 200 | 0.48 | 61 | 101508 | 95490 | 7110 | 16100 | 17 | 2 |  | 2018-08-19 05:10 | 1567 | 105 |  | 24 | [16 empty] | 99.01 | 100 | 0 | 0 | 0 |  | 400 |  | 선택 | 해제 | 0 | 0 | 0 |  | 400 |  | 선택 | 해제 | 해제 | 미정 | 미정 | 선택 | 미정 |  | 미정 | BT180180 | H
B47331 | 2018-08-18 | 2 | B | TUNDISH교체 | 1 | B | SM16CMV | 탄소강 | C1 | BM#2 | 1574 | 47 | 1695 | 1536 | 41 | 8800 |  | 1 | 0.45 | 20 |  | -2.7 | 1596 | 1678 | 3.61 | 0 | 0 | 21 | 54 | 59 | Y |  | 2018-08-19 05:00 | 82 | 1136 | -406 | -198 | 22 | 22 | 16 | 19 | 22 | 25 | 26 | 27 | 27 | 28 | 27 | 27 | 17 | 28 | 27 | 27 | 0 |  | 10.02 | Y | 0 |  | 2.67 | 2.55 | 1.91 |  |  |  | N | N | N | M | 150 | 0.44 | 59 | 92661 | 94280 | -94280 | 14900 | 15 | 2 | 10 | 2018-08-19 04:58 | 1596 | 137 |  | 27 |  | *L/D 첫히트 탄화왕겨투입 *T/D플럭스 120/15KG *T/D교체 슬리브롱노즐사용 | [14 empty] | 97.54 | 100 | 1000 | 0 | 0 |  | 490 | 600 | 선택 | 선택 | 1000 | 0 | 0 |  | 490 | 600 | 선택 | 선택 | 해제 | 미정 | 미정 | 미정 | 미정 |  | 미정 | RB130.00 | C
A47434 | 2018-08-18 | 1 | B |  | 5 | A | AE1055LS | 탄소강 | G-AE1055LS | BM#1 | 1595 | 40 | 1595 | 1540 | 30 | 5000 |  | 3 | 0.29 | 25 |  | -1.26 | 1557 | 1595 | 0 | 20.38 |  | 10 | 23 | 62 | Y |  | 2018-08-19 05:57 | 73 | 1138 | 50 | 47 | 46 | 45 | 45 | 43 | 43 | 29 | 40 |  |  |  |  | 40 | 39 | 46 | 29 | 0 | -0.68 | Y | 25.02 | Y | 0.55 | [7 empty] | Y | Y | Y | Y | 190 | 0.49 | 59 | 101508 | 92380 | 7110 | 15500 | 17 | 2 |  | 2018-08-19 06:09 | 1557 | 106 |  | 27 | [16 empty] | 102.12 | 100 | 0 | 0 | 0 |  | 400 |  | 선택 | 해제 | 0 | 0 | 0 |  | 400 |  | 선택 | 해제 | 해제 | 미정 | 미정 | 선택 | 미정 |  | 미정 | BT180180 | H
B47332 | 2018-08-18 | 2 | B | 잔강최소화전 | 2 | A | SM16CMV | 탄소강 | C1 | BM#2 | 1593 | 47 | 1655 | 1534 | 38 | 8300 |  | 1 | 0.41 | 19 |  | 0 | 1575 | 1642 | 1.36 | 0 | 0 | 32 | 11 | 50 | Y |  | 2018-08-19 05:54 | 61 | 1120 | 26 | 23 | 20 | 20 | 19 | 18 | 17 | 16 | 16 | 15 | 14 | 13 | 13 | 10 | 17 | 20 | 10 | 0 | -0.2 |  | 49.58 | Y | -0.2 | [7 empty] | N | N | N | N | 140 | 0.47 | 61 | 85518 | 96270 | 360 | 3000 | 15 | 2 | 20 | 2018-08-19 06:00 | 1575 | 135 |  | 34 | [16 empty] | 88.62 | 100 | 0 | 3100 | 0 |  | 490 | 300 | 선택 | 선택 | 0 | 3100 | 0 |  | 490 | 300 | 선택 | 선택 | 해제 | 미정 | 미정 | 미정 | 미정 |  | 미정 | BT180180 | C
A47435 | 2018-08-18 | 1 | B |  | 6 | A | AE1055LS | 탄소강 | G-AE1055LS | BM#1 | 1599 | 41 | 1581 | 1555 | 35 | 4500 |  | 3 | 0.3 | 25 |  | -1.31 | 1542 | 1581 | 0 | 18.7 |  | 19 | 16 | 142 | Y |  | 2018-08-19 07:04 | 58 | 1129 | 39 | 36 | 34 | 32 | 31 | 30 | 29 | 28 | 27 | 27 | 26 | 26 | 25 | 25 | 30 | 34 | 25 | 0 | -0.18 |  | 50.02 | Y | -0.2 | [7 empty] | Y | Y | Y | Y | 180 | 0.5 | 62 | 101508 | 101890 | 3160 | 15700 | 17 | 2 |  | 2018-08-19 07:12 | 1542 | 104 |  | 20 | [16 empty] | 93.17 | 100 | 0 | 0 | 0 |  | 400 |  | 선택 | 해제 | 0 | 0 | 0 |  | 400 |  | 선택 | 해제 | 해제 | 미정 | 미정 | 선택 | 미정 |  | 미정 | BT180180 | H
B47333 | 2018-08-18 | 2 | B | 잔강최소화 | 3 | A | 46MNVS6 | 합금강 | KFMN445V계 | BM#2 | 1577 | 54 | 1657 | 1535 | 40 | 8000 |  | 1 | 0.46 | 15 |  | -2.57 | 1582 | 1646 | 0 | 5.94 | 0 | 20 | 40 | 62 | Y |  | 2018-08-19 07:06 | 88 | 1139 | -234 | 33 | 41 | 43 | 44 | 44 | 44 | 43 | 42 | 40 |  |  |  | 40 | 32 | 44 | 40 | 44 | -0.15 | Y | 24.98 | Y | -0.4 | [7 empty] | N | N | N | Y | 130 | 0.5 | 47 | 91104 | 91570 | 5320 | 15400 | 15 | 2 |  | 2018-08-19 07:07 | 1582 | 149 |  | 40 | [16 empty] | 96.92 | 100 | 3900 | 0 | 0 |  | 490 | 400 | 선택 | 해제 | 3900 | 0 | 0 |  | 490 | 400 | 선택 | 해제 | 해제 | 미정 | 선택 | 미정 | 선택 | 2 | 미정 | RB100.00 | H
B47334 | 2018-08-19 | 2 | B |  | 4 | A | 46MNVS6 | 합금강 | KFMN445V계 | BM#2 | 1579 | 46 | 1647 | 1505 | 36 | 7600 |  | 1 | 0.41 | 17 |  | -2.91 | 1572 | 1639 | 0 | 5.75 | 0 | 2 | 73 | 67 | Y |  | 2018-08-19 08:06 | 78 | 1080 | 38 | 39 | 42 | 42 | 43 | 42 | 42 | 41 | 39 | 38 | 36 |  |  | 36 | 40 | 43 | 36 | 42 | -0.23 | Y | 30 | Y | -0.4 | [7 empty] | N | N | N | Y | 120 | 0.51 | 53 | 91104 | 88650 | 5230 | 15300 | 15 | 2 |  | 2018-08-19 08:06 | 1572 | 132 |  | 30 | [16 empty] | 97.23 | 100 | 0 | 0 | 0 |  | 490 | 400 | 선택 | 해제 | 0 | 0 | 0 |  | 490 | 400 | 선택 | 해제 | 해제 | 미정 | 선택 | 미정 | 미정 |  | 미정 | RB100.00 | H
A47436 | 2018-08-19 | 1 | B |  | 7 | A | AE1055LS | 탄소강 | G-AE1055LS | BM#1 | 1655 | 42 | 1607 | 1574 | 19 | 3200 |  | 3 | 0.29 | 25 |  | -1.82 | 1553 | 1607 | 0 | 18.82 |  | 11 | 35 | 63 | Y |  | 2018-08-19 07:57 | 69 | 1085 | 25 | 30 | 35 | 38 | 40 | 40 | 41 | 40 | 40 | 40 | 40 | 39 | 39 | 39 | 37 | 41 | 39 | 40 | -0.02 | Y | 29.98 | Y | 0 | [7 empty] | Y | Y | Y | Y | 230 | 0.5 | 61 | 84590 | 98050 | 7020 | 15300 | 17 | 2 |  | 2018-08-19 08:05 | 1553 | 105 |  | 31 | [16 empty] | 80.52 | 100 | 0 | 0 | 0 |  | 400 |  | 선택 | 해제 | 0 | 0 | 0 |  | 400 |  | 선택 | 해제 | 해제 | 미정 | 미정 | 선택 | 미정 |  | 미정 | BT180180 | H
A47437 | 2018-08-19 | 1 | B | TUNDISH교체전 | 8 | A | AE1055LS | 탄소강 | G-AE1055LS | BM#1 | 1598 | 39 | 1601 | 1539 | 27 | 4500 |  | 3 | 0.29 | 25 |  | -1.68 | 1552 | 1601 | 0 | 19.08 |  | 36 | 2 | 69 | Y |  | 2018-08-19 09:20 | 68 | 1080 | 39 | 41 | 41 | 42 | 42 | 42 | 41 | 39 | 39 | 39 | 38 |  |  | 38 | 40 | 42 | 38 | 42 | -0.1 | Y | 35.02 | Y | -0.2 | [8 empty] | N | N | M | 220 | 0.5 | 56 | 89184 | 92310 | 6990 | 2000 | 17 | 2 |  | 2018-08-19 09:26 | 1552 | 86 |  | 10 |  |  |  | 78B316E5001D4BE3A733CF30E7BC6839 | 4374C88762B04CB7885D2F391E1ABCCF | 289BCD1E6DDB4854970F8F1869FD19A5 | [10 empty] | 89.81 | 100 | 0 | 3500 | 0 |  | 400 |  | 선택 | 해제 | 0 | 3500 | 0 |  | 400 |  | 선택 | 해제 | 해제 | 미정 | 미정 | 선택 | 미정 |  | 미정 | BT180180 | H
B47335 | 2018-08-19 | 2 | B |  | 5 | A | 46MNVS6 | 합금강 | KFMN445V계 | BM#2 | 1582 | 43 | 1654 | 1554 | 34 | 6900 |  | 1 | 0.42 | 17 |  | -2.38 | 1576 | 1639 | 0 | 6 | 0 | 21 | 55 | 40 | Y |  | 2018-08-19 09:08 | 82 | 1080 | 34 | 41 | 45 | 48 | 48 | 48 | 48 | 47 | 46 | 45 | 44 | 42 |  | 42 | 45 | 48 | 42 | 48 | -0.15 | Y | 40 | Y | -0.4 | [7 empty] | N | N | N | Y | 110 | 0.5 | 58 | 91104 | 96340 | 5090 | 15500 | 15 | 2 |  | 2018-08-19 09:10 | 1576 | 125 |  | 23 | [16 empty] | 89.85 | 100 | 0 | 0 | 0 |  | 490 | 400 | 선택 | 해제 | 0 | 0 | 0 |  | 490 | 400 | 선택 | 해제 | 해제 | 미정 | 선택 | 미정 | 미정 |  | 미정 | RB100.00 | H
B47336 | 2018-08-19 | 2 | B |  | 6 | A | 46MNVS6 | 합금강 | KFMN445V계 | BM#2 | 1627 | 42 | 1655 | 1567 | 32 | 6800 |  | 1 | 0.49 | 17 |  | -2.82 | 1574 | 1649 | 0 | 6.9 | 0 | 37 | 23 | 230 | Y |  | 2018-08-19 10:03 | 80 | 1082 | 40 | 42 | 43 | 43 | 43 | 43 | 43 | 42 | 40 | 39 | 37 | 37 | 34 | 34 | 41 | 43 | 34 | 43 | -0.21 |  | 41.9 | Y | -0.61 | [7 empty] | N | N | N | Y | 100 | 0.51 | 52 | 91104 | 88850 | 5210 | 16100 | 15 | 2 |  | 2018-08-19 10:08 | 1574 | 126 |  | 28 | [16 empty] | 97.02 | 100 | 0 | 0 | 0 |  | 490 | 400 | 선택 | 해제 | 0 | 0 | 0 |  | 490 | 400 | 선택 | 해제 | 해제 | 미정 | 선택 | 미정 | 미정 |  | 미정 | RB100.00 | H
A47438 | 2018-08-19 | 1 | B | TUNDISH교체 | 1 | A | KBMA75S | 합금강 | D1 | BM#1 | 1604 | 39 | 1635 | 1546 | 31 | 5900 |  | 3 | 0.29 | 20 |  | -1.85 | 1583 | 1629 | 0 | 17.93 |  | 10 | 24 | 72 | Y |  | 2018-08-19 10:16 | 88 | 1092 | 28 | 26 | 24 | 28 | 32 | 34 | 36 | 36 | 38 | 38 | 38 | 39 |  | 39 | 33 | 39 | 39 | 38 | 0 |  |  | Y | 0.2 |  | 2.01 | 1.94 |  |  |  |  | N | N | N | N | 150 | 0.47 | 61 | 101508 | 97360 | 3480 | 14900 | 14 | 1 |  | 2018-08-19 10:17 | 1583 | 106 |  | 35 |  | *T/Dflux 유15kg 용120kg *탄화왕겨 200KG 투입 | [14 empty] | 100.8 | 100 | 700 | 0 | 0 |  | 650 |  | 선택 | 선택 | 700 | 0 | 0 |  | 650 |  | 선택 | 선택 | 해제 | 미정 | 미정 | 미정 | 미정 |  | 미정 | BT180180 | H
B47337 | 2018-08-19 | 2 | B |  | 7 | A | 46MNVS6 | 합금강 | KFMN445V계 | BM#2 | 1589 | 50 | 1625 | 1545 | 38 | 8100 |  | 1 | 0.45 | 16 |  | 0 | 1570 | 1638 | 0 | 6.01 | 0 | 32 | 12 | 91 | Y |  | 2018-08-19 11:16 | 76 | 1084 | 32 | 39 | 44 | 46 | 46 | 45 | 44 | 43 | 42 | 41 | 40 | 39 | 37 | 37 | 42 | 46 | 37 | 0 | -0.22 | Y | 40.18 | Y | -0.4 | [7 empty] | N | N | N | Y | 150 | 0.51 | 57 | 91104 | 96610 | 5300 | 16200 | 15 | 2 |  | 2018-08-19 11:15 | 1570 | 117 |  | 11 | [16 empty] | 89.63 | 100 | 0 | 0 | 0 |  | 490 | 400 | 선택 | 해제 | 0 | 0 | 0 |  | 490 | 400 | 선택 | 해제 | 해제 | 미정 | 선택 | 미정 | 미정 |  | 미정 | RB100.00 | H
A47439 | 2018-08-19 | 1 | B |  | 2 | A | KBMA75S | 합금강 | D1 | BM#1 | 1597 | 36 | 1611 | 1544 | 27 | 5200 |  | 3 | 0.29 | 16 |  | -2.01 | 1566 | 1611 | 0 | 16.73 |  | 19 | 17 | 72 | Y |  | 2018-08-19 11:10 | 71 | 1080 | 32 | 30 | 29 | 29 | 29 | 29 | 29 | 29 | 29 | 29 | 29 | 28 |  | 28 | 29 | 29 | 28 | 29 | -0.02 | Y | 44.98 | Y | -0.2 | [7 empty] | N | N | N | N | 140 | 0.51 | 58 | 84590 | 100890 | 1700 | 14200 | 14 | 1 |  | 2018-08-19 11:55 | 1566 | 112 |  | 45 | [16 empty] | 82.49 | 100 | 0 | 0 | 0 |  | 650 |  | 선택 | 선택 | 0 | 0 | 0 |  | 650 |  | 선택 | 선택 | 해제 | 미정 | 미정 | 미정 | 미정 |  | 미정 | BT180180 | H
B47338 | 2018-08-19 | 2 | B |  | 8 | A | 46MNVS6 | 합금강 | KFMN445V계 | BM#2 | 1626 | 44 | 1645 | 1557 | 34 | 7100 |  | 1 | 0.34 | 21 |  | -2.35 | 1571 | 1641 | 0 | 7.6 | 0 | 20 | 41 | 107 | Y |  | 2018-08-19 12:17 | 77 | 1080 | 35 | 42 | 47 | 48 | 49 | 49 | 48 | 47 | 45 | 44 | 43 | 41 |  | 41 | 45 | 49 | 41 | 0 | -0.23 | Y | 35 | Y | -0.4 | [7 empty] | N | N | N | Y | 140 | 0.5 | 58 | 91104 | 95600 | 5210 | 15200 | 15 | 2 |  | 2018-08-19 12:22 | 1571 | 113 |  | 10 | [16 empty] | 90.52 | 75 | 0 | 0 | 0 |  | 490 | 400 | 선택 | 해제 | 0 | 0 | 0 |  | 490 | 400 | 선택 | 해제 | 해제 | 미정 | 선택 | 미정 | 미정 |  | 미정 | RB100.00 | H
A47440 | 2018-08-19 | 1 | B |  | 3 | A | KBMA75S | 합금강 | D1 | BM#1 | 1596 | 40 | 1601 | 1534 | 34 | 2100 |  | 3 | 0.32 | 16 |  | -1.78 | 1565 | 1601 | 0 | 15.47 |  | 11 | 36 | 66 | Y |  | 2018-08-19 12:14 | 70 | 1087 | 27 | 25 | 25 | 26 | 27 | 27 | 27 | 27 | 26 | 26 | 25 | 24 |  | 24 | 26 | 27 | 24 | 27 | -0.05 | Y | 34.98 | Y | -0.2 | [7 empty] | N | N | N | N | 130 | 0.51 | 60 | 101508 | 99440 | 1350 | 15800 | 14 | 1 |  | 2018-08-19 12:26 | 1565 | 113 |  | 42 | [16 empty] | 100.8 | 100 | 0 | 0 | 0 |  | 650 |  | 선택 | 선택 | 0 | 0 | 0 |  | 650 |  | 선택 | 선택 | 해제 | 미정 | 미정 | 미정 | 미정 |  | 미정 | BT180180 | H
B47339 | 2018-08-19 | 2 | C |  | 9 | A | 46MNVS6 | 합금강 | KFMN445V계 | BM#2 | 1591 | 49 | 1625 | 1535 | 37 | 7600 |  | 1 | 0.36 | 16 |  | -2.42 | 1571 | 1636 | 0 | 6.57 | 0 | 2 | 74 | 107 | Y |  | 2018-08-19 13:17 | 77 | 1092 | 39 | 45 | 49 | 51 | 51 | 50 | 50 | 49 | 47 | 46 | 45 | 43 |  | 43 | 47 | 51 | 43 | 0 | -0.2 | Y | 39.98 | Y | -0.4 | [7 empty] | N | N | N | Y | 130 | 0.5 | 59 | 91104 | 97010 | 5110 | 15900 | 15 | 2 |  | 2018-08-19 13:15 | 1571 | 112 |  | 12 | [16 empty] | 89.32 | 75 | 0 | 0 | 0 |  | 490 | 400 | 선택 | 해제 | 0 | 0 | 0 |  | 490 | 400 | 선택 | 해제 | 해제 | 미정 | 선택 | 미정 | 미정 |  | 미정 | RB100.00 | H
A47441 | 2018-08-19 | 1 | C |  | 4 | A | KBMA75S | 합금강 | D1 | BM#1 | 1571 | 40 | 1597 | 1527 | 32 | 5900 |  | 3 | 0.31 | 16 |  | -1.94 | 1558 | 1597 | 0 | 13.47 |  | 36 | 3 | 91 | Y |  | 2018-08-19 13:30 | 63 | 1094 | 22 | 25 | 27 | 29 | 29 | 29 | 29 | 28 | 28 | 27 | 26 | 25 | 24 | 24 | 27 | 29 | 24 | 29 | -0.11 | Y | 45.02 | Y | -0.2 | [7 empty] | N | N | N | N | 120 | 0.51 | 61 | 84590 | 100800 | 1070 | 15800 | 14 | 1 |  | 2018-08-19 13:37 | 1558 | 102 |  | 27 | [16 empty] | 83.05 | 100 | 0 | 0 | 0 |  | 650 |  | 선택 | 선택 | 0 | 0 | 0 |  | 650 |  | 선택 | 선택 | 해제 | 미정 | 미정 | 미정 | 미정 |  | 미정 | BT180180 | H
B47340 | 2018-08-19 | 2 | C |  | 10 | A | 46MNVS6 | 합금강 | KFMN445V계 | BM#2 | 1604 | 44 | 1645 | 1545 | 34 | 6900 |  | 1 | 0.33 | 16 |  | 0 | 1580 | 1638 | 0 | 5.51 | 0 | 21 | 56 | 111 | Y |  | 2018-08-19 14:17 | 86 | 1090 | 40 | 45 | 49 | 50 | 50 | 50 | 49 | 48 | 47 | 46 | 44 | 42 |  | 42 | 47 | 50 | 42 | 50 | -0.2 | Y | 40.02 | Y | -0.4 | [7 empty] | N | N | N | Y | 120 | 0.49 | 57 | 91104 | 92480 | 5180 | 14200 | 15 | 2 |  | 2018-08-19 14:23 | 1580 | 110 |  | 13 | [16 empty] | 93.39 | 75 | 0 | 0 | 0 |  | 490 | 400 | 선택 | 해제 | 0 | 0 | 0 |  | 490 | 400 | 선택 | 해제 | 해제 | 미정 | 미정 | 미정 | 미정 |  | 미정 | RB100.00 | H
A47442 | 2018-08-19 | 1 | C |  | 5 | A | KBMA75S | 합금강 | D1 | BM#1 | 1638 | 37 | 1602 | 1579 | 31 | 4400 |  | 3 | 0.33 | 17 |  | -1.76 | 1566 | 1602 | 0 | 21.54 |  | 10 | 25 | 58 | Y |  | 2018-08-19 14:25 | 71 | 1088 | 23 | 26 | 30 | 32 | 34 | 34 | 34 | 34 | 33 | 33 | 32 | 32 | 32 | 32 | 31 | 34 | 32 | 34 | -0.05 | Y | 40 | Y | 0 | [7 empty] | N | N | N | N | 110 | 0.51 | 63 | 101508 | 101530 | 2780 | 15400 | 14 | 1 |  | 2018-08-19 14:33 | 1566 | 104 |  | 34 | [16 empty] | 97.37 | 100 | 0 | 0 | 0 |  | 650 |  | 선택 | 선택 | 0 | 0 | 0 |  | 650 |  | 선택 | 선택 | 해제 | 미정 | 미정 | 미정 | 미정 |  | 미정 | BT180180 | H
B47341 | 2018-08-19 | 2 | C | TUNDISH교체전 | 11 | A | 46MNVS6 | 합금강 | KFMN445V계 | BM#2 | 1597 | 49 | 1636 | 1556 | 30 | 6400 |  | 1 | 0.31 | 15 |  | 0 | 1568 | 1634 | 0 | 3.82 | 0 | 32 | 13 | 55 | Y |  | 2018-08-19 15:19 | 74 | 1076 | 40 | 45 | 47 | 48 | 48 | 47 | 46 | 45 | 43 | 42 | 40 | 38 |  | 38 | 44 | 48 | 38 | 0 | -0.25 | Y | 39.98 | Y | -0.4 | [7 empty] | N | N | N | M | 110 | 0.49 | 59 | 91104 | 94940 | 4460 | 2000 | 15 | 2 |  | 2018-08-19 15:26 | 1568 | 111 |  | 10 |  | *주입 후기 전공정 작업지연 감속주입 | 5A14023E22C24487863E836C4850C928 | 19F7B491E9044777A7DE098770942B71 | DDAAA796C1704D7EAB1B744016211E5D | [11 empty] | 91.65 | 75 | 0 | 4287 | 0 |  | 490 | 400 | 선택 | 해제 | 0 | 4588 | 0 |  | 490 | 400 | 선택 | 해제 | 해제 | 미정 | 선택 | 미정 | 미정 |  | 미정 | RB100.00 | H
A47443 | 2018-08-19 | 1 | C |  | 6 | A | KBMA75S | 합금강 | D1 | BM#1 | 1622 | 41 | 1599 | 1538 | 32 | 5000 |  | 3 | 0.33 | 16 |  | -2.36 | 1552 | 1599 | 0 | 9.5 |  | 19 | 18 | 57 | Y |  | 2018-08-19 15:29 | 57 | 1090 | 31 | 26 | 25 | 25 | 24 | 23 | 22 | 22 | 21 | 20 | 20 | 19 |  | 19 | 23 | 25 | 19 | 0 | -0.13 |  | 45 | Y | -0.2 | [7 empty] | N | N | N | N | 100 | 0.51 | 58 | 101508 | 96500 | 4750 | 14900 | 14 | 1 |  | 2018-08-19 15:34 | 1552 | 109 |  | 34 | [16 empty] | 100.25 | 100 | 0 | 0 | 0 |  | 650 |  | 선택 | 선택 | 0 | 0 | 0 |  | 650 |  | 선택 | 선택 | 해제 | 미정 | 미정 | 미정 | 미정 |  | 미정 | BT180180 | H
B47342 | 2018-08-19 | 2 | C | TUNDISH교체 | 1 | A | KWH1 | 탄소강 | E | BM#2 | 1585 | 48 | 1646 | 1506 | 38 | 8200 |  | 1 | 0.27 | 20 |  | 0 | 1565 | 1630 | 1.6 | 0 | 0 | 20 | 42 | 55 | Y |  | 2018-08-19 16:28 | 85 | 1098 | -630 | -182 | 31 | 34 | 34 | 34 | 26 | 26 | 32 | 35 | 37 | 39 | 39 | 39 | 33 | 40 | 39 | 40 | -0.07 |  | 15.02 | Y | -0.2 |  | 2.56 | 2.56 | 1.66 |  |  |  | N | N | N | N | 150 | 0.44 | 62 | 93335 | 94370 | 730 | 16600 | 6 | 1 | 10 | 2018-08-19 16:32 | 1565 | 132 |  | 26 |  | *T/D플럭스 120/15KG *롱노즐 실리부 부착 *탄화왕겨 투입 *수소 10분 측정값 기준치 초과, 생관통보 | [14 empty] | 97.22 | 72.73 | 700 | 0 | 0 |  | 650 | 600 | 선택 | 해제 | 718 | 0 | 0 |  | 650 | 600 | 선택 | 해제 | 해제 | 미정 | 미정 | 미정 | 미정 |  | 미정 | BM510510 | C
A47444 | 2018-08-19 | 1 | C |  | 7 | A | KBMA75S | 합금강 | D1 | BM#1 | 1611 | 37 | 1605 | 1531 | 30 | 5400 |  | 3 | 0.31 | 16 |  | -2.47 | 1555 | 1605 | 0 | 18.04 |  | 11 | 37 | 49 | Y |  | 2018-08-19 16:27 | 60 | 1095 | 18 | 19 | 22 | 24 | 26 | 26 | 27 | 27 | 26 | 26 | 25 | 25 | 24 | 24 | 24 | 27 | 24 | 26 | -0.05 | Y | 30 | Y | -0.2 | [7 empty] | N | N | N | N | 150 | 0.51 | 61 | 101508 | 97370 | 2050 | 14900 | 14 | 1 |  | 2018-08-19 16:34 | 1555 | 108 |  | 35 | [16 empty] | 102.17 | 100 | 0 | 0 | 0 |  | 650 |  | 선택 | 선택 | 0 | 0 | 0 |  | 650 |  | 선택 | 선택 | 해제 | 미정 | 미정 | 미정 | 미정 |  | 미정 | BT180180 | H
A47445 | 2018-08-19 | 1 | C | TUNDISH교체전 | 8 | A | KBMA75S | 합금강 | D1 | BM#1 | 1638 | 38 | 1604 | 1541 | 30 | 4800 |  | 3 | 0.32 | 16 |  | -2.8 | 1549 | 1604 | 0 | 11.53 |  | 36 | 4 | 57 | Y |  | 2018-08-19 17:42 | 54 | 1098 | 24 | 24 | 25 | 25 | 25 | 25 | 24 | 24 | 23 | 22 |  |  |  | 22 | 24 | 25 | 22 | 25 | -0.07 |  | 34.98 | Y | -0.2 | [7 empty] | N | N | N | N | 140 | 0.51 | 57 | 103943 | 95570 | 2430 | 2000 | 14 | 1 |  | 2018-08-19 17:50 | 1549 | 107 |  | 22 |  |  | 53477F11706E40E499D2D061CEE15296 | BB2E3850CFE8400CAEFDD399490931CC | B702CE4C233B47458975B391E075BE08 | [11 empty] | 106.06 | 100 | 0 | 2500 | 0 |  | 650 |  | 선택 | 선택 | 0 | 2500 | 0 |  | 650 |  | 선택 | 선택 | 해제 | 미정 | 미정 | 미정 | 미정 |  | 미정 | BT180180 | H
B47343 | 2018-08-19 | 2 | C |  | 2 | A | KWH1 | 탄소강 | E | BM#2 | 1587 | 47 | 1616 | 1505 | 37 | 7600 |  | 1 | 0.28 | 16 |  | 0 | 1559 | 1614 | 1.41 | 0 | 0 | 2 | 75 | 63 | Y |  | 2018-08-19 17:29 | 79 | 1084 | 39 | 39 | 40 | 41 | 41 | 41 | 40 | 40 | 38 | 37 | 36 | 35 | 33 | 31 | 38 | 41 | 31 | 41 | -0.2 | Y | 50.02 | Y | -0.4 | [7 empty] | N | N | N | N | 140 | 0.47 | 68 | 93335 | 104120 | 40 | 14800 | 6 | 1 | 20 | 2018-08-19 17:51 | 1559 | 133 |  | 29 | [16 empty] | 90.44 | 72.73 | 0 | 0 | 0 |  | 650 | 600 | 선택 | 해제 | 0 | 0 | 0 |  | 650 | 600 | 선택 | 해제 | 해제 | 미정 | 미정 | 미정 | 미정 |  | 미정 | BM510510 | C
B47344 | 2018-08-19 | 2 | C |  | 3 | A | KWH1 | 탄소강 | E | BM#2 | 1582 | 56 | 1596 | 1515 | 37 | 7100 |  | 1 | 0.25 | 18 |  | 0 | 1548 | 1596 | 1.39 | 0 | 0 | 21 | 57 | 63 | Y |  | 2018-08-19 18:38 | 68 | 1092 | 27 | 27 | 28 | 29 | 29 | 29 | 28 | 27 | 26 | 26 | 24 | 23 | 22 | 20 | 26 | 29 | 20 | 29 | -0.18 | Y | 50 | Y | -0.4 |  |  |  | 1.39 |  |  |  | N | N | N | N | 130 | 0.47 | 66 | 101820 | 103400 | 410 | 14300 | 6 | 1 | 30 | 2018-08-19 18:57 | 1548 | 140 |  | 32 | [16 empty] | 98.19 | 75 | 0 | 0 | 0 |  | 650 | 600 | 선택 | 해제 | 0 | 0 | 0 |  | 650 | 600 | 선택 | 해제 | 해제 | 미정 | 미정 | 미정 | 미정 |  | 미정 | BM510510 | C
A47446 | 2018-08-19 | 1 | C | TUNDISH교체 | 1 | A | STB2 | 베어링강 | STB (SF) | BM#1 | 1595 | 46 | 1590 | 1530 | 40 | 6500 |  | 3 | 0.35 | 28 |  | -1.51 | 1541 | 1590 | 17.97 | 0 |  | 10 | 26 | 55 | Y |  | 2018-08-19 18:53 | 85 | 1091 | -24 | 35 | 31 | 32 | 37 | 39 | 40 | 41 | 41 | 41 | 42 |  |  | 42 | 37 | 42 | 42 | 41 | 0 |  |  | Y | 0.2 |  | 1.75 | 1.75 |  |  |  |  | Y | N | N | M | 230 | 0.46 | 81 | 84590 | 90100 | 6940 | 16300 | 9 | 1 |  | 2018-08-19 19:00 | 1541 | 101 |  | 10 |  | *T/D플럭스 유15 용275KG | [14 empty] | 87.12 | 100 | 1500 | 0 | 0 |  | 650 |  | 선택 | 해제 | 1500 | 0 | 0 |  | 650 |  | 선택 | 해제 | 선택 | 미정 | 미정 | 선택 | 미정 |  | 미정 | BT180180 | H
A47447 | 2018-08-19 | 1 | C |  | 2 | A | STB2 | 베어링강 | STB (SF) | BM#1 | 1592 | 44 | 1558 | 1530 | 37 | 6100 |  | 3 | 0.31 | 28 |  | -1.18 | 1517 | 1558 | 18.58 | 0 |  | 19 | 19 | 63 | Y |  | 2018-08-19 20:09 | 61 | 1087 | 41 | 37 | 35 | 34 | 33 | 32 | 32 | 31 | 31 | 30 | 30 | 29 |  | 29 | 33 | 35 | 29 | 0 | -0.13 |  | 44.98 | Y | -0.2 |  |  |  | 1.53 |  |  |  | Y | Y | Y | Y | 220 | 0.48 | 59 | 84590 | 91300 | 6340 | 16400 | 9 | 2 |  | 2018-08-19 20:15 | 1517 | 111 |  | 15 | [16 empty] | 86.05 | 100 | 0 | 0 | 0 |  | 650 |  | 선택 | 해제 | 0 | 0 | 0 |  | 650 |  | 선택 | 해제 | 선택 | 미정 | 미정 | 선택 | 미정 |  | 미정 | BT180180 | H
B47345 | 2018-08-19 | 2 | C |  | 4 | A | KWH1 | 탄소강 | E | BM#2 | 1591 | 47 | 1605 | 1536 | 34 | 6500 |  | 1 | 0.27 | 15 |  | 0 | 1543 | 1598 | 1.42 | 0 | 0 | 32 | 14 | 71 | Y |  | 2018-08-19 19:57 | 63 | 1102 | 17 | 23 | 27 | 30 | 31 | 31 | 30 | 30 | 29 | 27 | 27 | 25 | 24 | 23 | 27 | 31 | 23 | 30 | -0.18 | Y | 44.98 | Y | -0.2 | [7 empty] | N | N | N | N | 120 | 0.47 | 67 | 101820 | 105180 | 880 | 16200 | 6 | 1 | 40 | 2018-08-19 20:11 | 1543 | 122 |  | 22 | 26 | [15 empty] | 96.06 | 100 | 0 | 0 | 0 |  | 650 | 600 | 선택 | 해제 | 0 | 0 | 0 |  | 650 | 600 | 선택 | 해제 | 해제 | 미정 | 미정 | 미정 | 미정 |  | 미정 | BM510510 | C
A47448 | 2018-08-19 | 1 | A |  | 3 | A | STB2 | 베어링강 | STB (SF) | BM#1 | 1606 | 40 | 1569 | 1541 | 29 | 4500 |  | 3 | 0.33 | 28 |  | -1.55 | 1519 | 1569 | 17.38 | 0 |  | 11 | 38 | 77 | Y |  | 2018-08-19 21:01 | 63 | 1093 | 28 | 31 | 34 | 35 | 36 | 36 | 36 | 35 | 35 | 34 | 34 |  |  | 34 | 34 | 36 | 34 | 36 | -0.07 | Y | 29.98 | Y | 0 |  |  |  | 1.28 |  |  |  | Y | Y | Y | Y | 210 | 0.48 | 53 | 84590 | 84020 | 7070 | 16100 | 9 | 2 |  | 2018-08-19 21:08 | 1519 | 104 |  | 24 | [16 empty] | 92.2 | 100 | 0 | 0 | 0 |  | 650 |  | 선택 | 해제 | 0 | 0 | 0 |  | 650 |  | 선택 | 해제 | 선택 | 미정 | 미정 | 선택 | 미정 |  | 미정 | BT180180 | H
B47346 | 2018-08-19 | 2 | A |  | 5 | A | KWH1 | 탄소강 | E | BM#2 | 1603 | 42 | 1604 | 1557 | 33 | 6100 |  | 1 | 0.28 | 17 |  | 0 | 1553 | 1608 | 1.34 | 0 | 0 | 20 | 43 | 67 | Y |  | 2018-08-19 20:57 | 73 | 1099 | 21 | 28 | 30 | 34 | 35 | 36 | 36 | 35 | 34 | 33 | 32 | 31 | 30 | 30 | 32 | 36 | 30 | 0 | -0.17 | Y | 34.98 | Y | -0.2 | [7 empty] | N | N | N | N | 110 | 0.47 | 62 | 101820 | 95960 | 3130 | 16700 | 6 | 1 |  | 2018-08-19 21:13 | 1553 | 128 |  | 32 | [16 empty] | 101.82 | 100 | 0 | 0 | 0 |  | 650 | 600 | 선택 | 해제 | 0 | 0 | 0 |  | 650 | 600 | 선택 | 해제 | 해제 | 미정 | 미정 | 미정 | 미정 |  | 미정 | BM510510 | C
A47449 | 2018-08-19 | 1 | A |  | 4 | A | STB2 | 베어링강 | STB (SF) | BM#1 | 1598 | 43 | 1562 | 1530 | 34 | 5500 |  | 3 | 0.33 | 26 |  | -1.4 | 1521 | 1562 | 16.65 | 0 |  | 36 | 5 | 74 | Y |  | 2018-08-19 22:05 | 65 | 1111 | 33 | 34 | 34 | 34 | 34 | 33 | 32 | 31 | 30 | 30 | 29 | 28 |  | 28 | 32 | 34 | 28 | 34 | -0.13 |  | 44.98 | Y | -0.2 |  |  |  | 1.44 |  |  |  | Y | Y | Y | Y | 200 | 0.48 | 56 | 84590 | 88860 | 7100 | 16100 | 9 | 2 |  | 2018-08-19 22:12 | 1521 | 100 |  | 16 | [16 empty] | 88.25 | 100 | 0 | 0 | 0 |  | 650 |  | 선택 | 해제 | 0 | 0 | 0 |  | 650 |  | 선택 | 해제 | 선택 | 미정 | 미정 | 선택 | 미정 |  | 미정 | BT180180 | H
B47347 | 2018-08-19 | 2 | A |  | 6 | A | KWH1 | 탄소강 | E | BM#2 | 1552 | 44 | 1606 | 1517 | 35 | 7300 |  | 1 | 0.29 | 15 |  | -2.17 | 1551 | 1607 | 1.43 | 0 | 0 | 2 | 76 | 64 | Y |  | 2018-08-19 22:16 | 71 | 1105 | 27 | 29 | 33 | 35 | 37 | 37 | 36 | 36 | 35 | 34 | 33 | 32 | 30 | 30 | 34 | 37 | 30 | 0 | -0.17 | Y | 40 | Y | -0.4 | [7 empty] | N | N | N | N | 150 | 0.47 | 61 | 101820 | 95130 | 50 | 15600 | 6 | 1 |  | 2018-08-19 22:20 | 1557 | 119 |  | 18 | 13 | [15 empty] | 107.18 | 100 | 0 | 0 | 0 |  | 650 | 600 | 선택 | 해제 | 0 | 0 | 0 |  | 650 | 600 | 선택 | 해제 | 해제 | 미정 | 미정 | 미정 | 미정 |  | 미정 | BM510510 | C
A47450 | 2018-08-19 | 1 | A |  | 5 | A | STB2 | 베어링강 | STB (SF) | BM#1 | 1582 | 41 | 1566 | 1530 | 32 | 5200 |  | 3 | 0.33 | 25 |  | -1.71 | 1516 | 1566 | 17.17 | 0 |  | 10 | 27 | 67 | Y |  | 2018-08-19 23:02 | 60 | 1085 | 28 | 31 | 32 | 33 | 32 | 32 | 31 | 30 | 30 | 29 | 28 | 27 |  | 27 | 30 | 33 | 27 | 32 | -0.15 | Y | 39.98 | Y | -0.2 |  |  |  | 1.46 |  |  |  | Y | Y | Y | Y | 190 | 0.48 | 65 | 101508 | 100320 | 7060 | 15870 | 9 | 2 |  | 2018-08-19 23:10 | 1516 | 95 |  | 16 | [16 empty] | 94.6 | 100 | 0 | 0 | 0 |  | 650 |  | 선택 | 해제 | 0 | 0 | 0 |  | 650 |  | 선택 | 해제 | 선택 | 미정 | 미정 | 선택 | 미정 |  | 미정 | BT180180 | H
B47348 | 2018-08-19 | 2 | A |  | 7 | A | KWH1 | 탄소강 | E | BM#2 | 1540 | 43 | 1616 | 1514 | 30 | 6500 |  | 1 | 0.36 | 15 |  | -2.26 | 1550 | 1606 | 4.11 | 0 | 0 | 21 | 58 | 62 | Y |  | 2018-08-19 23:05 | 70 | 1090 | 27 | 29 | 29 | 31 | 33 | 34 | 34 | 34 | 33 | 33 | 32 | 31 | 30 | 27 | 31 | 34 | 27 | 34 | -0.16 | Y | 45 | Y | -0.2 | [7 empty] | N | N | N | N | 140 | 0.47 | 65 | 101820 | 102040 | 80 | 15100 | 6 | 1 | 43 | 2018-08-19 23:11 | 1550 | 120 |  | 34 | [16 empty] | 99.63 | 100 | 0 | 0 | 0 |  | 650 | 600 | 선택 | 해제 | 0 | 0 | 0 |  | 650 | 600 | 선택 | 해제 | 해제 | 미정 | 미정 | 미정 | 미정 |  | 미정 | BM510510 | C
A47451 | 2018-08-19 | 1 | A |  | 6 | B | STB2 | 베어링강 | STB (SF) | BM#1 | 1565 | 43 | 1555 | 1534 | 34 | 5700 |  | 3 | 0.32 | 25 |  | -1.4 | 1514 | 1555 | 15.36 | 0 |  | 19 | 20 | 67 | Y |  | 2018-08-20 00:06 | 58 | 1098 | 24 | 28 | 30 | 31 | 31 | 31 | 30 | 29 | 28 | 28 | 27 | 26 | 25 | 25 | 28 | 31 | 25 | 31 | -0.13 | Y | 45.02 | Y | -0.2 |  |  |  | 1.36 |  |  |  | Y | Y | Y | Y | 180 | 0.48 | 62 | 101508 | 99490 | 7120 | 15820 | 9 | 2 |  | 2018-08-20 00:13 | 1514 | 102 |  | 20 | [16 empty] | 95.31 | 100 | 0 | 0 | 0 |  | 650 |  | 선택 | 해제 | 0 | 0 | 0 |  | 650 |  | 선택 | 해제 | 선택 | 미정 | 미정 | 선택 | 미정 |  | 미정 | BT180180 | H
B47349 | 2018-08-19 | 2 | A | TUNDISH교체전 | 8 | A | KWH1 | 탄소강 | E | BM#2 | 1557 | 46 | 1615 | 1527 | 33 | 6700 |  | 1 | 0.34 | 16 |  | -2.54 | 1549 | 1606 | 3.62 | 0 | 0 | 32 | 15 | 51 | Y |  | 2018-08-20 00:23 | 69 | 1101 | 24 | 30 | 33 | 35 | 36 | 36 | 36 | 36 | 35 | 34 | 33 | 32 | 30 | 30 | 33 | 36 | 30 | 36 | -0.15 | Y | 40 | Y | -0.4 | [7 empty] | N | N | N | N | 130 | 0.47 | 60 | 93442 | 94420 | 880 | 2500 | 6 | 1 | 12 | 2018-08-20 00:30 | 1549 | 123 |  | 24 |  |  | 7A934E737A0642399B2FABF530DEAB98 | B722B70F24484D46913BCD503A203479 | 4FBEC03172A64BE690019D320AD02338 | 0ABB9A14802345DF8EC214A497EBCB63 | [10 empty] | 98.05 | 100 | 0 | 2500 | 0 |  | 650 | 600 | 선택 | 해제 | 0 | 2500 | 0 |  | 650 | 600 | 선택 | 해제 | 해제 | 미정 | 미정 | 미정 | 미정 |  | 미정 | BM510510 | C
A47452 | 2018-08-19 | 1 | A |  | 7 | A | STB2 | 베어링강 | STB (SF) | BM#1 | 1574 | 40 | 1558 | 1536 | 33 | 5500 |  | 3 | 0.32 | 26 |  | -1.1 | 1525 | 1558 | 14.66 | 0 |  | 11 | 39 | 62 | Y |  | 2018-08-20 01:05 | 69 | 1119 | 24 | 28 | 30 | 32 | 32 | 32 | 32 | 31 | 30 | 30 | 29 | 28 | 27 | 27 | 30 | 32 | 27 | 32 | -0.11 | Y | 44.98 | Y | -0.2 |  |  |  | 1.3 |  |  |  | Y | Y | Y | Y | 230 | 0.48 | 61 | 101508 | 96490 | 7000 | 15540 | 9 | 2 |  | 2018-08-20 01:13 | 1525 | 105 |  | 27 | [16 empty] | 98.12 | 100 | 0 | 0 | 0 |  | 650 |  | 선택 | 해제 | 0 | 0 | 0 |  | 650 |  | 선택 | 해제 | 선택 | 미정 | 미정 | 선택 | 미정 |  | 미정 | BT180180 | H
B47350 | 2018-08-19 | 2 | A | TUNDISH교체 | 1 | A | 17NICRMOS6HM | 소입성보증강 | C1 | BM#2 | 1609 | 49 | 1687 | 1555 | 45 | 9800 |  | 1 | 0.32 | 20 |  | -2.37 | 1611 | 1675 | 0 | 4.18 | 0 | 20 | 44 | 66 | Y |  | 2018-08-20 01:40 | 102 | 1098 | -313 | -140 | 33 | 32 | 31 | 28 | 35 | 39 | 42 | 43 | 44 | 44 | 45 | 45 | 40 | 45 | 45 | 45 | 0 |  | 13.15 | Y | 0 |  | 2.57 | 2.51 | 1.62 |  |  |  | N | N | N | N | 150 | 0.44 | 66 | 94728 | 99490 | 2740 | 14900 | 11 | 2 |  | 2018-08-20 01:42 | 1611 | 145 |  | 35 |  | *T/D플럭스 120/15KG *T/D교체 슬리브롱노즐사용 *첫HEAT L/D 생왕겨투입 *전공정 요청 감속주입 *10분 측정 수소 값 초과 이상공정등록 및 생관통보 *주입말 전공정 지연작업 20%이상감속주입 | [14 empty] | 93.6 | 100 | 700 | 0 | 0 |  | 490 | 300 | 선택 | 선택 | 700 | 0 | 0 |  | 490 | 300 | 선택 | 선택 | 미정 | 미정 | 미정 | 미정 | 미정 |  | 미정 | RB110.00 | C
A47453 | 2018-08-19 | 1 | A |  | 8 | A | STB2 | 베어링강 | STB (SF) | BM#1 | 1577 | 42 | 1568 | 1540 | 32 | 5300 |  | 3 | 0.32 | 25 |  | -1.71 | 1518 | 1568 | 12.33 | 0 |  | 36 | 6 | 67 | Y |  | 2018-08-20 02:09 | 62 | 1099 | 25 | 27 | 29 | 30 | 30 | 30 | 29 | 28 | 27 | 27 | 25 | 24 | 23 | 23 | 27 | 30 | 23 | 30 | -0.16 | Y | 45.02 | Y | -0.2 |  |  |  | 1.31 |  |  |  | Y | Y | Y | Y | 220 | 0.48 | 62 | 101508 | 100080 | 7000 | 15980 | 9 | 2 |  | 2018-08-20 02:18 | 1518 | 109 |  | 27 | [16 empty] | 94.82 | 100 | 0 | 0 | 0 |  | 650 |  | 선택 | 해제 | 0 | 0 | 0 |  | 650 |  | 선택 | 해제 | 선택 | 미정 | 미정 | 선택 | 선택 | 7 | 미정 | BT180180 | H
B47351 | 2018-08-19 | 2 | A |  | 2 | A | 17NICRMOS6HM | 소입성보증강 | C1 | BM#2 | 1596 | 50 | 1635 | 1535 | 44 | 9600 |  | 1 | 0.32 | 18 |  | -2.24 | 1573 | 1635 | 0 | 3.42 | 0 | 2 | 77 | 66 | Y |  | 2018-08-20 03:15 | 64 | 1123 | 42 | 37 | 34 | 32 | 30 | 28 | 27 | 25 | 24 | 22 | 20 | 18 | 16 | 13 | 26 | 34 | 13 | 0 | -0.38 |  | 55 | Y | -0.6 | [7 empty] | N | N | N | N | 140 | 0.45 | 67 | 94728 | 101640 | 60 | 15000 | 6 | 2 | 10 | 2018-08-20 03:15 | 1573 | 116 |  | 10 |  | *전공정 요청 감속주입 | [14 empty] | 92.42 | 100 | 0 | 0 | 0 |  | 490 | 300 | 선택 | 선택 | 0 | 0 | 0 |  | 490 | 300 | 선택 | 선택 | 미정 | 미정 | 미정 | 미정 | 미정 |  | 미정 | RB110.00 | C
A47454 | 2018-08-19 | 1 | A |  | 9 | A | STB2 | 베어링강 | STB (SF) | BM#1 | 1567 | 42 | 1567 | 1540 | 31 | 5200 |  | 3 | 0.32 | 26 |  | -1.62 | 1519 | 1567 | 15.75 | 0 |  | 10 | 28 | 66 | Y |  | 2018-08-20 03:22 | 63 | 1098 | 21 | 26 | 30 | 32 | 33 | 33 | 32 | 31 | 30 | 30 | 29 | 28 | 27 | 27 | 29 | 33 | 27 | 30 | -0.15 | Y | 39.98 | Y | -0.2 |  |  |  | 1.31 |  |  |  | Y | Y | Y | Y | 210 | 0.48 | 64 | 101508 | 101320 | 7090 | 16000 | 9 | 2 |  | 2018-08-20 03:23 | 1519 | 102 |  | 19 | [16 empty] | 93.73 | 100 | 0 | 0 | 0 |  | 650 |  | 선택 | 해제 | 0 | 0 | 0 |  | 650 |  | 선택 | 해제 | 선택 | 미정 | 미정 | 선택 | 미정 |  | 미정 | BT180180 | H
B47352 | 2018-08-19 | 2 | A |  | 3 | A | 17NICRMOS6HM | 소입성보증강 | C1 | BM#2 | 1606 | 45 | 1645 | 1564 | 40 | 8500 |  | 1 | 0.32 | 18 |  | -2.17 | 1583 | 1645 | 0 | 4.09 | 0 | 21 | 59 | 89 | Y |  | 2018-08-20 04:13 | 74 | 1104 | 9 | 22 | 29 | 32 | 33 | 33 | 33 | 32 | 31 | 29 | 28 | 26 | 24 | 24 | 28 | 33 | 24 | 33 | -0.22 | Y | 40 | Y | -0.4 | [7 empty] | N | N | N | N | 130 | 0.5 | 63 | 94728 | 101620 | 920 | 15500 | 11 | 2 | 20 | 2018-08-20 04:12 | 1583 | 123 |  | 21 |  | *전공정 요청 감속주입 *전공정 성분오버로 20%이상 감속주입 | [14 empty] | 92.42 | 100 | 0 | 0 | 0 |  | 490 | 300 | 선택 | 선택 | 0 | 0 | 0 |  | 490 | 300 | 선택 | 선택 | 미정 | 미정 | 미정 | 미정 | 미정 |  | 미정 | RB110.00 | C
A47455 | 2018-08-19 | 1 | A |  | 10 | A | STB2 | 베어링강 | STB (SF) | BM#1 | 1594 | 40 | 1561 | 1567 | 31 | 5200 |  | 3 | 0.33 | 26 |  | -1.4 | 1517 | 1561 | 14.2 | 0 |  | 19 | 21 | 67 | Y |  | 2018-08-20 04:22 | 61 | 1101 | 25 | 27 | 29 | 31 | 30 | 30 | 29 | 28 | 27 | 26 | 25 | 25 | 24 | 22 | 27 | 31 | 22 | 25 | -0.18 | Y | 50 | Y | -0.4 |  |  |  | 1.37 |  |  |  | Y | Y | Y | Y | 200 | 0.48 | 70 | 101508 | 109420 | 7130 | 15800 | 9 | 2 |  | 2018-08-20 04:32 | 1517 | 106 |  | 26 | [16 empty] | 87.17 | 100 | 0 | 0 | 0 |  | 650 |  | 선택 | 해제 | 0 | 0 | 0 |  | 650 |  | 선택 | 해제 | 선택 | 미정 | 미정 | 선택 | 미정 |  | 미정 | BT180180 | H
B47353 | 2018-08-19 | 2 | B |  | 4 | A | 17NICRMOS6HM | 소입성보증강 | C1 | BM#2 | 1622 | 45 | 1656 | 1555 | 41 | 8700 |  | 1 | 0.33 | 18 |  | -2.35 | 1578 | 1644 | 0 | 2.79 | 0 | 32 | 16 | 85 | Y |  | 2018-08-20 05:16 | 69 | 1099 | 20 | 21 | 21 | 22 | 23 | 24 | 25 | 26 | 25 | 24 | 23 | 22 | 20 | 18 | 23 | 26 | 18 | 0 | -0.27 | Y | 30 | Y | -0.4 | [7 empty] | N | N | N | N | 120 | 0.49 | 60 | 94728 | 96970 | 1570 | 15200 | 11 | 2 | 40 | 2018-08-20 05:20 | 1578 | 125 |  | 24 |  | *전공정 성분오버로 20%이상 감속주입 | [14 empty] | 96.17 | 100 | 0 | 0 | 0 |  | 490 | 300 | 선택 | 선택 | 0 | 0 | 0 |  | 490 | 300 | 선택 | 선택 | 미정 | 미정 | 미정 | 미정 | 미정 |  | 미정 | RB110.00 | C
A47456 | 2018-08-19 | 1 | B |  | 11 | A | STB2 | 베어링강 | STB (SF) | BM#1 | 1579 | 42 | 1561 | 1541 | 38 | 6000 |  | 3 | 0.31 | 26 |  | -1.13 | 1527 | 1561 | 12.9 | 0 |  | 11 | 40 | 70 | Y |  | 2018-08-20 05:34 | 71 | 1102 | 20 | 29 | 35 | 37 | 38 | 39 | 38 | 38 | 37 | 36 | 35 | 34 | 33 | 32 | 34 | 39 | 32 | 38 | -0.17 | Y | 40.03 | Y | -0.2 |  |  |  | 1.39 |  |  |  | Y | Y | Y | Y | 190 | 0.48 | 68 | 118426 | 103470 | 6320 | 16200 | 9 | 2 |  | 2018-08-20 05:43 | 1527 | 110 |  | 27 | [16 empty] | 107.17 | 100 | 0 | 0 | 0 |  | 650 |  | 선택 | 해제 | 0 | 0 | 0 |  | 650 |  | 선택 | 해제 | 선택 | 미정 | 미정 | 선택 | 미정 |  | 미정 | BT180180 | H
B47354 | 2018-08-19 | 2 | B |  | 5 | B | 17NICRMOS6HM | 소입성보증강 | C1 | BM#2 | 1637 | 45 | 1655 | 1586 | 39 | 7900 |  | 1 | 0.34 | 19 |  | 0 | 1577 | 1641 | 0 | 5.61 | 0 | 20 | 45 | 54 | Y |  | 2018-08-20 06:26 | 68 | 1128 | -292 | 24 | 30 | 33 | 34 | 34 | 34 | 33 | 32 | 30 | 29 | 27 |  | 27 | 2 | 34 | 27 | 34 | -0.2 | Y | 35 | Y | -0.4 | [7 empty] | N | N | N | N | 110 | 0.52 | 56 | 95540 | 97840 | 700 | 14600 | 11 | 2 | 10 | 2018-08-20 06:32 | 1577 | 129 |  | 17 | [16 empty] | 97.09 | 100 | 0 | 0 | 0 |  | 490 | 300 | 선택 | 선택 | 0 | 0 | 0 |  | 490 | 300 | 선택 | 선택 | 미정 | 미정 | 미정 | 미정 | 미정 |  | 미정 | RB095.00 | H
A47457 | 2018-08-19 | 1 | B |  | 12 | A | STB2 | 베어링강 | STB (SF) | BM#1 | 1607 | 54 | 1554 | 1550 | 34 | 5400 |  | 3 | 0.32 | 28 |  | -1.44 | 1508 | 1554 | 16.63 | 0 |  | 36 | 7 | 77 | Y |  | 2018-08-20 06:51 | 52 | 1101 | 30 | 28 | 27 | 26 | 25 | 24 | 22 | 21 | 20 | 19 | 18 | 18 | 17 | 16 | 22 | 27 | 16 | 0 | -0.2 |  | 55.02 | Y | -0.2 |  |  |  | 1.36 |  |  |  | Y | Y | Y | Y | 180 | 0.48 | 66 | 101508 | 103220 | 7070 | 15700 | 9 | 2 |  | 2018-08-20 06:59 | 1508 | 106 |  | 18 | [16 empty] | 92.07 | 100 | 0 | 0 | 0 |  | 650 |  | 선택 | 해제 | 0 | 0 | 0 |  | 650 |  | 선택 | 해제 | 선택 | 미정 | 미정 | 선택 | 미정 |  | 미정 | BT180180 | H
B47355 | 2018-08-19 | 2 | B |  | 6 | A | 17NICRMOS6HM | 소입성보증강 | C1 | BM#2 | 1592 | 47 | 1647 | 1537 | 40 | 8600 |  | 1 | 0.36 | 18 |  | -2.45 | 1567 | 1635 | 0 | 5.74 | 0 | 2 | 78 | 45 | Y |  | 2018-08-20 07:26 | 58 | 1104 | 24 | 25 | 26 | 27 | 27 | 26 | 25 | 24 | 23 | 22 | 20 |  |  | 20 | 25 | 27 | 20 | 0 | -0.2 | Y | 34.98 | Y | -0.4 | [7 empty] | N | N | N | N | 100 | 0.52 | 54 | 118020 | 94150 | 2070 | 14700 | 11 | 2 | 20 | 2018-08-20 07:27 | 1567 | 124 |  | 17 | [16 empty] | 122.75 | 100 | 0 | 0 | 0 |  | 490 | 300 | 선택 | 선택 | 0 | 0 | 0 |  | 490 | 300 | 선택 | 선택 | 미정 | 미정 | 미정 | 미정 | 미정 |  | 미정 | RB095.00 | H
A47458 | 2018-08-20 | 1 | B |  | 13 | A | STB2 | 베어링강 | STB (SF) | BM#1 | 1631 | 40 | 1557 | 1548 | 30 | 4900 |  | 3 | 0.31 | 28 |  | -1.41 | 1514 | 1559 | 15.4 | 0 |  | 10 | 29 | 80 | Y |  | 2018-08-20 07:47 | 58 | 1085 | 16 | 16 | 21 | 23 | 25 | 25 | 25 | 24 | 24 | 23 | 22 | 21 | 20 | 19 | 22 | 25 | 19 | 25 | -0.13 | Y | 44.98 | Y | -0.2 |  |  |  | 1.19 |  |  |  | Y | Y | Y | Y | 230 | 0.48 | 67 | 101508 | 99220 | 7030 | 15700 | 9 | 2 |  | 2018-08-20 07:57 | 1514 | 108 |  | 28 | [16 empty] | 95.58 | 100 | 0 | 0 | 0 |  | 650 |  | 선택 | 해제 | 0 | 0 | 0 |  | 650 |  | 선택 | 해제 | 선택 | 미정 | 미정 | 선택 | 미정 |  | 미정 | BT180180 | H
B47356 | 2018-08-20 | 2 | B |  | 7 | A | 17NICRMOS6HM | 소입성보증강 | C1 | BM#2 | 1588 | 43 | 1644 | 1536 | 38 | 8200 |  | 1 | 0.35 | 19 |  | 0 | 1569 | 1633 | 0 | 6.55 | 0 | 21 | 60 | 48 | Y |  | 2018-08-20 08:27 | 60 | 1086 | 17 | 23 | 27 | 28 | 29 | 29 | 27 | 26 | 25 | 24 | 21 | 19 |  | 19 | 25 | 29 | 19 | 0 | -0.29 | Y | 35 | Y | -0.4 | [7 empty] | N | N | N | N | 150 | 0.52 | 55 | 89920 | 94960 | 1150 | 15200 | 11 | 2 | 30 | 2018-08-20 08:27 | 1569 | 112 |  | 12 | [16 empty] | 93.67 | 100 | 0 | 0 | 0 |  | 490 | 300 | 선택 | 선택 | 0 | 0 | 0 |  | 490 | 300 | 선택 | 선택 | 미정 | 미정 | 미정 | 미정 | 미정 |  | 미정 | RB095.00 | H
A47459 | 2018-08-20 | 1 | B | TUNDISH교체전 | 14 | A | STB2 | 베어링강 | STB (SF) | BM#1 | 1623 | 41 | 1553 | 1547 | 35 | 5100 |  | 3 | 0.31 | 28 |  | -0.96 | 1521 | 1553 | 15.88 | 0 |  | 19 | 22 | 65 | Y |  | 2018-08-20 09:06 | 65 | 1086 | 18 | 27 | 34 | 37 | 39 | 40 | 39 | 38 | 38 | 38 | 37 | 37 |  | 37 | 35 | 40 | 37 | 38 | -0.03 | Y | 30 | Y | 0 |  |  |  | 1.15 |  |  |  |  | N | N | M | 220 | 0.48 | 64 | 92172 | 101290 | 7010 | 2000 | 9 | 2 |  | 2018-08-20 09:13 | 1521 | 114 |  | 17 |  |  |  | 02E7E8DF98304B9DA24A8FC53E19EA01 | C81A4542BC4144E1A0C0968B2D1C6F02 | 58F0808F2C5F49B683FEFE17E70467E4 | [10 empty] | 85.11 | 100 | 0 | 3500 | 0 |  | 650 |  | 선택 | 해제 | 0 | 3600 | 0 |  | 650 |  | 선택 | 해제 | 선택 | 미정 | 미정 | 선택 | 미정 |  | 미정 | BT180180 | H
B47357 | 2018-08-20 | 2 | B | TUNDISH교체전 | 8 | B | 17NICRMOS6HM | 소입성보증강 | C1 | BM#2 | 1585 | 51 | 1644 | 1535 | 42 | 9000 |  | 1 | 0.34 | 18 |  | 0 | 1580 | 1644 | 0 | 5.9 | 0 | 32 | 17 | 50 | Y |  | 2018-08-20 09:26 | 71 | 1085 | 16 | 28 | 34 | 37 | 38 | 39 | 39 | 39 | 38 | 37 | 36 | 34 | 34 | 26 | 33 | 39 | 26 | 39 | -0.28 | Y | 45.77 | Y | -0.6 | [7 empty] | N | N | N | N | 140 | 0.44 | 68 | 89920 | 97190 | 1210 | 2000 | 11 | 2 | 50 | 2018-08-20 09:29 | 1580 | 111 |  | 11 |  | * 전공정 요청으로 감속주입 0.40 이상공정 등록 생관통보 | 28B344358D0C4EAEA1F0651A72644834 | 5509698B372344A094B6C28897BCBE75 | FBD019A383934A76BD86FCF2A6EA12D7 | [11 empty] | 91.38 | 100 | 0 | 4030 | 0 |  | 490 | 300 | 선택 | 선택 | 0 | 4000 | 0 |  | 490 | 300 | 선택 | 선택 | 미정 | 미정 | 미정 | 미정 | 미정 |  | 미정 | RB095.00 | H
A47460 | 2018-08-20 | 1 | B | TUNDISH교체 | 1 | A | SCR423PRH | 소입성보증강 | C2 | BM#1 | 1589 | 44 | 1631 | 1552 | 38 | 7300 |  | 3 | 0.29 | 20 |  | -1.6 | 1593 | 1631 | 0 | 15.89 |  | 11 | 41 | 62 | Y |  | 2018-08-20 10:17 | 90 | 1082 | 21 | 28 | 24 | 28 | 34 | 36 | 37 | 38 | 40 | 39 | 40 |  |  | 40 | 34 | 40 | 39 | 0 | -0.2 |  | 5.02 | Y | 0.2 |  | 2.37 | 2.3 |  |  |  |  | N | N | N | N | 150 | 0.52 | 57 | 101508 | 99170 | 7080 | 15200 | 12 | 1 |  | 2018-08-20 10:23 | 1593 | 118 |  | 34 |  | *T/Dflux 유15kg 용120kg | [14 empty] | 95.63 | 100 | 1000 | 0 | 0 |  | 410 |  | 선택 | 해제 | 1000 | 0 | 0 |  | 410 |  | 선택 | 선택 | 해제 | 미정 | 미정 | 선택 | 미정 |  | 미정 | BT180180 | C
B47358 | 2018-08-20 | 2 | B | TUNDISH교체 | 1 | B | 16MNCRS5H | 소입성보증강 | C1 | BM#2 | 1591 | 57 | 1665 | 1547 | 48 | 10700 |  | 1 | 0.4 | 20 |  | -2.56 | 1594 | 1671 | 0 | 5.86 | 0 | 20 | 46 | 50 | Y |  | 2018-08-20 10:49 | 82 | 1094 | -434 | -137 | 29 | 28 | 28 | 24 | 29 | 33 | 36 | 38 | 39 | 39 | 41 | 41 | 30 | 41 | 41 | 41 | 0 |  | 10 | Y | 0 |  | 2.81 | 2.81 | 1.58 |  |  |  | N | N | N | N | 150 | 0.46 | 60 | 95778 | 99630 | 2280 | 15900 | 1 | 1 | 10 | 2018-08-20 10:42 | 1594 | 141 |  | 25 |  | * T/D 용강량 실측:1180mm / 18.9 TON * T/D FLUX 용탕부: 120 KG / 유탕부: 15KG 투입 * 슬리브 롱노즐( Y자형 ) 사용 * 첫 수소 기준값 초과로 이상공정 등록 및 생관통보 * 전공정 요청으로 감속주입 | [14 empty] | 95.35 | 100 | 800 | 0 | 0 |  | 450 | 300 | 선택 | 선택 | 700 | 0 | 0 |  | 450 | 300 | 선택 | 선택 | 해제 | 미정 | 미정 | 미정 | 미정 |  | 미정 | RB090.00 | C
A47461 | 2018-08-20 | 1 | B |  | 2 | A | SCR423PRH | 소입성보증강 | C2 | BM#1 | 0 | 43 | 1623 | 1559 | 30 | 5900 |  | 3 | 0.31 | 17 |  | -2.15 | 1576 | 1623 | 0 | 13.09 |  | 36 | 8 | 78 | Y |  | 2018-08-20 11:17 | 73 | 1090 | 38 | 33 | 30 | 28 | 28 | 27 | 27 | 27 | 25 | 25 | 24 | 24 |  | 24 | 28 | 30 | 24 | 27 | -0.13 |  | 45.03 | Y | 0 | [7 empty] | N | N | N | N | 140 | 0.51 | 57 | 84590 | 94190 | 7020 | 15200 | 12 | 1 |  | 2018-08-20 11:22 | 1576 | 110 |  | 33 |  | *전공정 요청 감속주입 | [14 empty] | 83.59 | 100 | 0 | 0 | 0 |  | 410 |  | 선택 | 해제 | 0 | 0 | 0 |  | 410 |  | 선택 | 선택 | 해제 | 미정 | 미정 | 선택 | 미정 |  | 미정 | BT180180 | H
B47359 | 2018-08-20 | 2 | B |  | 2 | A | 16MNCRS5H | 소입성보증강 | C1 | BM#2 | 1597 | 55 | 1645 | 1544 | 46 | 9400 |  | 1 | 0.4 | 19 |  | -2.4 | 1589 | 1650 | 0 | 5.44 | 0 | 2 | 79 | 75 | Y |  | 2018-08-20 12:01 | 77 | 1088 | 40 | 39 | 39 | 39 | 39 | 38 | 37 | 36 | 35 | 33 | 32 | 30 | 29 | 29 | 36 | 39 | 29 | 39 | -0.2 |  | 50.02 | Y | -0.2 | [7 empty] | N | N | N | N | 140 | 0.47 | 63 | 95778 | 97340 | 2720 | 15600 | 1 | 1 | 20 | 2018-08-20 12:04 | 1589 | 132 |  | 16 |  | * 전공정 요청으로 감속주입 | [14 empty] | 95.83 | 100 | 0 | 0 | 0 |  | 450 | 300 | 선택 | 선택 | 0 | 0 | 0 |  | 450 | 300 | 선택 | 선택 | 해제 | 미정 | 미정 | 미정 | 미정 |  | 미정 | RB090.00 | H
A47462 | 2018-08-20 | 1 | B |  | 3 | A | SCR423PRH | 소입성보증강 | C2 | BM#1 | 1608 | 42 | 1616 | 1530 | 34 | 6800 |  | 3 | 0.3 | 16 |  | -2.24 | 1571 | 1616 | 0 | 12.02 |  | 10 | 30 | 78 | Y |  | 2018-08-20 12:19 | 68 | 1080 | 23 | 24 | 27 | 28 | 28 | 27 | 27 | 26 | 25 | 24 | 23 | 23 | 22 | 22 | 25 | 28 | 22 | 27 | -0.13 | Y | 45 | Y | -0.2 | [7 empty] | N | N | N | N | 130 | 0.47 | 65 | 101508 | 95730 | 7000 | 15500 | 12 | 1 |  | 2018-08-20 12:28 | 1571 | 109 |  | 30 |  | *전공정 요청 감속주입 *20%이상 감속 ID:103~.106.203~206 | [14 empty] | 98.22 | 100 | 0 | 0 | 0 |  | 410 |  | 선택 | 해제 | 0 | 0 | 0 |  | 410 |  | 선택 | 선택 | 해제 | 미정 | 미정 | 선택 | 미정 |  | 미정 | BT180180 | H
B47360 | 2018-08-20 | 2 | D |  | 3 | A | 16MNCRS5H | 소입성보증강 | C1 | BM#2 | 1631 | 59 | 1665 | 1537 | 43 | 9100 |  | 1 | 0.34 | 18 |  | -2.88 | 1581 | 1655 | 0 | 5.4 | 0 | 21 | 61 | 84 | Y |  | 2018-08-20 13:13 | 69 | 1083 | 25 | 30 | 34 | 36 | 37 | 37 | 36 | 36 | 35 | 34 | 33 | 31 | 30 | 30 | 34 | 37 | 30 | 36 | -0.17 | Y | 40 | Y | -0.2 | [7 empty] | N | N | N | N | 130 | 0.47 | 62 | 95778 | 95540 | 1420 | 15000 | 1 | 1 | 40 | 2018-08-20 13:10 | 1581 | 131 |  | 10 |  | * 전공정 작업지연 감속주입 요청. | [14 empty] | 98.89 | 100 | 0 | 0 | 0 |  | 450 | 300 | 선택 | 선택 | 0 | 0 | 0 |  | 450 | 300 | 선택 | 선택 | 해제 | 미정 | 미정 | 미정 | 미정 |  | 미정 | RB090.00 | C
A47463 | 2018-08-20 | 1 | D |  | 4 | A | SCR423PRH | 소입성보증강 | C2 | BM#1 | 1594 | 42 | 1618 | 1544 | 35 | 6400 |  | 3 | 0.3 | 16 |  | -2.01 | 1578 | 1618 | 0 | 13.47 |  | 19 | 23 | 83 | Y |  | 2018-08-20 13:18 | 75 | 1086 | 21 | 25 | 28 | 30 | 31 | 31 | 31 | 30 | 29 | 29 | 28 | 28 | 28 | 28 | 28 | 31 | 28 | 31 | -0.07 | Y | 40 | Y | 0 | [7 empty] | N | N | N | N | 120 | 0.47 | 65 | 101508 | 98140 | 7070 | 13300 | 12 | 1 |  | 2018-08-20 13:25 | 1578 | 108 |  | 36 |  | *전공정 작업지연, 감속주입(20%이상) ID:101~103 .201~203 | [14 empty] | 95.99 | 100 | 0 | 0 | 0 |  | 410 |  | 선택 | 해제 | 0 | 0 | 0 |  | 410 |  | 선택 | 선택 | 해제 | 미정 | 미정 | 선택 | 미정 |  | 미정 | BT180180 | H
B47361 | 2018-08-20 | 2 | D |  | 4 | B | 16MNCRS5H | 소입성보증강 | C1 | BM#2 | 1560 | 45 | 1627 | 1544 | 36 | 7600 |  | 3 | 0.32 | 18 |  | -1.82 | 1584 | 1627 | 12.4 | 0.89 |  | 32 | 18 | 90 | Y |  | 2018-08-20 13:57 | 72 | 1085 | 27 | 27 | 28 | 29 | 30 | 29 | 29 | 28 | 27 | 27 | 26 | 25 | 24 | 22 | 27 | 30 | 22 | 29 | -0.16 | Y | 50 | Y | -0.2 | [7 empty] | N | N | N | N | 120 | 0.42 | 73 | 95778 | 100660 | 1350 | 14800 | 1 | 1 | 10 | 2018-08-20 14:10 | 1584 | 115 |  | 32 |  | * 전공정 작업지연 감속20%이상주입 이상공정 등록 및 생관통보. | [14 empty] | 93.99 | 100 | 0 | 0 | 0 |  | 450 | 300 | 선택 | 선택 | 0 | 0 | 0 |  | 450 | 300 | 선택 | 선택 | 해제 | 미정 | 미정 | 미정 | 미정 |  | 미정 | RB090.00 | C
A47464 | 2018-08-20 | 1 | D |  | 5 | A | SCR423PRH | 소입성보증강 | C2 | BM#1 | 1618 | 41 | 1615 | 1566 | 34 | 5800 |  | 3 | 0.3 | 22 |  | 62.12 | 1581 | 0 | 0 | 17.16 |  | 11 | 42 | 61 | Y |  | 2018-08-20 14:29 | 78 | 1088 | 26 | 33 | 35 | 38 | 40 | 40 | 40 | 40 | 40 | 40 | 39 | 39 |  | 39 | 38 | 40 | 39 | 40 | -0.03 | Y | 35 | Y | 0 | [7 empty] | N | N | N | N | 110 | 0.55 | 58 | 101508 | 103660 | 7020 | 17000 | 12 | 1 |  | 2018-08-20 14:38 | 1581 | 110 |  | 33 | [16 empty] | 91.2 | 100 | 0 | 0 | 0 |  | 410 |  | 선택 | 해제 | 0 | 0 | 0 |  | 410 |  | 선택 | 선택 | 해제 | 미정 | 미정 | 선택 | 미정 |  | 미정 | BT180180 | H
B47362 | 2018-08-20 | 2 | D |  | 5 | B | 16MNCRS5H | 소입성보증강 | C1 | BM#2 | 1612 | 62 | 1655 | 1555 | 43 | 9000 |  | 1 | 0.29 | 17 |  | -2.48 | 1580 | 1653 | 0 | 3.43 | 0 | 20 | 47 | 65 | Y |  | 2018-08-20 15:38 | 68 | 1080 | 18 | 25 | 33 | 37 | 39 | 39 | 39 | 39 | 38 | 37 | 37 | 36 | 35 | 34 | 35 | 39 | 34 | 39 | -0.11 | Y | 45.03 | Y | -0.2 | [7 empty] | N | N | N | N | 110 | 0.45 | 68 | 101412 | 101820 | 1720 | 14900 | 1 | 1 | 10 | 2018-08-20 15:33 | 1580 | 133 |  | 7 |  | * 전공정 작업지연 감속주입 요청 함. | [14 empty] | 97.98 | 100 | 0 | 0 | 0 |  | 450 | 300 | 선택 | 선택 | 0 | 0 | 0 |  | 450 | 300 | 선택 | 선택 | 해제 | 미정 | 미정 | 미정 | 미정 |  | 미정 | RB090.00 | C
A47465 | 2018-08-20 | 1 | D |  | 6 | A | SCR423PRH | 소입성보증강 | C2 | BM#1 | 1610 | 41 | 1630 | 1551 | 39 | 6600 |  | 3 | 0.32 | 16 |  | -2.24 | 1583 | 1630 | 0 | 12.24 |  | 36 | 9 | 77 | Y |  | 2018-08-20 15:37 | 80 | 1087 | 37 | 40 | 43 | 44 | 44 | 44 | 43 | 43 | 42 | 41 | 41 | 40 |  | 40 | 42 | 44 | 40 | 44 | -0.1 | Y | 40.02 | Y | -0.2 | [7 empty] | N | N | N | N | 100 | 0.55 | 60 | 101508 | 105720 | 2560 | 13400 | 12 | 1 |  | 2018-08-20 15:47 | 1583 | 95 |  | 23 |  | *전공정요청 L/D 잔강 미이월 | [14 empty] | 93.25 | 100 | 0 | 0 | 0 |  | 410 |  | 선택 | 해제 | 0 | 0 | 0 |  | 410 |  | 선택 | 선택 | 해제 | 미정 | 미정 | 미정 | 미정 |  | 미정 | BT180180 | H
B47363 | 2018-08-20 | 2 | D |  | 6 | B | 16MNCRS5H | 소입성보증강 | C1 | BM#2 | 1589 | 48 | 1664 | 1565 | 39 | 7900 |  | 1 | 0.32 | 19 |  | -2.67 | 1584 | 1664 | 0 | 4.84 | 0 | 2 | 80 | 77 | Y |  | 2018-08-20 16:43 | 72 | 1087 | 30 | 34 | 37 | 39 | 40 | 40 | 39 | 38 | 37 | 35 | 34 | 32 | 30 | 30 | 36 | 40 | 30 | 0 | -0.25 | Y | 39.92 | Y | -0.4 | [7 empty] | N | N | N | N | 100 | 0.48 | 61 | 101412 | 96590 | 1450 | 13900 | 1 | 1 | 20 | 2018-08-20 16:49 | 1584 | 131 |  | 14 |  | * BLOOM 이송지연 감속주입 함. | [14 empty] | 103.48 | 100 | 0 | 0 | 0 |  | 450 | 300 | 선택 | 선택 | 0 | 0 | 0 |  | 450 | 300 | 선택 | 선택 | 해제 | 미정 | 미정 | 미정 | 미정 |  | 미정 | RB090.00 | H
A47466 | 2018-08-20 | 1 | D |  | 7 | A | SCR423PRH | 소입성보증강 | C2 | BM#1 | 1625 | 40 | 1617 | 1575 | 38 | 5400 |  | 3 | 0.31 | 16 |  | -2.02 | 1576 | 1617 | 0 | 12.92 |  | 10 | 31 | 72 | Y |  | 2018-08-20 16:35 | 73 | 1089 | 39 | 39 | 40 | 39 | 39 | 38 | 37 | 36 | 35 | 34 | 33 | 33 |  | 33 | 37 | 40 | 33 | 39 | -0.16 |  | 44.87 | Y | 0 | [7 empty] | N | N | N | N | 150 | 0.55 | 58 | 152262 | 103180 | 4000 | 15200 | 12 | 1 |  | 2018-08-20 16:53 | 1576 | 98 |  | 29 |  | *전공정요청 L/D 잔강 미이월 *연연주 혼탕부 성분확인 ID: 107~109.207~209 | [14 empty] | 141.24 | 100 | 0 | 0 | 0 |  | 410 |  | 선택 | 해제 | 0 | 0 | 0 |  | 410 |  | 선택 | 선택 | 해제 | 미정 | 미정 | 미정 | 미정 |  | 미정 | BT180180 | H
A47467 | 2018-08-20 | 1 | D | TUNDISH교체전 | 8 | A | SCR423PRHS | 소입성보증강 | C2 | BM#1 | 1646 | 43 | 1620 | 1599 | 41 | 5000 |  | 3 | 0.29 | 16 |  | -1.63 | 1577 | 1620 | 0 | 16.48 |  | 19 | 24 | 71 | Y |  | 2018-08-20 17:43 | 74 | 1089 | 32 | 40 | 42 | 43 | 44 | 45 | 43 | 43 | 43 | 42 | 42 | 42 |  | 42 | 42 | 45 | 42 | 43 | -0.02 | Y | 30 | Y | 0 | [7 empty] | N | N | N | N | 140 | 0.55 | 58 | 53025 | 105750 | 2930 | 1500 | 12 | 1 |  | 2018-08-20 17:51 | 1577 | 95 |  | 20 |  | *전공정요청 L/D 잔강 미이월 *연연주 혼탕부 성분확인 ID: 101.201 | [14 empty] | 48.54 | 100 | 0 | 3000 | 0 |  | 410 |  | 선택 | 선택 | 0 | 3000 | 0 |  | 410 |  | 선택 | 선택 | 해제 | 미정 | 미정 | 미정 | 미정 |  | 미정 | BT180180 | H
B47364 | 2018-08-20 | 2 | D |  | 7 | A | 16MNCRS5H | 소입성보증강 | C1 | BM#2 | 1596 | 51 | 1644 | 1556 | 38 | 7900 |  | 1 | 0.31 | 18 |  | -2.65 | 1578 | 1650 | 0 | 4.73 | 0 | 21 | 62 | 72 | Y |  | 2018-08-20 17:47 | 66 | 1089 | 27 | 28 | 29 | 31 | 31 | 31 | 30 | 29 | 28 | 27 | 26 | 24 | 23 | 20 | 28 | 31 | 20 | 31 | -0.22 | Y | 50 | Y | -0.6 | [7 empty] | N | N | N | N | 150 | 0.41 | 67 | 95778 | 90170 | 1910 | 13800 | 1 | 1 | 30 | 2018-08-20 17:46 | 1578 | 129 |  | 14 |  | * 전공정 작업지연 감속20%이상주입 이상공정 등록 및 생관통보. * 전공정 성분OVER 합탕작업으로 래들도착지연되어 스피드0.40m/min 이하작업 ID:308/408,409 이상재등록 | [14 empty] | 104.11 | 100 | 0 | 0 | 0 |  | 450 | 300 | 선택 | 선택 | 0 | 0 | 0 |  | 450 | 300 | 선택 | 선택 | 해제 | 미정 | 미정 | 미정 | 미정 |  | 미정 | RB090.00 | C
B47365 | 2018-08-20 | 2 | D |  | 8 | B | 16MNCRS5H | 소입성보증강 | C1 | BM#2 | 1604 | 58 | 1636 | 1564 | 50 | 8700 |  | 1 | 0.36 | 14 |  | -1.98 | 1593 | 1643 | 0 | 3.33 | 0 | 11 | 43 | 45 | Y |  | 2018-08-20 19:06 | 81 | 1089 | 15 | 32 | 42 | 48 | 51 | 52 | 52 | 52 | 52 | 51 | 50 | 49 | 47 | 47 | 46 | 52 | 47 | 52 | -0.14 | Y | 35.02 | Y | -0.4 | [7 empty] | N | N | N | N | 140 | 0.47 | 64 | 95778 | 100830 | 1220 | 15100 | 1 | 1 | 40 | 2018-08-20 19:02 | 1602 | 139 |  | 8 |  | * 전공정 성분OVER 합탕작업으로 래들도착지연되어 스피드0.40m/min 이하작업 ID:308/408,409 이상재등록 | [14 empty] | 93.9 | 100 | 0 | 0 | 0 |  | 450 | 300 | 선택 | 선택 | 0 | 0 | 0 |  | 450 | 300 | 선택 | 선택 | 해제 | 미정 | 미정 | 미정 | 미정 |  | 미정 | RB090.00 | H
A47468 | 2018-08-20 | 1 | D | TUNDISH교체 | 1 | A | AE1055MS | 탄소강 | AE1055LS계 | BM#1 | 1611 | 44 | 1611 | 1542 | 40 | 6500 |  | 3 | 0.3 | 21 |  | -1.24 | 1579 | 1611 | 0 | 15.34 |  | 32 | 19 | 96 | Y |  | 2018-08-20 18:49 | 93 | 1088 | 25 | 28 | 21 | 28 | 35 | 39 | 41 | 42 | 43 | 43 | 44 | 44 |  | 44 | 37 | 44 | 44 | 0 | 0 |  | 5 | Y | 0 |  | 2.42 | 2.36 |  |  |  |  | N | N | N | N | 230 | 0.46 | 62 | 101508 | 95960 | 6990 | 16500 | 13 | 2 |  | 2018-08-20 18:59 |  | 117 |  | 39 |  | *T/Dflux 유15kg 용225kg *탄화왕겨 200KG 투입 | [14 empty] | 98.12 | 100 | 1500 | 0 | 0 |  | 400 |  | 선택 | 해제 | 1500 | 0 | 0 |  | 400 |  | 선택 | 해제 | 해제 | 미정 | 미정 | 선택 | 선택 |  | 미정 | BT180180 | H
B47366 | 2018-08-20 | 2 | D | TUNDISH교체전 | 9 | B | 16MNCRS5H | 소입성보증강 | C1 | BM#2 | 1581 | 51 | 1654 | 1574 | 39 | 8400 |  | 1 | 0.31 | 19 |  | -2.14 | 1587 | 1647 | 0 | 3.27 | 0 | 20 | 48 | 61 | Y |  | 2018-08-20 20:05 | 75 | 1089 | 44 | 42 | 43 | 43 | 42 | 41 | 40 | 39 | 38 | 36 | 35 | 33 |  | 33 | 40 | 43 | 33 | 0 | -0.22 |  | 45 | Y | -0.4 | [7 empty] | N | N | N | N | 130 | 0.49 | 57 | 89334 | 93340 | -340 | 2000 | 1 | 1 | 20 | 2018-08-20 20:06 | 1587 | 134 |  | 16 |  |  | B8E83F558DAC4AFDB960137F7B64816B | C42E0E27D2D94DDBA12569C292A1F728 | 8BB5515498AE40C390386D1EA450AE5C | [11 empty] | 96.06 | 100 | 0 | 2500 | 0 |  | 450 | 300 | 선택 | 선택 | 0 | 2500 | 0 |  | 450 | 300 | 선택 | 선택 | 해제 | 미정 | 미정 | 미정 | 미정 |  | 미정 | RB090.00 | H
A47469 | 2018-08-20 | 1 | D |  | 2 | A | AE1055MS | 탄소강 | AE1055LS계 | BM#1 | 1605 | 41 | 1584 | 1558 | 36 | 4000 |  | 3 | 0.3 | 20 |  | -1.3 | 1553 | 1584 | 0 | 15.19 |  | 36 | 10 | 86 | Y |  | 2018-08-20 19:44 | 67 | 1087 | 43 | 35 | 30 | 28 | 26 | 25 | 25 | 24 | 24 | 24 | 23 | 23 | 23 | 23 | 27 | 30 | 23 | 24 | -0.13 |  | 55.1 | Y | 0 | [7 empty] | N | N | N | N | 220 | 0.48 | 68 | 101508 | 103800 | 1420 | 16400 | 13 | 2 |  | 2018-08-20 19:52 | 1553 | 117 |  | 46 | [16 empty] | 91.08 | 100 | 0 | 0 | 0 |  | 400 |  | 선택 | 해제 | 0 | 0 | 0 |  | 400 |  | 선택 | 해제 | 해제 | 미정 | 미정 | 선택 | 미정 |  | 미정 | BT180180 | H
A47470 | 2018-08-20 | 1 | A |  | 3 | A | AE1055MS | 탄소강 | AE1055LS계 | BM#1 | 1594 | 40 | 1591 | 1543 | 30 | 4800 |  | 3 | 0.33 | 20 |  | -1.99 | 1542 | 1591 | 0 | 11.2 |  | 10 | 32 | 78 | Y |  | 2018-08-20 20:58 | 56 | 1088 | 22 | 19 | 17 | 16 | 16 | 15 | 15 | 14 | 14 | 13 | 13 | 12 | 12 | 12 | 15 | 17 | 12 | 0 | -0.1 |  | 50 | Y | 0 | [7 empty] | N | N | N | N | 210 | 0.48 | 63 | 84590 | 98880 | 7130 | 15580 | 13 | 2 |  | 2018-08-20 21:10 | 1542 | 110 |  | 41 | 11 | [15 empty] | 79.88 | 100 | 0 | 0 | 0 |  | 400 |  | 선택 | 해제 | 0 | 0 | 0 |  | 400 |  | 선택 | 해제 | 해제 | 미정 | 미정 | 선택 | 미정 |  | 미정 | BT180180 | H
B47367 | 2018-08-20 | 2 | A | TUNDISH교체 | 1 | A | AE1050 | 탄소강 | AE1050 | BM#2 | 1590 | 48 | 1647 | 1534 | 41 | 8400 |  | 1 | 0.28 | 21 |  | -2.27 | 1584 | 1651 | 0 | 2.57 | 0 | 2 | 81 | 73 | Y |  | 2018-08-20 21:08 | 95 | 1088 | -108 | 39 | 35 | 31 | 38 | 41 | 43 | 45 | 46 | 47 | 47 | 46 | 46 | 46 | 43 | 47 | 46 | 46 | 0 |  | 20.02 | Y | 0 |  | 2.6 | 2.47 | 1.8 |  |  |  | Y | N | N | M | 190 | 0.45 | 68 | 99588 | 105820 | 3180 | 14600 | 10 | 2 | 10 | 2018-08-20 21:08 | 1584 | 139 |  | 37 |  | * T/D FLUX 용탕부: 120 KG / 유탕부: 15KG 투입 * L/D 첫차지 탄화왕겨200kg투입 * 10분 첫 수소 3.0ppm 초과 재측정. *10분 수소값 2.5ppm 초과 이상공정등록및 생관통보 *할당 온도 초과 생관통보 *첫heat SM53C로 강변 | [14 empty] | 91.37 | 100 | 700 | 0 | 0 |  | 670 | 900 | 선택 | 해제 | 700 | 0 | 0 |  | 670 | 900 | 선택 | 해제 | 해제 | 미정 | 미정 | 미정 | 미정 |  | 미정 | BT180180 | C
A47471 | 2018-08-20 | 1 | A |  | 4 | A | AE1055MS | 탄소강 | AE1055LS계 | BM#1 | 1601 | 47 | 1609 | 1535 | 32 | 4700 |  | 3 | 0.31 | 21 |  | -2.03 | 1557 | 1609 | 0 | 14.59 |  | 19 | 25 | 86 | Y |  | 2018-08-20 22:07 | 71 | 1088 | 11 | 21 | 26 | 30 | 31 | 32 | 32 | 32 | 32 | 31 | 31 | 31 | 29 | 29 | 28 | 32 | 29 | 32 | -0.09 | Y | 34.98 | Y | -0.4 | [7 empty] | N | N | N | N | 200 | 0.48 | 60 | 101508 | 94750 | 7070 | 16730 | 13 | 2 |  | 2018-08-20 22:19 | 1557 | 112 |  | 38 | [16 empty] | 99.81 | 100 | 0 | 0 | 0 |  | 400 |  | 선택 | 해제 | 0 | 0 | 0 |  | 400 |  | 선택 | 해제 | 해제 | 미정 | 미정 | 선택 | 미정 |  | 미정 | BT180180 | H
B47368 | 2018-08-20 | 2 | A |  | 2 | A | AE1050 | 탄소강 | AE1050 | BM#2 | 1559 | 45 | 1614 | 1559 | 36 | 7300 |  | 1 | 0.76 | 15 |  | -1.98 | 1560 | 1622 | 0 | 2.63 | 0 | 21 | 63 | 67 | Y |  | 2018-08-20 22:05 | 71 | 1087 | 35 | 31 | 29 | 27 | 27 | 27 | 23 | 22 | 20 | 18 | 17 | 14 |  | 14 | 25 | 29 | 14 | 27 | -0.33 |  | 45 | Y | -0.6 | [7 empty] | Y | Y | Y | Y | 180 | 0.47 | 61 | 104090 | 95500 | 570 | 14900 | 10 | 2 |  | 2018-08-20 22:19 | 1560 | 149 |  | 51 |  | * SR과압걸려서 OFF후 180초후 다시 켬. | [14 empty] | 108.43 | 100 | 0 | 0 | 0 |  | 670 | 900 | 선택 | 해제 | 0 | 0 | 0 |  | 670 | 900 | 선택 | 해제 | 해제 | 미정 | 미정 | 미정 | 미정 |  | 미정 | SB131131 | C
A47472 | 2018-08-20 | 1 | A |  | 5 | A | AE1055MS | 탄소강 | AE1055LS계 | BM#1 | 1590 | 41 | 1603 | 1538 | 30 | 5100 |  | 3 | 0.31 | 21 |  | -1.51 | 1562 | 1603 | 0 | 16.17 |  | 32 | 20 | 63 | Y |  | 2018-08-20 23:07 | 76 | 1099 | 29 | 29 | 31 | 34 | 35 | 35 | 35 | 35 | 35 | 35 | 34 | 34 | 34 | 34 | 33 | 35 | 34 | 35 | -0.03 | Y | 39.98 | Y | 0 | [7 empty] | N | N | N | N | 190 | 0.48 | 62 | 84590 | 95270 | 7020 | 16080 | 13 | 2 |  | 2018-08-20 23:15 | 1562 | 113 |  | 39 | [16 empty] | 82.74 | 100 | 0 | 0 | 0 |  | 400 |  | 선택 | 해제 | 0 | 0 | 0 |  | 400 |  | 선택 | 해제 | 해제 | 미정 | 미정 | 선택 | 미정 |  | 미정 | BT180180 | H
B47369 | 2018-08-20 | 2 | A |  | 3 | A | AE1050 | 탄소강 | AE1050 | BM#2 | 1601 | 42 | 1635 | 1554 | 32 | 6500 |  | 1 | 0.32 | 19 |  | -2.41 | 1556 | 1633 | 0 | 9.12 | 0 | 11 | 44 | 57 | Y |  | 2018-08-20 23:13 | 67 | 1089 | 11 | 20 | 23 | 26 | 27 | 27 | 27 | 26 | 25 | 24 | 22 | 20 | 17 | 17 | 23 | 27 | 17 | 27 | -0.25 | Y | 39.98 | Y | -0.6 | [7 empty] | Y | Y | Y | Y | 170 | 0.47 | 61 | 89220 | 95780 | 1230 | 14600 | 10 | 2 | 25 | 2018-08-20 23:36 | 1556 | 148 |  | 47 | [16 empty] | 92.79 | 100 | 0 | 0 | 0 |  | 670 | 900 | 선택 | 해제 | 0 | 0 | 0 |  | 670 | 900 | 선택 | 해제 | 해제 | 미정 | 미정 | 미정 | 미정 |  | 미정 | BT180180 | C
A47473 | 2018-08-20 | 1 | A |  | 6 | A | AE1055MS | 탄소강 | AE1055LS계 | BM#1 | 1581 | 41 | 1579 | 1547 | 33 | 5400 |  | 3 | 0.31 | 24 |  | -0.78 | 1557 | 1579 | 0 | 17.55 |  | 36 | 11 | 52 | Y |  | 2018-08-21 00:25 | 71 | 1101 | 32 | 33 | 34 | 34 | 35 | 35 | 34 | 34 | 34 | 33 | 32 | 31 | 30 | 30 | 33 | 35 | 30 | 34 | -0.11 | Y | 45.02 | Y | 0 | [7 empty] | N | N | N | N | 180 | 0.48 | 66 | 101508 | 103970 | 7080 | 16200 | 13 | 2 |  | 2018-08-21 00:34 | 1557 | 119 |  | 27 | [16 empty] | 91.49 | 100 | 0 | 0 | 0 |  | 400 |  | 선택 | 해제 | 0 | 0 | 0 |  | 400 |  | 선택 | 해제 | 해제 | 미정 | 미정 | 선택 | 미정 |  | 미정 | BT180180 | H
B47370 | 2018-08-20 | 2 | A |  | 4 | A | AE1050 | 탄소강 | AE1050 | BM#2 | 1584 | 45 | 1614 | 1536 | 34 | 6700 |  | 1 | 0.32 | 18 |  | -2.41 | 1555 | 1623 | 0 | 8.16 | 0 | 20 | 49 | 49 | Y |  | 2018-08-21 00:17 | 66 | 1126 | 15 | 17 | 20 | 21 | 21 | 21 | 21 | 20 | 19 | 18 | 17 | 15 | 13 | 13 | 19 | 21 | 13 | 21 | -0.18 | Y | 45 | Y | -0.4 | [7 empty] | Y | Y | Y | Y | 160 | 0.48 | 60 | 104090 | 96970 | 110 | 14400 | 10 | 2 | 40 | 2018-08-21 00:22 | 1555 | 154 |  | 49 | [16 empty] | 106.76 | 100 | 0 | 0 | 0 |  | 670 | 900 | 선택 | 해제 | 0 | 0 | 0 |  | 670 | 900 | 선택 | 해제 | 해제 | 미정 | 미정 | 미정 | 미정 |  | 미정 | SB131131 | C
A47474 | 2018-08-20 | 1 | A |  | 7 | A | AE1055MS | 탄소강 | AE1055LS계 | BM#1 | 1608 | 41 | 1600 | 1571 | 30 | 5000 |  | 3 | 0.31 | 20 |  | -1.58 | 1561 | 1600 | 0 | 15.5 |  | 10 | 33 | 56 | Y |  | 2018-08-21 01:08 | 75 | 1128 | 29 | 30 | 31 | 32 | 33 | 33 | 32 | 32 | 31 | 30 | 30 | 28 | 28 | 28 | 31 | 33 | 28 | 32 | -0.12 | Y | 40.02 | Y | 0 | [7 empty] | N | N | N | N | 230 | 0.48 | 64 | 101508 | 101490 | 7070 | 16520 | 13 | 2 |  | 2018-08-21 01:15 | 1561 | 124 |  | 52 | [16 empty] | 93.6 | 100 | 0 | 0 | 0 |  | 400 |  | 선택 | 해제 | 0 | 0 | 0 |  | 400 |  | 선택 | 해제 | 해제 | 미정 | 미정 | 선택 | 미정 |  | 미정 | BT180180 | H
B47371 | 2018-08-20 | 2 | A |  | 5 | A | AE1050 | 탄소강 | AE1050 | BM#2 | 1608 | 42 | 1635 | 1556 | 35 | 6300 |  | 1 | 0.3 | 19 |  | -2.21 | 1565 | 1628 | 0 | 9 |  | 2 | 82 | 23 | Y |  | 2018-08-21 01:10 | 76 | 1099 | 10 | 22 | 28 | 33 | 35 | 35 | 35 | 35 | 34 | 33 | 32 | 30 | 29 | 29 | 30 | 35 | 29 | 35 | -0.15 | Y | 40 | Y | -0.2 | [7 empty] | Y | Y | Y | Y | 150 | 0.47 | 62 | 104090 | 97370 | 1170 | 14300 | 10 | 2 | 10 | 2018-08-21 01:26 | 1564 | 150 |  | 59 | [16 empty] | 106.11 | 100 | 0 | 0 | 0 |  | 670 | 900 | 선택 | 해제 | 0 | 0 | 0 |  | 670 | 900 | 선택 | 해제 | 해제 | 미정 | 미정 | 미정 | 미정 |  | 미정 | SB131131 | C
A47475 | 2018-08-20 | 1 | A | TUNDISH교체전 | 8 | A | AE1055MS | 탄소강 | AE1055LS계 | BM#1 | 1591 | 43 | 1611 | 1536 | 30 | 5000 |  | 3 | 0.3 | 21 |  | 0 | 1597 | 1597 | 0 | 18.32 |  | 19 | 26 | 64 | Y |  | 2018-08-21 02:30 | 111 | 1119 | 27 | 29 | 31 | 32 | 33 | 33 | 32 | 32 | 31 | 30 | 29 |  |  | 29 | 31 | 33 | 29 | 32 | -0.13 | Y | 29.98 | Y | -0.2 | [7 empty] | N | N | N | N | 220 | 0.48 | 57 | 97191 | 89520 | 6980 | 1500 | 13 | 2 |  | 2018-08-21 02:39 | 1555 | 114 |  | 37 |  |  |  | BC7D272FE42C43419683FC5DDEEA407E | DAC5E246470E4D2AAA74B074932C2923 | 1C450CEC50D249AB824E0792E2F8B161 | [10 empty] | 100.72 | 100 | 0 | 3500 | 0 |  | 400 |  | 선택 | 해제 | 0 | 3500 | 0 |  | 400 |  | 선택 | 해제 | 해제 | 미정 | 미정 | 선택 | 미정 |  | 미정 | BT180180 | H
B47372 | 2018-08-20 | 2 | A |  | 6 | A | AE1050 | 탄소강 | AE1050 | BM#2 | 1602 | 41 | 1637 | 1565 | 35 | 6700 |  | 1 | 0.29 | 22 |  | -2.27 | 1565 | 1636 | 0 | 11.9 | 0 | 21 | 64 | 33 | Y |  | 2018-08-21 02:24 | 76 | 1098 | 26 | 29 | 30 | 32 | 32 | 32 | 32 | 31 | 30 | 29 | 28 | 26 | 23 | 23 | 29 | 32 | 23 | 32 | -0.2 | Y | 44.97 | Y | -0.6 | [7 empty] | Y | Y | Y | Y | 190 | 0.47 | 64 | 89220 | 100010 | 2560 | 15500 | 10 | 2 | 23 | 2018-08-21 02:30 | 1565 | 150 |  | 51 | [16 empty] | 86.2 | 100 | 0 | 0 | 0 |  | 670 | 900 | 선택 | 해제 | 0 | 0 | 0 |  | 670 | 900 | 선택 | 해제 | 해제 | 미정 | 미정 | 미정 | 미정 |  | 미정 | SB131131 | C
B47373 | 2018-08-20 | 2 | A |  | 7 | A | AE1050 | 탄소강 | AE1050 | BM#2 | 1596 | 42 | 1635 | 1556 | 35 | 6000 |  | 1 | 0.32 | 18 |  | -2.28 | 1558 | 1635 | 0 | 11.55 | 0 | 11 | 45 | 24 | Y |  | 2018-08-21 03:38 | 69 | 1098 | 23 | 28 | 30 | 31 | 31 | 31 | 30 | 29 | 28 | 27 | 26 | 24 |  | 24 | 28 | 31 | 24 | 31 | -0.18 | Y | 39.98 | Y | -0.4 | [7 empty] | Y | Y | Y | Y | 180 | 0.47 | 62 | 104090 | 98310 | 820 | 15000 | 10 | 2 |  | 2018-08-21 03:59 | 1558 | 161 |  | 45 | [16 empty] | 105.14 | 100 | 0 | 0 | 0 |  | 670 | 900 | 선택 | 해제 | 0 | 0 | 0 |  | 670 | 900 | 선택 | 해제 | 해제 | 미정 | 미정 | 미정 | 미정 |  | 미정 | SB131131 | C
A47476 | 2018-08-20 | 1 | A | TUNDISH교체 | 1 | A | AE1055LS | 탄소강 | G-AE1055LS | BM#1 | 1582 | 40 | 1631 | 1563 | 35 | 5900 |  | 3 | 0.31 | 26 |  | -1.56 | 1579 | 1626 | 0 | 16.92 |  | 32 | 21 | 61 | Y |  | 2018-08-21 03:34 | 95 | 1101 | 19 | 25 | 26 | 31 | 34 | 36 | 37 | 38 | 38 | 38 | 38 |  |  | 38 | 34 | 38 | 38 | 38 | 0 |  | 15 | Y | 0 |  | 2.22 | 2.22 |  |  |  |  | Y | N | N | M | 230 | 0.48 | 58 | 101508 | 97590 | 7110 | 14740 | 2 | 2 |  | 2018-08-21 03:45 | 1579 | 135 |  | 57 |  | *T/D가열온도:자동-1360`.수동건-1314`.STR#1:881.STR#2:964.T/D FLUX 유:15,용:225,탄화왕겨 200kg 투입 | [14 empty] | 96.54 | 100 | 1500 | 0 | 0 |  | 400 |  | 선택 | 해제 | 1500 | 0 | 0 |  | 400 |  | 선택 | 해제 | 해제 | 미정 | 미정 | 선택 | 선택 |  | 미정 | BT180180 | H
B47374 | 2018-08-20 | 2 | B | 연주종료 | 8 | A | AE1050 | 탄소강 | AE1050 | BM#2 | 1617 | 48 | 1635 | 1575 | 39 | 6500 |  | 1 | 0.31 | 18 |  | -2.52 | 1569 | 1634 | 0 | 12.05 | 0 | 20 | 50 | 26 | Y |  | 2018-08-21 04:38 | 80 | 1101 | 21 | 27 | 31 | 34 | 35 | 35 | 35 | 34 | 33 | 32 | 30 | 28 |  | 28 | 31 | 35 | 28 | 35 | -0.2 | Y | 35.02 | Y | -0.4 | [7 empty] | Y | Y | Y | M | 170 | 0.47 | 60 | 85924 | 93710 | 2290 | 2000 | 10 | 2 | 20 | 2018-08-21 05:02 | 1569 | 157 |  | 50 | 15 | * 연주 종료 : 06시 48분 | 33709282127D4AD599E92AE0842F5BAE | A31CC27C8288459E94C6979F43822833 | D545904ABFB6458B90B1C260C1F092B0 | [11 empty] | 89.5 | 100 | 0 | 3100 | 0 |  | 670 | 900 | 선택 | 해제 | 0 | 3140 | 0 |  | 670 | 900 | 선택 | 해제 | 해제 | 미정 | 미정 | 미정 | 미정 |  | 미정 | BT180180 | C
A47477 | 2018-08-20 | 1 | B |  | 2 | A | AE1055LS | 탄소강 | G-AE1055LS | BM#1 | 1596 | 44 | 1603 | 1555 | 38 | 6200 |  | 3 | 0.3 | 26 |  | -1.24 | 1566 | 1603 | 0 | 18.13 |  |  |  | 55 | Y |  | 2018-08-21 04:42 | 82 |  | 35 | 35 | 37 | 39 | 39 | 39 | 39 | 39 | 39 | 38 | 37 | 36 | 35 | 35 | 38 | 39 | 35 | 39 | -0.09 | Y | 45 | Y | -0.2 | [7 empty] | Y | Y | Y | Y | 220 | 0.5 | 61 | 84590 | 99110 | 7110 | 15300 | 2 | 1 |  | 2018-08-21 04:50 | 1566 | 136 |  | 50 | [16 empty] | 79.73 | 100 | 0 | 0 | 0 |  | 400 |  | 선택 | 해제 | 0 | 0 | 0 |  | 400 |  | 선택 | 해제 | 해제 | 미정 | 미정 | 선택 | 미정 |  | 미정 | BT180180 | H
A47478 | 2018-08-20 | 1 | B |  | 3 | A | AE1055LS | 탄소강 | G-AE1055LS | BM#1 | 1551 | 43 | 1598 | 1533 | 39 | 6500 |  | 3 | 0.29 | 25 |  | -1.44 | 1555 | 1598 | 0 | 18.82 |  | 10 | 34 | 56 | Y |  | 2018-08-21 05:56 | 71 | 1089 | 34 | 33 | 34 | 34 | 34 | 33 | 32 | 32 | 31 | 30 | 29 | 28 | 27 | 27 | 32 | 34 | 27 | 34 | -0.14 |  | 49.98 | Y | -0.2 | [7 empty] | Y | Y | Y | Y | 210 | 0.5 | 62 | 101508 | 99660 | 7110 | 15300 | 2 | 1 |  | 2018-08-21 06:11 | 1555 | 123 |  | 39 | [16 empty] | 95.18 | 100 | 0 | 0 | 0 |  | 400 |  | 선택 | 해제 | 0 | 0 | 0 |  | 400 |  | 선택 | 해제 | 해제 | 미정 | 미정 | 선택 | 미정 |  | 미정 | BT180180 | H
A47479 | 2018-08-20 | 1 | B |  | 4 | A | AE1055LS | 탄소강 | G-AE1055LS | BM#1 | 1606 | 44 | 1598 | 1565 | 32 | 5000 |  | 3 | 0.3 | 25 |  | -1.42 | 1551 | 1593 | 0 | 18.79 |  | 19 | 27 | 72 | Y |  | 2018-08-21 07:01 | 67 | 1089 | 26 | 27 | 29 | 30 | 30 | 30 | 29 | 29 | 29 | 28 | 28 | 27 | 26 | 26 | 28 | 30 | 26 | 30 | -0.09 | Y | 45 | Y | -0.2 | [7 empty] | Y | Y | Y | Y | 200 | 0.5 | 60 | 101508 | 98230 | 7100 | 14700 | 2 | 1 |  | 2018-08-21 07:08 | 1551 | 125 |  | 37 | [16 empty] | 96.49 | 100 | 0 | 0 | 0 |  | 400 |  | 선택 | 해제 | 0 | 0 | 0 |  | 400 |  | 선택 | 해제 | 해제 | 미정 | 미정 | 선택 | 미정 |  | 미정 | BT180180 | H
A47480 | 2018-08-21 | 1 | B |  | 5 | A | AE1055LS | 탄소강 | G-AE1055LS | BM#1 | 1622 | 42 | 1598 | 1551 | 29 | 4400 |  | 3 | 0.31 | 25 |  | -1.4 | 1555 | 1596 | 0 | 18.71 |  | 32 | 22 | 61 | Y |  | 2018-08-21 08:05 | 71 | 1092 | 26 | 30 | 34 | 35 | 36 | 36 | 36 | 35 | 35 | 34 | 34 | 33 | 33 | 33 | 34 | 36 | 33 | 36 | -0.07 | Y | 40 | Y | 0 | [7 empty] | Y | Y | Y | Y | 190 | 0.5 | 61 | 101508 | 97350 | 7050 | 14900 | 2 | 1 |  | 2018-08-21 08:17 | 1555 | 123 |  | 35 | [16 empty] | 97.28 | 100 | 0 | 0 | 0 |  | 400 |  | 선택 | 해제 | 0 | 0 | 0 |  | 400 |  | 선택 | 해제 | 해제 | 미정 | 미정 | 선택 | 미정 |  | 미정 | BT180180 | H
A47481 | 2018-08-21 | 1 | B |  | 6 | A | AE1055LS | 탄소강 | G-AE1055LS | BM#1 | 1610 | 40 | 1602 | 1556 | 26 | 4300 |  | 3 | 0.3 | 25 |  | -1.44 | 1552 | 1594 | 0 | 20.81 |  | 36 | 13 | 60 | Y |  | 2018-08-21 09:09 | 68 | 1094 | 32 | 31 | 30 | 30 | 31 | 31 | 30 | 29 | 29 | 29 | 28 | 28 |  | 28 | 30 | 31 | 28 | 31 | -0.06 | Y | 35 | Y | 0 | [7 empty] | Y | Y | Y | Y | 180 | 0.5 | 56 | 84590 | 92050 | 7000 | 14800 | 2 | 1 |  | 2018-08-21 09:17 | 1552 | 111 |  | 34 | 15 | *샘플채취 ID:104.204 | [14 empty] | 85.4 | 100 | 0 | 0 | 300 |  | 400 |  | 선택 | 해제 | 0 | 0 | 300 |  | 400 |  | 선택 | 해제 | 해제 | 미정 | 미정 | 선택 | 미정 |  | 미정 | BT180180 | H
B47375 | 2018-08-20 | 2 | B | 연주시작 | 1 | A | SM25C | 탄소강 | A | BM#2 | 1643 | 59 | 1657 | 1586 | 39 | 16000 |  | 1 | 0.33 | 20 |  | -2.14 | 1600 | 1675 | 4.35 | 0 | 0 | 2 | 83 |  | Y |  | 2018-08-21 09:55 | 90 | 1104 | 45 | 45 | 40 | 45 | 48 | 50 | 52 | 51 | 51 | 50 | 49 |  |  | 49 | 48 | 52 | 49 | 45 | 0.09 |  | 20.02 | Y | -0.2 |  | 2.39 | 2.39 |  |  |  |  | N | Y | Y | N | 150 | 0.52 | 53 | 93049 | 93710 | 1690 | 15200 | 4 | 1 | 10 | 2018-08-21 09:37 | 16000 | 354 |  | 5 | 7 | * T/D 용강량 실측:1190mm / 18.6 TON * T/D FLUX 용탕부: 120 KG / 유탕부: 15KG 투입 * 슬리브 롱노즐( Y자형 ) 사용 * 탄화왕겨 투입 | C12666099A15473EA9C623E4122C66D8 |  | 538F5230FBC04BF2ACF98A8AF93D3054 | [11 empty] | 96.62 | 100 | 700 | 0 | 0 |  | 410 | 300 | 선택 | 해제 | 700 | 0 | 0 |  | 410 | 300 | 선택 | 해제 | 해제 | 미정 | 미정 | 미정 | 미정 |  | 미정 | BT180180 | H
A47482 | 2018-08-21 | 1 | B |  | 7 | A | AE1055LS | 탄소강 | G-AE1055LS | BM#1 | 1647 | 41 | 1595 | 1591 | 23 | 3800 |  | 3 | 0.3 | 25 |  | -1.77 | 1543 | 1595 | 0 | 18.56 |  | 10 | 35 | 43 | Y |  | 2018-08-21 10:19 | 59 | 1090 | 28 | 29 | 30 | 31 | 31 | 30 | 29 | 28 | 27 | 27 | 26 | 25 | 25 | 25 | 28 | 31 | 25 | 0 | -0.13 | Y | 45.02 | Y | 0 | [7 empty] | Y | Y | Y | Y | 230 | 0.48 | 64 | 101508 | 97230 | 7120 | 15500 | 2 | 1 |  | 2018-08-21 10:26 | 1543 | 102 |  | 22 |  | *전공정 요청 감속주입 | [14 empty] | 97.37 | 100 | 0 | 0 | 0 |  | 400 |  | 선택 | 해제 | 0 | 0 | 0 |  | 400 |  | 선택 | 해제 | 해제 | 미정 | 미정 | 선택 | 미정 |  | 미정 | BT180180 | H
B47376 | 2018-08-20 | 2 | B |  | 2 | A | SM25C | 탄소강 | A | BM#2 | 1592 | 50 | 1635 | 1514 | 33 | 15000 |  | 1 | 0.32 | 15 |  | -2.93 | 1585 | 1648 | 1.61 | 0 | 0 | 21 | 65 |  | Y |  | 2018-08-21 10:15 | 75 | 1104 | 47 | 34 | 28 | 26 | 24 | 23 | 22 | 21 | 20 | 19 | 18 |  |  | 18 | 26 | 28 | 18 | 0 | -0.25 |  | 40 | Y | -0.2 | [7 empty] | N | N | N | N | 140 | 0.55 | 52 | 93049 | 95730 | 230 | 15300 | 4 | 1 | 20 | 2018-08-21 10:35 | 1585 | 336 |  | 41 | [16 empty] | 97.03 | 100 | 0 | 0 | 0 |  | 410 | 300 | 선택 | 해제 | 0 | 0 | 0 |  | 410 | 300 | 선택 | 해제 | 해제 | 미정 | 미정 | 미정 | 미정 |  | 미정 | BT180180 | H
A47483 | 2018-08-21 | 1 | B |  | 8 | A | AE1055LS | 탄소강 | G-AE1055LS | BM#1 | 1613 | 40 | 1600 | 1534 | 29 | 4800 |  | 3 | 0.3 | 26 |  | -1.43 | 1556 | 1600 | 0 | 19.48 |  | 19 | 28 | 69 | Y |  | 2018-08-21 11:30 | 72 | 1081 | 24 | 33 | 39 | 42 | 41 | 41 | 41 | 41 | 40 | 40 | 39 | 39 | 39 | 39 | 38 | 42 | 39 | 41 | -0.05 | Y | 44.98 | Y | 0 | [7 empty] | Y | Y | Y | Y | 220 | 0.47 | 61 | 84590 | 92990 | 7070 | 15900 | 2 | 1 |  | 2018-08-21 11:37 | 1556 | 89 |  | 15 |  | *전공정 요청 감속주입 | [14 empty] | 84.59 | 100 | 0 | 0 | 0 |  | 400 |  | 선택 | 해제 | 0 | 0 | 0 |  | 400 |  | 선택 | 해제 | 해제 | 미정 | 미정 | 선택 | 미정 |  | 미정 | BT180180 | H
B47378 | 2018-08-21 | 2 | B |  | 3 | A | SM25C | 탄소강 | A | BM#2 | 1597 | 40 | 1637 | 1555 | 26 | 5500 |  | 1 | 0.36 | 15 |  | -2.25 | 1575 | 1624 | 1.65 | 0 | 0 | 21 | 66 | -139 | Y |  | 2018-08-21 11:12 | 65 | 1073 | 15 | 19 | 23 | 25 | 26 | 27 | 26 | 26 | 24 | 23 | 22 | 21 |  | 21 | 23 | 27 | 21 | 26 | -0.2 | Y | 30.02 | Y | -0.2 | [7 empty] | N | N | N | N | 130 | 0.52 | 56 | 90811 | 96130 | 350 | 15100 | 4 | 1 | 30 | 2018-08-21 11:45 | 1575 | 125 |  | 40 |  | * 전공정 요청으로 감속주입(RH 스노우쿨링 교체) | [14 empty] | 94.2 | 100 | 0 | 0 | 0 |  | 410 | 300 | 선택 | 해제 | 0 | 0 | 0 |  | 410 | 300 | 선택 | 해제 | 해제 | 미정 | 미정 | 미정 | 미정 |  | 미정 | BT180180 | C
B47379 | 2018-08-21 | 2 | B |  | 4 | A | SM25C | 탄소강 | A | BM#2 | 1594 | 40 | 1635 | 1536 | 31 | 6400 |  | 1 | 0.34 | 13 |  | -2.37 | 1577 | 1621 | 1.74 | 0 | 0 | 11 | 47 | 56 | Y |  | 2018-08-21 12:31 | 67 | 1095 | 18 | 25 | 29 | 31 | 33 | 33 | 33 | 32 | 31 | 30 | 29 | 27 | 24 | 24 | 29 | 33 | 24 | 33 | -0.23 | Y | 39.73 | Y | -0.6 | [7 empty] | N | N | N | N | 120 | 0.47 | 61 | 93049 | 93000 | 650 | 14600 | 4 | 1 | 50 | 2018-08-21 12:32 | 1577 | 98 |  | 20 |  | * 전공정 요청으로 감속주입(RH 스노우쿨링 교체) | [14 empty] | 99.41 | 100 | 0 | 0 | 0 |  | 410 | 300 | 선택 | 해제 | 0 | 0 | 0 |  | 410 | 300 | 선택 | 해제 | 해제 | 미정 | 미정 | 미정 | 미정 |  | 미정 | BT180180 | H
A47484 | 2018-08-21 | 1 | B |  | 9 | A | AE1055LS | 탄소강 | G-AE1055LS | BM#1 | 1585 | 41 | 1590 | 1537 | 31 | 5100 |  | 3 | 0.3 | 25 |  | -1.47 | 1547 | 1590 | 0 | 21.07 |  | 32 | 23 | 68 | Y |  | 2018-08-21 12:38 | 63 | 1092 | 39 | 38 | 38 | 37 | 36 | 35 | 34 | 33 | 32 | 31 | 30 | 29 | 28 | 27 | 33 | 38 | 27 | 0 | -0.18 |  | 60.02 | Y | -0.2 | [7 empty] | Y | Y | Y | Y | 210 | 0.47 | 71 | 101508 | 104320 | 7100 | 14500 | 2 | 1 |  | 2018-08-21 12:44 | 1547 | 87 |  | 10 |  | *STR#1 파우더 제거중 센서 간섭 생겨 메뉴얼 작업함 ID:103.104 | [14 empty] | 90.63 | 100 | 0 | 0 | 0 |  | 400 |  | 선택 | 해제 | 0 | 0 | 0 |  | 400 |  | 선택 | 해제 | 해제 | 미정 | 미정 | 선택 | 미정 |  | 미정 | BT180180 | H
B47380 | 2018-08-21 | 2 | D |  | 5 | A | SM25C | 탄소강 | A | BM#2 | 1640 | 29 | 1604 | 1594 | 25 | 4400 |  | 1 | 0.34 | 14 |  | -2.15 | 1575 | 1623 | 1.65 | 0 | 0 | 20 | 52 | 56 | Y |  | 2018-08-21 13:32 | 65 | 1088 | 22 | 25 | 28 | 30 | 30 | 30 | 29 | 29 | 28 | 27 | 26 | 25 | 23 | 23 | 27 | 30 | 23 | 30 | -0.16 | Y | 45.02 | Y | -0.4 | [7 empty] | N | N | N | N | 110 | 0.46 | 64 | 93049 | 95320 | 2200 | 15900 | 4 | 1 | 40 | 2018-08-21 13:31 | 1575 | 93 |  | 22 |  | * 전공정 작업지연 감속주입 요청 함. | [14 empty] | 95.48 | 100 | 0 | 0 | 0 |  | 410 | 300 | 선택 | 해제 | 0 | 0 | 0 |  | 410 | 300 | 선택 | 해제 | 해제 | 미정 | 미정 | 미정 | 미정 |  | 미정 | BT180180 | C
A47485 | 2018-08-21 | 1 | D | TUNDISH교체전 | 10 | A | AE1055LS | 탄소강 | G-AE1055LS | BM#1 | 1599 | 41 | 1590 | 1540 | 30 | 4200 |  | 3 | 0.31 | 25 |  | -1.48 | 1542 | 1590 | 0 | 20.6 |  | 36 | 14 | 86 | Y |  | 2018-08-21 13:45 | 58 | 1094 | 26 | 28 | 28 | 28 | 28 | 27 | 27 | 26 | 26 | 25 | 24 | 23 |  | 23 | 26 | 28 | 23 | 28 | -0.11 |  | 45.02 | Y | -0.2 | [8 empty] | Y | Y | M | 200 | 0.44 | 63 | 100145 | 91070 | 7580 | 1500 | 2 | 1 |  | 2018-08-21 13:52 | 1542 | 96 |  | 14 |  | *전공정작업지연, 감속주입(정속유지강종) *전공정지연으로 감속주입함(10%이상) 이상공정등록 ID 104~106.204~206 | 2ABD2CD1E9474328A5111B9B266288B8 | [13 empty] | 101.52 | 100 | 0 | 3500 | 0 |  | 400 |  | 선택 | 해제 | 0 | 3500 | 0 |  | 400 |  | 선택 | 해제 | 해제 | 미정 | 미정 | 선택 | 미정 |  | 미정 | BT180180 | H
B47381 | 2018-08-21 | 2 | D |  | 6 | A | SM25C | 탄소강 | A | BM#2 | 1629 | 40 | 1644 | 1526 | 33 | 6800 |  | 1 | 0.32 | 14 |  | -2.63 | 1590 | 1636 | 1.06 | 0 | 0 | 5 | 67 | 61 | Y |  | 2018-08-21 14:37 | 80 | 1088 | 20 | 22 | 26 | 29 | 29 | 29 | 27 | 27 | 26 | 26 | 22 | 20 | 20 | 18 | 25 | 29 | 18 | 29 | -0.24 | Y | 45.37 | Y | -0.4 | [7 empty] | N | N | N | N | 100 | 0.43 | 61 | 93049 | 86860 | 3180 | 14300 | 4 | 1 | 10 | 2018-08-21 14:48 | 1590 | 101 |  | 24 |  | * 전공정 작업지연 감속20%이상 주입 이상공정 등록 및 생관통보. * 래들도착지연 스피드0.40m/min 이하작업 ID:306/405 이상재등록 | [14 empty] | 89.26 | 100 | 0 | 0 | 0 |  | 410 | 300 | 선택 | 해제 | 0 | 0 | 0 |  | 410 | 300 | 선택 | 해제 | 해제 | 미정 | 미정 | 미정 | 미정 |  | 미정 | BT180180 | C
A47486 | 2018-08-21 | 1 | D | TUNDISH교체 | 1 | A | AE15B38M | 탄소강 | 보론강 | BM#1 | 1634 | 63 | 1658 | 1575 | 45 | 6600 |  | 1 | 0.29 | 13 |  | -2.11 | 1582 | 1631 | 0.65 | 0 | 0 | 10 | 36 | 79 | Y |  | 2018-08-21 15:09 | 85 | 1085 | -130 | 39 | 35 | 39 | 42 | 43 | 44 | 45 | 45 | 46 | 45 | 44 |  | 44 | 40 | 46 | 44 | 45 | -0.04 |  | 10 | Y | -0.2 |  | 2.68 | 2.68 | 2.31 |  |  |  | N | N | N | N | 150 | 0.47 | 61 | 101508 | 101060 | 940 | 15800 | 5 | 2 |  | 2018-08-21 15:13 | 1582 | 119 |  | 20 |  | *탄화왕겨 200KG투입 *T/Dflux 유15kg 용120kg *수소측정 기준초과(10분) 이상공정등록 ID:101.102.201.202 생관통보 | [14 empty] | 99.52 | 100 | 1500 | 0 | 0 |  | 300 |  | 선택 | 선택 | 2000 | 0 | 0 |  | 300 |  | 선택 | 선택 | 해제 | 미정 | 미정 | 미정 | 선택 |  | 미정 | BT180180 | H
B47382 | 2018-08-21 | 2 | D |  | 7 | B | SM25C | 탄소강 | A | BM#2 | 1576 | 41 | 1635 | 1545 | 33 | 6400 |  | 2 | 0.5 | 13 | 40 | -2.44 | 1587 | 1634 | 0.67 | 0 |  | 21 | 67 | 75 | Y |  | 2018-08-21 15:55 | 77 | 1088 | 15 | 24 | 30 | 34 | 36 | 37 | 36 | 35 | 34 | 33 | 32 | 30 | 29 | 25 | 31 | 37 | 25 | 0 | -0.27 | Y | 44.98 | Y | -0.4 | [7 empty] | N | N | N | N | 150 | 0.4 | 72 | 93049 | 95890 | 750 | 15700 | 4 | 1 | 20 | 2018-08-21 16:03 | 1587 | 98 |  | 12 |  | * 전공정 작업지연 감속20%이상 주입 이상공정 등록 및 생관통보. | [14 empty] | 9304900 | 100 | 0 | 0 | 0 |  | 410 | 300 | 선택 | 해제 | 0 | 0 | 0 |  | 410 | 300 | 선택 | 해제 | 해제 | 미정 | 미정 | 미정 | 미정 |  | 미정 | BT180180 | C
A47487 | 2018-08-21 | 1 | D |  | 2 | A | AE15B38M | 탄소강 | 보론강 | BM#1 | 1614 | 43 | 1635 | 1573 | 41 | 5600 |  | 1 | 0.29 | 14 |  | -2.12 | 1574 | 1627 | 0.83 | 0 | 0 | 19 | 29 | 91 | Y |  | 2018-08-21 16:17 | 77 | 1089 | 42 | 43 | 43 | 43 | 43 | 42 | 41 | 40 | 39 | 38 | 37 | 36 | 35 | 33 | 40 | 43 | 33 | 43 | -0.18 |  | 55.02 | Y | -0.4 | [7 empty] | N | N | N | N | 140 | 0.49 | 65 | 101508 | 102090 | 60 | 14800 | 5 | 2 |  | 2018-08-21 16:23 | 1574 | 114 |  | 14 | [16 empty] | 99.52 | 100 | 0 | 0 | 0 |  | 300 |  | 선택 | 선택 | 0 | 0 | 0 |  | 300 |  | 선택 | 선택 | 해제 | 미정 | 미정 | 미정 | 미정 |  | 미정 | BT180180 | H
B47383 | 2018-08-21 | 2 | D | TUNDISH교체전 | 8 | A | SM25C | 탄소강 | A | BM#2 | 1584 | 34 | 1645 | 1554 | 25 | 5200 |  | 2 | 0.5 | 17 | 40 | -2.69 | 1590 | 1652 | 0.84 | 0 | 15 | 22 | 1 | 12399 | Y |  | 2018-08-21 16:55 | 80 | 1127 | 22 | 24 | 28 | 30 | 31 | 31 | 31 | 31 | 30 | 30 | 29 | 28 | 27 | 27 | 29 | 31 | 27 | 31 | -0.1 | Y | 40 | Y | -0.2 | [7 empty] | N | N | N | N | 140 | 0.45 | 64 | 93049 | 95150 | 2750 | 2000 | 4 | 1 | 30 | 2018-08-21 17:08 | 1590 | 114 |  | 29 |  | * 전공정 작업지연 감속주입 함. | 53082DF7C66D48C59CBBFE396152E6FB | E971DC442B8A400B91712C65473B4B14 | 2FA4BCE9CFDE4F6DAB24B085AD85477F | [11 empty] | 95.04 | 100 | 0 | 3490 | 0 |  | 410 | 300 | 선택 | 해제 | 0 | 3940 | 0 |  | 410 | 300 | 선택 | 해제 | 해제 | 미정 | 미정 | 미정 | 미정 |  | 미정 | BT180180 | C
A47488 | 2018-08-21 | 1 | D |  | 3 | A | AE15B38M | 탄소강 | 보론강 | BM#1 | 1627 | 40 | 1622 | 1585 | 37 | 5000 |  | 1 | 0.27 | 14 |  | -2.32 | 1565 | 1616 | 0.88 | 0 | 0 | 32 | 24 | 86 | Y |  | 2018-08-21 17:07 | 68 | 1087 | 30 | 27 | 27 | 27 | 26 | 26 | 26 | 25 | 24 | 23 | 23 | 21 |  | 21 | 26 | 27 | 21 | 27 | -0.13 |  | 45.02 | Y | -0.4 | [7 empty] | N | N | N | N | 130 | 0.49 | 63 | 101508 | 97960 | 1450 | 15100 | 5 | 2 |  | 2018-08-21 17:20 | 1565 | 118 |  | 32 | [16 empty] | 10150800 | 100 | 0 | 0 | 0 |  | 300 |  | 선택 | 선택 | 0 | 0 | 0 |  | 300 |  | 선택 | 선택 | 해제 | 미정 | 미정 | 미정 | 미정 |  | 미정 | BT180180 | H
A47489 | 2018-08-21 | 1 | D |  | 4 | A | AE15B38M | 탄소강 | 보론강 | BM#1 | 1609 | 63 | 1614 | 1562 | 62 | 6100 |  | 1 | 0.27 | 13 |  | -2.31 | 1567 | 1615 | 1.15 | 0 | 0 | 11 | 48 | 151 | Y |  | 2018-08-21 18:19 | 70 | 1087 | 20 | 26 | 32 | 34 | 34 | 34 | 34 | 33 | 33 | 32 | 30 | 29 | 27 | 27 | 31 | 34 | 27 | 34 | -0.16 | Y | 45.03 | Y | -0.4 | [7 empty] | N | N | N | N | 120 | 0.49 | 64 | 101508 | 101730 | 1700 | 15100 | 5 | 2 |  | 2018-08-21 18:24 | 1567 | 122 |  | 24 | [16 empty] | 97.6 | 100 | 0 | 0 | 0 |  | 300 |  | 선택 | 선택 | 0 | 0 | 0 |  | 300 |  | 선택 | 선택 | 해제 | 미정 | 미정 | 미정 | 미정 |  | 미정 | BT180180 | C
B47384 | 2018-08-21 | 2 | D | TUNDISH교체 | 1 | A | 30CRNIMO8 | 합금강 | D1 | BM#2 | 1591 | 49 | 1635 | 1565 | 41 | 9000 |  | 2 | 0.5 | 20 | 40 | -2.37 | 1580 | 1640 | 0.79 | 0.07 | 10 | 20 | 53 | 69 | Y |  | 2018-08-21 18:18 | 85 | 1088 | -494 | -132 | 29 | 28 | 24 | 26 | 30 | 33 | 34 | 34 | 34 | 34 | 34 | 33 | 27 | 34 | 33 | 34 | -0.03 |  | 30 | Y | 0 |  | 2.8 | 2.8 | 1.95 |  |  |  | N | N | N | N | 150 | 0.45 | 65 | 101508 | 101680 | 2320 | 15000 | 16 | 2 | 10 | 2018-08-21 18:24 | 1580 | 132 |  | 34 |  | * T/D FLUX 용탕부: 120 KG / 유탕부: 15KG 투입 *탄화왕겨200kg투입 *첫 HEAT 수소측정 기준초과(10분)이상공정 등록 및 생관통보. | [14 empty] | 97.6 | 100 | 730 | 0 | 0 |  | 650 | 400 | 선택 | 해제 | 740 | 0 | 0 |  | 650 | 400 | 선택 | 해제 | 선택 | 미정 | 미정 | 미정 | 미정 |  | 미정 | BT180180 | H
A47490 | 2018-08-21 | 1 | D |  | 5 | A | AE15B38M | 탄소강 | 보론강 | BM#1 | 1620 | 49 | 1635 | 1578 | 47 | 5400 |  | 3 | 0.33 | 20 |  | -2.32 | 1576 | 1635 | 8.41 | 1.37 |  | 36 | 15 | 158 | Y |  | 2018-08-21 19:18 | 79 | 1088 | 25 | 31 | 35 | 38 | 39 | 39 | 39 | 38 | 37 | 36 | 34 | 33 | 32 | 30 | 35 | 39 | 30 | 39 | -0.18 | Y | 50.02 | Y | -0.2 | [7 empty] | N | N | N | N | 110 | 0.44 | 72 | 101508 | 100260 | 3360 | 16800 | 5 | 2 |  | 2018-08-21 19:25 | 1576 | 113 |  | 31 |  | *전공정 작업지연, 감속주입(정속유지강종) | [14 empty] | 97.42 | 100 | 0 | 0 | 0 |  | 300 |  | 선택 | 선택 | 0 | 0 | 0 |  | 300 |  | 선택 | 선택 | 해제 | 미정 | 미정 | 미정 | 미정 |  | 미정 | BT180180 | C
B47385 | 2018-08-21 | 2 | D |  | 2 | A | 30CRNIMO8 | 합금강 | D1 | BM#2 | 1580 | 46 | 1626 | 1556 | 38 | 8000 |  | 1 | 0.27 | 17 |  | -2.23 | 1574 | 1629 | 0.95 | 0 | 0 | 5 | 68 | 91 | Y |  | 2018-08-21 19:14 | 79 | 1087 | 31 | 29 | 29 | 31 | 31 | 31 | 31 | 30 | 29 | 28 | 28 | 27 | 25 | 24 | 29 | 31 | 24 | 31 | -0.14 | Y | 50 | Y | -0.2 |  |  |  | 2.21 |  |  |  | N | N | N | N | 140 | 0.47 | 65 | 93049 | 100540 | 560 | 14700 | 16 | 2 | 20 | 2018-08-21 19:24 | 1574 | 137 |  | 46 | [16 empty] | 92.13 | 100 | 0 | 0 | 0 |  | 650 | 400 | 선택 | 해제 | 0 | 0 | 0 |  | 650 | 400 | 선택 | 해제 | 선택 | 미정 | 미정 | 미정 | 미정 |  | 미정 | BT180180 | H
A47491 | 2018-08-21 | 1 | A |  | 6 | A | AE15B38M | 탄소강 | 보론강 | BM#1 | 1611 | 41 | 1606 | 1571 | 37 | 5400 |  | 3 | 0.33 | 15 |  | -1.57 | 1575 | 1606 | 7.84 | 0 |  | 10 | 37 | 132 | Y |  | 2018-08-21 20:24 | 78 | 1091 | 28 | 27 | 29 | 32 | 33 | 32 | 32 | 31 | 31 | 30 | 29 | 29 | 28 | 27 | 30 | 33 | 27 | 32 | -0.13 | Y | 44.98 | Y | -0.2 | [7 empty] | N | N | N | N | 100 | 0.49 | 65 | 101508 | 103700 | 2520 | 15200 | 5 | 2 |  | 2018-08-21 20:33 | 1575 | 114 |  | 38 | 11 | [15 empty] | 95.63 | 100 | 0 | 0 | 0 |  | 300 |  | 선택 | 선택 | 0 | 0 | 0 |  | 300 |  | 선택 | 선택 | 해제 | 미정 | 미정 | 미정 | 미정 |  | 미정 | BT180180 | C
B47386 | 2018-08-21 | 2 | A | 잔강최소화전 | 3 | A | 30CRNIMO8 | 합금강 | D1 | BM#2 | 1573 | 51 | 1644 | 1527 | 39 | 8400 |  | 1 | 0.27 | 17 |  | -2.15 | 1573 | 1630 | 1.49 | 0 | 0 | 21 | 68 | 70 | Y |  | 2018-08-21 20:31 | 78 | 1088 | 22 | 27 | 32 | 36 | 37 | 37 | 37 | 37 | 36 | 36 | 35 | 34 | 33 | 33 | 34 | 37 | 33 | 37 | -0.1 | Y | 40 | Y | -0.2 |  |  |  | 1.69 |  |  |  | N | N | N | N | 130 | 0.47 | 61 | 91811 | 95360 | -360 | 3000 | 16 | 2 | 40 | 2018-08-21 20:36 | 1573 | 137 |  | 38 | [16 empty] | 96.64 | 100 | 0 | 3100 | 0 |  | 650 | 400 | 선택 | 해제 | 0 | 3100 | 0 |  | 650 | 400 | 선택 | 해제 | 선택 | 미정 | 미정 | 미정 | 미정 |  | 미정 | BT180180 | H
A47492 | 2018-08-21 | 1 | A |  | 7 | A | AE15B38M | 탄소강 | 보론강 | BM#1 | 1632 | 54 | 1600 | 1582 | 52 | 4500 |  | 3 | 0.33 | 13 |  | -1.05 | 1583 | 1600 | 7.86 | 0 |  | 32 | 25 | 75 | Y |  | 2018-08-21 21:32 | 86 | 1087 | 26 | 33 | 37 | 41 | 43 | 44 | 45 | 45 | 45 | 44 | 43 | 43 |  | 43 | 41 | 45 | 43 | 45 | -0.07 | Y | 25 | Y | 0 | [7 empty] | N | N | N | N | 150 | 0.49 | 59 | 84590 | 94430 | 3950 | 15340 | 5 | 2 |  | 2018-08-21 21:40 | 1583 | 119 |  | 37 | [16 empty] | 86.1 | 100 | 0 | 0 | 0 |  | 300 |  | 선택 | 선택 | 0 | 0 | 0 |  | 300 |  | 선택 | 선택 | 해제 | 미정 | 미정 | 미정 | 미정 |  | 미정 | BT180180 | H
B47387 | 2018-08-21 | 2 | A | 잔강최소화 | 4 | B | 17CRNIMO6M1 | 합금강 | C1 | BM#2 | 1580 | 45 | 1665 | 1566 | 39 | 8700 |  | 1 | 0.29 | 16 |  | -2.22 | 1586 | 1662 | 0 | 2.13 | 0 | 19 | 30 | 128 | Y |  | 2018-08-21 21:50 | 79 | 1089 | 3 | 26 | 28 | 29 | 30 | 30 | 30 | 29 | 28 | 26 |  |  |  | 26 | 26 | 30 | 26 | 30 | -0.15 | Y | 24.97 | Y | -0.4 |  |  |  | 2.17 |  |  |  | N | N | N | N | 120 | 0.52 | 52 | 97235 | 100050 | -1050 | 15000 | 16 | 2 |  | 2018-08-21 21:48 | 1586 | 148 |  | 35 |  | *진공시간미달 수소측정 | [14 empty] | 98.22 | 100 | 4000 | 0 | 0 |  | 450 | 300 | 선택 | 선택 | 4000 | 0 | 0 |  | 450 | 300 | 선택 | 선택 | 선택 | 미정 | 미정 | 미정 | 선택 | 3 | 미정 | RB150.00 | C
A47493 | 2018-08-21 | 1 | A |  | 8 | A | AE15B38M | 탄소강 | 보론강 | BM#1 | 1637 | 41 | 1608 | 1579 | 26 | 4200 |  | 3 | 0.35 | 14 |  | -1.95 | 1569 | 1608 | 9.87 | 0 |  | 11 | 49 | 81 | Y |  | 2018-08-21 22:39 | 72 | 1099 | 40 | 35 | 34 | 33 | 33 | 32 | 31 | 30 | 30 | 29 | 29 | 28 | 27 | 27 | 32 | 34 | 27 | 0 | -0.14 |  | 49.98 | Y | -0.2 | [7 empty] | N | N | N | N | 140 | 0.49 | 60 | 101508 | 97650 | 4530 | 14270 | 5 | 2 |  | 2018-08-21 22:46 | 1569 | 101 |  | 32 | [16 empty] | 99.42 | 100 | 0 | 0 | 0 |  | 300 |  | 선택 | 선택 | 0 | 0 | 0 |  | 300 |  | 선택 | 선택 | 해제 | 미정 | 미정 | 해제 | 미정 |  | 미정 | BT180180 | H
B47388 | 2018-08-21 | 2 | A |  | 5 | A | 17CRNIMO6M1 | 합금강 | C1 | BM#2 | 1614 | 46 | 1645 | 1567 | 39 | 8400 |  | 1 | 0.46 | 18 |  | -1.97 | 1577 | 1640 | 1.63 | 1.63 | 0 | 20 | 54 | 46 | Y |  | 2018-08-21 23:02 | 70 | 1087 | 24 | 29 | 34 | 36 | 37 | 37 | 36 | 35 | 34 | 33 | 32 | 31 | 29 | 29 | 33 | 37 | 29 | 0 | -0.2 | Y | 39.98 | Y | -0.4 | [7 empty] | N | N | N | N | 110 | 0.52 | 60 | 98504 | 103910 | 230 | 14000 | 16 | 2 |  | 2018-08-21 22:57 | 1577 | 123 |  | 18 | 22 | [15 empty] | 93.72 | 100 | 0 | 0 | 0 |  | 450 | 300 | 선택 | 선택 | 0 | 0 | 0 |  | 450 | 300 | 선택 | 선택 | 선택 | 미정 | 미정 | 미정 | 미정 |  | 미정 | RB170.00 | C
A47494 | 2018-08-21 | 1 | A |  | 9 | A | AE15B38M | 탄소강 | 보론강 | BM#1 | 1588 | 40 | 1609 | 1565 | 32 | 5200 |  | 3 | 0.32 | 14 |  | -2.35 | 1564 | 1609 | 7.46 | 0 |  | 36 | 16 | 76 | Y |  | 2018-08-21 23:46 | 67 | 1097 | 27 | 25 | 26 | 27 | 27 | 27 | 26 | 26 | 25 | 24 | 23 | 22 | 21 | 21 | 25 | 27 | 21 | 27 | -0.13 | Y | 45 | Y | -0.2 | [7 empty] | N | N | N | N | 130 | 0.49 | 62 | 101508 | 99090 | 3980 | 15010 | 5 | 2 |  | 2018-08-21 23:54 | 1564 | 103 |  | 27 | [16 empty] | 98.5 | 100 | 0 | 0 | 0 |  | 300 |  | 선택 | 선택 | 0 | 0 | 0 |  | 300 |  | 선택 | 선택 | 해제 | 미정 | 미정 | 미정 | 선택 | 8 | 미정 | BT180180 | H
B47389 | 2018-08-21 | 2 | A |  | 6 | A | 17CRNIMO6M1 | 합금강 | C1 | BM#2 | 1632 | 43 | 1645 | 1597 | 33 | 6800 |  | 1 | 0.47 | 19 |  | -2.15 | 1580 | 1649 | 2.31 | 2.31 | 0 | 5 | 69 | 55 | Y |  | 2018-08-22 | 73 | 1101 | 26 | 30 | 32 | 33 | 33 | 33 | 32 | 32 | 30 | 29 | 28 | 26 |  | 26 | 30 | 33 | 26 | 33 | -0.17 | Y | 40 | Y | -0.4 | [7 empty] | N | N | N | Y | 100 | 0.49 | 60 | 101276 | 97260 | 1770 | 16000 | 16 | 2 | 25 | 2018-08-22 00:10 | 1580 | 124 |  | 24 |  | *준빅사이즈 | [14 empty] | 102.82 | 100 | 0 | 0 | 0 |  | 490 | 300 | 선택 | 선택 | 0 | 0 | 0 |  | 490 | 300 | 선택 | 선택 | 선택 | 미정 | 미정 | 미정 | 미정 |  | 미정 | RB150.00 | C
A47495 | 2018-08-21 | 1 | A |  | 10 | A | AE15B38M | 탄소강 | 보론강 | BM#1 | 1575 | 40 | 1596 | 1531 | 35 | 5700 |  | 3 | 0.31 | 16 |  | -1.61 | 1562 | 1596 | 9.02 | 0 |  | 10 | 38 | 69 | Y |  | 2018-08-22 00:55 | 65 | 1098 | 18 | 22 | 26 | 27 | 28 | 27 | 27 | 26 | 26 | 25 | 24 | 23 | 22 | 22 | 25 | 28 | 22 | 27 | -0.15 | Y | 40 | Y | -0.2 | [7 empty] | N | N | N | N | 120 | 0.49 | 62 | 84590 | 102460 | 1870 | 14470 | 5 | 2 |  | 2018-08-22 01:07 | 1562 | 105 |  | 25 | [16 empty] | 81.14 | 100 | 0 | 0 | 0 |  | 300 |  | 선택 | 선택 | 0 | 0 | 0 |  | 300 |  | 선택 | 선택 | 해제 | 미정 | 미정 | 미정 | 미정 |  | 미정 | BT180180 | H
B47390 | 2018-08-21 | 2 | A |  | 7 | A | 17CRNIMO6M1 | 합금강 | C1 | BM#2 | 1585 | 47 | 1635 | 1545 | 42 | 9100 |  | 1 | 0.46 | 18 |  | -2.19 | 1581 | 1646 |  | 4.6 | 0 | 21 | 69 | 49 | Y |  | 2018-08-22 00:59 | 74 | 1099 | 22 | 26 | 33 | 35 | 36 | 36 | 36 | 35 | 34 | 33 | 32 | 31 | 29 | 29 | 32 | 36 | 29 | 36 | -0.17 | Y | 40 | Y | -0.4 | [7 empty] | N | N | N | Y | 150 | 0.48 | 64 | 86808 | 102070 | -870 | 14700 | 16 | 2 | 35 | 2018-08-22 01:14 | 1581 | 127 |  | 28 |  | *준빅사이즈 | [14 empty] | 85.78 | 100 | 0 | 0 | 0 |  | 490 | 300 | 선택 | 선택 | 0 | 0 | 0 |  | 490 | 300 | 선택 | 선택 | 선택 | 미정 | 미정 | 미정 | 미정 |  | 미정 | BT180180 | C
A47496 | 2018-08-21 | 1 | A |  | 11 | A | AE15B38M | 탄소강 | 보론강 | BM#1 | 1608 | 40 | 1596 | 1563 | 29 | 4800 |  | 3 | 0.32 | 17 |  | -0.91 | 1576 | 1596 | 9.52 | 0 |  | 32 | 26 | 72 | Y |  | 2018-08-22 01:57 | 79 | 1089 | 20 | 28 | 31 | 33 | 35 | 35 | 35 | 35 | 34 | 33 | 32 | 32 | 30 | 30 | 32 | 35 | 30 | 35 | -0.13 | Y | 39.97 | Y | -0.4 | [7 empty] | N | N | N | N | 110 | 0.49 | 62 | 101508 | 101570 | 4840 | 14920 | 5 | 2 |  | 2018-08-22 02:07 | 1576 | 105 |  | 29 | [16 empty] | 95.45 | 100 | 0 | 0 | 0 |  | 300 |  | 선택 | 선택 | 0 | 0 | 0 |  | 300 |  | 선택 | 선택 | 해제 | 미정 | 미정 | 미정 | 미정 |  | 미정 | BT180180 | H
B47391 | 2018-08-21 | 2 | A |  | 8 | A | 17CRNIMO6M1 | 합금강 | C1 | BM#2 | 1602 | 47 | 1644 | 1554 | 40 | 8400 |  | 1 | 0.43 | 18 |  | -2.28 | 1578 | 1639 | 2 | 3.63 | 0 | 19 | 31 | 43 | Y |  | 2018-08-22 02:00 | 71 | 1124 | 25 | 26 | 28 | 30 | 31 | 31 | 31 | 30 | 29 | 28 | 27 | 26 | 24 | 24 | 28 | 31 | 24 | 31 | -0.17 | Y | 40.02 | Y | -0.4 | [7 empty] | N | N | N | N | 140 | 0.49 | 62 | 100701 | 100740 | 780 | 14700 | 16 | 2 |  | 2018-08-22 02:01 | 1578 | 132 |  | 34 |  | *준빅사이즈후속 | [14 empty] | 99.21 | 100 | 0 | 0 | 0 |  | 450 | 300 | 선택 | 선택 | 0 | 0 | 0 |  | 450 | 300 | 선택 | 선택 | 선택 | 미정 | 미정 | 미정 | 미정 |  | 미정 | RB150.00 | C
A47497 | 2018-08-21 | 1 | A |  | 12 | A | AE15B38M | 탄소강 | 보론강 | BM#1 | 1595 | 40 | 1619 | 1543 | 28 | 4600 |  | 3 | 0.31 | 17 |  | -1.95 | 1578 | 1619 | 10.3 | 0 |  | 11 | 50 | 71 | Y |  | 2018-08-22 02:54 | 81 | 1102 | 27 | 31 | 35 | 36 | 38 | 38 | 39 | 39 | 38 | 38 | 37 | 36 |  | 36 | 36 | 39 | 36 | 38 | -0.05 | Y | 25.02 | Y | -0.2 | [7 empty] | N | N | N | N | 100 | 0.49 | 57 | 101508 | 94160 | 2000 | 15810 | 5 | 2 |  | 2018-08-22 03:09 | 1578 | 102 |  | 37 | [16 empty] | 105.68 | 100 | 0 | 0 | 0 |  | 300 |  | 선택 | 선택 | 0 | 0 | 0 |  | 300 |  | 선택 | 선택 | 해제 | 미정 | 미정 | 미정 | 미정 |  | 미정 | BT180180 | H
B47392 | 2018-08-21 | 2 | A | TUNDISH교체전 | 9 | A | 17CRNIMO6M1 | 합금강 | C1 | BM#2 | 1600 | 48 | 1654 | 1544 | 38 | 8200 |  | 1 | 0.44 | 18 |  | -2.15 | 1580 | 1640 | 1.53 | 2.95 | 0 | 20 | 55 | 44 | Y |  | 2018-08-22 03:07 | 73 | 1101 | 20 | 26 | 30 | 32 | 33 | 33 | 32 | 32 | 30 | 29 | 27 | 26 |  | 26 | 29 | 33 | 26 | 32 | -0.2 | Y | 34.98 | Y | -0.2 | [7 empty] | N | N | N | N | 130 | 0.52 | 59 | 101820 | 101910 | 1590 | 2500 | 16 | 2 |  | 2018-08-22 03:08 | 1580 | 137 |  | 33 |  |  | D6566445BACE4914A7C92250673BB417 | 87FC5536C2D14A9FBA1D2E53E4158FF0 | 01B5BB8443DF4A22858332BCC8FBFD94 | [11 empty] | 98.38 | 75 | 0 | 3589 | 0 |  | 450 | 300 | 선택 | 선택 | 0 | 2644 | 0 |  | 450 | 300 | 선택 | 선택 | 선택 | 미정 | 미정 | 미정 | 미정 |  | 미정 | BM510510 | C
A47498 | 2018-08-21 | 1 | A |  | 13 | A | AE15B38M | 탄소강 | 보론강 | BM#1 | 1578 | 40 | 1601 | 1551 | 32 | 5200 |  | 3 | 0.31 | 18 |  | -1.69 | 1564 | 1601 | 9.1 | 0 |  | 36 | 17 | 66 | Y |  | 2018-08-22 04:04 | 67 | 1104 | 35 | 33 | 33 | 33 | 33 | 33 | 32 | 31 | 30 | 30 | 29 | 28 | 27 | 27 | 31 | 33 | 27 | 33 | -0.12 |  | 50 | Y | -0.2 | [7 empty] | N | N | N | N | 150 | 0.49 | 64 | 101508 | 104610 | 4250 | 16850 | 5 | 2 |  | 2018-08-22 04:15 | 1564 | 100 |  | 28 | [16 empty] | 93.3 | 100 | 0 | 0 | 0 |  | 300 |  | 선택 | 선택 | 0 | 0 | 0 |  | 300 |  | 선택 | 선택 | 해제 | 미정 | 미정 | 미정 | 미정 |  | 미정 | BT180180 | H
B47393 | 2018-08-21 | 2 | C | TUNDISH교체 | 1 | A | SCM440HF | 소입성보증강 | D | BM#2 | 1613 | 52 | 1655 | 1566 | 44 | 9300 |  | 1 | 0.47 | 20 |  | -2.42 | 1590 | 1671 | 4.02 | 0 | 0 | 5 | 70 | 39 | Y |  | 2018-08-22 04:15 | 97 | 1099 | -326 | -242 | 41 | 41 | 40 | 38 | 33 | 37 | 41 | 44 | 46 | 47 | 47 | 47 | 43 | 48 | 47 | 47 | -0.1 |  | 10.02 | Y | -0.2 |  | 3.28 | 3.22 | 2.2 |  |  |  | N | N | N | N | 150 | 0.47 | 62 | 98110 | 100290 | 710 | 15700 | 18 | 1 |  | 2018-08-22 04:18 | 1599 | 163 |  | 49 |  | *L/D첫 HEAT 탄화왕겨 사용 *T/D교체 슬리브롱노즐사용 *T/D플럭스 120/15KG *첫HEAT 수소2번 측정 강종 *첫 측정 수소값 3.0PPM 초과 재측정 *10분 수소값 초과 생관통보및 이상공정등록 *수소 30분 측정값 초과 생관통보 및 이상공정등록 | [14 empty] | 97.14 | 78.57 | 1000 | 0 | 0 |  | 650 | 400 | 선택 | 해제 | 1000 | 0 | 0 |  | 650 | 400 | 선택 | 해제 | 해제 | 미정 | 미정 | 미정 | 미정 |  | 미정 | RB110.00 | C
A47499 | 2018-08-21 | 1 | C | TUNDISH교체전 | 14 | A | AE15B38M | 탄소강 | 보론강 | BM#1 | 1589 | 40 | 1601 | 1545 | 33 | 5500 |  | 3 | 0.28 | 17 |  | -1.33 | 1572 | 1601 | 9.6 | 0 |  | 10 | 39 | 64 | Y |  | 2018-08-22 05:11 | 75 | 1102 | 26 | 30 | 35 | 38 | 39 | 40 | 39 | 39 | 39 | 38 | 37 | 36 | 36 | 36 | 36 | 40 | 36 | 39 | -0.11 | Y | 34.98 | Y | 0 | [7 empty] | N | N | N | N | 140 | 0.49 | 63 | 105376 | 101550 | 3400 | 1400 | 5 | 2 |  | 2018-08-22 05:24 | 1572 | 107 |  | 29 |  |  | BB5D2182811C4E1FAC756E65D356E871 | DC90FD126C87456183028C29E65969C5 | 8EE24CD842BA461BBFDF2F2396E224C4 | [11 empty] | 100.41 | 100 | 0 | 3550 | 0 |  | 300 |  | 선택 | 선택 | 0 | 3580 | 0 |  | 300 |  | 선택 | 선택 | 해제 | 미정 | 미정 | 미정 | 미정 |  | 미정 | BT180180 | H
B47394 | 2018-08-21 | 2 | C |  | 2 | A | SCM440HF | 소입성보증강 | D | BM#2 | 1592 | 42 | 1644 | 1555 | 39 | 8200 |  | 1 | 0.37 | 20 |  | -2.37 | 1576 | 1650 | 3.73 | 0 | 0 | 21 | 70 | 39 | Y |  | 2018-08-22 05:06 | 83 | 1097 | 45 | 41 | 39 | 38 | 38 | 38 | 37 | 37 | 36 | 35 | 34 | 33 | 31 | 31 | 37 | 39 | 31 | 38 | -0.16 |  | 50 | Y | -0.4 |  | 1.28 | 1.28 |  |  |  |  | N | N | N | N | 130 | 0.48 | 64 | 96480 | 100090 | 1180 | 15700 | 18 | 1 | 20 | 2018-08-22 05:15 | 1576 | 161 |  | 63 |  | *전공정 요청 감속주입 | [14 empty] | 95.34 | 78.57 | 0 | 0 | 0 |  | 650 | 400 | 선택 | 해제 | 0 | 0 | 0 |  | 650 | 400 | 선택 | 해제 | 해제 | 미정 | 미정 | 미정 | 미정 |  | 미정 | RB140.00 | C
A47500 | 2018-08-21 | 1 | C | TUNDISH교체 | 1 | A | SCR420HB2 | 소입성보증강 | C2 | BM#1 | 1618 | 41 | 1651 | 1561 | 38 | 7200 |  | 3 | 0.27 | 23 |  | -1.69 | 1605 | 1651 | 0 | 19.3 |  | 32 | 27 | 59 | Y |  | 2018-08-22 06:18 | 96 | 1127 | 22 | 23 | 23 | 29 | 33 | 34 | 36 | 37 | 38 | 38 | 39 |  |  | 39 | 32 | 39 | 39 | 0 | 0 |  |  | Y | 0.2 |  | 2.57 | 2.57 | 1.92 |  |  |  | N | N | N | N | 150 | 0.48 | 56 | 101508 | 94630 | 7080 | 16140 | 17 | 1 |  | 2018-08-22 06:28 | 1605 | 135 |  | 49 |  | *T/D가열온도:자동-1366`.수동건-1353`.STR#1:935.STR#2:987.T/D FLUX 유:15,용:225,탄화왕겨 200kg 투입 *전공정 지연으로 감속주입 *첫Heat 수소측정치 OVER되어 이상재 등록및 생관통보-ID:101.102.201.202 | [14 empty] | 99.42 | 100 | 1000 | 0 | 0 |  | 450 |  | 선택 | 선택 | 1000 | 0 | 0 |  | 450 |  | 선택 | 선택 | 해제 | 미정 | 미정 | 선택 | 선택 |  | 미정 | BT180180 | H
B47395 | 2018-08-21 | 2 | C |  | 3 | A | SCM440HF | 소입성보증강 | D | BM#2 | 1613 | 44 | 1654 | 1534 | 39 | 8200 |  | 1 | 0.34 | 19 |  | 0 | 1652 | 1652 | 3.69 | 0 | 0 | 19 | 32 | 32 | Y |  | 2018-08-22 06:30 | 159 | 1095 | 28 | 29 | 31 | 33 | 33 | 33 | 32 | 31 | 30 | 29 | 28 | 27 | 25 | 25 | 30 | 33 | 25 | 33 | -0.18 | Y | 45.02 | Y | -0.4 |  |  |  | 1.22 |  |  |  | Y | Y | Y | Y | 130 | 0.47 | 64 | 94839 | 98630 | 110 | 15300 | 18 | 1 |  | 2018-08-22 06:58 | 1563 | 168 |  | 46 | [16 empty] | 96.28 | 75 | 0 | 0 | 0 |  | 650 | 400 | 선택 | 해제 | 0 | 0 | 0 |  | 650 | 400 | 선택 | 해제 | 해제 | 미정 | 미정 | 미정 | 미정 |  | 미정 | RB190.00 | C
A47501 | 2018-08-22 | 1 | C |  | 2 | A | SCR420HB2 | 소입성보증강 | C2 | BM#1 | 1638 | 39 | 1628 | 1582 | 33 | 5500 |  | 3 | 0.3 | 21 |  | -1.92 | 1580 | 1628 | 0 | 13.65 |  | 11 | 51 | 62 | Y |  | 2018-08-22 07:22 | 71 | 1104 | 38 | 33 | 30 | 29 | 29 | 28 | 28 | 27 | 27 | 26 | 25 | 24 |  | 24 | 29 | 30 | 24 | 0 | -0.13 |  | 45.02 | Y | -0.2 | [7 empty] | N | N | N | N | 140 | 0.5 | 57 | 84590 | 94770 | 7040 | 15960 | 17 | 1 |  | 2018-08-22 07:31 | 1580 | 119 |  | 44 | [16 empty] | 83.14 | 100 | 0 | 0 | 0 |  | 450 |  | 선택 | 선택 | 0 | 0 | 0 |  | 450 |  | 선택 | 선택 | 해제 | 미정 | 미정 | 선택 | 미정 |  | 미정 | BT180180 | H
B47397 | 2018-08-22 | 2 | C |  | 4 | A | SCM440HF | 소입성보증강 | D | BM#2 | 1606 | 50 | 1637 | 1555 | 38 | 8500 |  | 1 | 0.31 | 18 |  | 0 | 1562 | 1628 | 1.96 | 0 | 0 | 22 | 2 | 695 | Y |  | 2018-08-22 08:09 | 69 | 1101 | 22 | 29 | 33 | 35 | 35 | 34 | 33 | 32 | 31 | 30 | 28 | 27 | 26 | 25 | 30 | 35 | 25 | 0 | -0.2 | Y | 50 | Y | -0.2 |  |  |  | 1.32 |  |  |  | N | N | N | N | 120 | 0.47 | 67 | 154223 | 103410 | -110 | 15900 | 18 | 1 | 40 | 2018-08-22 08:15 | 1562 | 113 |  | 13 |  | *준빅사이즈 후속 *연연주 혼탕부 성분확인 ID:308~310,408~410 | [14 empty] | 149.3 | 70 | 0 | 0 | 0 |  | 650 | 400 | 선택 | 해제 | 0 | 0 | 0 |  | 650 | 400 | 선택 | 해제 | 해제 | 미정 | 미정 | 미정 | 미정 |  | 미정 | RB140.00 | C
A47502 | 2018-08-22 | 1 | C |  | 3 | A | SCR420HB2 | 소입성보증강 | C2 | BM#1 | 1634 | 37 | 1621 | 1566 | 31 | 5600 |  | 3 | 0.29 | 22 |  | -1.73 | 1577 | 1621 | 0 | 11.48 |  | 36 | 18 | 69 | Y |  | 2018-08-22 08:27 | 68 | 1090 | 22 | 23 | 25 | 26 | 27 | 26 | 26 | 25 | 24 | 24 | 22 | 21 | 20 | 20 | 24 | 27 | 20 | 26 | -0.17 | Y | 40.03 | Y | -0.2 | [7 empty] | N | N | N | N | 130 | 0.5 | 61 | 84590 | 97490 | 6990 | 15500 | 17 | 1 |  | 2018-08-22 08:36 | 1577 | 110 |  | 39 |  | *전공정 지연으로 감속주입 | [14 empty] | 80.49 | 100 | 0 | 0 | 0 |  | 450 |  | 선택 | 선택 | 0 | 0 | 0 |  | 450 |  | 선택 | 선택 | 해제 | 미정 | 미정 | 선택 | 미정 |  | 미정 | BT180180 | H
B47398 | 2018-08-22 | 2 | C |  | 5 | A | 42CRMOS4HH | 소입성보증강 | D | BM#2 | 1613 | 45 | 1626 | 1564 | 36 | 7500 |  | 1 | 0.32 | 18 |  | 0 | 1567 | 1633 | 0.02 | 3.14 | 0 | 5 | 71 | 68 | Y |  | 2018-08-22 09:11 | 75 | 1087 | 24 | 31 | 37 | 40 | 42 | 41 | 39 | 39 | 38 | 37 | 36 | 34 | 33 | 30 | 36 | 42 | 30 | 0 | -0.27 | Y | 45.1 | Y | -0.6 | [7 empty] | N | N | N | N | 110 | 0.49 | 66 | 40481 | 106080 | -1080 | 15900 | 18 | 1 | 10 | 2018-08-22 09:22 | 1567 | 119 |  | 20 |  | *연연주 혼탕부 성분확인 ID:301.401 | [14 empty] | 38.55 | 85.71 | 0 | 0 | 0 |  | 650 | 400 | 선택 | 선택 | 0 | 0 | 0 |  | 650 | 400 | 선택 | 선택 | 해제 | 미정 | 미정 | 미정 | 미정 |  | 미정 | SB090090 | C
A47503 | 2018-08-22 | 1 | C |  | 4 | A | SCR420HB2 | 소입성보증강 | C2 | BM#1 | 1644 | 40 | 1627 | 1568 | 32 | 6000 |  | 3 | 0.3 | 21 |  | -1.79 | 1579 | 1627 | 0 | 11.31 |  | 10 | 40 | 68 | Y |  | 2018-08-22 09:35 | 70 | 1093 | 20 | 25 | 29 | 32 | 33 | 33 | 32 | 31 | 31 | 29 | 28 | 27 | 27 | 27 | 29 | 33 | 27 | 0 | -0.15 | Y | 40 | Y | 0 | [7 empty] | N | N | N | N | 120 | 0.5 | 61 | 101508 | 98780 | 7060 | 15600 | 17 | 1 |  | 2018-08-22 09:42 | 1579 | 112 |  | 34 |  | *전공정 지연으로 감속주입 | [14 empty] | 95.4 | 100 | 0 | 0 | 0 |  | 450 |  | 선택 | 선택 | 0 | 0 | 0 |  | 450 |  | 선택 | 선택 | 해제 | 미정 | 미정 | 선택 | 미정 |  | 미정 | BT180180 | H
B47399 | 2018-08-22 | 2 | C |  | 6 | A | 42CRMOS4HH | 소입성보증강 | D | BM#2 | 1584 | 46 | 1636 | 1555 | 37 | 8000 |  | 1 | 0.49 | 19 |  | 0 | 1562 | 1631 | 0 | 3.42 | 0 | 21 | 71 | 57 | Y |  | 2018-08-22 10:19 | 70 | 1085 | 28 | 32 | 34 | 35 | 36 | 36 | 35 | 34 | 33 | 32 | 31 | 29 | 26 | 26 | 33 | 36 | 26 | 0 | -0.25 | Y | 40 | Y | -0.6 | [7 empty] | N | N | N | N | 100 | 0.49 | 62 | 156141 | 99320 | 2780 | 15800 | 18 | 1 |  | 2018-08-22 10:29 | 1562 | 125 |  | 22 |  | *연연주 혼탕부 성분확인 ID: 311~313,412~414 | [14 empty] | 153.08 | 100 | 0 | 0 | 0 |  | 650 | 400 | 선택 | 선택 | 0 | 0 | 0 |  | 650 | 400 | 선택 | 선택 | 해제 | 미정 | 미정 | 미정 | 미정 |  | 미정 | SB090090 | C
A47504 | 2018-08-22 | 1 | C |  | 5 | A | SCR420HB2 | 소입성보증강 | C2 | BM#1 | 1590 | 44 | 1610 | 1533 | 37 | 6900 |  | 3 | 0.28 | 19 |  | -1.71 | 1571 | 1610 | 0 | 9.78 |  | 32 | 28 | 51 | Y |  | 2018-08-22 10:41 | 62 | 1099 | 27 | 25 | 26 | 26 | 26 | 25 | 24 | 24 | 23 | 22 | 21 | 20 | 19 | 19 | 24 | 26 | 19 | 26 | -0.14 |  | 49.97 | Y | -0.2 | [7 empty] | N | N | N | N | 110 | 0.51 | 64 | 101508 | 100630 | 7120 | 15500 | 17 | 1 |  | 2018-08-22 10:46 | 1571 | 111 |  | 30 |  | *전공정 지연으로 감속주입 | [14 empty] | 93.77 | 100 | 0 | 0 | 0 |  | 450 |  | 선택 | 선택 | 0 | 0 | 0 |  | 450 |  | 선택 | 선택 | 해제 | 미정 | 미정 | 선택 | 미정 |  | 미정 | BT180180 | H
B47400 | 2018-08-22 | 2 | C |  | 7 | A | 42CRMOS4HH2 | 소입성보증강 | D | BM#2 | 1590 | 52 | 1644 | 1534 | 43 | 8900 |  | 1 | 0.32 | 20 |  | 0 | 1571 | 1639 | 0 | 3.49 | 0 | 19 | 33 | 60 | Y |  | 2018-08-22 11:30 | 79 | 1065 | 24 | 33 | 40 | 43 | 44 | 45 | 44 | 43 | 41 | 40 | 39 | 37 | 34 | 34 | 39 | 45 | 34 | 0 | -0.31 | Y | 35 | Y | -0.6 | [7 empty] | N | N | N | N | 150 | 0.49 | 63 | 51690 | 101470 | 530 |  | 18 | 1 |  | 2018-08-22 11:40 | 1571 | 128 |  | 15 |  | *연연주 혼탕부 성분확인 ID:301.401 | [14 empty] | 50.68 | 100 | 0 | 0 | 0 |  | 650 | 400 | 선택 | 선택 | 0 | 0 | 0 |  | 650 | 400 | 선택 | 선택 | 해제 | 미정 | 미정 | 미정 | 미정 |  | 미정 | RB180.00 | H
A47505 | 2018-08-22 | 1 | C |  | 6 | A | SCR420HB2 | 소입성보증강 | C2 | BM#1 | 1573 | 43 | 1606 | 1527 | 37 | 7200 |  | 3 | 0.28 | 21 |  | -1.21 | 1574 | 1606 | 0 | 12.11 |  | 11 | 52 | 61 | Y |  | 2018-08-22 11:47 | 65 | 1091 | 18 | 23 | 27 | 30 | 31 | 31 | 31 | 30 | 29 | 28 | 28 |  |  | 28 | 28 | 31 | 28 | 31 | -0.09 | Y | 30 | Y | 0 | [7 empty] | N | N | N | N | 100 | 0.52 | 54 | 101508 | 91680 | 6720 | 14800 | 17 | 1 |  | 2018-08-22 11:59 | 1574 | 112 |  | 28 | [16 empty] | 102.28 | 100 | 0 | 0 | 0 |  | 450 |  | 선택 | 선택 | 0 | 0 | 0 |  | 450 |  | 선택 | 선택 | 해제 | 미정 | 미정 | 선택 | 미정 |  | 미정 | BT180180 | H
B47401 | 2018-08-22 | 2 | C | TUNDISH교체전 | 8 | B | 42CRMOS4HH2 | 소입성보증강 | D | BM#2 | 1546 | 53 | 1637 | 1526 | 42 | 9100 |  | 1 | 0.31 | 19 |  | 0 | 1565 | 1625 | 0 | 2.72 | 0 | 20 | 57 | 141 | Y |  | 2018-08-22 12:31 | 73 | 1070 | 31 | 35 | 37 | 38 | 38 | 38 | 38 | 37 | 35 | 34 | 33 | 32 | 31 | 29 | 35 | 38 | 29 | 38 | -0.18 | Y | 49.42 | Y | -0.4 | [7 empty] | N | N | N | N | 140 | 0.49 | 64 | 112309 | 103660 | 5640 | 2000 | 18 | 1 | 30 | 2018-08-22 12:41 | 1565 | 129 |  | 20 |  |  | 8E5700ADBBE84B56A75695E3836E07A6 | 5C1AEE9674B14CACB49F263CBF5A161B | BA57692F3F3A4AA58687CCE8310D2920 | [11 empty] | 107.58 | 100 | 0 | 2570 | 0 |  | 650 | 400 | 선택 | 선택 | 0 | 2960 | 0 |  | 650 | 400 | 선택 | 선택 | 해제 | 미정 | 미정 | 미정 | 미정 |  | 미정 | RB180.00 | C
A47506 | 2018-08-22 | 1 | D |  | 7 | A | SCR420HB2 | 소입성보증강 | C2 | BM#1 | 1637 | 37 | 1635 | 1561 | 30 | 5700 |  | 3 | 0.31 | 21 |  | -2.23 | 1578 | 1635 | 0 | 14.02 |  | 36 | 19 | 57 | Y |  | 2018-08-22 12:42 | 69 | 1086 | 26 | 28 | 32 | 34 | 35 | 35 | 35 | 34 | 34 | 32 | 31 | 30 |  | 30 | 32 | 35 | 30 | 35 | -0.14 | Y | 35 | Y | -0.2 | [7 empty] | N | N | N | N | 150 | 0.52 | 58 | 84590 | 91430 | 7000 | 14900 | 17 | 1 |  | 2018-08-22 12:53 | 1578 | 105 |  | 29 | [16 empty] | 85.44 | 100 | 0 | 0 | 0 |  | 450 |  | 선택 | 선택 | 0 | 0 | 0 |  | 450 |  | 선택 | 선택 | 해제 | 미정 | 미정 | 선택 | 미정 |  | 미정 | BT180180 | H
A47507 | 2018-08-22 | 1 | D |  | 8 | A | SCR420HB2 | 소입성보증강 | C2 | BM#1 | 1601 | 43 | 1604 | 1540 | 37 | 7000 |  | 3 | 0.3 | 19 |  | -1.12 | 1579 | 1604 | 600 | 0 |  | 10 | 41 | 50 | Y |  | 2018-08-22 13:42 | 70 | 1084 | 29 | 30 | 32 | 34 | 34 | 34 | 33 | 32 | 31 | 31 | 29 | 28 | 26 | 26 | 31 | 34 | 26 | 34 | -0.18 | Y | 45 | Y | -0.4 | [7 empty] | N | N | N | N | 140 | 0.51 | 61 | 101508 | 100370 | 7000 | 15300 | 17 | 1 |  | 2018-08-22 13:48 | 1579 | 100 |  | 27 | [16 empty] | 93.99 | 100 | 0 | 0 | 0 |  | 450 |  | 선택 | 선택 | 0 | 0 | 0 |  | 450 |  | 선택 | 선택 | 해제 | 미정 | 미정 | 선택 | 선택 | 7 | 미정 | BT180180 | H
B47402 | 2018-08-22 | 2 | D | TUNDISH교체 | 1 | B | AE8822H1 | 소입성보증강 | C1 | BM#2 | 1587 | 56 | 1675 | 1514 | 45 | 9500 |  | 1 | 0.33 | 21 |  | -2.16 | 1585 | 1664 | 0.46 | 4.52 | 0 | 5 | 72 | 52 | Y |  | 2018-08-22 13:59 | 79 | 1068 | -376 | -178 | 17 | 29 | 29 | 30 | 29 | 26 | 27 | 31 | 34 | 36 | 37 | 37 | 33 | 38 | 37 | 38 | -0.05 |  | 19.98 | Y | -0.2 |  | 2.89 | 2.89 | 1.8 |  |  |  | N | N | N | N | 150 | 0.49 | 60 | 95724 | 103450 | 2480 | 14000 | 14 | 2 | 10 | 2018-08-22 14:00 | 1585 | 153 |  | 21 |  | * T/D FLUX 용탕부: 120 KG / 유탕부: 15KG 투입 *탄화왕겨200kg투입 *첫 HEAT 수소측정 기준초과(10분)이상공정 등록 및 생관통보. | [14 empty] | 90.31 | 100 | 740 | 0 | 0 |  | 450 | 300 | 선택 | 선택 | 710 | 0 | 0 |  | 450 | 300 | 선택 | 선택 | 해제 | 미정 | 미정 | 미정 | 미정 |  | 미정 | RB130.00 | C
A47508 | 2018-08-22 | 1 | D |  | 9 | A | SCR420HB2 | 소입성보증강 | C2 | BM#1 | 1613 | 46 | 1625 | 1538 | 35 | 6500 |  | 3 | 0.31 | 18 |  | -1.97 | 1581 | 1625 | 0 | 15.02 |  | 32 | 29 | 50 | Y |  | 2018-08-22 14:38 | 72 | 1088 | 25 | 30 | 35 | 37 | 37 | 37 | 36 | 36 | 35 | 34 | 33 | 32 | 32 | 32 | 34 | 37 | 32 | 37 | -0.11 | Y | 45.02 | Y | 0 | [7 empty] | N | N | N | N | 130 | 0.52 | 63 | 101508 | 103050 | 7010 | 15500 | 17 | 1 |  | 2018-08-22 14:49 | 1581 | 104 |  | 33 | [16 empty] | 91.7 | 100 | 0 | 0 | 0 |  | 450 |  | 선택 | 선택 | 0 | 0 | 0 |  | 450 |  | 선택 | 선택 | 해제 | 미정 | 미정 | 선택 | 미정 |  | 미정 | BT180180 | H
B47403 | 2018-08-22 | 2 | D |  | 2 | B | AE8822H1 | 소입성보증강 | C1 | BM#2 | 1605 | 49 | 1656 | 1557 | 37 | 7900 |  | 1 | 0.36 | 19 |  | -2.48 | 1578 | 1652 | 0 | 3.12 | 0 | 21 | 72 | 58 | Y |  | 2018-08-22 14:42 | 72 | 1045 | 35 | 35 | 35 | 35 | 35 | 34 | 34 | 33 | 32 | 31 | 29 | 28 |  | 28 | 33 | 35 | 28 | 35 | -0.16 |  | 45 | Y | -0.2 | [7 empty] | N | N | N | N | 140 | 0.52 | 58 | 98040 | 98730 | 400 | 13500 | 14 | 2 | 20 | 2018-08-22 15:18 | 1578 | 148 |  | 42 | [16 empty] | 99.03 | 100 | 0 | 0 | 0 |  | 450 | 300 | 선택 | 선택 | 0 | 0 | 0 |  | 450 | 300 | 선택 | 선택 | 해제 | 미정 | 미정 | 미정 | 미정 |  | 미정 | RB180.00 | H
A47509 | 2018-08-22 | 1 | D |  | 10 | A | SCR420HB2 | 소입성보증강 | C2 | BM#1 | 1600 | 50 | 1640 | 1554 | 47 | 6700 |  | 3 | 0.32 | 19 |  | -1.8 | 1600 | 1640 | 0 | 17.1 |  | 11 | 53 | 62 | Y |  | 2018-08-22 15:46 | 91 | 1089 | 31 | 40 | 47 | 51 | 53 | 54 | 54 | 54 | 53 | 52 | 52 | 51 |  | 51 | 49 | 54 | 51 | 54 | -0.09 | Y | 30 | Y | -0.2 | [7 empty] | N | N | N | N | 120 | 0.52 | 60 | 101508 | 99670 | 7040 | 15400 | 17 | 1 |  | 2018-08-22 15:54 | 1600 | 105 |  | 29 | [16 empty] | 94.6 | 100 | 0 | 0 | 0 |  | 450 |  | 선택 | 선택 | 0 | 0 | 0 |  | 450 |  | 선택 | 선택 | 해제 | 미정 | 미정 | 선택 | 미정 |  | 미정 | BT180180 | H
B47404 | 2018-08-22 | 2 | D |  | 3 | A | AE8822H1 | 소입성보증강 | C1 | BM#2 | 1614 | 46 | 1644 | 1567 | 34 | 6300 |  | 3 | 0.3 | 18 |  | -2.16 | 1595 | 1644 | 0 | 11.83 |  | 19 | 34 | 63 | Y |  | 2018-08-22 15:19 | 89 | 1087 | 25 | 30 | 36 | 38 | 39 | 40 | 40 | 40 | 38 | 38 | 37 | 36 |  | 36 | 36 | 40 | 36 | 40 | -0.12 | Y | 29.98 | Y | -0.2 | [7 empty] | N | N | N | N | 130 | 0.52 | 58 | 96882 | 99840 | 5710 | 13100 | 14 | 2 | 30 | 2018-08-22 15:39 | 1595 | 147 |  | 65 | [16 empty] | 91.79 | 100 | 0 | 0 | 0 |  | 450 | 300 | 선택 | 선택 | 0 | 0 | 0 |  | 450 | 300 | 선택 | 선택 | 해제 | 미정 | 미정 | 미정 | 미정 |  | 미정 | RB130.00 | C
A47510 | 2018-08-22 | 1 | D |  | 11 | A | SCR420HB2 | 소입성보증강 | C2 | BM#1 | 1596 | 44 | 1640 | 1548 | 37 | 7500 |  | 1 | 0.29 | 19 |  | -1.78 | 1582 | 1628 | 0 | 2.27 | 0 | 20 | 58 | 77 | Y |  | 2018-08-22 17:08 | 73 | 1089 | 50 | 44 | 41 | 40 | 38 | 37 | 36 | 34 | 33 | 32 | 31 | 30 | 29 | 29 | 36 | 41 | 29 | 0 | -0.24 |  | 50.02 | Y | -0.2 | [7 empty] | N | N | N | N | 110 | 0.51 | 62 | 101508 | 100480 | 5110 | 16700 | 17 | 1 |  | 2018-08-22 17:13 | 1582 | 102 |  | 8 | [16 empty] | 95.67 | 100 | 0 | 0 | 0 |  | 450 |  | 선택 | 선택 | 0 | 0 | 0 |  | 450 |  | 선택 | 선택 | 해제 | 미정 | 선택 | 미정 | 미정 |  | 미정 | BT180180 | H
B47405 | 2018-08-22 | 2 | D |  | 4 | A | AE8822H1 | 소입성보증강 | C1 | BM#2 | 1591 | 43 | 1646 | 1536 | 37 | 7900 |  | 2 | 0.53 | 18 |  | -2.25 | 1587 | 1643 | 0.75 | 0 |  | 36 | 20 | 47 | Y |  | 2018-08-22 16:41 | 81 | 1088 | 33 | 32 | 32 | 31 | 31 | 29 | 28 | 27 | 26 | 24 | 23 | 20 |  | 20 | 29 | 32 | 20 | 0 | -0.27 |  | 44.98 | Y | -0.6 | [7 empty] | N | N | N | N | 120 | 0.52 | 56 | 98040 | 96000 | 3230 | 13200 | 14 | 2 | 40 | 2018-08-22 17:08 | 1587 | 128 |  | 44 | [16 empty] | 98.83 | 100 | 0 | 0 | 0 |  | 450 | 300 | 선택 | 선택 | 0 | 0 | 0 |  | 450 | 300 | 해제 | 선택 | 해제 | 미정 | 미정 | 미정 | 미정 |  | 미정 | RB180.00 | H
A47511 | 2018-08-22 | 1 | D |  | 12 | A | SCR420HB2 | 소입성보증강 | C2 | BM#1 | 1582 | 42 | 1631 | 1541 | 32 | 6300 |  | 3 | 0.33 | 18 |  | -2.32 | 1578 | 1631 | 0 | 17.14 |  | 10 | 42 | 72 | Y |  | 2018-08-22 17:48 | 69 | 1086 | 27 | 28 | 31 | 33 | 34 | 34 | 33 | 33 | 32 | 31 | 30 | 30 |  | 30 | 31 | 34 | 30 | 33 | -0.11 | Y | 35 | Y | 0 | [7 empty] | N | N | N | N | 100 | 0.51 | 58 | 101508 | 95590 | 4140 | 15700 | 17 | 1 |  | 2018-08-22 17:54 | 1578 | 102 |  | 32 |  | *전공정요청 L/D잔강 미이월 | [14 empty] | 101.2 | 100 | 0 | 0 | 0 |  | 450 |  | 선택 | 선택 | 0 | 0 | 0 |  | 450 |  | 선택 | 선택 | 해제 | 미정 | 미정 | 미정 | 미정 |  | 미정 | BT180180 | H
B47406 | 2018-08-22 | 2 | D |  | 5 | A | AE8822H1 | 소입성보증강 | C1 | BM#2 | 1604 | 43 | 1656 | 1555 | 35 | 7200 |  | 1 | 0.35 | 19 |  | -2.04 | 1578 | 1638 | 0 | 2.49 | 0 | 5 | 73 | 41 | Y |  | 2018-08-22 18:00 | 72 | 1089 | 18 | 30 | 36 | 39 | 40 | 40 | 39 | 39 | 38 | 37 | 36 | 34 |  | 34 | 36 | 40 | 34 | 39 | -0.17 | Y | 34.98 | Y | -0.4 | [7 empty] | N | N | N | N | 110 | 0.52 | 57 | 98040 | 99450 | 560 | 13500 | 14 | 2 | 10 | 2018-08-22 18:18 | 1578 | 124 |  | 24 | [16 empty] | 98.04 | 100 | 0 | 0 | 0 |  | 450 | 300 | 선택 | 선택 | 0 | 0 | 0 |  | 450 | 300 | 선택 | 선택 | 해제 | 미정 | 미정 | 미정 | 미정 |  | 미정 | RB180.00 | H
B47407 | 2018-08-22 | 2 | D |  | 6 | A | AE8822H1 | 소입성보증강 | C1 | BM#2 | 1595 | 43 | 1636 | 1565 | 32 | 6900 |  | 1 | 0.38 | 16 |  | -1.95 | 1576 | 1635 | 0 | 2.78 | 0 | 21 | 73 | 39 | Y |  | 2018-08-22 18:54 | 70 | 1090 | 31 | 33 | 35 | 36 | 36 | 35 | 34 | 33 | 32 | 31 | 30 | 28 |  | 28 | 33 | 36 | 28 | 0 | -0.2 | Y | 40.02 | Y | -0.4 | [7 empty] | N | N | N | N | 100 | 0.52 | 58 | 98040 | 99450 | 2590 | 14200 | 14 | 2 | 20 | 2018-08-22 19:04 | 1576 | 121 |  | 30 | [16 empty] | 96.12 | 100 | 0 | 0 | 0 |  | 450 | 300 | 선택 | 선택 | 0 | 0 | 0 |  | 450 | 300 | 선택 | 선택 | 해제 | 미정 | 미정 | 미정 | 미정 |  | 미정 | RB180.00 | H
A47512 | 2018-08-22 | 1 | D |  | 13 | A | SCR420HB2 | 소입성보증강 | C2 | BM#1 | 1614 | 40 | 1610 | 1553 | 38 | 5500 |  | 3 | 0.31 | 18 |  | -1.38 | 1579 | 1610 | 0 | 17.32 |  | 32 | 30 | 66 | Y |  | 2018-08-22 18:56 | 70 | 1087 | 30 | 34 | 35 | 36 | 36 | 36 | 35 | 35 | 35 | 34 | 35 | 34 | 34 | 34 | 35 | 36 | 34 | 36 | -0.04 | Y | 45 | Y | 0 | [7 empty] | N | N | N | N | 150 | 0.47 | 68 | 101508 | 98650 | 5140 | 14900 | 17 | 1 |  | 2018-08-22 19:05 | 1579 | 97 |  | 23 |  | *전공정요청 L/D잔강 미이월 *전공정작업지연, 감속주입 | [14 empty] | 97.23 | 100 | 0 | 0 | 0 |  | 450 |  | 선택 | 선택 | 0 | 0 | 0 |  | 450 |  | 선택 | 선택 | 해제 | 미정 | 미정 | 미정 | 미정 |  | 미정 | BT180180 | H
B47408 | 2018-08-22 | 2 | D |  | 7 | A | AE8822H1 | 소입성보증강 | C1 | BM#2 | 1605 | 42 | 1646 | 1565 | 32 | 6400 |  | 1 | 0.53 | 18 |  | -2.03 | 1582 | 1639 | 0 | 2.86 | 0 | 19 | 35 | 47 | Y |  | 2018-08-22 20:03 | 76 | 1089 | 24 | 31 | 35 | 37 | 38 | 39 | 38 | 38 | 37 | 36 | 35 |  |  | 35 | 35 | 39 | 35 | 38 | -0.16 | Y | 24.98 | Y | -0.2 | [7 empty] | N | N | N | N | 150 | 0.52 | 53 | 98040 | 92680 | 1450 | 15400 | 14 | 2 | 40 | 2018-08-22 20:20 | 1576 | 124 |  | 23 | [16 empty] | 104.3 | 100 | 0 | 0 | 0 |  | 450 | 300 | 선택 | 선택 | 0 | 0 | 0 |  | 450 | 300 | 선택 | 선택 | 해제 | 미정 | 미정 | 미정 | 선택 | 6 | 미정 | RB180.00 | C
A47513 | 2018-08-22 | 1 | D | TUNDISH교체전 | 14 | A | SCR420HB2 | 소입성보증강 | C2 | BM#1 | 1594 | 47 | 1617 | 1537 | 36 | 7200 |  | 3 | 0.33 | 18 |  | -1.61 | 1580 | 1617 | 0 | 15.95 |  | 11 | 54 | 73 | Y |  | 2018-08-22 20:16 | 71 | 1088 | 31 | 36 | 37 | 39 | 40 | 40 | 39 | 39 | 37 | 37 | 35 | 34 | 33 | 29 | 35 | 40 | 29 | 39 | -0.22 | Y | 50.03 | Y | -0.4 | [7 empty] | N | N | N | N | 140 | 0.47 | 83 | 107498 | 108280 | 6120 | 1500 | 17 | 1 |  | 2018-08-22 20:23 | 1580 | 95 |  | 12 |  | *전공정요청 L/D잔강 미이월 *전공정작업지연, 감속주입 | 1310564E53B04C70971986F5276119FB | 4704461EEBA848DE842A342C3B68CD83 |  | 6103D213A5734D609A46EF5B01EB89A2 | [10 empty] | 93.97 | 100 | 0 | 3000 | 0 |  | 450 |  | 선택 | 선택 | 0 | 3000 | 0 |  | 450 |  | 선택 | 선택 | 해제 | 미정 | 미정 | 미정 | 미정 |  | 미정 | BT180180 | H
B47409 | 2018-08-22 | 2 | A |  | 8 | A | AE8822H1 | 소입성보증강 | C1 | BM#2 | 1579 | 39 | 1624 | 1554 | 34 | 6600 |  | 1 | 0.49 | 19 |  | -2.16 | 1574 | 1635 | 0 | 3.53 | 0 | 20 | 59 | 51 | Y |  | 2018-08-22 21:01 | 68 | 1089 | 32 | 32 | 33 | 33 | 32 | 32 | 31 | 29 | 28 | 27 | 25 |  |  | 25 | 31 | 33 | 25 | 32 | -0.2 |  | 39.98 | Y | -0.4 | [7 empty] | N | N | N | N | 140 | 0.52 | 53 | 99708 | 90870 | 670 | 12300 | 14 | 2 | 10 | 2018-08-22 21:11 | 1574 | 120 |  | 21 |  | *후HEAT L/D교체 작업중 롱노즐 전손으로 작업지연 20%이상 감속 주입 | [14 empty] | 108.97 | 100 | 0 | 0 | 0 |  | 450 | 300 | 선택 | 선택 | 0 | 0 | 0 |  | 450 | 300 | 선택 | 선택 | 해제 | 미정 | 미정 | 미정 | 미정 |  | 미정 | RB180.00 | H
A47514 | 2018-08-22 | 1 | A | TUNDISH교체 | 1 | A | STB2 | 베어링강 | STB (SF) | BM#1 | 1598 | 48 | 1591 | 1532 | 44 | 7000 |  | 3 | 0.31 | 25 |  | -1.88 | 1535 | 1591 | 12.34 | 0 |  | 36 | 21 | 84 | Y |  | 2018-08-22 21:33 | 79 | 1086 | 22 | 25 | 24 | 28 | 30 | 33 | 33 | 34 | 34 | 33 | 34 |  |  | 34 | 31 | 34 | 33 | 34 | -0.1 |  | 10.02 | Y | 0.2 |  | 1.94 | 1.94 |  |  |  |  | Y | N | N | M | 230 | 0.46 | 58 | 101508 | 94580 | 7270 | 14680 | 15 | 2 |  | 2018-08-22 21:41 | 1535 | 121 |  | 32 |  | *T/D가열온도:자동-1350`.수동건-1342`.STR#1:1050.STR#2:1081.T/D FLUX 유:15,용:225,탄화왕겨 200kg 투입 | [14 empty] | 99.66 | 100 | 1500 | 0 | 0 |  | 650 |  | 선택 | 해제 | 1500 | 0 | 0 |  | 650 |  | 선택 | 해제 | 선택 | 미정 | 미정 | 선택 | 선택 |  | 미정 | BT180180 | H
B47410 | 2018-08-22 | 2 | A |  | 9 | A | AE8822H1 | 소입성보증강 | C1 | BM#2 | 1603 | 40 | 1644 | 1574 | 30 | 5600 |  | 1 | 0.39 | 19 |  | -1.8 | 1573 | 1628 | 0 | 2.22 | 0 | 5 | 74 | 43 | Y |  | 2018-08-22 21:59 | 67 | 1088 | 21 | 29 | 33 | 36 | 37 | 37 | 37 | 36 | 35 | 34 | 33 | 32 |  | 32 | 33 | 37 | 32 | 37 | -0.14 | Y | 34.98 | Y | -0.2 | [7 empty] | N | N | N | N | 130 | 0.47 | 60 | 98040 | 97160 | 1400 | 15000 | 14 | 2 | 20 | 2018-08-22 22:03 | 1573 | 121 |  | 20 |  | *롱노즐 절손으로 롱노즐 교체 *전공정 요청 감속주입 | [14 empty] | 99.53 | 100 | 0 | 0 | 0 |  | 450 | 300 | 선택 | 선택 | 0 | 0 | 0 |  | 450 | 300 | 선택 | 선택 | 해제 | 미정 | 미정 | 미정 | 선택 | 2 | 미정 | RB180.00 | H
A47515 | 2018-08-22 | 1 | A |  | 2 | A | STB2 | 베어링강 | STB (SF) | BM#1 | 1596 | 41 | 1575 | 1543 | 34 | 5700 |  | 3 | 0.31 | 25 |  | -2.09 | 1515 | 1575 | 11.99 | 0 |  | 10 | 43 | 95 | Y |  | 2018-08-22 22:50 | 59 | 1088 | 34 | 38 | 37 | 37 | 31 | 31 | 30 | 29 | 29 | 28 | 28 | 27 | 26 | 26 | 31 | 37 | 26 | 0 | -0.22 |  | 50 | Y | -0.2 |  |  |  | 1.9 |  |  |  | Y | Y | Y | Y | 220 | 0.48 | 62 | 84590 | 98580 | 6980 | 16300 | 15 | 2 |  | 2018-08-22 22:58 | 1515 | 107 |  | 16 | [16 empty] | 80.14 | 100 | 0 | 0 | 0 |  | 650 |  | 선택 | 해제 | 0 | 0 | 0 |  | 650 |  | 선택 | 해제 | 선택 | 미정 | 미정 | 선택 | 미정 |  | 미정 | BT180180 | H
B47411 | 2018-08-22 | 2 | A |  | 10 | A | AE8822H1 | 소입성보증강 | C1 | BM#2 | 1581 | 43 | 1656 | 1535 | 33 | 6900 |  | 1 | 0.33 | 19 |  | -2.65 | 1576 | 1652 | 0 | 8.72 | 0 | 21 | 74 | 42 | Y |  | 2018-08-22 22:55 | 70 | 1089 | 28 | 31 | 33 | 34 | 35 | 35 | 35 | 34 | 33 | 32 | 30 | 28 |  | 28 | 32 | 35 | 28 | 35 | -0.2 | Y | 35.02 | Y | -0.4 | [7 empty] | N | N | N | N | 120 | 0.47 | 59 | 98040 | 90740 | 2300 | 14200 | 14 | 2 |  | 2018-08-22 23:00 | 1576 | 125 |  | 27 |  | *전공정 요청 감속주입 | [14 empty] | 106.57 | 100 | 0 | 0 | 0 |  | 450 | 300 | 선택 | 선택 | 0 | 0 | 0 |  | 450 | 300 | 선택 | 선택 | 해제 | 미정 | 미정 | 미정 | 미정 |  | 미정 | RB180.00 | C
A47516 | 2018-08-22 | 1 | A |  | 3 | A | STB2 | 베어링강 | STB (SF) | BM#1 | 1584 | 42 | 1553 | 1564 | 28 | 4800 |  | 3 | 0.32 | 26 |  | -1 | 1523 | 1553 | 13.79 | 0 |  | 32 | 31 | 103 | Y |  | 2018-08-22 23:49 | 67 | 1088 | 25 | 28 | 31 | 34 | 34 | 35 | 34 | 34 | 34 | 33 | 33 | 32 | 32 | 32 | 32 | 35 | 32 | 34 | -0.04 | Y | 34.98 | Y | 0 |  |  |  | 1.42 |  |  |  | Y | Y | Y | Y | 210 | 0.48 | 63 | 84590 | 97320 | 7010 | 15800 | 15 | 2 |  | 2018-08-22 23:55 | 1523 | 106 |  | 21 | [16 empty] | 81.1 | 100 | 0 | 0 | 0 |  | 650 |  | 선택 | 해제 | 0 | 0 | 0 |  | 650 |  | 선택 | 해제 | 선택 | 미정 | 미정 | 선택 | 미정 |  | 미정 | BT180180 | H
B47412 | 2018-08-22 | 2 | A |  | 11 | A | AE8822H1 | 소입성보증강 | C1 | BM#2 | 1597 | 55 | 1644 | 1564 | 39 | 8100 |  | 1 | 0.32 | 18 |  | -2.15 | 1575 | 1640 | 0.36 | 6.99 | 0 | 19 | 36 | 36 | Y |  | 2018-08-23 00:09 | 69 | 1133 | 24 | 36 | 45 | 49 | 51 | 52 | 52 | 51 | 51 | 50 | 49 | 47 | 46 | 44 | 46 | 52 | 44 | 51 | -0.2 | Y | 40 | Y | -0.4 | [7 empty] | N | N | N | N | 110 | 0.49 | 67 | 95724 | 108760 | 2310 | 13700 | 14 | 2 | 35 | 2018-08-23 00:11 | 1589 | 129 |  | 15 |  | *주입말 전공정 지연 감속주입 | [14 empty] | 85.85 | 100 | 0 | 0 | 0 |  | 450 | 300 | 선택 | 선택 | 0 | 0 | 0 |  | 450 | 300 | 선택 | 선택 | 해제 | 미정 | 미정 | 미정 | 미정 |  | 미정 | RB130.00 | C
A47517 | 2018-08-22 | 1 | A |  | 4 | A | STB2 | 베어링강 | STB (SF) | BM#1 | 1591 | 40 | 1558 | 1548 | 34 | 5700 |  | 3 | 0.35 | 25 |  | -1.19 | 1522 | 1558 | 13.62 | 0 |  | 11 | 55 | 69 | Y |  | 2018-08-23 00:46 | 66 | 1091 | 32 | 33 | 34 | 34 | 34 | 34 | 33 | 32 | 31 | 30 | 30 | 29 | 29 | 28 | 32 | 34 | 28 | 34 | -0.11 |  | 54.98 | Y | -0.2 |  |  |  | 1.49 |  |  |  | Y | Y | Y | Y | 200 | 0.48 | 66 | 101508 | 104800 | 7050 | 15330 | 15 | 2 |  | 2018-08-23 00:54 | 1522 | 106 |  | 29 | [16 empty] | 90.79 | 100 | 0 | 0 | 0 |  | 650 |  | 선택 | 해제 | 0 | 0 | 0 |  | 650 |  | 선택 | 해제 | 선택 | 미정 | 미정 | 선택 | 미정 |  | 미정 | BT180180 | H
B47413 | 2018-08-22 | 2 | A |  | 12 | A | AE8822H1 | 소입성보증강 | C1 | BM#2 | 1620 | 42 | 1624 | 1565 | 32 | 6300 |  | 1 | 0.43 | 18 |  | -2.25 | 1576 | 1629 | 0 | 5.62 | 0 | 20 | 60 | 61 | Y |  | 2018-08-23 01:21 | 70 | 1120 | 41 | 37 | 35 | 33 | 31 | 30 | 29 | 28 | 26 | 25 | 24 | 23 |  | 23 | 30 | 35 | 23 | 0 | -0.27 |  | 45 | Y | -0.2 | [7 empty] | N | N | N | N | 150 | 0.52 | 58 | 95724 | 100660 | 600 | 13900 | 14 | 2 |  | 2018-08-23 01:19 | 1576 | 115 |  | 14 | [16 empty] | 94.59 | 100 | 0 | 0 | 0 |  | 450 | 300 | 선택 | 선택 | 0 | 0 | 0 |  | 450 | 300 | 선택 | 선택 | 해제 | 미정 | 미정 | 미정 | 미정 |  | 미정 | RB130.00 | C
A47518 | 2018-08-22 | 1 | A |  | 5 | A | STB2 | 베어링강 | STB (SF) | BM#1 | 1590 | 40 | 1568 | 1557 | 31 | 5300 |  | 3 | 0.33 | 26 |  | -1.41 | 1526 | 1568 | 15.76 | 0 |  | 36 | 22 | 65 | Y |  | 2018-08-23 01:48 | 70 | 1130 | 27 | 29 | 31 | 33 | 34 | 34 | 34 | 33 | 33 | 32 | 32 | 30 |  | 30 | 32 | 34 | 30 | 34 | -0.1 | Y | 35 | Y | -0.4 |  |  |  | 1.58 |  |  |  | Y | Y | Y | Y | 190 | 0.48 | 60 | 101508 | 96570 | 7040 | 15070 | 15 | 2 |  | 2018-08-23 01:53 | 1526 | 117 |  | 38 | [16 empty] | 98.03 | 100 | 0 | 0 | 0 |  | 650 |  | 선택 | 해제 | 0 | 0 | 0 |  | 650 |  | 선택 | 해제 | 선택 | 미정 | 미정 | 선택 | 미정 |  | 미정 | BT180180 | H
B47414 | 2018-08-22 | 2 | A |  | 13 | A | AE8822H1 | 소입성보증강 | C1 | BM#2 | 1614 | 43 | 1626 | 1534 | 34 | 6800 |  | 1 | 0.39 | 18 |  | -1.66 | 1574 | 1615 | 0 | 2.5 | 0 | 5 | 75 | 66 | Y |  | 2018-08-23 02:11 | 68 | 1134 | 20 | 25 | 29 | 31 | 32 | 32 | 32 | 31 | 31 | 30 | 29 | 28 |  | 28 | 29 | 32 | 28 | 32 | -0.11 | Y | 34.98 | Y | -0.2 | [7 empty] | N | N | N | N | 140 | 0.52 | 59 | 96689 | 101600 | 2650 | 12700 | 14 | 2 |  | 2018-08-23 02:14 | 1574 | 120 |  | 25 | [16 empty] | 92.53 | 100 | 0 | 0 | 0 |  | 450 | 300 | 선택 | 선택 | 0 | 0 | 0 |  | 450 | 300 | 선택 | 선택 | 해제 | 미정 | 미정 | 미정 | 미정 |  | 미정 | RB130.00 | C
B47415 | 2018-08-22 | 2 | A | TUNDISH교체전 | 14 | A | AE8822H1 | 소입성보증강 | C1 | BM#2 | 1599 | 41 | 1644 | 1544 | 35 | 8400 |  | 1 | 0.38 | 18 |  | -2.09 | 1571 | 1634 | 0 | 6.92 | 0 | 21 | 75 | 59 | Y |  | 2018-08-23 03:14 | 65 | 1098 | 23 | 28 | 31 | 32 | 32 | 32 | 32 | 31 | 30 | 28 | 26 |  |  | 26 | 30 | 32 | 26 | 32 | -0.17 | Y | 35 | Y | -0.4 | [7 empty] | N | N | N | N | 130 | 0.51 | 54 | 99317 | 92350 | 2150 | 2500 | 14 | 2 |  | 2018-08-23 03:12 | 1571 | 128 |  | 25 |  | *주입말 전공정 지연 감속주입 | 754559BEE0C34C61854C523B6428EDD1 | 785E6B4BBD7D4205BD08316B4C9947F1 | DA12451047C84E4AAF3D2BF5EE115EF6 | [11 empty] | 105.1 | 78.57 | 0 | 2929 | 0 |  | 450 | 300 | 선택 | 선택 | 0 | 2633 | 0 |  | 450 | 300 | 선택 | 선택 | 해제 | 미정 | 미정 | 미정 | 미정 |  | 미정 | RB180.00 | C
A47519 | 2018-08-22 | 1 | A |  | 6 | A | STB2 | 베어링강 | STB (SF) | BM#1 | 1604 | 40 | 1574 | 1543 | 34 | 5800 |  | 3 | 0.32 | 25 |  | -1.9 | 1517 | 1574 | 16.26 | 0 |  | 10 | 44 | 63 | Y |  | 2018-08-23 02:52 | 61 | 1132 | 28 | 27 | 28 | 28 | 28 | 28 | 27 | 27 | 26 | 25 | 25 | 24 | 23 | 22 | 26 | 28 | 22 | 28 | -0.11 |  | 54.97 | Y | -0.2 |  |  |  | 1.43 |  |  |  | Y | Y | Y | Y | 180 | 0.48 | 66 | 101508 | 106660 | 7030 | 16100 | 15 | 2 |  | 2018-08-23 03:00 | 1517 | 121 |  | 37 | [16 empty] | 89.32 | 100 | 0 | 0 | 0 |  | 650 |  | 선택 | 해제 | 0 | 0 | 0 |  | 650 |  | 선택 | 해제 | 선택 | 미정 | 미정 | 선택 | 미정 |  | 미정 | BT180180 | H
A47520 | 2018-08-22 | 1 | A |  | 7 | A | STB2 | 베어링강 | STB (SF) | BM#1 | 1580 | 41 | 1562 | 1559 | 34 | 5700 |  | 3 | 0.32 | 25 |  | -1.34 | 1522 | 1562 | 13.22 | 0 |  | 32 | 32 | 58 | Y |  | 2018-08-23 03:55 | 66 | 1126 | 21 | 23 | 27 | 29 | 31 | 31 | 31 | 30 | 30 | 29 | 29 | 28 | 28 | 27 | 28 | 31 | 27 | 31 | -0.09 | Y | 45 | Y | -0.2 |  |  |  | 1.47 |  |  |  | Y | Y | Y | Y | 230 | 0.48 | 67 | 101508 | 105490 | 7030 | 15570 | 15 | 2 |  | 2018-08-23 04:19 | 1522 | 125 |  | 44 | [16 empty] | 90.23 | 100 | 0 | 0 | 0 |  | 650 |  | 선택 | 해제 | 0 | 0 | 0 |  | 650 |  | 선택 | 해제 | 선택 | 미정 | 미정 | 선택 | 미정 |  | 미정 | BT180180 | H
B47416 | 2018-08-22 | 2 | C | TUNDISH교체 | 1 | A | AE1040M | 탄소강 | B | BM#2 | 1580 | 52 | 1667 | 1557 | 45 | 8800 |  | 1 | 0.37 | 20 |  | -2.34 | 1598 | 1665 | 2.79 | 0 | 0 | 19 | 37 | 48 | N | 1 | 2018-08-23 04:26 | 99 | 1109 | -363 | -306 | 33 | 31 | 28 | 33 | 38 | 41 | 42 | 43 | 43 | 44 | 44 | 43 | 39 | 44 | 43 | 43 | 0 |  | 10 | Y | -0.2 | 1.2 | 1.92 | 1.79 |  |  |  |  | N | N | N | N | 150 | 0.47 | 64 | 93049 | 103940 | -440 | 15500 | 8 | 1 | 10 | 2018-08-23 04:25 | 1598 | 149 |  | 36 |  | *T/D 플럭스 120/15KG *T/D 교체 슬리브롱노즐사용 *L/D첫 HEAT 탄화왕겨투입 *강제개공 실시 ID: 301.401 | [14 empty] | 89.9 | 72.73 | 728 | 0 | 0 |  | 650 | 400 | 선택 | 선택 | 718 | 0 | 0 |  | 650 | 400 | 선택 | 선택 | 해제 | 미정 | 미정 | 미정 | 미정 |  | 미정 | BT180180 | C
A47521 | 2018-08-22 | 1 | C |  | 8 | A | STB2 | 베어링강 | STB (SF) | BM#1 | 1596 | 48 | 1566 | 1572 | 35 | 5800 |  | 3 | 0.32 | 26 |  | -1.37 | 1527 | 1568 | 12.38 | 0 |  | 11 | 56 | 51 | Y |  | 2018-08-23 05:03 | 71 | 1129 | 26 | 27 | 30 | 33 | 34 | 34 | 34 | 34 | 34 | 34 | 34 | 33 | 33 | 33 | 32 | 34 | 33 | 34 | -0.02 | Y | 44.98 | Y | 0 |  |  |  | 1.48 |  |  |  | Y | Y | Y | Y | 220 | 0.48 | 66 | 118426 | 103500 | 7010 | 16200 | 15 | 2 |  | 2018-08-23 05:09 | 1527 | 136 |  | 46 | [16 empty] | 107.17 | 100 | 0 | 0 | 0 |  | 650 |  | 선택 | 해제 | 0 | 0 | 0 |  | 650 |  | 선택 | 해제 | 선택 | 미정 | 미정 | 선택 | 미정 |  | 미정 | BT180180 | H
B47417 | 2018-08-22 | 2 | C | 잔강최소화전 | 2 | A | AE1040M | 탄소강 | B | BM#2 | 1591 | 44 | 1634 | 1547 | 32 | 6400 |  | 1 | 0.43 | 13 |  | -2.59 | 1575 | 1628 | 1.82 | 0 | 0 | 20 | 61 | 52 | Y |  | 2018-08-23 05:27 | 76 | 1135 | 42 | 33 | 28 | 25 | 22 | 20 | 19 | 18 | 17 | 15 | 14 |  |  | 14 | 23 | 28 | 14 | 0 | -0.35 |  | 40.02 | Y | -0.2 | [7 empty] | N | N | N | N |  | 0.51 | 52 | 83314 | 87110 | 15000 | 3000 | 8 | 1 |  | 2018-08-23 05:34 | 1575 | 134 |  | 40 |  | *T/D온도 낮아서 래들 잔강 15톤 내림(ΔT 13℃ ) *T/D온도 낮아서 정상적 랩핑다운 적용불가-추가 절단 500mm 실시 | [14 empty] | 81.68 | 72.73 | 0 | 3600 | 0 |  | 650 | 400 | 선택 | 선택 | 0 | 3600 | 0 |  | 650 | 400 | 선택 | 선택 | 해제 | 미정 | 미정 | 미정 | 미정 |  | 미정 | BT180180 | H
A47522 | 2018-08-22 | 1 | C |  | 9 | A | STB2 | 베어링강 | STB (SF) | BM#1 | 1597 | 42 | 1565 | 1537 | 35 | 5900 |  | 3 | 0.31 | 26 |  | -1.59 | 1516 | 1565 | 14.7 | 0 |  | 36 | 23 | 54 | Y |  | 2018-08-23 06:27 | 60 | 1130 | 31 | 29 | 29 | 29 | 29 | 28 | 28 | 27 | 26 | 25 | 25 | 25 | 24 | 24 | 28 | 29 | 24 | 29 | -0.1 |  | 50.08 | Y | -0.2 |  |  |  | 1.43 |  |  |  | Y | Y | Y | Y | 210 | 0.48 | 65 | 101508 | 98300 | 6760 | 15300 | 15 | 2 |  | 2018-08-23 06:41 | 1516 | 119 |  | 30 | [16 empty] | 96.4 | 100 | 0 | 0 | 0 |  | 650 |  | 선택 | 해제 | 0 | 0 | 0 |  | 650 |  | 선택 | 해제 | 선택 | 미정 | 미정 | 선택 | 선택 | 8 | 미정 | BT180180 | H
B47418 | 2018-08-22 | 2 | C | 잔강최소화 | 3 | A | AE1038M3 | 탄소강 | B | BM#2 | 1581 | 41 | 1634 | 1525 | 37 | 7400 |  | 1 | 0.41 | 16 |  | 0 | 1571 | 1641 | 1.42 | 0 | 0 | 5 | 76 | 58 | Y |  | 2018-08-23 06:38 | 72 | 1144 | -268 | 13 | 23 | 24 | 25 | 26 | 25 | 25 | 25 | 25 | 24 |  |  | 24 | 15 | 26 | 24 | 25 | -0.03 | Y | 24.98 | Y | -0.2 | [7 empty] | N | N | N | N | 130 | 0.5 | 52 | 96915 | 97360 | 1250 | 13800 | 8 | 1 | 20 | 2018-08-23 06:51 | 1571 | 141 |  | 34 |  | *B47419 래들 미개공 강제랜싱 1회 실시 ID:306.406 | [14 empty] | 97.89 | 76.92 | 2500 | 0 | 0 |  | 650 | 400 | 선택 | 해제 | 2500 | 0 | 0 |  | 650 | 400 | 선택 | 해제 | 해제 | 미정 | 미정 | 미정 | 선택 | 2 | 미정 | SB110110 | C
B47419 | 2018-08-22 | 2 | C |  | 4 | A | AE1038M3 | 탄소강 | B | BM#2 | 1626 | 47 | 1665 | 1545 | 36 | 7300 |  | 1 | 0.38 | 16 |  | 0 | 1576 | 1651 | 1.31 | 0 | 0 | 21 | 76 | 53 | N | 1 | 2018-08-23 07:31 | 77 | 1120 | 22 | 28 | 31 | 34 | 36 | 36 | 36 | 35 | 34 | 32 | 30 | 28 |  | 28 | 32 | 36 | 28 | 36 | -0.23 | Y | 35 | Y | -0.4 | [7 empty] | N | N | N | N | 110 | 0.49 | 57 | 96915 | 94480 | 2560 | 15500 | 8 | 1 |  | 2018-08-23 07:42 | 1576 | 138 |  | 37 | [16 empty] | 99.91 | 76.92 | 0 | 0 | 0 |  | 650 | 400 | 선택 | 해제 | 0 | 0 | 0 |  | 650 | 400 | 선택 | 해제 | 해제 | 미정 | 미정 | 미정 | 미정 |  | 미정 | SB110110 | C
A47523 | 2018-08-23 | 1 | C |  | 10 | A | STB2 | 베어링강 | STB (SF) | BM#1 | 1592 | 43 | 1559 | 1537 | 37 | 6100 |  | 3 | 0.32 | 28 |  | -1.22 | 1519 | 1559 | 16.22 | 0 |  | 10 | 45 | 67 | Y |  | 2018-08-23 07:37 | 63 | 1095 | 24 | 27 | 30 | 32 | 34 | 34 | 34 | 33 | 32 | 32 | 32 | 31 | 31 | 31 | 31 | 34 | 31 | 34 | -0.07 | Y | 40.03 | Y | 0 |  |  |  | 1.33 |  |  |  | Y | Y | Y | Y | 200 | 0.48 | 63 | 101508 | 98250 | 5920 | 16500 | 15 | 2 |  | 2018-08-23 07:44 | 1519 | 112 |  | 25 | [16 empty] | 96.44 | 100 | 0 | 0 | 0 |  | 650 |  | 선택 | 해제 | 0 | 0 | 0 |  | 650 |  | 선택 | 해제 | 선택 | 미정 | 미정 | 선택 | 해제 |  | 미정 | BT180180 | H
A47524 | 2018-08-23 | 1 | C |  | 11 | A | STB2 | 베어링강 | STB (SF) | BM#1 | 1569 | 40 | 1569 | 1537 | 30 | 4800 |  | 3 | 0.32 | 28 |  | -1.52 | 1520 | 1569 | 16.44 | 0 |  | 32 | 33 | 64 | Y |  | 2018-08-23 08:37 | 64 | 1096 | 31 | 31 | 31 | 32 | 32 | 32 | 32 | 32 | 31 | 31 | 30 | 30 | 29 | 28 | 31 | 32 | 28 | 32 | -0.08 | Y | 50 | Y | -0.2 |  |  |  | 1.53 |  |  |  | Y | Y | Y | Y | 190 | 0.47 | 66 | 101508 | 97250 | 7000 | 16300 | 15 | 2 |  | 2018-08-23 08:50 | 1520 | 116 |  | 29 |  | *전공정요청 감속주입 정속유지 미준수ID:104~106.204~206 | [14 empty] | 97.37 | 100 | 0 | 0 | 0 |  | 650 |  | 선택 | 해제 | 0 | 0 | 0 |  | 650 |  | 선택 | 해제 | 선택 | 미정 | 미정 | 선택 | 미정 |  | 미정 | BT180180 | H
B47420 | 2018-08-23 | 2 | C |  | 5 | A | AE1038M3 | 탄소강 | B | BM#2 | 1597 | 50 | 1634 | 1525 | 37 | 8100 |  | 1 | 0.37 | 15 |  | 0 | 1573 | 1633 | 1.08 | 0 | 0 | 19 | 38 | 30 | Y |  | 2018-08-23 08:40 | 74 | 1091 | 25 | 32 | 36 | 39 | 41 | 41 | 41 | 40 | 39 | 38 | 37 | 35 | 33 | 31 | 36 | 41 | 31 | 41 | -0.22 | Y | 45 | Y | -0.4 | [7 empty] | N | N | N | N | 110 | 0.46 | 69 | 99190 | 102360 | 1710 | 15000 | 8 | 1 |  | 2018-08-23 08:48 | 1573 | 129 |  | 27 | 13 | *전공정 요청 20%이상 감속주입,이상공정 등록 및 생관통보(전기로 전극 절손) | [14 empty] | 95.38 | 76.92 | 0 | 0 | 0 |  | 650 | 400 | 선택 | 해제 | 0 | 0 | 0 |  | 650 | 400 | 선택 | 해제 | 해제 | 미정 | 미정 | 미정 | 미정 |  | 미정 | SB110110 | C
A47525 | 2018-08-23 | 1 | C |  | 12 | A | STB2 | 베어링강 | STB (SF) | BM#1 | 1588 | 38 | 1567 | 1549 | 30 | 4700 |  | 3 | 0.32 | 28 |  | -1.45 | 1521 | 1567 | 17.05 | 0 |  | 11 | 57 | 63 | Y |  | 2018-08-23 09:35 | 65 | 1096 | 28 | 29 | 31 | 34 | 34 | 35 | 35 | 34 | 34 | 33 | 33 | 32 | 32 | 32 | 33 | 35 | 32 | 34 | -0.04 | Y | 35 | Y | 0 |  |  |  | 1.24 |  |  |  | Y | Y | Y | Y | 180 | 0.48 | 64 | 95763 | 100150 | 6890 | 15300 | 15 | 2 |  | 2018-08-23 09:42 | 1521 | 116 |  | 38 | [16 empty] | 89.37 | 100 | 0 | 0 | 0 |  | 650 |  | 선택 | 해제 | 0 | 0 | 0 |  | 650 |  | 선택 | 해제 | 선택 | 미정 | 미정 | 선택 | 미정 |  | 미정 | BT180180 | H
B47421 | 2018-08-23 | 2 | C |  | 6 | B | AE1038M3 | 탄소강 | B | BM#2 | 1653 | 40 | 1634 | 1564 | 31 | 6000 |  | 1 | 0.45 | 15 |  | 0 | 1577 | 1635 | 1.26 | 0 | 0 | 20 | 62 | 43 | Y |  | 2018-08-23 09:41 | 78 | 1083 | 27 | 29 | 32 | 33 | 34 | 33 | 33 | 32 | 30 | 30 | 29 | 28 | 27 | 25 | 30 | 34 | 25 | 33 | -0.2 | Y | 44.98 | Y | -0.4 | [7 empty] | N | N | N | N | 100 | 0.46 | 69 | 96915 | 105260 | 70 | 14700 | 8 | 1 | 20 | 2018-08-23 10:01 | 1577 | 140 |  | 39 |  | *전공정 요청 감속주입 | [14 empty] | 93.19 | 76.92 | 0 | 0 | 0 |  | 650 | 400 | 선택 | 해제 | 0 | 0 | 0 |  | 650 | 400 | 선택 | 해제 | 해제 | 미정 | 미정 | 미정 | 선택 | 3 | 미정 | SB110110 | C
A47526 | 2018-08-23 | 1 | C |  | 13 | A | STB2 | 베어링강 | STB (SF) | BM#1 | 1596 | 40 | 1563 | 1539 | 33 | 5500 |  | 3 | 0.33 | 28 |  | -1.39 | 1518 | 1563 | 18.81 | 0 |  | 36 | 24 | 53 | Y |  | 2018-08-23 10:52 | 62 | 1098 | 31 | 32 | 34 | 35 | 35 | 34 | 34 | 34 | 34 | 33 | 32 | 32 | 31 | 31 | 33 | 35 | 31 | 34 | -0.09 | Y | 45 | Y | -0.2 |  |  |  | 1.31 |  |  |  | Y | Y | Y | Y | 230 | 0.48 | 65 | 101508 | 100100 | 6640 | 15600 | 15 | 2 |  | 2018-08-23 11:00 | 1518 | 118 |  | 28 | [16 empty] | 94.78 | 100 | 0 | 0 | 0 |  | 650 |  | 선택 | 해제 | 0 | 0 | 0 |  | 650 |  | 선택 | 해제 | 선택 | 미정 | 미정 | 선택 | 미정 |  | 미정 | BT180180 | H
B47422 | 2018-08-23 | 2 | C |  | 7 | A | AE1038M3 | 탄소강 | B | BM#2 | 1623 | 50 | 1664 | 1536 | 37 | 7600 |  | 1 | 0.42 | 16 |  | 0 | 1569 | 1593 | 2.39 | 0 | 0 | 5 | 77 | 34 | Y |  | 2018-08-23 11:00 | 70 | 1092 | 22 | 28 | 30 | 31 | 33 | 34 | 33 | 34 | 34 | 33 | 33 | 32 | 32 | 32 | 31 | 34 | 32 | 34 | -0.05 | Y | 35 | Y | 0 | [7 empty] | N | N | N | N | 150 | 0.46 | 64 | 104130 | 96470 | 3540 | 14500 | 8 | 1 | 10 | 2018-08-23 11:23 | 1561 | 152 |  | 32 |  | *전공정 요청 감속주입 | [14 empty] | 101.1 | 100 | 0 | 0 | 0 |  | 650 | 400 | 선택 | 해제 | 0 | 0 | 0 |  | 650 | 400 | 선택 | 해제 | 해제 | 미정 | 미정 | 미정 | 미정 |  | 미정 | SB090090 | C
A47527 | 2018-08-23 | 1 | C | TUNDISH교체전 | 14 | A | STB2 | 베어링강 | STB (SF) | BM#1 | 1587 | 37 | 1560 | 1538 | 30 | 5000 |  | 3 | 0.34 | 28 |  | -1.39 | 1515 | 1560 | 13.9 | 0 |  | 10 | 46 | 60 | Y |  | 2018-08-23 12:01 | 59 | 1086 | 31 | 31 | 31 | 31 | 31 | 30 | 29 | 29 | 28 | 28 | 27 | 26 | 26 | 25 | 29 | 31 | 25 | 31 | -0.11 |  | 55 | Y | -0.2 |  |  |  | 1.24 |  |  |  | Y | Y | Y | M | 220 | 0.48 | 67 | 99956 | 103050 | 7000 | 2000 | 15 | 2 |  | 2018-08-23 12:08 | 1515 | 103 |  | 24 |  |  | F50319A8ED4F49CDA45A68B935825EB0 | 3E35055F51CC4F4AAC527BE351FC0740 | 5A929266D22F432391AB21EE9E191DD2 | [11 empty] | 90.83 | 100 | 0 | 3500 | 0 |  | 650 |  | 선택 | 해제 | 0 | 3500 | 0 |  | 650 |  | 선택 | 해제 | 선택 | 미정 | 미정 | 선택 | 미정 |  | 미정 | BT180180 | H
B47423 | 2018-08-23 | 2 | C |  | 8 | B | AE1038M3 | 탄소강 | B | BM#2 | 1593 | 49 | 1616 | 1544 | 38 | 7400 |  | 1 | 0.35 | 15 |  | 0 | 1634 | 1634 | 1.97 | 0 |  | 21 | 77 | 65 | Y |  | 2018-08-23 12:15 | 135 | 1083 | 30 | 38 | 42 | 43 | 44 | 44 | 44 | 43 | 42 | 41 | 40 | 39 | 37 | 35 | 40 | 44 | 35 | 44 | -0.2 | Y | 45.02 | Y | -0.4 | [7 empty] | N | N | N | N | 140 | 0.44 | 68 | 92560 | 98480 | 1600 | 16400 | 8 | 1 |  | 2018-08-23 12:34 | 1577 | 108 |  | 24 |  | *전공정 요청 감속주입 | [14 empty] | 93.12 | 100 | 0 | 0 | 0 |  | 650 | 400 | 선택 | 해제 | 0 | 0 | 0 |  | 650 | 400 | 선택 | 해제 | 해제 | 미정 | 미정 | 미정 | 미정 |  | 미정 | SB090090 | H
B47424 | 2018-08-23 | 2 | D | 연주종료 | 9 | B | AE1038M3 | 탄소강 | B | BM#2 | 1659 | 51 | 1647 | 1605 | 29 | 4900 |  | 1 | 0.34 | 16 |  | 0 | 1578 | 1625 | 1.79 | 0 | 0 | 19 | 39 | 97 | Y |  | 2018-08-23 13:38 | 79 | 1102 | 32 | 37 | 42 | 45 | 46 | 46 | 46 | 45 | 44 | 42 | 40 | 37 |  | 37 | 42 | 46 | 37 | 46 | -0.26 | Y | 35 | Y | -0.6 | [7 empty] | N | N | N | N | 130 | 0.48 | 55 | 80990 | 88610 | 2390 | 2000 | 8 | 1 |  | 2018-08-23 13:45 | 1578 | 112 |  | 12 |  |  | DDD2DB43C7064D43A76C133601C721C0 | 03CC133A82FB4AED9FA2F8D5319536A8 | F66AC2BC27AE4E208B7A974A68933D03 |  |  | 723D51FC4E40416B8CD43E7A6FCC25F6 | 9D589C3B9BC6423DBCA5BDDE3CE9D9AF | 2A136EE7275F408593FD2894273DAABB |  | A6C584750F1A40CE9BB8AEF2265A9E96 | 2AAE476261B542598E8467563539F738 | EA0B8FBE02594F799D62B89F04ED9C09 |  |  | 89 | 100 | 0 | 3500 | 0 |  | 650 | 400 | 선택 | 해제 | 0 | 3860 | 0 |  | 650 | 400 | 선택 | 해제 | 해제 | 미정 | 미정 | 미정 | 미정 |  | 미정 | SB090090 | H
A47528 | 2018-08-23 | 1 | D | TUNDISH교체 | 1 | A | 42CRMO4MS2 | 합금강 | E1 | BM#1 | 1591 | 47 | 1612 | 1521 | 41 | 8300 |  | 3 | 0.31 | 25 |  | -1.49 | 1569 | 1612 | 9.88 | 0 |  | 32 | 34 | 63 | Y |  | 2018-08-23 13:18 | 76 | 1099 | -12 | -138 | 17 | 11 | 11 | 16 | 20 | 21 | 23 | 24 | 24 | 24 | 25 | 25 | 20 | 25 | 25 | 24 | 0 |  | 5 | Y | 0 |  | 2.85 | 2.79 | 1.98 | 0.23 |  |  | N | N | N | N | 230 | 0.47 | 68 | 100500 | 103620 | 7530 | 15200 | 12 | 1 |  | 2018-08-23 13:41 | 1569 | 123 |  | 37 |  | *T/Dflux 유15kg 용225kg *탄화왕겨200KG투입 *수소측정기준초과(10분) 이상공정등록 ID:101.102.201.202 생관통보 | [14 empty] | 90.42 | 100 | 1500 | 0 | 0 |  | 650 |  | 선택 | 해제 | 1500 | 0 | 0 |  | 650 |  | 선택 | 해제 | 해제 | 미정 | 미정 | 선택 | 미정 |  | 미정 | BM510510 | C
A47529 | 2018-08-23 | 1 | D |  | 2 | A | 42CRMO4MS | 합금강 | E1 | BM#1 | 1609 | 43 | 1601 | 1544 | 33 | 6400 |  | 3 | 0.32 | 25 |  | -1.28 | 1564 | 1601 | 16.72 | 0 |  | 11 | 58 | 78 | Y |  | 2018-08-23 14:16 | 71 | 1093 | 25 | 23 | 23 | 24 | 25 | 25 | 24 | 24 | 24 | 24 | 24 | 24 | 24 | 24 | 24 | 25 | 24 | 25 | -0.03 | Y | 40 | Y | 0 |  |  |  | 1.45 | 0.23 |  |  | N | N | N | N | 220 | 0.48 | 62 | 100500 | 96500 | 6990 | 16100 | 12 | 1 |  | 2018-08-23 14:25 | 1564 | 131 |  | 48 | [16 empty] | 96.54 | 100 | 0 | 0 | 300 |  | 650 |  | 선택 | 해제 | 0 | 0 | 0 |  | 650 |  | 선택 | 해제 | 해제 | 미정 | 미정 | 선택 | 미정 |  | 미정 | BM510510 | C
A47530 | 2018-08-23 | 1 | D |  | 3 | A | 42CRMO4MS | 합금강 | E1 | BM#1 | 1611 | 45 | 1624 | 1554 | 38 | 6800 |  | 3 | 0.3 | 25 |  | -1.5 | 1559 | 1602 | 12.68 | 0 |  | 36 | 25 | 71 | Y |  | 2018-08-23 15:26 | 66 | 1098 | 24 | 23 | 25 | 27 | 27 | 27 | 27 | 26 | 25 | 25 | 24 | 24 | 24 | 23 | 25 | 27 | 23 | 27 | -0.08 | Y | 50.02 | Y | -0.2 | [7 empty] | N | N | N | N | 210 | 0.47 | 70 | 100500 | 103650 | 6990 | 15600 | 12 | 1 |  | 2018-08-23 15:36 | 1559 | 135 |  | 41 | [16 empty] | 90.3 | 100 | 0 | 0 | 0 |  | 650 |  | 선택 | 해제 | 0 | 0 | 0 |  | 650 |  | 선택 | 해제 | 해제 | 미정 | 미정 | 선택 | 미정 |  | 미정 | BM510510 | C
B47425 | 2018-08-23 | 2 | D |  | 4 | A | 42CRMO4MS | 합금강 | E1 | BM#1 | 1600 | 53 | 1614 | 1545 | 39 | 8100 |  | 3 | 0.33 | 25 |  | -1.93 | 1558 | 1614 | 26.09 | 0 |  | 20 | 63 | 181 | Y |  | 2018-08-23 16:46 | 65 | 1087 | 22 | 25 | 28 | 30 | 31 | 32 | 32 | 32 | 31 | 30 | 30 | 29 | 29 | 28 | 29 | 32 | 28 | 32 | -0.1 | Y | 39.97 | Y | -0.2 | [7 empty] | N | N | N | N | 200 | 0.46 | 68 | 100500 | 100460 | 6550 | 16000 | 12 | 1 |  | 2018-08-23 17:02 | 1558 | 144 |  | 32 | [16 empty] | 92.97 | 100 | 0 | 0 | 0 |  | 650 |  | 선택 | 해제 | 0 | 0 | 0 |  | 650 |  | 선택 | 해제 | 해제 | 미정 | 미정 | 선택 | 미정 |  | 미정 | BM510510 | C
A47531 | 2018-08-23 | 1 | D |  | 5 | A | 42CRMO4MS | 합금강 | E1 | BM#1 | 1586 | 46 | 1586 | 1521 | 42 | 6900 |  | 3 | 0.32 | 25 |  | -1.1 | 1553 | 1586 | 15.71 | 0 |  | 10 | 47 | 161 | Y |  | 2018-08-23 17:59 | 60 | 1088 | 26 | 23 | 21 | 20 | 20 | 19 | 18 | 17 | 17 | 16 | 16 | 15 | 15 | 15 | 19 | 21 | 15 | 0 | -0.12 |  | 50 | Y | 0 | [7 empty] | N | N | N | N | 190 | 0.49 | 65 | 100500 | 100020 | 7040 | 15800 | 12 | 1 |  | 2018-08-23 18:09 | 1553 | 112 |  | 29 | [16 empty] | 93.36 | 100 | 0 | 0 | 0 |  | 650 |  | 선택 | 해제 | 0 | 0 | 0 |  | 650 |  | 선택 | 해제 | 해제 | 미정 | 미정 | 선택 | 미정 |  | 미정 | BM510510 | C
A47532 | 2018-08-23 | 1 | D |  | 6 | A | 42CRMO4MS | 합금강 | E1 | BM#1 | 1607 | 47 | 1591 | 1540 | 41 | 6100 |  | 3 | 0.31 | 25 |  | -1.42 | 1550 | 1591 | 14 | 0 |  | 32 | 35 | 142 | Y |  | 2018-08-23 19:02 | 57 | 1087 | 14 | 15 | 17 | 18 | 18 | 18 | 18 | 18 | 18 | 17 | 17 | 17 |  | 17 | 17 | 18 | 17 | 18 | -0.03 | Y | 40 | Y | 0 | [7 empty] | N | N | N | N | 180 | 0.49 | 57 | 100500 | 90290 | 7090 | 14800 | 12 | 1 |  | 2018-08-23 19:09 | 1550 | 117 |  | 31 |  | STR#2 ID 201.202 머쉰이상으로 수동절단함. 절단면 불량 | [14 empty] | 102.71 | 100 | 0 | 0 | 0 |  | 650 |  | 선택 | 해제 | 0 | 0 | 0 |  | 650 |  | 선택 | 해제 | 해제 | 미정 | 미정 | 선택 | 미정 |  | 미정 | BM510510 | C
A47533 | 2018-08-23 | 1 | D |  | 7 | A | 42CRMO4MS | 합금강 | E1 | BM#1 | 1575 | 40 | 1598 | 1513 | 33 | 6300 |  | 3 | 0.3 | 25 |  | -1.56 | 1553 | 1598 | 13.05 | 0 |  | 36 | 26 | 68 | Y |  | 2018-08-23 20:19 | 60 | 1089 | 16 | 23 | 27 | 29 | 30 | 30 | 29 | 28 | 28 | 27 | 26 | 25 | 25 | 25 | 26 | 30 | 25 | 0 | -0.13 | Y | 39.97 | Y | 0 |  |  |  | 1.71 | 0.41 |  |  | N | N | N | N | 230 | 0.45 | 62 | 83750 | 89910 | 7070 |  | 12 | 1 |  | 2018-08-23 20:26 | 1553 | 92 |  | 13 | 18 | *전공정 작업지연, 감속주입 | [14 empty] | 85.9 | 100 | 0 | 0 | 0 |  | 650 |  | 선택 | 해제 | 0 | 0 | 300 |  | 650 |  | 선택 | 해제 | 해제 | 미정 | 미정 | 선택 | 미정 |  | 미정 | BM510510 | C
A47534 | 2018-08-23 | 1 | B |  | 8 | A | 42CRMO4MS | 합금강 | E1 | BM#1 | 1585 | 40 | 1614 | 1527 | 32 | 6400 |  | 3 | 0.31 | 25 |  | -1.45 | 1572 | 1614 | 12.19 | 0 |  | 19 | 41 | 11 | Y |  | 2018-08-23 21:20 | 79 | 1089 | 24 | 32 | 39 | 43 | 45 | 46 | 46 | 45 | 45 | 44 | 43 | 43 | 42 | 41 | 41 | 46 | 41 | 45 | -0.11 | Y | 44.98 | Y | -0.2 | [7 empty] | N | N | N | N | 220 | 0.4 | 74 | 100500 | 94460 | 7090 | 15800 | 12 | 1 |  | 2018-08-23 21:27 | 1572 | 90 |  | 16 |  | *전공정 작업지연, 감속주입 | [14 empty] | 99.01 | 100 | 0 | 0 | 0 |  | 650 |  | 선택 | 해제 | 0 | 0 | 0 |  | 650 |  | 선택 | 해제 | 해제 | 미정 | 미정 | 선택 | 미정 |  | 미정 | BM510510 | C
B47429 | 2018-08-23 | 2 | B | 연주시작 | 1 | A | SM48CH | 탄소강 | B | BM#2 | 1600 | 47 | 1655 | 1565 | 39 | 8400 |  | 1 | 0.26 | 20 |  | -2.27 | 1586 | 1667 | 0 | 2.69 | 0 | 21 | 79 | 19 | Y |  | 2018-08-23 21:13 | 95 | 1087 | 33 | 36 | 36 | 32 | 35 | 39 | 42 | 43 | 45 | 46 | 46 | 46 | 46 | 46 | 41 | 46 | 46 | 46 | 0 |  | 15 | Y | 0 |  | 2.83 | 2.83 | 1.95 |  |  |  | N | N | N | N | 150 | 0.48 | 60 | 93049 | 101740 | -740 | 15300 | 6 | 2 | 10 | 2018-08-23 21:30 | 1578 | 163 |  | 47 |  | * T/D 용강량 실측:1100mm / 19.3 TON * T/D FLUX 용탕부: 120 KG / 유탕부: 15KG 투입 * 슬리브 롱노즐( Y자형 ) 사용 * 탄화왕겨 투입 * EDGE HEATER 설비보호차원 미적용 이상공정 등록 * 첫 수소 기준값 초과로 이상공정 등록 생관통보 - 3PPM 이상으로 나와 재측정 함. | EF55A97720874365B9A64DC4BD5F3FA0 |  | 18AF17E5B52B41FDA0526493DE07C494 | [11 empty] | 92.13 | 100 | 1000 | 0 | 0 |  | 650 | 400 | 해제 | 해제 | 1000 | 0 | 0 |  | 650 | 400 | 해제 | 해제 | 해제 | 미정 | 미정 | 미정 | 미정 |  | 미정 | BT180180 | H
B47430 | 2018-08-23 | 2 | B |  | 2 | A | SM48CH | 탄소강 | B | BM#2 | 1621 | 46 | 1627 | 1560 | 31 | 6200 |  | 1 | 0.25 | 19 |  | -2.22 | 1563 | 1630 | 0 | 2.45 | 0 | 20 | 64 | 102 | Y |  | 2018-08-23 22:13 | 72 | 1087 | 43 | 36 | 32 | 29 | 27 | 26 | 25 | 23 | 22 | 21 | 20 | 18 |  | 18 | 27 | 32 | 18 | 0 | -0.31 |  | 44.97 | Y | -0.4 | [7 empty] | N | N | N | N | 140 | 0.51 | 57 | 93049 | 96330 | 920 | 15100 | 6 | 2 | 20 | 2018-08-23 22:39 | 1563 | 159 |  | 50 | [16 empty] | 95.68 | 100 | 0 | 0 | 0 |  | 650 | 400 | 선택 | 해제 | 0 | 0 | 0 |  | 650 | 400 | 선택 | 해제 | 해제 | 미정 | 미정 | 미정 | 미정 |  | 미정 | BT180180 | H
A47535 | 2018-08-23 | 1 | B |  | 9 | A | 42CRMO4MS | 합금강 | E1 | BM#1 | 1562 | 41 | 1594 | 1515 | 39 | 7600 |  | 3 | 0.3 | 25 |  | -1.61 | 1550 | 1597 | 12.29 | 0 |  | 10 | 48 | 73 | Y |  | 2018-08-23 22:27 | 57 | 1088 | 39 | 34 | 30 | 28 | 27 | 25 | 24 | 23 | 22 | 22 | 21 | 20 | 20 | 19 | 25 | 30 | 19 | 0 | -0.18 |  | 60 | Y | 0 | [7 empty] | N | N | N | N | 210 | 0.47 | 71 | 100500 | 104120 | 7100 | 15500 | 12 | 1 |  | 2018-08-23 22:34 | 1550 | 105 |  | 24 | [16 empty] | 90.46 | 0 | 0 | 0 | 0 |  | 650 |  | 선택 | 해제 | 0 | 0 | 0 |  | 650 |  | 선택 | 해제 | 해제 | 미정 | 미정 | 선택 | 미정 |  | 미정 | BM510510 | C
A47536 | 2018-08-23 | 1 | B |  | 10 | A | 42CRMO4MS | 합금강 | E1 | BM#1 | 1561 | 41 | 1588 | 1521 | 38 | 7400 |  | 3 | 0.32 | 25 |  | -1.54 | 1555 | 1600 | 14.83 | 0 |  | 32 | 36 | 77 | Y |  | 2018-08-23 23:35 | 62 | 1085 | 17 | 20 | 23 | 25 | 25 | 25 | 25 | 25 | 24 | 24 | 23 | 23 |  | 23 | 23 | 25 | 23 | 25 | -0.05 | Y | 40 | Y | 0 | [7 empty] | N | N | N | N | 200 | 0.48 | 59 | 83750 | 93160 | 7130 | 16800 | 12 | 1 |  | 2018-08-23 23:41 | 1555 | 113 |  | 28 | [16 empty] | 83.62 | 100 | 0 | 0 | 0 |  | 650 |  | 선택 | 해제 | 0 | 0 | 0 |  | 650 |  | 선택 | 해제 | 해제 | 미정 | 미정 | 선택 | 미정 |  | 미정 | BM510510 | C
B47431 | 2018-08-23 | 2 | B |  | 3 | A | SM48CH | 탄소강 | B | BM#2 | 1574 | 48 | 1614 | 1554 | 38 | 7400 |  | 1 | 0.25 | 17 |  | -2.26 | 1571 | 1633 | 0 | 2.66 | 0 | 11 | 60 | 36 | Y |  | 2018-08-23 23:20 | 80 | 1087 | 15 | 25 | 33 | 38 | 40 | 40 | 40 | 39 | 38 | 36 | 35 | 32 | 30 | 30 | 34 | 40 | 30 | 40 | -0.25 | Y | 39.98 | Y | -0.4 | [7 empty] | N | N | N | N | 130 | 0.5 | 62 | 101508 | 103830 | 470 | 14800 | 6 | 2 | 30 | 2018-08-23 23:38 | 1571 | 147 |  | 43 | [16 empty] | 97.32 | 100 | 0 | 0 | 0 |  | 650 | 400 | 선택 | 해제 | 0 | 0 | 0 |  | 650 | 400 | 선택 | 해제 | 해제 | 미정 | 미정 | 미정 | 미정 |  | 미정 | BT180180 | H
B47432 | 2018-08-23 | 2 | B |  | 4 | A | SM48CH | 탄소강 | B | BM#2 | 1594 | 52 | 1644 | 1555 | 37 | 8000 |  | 1 | 0.27 | 18 |  | -2.71 | 1566 | 1654 | 0 | 2.96 | 0 | 22 | 3 | 2206 | Y |  | 2018-08-24 00:45 | 75 | 1080 | 25 | 28 | 30 | 32 | 33 | 33 | 32 | 31 | 30 | 29 | 27 | 26 |  | 26 | 30 | 33 | 26 | 0 | -0.2 | Y | 34.98 | Y | -0.2 | [7 empty] | N | N | N | N | 120 | 0.5 | 59 | 101508 | 99090 | 560 | 15200 | 6 | 2 | 40 | 2018-08-24 00:49 | 1566 | 150 |  | 24 | 19 | [15 empty] | 101.86 | 100 | 0 | 0 | 0 |  | 650 | 400 | 선택 | 해제 | 0 | 0 | 0 |  | 650 | 400 | 선택 | 해제 | 해제 | 미정 | 미정 | 미정 | 미정 |  | 미정 | BT180180 | H
A47537 | 2018-08-23 | 1 | B |  | 11 | A | 42CRMO4MS | 합금강 | E1 | BM#1 | 1576 | 41 | 1585 | 1521 | 36 | 7000 |  | 3 | 0.31 | 26 |  | -1.53 | 1556 | 1601 | 12.53 | 0 |  | 36 | 27 | 70 | Y |  | 2018-08-24 00:34 | 63 | 1095 | 21 | 23 | 25 | 26 | 28 | 27 | 27 | 26 | 26 | 25 | 25 | 25 | 24 | 23 | 25 | 28 | 23 | 26 | -0.11 | Y | 45 | Y | -0.2 |  |  |  | 1.54 | 0.5 |  |  | N | N | N | N | 190 | 0.47 | 65 | 100500 | 97170 | 7110 | 15700 | 12 | 1 |  | 2018-08-24 00:41 | 1556 | 110 |  | 30 |  | *샘플채취 ID:103 | [14 empty] | 96.5 | 100 | 0 | 0 | 300 |  | 650 |  | 선택 | 해제 | 0 | 0 | 0 |  | 650 |  | 선택 | 해제 | 해제 | 미정 | 미정 | 선택 | 미정 |  | 미정 | BM510510 | C
A47538 | 2018-08-23 | 1 | B | TUNDISH교체전 | 12 | A | 42CRMO4MS2 | 합금강 | E1 | BM#1 | 1612 | 42 | 1592 | 1538 | 36 | 6600 |  | 3 | 0.31 | 25 |  | -1.16 | 1558 | 1592 | 12.55 | 0 |  | 19 | 42 | 61 | Y |  | 2018-08-24 01:46 | 65 | 1092 | 23 | 27 | 30 | 31 | 31 | 31 | 31 | 30 | 30 | 29 | 29 | 29 | 28 | 28 | 29 | 31 | 28 | 31 | -0.06 | Y | 45 | Y | -0.2 |  |  |  |  | 0.33 |  |  | N | N | N | N | 180 | 0.45 | 67 | 88744 | 100600 | 7000 | 2000 | 12 | 1 |  | 2018-08-24 01:52 | 1558 | 105 |  | 24 | 14 |  |  | 576A2DFEA1294625A55B4C3CA1848D4E | D12775D2964B46539715273ED13D13F8 | CCE5EA75671948EB9431C3FF1E339F8D | [10 empty] | 83.64 | 100 | 0 | 3500 | 0 |  | 650 |  | 선택 | 해제 | 0 | 3500 | 0 |  | 650 |  | 선택 | 해제 | 해제 | 미정 | 미정 | 선택 | 미정 |  | 미정 | BM510510 | C
C46002 | 2018-08-23 | 3 | B |  | 5 | A | SM48CH | 탄소강 | B | BM#2 | 1586 | 48 | 1631 | 1524 | 38 | 7100 |  | 1 | 0.24 | 17 |  | -2.45 | 1552 | 1616 | 0 | 4.43 | 0 | 29 | 70 | 90 | Y |  | 2018-08-24 02:57 | 61 | 1095 | 13 | 21 | 28 | 30 | 30 | 30 | 30 | 29 | 28 | 26 | 25 | 23 |  | 23 | 26 | 30 | 23 | 30 | -0.18 | Y | 39.98 | Y | -0.4 | [7 empty] | N | N | N | N | 100 | 0.5 | 55 | 93049 | 91980 | 2620 | 14700 | 6 | 2 | 20 | 2018-08-24 03:02 | 1552 | 115 |  | 10 | [16 empty] | 98.36 | 100 | 0 | 0 | 0 |  | 650 | 400 | 선택 | 해제 | 0 | 0 | 0 |  | 650 | 400 | 선택 | 해제 | 해제 | 미정 | 미정 | 미정 | 미정 |  | 미정 | BT180180 | H
A47539 | 2018-08-23 | 1 | B | TUNDISH교체 | 1 | A | SCR420HB | 소입성보증강 | C2 | BM#1 | 1572 | 44 | 1634 | 1524 | 40 | 8900 |  | 3 | 0.28 | 20 |  | -2.02 | 1596 | 1646 | 0 | 13.98 |  | 10 | 49 | 63 | Y |  | 2018-08-24 03:06 | 88 | 1072 | 15 | 19 | 19 | 25 | 30 | 33 | 34 | 35 | 36 | 38 | 39 |  |  | 39 | 30 | 39 | 39 | 0 | 0 |  |  | Y | 0.2 |  | 2.87 | 2.87 | 1.83 |  |  |  | N | N | N | N | 150 | 0.52 | 57 | 101508 | 96440 | 7060 | 11900 | 9 | 2 |  | 2018-08-24 03:11 | 1596 | 122 |  | 35 |  | *T/Dflux 유15kg 용225kg *수소 기준초과 발생 ID:101.102.201.202 *T/D잔강미달발생 ID:106.206 *강제개공 및 나탕주입ID:106.206 | [14 empty] | 98.17 | 100 | 1000 | 0 | 0 |  | 450 |  | 선택 | 선택 | 1000 | 0 | 0 |  | 450 |  | 선택 | 선택 | 해제 | 미정 | 미정 | 선택 | 미정 |  | 미정 | BT180180 | H
B47435 | 2018-08-23 | 2 | B |  | 6 | A | SM48CH | 탄소강 | B | BM#2 | 1563 | 42 | 1626 | 1574 | 28 | 5800 |  | 1 | 0.24 | 17 |  | -2.35 | 1576 | 1631 | 0 | 4.03 | 0 | 11 | 61 | 54 | Y |  | 2018-08-24 03:53 | 85 | 1085 | 21 | 37 | 45 | 50 | 53 | 53 | 53 | 53 | 52 | 50 | 49 | 47 | 45 | 45 | 47 | 53 | 45 | 53 | -0.2 | Y | 40.02 | Y | -0.4 | [7 empty] | N | N | N | N | 150 | 0.48 | 60 | 93049 | 94890 | 4010 | 13700 | 6 | 2 | 50 | 2018-08-24 03:55 | 1576 | 99 |  | 13 |  | * 전공정 작업지연 감속주입 | [14 empty] | 94.08 | 72.73 | 0 | 0 | 0 |  | 650 | 400 | 선택 | 해제 | 0 | 0 | 0 |  | 650 | 400 | 선택 | 해제 | 해제 | 미정 | 미정 | 미정 | 미정 |  | 미정 | BT180180 | H
A47540 | 2018-08-23 | 1 | B |  | 2 | A | SCR420HB | 소입성보증강 | C2 | BM#1 | 1588 | 40 | 1615 | 1521 | 35 | 7100 |  | 3 | 0.28 | 18 |  | -1.86 | 1577 | 1618 | 0 | 12.99 |  | 32 | 37 | 83 | N | 1 | 2018-08-24 03:54 | 69 | 1080 | 35 | 21 | 18 | 18 | 18 | 18 | 19 | 18 | 18 | 17 | 18 |  |  | 18 | 19 | 19 | 17 | 18 | -0.13 | Y | 14.98 | Y | 0.2 | [7 empty] | N | N | N | N | 140 | 0.54 | 51 | 84590 | 93380 | 7140 | 15300 | 9 | 2 |  | 2018-08-24 04:11 | 1577 | 119 |  | 46 |  | *T/D잔강미달발생 ID:101.201 *강제개공 및 나탕주입ID:101.201 | [14 empty] | 84.25 | 100 | 0 | 0 | 0 |  | 450 |  | 선택 | 선택 | 0 | 0 | 0 |  | 450 |  | 선택 | 선택 | 해제 | 미정 | 미정 | 선택 | 미정 |  | 미정 | BT180180 | H
B47436 | 2018-08-23 | 2 | C | TUNDISH교체전 | 7 | A | SM48CH | 탄소강 | B | BM#2 | 1584 | 43 | 1586 | 1515 | 32 | 6600 |  | 1 | 0.23 | 17 |  | -2.13 | 1560 | 1617 | 0 | 2.98 | 0 | 22 | 4 | 57 | Y |  | 2018-08-24 05:02 | 69 | 1085 | 42 | 44 | 44 | 44 | 44 | 43 | 42 | 41 | 40 | 38 | 36 | 35 | 33 | 33 | 40 | 44 | 33 | 44 | -0.22 |  | 50 | Y | -0.4 | [7 empty] | N | N | N | N | 140 | 0.47 | 64 | 94954 | 101450 | 850 | 2000 | 6 | 2 | 10 | 2018-08-24 05:00 | 1560 | 102 |  | 8 |  | * 전공정 작업지연 감속주입 | 641DDC32EC1D4FF88F77C2C09A7CA0F2 | 9730597D4E3846A1BAA79A2F5F042A95 | 44C2A807254A4B0E86AFA3205A716A61 | [11 empty] | 92.82 | 75 | 0 | 3120 | 0 |  | 650 | 400 | 선택 | 해제 | 0 | 3070 | 0 |  | 650 | 400 | 선택 | 해제 | 해제 | 미정 | 미정 | 미정 | 미정 |  | 미정 | BT180180 | H
A47541 | 2018-08-23 | 1 | C |  | 3 | A | SCR420HB | 소입성보증강 | C2 | BM#1 | 1606 | 41 | 1608 | 1540 | 35 | 6500 |  | 3 | 0.28 | 18 |  | -1.9 | 1574 | 1617 | 0 | 12.54 |  | 36 | 28 | 76 | Y |  | 2018-08-24 04:57 | 66 | 1087 | 16 | 22 | 25 | 27 | 27 | 27 | 27 | 26 | 25 | 25 | 25 | 24 |  | 24 | 25 | 27 | 24 | 27 | -0.07 | Y | 40 | Y | -0.2 | [7 empty] | N | N | N | N | 130 | 0.55 | 57 | 84590 | 99200 | 6990 | 15000 | 9 | 2 |  | 2018-08-24 05:18 | 1574 | 111 |  | 36 | [16 empty] | 79.65 | 100 | 0 | 0 | 0 |  | 450 |  | 선택 | 선택 | 0 | 0 | 0 |  | 450 |  | 선택 | 선택 | 해제 | 미정 | 미정 | 선택 | 미정 |  | 미정 | BT180180 | H
A47542 | 2018-08-23 | 1 | C |  | 4 | A | SCR420HB | 소입성보증강 | C2 | BM#1 | 1599 | 44 | 1609 | 1567 | 31 | 5900 |  | 3 | 0.29 | 22 |  | -1.64 | 1567 | 1609 | 0 | 11.53 |  | 19 | 43 | 68 | Y |  | 2018-08-24 06:06 | 59 | 1094 | 23 | 26 | 27 | 27 | 27 | 26 | 26 | 25 | 25 | 24 | 23 | 23 |  | 23 | 25 | 27 | 23 | 27 | -0.09 |  | 45 | Y | 0 | [7 empty] | N | N | N | N | 120 | 0.52 | 60 | 101508 | 102200 | 7000 | 15700 | 9 | 2 |  | 2018-08-24 06:19 | 1567 | 110 |  | 25 |  | *TEST주속 적용 | [14 empty] | 92.96 | 100 | 0 | 0 | 0 |  | 450 |  | 선택 | 선택 | 0 | 0 | 0 |  | 450 |  | 선택 | 선택 | 해제 | 미정 | 미정 | 선택 | 미정 |  | 미정 | BT180180 | H
B47437 | 2018-08-23 | 2 | C | TUNDISH교체 | 1 | A | 42CRMOS4HH | 소입성보증강 | D | BM#2 | 1616 | 45 | 1624 | 1515 | 37 | 8300 |  | 1 | 0.21 | 15 |  | -2.06 | 1585 | 1637 | 0 | 2.83 | 0 | 31 | 2 | -289 | Y |  | 2018-08-24 06:07 | 93 | 1078 | -436 | -246 | 28 | 28 | 26 | 26 | 25 | 24 | 23 | 22 | 20 | 21 | 23 | -50 | 19 | 29 | 26 | 29 | -0.1 |  | 36.32 | Y | 9.99 |  | 2.62 | 2.45 | 1.83 |  |  |  | N | N | N | N | 150 | 0.39 | 73 | 101850 | 92070 | 1930 | 8900 | 10 | 1 | 10 | 2018-08-24 06:17 | 1585 | 133 |  | 33 |  | *T/D플럭스 120/15KG *롱노즐 실리부 부착 *탄화왕겨 투입 *전공정 요청 20% 이상 감속주입, 이상공정 등록 및 생관통보(전공정 성분 오버) *수소 10분 측정값 기준치 초과, 생관통보(10분 2.93PPM,13분 2.62PPM) *후속HEAT 래들 지연도착 T/D잔강 8.9톤까지 빠짐 ID:306.307.406.407 | [14 empty] | 108.35 | 78.57 | 730 | 0 | 0 |  | 650 | 400 | 선택 | 선택 | 710 | 0 | 0 |  | 650 | 400 | 선택 | 선택 | 해제 | 미정 | 미정 | 미정 | 미정 |  | 미정 | SB100100 | H
A47543 | 2018-08-23 | 1 | C |  | 5 | A | SCR420HB | 소입성보증강 | C2 | BM#1 | 1603 | 44 | 1607 | 1550 | 36 | 6800 |  | 3 | 0.31 | 21 |  | -1.07 | 1580 | 1607 | 0 | 14.67 |  | 10 | 50 | 49 | Y |  | 2018-08-24 07:00 | 72 | 1083 | 20 | 27 | 32 | 35 | 35 | 35 | 35 | 34 | 33 | 32 | 31 | 29 |  | 29 | 32 | 35 | 29 | 35 | -0.15 | Y | 39.97 | Y | -0.4 | [7 empty] | N | N | N | N | 110 | 0.54 | 58 | 101508 | 99200 | 7000 | 15400 | 9 | 2 |  | 2018-08-24 07:07 | 1580 | 112 |  | 33 | [16 empty] | 95.58 | 100 | 0 | 0 | 0 |  | 450 |  | 선택 | 선택 | 0 | 0 | 0 |  | 450 |  | 선택 | 선택 | 해제 | 미정 | 미정 | 선택 | 미정 |  | 미정 | BT180180 | H
B47438 | 2018-08-23 | 2 | C |  | 2 | A | 42CRMOS4HH | 소입성보증강 | D | BM#2 | 1601 | 9 | 1635 | 1536 | 8 | 9800 |  | 1 | 0.24 | 18 |  | 0 | 1636 | 1636 | 0 | 4.29 | 0 | 20 | 66 | 33 | Y |  | 2018-08-24 07:43 | 144 | 1097 | -122 | 35 | 39 | 42 | 43 | 43 | 43 | 42 | 41 | 40 | 39 | 36 |  | 36 | 29 | 43 | 36 | 43 | -0.2 | Y | 34.98 | Y | -0.6 | [7 empty] | N | N | N | N | 140 | 0.48 | 56 | 105980 | 92010 | 1990 | 15600 | 10 | 1 |  | 2018-08-24 07:52 | 1585 | 140 |  | 11 | [16 empty] | 112.74 | 78.57 | 0 | 0 | 0 |  | 650 | 400 | 선택 | 선택 | 0 | 0 | 0 |  | 650 | 400 | 선택 | 선택 | 해제 | 미정 | 미정 | 미정 | 미정 |  | 미정 | SB100100 | H
B47433 | 2018-08-23 | 2 | C |  | 3 | A | SM48CH | 탄소강 | B | BM#2 | 1655 | 49 | 1646 | 1527 | 43 | 7800 |  | 1 | 0.24 | 20 |  | -2.84 | 1567 | 1636 | 0 | 3.4 | 0 | 31 | 1 | 13151 | Y |  | 2018-08-24 01:42 | 76 | 1090 | 22 | 20 | 20 | 22 | 22 | 21 | 20 | 20 | 19 | 17 | 16 | 36 |  | 36 | 36 | 0 | 0 | 0 | 0 |  | 0 | Y | 0.06 |  |  |  | 1.25 |  |  |  | N | N | N | N | 110 | 0.49 | 3 | 101508 | 92410 | 85180 | 14600 | 6 | 1 | 10 | 2018-08-24 08:48 | 1567 | 538 |  | 430 |  | * L/D 대보수 | [14 empty] | 104.38 | 100 | 0 | 0 | 0 |  | 650 | 400 | 선택 | 해제 | 0 | 0 | 0 |  | 650 | 400 | 선택 | 해제 | 해제 | 미정 | 미정 | 미정 | 미정 |  | 미정 | BT180180 | C
A47544 | 2018-08-24 | 1 | C |  | 6 | A | SCR420HB | 소입성보증강 | C2 | BM#1 | 1614 | 39 | 1624 | 1580 | 29 | 5500 |  | 3 | 0.3 | 22 |  | -1.92 | 1575 | 1624 | 0 | 13.15 |  | 32 | 38 | 58 | Y |  | 2018-08-24 07:56 | 67 | 1095 | 27 | 27 | 28 | 29 | 29 | 29 | 27 | 27 | 26 | 25 | 24 |  |  | 24 | 27 | 29 | 24 | 29 | -0.14 | Y | 35 | Y | -0.2 | [7 empty] | N | N | N | N | 100 | 0.55 | 54 | 101508 | 97050 | 7000 | 15500 | 9 | 2 |  | 2018-08-24 08:07 | 1575 | 109 |  | 35 | [16 empty] | 97.56 | 100 | 0 | 0 | 0 |  | 450 |  | 선택 | 선택 | 0 | 0 | 0 |  | 450 |  | 선택 | 선택 | 해제 | 미정 | 미정 | 선택 | 미정 |  | 미정 | BT180180 | H
B47439 | 2018-08-24 | 2 | C |  | 4 | A | 42CRMOS4HH | 소입성보증강 | D | BM#2 | 1584 | 47 | 1644 | 1517 | 37 | 7900 |  | 1 | 0.25 | 18 |  | 0 | 1565 | 1641 | 0 | 3.99 | 0 | 11 | 62 | 72 | Y |  | 2018-08-24 08:36 | 73 | 1077 | 43 | 44 | 45 | 45 | 45 | 44 | 43 | 41 | 40 | 39 | 37 |  |  | 37 | 43 | 45 | 37 | 45 | -0.21 |  | 37.32 | Y | -0.87 | [7 empty] | N | N | N | N | 130 | 0.49 | 54 | 90840 | 99030 | 20 | 16400 | 10 | 1 | 30 | 2018-08-24 08:45 | 1565 | 145 |  | 22 | [16 empty] | 91.76 | 75 | 0 | 0 | 0 |  | 650 | 400 | 선택 | 선택 | 0 | 0 | 0 |  | 650 | 400 | 선택 | 선택 | 해제 | 미정 | 미정 | 미정 | 미정 |  | 미정 | SB100100 | H
A47545 | 2018-08-24 | 1 | C |  | 7 | A | SCR420HB | 소입성보증강 | C2 | BM#1 | 1611 | 46 | 1607 | 1551 | 37 | 6600 |  | 3 | 0.31 | 21 |  | -1.57 | 1566 | 1607 | 0 | 15.57 |  | 36 | 29 | 50 | Y |  | 2018-08-24 09:11 | 58 | 1086 | 22 | 26 | 29 | 30 | 29 | 29 | 28 | 27 | 27 | 27 | 26 | 25 |  | 25 | 27 | 30 | 25 | 29 | -0.13 | Y | 39.98 | Y | -0.2 | [7 empty] | N | N | N | N | 150 | 0.52 | 61 | 101508 | 99650 | 7000 | 15300 | 9 | 2 |  | 2018-08-24 09:20 | 1575 | 105 |  | 17 |  | *TEST주속 적용 | [14 empty] | 95.18 | 100 | 0 | 0 | 0 |  | 450 |  | 선택 | 선택 | 0 | 0 | 0 |  | 450 |  | 선택 | 선택 | 해제 | 미정 | 미정 | 선택 | 미정 |  | 미정 | BT180180 | H
B47440 | 2018-08-24 | 2 | C |  | 5 | A | 42CRMOS4HH | 소입성보증강 | D | BM#2 | 1590 | 48 | 1624 | 1534 | 38 | 8300 |  | 1 | 0.23 | 18 |  | 0 | 1561 | 1627 | 0 | 3.3 | 0 | 22 | 5 | 91 | Y |  | 2018-08-24 09:36 | 69 | 1060 | 34 | 35 | 36 | 37 | 37 | 37 | 36 | 35 | 33 | 32 | 30 | 28 | 27 | 27 | 34 | 37 | 27 | 37 | -0.22 | Y | 45.02 | Y | -0.2 | [7 empty] | N | N | N | N | 120 | 0.47 | 64 | 90840 | 97380 | 750 | 16200 | 10 | 1 | 40 | 2018-08-24 09:44 | 1561 | 115 |  | 18 |  | *전공정 요청 감속주입 | [14 empty] | 86.56 | 75 | 0 | 0 | 0 |  | 650 | 400 | 선택 | 선택 | 0 | 0 | 0 |  | 650 | 400 | 선택 | 선택 | 해제 | 미정 | 미정 | 미정 | 미정 |  | 미정 | SB100100 | H
A47546 | 2018-08-24 | 1 | C |  | 8 | A | SCR420HB | 소입성보증강 | C2 | BM#1 | 1611 | 43 | 1614 | 1552 | 34 | 6500 |  | 3 | 0.3 | 22 |  | -1.63 | 1573 | 1614 | 0 | 13.33 |  | 19 | 44 | 54 | Y |  | 2018-08-24 10:06 | 65 | 1086 | 24 | 27 | 29 | 31 | 31 | 31 | 30 | 29 | 28 | 27 | 26 | 24 | 23 | 20 | 26 | 27 | 20 | 31 | -0.28 |  | 25.1 | Y | -0.39 | [7 empty] | N | N | N | N | 140 | 0.43 | 40 | 101508 | 102100 | 7000 | 16800 | 9 | 2 |  | 2018-08-24 11:00 | 1573 | 132 |  | 54 |  | *HEAT평균주속 20%이상 감속주입ID:101~106.201~206 | [14 empty] | 93.04 | 100 | 0 | 0 | 0 |  | 450 |  | 선택 | 선택 | 0 | 0 | 0 |  | 450 |  | 선택 | 선택 | 해제 | 미정 | 미정 | 선택 | 선택 | 7 | 미정 | BT180180 | H
B47441 | 2018-08-24 | 2 | C |  | 6 | A | 42CRMOS4HH | 소입성보증강 | D | BM#2 | 1637 | 48 | 1637 | 1585 | 38 | 7100 |  | 1 | 0.23 | 18 |  | 0 | 1569 | 1629 | 0 | 3.28 | 0 | 31 | 3 | 46 | Y |  | 2018-08-24 10:47 | 77 | 1089 | 22 | 28 | 36 | 40 | 41 | 41 | 40 | 39 | 37 | 36 | 35 | 34 | 33 | 28 | 34 | 41 | 28 | 0 | -0.24 | Y | 55 | Y | -0.2 | [7 empty] | N | N | N | N | 110 | 0.42 | 79 | 101850 | 106570 | 500 | 16100 | 10 | 1 |  | 2018-08-24 10:52 | 1569 | 116 |  | 14 |  | *전공정 요청 10%이상 감속 주입,이상공정 등록 및 생관통보 | [14 empty] | 94.31 | 78.57 | 0 | 0 | 0 |  | 650 | 400 | 선택 | 선택 | 0 | 0 | 0 |  | 650 | 400 | 선택 | 선택 | 해제 | 미정 | 미정 | 미정 | 미정 |  | 미정 | SB100100 | H
A47547 | 2018-08-24 | 1 | C |  | 9 | A | SCR420HB | 소입성보증강 | C2 | BM#1 | 1594 | 39 | 1617 | 1538 | 33 | 6200 |  | 3 | 0.31 | 22 |  | -1.58 | 1577 | 1617 | 0 | 11.54 |  | 10 | 51 | 57 | Y |  | 2018-08-24 11:06 | 69 | 1090 | 19 | 22 | 25 | 26 | 27 | 26 | 25 | 24 | 24 | 23 | 22 | 21 | 19 | 16 | 22 | 27 | 16 | 0 | -0.2 | Y | 54.98 | Y | -0.2 | [7 empty] | N | N | N | N | 130 | 0.41 | 78 | 101508 | 101500 | 2460 | 15000 | 9 | 2 |  | 2018-08-24 11:14 | 1577 | 108 |  | 35 |  | *HEAT평균 주속 20%이상 감속주입 ID:101~106.201~206 *전공정요청 L/D잔강 이월 미실시 | [14 empty] | 97.6 | 100 | 0 | 0 | 0 |  | 450 |  | 선택 | 선택 | 0 | 0 | 0 |  | 450 |  | 선택 | 선택 | 해제 | 미정 | 미정 | 미정 | 미정 |  | 미정 | BT180180 | C
B47442 | 2018-08-24 | 2 | C |  | 7 | A | 42CRMOS4HH | 소입성보증강 | D | BM#2 | 1594 | 71 | 1634 | 1546 | 53 | 10100 |  | 1 | 0.25 | 14 |  | 0 | 1642 | 1642 | 0 | 3.19 | 0 | 20 | 67 | 80 | Y |  | 2018-08-24 12:45 | 150 | 1068 | 24 | 38 | 49 | 55 | 59 | 60 | 61 | 61 | 61 | 60 | 60 | 59 | 59 | 56 | 55 | 61 | 56 | 61 | -0.11 | Y | 45.02 | Y | -0.2 |  |  |  | 1.25 |  |  |  | N | N | N | N | 100 | 0.41 | 79 | 105980 | 106980 | 10 | 15500 | 10 | 1 |  | 2018-08-24 12:20 | 1593 | 123 |  | -23 | 16 | *전공정 탈가스 기준 미준수(진공시간 미달-극진공 14분) *T/D 기준온도 60℃ 초과,이상공정 등록 *전공정 작업지연 감속주입 *래들 C/N Φ65 사용 | [14 empty] | 99.05 | 100 | 0 | 0 | 0 |  | 650 | 400 | 선택 | 선택 | 0 | 0 | 0 |  | 650 | 400 | 선택 | 선택 | 해제 | 미정 | 미정 | 미정 | 미정 |  | 미정 | SB100100 | C
A47548 | 2018-08-24 | 1 | D |  | 10 | A | SCR420HB | 소입성보증강 | C2 | BM#1 | 1615 | 48 | 1610 | 1532 | 36 | 6800 |  | 3 | 0.31 | 20 |  | 64.34 | 1610 | 0 | 0 | 13.01 |  | 32 | 39 | 63 | Y |  | 2018-08-24 12:43 | 102 | 1069 | 13 | 22 | 28 | 31 | 32 | 31 | 31 | 29 | 28 | 28 | 26 | 25 |  | 25 | 27 | 32 | 25 | 31 | -0.2 | Y | 35.02 | Y | -0.2 | [7 empty] | N | N | N | N | 120 | 0.51 | 60 | 99588 | 98830 | 2620 | 15500 | 9 | 2 |  | 2018-08-24 12:51 | 1570 | 120 |  | 17 |  | *전공정요청 L/D잔강 이월 미실시 *TEST주속 적용 | [14 empty] | 97.64 | 100 | 0 | 0 | 0 |  | 450 |  | 선택 | 선택 | 0 | 0 | 0 |  | 450 |  | 선택 | 선택 | 해제 | 미정 | 미정 | 미정 | 미정 |  | 미정 | BT180180 | C
A47549 | 2018-08-24 | 1 | D | TUNDISH교체전 | 11 | A | SCR420HB | 소입성보증강 | C2 | BM#1 | 1682 | 64 | 1614 | 1585 | 33 | 5200 |  | 3 | 0.33 | 21 |  | -1.25 | 1583 | 1614 | 0 | 14.84 |  | 36 | 30 | 77 | Y |  | 2018-08-24 13:39 | 75 | 1091 | 23 | 29 | 35 | 38 | 40 | 40 | 41 | 40 | 39 | 38 | 37 | 36 |  | 36 | 36 | 41 | 36 | 40 | -0.2 | Y | 25 | Y | -0.2 | [7 empty] | N | N | N | N | 110 | 0.55 | 60 | 108173 | 105190 | 5310 | 1500 | 9 | 2 |  | 2018-08-24 13:45 | 1583 | 122 |  | 22 |  | *전공정요청 L/D잔강 이월 미실시 | 6DF0B264931F47AF9C64B7649571DA7B | 490111FFE3984EF181F9CD6B9FB41D77 | 9BB6CC0867A948D38B9BE333153AB7A9 | [11 empty] | 97.89 | 100 | 0 | 3000 | 0 |  | 450 |  | 선택 | 선택 | 0 | 3000 | 0 |  | 450 |  | 선택 | 선택 | 해제 | 미정 | 미정 | 미정 | 미정 |  | 미정 | BT180180 | H
B47443 | 2018-08-24 | 2 | D |  | 8 | A | 42CRMOS4HH | 소입성보증강 | D | BM#2 | 1606 | 60 | 1624 | 1574 | 39 | 8000 |  | 1 | 0.34 | 18 |  | 0 | 1622 | 1622 | 0 | 3.31 | 0 | 11 | 63 | 88 | Y |  | 2018-08-24 13:34 | 130 | 1085 | 53 | 49 | 47 | 46 | 45 | 44 | 43 | 41 | 41 | 40 | 38 | 37 | 36 | 31 | 42 | 47 | 31 | 0 | -0.25 |  | 65 | Y | -0.4 | [7 empty] | N | N | N | N | 150 | 0.45 | 79 | 101850 | 112880 | 10 | 14700 | 10 | 1 | 40 | 2018-08-24 13:39 | 1571 | 120 |  | 10 |  | * 전공정 작업지연 감속10%이상 주입 이상공정 등록 및 생관통보. | [14 empty] | 84.95 | 100 | 0 | 0 | 0 |  | 650 | 400 | 선택 | 선택 | 0 | 0 | 0 |  | 650 | 400 | 선택 | 선택 | 해제 | 미정 | 미정 | 미정 | 미정 |  | 미정 | SB100100 | H
B47444 | 2018-08-24 | 2 | D | 연주종료 | 9 | A | 42CRMOS4HH | 소입성보증강 | D | BM#2 | 1654 | 48 | 1637 | 1576 | 35 | 7200 |  | 1 | 0.23 | 18 |  | -2.18 | 1567 | 1628 | 0 | 2.02 | 0 | 22 | 6 | 102 | Y |  | 2018-08-24 14:52 | 75 | 1083 | 28 | 31 | 35 | 36 | 36 | 36 | 35 | 34 | 33 | 31 | 30 | 28 | 27 | 27 | 33 | 36 | 27 | 36 | -0.2 | Y | 44.98 | Y | -0.2 | [7 empty] | N | N | N | N | 140 | 0.5 | 60 | 97235 | 99320 | -320 | 2000 | 10 | 1 | 10 | 2018-08-24 14:55 | 1567 | 127 |  | 15 |  |  | 744CAE12F5214DD38D986D26FEA8C0DC | D4A6CEE0E14A4732A37F8000CB076C1C | 04CA1F278529468C964FF1AD6160D974 | [11 empty] | 98.22 | 100 | 0 | 2710 | 0 |  | 650 | 400 | 선택 | 선택 | 0 | 2850 | 0 |  | 650 | 400 | 선택 | 선택 | 해제 | 미정 | 미정 | 미정 | 미정 |  | 미정 | SB100100 | H
A47550 | 2018-08-24 | 1 | D | TUNDISH교체 | 1 | A | AE1055LS | 탄소강 | G-AE1055LS | BM#1 | 1576 | 56 | 1616 | 1532 | 42 | 7100 |  | 3 | 0.32 | 25 |  | -1.53 | 1566 | 1616 | 0 | 14.56 |  | 19 | 45 | 81 | Y |  | 2018-08-24 14:48 | 82 | 1089 | 13 | 23 | 21 | 27 | 30 | 33 | 33 | 34 | 35 | 34 | 34 | 33 |  | 33 | 30 | 35 | 33 | 34 | -0.04 |  | 14.98 | Y | -0.2 |  | 2 | 1.93 |  |  |  |  | N | N | N | N | 230 | 0.48 | 63 | 101508 | 102410 | 4790 | 14100 | 1 | 1 |  | 2018-08-24 14:55 | 1566 | 132 |  | 39 |  | *T/Dflux 유15kg 용225kg *탄화왕겨 200KG 투입 | [14 empty] | 94.69 | 100 | 1500 | 0 | 0 |  | 400 |  | 선택 | 해제 | 1500 | 0 | 0 |  | 400 |  | 선택 | 해제 | 해제 | 미정 | 미정 | 선택 | 선택 |  | 미정 | BT180180 | H
A47551 | 2018-08-24 | 1 | D |  | 2 | A | AE1055LS | 탄소강 | G-AE1055LS | BM#1 | 1657 | 41 | 1604 | 1579 | 35 | 3500 |  | 3 | 0.3 | 25 |  | -1.79 | 1551 | 1604 | 0 | 14.66 |  | 10 | 52 | 65 | Y |  | 2018-08-24 15:43 | 67 | 1086 | 31 | 26 | 25 | 25 | 25 | 24 | 24 | 24 | 23 | 23 | 22 | 21 | 21 | 21 | 24 | 25 | 21 | 25 | -0.08 |  | 50.02 | Y | 0 | [7 empty] | Y | Y | Y | Y | 220 | 0.5 | 63 | 101508 | 101870 | 7080 | 15700 | 1 | 1 |  | 2018-08-24 15:52 | 1551 | 132 |  | 50 | [16 empty] | 92.7 | 100 | 0 | 0 | 0 |  | 400 |  | 선택 | 해제 | 0 | 0 | 0 |  | 400 |  | 선택 | 해제 | 해제 | 미정 | 미정 | 선택 | 미정 |  | 미정 | BT180180 | H
A47552 | 2018-08-24 | 1 | D |  | 3 | A | AE1055LS | 탄소강 | G-AE1055LS | BM#1 | 1601 | 41 | 1594 | 1542 | 39 | 5100 |  | 3 | 0.3 | 25 |  | -1.58 | 1547 | 1594 | 0 | 13.28 |  | 32 | 40 | 55 | Y |  | 2018-08-24 17:03 | 63 | 1084 | 19 | 21 | 24 | 26 | 26 | 27 | 26 | 25 | 25 | 24 | 23 | 23 |  | 23 | 24 | 27 | 23 | 26 | -0.13 | Y | 30 | Y | 0 | [7 empty] | Y | Y | Y | Y | 210 | 0.5 | 58 | 84590 | 93320 | 7010 | 14300 | 1 | 1 |  | 2018-08-24 17:12 | 1547 | 124 |  | 33 |  | *래들미개공으로 강제개공실시 이상공정등록 ID 105.205 | [14 empty] | 83.84 | 100 | 0 | 0 | 0 |  | 400 |  | 선택 | 해제 | 0 | 0 | 0 |  | 400 |  | 선택 | 해제 | 해제 | 미정 | 미정 | 선택 | 미정 |  | 미정 | BT180180 | H
A47553 | 2018-08-24 | 1 | D |  | 4 | A | AE1055LS | 탄소강 | G-AE1055LS | BM#1 | 1586 | 45 | 1584 | 1524 | 39 | 5100 |  | 3 | 0.3 | 25 |  | -1.25 | 1547 | 1584 | 0 | 12.37 |  | 36 | 31 | 77 | N | 1 | 2018-08-24 18:03 | 63 | 1074 | 20 | 24 | 27 | 29 | 29 | 30 | 30 | 29 | 29 | 29 | 28 | 28 | 27 | 27 | 28 | 30 | 27 | 29 | -0.04 | Y | 34.98 | Y | -0.2 | [7 empty] | Y | Y | Y | Y | 200 | 0.47 | 62 | 101508 | 92610 | 7060 | 15800 | 1 | 1 |  | 2018-08-24 18:21 | 1547 | 122 |  | 34 |  | *전공정 작업지연, 감속주입(정속유지강종) *래들미개공으로 강제개공실시 이상공정등록 ID 101.201 | [14 empty] | 101.36 | 100 | 0 | 0 | 0 |  | 400 |  | 선택 | 해제 | 0 | 0 | 0 |  | 400 |  | 선택 | 해제 | 해제 | 미정 | 미정 | 선택 | 미정 |  | 미정 | BT180180 | H
A47554 | 2018-08-24 | 1 | D |  | 5 | A | AE1055LS | 탄소강 | G-AE1055LS | BM#1 | 1573 | 41 | 1601 | 1524 | 33 | 6100 |  | 3 | 0.31 | 25 |  | -1.43 | 1559 | 1601 | 0 | 18.09 |  | 19 | 46 | 50 | Y |  | 2018-08-24 19:13 | 75 | 1086 | 26 | 31 | 35 | 37 | 38 | 37 | 37 | 36 | 35 | 34 | 34 | 33 | 33 | 32 | 34 | 38 | 32 | 37 | -0.13 | Y | 45 | Y | -0.2 | [7 empty] | Y | Y | Y | Y | 190 | 0.47 | 67 | 101508 | 101790 | 7080 | 15300 | 1 | 1 |  | 2018-08-24 19:29 | 1559 | 102 |  | 27 | 18 | *전공정 작업지연, 감속주입(정속유지강종) | [14 empty] | 92.74 | 100 | 0 | 0 | 0 |  | 400 |  | 선택 | 해제 | 0 | 0 | 0 |  | 400 |  | 선택 | 해제 | 해제 | 미정 | 미정 | 선택 | 미정 |  | 미정 | BT180180 | H
A47555 | 2018-08-24 | 1 | D |  | 6 | A | AE1055LS | 탄소강 | G-AE1055LS | BM#1 | 1572 | 40 | 1595 | 1525 | 31 | 5300 |  | 3 | 0.3 | 25 |  | -1.54 | 1550 | 1595 | 0 | 12.19 |  | 10 | 53 | 68 | Y |  | 2018-08-24 20:11 | 66 | 1087 | 31 | 29 | 28 | 27 | 27 | 26 | 26 | 26 | 25 | 25 | 24 | 23 | 23 | 22 | 26 | 28 | 22 | 26 | -0.11 |  | 55 | Y | -0.2 | [7 empty] | Y | Y | Y | Y | 180 | 0.45 | 67 | 101508 | 95560 | 7060 | 15800 | 1 | 1 |  | 2018-08-24 20:26 | 1550 | 108 |  | 37 |  | *전공정 작업지연, 감속주입.20%이상. ID:104~106 .204~206 | [14 empty] | 98.94 | 100 | 0 | 0 | 0 |  | 400 |  | 선택 | 해제 | 0 | 0 | 0 |  | 400 |  | 해제 | 해제 | 해제 | 미정 | 미정 | 선택 | 미정 |  | 미정 | BT180180 | H
B47449 | 2018-08-24 | 2 | B |  | 7 | B | AE1055LS | 탄소강 | G-AE1055LS | BM#1 | 1543 | 46 | 1595 | 1505 | 40 | 7600 |  | 3 | 0.3 | 25 |  | -1.37 | 1554 | 1595 | 0 | 13.27 |  | 31 | 5 | 115 | Y |  | 2018-08-24 21:29 | 70 | 1094 | 21 | 24 | 26 | 28 | 27 | 26 | 26 | 25 | 24 | 23 | 22 | 20 | 19 | 17 | 23 | 28 | 17 | 26 | -0.2 | Y | 55.02 | Y | 0 | [7 empty] | Y | Y | Y | Y | 230 | 0.4 | 73 | 93049 | 94950 | 7150 | 15600 | 1 | 1 |  | 2018-08-24 21:36 | 1554 | 117 |  | 28 |  | *전공정 작업지연, 감속주입.20%이상. ID:101~106 .201~205 | [14 empty] | 91.22 | 100 | 0 | 0 | 0 |  | 400 |  | 선택 | 해제 | 0 | 0 | 0 |  | 400 |  | 선택 | 해제 | 해제 | 미정 | 미정 | 선택 | 미정 |  | 미정 | BT180180 | H
A47556 | 2018-08-24 | 1 | B | 연주시작 | 1 | A | SM45C | 탄소강 | SM45C | BM#2 | 1713 | 61 | 1666 | 1600 | 28 | 4800 |  | 1 | 0.21 | 21 |  | -2.4 | 1582 | 1657 | 0 | 3.03 | 0 | 32 | 41 | 66 | Y |  | 2018-08-24 22:01 | 89 | 1091 | 42 | 44 | 44 | 40 | 44 | 46 | 48 | 49 | 50 | 49 | 49 | 48 | 47 | 47 | 47 | 50 | 47 | 49 | -0.15 |  | 20 | Y | -0.2 |  | 2.72 | 2.72 | 1.8 |  |  |  | N | N | N | N | 190 | 0.48 | 60 | 95977 | 99320 | 1000 | 14800 | 13 | 2 | 10 | 2018-08-24 21:55 | 1582 | 131 |  | 14 |  | * T/D 용강량 실측:1170mm / 19.1 TON * T/D FLUX 용탕부: 120 KG / 유탕부: 15KG 투입 * 슬리브 롱노즐( Y자형 ) 사용 * 탄화왕겨 투입 * EDGE HEATER 설비보호차원 미적용 이상공정 등록 * 첫 수소 기준값 초과로 이상공정 등록 생관통보 | E3F68BED43C5488081A4D91F04A7E045 |  | 62F69E3E86EA4FEAABF9AF71EB51AF2C | [11 empty] | 96.46 | 100 | 700 | 0 | 0 |  | 650 | 400 | 선택 | 해제 | 700 | 0 | 0 |  | 650 | 400 | 선택 | 해제 | 해제 | 미정 | 미정 | 미정 | 미정 |  | 미정 | RB110.00 | C
A47557 | 2018-08-24 | 1 | B |  | 8 | A | AE1055LS | 탄소강 | G-AE1055LS | BM#1 | 1581 | 40 | 1605 | 1522 | 30 | 5400 |  | 3 | 0.3 | 26 |  | -1.8 | 1550 | 1605 | 0 | 16.16 |  | 36 | 32 | 86 | Y |  | 2018-08-24 22:47 | 66 | 1083 | 15 | 22 | 27 | 30 | 31 | 30 | 31 | 30 | 30 | 29 | 29 | 29 |  | 29 | 28 | 31 | 29 | 30 | -0.02 | Y | 35.02 | Y | 0 | [7 empty] | Y | Y | Y | Y | 220 | 0.5 | 58 | 93049 | 90210 | 7130 | 15600 | 1 | 1 |  | 2018-08-24 22:54 | 1550 | 107 |  | 25 |  | *STR#1,2 S/R재세팅 | [14 empty] | 95.73 | 100 | 0 | 0 | 0 |  | 400 |  | 선택 | 해제 | 0 | 0 | 0 |  | 400 |  | 선택 | 해제 | 해제 | 미정 | 미정 | 선택 | 미정 |  | 미정 | BT180180 | H
B47450 | 2018-08-24 | 2 | B |  | 2 | A | SM45C | 탄소강 | SM45C | BM#2 | 1607 | 46 | 1627 | 1536 | 40 | 8200 |  | 1 | 0.24 | 18 |  | 0 | 1564 | 1631 | 0 | 3.97 | 0 | 20 | 69 | 169 | Y |  | 2018-08-24 23:02 | 71 | 1077 | 45 | 43 | 42 | 41 | 39 | 39 | 38 | 37 | 36 | 34 | 33 | 30 |  | 30 | 38 | 42 | 30 | 0 | -0.27 |  | 45 | Y | -0.6 | [7 empty] | N | N | N | N | 180 | 0.5 | 57 | 98351 | 94050 | 20 | 14200 | 13 | 2 | 20 | 2018-08-24 23:02 | 1564 | 116 |  | 16 | [16 empty] | 105.53 | 100 | 0 | 0 | 0 |  | 650 | 400 | 선택 | 해제 | 0 | 0 | 0 |  | 650 | 400 | 선택 | 해제 | 해제 | 미정 | 미정 | 미정 | 미정 |  | 미정 | RB140.00 | C
B47451 | 2018-08-24 | 2 | B |  | 3 | A | SM45C | 탄소강 | SM45C | BM#2 | 1590 | 36 | 1625 | 1556 | 24 | 5100 |  | 1 | 0.22 | 23 |  | -2.01 | 1552 | 1618 | 0 | 4.72 | 0 | 22 | 8 | 84 | Y |  | 2018-08-24 23:56 | 59 | 1088 | 27 | 28 | 30 | 30 | 30 | 25 | 24 | 22 | [5 empty] | 22 | 28 | 30 | 22 | 30 | -0.16 |  | 44.97 | Y | -0.4 | [7 empty] | Y | Y | Y | Y | 170 | 0.48 | 59 | 97695 | 92810 | 1110 | 14200 | 13 | 2 | 30 | 2018-08-25 00:06 | 1552 | 111 |  | 22 | [16 empty] | 104.1 | 100 | 0 | 0 | 0 |  | 650 | 700 | 선택 | 해제 | 0 | 0 | 0 |  | 650 | 700 | 선택 | 해제 | 해제 | 미정 | 미정 | 미정 | 미정 |  | 미정 | RB130.00 | C
A47558 | 2018-08-24 | 1 | B |  | 9 | A | AE1055LS | 탄소강 | G-AE1055LS | BM#1 | 1583 | 41 | 1597 | 1520 | 35 | 5900 |  | 3 | 0.31 | 25 |  | -1.41 | 1553 | 1595 | 0 | 15.75 |  | 19 | 47 | 74 | Y |  | 2018-08-24 23:48 | 69 | 1087 | 28 | 32 | 36 | 37 | 37 | 37 | 36 | 35 | 34 | 34 | 33 | 32 | 31 | 30 | 34 | 37 | 30 | 37 | -0.14 | Y | 50 | Y | -0.2 | [7 empty] | Y | Y | Y | Y | 210 | 0.44 | 71 | 152262 | 98150 | 7020 | 15100 | 1 | 1 |  | 2018-08-24 23:54 | 1553 | 104 |  | 23 |  | *전공정 작업지연 감속주입.20%이상. ID:102~109 .202~209 *정속유지강종 감속 ID:102~109.202~209 *혼탕부성분확인 ID:107.108.109.207.208.209 | [14 empty] | 144.8 | 100 | 0 | 0 | 0 |  | 400 |  | 선택 | 해제 | 0 | 0 | 0 |  | 400 |  | 선택 | 해제 | 해제 | 미정 | 미정 | 선택 | 미정 |  | 미정 | BT180180 | H
B47452 | 2018-08-24 | 2 | B |  | 4 | A | SM45C | 탄소강 | SM45C | BM#2 | 1593 | 47 | 1615 | 1515 | 35 | 7400 |  | 1 | 0.24 | 16 |  | -2.07 | 1555 | 1600 | 0 | 4.31 | 0 | 11 | 65 | 220 | Y |  | 2018-08-25 01:01 | 62 | 1077 | 18 | 23 | 25 | 26 | 27 | 26 | 25 | 25 | 23 | 22 | 21 | 20 | 18 | 17 | 23 | 27 | 17 | 25 | -0.22 | Y | 44.98 | Y | -0.2 | [7 empty] | Y | Y | Y | Y | 160 | 0.47 | 65 | 100555 | 102210 | 1850 | 14500 | 13 | 2 |  | 2018-08-25 01:04 | 1555 | 106 |  | 20 | [16 empty] | 96.64 | 100 | 0 | 0 | 0 |  | 650 | 700 | 선택 | 해제 | 0 | 0 | 0 |  | 650 | 700 | 선택 | 해제 | 해제 | 미정 | 미정 | 미정 | 미정 |  | 미정 | RB114.30 | C
A47559 | 2018-08-24 | 1 | B |  | 10 | A | P-AE1055LSM | 탄소강 | G-AE1055LS | BM#1 | 1594 | 41 | 1599 | 1533 | 29 | 4800 |  | 3 | 0.3 | 25 |  | -1.82 | 1545 | 1599 | 0 | 19.05 |  | 10 | 54 | 80 | Y |  | 2018-08-25 00:50 | 61 | 1083 | 28 | 26 | 26 | 26 | 26 | 26 | 26 | 25 | 24 | 23 | 23 | 21 | 21 | 20 | 24 | 26 | 20 | 26 | -0.1 | Y | 59.98 | Y | 0 | [7 empty] | Y | Y | Y | Y | 200 | 0.4 | 74 | 50754 | 96090 | 7120 | 15900 | 1 | 1 |  | 2018-08-25 00:58 | 1545 | 114 |  | 33 |  | *전공정 작업지연 감속주입.20%이상. ID:101~103 .201~203 *정속유지강종 감속 ID:101~103.201~203 *혼탕부성분확인 ID:101.201 | [14 empty] | 49.23 | 100 | 0 | 0 | 0 |  | 400 |  | 선택 | 해제 | 0 | 0 | 0 |  | 400 |  | 선택 | 해제 | 해제 | 미정 | 미정 | 선택 | 미정 |  | 미정 | BT180180 | C
B47453 | 2018-08-24 | 2 | B |  | 5 | A | SM45C | 탄소강 | SM45C | BM#2 | 1610 | 31 | 1566 | 1537 | 27 | 5700 |  | 1 | 0.24 | 16 |  | -2.17 | 1549 | 1594 | 0 | 3.04 | 0 | 32 | 42 | 65 | Y |  | 2018-08-25 02:09 | 56 | 1080 | 14 | 17 | 19 | 21 | 21 | 21 | 20 | 19 | 18 | 18 | 17 | 16 | 14 | 13 | 18 | 21 | 13 | 21 | -0.16 | Y | 50 | Y | -0.2 | [7 empty] | N | Y | Y | N | 150 | 0.47 | 66 | 94860 | 103830 | 1180 | 14600 | 13 | 2 | 50 | 2018-08-25 02:09 | 1549 | 96 |  | 20 | [16 empty] | 90.39 | 100 | 0 | 0 | 0 |  | 650 | 400 | 선택 | 해제 | 0 | 0 | 0 |  | 650 | 400 | 선택 | 해제 | 해제 | 미정 | 미정 | 미정 | 미정 |  | 미정 | SB152152 | C
A47560 | 2018-08-24 | 1 | B |  | 11 | A | P-AE1055LSM | 탄소강 | G-AE1055LS | BM#1 | 1605 | 41 | 1592 | 1542 | 29 | 4800 |  | 3 | 0.31 | 25 |  | -1.55 | 1551 | 1597 | 0 | 15.69 |  | 31 | 6 | 56 | Y |  | 2018-08-25 01:57 | 67 | 1088 | 18 | 19 | 21 | 23 | 24 | 23 | 23 | 23 | 22 | 22 | 22 | 22 | 22 | 22 | 22 | 24 | 22 | 23 | -0.05 | Y | 40 | Y | 0 | [7 empty] | Y | Y | Y | Y | 190 | 0.48 | 63 | 84590 | 97080 | 7000 | 15500 | 1 | 1 |  | 2018-08-25 02:04 | 1551 | 121 |  | 41 | [16 empty] | 81.3 | 100 | 0 | 0 | 0 |  | 400 |  | 선택 | 해제 | 0 | 0 | 0 |  | 400 |  | 선택 | 해제 | 해제 | 미정 | 미정 | 선택 | 미정 |  | 미정 | BT180180 | H
B47454 | 2018-08-24 | 2 | B |  | 6 | A | SM45C | 탄소강 | SM45C | BM#2 | 1592 | 31 | 1577 | 1545 | 26 | 5100 |  | 1 | 0.26 | 15 |  | 0 | 1552 | 1606 | 0 | 4.78 | 0 | 20 | 70 | 75 | Y |  | 2018-08-25 03:03 | 59 | 1087 | 10 | 13 | 16 | 18 | 19 | 19 | 20 | 19 | 18 |  |  |  |  | 18 | 17 | 20 | 18 | 19 | -0.03 | Y | 10.03 | Y | -0.2 | [7 empty] | N | N | N | N | 190 | 0.52 | 55 | 93843 | 96130 | 2960 | 15000 | 13 | 2 | 10 | 2018-08-25 03:09 | 1552 | 107 |  | 36 | [16 empty] | 96.3 | 100 | 0 | 0 | 0 |  | 650 | 400 | 선택 | 해제 | 0 | 0 | 0 |  | 650 | 400 | 선택 | 해제 | 해제 | 미정 | 미정 | 미정 | 미정 |  | 미정 | RB130.00 | C
A47561 | 2018-08-24 | 1 | B |  | 12 | A | P-AE1055LSM | 탄소강 | G-AE1055LS | BM#1 | 1579 | 41 | 1596 | 1530 | 35 | 6000 |  | 3 | 0.3 | 25 |  | -1.64 | 1547 | 1596 | 0 | 16.14 |  | 36 | 33 | 70 | Y |  | 2018-08-25 03:14 | 63 | 1090 | 21 | 25 | 27 | 28 | 28 | 28 | 27 | 27 | 26 | 26 | 25 | 25 | 24 | 24 | 26 | 28 | 24 | 28 | -0.09 | Y | 45 | Y | -0.2 | [7 empty] | Y | Y | Y | Y | 180 | 0.48 | 63 | 101508 | 97270 | 7020 | 15600 | 1 | 1 |  | 2018-08-25 03:21 | 1547 | 110 |  | 29 | [16 empty] | 97.37 | 100 | 0 | 0 | 0 |  | 400 |  | 선택 | 해제 | 0 | 0 | 0 |  | 400 |  | 선택 | 해제 | 해제 | 미정 | 미정 | 선택 | 미정 |  | 미정 | BT180180 | H
B47455 | 2018-08-24 | 2 | B |  | 7 | A | SM45C | 탄소강 | SM45C | BM#2 | 1627 | 29 | 1574 | 1574 | 21 | 4000 |  | 1 | 0.23 | 16 |  | -2.16 | 1554 | 1603 | 0 | 3.41 | 0 | 22 | 9 | 63 | Y |  | 2018-08-25 04:08 | 61 | 1088 | 13 | 18 | 23 | 25 | 26 | 26 | 25 | 24 | 24 | 23 | 21 | 20 |  | 20 | 22 | 26 | 20 | 0 | -0.17 | Y | 35 | Y | -0.2 | [7 empty] | N | N | N | N | 180 | 0.52 | 58 | 100020 | 98650 | 1980 |  | 13 | 2 | 20 | 2018-08-25 04:09 | 1554 | 101 |  | 29 |  | * 전공정 요청으로 감속주입 이상공정 등록 생관통보 | [14 empty] | 92.87 | 76.92 | 0 | 0 | 0 |  | 650 | 400 | 선택 | 해제 | 0 | 0 | 0 |  | 650 | 400 | 선택 | 해제 | 해제 | 미정 | 미정 | 미정 | 미정 |  | 미정 | RB125.00 | C
A47562 | 2018-08-24 | 1 | B |  | 13 | A | P-AE1055LSM | 탄소강 | G-AE1055LS | BM#1 | 1593 | 41 | 1594 | 1543 | 33 | 5500 |  | 3 | 0.3 | 25 |  | -1.36 | 1550 | 1590 | 0 | 15.45 |  | 19 | 48 | 69 | Y |  | 2018-08-25 04:11 | 66 | 1088 | 24 | 25 | 28 | 29 | 30 | 29 | 29 | 28 | 28 | 27 | 27 | 26 | 26 | 25 | 27 | 30 | 25 | 29 | -0.11 | Y | 45 | Y | -0.2 | [7 empty] | Y | Y | Y | Y | 230 | 0.48 | 68 | 101508 | 106750 | 7000 | 16500 | 1 | 1 |  | 2018-08-25 04:21 | 1550 | 112 |  | 36 | [16 empty] | 89.24 | 100 | 0 | 0 | 0 |  | 400 |  | 선택 | 해제 | 0 | 0 | 0 |  | 400 |  | 선택 | 해제 | 해제 | 미정 | 미정 | 선택 | 미정 |  | 미정 | BT180180 | H
B47456 | 2018-08-24 | 2 | C | TUNDISH교체전 | 8 | A | SM45C | 탄소강 | SM45C | BM#2 | 1650 | 40 | 1614 | 1524 | 27 | 5900 |  | 1 | 0.25 | 15 |  | -2.4 | 1557 | 1609 | 0 | 4.28 | 0 | 11 | 66 | 64 | Y |  | 2018-08-25 05:24 | 64 | 1080 | 18 | 26 | 31 | 33 | 34 | 34 | 33 | 32 | 31 | 30 | 29 | 27 | 26 | 26 | 29 | 34 | 26 | 0 | -0.2 | Y | 39.98 | Y | -0.2 | [7 empty] | N | N | N | N | 170 | 0.43 | 63 | 87481 | 89210 | 1890 | 2000 | 13 | 2 | 30 | 2018-08-25 05:25 | 1557 | 102 |  | 14 |  | * 전공정 요청 10%이상 감속주입 이상공정 등록 생관통보 | 10C79E8B3BD84AE48EE9DD8D00044588 | F22340BFF3334C12BBC2F0F1944645F7 | 50820FE36AAC4B6C8F04E6572EFB9C89 | 56804F54A4474FE4B5921725217EAF67 | [10 empty] | 96.03 | 72.73 | 0 | 2500 | 0 |  | 650 | 400 | 선택 | 해제 | 0 | 2500 | 0 |  | 650 | 400 | 선택 | 해제 | 해제 | 미정 | 미정 | 미정 | 미정 |  | 미정 | RB130.00 | C
A47563 | 2018-08-24 | 1 | C |  | 14 | A | P-AE1055LSM | 탄소강 | G-AE1055LS | BM#1 | 1607 | 41 | 1612 | 1547 | 30 | 5200 |  | 3 | 0.31 | 26 |  | -1.74 | 1555 | 1607 | 0 | 24.76 |  | 10 | 55 | 63 | Y |  | 2018-08-25 05:30 | 71 | 1090 | 24 | 30 | 34 | 37 | 39 | 39 | 38 | 38 | 37 | 37 | 36 | 36 | 36 | 36 | 35 | 39 | 36 | 37 | -0.02 | Y | 40 | Y | 0 | [7 empty] | Y | Y | Y | Y | 220 | 0.48 | 63 | 101508 | 95800 | 7040 | 15700 | 1 | 1 |  | 2018-08-25 05:36 | 1555 | 123 |  | 27 | [16 empty] | 98.74 | 100 | 0 | 0 | 0 |  | 400 |  | 선택 | 해제 | 0 | 0 | 0 |  | 400 |  | 선택 | 해제 | 해제 | 미정 | 미정 | 선택 | 미정 |  | 미정 | BT180180 | H
A47564 | 2018-08-24 | 1 | C |  | 15 | A | P-AE1055LSM | 탄소강 | G-AE1055LS | BM#1 | 1582 | 42 | 1595 | 1535 | 33 | 5600 |  | 3 | 0.31 | 25 |  | -1.28 | 1558 | 1595 | 0 | 15.09 |  | 31 | 7 | 50 | Y |  | 2018-08-25 06:20 | 74 | 1088 | 35 | 34 | 34 | 34 | 35 | 34 | 33 | 33 | 32 | 32 | 31 | 31 | 30 | 30 | 33 | 35 | 30 | 34 | -0.12 | Y | 40 | Y | -0.2 | [7 empty] | Y | Y | Y | Y | 210 | 0.48 | 63 | 101508 | 98200 | 6860 | 15900 | 1 | 1 |  | 2018-08-25 06:27 | 1558 | 122 |  | 41 | [16 empty] | 96.49 | 100 | 0 | 0 | 0 |  | 400 |  | 선택 | 해제 | 0 | 0 | 0 |  | 400 |  | 선택 | 해제 | 해제 | 미정 | 미정 | 선택 | 미정 |  | 미정 | BT180180 | H
B47457 | 2018-08-24 | 2 | C | TUNDISH교체 | 1 | A | AE1548 | 합금강 | AE4130M6 | BM#2 | 1589 | 42 | 1655 | 1554 | 35 | 7400 |  | 1 | 0.24 | 20 |  | 0 | 1572 | 1646 | 1.81 | 0 | 0 | 32 | 43 | 64 | Y |  | 2018-08-25 06:42 | 84 | 1080 | -443 | -81 | 36 | 28 | 30 | 34 | 38 | 39 | 39 | 40 | 40 | 41 | 41 | 40 | 33 | 41 | 40 | 40 | 0 |  | 10.02 | Y | -0.2 |  | 2.79 | 2.79 | 1.54 |  |  |  | N | N | N | M | 150 | 0.45 | 60 | 91964 | 95800 | 4200 | 16200 | 2 | 1 |  | 2018-08-25 06:47 | 1572 | 121 |  | 26 |  | *T/D플럭스 120/15KG *롱노즐 실리부 부착 *탄화왕겨 투입 *수소 10분 측정값 기준치 초과, 생관통보 *STR#1 위드롤 5번 실린더 누유로 밸브 Close.-5번 S/R 미적용 | [14 empty] | 91.96 | 75 | 700 | 0 | 0 |  | 650 | 700 | 선택 | 해제 | 700 | 0 | 0 |  | 650 | 700 | 선택 | 해제 | 해제 | 미정 | 선택 | 미정 | 선택 |  | 미정 | SB135135 | C
B47458 | 2018-08-25 | 2 | C |  | 2 | A | AE1548 | 합금강 | AE4130M6 | BM#2 | 1642 | 47 | 1635 | 1515 | 37 | 7600 |  | 1 | 0.24 | 17 |  | 0 | 1558 | 1620 | 1.37 | 0 | 0 | 20 | 71 | 75 | Y |  | 2018-08-25 07:49 | 70 | 1089 | 38 | 37 | 38 | 38 | 38 | 37 | 36 | 34 | 34 | 33 | 31 | 30 |  | 30 | 35 | 38 | 30 | 38 | -0.18 |  | 45 | Y | -0.2 |  |  |  | 1.17 |  |  |  | N | N | N | Y | 140 | 0.47 | 58 | 96083 | 89050 | 4950 | 15600 | 2 | 1 |  | 2018-08-25 08:05 | 1558 | 121 |  | 21 |  | *STR#1 위드롤 5번 실린더 누유로 밸브 Close.-5번 S/R 미적용 *전공정 작업지연 감속주입 | [14 empty] | 102.22 | 76.92 | 0 | 0 | 0 |  | 650 | 700 | 해제 | 해제 | 0 | 0 | 0 |  | 650 | 700 | 해제 | 해제 | 해제 | 미정 | 미정 | 미정 | 미정 |  | 미정 | SB135135 | H
A47565 | 2018-08-25 | 1 | C |  | 16 | A | P-AE1055LSM | 탄소강 | G-AE1055LS | BM#1 | 1593 | 39 | 1594 | 1530 | 32 | 5300 |  | 3 | 0.31 | 25 |  | -1.63 | 1546 | 1594 | 0 | 15.4 |  | 36 | 34 | 49 | Y |  | 2018-08-25 07:31 | 62 | 1091 | 30 | 29 | 30 | 31 | 31 | 30 | 30 | 29 | 29 | 28 | 28 | 27 | 26 | 26 | 29 | 31 | 26 | 30 | -0.1 | Y | 50.02 | Y | 0 | [7 empty] | Y | Y | Y | Y | 200 | 0.48 | 66 | 101508 | 101700 | 7040 | 15900 | 1 | 1 |  | 2018-08-25 07:38 | 1546 | 112 |  | 34 | 10 | [15 empty] | 93.38 | 100 | 0 | 0 | 0 |  | 400 |  | 선택 | 해제 | 0 | 0 | 0 |  | 400 |  | 선택 | 해제 | 해제 | 미정 | 미정 | 선택 | 미정 |  | 미정 | BT180180 | H
B47459 | 2018-08-25 | 2 | C |  | 3 | B | AE1548 | 합금강 | AE4130M6 | BM#2 | 1585 | 41 | 1625 | 1555 | 32 | 6000 |  | 1 | 0.23 | 16 |  | 0 | 1612 | 1612 | 1.55 | 0 | 0 | 22 | 10 | 85 | Y |  | 2018-08-25 08:58 | 124 | 1088 | 27 | 32 | 35 | 37 | 37 | 37 | 36 | 35 | 33 | 32 | 31 | 30 | 28 | 28 | 33 | 37 | 28 | 37 | -0.2 | Y | 45 | Y | -0.4 |  |  |  | 1.85 |  |  |  | N | N | N | Y | 120 | 0.45 | 61 | 95441 | 87070 | 5020 | 14900 | 2 | 1 |  | 2018-08-25 09:04 | 1560 | 109 |  | 13 |  | *전공정 작업지연 감속주입 *STR#1 위드롤 5번 실린더 누유로 밸브 Close.-5번 S/R 미적용 | [14 empty] | 103.74 | 76.92 | 0 | 0 | 0 |  | 650 | 700 | 선택 | 해제 | 0 | 0 | 0 |  | 650 | 700 | 선택 | 해제 | 해제 | 미정 | 선택 | 미정 | 미정 |  | 미정 | SB120120 | C
A47566 | 2018-08-25 | 1 | C | TUNDISH교체전 | 17 | A | P-AE1055LSM | 탄소강 | G-AE1055LS | BM#1 | 1645 | 40 | 1597 | 1530 | 32 | 5600 |  | 3 | 0.31 | 25 |  | -1.5 | 1553 | 1597 | 0 | 13.39 |  | 19 | 49 | 55 | Y |  | 2018-08-25 08:36 | 69 | 1092 | 25 | 27 | 30 | 32 | 32 | 32 | 32 | 31 | 31 | 31 | 30 | 29 | 29 | 29 | 30 | 32 | 29 | 32 | -0.06 | Y | 45 | Y | 0 | [7 empty] | Y | Y | Y | M | 190 | 0.48 | 65 | 91621 | 101700 | 7000 | 2000 | 1 | 1 |  | 2018-08-25 08:44 |  | 116 |  | 37 |  |  | FBC7EB395C5444CE96E058B553E939C3 | 6AE77E58C775401DAAADA75ADE1FC49A | BE6E20853D7044F5A7D87C9114666A52 | [11 empty] | 84.29 | 100 | 0 | 3500 | 0 |  | 400 |  | 선택 | 해제 | 0 | 3500 | 0 |  | 400 |  | 선택 | 해제 | 해제 | 미정 | 미정 | 선택 | 미정 |  | 미정 | BT180180 | H
B47460 | 2018-08-25 | 2 | C |  | 4 | B | AE1548 | 합금강 | AE4130M6 | BM#2 | 1610 | 44 | 1614 | 1546 | 33 | 6900 |  | 1 | 1000 |  |  | 0 | 1551 | 1604 | 0 | 0 | 0 | 11 | 67 | 84 | Y |  | 2018-08-25 10:02 | 63 | 1096 | 26 | 32 | 35 | 36 | 36 | 35 | 35 | 33 | 32 | 32 | 30 | 28 | 27 | 26 | 32 | 36 | 26 | 35 | -0.2 | Y | 49.98 | Y | -0.2 |  |  |  | 1.18 |  |  |  | N | N | N | Y | 120 | 0.47 | 68 | 100478 | 105950 | 5150 | 15200 | 2 | 1 |  | 2018-08-25 10:09 | 1559 | 106 |  | 10 |  | *STR#1 위드롤 5번 실린더 누유로 밸브 Close.-5번 S/R 미적용 | [14 empty] | 89.95 | 78.57 | 0 | 0 | 0 |  | 650 | 700 | 선택 | 해제 | 0 | 0 | 0 |  | 650 | 700 | 선택 | 해제 | 해제 | 미정 | 선택 | 미정 | 미정 |  | 미정 | SB120120 | C
A47567 | 2018-08-25 | 1 | C | TUNDISH교체 | 1 | A | STB3D | 베어링강 | STB (SF) | BM#1 | 1612 | 49 | 1596 | 1530 | 41 | 7100 |  | 3 | 0.34 | 29 |  | -1.46 | 1548 | 1596 | 22.52 | 0 |  | 10 | 56 | 54 | Y |  | 2018-08-25 09:52 | 97 | 1074 | -69 | 35 | 30 | 34 | 37 | 40 | 42 | 43 | 44 | 45 | 45 | 45 |  | 45 | 40 | 45 | 45 | 45 | 0 |  | 10 | Y | 0 |  | 1.93 | 1.93 |  |  |  |  | Y | N | N | M | 230 | 0.47 | 63 | 84590 | 95600 | 7060 | 15900 | 11 | 2 |  | 2018-08-25 09:58 | 1548 | 139 |  | 48 |  | *T/D플럭스 유15 용275KG *탄화왕겨200KG투입 | [14 empty] | 82.45 | 100 | 1500 | 0 | 0 |  | 650 |  | 선택 | 해제 | 1500 | 0 | 0 |  | 650 |  | 선택 | 해제 | 선택 | 미정 | 미정 | 선택 | 미정 |  | 미정 | BT180180 | H
B47461 | 2018-08-25 | 2 | C |  | 5 | B | AE1548 | 합금강 | AE4130M6 | BM#2 | 1605 | 41 | 1625 | 1536 | 32 | 6400 |  | 1 | 0.28 | 16 |  | 0 | 1561 | 1612 | 1.64 | 0 | 0 | 32 | 44 | 70 | Y |  | 2018-08-25 10:56 | 73 | 1066 | 23 | 29 | 33 | 33 | 35 | 34 | 34 | 33 | 32 | 30 | 30 | 28 | 26 | 26 | 31 | 35 | 26 | 33 | -0.22 | Y | 40.02 | Y | -0.4 |  |  |  | 1.68 |  |  |  | N | N | N | Y | 110 | 0.48 | 63 | 86124 |  | 5150 | 14700 | 2 | 1 |  | 2018-08-25 11:08 | 1561 | 112 |  | 26 |  | *STR#1 위드롤 5번 실린더 누유로 밸브 Close.-5번 S/R 미적용 | [14 empty] | 83.13 | 75 | 0 | 0 | 0 |  | 650 | 700 | 선택 | 해제 | 0 | 0 | 0 |  | 650 | 700 | 선택 | 해제 | 해제 | 미정 | 선택 | 미정 | 미정 |  | 미정 | SB120120 | C
A47568 | 2018-08-25 | 1 | C |  | 2 | A | STB3D | 베어링강 | STB (SF) | BM#1 | 1553 | 48 | 1557 | 1530 | 40 | 6700 |  | 3 | 0.33 | 25 |  | -1.3 | 1519 | 1557 | 14.15 | 0 |  | 31 | 8 | 62 | Y |  | 2018-08-25 11:06 | 68 | 1090 | 44 | 38 | 34 | 32 | 31 | 30 | 29 | 28 | 27 | 27 | 26 | 26 | 26 | 26 | 31 | 34 | 26 | 26 | -0.16 |  | 50 | Y | 0 | [7 empty] | Y | Y | Y | Y | 220 | 0.48 | 63 | 84590 | 98250 | 6920 | 15700 | 11 | 2 |  | 2018-08-25 11:12 | 1519 | 122 |  | 37 | 20 | [15 empty] | 80.37 | 100 | 0 | 0 | 0 |  | 650 |  | 선택 | 해제 | 0 | 0 | 0 |  | 650 |  | 선택 | 해제 | 선택 | 미정 | 미정 | 선택 | 미정 |  | 미정 | BT180180 | H
B47462 | 2018-08-25 | 2 | C |  | 6 | A | AE1548 | 합금강 | AE4130M6 | BM#2 | 1599 | 44 | 1617 | 1525 | 31 | 6300 |  | 1 | 0.27 | 18 |  | 0 | 1546 | 1608 | 1.79 | 0 | 0 | 20 | 72 | 58 | Y |  | 2018-08-25 12:09 | 58 | 1099 | 26 | 27 | 28 | 28 | 28 | 26 | 25 | 24 | 23 | 22 | 22 | 21 |  | 21 | 25 | 28 | 21 | 28 | -0.16 |  | 42.6 | Y | -0.38 |  |  |  | 1.16 |  |  |  | N | N | N | Y | 100 | 0.48 | 62 | 103138 | 97960 | 4970 | 15400 | 2 | 1 |  | 2018-08-25 12:21 | 1546 | 116 |  | 19 |  | *STR#1 위드롤 5번 실린더 누유로 밸브 Close.-5번 S/R 미적용 | [14 empty] | 100.13 | 100 | 0 | 0 | 0 |  | 650 | 700 | 선택 | 해제 | 0 | 0 | 0 |  | 650 | 700 | 선택 | 해제 | 해제 | 미정 | 선택 | 미정 | 미정 |  | 미정 | SB129129 | C
A47569 | 2018-08-25 | 1 | C |  | 3 | A | STB3D | 베어링강 | STB (SF) | BM#1 | 1635 | 41 | 1569 | 1547 | 30 | 4900 |  | 3 | 0.33 | 28 |  | -1.53 | 1520 | 1569 | 11.74 | 0 |  | 36 | 35 | 68 | Y |  | 2018-08-25 12:13 | 69 | 1090 | 25 | 27 | 29 | 31 | 32 | 32 | 32 | 31 | 31 | 31 | 30 | 30 | 30 | 30 | 30 | 32 | 30 | 32 | -0.05 | Y | 40.02 | Y | 0 | [7 empty] | Y | Y | Y | Y | 210 | 0.48 | 62 | 150342 | 94950 | 7000 |  | 11 | 2 |  | 2018-08-25 12:20 | 1520 | 120 |  | 36 |  | *유사강종 연연주 혼탕부 ID:107~109.207~209 | [14 empty] | 147.47 | 100 | 0 | 0 | 0 |  | 650 |  | 선택 | 해제 | 0 | 0 | 0 |  | 650 |  | 선택 | 해제 | 선택 | 미정 | 미정 | 선택 | 미정 |  | 미정 | BT180180 | H
B47463 | 2018-08-25 | 2 | A |  | 7 | B | AE1548 | 합금강 | AE4130M6 | BM#2 | 1653 | 45 | 1604 | 1584 | 31 | 5500 |  | 1 | 0.27 | 18 |  | 0 | 1547 | 1602 | 1.82 | 0 | 0 | 22 | 11 | 59 | Y |  | 2018-08-25 13:17 | 59 | 1098 | 18 | 22 | 25 | 27 | 27 | 26 | 26 | 25 | 23 | 22 | 21 | 20 | 19 | 19 | 23 | 27 | 19 | 0 | -0.18 | Y | 45 | Y | -0.2 | [7 empty] | N | N | N | Y | 150 | 0.48 | 64 | 105112 | 100860 | 5140 | 15300 | 2 | 1 |  | 2018-08-25 13:23 | 1547 | 114 |  | 16 |  | *STR#1 위드롤 5번 실린더 누유로 밸브 Close.-5번 S/R 미적용 *수소 측정 시스템 이상으로 수소 미측정 | [14 empty] | 99.16 | 100 | 0 | 0 | 0 |  | 650 | 700 | 선택 | 해제 | 0 | 0 | 0 |  | 650 | 700 | 선택 | 해제 | 해제 | 미정 | 선택 | 미정 | 미정 |  | 미정 | SB129129 | C
A47570 | 2018-08-25 | 1 | A |  | 4 | B | P-STB3D | 베어링강 | STB (SF) | BM#1 | 1640 | 44 | 1559 | 1548 | 36 | 5800 |  | 3 | 0.33 | 30 |  | -1.17 | 1519 | 1559 | 14.45 | 0 |  | 19 | 50 | 72 | Y |  | 2018-08-25 13:26 | 69 | 1092 | 31 | 34 | 38 | 39 | 40 | 39 | 39 | 38 | 38 | 37 | 37 | 36 | 35 | 35 | 37 | 40 | 35 | 39 | -0.11 | Y | 45.02 | Y | 0 | [7 empty] | Y | Y | Y | Y | 200 | 0.48 | 66 | 50754 | 102860 | 7040 | 16200 | 11 | 2 |  | 2018-08-25 13:32 | 1519 | 113 |  | 24 |  | *유사강종 연연주 혼탕부 ID:101.201 | [14 empty] | 46.2 | 100 | 0 | 0 | 0 |  | 650 |  | 선택 | 해제 | 0 | 0 | 0 |  | 650 |  | 선택 | 해제 | 선택 | 미정 | 미정 | 선택 | 미정 |  | 미정 | BT180180 | H
B47464 | 2018-08-25 | 2 | A | TUNDISH교체전 | 8 | A | AE1548 | 합금강 | AE4130M6 | BM#2 | 1613 | 54 | 1644 | 1555 | 35 | 7100 |  | 1 | 0.31 | 15 |  | -2.42 | 1571 | 1636 | 3.77 | 0 | 0 | 35 | 1 | 15177 | Y |  | 2018-08-25 14:27 | 83 | 1401 | 15 | 26 | 40 | 48 | 52 | 54 | 54 | 54 | 53 | 53 | 52 | 51 | 49 | 49 | 47 | 54 | 49 | 54 | -0.14 | Y | 35.02 | Y | -0.4 |  |  |  | 2.68 |  |  |  | N | N | N | M | 140 | 0.45 | 60 | 78276 | 92880 | 5000 | 2500 | 2 | 1 |  | 2018-08-25 14:24 | 1581 | 116 |  | 12 |  | *STR#1 위드롤 5번 실린더 누유로 밸브 Close.-5번 S/R 미적용 *수소측정값 초과 이상공정등록및 생관통보 | 80FEFF7A562440F2BD409BBBD1983E96 | 13CA5037D4CA4D549EE0B74666EC8ED3 | 4FBB006B0AFA46709136BF85479743F0 | 365377B8EB38469AB286DCCC1204182F | [10 empty] | 82.83 | 100 | 0 | 2962 | 0 |  | 650 | 700 | 선택 | 해제 | 0 | 3005 | 0 |  | 650 | 700 | 선택 | 해제 | 해제 | 미정 | 선택 | 미정 | 미정 |  | 미정 | SB131131 | C
A47571 | 2018-08-25 | 1 | A |  | 5 | A | P-STB3D | 베어링강 | STB (SF) | BM#1 | 1574 | 42 | 1559 | 1534 | 36 | 6100 |  | 3 | 0.33 | 30 |  | -1.32 | 1514 | 1559 | 16.12 | 0 |  | 10 | 57 | 63 | Y |  | 2018-08-25 14:34 | 64 | 1098 | 35 | 34 | 35 | 35 | 34 | 34 | 34 | 33 | 32 | 31 | 31 | 30 | 30 | 30 | 33 | 35 | 30 | 35 | -0.1 |  | 50.02 | Y | 0 | [7 empty] | Y | Y | Y | Y | 190 | 0.48 | 65 | 101508 | 101330 | 7090 | 15630 | 11 | 2 |  | 2018-08-25 14:43 | 1514 | 113 |  | 25 | [16 empty] | 93.69 | 100 | 0 | 0 | 0 |  | 650 |  | 선택 | 해제 | 0 | 0 | 0 |  | 650 |  | 선택 | 해제 | 선택 | 미정 | 미정 | 선택 | 미정 |  | 미정 | BT180180 | H
B47465 | 2018-08-25 | 2 | A | TUNDISH교체 | 1 | A | SM45CS1 | 탄소강 | B | BM#2 | 1569 | 51 | 1655 | 1524 | 44 | 9200 |  | 1 | 0.29 | 20 |  | -2.77 | 1585 | 1656 | 3.41 | 0 | 0 | 32 | 45 | 65 | Y |  | 2018-08-25 15:40 | 94 | 1088 | -314 | -206 | 25 | 25 | 25 | 24 | 23 | 20 | 26 | 30 | 33 | 34 | 35 | 35 | 31 | 36 | 35 | 35 | -0.1 |  | 9.97 | Y | 0 |  | 2.54 | 2.41 | 1.72 |  |  |  | N | N | N | N | 150 | 0.49 | 61 | 101508 | 102190 | 2310 | 15400 | 5 | 2 |  | 2018-08-25 15:38 | 1585 | 136 |  | 27 |  | *T/D 플럭스 120/15KG *T/D 교체 슬리브롱노즐사용 *L/D첫 HEAT 탄화왕겨투입 *수소 10분 측정값 초과 이상공정등록및 생관통보 | [14 empty] | 97.14 | 100 | 700 | 0 | 0 |  | 650 | 400 | 선택 | 선택 | 700 | 0 | 0 |  | 650 | 400 | 선택 | 선택 | 해제 | 미정 | 미정 | 미정 | 미정 |  | 미정 | BT180180 | H
A47572 | 2018-08-25 | 1 | A |  | 6 | A | P-STB3D | 베어링강 | STB (SF) | BM#1 | 1625 | 43 | 1566 | 1581 | 33 | 5500 |  | 3 | 0.34 | 30 |  | -1.4 | 1518 | 1566 | 15.04 | 0 |  | 31 | 9 | 64 | Y |  | 2018-08-25 15:28 | 68 | 1095 | 29 | 30 | 32 | 34 | 34 | 34 | 34 | 33 | 33 | 32 | 31 | 31 | 31 | 31 | 32 | 34 | 31 | 34 | -0.06 | Y | 50 | Y | 0 | [7 empty] | Y | Y | Y | Y | 180 | 0.48 | 66 | 101508 | 103610 | 7090 | 16060 | 11 | 2 |  | 2018-08-25 15:35 | 1518 | 122 |  | 38 | [16 empty] | 91.78 | 100 | 0 | 0 | 0 |  | 650 |  | 선택 | 해제 | 0 | 0 | 0 |  | 650 |  | 선택 | 해제 | 선택 | 미정 | 미정 | 선택 | 미정 |  | 미정 | BT180180 | H
A47573 | 2018-08-25 | 1 | A |  | 7 | B | P-STB3D | 베어링강 | STB (SF) | BM#1 | 1611 | 43 | 1579 | 1539 | 39 | 6400 |  | 3 | 0.34 | 30 |  | -1.72 | 1520 | 1579 | 15.74 | 0 |  | 36 | 36 | 75 | Y |  | 2018-08-25 16:49 | 70 | 1098 | 30 | 33 | 35 | 37 | 37 | 37 | 37 | 36 | 36 | 35 | 35 |  |  | 35 | 35 | 37 | 35 | 37 | -0.05 | Y | 35 | Y | 0 | [7 empty] | Y | Y | Y | Y | 230 | 0.48 | 53 | 101508 | 85080 | 7000 | 16220 | 11 | 2 |  | 2018-08-25 16:59 | 1520 | 113 |  | 26 | 14 | [15 empty] | 110.27 | 100 | 0 | 0 | 0 |  | 650 |  | 선택 | 해제 | 0 | 0 | 0 |  | 650 |  | 선택 | 해제 | 선택 | 미정 | 미정 | 선택 | 미정 |  | 미정 | BT180180 | H
B47466 | 2018-08-25 | 2 | A |  | 2 | A | SM45CS1 | 탄소강 | B | BM#2 | 1583 | 46 | 1624 | 1527 | 36 | 7400 |  | 1 | 0.32 | 16 |  | -2.53 | 1567 | 1634 | 3.9 | 0 | 0 | 20 | 73 | 65 | Y |  | 2018-08-25 16:36 | 76 | 1092 | 33 | 31 | 31 | 31 | 30 | 30 | 29 | 28 | 27 | 26 | 25 | 23 |  | 23 | 29 | 31 | 23 | 31 | -0.18 |  | 45.02 | Y | -0.4 | [7 empty] | N | N | N | N | 140 | 0.5 | 60 | 101508 | 99580 | 30 | 15700 | 5 | 2 |  | 2018-08-25 16:41 | 1567 | 134 |  | 35 | [16 empty] | 102.53 | 100 | 0 | 0 | 0 |  | 650 | 400 | 선택 | 선택 | 0 | 0 | 0 |  | 650 | 400 | 선택 | 선택 | 해제 | 미정 | 미정 | 미정 | 미정 |  | 미정 | BT180180 | C
B47467 | 2018-08-25 | 2 | A | 연주종료 | 3 | A | SM45CS1 | 탄소강 | B | BM#2 | 1582 | 42 | 1625 | 1536 | 36 | 7200 |  | 1 | 0.27 | 14 |  | -2.62 | 1579 | 1626 | 2.15 | 0 | 0 | 22 | 12 | 58 | Y |  | 2018-08-25 17:45 | 88 | 1090 | 18 | 26 | 29 | 32 | 33 | 33 | 33 | 32 | 31 | 30 | 29 | 28 | 26 | 26 | 29 | 33 | 26 | 33 | -0.18 | Y | 39.98 | Y | -0.4 | [7 empty] | N | N | N | N | 130 | 0.5 | 63 | 91950 | 103230 | 1270 | 2000 | 5 | 2 | 25 | 2018-08-25 18:01 | 1579 | 132 |  | 28 |  |  | 2E3B03788FF542518CA1B6FE2ED09061 | 2C4C77B47F534213B842DE135AC9E454 | 2FAEC851A27B4A579328FD7D247C1624 |  |  | 9D6FA77FD5204C5698C1EAE4F21CF4E4 | 164B9B97147C4C2EADD519E8B3E2B09C |  |  | 64784411B23C44F7AD0A7324B9ADF838 | 2DCB1EFB08ED4A81BF8F64C019B0017D |  |  |  | 87.99 | 100 | 0 | 3460 | 0 |  | 650 | 400 | 선택 | 선택 | 0 | 3470 | 0 |  | 650 | 400 | 선택 | 선택 | 해제 | 미정 | 미정 | 미정 | 미정 |  | 미정 | BT180180 | H
A47574 | 2018-08-25 | 1 | A | TUNDISH교체전 | 8 | A | P-STB3D | 베어링강 | STB (SF) | BM#1 | 1589 | 41 | 1559 | 1546 | 35 | 5800 |  | 3 | 0.33 | 30 |  | -1.1 | 1518 | 1559 | 16.41 | 0 |  | 19 | 51 | 68 | Y |  | 2018-08-25 17:54 | 68 | 1124 | 34 | 35 | 37 | 37 | 37 | 37 | 36 | 35 | 35 | 34 | 34 | 33 | 32 | 32 | 35 | 37 | 32 | 37 | -0.1 |  | 49.98 | Y | -0.2 | [7 empty] | Y | Y | Y | M | 220 | 0.48 | 66 | 99391 | 104680 | 7020 | 1600 | 11 | 2 |  | 2018-08-25 17:58 | 1518 | 105 |  | 17 |  |  | 02F19DA6EC964090AE0F144DA5A3D92C | A614993D3AF34BF787BD692AAFB6BB9B |  | DA2B2E65BC1E4B7694D883D4F33AB0C8 | [10 empty] | 88.98 | 100 | 0 | 3500 | 0 |  | 650 |  | 선택 | 해제 | 0 | 3500 | 0 |  | 650 |  | 선택 | 해제 | 선택 | 미정 | 미정 | 선택 | 미정 |  | 미정 | BT180180 | H
A47575 | 2018-08-25 | 1 | A | TUNDISH교체 | 1 | A | AE9254 | 특수용도강 | AE4137HMA | BM#1 | 1592 | 48 | 1611 | 1537 | 36 | 6600 |  | 3 | 0.35 | 20 |  | -1.65 | 1568 | 1608 | 14.53 | 0 |  | 10 | 58 | 62 | Y |  | 2018-08-25 18:56 | 93 | 1105 | 35 | 35 | 37 | 41 | 44 | 45 | 48 | 47 | 48 | 48 | 48 |  |  | 48 | 44 | 48 | 47 | 48 | -0.2 |  | 4.98 | Y | 0 |  | 2.34 | 2.28 | 1.71 |  |  |  | N | N | N | N | 150 | 0.51 | 55 | 100212 | 97770 | 7000 | 14870 | 4 | 1 |  | 2018-08-25 19:05 | 1568 | 134 |  | 47 |  | *T/D가열온도:자동-1350`.수동건-1305`.STR#1:903.STR#2:1012.T/D FLUX 유:15,용:120,탄화왕겨 200kg 투입 | [14 empty] | 95.67 | 100 | 700 | 0 | 0 |  | 650 |  | 선택 | 해제 | 700 | 0 | 0 |  | 650 |  | 선택 | 해제 | 선택 | 미정 | 미정 | 선택 | 선택 |  | 미정 | LT160160 | C
A47576 | 2018-08-25 | 1 | A |  | 2 | A | AE9254 | 특수용도강 | AE4137HMA | BM#1 | 1580 | 40 | 1590 | 1532 | 33 | 5600 |  | 3 | 0.34 | 19 |  | -1.73 | 1550 | 1590 | 12.32 | 0 |  | 31 | 10 | 68 | Y |  | 2018-08-25 20:10 | 75 | 1093 | 47 | 42 | 40 | 38 | 38 | 37 | 37 | 36 | 35 | 35 | 34 | 34 |  | 34 | 38 | 40 | 34 | 0 | -0.13 |  | 45.02 | Y | 0 | [7 empty] | N | N | N | N | 140 | 0.53 | 58 | 100212 | 101160 | 7050 | 14740 | 4 | 1 |  | 2018-08-25 20:18 | 1550 | 106 |  | 32 | [16 empty] | 92.66 | 100 | 0 | 0 | 0 |  | 650 |  | 선택 | 해제 | 0 | 0 | 0 |  | 650 |  | 선택 | 해제 | 선택 | 미정 | 미정 | 선택 | 미정 |  | 미정 | LT160160 | H
A47577 | 2018-08-25 | 1 | B |  | 3 | A | AE9254 | 특수용도강 | AE4137HMA | BM#1 | 1579 | 42 | 1576 | 1520 | 41 | 5400 |  | 3 | 0.34 | 20 |  | -1.5 | 1540 | 1576 | 11.3 | 0 |  | 36 | 37 | 87 | Y |  | 2018-08-25 21:17 | 65 | 1093 | 33 | 33 | 33 | 32 | 32 | 32 | 31 | 30 | 29 | 29 | 28 | 27 |  | 27 | 31 | 33 | 27 | 33 | -0.13 |  | 45 | Y | -0.2 | [7 empty] | N | N | N | N | 130 | 0.53 | 56 | 100212 | 94470 | 7020 | 14800 | 4 | 1 |  | 2018-08-25 21:26 | 1540 | 100 |  | 25 | [16 empty] | 98.78 | 100 | 0 | 0 | 0 |  | 650 |  | 선택 | 해제 | 0 | 0 | 0 |  | 650 |  | 선택 | 해제 | 선택 | 미정 | 미정 | 선택 | 미정 |  | 미정 | LT160160 | H
A47578 | 2018-08-25 | 1 | B |  | 4 | A | AE9254 | 특수용도강 | AE4137HMA | BM#1 | 1603 | 41 | 1569 | 1537 | 30 | 4800 |  | 3 | 0.35 | 18 |  | -1.59 | 1542 | 1577 | 10.6 | 0 |  | 19 | 52 | 83 | Y |  | 2018-08-25 22:17 | 67 | 1116 | 26 | 31 | 34 | 35 | 35 | 35 | 34 | 33 | 32 | 31 | 30 | 28 |  | 28 | 32 | 35 | 28 | 35 | -0.17 | Y | 40.03 | Y | -0.4 | [7 empty] | N | N | N | N | 120 | 0.51 | 59 | 83510 | 98400 | 7060 | 15700 | 4 | 1 |  | 2018-08-25 22:24 | 1542 | 94 |  | 22 |  | *전공정 작업지연 감속주입 *정속유지강종 감속ID:103~105.203~205 | [14 empty] | 79.23 | 100 | 0 | 0 | 0 |  | 650 |  | 선택 | 해제 | 0 | 0 | 0 |  | 650 |  | 선택 | 해제 | 선택 | 미정 | 미정 | 선택 | 미정 |  | 미정 | LT160160 | C
A47579 | 2018-08-25 | 1 | B |  | 5 | A | AE9254 | 특수용도강 | AE4137HMA | BM#1 | 1621 | 41 | 1581 | 1533 | 25 | 4900 |  | 3 | 0.34 | 18 |  | -1.4 | 1549 | 1580 | 12.02 | 0 |  | 10 | 59 | 66 | Y |  | 2018-08-25 23:19 | 74 | 1087 | 26 | 32 | 37 | 39 | 40 | 40 | 40 | 40 | 39 | 39 | 38 | 38 | 38 | 37 | 37 | 40 | 37 | 40 | -0.07 | Y | 44.98 | Y | -0.2 | [7 empty] | N | N | N | N | 110 | 0.47 | 66 | 100212 | 98900 | 7060 | 15400 | 4 | 1 |  | 2018-08-25 23:26 | 1549 | 96 |  | 21 |  | *전공정 작업지연 감속주입 *정속유지강종 감속ID:101~106.201~206 | [14 empty] | 94.63 | 100 | 0 | 0 | 0 |  | 650 |  | 선택 | 해제 | 0 | 0 | 0 |  | 650 |  | 선택 | 해제 | 선택 | 미정 | 미정 | 선택 | 미정 |  | 미정 | LT160160 | C
B47471 | 2018-08-25 | 2 | B | 연주시작 | 1 | A | AE4140P | 합금강 | AE4140P | BM#2 | 1589 | 71 | 1665 | 1556 | 54 | 11700 |  | 1 | 0.29 | 24 |  | -2.15 | 1583 | 1673 | 6.37 | 0 | 0 | 35 | 3 | 90 | Y |  | 2018-08-25 23:45 | 89 | 1096 | 4 | 30 | 30 | 30 | 30 | 30 | 33 | 34 | 35 | 36 | 36 | 36 | 36 | 35 | 34 | 36 | 35 | 36 | -0.05 |  | 19.98 | Y | -0.2 | 1.6 | 2.94 | 2.94 | 2.37 |  |  |  | N | N | N | M | 150 | 0.44 | 95 | 93084 | 99000 | 3740 | 15300 | 8 | 2 | 10 | 2018-08-25 23:49 | 1583 | 140 |  | -1 |  | * T/D 용강량 실측:1170mm / 19.7 TON * T/D FLUX 용탕부: 120 KG / 유탕부: 15KG 투입 * 슬리브 롱노즐( Y자형 ) 사용 * 탄화왕겨 투입 * EDGE HEATER 설비보호차원 미적용 이상공정 등록 * 첫 수소 기준값 초과로 이상공정 등록 생관통보 * START시 GENERAL PLC 통신 펄트로 인해 정상적인 램핑 업 되지 않아 추가절단 500mm 실시 * STR#1 W/M#5번 로드부위 누유되어 V/V CLOSE 함. S/R 미적용 | 26603C0948374649B4513DC4B936124E |  | F665194AF9A0478EA710B0D95C9BBF36 | [11 empty] | 89.25 | 100 | 1200 | 0 | 0 |  | 650 | 1000 | 해제 | 해제 | 1200 | 0 | 0 |  | 650 | 1000 | 해제 | 해제 | 해제 | 미정 | 미정 | 미정 | 미정 |  | 미정 | SB131131 | H
A47580 | 2018-08-25 | 1 | B |  | 6 | A | AE9254 | 특수용도강 | AE4137HMA | BM#1 | 1601 | 40 | 1578 | 1536 | 28 | 4600 |  | 3 | 0.34 | 18 |  | -1.5 | 1542 | 1575 | 10.54 | 0 |  | 31 | 11 | 76 | Y |  | 2018-08-26 00:18 | 67 | 1084 | 36 | 35 | 35 | 35 | 35 | 35 | 34 | 33 | 32 | 32 | 31 | 30 | 30 | 28 | 33 | 35 | 28 | 35 | -0.13 |  | 54.98 | Y | -0.4 | [7 empty] | N | N | N | N | 100 | 0.47 | 65 | 100212 | 100830 | 7110 | 13600 | 4 | 1 |  | 2018-08-26 00:24 | 1542 | 100 |  | 30 |  | *전공정 작업지연 감속주입 *정속유지강종 감속ID:101~106.201~206 | [14 empty] | 92.92 | 100 | 0 | 0 | 0 |  | 650 |  | 선택 | 해제 | 0 | 0 | 0 |  | 650 |  | 선택 | 해제 | 선택 | 미정 | 미정 | 선택 | 미정 |  | 미정 | LT160160 | C
B47472 | 2018-08-25 | 2 | B |  | 2 | A | AE4140P | 합금강 | AE4140P | BM#2 | 1592 | 48 | 1634 | 1545 | 43 | 9200 |  | 1 | 0.22 | 19 |  | -2.18 | 1575 | 1637 | 2.15 | 0 | 0 | 22 | 13 | 193 | Y |  | 2018-08-26 00:36 | 81 | 1088 | 33 | 31 | 30 | 30 | 31 | 30 | 30 | 29 | 28 | 26 | 25 | 23 |  | 23 | 29 | 31 | 23 | 30 | -0.23 | Y | 35 | Y | -0.4 | [7 empty] | N | N | N | Y | 140 | 0.51 | 58 | 93084 | 98010 | 1440 | 16000 | 8 | 1 | 20 | 2018-08-26 00:49 | 1575 | 148 |  | 46 |  | * STR#1 W/M#5번 로드부위 누유되어 V/V CLOSE 함. S/R 미적용 * STR#1,2 W/M 압력 초과되어 재 셋팅 | [14 empty] | 93.6 | 100 | 0 | 0 | 0 |  | 650 | 600 | 선택 | 해제 | 0 | 0 | 0 |  | 650 | 600 | 선택 | 해제 | 해제 | 미정 | 미정 | 미정 | 미정 |  | 미정 | SB131131 | H
A47581 | 2018-08-25 | 1 | B |  | 7 | A | AE9254 | 특수용도강 | AE4137HMA | BM#1 | 1603 | 42 | 1578 | 1534 | 29 | 4700 |  | 3 | 0.34 | 18 |  | -1.81 | 1538 | 1578 | 10.6 | 0 |  | 36 | 38 | 77 | Y |  | 2018-08-26 01:25 | 63 | 1088 | 27 | 28 | 29 | 29 | 29 | 29 | 29 | 28 | 28 | 27 | 27 | 26 |  | 26 | 28 | 29 | 26 | 29 | -0.06 |  | 44.98 | Y | -0.2 | [7 empty] | N | N | N | N | 150 | 0.53 | 58 | 100212 | 97710 | 7040 | 15000 | 4 | 1 |  | 2018-08-26 01:32 | 1538 | 96 |  | 30 | [16 empty] | 95.71 | 100 | 0 | 0 | 0 |  | 650 |  | 선택 | 해제 | 0 | 0 | 0 |  | 650 |  | 선택 | 해제 | 선택 | 미정 | 미정 | 선택 | 미정 |  | 미정 | LT160160 | C
B47473 | 2018-08-25 | 2 | B |  | 3 | B | AE4140P | 합금강 | AE4140P | BM#2 | 1632 | 47 | 1645 | 1555 | 35 | 7900 |  | 1 | 0.25 | 21 |  | 0 | 1570 | 1636 | 2.26 | 0 | 0 | 32 | 47 | 163 | Y |  | 2018-08-26 01:34 | 76 | 1080 | 18 | 19 | 22 | 24 | 25 | 25 | 24 | 23 | 21 | 19 | 17 | 14 |  | 14 | 21 | 25 | 14 | 0 | -0.31 | Y | 35 | Y | -0.6 | [7 empty] | N | N | N | Y | 130 | 0.51 | 56 | 93084 | 94230 | 130 | 15700 | 8 | 1 | 30 | 2018-08-26 01:37 | 1570 | 146 |  | 49 |  | * STR#1 W/M#5번 로드부위 누유되어 V/V CLOSE 함. S/R 미적용 | [14 empty] | 98.97 | 100 | 0 | 0 | 0 |  | 650 | 600 | 선택 | 해제 | 0 | 0 | 0 |  | 650 | 600 | 선택 | 해제 | 해제 | 미정 | 미정 | 미정 | 미정 |  | 미정 | SB131131 | H
A47582 | 2018-08-25 | 1 | B | TUNDISH교체전 | 8 | A | AE9254 | 특수용도강 | AE4137HMA | BM#1 | 1620 | 41 | 1579 | 1538 | 30 | 4600 |  | 3 | 0.34 | 18 |  | -1.63 | 1544 | 1580 | 10.56 | 0 |  | 19 | 53 | 77 | Y |  | 2018-08-26 02:24 | 69 | 1088 | 25 | 29 | 32 | 33 | 34 | 33 | 33 | 33 | 32 | 32 | 31 |  |  | 31 | 32 | 34 | 31 | 33 | -0.05 | Y | 30 | Y | -0.2 | [7 empty] | N | N | N | N | 140 | 0.53 | 58 | 95370 | 102540 | 7010 | 2000 | 4 | 1 |  | 2018-08-26 02:31 | 1544 | 95 |  | 30 |  |  | EAF26C7D5F4D46A8AA28EE18F6504B69 | B6D7646D4A154F0DA7C250D1C19C5956 | CA06B691440E4870B9C6B4C4A645FFA0 | [11 empty] | 87.06 | 100 | 0 | 2700 | 0 |  | 650 |  | 선택 | 해제 | 0 | 3100 | 0 |  | 650 |  | 선택 | 해제 | 선택 | 미정 | 미정 | 선택 | 미정 |  | 미정 | LT160160 | C
B47474 | 2018-08-25 | 2 | B |  | 4 | A | AE4140P | 합금강 | AE4140P | BM#2 | 1601 | 42 | 1647 | 1554 | 32 | 6800 |  | 1 | 0.25 | 20 |  | 0 | 1569 | 1637 | 1.66 | 0 | 0 | 1 | 1 | 20583 | Y |  | 2018-08-26 02:40 | 75 | 1180 | 11 | 15 | 21 | 25 | 26 | 27 | 27 | 26 | 26 | 25 | 24 | 22 |  | 22 | 23 | 27 | 22 | 26 | -0.17 | Y | 29.98 | Y | -0.4 |  |  |  | 1.43 |  |  |  | N | N | N | Y | 120 | 0.51 | 58 | 93084 | 98920 | 230 | 14600 | 8 | 1 | 50 | 2018-08-26 02:45 | 1569 | 134 |  | 42 | 12 | * STR#1 W/M#5번 로드부위 누유되어 V/V CLOSE 함. S/R 미적용 * L/D 대보수 | [14 empty] | 94.02 | 100 | 0 | 0 | 0 |  | 650 | 600 | 선택 | 해제 | 0 | 0 | 0 |  | 650 | 600 | 선택 | 해제 | 해제 | 미정 | 미정 | 미정 | 미정 |  | 미정 | SB131131 | H
A47583 | 2018-08-25 | 1 | B | TUNDISH교체 | 1 | A | STB2 | 베어링강 | STB (SF) | BM#1 | 1614 | 46 | 1579 | 1544 | 39 | 6500 |  | 3 | 0.34 | 28 |  | -1.69 | 1539 | 1593 | 16.44 | 0 |  | 10 | 60 | 79 | Y |  | 2018-08-26 03:50 | 83 | 1084 | 28 | 33 | 31 | 35 | 39 | 41 | 41 | 41 | 42 | 42 | 41 | 41 |  | 41 | 39 | 42 | 41 | 41 | -0.07 |  | 14.98 | Y | 0 |  | 2.46 | 2.46 | [5 empty] | N | N | M | 230 | 0.46 | 63 | 84590 | 97410 | 7120 | 15000 | 16 | 2 |  | 2018-08-26 03:56 | 1539 | 120 |  | 27 |  | *T/Dflux 유15kg 용275kg *탄화왕겨200KG 투입 | [14 empty] | 80.87 | 100 | 1500 | 0 | 0 |  | 650 |  | 선택 | 해제 | 1500 | 0 | 0 |  | 650 |  | 선택 | 해제 | 선택 | 미정 | 미정 | 선택 | 미정 |  | 미정 | BT180180 | H
B47475 | 2018-08-25 | 2 | B |  | 5 | A | AE4140P | 합금강 | AE4140P | BM#2 | 1587 | 43 | 1634 | 1547 | 34 | 7300 |  | 1 | 0.23 | 19 |  | 0 | 1568 | 1624 | 1.93 | 0 | 0 | 35 | 4 | 28 | Y |  | 2018-08-26 03:41 | 74 | 1088 | 18 | 25 | 29 | 32 | 33 | 33 | 33 | 33 | 33 | 32 | 31 | 30 |  | 30 | 30 | 33 | 30 | 33 | -0.08 | Y | 35 | Y | -0.2 | [7 empty] | N | N | N | Y | 110 | 0.5 | 59 | 100841 | 98600 | 1920 | 15800 | 8 | 1 | 10 | 2018-08-26 03:41 | 1568 | 134 |  | 42 |  | * STR#1 W/M#5번 로드부위 누유되어 V/V CLOSE 함. S/R 미적용 | [14 empty] | 100.39 | 76.92 | 0 | 0 | 0 |  | 650 | 600 | 선택 | 해제 | 0 | 0 | 0 |  | 650 | 600 | 선택 | 해제 | 해제 | 미정 | 미정 | 미정 | 미정 |  | 미정 | SB131131 | H
A47584 | 2018-08-25 | 1 | C |  | 2 | A | STB2 | 베어링강 | STB (SF) | BM#1 | 1562 | 44 | 1550 | 1530 | 41 | 6700 |  | 3 | 0.34 | 29 |  | -1.24 | 1519 | 1560 | 18.07 | 0 |  | 31 | 12 | 73 | Y |  | 2018-08-26 04:59 | 63 | 1088 | 38 | 35 | 34 | 32 | 31 | 30 | 30 | 28 | 29 | 28 | 27 | 26 | 26 | 26 | 31 | 34 | 26 | 0 | -0.16 |  | 50.02 | Y | 0 |  |  |  | 1.72 |  |  |  | Y | Y | Y | Y | 220 | 0.48 | 61 | 84590 | 95850 | 7050 | 16100 | 16 | 2 |  | 2018-08-26 05:06 | 1519 | 114 |  | 23 | [16 empty] | 82.25 | 100 | 0 | 0 | 0 |  | 650 |  | 선택 | 해제 | 0 | 0 | 0 |  | 650 |  | 선택 | 해제 | 선택 | 미정 | 미정 | 선택 | 미정 |  | 미정 | BT180180 | H
B47476 | 2018-08-25 | 2 | C | 잔강최소화전 | 6 | A | AE4140P | 합금강 | AE4140P | BM#2 | 1569 | 43 | 1626 | 1544 | 36 | 7600 |  | 1 | 0.23 | 19 |  | 0 | 1564 | 1620 | 1.73 | 0 | 0 | 22 | 14 | 25 | Y |  | 2018-08-26 04:50 | 70 | 1089 | 27 | 28 | 30 | 31 | 31 | 31 | 30 | 29 | 28 | 27 | 26 | 25 |  | 25 | 29 | 31 | 25 | 31 | -0.15 | Y | 40 | Y | -0.2 | [7 empty] | N | N | N | Y | 100 | 0.51 | 59 | 100214 | 99940 | 610 | 3000 | 8 | 1 | 20 | 2018-08-26 04:50 | 1564 | 133 |  | 35 |  | * STR#1 W/M#5번 로드부위 누유되어 V/V CLOSE 함.-5번 S/R 미적용 | [14 empty] | 99.67 | 76.92 | 0 | 3100 | 0 |  | 650 | 600 | 선택 | 해제 | 0 | 3180 | 0 |  | 650 | 600 | 선택 | 해제 | 해제 | 미정 | 미정 | 미정 | 미정 |  | 미정 | SB131131 | H
A47585 | 2018-08-25 | 1 | C |  | 3 | A | STB2 | 베어링강 | STB (SF) | BM#1 | 1561 | 41 | 1568 | 1530 | 36 | 6000 |  | 3 | 0.34 | 28 |  | -1.24 | 1528 | 1568 | 17.13 | 0 |  | 36 | 39 | 77 | Y |  | 2018-08-26 05:52 | 72 | 1085 | 25 | 30 | 34 | 35 | 35 | 35 | 34 | 34 | 33 | 33 | 32 | 31 | 31 | 31 | 33 | 35 | 31 | 35 | -0.09 | Y | 44.98 | Y | 0 |  |  |  | 1.46 |  |  |  | Y | Y | Y | Y | 210 | 0.48 | 61 | 101508 | 92450 | 7000 | 15600 | 16 | 2 |  | 2018-08-26 06:10 | 1528 | 114 |  | 32 | [16 empty] | 102.07 | 100 | 0 | 0 | 0 |  | 650 |  | 선택 | 해제 | 0 | 0 | 0 |  | 650 |  | 선택 | 해제 | 선택 | 미정 | 미정 | 선택 | 미정 |  | 미정 | BT180180 | H
B47477 | 2018-08-25 | 2 | C | 잔강최소화 | 7 | A | AE4140Q | 합금강 | D4 | BM#2 | 1552 | 47 | 1567 | 1514 | 39 | 8500 |  | 1 | 0.24 | 18 |  | -1.77 | 1573 | 1621 | 1.79 | 0 | 0 | 32 | 48 | 36 | Y |  | 2018-08-26 05:55 | 79 | 1096 | -206 | 20 | 33 | 33 | 35 | 35 | 35 | 34 | 34 | 33 | 31 |  |  | 31 | 25 | 35 | 31 | 35 | -0.12 | Y | 29.98 | Y | -0.4 |  |  |  | 1.47 |  |  |  | N | N | N | N | 150 | 0.48 | 54 | 99351 | 98930 | 5160 | 15200 | 8 | 1 |  | 2018-08-26 06:20 | 1573 | 147 |  | 44 | [16 empty] | 96.46 | 76.92 | 2500 | 0 | 0 |  | 650 | 1100 | 선택 | 선택 | 2500 | 0 | 0 |  | 650 | 1100 | 선택 | 선택 | 선택 | 미정 | 선택 | 미정 | 선택 | 6 | 미정 | RB140.00 | C
A47586 | 2018-08-25 | 1 | C |  | 4 | A | STB2 | 베어링강 | STB (SF) | BM#1 | 1615 | 44 | 1558 | 1537 | 36 | 5900 |  | 3 | 0.36 | 28 |  | -1.2 | 1520 | 1558 | 16.5 | 0 |  | 19 | 54 | 83 | Y |  | 2018-08-26 06:56 | 64 | 1080 | 30 | 31 | 31 | 31 | 31 | 30 | 30 | 28 | 27 | 27 | 26 | 25 | 24 | 22 | 28 | 31 | 22 | 31 | -0.16 |  | 54.98 | Y | -0.4 |  |  |  | 1.5 |  |  |  | Y | Y | Y | Y | 200 | 0.48 | 66 | 101508 | 103350 | 7040 | 15900 | 16 | 2 |  | 2018-08-26 07:09 | 1520 | 113 |  | 29 | [16 empty] | 91.99 | 100 | 0 | 0 | 0 |  | 650 |  | 선택 | 해제 | 0 | 0 | 0 |  | 650 |  | 선택 | 해제 | 선택 | 미정 | 미정 | 선택 | 미정 |  | 미정 | BT180180 | H
B47478 | 2018-08-25 | 2 | C |  | 8 | A | AE4140Q | 합금강 | D4 | BM#2 | 1577 | 44 | 1617 | 1505 | 35 | 7400 |  | 1 | 0.24 | 20 |  | 0 | 1568 | 1624 | 1.61 | 0 | 0 | 1 | 2 | 35 | Y |  | 2018-08-26 07:00 | 74 | 1088 | 27 | 28 | 29 | 29 | 30 | 29 | 28 | 27 | 26 | 26 | 25 | 24 |  | 24 | 27 | 30 | 24 | 29 | -0.17 | Y | 35 | Y | -0.2 |  |  |  | 1.6 |  |  |  | N | N | N | N | 140 | 0.49 | 60 | 96718 | 96840 | -840 | 15100 | 8 | 1 | 30 | 2018-08-26 07:21 | 1568 | 138 |  | 36 |  | *전공정 요청 L/D 잔강이월 미실시, 이상공정 등록 | [14 empty] | 100.75 | 76.92 | 0 | 0 | 0 |  | 650 | 1100 | 선택 | 선택 | 0 | 0 | 0 |  | 650 | 1100 | 선택 | 선택 | 선택 | 미정 | 미정 | 미정 | 미정 |  | 미정 | RB184.15 | C
B47479 | 2018-08-26 | 2 | C |  | 9 | A | AE4140Q | 합금강 | D4 | BM#2 | 0 | 44 | 1624 | 1535 | 36 | 7700 |  | 1 | 0.24 | 18 |  | 0 | 1566 | 1628 | 1.34 | 0 | 0 | 35 | 5 | 38 | Y |  | 2018-08-26 07:58 | 72 | 1087 | 20 | 25 | 29 | 31 | 32 | 32 | 32 | 31 | 31 | 30 | 29 | 28 | 26 | 26 | 29 | 32 | 26 | 32 | -0.15 | Y | 40 | Y | -0.4 |  |  |  | 1.48 |  |  |  | N | N | N | Y | 130 | 0.47 | 63 | 92200 | 97450 | -2450 | 15100 | 8 | 1 | 40 | 2018-08-26 08:29 | 1566 | 133 |  | 41 |  | *전공정 요청 L/D 잔강이월 미실시, 이상공정 등록 | [14 empty] | 97.05 | 100 | 0 | 0 | 0 |  | 650 | 1100 | 선택 | 선택 | 0 | 0 | 0 |  | 650 | 1100 | 선택 | 선택 | 선택 | 미정 | 미정 | 미정 | 미정 |  | 미정 | RB130.00 | C
A47587 | 2018-08-26 | 1 | C |  | 5 | A | STB2 | 베어링강 | STB (SF) | BM#1 | 1603 | 42 | 1564 | 1548 | 34 | 5800 |  | 3 | 0.35 | 29 |  | -1.38 | 1519 | 1564 | 16.92 | 0 |  | 10 | 61 | 60 | Y |  | 2018-08-26 08:04 | 63 | 1098 | 21 | 26 | 29 | 30 | 30 | 30 | 29 | 29 | 28 | 28 | 27 | 26 | 25 | 23 | 27 | 30 | 23 | 30 | -0.13 | Y | 55.02 | Y | -0.2 |  |  |  | 1.53 |  |  |  | Y | Y | Y | Y | 190 | 0.48 | 70 | 101508 | 107900 | 7030 | 15600 | 16 | 2 |  | 2018-08-26 08:12 | 1519 | 112 |  | 29 | [16 empty] | 88.34 | 100 | 0 | 0 | 0 |  | 650 |  | 선택 | 해제 | 0 | 0 | 0 |  | 650 |  | 선택 | 해제 | 선택 | 미정 | 미정 | 선택 | 미정 |  | 미정 | BT180180 | H
A47588 | 2018-08-26 | 1 | C |  | 6 | A | STB2 | 베어링강 | STB (SF) | BM#1 | 1639 | 39 | 1565 | 1576 | 31 | 3600 |  | 3 | 0.34 | 28 |  | -1.29 | 1524 | 1565 | 19.8 | 0 |  | 22 | 15 | 57 | Y |  | 2018-08-26 09:05 | 68 | 1077 | 22 | 28 | 32 | 36 | 37 | 37 | 37 | 37 | 37 | 36 | 36 | 35 | 35 | 35 | 34 | 37 | 35 | 37 | -0.05 | Y | 40 | Y | 0 |  |  |  | 1.45 |  |  |  | Y | Y | Y | Y | 180 | 0.48 | 60 | 101508 | 94850 | 6990 | 16000 | 16 | 2 |  | 2018-08-26 09:11 | 1524 | 124 |  | 40 | [16 empty] | 99.66 | 100 | 0 | 0 | 0 |  | 650 |  | 선택 | 해제 | 0 | 0 | 0 |  | 650 |  | 선택 | 해제 | 선택 | 미정 | 미정 | 선택 | 미정 |  | 미정 | BT180180 | H
B47480 | 2018-08-26 | 2 | C | TUNDISH교체전 | 10 | A | AE4140Q | 합금강 | D4 | BM#2 | 1593 | 46 | 1624 | 1545 | 37 | 8000 |  | 1 | 0.28 | 18 |  | 0 | 1573 | 1628 | 1.55 | 0 | 0 | 31 | 13 | 46 | Y |  | 2018-08-26 09:11 | 79 | 1092 | 24 | 29 | 32 | 34 | 36 | 36 | 36 | 35 | 34 | 33 | 31 | 30 | 29 | 27 | 32 | 36 | 27 | 36 | -0.2 | Y | 45.02 | Y | -0.4 |  |  |  | 1.4 |  |  |  | N | N | N | N | 120 | 0.47 | 67 | 91044 | 102990 | 4260 | 2000 | 8 | 1 | 10 | 2018-08-26 09:32 | 1573 | 132 |  | 32 |  | *전공정 요청 L/D 잔강이월 미실시, 이상공정 등록 | E138AEDA7ACF4C39A6129875C1983B7F | B8E7F7D8C31D4BF8948F064D340CEB79 | 37F3DF78669F4CD38FDF243BA758549F | [11 empty] | 84.89 | 75 | 0 | 2718 | 0 |  | 650 | 1100 | 선택 | 선택 | 0 | 3578 | 0 |  | 650 | 1100 | 선택 | 선택 | 선택 | 미정 | 미정 | 미정 | 미정 |  | 미정 | RB110.00 | C
A47589 | 2018-08-26 | 1 | C |  | 7 | A | STB2 | 베어링강 | STB (SF) | BM#1 | 1618 | 38 | 1570 | 1553 | 30 | 4700 |  | 3 | 0.34 | 28 |  | -1.41 | 1525 | 1570 | 17.39 | 0 |  | 36 | 40 | 66 | Y |  | 2018-08-26 10:05 | 69 | 1092 | 34 | 34 | 34 | 34 | 34 | 33 | 33 | 32 | 31 | 31 | 31 | 30 | 29 | 29 | 32 | 34 | 29 | 34 | -0.09 |  | 55.02 | Y | 0 |  |  |  | 1.58 |  |  |  | Y | Y | Y | Y | 230 | 0.48 | 67 | 101508 | 101150 | 6930 | 15100 | 16 | 2 |  | 2018-08-26 10:11 | 1525 | 121 |  | 42 | [16 empty] | 93.86 | 100 | 0 | 0 | 0 |  | 650 |  | 선택 | 해제 | 0 | 0 | 0 |  | 650 |  | 선택 | 해제 | 선택 | 미정 | 미정 | 선택 | 미정 |  | 미정 | BT180180 | H
B47481 | 2018-08-26 | 2 | C | TUNDISH교체 | 1 | A | 38MNS6 | 합금강 | KFMN443계 | BM#2 | 1596 | 52 | 1667 | 1555 | 40 | 8700 |  | 1 | 0.27 | 20 |  | 0 | 1577 | 1657 | 0 | 3.67 | 0 | 32 | 49 | 45 | Y |  | 2018-08-26 10:34 | 84 | 1099 | -503 | -163 | 10 | 29 | 27 | 26 | 25 | 25 | 33 | 36 | 38 | 39 | 40 | 39 | 33 | 40 | 39 | 40 | -0.05 |  | 20 | Y | -0.2 |  | 2.66 | 2.66 | 1.36 |  |  |  | N | N | N | M | 150 | 0.48 | 61 | 96040 | 99910 | 5590 | 15600 | 14 | 2 | 10 | 2018-08-26 10:42 | 1577 | 159 |  | 42 |  | *T/D플럭스 120/15KG *롱노즐 실리부 부착 *탄화왕겨 투입 *수소 10분 측정값 기준치 초과, 생관통보 *전공정 요청 감속주입 * STR#1 W/M#5번 로드부위 누유되어 V/V CLOSE 함.-5번 S/R 미적용 | [14 empty] | 91.03 | 100 | 1028 | 0 | 0 |  | 650 | 400 | 선택 | 선택 | 1000 | 0 | 0 |  | 650 | 400 | 선택 | 선택 | 미정 | 미정 | 미정 | 미정 | 선택 |  | 미정 | SB120120 | C
A47590 | 2018-08-26 | 1 | C |  | 8 | A | STB2 | 베어링강 | STB (SF) | BM#1 | 1622 | 40 | 1562 | 1554 | 32 | 5200 |  | 3 | 0.35 | 28 |  | -1.49 | 1514 | 1562 | 16.79 | 0 |  | 19 | 55 | 52 | Y |  | 2018-08-26 11:25 | 58 | 1085 | 28 | 28 | 28 | 28 | 28 | 28 | 27 | 26 | 25 | 25 | 24 | 23 | 23 | 21 | 26 | 28 | 21 | 28 | -0.13 |  | 55.02 | Y | -0.4 |  |  |  | 1.65 |  |  |  | Y | Y | Y | Y | 220 | 0.48 | 67 | 101508 | 106200 | 6090 | 15700 | 16 | 2 |  | 2018-08-26 11:34 | 1514 | 111 |  | 29 | 17 | [15 empty] | 89.67 | 100 | 0 | 0 | 0 |  | 650 |  | 선택 | 해제 | 0 | 0 | 0 |  | 650 |  | 선택 | 해제 | 선택 | 미정 | 미정 | 선택 | 선택 | 7 | 미정 | BT180180 | H
B47482 | 2018-08-26 | 2 | C |  | 2 | A | 38MNS6 | 합금강 | KFMN443계 | BM#2 | 1594 | 43 | 1644 | 1535 | 35 | 7300 |  | 1 | 0.24 | 18 |  | 0 | 1560 | 1635 | 0 | 3.26 | 0 | 1 | 3 | 82 | Y |  | 2018-08-26 12:06 | 67 | 1077 | 38 | 37 | 37 | 37 | 36 | 35 | 34 | 33 | 32 | 31 | 29 | 28 | 26 | 26 | 34 | 37 | 26 | 37 | -0.22 |  | 50.03 | Y | -0.4 | [7 empty] | N | N | N | Y | 140 | 0.49 | 60 | 101630 | 95760 | 2240 | 13800 | 14 | 2 | 20 | 2018-08-26 12:10 | 1560 | 107 |  | 12 |  | *전공정 요청 감속주입 *STR#1 W/M#5번 로드부위 누유되어 V/V CLOSE 함.-5번 S/R 미적용 | [14 empty] | 103.7 | 100 | 0 | 0 | 0 |  | 650 | 400 | 선택 | 선택 | 0 | 0 | 0 |  | 650 | 400 | 해제 | 선택 | 미정 | 미정 | 미정 | 미정 | 미정 |  | 미정 | SB125125 | C
A47591 | 2018-08-26 | 1 | A |  | 9 | A | STB2 | 베어링강 | STB (SF) | BM#1 | 1614 | 40 | 1566 | 1554 | 32 | 5100 |  | 3 | 0.35 | 29 |  | -1.36 | 1522 | 1566 | 19.14 | 0 |  | 35 | 6 | 59 | Y |  | 2018-08-26 12:31 | 66 | 1096 | 21 | 25 | 30 | 33 | 34 | 35 | 35 | 35 | 34 | 34 | 33 | 33 | 32 | 32 | 32 | 35 | 32 | 35 | -0.08 | Y | 35 | Y | -0.2 |  |  |  | 1.64 |  |  |  | Y | Y | Y | Y | 210 | 0.48 | 63 | 101508 | 97220 | 7150 | 15140 | 16 | 2 |  | 2018-08-26 12:38 | 1522 | 117 |  | 32 | [16 empty] | 96.44 | 100 | 0 | 0 | 0 |  | 650 |  | 선택 | 해제 | 0 | 0 | 0 |  | 650 |  | 선택 | 해제 | 선택 | 미정 | 미정 | 선택 | 미정 |  | 미정 | BT180180 | H
B47483 | 2018-08-26 | 2 | A |  | 3 | A | 38MNS6 | 합금강 | KFMN443계 | BM#2 | 1592 | 45 | 1634 | 1545 | 37 | 7800 |  | 1 | 0.25 | 18 |  | 0 | 1560 | 1633 | 0 | 3.22 | 0 | 10 | 62 | 88 | Y |  | 2018-08-26 13:13 | 67 | 1088 | 23 | 34 | 39 | 41 | 41 | 40 | 39 | 38 | 37 | 36 | 34 | 32 | 30 | 27 | 35 | 41 | 27 | 0 | -0.28 | Y | 49.98 | Y | -0.6 |  |  |  | 1.36 |  |  |  | N | N | N | Y | 130 | 0.46 | 68 | 89028 | 102370 | 3670 | 15400 | 14 | 2 | 25 | 2018-08-26 13:19 | 1560 | 102 |  | 9 |  | *전공정 요청 감속주입 *STR#1 W/M#5번 로드부위 누유되어 V/V CLOSE 함.-5번 S/R 미적용 *전공정 지연 평균주속 10%이상 감속주입 | [14 empty] | 83.99 | 100 | 0 | 0 | 0 |  | 650 | 400 | 선택 | 선택 | 0 | 0 | 0 |  | 650 | 400 | 선택 | 선택 | 미정 | 미정 | 미정 | 미정 | 미정 |  | 미정 | SB125125 | C
A47592 | 2018-08-26 | 1 | A |  | 10 | A | STB2 | 베어링강 | STB (SF) | BM#1 | 1564 | 43 | 1569 | 1534 | 33 | 5400 |  | 3 | 0.36 | 29 |  | -1.32 | 1526 | 1569 | 19.34 | 0 |  | 22 | 16 | 58 | Y |  | 2018-08-26 13:41 | 70 | 1101 | 31 | 36 | 37 | 38 | 39 | 39 | 38 | 38 | 38 | 37 | 36 | 36 |  | 36 | 37 | 39 | 36 | 38 | -0.05 | Y | 34.98 | Y | 0 |  |  |  | 1.62 |  |  |  | Y | Y | Y | Y | 200 | 0.48 | 58 | 90454 | 92520 | 6980 | 6700 | 16 | 2 |  | 2018-08-26 13:47 | 1526 | 114 |  | 28 |  | *L/D 교체중 TURRET 회전이 안되어 스피드 감속주입(0.15m/min)및 T/D 물량 6.7톤까지 빠져 STR#1,#2 각각7000mm 고철 처리함 *L/D 교체중 TURRET 회전이 안되어 T/D 물량 6.7ton까지 빠져 이상재 등록ID:106.206 | [14 empty] | 90.91 | 100 | 0 | 0 | 7000 | 턴디시미달 | 650 |  | 선택 | 해제 | 0 | 0 | 7000 | 턴디시미달 | 650 |  | 선택 | 해제 | 선택 | 미정 | 미정 | 선택 | 미정 |  | 미정 | BT180180 | H
B47484 | 2018-08-26 | 2 | A |  | 4 | A | 38MNS6 | 합금강 | KFMN443계 | BM#2 | 1628 | 43 | 1634 | 1564 | 33 | 6600 |  | 1 | 0.2 | 18 |  | -2.37 | 1564 | 1636 | 0 | 2.68 | 0 | 31 | 14 | 90 | Y |  | 2018-08-26 14:25 | 71 | 1098 | 23 | 28 | 31 | 33 | 34 | 34 | 32 | 32 | 31 | 28 | 27 | 25 | 23 | 23 | 30 | 34 | 23 | 0 | -0.27 | Y | 40 | Y | -0.4 |  |  |  | 1.69 |  |  |  | N | N | N | Y | 110 | 0.47 | 64 | 109760 | 99890 | 5350 | 15200 | 14 | 2 |  | 2018-08-26 14:27 | 1564 | 113 |  | 8 |  | *단높이 어긋나서 120 에서 110으로 조정 작업함. *전공정 요청 감속주입 *STR#1 위드롤 5번 실린더 누유로 밸브 Close.-5번 S/R 미적용 *전공정 지연 10%이상감속주입 | [14 empty] | 105.54 | 100 | 0 | 0 | 0 |  | 650 | 400 | 선택 | 선택 | 0 | 0 | 0 |  | 650 | 400 | 선택 | 선택 | 미정 | 미정 | 미정 | 미정 | 미정 |  | 미정 | SB120120 | C
A47593 | 2018-08-26 | 1 | A |  | 11 | A | STB2 | 베어링강 | STB (SF) | BM#1 | 1584 | 40 | 1566 | 1532 | 31 | 5300 |  | 3 | 0.35 | 27 |  | -1.39 | 1523 | 1566 | 19.15 | 0 |  | 36 | 41 | 56 | Y |  | 2018-08-26 14:37 | 67 | 1085 | 19 | 26 | 27 | 27 | 28 | 28 | 27 | 27 | 26 | 26 | 25 |  |  | 25 | 26 | 28 | 25 | 27 | -0.05 | Y | 30 | Y | -0.2 |  |  |  | 1.54 |  |  |  | Y | Y | Y | Y | 190 | 0.48 | 56 | 84590 | 97520 | 6990 | 16080 | 16 | 2 |  | 2018-08-26 15:16 | 1523 | 128 |  | 49 |  | *L/D 교체중 TURRET 회전이 안되어 T/D 물량 6.7ton까지 빠져 이상재 등록ID:101.201 *대기시간 길어져 롱노즐 교체(3Heat사용) | [14 empty] | 80.95 | 100 | 0 | 0 | 0 |  | 650 |  | 선택 | 해제 | 0 | 0 | 0 |  | 650 |  | 선택 | 해제 | 선택 | 미정 | 미정 | 선택 | 선택 | 3 | 미정 | BT180180 | H
B47485 | 2018-08-26 | 2 | A |  | 5 | A | 38MNS6 | 합금강 | KFMN443계 | BM#2 | 1579 | 45 | 1636 | 1544 | 33 | 6600 |  | 1 | 0.24 | 18 |  | -1.89 | 1557 | 1623 | 0 | 2.79 | 0 | 32 | 50 | 61 | Y |  | 2018-08-26 15:31 | 64 | 1091 | 19 | 21 | 25 | 26 | 27 | 27 | 25 | 25 | 24 | 24 | 22 | 21 | 20 | 16 | 23 | 27 | 16 | 25 | -0.26 | Y | 41.52 | Y | -0.4 |  |  |  | 1.46 |  |  |  | N | N | N | Y | 100 | 0.49 | 62 | 103866 | 100340 | 4970 | 14500 | 14 | 2 | 10 | 2018-08-26 15:36 | 1557 | 119 |  | 10 |  | *STR#1 위드롤 5번 실린더 누유로 밸브 Close.-5번 S/R 미적용 *전공정 작업지연 감속주입 | [14 empty] | 100.31 | 100 | 0 | 0 | 0 |  | 650 | 400 | 선택 | 선택 | 0 | 0 | 0 |  | 650 | 400 | 선택 | 선택 | 미정 | 미정 | 미정 | 미정 | 미정 |  | 미정 | SB125125 | H
A47594 | 2018-08-26 | 1 | A |  | 12 | A | STB2 | 베어링강 | STB (SF) | BM#1 | 1587 | 41 | 1567 | 1549 | 32 | 5400 |  | 3 | 0.34 | 25 |  | -1.84 | 1513 | 1567 | 14.29 | 0 |  | 19 | 56 | 53 | Y |  | 2018-08-26 16:00 | 57 | 1089 | 23 | 23 | 25 | 25 | 25 | 25 | 25 | 23 | 23 | 22 | 21 | 20 | 19 | 19 | 23 | 25 | 19 | 25 | -0.12 |  | 50 | Y | -0.2 |  |  |  | 1.64 |  |  |  | Y | Y | Y | Y | 180 | 0.48 | 64 | 101508 | 101680 | 7050 | 16270 | 16 | 2 |  | 2018-08-26 16:06 | 1513 | 118 |  | 26 | 9 | [15 empty] | 93.43 | 100 | 0 | 0 | 0 |  | 650 |  | 선택 | 해제 | 0 | 0 | 0 |  | 650 |  | 선택 | 해제 | 선택 | 미정 | 미정 | 선택 | 미정 |  | 미정 | BT180180 | H
B47486 | 2018-08-26 | 2 | A |  | 6 | A | 38MNS6 | 합금강 | KFMN443계 | BM#2 | 1564 | 42 | 1645 | 1535 | 33 | 6800 |  | 1 | 0.24 | 18 |  | -2.35 | 1570 | 1638 | 0 | 2.45 | 0 | 1 | 4 | 70 | Y |  | 2018-08-26 16:20 | 77 | 1121 | 13 | 24 | 30 | 33 | 34 | 35 | 34 | 33 | 32 | 30 | 29 | 27 |  | 27 | 30 | 35 | 27 | 0 | -0.27 | Y | 30.02 | Y | -0.4 |  |  |  | 1.51 |  |  |  | N | N | N | Y | 150 | 0.49 | 58 | 103866 | 95130 | 4590 | 14100 | 14 | 2 | 25 | 2018-08-26 16:22 | 1570 | 122 |  | 25 |  | *STR#1 위드롤 5번 실린더 누유로 밸브 Close.-5번 S/R 미적용 *전공정 지연 감속주입 | [14 empty] | 104.07 | 100 | 0 | 0 | 0 |  | 650 | 400 | 선택 | 선택 | 0 | 0 | 0 |  | 650 | 400 | 선택 | 선택 | 미정 | 미정 | 미정 | 미정 | 미정 |  | 미정 | SB125125 | H
A47595 | 2018-08-26 | 1 | A |  | 13 | A | STB2 | 베어링강 | STB (SF) | BM#1 | 1596 | 44 | 1565 | 1540 | 38 | 6300 |  | 3 | 0.35 | 28 |  | -1.36 | 1521 | 1565 | 17.44 | 0 |  | 35 | 7 | 64 | Y |  | 2018-08-26 17:02 | 65 | 1097 | 17 | 22 | 29 | 32 | 34 | 34 | 34 | 34 | 33 | 33 | 32 | 31 | 31 | 30 | 31 | 34 | 30 | 34 | -0.09 | Y | 45 | Y | -0.2 |  |  |  | 1.49 |  |  |  | Y | Y | Y | Y | 230 | 0.48 | 68 | 101508 | 106560 | 7040 | 13230 | 16 | 2 |  | 2018-08-26 17:19 | 1521 | 117 |  | 30 | 8 | [15 empty] | 89.39 | 100 | 0 | 0 | 0 |  | 650 |  | 선택 | 해제 | 0 | 0 | 0 |  | 650 |  | 선택 | 해제 | 선택 | 미정 | 미정 | 선택 | 미정 |  | 미정 | BT180180 | H
B47487 | 2018-08-26 | 2 | A | 잔강최소화전 | 7 | A | 38MNS6 | 합금강 | KFMN443계 | BM#2 | 1606 | 45 | 1646 | 1565 | 35 | 7100 |  | 1 | 0.24 | 18 |  | -2.02 | 1559 | 1632 | 0 | 7.01 | 0 | 10 | 63 | 49 | Y |  | 2018-08-26 17:31 | 66 | 1089 | 22 | 29 | 33 | 35 | 35 | 35 | 35 | 33 | 32 | 31 | 30 | 27 | 25 | 22 | 31 | 35 | 22 | 35 | -0.26 | Y | 49.97 | Y | -0.6 |  |  |  | 1.83 |  |  |  | N | N | N | Y | 140 | 0.46 | 69 | 80922 | 102460 | 5990 | 3000 | 14 | 2 | 13 | 2018-08-26 17:34 | 1559 | 123 |  | 16 |  | *STR#1 위드롤 5번 실린더 누유로 밸브 Close.-5번 S/R 미적용 *전공정 지연 감속주입 *전공정 지연 10%이상 감속주입 이상공정등록및 생관통보 | [14 empty] | 74.62 | 100 | 0 | 3100 | 0 |  | 650 | 400 | 선택 | 선택 | 0 | 3100 | 0 |  | 650 | 400 | 선택 | 선택 | 미정 | 미정 | 미정 | 미정 | 미정 |  | 미정 |  | C
A47596 | 2018-08-26 | 1 | A |  | 14 | A | STB2 | 베어링강 | STB (SF) | BM#1 | 1606 | 46 | 1563 | 1553 | 34 | 5600 |  | 3 | 0.34 | 26 |  | -1.35 | 1522 | 1563 | 13.63 | 0 |  | 22 | 17 | 71 | Y |  | 2018-08-26 18:07 | 66 | 1099 | 27 | 31 | 32 | 34 | 34 | 34 | 34 | 33 | 33 | 31 | 31 | 30 | 29 | 29 | 32 | 34 | 29 | 34 | -0.11 | Y | 45.02 | Y | -0.2 |  |  |  | 1.69 |  |  |  | Y | Y | Y | Y | 220 | 0.48 | 63 | 101508 | 102020 | 7090 | 15410 | 16 | 2 |  | 2018-08-26 18:14 | 1522 | 129 |  | 37 |  | *롱노즐 SEN내부 지금융착으로 교체-3회사용 | [14 empty] | 93.13 | 100 | 0 | 0 | 0 |  | 650 |  | 선택 | 해제 | 0 | 0 | 0 |  | 650 |  | 선택 | 해제 | 선택 | 미정 | 미정 | 선택 | 선택 | 3 | 미정 | BT180180 | H
B47488 | 2018-08-26 | 2 | A | 잔강최소화 | 8 | A | AE1548 | 합금강 | AE4130M6 | BM#2 | 1585 | 41 | 1634 | 1546 | 33 | 6900 |  | 1 |  |  |  | 0 | 1558 | 1639 | 0 | 0 | 0 | 31 | 15 | 51 | Y |  | 2018-08-26 18:47 | 70 | 1096 | -162 | 22 | 32 | 32 | 33 | 34 | 34 | 34 | 34 | 33 | 33 |  |  | 33 | 26 | 34 | 33 | 34 | -0.04 | Y | 25 | Y | 0 |  |  |  | 2.26 |  |  |  | N | N | N | Y | 130 | 0.47 | 54 | 86124 | 98360 | 5720 | 15300 | 14 | 2 |  | 2018-08-26 18:50 | 1565 | 148 |  | 26 |  | *STR#1 위드롤 5번 실린더 누유로 밸브 Close.-5번 S/R 미적용 *진공3분미달. * SR에러로 STR#1/STR#2 S/R 해제 180초 후 재적용 * L/D 잔강6.0T에 슬러그유입으로 잔강이월 미실시 이상공정등록 및 생관통보 | [14 empty] | 84.02 | 100 | 2600 | 0 | 0 |  | 650 | 700 | 선택 | 해제 | 2600 | 0 | 0 |  | 650 | 700 | 선택 | 해제 | 해제 | 미정 | 선택 | 미정 | 선택 | 7 | 미정 | SB120120 | C
A47597 | 2018-08-26 | 1 | A |  | 15 | A | STB2 | 베어링강 | STB (SF) | BM#1 | 1585 | 43 | 1554 | 1539 | 41 | 6700 |  | 3 | 0.33 | 26 |  | -1.07 | 1521 | 1554 | 13.68 | 0 |  | 36 | 42 | 72 | Y |  | 2018-08-26 19:23 | 65 | 1101 | 27 | 28 | 29 | 30 | 30 | 30 | 29 | 29 | 28 | 28 | 27 | 26 | 26 | 25 | 28 | 30 | 25 | 30 | -0.1 | Y | 50.02 | Y | -0.2 |  |  |  | 1.51 |  |  |  | Y | Y | Y | Y | 210 | 0.48 | 66 | 101508 | 102610 | 7040 | 14740 | 16 | 2 |  | 2018-08-26 19:31 | 1521 | 111 |  | 26 | [16 empty] | 95.22 | 100 | 0 | 0 | 0 |  | 650 |  | 선택 | 해제 | 0 | 0 | 0 |  | 650 |  | 선택 | 해제 | 선택 | 미정 | 미정 | 선택 | 미정 |  | 미정 | BT180180 | H
B47489 | 2018-08-26 | 2 | A |  | 9 | A | AE1548 | 합금강 | AE4130M6 | BM#2 | 1587 | 55 | 1644 | 1544 | 42 | 8100 |  | 1 | 0.2 | 16 |  | -2.85 | 1564 | 1630 | 1.89 | 0 | 0 | 33 | 1 | 10461 | Y |  | 2018-08-26 19:43 | 76 | 1315 | 31 | 33 | 33 | 34 | 34 | 33 | 33 | 32 | 31 | 30 | 29 | 28 |  | 28 | 32 | 34 | 28 | 33 | -0.15 | Y | 39.98 | Y | -0.2 |  |  |  | 1.82 |  |  |  | N | N | N | Y | 120 | 0.48 | 59 | 100478 | 92980 | 5030 | 15700 | 14 | 2 |  | 2018-08-26 19:55 | 1564 | 140 |  | 27 |  | *STR#1 위드롤 5번 실린더 누유로 밸브 Close.-5번 S/R 미적용 | [14 empty] | 101.49 | 100 | 0 | 0 | 0 |  | 650 | 700 | 선택 | 해제 | 0 | 0 | 0 |  | 650 | 700 | 선택 | 해제 | 해제 | 미정 | 선택 | 미정 | 미정 |  | 미정 | SB120120 | H
A47598 | 2018-08-26 | 1 | B |  | 16 | A | STB2 | 베어링강 | STB (SF) | BM#1 | 1598 | 50 | 1555 | 1533 | 45 | 7700 |  | 3 | 0.34 | 26 |  | -1.23 | 1518 | 1555 | 12.83 | 0 |  | 19 | 57 | 75 | Y |  | 2018-08-26 20:33 | 62 | 1101 | 23 | 27 | 29 | 30 | 29 | 29 | 28 | 27 | 26 | 25 | 25 | 23 | 22 | 21 | 26 | 30 | 21 | 29 | -0.18 | Y | 50 | Y | -0.2 |  |  |  | 1.88 |  |  |  | Y | Y | Y | Y | 200 | 0.48 | 66 | 101508 | 102860 | 1800 | 16100 | 16 | 2 |  | 2018-08-26 20:41 | 1518 | 118 |  | 26 | [16 empty] | 92.36 | 100 | 0 | 0 | 0 |  | 650 |  | 선택 | 해제 | 0 | 0 | 0 |  | 650 |  | 선택 | 해제 | 선택 | 미정 | 미정 | 선택 | 미정 |  | 미정 | BT180180 | H
B47490 | 2018-08-26 | 2 | B |  | 10 | A | AE1548 | 합금강 | AE4130M6 | BM#2 | 1569 | 37 | 1637 | 1564 | 32 | 6200 |  | 1 | 0.21 | 15 |  | -2.15 | 1583 | 1627 | 1.64 | 0 | 0 | 1 | 5 | 70 | Y |  | 2018-08-26 20:43 | 95 | 1099 | 25 | 32 | 40 | 43 | 44 | 45 | 45 | 45 | 44 | 43 | 42 | 41 | 39 | 39 | 41 | 45 | 39 | 45 | -0.17 | Y | 34.98 | Y | -0.4 |  |  |  | 1.91 |  |  |  | N | N | N | Y | 110 | 0.47 | 65 | 93301 | 100940 | 5110 | 15000 | 14 | 2 |  | 2018-08-26 20:46 | 1583 | 127 |  | 28 |  | *STR#1 위드롤 5번 실린더 누유로 밸브 Close.-5번 S/R 미적용 | [14 empty] | 88.02 | 100 | 0 | 0 | 0 |  | 650 | 700 | 선택 | 해제 | 0 | 0 | 0 |  | 650 | 700 | 선택 | 해제 | 해제 | 미정 | 선택 | 미정 | 미정 |  | 미정 | SB120120 | H
A47599 | 2018-08-26 | 1 | B |  | 17 | A | STB2 | 베어링강 | STB (SF) | BM#1 | 1612 | 41 | 1571 | 1555 | 32 | 5200 |  | 3 | 0.34 | 27 |  | -1.4 | 1528 | 1571 | 15.8 | 0 |  | 35 | 8 | 79 | Y |  | 2018-08-26 21:31 | 72 | 1094 | 21 | 27 | 31 | 34 | 34 | 35 | 34 | 34 | 34 | 34 | 33 | 32 | 32 | 32 | 32 | 35 | 32 | 34 | -0.04 | Y | 35 | Y | 0 |  |  |  | 1.75 |  |  |  | Y | Y | Y | Y | 190 | 0.48 | 64 | 101508 | 97670 | 7030 | 16400 | 16 | 2 |  | 2018-08-26 21:38 | 1528 | 115 |  | 35 | [16 empty] | 97 | 100 | 0 | 0 | 0 |  | 650 |  | 선택 | 해제 | 0 | 0 | 0 |  | 650 |  | 선택 | 해제 | 선택 | 미정 | 미정 | 선택 | 미정 |  | 미정 | BT180180 | H
B47491 | 2018-08-26 | 2 | B |  | 11 | A | AE1548 | 합금강 | AE4130M6 | BM#2 | 1580 | 42 | 1636 | 1545 | 31 | 6400 |  | 1 | 0.25 | 15 |  | -2.22 | 1563 | 1621 | 2.01 | 0 | 0 | 10 | 64 | 48 | Y |  | 2018-08-26 21:36 | 75 | 1103 | 35 | 35 | 36 | 36 | 36 | 35 | 34 | 33 | 33 | 31 | 29 | 28 |  | 28 | 33 | 36 | 28 | 36 | -0.18 |  | 45 | Y | -0.2 |  |  |  | 1.64 |  |  |  | N | N | N | Y | 100 | 0.48 | 59 | 93301 | 93220 | 5360 | 13600 | 14 | 2 |  | 2018-08-26 21:38 | 1563 | 136 |  | 44 |  | *STR#1 위드롤 5번 실린더 누유로 밸브 Close.-5번 S/R 미적용 * L/D 5.3 TON 에 SLAG 나옴 | [14 empty] | 94.72 | 100 | 0 | 0 | 0 |  | 650 | 700 | 선택 | 해제 | 0 | 0 | 0 |  | 650 | 700 | 선택 | 해제 | 해제 | 미정 | 해제 | 미정 | 미정 |  | 미정 | SB120120 | H
A47600 | 2018-08-26 | 1 | B |  | 18 | A | STB2 | 베어링강 | STB (SF) | BM#1 | 1594 | 41 | 1549 | 1541 | 31 | 5000 |  | 3 | 0.32 | 28 |  | -1.06 | 1521 | 1555 | 16.89 | 0 |  | 22 | 18 | 69 | Y |  | 2018-08-26 22:45 | 65 | 1088 | 30 | 32 | 34 | 34 | 34 | 34 | 33 | 33 | 32 | 31 | 31 | 30 |  | 30 | 32 | 34 | 30 | 34 | -0.09 |  | 45.02 | Y | -0.2 |  |  |  | 1.39 |  |  |  | Y | Y | Y | Y | 180 | 0.48 | 59 | 101508 | 92130 | 7050 | 16000 | 16 | 2 |  | 2018-08-26 23:00 | 1521 | 110 |  | 25 | [16 empty] | 102.38 | 100 | 0 | 0 | 0 |  | 650 |  | 선택 | 해제 | 0 | 0 | 0 |  | 650 |  | 선택 | 해제 | 선택 | 미정 | 미정 | 선택 | 미정 |  | 미정 | BT180180 | H
B47492 | 2018-08-26 | 2 | B |  | 12 | B | AE1548 | 합금강 | AE4130M6 | BM#2 | 1574 | 50 | 1605 | 1577 | 31 | 5700 |  | 1 | 0.18 | 16 |  | -2.11 | 1548 | 1600 | 1.5 | 0 | 0 | 31 | 16 | 41 | Y |  | 2018-08-26 23:07 | 60 | 1101 | 23 | 29 | 32 | 35 | 35 | 34 | 33 | 32 | 32 | 32 | 30 | 29 | 28 | 28 | 31 | 35 | 28 | 32 | -0.17 | Y | 40.92 | Y | -0.2 |  |  |  | 1.8 |  |  |  | N | N | N | Y | 150 | 0.48 | 59 | 93301 | 96160 | 5590 | 14900 | 14 | 2 |  | 2018-08-26 23:11 | 1548 | 120 |  | 16 |  | *STR#1 위드롤 5번 실린더 누유로 밸브 Close.-5번 S/R 미적용 * L/D 5.6 TON 에 SLAG 나옴 | [14 empty] | 91.7 | 100 | 0 | 0 | 0 |  | 650 | 700 | 선택 | 해제 | 0 | 0 | 0 |  | 650 | 700 | 선택 | 해제 | 해제 | 미정 | 해제 | 미정 | 미정 |  | 미정 | SB120120 | H
A47601 | 2018-08-26 | 1 | B |  | 19 | A | STB2 | 베어링강 | STB (SF) | BM#1 | 1634 | 43 | 1554 | 1571 | 30 | 4600 |  | 3 | 0.32 | 28 |  | -1.17 | 1516 | 1554 | 16.87 | 0 |  | 36 | 43 | 75 | Y |  | 2018-08-26 23:53 | 60 | 1089 | 29 | 30 | 33 | 34 | 34 | 34 | 34 | 32 | 31 | 31 | 30 | 29 | 28 | 27 | 31 | 34 | 27 | 34 | -0.13 | Y | 55.02 | Y | -0.2 |  |  |  | 1.6 |  |  |  | Y | Y | Y | Y | 230 | 0.48 | 71 | 101508 | 106020 | 7070 | 15600 | 16 | 2 |  | 2018-08-27 | 1516 | 102 |  | 16 | [16 empty] | 89.83 | 100 | 0 | 0 | 0 |  | 650 |  | 선택 | 해제 | 0 | 0 | 0 |  | 650 |  | 선택 | 해제 | 선택 | 미정 | 미정 | 선택 | 미정 |  | 미정 | BT180180 | H
B47493 | 2018-08-26 | 2 | B |  | 13 | A | AE1548 | 합금강 | AE4130M6 | BM#2 | 1572 | 51 | 1595 | 1515 | 31 | 6500 |  | 1 | 0.18 | 16 |  | -2.32 | 1544 | 1600 | 1.23 | 0 | 0 | 33 | 2 | 66 | Y |  | 2018-08-27 00:14 | 56 | 1093 | 24 | 28 | 30 | 31 | 31 | 30 | 29 | 28 | 27 | 25 | 24 | 23 |  | 23 | 28 | 31 | 23 | 0 | -0.2 | Y | 40 | Y | -0.2 |  |  |  | 1.71 |  |  |  | N | N | N | Y | 140 | 0.48 | 58 | 93301 | 92500 | 7340 | 14300 | 14 | 2 |  | 2018-08-27 00:14 | 1544 | 110 |  | 11 |  | *STR#1 위드롤 5번 실린더 누유로 밸브 Close.-5번 S/R 미적용 * V/D WEIGHT 불일치로 L/D 7 TON 남김 | [14 empty] | 93.72 | 100 | 0 | 0 | 0 |  | 650 | 700 | 선택 | 해제 | 0 | 0 | 0 |  | 650 | 700 | 선택 | 해제 | 해제 | 미정 | 미정 | 선택 | 미정 |  | 미정 | SB120120 | H
B47494 | 2018-08-26 | 2 | B |  | 14 | A | AE1548 | 합금강 | AE4130M6 | BM#2 | 1611 | 40 | 1604 | 1557 | 22 | 4600 |  | 1 | 0.16 | 16 |  | -2.2 | 1546 | 1601 | 1.23 | 0 | 0 | 1 | 6 | 79 | Y |  | 2018-08-27 01:07 | 58 | 1080 | 25 | 28 | 29 | 30 | 29 | 29 | 28 | 27 | 26 | 25 | 23 |  |  | 23 | 28 | 30 | 23 | 29 | -0.22 | Y | 32.22 | Y | -0.4 |  |  |  | 1.61 |  |  |  | N | N | N | Y | 130 | 0.48 | 52 | 93301 | 84070 | 6640 | 14000 | 14 | 2 |  | 2018-08-27 01:14 | 1546 | 103 |  | 19 |  | *STR#1 위드롤 5번 실린더 누유로 밸브 Close.-5번 S/R 미적용 * L/D 6.6 TON 에 SLAG 나옴 | [14 empty] | 102.92 | 100 | 0 | 0 | 0 |  | 650 | 700 | 선택 | 해제 | 0 | 0 | 0 |  | 650 | 700 | 선택 | 해제 | 해제 | 미정 | 해제 | 미정 | 미정 |  | 미정 | SB120120 | H
A47602 | 2018-08-26 | 1 | B | TUNDISH교체전 | 20 | A | STB2 | 베어링강 | STB (SF) | BM#1 | 1637 | 41 | 1554 | 1566 | 30 | 4900 |  | 3 | 0.3 | 28 |  | -1 | 1522 | 1554 | 17.46 | 0 |  | 19 | 58 | 71 | Y |  | 2018-08-27 00:56 | 66 | 1088 | 26 | 31 | 34 | 34 | 34 | 34 | 34 | 33 | 32 | 31 | 31 | 30 | 30 | 30 | 32 | 34 | 30 | 34 | -0.08 |  | 50.08 | Y | 0 |  |  |  | 1.61 |  |  |  |  | Y | Y | M | 220 | 0.48 | 64 | 106490 | 101520 | 6930 | 2000 | 16 | 2 |  | 2018-08-27 01:02 | 1522 | 109 |  | 25 |  |  |  | D0826ABE820B45C3AF1AABEF9D5EF4A6 | 3C35D606E6C341699117CA6D531F9BE9 | 030EEDD813FC48F8887DFF42B303A9EA | [10 empty] | 98.19 | 100 | 0 | 3500 | 0 |  | 650 |  | 선택 | 해제 | 0 | 3500 | 0 |  | 650 |  | 선택 | 해제 | 선택 | 미정 | 미정 | 선택 | 미정 |  | 미정 | BT180180 | H
B47495 | 2018-08-26 | 2 | B |  | 15 | A | AE1548 | 합금강 | AE4130M6 | BM#2 | 1607 | 40 | 1607 | 1546 | 28 | 5800 |  | 1 | 0.19 | 16 |  | -2.02 | 1553 | 1603 | 1.41 | 0 | 0 | 10 | 65 | 66 | Y |  | 2018-08-27 02:09 | 65 | 1080 | 20 | 29 | 34 | 37 | 37 | 37 | 37 | 35 | 34 | 33 | 32 | 30 | 28 | 28 | 33 | 37 | 28 | 37 | -0.2 | Y | 44.98 | Y | -0.4 |  |  |  | 1.45 |  |  |  | N | N | N | Y | 120 | 0.47 | 63 | 93301 | 98990 | 5170 | 15300 | 14 | 2 |  | 2018-08-27 02:11 | 1553 | 97 |  | 14 |  | *STR#1 위드롤 5번 실린더 누유로 밸브 Close.-5번 S/R 미적용 * 전공정 요청으로 감속주입 | [14 empty] | 81.2 | 100 | 0 | 0 | 0 |  | 650 | 700 | 선택 | 해제 | 0 | 0 | 0 |  | 650 | 700 | 선택 | 해제 | 해제 | 미정 | 선택 | 미정 | 미정 |  | 미정 | SB120120 | H
A47603 | 2018-08-26 | 1 | B | TUNDISH교체 | 1 | A | BP-SCM420HT | 소입성보증강 | C | BM#1 | 1562 | 51 | 1625 | 1516 | 48 | 9400 |  | 3 | 0.31 | 20 |  | -1.9 | 1600 | 1645 | 0 | 16.99 |  | 35 | 9 | 70 | Y |  | 2018-08-27 02:20 | 90 | 1083 | 26 | 28 | 26 | 32 | 35 | 36 | 38 | 39 | 39 | 40 | 40 |  |  | 40 | 35 | 40 | 40 | 0 | 0 |  | 4.98 | Y | 0 |  | 2.69 | 2.69 | 2.16 |  |  |  | N | N | N | N | 150 | 0.48 | 59 | 84590 | 96660 | 7030 | 15200 | 18 | 1 |  | 2018-08-27 02:24 | 1600 | 117 |  | 30 |  | *T/Dflux 유15kg 용120kg *탄화왕겨 200KG투입 *수소기준초과 ID:101.102.201.202 *전공정 작업지연 감속주입 | [14 empty] | 81.61 | 100 | 1000 | 0 | 0 |  | 650 |  | 선택 | 선택 | 1000 | 0 | 0 |  | 650 |  | 선택 | 선택 | 해제 | 미정 | 미정 | 선택 | 미정 |  | 미정 | BT180180 | C
B47496 | 2018-08-26 | 2 | B |  | 16 | A | AE1548 | 합금강 | AE4130M6 | BM#2 | 1590 | 40 | 1616 | 1527 | 25 | 5200 |  | 1 | 0.18 | 19 |  | -2.22 | 1549 | 1610 | 2.61 | 0 | 0 | 31 | 17 | 58 | Y |  | 2018-08-27 03:15 | 61 | 1079 | 25 | 30 | 33 | 35 | 35 | 35 | 34 | 33 | 32 | 31 | 30 | 28 |  | 28 | 32 | 35 | 28 | 35 | -0.17 | Y | 40 | Y | -0.4 |  |  |  | 1.22 |  |  |  | N | N | N | Y | 110 | 0.45 | 60 | 92397 | 88760 | 5040 | 15400 | 14 | 2 |  | 2018-08-27 03:17 | 1549 | 99 |  | 14 |  | *STR#1 위드롤 5번 실린더 누유로 밸브 Close.-5번 S/R 미적용 * 전공정 요청으로 감속주입 | [14 empty] | 98.5 | 100 | 0 | 0 | 0 |  | 650 | 700 | 선택 | 해제 | 0 | 0 | 0 |  | 650 | 700 | 선택 | 해제 | 해제 | 미정 | 선택 | 미정 | 미정 |  | 미정 | SB120120 | H
A47604 | 2018-08-26 | 1 | B |  | 2 | A | BP-SCM420HT | 소입성보증강 | C | BM#1 | 1562 | 43 | 1608 | 1519 | 38 | 7200 |  | 3 | 0.31 | 17 |  | -1.99 | 1568 | 1610 | 0 | 17.28 |  | 22 | 19 | 91 | Y |  | 2018-08-27 03:25 | 58 | 1089 | 30 | 26 | 24 | 21 | 20 | 18 | 18 | 17 | 16 | 15 | 14 |  |  | 14 | 20 | 24 | 14 | 0 | -0.25 |  | 39.98 | Y | -0.2 | [7 empty] | N | N | N | N | 140 | 0.5 | 57 | 101508 | 96000 | 6810 | 15400 | 18 | 1 |  | 2018-08-27 03:30 | 1568 | 112 |  | 27 |  | *전공정 작업지연 감속주입 | [14 empty] | 98.55 | 100 | 0 | 0 | 0 |  | 650 |  | 선택 | 선택 | 0 | 0 | 0 |  | 650 |  | 선택 | 선택 | 해제 | 미정 | 미정 | 선택 | 미정 |  | 미정 | BT180180 | H
B47497 | 2018-08-26 | 2 | B | TUNDISH교체전 | 17 | A | AE1548 | 합금강 | AE4130M6 | BM#2 | 1575 | 44 | 1605 | 1546 | 29 | 6100 |  | 1 | 0.18 | 16 |  | -2.01 | 1554 | 1599 | 1.3 | 0 | 0 | 33 | 3 | 67 | Y |  | 2018-08-27 04:17 | 66 | 1079 | 25 | 30 | 31 | 32 | 32 | 31 | 30 | 29 | 28 | 27 | 25 | 24 | 22 | 22 | 28 | 32 | 22 | 0 | -0.22 | Y | 45.02 | Y | -0.4 |  |  |  | 1.58 |  |  |  | N | N | N | M | 100 | 0.45 | 64 | 90589 | 95930 | 8670 | 2000 | 14 | 2 |  | 2018-08-27 04:17 | 1554 | 100 |  | 15 |  | *STR#1 위드롤 5번 실린더 누유로 밸브 Close.-5번 S/R 미적용 * 전공정 요청으로 감속주입 | 4206E457C5EC45E7AB1788245CB482D7 | 959F3ACE9C284D75AC14749CE0581DA5 | 4C9D68B060E3446D9A39F542CA3239DB | [11 empty] | 86.61 | 100 | 0 | 3380 | 0 |  | 650 | 700 | 선택 | 해제 | 0 | 2680 | 0 |  | 650 | 700 | 선택 | 해제 | 해제 | 미정 | 선택 | 미정 | 미정 |  | 미정 | SB120120 | C
A47605 | 2018-08-26 | 1 | B |  | 3 | A | BP-SCM420HT | 소입성보증강 | C | BM#1 | 1610 | 42 | 1622 | 1543 | 33 | 6400 |  | 3 | 0.31 | 16 |  | -2.02 | 1581 | 1622 | 0 | 13.13 |  | 36 | 44 | 80 | Y |  | 2018-08-27 04:24 | 71 | 1081 | 13 | 21 | 26 | 28 | 30 | 30 | 30 | 29 | 29 | 28 | 28 | 27 | 27 | 27 | 27 | 30 | 27 | 30 | -0.07 | Y | 40 | Y | 0 | [7 empty] | N | N | N | N | 130 | 0.5 | 60 | 101508 | 95810 | 7080 | 16000 | 18 | 1 |  | 2018-08-27 04:30 | 1581 | 99 |  | 27 |  | *전공정 작업지연 감속주입 | [14 empty] | 98.74 | 100 | 0 | 0 | 0 |  | 650 |  | 선택 | 선택 | 0 | 0 | 0 |  | 650 |  | 선택 | 선택 | 해제 | 미정 | 미정 | 선택 | 미정 |  | 미정 | BT180180 | H
A47606 | 2018-08-26 | 1 | D |  | 4 | B | BP-SCM420HT | 소입성보증강 | C | BM#1 | 1620 | 42 | 1621 | 1550 | 29 | 5600 |  | 3 | 0.3 | 16 |  | -2.02 | 1580 | 1621 | 0 | 13.41 |  | 19 | 59 | 80 | Y |  | 2018-08-27 05:27 | 70 | 1088 | 26 | 28 | 30 | 32 | 32 | 31 | 31 | 30 | 29 | 28 | 27 |  |  | 27 | 29 | 32 | 27 | 0 | -0.14 | Y | 35.02 | Y | -0.2 | [7 empty] | N | N | N | N | 120 | 0.5 | 55 | 84590 | 89580 | 7040 | 14800 | 18 | 1 |  | 2018-08-27 05:39 | 1580 | 101 |  | 26 |  | *전공정 작업지연 감속주입 | [14 empty] | 87.07 | 100 | 0 | 0 | 0 |  | 650 |  | 선택 | 선택 | 0 | 0 | 0 |  | 650 |  | 선택 | 선택 | 해제 | 미정 | 미정 | 선택 | 미정 |  | 미정 | BT180180 | H
B47498 | 2018-08-26 | 2 | D | TUNDISH교체 | 1 | A | SCM415HS | 소입성보증강 | C | BM#2 | 1638 | 50 | 1657 | 1585 | 41 | 8500 |  | 1 | 0.22 | 20 |  | -2.31 | 1601 | 1672 | 0 | 5.21 | 0 | 1 | 7 | 76 | Y |  | 2018-08-27 05:34 | 88 | 1080 | -591 | -172 | 26 | 24 | 27 | 32 | 34 | 36 | 38 | 39 | 40 | 40 |  | 40 | 27 | 40 | 40 | 0 | 0 |  | 5.02 | Y | 0 | 1.1 | 2.79 | 2.79 | 1.7 |  |  |  | N | N | N | N | 150 | 0.48 | 56 | 94136 | 94000 | 5150 | 15300 | 3 | 1 | 10 | 2018-08-27 05:33 | 1601 | 132 |  | 32 |  | * T/D FLUX 용탕부: 120 KG / 유탕부: 15KG 투입 *첫 HEAT 수소측정 기준초과(10분)이상공정 등록 및 생관통보. * 전공정 작업지연 감속주입 요청 함. | [14 empty] | 86.01 | 100 | 750 | 0 | 0 |  | 410 | 300 | 선택 | 선택 | 740 | 0 | 0 |  | 410 | 300 | 선택 | 선택 | 해제 | 미정 | 선택 | 미정 | 미정 |  | 미정 | RB110.00 | C
A47607 | 2018-08-26 | 1 | D |  | 5 | A | SCM420HT | 소입성보증강 | C | BM#1 | 1608 | 40 | 1630 | 1551 | 31 | 6100 |  | 3 | 0.31 | 18 |  | -2.15 | 1584 | 1630 | 0 | 14.25 |  | 35 | 10 | 66 | Y |  | 2018-08-27 06:26 | 74 | 1088 | 25 | 32 | 37 | 38 | 38 | 38 | 38 | 37 | 36 | 35 | 35 | 34 | 33 | 32 | 35 | 38 | 32 | 38 | -0.12 | Y | 50 | Y | -0.2 | [7 empty] | N | N | N | N | 110 | 0.5 | 65 | 101508 | 102330 | 4030 | 14900 | 18 | 1 |  | 2018-08-27 06:33 | 1584 | 98 |  | 23 |  | *전공정 작업지연 감속주입 | [14 empty] | 94.96 | 100 | 0 | 0 | 0 |  | 410 |  | 선택 | 선택 | 0 | 0 | 0 |  | 410 |  | 선택 | 선택 | 해제 | 미정 | 미정 | 미정 | 미정 |  | 미정 | BT180180 | H
B47499 | 2018-08-26 | 2 | D |  | 2 | A | SCM415HS | 소입성보증강 | C | BM#2 | 1598 | 56 | 1645 | 1576 | 36 | 7600 |  | 1 | 0.21 | 16 |  | -2 | 1587 | 1642 | 0 | 2.42 | 0 | 10 | 66 | 69 | Y |  | 2018-08-27 06:42 | 74 | 1080 | 39 | 38 | 37 | 37 | 36 | 34 | 33 | 33 | 31 | 30 | 29 | 27 | 24 | 24 | 34 | 37 | 24 | 0 | -0.26 |  | 50 | Y | -0.6 | [7 empty] | N | N | N | N | 140 | 0.5 | 61 | 99228 | 99410 | 5150 | 14800 | 3 | 1 | 20 | 2018-08-27 06:43 | 1587 | 130 |  | 22 |  | * 전공정 작업지연 감속주입 요청 함. | [14 empty] | 94.96 | 100 | 0 | 0 | 0 |  | 410 | 300 | 선택 | 선택 | 0 | 0 | 0 |  | 410 | 300 | 선택 | 선택 | 해제 | 미정 | 선택 | 미정 | 미정 |  | 미정 | RB120.00 | C
A47608 | 2018-08-27 | 1 | D |  | 6 | A | SCM420HT | 소입성보증강 | C | BM#1 | 1599 | 40 | 1621 | 1548 | 34 | 6100 |  | 3 | 0.3 | 16 |  | -1.83 | 1584 | 1621 | 0 | 13.22 |  | 22 | 20 | 78 | Y |  | 2018-08-27 07:23 | 74 | 1088 | 31 | 32 | 32 | 33 | 33 | 33 | 32 | 32 | 31 | 31 | 31 | 31 |  | 31 | 32 | 33 | 31 | 33 | -0.04 | Y | 40.02 | Y | 0 | [7 empty] | N | N | N | N | 100 | 0.5 | 60 | 152262 | 97770 | 2190 | 14500 | 18 | 1 |  | 2018-08-27 07:33 | 1584 | 100 |  | 32 |  | *전공정 작업지연 감속주입 *유사강종 연연주 혼탕부 성분확인 ID: 107~109.207~209 | [14 empty] | 151.43 | 100 | 0 | 0 | 0 |  | 410 |  | 선택 | 선택 | 0 | 0 | 0 |  | 410 |  | 선택 | 선택 | 해제 | 미정 | 미정 | 미정 | 미정 |  | 미정 | BT180180 | H
B47500 | 2018-08-27 | 2 | D |  | 3 | A | SCM415HS | 소입성보증강 | C | BM#2 | 1590 | 44 | 1646 | 1547 | 33 | 6600 |  | 1 | 0.23 | 13 |  | -2.16 | 1573 | 1625 | 0 | 2.39 | 0 | 31 | 18 | 84 | Y |  | 2018-08-27 07:46 | 60 | 1087 | 21 | 22 | 23 | 24 | 23 | 22 | 22 | 21 | 19 | 18 | 17 |  |  | 17 | 21 | 24 | 17 | 22 | -0.2 | Y | 35.02 | Y | -0.2 | [7 empty] | N | N | N | N | 130 | 0.48 | 53 | 87938 | 83990 | 5120 | 12100 | 3 | 1 | 30 | 2018-08-27 07:59 | 1573 | 112 |  | 22 |  | * 전공정 작업지연 감속주입 요청 함. | [14 empty] | 98.81 | 100 | 0 | 0 | 0 |  | 410 | 300 | 선택 | 선택 | 0 | 0 | 0 |  | 410 | 300 | 선택 | 선택 | 해제 | 미정 | 선택 | 미정 | 미정 |  | 미정 | RB130.00 | C
A47609 | 2018-08-27 | 1 | D |  | 7 | A | SCM420HON | 소입성보증강 | C | BM#1 | 1567 | 40 | 1607 | 1524 | 37 | 6800 |  | 3 | 0.32 | 20 |  | -1.12 | 1580 | 1607 | 0 | 17.16 |  | 36 | 45 | 64 | Y |  | 2018-08-27 08:27 | 70 | 1087 | 28 | 29 | 28 | 29 | 29 | 30 | 29 | 29 | 29 | 28 | 27 | 27 |  | 27 | 29 | 30 | 27 | 29 | -0.04 | Y | 30 | Y | 0 | [7 empty] | N | N | N | N | 150 | 0.54 | 58 | 50754 | 99080 | 7020 | 14100 | 18 | 1 |  | 2018-08-27 08:34 | 1580 | 100 |  | 30 |  | *유사강종 연연주 혼탕부 성분확인 ID: 101.201 | [14 empty] | 47.57 | 100 | 0 | 0 | 0 |  | 410 |  | 선택 | 선택 | 0 | 0 | 0 |  | 410 |  | 선택 | 선택 | 미정 | 미정 | 미정 | 선택 | 미정 |  | 미정 | BT180180 | H
B47501 | 2018-08-27 | 2 | D |  | 4 | B | SCM415HS | 소입성보증강 | C | BM#2 | 1613 | 51 | 1634 | 1564 | 38 | 8200 |  | 1 | 0.21 | 15 |  | -2.18 | 1589 | 1638 | 0 | 2.21 | 0 | 33 | 4 | 89 | Y |  | 2018-08-27 08:57 | 76 | 1088 | 30 | 36 | 39 | 40 | 39 | 39 | 37 | 36 | 35 | 33 | 32 | 30 | 28 | 28 | 35 | 40 | 28 | 39 | -0.27 | Y | 45.08 | Y | -0.4 | [7 empty] | N | N | N | N | 120 | 0.45 | 65 | 95062 | 99940 | 5170 | 15200 | 3 | 1 | 40 | 2018-08-27 08:57 | 1589 | 107 |  | 9 |  | * 전공정 작업지연 감속주입 요청 함. | [14 empty] | 90.54 | 100 | 0 | 0 | 0 |  | 410 | 300 | 선택 | 선택 | 0 | 0 | 0 |  | 410 | 300 | 선택 | 선택 | 해제 | 미정 | 선택 | 미정 | 미정 |  | 미정 | RB130.00 | C
A47610 | 2018-08-27 | 1 | D | 연주종료 | 8 | A | SCM420HON | 소입성보증강 | C | BM#1 | 1586 | 43 | 1606 | 1535 | 39 | 7100 |  | 3 | 0.31 | 20 |  | -1.26 | 1575 | 1606 | 0 | 15.73 |  | 19 | 60 | 73 | Y |  | 2018-08-27 09:39 | 65 | 1089 | 24 | 30 | 32 | 34 | 33 | 33 | 32 | 31 | 30 | 30 | 29 |  |  | 29 | 31 | 34 | 29 | 30 | -0.14 | Y | 35.02 | Y | -0.2 | [7 empty] | N | N | N | N | 140 | 0.55 | 59 | 99046 | 105840 | 7660 | 1500 | 18 | 1 |  | 2018-08-27 09:46 | 1575 | 91 |  | 17 |  | *연주종료 11:10 | D10EF7EC1DE84208A80433096A4B9968 | 4444890C99BB4975B1C445EBDA41D59B | D00650ADAC0347A58BD694D02FDA26B8 |  |  | BB8A4394E44A4ECF9E1F6040EBB02C75 |  |  |  | EBD38E296BF545599C020866216C910E |  |  |  |  | 87.27 | 100 | 0 | 3100 | 0 |  | 410 |  | 선택 | 선택 | 0 | 3100 | 0 |  | 410 |  | 선택 | 선택 | 미정 | 미정 | 미정 | 선택 | 미정 |  | 미정 | BT180180 | H
B47502 | 2018-08-27 | 2 | D |  | 5 | A | SCM415 | 합금강 | C | BM#2 | 1632 | 41 | 1656 | 1555 | 32 | 6600 |  | 1 | 0.19 | 16 |  | -2.08 | 1589 | 1642 | 0.9 | 0 | 0 | 1 | 8 | 73 | Y |  | 2018-08-27 09:55 | 73 | 1087 | 22 | 28 | 30 | 33 | 33 | 33 | 32 | 31 | 30 | 29 | 27 | 26 | 24 | 22 | 29 | 33 | 22 | 33 | -0.22 | Y | 50.02 | Y | -0.4 | [7 empty] | N | N | N | N | 110 | 0.45 | 65 | 92825 | 96780 | 2730 | 14800 | 3 | 1 | 10 | 2018-08-27 10:00 | 1589 | 112 |  | 19 |  | * 전공정 작업지연 감속주입 요청 함. | [14 empty] | 93.29 | 100 | 0 | 0 | 0 |  | 410 | 300 | 선택 | 선택 | 0 | 0 | 0 |  | 410 | 300 | 선택 | 선택 | 해제 | 미정 | 선택 | 미정 | 미정 |  | 미정 | RB110.00 | C
A47611 | 2018-08-27 | 1 | D |  | 6 | A | SCM415 | 합금강 | C | BM#2 | 1624 | 39 | 1648 | 1568 | 28 | 5400 |  | 1 | 0.17 | 16 |  | -2.35 | 1578 | 1636 | 0.88 | 0 | 0 | 35 | 11 | 81 | Y |  | 2018-08-27 10:55 | 62 | 1089 | 18 | 19 | 21 | 22 | 22 | 22 | 22 | 21 | 20 | 19 | 18 | 17 |  | 17 | 20 | 22 | 17 | 22 | -0.13 | Y | 37.1 | Y | -0.2 | [7 empty] | Y | 8 | 8 | Y | 100 | 0.48 | 55 | 95040 | 87680 | 20 | 13800 | 3 | 1 | 20 | 2018-08-27 10:57 | 1578 | 111 |  | 28 | [16 empty] | 110.51 | 100 | 0 | 0 | 0 |  | 490 | 300 | 선택 | 선택 | 0 | 0 | 0 |  | 490 | 300 | 선택 | 선택 | 해제 | 미정 | 미정 | 미정 | 미정 |  | 미정 | RB300.00 | C
A47612 | 2018-08-27 | 1 | D |  | 7 | A | SCM415 | 합금강 | C | BM#2 | 1614 | 45 | 1644 | 1537 | 34 | 6300 |  | 1 | 0.17 | 16 |  | -2.19 | 1576 | 1626 | 0.81 | 0 | 0 | 22 | 21 | 77 | Y |  | 2018-08-27 12:13 | 60 | 1088 | 13 | 20 | 24 | 27 | 27 | 27 | 27 | 26 | 25 | 24 | 23 | 21 |  | 21 | 24 | 27 | 21 | 27 | -0.15 | Y | 40 | Y | -0.4 | [7 empty] | Y | Y | Y | Y | 150 | 0.47 | 56 | 144562 | 88550 | -550 | 14700 | 3 | 1 | 40 | 2018-08-27 12:07 | 1576 | 102 |  | 9 |  | * 유사강종 연연주 혼탕부 ID:307~309/406~408이상재등록 * 후속HEAT 전공전 지연으로 감속주입 생관에 준빅사이즈를 일반사이즈 변경 요청 | [14 empty] | 164.28 | 100 | 0 | 0 | 0 |  | 490 | 300 | 선택 | 선택 | 0 | 0 | 0 |  | 490 | 300 | 선택 | 선택 | 해제 | 미정 | 미정 | 미정 | 미정 |  | 미정 | RB150.00 | C
B47505 | 2018-08-27 | 2 | A |  | 8 | A | SCM415H1M | 소입성보증강 | C | BM#2 | 1645 | 40 | 1654 | 1586 | 32 | 6700 |  | 2 | 0.4 | 16 |  | -2.79 | 1587 | 1650 | 0.17 | 0.49 |  | 16 | 1 | 16245 | Y |  | 2018-08-27 13:07 | 74 | 1107 | 21 | 29 | 33 | 34 | 34 | 33 | 32 | 31 | 30 | 28 | 26 | 24 | 22 | 20 | 29 | 34 | 20 | 20 | -0.28 | Y | 50.38 | Y | 0 | [7 empty] | N | N | N | N | 140 | 0.44 | 69 | 41562 | 97720 | 2400 | 13900 | 3 | 1 |  | 2018-08-27 13:12 | 1587 | 93 |  | 13 |  | * 유사강종 연연주 혼탕부 ID:301/401이상재등록 * 전공정 작업지연 20%이상 감속주입 * 0.40 미만 주입 작업 이상재 ID: 301. 401 | [14 empty] | 4156200 | 100 | 0 | 0 | 0 |  | 410 | 300 | 선택 | 선택 | 0 | 0 | 0 |  | 410 | 300 | 선택 | 선택 | 해제 | 미정 | 미정 | 미정 | 미정 |  | 미정 | RB110.00 | C
B47506 | 2018-08-27 | 2 | A | TUNDISH교체전 | 9 | A | SCM415H1M | 소입성보증강 | C | BM#2 | 1575 | 42 | 1635 | 1555 | 35 | 7500 |  | 1 | 0.19 | 15 |  | -1.97 | 1587 | 1631 | 0 | 4.1 | 0 | 37 | 65 | 33 | Y |  | 2018-08-27 14:25 | 74 | 1089 | 14 | 26 | 31 | 32 | 34 | 34 | 34 | 33 | 32 | 31 | 30 | 29 | 27 | 21 | 29 | 34 | 21 | 34 | -0.24 | Y | 55 | Y | -0.6 | [7 empty] | N | N | N | N | 130 | 0.4 | 78 | 97610 | 106010 | 1390 | 2500 | 3 | 1 | 30 | 2018-08-27 14:27 | 1587 | 98 |  | 9 |  | *전공정 지연 20%이상 감속주입 이상공정등록및생관통보 *롱노즐 절손으로 롱노즐교체 | 034046DBE13E476CA2F7D8306706B2C5 | 46D5B4FD62AA4BEEA1EBA1E1F3FF86A2 | 62C8203D2C1C4F88A550889AAEEFBF4F | [11 empty] | 90.88 | 100 | 0 | 2753 | 0 |  | 410 | 300 | 선택 | 선택 | 0 | 2696 | 0 |  | 410 | 300 | 선택 | 선택 | 해제 | 미정 | 미정 | 미정 | 선택 | 8 | 미정 | RB150.00 | C
B47507 | 2018-08-27 | 2 | A | TUNDISH교체 | 1 | A | KBMA75S | 합금강 | D1 | BM#2 | 1604 | 52 | 1676 | 1537 | 42 | 8800 |  | 2 | 0.4 | 20 |  | -2.85 | 1582 | 1670 | 1.94 | 1.01 | 0 | 35 | 12 | 85 | Y |  | 2018-08-27 15:59 | 87 | 1089 | -94 | -28 | -132 | -276 | 22 | 33 | 33 | 35 | 36 | 37 | 37 | 38 | 37 | 37 | 16 | 38 | 37 | 37 | -0.1 |  | 10 | Y | 0 |  | 2.69 | 2.38 | 1.67 |  |  |  | N | N | N | N | 150 | 0.44 | 57 | 101508 | 90360 | 3520 | 15700 | 12 | 2 |  | 2018-08-27 15:54 | 1591 | 144 |  | 23 |  | *T/D 플럭스 120/15KG *T/D 교체 슬리브롱노즐사용 *L/D첫 HEAT 탄화왕겨투입 *강제개공 나탕주입 301.401 *수소측정 OPEN후 16분 이상공정등록 *전공정 작업지연 감속주입 *첫HEAT 수소 10분 측정값 초과 이상공정등록및 생관통보 | [14 empty] | 107.42 | 100 | 700 | 0 | 0 |  | 650 | 400 | 선택 | 선택 | 700 | 0 | 0 |  | 650 | 400 | 선택 | 선택 | 해제 | 미정 | 미정 | 미정 | 미정 |  | 미정 | BT180180 | H
A47615 | 2018-08-27 | 1 | A | 연주시작 | 1 | A | KF70CVS | 합금강 | D4 | BM#1 | 1612 | 53 | 1649 | 1562 | 49 | 9200 |  | 1 | 0.22 | 21 |  | -2.37 | 1583 | 1657 | 0 | 4.12 | 0 | 36 | 46 | 285 | Y |  | 2018-08-27 16:33 | 107 | 1084 | 41 | 37 | 40 | 43 | 45 | 46 | 47 | 47 | 47 | 46 | 45 | 44 | 42 | 42 | 44 | 47 | 42 | 47 | -0.17 |  | 29.98 | Y | -0.4 |  | 2.15 | 2.08 |  |  |  |  | N | N | N | N | 150 | 0.42 | 70 | 98730 | 104970 | 60 | 16260 | 15 | 2 |  | 2018-08-27 16:35 | 1583 | 139 |  | 20 | 49 | *T/D가열온도:자동-1362`.수동건-1331`.STR#1:951.STR#2:1051.T/D FLUX 유:15,용:120,탄화왕겨 200kg 투입 | [14 empty] | 96.89 | 100 | 1000 | 0 | 0 |  | 650 |  | 선택 | 해제 | 1000 | 0 | 0 |  | 650 |  | 선택 | 해제 | 미정 | 미정 | 미정 | 미정 | 선택 |  | 미정 | BT180180 | H
B47508 | 2018-08-27 | 2 | A |  | 2 | A | KBMA75S | 합금강 | D1 | BM#2 | 1611 | 61 | 1634 | 1574 | 34 | 6200 |  | 1 | 0.23 | 16 |  | 0 | 1563 | 1612 | 0 | 2.75 | 0 | 22 | 22 | 97 | Y |  | 2018-08-27 16:56 | 68 | 1077 | 34 | 33 | 32 | 33 | 32 | 32 | 31 | 31 | 30 | 29 | 28 | 26 | 25 | 22 | 30 | 33 | 22 | 32 | -0.22 | Y | 49.98 | Y | -0.6 | [7 empty] | N | N | N | N | 140 | 0.45 | 65 | 101508 | 97650 | 1870 | 14700 | 12 | 2 |  | 2018-08-27 17:08 | 1563 | 134 |  | 26 |  | *전공정 지연 감속주입 | [14 empty] | 102.02 | 100 | 0 | 0 | 0 |  | 650 | 400 | 선택 | 선택 | 0 | 0 | 0 |  | 650 | 400 | 선택 | 선택 | 해제 | 미정 | 미정 | 미정 | 미정 |  | 미정 | BT180180 | C
A47616 | 2018-08-27 | 1 | A |  | 2 | A | KF70CVS | 합금강 | D4 | BM#1 | 1604 | 55 | 1608 | 1553 | 42 | 7300 |  | 1 | 0.21 | 14 |  | -2.48 | 1557 | 1615 | 0 | 2.88 | 0 | 19 | 61 | 283 | Y |  | 2018-08-27 17:41 | 81 | 1082 | 39 | 36 | 34 | 33 | 32 | 31 | 30 | 29 | 28 | 26 | 24 | 22 | 20 | 16 | 29 | 34 | 16 | 0 | -0.33 |  | 55.02 | Y | -0.8 | [7 empty] | N | N | N | N | 140 | 0.43 | 67 | 84590 | 96170 | 70 | 16230 | 15 | 2 |  | 2018-08-27 17:44 | 1557 | 135 |  | 26 |  | *Sample채취 ID:103.203 | [14 empty] | 90.09 | 100 | 0 | 0 | 300 |  | 650 |  | 선택 | 해제 | 0 | 0 | 300 |  | 650 |  | 선택 | 해제 | 미정 | 미정 | 미정 | 미정 | 미정 |  | 미정 | BT180180 | H
B47509 | 2018-08-27 | 2 | A |  | 3 | A | KBMA75S | 합금강 | D1 | BM#2 | 0 | 59 | 1626 | 1535 | 37 | 8000 |  | 1 | 0.19 | 18 |  | -2.44 | 1561 | 1624 | 0 | 3.9 | 0 | 33 | 6 | 121 | Y |  | 2018-08-27 18:12 | 66 | 1092 | 19 | 21 | 23 | 25 | 25 | 25 | 24 | 24 | 22 | 21 | 20 | 18 |  | 18 | 22 | 25 | 18 | 25 | -0.18 | Y | 39.98 | Y | -0.4 | [7 empty] | N | N | N | N | 130 | 0.51 | 59 | 93552 | 100620 | 1880 | 13600 | 12 | 2 | 19 | 2018-08-27 18:13 | 1561 | 128 |  | 19 | [16 empty] | 91.27 | 100 | 0 | 0 | 0 |  | 650 | 400 | 선택 | 선택 | 0 | 0 | 0 |  | 650 | 400 | 선택 | 선택 | 해제 | 미정 | 미정 | 미정 | 미정 |  | 미정 | BT180180 | C
A47617 | 2018-08-27 | 1 | A |  | 3 | A | KF70CVS | 합금강 | D4 | BM#1 | 1624 | 40 | 1624 | 1558 | 34 | 6300 |  | 3 | 0.3 | 19 |  | -2.38 | 1562 | 1623 | 0 | 9.64 |  | 31 | 20 | 143 | Y |  | 2018-08-27 18:33 | 86 | 1082 | 12 | 22 | 29 | 32 | 35 | 36 | 36 | 36 | 36 | 35 | 34 | 33 | 31 | 30 | 31 | 36 | 30 | 36 | -0.15 | Y | 40 | Y | -0.2 | [7 empty] | N | N | N | N | 130 | 0.43 | 69 | 101508 | 97980 | 1310 | 15580 | 15 | 2 |  | 2018-08-27 18:41 | 1562 | 145 |  | 44 |  | *자동:1512℃ 수동:1515℃ | [14 empty] | 102.28 | 100 | 0 | 0 | 0 |  | 650 |  | 선택 | 해제 | 0 | 0 | 0 |  | 650 |  | 선택 | 해제 | 미정 | 미정 | 미정 | 미정 | 미정 |  | 미정 | BT180180 | H
B47510 | 2018-08-27 | 2 | A |  | 4 | A | KBMA75S | 합금강 | D1 | BM#2 | 1566 | 44 | 1625 | 1544 | 39 | 7900 |  | 1 | 0.21 | 17 |  | -2.24 | 1572 | 1639 | 0 | 5.03 | 0 | 16 | 2 | 166 | Y |  | 2018-08-27 19:15 | 77 | 1081 | 14 | 26 | 32 | 35 | 36 | 36 | 36 | 35 | 34 | 32 | 32 | 30 |  | 30 | 31 | 36 | 30 | 36 | -0.17 | Y | 35 | Y | -0.4 | [7 empty] | N | N | N | N | 120 | 0.5 | 60 | 101508 | 99730 | 1890 | 13300 | 12 | 2 | 34 | 2018-08-27 19:11 | 1572 | 118 |  | 19 | [16 empty] | 100.3 | 100 | 0 | 0 | 0 |  | 650 | 400 | 선택 | 선택 | 0 | 0 | 0 |  | 650 | 400 | 선택 | 선택 | 해제 | 미정 | 미정 | 미정 | 미정 |  | 미정 | BT180180 | H
B47511 | 2018-08-27 | 2 | A |  | 5 | B | KBMA75S | 합금강 | D1 | BM#2 | 1577 | 44 | 1635 | 1534 | 39 | 8200 |  | 1 | 0.21 | 16 |  | -2.2 | 1572 | 1626 | 0 | 1.81 | 0 | 1 | 10 | 136 | Y |  | 2018-08-27 20:14 | 77 | 1093 | 24 | 35 | 37 | 39 | 39 | 39 | 39 | 38 | 37 | 36 | 35 | 33 | 31 | 31 | 36 | 39 | 31 | 39 | -0.18 | Y | 45 | Y | -0.4 | [7 empty] | N | N | N | N | 110 | 0.49 | 61 | 101508 | 101340 | 4260 | 14400 | 12 | 2 | 10 | 2018-08-27 20:19 | 1572 | 116 |  | 23 | [16 empty] | 96.13 | 100 | 0 | 0 | 0 |  | 650 | 400 | 선택 | 선택 | 0 | 0 | 0 |  | 650 | 400 | 선택 | 선택 | 해제 | 미정 | 미정 | 미정 | 미정 |  | 미정 | BT180180 | H
A47618 | 2018-08-27 | 1 | A |  | 4 | A | KF70CVS | 합금강 | D4 | BM#1 | 1581 | 43 | 1628 | 1558 | 37 | 6300 |  | 3 | 0.28 | 17 |  | -2.52 | 1556 | 1612 | 0 | 7.14 |  | 37 | 66 | 98 | Y |  | 2018-08-27 19:45 | 80 | 1094 | 26 | 30 | 35 | 39 | 40 | 41 | 40 | 39 | 39 | 38 | 37 | 36 | 35 | 32 | 36 | 41 | 32 | 39 | -0.2 | Y | 45 | Y | -0.4 | [7 empty] | N | N | N | N | 120 | 0.43 | 72 | 101508 | 102400 | 1230 | 16300 | 15 | 2 |  | 2018-08-27 19:49 | 1556 | 151 |  | 45 | [16 empty] | 97.98 | 100 | 0 | 0 | 0 |  | 650 |  | 선택 | 해제 | 0 | 0 | 0 |  | 650 |  | 선택 | 해제 | 미정 | 미정 | 미정 | 미정 | 미정 |  | 미정 | BT180180 | H
B47512 | 2018-08-27 | 2 | B |  | 6 | A | KBMA75S | 합금강 | D1 | BM#2 | 1557 | 42 | 1636 | 1555 | 30 | 5900 |  | 1 | 0.22 | 17 |  | -2.43 | 1578 | 1632 | 0 | 2.86 | 0 | 35 | 13 | 126 | Y |  | 2018-08-27 21:16 | 83 | 1093 | 27 | 31 | 34 | 36 | 36 | 37 | 36 | 36 | 35 | 34 | 32 | 30 |  | 30 | 34 | 37 | 30 | 36 | -0.23 | Y | 30 | Y | -0.4 | [7 empty] | N | N | N | N | 100 | 0.49 | 56 | 93049 | 93510 | 2490 | 13900 | 12 | 2 | 30 | 2018-08-27 21:19 | 1578 | 115 |  | 26 | [16 empty] | 96.93 | 100 | 0 | 0 | 0 |  | 650 | 400 | 선택 | 선택 | 0 | 0 | 0 |  | 650 | 400 | 선택 | 선택 | 해제 | 미정 | 미정 | 미정 | 미정 |  | 미정 | BT180180 | C
A47619 | 2018-08-27 | 1 | B |  | 5 | A | KF70CVS | 합금강 | D4 | BM#1 | 1571 | 43 | 1621 | 1533 | 39 | 7500 |  | 3 | 0.27 | 17 |  | -2.47 | 1569 | 1624 | 0 | 6.07 |  | 36 | 47 | 44 | Y |  | 2018-08-27 20:49 | 93 | 1097 | 30 | 33 | 39 | 42 | 44 | 44 | 44 | 44 | 44 | 43 | 43 | 41 | 40 | 36 | 40 | 44 | 36 | 44 | -0.15 | Y | 55 | Y | -0.4 | [7 empty] | N | N | N | N | 110 | 0.43 | 76 | 101508 | 102900 | 2760 | 15900 | 15 | 2 |  | 2018-08-27 20:57 | 1569 | 154 |  | 56 | [16 empty] | 96.13 | 100 | 0 | 0 | 0 |  | 650 |  | 선택 | 해제 | 0 | 0 | 0 |  | 650 |  | 선택 | 해제 | 미정 | 미정 | 미정 | 미정 | 미정 |  | 미정 | BT180180 | H
B47513 | 2018-08-27 | 2 | B |  | 7 | A | KBMA75S | 합금강 | D1 | BM#2 | 1579 | 44 | 1635 | 1537 | 37 | 7600 |  | 1 | 0.24 | 17 |  | -2.25 | 1570 | 1629 | 0 | 4.38 | 0 | 19 | 62 | 68 | Y |  | 2018-08-27 22:27 | 75 | 1086 | 27 | 37 | 42 | 43 | 45 | 45 | 44 | 43 | 42 | 41 | 40 | 39 | 37 | 37 | 41 | 45 | 37 | 0 | -0.2 | Y | 40.02 | Y | -0.4 | [7 empty] | N | N | N | N | 150 | 0.49 | 61 | 93049 | 99900 | 3050 | 15000 | 12 | 2 | 50 | 2018-08-27 22:27 | 1570 | 106 |  | 16 |  | * 후 HEAT L/D 막힘으로 강제개공 ID: 306,405 | [14 empty] | 90.38 | 100 | 0 | 0 | 0 |  | 650 | 400 | 선택 | 선택 | 0 | 0 | 0 |  | 650 | 400 | 선택 | 선택 | 해제 | 미정 | 미정 | 미정 | 미정 |  | 미정 | BT180180 | C
A47620 | 2018-08-27 | 1 | B |  | 6 | B | KF70CVS | 합금강 | D4 | BM#1 | 1574 | 42 | 1641 | 1529 | 37 | 6900 |  | 3 | 0.29 | 16 |  | -1.58 | 1564 | 1597 | 0 | 22.46 |  | 22 | 23 | 86 | Y |  | 2018-08-27 22:20 | 88 | 1128 | 34 | 40 | 45 | 48 | 49 | 50 | 50 | 49 | 49 | 47 | 47 | 46 | 45 | 45 | 46 | 50 | 45 | 49 | -0.14 | Y | 35 | Y | -0.2 | [7 empty] | N | N | N | N | 100 | 0.43 | 65 | 84590 | 92240 | 30 | 16400 | 15 | 2 |  | 2018-08-27 22:26 | 1564 | 163 |  | 41 | [16 empty] | 89 | 100 | 0 | 0 | 0 |  | 650 |  | 선택 | 해제 | 0 | 0 | 0 |  | 650 |  | 선택 | 해제 | 미정 | 미정 | 미정 | 미정 | 미정 |  | 미정 | BT180180 | H
B47514 | 2018-08-27 | 2 | B | TUNDISH교체전 | 8 | A | KBMA75S | 합금강 | D1 | BM#2 | 0 | 44 | 1615 | 1544 | 28 | 5900 |  | 1 | 0.23 | 17 |  | -2.23 | 1559 | 1615 | 0 | 3.25 | 0 | 16 | 3 | 66 | Y |  | 2018-08-27 23:33 | 64 | 1091 | 34 | 34 | 34 | 35 | 34 | 33 | 32 | 31 | 30 | 29 | 27 | 25 |  | 25 | 32 | 35 | 25 | 34 | -0.25 | Y | 40 | Y | -0.4 | [7 empty] | N | N | N | N | 140 | 0.48 | 59 | 89538 | 97620 | 1280 | 2000 | 12 | 2 | 10 | 2018-08-27 23:39 | 1559 | 102 |  | 16 |  | * 전공정 작업지연 감속주입 | A3B38D2D4CBA41788A1915835507EEAA | E781A92C57B742EDBEB0017E221E76A8 | A7FA4E2D093145BA9F0DBAEC4213DA67 | [11 empty] | 90.53 | 100 | 0 | 2500 | 0 |  | 650 | 400 | 선택 | 선택 | 0 | 2550 | 0 |  | 650 | 400 | 선택 | 선택 | 해제 | 미정 | 미정 | 미정 | 미정 |  | 미정 | BT180180 | C
A47621 | 2018-08-27 | 1 | B |  | 7 | B | KF70CVS | 합금강 | D4 | BM#1 | 1583 | 54 | 1587 | 1527 | 39 | 6400 |  | 3 | 0.28 | 15 |  | -2.56 | 1548 | 1596 | 0 | 6.33 |  | 31 | 21 | 36 | Y |  | 2018-08-27 23:20 | 72 | 1083 | 41 | 38 | 36 | 35 | 34 | 33 | 32 | 31 | 30 | 30 | 29 | 28 | 27 | 25 | 32 | 36 | 25 | 0 | -0.18 |  | 60 | Y | -0.2 | [7 empty] | N | N | N | N | 150 | 0.43 | 72 | 101508 | 99590 | 30 | 15800 | 15 | 2 |  | 2018-08-27 23:30 | 1548 | 155 |  | 50 | [16 empty] | 102.79 | 100 | 0 | 0 | 0 |  | 650 |  | 선택 | 해제 | 0 | 0 | 0 |  | 650 |  | 선택 | 해제 | 미정 | 미정 | 미정 | 미정 | 미정 |  | 미정 | BT180180 | H
B47515 | 2018-08-27 | 2 | B | TUNDISH교체 | 1 | A | SM48CM1 | 탄소강 | SM48CM1 | BM#2 | 1559 | 42 | 1645 | 1556 | 35 | 7200 |  | 1 | 0.23 | 20 |  | 0 | 1569 | 1646 | 3.42 | 0 | 0 | 37 | 67 | 61 | Y |  | 2018-08-28 00:44 | 82 | 1087 | -726 | -140 | 31 | 30 | 29 | 28 | 27 | 23 | 28 | 30 | 33 | 35 | 36 | 33 | 29 | 36 | 33 | 36 | -0.15 |  | 20.02 | Y | -0.4 |  | 2.54 | 2.54 | 1.43 |  |  |  | Y | N | N | M | 190 | 0.45 | 61 | 94259 | 97790 | 3510 | 14500 | 9 | 1 | 10 | 2018-08-28 00:42 | 1569 | 125 |  | 34 |  | * T/D 용강량 실측:1170mm / 19 TON * T/D FLUX 용탕부: 120 KG / 유탕부: 15KG 투입 * 슬리브 롱노즐( Y자형 ) 사용 * 첫 수소 기준값 초과로 이상공정 등록 생관통보 * STR#1 W/M#5번 로드부위 누유되어 V/V CLOSE 함. S/R 미적용 | [14 empty] | 93.05 | 100 | 900 | 0 | 0 |  | 650 | 600 | 선택 | 해제 | 950 | 0 | 0 |  | 650 | 600 | 선택 | 해제 | 해제 | 미정 | 미정 | 미정 | 미정 |  | 미정 | RB350.00 | H
A47622 | 2018-08-27 | 1 | B | TUNDISH교체전 | 8 | A | KF70CVS | 합금강 | D4 | BM#1 | 1584 | 44 | 1594 | 1504 | 35 | 5900 |  | 3 | 0.28 | 15 |  | -1.99 | 1538 | 1575 | 0 | 6.16 |  | 1 | 11 | 46 | Y |  | 2018-08-28 00:38 | 62 | 1083 | 23 | 23 | 24 | 24 | 24 | 24 | 24 | 23 | 23 | 22 | 21 | 21 |  | 21 | 23 | 24 | 21 | 24 | -0.05 |  | 44.98 | Y | 0 | [7 empty] | N | N | N | N | 140 | 0.43 | 66 | 100616 | 94020 | 630 | 2000 | 15 | 2 |  | 2018-08-28 00:44 | 1538 | 132 |  | 44 | 29 |  |  | 61DFC6074BE343C48328C76951F8DC3C | 96D05957D8E74CD39B62C62C61569D0B | 1626413F3B784608849652D274C84AFF | [10 empty] | 106.3 | 100 | 0 | 3000 | 0 |  | 650 |  | 선택 | 해제 | 0 | 3000 | 0 |  | 650 |  | 선택 | 해제 | 미정 | 미정 | 미정 | 미정 | 미정 |  | 미정 | BT180180 | C
B47516 | 2018-08-27 | 2 | B |  | 2 | A | SM48CM1 | 탄소강 | SM48CM1 | BM#2 | 1573 | 43 | 1626 | 1535 | 31 | 6400 |  | 1 | 0.21 | 19 |  | 0 | 1563 | 1623 | 2.33 | 0 | 0 | 35 | 14 | 76 | Y |  | 2018-08-28 01:45 | 76 | 1089 | 29 | 31 | 33 | 35 | 35 | 36 | 35 | 34 | 33 | 33 | 32 | 30 | 28 | 28 | 33 | 36 | 28 | 35 | -0.23 | Y | 35 | Y | -0.4 |  |  |  | 1.47 |  |  |  | Y | Y | Y | Y | 180 | 0.47 | 62 | 94259 | 97220 | 2590 | 14700 | 9 | 1 | 20 | 2018-08-28 01:52 | 1563 | 123 |  | 38 |  | * STR#1 W/M#5번 로드부위 누유되어 V/V CLOSE 함. S/R 미적용 | [14 empty] | 94.54 | 100 | 0 | 0 | 0 |  | 650 | 600 | 선택 | 해제 | 0 | 0 | 0 |  | 650 | 600 | 선택 | 해제 | 해제 | 미정 | 미정 | 미정 | 미정 |  | 미정 | RB350.00 | H
A47623 | 2018-08-27 | 1 | B | TUNDISH교체 | 1 | A | SM53C | 탄소강 | B | BM#1 | 1596 | 42 | 1634 | 1539 | 35 | 6400 |  | 3 | 0.28 | 17 |  | -2.59 | 1571 | 1626 | 7.36 | 0 |  | 36 | 48 | 64 | Y |  | 2018-08-28 02:05 | 83 | 1090 | -103 | 24 | 16 | 21 | 27 | 31 | 32 | 33 | 34 | 34 | 33 |  |  | 33 | 24 | 34 | 33 | 0 | -0.1 |  | 10 | Y | -0.2 |  | 2.53 | 2.53 | 1.79 |  |  |  | N | N | N | N | 230 | 0.48 | 55 | 84590 | 88650 | 7080 | 14500 | 6 | 1 |  | 2018-08-28 02:12 | 1571 | 147 |  | 48 | 18 | *T/Dflux 유15kg 용225kg *탄화왕겨200KG 투입 *수소기준초과 101.102.201.202 *강제개공 및 나탕주입 ID:105.205 | [14 empty] | 88.44 | 0 | 700 | 0 | 0 |  | 650 |  | 선택 | 해제 | 700 | 0 | 0 |  | 650 |  | 선택 | 해제 | 해제 | 미정 | 미정 | 선택 | 미정 |  | 미정 | BT180180 | C
B47517 | 2018-08-27 | 2 | B |  | 3 | A | SM48CM1 | 탄소강 | SM48CM1 | BM#2 | 1593 | 45 | 1605 | 1534 | 33 | 6900 |  | 1 | 0.2 | 19 |  | -2.03 | 1550 | 1607 | 2.43 | 0 | 0 | 19 | 63 | 73 | Y |  | 2018-08-28 02:49 | 63 | 1087 | 25 | 24 | 23 | 23 | 23 | 22 | 21 | 20 | 19 | 18 | 17 | 16 | 14 | 14 | 21 | 23 | 14 | 23 | -0.18 |  | 50 | Y | -0.4 |  |  |  | 1.28 |  |  |  | Y | Y | Y | Y | 170 | 0.47 | 63 | 102828 | 99830 | 2010 | 14500 | 9 | 1 | 40 | 2018-08-28 02:50 | 1550 | 129 |  | 39 |  | * STR#1 W/M#5번 로드부위 누유되어 V/V CLOSE 함. S/R 미적용 | [14 empty] | 101.06 | 100 | 0 | 0 | 0 |  | 650 | 600 | 선택 | 해제 | 0 | 0 | 0 |  | 650 | 600 | 선택 | 해제 | 해제 | 미정 | 미정 | 미정 | 미정 |  | 미정 | RB350.00 | H
A47624 | 2018-08-27 | 1 | B |  | 2 | A | SM53C | 탄소강 | B | BM#1 | 1571 | 41 | 1616 | 1525 | 38 | 6400 |  | 3 | 0.3 | 14 |  | -2.04 | 1570 | 1607 | 8.46 | 0 |  | 22 | 24 | 61 | N | 1 | 2018-08-28 03:00 | 82 | 1093 | 29 | 29 | 33 | 34 | 35 | 35 | 35 | 35 | 35 | 34 | 34 |  |  | 34 | 33 | 35 | 34 | 35 | -0.03 | Y | 29.98 | Y | 0 | [7 empty] | N | N | N | N | 220 | 0.5 | 50 | 135344 | 84060 | 7080 | 15400 | 6 | 1 |  | 2018-08-28 03:05 | 1570 | 143 |  | 50 |  | *혼탕부 성분확인 ID:106.107.108.206.207.208 *강제개공 및 나탕주입 ID:101.201 | [14 empty] | 148.65 | 100 | 0 | 0 | 0 |  | 650 |  | 선택 | 해제 | 0 | 0 | 0 |  | 650 |  | 선택 | 해제 | 해제 | 미정 | 미정 | 선택 | 미정 |  | 미정 | BT180180 | C
B47518 | 2018-08-27 | 2 | B |  | 4 | A | SM48CM1 | 탄소강 | SM48CM1 | BM#2 | 1598 | 40 | 1604 | 1566 | 28 | 5800 |  | 1 | 0.17 | 20 |  | -2.27 | 1557 | 1618 | 2.06 | 0 | 0 | 16 | 4 | 72 | Y |  | 2018-08-28 04:08 | 70 | 1084 | 9 | 19 | 24 | 27 | 28 | 28 | 28 | 27 | 26 | 24 | 23 | 22 | 19 | 19 | 24 | 28 | 19 | 28 | -0.22 | Y | 40.02 | Y | -0.6 |  |  |  | 1.51 |  |  |  | Y | Y | Y | Y | 160 | 0.47 | 60 | 102828 | 95290 | 2170 | 15300 | 9 | 1 |  | 2018-08-28 04:14 | 1557 | 113 |  | 26 |  | * STR#1 W/M#5번 로드부위 누유되어 V/V CLOSE 함. S/R 미적용 | [14 empty] | 105.57 | 100 | 0 | 0 | 0 |  | 650 | 600 | 선택 | 해제 | 0 | 0 | 0 |  | 650 | 600 | 선택 | 해제 | 해제 | 미정 | 미정 | 미정 | 미정 |  | 미정 | RB350.00 | H
A47625 | 2018-08-27 | 1 | B |  | 3 | A | AE1055LS | 탄소강 | G-AE1055LS | BM#1 | 1573 | 48 | 1601 | 1518 | 40 | 6800 |  | 3 | 0.28 | 25 |  | -1.61 | 1546 | 1594 | 0 | 12.65 |  | 31 | 22 | 54 | Y |  | 2018-08-28 04:16 | 62 | 1081 | 37 | 33 | 32 | 30 | 29 | 27 | 27 | 26 | 25 | 24 | 23 | 22 | 21 | 21 | 28 | 32 | 21 | 0 | -0.22 |  | 50 | Y | -0.2 | [7 empty] | Y | Y | Y | Y | 210 | 0.5 | 62 | 50754 | 97970 | 6980 | 14300 | 6 | 1 |  | 2018-08-28 04:28 | 1546 | 115 |  | 27 | 20 | *혼탕부 성분확인 ID:101.201 | [14 empty] | 48.36 | 100 | 0 | 0 | 0 |  | 400 |  | 선택 | 해제 | 0 | 0 | 0 |  | 400 |  | 선택 | 해제 | 해제 | 미정 | 미정 | 선택 | 미정 |  | 미정 | BT180180 | C
B47519 | 2018-08-27 | 2 | D |  | 5 | A | SM48CM1 | 탄소강 | SM48CM1 | BM#2 | 1603 | 44 | 1614 | 1547 | 30 | 6000 |  | 1 | 0.21 | 19 |  | -2.22 | 1558 | 1614 | 2.96 | 0 | 0 | 37 | 68 | 57 | Y |  | 2018-08-28 05:08 | 71 | 1085 | 16 | 23 | 28 | 31 | 31 | 32 | 31 | 30 | 29 | 29 | 27 | 25 | 24 | 24 | 27 | 32 | 24 | 31 | -0.23 | Y | 34.98 | Y | -0.2 | [7 empty] | Y | Y | Y | Y | 150 | 0.47 | 64 | 94259 | 99450 | 1850 | 14300 | 9 | 1 | 30 | 2018-08-28 05:09 | 1558 | 119 |  | 30 |  | * STR#1 W/M#5번 로드부위 누유되어 V/V CLOSE 함. S/R 미적용 | [14 empty] | 93.14 | 100 | 0 | 0 | 0 |  | 650 | 600 | 선택 | 해제 | 0 | 0 | 0 |  | 650 | 600 | 선택 | 해제 | 해제 | 미정 | 미정 | 미정 | 미정 |  | 미정 | RB350.00 | H
A47626 | 2018-08-27 | 1 | D |  | 4 | A | AE1055LS | 탄소강 | G-AE1055LS | BM#1 | 1556 | 48 | 1599 | 1517 | 36 | 6100 |  | 3 | 0.27 | 26 |  | -1.49 | 1544 | 1589 | 0 | 12.75 |  | 1 | 12 | 67 | Y |  | 2018-08-28 05:33 | 60 | 1088 | 18 | 29 | 34 | 36 | 36 | 36 | 36 | 35 | 34 | 33 | 32 | 31 | 30 | 30 | 32 | 36 | 30 | 36 | -0.13 | Y | 45.02 | Y | -0.2 | [7 empty] | Y | Y | Y | Y | 200 | 0.48 | 61 | 99588 | 96390 | 7010 | 16500 | 6 | 1 |  | 2018-08-28 05:44 | 1544 | 103 |  | 13 | 15 | *전공정 작업지연, 감속주입(정속유지강종) | [14 empty] | 95.76 | 100 | 0 | 0 | 0 |  | 400 |  | 선택 | 해제 | 0 | 0 | 0 |  | 400 |  | 선택 | 해제 | 해제 | 미정 | 미정 | 선택 | 미정 |  | 미정 | BT180180 | C
B47520 | 2018-08-27 | 2 | D |  | 6 | A | SM48CM1 | 탄소강 | SM48CM1 | BM#2 | 1571 | 46 | 1617 | 1545 | 30 | 6200 |  | 1 | 0.19 | 19 |  | -2.05 | 1560 | 1614 | 1.5 | 0 | 0 | 35 | 15 | 56 | Y |  | 2018-08-28 06:15 | 73 | 1080 | 19 | 22 | 26 | 27 | 27 | 27 | 26 | 25 | 24 | 22 | 21 | 19 |  | 19 | 24 | 27 | 19 | 27 | -0.2 | Y | 40 | Y | -0.4 |  |  |  | 1.71 |  |  |  | Y | Y | Y | Y | 190 | 0.47 | 61 | 94259 | 96890 | 1720 | 13300 | 9 | 1 | 40 | 2018-08-28 06:20 | 1560 | 127 |  | 31 | [16 empty] | 98.19 | 100 | 0 | 0 | 0 |  | 650 | 600 | 선택 | 해제 | 0 | 0 | 0 |  | 650 | 600 | 선택 | 해제 | 해제 | 미정 | 미정 | 미정 | 미정 |  | 미정 | RB350.00 | H
A47627 | 2018-08-27 | 1 | D |  | 5 | A | AE1055LS | 탄소강 | G-AE1055LS | BM#1 | 1584 | 40 | 1593 | 1520 | 30 | 4900 |  | 3 | 0.28 | 25 |  | -1.64 | 1545 | 1593 | 0 | 13.09 |  | 36 | 49 | 60 | Y |  | 2018-08-28 06:20 | 61 | 1088 | 30 | 29 | 29 | 29 | 28 | 27 | 27 | 26 | 25 | 25 | 25 | 23 | 22 | 23 | 26 | 29 | 22 | 29 | -0.14 | Y | 49.98 | Y | 0.2 | [7 empty] | Y | Y | Y | Y | 190 | 0.47 | 66 | 99588 | 96530 | 6990 | 15800 | 6 | 1 |  | 2018-08-28 06:34 | 1545 | 102 |  | 28 |  | *전공정 작업지연, 감속주입(정속유지강종) | [14 empty] | 95.62 | 100 | 0 | 0 | 0 |  | 400 |  | 선택 | 해제 | 0 | 0 | 0 |  | 400 |  | 선택 | 해제 | 해제 | 미정 | 미정 | 선택 | 미정 |  | 미정 | BT180180 | C
B47521 | 2018-08-27 | 2 | D |  | 7 | A | SM48CM1 | 탄소강 | SM48CM1 | BM#2 | 1609 | 48 | 1624 | 1514 | 36 | 7600 |  | 1 | 0.18 | 18 |  | -2.34 | 1551 | 1621 | 1.21 | 0 | 0 | 33 | 7 | 590 | Y |  | 2018-08-28 07:23 | 64 | 1080 | 15 | 22 | 23 | 24 | 24 | 23 | 23 | 22 | 21 | 20 |  |  |  | 20 | 21 | 24 | 20 | 23 | -0.13 | Y | 30 | Y | -0.2 |  |  |  | 1.5 |  |  |  | Y | Y | Y | Y | 180 | 0.47 | 55 | 94259 | 85730 | 3400 | 14300 | 9 | 1 | 10 | 2018-08-28 07:33 | 1551 | 130 |  | 27 | [16 empty] | 105.91 | 100 | 0 | 0 | 0 |  | 650 | 600 | 선택 | 해제 | 0 | 0 | 0 |  | 650 | 600 | 선택 | 해제 | 해제 | 미정 | 미정 | 미정 | 선택 | 6 | 미정 | RB350.00 | H
A47628 | 2018-08-28 | 1 | D |  | 6 | A | AE1055LS | 탄소강 | G-AE1055LS | BM#1 | 1584 | 39 | 1590 | 1522 | 38 | 5500 |  | 3 | 0.27 | 25 |  | -1.33 | 1551 | 1590 | 0 | 12.13 |  | 22 | 25 | 60 | Y |  | 2018-08-28 07:25 | 67 | 1090 | 21 | 26 | 28 | 30 | 30 | 31 | 31 | 30 | 30 | 29 | 29 | 28 | 27 | 27 | 29 | 31 | 27 | 30 | -0.11 | Y | 35.02 | Y | -0.2 | [7 empty] | Y | Y | Y | Y | 180 | 0.47 | 62 | 99588 | 95150 | 7060 | 16200 | 6 | 1 |  | 2018-08-28 07:35 | 1551 | 108 |  | 30 |  | *전공정 작업지연, 감속주입(정속유지강종) | [14 empty] | 96.92 | 100 | 0 | 0 | 0 |  | 400 |  | 선택 | 해제 | 0 | 0 | 0 |  | 400 |  | 선택 | 해제 | 해제 | 미정 | 미정 | 선택 | 미정 |  | 미정 | BT180180 | C
B47522 | 2018-08-28 | 2 | D |  | 8 | A | SM48CM1 | 탄소강 | SM48CM1 | BM#2 | 1589 | 42 | 1615 | 1545 | 34 | 6400 |  | 1 | 0.2 | 18 |  | -1.71 | 1562 | 1604 | 1.12 | 0 | 0 | 16 | 5 | 50 | Y |  | 2018-08-28 08:20 | 75 | 1088 | 17 | 23 | 26 | 28 | 29 | 29 | 29 | 28 | 27 | 25 | 24 | 22 | 21 | 21 | 25 | 29 | 21 | 29 | -0.2 | Y | 40.03 | Y | -0.2 |  |  |  | 1.99 |  |  |  | Y | Y | Y | Y | 170 | 0.47 | 66 | 94259 | 98450 | 1390 | 14900 | 9 | 1 | 10 | 2018-08-28 08:24 | 1562 | 122 |  | 28 | [16 empty] | 90.63 | 100 | 0 | 0 | 0 |  | 650 | 600 | 선택 | 해제 | 0 | 0 | 0 |  | 650 | 600 | 선택 | 해제 | 해제 | 미정 | 미정 | 미정 | 미정 |  | 미정 | RB350.00 | H
A47629 | 2018-08-28 | 1 | D |  | 7 | A | AE1055LS | 탄소강 | G-AE1055LS | BM#1 | 1567 | 41 | 1604 | 1515 | 36 | 6300 |  | 3 | 0.27 | 25 |  | -1.74 | 1553 | 1604 | 0 | 16.76 |  | 31 | 23 | 60 | Y |  | 2018-08-28 08:44 | 69 | 1088 | 26 | 34 | 37 | 39 | 39 | 39 | 39 | 38 | 37 | 36 | 35 | 34 | 34 | 34 | 36 | 39 | 34 | 39 | -0.1 | Y | 50 | Y | 0 | [7 empty] | Y | Y | Y | Y | 230 | 0.46 | 66 | 82990 | 96990 | 7030 | 15900 | 6 | 1 |  | 2018-08-28 08:55 | 1553 | 94 |  | 15 |  | *전공정 작업지연, 감속주입(정속유지강종) | [14 empty] | 79.34 | 100 | 0 | 0 | 0 |  | 400 |  | 선택 | 해제 | 0 | 0 | 0 |  | 400 |  | 선택 | 해제 | 해제 | 미정 | 미정 | 선택 | 미정 |  | 미정 | BT180180 | C
B47523 | 2018-08-28 | 2 | D |  | 9 | A | SM48CM1 | 탄소강 | SM48CM1 | BM#2 | 1589 | 40 | 1614 | 1534 | 34 | 6400 |  | 1 | 1000 |  |  | 0 | 1545 | 1562 | 0.23 | 0 | 0 | 37 | 69 | 53 | Y |  | 2018-08-28 09:40 | 58 | 1086 | 16 | 21 | 24 | 26 | 27 | 26 | 25 | 24 | 23 | 22 | 21 | 20 | 18 | 18 | 23 | 27 | 18 | 0 | -0.23 | Y | 39.97 | Y | -0.4 |  |  |  | 1.2 |  |  |  | Y | Y | Y | Y | 160 | 0.47 | 61 | 94259 | 97360 | 90 | 14300 | 9 | 1 | 40 | 2018-08-28 09:47 | 1545 | 125 |  | 15 | [16 empty] | 96.68 | 100 | 0 | 0 | 0 |  | 650 | 600 | 선택 | 해제 | 0 | 0 | 0 |  | 650 | 600 | 선택 | 해제 | 해제 | 미정 | 미정 | 미정 | 미정 |  | 미정 | RB350.00 | H
A47630 | 2018-08-28 | 1 | D |  | 8 | A | AE1055LS | 탄소강 | G-AE1055LS | BM#1 | 0 | 40 | 1606 | 1536 | 35 | 5900 |  | 3 | 0.3 | 25 |  | -1.88 | 1550 | 1606 | 0 | 15.38 |  | 1 | 13 | 75 | Y |  | 2018-08-28 09:55 | 66 | 1089 | 33 | 37 | 39 | 39 | 39 | 39 | 38 | 37 | 36 | 35 | 34 | 33 | 32 | 32 | 36 | 39 | 32 | 39 | -0.13 |  | 54.98 | Y | 0 | [7 empty] | Y | Y | Y | Y | 220 | 0.46 | 67 | 99588 | 98670 | 6990 |  | 6 | 1 |  | 2018-08-28 10:03 | 1550 | 86 |  | 11 |  | *전공정 작업지연, 감속주입(정속유지강종) | [14 empty] | 93.69 | 100 | 0 | 0 | 0 |  | 400 |  | 선택 | 해제 | 0 | 0 | 0 |  | 400 |  | 선택 | 해제 | 해제 | 미정 | 미정 | 선택 | 미정 |  | 미정 | BT180180 | C
B47524 | 2018-08-28 | 2 | D | TUNDISH교체전 | 10 | A | SM48CM1 | 탄소강 | SM48CM1 | BM#2 | 1562 | 66 | 1614 | 1504 | 33 | 6500 |  | 3 | 0.31 | 18 |  | 71.85 | 1564 | 0 | 11.31 | 0.97 |  | 35 | 16 | 49 | Y |  | 2018-08-28 10:21 | 77 | 1087 | 16 | 24 | 31 | 34 | 36 | 37 | 37 | 36 | 35 | 35 | 34 | 33 | 32 | 32 | 32 | 37 | 32 | 0 | -0.14 | Y | 35.05 | Y | -0.2 |  |  |  | 1.3 |  |  |  | N | Y | Y | M | 150 | 0.47 | 63 | 94259 | 98200 | 2600 | 2000 | 9 | 1 | 20 | 2018-08-28 10:30 | 1564 | 129 |  | 38 |  |  | 072C7BF74D3443F7867757961972F1F0 | A0D4E85641B747A3ADB1D8F8DDF0600F | F2A30BC1D3DB4DCDBF53F1F983393575 | [11 empty] | 93.51 | 100 | 0 | 3350 | 0 |  | 650 | 600 | 선택 | 해제 | 0 | 3400 | 0 |  | 650 | 600 | 선택 | 해제 | 해제 | 미정 | 미정 | 미정 | 미정 |  | 미정 | RB350.00 | C
A47631 | 2018-08-28 | 1 | D |  | 9 | A | AE1055LS | 탄소강 | G-AE1055LS | BM#1 | 0 | 41 | 1589 | 1555 | 34 | 6400 |  | 3 | 0.29 | 25 |  | -1.48 | 1546 | 1589 | 1.2 | 15.97 |  | 36 | 50 | 81 | Y |  | 2018-08-28 10:58 | 62 | 1087 | 30 | 30 | 31 | 32 | 32 | 32 | 31 | 30 | 29 | 29 | 28 | 27 | 27 | 26 | 30 | 32 | 26 | 32 | -0.12 | Y | 50.02 | Y | -0.2 | [7 empty] | Y | Y | Y | Y | 210 | 0.46 | 69 | 99588 | 101510 | 6990 | 16500 | 6 | 1 |  | 2018-08-28 11:06 | 1546 | 95 |  | 17 |  | *전공정 작업지연, 감속주입(정속유지강종) | [14 empty] | 91.24 | 100 | 0 | 0 | 0 |  | 400 |  | 선택 | 해제 | 0 | 0 | 0 |  | 400 |  | 선택 | 해제 | 해제 | 미정 | 미정 | 선택 | 선택 | 8 | 미정 | BT180180 | C
B47525 | 2018-08-28 | 2 | D | TUNDISH교체 | 1 | A | SM45CB | 탄소강 | SM45C | BM#2 | 1593 | 42 | 1650 | 1537 | 34 | 7100 |  | 1 | 1000 |  |  | 0 | 1567 | 1562 | 0 | 0 | 0 | 33 | 8 | 60 | Y |  | 2018-08-28 12:00 | 74 | 1087 | -400 | -308 | 16 | 15 | 11 | 15 | 19 | 24 | 25 | 26 | 25 | 26 | 25 | 25 | 21 | 26 | 25 | 25 | -0.07 |  | 15.02 | Y | -0.2 |  | 2.1 | 2.1 |  |  |  |  | N | N | N | N | 190 | 0.5 | 55 | 96269 | 91760 | 2940 | 15190 | 10 | 2 |  | 2018-08-28 12:01 | 1567 | 127 |  | 30 |  | * T/D FLUX 용탕부: 120 KG / 유탕부: 15KG 투입 *탄화왕겨200kg투입 | [14 empty] | 101.34 | 100 | 700 | 0 | 0 |  | 650 | 400 | 선택 | 해제 | 700 | 0 | 0 |  | 650 | 400 | 선택 | 해제 | 해제 | 미정 | 미정 | 미정 | 미정 |  | 미정 | RB110.00 | C
A47632 | 2018-08-28 | 1 | D |  | 10 | A | AE1055LS | 탄소강 | G-AE1055LS | BM#1 | 0 | 45 | 1599 | 1538 | 34 | 6200 |  | 3 | 0.27 | 25 |  | -1.65 | 1551 | 1599 | 0 | 17.44 |  | 22 | 26 | 84 | Y |  | 2018-08-28 12:02 | 67 | 1088 | 25 | 29 | 33 | 35 | 35 | 35 | 35 | 34 | 33 | 33 | 32 | 31 | 31 | 31 | 33 | 35 | 31 | 35 | -0.09 | Y | 44.98 | Y | 0 | [7 empty] | Y | Y | Y | Y | 200 | 0.49 | 62 | 99588 | 99660 | 7020 | 16000 | 6 | 1 |  | 2018-08-28 12:09 | 1551 | 103 |  | 24 | [16 empty] | 92.81 | 100 | 0 | 0 | 0 |  | 400 |  | 선택 | 해제 | 0 | 0 | 0 |  | 400 |  | 선택 | 해제 | 해제 | 미정 | 미정 | 선택 | 미정 |  | 미정 | BT180180 | C
B47526 | 2018-08-28 | 2 | A |  | 2 | A | SM45CB | 탄소강 | SM45C | BM#2 | 1598 | 33 | 1645 | 1537 | 26 | 5300 |  | 1 | 1000 |  |  | 0 | 1562 | 1562 | 0 | 0 | 0 | 16 | 6 | 72 | Y |  | 2018-08-28 12:54 | 69 | 1089 | 24 | 25 | 26 | 27 | 26 | 27 | 26 | 25 | 24 | 23 |  |  |  | 23 | 25 | 27 | 23 | 26 | -0.13 | Y | 29.98 | Y | -0.2 | [7 empty] | N | N | N | N | 180 | 0.51 | 49 | 78420 | 82040 | 1960 | 14400 | 10 | 2 | 20 | 2018-08-28 12:57 | 1562 | 117 |  | 33 | [16 empty] | 93.36 | 100 | 0 | 0 | 0 |  | 650 | 400 | 선택 | 해제 | 0 | 0 | 0 |  | 650 | 400 | 선택 | 해제 | 해제 | 미정 | 미정 | 미정 | 미정 |  | 미정 | RB103.00 | C
A47633 | 2018-08-28 | 1 | A |  | 11 | A | AE1055LS | 탄소강 | G-AE1055LS | BM#1 | 1609 | 40 | 1594 | 1563 | 33 | 4300 |  | 3 | 0.27 | 26 |  | -1.74 | 1542 | 1594 | 0 | 15.41 |  | 31 | 24 | 78 | Y |  | 2018-08-28 12:57 | 58 | 1087 | 30 | 29 | 28 | 28 | 27 | 26 | 25 | 24 | 23 | 23 | 23 | 22 | 22 | 22 | 26 | 28 | 22 | 23 | -0.12 |  | 49.98 | Y | 0 | [7 empty] | Y | Y | Y | Y | 190 | 0.5 | 61 | 101508 | 99730 | 6500 | 15800 | 6 | 1 |  | 2018-08-28 13:04 | 1542 | 105 |  | 33 | [16 empty] | 95.09 | 100 | 0 | 0 | 0 |  | 400 |  | 선택 | 해제 | 0 | 0 | 0 |  | 400 |  | 선택 | 해제 | 해제 | 미정 | 미정 | 선택 | 미정 |  | 미정 | BT180180 | H
B47527 | 2018-08-28 | 2 | A |  | 3 | A | SM45CB | 탄소강 | SM45C | BM#2 | 1569 | 35 | 1604 | 1534 | 30 | 6300 |  | 1 | 0.32 | 16 |  | -1.93 | 1557 | 1601 | 0.01 | 2.16 | 0 | 37 | 70 | 74 | Y |  | 2018-08-28 14:05 | 64 | 1088 | 20 | 20 | 21 | 22 | 21 | 21 | 20 | 18 | 17 | 16 | 15 | 13 | 11 | 11 | 19 | 22 | 11 | 21 | -0.24 | Y | 45.03 | Y | -0.4 | [7 empty] | N | N | N | N | 170 | 0.51 | 60 | 98791 | 101530 | 1590 | 15400 | 10 | 2 | 26 | 2018-08-28 14:04 | 1557 | 102 |  | 14 |  | *주입말 전공정 지연 감속주입 | [14 empty] | 95.68 | 100 | 0 | 0 | 0 |  | 650 | 400 | 선택 | 해제 | 0 | 0 | 0 |  | 650 | 400 | 선택 | 해제 | 해제 | 미정 | 미정 | 미정 | 미정 |  | 미정 | RB105.00 | C
A47634 | 2018-08-28 | 1 | A |  | 12 | A | AE1055LS | 탄소강 | G-AE1055LS | BM#1 | 1616 | 40 | 1588 | 1560 | 35 | 4500 |  | 3 | 0.27 | 25 |  | -1.4 | 1547 | 1588 | 0 | 15.87 |  | 1 | 14 | 69 | Y |  | 2018-08-28 14:05 | 63 | 1089 | 21 | 24 | 27 | 28 | 29 | 29 | 29 | 29 | 28 | 28 | 27 | 27 |  | 27 | 27 | 29 | 27 | 29 | -0.06 | Y | 34.97 | Y | 0 | [7 empty] | Y | Y | Y | Y | 180 | 0.5 | 60 | 101508 | 99520 | 7110 | 16150 | 6 | 1 |  | 2018-08-28 14:15 | 1547 | 104 |  | 29 | [16 empty] | 95.27 | 100 | 0 | 0 | 0 |  | 400 |  | 선택 | 해제 | 0 | 0 | 0 |  | 400 |  | 선택 | 해제 | 해제 | 미정 | 미정 | 선택 | 미정 |  | 미정 | BT180180 | H
B47528 | 2018-08-28 | 2 | A |  | 4 | A | SM45CB | 탄소강 | SM45C | BM#2 | 1603 | 39 | 1607 | 1547 | 27 | 4900 |  | 1 | 0.27 | 17 |  | 0 | 1551 | 1600 | 0 | 3.52 | 0 | 35 | 17 | 73 | Y |  | 2018-08-28 15:07 | 58 | 1089 | 8 | 13 | 17 | 19 | 20 | 20 | 20 | 19 | 19 | 17 | 16 | 14 | 12 | 12 | 17 | 20 | 12 | 20 | -0.2 | Y | 39.93 | Y | -0.4 | [7 empty] | N | N | N | N | 160 | 0.45 | 61 | 85756 | 88980 | 1420 | 14300 | 10 | 2 | 34 | 2018-08-28 15:02 | 1551 | 103 |  | 16 |  | *빅사이즈 주속감소로 생관에 사이즈변경요청 *스피드0.40미만 작업 ID: 305.306/405,406 *전공정 작업지연 10%이상 감속작업 | [14 empty] | 94.86 | 100 | 0 | 0 | 0 |  | 650 | 400 | 선택 | 해제 | 0 | 0 | 0 |  | 650 | 400 | 선택 | 해제 | 해제 | 미정 | 미정 | 미정 | 미정 |  | 미정 | RB140.00 | H
A47635 | 2018-08-28 | 1 | A |  | 13 | A | AE1055LS | 탄소강 | G-AE1055LS | BM#1 | 1626 | 39 | 1604 | 1528 | 31 | 5100 |  | 3 | 0.27 | 26 |  | -1.54 | 1557 | 1604 | 0 | 12.97 |  | 36 | 51 | 65 | Y |  | 2018-08-28 15:02 | 73 | 1088 | 26 | 30 | 33 | 35 | 36 | 36 | 36 | 36 | 36 | 35 | 35 | 34 |  | 34 | 34 | 36 | 34 | 36 | -0.06 | Y | 34.97 | Y | -0.2 | [7 empty] | Y | Y | Y | Y | 230 | 0.5 | 56 | 101508 | 92950 | 7110 | 15940 | 6 | 1 |  | 2018-08-28 15:11 | 1557 | 109 |  | 34 | [16 empty] | 101.56 | 100 | 0 | 0 | 0 |  | 400 |  | 선택 | 해제 | 0 | 0 | 0 |  | 400 |  | 선택 | 해제 | 해제 | 미정 | 미정 | 선택 | 미정 |  | 미정 | BT180180 | H
A47636 | 2018-08-28 | 1 | A |  | 14 | A | AE1055LS | 탄소강 | G-AE1055LS | BM#1 | 1571 | 40 | 1591 | 1526 | 31 | 5300 |  | 3 | 0.27 | 26 |  | -1.19 | 1554 | 1591 | 0 | 12.49 |  | 22 | 27 | 57 | Y |  | 2018-08-28 16:10 | 70 | 1102 | 33 | 34 | 36 | 36 | 37 | 36 | 35 | 34 | 34 | 33 | 33 | 33 |  | 33 | 35 | 37 | 33 | 36 | -0.11 | Y | 35 | Y | 0 | [7 empty] | Y | Y | Y | Y | 220 | 0.5 | 56 | 99588 | 93210 | 6960 | 14840 | 6 | 1 |  | 2018-08-28 16:18 | 1554 | 104 |  | 26 | [16 empty] | 99.44 | 100 | 0 | 0 | 0 |  | 400 |  | 선택 | 해제 | 0 | 0 | 0 |  | 400 |  | 선택 | 해제 | 해제 | 미정 | 미정 | 선택 | 미정 |  | 미정 | BT180180 | C
B47529 | 2018-08-28 | 2 | A |  | 5 | A | SM45CB | 탄소강 | SM45C | BM#2 | 1553 | 42 | 1617 | 1524 | 35 | 6800 |  | 1 | 0.22 | 15 |  | -1.74 | 1566 | 1602 | 0 | 2.37 | 0 | 33 | 9 | 45 | Y |  | 2018-08-28 16:18 | 73 | 1096 | 9 | 26 | 34 | 37 | 40 | 39 | 39 | 37 | 36 | 35 | 34 | 32 | 31 | 27 | 32 | 40 | 27 | 0 | -0.26 | Y | 50.02 | Y | -0.4 | [7 empty] | N | N | N | N | 190 | 0.43 | 70 | 158108 | 98210 | 3870 | 15200 | 10 | 2 | 20 | 2018-08-28 16:21 | 1566 | 94 |  | 9 |  | *턴디쉬 기준온도 초과로 사이즈변경 빅사이즈=>일반사이즈 *전공정 지연 10%이상 감속주입 *연연주 혼탕부 ID : 308,309,310//407,408,409 | [14 empty] | 154.25 | 100 | 0 | 0 | 0 |  | 650 | 400 | 선택 | 해제 | 0 | 0 | 0 |  | 650 | 400 | 선택 | 해제 | 해제 | 미정 | 미정 | 미정 | 미정 |  | 미정 | RB120.00 | C
A47637 | 2018-08-28 | 1 | A |  | 15 | A | AE1055LS | 탄소강 | G-AE1055LS | BM#1 | 1597 | 40 | 1593 | 1561 | 27 | 4500 |  | 3 | 0.27 | 26 |  | -1.32 | 1552 | 1593 | 0 | 11.62 |  | 31 | 25 | 55 | Y |  | 2018-08-28 17:10 | 68 | 1090 | 33 | 32 | 34 | 35 | 36 | 36 | 36 | 35 | 34 | 34 | 33 | 33 | 33 | 33 | 34 | 36 | 33 | 36 | -0.07 | Y | 40.02 | Y | 0 | [7 empty] | Y | Y | Y | Y | 210 | 0.5 | 60 | 99588 | 97010 | 7390 | 16910 | 6 | 1 |  | 2018-08-28 17:25 | 1552 | 102 |  | 23 |  | *L/D물량 7.4ton에 슬러그 나옴-이상재등록 | [14 empty] | 95.44 | 100 | 0 | 0 | 0 |  | 400 |  | 선택 | 해제 | 0 | 0 | 0 |  | 400 |  | 선택 | 해제 | 해제 | 미정 | 미정 | 해제 | 선택 | 6 | 미정 | BT180180 | C
B47530 | 2018-08-28 | 2 | A |  | 6 | B | SM45CM1 | 탄소강 | SM45C | BM#2 | 1557 | 43 | 1594 | 1554 | 28 | 5300 |  | 1 | 0.2 | 15 |  | -1.94 | 1546 | 1596 | 0 | 2.05 | 0 | 16 | 7 | 79 | Y |  | 2018-08-28 17:33 | 54 | 1085 | 26 | 26 | 26 | 26 | 25 | 24 | 23 | 22 | 20 | 19 | 17 | 16 | 15 | 9 | 21 | 26 | 9 | 26 | -0.26 |  | 65.02 | Y | -0.6 | [7 empty] | N | N | N | N | 180 | 0.4 | 75 | 50418 | 100380 | 1320 | 15100 | 10 | 2 |  | 2018-08-28 17:29 | 1546 | 94 |  | 8 |  | *전공정 작업 지연 10%이상 감속주입 *연연주 혼탕부 301 401 | [14 empty] | 49.6 | 100 | 0 | 0 | 0 |  | 650 | 400 | 선택 | 해제 | 0 | 0 | 0 |  | 650 | 400 | 선택 | 해제 | 해제 | 미정 | 미정 | 미정 | 미정 |  | 미정 | RB160.00 | C
A47638 | 2018-08-28 | 1 | A |  | 16 | A | AE1055LS | 탄소강 | G-AE1055LS | BM#1 | 1561 | 41 | 1596 | 1534 | 33 | 5500 |  | 3 | 0.28 | 26 |  | -1.33 | 1544 | 1584 | 0 | 11.93 |  | 1 | 15 | 56 | Y |  | 2018-08-28 18:17 | 60 | 1091 | 31 | 32 | 33 | 33 | 34 | 33 | 33 | 32 | 31 | 30 | 29 | 29 | 28 | 28 | 32 | 34 | 28 | 33 | -0.15 | Y | 40.02 | Y | -0.2 | [7 empty] | Y | Y | Y | Y | 200 | 0.5 | 60 | 101508 | 99930 | 7130 | 15930 | 6 | 1 |  | 2018-08-28 18:25 | 1544 | 101 |  | 19 | [16 empty] | 94.91 | 100 | 0 | 0 | 0 |  | 400 |  | 선택 | 해제 | 0 | 0 | 0 |  | 400 |  | 선택 | 해제 | 해제 | 미정 | 미정 | 선택 | 미정 |  | 미정 | BT180180 | H
B47531 | 2018-08-28 | 2 | A |  | 7 | A | SM45CM1 | 탄소강 | SM45C | BM#2 | 1577 | 44 | 1597 | 1537 | 36 | 7100 |  | 1 | 0.21 | 15 |  | -2.07 | 1551 | 1606 | 0 | 2.1 | 0 | 37 | 71 | 86 | Y |  | 2018-08-28 18:52 | 59 | 1098 | 8 | 15 | 19 | 21 | 22 | 22 | 21 | 21 | 19 | 18 | 17 | 16 | 15 | 10 | 17 | 22 | 10 | 21 | -0.22 | Y | 54.97 | Y | -0.4 | [7 empty] | N | N | N | N | 170 | 0.41 | 79 | 100836 | 106070 | 1160 | 15000 | 10 | 2 |  | 2018-08-28 18:50 | 1551 | 104 |  | 7 |  | *전공정 지연 10%이상감속주입 이상공정등록및 생관통보 | [14 empty] | 94.15 | 100 | 0 | 0 | 0 |  | 650 | 400 | 선택 | 해제 | 0 | 0 | 0 |  | 650 | 400 | 선택 | 해제 | 해제 | 미정 | 미정 | 미정 | 미정 |  | 미정 | RB160.00 | C
A47639 | 2018-08-28 | 1 | A |  | 17 | A | AE1055LS | 탄소강 | G-AE1055LS | BM#1 | 1570 | 40 | 1587 | 1535 | 32 | 5400 |  | 3 | 0.27 | 27 |  | -1.2 | 1550 | 1587 | 0 | 13.36 |  | 35 | 18 | 72 | Y |  | 2018-08-28 19:13 | 66 | 1105 | 27 | 29 | 32 | 33 | 34 | 33 | 33 | 32 | 31 | 31 | 30 | 30 | 29 | 29 | 31 | 34 | 29 | 33 | -0.13 | Y | 39.98 | Y | -0.2 | [7 empty] | Y | Y | Y | Y | 190 | 0.5 | 60 | 99588 | 99760 | 7120 | 15280 | 6 | 1 |  | 2018-08-28 19:21 | 1550 | 101 |  | 27 | [16 empty] | 93.29 | 100 | 0 | 0 | 0 |  | 400 |  | 선택 | 해제 | 0 | 0 | 0 |  | 400 |  | 선택 | 해제 | 해제 | 미정 | 미정 | 선택 | 미정 |  | 미정 | BT180180 | C
C46095 | 2018-08-28 | 3 | A | TUNDISH교체전 | 8 | A | SM45CM1 | 탄소강 | SM45C | BM#2 | 1597 | 41 | 1620 | 1539 | 32 | 6200 |  | 1 | 0.2 | 15 |  | -2.21 | 1549 | 1605 | 0 | 3.23 | 0 | 36 | 52 | 98 | Y |  | 2018-08-28 20:14 | 57 | 1064 | 6 | 17 | 21 | 23 | 25 | 25 | 25 | 24 | 24 | 23 | 22 | 21 | 20 | 16 | 21 | 25 | 16 | 25 | -0.16 | Y | 55 | Y | -0.4 | [7 empty] | N | N | N | N | 160 | 0.41 | 77 | 97772 | 103000 | 1100 | 2000 | 10 | 2 |  | 2018-08-28 20:09 | 1559 | 101 |  | 7 |  | *전공정 지연 10%이상감속주입 이상공정등록및 생관통보 | 887E5D97EA9C4F558F3CF9D4A5334F07 | 7BA653BF15E84E8DBF63627233E70EB9 | E86A34F7136C4B93B192B3177DB8A5E1 | [11 empty] | 93.92 | 75 | 0 | 2678 | 0 |  | 650 | 400 | 선택 | 해제 | 0 | 2748 | 0 |  | 650 | 400 | 선택 | 해제 | 해제 | 미정 | 미정 | 미정 | 미정 |  | 미정 | RB160.00 | C
A47640 | 2018-08-28 | 1 | A |  | 18 | A | AE1055LS | 탄소강 | G-AE1055LS | BM#1 | 1574 | 41 | 1605 | 1526 | 32 | 5400 |  | 3 | 0.28 | 26 |  | -1.74 | 1552 | 1605 | 0 | 13.4 |  | 22 | 28 | 63 | Y |  | 2018-08-28 20:13 | 68 | 1089 | 28 | 32 | 35 | 37 | 37 | 37 | 37 | 36 | 36 | 35 | 34 | 33 |  | 33 | 35 | 37 | 33 | 37 | -0.1 | Y | 40 | Y | -0.2 | [7 empty] | Y | Y | Y | Y | 180 | 0.5 | 57 | 84590 | 95670 | 7100 | 16200 | 6 | 1 |  | 2018-08-28 20:21 | 1552 | 107 |  | 30 | [16 empty] | 82.41 | 100 | 0 | 0 | 0 |  | 400 |  | 선택 | 해제 | 0 | 0 | 0 |  | 400 |  | 선택 | 해제 | 해제 | 미정 | 미정 | 선택 | 미정 |  | 미정 | BT180180 | H
A47641 | 2018-08-28 | 1 | C |  | 19 | A | AE1055LS | 탄소강 | G-AE1055LS | BM#1 | 1571 | 42 | 1592 | 1537 | 34 | 5600 |  | 3 | 0.28 | 27 |  | -1.21 | 1554 | 1592 | 0 | 16.08 |  | 31 | 26 | 57 | Y |  | 2018-08-28 21:20 | 70 | 1090 | 31 | 34 | 37 | 38 | 39 | 39 | 38 | 38 | 37 | 37 | 36 | 36 |  | 36 | 37 | 39 | 36 | 38 | -0.05 | Y | 35 | Y | 0 | [7 empty] | Y | Y | Y | Y | 230 | 0.5 | 59 | 101508 | 94000 | 7000 | 16100 | 6 | 1 |  | 2018-08-28 21:25 | 1554 | 107 |  | 23 | [16 empty] | 100.52 | 100 | 0 | 0 | 0 |  | 400 |  | 선택 | 해제 | 0 | 0 | 0 |  | 400 |  | 선택 | 해제 | 해제 | 미정 | 미정 | 선택 | 미정 |  | 미정 | BT180180 | C
B47533 | 2018-08-28 | 2 | C | TUNDISH교체 | 1 | B | 40CRSI4 | 합금강 | D4 | BM#2 | 1590 | 55 | 1665 | 1535 | 47 | 10300 |  | 1 | 0.21 | 20 |  | -2.32 | 1605 | 1664 | 2.25 | 0 | 0 | 33 | 10 | 128 | Y |  | 2018-08-28 21:43 | 115 | 1083 | -432 | -71 | 47 | 46 | 45 | 45 | 45 | 45 | 49 | 51 | 54 | 54 | 55 | 55 | 48 | 55 | 55 | 55 | 0 |  | 15 | Y | 0 |  | 2.76 | 2.76 | 1.65 |  |  |  | N | N | N | N | 150 | 0.45 | 58 | 88475 | 93580 | 4920 | 15500 | 1 | 1 |  | 2018-08-28 21:41 | 1605 | 126 |  | 20 |  | *T/D플럭스 120/15KG *롱노즐 실리부 부착 *탄화왕겨 사용 *수소 10분 측정값 기준치 초과, 생관통보 | [14 empty] | 89.82 | 75 | 700 | 0 | 0 |  | 650 | 600 | 선택 | 선택 | 748 | 0 | 0 |  | 650 | 600 | 선택 | 선택 | 선택 | 미정 | 선택 | 미정 | 선택 |  | 미정 | RB145.00 | C
A47642 | 2018-08-28 | 1 | C | TUNDISH교체전 | 20 | A | AE1055LS | 탄소강 | G-AE1055LS | BM#1 | 1593 | 39 | 1583 | 1535 | 32 | 5200 |  | 3 | 0.27 | 25 |  | -1.33 | 1544 | 1583 | 0 | 10.75 |  | 1 | 16 | 54 | Y |  | 2018-08-28 22:16 | 60 | 1096 | 35 | 32 | 31 | 30 | 30 | 29 | 29 | 27 | 27 | 26 | 25 | 25 | 24 | 24 | 29 | 31 | 24 | 0 | -0.14 |  | 50.02 | Y | -0.2 | [7 empty] | Y | N | N | M | 220 | 0.5 | 61 | 91900 | 99200 | 7000 | 2000 | 6 | 1 |  | 2018-08-28 22:25 | 1544 | 105 |  | 26 |  |  | 28D7C0A8ACC245BE82E0CF661AC5F492 | B5CFD9CA07CC417A8E583379C56D3D30 | 1650EC8F37CA4CC8B054AB19C726D42A | [11 empty] | 86.53 | 100 | 0 | 3500 | 0 |  | 400 |  | 해제 | 해제 | 0 | 3500 | 0 |  | 400 |  | 해제 | 해제 | 해제 | 미정 | 미정 | 미정 | 미정 |  | 미정 | BT180180 | H
B47534 | 2018-08-28 | 2 | C | 잔강최소화전 | 2 | A | 40CRSI4 | 합금강 | D4 | BM#2 | 1559 | 48 | 1634 | 1535 | 39 | 8200 |  | 1 | 0.21 | 18 |  | 0 | 1562 | 1626 | 1.26 | 0 | 0 | 16 | 8 | 112 | Y |  | 2018-08-28 22:41 | 72 | 1092 | 54 | 48 | 44 | 41 | 39 | 37 | 35 | 33 | 31 | 30 | 29 | 27 | 24 | 24 | 37 | 44 | 24 | 0 | -0.4 |  | 50 | Y | -0.6 |  |  |  | 2.34 |  |  |  | N | N | N | N | 140 | 0.47 | 60 | 84569 | 92650 | 5350 | 3000 | 1 | 1 |  | 2018-08-28 22:45 | 1562 | 123 |  | 23 | [16 empty] | 86.29 | 75 | 0 | 3570 | 0 |  | 650 | 600 | 선택 | 선택 | 0 | 3165 | 0 |  | 650 | 600 | 선택 | 선택 | 선택 | 미정 | 선택 | 미정 | 미정 |  | 미정 | RB152.40 | C
A47643 | 2018-08-28 | 1 | C | TUNDISH교체 | 1 | A | 15CRMO5H | 소입성보증강 | C1 | BM#1 | 1589 | 56 | 1647 | 1562 | 47 | 8700 |  | 3 | 0.3 | 20 |  | -1.8 | 1603 | 1647 | 0 | 11.76 |  | 35 | 19 | 60 | Y |  | 2018-08-28 23:35 | 90 | 1108 | -6 | 23 | 23 | 25 | 28 | 31 | 32 | 33 | 34 | 34 | 34 | 34 | 33 | 33 | 31 | 34 | 33 | 34 | -0.05 |  | 19.98 | Y | -0.2 |  | 2.46 | 2.46 |  |  |  |  | N | N | N | N | 150 | 0.46 | 63 | 82990 | 96750 | 7030 | 15900 | 2 | 2 |  | 2018-08-29 00:06 | 1603 | 130 |  | 32 |  | *T/D플럭스 유15 용120KG *탄화왕겨200KG투입 | [14 empty] | 79.99 | 100 | 1000 | 0 | 0 |  | 650 |  | 선택 | 선택 | 1000 | 0 | 0 |  | 650 |  | 선택 | 선택 | 해제 | 미정 | 미정 | 선택 | 미정 |  | 미정 | BT180180 | C
B47535 | 2018-08-28 | 2 | C | 잔강최소화 | 3 | A | AE4140M2 | 합금강 | AE4150HF | BM#2 | 1614 | 53 | 1604 | 1555 | 41 | 7900 |  | 1 | 0.23 | 19 |  | 0 | 1564 | 1626 | 1.74 | 0 | 0 | 37 | 72 | 94 | Y |  | 2018-08-28 23:54 | 71 | 1085 | -215 | 27 | 33 | 34 | 35 | 35 | 35 | 35 | 34 | 33 | 31 |  |  | 31 | 26 | 35 | 31 | 35 | -0.13 | Y | 30 | Y | -0.4 | [7 empty] | N | N | N | N | 130 | 0.5 | 50 | 92280 | 96320 | 5230 | 15300 | 1 | 1 |  | 2018-08-29 00:03 | 1564 | 136 |  | 27 | [16 empty] | 89.16 | 75 | 2500 | 0 | 0 |  | 650 | 400 | 선택 | 해제 | 2500 | 0 | 0 |  | 650 | 400 | 선택 | 해제 | 해제 | 미정 | 선택 | 미정 | 선택 | 2 | 미정 | RB152.40 | C
B47536 | 2018-08-28 | 2 | C |  | 4 | A | AE4140M2 | 합금강 | AE4150HF | BM#2 | 1609 | 48 | 1635 | 1534 | 37 | 7800 |  | 1 | 0.21 | 19 |  | 0 | 1561 | 1626 | 1.48 | 0 | 0 | 30 | 2 | 87 | Y |  | 2018-08-29 00:55 | 68 | 1087 | 28 | 32 | 32 | 34 | 33 | 33 | 32 | 31 | 31 | 29 | 28 |  |  | 28 | 31 | 34 | 28 | 32 | -0.17 | Y | 35 | Y | -0.2 | [7 empty] | N | N | N | N | 120 | 0.51 | 55 | 97199 | 92970 | 5330 | 15900 | 1 | 1 |  | 2018-08-29 01:00 | 1561 | 120 |  | 20 | [16 empty] | 98.88 | 75 | 0 | 0 | 0 |  | 650 | 400 | 선택 | 해제 | 0 | 0 | 0 |  | 650 | 400 | 선택 | 해제 | 해제 | 미정 | 선택 | 미정 | 미정 |  | 미정 | RB190.00 | C
A47644 | 2018-08-28 | 1 | C |  | 2 | A | 15CRMO5H | 소입성보증강 | C1 | BM#1 | 1597 | 51 | 1626 | 1560 | 41 | 7900 |  | 3 | 0.29 | 20 |  | -1.64 | 1587 | 1626 | 0 | 14.29 |  | 22 | 29 | 70 | Y |  | 2018-08-29 00:33 | 74 | 1090 | 32 | 31 | 31 | 31 | 30 | 30 | 29 | 28 | 27 | 26 | 25 | 25 | 24 | 23 | 28 | 31 | 23 | 31 | -0.15 |  | 55 | Y | -0.2 | [7 empty] | N | N | N | N | 140 | 0.47 | 67 | 99588 | 101650 | 6850 | 15500 | 2 | 2 |  | 2018-08-29 00:39 | 1587 | 128 |  | 38 | [16 empty] | 91.66 | 100 | 0 | 0 | 0 |  | 650 |  | 선택 | 선택 | 0 | 0 | 0 |  | 650 |  | 선택 | 선택 | 해제 | 미정 | 미정 | 선택 | 미정 |  | 미정 | BT180180 | C
B47537 | 2018-08-28 | 2 | C |  | 5 | A | AE4140M2 | 합금강 | AE4150HF | BM#2 | 1581 | 50 | 1627 | 1534 | 41 | 8500 |  | 1 | 0.23 | 19 |  | 0 | 1569 | 1632 | 1.43 | 0 | 0 | 33 | 11 | 61 | Y |  | 2018-08-29 02:03 | 76 | 1091 | 25 | 37 | 43 | 46 | 48 | 48 | 47 | 46 | 45 | 44 | 43 | 42 | 41 | 41 | 43 | 48 | 41 | 0 | -0.18 | Y | 39.98 | Y | -0.2 | [7 empty] | N | N | N | N | 110 | 0.5 | 64 | 88787 | 104220 | 5220 | 16900 | 1 | 1 |  | 2018-08-29 02:08 | 1569 | 112 |  | 9 |  | *준빅사이즈에서 일반사이즈로 변경(T/D 기준온도 초과) | [14 empty] | 80.79 | 72.73 | 0 | 0 | 0 |  | 650 | 400 | 선택 | 해제 | 0 | 0 | 0 |  | 650 | 400 | 선택 | 해제 | 해제 | 미정 | 선택 | 미정 | 미정 |  | 미정 | RB160.00 | C
A47645 | 2018-08-28 | 1 | C |  | 3 | A | 15CRMO5H | 소입성보증강 | C1 | BM#1 | 1590 | 51 | 1612 | 1549 | 41 | 7700 |  | 3 | 0.32 | 18 |  | -1.4 | 1581 | 1612 | 0 | 9.03 |  | 31 | 27 | 68 | Y |  | 2018-08-29 01:41 | 68 | 1099 | 21 | 20 | 20 | 20 | 20 | 20 | 19 | 18 | 17 | 16 | 15 | 14 | 12 | 11 | 17 | 20 | 11 | 20 | -0.16 |  | 54.98 | Y | -0.2 | [7 empty] | N | N | N | N | 130 | 0.47 | 68 | 99588 | 100900 | 6570 | 15600 | 2 | 2 |  | 2018-08-29 01:48 | 1581 | 126 |  | 39 | [16 empty] | 92.3 | 100 | 0 | 0 | 0 |  | 650 |  | 선택 | 선택 | 0 | 0 | 0 |  | 650 |  | 선택 | 선택 | 해제 | 미정 | 미정 | 선택 | 미정 |  | 미정 | BT180180 | C
B47538 | 2018-08-28 | 2 | C |  | 6 | A | AE4140M2 | 합금강 | AE4150HF | BM#2 | 1594 | 50 | 1626 | 1535 | 34 | 7100 |  | 1 | 0.22 | 18 |  | 0 | 1558 | 1617 | 1.43 | 0 | 0 | 16 | 9 | 69 | Y |  | 2018-08-29 03:07 | 65 | 1083 | 38 | 38 | 39 | 39 | 38 | 37 | 36 | 35 | 34 | 32 | 31 | 30 | 29 | 27 | 35 | 39 | 27 | 38 | -0.23 |  | 51.58 | Y | -0.4 | [7 empty] | N | N | N | Y | 100 | 0.47 | 63 | 94574 | 96970 | 5140 | 15600 | 1 | 1 |  | 2018-08-29 03:13 | 1558 | 114 |  | 11 | [16 empty] | 92.72 | 100 | 0 | 0 | 0 |  | 650 | 400 | 선택 | 해제 | 0 | 0 | 0 |  | 650 | 400 | 선택 | 해제 | 해제 | 미정 | 선택 | 미정 | 미정 |  | 미정 | RB160.00 | C
A47646 | 2018-08-28 | 1 | C |  | 4 | A | 15CRMO5H | 소입성보증강 | C1 | BM#1 | 1583 | 49 | 1624 | 1523 | 42 | 7800 |  | 3 | 0.31 | 20 |  | -1.97 | 1577 | 1624 | 0 | 9.22 |  | 1 | 17 | 76 | Y |  | 2018-08-29 02:58 | 64 | 1089 | 9 | 15 | 19 | 21 | 23 | 23 | 23 | 23 | 22 | 21 | 20 | 19 | 18 | 18 | 20 | 23 | 18 | 23 | -0.13 | Y | 39.98 | Y | -0.2 | [7 empty] | N | N | N | N | 120 | 0.47 | 62 | 101508 | 95050 | 6870 | 15500 | 2 | 2 |  | 2018-08-29 03:05 | 1577 | 117 |  | 31 | 20 | [15 empty] | 99.47 | 100 | 0 | 0 | 0 |  | 650 |  | 선택 | 선택 | 0 | 0 | 0 |  | 650 |  | 선택 | 선택 | 해제 | 미정 | 미정 | 선택 | 선택 | 3 | 미정 | BT180180 | H
B47539 | 2018-08-28 | 2 | C |  | 7 | A | AE4140M2 | 합금강 | AE4150HF | BM#2 | 1541 | 51 | 1624 | 1524 | 42 | 9300 |  | 1 |  |  |  | 0 | 1612 | 1612 | 0 | 0 | 0 | 37 | 73 | 64 | Y |  | 2018-08-29 04:15 | 119 | 1096 | 25 | 34 | 39 | 42 | 43 | 43 | 42 | 42 | 40 | 39 | 38 | 37 | 36 | 36 | 38 | 43 | 36 | 42 | -0.17 | Y | 40.02 | Y | -0.2 | [7 empty] | N | N | N | N | 150 | 0.47 | 65 | 99948 | 100940 | 5090 | 14600 | 1 | 1 |  | 2018-08-29 04:21 | 1566 | 106 |  | 9 |  | *준빅사이즈 후속 | [14 empty] | 93.41 | 100 | 0 | 0 | 0 |  | 650 | 400 | 선택 | 해제 | 0 | 0 | 0 |  | 650 | 400 | 선택 | 해제 | 해제 | 미정 | 미정 | 미정 | 미정 |  | 미정 | RB170.00 | C
A47647 | 2018-08-28 | 1 | C |  | 5 | A | 15CRMO5H | 소입성보증강 | C1 | BM#1 | 1632 | 44 | 1624 | 1539 | 39 | 7400 |  | 3 | 0.32 | 20 |  | -1.71 | 1583 | 1624 | 0 | 9.29 |  | 35 | 20 | 80 | Y |  | 2018-08-29 04:00 | 70 | 1098 | 16 | 24 | 29 | 32 | 33 | 33 | 34 | 33 | 32 | 31 | 31 | 30 | 29 | 27 | 30 | 34 | 27 | 33 | -0.2 | Y | 35 | Y | -0.4 | [7 empty] | N | N | N | N | 110 | 0.47 | 68 | 101508 | 102550 | 6850 | 15800 | 2 | 2 |  | 2018-08-29 04:08 | 1583 | 114 |  | 32 | [16 empty] | 92.66 | 100 | 0 | 0 | 0 |  | 650 |  | 선택 | 선택 | 0 | 0 | 0 |  | 650 |  | 선택 | 선택 | 해제 | 미정 | 미정 | 선택 | 미정 |  | 미정 | BT180180 | H
B47540 | 2018-08-28 | 2 | D |  | 8 | A | AE4140M2 | 합금강 | AE4150HF | BM#2 | 1571 | 49 | 1614 | 1527 | 39 | 8200 |  | 1 | 0.22 | 18 |  | 0 | 1561 | 1617 | 1.27 | 0 | 0 | 30 | 3 | 85 | Y |  | 2018-08-29 05:21 | 68 | 1078 | 31 | 35 | 37 | 37 | 37 | 36 | 34 | 33 | 31 | 30 | 28 | 26 | 25 | 21 | 31 | 37 | 21 | 37 | -0.27 |  | 59.98 | Y | -0.2 | [7 empty] | N | N | N | N | 140 | 0.44 | 73 | 105668 | 106560 | 10 | 16300 | 1 | 1 | 30 | 2018-08-29 05:27 | 1561 | 106 |  | 12 |  | * 전공정 작업지연 감속10%이상 주입 이상공정 등록 및 생관통보. * 전공정 요청 L/D잔강이월 미실시 이상공정 등록. | [14 empty] | 100.78 | 100 | 0 | 0 | 0 |  | 650 | 400 | 선택 | 해제 | 0 | 0 | 0 |  | 650 | 400 | 선택 | 해제 | 해제 | 미정 | 미정 | 미정 | 미정 |  | 미정 | RB152.40 | C
A47648 | 2018-08-28 | 1 | D |  | 6 | A | 15CRMO5H | 소입성보증강 | C1 | BM#1 | 1607 | 44 | 1625 | 1537 | 39 | 7600 |  | 3 | 0.31 | 19 |  | -1.64 | 1587 | 1625 | 0 | 9.06 |  | 22 | 30 | 60 | Y |  | 2018-08-29 05:27 | 74 | 1092 | 26 | 29 | 31 | 33 | 33 | 33 | 32 | 31 | 29 | 28 | 28 | 28 | 26 | 23 | 29 | 33 | 23 | 33 | -0.18 | Y | 55 | Y | -0.4 | [7 empty] | N | N | N | N | 100 | 0.47 | 71 | 101508 | 106630 | 3500 | 15300 | 2 | 2 |  | 2018-08-29 05:21 | 1587 | 115 |  | 14 |  | *전공정요청 L/D잔강 이월 미적용 | [14 empty] | 91.7 | 100 | 0 | 0 | 0 |  | 650 |  | 선택 | 선택 | 0 | 0 | 0 |  | 650 |  | 선택 | 선택 | 해제 | 미정 | 미정 | 선택 | 미정 |  | 미정 | BT180180 | H
B47541 | 2018-08-28 | 2 | D |  | 9 | A | AE4140M2 | 합금강 | AE4150HF | BM#2 | 1587 | 51 | 1634 | 1544 | 43 | 8900 |  | 1 | 0.2 | 18 |  | -2.07 | 1578 | 1629 | 1.18 | 0 | 0 | 33 | 12 | 85 | Y |  | 2018-08-29 06:35 | 85 | 1103 | 16 | 30 | 40 | 44 | 46 | 46 | 46 | 45 | 45 | 43 | 42 | 41 | 39 | 39 | 41 | 46 | 39 | 46 | -0.18 | Y | 39.98 | Y | -0.4 | [7 empty] | N | N | N | N | 130 | 0.5 | 65 | 111213 | 108200 | 40 | 14800 | 13 | 1 | 40 | 2018-08-29 06:35 | 1578 | 120 |  | 15 |  | * 전공정 요청 L/D잔강이월 미실시 이상공정 등록. | [14 empty] | 103.94 | 100 | 0 | 0 | 0 |  | 650 | 400 | 선택 | 해제 | 0 | 0 | 0 |  | 650 | 400 | 선택 | 해제 | 해제 | 미정 | 미정 | 미정 | 미정 |  | 미정 | RB160.00 | C
A47649 | 2018-08-28 | 1 | D |  | 7 | A | 15CRMO5H | 소입성보증강 | C1 | BM#1 | 1587 | 45 | 1611 | 1541 | 41 | 7800 |  | 3 | 0.3 | 16 |  | -1.45 | 1582 | 1611 | 0 | 10.46 |  | 31 | 28 | 57 | Y |  | 2018-08-29 06:10 | 69 | 1094 | 20 | 21 | 23 | 23 | 23 | 22 | 21 | 19 | 19 | 17 | 16 | 15 | 14 | 9 | 19 | 23 | 9 | 23 | -0.23 |  | 60.08 | Y | -0.6 | [7 empty] | N | N | N | N | 150 | 0.47 | 71 | 101508 | 104600 | 5780 | 14700 | 2 | 2 |  | 2018-08-29 06:22 | 1582 | 121 |  | 44 |  | *전공정요청 L/D잔강 이월 미적용 | [14 empty] | 91.45 | 100 | 0 | 0 | 0 |  | 650 |  | 선택 | 선택 | 0 | 0 | 0 |  | 650 |  | 선택 | 선택 | 해제 | 미정 | 미정 | 미정 | 미정 |  | 미정 | BT180180 | H
B47542 | 2018-08-28 | 2 | D | TUNDISH교체전 | 10 | A | AE4140M2 | 합금강 | AE4150HF | BM#2 | 1606 | 53 | 1627 | 1524 | 39 | 8200 |  | 1 | 0.2 | 19 |  | -1.88 | 1561 | 1620 | 1.15 | 0 | 0 | 16 | 10 | 82 | Y |  | 2018-08-29 07:37 | 68 | 1089 | 34 | 39 | 41 | 42 | 42 | 41 | 40 | 39 | 38 | 37 | 36 | 34 | 32 | 32 | 38 | 42 | 32 | 0 | -0.22 | Y | 45 | Y | -0.4 | [7 empty] | N | N | N | N | 120 | 0.51 | 61 | 103161 | 103690 | 310 | 2000 | 13 | 1 | 20 | 2018-08-29 07:40 | 1561 | 119 |  | 21 |  | * 전공정 요청 L/D잔강이월 미실시 이상공정 등록. | 27CE6715BA0B46069133CC7511272A8A | 35965F5698FB4427AECF3E71D311B822 | 7DB15D70DC2A41A08CB8CB727D443A87 | [11 empty] | 99.19 | 100 | 0 | 3610 | 0 |  | 650 | 400 | 선택 | 해제 | 0 | 3510 | 0 |  | 650 | 400 | 선택 | 해제 | 해제 | 미정 | 미정 | 미정 | 미정 |  | 미정 | RB140.00 | C
A47650 | 2018-08-28 | 1 | D | TUNDISH교체전 | 8 | A | 15CRMO5H | 소입성보증강 | C1 | BM#1 | 1594 | 49 | 1636 | 1539 | 39 | 7700 |  | 3 | 0.29 | 17 |  | -2.05 | 1594 | 1636 | 0 | 12.79 |  | 1 | 18 | 64 | Y |  | 2018-08-29 07:10 | 81 | 1084 | 7 | 17 | 21 | 25 | 26 | 27 | 27 | 27 | 26 | 26 | 26 | 25 | 24 | 24 | 23 | 27 | 24 | 27 | -0.07 | Y | 39.97 | Y | 0 | [7 empty] | N | N | N | N | 140 | 0.47 | 71 | 123058 | 109060 | 3090 | 1500 | 2 | 2 |  | 2018-08-29 07:20 | 1594 | 131 |  | 57 |  | *전공정요청 L/D잔강 이월 미적용 | A95F92ACBEA142A3ACB3A9CB77F32D3B | 2499D1D079914470A7DC7A9C950DEA18 | AA1FCB6DE5F24AC5A62D7A3D17DC1583 | [11 empty] | 109.73 | 100 | 0 | 3000 | 0 |  | 650 |  | 선택 | 선택 | 0 | 3000 | 0 |  | 650 |  | 선택 | 선택 | 해제 | 미정 | 미정 | 미정 | 미정 |  | 미정 | BT180180 | H
B47543 | 2018-08-29 | 2 | D | TUNDISH교체 | 1 | B | KFMN438V | 합금강 | KFMN438V | BM#2 | 1585 | 48 | 1665 | 1534 | 42 | 8800 |  | 1 | 0.23 | 20 |  | -2.76 | 1586 | 1673 | 0 | 3.09 | 0 | 37 | 74 | 83 | Y |  | 2018-08-29 08:56 | 92 | 1088 | -326 | -207 | 31 | 27 | 32 | 34 | 37 | 39 | 40 | 40 | 40 | 40 | 41 | 41 | 37 | 41 | 41 | 40 | 0 |  |  | Y | 0.2 |  | 2.66 | 2.66 | 1.9 |  |  |  | N | N | N | M | 150 | 0.5 | 58 | 101508 | 100050 | 950 | 14500 | 11 | 2 | 10 | 2018-08-29 08:53 | 1586 | 139 |  | 30 |  | * T/D FLUX 용탕부: 225KG / 유탕부: 15KG 투입 *탄화왕겨200kg투입.*첫 HEAT 수소측정 기준초과(10분)이상공정 등록 및 생관통보. | [14 empty] | 100.5 | 100 | 1050 | 0 | 0 |  | 650 | 400 | 선택 | 선택 | 1030 | 0 | 0 |  | 650 | 400 | 선택 | 선택 | 미정 | 미정 | 미정 | 미정 | 미정 |  | 미정 | BT180180 | H
A47651 | 2018-08-29 | 1 | D | TUNDISH교체 | 1 | A | SF40CVM2 | 합금강 | D | BM#1 | 1583 | 44 | 1649 | 1547 | 38 | 7100 |  | 3 | 0.3 | 18 |  | -2.27 | 1598 | 1649 | 0 | 20.65 |  | 35 | 21 | 62 | Y |  | 2018-08-29 08:37 | 101 | 1089 | 19 | 27 | 24 | 34 | 37 | 40 | 40 | 42 | 43 | 43 | 43 |  |  | 43 | 37 | 43 | 43 | 43 | 0 |  | 9.98 | Y | 0 |  | 2.33 | 2.33 |  |  |  |  | N | N | N | N | 150 | 0.48 | 59 | 101508 | 96650 | 7500 | 15900 | 4 | 1 |  | 2018-08-29 08:47 | 1598 | 143 |  | 67 | 24 | *T/Dflux 유15kg 용225kg | [14 empty] | 97.46 | 100 | 1000 | 0 | 0 |  | 650 |  | 선택 | 선택 | 1000 | 0 | 0 |  | 650 |  | 선택 | 선택 | 해제 | 미정 | 미정 | 선택 | 선택 |  | 미정 | BT180180 | H
B47544 | 2018-08-29 | 2 | D |  | 2 | A | KFMN438V | 합금강 | KFMN438V | BM#2 | 1592 | 50 | 1654 | 1524 | 40 | 8200 |  | 1 | 0.23 | 18 |  | -2.31 | 1570 | 1645 | 0 | 2.07 | 0 | 30 | 4 | 69 | Y |  | 2018-08-29 10:06 | 76 | 1089 | 38 | 38 | 39 | 39 | 38 | 37 | 37 | 36 | 35 | 34 | 33 | 32 |  | 32 | 37 | 39 | 32 | 38 | -0.16 |  | 45 | Y | -0.2 | [7 empty] | N | N | N | Y | 140 | 0.52 | 57 | 96972 | 98230 | 50 | 13900 | 11 | 2 | 20 | 2018-08-29 10:12 | 1570 | 134 |  | 22 | [16 empty] | 99.97 | 100 | 0 | 0 | 0 |  | 650 | 400 | 선택 | 선택 | 0 | 0 | 0 |  | 650 | 400 | 선택 | 선택 | 미정 | 미정 | 미정 | 미정 | 미정 |  | 미정 | RB160.00 | C
A47652 | 2018-08-29 | 1 | D |  | 2 | A | SF40CVM2 | 합금강 | D | BM#1 | 1564 | 42 | 1610 | 1521 | 35 | 6600 |  | 3 | 0.3 | 18 |  | -1.49 | 1577 | 1610 | 0 | 12.42 |  | 22 | 31 | 76 | Y |  | 2018-08-29 09:54 | 80 | 1089 | 42 | 34 | 30 | 29 | 27 | 26 | 25 | 24 | 24 | 23 | 23 | 22 |  | 22 | 27 | 30 | 22 | 0 | -0.18 |  | 45 | Y | -0.2 | [7 empty] | N | N | N | N | 140 | 0.5 | 59 | 84590 | 94920 | 7010 | 15100 | 4 | 1 |  | 2018-08-29 10:04 | 1577 | 120 |  | 49 | 20 | [15 empty] | 82.53 | 100 | 0 | 0 | 0 |  | 650 |  | 선택 | 선택 | 0 | 0 | 0 |  | 650 |  | 선택 | 선택 | 해제 | 미정 | 미정 | 선택 | 미정 |  | 미정 | BT180180 | H
B47545 | 2018-08-29 | 2 | D |  | 3 | A | KFMN438V | 합금강 | KFMN438V | BM#2 | 1596 | 41 | 1626 | 1545 | 31 | 6000 |  | 3 | 0.29 | 20 |  | -1.55 | 1588 | 1626 | 0 | 16.75 |  | 33 | 13 | 70 | Y |  | 2018-08-29 10:34 | 94 | 1087 | 29 | 39 | 45 | 47 | 48 | 49 | 49 | 47 | 46 | 45 | 43 | 43 | 41 | 41 | 44 | 49 | 41 | 0 | -0.23 | Y | 34.98 | Y | -0.4 | [7 empty] | N | N | N | Y | 130 | 0.48 | 63 | 98853 | 98190 | 2630 | 14500 | 11 | 2 | 30 | 2018-08-29 10:44 | 1588 | 132 |  | 54 |  | * 전공정 요청 감속주입 함. | [14 empty] | 98.17 | 100 | 0 | 0 | 0 |  | 650 | 400 | 선택 | 선택 | 0 | 0 | 0 |  | 650 | 400 | 선택 | 선택 | 미정 | 미정 | 미정 | 미정 | 미정 |  | 미정 | BT180180 | C
A47653 | 2018-08-29 | 1 | D |  | 3 | A | SF40CVM2 | 합금강 | D | BM#1 | 1575 | 46 | 1617 | 1525 | 36 | 6300 |  | 3 | 0.3 | 15 |  | -2.49 | 1569 | 1617 | 0 | 11.08 |  | 31 | 29 | 84 | Y |  | 2018-08-29 11:11 | 72 | 1089 | 24 | 27 | 29 | 28 | 29 | 29 | 28 | 27 | 27 | 25 | 25 | 24 | 22 | 22 | 27 | 29 | 22 | 29 | -0.14 | Y | 50 | Y | -0.4 | [7 empty] | N | N | N | N | 130 | 0.46 | 68 | 101508 | 96740 | 5720 | 0 | 4 | 1 |  | 2018-08-29 11:28 | 1569 | 104 |  | 32 | 12 | *전공정요청 L/D잔강 이월없음 *전공정 작업지연, 감속주입 | [14 empty] | 98.55 | 100 | 0 | 0 | 0 |  | 650 |  | 선택 | 선택 | 0 | 0 | 0 |  | 650 |  | 선택 | 선택 | 해제 | 미정 | 미정 | 해제 | 미정 |  | 미정 | BT180180 | H
B47546 | 2018-08-29 | 2 | D | 연주종료 | 4 | B | KFMN438V | 합금강 | KFMN438V | BM#2 | 1582 | 43 | 1655 | 1547 | 38 | 8000 |  | 1 | 0.21 | 19 |  | -2.28 | 1580 | 1654 | 0 | 2.08 | 0 | 16 | 11 | 61 | Y |  | 2018-08-29 12:09 | 86 | 1089 | 39 | 45 | 47 | 49 | 48 | 47 | 47 | 45 | 44 | 43 | 42 | 40 | 38 | 38 | 45 | 49 | 38 | 47 | -0.24 | Y | 45 | Y | -0.4 | [7 empty] | N | N | N | Y | 120 | 0.51 | 60 | 84766 | 102310 | -310 | 2000 | 11 | 2 |  | 2018-08-29 12:21 | 1580 | 133 |  | 24 |  |  | 29AC974F9CB94BDCA3DC0E05A63A0BCB | 7438C062629243A59B83A1CF3A771820 | 66C2A2081E9043848C751F763C1EAE0F |  |  | D5A3D47029F441E1B8F01CF134F1C16B |  |  |  | C62FD1C085C048D3807C676551299C75 |  |  |  |  | 83.1 | 100 | 0 | 3900 | 0 |  | 650 | 400 | 선택 | 선택 | 0 | 4100 | 0 |  | 650 | 400 | 선택 | 선택 | 미정 | 미정 | 미정 | 미정 | 미정 |  | 미정 | BT180180 | C
A47654 | 2018-08-29 | 1 | D | 잔강최소화전 | 4 | A | SF40CVM2 | 합금강 | D | BM#1 | 1607 | 50 | 1602 | 1545 | 48 | 5300 |  | 3 | 0.3 | 16 |  | -1.29 | 1577 | 1602 | 0 | 11.21 |  | 1 | 19 | 85 | Y |  | 2018-08-29 12:20 | 80 | 1089 | 20 | 29 | 36 | 39 | 40 | 41 | 41 | 40 | 40 | 40 | 39 | 39 |  | 39 | 37 | 41 | 39 | 40 | -0.03 | Y | 30.02 | Y | 0 | [7 empty] | N | N | N | N | 120 | 0.48 | 59 | 84044 | 92780 | 2630 | 3000 | 4 | 1 |  | 2018-08-29 12:30 | 1577 | 110 |  | 32 |  | *전공정요청 L/D잔강 이월없음 *전공정 작업지연, 감속주입 | [14 empty] | 87.59 | 100 | 0 | 3100 | 0 |  | 650 |  | 선택 | 선택 | 0 | 3100 | 0 |  | 650 |  | 선택 | 선택 | 해제 | 미정 | 미정 | 해제 | 미정 |  | 미정 | BT180180 | C
A47655 | 2018-08-29 | 1 | A | 잔강최소화 | 5 | A | SCMH1MD | 소입성보증강 | C1 | BM#1 | 1598 | 46 | 1633 | 1550 | 37 | 7400 |  | 3 | 0.3 | 14 |  | -2.28 | 1591 | 1633 | 0 | 11.95 |  | 35 | 22 | 73 | Y |  | 2018-08-29 13:23 | 85 | 1087 | 32 | 73 | 45 | 46 | 51 | 47 | 46 | 45 | 44 | 42 | 41 | 38 |  | 38 | 47 | 51 | 38 | 0 | -0.37 | Y | 34.98 | Y | -0.63 | [7 empty] | N | N | N | N | 110 | 0.48 | 60 | 84590 | 103980 | 2140 | 15300 | 4 | 1 |  | 2018-08-29 13:33 | 1591 | 115 |  | 42 |  | *전공정요청 L/D잔강 미이월 *전공정 작업지연, 감속주입 | [14 empty] | 79.35 | 100 | 9100 | 0 | 0 |  | 450 |  | 선택 | 선택 | 9100 | 0 | 0 |  | 450 |  | 선택 | 선택 | 해제 | 미정 | 미정 | 미정 | 선택 | 4 | 미정 | BT180180 | H
A47656 | 2018-08-29 | 1 | A |  | 6 | A | SCMH1MD | 소입성보증강 | C1 | BM#1 | 1589 | 44 | 1608 | 1536 | 42 | 8200 |  | 3 | 0.31 | 16 |  | -1.37 | 1581 | 1608 | 0 | 9.36 |  | 22 | 32 | 70 | Y |  | 2018-08-29 14:35 | 75 | 1089 | 37 | 36 | 35 | 35 | 35 | 34 | 33 | 32 | 31 | 30 | 29 | 28 | 27 | 27 | 32 | 35 | 27 | 35 | -0.15 |  | 54.98 | Y | 0 | [7 empty] | N | N | N | N | 100 | 0.45 | 69 | 84590 | 100650 | 5490 | 16700 | 4 | 1 |  | 2018-08-29 14:43 | 1581 | 111 |  | 32 |  | *전공정요청 L/D잔강 미이월 *전공정 작업지연, 감속주입 | [14 empty] | 79.24 | 100 | 0 | 0 | 0 |  | 450 |  | 선택 | 선택 | 0 | 0 | 0 |  | 450 |  | 선택 | 선택 | 해제 | 미정 | 미정 | 미정 | 미정 |  | 미정 | BT180180 | H
A47657 | 2018-08-29 | 1 | A |  | 7 | A | SCMH1MD | 소입성보증강 | C1 | BM#1 | 1549 | 45 | 1618 | 1528 | 42 | 8100 |  | 3 | 0.3 | 16 |  | -1.95 | 1579 | 1618 | 0 | 11.07 |  | 31 | 30 | 71 | Y |  | 2018-08-29 15:49 | 73 | 1098 | 25 | 28 | 31 | 33 | 33 | 34 | 33 | 32 | 31 | 31 | 30 | 30 | 29 | 29 | 31 | 34 | 29 | 33 | -0.14 | Y | 35.08 | Y | -0.2 | [7 empty] | N | N | N | N | 150 | 0.52 | 60 | 101508 | 98430 | 3970 | 16000 | 4 | 1 |  | 2018-08-29 15:57 | 1579 | 111 |  | 29 |  | *전공정요청 L/D잔강 미이월 | [14 empty] | 99.13 | 100 | 0 | 0 | 0 |  | 450 |  | 선택 | 선택 | 0 | 0 | 0 |  | 450 |  | 선택 | 선택 | 해제 | 미정 | 미정 | 미정 | 미정 |  | 미정 | BT180180 | H
A47658 | 2018-08-29 | 1 | A | 잔강최소화전 | 8 | A | SCMH1MD | 소입성보증강 | C1 | BM#1 | 1592 | 38 | 1612 | 1558 | 32 | 6100 |  | 3 | 0.32 | 14 |  | -2.03 | 1575 | 1612 | 0 | 8.78 |  | 35 | 23 | 17 | Y |  | 2018-08-29 16:57 | 69 | 1099 | 27 | 33 | 36 | 37 | 37 | 36 | 35 | 34 | 33 | 32 | 31 | 29 | 28 | 28 | 33 | 37 | 28 | 0 | -0.2 | Y | 44.98 | Y | -0.2 | [7 empty] | N | N | N | N | 140 | 0.52 | 62 | 104122 | 106810 | 3730 | 3000 | 4 | 1 |  | 2018-08-29 17:07 | 1575 | 92 |  | 22 |  | *전공정요청 L/D잔강 미이월 | [14 empty] | 94.23 | 100 | 0 | 3100 | 0 |  | 450 |  | 선택 | 선택 | 0 | 3100 | 0 |  | 450 |  | 선택 | 선택 | 해제 | 미정 | 미정 | 미정 | 미정 |  | 미정 | BT180180 | H
A47659 | 2018-08-29 | 1 | A | 잔강최소화 | 9 | A | SACM1 | 합금강 | D | BM#1 | 1589 | 48 | 1655 | 1558 | 45 | 6900 |  | 3 | 0.34 | 20 |  | -1.75 | 1573 | 1615 | 10.15 | 0 |  | 30 | 5 | 299 | Y |  | 2018-08-29 18:11 | 82 | 1097 | 32 | 31 | 40 | 40 | 40 | 39 | 38 | 37 | 36 | 36 | 34 | 33 | 32 | 32 | 36 | 40 | 32 | 40 | -0.16 |  | 50 | Y | -0.2 | [7 empty] | Y | N | N | Y | 130 | 0.47 | 75 | 92347 | 101900 | 1900 | 16400 | 4 | 1 |  | 2018-08-29 18:18 | 1573 | 95 |  | 10 | [16 empty] | 88.97 | 100 | 2500 | 0 | 0 |  | 650 |  | 선택 | 해제 | 2500 | 0 | 0 |  | 650 |  | 선택 | 해제 | 선택 | 미정 | 미정 | 해제 | 선택 | 4 | 미정 | RB180.00 | C
B47549 | 2018-08-29 | 2 | A |  | 10 | A | SACM1 | 합금강 | D | BM#1 | 1592 | 95 | 1605 | 1526 | 42 | 9200 |  | 3 | 0.34 | 21 |  | -0.93 | 1582 | 1605 | 9.72 | 0 |  | 21 | 2 | 73 | Y |  | 2018-08-29 18:48 | 91 | 1089 | 31 | 33 | 36 | 39 | 41 | 41 | 42 | 42 | 41 | 40 | 40 | 39 | 38 | 37 | 39 | 42 | 37 | 41 | -0.14 | Y | 35 | Y | -0.2 | [7 empty] | Y | N | N | Y | 120 | 0.45 | 69 | 95534 | 100520 | 940 | 15700 | 4 | 1 |  | 2018-08-29 18:55 | 1582 | 182 |  | 50 | [16 empty] | 94.21 | 100 | 0 | 0 | 0 |  | 650 |  | 선택 | 해제 | 0 | 0 | 0 |  | 650 |  | 선택 | 해제 | 선택 | 미정 | 미정 | 미정 | 미정 |  | 미정 | RB170.00 | C
B47550 | 2018-08-29 | 2 | C | TUNDISH교체전 | 11 | A | SACM1 | 합금강 | D | BM#1 | 1610 | 57 | 1605 | 1565 | 32 | 6600 |  | 3 | 0.35 | 20 |  | -1.62 | 1576 | 1616 | 10.61 | 0 |  | 22 | 33 | 111 | Y |  | 2018-08-29 19:59 | 85 | 1088 | 36 | 36 | 39 | 40 | 41 | 42 | 41 | 41 | 40 | 39 | 38 | 38 | 36 | 34 | 38 | 42 | 34 | 41 | -0.18 | Y | 45 | Y | -0.2 | [7 empty] | Y | N | N | M | 110 | 0.45 | 75 | 100460 | 101850 | 1050 | 2000 | 4 | 1 |  | 2018-08-29 20:09 | 1576 | 143 |  | 49 |  |  | E2D90803DC5043D1B3CC4BCEB91FBC82 | 5C911442D45B43D1A87CF490B91B2B92 | D6F175F72A554E6A9F45E3CD75005164 | [11 empty] | 97.63 | 100 | 0 | 2500 | 0 |  | 650 |  | 선택 | 해제 | 0 | 2500 | 0 |  | 650 |  | 선택 | 해제 | 선택 | 미정 | 미정 | 미정 | 미정 |  | 미정 | BT180180 | H
B47551 | 2018-08-29 | 2 | C | 연주시작 | 1 | A | SCM440 | 합금강 | D | BM#2 | 1608 | 48 | 1664 | 1564 | 40 | 8600 |  | 1 | 0.23 | 20 |  | -2.3 | 1583 | 1657 | 0 | 4.68 | 0 | 33 | 15 | 176 | Y |  | 2018-08-29 21:30 | 87 | 1098 | 22 | 34 | 32 | 32 | 28 | 25 | 33 | 35 | 38 | 38 | 38 | 38 | 37 | 37 | 35 | 38 | 37 | 38 | -0.03 |  | 29.98 | Y | 0 | 1.4 | 2.73 | 2.46 | 2 |  |  |  | N | N | N | N | 150 | 0.47 | 61 | 95254 | 102310 | 130 | 16700 | 8 | 1 | 10 | 2018-08-29 21:32 | 1583 | 125 |  | 14 |  | *START 21:46 *T/D플럭스 120/15KG *롱노즐 실리부 부착 *탄화왕겨 투입 *수소 10분 측정값 기준치 초과, 생관통보( 11분 3.05PPM,15분 2.73PPM) |  | B22F1A827B234744A1D68C94494B5FE7 | 232CCD97ED6B4053ACD98FFA028DB9EA | [11 empty] | 94.12 | 58.33 | 1023 | 0 | 0 |  | 650 | 400 | 선택 | 해제 | 1023 | 0 | 0 |  | 650 | 400 | 선택 | 해제 | 해제 | 미정 | 미정 | 미정 | 미정 |  | 미정 | RB105.00 | C
A47660 | 2018-08-29 | 1 | C | TUNDISH교체 | 1 | A | AE1055LS | 탄소강 | G-AE1055LS | BM#1 | 1547 | 45 | 1628 | 1520 | 41 | 7700 |  | 3 | 0.34 | 25 |  | -1.85 | 1565 | 1621 | 0 | 11.22 |  | 35 | 24 | 88 | Y |  | 2018-08-29 22:00 | 81 | 1101 | -54 | 23 | 21 | 25 | 29 | 31 | 33 | 34 | 35 | 35 | 34 |  |  | 34 | 27 | 35 | 34 | 0 | -0.1 |  | 9.98 | Y | -0.2 |  | 2.1 | 2.1 |  |  |  |  | Y | N | N | M | 230 | 0.47 | 60 | 84590 | 89950 | 6960 | 15700 | 5 | 2 |  | 2018-08-29 22:02 | 1565 | 112 |  | 20 |  | *T/D플럭스 유15 용225KG *탄화왕겨200KG투입 *레들 OPENG후 턴디쉬 용강 느리게 차올라 몰드내 용강 조기 주입함 STR#1.2 헤드 500mm추가절단 *레들 100% OPEN되지않음 L/D실린더 교체함.(ARM#1) | [14 empty] | 87.25 | 100 | 2000 | 0 | 0 |  | 400 |  | 선택 | 해제 | 2000 | 0 | 0 |  | 400 |  | 선택 | 해제 | 해제 | 미정 | 미정 | 선택 | 미정 |  | 미정 | BT180180 | H
B47552 | 2018-08-29 | 2 | C |  | 2 | A | SCM440 | 합금강 | D | BM#2 | 1590 | 54 | 1627 | 1526 | 36 | 7900 |  | 1 | 0.24 | 20 |  | 0 | 1566 | 1631 | 0 | 4.54 | 0 | 31 | 31 | 187 | Y |  | 2018-08-29 22:25 | 70 | 1106 | 35 | 34 | 34 | 33 | 33 | 32 | 30 | 30 | 29 | 28 | 25 | 24 |  | 24 | 31 | 34 | 24 | 0 | -0.22 |  | 45.02 | Y | -0.2 |  |  |  | 1.96 |  |  |  | N | N | N | N | 140 | 0.5 | 60 | 104559 | 97870 | 80 | 16100 | 8 | 1 | 20 | 2018-08-29 22:31 | 1566 | 125 |  | 23 | [16 empty] | 108.92 | 76.92 | 0 | 0 | 0 |  | 650 | 400 | 선택 | 해제 | 0 | 0 | 0 |  | 650 | 400 | 선택 | 해제 | 해제 | 미정 | 미정 | 미정 | 미정 |  | 미정 | RB165.10 | C
A47661 | 2018-08-29 | 1 | C |  | 2 | A | AE1055LS | 탄소강 | G-AE1055LS | BM#1 | 1595 | 41 | 1589 | 1533 | 35 | 5800 |  | 3 | 0.41 | 25 |  | -1.6 | 1541 | 1589 | 0 | 9.02 |  | 30 | 6 | 95 | Y |  | 2018-08-29 23:07 | 57 | 1089 | 34 | 30 | 28 | 26 | 24 | 23 | 23 | 22 | 21 | 20 | 19 | 18 |  | 18 | 24 | 28 | 18 | 0 | -0.22 |  | 45 | Y | -0.2 | [7 empty] | Y | Y | Y | Y | 220 | 0.5 | 60 | 84590 | 92500 | 6390 | 15700 | 5 | 2 |  | 2018-08-29 23:11 | 1541 | 103 |  | 13 | [16 empty] | 85.02 | 100 | 0 | 0 | 0 |  | 400 |  | 선택 | 해제 | 0 | 0 | 0 |  | 400 |  | 선택 | 해제 | 해제 | 미정 | 미정 | 선택 | 미정 |  | 미정 | BT180180 | H
B47553 | 2018-08-29 | 2 | C |  | 3 | A | SCM440 | 합금강 | D | BM#2 | 1624 | 43 | 1627 | 1575 | 37 | 6900 |  | 1 | 0.22 | 20 |  | 0 | 1551 | 1620 | 0 | 3.48 | 0 | 37 | 76 | 390 | Y |  | 2018-08-29 23:35 | 55 | 1085 | 19 | 23 | 26 | 26 | 26 | 26 | 25 | 24 | 23 | 22 | 21 | 18 | 16 | 16 | 23 | 26 | 16 | 26 | -0.2 |  | 50 | Y | -0.4 |  |  |  | 1.18 |  |  |  | Y | Y | Y | Y | 130 | 0.48 | 64 | 144508 | 100510 | 130 | 16800 | 8 | 1 | 30 | 2018-08-29 23:40 | 1551 | 119 |  | 16 |  | *연연주 혼탕부 성분확인 ID:308~310.407~409 | [14 empty] | 144.51 | 68.42 | 0 | 0 | 0 |  | 650 | 400 | 선택 | 해제 | 0 | 0 | 0 |  | 650 | 400 | 선택 | 해제 | 해제 | 미정 | 미정 | 미정 | 미정 |  | 미정 | RB300.00 | C
A47662 | 2018-08-29 | 1 | C |  | 3 | A | AE1055LS | 탄소강 | G-AE1055LS | BM#1 | 1585 | 42 | 1602 | 1549 | 28 | 4200 |  | 3 | 0.32 | 25 |  | -1.59 | 1555 | 1602 | 0 | 13.59 |  | 21 | 3 | 93 | Y |  | 2018-08-30 00:04 | 71 | 1089 | 16 | 26 | 31 | 34 | 35 | 35 | 35 | 35 | 34 | 33 | 33 | 32 | 32 | 32 | 31 | 35 | 32 | 35 | -0.07 | Y | 40.03 | Y | 0 | [7 empty] | Y | Y | Y | Y | 210 | 0.44 | 63 | 84590 | 88100 | 6890 | 16300 | 5 | 2 |  | 2018-08-30 00:10 | 1555 | 95 |  | 17 |  | *HEAT평균 주속 10%이상 감속주입ID: 101~105.201~205 | [14 empty] | 88.95 | 100 | 0 | 0 | 0 |  | 400 |  | 선택 | 해제 | 0 | 0 | 0 |  | 400 |  | 선택 | 해제 | 해제 | 미정 | 미정 | 선택 | 미정 |  | 미정 | BT180180 | H
B47554 | 2018-08-29 | 2 | C |  | 4 | A | SCM440J | 합금강 | D4 | BM#2 | 1600 | 47 | 1625 | 1554 | 37 | 7600 |  | 1 | 0.2 | 20 |  | 0 | 1571 | 1631 | 0 | 3.44 | 0 | 22 | 34 | 50 | Y |  | 2018-08-30 00:40 | 76 | 1095 | 12 | 28 | 35 | 38 | 40 | 41 | 41 | 40 | 40 | 39 | 38 | 37 | 36 | 34 | 36 | 41 | 34 | 40 | -0.17 | Y | 40 | Y | -0.4 | [7 empty] | N | N | N | N | 120 | 0.47 | 66 | 42252 | 101940 | 1150 | 16300 | 8 | 1 | 10 | 2018-08-30 00:47 | 1571 | 115 |  | 17 |  | *연연주 혼탕부 성분확인 ID:301.401 | [14 empty] | 41.02 | 83.33 | 0 | 0 | 0 |  | 650 | 1100 | 선택 | 해제 | 0 | 0 | 0 |  | 650 | 1100 | 선택 | 해제 | 해제 | 미정 | 미정 | 미정 | 미정 |  | 미정 | RB160.00 | C
A47663 | 2018-08-29 | 1 | C |  | 4 | A | AE1055LS | 탄소강 | G-AE1055LS | BM#1 | 1603 | 40 | 1595 | 1542 | 33 | 5500 |  | 3 | 0.38 | 25 |  | -1.71 | 1544 | 1595 | 0 | 9.42 |  | 16 | 12 | 596 | Y |  | 2018-08-30 01:06 | 60 | 1090 | 31 | 27 | 25 | 23 | 21 | 19 | 18 | 16 | 15 | 15 | 14 | 13 | 12 | 12 | 19 | 25 | 12 | 0 | -0.26 |  | 50 | Y | -0.2 | [7 empty] | Y | Y | Y | Y | 200 | 0.48 | 64 | 101508 | 96250 | 7000 | 15300 | 5 | 2 |  | 2018-08-30 01:13 | 1544 | 96 |  | 20 | [16 empty] | 98.31 | 100 | 0 | 0 | 0 |  | 400 |  | 선택 | 해제 | 0 | 0 | 0 |  | 400 |  | 선택 | 해제 | 해제 | 미정 | 미정 | 선택 | 미정 |  | 미정 | BT180180 | H
B47555 | 2018-08-29 | 2 | C |  | 5 | A | SCM440J | 합금강 | D4 | BM#2 | 1607 | 41 | 1617 | 1555 | 32 | 6300 |  | 1 | 0.21 | 16 |  | 0 | 1567 | 1621 | 0 | 2.66 | 0 | 33 | 16 | 63 | Y |  | 2018-08-30 01:32 | 72 | 1097 | 32 | 31 | 31 | 31 | 31 | 31 | 30 | 29 | 28 | 26 | 25 | 22 | 20 | 20 | 28 | 31 | 20 | 31 | -0.22 |  | 49.98 | Y | -0.4 | [7 empty] | N | N | N | N | 110 | 0.49 | 60 | 91674 | 96410 | 610 | 16500 | 8 | 1 | 10 | 2018-08-30 01:59 | 1567 | 123 |  | 33 | [16 empty] | 9167400 | 75 | 0 | 0 | 0 |  | 650 | 1100 | 선택 | 해제 | 0 | 0 | 0 |  | 650 | 1100 | 선택 | 해제 | 해제 | 미정 | 미정 | 미정 | 미정 |  | 미정 | RB125.00 | C
A47664 | 2018-08-29 | 1 | C |  | 5 | A | AE1055LS | 탄소강 | G-AE1055LS | BM#1 | 1585 | 45 | 1585 | 1540 | 33 | 4900 |  | 3 | 0.31 | 25 |  | -1.25 | 1548 | 1585 | 0 | 9.8 |  | 35 | 25 | 65 | Y |  | 2018-08-30 02:10 | 64 | 1086 | 11 | 22 | 28 | 31 | 31 | 31 | 31 | 31 | 29 | 29 | 28 | 28 | 27 | 26 | 27 | 31 | 26 | 31 | -0.1 | Y | 49.98 | Y | -0.2 | [7 empty] | Y | Y | Y | Y | 190 | 0.44 | 68 | 101508 | 98100 | 7000 | 15500 | 5 | 2 |  | 2018-08-30 02:15 | 1548 | 101 |  | 20 |  | *HEAT평균 주속 10%이상 감속주입ID: 101~106.201~206 | [14 empty] | 96.58 | 100 | 0 | 0 | 0 |  | 400 |  | 선택 | 해제 | 0 | 0 | 0 |  | 400 |  | 선택 | 해제 | 해제 | 미정 | 미정 | 선택 | 미정 |  | 미정 | BT180180 | H
B47556 | 2018-08-29 | 2 | C |  | 6 | A | SCM440J | 합금강 | D4 | BM#2 | 1595 | 43 | 1615 | 1537 | 34 | 7000 |  | 1 | 0.2 | 16 |  | 0 | 1609 | 1609 | 1.09 | 0 | 0 | 31 | 32 | 57 | Y |  | 2018-08-30 02:35 | 114 | 1077 | 16 | 18 | 22 | 24 | 24 | 25 | 24 | 23 | 23 | 22 | 21 | 19 | 18 | 18 | 22 | 25 | 18 | 24 | -0.2 | Y | 35 | Y | -0.2 | [7 empty] | N | N | N | N | 100 | 0.49 | 61 | 103933 | 99430 | 60 | 14500 | 8 | 1 | 20 | 2018-08-30 03:00 | 1564 | 118 |  | 33 | [16 empty] | 104.98 | 78.57 | 0 | 0 | 0 |  | 650 | 1100 | 선택 | 해제 | 0 | 0 | 0 |  | 650 | 1100 | 선택 | 해제 | 해제 | 미정 | 미정 | 미정 | 미정 |  | 미정 | RB135.00 | C
A47665 | 2018-08-29 | 1 | C |  | 6 | A | AE1055LS | 탄소강 | G-AE1055LS | BM#1 | 1617 | 42 | 1597 | 1541 | 31 | 5000 |  | 3 | 0.33 | 25 |  | -1.64 | 1549 | 1597 | 0 | 11.37 |  | 30 | 7 | 68 | Y |  | 2018-08-30 03:15 | 65 | 1099 | 25 | 27 | 28 | 29 | 29 | 29 | 28 | 28 | 27 | 26 | 26 | 26 | 25 | 24 | 27 | 29 | 24 | 29 | -0.1 | Y | 49.98 | Y | -0.2 | [7 empty] | Y | Y | Y | Y | 180 | 0.43 | 68 | 84590 | 94250 | 6980 | 16200 | 5 | 2 |  | 2018-08-30 03:22 | 1549 | 106 |  | 26 |  | *HEAT평균 주속 10%이상 감속주입ID: 101~105.201~205 | [14 empty] | 83.55 | 100 | 0 | 0 | 0 |  | 400 |  | 선택 | 해제 | 0 | 0 | 0 |  | 400 |  | 선택 | 해제 | 해제 | 미정 | 미정 | 선택 | 미정 |  | 미정 | BT180180 | H
B47557 | 2018-08-29 | 2 | C |  | 7 | A | SCM440J | 합금강 | D4 | BM#2 | 1585 | 50 | 1626 | 1535 | 43 | 9200 |  | 1 | 0.2 | 15 |  | 0 | 1571 | 1630 | 1.28 | 0 | 0 | 1 | 20 | 717 | Y |  | 2018-08-30 03:50 | 76 | 1085 | 15 | 23 | 28 | 30 | 31 | 31 | 31 | 31 | 30 | 29 | 28 | 27 | 25 | 25 | 28 | 31 | 25 | 31 | -0.15 | Y | 39.98 | Y | -0.4 | [7 empty] | N | N | N | N | 150 | 0.49 | 61 | 95648 | 99870 | 140 | 15400 | 8 | 1 | 30 | 2018-08-30 03:57 | 1571 | 116 |  | 22 | [16 empty] | 95.65 | 100 | 0 | 0 | 0 |  | 650 | 1100 | 선택 | 해제 | 0 | 0 | 0 |  | 650 | 1100 | 선택 | 해제 | 해제 | 미정 | 미정 | 미정 | 미정 |  | 미정 | RB135.00 | C
A47666 | 2018-08-29 | 1 | C |  | 7 | A | AE1055LS | 탄소강 | G-AE1055LS | BM#1 | 1592 | 45 | 1591 | 1518 | 36 | 5900 |  | 3 | 0.34 | 25 |  | -1.24 | 1553 | 1591 | 0 | 12.21 |  | 21 | 4 | 67 | Y |  | 2018-08-30 04:28 | 69 | 1090 | 23 | 28 | 32 | 34 | 34 | 35 | 34 | 34 | 33 | 32 | 32 | 31 | 30 | 30 | 32 | 35 | 30 | 34 | -0.14 | Y | 34.98 | Y | -0.2 | [7 empty] | Y | Y | Y | Y | 230 | 0.47 | 61 | 101508 | 92040 | 7120 | 15400 | 5 | 2 |  | 2018-08-30 04:34 | 1553 | 108 |  | 22 |  | *전공정요청 감속주입 정속유지 미준수 | [14 empty] | 101.86 | 100 | 0 | 0 | 0 |  | 400 |  | 선택 | 해제 | 0 | 0 | 0 |  | 400 |  | 선택 | 해제 | 해제 | 미정 | 미정 | 선택 | 미정 |  | 미정 | BT180180 | H
B47558 | 2018-08-29 | 2 | D |  | 8 | A | SCM440J | 합금강 | D4 | BM#2 | 1610 | 42 | 1616 | 1547 | 32 | 6400 |  | 1 | 0.19 | 15 |  | 0 | 1613 | 1613 | 1.05 | 0 | 0 | 22 | 35 | 57 | Y |  | 2018-08-30 04:42 | 118 | 1084 | 23 | 28 | 32 | 33 | 34 | 34 | 33 | 33 | 32 | 31 | 29 | 28 | 27 | 27 | 31 | 34 | 27 | 33 | -0.18 | Y | 39.98 | Y | -0.2 | [7 empty] | N | N | N | N | 140 | 0.49 | 61 | 99692 | 97480 | 2240 | 14200 | 8 | 1 | 30 | 2018-08-30 05:08 | 1574 | 117 |  | 34 | [16 empty] | 99.69 | 100 | 0 | 0 | 0 |  | 650 | 1100 | 선택 | 해제 | 0 | 0 | 0 |  | 650 | 1100 | 선택 | 해제 | 해제 | 미정 | 미정 | 미정 | 미정 |  | 미정 | RB105.00 | C
A47667 | 2018-08-29 | 1 | D |  | 8 | A | AE1055LS | 탄소강 | G-AE1055LS | BM#1 | 1584 | 41 | 1588 | 1535 | 33 | 5400 |  | 3 | 0.34 | 25 |  | -1.41 | 1546 | 1588 | 0 | 12.8 |  | 16 | 13 | 76 | Y |  | 2018-08-30 05:34 | 62 | 1090 | 29 | 29 | 30 | 29 | 29 | 28 | 27 | 26 | 25 | 23 | 23 | 22 | 21 | 21 | 26 | 30 | 21 | 29 | -0.16 |  | 54.98 | Y | 0 | [7 empty] | Y | Y | Y | Y | 220 | 0.46 | 65 | 101508 | 95200 | 7110 | 16600 | 5 | 2 |  | 2018-08-30 05:44 | 1546 | 97 |  | 19 |  | *전공정 작업지연, 감속주입(정속유지강종) | [14 empty] | 98.74 | 100 | 0 | 0 | 0 |  | 400 |  | 선택 | 해제 | 0 | 0 | 0 |  | 400 |  | 선택 | 해제 | 해제 | 미정 | 미정 | 선택 | 미정 |  | 미정 | BT180180 | H
B47559 | 2018-08-29 | 2 | D | 잔강최소화전 | 9 | A | SCM440J | 합금강 | D4 | BM#2 | 1596 | 44 | 1627 | 1537 | 35 | 7200 |  | 1 | 0.19 | 18 |  | -2.14 | 1571 | 1622 | 1.48 | 0 | 0 | 33 | 17 | 59 | Y |  | 2018-08-30 06:00 | 76 | 1074 | 28 | 33 | 36 | 38 | 37 | 37 | 36 | 34 | 33 | 32 | 31 | 29 |  | 29 | 34 | 38 | 29 | 0 | -0.22 | Y | 40 | Y | -0.4 | [7 empty] | N | N | N | N | 130 | 0.49 | 59 | 102116 | 98390 | 80 | 3000 | 8 | 1 | 40 | 2018-08-30 06:11 | 1571 | 120 |  | 21 |  | * STR#2기 매뉴얼 전환후 스토퍼 컨트롤 되지않아 정상램핑 다운못하고 캐스팅 스피드 STOP없이 연속주입 함.-TAIL 4300mm 절단. | [14 empty] | 104.2 | 100 | 0 | 3550 | 0 |  | 650 | 1100 | 선택 | 해제 | 0 | 4350 | 0 |  | 650 | 1100 | 선택 | 해제 | 해제 | 미정 | 미정 | 미정 | 미정 |  | 미정 | RB115.00 | C
A47668 | 2018-08-29 | 1 | D |  | 9 | A | AE1055LS | 탄소강 | G-AE1055LS | BM#1 | 1578 | 40 | 1598 | 1525 | 32 | 5100 |  | 3 | 0.33 | 25 |  | -1.52 | 1553 | 1598 | 0 | 17.12 |  | 35 | 26 | 72 | Y |  | 2018-08-30 06:41 | 69 | 1098 | 20 | 25 | 30 | 33 | 35 | 35 | 35 | 35 | 34 | 34 | 33 | 33 | 33 | 32 | 32 | 35 | 32 | 35 | -0.07 | Y | 44.98 | Y | -0.2 | [7 empty] | Y | Y | Y | Y | 210 | 0.46 | 65 | 101508 | 96970 | 7030 | 15700 | 5 | 2 |  | 2018-08-30 06:45 | 1553 | 101 |  | 18 |  | *전공정 작업지연, 감속주입(정속유지강종) | [14 empty] | 97.04 | 100 | 0 | 0 | 0 |  | 400 |  | 선택 | 해제 | 0 | 0 | 0 |  | 400 |  | 선택 | 해제 | 해제 | 미정 | 미정 | 선택 | 선택 | 8 | 미정 | BT180180 | H
B47560 | 2018-08-29 | 2 | D | 잔강최소화 | 10 | A | AE4145MD | 합금강 | AE4145M계 | BM#2 | 1607 | 48 | 1645 | 1545 | 40 | 8100 |  | 1 | 0.2 | 20 |  | -1.81 | 1566 | 1632 | 1.5 | 0 | 0 | 31 | 33 | 61 | Y |  | 2018-08-30 07:11 | 78 | 1091 | 29 | 41 | 41 | 41 | 41 | 40 | 40 | 39 | 38 | 37 | 35 |  |  | 35 | 38 | 41 | 35 | 41 | -0.15 |  | 40 | Y | -0.4 |  |  |  | 1.65 |  |  |  | N | N | N | N | 120 | 0.45 | 58 | 93228 | 100060 | 100 | 14800 | 8 | 1 | 10 | 2018-08-30 07:13 | 1566 | 127 |  | 23 | [16 empty] | 94.17 | 100 | 2600 | 0 | 0 |  | 650 | 400 | 선택 | 선택 | 2600 | 0 | 0 |  | 650 | 400 | 선택 | 선택 | 선택 | 미정 | 미정 | 미정 | 선택 | 9 | 미정 | RB146.05 | C
A47669 | 2018-08-30 | 1 | D |  | 10 | A | AE1055LS | 탄소강 | G-AE1055LS | BM#1 | 1595 | 39 | 1601 | 1524 | 30 | 5600 |  | 3 | 0.32 | 25 |  | -1.64 | 1553 | 1601 | 0 | 18.3 |  | 30 | 8 | 71 | Y |  | 2018-08-30 07:34 | 69 | 1089 | 31 | 32 | 32 | 32 | 33 | 32 | 32 | 32 | 31 | 30 | 29 | 29 | 29 | 29 | 31 | 33 | 29 | 32 | -0.1 | Y | 39.98 | Y | 0 | [7 empty] | Y | Y | Y | Y | 200 | 0.46 | 62 | 135344 | 91700 | 7070 | 16500 | 5 | 2 |  | 2018-08-30 07:41 | 1553 | 106 |  | 33 |  | *전공정 작업지연, 감속주입(정속유지강종) *유사강종 연연주 혼탕부 성분확인 ID: 106~108.206~208 | [14 empty] | 136.3 | 100 | 0 | 0 | 0 |  | 400 |  | 선택 | 해제 | 0 | 0 | 0 |  | 400 |  | 선택 | 해제 | 해제 | 미정 | 미정 | 선택 | 미정 |  | 미정 | BT180180 | H
B47561 | 2018-08-30 | 2 | D |  | 11 | A | AE4145MD | 합금강 | AE4145M계 | BM#2 | 1611 | 44 | 1614 | 1556 | 35 | 6900 |  | 1 | 0.19 | 21 |  | -2.07 | 1550 | 1612 | 1.25 | 0 | 0 | 1 | 21 | 64 | Y |  | 2018-08-30 08:18 | 62 | 1087 | 32 | 30 | 30 | 29 | 28 | 26 | 25 | 24 | 23 | 22 | 21 | 19 | 17 | 17 | 25 | 30 | 17 | 0 | -0.27 |  | 49.05 | Y | -0.4 |  |  |  | 1.67 |  |  |  | Y | Y | Y | N | 110 | 0.46 | 64 | 93825 | 97640 | 130 | 15000 | 8 | 1 | 20 | 2018-08-30 08:19 | 1550 | 112 |  | 18 |  | * TEST 방안적용 위드럴 #9~10번 강압하 적용.샘플채취 ID:303,403(500mm) | [14 empty] | 97.23 | 100 | 0 | 0 | 500 |  | 650 | 400 | 선택 | 선택 | 0 | 0 | 500 |  | 650 | 400 | 선택 | 선택 | 선택 | 미정 | 미정 | 미정 | 미정 |  | 미정 | RB177.80 | C
A47670 | 2018-08-30 | 1 | D |  | 11 | A | P-AE1055LS | 탄소강 | G-AE1055LS | BM#1 | 1584 | 39 | 1597 | 1535 | 33 | 5200 |  | 3 | 0.31 | 25 |  | -1.68 | 1548 | 1597 | 0 | 12.12 |  | 21 | 5 | 74 | Y |  | 2018-08-30 08:35 | 63 | 1089 | 28 | 26 | 25 | 25 | 25 | 24 | 24 | 22 | 21 | 20 | 20 | 20 | 19 | 19 | 23 | 25 | 19 | 25 | -0.11 |  | 55 | Y | 0 | [7 empty] | Y | Y | Y | Y | 190 | 0.46 | 66 | 50754 | 97730 | 6990 | 15800 | 5 | 2 |  | 2018-08-30 08:44 | 1548 | 109 |  | 34 |  | *유사강종 연연주 혼탕부 성분확인 ID: 101.201 *전공정 작업지연, 감속주입(정속유지강종) | [14 empty] | 48.18 | 100 | 0 | 0 | 0 |  | 650 |  | 선택 | 해제 | 0 | 0 | 0 |  | 650 |  | 선택 | 해제 | 해제 | 미정 | 미정 | 선택 | 미정 |  | 미정 | BT180180 | H
B47562 | 2018-08-30 | 2 | D |  | 12 | A | AE4145MD | 합금강 | AE4145M계 | BM#2 | 1583 | 41 | 1625 | 1555 | 37 | 7400 |  | 1 | 0.21 | 22 |  | -1.86 | 1559 | 1622 | 3.3 | 0 | 0 | 22 | 36 | 83 | Y |  | 2018-08-30 09:26 | 71 | 1088 | 13 | 26 | 34 | 37 | 38 | 38 | 38 | 37 | 36 | 36 | 34 | 33 | 32 | 31 | 33 | 38 | 31 | 38 | -0.16 | Y | 45.05 | Y | -0.2 |  |  |  | 1.55 |  |  |  | N | Y | Y | N | 100 | 0.46 | 67 | 96543 | 100050 | 970 | 15000 | 8 | 1 | 20 | 2018-08-30 09:27 | 1559 | 117 |  | 17 |  | 샘플채취 ID:303,403(500mm) | [14 empty] | 95.59 | 100 | 0 | 0 | 500 |  | 650 | 400 | 선택 | 선택 | 0 | 0 | 500 |  | 650 | 400 | 선택 | 선택 | 선택 | 미정 | 미정 | 미정 | 미정 |  | 미정 | RB165.10 | C
A47671 | 2018-08-30 | 1 | D |  | 12 | A | P-AE1055LS | 탄소강 | G-AE1055LS | BM#1 | 1576 | 40 | 1599 | 1535 | 31 | 5100 |  | 3 | 0.32 | 25 |  | -1.62 | 1551 | 1599 | 0 | 18.63 |  | 16 | 14 | 60 | Y |  | 2018-08-30 09:38 | 66 | 1089 | 18 | 20 | 22 | 23 | 24 | 24 | 24 | 24 | 23 | 23 | 22 | 22 | 22 | 22 | 22 | 24 | 22 | 24 | -0.04 | Y | 45 | Y | 0 | [7 empty] | Y | Y | Y | Y | 180 | 0.48 | 65 | 101508 | 98370 | 7070 | 15200 | 5 | 2 |  | 2018-08-30 09:45 | 1551 | 114 |  | 39 | [16 empty] | 95.76 | 100 | 0 | 0 | 0 |  | 650 |  | 선택 | 해제 | 0 | 0 | 0 |  | 650 |  | 선택 | 해제 | 해제 | 미정 | 미정 | 선택 | 미정 |  | 미정 | BT180180 | H
B47563 | 2018-08-30 | 2 | D | TUNDISH교체전 | 13 | A | AE4145MD | 합금강 | AE4145M계 | BM#2 | 1588 | 41 | 1625 | 1536 | 36 | 7600 |  | 1 | 0.2 | 23 |  | -2.16 | 1546 | 1623 | 2.05 | 0 | 0 | 33 | 18 | 74 | Y |  | 2018-08-30 10:29 | 58 | 1088 | 29 | 28 | 28 | 28 | 27 | 26 | 25 | 24 | 23 | 22 | 21 | 19 | 18 | 18 | 24 | 28 | 18 | 28 | -0.2 |  | 50.02 | Y | -0.2 |  |  |  | 1.44 |  |  |  | N | N | N | N | 150 | 0.46 | 64 | 89696 | 97890 | -890 | 2000 | 13 | 1 | 20 | 2018-08-30 10:33 | 1546 | 122 |  | 23 |  |  | C2B1794EB86849CEB60FC215345209EA | 7737C77D4A1441B89E77B6D9C43343EE | 00A4A8830061471BA316B6E793E6EB6D | [11 empty] | 92.47 | 100 | 0 | 2770 | 0 |  | 650 | 400 | 선택 | 선택 | 0 | 3670 | 0 |  | 650 | 400 | 선택 | 선택 | 선택 | 미정 | 미정 | 미정 | 미정 |  | 미정 | RB101.60 | C
A47672 | 2018-08-30 | 1 | D |  | 13 | A | P-AE1055LS | 탄소강 | G-AE1055LS | BM#1 | 1577 | 44 | 1595 | 1528 | 32 | 5200 |  | 3 | 0.32 | 25 |  | -1.36 | 1555 | 1595 | 0 | 15.29 |  | 35 | 27 | 56 | Y |  | 2018-08-30 10:47 | 70 | 1090 | 21 | 25 | 26 | 28 | 30 | 31 | 31 | 31 | 31 | 31 | 31 | 31 | 31 | 31 | 29 | 31 | 31 | 31 | 0 |  | 35.02 | Y | 0 | [7 empty] | Y | Y | Y | Y | 230 | 0.48 | 61 | 101508 | 95440 | 7060 | 16400 | 5 | 2 |  | 2018-08-30 10:56 | 1555 | 114 |  | 37 | [16 empty] | 98.52 | 100 | 0 | 0 | 0 |  | 650 |  | 선택 | 해제 | 0 | 0 | 0 |  | 650 |  | 선택 | 해제 | 해제 | 미정 | 미정 | 선택 | 미정 |  | 미정 | BT180180 | H
B47564 | 2018-08-30 | 2 | D | TUNDISH교체 | 1 | A | AE15B35C | 합금강 | 보론강 | BM#2 | 1592 | 47 | 1684 | 1525 | 40 | 8700 |  | 1 | 0.21 | 20 |  | -2.3 | 1587 | 1664 | 1.34 | 0 | 0 | 31 | 34 | 63 | Y |  | 2018-08-30 11:39 | 89 | 1089 | -460 | -162 | 28 | 28 | 24 | 19 | 27 | 29 | 33 | 33 | 35 | 35 | 35 | 36 | 26 | 36 | 36 | 35 | 0.05 |  | 5 | Y | 0 |  | 3.24 | 3.24 | 2.2 |  |  |  | N | N | N | N | 150 | 0.43 | 62 | 95918 | 94040 | 2960 | 15800 | 14 | 2 | 10 | 2018-08-30 11:40 | 1587 | 146 |  | 44 |  | * T/D FLUX 용탕부: 120 KG / 유탕부: 15KG 투입 *10분 수소측정값 3PPM 초과로 2회 측정.(1차:3.24PPM2차:3.46PPM) *첫 HEAT 수소측정 기준초과(10분)이상공정 등록 및 생관통보. *탄화왕겨200kg투입 | [14 empty] | 98.88 | 100 | 700 | 0 | 0 |  | 300 | 400 | 선택 | 선택 | 700 | 0 | 0 |  | 300 | 400 | 선택 | 선택 | 해제 | 미정 | 미정 | 미정 | 미정 |  | 미정 | RB105.00 | C
A47673 | 2018-08-30 | 1 | D |  | 14 | A | P-AE1055LS | 탄소강 | G-AE1055LS | BM#1 | 1558 | 42 | 1595 | 1521 | 37 | 5900 |  | 3 | 0.32 | 25 |  | -1.79 | 1542 | 1595 | 0 | 15.91 |  | 30 | 9 | 61 | Y |  | 2018-08-30 12:01 | 57 | 1089 | 30 | 28 | 26 | 25 | 25 | 23 | 22 | 22 | 21 | 20 | 19 | 19 | 18 | 18 | 23 | 26 | 18 | 0 | -0.16 |  | 50 | Y | -0.2 | [7 empty] | Y | Y | Y | Y | 220 | 0.48 | 61 | 84590 | 93270 | 7040 | 15800 | 5 | 2 |  | 2018-08-30 12:09 | 1542 | 109 |  | 25 | [16 empty] | 83.88 | 100 | 0 | 0 | 0 |  | 650 |  | 선택 | 해제 | 0 | 0 | 0 |  | 650 |  | 선택 | 해제 | 해제 | 미정 | 미정 | 선택 | 미정 |  | 미정 | BT180180 | H
B47565 | 2018-08-30 | 2 | B |  | 2 | A | AE15B35C | 합금강 | 보론강 | BM#2 | 1578 | 40 | 1635 | 1536 | 34 | 7200 |  | 1 | 0.23 | 16 |  | -2.33 | 1571 | 1632 | 1.09 | 0 | 0 | 1 | 22 | 66 | Y |  | 2018-08-30 12:54 | 73 | 1088 | 35 | 32 | 32 | 33 | 33 | 33 | 32 | 32 | 31 | 30 | 28 | 26 | 25 | 25 | 31 | 33 | 25 | 33 | -0.18 | Y | 45 | Y | -0.2 | [7 empty] | N | N | N | N | 140 | 0.49 | 60 | 101093 | 96090 | 1040 | 15800 | 14 | 2 | 20 | 2018-08-30 13:00 | 1571 | 133 |  | 33 | [16 empty] | 104.22 | 100 | 0 | 0 | 0 |  | 300 | 400 | 선택 | 선택 | 0 | 0 | 0 |  | 300 | 400 | 선택 | 선택 | 해제 | 미정 | 미정 | 미정 | 미정 |  | 미정 | RB120.00 | C
A47674 | 2018-08-30 | 1 | B |  | 15 | A | P-AE1055LS | 탄소강 | G-AE1055LS | BM#1 | 1572 | 40 | 1602 | 1535 | 33 | 5200 |  | 3 | 0.32 | 25 |  | -1.58 | 1555 | 1602 | 0 | 18.41 |  | 21 | 6 | 59 | Y |  | 2018-08-30 13:01 | 70 | 1089 | 17 | 22 | 26 | 29 | 31 | 31 | 31 | 30 | 30 | 30 | 29 | 29 | 29 | 29 | 28 | 31 | 29 | 31 | -0.05 | Y | 40 | Y | 0 | [7 empty] | Y | Y | Y | Y | 210 | 0.48 | 60 | 101508 | 93450 | 6990 | 14700 | 5 | 2 |  | 2018-08-30 13:10 | 1555 | 103 |  | 27 | [16 empty] | 101.05 | 100 | 0 | 0 | 0 |  | 650 |  | 선택 | 해제 | 0 | 0 | 0 |  | 650 |  | 선택 | 해제 | 해제 | 미정 | 미정 | 선택 | 미정 |  | 미정 | BT180180 | H
B47566 | 2018-08-30 | 2 | B |  | 3 | A | AE15B35C | 합금강 | 보론강 | BM#2 | 1602 | 39 | 1624 | 1526 | 32 | 6800 |  | 1 | 0.22 | 16 |  | -2.51 | 1561 | 1621 | 1.17 | 0 | 0 | 22 | 37 | 66 | Y |  | 2018-08-30 13:56 | 63 | 1089 | 23 | 23 | 23 | 25 | 25 | 24 | 23 | 23 | 22 | 21 | 20 | 18 |  | 18 | 23 | 25 | 18 | 23 | -0.18 | Y | 39.98 | Y | -0.4 | [7 empty] | N | N | N | N | 130 | 0.49 | 59 | 94259 | 95350 | 30 | 14500 | 14 | 2 | 30 | 2018-08-30 14:08 | 1561 | 119 |  | 34 | [16 empty] | 99.17 | 100 | 0 | 0 | 0 |  | 300 | 400 | 선택 | 선택 | 0 | 0 | 0 |  | 300 | 400 | 선택 | 선택 | 해제 | 미정 | 미정 | 미정 | 미정 |  | 미정 | RB120.00 | C
A47675 | 2018-08-30 | 1 | B |  | 16 | A | P-AE1055LS | 탄소강 | G-AE1055LS | BM#1 | 1595 | 40 | 1603 | 1533 | 34 | 5200 |  | 3 | 0.35 | 25 |  | -1.57 | 1556 | 1603 | 0 | 18.95 |  | 16 | 15 | 57 | Y |  | 2018-08-30 14:14 | 71 | 1089 | 29 | 29 | 34 | 37 | 38 | 38 | 37 | 37 | 36 | 36 | 35 | 34 | 34 | 34 | 35 | 38 | 34 | 37 | -0.09 | Y | 45 | Y | 0 | [7 empty] | Y | Y | Y | Y | 200 | 0.46 | 67 | 101508 | 95500 | 6210 | 16000 | 5 | 2 |  | 2018-08-30 14:22 | 1556 | 91 |  | 16 |  | *전공정요청 감속주입 정속유지 미준수 | [14 empty] | 98.98 | 100 | 0 | 0 | 0 |  | 650 |  | 선택 | 해제 | 0 | 0 | 0 |  | 650 |  | 선택 | 해제 | 해제 | 미정 | 미정 | 선택 | 선택 | 7 | 미정 | BT180180 | H
B47567 | 2018-08-30 | 2 | B |  | 4 | A | AE15B35C | 합금강 | 보론강 | BM#2 | 1599 | 41 | 1624 | 1517 | 34 | 7200 |  | 1 | 0.23 | 15 |  | -2.39 | 1561 | 1615 | 1.66 | 0 | 0 | 33 | 19 | 77 | Y |  | 2018-08-30 15:12 | 63 | 1082 | 15 | 19 | 22 | 24 | 25 | 24 | 23 | 22 | 21 | 20 | 19 | 17 | 15 | 15 | 21 | 25 | 15 | 0 | -0.25 | Y | 40 | Y | -0.4 | [7 empty] | N | N | N | N | 120 | 0.49 | 61 | 97838 | 99210 | 380 | 15500 | 14 | 2 | 50 | 2018-08-30 15:17 | 1561 | 115 |  | 20 | [16 empty] | 98.38 | 100 | 0 | 0 | 0 |  | 300 | 400 | 선택 | 선택 | 0 | 0 | 0 |  | 300 | 400 | 선택 | 선택 | 해제 | 미정 | 미정 | 미정 | 미정 |  | 미정 | RB120.00 | C
A47676 | 2018-08-30 | 1 | B |  | 17 | A | P-AE1055LS | 탄소강 | G-AE1055LS | BM#1 | 1584 | 42 | 1596 | 1532 | 29 | 5000 |  | 3 | 0.32 | 25 |  | -1.46 | 1551 | 1596 | 0 | 21.2 |  | 35 | 28 | 73 | Y |  | 2018-08-30 15:27 | 66 | 1093 | 32 | 37 | 39 | 40 | 40 | 41 | 40 | 39 | 39 | 38 | 38 | 38 | 37 | 37 | 38 | 41 | 37 | 40 | -0.11 | Y | 35.02 | Y | -0.2 | [7 empty] | Y | Y | Y | Y | 190 | 0.45 | 64 | 84590 | 94800 | 6570 | 16500 | 5 | 2 |  | 2018-08-30 15:33 | 1551 | 98 |  | 11 |  | *전공정요청 감속주입 정속유지 미준수 | [14 empty] | 83.09 | 100 | 0 | 0 | 0 |  | 650 |  | 선택 | 해제 | 0 | 0 | 0 |  | 650 |  | 선택 | 해제 | 해제 | 미정 | 미정 | 선택 | 미정 |  | 미정 | BT180180 | H
B47568 | 2018-08-30 | 2 | B |  | 5 | A | AE15B35C | 합금강 | 보론강 | BM#2 | 1636 | 45 | 1637 | 1524 | 34 | 7300 |  | 1 | 0.23 | 16 |  | -2.17 | 1564 | 1621 | 1.84 | 0 | 0 | 31 | 35 | 50 | Y |  | 2018-08-30 16:12 | 66 | 1082 | 13 | 20 | 27 | 32 | 33 | 33 | 33 | 32 | 32 | 30 | 29 | 27 | 26 | 26 | 28 | 33 | 26 | 33 | -0.17 | Y | 40.02 | Y | -0.2 | [7 empty] | N | N | N | N | 110 | 0.49 | 62 | 92763 | 100810 | 50 | 14200 | 14 | 2 | 10 | 2018-08-30 16:12 | 1564 | 114 |  | 23 | [16 empty] | 87.76 | 100 | 0 | 0 | 0 |  | 300 | 400 | 선택 | 선택 | 0 | 0 | 0 |  | 300 | 400 | 선택 | 선택 | 해제 | 미정 | 미정 | 미정 | 미정 |  | 미정 | RB120.00 | H
A47677 | 2018-08-30 | 1 | B |  | 18 | B | P-AE1055LS | 탄소강 | G-AE1055LS | BM#1 | 1587 | 40 | 1605 | 1530 | 33 | 5600 |  | 3 | 0.33 | 25 |  | -1.35 | 1554 | 1594 | 0 | 18.48 |  | 30 | 10 | 70 | Y |  | 2018-08-30 16:33 | 69 | 1093 | 35 | 37 | 38 | 39 | 38 | 38 | 37 | 35 | 34 | 33 | 32 | 32 | 31 | 30 | 35 | 39 | 30 | 38 | -0.16 | Y | 55 | Y | -0.2 | [7 empty] | Y | Y | Y | Y | 180 | 0.4 | 73 | 101508 | 93200 | 7000 | 16200 | 5 | 2 |  | 2018-08-30 16:39 | 1554 | 92 |  | 12 |  | *전공정요청 HEAT평균 10%이상 감속주입ID:101~106.201~206 | [14 empty] | 101.31 | 100 | 0 | 0 | 0 |  | 650 |  | 선택 | 해제 | 0 | 0 | 0 |  | 650 |  | 선택 | 해제 | 해제 | 미정 | 미정 | 선택 | 미정 |  | 미정 | BT180180 | H
B47569 | 2018-08-30 | 2 | B |  | 6 | A | AE15B35C | 합금강 | 보론강 | BM#2 | 1606 | 36 | 1624 | 1557 | 28 | 5900 |  | 1 | 0.21 | 16 |  | -2.4 | 1566 | 1622 | 1.43 | 0 | 0 | 1 | 23 | 56 | Y |  | 2018-08-30 17:25 | 68 | 1087 | 22 | 29 | 32 | 34 | 35 | 35 | 34 | 33 | 32 | 31 | 30 | 29 | 27 | 27 | 31 | 35 | 27 | 0 | -0.2 | Y | 40 | Y | -0.4 | [7 empty] | N | N | N | N | 100 | 0.49 | 61 | 101196 | 99660 | 60 | 15600 | 14 | 2 | 40 | 2018-08-30 17:32 | 1566 | 93 |  | 16 | [16 empty] | 101.6 | 100 | 0 | 0 | 0 |  | 300 | 400 | 선택 | 선택 | 0 | 0 | 0 |  | 300 | 400 | 선택 | 선택 | 해제 | 미정 | 미정 | 미정 | 미정 |  | 미정 | RB120.00 | C
A47678 | 2018-08-30 | 1 | B |  | 19 | A | P-AE1055LS | 탄소강 | G-AE1055LS | BM#1 | 1586 | 40 | 1598 | 1527 | 35 | 5100 |  | 3 | 0.32 | 25 |  | -1.65 | 1549 | 1598 | 0 | 19.14 |  | 21 | 7 | 81 | Y |  | 2018-08-30 17:31 | 64 | 1083 | 28 | 29 | 29 | 29 | 28 | 28 | 27 | 27 | 26 | 26 | 25 | 25 | 24 | 23 | 27 | 29 | 23 | 29 | -0.11 |  | 55.02 | Y | -0.2 | [7 empty] | Y | Y | Y | Y | 230 | 0.45 | 66 | 101508 | 97150 | 6990 | 16000 | 5 | 2 |  | 2018-08-30 17:38 | 1549 | 100 |  | 27 |  | *전공정요청 감속주입 정속유지 미준수 | [14 empty] | 97.46 | 100 | 0 | 0 | 0 |  | 650 |  | 선택 | 해제 | 0 | 0 | 0 |  | 650 |  | 선택 | 해제 | 해제 | 미정 | 미정 | 선택 | 미정 |  | 미정 | BT180180 | H
B47570 | 2018-08-30 | 2 | B |  | 7 | A | AE15B35C | 합금강 | 보론강 | BM#2 | 1599 | 39 | 1625 | 1545 | 27 | 6000 |  | 1 | 0.22 | 16 |  | -2.21 | 1564 | 1614 | 1.94 | 0 | 0 | 22 | 38 | 71 | Y |  | 2018-08-30 18:26 | 66 | 1073 | 25 | 27 | 30 | 32 | 33 | 32 | 31 | 31 | 29 | 28 | 27 | 26 | 24 | 24 | 29 | 33 | 24 | 0 | -0.23 | Y | 39.98 | Y | -0.4 | [7 empty] | N | N | N | N | 150 | 0.49 | 62 | 101196 | 99420 | 270 | 15500 | 14 | 2 | 10 | 2018-08-30 18:27 | 1564 | 94 |  | 19 | [16 empty] | 101.6 | 91.67 | 0 | 0 | 0 |  | 300 | 400 | 선택 | 선택 | 0 | 0 | 0 |  | 300 | 400 | 선택 | 선택 | 해제 | 미정 | 미정 | 미정 | 미정 |  | 미정 | RB120.00 | H
A47679 | 2018-08-30 | 1 | B | TUNDISH교체전 | 20 | A | P-AE1055LS | 탄소강 | G-AE1055LS | BM#1 | 1640 | 41 | 1586 | 1550 | 27 | 3800 |  | 3 | 0.32 | 25 |  | -1.51 | 1541 | 1586 | 0 | 15.82 |  | 16 | 16 | 73 | Y |  | 2018-08-30 18:41 | 56 | 1087 | 22 | 24 | 23 | 24 | 24 | 24 | 23 | 22 | 22 | 21 | 20 | 20 |  | 20 | 22 | 24 | 20 | 24 | -0.1 | Y | 40 | Y | 0 | [7 empty] | Y | Y | Y | M | 220 | 0.48 | 69 | 92100 | 98650 | 7000 | 2000 | 5 | 2 |  | 2018-08-30 18:48 | 1541 | 98 |  | 25 |  |  | A6915C363CBB4008A64B4498BA17DEE8 | D65A588F52ED41149F7C2CAE0DBE299E | 9AFC80D8A21B44B2A021513190796BA5 | [11 empty] | 87.17 | 100 | 0 | 3500 | 0 |  | 650 |  | 선택 | 해제 | 0 | 3500 | 0 |  | 650 |  | 선택 | 해제 | 해제 | 미정 | 미정 | 선택 | 미정 |  | 미정 | BT180180 | H
B47571 | 2018-08-30 | 2 | B | TUNDISH교체전 | 8 | A | AE15B35C | 합금강 | 보론강 | BM#2 | 1609 | 39 | 1624 | 1557 | 29 | 6000 |  | 1 | 0.21 | 15 |  | -2.47 | 1558 | 1615 | 2.12 | 0 | 0 | 33 | 20 | 70 | Y |  | 2018-08-30 19:30 | 60 | 1081 | 22 | 24 | 26 | 27 | 26 | 26 | 25 | 24 | 23 | 22 | 20 | 19 | 17 | 17 | 24 | 27 | 17 | 26 | -0.22 | Y | 44.98 | Y | -0.4 | [7 empty] | N | N | N | N | 140 | 0.48 | 62 | 90632 | 98000 | -250 | 2000 | 14 | 2 | 20 | 2018-08-30 19:38 | 1558 | 98 |  | 19 |  | * 주입말기 전공정 작업지연 감속주입 | E1857F51E7684D879E60BC51E30ADD62 | C6FE5067387D4A0D93C2F94601B63568 | C45474E9EF634E8494687609811CD495 | [11 empty] | 92.72 | 75 | 0 | 2500 | 0 |  | 300 | 400 | 선택 | 선택 | 0 | 2600 | 0 |  | 300 | 400 | 선택 | 선택 | 해제 | 미정 | 미정 | 미정 | 미정 |  | 미정 | RB120.00 | H
A47680 | 2018-08-30 | 1 | B | TUNDISH교체 | 1 | A | STB2 | 베어링강 | STB (SF) | BM#1 | 1606 | 42 | 1597 | 1538 | 37 | 6300 |  | 3 | 0.35 | 27 |  | -1.44 | 1545 | 1590 | 15.91 | 0 |  | 35 | 29 | 88 | Y |  | 2018-08-30 20:06 | 89 | 1072 | 32 | 38 | 34 | 38 | 42 | 44 | 46 | 47 | 48 | 48 | 48 | 49 |  | 49 | 43 | 49 | 49 | 48 | 0 |  |  | Y | 0.2 |  | 2.12 | 2.05 |  |  |  |  | Y | N | N | M | 230 | 0.46 | 62 | 101508 | 98300 | 6990 | 16000 | 16 | 1 |  | 2018-08-30 20:13 | 1545 | 115 |  | 27 |  | *T/D플럭스 유15 용275KG *탄화왕겨200KG투입 | [14 empty] | 96.4 | 100 | 1500 | 0 | 0 |  | 650 |  | 선택 | 해제 | 1500 | 0 | 0 |  | 650 |  | 선택 | 해제 | 선택 | 미정 | 미정 | 선택 | 미정 |  | 미정 | BT180180 | H
B47572 | 2018-08-30 | 2 | C | TUNDISH교체 | 1 | A | LF2M2 | 탄소강 | C1 | BM#2 | 1595 | 46 | 1676 | 1575 | 38 | 8000 |  | 1 | 0.2 | 20 |  | 0 | 1599 | 1667 | 2.18 | 0 | 0 | 31 | 36 | 67 | Y |  | 2018-08-30 20:50 | 86 | 1094 | -357 | -149 | 20 | 20 | 19 | 26 | 30 | 31 | 33 | 34 | 35 | 34 | 35 | 35 | 25 | 35 | 34 | 0 | -0.2 |  | 5 | Y | 0.2 |  | 3.36 | 3.36 | 1.89 |  |  |  | N | N | N | N | 150 | 0.5 | 58 | 93335 | 100090 | 2810 | 15300 | 12 | 1 | 10 | 2018-08-30 20:49 | 1599 | 125 |  | 29 |  | * T/D 용강량 실측:1150mm / 18.2 TON * T/D FLUX 용탕부: 120 KG / 유탕부: 15KG 투입 * 슬리브 롱노즐( Y자형 ) 사용 * 탄화왕겨 200KG투입 * 첫 수소 기준값 초과로 이상공정 등록 생관통보 | [14 empty] | 90.7 | 72.73 | 700 | 0 | 0 |  | 450 | 300 | 선택 | 선택 | 700 | 0 | 0 |  | 450 | 300 | 선택 | 선택 | 해제 | 미정 | 미정 | 미정 | 미정 |  | 미정 | BM510510 | C
A47681 | 2018-08-30 | 1 | C |  | 2 | A | STB2 | 베어링강 | STB (SF) | BM#1 | 1586 | 43 | 1564 | 1530 | 38 | 6200 |  | 3 | 0.34 | 28 |  | -1.21 | 1526 | 1565 | 17.12 | 0 |  | 30 | 11 | 83 | Y |  | 2018-08-30 21:01 | 70 | 1085 | 48 | 40 | 36 | 34 | 33 | 32 | 31 | 31 | 30 | 30 | 29 | 28 | 28 | 28 | 33 | 36 | 28 | 0 | -0.16 |  | 50 | Y | 0 |  |  |  | 1.43 |  |  |  | Y | Y | Y | Y | 220 | 0.48 | 65 | 84590 | 99200 | 6950 | 15100 | 16 | 1 |  | 2018-08-30 21:09 | 1526 | 120 |  | 36 |  | *STR#2 LOOP#6 스프레이 과냉되어 비수량 줄임 | [14 empty] | 79.65 | 100 | 0 | 0 | 0 |  | 650 |  | 선택 | 해제 | 0 | 0 | 0 |  | 650 |  | 선택 | 해제 | 선택 | 미정 | 미정 | 선택 | 미정 |  | 미정 | BT180180 | H
B47573 | 2018-08-30 | 2 | C |  | 2 | A | LF2M2 | 탄소강 | C1 | BM#2 | 1616 | 40 | 1647 | 1556 | 29 | 6400 |  | 1 | 0.22 | 19 |  | 0 | 1572 | 1640 | 3.37 | 0 | 0 | 1 | 24 | 73 | Y |  | 2018-08-30 21:51 | 59 | 1092 | 32 | 30 | 29 | 29 | 29 | 28 | 26 | 26 | 25 | 24 | 23 | 20 |  | 20 | 27 | 29 | 20 | 29 | -0.2 |  | 45.03 | Y | -0.6 | [7 empty] | N | N | N | N | 140 | 0.52 | 55 | 93335 | 96090 | 80 | 14800 | 12 | 1 | 20 | 2018-08-30 22:03 | 1572 | 120 |  | 29 | [16 empty] | 98.25 | 72.73 | 0 | 0 | 0 |  | 450 | 300 | 선택 | 선택 | 0 | 0 | 0 |  | 450 | 300 | 선택 | 선택 | 해제 | 미정 | 미정 | 미정 | 미정 |  | 미정 | BM510510 | C
A47682 | 2018-08-30 | 1 | C |  | 3 | A | STB2 | 베어링강 | STB (SF) | BM#1 | 1597 | 44 | 1571 | 1530 | 37 | 6100 |  | 3 | 0.36 | 28 |  | -1.26 | 1522 | 1563 | 18.21 | 0 |  | 21 | 8 | 84 | Y |  | 2018-08-30 22:08 | 66 | 1089 | 27 | 28 | 28 | 29 | 29 | 29 | 28 | 28 | 27 | 27 | 26 | 25 |  | 25 | 28 | 29 | 25 | 29 | -0.1 | Y | 40 | Y | -0.2 |  |  |  | 1.46 |  |  |  | Y | Y | Y | Y | 210 | 0.48 | 58 | 84590 | 90950 | 6500 | 16300 | 16 | 1 |  | 2018-08-30 22:16 | 1522 | 124 |  | 36 |  | 〃 | [14 empty] | 86.36 | 100 | 0 | 0 | 0 |  | 650 |  | 선택 | 해제 | 0 | 0 | 0 |  | 650 |  | 선택 | 해제 | 선택 | 미정 | 미정 | 선택 | 미정 |  | 미정 | BT180180 | H
B47574 | 2018-08-30 | 2 | C |  | 3 | A | LF2M2 | 탄소강 | C1 | BM#2 | 1614 | 47 | 1645 | 1517 | 39 | 8500 |  | 1 | 0.2 | 19 |  | 0 | 1583 | 1641 | 1.2 | 0 | 0 | 22 | 39 | 68 | Y |  | 2018-08-30 22:59 | 70 | 1080 | 18 | 27 | 33 | 36 | 36 | 37 | 36 | 35 | 34 | 33 | 32 | 31 | 28 | 28 | 32 | 37 | 28 | 36 | -0.26 | Y | 35.03 | Y | -0.6 | [7 empty] | N | N | N | N | 130 | 0.48 | 61 | 93335 | 96200 | 120 | 15100 | 12 | 1 | 30 | 2018-08-30 23:07 | 1583 | 117 |  | 19 |  | *전공정 작업지연 감속주입 | [14 empty] | 98.25 | 72.73 | 0 | 0 | 0 |  | 450 | 300 | 선택 | 선택 | 0 | 0 | 0 |  | 450 | 300 | 선택 | 선택 | 해제 | 미정 | 미정 | 미정 | 미정 |  | 미정 | BM510510 | C
A47683 | 2018-08-30 | 1 | C |  | 4 | A | STB2 | 베어링강 | STB (SF) | BM#1 | 1607 | 46 | 1562 | 1542 | 33 | 5600 |  | 3 | 0.35 | 28 |  | -1.17 | 1524 | 1562 | 17.1 | 0 |  | 16 | 17 | 69 | Y |  | 2018-08-30 23:11 | 68 | 1074 | 25 | 27 | 31 | 32 | 33 | 33 | 33 | 32 | 31 | 31 | 30 | 30 | 29 | 28 | 30 | 33 | 28 | 33 | -0.11 | Y | 45 | Y | -0.2 |  |  |  | 1.29 |  |  |  | Y | Y | Y | Y | 200 | 0.48 | 68 | 101508 | 100100 | 7000 | 15400 | 16 | 1 |  | 2018-08-30 23:18 | 1524 | 118 |  | 31 |  | *STR#2 LOOP#6 STR#1 LOOP#5 SPRAY과냉되어 비수량 줄임 | [14 empty] | 94.78 | 100 | 0 | 0 | 0 |  | 650 |  | 선택 | 해제 | 0 | 0 | 0 |  | 650 |  | 선택 | 해제 | 선택 | 미정 | 미정 | 선택 | 미정 |  | 미정 | BT180180 | H
B47575 | 2018-08-30 | 2 | C |  | 4 | A | LF2M2 | 탄소강 | C1 | BM#2 | 1583 | 40 | 1647 | 1534 | 34 | 7400 |  | 1 | 0.21 | 18 |  | 0 | 1574 | 1638 | 1.33 | 0 | 0 | 33 | 21 | 74 | Y |  | 2018-08-30 23:57 | 61 | 1091 | 25 | 26 | 27 | 27 | 27 | 27 | 26 | 25 | 24 | 23 | 22 | 20 | 19 | 19 | 25 | 27 | 19 | 27 | -0.16 |  | 50 | Y | -0.2 | [7 empty] | N | N | N | N | 120 | 0.47 | 63 | 93335 | 97610 | 480 | 97610 | 12 | 1 | 40 | 2018-08-31 00:11 | 1574 | 115 |  | 25 |  | *전공정 작업지연 감속주입 | [14 empty] | 95.24 | 72.73 | 0 | 0 | 0 |  | 450 | 300 | 선택 | 선택 | 0 | 0 | 0 |  | 450 | 300 | 선택 | 선택 | 해제 | 미정 | 미정 | 미정 | 미정 |  | 미정 | BT180180 | C
A47684 | 2018-08-30 | 1 | C |  | 5 | A | STB2 | 베어링강 | STB (SF) | BM#1 | 1572 | 42 | 1558 | 1541 | 35 | 6100 |  | 3 | 0.35 | 28 |  | -1.22 | 1518 | 1558 | 16.44 | 0 |  | 35 | 30 | 49 | Y |  | 2018-08-31 00:25 | 62 | 1083 | 27 | 30 | 31 | 32 | 33 | 32 | 32 | 31 | 31 | 30 | 30 | 29 | 29 | 28 | 30 | 33 | 28 | 32 | -0.11 | Y | 44.98 | Y | -0.2 |  |  |  | 1.21 |  |  |  | Y | Y | Y | Y | 190 | 0.48 | 68 | 101508 | 106400 | 7000 | 16100 | 16 | 1 |  | 2018-08-31 00:32 | 1518 | 111 |  | 25 |  | *STR#2 LOOP#6 STR#1 LOOP#5 SPRAY과냉되어 비수량 줄임 | [14 empty] | 89.51 | 100 | 0 | 0 | 0 |  | 650 |  | 선택 | 해제 | 0 | 0 | 0 |  | 650 |  | 선택 | 해제 | 선택 | 미정 | 미정 | 선택 | 미정 |  | 미정 | BT180180 | H
B47576 | 2018-08-30 | 2 | C |  | 5 | A | LF2M2 | 탄소강 | C1 | BM#2 | 1604 | 39 | 1636 | 1555 | 31 | 6600 |  | 1 | 0.19 | 18 |  | 0 | 1574 | 1640 | 1.25 | 0 | 0 | 31 | 37 | 48 | Y |  | 2018-08-31 01:05 | 61 | 1093 | 15 | 19 | 22 | 25 | 27 | 28 | 27 | 27 | 26 | 25 | 24 | 22 | 21 | 19 | 23 | 28 | 19 | 27 | -0.22 | Y | 40 | Y | -0.4 | [7 empty] | N | N | N | N | 110 | 0.45 | 69 | 101820 | 100740 | 1370 | 15200 | 12 | 1 | 10 | 2018-08-31 01:17 | 1574 | 116 |  | 22 |  | *전공정 작업지연 감속주입 | [14 empty] | 99.82 | 75 | 0 | 0 | 0 |  | 450 | 300 | 선택 | 선택 | 0 | 0 | 0 |  | 450 | 300 | 선택 | 선택 | 해제 | 미정 | 해제 | 미정 | 미정 |  | 미정 | BM510510 | C
A47685 | 2018-08-30 | 1 | C |  | 6 | A | STB2 | 베어링강 | STB (SF) | BM#1 | 1564 | 41 | 1563 | 1540 | 34 | 5900 |  | 3 | 0.33 | 28 |  | -1.14 | 1526 | 1563 | 16.98 | 0 |  | 30 | 12 | 58 | Y |  | 2018-08-31 01:24 | 70 | 1091 | 27 | 30 | 31 | 32 | 33 | 33 | 32 | 32 | 32 | 31 | 30 | 30 | 29 | 28 | 31 | 33 | 28 | 32 | -0.11 | Y | 44.98 | Y | -0.2 |  |  |  | 1.25 |  |  |  | Y | Y | Y | Y | 180 | 0.48 | 67 | 101508 | 101600 | 7000 | 15900 | 16 | 1 |  | 2018-08-31 01:32 | 1526 | 118 |  | 36 |  | *STR#2 LOOP#6 STR#1 LOOP#5 SPRAY과냉되어 비수량 줄임 | [14 empty] | 93.47 | 100 | 0 | 0 | 0 |  | 650 |  | 선택 | 해제 | 0 | 0 | 0 |  | 650 |  | 선택 | 해제 | 선택 | 미정 | 미정 | 선택 | 미정 |  | 미정 | BT180180 | H
B47577 | 2018-08-30 | 2 | C |  | 6 | A | LF2M2 | 탄소강 | C1 | BM#2 | 1603 | 46 | 1644 | 1525 | 34 | 7200 |  | 1 | 0.19 | 18 |  | 0 | 1639 | 1639 | 1.15 | 0 | 0 | 1 | 25 | 50 | Y |  | 2018-08-31 02:22 | 126 | 1068 | 15 | 23 | 28 | 31 | 33 | 33 | 33 | 32 | 31 | 30 | 29 | 27 | 25 | 25 | 28 | 33 | 25 | 33 | -0.2 | Y | 40.03 | Y | -0.4 | [7 empty] | N | N | N | N | 100 | 0.45 | 65 | 101820 | 95710 | 1360 |  | 12 | 1 |  | 2018-08-31 02:31 | 1586 | 110 |  | 17 |  | *전공정 작업지연 감속주입 | [14 empty] | 106.06 | 75 | 0 | 0 | 0 |  | 450 | 300 | 선택 | 선택 | 0 | 0 | 0 |  | 450 | 300 | 선택 | 선택 | 해제 | 미정 | 미정 | 미정 | 미정 |  | 미정 | BM510510 | C
A47686 | 2018-08-30 | 1 | C |  | 7 | A | STB2 | 베어링강 | STB (SF) | BM#1 | 0 | 40 | 1565 | 1530 | 33 | 5700 |  | 3 | 0.35 | 28 |  | -1.32 | 1522 | 1565 | 19.99 | 0 |  | 21 | 9 | 61 | Y |  | 2018-08-31 02:45 | 66 | 1098 | 27 | 30 | 32 | 33 | 33 | 32 | 32 | 31 | 31 | 30 | 30 | 29 |  | 29 | 31 | 33 | 29 | 32 | -0.1 | Y | 40 | Y | -0.2 |  |  |  | 1.23 |  |  |  | Y | Y | Y | Y | 230 | 0.48 | 57 | 101508 | 90150 | 7000 | 16000 | 16 | 1 |  | 2018-08-31 02:52 | 1522 | 104 |  | 22 |  | *STR#2 LOOP#6 STR#1 LOOP#5 SPRAY과냉되어 비수량 줄임 | [14 empty] | 104.49 | 100 | 0 | 0 | 0 |  | 650 |  | 선택 | 해제 | 0 | 0 | 0 |  | 650 |  | 선택 | 해제 | 선택 | 미정 | 미정 | 선택 | 미정 |  | 미정 | BT180180 | H
B47578 | 2018-08-30 | 2 | C |  | 7 | A | LF2M2 | 탄소강 | C1 | BM#2 | 1563 | 41 | 1637 | 1526 | 34 | 7600 |  | 1 | 0.19 | 18 |  | 0 | 1634 | 1634 | 1.22 | 0 | 0 | 22 | 40 | 72 | Y |  | 2018-08-31 03:35 | 121 | 1089 | 21 | 26 | 28 | 30 | 30 | 30 | 30 | 29 | 28 | 27 | 26 | 24 | 23 | 21 | 27 | 30 | 21 | 30 | -0.18 | Y | 49.98 | Y | -0.4 | [7 empty] | N | N | N | N | 150 | 0.45 | 68 | 101820 | 100630 | 2450 | 16800 | 12 | 1 |  | 2018-08-31 03:37 | 1583 | 100 |  | 10 |  | *전공정 작업지연 감속주입 | [14 empty] | 98.85 | 100 | 0 | 0 | 0 |  | 450 | 300 | 선택 | 선택 | 0 | 0 | 0 |  | 450 | 300 | 선택 | 선택 | 해제 | 미정 | 미정 | 미정 | 미정 |  | 미정 | BM510510 | C
A47687 | 2018-08-30 | 1 | C |  | 8 | A | STB2 | 베어링강 | STB (SF) | BM#1 | 1608 | 43 | 1552 | 1530 | 36 | 6000 |  | 3 | 0.37 | 28 |  | -1.06 | 1517 | 1552 | 17.5 | 0 |  | 16 | 18 | 71 | Y |  | 2018-08-31 03:51 | 61 | 1095 | 28 | 31 | 32 | 33 | 33 | 32 | 31 | 30 | 29 | 29 | 28 | 28 | 27 | 27 | 30 | 33 | 27 | 28 | -0.12 | Y | 50 | Y | 0 |  |  |  | 1.28 |  |  |  | Y | Y | Y | Y | 220 | 0.48 | 66 | 101508 | 99150 | 6990 | 14500 | 16 | 1 |  | 2018-08-31 03:57 | 1517 | 103 |  | 16 |  | *STR#2 LOOP#6 STR#1 LOOP#5 SPRAY과냉되어 비수량 줄임 | [14 empty] | 95.63 | 100 | 0 | 0 | 0 |  | 650 |  | 선택 | 해제 | 0 | 0 | 0 |  | 650 |  | 선택 | 해제 | 선택 | 미정 | 미정 | 선택 | 미정 |  | 미정 | BT180180 | H
B47579 | 2018-08-30 | 2 | C | TUNDISH교체전 | 8 | A | LF2M2 | 탄소강 | C1 | BM#2 | 1566 | 44 | 1656 | 1527 | 37 | 7800 |  | 1 | 0.16 | 18 |  | 0 | 1580 | 1648 | 1.24 | 0 | 0 | 33 | 22 | 76 | Y |  | 2018-08-31 04:43 | 67 | 1093 | 17 | 23 | 28 | 31 | 33 | 33 | 33 | 32 | 32 | 31 | 29 | 28 | 26 | 26 | 29 | 33 | 26 | 33 | -0.17 | Y | 40.02 | Y | -0.4 | [7 empty] | N | N | N | N | 140 | 0.47 | 63 | 101190 | 96210 | -110 | 2000 | 12 | 1 | 30 | 2018-08-31 04:49 | 1580 | 108 |  | 14 |  | *전공정 작업지연 감속주입 | 85FCBA7B87354667AFEED0E05659D406 | C1B87A9F5CFA4C5CBE6D699CA61CCAC1 | 4D38BB0EA9AC476E845192B4EE2AEE73 | [11 empty] | 104.32 | 100 | 0 | 2600 | 0 |  | 450 | 300 | 선택 | 선택 | 0 | 2630 | 0 |  | 450 | 300 | 선택 | 선택 | 해제 | 미정 | 미정 | 미정 | 미정 |  | 미정 | BM510510 | C
A47688 | 2018-08-30 | 1 | D |  | 9 | A | STB2 | 베어링강 | STB (SF) | BM#1 | 1571 | 45 | 1555 | 1530 | 36 | 6000 |  | 3 | 0.37 | 28 |  | -1.22 | 1515 | 1555 | 15.33 | 0 |  | 35 | 31 | 67 | Y |  | 2018-08-31 05:02 | 59 | 1090 | 25 | 30 | 33 | 34 | 34 | 33 | 32 | 32 | 31 | 30 | 29 | 29 | 28 | 28 | 31 | 34 | 28 | 0 | -0.13 | Y | 44.97 | Y | -0.2 |  | 1.64 | 1.64 |  |  |  |  | Y | Y | Y | Y | 210 | 0.48 | 65 | 101508 | 101950 | 7060 | 15900 | 16 | 1 |  | 2018-08-31 05:08 | 1515 | 98 |  | 11 |  | *STR#2 LOOP#6 STR#1 LOOP#5 SPRAY과냉되어 비수량 줄임 | [14 empty] | 92.62 | 100 | 0 | 0 | 0 |  | 650 |  | 선택 | 해제 | 0 | 0 | 0 |  | 650 |  | 선택 | 해제 | 선택 | 미정 | 미정 | 선택 | 선택 | 8 | 미정 | BT180180 | H
A47689 | 2018-08-30 | 1 | D |  | 10 | A | STB2 | 베어링강 | STB (SF) | BM#1 | 1598 | 40 | 1562 | 1530 | 32 | 5200 |  | 3 | 0.4 | 29 |  | -0.72 | 1515 | 1562 | 500 | 0 |  | 30 | 13 | 72 | Y |  | 2018-08-31 06:03 | 59 | 1105 | 28 | 29 | 30 | 31 | 31 | 31 | 30 | 29 | 28 | 28 | 27 | 26 | 26 | 25 | 29 | 31 | 25 | 31 | -0.12 | Y | 48.75 | Y | -0.27 |  |  |  | 1.33 |  |  |  | Y | Y | Y | Y | 200 | 0.48 | 64 | 101508 | 95590 | 7020 | 15800 | 16 | 1 |  | 2018-08-31 06:08 | 1538 | 103 |  | 17 |  | *STR#2 LOOP#6 STR#1 LOOP#5 SPRAY과냉되어 비수량 줄임 | [14 empty] | 98.36 | 100 | 0 | 0 | 0 |  | 650 |  | 선택 | 해제 | 0 | 0 | 0 |  | 650 |  | 선택 | 해제 | 선택 | 미정 | 미정 | 선택 | 미정 |  | 미정 | BT180180 | H
B47580 | 2018-08-30 | 2 | D | TUNDISH교체 | 1 | A | SNCMH2 | 소입성보증강 | C1 | BM#2 | 1598 | 47 | 1665 | 1555 | 41 | 9100 |  | 1 | 0.22 | 22 |  | 0 | 1589 | 1663 | 0.01 | 3.62 | 0 | 31 | 38 | 70 | Y |  | 2018-08-31 05:57 | 82 | 1095 | -727 | -137 | 19 | 19 | 17 | 18 | 24 | 29 | 31 | 32 | 33 | 33 | 32 | 32 | 26 | 33 | 32 | 32 | 0 |  | 15 | Y | 0 |  | 2.42 | 2.42 |  |  |  |  | N | N | N | N | 150 | 0.5 | 58 | 93049 | 101530 | 20 | 14600 | 3 | 2 | 10 | 2018-08-31 05:56 | 1589 | 133 |  | 30 |  | * T/D FLUX 용탕부: 120 KG / 유탕부: 15KG 투입 *탄화왕겨200kg투입 | [14 empty] | 93.05 | 100 | 710 | 0 | 0 |  | 450 | 300 | 선택 | 선택 | 700 | 0 | 0 |  | 450 | 300 | 선택 | 선택 | 해제 | 미정 | 미정 | 미정 | 미정 |  | 미정 | BT180180 | C
B47581 | 2018-08-30 | 2 | D |  | 2 | A | SNCMH2 | 소입성보증강 | C1 | BM#2 | 1561 | 53 | 1634 | 1526 | 40 | 8500 |  | 1 | 0.2 | 16 |  | 0 | 1566 | 1624 | 0 | 2.32 | 0 | 1 | 26 | 72 | Y |  | 2018-08-31 07:09 | 59 | 1089 | 29 | 28 | 29 | 29 | 29 | 27 | 27 | 26 | 25 | 24 | 23 |  |  | 23 | 27 | 29 | 23 | 29 | -0.15 |  | 40 | Y | -0.2 | [7 empty] | N | N | N | N | 140 | 0.52 | 54 | 99646 | 93680 | 70 | 14600 | 3 | 2 | 20 | 2018-08-31 07:10 | 1566 | 123 |  | 19 | [16 empty] | 107.15 | 100 | 0 | 0 | 0 |  | 450 | 300 | 선택 | 선택 | 0 | 0 | 0 |  | 450 | 300 | 선택 | 선택 | 해제 | 미정 | 미정 | 미정 | 미정 |  | 미정 | RB110.00 | C
A47690 | 2018-08-30 | 1 | D |  | 11 | A | STB2 | 베어링강 | STB (SF) | BM#1 | 1600 | 40 | 1556 | 1530 | 37 | 5700 |  | 3 | 0.35 | 27 |  | -1.02 | 1524 | 1556 | 16.29 | 0 |  | 21 | 10 | 73 | Y |  | 2018-08-31 07:06 | 68 | 1090 | 25 | 30 | 33 | 34 | 34 | 34 | 33 | 32 | 31 | 31 | 30 | 30 | 29 | 29 | 31 | 34 | 29 | 34 | -0.1 | Y | 49.98 | Y | 0 |  |  |  | 1.61 |  |  |  | Y | Y | Y | Y | 190 | 0.43 | 69 | 101508 | 96080 | 7060 | 16200 | 16 | 1 |  | 2018-08-31 07:14 | 1524 | 101 |  | 19 |  | *전공정 작업지연,감속주입(정속유지강종) *STR#2 LOOP#6 STR#1 LOOP#5 SPRAY과냉되어 비수량 줄임 | [14 empty] | 97.89 | 100 | 0 | 0 | 0 |  | 650 |  | 선택 | 해제 | 0 | 0 | 0 |  | 650 |  | 선택 | 해제 | 선택 | 미정 | 미정 | 선택 | 미정 |  | 미정 | BT180180 | H
B47582 | 2018-08-31 | 2 | D | 연주종료 | 3 | A | SNCMH2 | 소입성보증강 | C1 | BM#2 | 1585 | 45 | 1634 | 1537 | 40 | 8300 |  | 1 | 0.23 | 18 |  | -2.17 | 1574 | 1631 | 0 | 3 | 0 | 22 | 41 | 89 | Y |  | 2018-08-31 08:15 | 67 | 1087 | 20 | 27 | 30 | 32 | 32 | 32 | 32 | 30 | 30 | 29 | 29 | 28 | 26 | 24 | 29 | 32 | 24 | 32 | -0.16 | Y | 49.92 | Y | -0.4 | [7 empty] | N | N | N | N | 130 | 0.46 | 65 | 95735 | 98270 | 730 | 16200 | 3 | 2 | 30 | 2018-08-31 08:12 | 1574 | 108 |  | 10 |  | * 전공정 작업지연 감속주입 요청 함. * 다음 HEAT B47583 OPEN 후 래들 하부노즐 용강유출되어 연주종료 함.09시55분 * 래들 용강유출 나탕주입 ID:307/406 이상재등록. * B47583 HEAT 래들용강량 91톤남음. | EE49EDA78A8E417F9536F5A27F03115E | 1CD41A7EBC724343B134A60E2875CE5C | 2CE9C82EE96946EBA78E35BAC7816E94 |  |  | 2D87F75A6145406BB40C80C1E916CA80 |  |  |  | 864999BE050548DD94BA05901C7A69A2 |  |  |  |  | 96.7 | 100 | 0 | 3610 | 0 |  | 450 | 300 | 선택 | 선택 | 0 | 3540 | 0 |  | 450 | 300 | 선택 | 선택 | 해제 | 미정 | 미정 | 미정 | 미정 |  | 미정 | RB160.00 | C
A47691 | 2018-08-31 | 1 | D |  | 12 | A | STB2 | 베어링강 | STB (SF) | BM#1 | 1554 | 47 | 1546 | 1530 | 44 | 6800 |  | 3 | 0.37 | 26 |  | -1.04 | 1515 | 1546 | 12.42 | 0 |  | 16 | 19 | 80 | Y |  | 2018-08-31 08:19 | 59 | 1088 | 28 | 30 | 31 | 31 | 31 | 30 | 29 | 28 | 27 | 27 | 26 | 25 | 25 | 24 | 28 | 31 | 24 | 31 | -0.12 |  | 59.98 | Y | -0.2 |  |  |  | 1.4 |  |  |  | Y | Y | Y | Y | 180 | 0.43 | 73 | 101508 | 99360 | 7060 | 16800 | 16 | 1 |  | 2018-08-31 08:26 | 1515 | 102 |  | 17 |  | *전공정 작업지연,감속주입(정속유지강종) *STR#2 LOOP#6 STR#1 LOOP#5 SPRAY과냉되어 비수량 줄임 | [14 empty] | 94.87 | 100 | 0 | 0 | 0 |  | 650 |  | 선택 | 해제 | 0 | 0 | 0 |  | 650 |  | 선택 | 해제 | 선택 | 미정 | 미정 | 선택 | 미정 |  | 미정 | BT180180 | H
A47692 | 2018-08-31 | 1 | D |  | 13 | A | STB2 | 베어링강 | STB (SF) | BM#1 | 1572 | 40 | 1555 | 1533 | 38 | 5900 |  | 3 | 0.36 | 25 |  | -1.18 | 1520 | 1555 | 12.29 | 0 |  | 35 | 32 | 84 | Y |  | 2018-08-31 09:20 | 64 | 1087 | 24 | 25 | 27 | 29 | 30 | 30 | 29 | 29 | 28 | 28 | 27 | 27 | 26 | 25 | 27 | 30 | 25 | 29 | -0.1 | Y | 49.98 | Y | 0 |  |  |  | 1.51 |  |  |  | Y | Y | Y | Y | 230 | 0.46 | 72 | 101508 | 105340 | 7020 | 16100 | 16 | 1 |  | 2018-08-31 09:28 | 1520 | 108 |  | 30 |  | *전공정 작업지연,감속주입(정속유지강종) *STR#2 LOOP#6 STR#1 LOOP#5 SPRAY과냉되어 비수량 줄임 | [14 empty] | 89.83 | 100 | 0 | 0 | 0 |  | 650 |  | 선택 | 해제 | 0 | 0 | 0 |  | 650 |  | 선택 | 해제 | 선택 | 미정 | 미정 | 선택 | 미정 |  | 미정 | BT180180 | H
A47693 | 2018-08-31 | 1 | D | TUNDISH교체전 | 14 | A | STB2 | 베어링강 | STB (SF) | BM#1 | 1598 | 40 | 1564 | 1538 | 31 | 4900 |  | 3 | 0.37 | 25 |  | -1.37 | 1524 | 1564 | 12.08 | 0 |  | 30 | 14 | 81 | Y |  | 2018-08-31 10:17 | 68 | 1089 | 24 | 23 | 23 | 23 | 24 | 24 | 24 | 23 | 22 | 22 | 22 | 21 | 21 | 21 | 23 | 24 | 21 | 24 | -0.05 | Y | 40 | Y | 0 |  |  |  | 1.38 |  |  |  | Y | Y | Y | Y | 220 | 0.48 | 64 | 95384 | 100850 | 7650 | 1500 | 16 | 1 |  | 2018-08-31 10:25 | 1524 | 117 |  | 47 |  | *STR#2 LOOP#6 STR#1 LOOP#5 SPRAY과냉되어 비수량 줄임 |  | F765345C89E2427F9807FAE97501E86C | FB6F48CB5AA14CD3A0DA03326CFEF81A | 8518991391C94466B44DE08133E9E2B6 | [10 empty] | 87.91 | 100 | 0 | 3500 | 0 |  | 650 |  | 선택 | 해제 | 0 | 3500 | 0 |  | 650 |  | 선택 | 해제 | 선택 | 미정 | 미정 | 선택 | 미정 |  | 미정 | BT180180 | H
A47694 | 2018-08-31 | 1 | D | TUNDISH교체 | 1 | A | BP-SCR420HB2 | 소입성보증강 | C2 | BM#1 | 1705 | 76 | 1662 | 1620 | 33 | 6000 |  | 3 | 0.37 | 24 |  | -1.96 | 1605 | 1662 | 0 | 17.49 |  | 21 | 11 | 71 | Y |  | 2018-08-31 11:55 | 96 | 1088 | 32 | 34 | 33 | 40 | 44 | 47 | 48 | 49 | 49 | 50 | 50 |  |  | 50 | 44 | 50 | 50 | 0 | 0 |  | 5 | Y | 0 |  | 2.12 | 2.12 |  |  |  |  | N | N | N | N | 150 | 0.52 | 57 | 101508 | 101130 | 7110 | 14800 | 18 | 2 |  | 2018-08-31 12:05 | 1605 | 150 |  | 36 |  | *T/Dflux 유15kg 용225kg *탄화왕겨 200KG 투입 | [14 empty] | 93.43 | 100 | 1000 | 0 | 0 |  | 450 |  | 선택 | 선택 | 1000 | 0 | 0 |  | 450 |  | 선택 | 선택 | 해제 | 미정 | 미정 | 선택 | 선택 |  | 미정 | BT180180 | H
A47695 | 2018-08-31 | 1 | B |  | 2 | A | SCR420HB2 | 소입성보증강 | C2 | BM#1 | 1584 | 42 | 1634 | 1524 | 37 | 6300 |  | 3 | 0.36 | 18 |  | -2.48 | 1577 | 1634 | 0 | 14.59 |  | 33 | 24 | -193 | Y |  | 2018-08-31 12:51 | 68 | 1089 | 48 | 40 | 36 | 36 | 34 | 35 | 34 | 34 | 33 | 33 | 32 |  |  | 32 | 36 | 36 | 32 | 34 | -0.1 | Y | 40 | Y | -0.2 | [7 empty] | N | N | N | N | 140 | 0.55 | 51 | 84590 | 90660 | 7090 | 15300 | 18 | 2 |  | 2018-08-31 12:59 | 1577 | 118 |  | 39 | [16 empty] | 86.67 | 100 | 0 | 0 | 0 |  | 450 |  | 선택 | 선택 | 0 | 0 | 0 |  | 450 |  | 선택 | 선택 | 해제 | 미정 | 미정 | 선택 | 미정 |  | 미정 | BT180180 | H
B47583 | 2018-08-31 | 2 | B | 연주시작 | 1 | A | SNCMH2 | 소입성보증강 | C1 | BM#2 | 1608 | 60 | 1686 | 0 | 49 | 17700 |  | 1 | 0.23 | 20 |  | -2.55 | 1592 | 1683 | 0 | 2.99 | 0 | 33 | 23 |  | Y |  | 2018-08-31 13:29 | 85 | 1089 | 22 | 23 | 22 | -5 | 8484 | 39 | 40 | 40 | 38 | 38 | 36 | 41 | 41 | 48 | 44 | 48 | 48 | 48 | 0 |  | 10 | Y | 0 |  | 2.58 | 2.58 | 1.48 |  |  |  | N | N | N | N | 150 | 0.49 | 52 | 97870 | 90850 | -50 | 15600 | 1 | 1 | 10 | 2018-08-31 13:33 | 1592 | 368 |  | 22 |  | * T/D 용강량 실측:1220mm / 18. TON * T/D FLUX 용탕부: 120 KG / 유탕부: 15KG 투입 * 슬리브 롱노즐( Y자형 ) 사용 * 탄화왕겨 200KG투입 * 첫 수소 기준값 초과로 이상공정 등록 생관통보 | 71988D8B058F42AABEC74AF03BE3F019 |  | 7E7F95FDBDBC47D6AEAE2A4BF464F83C | [11 empty] | 107.79 | 100 | 700 | 0 | 0 |  | 450 | 300 | 선택 | 선택 | 700 | 0 | 0 |  | 450 | 300 | 선택 | 선택 | 해제 | 미정 | 미정 | 미정 | 미정 |  | 미정 | RB160.00 | C
A47696 | 2018-08-31 | 1 | B |  | 3 | A | SCR420HB2 | 소입성보증강 | C2 | BM#1 | 1604 | 41 | 1611 | 1557 | 36 | 6500 |  | 3 | 0.35 | 18 |  | -1.72 | 1570 | 1609 | 0 | 13.92 |  | 35 | 33 | 79 | Y |  | 2018-08-31 14:00 | 61 | 1089 | 31 | 29 | 28 | 27 | 26 | 26 | 25 | 25 | 24 | 24 | 24 | 24 |  | 24 | 26 | 28 | 24 | 24 | -0.09 |  | 45.02 | Y | 0 | [7 empty] | N | N | N | N | 130 | 0.5 | 57 | 84590 | 95030 | 6880 | 15000 | 18 | 2 |  | 2018-08-31 14:08 | 1570 | 104 |  | 22 |  | *전공정 요청 감속주입 | [14 empty] | 82.97 | 100 | 0 | 0 | 0 |  | 450 |  | 선택 | 선택 | 0 | 0 | 0 |  | 450 |  | 선택 | 선택 | 해제 | 미정 | 미정 | 선택 | 미정 |  | 미정 | BT180180 | H
B47584 | 2018-08-31 | 2 | B |  | 2 | A | SNCMH2 | 소입성보증강 | C1 | BM#2 | 1601 | 40 | 1656 | 0 | 29 | 13400 |  | 1 | 0.27 | 19 |  | -2.18 | 1584 | 1653 | 0 | 3.72 | 0 | 31 | 39 | 63 | Y |  | 2018-08-31 14:05 | 77 | 1088 | 46 | 43 | 42 | 42 | 41 | 41 | 40 | 39 | 38 | 36 | 35 | 32 |  | 32 | 40 | 42 | 32 | 0 | -0.22 |  | 44.98 | Y | -0.6 | [7 empty] | N | N | N | N | 140 | 0.51 | 58 | 84120 | 99560 | 140 | 15500 | 1 | 1 | 20 | 2018-08-31 14:08 | 1591 | 359 |  | 41 | [16 empty] | 85.84 | 100 | 0 | 0 | 0 |  | 450 | 300 | 선택 | 선택 | 0 | 0 | 0 |  | 450 | 300 | 선택 | 선택 | 해제 | 미정 | 미정 | 미정 | 미정 |  | 미정 | RB180.00 | C
A47697 | 2018-08-31 | 1 | B |  | 4 | A | SCR420HB2 | 소입성보증강 | C2 | BM#1 | 1630 | 48 | 1612 | 1549 | 35 | 6700 |  | 3 | 0.35 | 18 |  | -2.21 | 1563 | 1612 | 0 | 12.97 |  | 16 | 20 | 218 | Y |  | 2018-08-31 15:00 | 54 | 1080 | 22 | 19 | 17 | 16 | 14 | 13 | 12 | 11 | 10 | 9 | 10 |  |  | 10 | 14 | 17 | 9 | 0 | -0.23 | Y | 35.08 | Y | 0.2 | [7 empty] | N | N | N | N | 120 | 0.52 | 54 | 101508 | 91620 | 7000 | 15800 | 18 | 2 |  | 2018-08-31 15:07 | 1563 | 100 |  | 22 |  | *전공정 요청 감속주입 | [14 empty] | 102.95 | 100 | 0 | 0 | 0 |  | 450 |  | 선택 | 선택 | 0 | 0 | 0 |  | 450 |  | 선택 | 선택 | 해제 | 미정 | 미정 | 선택 | 미정 |  | 미정 | BT180180 | H
B47586 | 2018-08-31 | 2 | B |  | 3 | A | SNCMH2 | 소입성보증강 | C1 | BM#2 | 1611 | 46 | 1644 | 1555 | 38 | 8100 |  | 1 | 0.22 | 19 |  | -2.37 | 1573 | 1638 | 0 | 4.38 | 0 | 30 | 15 | 67 | Y |  | 2018-08-31 15:11 | 66 | 1085 | 28 | 26 | 26 | 25 | 25 | 25 | 24 | 23 | 21 | 20 | 19 | 18 | 16 | 16 | 23 | 26 | 16 | 25 | -0.2 |  | 50.02 | Y | -0.4 | [7 empty] | N | N | N | N | 130 | 0.49 | 61 | 97644 | 98680 | 120 | 14600 | 1 | 1 | 30 | 2018-08-31 15:25 | 1573 | 129 |  | 35 |  | * 전공정 요청으로 감속주입 | [14 empty] | 99.84 | 100 | 0 | 0 | 0 |  | 450 | 300 | 선택 | 선택 | 0 | 0 | 0 |  | 450 | 300 | 선택 | 선택 | 해제 | 미정 | 미정 | 미정 | 미정 |  | 미정 | RB110.00 | C
A47698 | 2018-08-31 | 1 | B |  | 5 | A | SCR420HB2 | 소입성보증강 | C2 | BM#1 | 1602 | 41 | 1615 | 1561 | 32 | 5800 |  | 3 | 0.34 | 18 |  | -1.4 | 1584 | 1615 | 0 | 13.8 |  | 21 | 12 | 72 | Y |  | 2018-08-31 15:57 | 75 | 1088 | 9 | 23 | 32 | 34 | 36 | 37 | 36 | 35 | 35 | 34 | 34 | 33 | 32 | 31 | 31 | 37 | 31 | 34 | -0.13 | Y | 44.98 | Y | -0.2 | [7 empty] | N | N | N | N | 110 | 0.43 | 71 | 101508 | 97700 | 7070 | 15300 | 18 | 2 |  | 2018-08-31 16:02 | 1584 | 91 |  | 21 |  | *전공정 요청 감속주입 *20%이상 감속 ID:101~106.201~206 | [14 empty] | 96.91 | 100 | 0 | 0 | 0 |  | 450 |  | 선택 | 선택 | 0 | 0 | 0 |  | 450 |  | 선택 | 선택 | 해제 | 미정 | 미정 | 선택 | 미정 |  | 미정 | BT180180 | H
B47587 | 2018-08-31 | 2 | B |  | 4 | A | SNCMH2 | 소입성보증강 | C1 | BM#2 | 1592 | 45 | 1654 | 1556 | 39 | 8400 |  | 1 | 0.23 | 19 |  | -2.33 | 1573 | 1641 | 0 | 4.3 | 0 | 1 | 28 | 106 | Y |  | 2018-08-31 16:24 | 66 | 1087 | 11 | 21 | 26 | 28 | 30 | 31 | 31 | 30 | 30 | 29 | 27 | 26 | 24 | 22 | 26 | 31 | 22 | 30 | -0.24 | Y | 36.8 | Y | -0.4 | [7 empty] | N | N | N | N | 120 | 0.45 | 64 | 92400 | 95110 | 80 | 15400 | 1 | 1 | 50 | 2018-08-31 16:39 | 1573 | 124 |  | 27 |  | * 전공정 요청으로 감속주입 0.40 이상공정 등록 및 생관통보 | [14 empty] | 99.04 | 100 | 0 | 0 | 0 |  | 450 | 300 | 선택 | 선택 | 0 | 0 | 0 |  | 450 | 300 | 선택 | 선택 | 해제 | 미정 | 미정 | 미정 | 미정 |  | 미정 | RB100.00 | C
A47699 | 2018-08-31 | 1 | B |  | 6 | A | SCR420HB2 | 소입성보증강 | C2 | BM#1 | 1573 | 40 | 1604 | 1527 | 37 | 6700 |  | 3 | 0.33 | 18 |  | -1.33 | 1574 | 1604 | 0 | 13.11 |  | 22 | 43 | 52 | Y |  | 2018-08-31 17:16 | 65 | 1091 | 30 | 33 | 34 | 36 | 36 | 35 | 35 | 34 | 33 | 33 | 32 | 32 | 31 | 30 | 33 | 36 | 30 | 33 | -0.11 | Y | 55 | Y | -0.2 | [7 empty] | N | N | N | N | 100 | 0.4 | 74 | 101508 | 95470 | 7090 | 15300 | 18 | 2 |  | 2018-08-31 17:23 | 1574 | 87 |  | 16 |  | *전공정 요청 감속주입 *20%이상 감속 ID:101~106.201~206 | [14 empty] | 99.03 | 100 | 0 | 0 | 0 |  | 450 |  | 선택 | 선택 | 0 | 0 | 0 |  | 450 |  | 선택 | 선택 | 해제 | 미정 | 미정 | 선택 | 미정 |  | 미정 | BT180180 | H
B47588 | 2018-08-31 | 2 | B | 잔강최소화전 | 5 | A | SNCMH2 | 소입성보증강 | C1 | BM#2 | 1638 | 46 | 1657 | 1554 | 39 | 8500 |  | 1 | 0.23 | 19 |  | -1.94 | 1582 | 1640 | 0 | 3.31 | 0 | 33 | 25 | 78 | Y |  | 2018-08-31 17:26 | 75 | 1085 | 17 | 23 | 28 | 31 | 33 | 34 | 35 | 35 | 34 | 33 | 32 | 31 | 30 | 26 | 30 | 35 | 26 | 0 | -0.22 | Y | 40.02 | Y | -0.4 | [7 empty] | N | N | N | N | 110 | 0.4 | 73 | 97830 | 97670 | 20 | 3000 | 1 | 1 | 10 | 2018-08-31 17:26 | 1582 | 128 |  | 33 |  | * 전공정 요청으로 감속주입 0.40 이상공정 등록 및 생관통보 | [14 empty] | 96.29 | 100 | 0 | 3000 | 0 |  | 450 | 300 | 선택 | 선택 | 0 | 3000 | 0 |  | 450 | 300 | 선택 | 선택 | 해제 | 미정 | 미정 | 미정 | 미정 |  | 미정 | BT180180 | C
A47700 | 2018-08-31 | 1 | B |  | 7 | A | SCR420HB2 | 소입성보증강 | C2 | BM#1 | 1583 | 37 | 1608 | 1546 | 34 | 6200 |  | 3 | 0.35 | 18 |  | 0 | 1574 | 1608 | 0 | 13.35 |  | 35 | 34 | 95 | Y |  | 2018-08-31 18:23 | 65 | 1088 | 28 | 29 | 29 | 29 | 29 | 28 | 27 | 27 | 25 | 25 | 24 | 23 | 23 | 22 | 26 | 29 | 22 | 29 | -0.12 |  | 59.98 | Y | 0 | [7 empty] | N | N | N | N | 150 | 0.4 | 75 | 84590 | 97580 | 7120 | 16200 | 18 | 2 |  | 2018-08-31 18:30 | 1574 | 93 |  | 25 |  | *전공정 요청 감속주입 *20%이상 감속 ID:101~105.201~205 | [14 empty] | 80.87 | 100 | 0 | 0 | 0 |  | 450 |  | 선택 | 선택 | 0 | 0 | 0 |  | 450 |  | 선택 | 선택 | 해제 | 미정 | 미정 | 선택 | 미정 |  | 미정 | BT180180 | H
B47589 | 2018-08-31 | 2 | B | 잔강최소화 | 6 | A | 31CRMOV9M2 | 합금강 | D3 | BM#2 | 1586 | 58 | 1625 | 1515 | 50 | 11100 |  | 1 | 0.24 | 17 |  | -2.34 | 1581 | 1637 | 0 | 5.2 | 0 | 31 | 40 | 56 | Y |  | 2018-08-31 19:05 | 80 | 1078 | -216 | 4 | 41 | 42 | 42 | 41 | 41 | 40 | 40 | 39 | 37 | 34 | 32 | 29 | 28 | 42 | 29 | 41 | -0.26 | Y | 50.82 | Y | -0.6 | [7 empty] | N | N | N | Y | 100 | 0.41 | 68 | 93049 | 106600 | 2430 | 16100 | 1 | 1 | 10 | 2018-08-31 19:03 | 1581 | 138 |  | 25 |  | * 전공정 요청으로 감속주입 0.40 이상공정 등록 및 생관통보 | [14 empty] | 88.62 | 100 | 2600 | 0 | 0 |  | 490 | 400 | 선택 | 선택 | 2600 | 0 | 0 |  | 490 | 400 | 선택 | 선택 | 선택 | 미정 | 미정 | 미정 | 선택 | 5 | 미정 | BT180180 | H
A47701 | 2018-08-31 | 1 | B |  | 8 | A | SCR420HB2 | 소입성보증강 | C2 | BM#1 | 1578 | 42 | 1607 | 1529 | 38 | 7200 |  | 3 | 0.35 | 18 |  | -1.79 | 1566 | 1607 | 0 | 13.9 |  | 16 | 21 | 98 | Y |  | 2018-08-31 19:45 | 57 | 1081 | 20 | 21 | 21 | 20 | 20 | 18 | 17 | 16 | 15 | 14 | 13 | 12 | 11 | 9 | 16 | 21 | 9 | 20 | -0.2 |  | 60 | Y | -0.2 | [7 empty] | N | N | N | N | 140 | 0.4 | 73 | 101508 | 92320 | 7060 | 15500 | 18 | 2 |  | 2018-08-31 19:51 | 1566 | 96 |  | 20 |  | *전공정 요청 감속주입 *20%이상 감속 ID:101~106.201~206 | [14 empty] | 102.17 | 100 | 0 | 0 | 0 |  | 450 |  | 선택 | 선택 | 0 | 0 | 0 |  | 450 |  | 선택 | 선택 | 해제 | 미정 | 미정 | 선택 | 미정 |  | 미정 | BT180180 | H
B47590 | 2018-08-31 | 2 | B |  | 7 | A | 31CRMOV9M2 | 합금강 | D3 | BM#2 | 1581 | 66 | 1635 | 1525 | 48 | 11300 |  | 1 | 0.22 | 17 |  | -2.42 | 1564 | 1624 | 0 | 3.47 | 0 | 30 | 16 | 83 | Y |  | 2018-08-31 20:28 | 63 | 1091 | 25 | 27 | 29 | 31 | 32 | 32 | 31 | 30 | 29 | 29 | 27 | 26 | 25 | 25 | 29 | 32 | 25 | 29 | -0.17 | Y | 40.03 | Y | -0.2 | [7 empty] | N | N | N | Y | 150 | 0.49 | 65 | 97236 | 104690 | 110 | 13600 | 1 | 1 | 20 | 2018-08-31 20:27 | 1564 | 134 |  | 13 |  | * 전공정 요청으로 감속주입 *후속B47591 래들 미개공 강제렌싱 1회 실시 ID:406 | [14 empty] | 93.45 | 75 | 0 | 0 | 0 |  | 490 | 400 | 선택 | 선택 | 0 | 0 | 0 |  | 490 | 400 | 선택 | 선택 | 선택 | 미정 | 미정 | 미정 | 미정 |  | 미정 | BT180180 | H
A47702 | 2018-08-31 | 1 | C |  | 9 | A | SCR420HB2 | 소입성보증강 | C2 | BM#1 | 1564 | 49 | 1600 | 1525 | 45 | 8700 |  | 3 | 0.34 | 18 |  | -1.03 | 1577 | 1600 | 0 | 13.06 |  | 21 | 13 | 96 | Y |  | 2018-08-31 20:54 | 68 | 1085 | 8 | 19 | 26 | 29 | 31 | 32 | 31 | 30 | 30 | 29 | 29 | 28 | 27 | 26 | 27 | 32 | 26 | 29 | -0.13 | Y | 45.02 | Y | 0 | [7 empty] | N | N | N | N | 130 | 0.45 | 71 | 99588 | 104940 | 1860 | 16000 | 18 | 2 |  | 2018-08-31 21:01 | 1577 | 104 |  | 24 |  | *전공정요청 HEAT평균 20%이상 감속주입 ID:101~106.201~206 *전공정요청 L/D잔강 이월 미실시 | [14 empty] | 93.25 | 100 | 0 | 0 | 0 |  | 450 |  | 선택 | 선택 | 0 | 0 | 0 |  | 450 |  | 선택 | 선택 | 해제 | 미정 | 미정 | 선택 | 선택 | 8 | 미정 | BT180180 | C
B47591 | 2018-08-31 | 2 | C |  | 8 | A | 31CRMOV9M2 | 합금강 | D3 | BM#2 | 1610 | 51 | 1644 | 1534 | 45 | 9800 |  | 1 | 0.25 | 17 |  | -2.39 | 1566 | 1629 | 0 | 3.79 | 0 | 1 | 29 | 100 | N | 1 | 2018-08-31 21:31 | 65 | 1078 | 19 | 26 | 28 | 30 | 31 | 31 | 31 | 30 | 28 | 26 | 25 | 23 | 19 | 19 | 27 | 31 | 19 | 31 | -0.3 | Y | 40.02 | Y | -0.79 | [7 empty] | N | N | N | Y | 140 | 0.48 | 63 | 93049 | 101540 | 60 | 16100 | 1 | 1 | 30 | 2018-08-31 21:30 | 1566 | 122 |  | 20 |  | *전공정 작업지연 감속주입 * 래들 미개공 강제렌싱 1회 실시 ID:301 | [14 empty] | 92.26 | 72.73 | 0 | 0 | 0 |  | 490 | 400 | 선택 | 선택 | 0 | 0 | 0 |  | 490 | 400 | 선택 | 선택 | 선택 | 미정 | 미정 | 미정 | 미정 |  | 미정 | BT180180 | H
A47703 | 2018-08-31 | 1 | C |  | 10 | A | SCR420HB2 | 소입성보증강 | C2 | BM#1 | 1586 | 44 | 1628 | 1535 | 6 | 800 |  | 3 | 0.36 | 20 |  | -2.37 | 1568 | 1628 | 0 | 12.97 |  | 22 | 44 | 99 | Y |  | 2018-08-31 22:01 | 59 | 1080 | 25 | 25 | 25 | 25 | 26 | 26 | 25 | 25 | 24 | 24 | 23 | 22 | 21 | 18 | 24 | 26 | 18 | 25 | -0.15 | Y | 55.02 | Y | -0.2 | [7 empty] | N | N | N | N | 120 | 0.43 | 76 | 101508 | 99700 | 7030 | 16100 | 18 | 2 |  | 2018-08-31 22:12 | 1568 | 112 |  | 29 |  | *HEAT평균 20%이상 감속주입 ID:101~106.201~206 | [14 empty] | 95.13 | 100 | 0 | 0 | 0 |  | 450 |  | 선택 | 선택 | 0 | 0 | 0 |  | 450 |  | 선택 | 선택 | 해제 | 미정 | 미정 | 선택 | 미정 |  | 미정 | BT180180 | H
B47592 | 2018-08-31 | 2 | C | TUNDISH교체전 | 9 | B | 31CRMOV9M2 | 합금강 | D3 | BM#2 | 1621 | 59 | 1666 | 1546 | 49 | 10600 |  | 1 | 0.27 | 17 |  | 0 | 1585 | 1654 | 0 | 2.67 | 0 | 33 | 26 | 88 | Y |  | 2018-08-31 22:45 | 84 | 1087 | 15 | 29 | 40 | 46 | 48 | 48 | 48 | 47 | 46 | 45 | 43 | 41 | 38 | 38 | 41 | 48 | 38 | 48 | -0.25 | Y | 40 | Y | -0.6 | [7 empty] | N | N | N | M | 130 | 0.5 | 61 | 111992 | 100220 | -2220 | 2000 | 1 | 1 | 40 | 2018-08-31 22:52 | 1585 | 118 |  | 11 |  |  | 1D3B1FFB21FD49A8A8CAF166D6CE7256 | A11111B8D69B40DCBDCE96C90BB8D7A4 | FBA9F9E49B4E46158586B08CC2AA832B | [11 empty] | 114.28 | 78.57 | 0 | 2538 | 0 |  | 490 | 400 | 선택 | 선택 | 0 | 2528 | 0 |  | 490 | 400 | 선택 | 선택 | 선택 | 미정 | 미정 | 미정 | 미정 |  | 미정 | BT180180 | H
C46158 | 2018-08-31 | 3 | C |  | 11 | A | SCR420HB2 | 소입성보증강 | C2 | BM#1 | 1602 | 41 | 1643 | 1548 | 34 | 7200 |  | 2 | 0.4 | 18 | 40 | -2.13 | 1575 | 1627 | 0.25 | 0.1 |  | 10 | 90 | 63 | Y |  | 2018-08-31 23:22 | 66 | 1085 | 16 | 25 | 28 | 31 | 32 | 31 | 31 | 30 | 28 | 28 | 26 | 24 |  | 24 | 28 | 32 | 24 | 31 | -0.23 | Y | 35 | Y | -0.4 | [7 empty] | N | N | N | N | 110 | 0.51 | 57 | 82990 | 95900 | 5040 | 16000 | 18 | 2 |  | 2018-08-31 23:39 | 1575 | 101 |  | 25 | [16 empty] | 82.25 | 100 | 0 | 0 | 0 |  | 450 |  | 선택 | 선택 | 0 | 0 | 0 |  | 450 |  | 선택 | 선택 | 해제 | 미정 | 선택 | 해제 | 미정 |  | 미정 | BT180180 | C
A47704 | 2018-08-31 | 1 | C | TUNDISH교체 | 1 | A | AE1055M1 | 탄소강 | AE1055LS계 | BM#2 | 1596 | 47 | 1619 | 1526 | 41 | 6900 |  | 3 | 0.34 | 20 |  | -1.46 | 1582 | 1619 | 0 | 9.96 |  | 35 | 35 | 73 | Y |  | 2018-08-31 23:03 | 96 | 1090 | -393 | -242 | 13 | 17 | 20 | 22 | 22 | 22 | 21 | 20 | 19 | 19 | 17 | 36 | 26 | 36 | 36 | 22 | 0 |  |  | Y | 0.2 |  | 2.65 | 2.65 | 1.99 |  |  |  | N | N | N | N | 230 | 0.46 | 60 | 99588 | 97290 | 7460 | 15000 | 6 | 2 |  | 2018-08-31 23:31 | 1582 | 167 |  | 81 |  | *T/D플럭스 225/15KG *롱노즐 실리부 부착 *생왕겨 2개 투입- 장시간 래들 대기 *수소 10분 측정값 기준치 초과, 생관 통보 | [14 empty] | 95.07 | 75 | 1518 | 0 | 0 |  | 400 | 400 | 선택 | 해제 | 1528 | 0 | 0 |  | 400 | 400 | 선택 | 해제 | 해제 | 미정 | 미정 | 선택 | 선택 |  | 미정 | BT180180 | C
B47593 | 2018-08-31 | 2 | C |  | 12 | A | SCR420HB2 | 소입성보증강 | C2 | BM#1 | 1584 | 62 | 1637 | 1545 | 50 | 9800 |  | 1 | 0.23 | 19 |  | -2.32 | 1570 | 1640 | 0 | 3.04 | 0 | 31 | 41 | 72 | Y |  | 2018-09-01 00:09 | 61 | 1088 | 21 | 24 | 27 | 28 | 28 | 28 | 27 | 27 | 26 | 24 | 23 | 22 |  | 22 | 26 | 28 | 22 | 28 | -0.15 | Y | 39.98 | Y | -0.2 | [7 empty] | N | N | N | N | 100 | 0.55 | 56 | 101508 | 105600 | 4630 | 15700 | 18 | 2 |  | 2018-09-01 00:13 | 1570 | 157 |  | 36 | [16 empty] | 91.78 | 100 | 0 | 0 | 0 |  | 450 |  | 선택 | 선택 | 0 | 0 | 0 |  | 450 |  | 선택 | 선택 | 해제 | 미정 | 선택 | 미정 | 미정 |  | 미정 | BT180180 | H
A47705 | 2018-08-31 | 1 | C |  | 2 | A | AE1055M1 | 탄소강 | AE1055LS계 | BM#2 | 1555 | 51 | 1606 | 1509 | 43 | 7400 |  | 3 | 0.36 | 20 |  | -1.2 | 1576 | 1606 | 0 | 14.16 |  | 16 | 22 | 66 | Y |  | 2018-09-01 00:19 | 90 | 1094 | 34 | 32 | 32 | 33 | 35 | 35 | 35 | 35 | 34 | 34 | 34 | 33 |  | 33 | 34 | 35 | 33 | 35 | -0.06 | Y | 35.02 | Y | -0.2 | [7 empty] | N | N | N | N | 220 | 0.48 | 60 | 91289 | 94510 | 7090 | 15000 | 6 | 2 |  | 2018-09-01 00:45 | 1576 | 159 |  | 69 | [16 empty] | 89.9 | 72.73 | 0 | 0 | 0 |  | 400 | 400 | 선택 | 해제 | 0 | 0 | 0 |  | 400 | 400 | 선택 | 해제 | 해제 | 미정 | 미정 | 선택 | 미정 |  | 미정 | BT180180 | C
B47594 | 2018-08-31 | 2 | C |  | 13 | A | SCR420HB2 | 소입성보증강 | C2 | BM#1 | 1568 | 56 | 1635 | 1544 | 44 | 9000 |  | 1 | 0.24 | 18 |  | -2.29 | 1589 | 1641 | 0 | 3.04 | 0 | 30 | 17 | 86 | Y |  | 2018-09-01 01:22 | 80 | 1074 | 21 | 26 | 31 | 33 | 34 | 34 | 33 | 33 | 32 | 31 | 30 | 28 |  | 28 | 31 | 34 | 28 | 33 | -0.17 | Y | 35.02 | Y | -0.4 | [7 empty] | N | N | N | N | 150 | 0.55 | 55 | 101508 | 98200 | 2970 | 15800 | 18 | 2 |  | 2018-09-01 01:14 | 1589 | 138 |  | 20 | [16 empty] | 98.36 | 100 | 0 | 0 | 0 |  | 450 |  | 선택 | 선택 | 0 | 0 | 0 |  | 450 |  | 선택 | 선택 | 해제 | 미정 | 선택 | 해제 | 미정 |  | 미정 | BT180180 | H
A47706 | 2018-08-31 | 1 | C |  | 3 | A | AE1055M1 | 탄소강 | AE1055LS계 | BM#2 | 1556 | 48 | 1605 | 1515 | 41 | 7000 |  | 3 | 0.39 | 20 |  | -1.47 | 1567 | 1605 | 0 | 16.68 |  | 21 | 14 | 61 | Y |  | 2018-09-01 01:41 | 81 | 1086 | 29 | 32 | 34 | 36 | 37 | 38 | 37 | 38 | 37 | 36 | 36 | 35 | 34 | 34 | 35 | 38 | 34 | 37 | -0.11 | Y | 34.98 | Y | -0.2 | [7 empty] | N | N | N | N | 210 | 0.48 | 63 | 93049 | 97960 | 6930 | 15700 | 6 | 2 |  | 2018-09-01 02:26 | 1567 | 133 |  | 48 | [16 empty] | 88.62 | 72.73 | 0 | 0 | 0 |  | 400 | 400 | 선택 | 해제 | 0 | 0 | 0 |  | 400 | 400 | 선택 | 해제 | 해제 | 미정 | 미정 | 선택 | 미정 |  | 미정 | BT180180 | H
B47595 | 2018-08-31 | 2 | C |  | 14 | A | SCR420HB2 | 소입성보증강 | C2 | BM#1 | 1589 | 51 | 1645 | 1527 | 41 | 8900 |  | 1 | 0.23 | 18 |  | 0 | 1632 | 1632 | 0 | 3.24 | 0 | 1 | 30 | 86 | Y |  | 2018-09-01 02:30 | 123 | 1077 | 27 | 33 | 36 | 37 | 37 | 37 | 36 | 35 | 34 | 33 | 31 | 30 | 28 | 28 | 34 | 37 | 28 | 37 | -0.2 | Y | 45.02 | Y | -0.4 | [7 empty] | N | N | N | N | 140 | 0.5 | 61 | 101508 | 98000 | 4850 | 15900 | 18 | 2 |  | 2018-09-01 02:35 | 1578 | 110 |  | 10 |  | *전공정요청 감속주입 | [14 empty] | 98.55 | 100 | 0 | 0 | 0 |  | 450 |  | 선택 | 선택 | 0 | 0 | 0 |  | 450 |  | 선택 | 선택 | 해제 | 미정 | 선택 | 미정 | 미정 |  | 미정 | BT180180 | H
A47707 | 2018-08-31 | 1 | C |  | 4 | A | AE1055M1 | 탄소강 | AE1055LS계 | BM#2 | 1633 | 44 | 1604 | 1556 | 33 | 5200 |  | 3 | 0.39 | 20 |  | -1.65 | 1562 | 1604 | 0 | 15.37 |  | 22 | 45 | 79 | Y |  | 2018-09-01 02:43 | 76 | 1091 | 32 | 29 | 31 | 32 | 33 | 33 | 34 | 33 | 34 | 33 | 32 | 32 | 32 | 32 | 32 | 34 | 32 | 33 | -0.02 | Y | 30.02 | Y | 0 | [7 empty] | N | N | N | N | 200 | 0.48 | 61 | 99588 | 95350 | 7080 | 15800 | 13 | 2 |  | 2018-09-01 03:27 | 1562 | 128 |  | 51 | [16 empty] | 97.35 | 100 | 0 | 0 | 0 |  | 400 | 400 | 선택 | 해제 | 0 | 0 | 0 |  | 400 | 400 | 선택 | 해제 | 해제 | 미정 | 미정 | 선택 | 미정 |  | 미정 | BT180180 | C
B47596 | 2018-08-31 | 2 | C |  | 15 | A | SCR420HB2 | 소입성보증강 | C2 | BM#1 | 1594 | 47 | 1637 | 1534 | 39 | 8400 |  | 1 | 0.23 | 18 |  | 0 | 1577 | 1629 | 0 | 3.16 | 0 | 33 | 27 | 103 | Y |  | 2018-09-01 03:30 | 68 | 1086 | 26 | 32 | 35 | 37 | 38 | 37 | 36 | 35 | 34 | 33 | 32 | 31 | 30 | 28 | 33 | 38 | 28 | 0 | -0.22 | Y | 45 | Y | -0.4 | [7 empty] | N | N | N | N | 130 | 0.47 | 67 | 101508 | 101000 | 4940 | 16100 | 18 | 2 |  | 2018-09-01 03:34 | 1577 | 105 |  | 12 |  | 〃 | [14 empty] | 93.99 | 100 | 0 | 0 | 0 |  | 450 |  | 선택 | 선택 | 0 | 0 | 0 |  | 450 |  | 선택 | 선택 | 해제 | 미정 | 선택 | 미정 | 미정 |  | 미정 | BT180180 | H
A47708 | 2018-08-31 | 1 | C |  | 5 | A | AE1055M1 | 탄소강 | AE1055LS계 | BM#2 | 1614 | 51 | 1590 | 1512 | 42 | 6900 |  | 3 | 0.36 | 20 |  | -1.39 | 1555 | 1590 | 0 | 13.56 |  | 35 | 36 | 41 | Y |  | 2018-09-01 04:06 | 69 | 1099 | 31 | 31 | 33 | 33 | 34 | 34 | 33 | 33 | 32 | 31 | 30 | 29 | 28 | 27 | 32 | 34 | 27 | 33 | -0.16 | Y | 44.98 | Y | -0.2 | [7 empty] | N | N | N | N | 190 | 0.48 | 66 | 99588 | 103310 | 7080 | 11500 | 6 | 2 |  | 2018-09-01 04:35 | 1555 | 117 |  | 32 | 15 | *후속 A47709 래들 미개공 강제렌싱 2회 실시 ID:306.406 | [14 empty] | 90.29 | 100 | 0 | 0 | 0 |  | 400 | 400 | 선택 | 해제 | 0 | 0 | 0 |  | 400 | 400 | 선택 | 해제 | 해제 | 미정 | 미정 | 선택 | 미정 |  | 미정 | BT180180 | C
B47597 | 2018-08-31 | 2 | C |  | 16 | A | SCR420HB2 | 소입성보증강 | C2 | BM#1 | 1580 | 51 | 1656 | 1545 | 42 | 9200 |  | 1 | 0.23 | 20 |  | 0 | 1588 | 1646 | 0 | 3.57 | 0 | 31 | 42 | 56 | Y |  | 2018-09-01 04:39 | 79 | 1085 | 25 | 36 | 44 | 47 | 48 | 48 | 48 | 47 | 46 | 45 | 44 | 43 | 41 | 41 | 43 | 48 | 41 | 48 | -0.17 | Y | 40 | Y | -0.4 | [7 empty] | N | N | N | N | 120 | 0.5 | 61 | 101508 | 100010 | 5050 | 14980 | 18 | 2 |  | 2018-09-01 04:41 | 1588 | 115 |  | 12 |  | 〃 | [14 empty] | 96.67 | 100 | 0 | 0 | 0 |  | 450 |  | 선택 | 선택 | 0 | 0 | 0 |  | 450 |  | 선택 | 선택 | 해제 | 미정 | 선택 | 해제 | 미정 |  | 미정 | BT180180 | H
A47709 | 2018-08-31 | 1 | A |  | 6 | A | AE1055M1 | 탄소강 | AE1055LS계 | BM#2 | 1621 | 40 | 1598 | 1538 | 33 | 5400 |  | 3 | 0.39 | 21 |  | -1.37 | 1563 | 1598 | 0 | 15.38 |  | 16 | 23 | 61 | N | 2 | 2018-09-01 05:00 | 77 | 1087 | 20 | 27 | 29 | 32 | 32 | 33 | 33 | 33 | 33 | 32 | 32 | 32 |  | 32 | 31 | 33 | 32 | 33 | -0.03 | Y | 30.02 | Y | 0 | [7 empty] | N | N | N | N | 180 | 0.47 | 58 | 100548 | 93320 | 7150 | 14800 | 6 | 2 |  | 2018-09-01 05:38 | 1563 | 127 |  | 49 |  | *래들 미개공 강제렌싱 2회 실시 ID:301.401 *STR#1 TCM토치 산소 농도 이상으로 감속주입(정속 미준수) ID:301 | [14 empty] | 100.2 | 100 | 0 | 0 | 0 |  | 400 | 400 | 선택 | 해제 | 0 | 0 | 0 |  | 400 | 400 | 선택 | 해제 | 해제 | 미정 | 미정 | 선택 | 미정 |  | 미정 | BT180180 | C
B47598 | 2018-08-31 | 2 | A |  | 17 | A | SCR420HB2 | 소입성보증강 | C2 | BM#1 | 1574 | 51 | 1625 | 1525 | 41 | 9000 |  | 1 | 0.23 | 18 |  | -2.27 | 1582 | 1634 | 0 | 3.56 | 0 | 30 | 18 | 65 | Y |  | 2018-09-01 05:42 | 73 | 1077 | 38 | 40 | 41 | 41 | 41 | 40 | 38 | 37 | 36 | 35 | 34 | 32 |  | 32 | 38 | 41 | 32 | 41 | -0.2 |  | 45 | Y | -0.4 | [7 empty] | N | N | N | N | 110 | 0.5 | 58 | 101508 | 97020 | 5050 | 16830 | 18 | 2 |  | 2018-09-01 05:47 | 1582 | 109 |  | 13 |  | *전공정 지연으로 감속주입 | [14 empty] | 99.52 | 100 | 0 | 0 | 0 |  | 450 |  | 선택 | 선택 | 0 | 0 | 0 |  | 450 |  | 선택 | 선택 | 해제 | 미정 | 선택 | 해제 | 미정 |  | 미정 | BT180180 | H
A47710 | 2018-08-31 | 1 | A |  | 7 | A | AE1055M1 | 탄소강 | AE1055LS계 | BM#2 | 1589 | 42 | 1602 | 1541 | 31 | 4500 |  | 3 | 0.39 | 21 |  | -1.95 | 1552 | 1602 | 0 | 14.31 |  | 21 | 15 | 48 | Y |  | 2018-09-01 06:05 | 66 | 1092 | 30 | 29 | 29 | 30 | 30 | 29 | 29 | 29 | 28 | 28 | 28 | 28 |  | 28 | 29 | 30 | 28 | 30 | -0.03 | Y | 40.02 | Y | 0 | [7 empty] | N | N | N | N | 230 | 0.48 | 59 | 132784 | 95340 | 3970 | 15700 | 6 | 2 |  | 2018-09-01 06:40 | 1552 | 124 |  | 45 |  | *STR#1 TCM토치 산소 농도 이상으로 감속주입(정속 미준수)ID:306 | [14 empty] | 129.67 | 100 | 0 | 0 | 0 |  | 400 | 400 | 선택 | 해제 | 0 | 0 | 0 |  | 400 | 400 | 선택 | 해제 | 해제 | 미정 | 미정 | 선택 | 미정 |  | 미정 | BT180180 | C
B47599 | 2018-08-31 | 2 | A | TUNDISH교체전 | 18 | A | FPA-SCR420HB2 | 소입성보증강 | C2 | BM#1 | 1593 | 45 | 1667 | 1534 | 36 | 8000 |  | 1 | 0.22 | 18 |  | -2.33 | 1585 | 1639 | 0 | 4.26 | 0 | 1 | 31 | 74 | Y |  | 2018-09-01 06:58 | 76 | 1068 | 29 | 34 | 38 | 40 | 41 | 40 | 40 | 38 | 37 | 36 | 33 | 32 | 31 | 31 | 36 | 41 | 31 | 40 | -0.25 | Y | 39.98 | Y | -0.2 | [8 empty] | N | N | M | 100 | 0.5 | 61 | 95984 | 99990 | 6360 | 1400 | 18 | 2 |  | 2018-09-01 06:50 | 1585 | 104 |  | -2 |  | *전공정 지연으로 감속주입 *L/D물량 6.6ton에 슬러그 나옴-이상재등록 | FC752450247140C7862FC08072578C87 | 600CF9D6FA1141E9AB2956674381E7DD |  | 163755D1D6C74B36852F1B841A82FCFB | [10 empty] | 90.25 | 100 | 0 | 3000 | 0 |  | 450 |  | 선택 | 선택 | 0 | 3000 | 0 |  | 450 |  | 선택 | 선택 | 해제 | 미정 | 선택 | 미정 | 미정 |  | 미정 | BT180180 | C
A47711 | 2018-08-31 | 1 | A | TUNDISH교체전 | 8 | B | AE1055M1 | 탄소강 | AE1055LS계 | BM#2 | 1566 | 42 | 1616 | 1528 | 35 | 5700 |  | 3 | 0.35 | 21 |  | -1.96 | 1567 | 1616 | 0 | 13.72 |  | 22 | 46 | 50 | Y |  | 2018-09-01 07:04 | 81 | 1098 | 26 | 31 | 34 | 37 | 38 | 39 | 39 | 39 | 39 | 38 | 38 | 37 |  | 37 | 36 | 39 | 37 | 39 | -0.06 | Y | 30.02 | Y | -0.2 | [7 empty] | N | N | N | N | 220 | 0.48 | 59 | 42510 | 92310 | 6990 | 2000 | 6 | 2 |  | 2018-09-01 07:47 | 1567 | 125 |  | 48 |  |  | 30D0D60476F3469CBB5AF5530CCAA501 | DE82FB37B34B48F28CFEE0963C9B5E4F | A3270BB60E104C9C9A0B36DB9065DF68 | 02607B81B40A445BBC78D3F0184BFDE2 | [10 empty] | 42.81 | 100 | 0 | 3500 | 0 |  | 400 | 400 | 선택 | 해제 | 0 | 3500 | 0 |  | 400 | 400 | 선택 | 해제 | 해제 | 미정 | 미정 | 선택 | 미정 |  | 미정 | BT180180 | C
B47600 | 2018-08-31 | 2 | A | TUNDISH교체 | 1 | A | 30MNB5M | 합금강 | 30MNB5M계 | BM#1 | 1560 | 49 | 1677 | 1515 | 40 | 8900 |  | 1 | 0.23 | 20 |  | -2.99 | 1589 | 1666 | 3.48 | 0 | 0 | 33 | 28 | 66 | Y |  | 2018-09-01 08:05 | 91 | 1124 | 25 | 19 | 22 | 25 | 27 | 28 | 29 | 29 | 29 | 29 | 30 | 29 |  | 29 | 27 | 30 | 29 | 29 | -0.2 |  | 4.98 | Y | -0.2 |  | 2.94 | 2.94 | 2.26 |  |  |  | N | N | N | N | 150 | 0.39 | 59 | 74440 | 92020 | 5480 | 15850 | 9 | 1 |  | 2018-09-01 08:08 | 1589 | 150 |  | 24 |  | *T/D가열온도:자동-1370`.수동건-1344`.STR#1:881.STR#2:1013.T/D FLUX 유:15,용:120,탄화왕겨 200kg 투입 *첫Heat 수소측정치 OVER되어 이상재 등록및 생관통보-ID:101.102.201.202 | [14 empty] | 76.74 | 100 | 700 | 0 | 0 |  | 400 |  | 선택 | 선택 | 700 | 0 | 0 |  | 400 |  | 선택 | 선택 | 해제 | 미정 | 선택 | 미정 | 선택 |  | 미정 | RB107.95 | H
A47712 | 2018-09-01 | 1 | A | TUNDISH교체 | 1 | A | BP-SM45CS | 탄소강 | B | BM#2 | 1583 | 46 | 1638 | 1544 | 38 | 7100 |  | 3 | 0.36 | 20 |  | -1.97 | 1593 | 1641 | 13.69 | 0 |  | 35 | 37 | 50 | Y |  | 2018-09-01 08:14 | 100 | 1114 | -402 | -173 | 28 | 29 | 29 | 28 | 28 | 27 | 26 | 25 | 24 | 30 | 36 | 41 | 37 | 42 | 41 | 41 | -0.07 |  | 14.57 | Y | 0 |  | 2.6 | 2.53 | 1.51 |  |  |  | N | N | N | N | 150 | 0.42 | 63 | 99588 | 90470 | 8380 | 15500 | 10 | 1 |  | 2018-09-01 08:29 | 1593 | 150 |  | 63 |  | *T/D플럭스 120/15KG *롱노즐 실리부 부착 *탄화왕겨 투입 * 전공정 작업지연 감속주입 0.35 이상공정 등록 및 생관통보 -ID: 304,404 * L/D 8 TON SLAG 나옴 이상공정 등록 | [14 empty] | 100.75 | 100 | 1500 | 0 | 0 |  | 650 | 400 | 선택 | 해제 | 1500 | 0 | 0 |  | 650 | 400 | 선택 | 해제 | 해제 | 미정 | 미정 | 해제 | 선택 |  | 미정 | BT180180 | C
B47601 | 2018-09-01 | 2 | A |  | 2 | B | 30MNB5M | 합금강 | 30MNB5M계 | BM#1 | 1595 | 54 | 1634 | 1564 | 38 | 7500 |  | 1 | 0.2 | 15 |  | -3.28 | 1560 | 1638 | 1.77 | 0 | 0 | 12 | 1 | 12611 | Y |  | 2018-09-01 09:07 | 62 | 1134 | 28 | 20 | 16 | 13 | 11 | 10 | 8 | 7 | 6 | 4 | 3 |  |  | 3 | 11 | 16 | 3 | 0 | -0.32 |  | 40.02 | Y | -0.2 | [7 empty] | N | N | N | N | 140 | 0.4 | 54 | 89328 | 71500 | 27640 | 16940 | 9 | 1 |  | 2018-09-01 09:10 | 1560 | 136 |  | 23 |  | *T/D △T℃ 낮아 L/D 물량 27.6ton 내림 | [14 empty] | 90.14 | 100 | 0 | 0 | 0 |  | 400 |  | 선택 | 선택 | 0 | 0 | 0 |  | 400 |  | 선택 | 선택 | 해제 | 미정 | 해제 | 미정 | 미정 |  | 미정 | RB107.95 | H
A47714 | 2018-09-01 | 1 | A |  | 2 | A | BP-SM45CS | 탄소강 | B | BM#2 | 1593 | 42 | 1610 | 1563 | 30 | 5000 |  | 3 | 0.35 | 16 |  | -1.84 | 1574 | 1610 | 9.25 | 0 |  | 21 | 16 | 58 | Y |  | 2018-09-01 10:12 | 81 | 1102 | 37 | 41 | 42 | 42 | 42 | 42 | 41 | 40 | 39 | 38 | 37 | 36 | 35 | 33 | 39 | 42 | 33 | 42 | -0.15 |  | 60 | Y | -0.2 | [7 empty] | N | N | N | N | 140 | 0.4 | 71 | 82990 | 92020 | 7160 | 16500 | 10 | 1 |  | 2018-09-01 10:15 | 1574 | 81 |  | 11 |  | * 전공정 작업지연 감속주입 0.40 이상공정 등록 및 생관통보 | [14 empty] | 83.74 | 100 | 0 | 0 | 0 |  | 650 | 400 | 선택 | 해제 | 0 | 0 | 0 |  | 650 | 400 | 선택 | 해제 | 해제 | 미정 | 미정 | 선택 | 미정 |  | 미정 | BT180180 | C
B47602 | 2018-09-01 | 2 | A |  | 3 | A | 30MNB5M | 합금강 | 30MNB5M계 | BM#1 | 1572 | 48 | 1646 | 1544 | 42 | 8500 |  | 1 | 0.22 | 15 |  | -2.91 | 1581 | 1644 | 1.96 | 0 | 0 | 30 | 19 | 77 | Y |  | 2018-09-01 10:23 | 83 | 1094 | 2 | 16 | 28 | 35 | 37 | 38 | 39 | 38 | 36 | 36 | 35 | 34 | 33 | 31 | 31 | 39 | 31 | 0 | -0.18 | Y | 44.98 | Y | -0.2 | [7 empty] | N | N | N | N | 130 | 0.4 | 75 | 89328 | 98270 | 5070 | 15840 | 9 | 1 |  | 2018-09-01 10:24 | 1581 | 109 |  | 4 | [16 empty] | 86.47 | 100 | 0 | 0 | 0 |  | 400 |  | 선택 | 선택 | 0 | 0 | 0 |  | 400 |  | 선택 | 선택 | 해제 | 미정 | 선택 | 미정 | 미정 |  | 미정 | RB107.95 | H
A47715 | 2018-09-01 | 1 | A |  | 3 | A | BP-SM45CS | 탄소강 | B | BM#2 | 1620 | 39 | 1610 | 1575 | 31 | 5000 |  | 3 | 0.34 | 17 |  | -1.55 | 1577 | 1610 | 9.2 | 0 |  | 22 | 47 | 54 | Y |  | 2018-09-01 11:24 | 84 | 1136 | 36 | 40 | 41 | 43 | 42 | 42 | 42 | 41 | 40 | 39 | 37 | 37 | 37 | 36 | 40 | 43 | 36 | 42 | -0.14 | Y | 49.97 | Y | -0.2 | [7 empty] | N | N | N | N | 130 | 0.4 | 73 | 99588 | 96120 | 7120 | 15700 | 10 | 1 |  | 2018-09-01 11:27 | 1577 | 81 |  | 12 |  | * 전공정 작업지연 감속주입 0.40 이상공정 등록 및 생관통보 | [14 empty] | 96.5 | 100 | 0 | 0 | 0 |  | 650 | 400 | 선택 | 해제 | 0 | 0 | 0 |  | 650 | 400 | 선택 | 해제 | 해제 | 미정 | 미정 | 선택 | 미정 |  | 미정 | BT180180 | H
B47603 | 2018-09-01 | 2 | A |  | 4 | A | 30MNB5M | 합금강 | 30MNB5M계 | BM#1 | 1598 | 49 | 1646 | 1557 | 38 | 8000 |  | 1 | 0.22 | 16 |  | -2.94 | 1570 | 1641 | 2.42 | 0 | 0 | 1 | 32 | 83 | Y |  | 2018-09-01 11:37 | 72 | 1127 | 28 | 34 | 38 | 39 | 39 | 40 | 39 | 38 | 37 | 36 | 35 | 35 | 34 | 33 | 36 | 40 | 33 | 39 | -0.16 | Y | 45 | Y | -0.2 | [7 empty] | N | N | N | N | 120 | 0.4 | 74 | 93900 | 97500 | 5020 | 15620 | 9 | 1 |  | 2018-09-01 11:40 | 1570 | 117 |  | 8 |  | *Sample채취 ID:103.203 | [14 empty] | 92.06 | 100 | 0 | 0 | 300 |  | 400 |  | 선택 | 선택 | 0 | 0 | 300 |  | 400 |  | 선택 | 선택 | 해제 | 미정 | 선택 | 미정 | 미정 |  | 미정 | RB107.95 | H
A47716 | 2018-09-01 | 1 | B |  | 4 | A | BP-SM45CS | 탄소강 | B | BM#2 | 1588 | 40 | 1605 | 1549 | 31 | 5400 |  | 3 | 0.4 | 16 |  | -1.55 | 1574 | 1605 | 600 | 0 |  | 35 | 38 | 61 | Y |  | 2018-09-01 12:27 | 81 | 1097 | 33 | 38 | 41 | 42 | 42 | 42 | 42 | 41 | 40 | 40 | 39 | 38 | 37 | 35 | 39 | 42 | 35 | 42 | -0.13 | Y | 54.98 | Y | -0.2 | [7 empty] | N | N | N | N | 120 | 0.4 | 72 | 100868 | 94930 | 58320 | 15700 | 10 | 1 |  | 2018-09-01 12:30 | 1574 | 94 |  | 25 |  | * 전공정 작업지연 감속주입 0.40 이상공정 등록 및 생관통보 | [14 empty] | 98.65 | 100 | 0 | 0 | 0 |  | 650 | 400 | 선택 | 해제 | 0 | 0 | 0 |  | 650 | 400 | 선택 | 해제 | 해제 | 미정 | 미정 | 선택 | 미정 |  | 미정 | BT180180 | H
B47604 | 2018-09-01 | 2 | B |  | 5 | A | 30MNB5M | 합금강 | 30MNB5M계 | BM#1 | 1537 | 55 | 1636 | 1514 | 43 | 9100 |  | 1 | 0.23 | 15 |  | 0 | 1562 | 1641 | 2.54 | 0 | 0 | 33 | 29 | 77 | Y |  | 2018-09-01 13:02 | 64 | 1135 | 29 | 33 | 35 | 36 | 36 | 35 | 34 | 32 | 32 | 31 | 29 | 29 | 28 | 24 | 31 | 36 | 24 | 29 | -0.2 | Y | 59.97 | Y | -0.4 | [7 empty] | N | N | N | N | 110 | 0.4 | 77 | 95424 | 100170 | 5040 | 15400 | 9 | 1 |  | 2018-09-01 13:00 | 1562 | 125 |  | 1 | [16 empty] | 90.71 | 100 | 0 | 0 | 0 |  | 400 |  | 선택 | 선택 | 0 | 0 | 0 |  | 400 |  | 선택 | 선택 | 해제 | 미정 | 선택 | 미정 | 미정 |  | 미정 | RB107.95 | H
A47717 | 2018-09-01 | 1 | B |  | 5 | A | BP-SM45CS | 탄소강 | B | BM#2 | 1586 | 40 | 1612 | 1546 | 30 | 5400 |  | 3 | 0.34 | 16 |  | -1.86 | 1573 | 1612 | 11.43 | 0 |  | 2 | 1 | 15913 | Y |  | 2018-09-01 13:36 | 80 | 1200 | 33 | 34 | 34 | 35 | 35 | 36 | 35 | 34 | 34 | 34 | 33 | 32 | 31 | 30 | 34 | 36 | 30 | 35 | -0.14 | Y | 42.33 | Y | -0.2 | [7 empty] | N | N | N | N | 110 | 0.4 | 75 | 101508 | 99140 | 7060 | 15600 | 10 | 1 |  | 2018-09-01 13:42 | 1573 | 104 |  | 32 |  | * 전공정 작업지연 감속주입 0.40 이상공정 등록 및 생관통보 | [14 empty] | 95.58 | 100 | 0 | 0 | 0 |  | 650 | 400 | 선택 | 해제 | 0 | 0 | 0 |  | 650 | 400 | 선택 | 해제 | 해제 | 미정 | 미정 | 선택 | 미정 |  | 미정 | BT180180 | H
B47605 | 2018-09-01 | 2 | B |  | 6 | A | 30MNB5M | 합금강 | 30MNB5M계 | BM#1 | 1599 | 49 | 1645 | 1546 | 35 | 7600 |  | 1 | 0.21 | 15 |  | -2.86 | 1571 | 1650 | 3.38 | 0 | 0 | 12 | 2 | 85 | Y |  | 2018-09-01 13:43 | 73 | 1096 | 22 | 24 | 26 | 27 | 26 | 26 | 26 | 25 | 25 | 24 | 23 | 22 | 21 | 19 | 24 | 27 | 19 | 26 | -0.15 | Y | 55.02 | Y | -0.2 | [7 empty] | N | N | N | N | 100 | 0.4 | 73 | 104216 | 92140 | 5100 | 13800 | 9 | 1 |  | 2018-09-01 13:52 | 1571 | 137 |  | 38 |  | *Sample채취 ID:103.203 *강제개공 및 나탕주입 ID:107.207 | [14 empty] | 107.27 | 100 | 0 | 0 | 300 |  | 400 |  | 선택 | 선택 | 0 | 0 | 300 |  | 400 |  | 선택 | 선택 | 해제 | 미정 | 선택 | 미정 | 미정 |  | 미정 | RB107.95 | H
B47606 | 2018-09-01 | 2 | B |  | 7 | A | 30MNB5M | 합금강 | 30MNB5M계 | BM#1 | 1559 | 47 | 1606 | 1527 | 33 | 6900 |  | 1 | 0.2 | 16 |  | -2.59 | 1544 | 1602 | 1.49 | 0 | 0 | 30 | 20 | 71 | N | 1 | 2018-09-01 15:04 | 46 | 1131 | 15 | 12 | 11 | 9 | 8 | 8 | 6 | 5 | 4 |  |  |  |  | 4 | 9 | 11 | 4 | 0 | -0.23 |  | 30 | Y | -0.2 | [7 empty] | N | N | N | N | 150 | 0.4 | 44 | 62522 | 61500 | 40620 | 17700 | 9 | 1 |  | 2018-09-01 15:17 | 1544 | 138 |  | 33 |  | *강제개공 및 나탕주입 ID:101.201 *T/D 온도 낮아 L/D잔강 40TON 이월함 | [14 empty] | 61.24 | 100 | 0 | 0 | 0 |  | 400 |  | 선택 | 선택 | 0 | 0 | 0 |  | 400 |  | 선택 | 선택 | 해제 | 미정 | 선택 | 미정 | 미정 |  | 미정 | RB114.30 | W
A47718 | 2018-09-01 | 1 | B |  | 6 | A | BP-SM45CS | 탄소강 | B | BM#2 | 1604 | 45 | 1614 | 1566 | 23 | 4400 |  | 3 | 0.34 | 15 |  | -2.07 | 1566 | 1606 | 10.43 | 0 |  | 16 | 25 | -253 | Y |  | 2018-09-01 15:00 | 73 | 1088 | 27 | 32 | 37 | 39 | 39 | 39 | 40 | 38 | 39 | 37 | 37 | 36 |  | 36 | 37 | 40 | 36 | 39 | -0.07 | Y | 25 | Y | -0.2 | [7 empty] | N | N | N | N | 100 | 0.5 | 56 | 84590 | 93520 | 7030 | 14600 | 10 | 1 |  | 2018-09-01 15:05 | 1566 | 104 |  | 26 | [16 empty] | 84.13 | 100 | 0 | 0 | 0 |  | 650 | 400 | 선택 | 해제 | 0 | 0 | 0 |  | 650 | 400 | 선택 | 해제 | 해제 | 미정 | 미정 | 선택 | 미정 |  | 미정 | BT180180 | H
B47607 | 2018-09-01 | 2 | B |  | 7 | A | BP-SM45CS | 탄소강 | B | BM#2 | 1625 | 52 | 1554 | 1535 | 22 | 5000 |  | 3 | 0.36 | 15 |  | -1.94 | 1569 | 1606 | 10.45 | 0 |  | 1 | 33 | 71 | Y |  | 2018-09-01 15:47 | 76 | 1087 | 35 | 36 | 37 | 38 | 39 | 38 | 38 | 38 | 37 | 37 | 36 |  |  | 36 | 37 | 39 | 36 | 38 | -0.05 | Y | 30.02 | Y | -0.2 | [7 empty] | N | N | N | N | 150 | 0.5 | 53 | 84590 | 88400 | 7230 | 15800 | 10 | 1 |  | 2018-09-01 16:04 | 1569 | 123 |  | 38 | [16 empty] | 88.62 | 100 | 0 | 0 | 0 |  | 650 | 400 | 선택 | 해제 | 0 | 0 | 0 |  | 650 | 400 | 선택 | 해제 | 해제 | 미정 | 미정 | 선택 | 미정 |  | 미정 | BT180180 | H
A47713 | 2018-09-01 | 1 | B |  | 8 | A | 30MNB5M | 합금강 | 30MNB5M계 | BM#1 | 1612 | 58 | 1621 | 1521 | 40 | 17500 |  | 1 | 0.28 | 10 |  | -2.93 | 1580 | 1621 | 1.45 | 0 | 0 | 16 | 24 |  | Y |  | 2018-09-01 16:18 | 82 | 1102 | 3 | 15 | 25 | 29 | 32 | 33 | 33 | 33 | 32 | 32 | 31 | 29 | 29 | 26 | 27 | 33 | 26 | 33 | -0.14 | Y | 49.98 | Y | -0.2 |  |  |  | 1.8 |  |  |  | N | N | N | N | 140 | 0.4 | 80 | 103376 | 100660 | 5110 | 15700 | 9 | 1 |  | 2018-09-01 16:19 | 1580 | 507 |  | 5 |  | *진공기준미달 *Sample채취 ID:103.203 | [14 empty] | 97.8 | 100 | 0 | 0 | 300 |  | 400 |  | 선택 | 선택 | 0 | 0 | 300 |  | 400 |  | 선택 | 선택 | 해제 | 미정 | 선택 | 미정 | 미정 |  | 미정 | RB107.95 | H
A47719 | 2018-09-01 | 1 | B |  | 8 | A | BP-SM45CS | 탄소강 | B | BM#2 | 1617 | 46 | 1597 | 1539 | 31 | 5500 |  | 3 | 0.35 | 15 |  | -2.24 | 1554 | 1597 | 10.32 | 0 |  | 33 | 30 | 67 | Y |  | 2018-09-01 17:08 | 61 | 1088 | 34 | 35 | 35 | 36 | 35 | 34 | 33 | 33 | 32 | 31 | 30 | 30 | 30 | 30 | 33 | 36 | 30 | 35 | -0.13 | Y | 45 | Y | 0 | [7 empty] | N | N | N | N | 140 | 0.5 | 63 | 101508 | 102940 | 6560 | 16000 | 10 | 1 |  | 2018-09-01 17:17 | 1554 | 96 |  | 13 | 56 | [15 empty] | 92.7 | 100 | 0 | 0 | 0 |  | 650 | 400 | 선택 | 해제 | 0 | 0 | 0 |  | 650 | 400 | 선택 | 해제 | 해제 | 미정 | 미정 | 선택 | 미정 |  | 미정 | BT180180 | H
B47608 | 2018-09-01 | 2 | B | TUNDISH교체전 | 9 | A | 30MNB5M | 합금강 | 30MNB5M계 | BM#1 | 1601 | 40 | 1635 | 1577 | 31 | 6300 |  | 1 | 0.23 | 16 |  | -2.66 | 1574 | 1632 | 1.62 | 0 | 0 | 21 | 18 | -148 | Y |  | 2018-09-01 17:03 | 76 | 1080 | 24 | 27 | 28 | 29 | 29 | 29 | 29 | 28 | 28 | 26 | 25 | 25 | 24 | 23 | 27 | 29 | 23 | 29 | -0.12 | Y | 49.98 | Y | -0.2 | [7 empty] | N | N | N | N | 130 | 0.4 | 73 | 84513 | 96480 | 5020 | 2000 | 9 | 1 |  | 2018-09-01 17:08 | 1582 | 136 |  | 41 |  |  |  | DA474FB41C32450184E7F849E1BAF159 | 0FDB269926804D5591AA23B24ABC0F85 | 212AC95CD490476A809934E5BC92CB57 | [10 empty] | 83.26 | 100 | 0 | 2900 | 0 |  | 400 |  | 선택 | 선택 | 0 | 2500 | 0 |  | 400 |  | 선택 | 선택 | 해제 | 미정 | 선택 | 미정 | 미정 |  | 미정 | RB114.30 | H
A47720 | 2018-09-01 | 1 | B |  | 9 | A | SM45CS | 탄소강 | B | BM#2 | 1561 | 47 | 1584 | 1532 | 33 | 6100 |  | 3 | 0.36 | 15 |  | -1.74 | 1571 | 1604 | 10.24 | 0 |  | 2 | 2 | 77 | Y |  | 2018-09-01 18:06 | 78 | 1080 | 27 | 34 | 37 | 40 | 41 | 41 | 40 | 40 | 38 | 37 | 37 | 37 | 35 | 35 | 37 | 41 | 35 | 40 | -0.15 | Y | 39.98 | Y | -0.4 | [7 empty] | N | N | N | N | 130 | 0.5 | 62 | 96008 | 102370 | 2790 | 14300 | 10 | 1 | 10 | 2018-09-01 18:18 | 1571 | 98 |  | 21 | [16 empty] | 91.35 | 100 | 0 | 0 | 0 |  | 650 | 700 | 선택 | 선택 | 0 | 0 | 0 |  | 650 | 700 | 선택 | 선택 | 해제 | 미정 | 미정 | 미정 | 미정 |  | 미정 | RB110.00 | C
B47609 | 2018-09-01 | 2 | B | TUNDISH교체 | 1 | A | 30MNB5M | 합금강 | 30MNB5M계 | BM#1 | 1634 | 64 | 1686 | 1564 | 50 | 10300 |  | 1 | 0.2 | 22 |  | -2.66 | 1589 | 1685 | 1.77 | 0 | 0 | 12 | 3 | 25 | Y |  | 2018-09-01 18:37 | 91 | 1084 | -15 | 30 | 25 | 29 | 31 | 33 | 34 | 35 | 36 | 37 | 36 | 37 | 36 | 36 | 32 | 37 | 36 | 36 | 0 |  | 20 | Y | 0 | 1.3 | 2.33 | 2.33 |  |  |  |  | N | N | N | N | 150 | 0.39 | 71 | 95268 | 96670 | 5080 | 16300 | 4 | 2 |  | 2018-09-01 18:45 | 1589 | 183 |  | 49 |  | *T/Dflux 유15kg 용120kg *탄화왕겨200KG 투입 | [14 empty] | 93.68 | 100 | 700 | 0 | 0 |  | 400 |  | 선택 | 선택 | 700 | 0 | 0 |  | 400 |  | 선택 | 선택 | 해제 | 미정 | 선택 | 미정 | 미정 |  | 미정 | RB114.30 | H
A47721 | 2018-09-01 | 1 | B | TUNDISH교체전 | 10 | A | SM45CS | 탄소강 | B | BM#2 | 1579 | 43 | 1594 | 1518 | 35 | 6800 |  | 3 | 0.35 | 15 |  | -1.91 | 1557 | 1594 | 10.53 | 0 |  | 16 | 26 | 81 | Y |  | 2018-09-01 19:08 | 64 | 1088 | 32 | 32 | 32 | 32 | 31 | 30 | 29 | 28 | 27 | 26 | 25 | 25 | 23 | 23 | 29 | 32 | 23 | 32 | -0.16 |  | 55 | Y | 0 | [7 empty] | N | N | N | N | 120 | 0.46 | 66 | 96739 | 99950 | 4400 | 2000 | 10 | 1 | 20 | 2018-09-01 19:20 | 1557 | 97 |  | 24 |  | * 전공정 요청으로 감속주입0.40 이상공정 등록 및 생관통보 | 53962AF3D1434E00AF8A907A2448651A | 5D46935154E841ADA982D127CF62710A | DAD9E80384084EAFA8971E0EE4F54513 | [11 empty] | 92.71 | 100 | 0 | 3300 | 0 |  | 650 | 700 | 선택 | 선택 | 0 | 3550 | 0 |  | 650 | 700 | 선택 | 선택 | 해제 | 미정 | 미정 | 미정 | 미정 |  | 미정 | RB120.00 | C
B47610 | 2018-09-01 | 2 | B |  | 2 | A | 30MNB5M | 합금강 | 30MNB5M계 | BM#1 | 1604 | 71 | 1645 | 1544 | 40 | 8700 |  | 1 | 0.24 | 15 |  | -1.97 | 1582 | 1637 | 2.48 | 0 | 0 | 30 | 21 | 62 | Y |  | 2018-09-01 19:49 | 84 | 1080 | 35 | 34 | 35 | 36 | 36 | 37 | 37 | 35 | 36 | 35 | 35 | 34 | 34 | 31 | 35 | 37 | 31 | 36 | -0.13 | Y | 45 | Y | -0.2 | [7 empty] | N | N | N | N | 140 | 0.4 | 71 | 95268 | 92760 | 5070 | 16700 | 4 | 2 |  | 2018-09-01 19:56 | 1582 | 176 |  | 49 |  | *Sample채취 ID:103.203 | [14 empty] | 97.41 | 100 | 0 | 0 | 300 |  | 400 |  | 선택 | 선택 | 0 | 0 | 300 |  | 400 |  | 선택 | 선택 | 해제 | 미정 | 선택 | 미정 | 미정 |  | 미정 | RB114.30 | H
A47722 | 2018-09-01 | 1 | B | TUNDISH교체 | 1 | A | BP-SCM415HS | 소입성보증강 | C | BM#2 | 1604 | 54 | 1635 | 1526 | 43 | 8400 |  | 3 | 0.34 | 19 |  | -1.81 | 1596 | 1637 | 0 | 16.64 |  | 22 | 49 | 52 | Y |  | 2018-09-01 20:33 | 83 | 1080 | -440 | -106 | 19 | 29 | 29 | 21 | 27 | 31 | 34 | 35 | 37 | 37 | 37 | 37 | 30 | 37 | 37 | 37 | 0 |  | 10 | Y | 0 |  | 2.9 | 2.9 | 1.83 |  |  |  | N | N | N | N | 150 | 0.5 | 53 | 93049 |  | 98800 | 16200 | 2 | 2 | 10 | 2018-09-01 20:35 | 1596 | 122 |  | 32 |  | * T/D 용강량 실측:1180mm / 18.9 TON * T/D FLUX 용탕부: 120 KG / 유탕부: 15KG 투입 * 슬리브 롱노즐( Y자형 ) 사용 * 탄화왕겨 200KG투입 *수소 10분 측정값 기준치 초과, 이상공정 등록 생관통보 | [14 empty] | 94.18 | 72.73 | 1000 | 0 | 0 |  | 650 | 300 | 선택 | 선택 | 1000 | 0 | 0 |  | 650 | 300 | 선택 | 선택 | 해제 | 미정 | 미정 | 선택 | 미정 |  | 미정 | BT180180 | H
B47611 | 2018-09-01 | 2 | C |  | 3 | A | 30MNB5M | 합금강 | 30MNB5M계 | BM#1 | 1596 | 59 | 1647 | 1527 | 39 | 8700 |  | 1 | 0.21 | 16 |  | -2.58 | 1566 | 1631 | 1.82 | 0 | 0 | 1 | 34 | 90 | Y |  | 2018-09-01 21:13 | 68 | 1082 | 30 | 28 | 27 | 25 | 25 | 24 | 23 | 22 | 20 | 20 | 19 | 18 | 16 | 15 | 22 | 27 | 15 | 0 | -0.22 |  | 55 | Y | -0.2 | [7 empty] | N | N | N | N | 130 | 0.4 | 69 | 93938 | 86600 | 5040 | 16600 | 4 | 2 |  | 2018-09-01 21:25 | 1566 | 156 |  | 38 | 25 | [15 empty] | 100.36 | 100 | 0 | 0 | 0 |  | 400 |  | 선택 | 선택 | 0 | 0 | 0 |  | 400 |  | 선택 | 선택 | 해제 | 미정 | 선택 | 미정 | 미정 |  | 미정 | RB114.30 | H
A47723 | 2018-09-01 | 1 | C |  | 2 | A | BP-SCM415HS | 소입성보증강 | C | BM#2 | 1606 | 43 | 1625 | 1558 | 38 | 7200 |  | 3 | 0.34 | 18 |  | -1.81 | 1585 | 1625 | 0 | 17.67 |  | 33 | 31 | 96 | Y |  | 2018-09-01 21:26 | 72 | 1082 | 33 | 31 | 30 | 30 | 29 | 29 | 28 | 27 | 26 | 25 | 24 | 24 |  | 24 | 28 | 30 | 24 | 0 | -0.13 |  | 45.02 | Y | 0 | [7 empty] | N | N | N | N | 140 | 0.52 | 61 | 93049 | 103530 | 7060 | 15000 | 2 | 2 |  | 2018-09-01 21:35 | 1585 | 112 |  | 34 | [16 empty] | 84.17 | 72.73 | 0 | 0 | 0 |  | 650 | 300 | 선택 | 선택 | 0 | 0 | 0 |  | 650 | 300 | 선택 | 선택 | 해제 | 미정 | 미정 | 선택 | 미정 |  | 미정 | BT180180 | H
A47724 | 2018-09-01 | 1 | C |  | 3 | A | BP-SCM415HS | 소입성보증강 | C | BM#2 | 1607 | 35 | 1633 | 1558 | 30 | 5900 |  | 3 | 0.35 | 19 |  | -1.94 | 1589 | 1633 | 0 | 14.48 |  | 2 | 3 | 79 | Y |  | 2018-09-01 22:21 | 76 | 1090 | 22 | 25 | 27 | 28 | 29 | 30 | 31 | 30 | 30 | 30 | 29 |  |  | 29 | 28 | 31 | 29 | 30 | -0.03 | Y | 20.02 | Y | -0.2 | [7 empty] | N | N | N | N | 130 | 0.52 | 54 | 93049 | 92060 | 7130 | 15800 | 2 | 2 |  | 2018-09-01 22:48 | 1589 | 117 |  | 42 | [16 empty] | 93.89 | 72.73 | 0 | 0 | 0 |  | 650 | 300 | 선택 | 선택 | 0 | 0 | 0 |  | 650 | 300 | 선택 | 선택 | 해제 | 미정 | 미정 | 선택 | 미정 |  | 미정 | BT180180 | H
B47612 | 2018-09-01 | 2 | C |  | 4 | A | 30MNB5M | 합금강 | 30MNB5M계 | BM#1 | 1595 | 66 | 1634 | 1504 | 45 | 9800 |  | 1 | 0.2 | 16 |  | 0 | 1562 | 1634 | 1.43 | 0 | 0 | 21 | 19 | 84 | Y |  | 2018-09-01 22:28 | 64 | 1070 | 22 | 23 | 23 | 23 | 23 | 22 | 22 | 22 | 21 | 20 | 19 | 18 |  | 18 | 21 | 23 | 18 | 23 | -0.11 |  | 45.02 | Y | -0.2 | [7 empty] | N | N | N | N | 120 | 0.4 | 60 | 101136 | 94850 | 5000 | 16100 | 4 | 2 |  | 2018-09-01 22:37 | 1562 | 167 |  | 48 | 16 | [15 empty] | 99.3 | 100 | 0 | 0 | 0 |  | 400 |  | 선택 | 선택 | 0 | 0 | 0 |  | 400 |  | 선택 | 선택 | 해제 | 미정 | 선택 | 미정 | 미정 |  | 미정 | RB114.30 | H
A47725 | 2018-09-01 | 1 | C |  | 4 | A | BP-SCM415HS | 소입성보증강 | C | BM#2 | 1607 | 41 | 1626 | 1533 | 35 | 6400 |  | 3 | 0.4 | 18 |  | -1.81 | 1586 | 1626 | 0 | 15.43 |  | 12 | 4 | 71 | Y |  | 2018-09-01 23:33 | 73 | 1121 | 27 | 30 | 34 | 35 | 35 | 35 | 34 | 33 | 32 | 31 | 31 | 30 | 29 | 29 | 32 | 35 | 29 | 35 | -0.13 | Y | 44.97 | Y | -0.2 | [7 empty] | N | N | N | N | 120 | 0.48 | 62 | 93049 | 95760 | 7150 | 15100 | 2 | 2 |  | 2018-09-01 23:57 | 1586 | 98 |  | 27 |  | *전공정 요청 감속주입 | [14 empty] | 90.51 | 72.73 | 0 | 0 | 0 |  | 650 | 300 | 선택 | 선택 | 0 | 0 | 0 |  | 650 | 300 | 선택 | 선택 | 해제 | 미정 | 미정 | 선택 | 미정 |  | 미정 | BT180180 | H
B47613 | 2018-09-01 | 2 | C |  | 5 | A | 30MNB5M | 합금강 | 30MNB5M계 | BM#1 | 1570 | 55 | 1646 | 1517 | 45 | 9800 |  | 1 | 0.22 | 16 |  | 0 | 1588 | 1649 | 4.02 | 0 | 0 | 16 | 27 | 52 | Y |  | 2018-09-01 23:47 | 90 | 1113 | 16 | 25 | 33 | 37 | 39 | 40 | 40 | 40 | 40 | 39 | 38 | 38 | 37 | 35 | 36 | 40 | 35 | 40 | -0.1 | Y | 50.02 | Y | -0.2 | [7 empty] | N | N | N | N | 110 | 0.4 | 78 | 94413 | 99300 | 5000 | 15500 | 4 | 2 |  | 2018-09-01 23:55 | 1588 | 145 |  | 31 | 25 | *Ladle 강제 개공 나탕주입 ID:104.105.205.206 | [14 empty] | 90.52 | 100 | 0 | 0 | 300 |  | 400 |  | 선택 | 선택 | 0 | 0 | 300 |  | 400 |  | 선택 | 선택 | 해제 | 미정 | 선택 | 미정 | 미정 |  | 미정 | RB114.30 | H
A47726 | 2018-09-01 | 1 | C |  | 5 | A | BP-SCM415HS | 소입성보증강 | C | BM#2 | 1553 | 44 | 1629 | 1523 | 35 | 6900 |  | 3 | 0.39 | 18 |  | -1.72 | 1589 | 1629 | 0 | 15.48 |  | 1 | 35 | 20 | Y |  | 2018-09-02 00:43 | 76 | 1099 | 27 | 34 | 38 | 41 | 41 | 41 | 42 | 41 | 40 | 39 | 38 | 37 | 36 | 36 | 38 | 42 | 36 | 41 | -0.2 | Y | 30 | Y | -0.2 | [7 empty] | N | N | N | N | 110 | 0.47 | 65 | 101508 | 99670 | 7080 | 14700 | 2 | 2 |  | 2018-09-02 00:55 | 1589 | 99 |  | 21 |  | *전공정 요청 감속주입 | [14 empty] | 95.13 | 75 | 0 | 0 | 0 |  | 650 | 300 | 선택 | 선택 | 0 | 0 | 0 |  | 650 | 300 | 선택 | 선택 | 해제 | 미정 | 미정 | 미정 | 미정 |  | 미정 | BT180180 | H
B47614 | 2018-09-01 | 2 | C |  | 6 | A | 30MNB5M | 합금강 | 30MNB5M계 | BM#1 | 1573 | 60 | 1624 | 1537 | 47 | 9600 |  | 1 | 0.2 | 16 |  | 0 | 1586 | 1643 | 1.64 | 0 | 0 | 30 | 22 | 54 | N | 1 | 2018-09-02 00:59 | 88 | 1124 | 32 | 35 | 37 | 38 | 40 | 40 | 40 | 39 | 39 | 39 | 39 | 38 | 37 | 35 | 38 | 40 | 35 | 40 | -0.09 | Y | 55.02 | Y | -0.2 | [7 empty] | N | N | N | N | 100 | 0.4 | 78 | 87329 | 102150 | 5020 | 16700 | 4 | 2 |  | 2018-09-02 01:07 | 1586 | 154 |  | 39 | [16 empty] | 81.5 | 100 | 0 | 0 | 0 |  | 400 |  | 선택 | 선택 | 0 | 0 | 0 |  | 400 |  | 선택 | 선택 | 해제 | 미정 | 선택 | 미정 | 선택 | 5 | 미정 | RB114.30 | H
A47727 | 2018-09-01 | 1 | C |  | 6 | A | BP-SCM415HS | 소입성보증강 | C | BM#2 | 1606 | 50 | 1620 | 1533 | 45 | 8400 |  | 3 | 0.37 | 18 |  | -1.84 | 1580 | 1620 | 0 | 10.16 |  | 20 | 1 | 10215 | Y |  | 2018-09-02 01:56 | 67 | 1140 | 32 | 31 | 30 | 29 | 27 | 26 | 25 | 24 | 23 | 21 | 21 | 20 | 19 | 19 | 25 | 30 | 19 | 0 | -0.22 |  | 50 | Y | -0.2 |  |  |  | 1.84 |  |  |  | N | N | N | N | 100 | 0.49 | 62 | 101508 | 100250 | 7150 | 14900 | 2 | 2 |  | 2018-09-02 02:08 | 1580 | 98 |  | 15 |  | *전공정 요청 감속주입 *대보수 첫HEAT | [14 empty] | 94.6 | 75 | 0 | 0 | 0 |  | 650 | 300 | 선택 | 선택 | 0 | 0 | 0 |  | 650 | 300 | 선택 | 선택 | 해제 | 미정 | 미정 | 선택 | 미정 |  | 미정 | BT180180 | H
A47728 | 2018-09-01 | 1 | C |  | 7 | A | BP-SCM415HS | 소입성보증강 | C | BM#2 | 1658 | 44 | 1616 | 1519 | 39 | 7200 |  | 3 | 0.37 | 18 |  | -1.34 | 1586 | 1616 | 0 | 12.11 |  | 2 | 4 | 79 | Y |  | 2018-09-02 02:55 | 73 | 1121 | 18 | 29 | 35 | 38 | 40 | 40 | 39 | 39 | 38 | 38 | 37 | 37 |  | 37 | 36 | 40 | 37 | 38 | -0.02 | Y | 35.02 | Y | 0 | [7 empty] | N | N | N | N | 150 | 0.52 | 57 | 101508 | 97970 | 7090 | 15600 | 2 | 2 |  | 2018-09-02 03:09 | 1586 | 98 |  | 21 | [16 empty] | 96.63 | 75 | 0 | 0 | 0 |  | 650 | 300 | 선택 | 선택 | 0 | 0 | 0 |  | 650 | 300 | 선택 | 선택 | 해제 | 미정 | 미정 | 선택 | 미정 |  | 미정 | BT180180 | H
B47615 | 2018-09-01 | 2 | C |  | 7 | A | 30MNB5M | 합금강 | 30MNB5M계 | BM#1 | 1571 | 76 | 1637 | 1514 | 50 | 10300 |  | 1 | 0.2 | 16 |  | 0 | 1575 | 1636 | 1.34 | 0 | 0 | 33 | 32 | 57 | Y |  | 2018-09-02 02:34 | 77 | 1126 | 34 | 35 | 37 | 38 | 38 | 38 | 38 | 37 | 36 | 35 | 34 | 33 | 32 | 28 | 35 | 38 | 28 | 38 | -0.15 | Y | 65 | Y | -0.4 | [7 empty] | N | N | N | N | 150 | 0.4 | 84 | 95268 | 101750 | 4960 | 14400 | 4 | 2 |  | 2018-09-02 02:43 | 1575 | 151 |  | 23 |  | *VD 와이어 투입 안되어 SPEED0.30mm까지 감속주입 정속유지 미준수 ID:106.206 | [14 empty] | 89.24 | 100 | 0 | 0 | 0 |  | 400 |  | 선택 | 선택 | 0 | 0 | 0 |  | 400 |  | 선택 | 선택 | 해제 | 미정 | 선택 | 미정 | 미정 |  | 미정 | RB114.30 | H
A47729 | 2018-09-01 | 1 | C | TUNDISH교체전 | 8 | A | BP-SCM415HS | 소입성보증강 | C | BM#2 | 1644 | 42 | 1618 | 1532 | 37 | 7300 |  | 3 | 0.35 | 20 |  | -1.33 | 1586 | 1618 | 0 | 15.3 |  | 12 | 5 | 81 | Y |  | 2018-09-02 03:57 | 73 | 1121 | 36 | 38 | 38 | 38 | 38 | 38 | 37 | 36 | 35 | 34 | 33 | 32 | 32 | 32 | 36 | 38 | 32 | 38 | -0.12 |  | 50 | Y | 0 | [7 empty] | N | N | N | N | 140 | 0.52 | 60 | 98574 | 102350 | 7000 | 2000 | 2 | 2 |  | 2018-09-02 04:10 | 1586 | 95 |  | 18 |  |  | 9B133E73F97541EAA4F5BCCCEEA69C96 | D9021C01DF3A403E81B06AD9A504AFB1 | 87ED9DEC58A846EAA3B3191181A4DB1B | 8522F085F393476F9B4CB51869F39CDF | [10 empty] | 90.15 | 100 | 0 | 3000 | 0 |  | 650 | 300 | 선택 | 선택 | 0 | 3000 | 0 |  | 650 | 300 | 선택 | 선택 | 해제 | 미정 | 미정 | 선택 | 미정 |  | 미정 | BT180180 | H
B47616 | 2018-09-01 | 2 | C |  | 8 | A | 30MNB5M | 합금강 | 30MNB5M계 | BM#1 | 1589 | 73 | 1645 | 1515 | 50 | 9900 |  | 1 | 0.19 | 16 |  | -3.16 | 1558 | 1638 | 1.3 | 0 | 0 | 21 | 20 | 82 | Y |  | 2018-09-02 04:20 | 60 | 1118 | 24 | 31 | 33 | 35 | 35 | 35 | 34 | 34 | 33 | 32 | 31 | 31 | 30 | 28 | 32 | 35 | 28 | 35 | -0.13 | Y | 55 | Y | -0.2 | [7 empty] | N | N | N | N | 140 | 0.4 | 73 | 95268 | 98750 | 5050 | 16100 | 4 | 2 |  | 2018-09-02 04:22 | 1581 | 146 |  | 2 | 29 | [15 empty] | 91.82 | 100 | 0 | 0 | 300 |  | 400 |  | 선택 | 선택 | 0 | 0 | 300 |  | 400 |  | 선택 | 선택 | 해제 | 미정 | 선택 | 미정 | 미정 |  | 미정 | RB114.30 | H
A47730 | 2018-09-01 | 1 | A | TUNDISH교체 | 1 | A | SCM420HT | 소입성보증강 | C | BM#2 | 1610 | 46 | 1644 | 1551 | 40 | 7400 |  | 3 | 0.33 | 20 |  | -2.01 | 1594 | 1644 | 0 | 13.61 |  | 1 | 36 | 74 | Y |  | 2018-09-02 05:13 | 84 | 1112 | -552 | -271 | 32 | 32 | 31 | 28 | 26 | 34 | 38 | 41 | 43 | 45 | 46 | 47 | 40 | 47 | 47 | 0 | 0 |  |  | Y | 0.2 |  | 2.58 | 2.46 | 1.52 |  |  |  | N | N | N | N | 150 | 0.5 | 60 | 92810 | 101450 | 3440 | 14300 | 11 | 1 |  | 2018-09-02 05:20 | 1594 | 122 |  | 30 |  | *T/D 플럭스 120/15KG *T/D 교체 슬리브롱노즐사용 *L/D첫 HEAT 탄화왕겨투입 *첫 HEAT 수소측정 기준초과(10분)이상공정 등록 및 생관통보. | [14 empty] | 88.1 | 100 | 700 | 0 | 0 |  | 410 | 300 | 선택 | 선택 | 700 | 0 | 0 |  | 410 | 300 | 선택 | 선택 | 해제 | 미정 | 미정 | 미정 | 선택 |  | 미정 | RB105.00 | C
B47617 | 2018-09-01 | 2 | A | TUNDISH교체전 | 9 | A | 30MNB5M | 합금강 | 30MNB5M계 | BM#1 | 1583 | 55 | 1637 | 1515 | 41 | 9200 |  | 1 | 0.19 | 16 |  | 0 | 1575 | 1637 | 1.25 | 0 | 0 | 16 | 28 | 84 | Y |  | 2018-09-02 05:20 | 77 | 1128 | 26 | 30 | 32 | 33 | 34 | 34 | 34 | 33 | 32 | 32 | 31 | 30 | 29 | 28 | 31 | 34 | 28 | 34 | -0.13 | Y | 45 | Y | -0.2 | [7 empty] | N | N | N | N | 130 | 0.4 | 74 | 104727 | 97980 | 5020 | 2000 | 4 | 2 |  | 2018-09-02 05:23 | 1575 | 133 |  | 18 |  |  | 5A6A57D8DAD74F5E909C81BDCBE16380 | 470AEC6CEC21453D917A477B56864FF3 |  | A498072FFA6A45AE80147ED2310570A5 | [10 empty] | 101.68 | 100 | 0 | 2840 | 0 |  | 400 |  | 선택 | 선택 | 0 | 2790 | 0 |  | 400 |  | 선택 | 선택 | 해제 | 미정 | 선택 | 미정 | 미정 |  | 미정 | RB114.30 | H
B47618 | 2018-09-01 | 2 | A |  | 2 | A | SCM420HT | 소입성보증강 | C | BM#2 | 1577 | 58 | 1637 | 1545 | 42 | 9400 |  | 1 | 0.2 | 18 |  | -2.12 | 1575 | 1639 | 0 | 4.04 | 0 | 30 | 23 | 82 | Y |  | 2018-09-02 06:29 | 65 | 1126 | 43 | 39 | 36 | 34 | 33 | 31 | 30 | 28 | 27 | 26 | 24 | 22 | 21 | 21 | 31 | 36 | 21 | 0 | -0.3 |  | 50.02 | Y | -0.2 | [7 empty] | N | N | N | N | 140 | 0.51 | 62 | 98834 | 102860 | 760 | 15100 | 11 | 1 | 13 | 2018-09-02 06:32 | 1585 | 133 |  | 16 |  | *주입말 전공정 요청 감속주입 | [14 empty] | 95.77 | 100 | 0 | 0 | 0 |  | 410 | 300 | 선택 | 선택 | 0 | 0 | 0 |  | 410 | 300 | 선택 | 선택 | 해제 | 미정 | 미정 | 미정 | 미정 |  | 미정 | RB110.00 | C
A47731 | 2018-09-01 | 1 | A | TUNDISH교체 | 1 | A | AE15B38M | 탄소강 | 보론강 | BM#1 | 1569 | 48 | 1631 | 1519 | 42 | 7700 |  | 3 | 0.36 | 17 |  | -2.08 | 1601 | 1645 | 8.75 | 0 |  | 20 | 2 | 79 | N | 1 | 2018-09-02 06:30 | 104 | 1116 | -53 | 24 | 19 | 23 | 28 | 33 | 34 | 36 | 37 | 37 | 37 |  |  | 37 | 28 | 37 | 37 | 37 | 0 |  | 9.97 | Y | 0 |  | 2.44 | 2.44 | 2.36 |  |  |  | N | N | N | N | 150 | 0.47 | 57 | 101508 | 97140 | 3010 | 10620 | 7 | 1 |  | 2018-09-02 06:37 | 1601 | 143 |  | 60 |  | *T/D가열온도:자동-1370`.수동건-1349`.STR#1:900.STR#2:809.T/D FLUX 유:15,용:120,탄화왕겨 200kg 투입 *T/D교체중 TURRET회전이 안되어 작업 지연-용강 조기 주입으로 추가절단 500mm *47732Heat 개공중 OVERFLOW 발생되어 강제개공및 나탕주입-이상재 등록ID:105.106.205.206 *47732Heat 개공중 OVERFLOW 발생되어 주속 감속및 T/D 레벨 저하(10.6ton)-이상재 등록ID:105.106.205.206 | [14 empty] | 101.36 | 100 | 2000 | 0 | 0 |  | 300 |  | 선택 | 선택 | 2000 | 0 | 0 |  | 300 |  | 선택 | 선택 | 해제 | 미정 | 미정 | 해제 | 선택 |  | 미정 | BT180180 | H
B47619 | 2018-09-01 | 2 | A |  | 3 | A | SCM420HT | 소입성보증강 | C | BM#2 | 1586 | 44 | 1627 | 1577 | 35 | 7000 |  | 1 | 0.2 | 19 |  | -2.04 | 1574 | 1637 | 0 | 4.16 | 0 | 33 | 33 | 61 | Y |  | 2018-09-02 07:22 | 64 | 1129 | 17 | 19 | 23 | 25 | 25 | 25 | 23 | 23 | 23 | 21 | 20 | 18 | 16 | 16 | 22 | 25 | 16 | 25 | -0.2 | Y | 45.02 | Y | -0.4 | [7 empty] | N | N | N | N | 130 | 0.47 | 63 | 102476 | 96510 | 50 | 13900 | 11 | 1 |  | 2018-09-02 07:25 | 1574 | 124 |  | 28 |  | *전공정 요청 감속주입 | [14 empty] | 106.19 | 100 | 0 | 0 | 0 |  | 410 | 300 | 선택 | 선택 | 0 | 0 | 0 |  | 410 | 300 | 선택 | 선택 | 해제 | 미정 | 미정 | 미정 | 미정 |  | 미정 | RB170.00 | C
A47732 | 2018-09-02 | 1 | A |  | 2 | A | AE15B38M | 탄소강 | 보론강 | BM#1 | 1628 | 40 | 1627 | 1570 | 31 | 5500 |  | 3 | 0.37 | 20 |  | -1.84 | 1583 | 1627 | 12.07 | 0 |  | 2 | 5 | 101 | Y |  | 2018-09-02 07:39 | 86 | 1102 | 38 | 30 | 27 | 26 | 26 | 26 | 27 | 27 | 28 | 27 | 27 | 27 | 27 | 26 | 28 | 28 | 26 | 27 | -0.02 | Y | 25.02 | Y | -0.2 | [7 empty] | N | N | N | N | 140 | 0.47 | 71 | 84590 | 107610 | 3280 | 15470 | 7 | 1 |  | 2018-09-02 07:48 | 1583 | 135 |  | 49 |  | *개공중 OVERFLOW 발생되어 롱노즐 교체(1회 사용) | [14 empty] | 76.34 | 100 | 0 | 0 | 0 |  | 300 |  | 선택 | 선택 | 0 | 0 | 0 |  | 300 |  | 선택 | 선택 | 해제 | 미정 | 미정 | 해제 | 선택 | 1 | 미정 | BT180180 | H
B47620 | 2018-09-02 | 2 | A |  | 4 | A | SCM420HT | 소입성보증강 | C | BM#2 | 1573 | 42 | 1646 | 1545 | 36 | 7500 |  | 1 | 0.23 | 18 |  | -2.25 | 1572 | 1633 | 0 | 4.81 | 0 | 12 | 6 | 76 | Y |  | 2018-09-02 08:38 | 62 | 1102 | 11 | 19 | 22 | 25 | 26 | 26 | 25 | 24 | 24 | 22 | 20 | 20 |  | 20 | 22 | 26 | 20 | 0 | -0.17 | Y | 35 | Y | 0 | [7 empty] | Y | Y | Y | Y | 120 | 0.48 | 60 | 103704 | 96350 | 160 | 12900 | 11 | 1 |  | 2018-09-02 08:39 | 1572 | 122 |  | 19 |  | *빅사이즈 | [14 empty] | 106.36 | 100 | 0 | 0 | 0 |  | 490 | 300 | 선택 | 선택 | 0 | 0 | 0 |  | 490 | 300 | 선택 | 선택 | 해제 | 미정 | 미정 | 미정 | 미정 |  | 미정 | RB100.00 | C
A47733 | 2018-09-02 | 1 | A |  | 3 | A | AE15B38M | 탄소강 | 보론강 | BM#1 | 1581 | 47 | 1613 | 1538 | 39 | 6800 |  | 3 | 0.37 | 16 |  | -1.61 | 1581 | 1613 | 9.43 | 0 |  | 21 | 21 | 84 | Y |  | 2018-09-02 08:33 | 84 | 1099 | 24 | 24 | 26 | 27 | 29 | 30 | 30 | 30 | 30 | 30 | 28 | 28 | 27 | 27 | 28 | 30 | 27 | 30 | -0.08 | Y | 35.02 | Y | -0.2 | [7 empty] | N | N | N | N | 130 | 0.49 | 64 | 101508 | 104520 | 4260 | 15530 | 7 | 1 |  | 2018-09-02 09:06 | 1581 | 150 |  | 70 | [16 empty] | 93.38 | 100 | 0 | 0 | 0 |  | 300 |  | 선택 | 선택 | 0 | 0 | 0 |  | 300 |  | 선택 | 선택 | 해제 | 미정 | 미정 | 미정 | 미정 |  | 미정 | BT180180 | H
B47621 | 2018-09-02 | 2 | A |  | 5 | A | SCM420HT | 소입성보증강 | C | BM#2 | 1603 | 42 | 1634 | 1544 | 32 | 7000 |  | 1 | 0.21 | 19 |  | -2.22 | 1580 | 1633 | 0 | 5.02 | 0 | 16 | 29 | 53 | Y |  | 2018-09-02 09:36 | 70 | 1102 | 15 | 23 | 26 | 27 | 28 | 28 | 27 | 27 | 26 | 25 | 24 | 22 |  | 22 | 25 | 28 | 22 | 27 | -0.17 | Y | 35.02 | Y | -0.4 | [7 empty] | Y | Y | Y | Y | 110 | 0.47 | 58 | 96097 | 94330 | 190 | 15200 | 11 | 1 |  | 2018-09-02 09:50 | 1580 | 110 |  | 25 |  | *롱노즐 교체 *빅사이즈 | [14 empty] | 101.69 | 100 | 0 | 0 | 0 |  | 490 | 300 | 선택 | 선택 | 0 | 0 | 0 |  | 490 | 300 | 선택 | 선택 | 해제 | 미정 | 미정 | 미정 | 선택 | 4 | 미정 | RB290.00 | C
A47734 | 2018-09-02 | 1 | A |  | 4 | A | AE15B38M | 탄소강 | 보론강 | BM#1 | 1575 | 71 | 1654 | 1541 | 45 | 7800 |  | 1 | 0.24 | 14 |  | -2.91 | 1576 | 1651 | 4.86 | 0 | 0 | 1 | 37 | 75 | Y |  | 2018-09-02 10:29 | 79 | 1119 | 25 | 31 | 37 | 39 | 40 | 40 | 39 | 39 | 38 | 36 | 34 | 33 |  | 33 | 36 | 40 | 33 | 39 | -0.2 | Y | 35 | Y | -0.2 | [7 empty] | N | N | N | N | 120 | 0.49 | 58 | 101508 | 94040 | 4080 | 14710 | 7 | 1 |  | 2018-09-02 10:33 | 1576 | 158 |  | 21 | [16 empty] | 103.58 | 100 | 0 | 0 | 0 |  | 300 |  | 선택 | 선택 | 0 | 0 | 0 |  | 300 |  | 선택 | 선택 | 해제 | 미정 | 미정 | 미정 | 미정 |  | 미정 | BT180180 | H
B47622 | 2018-09-02 | 2 | A |  | 6 | B | SCM420HT | 소입성보증강 | C | BM#2 | 1582 | 41 | 1635 | 1535 | 36 | 7800 |  | 2 | 0.5 | 18 |  | -95.62 | 1575 | 3999 | 0.59 | 0.37 | 10 | 30 | 24 | 57 | Y |  | 2018-09-02 10:44 | 65 | 1105 | 18 | 26 | 29 | 31 | 31 | 31 | 30 | 29 | 27 | 26 | 25 | 24 | 23 | 21 | 27 | 31 | 21 | 31 | -0.2 | Y | 49.98 | Y | -0.4 | [7 empty] | Y | Y | Y | Y | 100 | 0.47 | 66 | 92036 | 103220 | 1110 | 15500 | 11 | 1 | 21 | 2018-09-02 10:54 | 1575 | 101 |  | 19 |  | *준빅사이즈 | [14 empty] | 88.33 | 100 | 0 | 0 | 0 |  | 490 | 300 | 선택 | 선택 | 0 | 0 | 0 |  | 490 | 300 | 선택 | 선택 | 해제 | 미정 | 미정 | 미정 | 미정 |  | 미정 | RB250.00 | C
A47735 | 2018-09-02 | 1 | A |  | 5 | A | AE15B38M | 탄소강 | 보론강 | BM#1 | 1572 | 46 | 1655 | 1543 | 43 | 7400 |  | 1 | 0.24 | 16 |  | -3.08 | 1562 | 1669 | 2.97 | 0 | 0 | 6 | 1 | 23161 | Y |  | 2018-09-02 11:25 | 65 | 1150 | 28 | 36 | 37 | 40 | 42 | 42 | 42 | 41 | 40 | 39 | 38 | 36 |  | 36 | 39 | 42 | 36 | 42 | -0.17 | Y | 34.98 | Y | -0.4 | [7 empty] | N | N | N | N | 110 | 0.49 | 55 | 101508 | 91760 | 1840 | 15700 | 7 | 1 |  | 2018-09-02 11:28 | 1590 | 147 |  | 27 |  | *Test 방안서 적용으로 EMS 400A 적용 *Sample채취 ID:103.203 각 300mm씩 | [14 empty] | 109.15 | 100 | 0 | 0 | 300 |  | 400 |  | 선택 | 선택 | 0 | 0 | 300 |  | 400 |  | 선택 | 선택 | 해제 | 미정 | 미정 | 미정 | 미정 |  | 미정 | BT180180 | H
A47736 | 2018-09-02 | 1 | A |  | 7 | B | SCM420HT | 소입성보증강 | C | BM#2 | 1582 | 45 | 1635 | 1531 | 42 | 7900 |  | 1 | 0.19 | 18 |  | -2.02 | 1585 | 1630 | 0 | 2.56 | 0 | 20 | 3 | 108 | Y |  | 2018-09-02 12:02 | 75 | 1109 | 17 | 25 | 30 | 33 | 33 | 32 | 32 | 31 | 29 | 28 | 26 | 25 | 24 | 24 | 28 | 33 | 24 | 0 | -0.2 | Y | 45.02 | Y | -0.2 | [7 empty] | N | Y | Y | N | 150 | 0.47 | 62 | 96129 | 98330 | 5960 | 15100 | 11 | 1 | 10 | 2018-09-02 12:01 | 1585 | 105 |  | 10 |  | *준빅사이즈 후속 | [14 empty] | 93.78 | 100 | 0 | 0 | 0 |  | 410 | 300 | 선택 | 선택 | 0 | 0 | 0 |  | 410 | 300 | 선택 | 선택 | 해제 | 미정 | 미정 | 미정 | 미정 |  | 미정 | RB180.00 | C
B47623 | 2018-09-02 | 2 | A |  | 6 | A | AE15B38M | 탄소강 | 보론강 | BM#1 | 1611 | 56 | 1647 | 1575 | 39 | 6800 |  | 1 | 0.21 | 13 |  | 0 | 1568 | 1619 | 1.41 | 0 | 0 | 33 | 34 | 67 | Y |  | 2018-09-02 12:43 | 71 | 1106 | 33 | 35 | 36 | 37 | 38 | 38 | 37 | 36 | 35 | 33 | 32 | 30 | 27 | 27 | 35 | 38 | 27 | 0 | -0.27 | Y | 40 | Y | -0.6 | [7 empty] | N | N | N | N | 100 | 0.48 | 62 | 84590 | 95820 | -820 | 16800 | 7 | 1 |  | 2018-09-02 12:46 | 1568 | 132 |  | 8 |  | *Sample채취 ID:103.203 각 300mm씩 | [14 empty] | 89.04 | 100 | 0 | 0 | 300 |  | 300 |  | 선택 | 선택 | 0 | 0 | 300 |  | 300 |  | 선택 | 선택 | 해제 | 미정 | 미정 | 미정 | 미정 |  | 미정 | BT180180 | H
A47737 | 2018-09-02 | 1 | B |  | 8 | A | SCM420HT | 소입성보증강 | C | BM#2 | 1595 | 51 | 1640 | 1544 | 37 | 6900 |  | 1 | 0.21 | 18 |  | -2.48 | 1577 | 1637 | 0 | 3.76 | 0 | 12 | 7 | 77 | Y |  | 2018-09-02 13:11 | 67 | 1106 | 19 | 26 | 30 | 33 | 33 | 33 | 32 | 31 | 30 | 28 | 26 | 24 |  | 24 | 29 | 33 | 24 | 33 | -0.23 | Y | 39.97 | Y | -0.4 | [7 empty] | N | N | N | N | 140 | 0.49 | 57 | 97656 | 91260 | 1770 | 15600 | 11 | 1 |  | 2018-09-02 13:08 | 1577 | 107 |  | 7 |  | * 전공정 요청으로 감속주입 0.40 이상공정 등록 및 생관통보 | [14 empty] | 105.01 | 100 | 0 | 0 | 0 |  | 410 | 300 | 선택 | 선택 | 0 | 0 | 0 |  | 410 | 300 | 선택 | 선택 | 해제 | 미정 | 미정 | 미정 | 미정 |  | 미정 | RB180.00 | C
B47624 | 2018-09-02 | 2 | B |  | 7 | A | AE15B38M | 탄소강 | 보론강 | BM#1 | 1558 | 43 | 1654 | 1554 | 33 | 6500 |  | 2 | 0.5 | 13 | 40 | -1.75 | 1563 | 1615 | 0.47 | 0 | 0 | 16 | 30 | 35 | Y |  | 2018-09-02 13:37 | 66 | 1065 | 25 | 30 | 34 | 36 | 37 | 37 | 36 | 36 | 35 | 34 | 33 | 31 | 30 | 30 | 34 | 37 | 30 | 36 | -0.17 | Y | 40.05 | Y | -0.2 | [7 empty] | N | N | N | N | 150 | 0.49 | 62 | 101508 | 99110 | 130 | 15600 | 7 | 1 |  | 2018-09-02 13:41 | 1563 | 131 |  | 17 | [16 empty] | 104 | 100 | 0 | 0 | 0 |  | 300 |  | 선택 | 선택 | 0 | 0 | 0 |  | 300 |  | 선택 | 선택 | 해제 | 미정 | 미정 | 미정 | 미정 |  | 미정 | BT180180 | H
A47738 | 2018-09-02 | 1 | B | TUNDISH교체전 | 9 | A | SCM420HT | 소입성보증강 | C | BM#2 | 1594 | 41 | 1618 | 1529 | 39 | 7200 |  | 1 | 0.19 | 19 |  | 0 | 1564 | 1625 | 0 | 2.5 | 0 | 2 | 6 | 147 | Y |  | 2018-09-02 14:03 | 54 | 1097 | 21 | 21 | 21 | 21 | 20 | 19 | 18 | 16 | 15 | 14 | 13 | 11 | 9 | 9 | 17 | 21 | 9 | 21 | -0.24 |  | 49.98 | Y | -0.4 | [7 empty] | N | N | N | N | 130 | 0.48 | 61 | 94045 | 95970 | 730 | 2000 | 11 | 1 | 30 | 2018-09-02 14:02 | 1564 | 103 |  | 16 |  | * 전공정 요청으로 감속주입 | 166716E2B54E49278BB13075B299AE70 | DB41225132124D9C8D5176DBDCF90C5E | 5F4D0FF959FC4362875DBAB2CC19ACAA | [11 empty] | 97.25 | 100 | 0 | 3100 | 0 |  | 410 | 300 | 선택 | 선택 | 0 | 3000 | 0 |  | 410 | 300 | 선택 | 선택 | 해제 | 미정 | 미정 | 미정 | 미정 |  | 미정 | RB135.00 | C
B47625 | 2018-09-02 | 2 | B |  | 8 | A | AE15B38M | 탄소강 | 보론강 | BM#1 | 1566 | 52 | 1636 | 1514 | 39 | 8300 |  | 1 | 0.22 | 14 |  | -2.43 | 1565 | 1622 | 1.86 | 0 | 0 | 21 | 22 | 103 | Y |  | 2018-09-02 14:35 | 68 | 1088 | 28 | 30 | 31 | 32 | 32 | 31 | 30 | 29 | 28 | 26 | 25 | 23 | 20 | 20 | 28 | 32 | 20 | 0 | -0.27 | Y | 45 | Y | -0.6 | [7 empty] | N | N | N | N | 140 | 0.49 | 66 | 101508 | 98660 | 780 | 14400 | 7 | 1 |  | 2018-09-02 14:40 | 1565 | 128 |  | 21 | [16 empty] | 102.22 | 100 | 0 | 0 | 0 |  | 300 |  | 선택 | 선택 | 0 | 0 | 0 |  | 300 |  | 선택 | 선택 | 해제 | 미정 | 해제 | 미정 | 미정 |  | 미정 | BT180180 | H
A47739 | 2018-09-02 | 1 | B | TUNDISH교체 | 1 | A | AE1038M2 | 탄소강 | B | BM#2 | 1554 | 54 | 1620 | 1534 | 50 | 9000 |  | 3 | 0.3 | 18 |  | -2.12 | 1584 | 1632 | 8.5 | 0 |  | 1 | 38 | 87 | Y |  | 2018-09-02 15:12 | 87 | 1057 | -510 | -59 | 31 | 31 | 31 | 29 | 23 | 26 | 32 | 34 | 35 | 36 | 37 | 37 | 31 | 37 | 37 | 37 | 0 |  | 15 | Y | 0 |  | 2.91 | 2.91 | 1.58 |  |  |  | N | N | N | N | 150 | 0.48 | 59 | 94296 | 97200 | 5110 | 15000 | 13 | 2 |  | 2018-09-02 15:14 | 1584 | 129 |  | 34 |  | * T/D 용강량 실측:1170mm / 18.8 TON * T/D FLUX 용탕부: 120 KG / 유탕부: 15KG 투입 * 슬리브 롱노즐( Y자형 ) 사용 * 탄화왕겨 200KG투입 *수소 10분 측정값 기준치 초과, 이상공정 등록 생관통보 * STR#1,2 EDGE HEATER 증류누 누수로 미적용 이상공정 등록 생관통보 | [14 empty] | 91.59 | 100 | 770 | 0 | 0 |  | 650 | 400 | 해제 | 해제 | 650 | 0 | 0 |  | 650 | 400 | 해제 | 해제 | 해제 | 미정 | 미정 | 선택 | 미정 |  | 미정 | RB110.00 | C
B47626 | 2018-09-02 | 2 | B |  | 9 | A | AE15B38M | 탄소강 | 보론강 | BM#1 | 1608 | 50 | 1627 | 1565 | 29 | 6400 |  | 1 | 0.23 | 13 |  | -2.2 | 1565 | 1621 | 2.42 | 0 | 0 | 30 | 25 | 91 | Y |  | 2018-09-02 15:25 | 68 | 1085 | 26 | 30 | 32 | 33 | 33 | 33 | 32 | 32 | 31 | 29 | 27 |  |  | 27 | 31 | 33 | 27 | 33 | -0.17 | Y | 34.98 | Y | -0.4 | [7 empty] | N | N | N | N | 130 | 0.49 | 59 | 101508 | 96450 | 140 | 16000 | 7 | 1 |  | 2018-09-02 15:35 | 1565 | 131 |  | 39 | [16 empty] | 105.9 | 100 | 0 | 0 | 0 |  | 300 |  | 선택 | 선택 | 0 | 0 | 0 |  | 300 |  | 선택 | 선택 | 해제 | 미정 | 미정 | 미정 | 미정 |  | 미정 | BT180180 | H
B47627 | 2018-09-02 | 2 | B |  | 2 | A | AE1038M2 | 탄소강 | B | BM#2 | 1594 | 42 | 1645 | 1544 | 29 | 6300 |  | 1 | 0.19 | 22 |  | -2.44 | 1567 | 1638 | 2.53 | 0 | 0 | 20 | 4 | 95 | Y |  | 2018-09-02 16:35 | 70 | 1082 | 36 | 38 | 40 | 39 | 39 | 39 | 38 | 36 | 36 | 34 | 33 | 31 |  | 31 | 37 | 40 | 31 | 39 | -0.2 |  | 45.02 | Y | -0.4 | [7 empty] | N | N | N | N | 140 | 0.48 | 55 | 78580 | 87810 | 5030 | 16200 | 13 | 2 |  | 2018-09-02 16:33 | 1567 | 96 |  | 13 |  | * 전공정 요청으로 감속주입 * STR#2 EDGE HEATER 증류누 누수로 미적용 | [14 empty] | 84.63 | 100 | 0 | 0 | 0 |  | 650 | 400 | 선택 | 해제 | 0 | 0 | 0 |  | 650 | 400 | 해제 | 해제 | 해제 | 미정 | 선택 | 미정 | 미정 |  | 미정 | RB110.00 | H
A47740 | 2018-09-02 | 1 | B |  | 10 | A | AE15B38M | 탄소강 | 보론강 | BM#1 | 1579 | 42 | 1621 | 1549 | 33 | 6100 |  | 3 | 0.3 | 15 |  | -2.23 | 1572 | 1614 | 7.73 | 0 |  | 6 | 2 | 108 | Y |  | 2018-09-02 16:17 | 75 | 1087 | 24 | 22 | 24 | 26 | 28 | 29 | 29 | 29 | 29 | 28 | 28 | 27 | 26 | 26 | 27 | 29 | 26 | 29 | -0.08 | Y | 35.02 | Y | -0.2 | [7 empty] | N | N | N | N | 120 | 0.49 | 64 | 101508 | 98600 | 70 | 15500 | 7 | 1 |  | 2018-09-02 16:24 | 1572 | 141 |  | 46 | [16 empty] | 102.74 | 100 | 0 | 0 | 0 |  | 300 |  | 선택 | 선택 | 0 | 0 | 0 |  | 300 |  | 선택 | 선택 | 해제 | 미정 | 미정 | 미정 | 미정 |  | 미정 | BT180180 | H
B47628 | 2018-09-02 | 2 | B |  | 3 | A | AE1038M2 | 탄소강 | B | BM#2 | 1618 | 30 | 1595 | 1565 | 20 | 4100 |  | 3 | 0.34 | 15 |  | -2.13 | 1556 | 1599 | 8.65 | 0 |  | 16 | 31 | 49 | Y |  | 2018-09-02 17:21 | 59 | 1088 | 30 | 28 | 28 | 28 | 28 | 27 | 26 | 25 | 25 | 23 | 23 | 23 | 22 | 22 | 26 | 28 | 22 | 28 | -0.12 |  | 49.98 | Y | -0.2 | [7 empty] | N | N | N | N | 130 | 0.45 | 61 | 86190 | 90690 | 6690 | 15400 | 13 | 2 |  | 2018-09-02 17:27 | 1556 | 90 |  | 24 |  | * 전공정 요청으로 감속주입 * STR#2 EDGE HEATER 증류누 누수로 미적용 | [14 empty] | 88.54 | 100 | 0 | 0 | 0 |  | 650 | 400 | 선택 | 해제 | 0 | 0 | 0 |  | 650 | 400 | 해제 | 해제 | 해제 | 미정 | 미정 | 선택 | 미정 |  | 미정 | RB110.00 | C
A47741 | 2018-09-02 | 1 | B |  | 11 | A | AE15B38M | 탄소강 | 보론강 | BM#1 | 1603 | 40 | 1638 | 1538 | 32 | 5900 |  | 1 | 0.22 | 14 |  | -2.66 | 1579 | 1634 | 2.58 | 0 | 0 | 33 | 35 | 90 | Y |  | 2018-09-02 17:15 | 82 | 1090 | 23 | 27 | 29 | 31 | 32 | 33 | 33 | 32 | 31 | 30 | 28 |  |  | 28 | 30 | 33 | 28 | 0 | -0.2 | Y | 24.98 | Y | -0.4 | [7 empty] | N | N | N | N | 110 | 0.49 | 53 | 84590 | 86210 | 1130 | 15800 | 7 | 1 |  | 2018-09-02 17:22 | 1579 | 136 |  | 54 | 17 | [15 empty] | 97.01 | 100 | 0 | 0 | 0 |  | 300 |  | 선택 | 선택 | 0 | 0 | 0 |  | 300 |  | 선택 | 선택 | 해제 | 미정 | 미정 | 미정 | 미정 |  | 미정 | BT180180 | H
B47629 | 2018-09-02 | 2 | B |  | 4 | A | AE1038M2 | 탄소강 | B | BM#2 | 1574 | 40 | 1625 | 1584 | 23 | 4700 |  | 1 | 0.2 | 16 |  | -2.45 | 1558 | 1616 | 2.04 | 0 | 0 | 2 | 7 | 86 | Y |  | 2018-09-02 18:37 | 61 | 1080 | 20 | 28 | 32 | 34 | 35 | 35 | 34 | 33 | 32 | 30 | 29 | 28 |  | 28 | 31 | 35 | 28 | 0 | -0.2 | Y | 35.02 | Y | -0.2 | [7 empty] | N | N | N | N | 130 | 0.45 | 59 | 86438 | 86580 | 5030 | 15400 | 13 | 2 |  | 2018-09-02 18:38 | 1558 | 94 |  | 11 |  | * 전공정 요청으로 감속주입 * STR#2 EDGE HEATER 증류누 누수로 미적용 | [14 empty] | 94.36 | 100 | 0 | 0 | 0 |  | 650 | 400 | 선택 | 해제 | 0 | 0 | 0 |  | 650 | 400 | 해제 | 해제 | 해제 | 미정 | 선택 | 미정 | 미정 |  | 미정 | RB110.00 | H
A47742 | 2018-09-02 | 1 | B |  | 12 | A | AE15B38M | 탄소강 | 보론강 | BM#1 | 1633 | 47 | 1620 | 1587 | 26 | 4400 |  | 3 | 0.34 | 16 |  | -2.2 | 1575 | 1618 | 7.42 | 0 |  | 21 | 23 | 33 | Y |  | 2018-09-02 18:14 | 78 | 1082 | 25 | 30 | 33 | 36 | 37 | 38 | 37 | 38 | 37 | 36 | 36 | 35 | 34 | 34 | 35 | 38 | 34 | 37 | -0.11 | Y | 35 | Y | -0.2 | [7 empty] | N | N | N | N | 100 | 0.49 | 64 | 101508 | 98710 | 4850 | 14300 | 7 | 1 |  | 2018-09-02 18:20 | 1575 | 129 |  | 50 | [16 empty] | 97.84 | 100 | 0 | 0 | 0 |  | 300 |  | 선택 | 선택 | 0 | 0 | 0 |  | 300 |  | 선택 | 선택 | 해제 | 미정 | 미정 | 미정 | 미정 |  | 미정 | BT180180 | H
B47630 | 2018-09-02 | 2 | B |  | 5 | A | AE1038M2 | 탄소강 | B | BM#2 | 1565 | 29 | 1616 | 1534 | 23 | 5200 |  | 1 | 0.19 | 16 |  | -2.47 | 1556 | 1609 | 2.08 | 0 | 0 | 30 | 26 | 47 | Y |  | 2018-09-02 19:38 | 59 | 1085 | 24 | 26 | 27 | 28 | 28 | 27 | 26 | 25 | 23 | 22 | 22 | 20 | 18 | 17 | 24 | 28 | 17 | 0 | -0.23 | Y | 47.77 | Y | -0.2 | [7 empty] | N | N | N | N | 120 | 0.45 | 63 | 94296 | 94570 | 5570 | 15300 | 13 | 2 |  | 2018-09-02 19:43 | 1556 | 81 |  | 12 |  | * 전공정 요청으로 감속주입 * STR#2 EDGE HEATER 증류누 누수로 미적용 | [14 empty] | 94.67 | 100 | 0 | 0 | 0 |  | 650 | 400 | 선택 | 해제 | 0 | 0 | 0 |  | 650 | 400 | 해제 | 해제 | 해제 | 미정 | 선택 | 미정 | 미정 |  | 미정 | RB110.00 | H
A47743 | 2018-09-02 | 1 | B |  | 13 | A | AE15B38M | 탄소강 | 보론강 | BM#1 | 1599 | 41 | 1614 | 1533 | 32 | 6100 |  | 3 | 0.33 | 14 |  | -1.85 | 1562 | 1596 | 5.99 | 0 |  | 1 | 39 | 55 | Y |  | 2018-09-02 19:20 | 65 | 1080 | 30 | 27 | 26 | 26 | 25 | 25 | 25 | 24 | 23 | 23 | 23 | 22 | 21 | -102 | 21 | 26 | 11 | 25 | -0.23 |  | 69.97 | Y | 9.99 | [7 empty] | N | N | N | N | 150 | 0.47 | 83 | 84590 | 107300 | 1970 | 7000 | 7 | 1 |  | 2018-09-02 19:28 | 1562 | 124 |  | 50 |  | *래들터렛 회전 않되어 감속주입 20% 발생하여 T/D잔강 7TON 발생 하여 고철처리 5000MM 발생함 | [14 empty] | 77.43 | 100 | 0 | 0 | 5000 | 매뉴얼작업 | 300 |  | 선택 | 선택 | 0 | 0 | 5200 | 매뉴얼작업 | 300 |  | 선택 | 선택 | 해제 | 미정 | 미정 | 미정 | 미정 |  | 미정 | BT180180 | H
B47631 | 2018-09-02 | 2 | D |  | 6 | A | AE1038M2 | 탄소강 | B | BM#2 | 1563 | 38 | 1604 | 1524 | 23 | 5000 |  | 3 | 0.3 | 15 |  | -2.32 | 1551 | 1596 | 6.51 | 0 |  | 20 | 5 | 73 | Y |  | 2018-09-02 20:36 | 54 | 1086 | 14 | 17 | 18 | 20 | 19 | 19 | 19 | 17 | 17 | 16 | 15 | 14 | 14 | 14 | 17 | 20 | 14 | 19 | -0.12 | Y | 50 | Y | 0 | [7 empty] | N | N | N | N | 110 | 0.45 | 67 | 101720 | 99980 | 3600 | 17300 | 13 | 2 | 10 | 2018-09-02 20:48 | 1551 | 88 |  | 22 |  | * 전공정 요청으로 감속주입 * STR#2 EDGE HEATER 증류누 누수로 미적용 * 전공정 요청으로 L/D 잔강 이월 미실시 이상공정 등록. | [14 empty] | 98.28 | 100 | 0 | 0 | 0 |  | 650 | 400 | 선택 | 해제 | 0 | 0 | 0 |  | 650 | 400 | 해제 | 해제 | 해제 | 미정 | 미정 | 해제 | 미정 |  | 미정 | RB110.00 | C
A47744 | 2018-09-02 | 1 | D | TUNDISH교체전 | 14 | A | AE15B38M | 탄소강 | 보론강 | BM#1 | 1589 | 39 | 1642 | 1536 | 32 | 6300 |  | 1 | 0.22 | 14 |  | 0 | 1571 | 1629 | 2.61 | 0 | 0 | 6 | 3 | 32 | Y |  | 2018-09-02 20:24 | 74 | 1090 | -53 | 14 | 22 | 24 | 26 | 27 | 28 | 28 | 27 | 26 |  |  |  | 26 | 17 | 28 | 26 | 0 | -0.13 | Y | 15 | Y | -0.2 | [7 empty] | N | N | N | N | 140 | 0.49 | 53 | 85536 | 90850 | 5950 | 1500 | 7 | 1 |  | 2018-09-02 21:31 | 1571 | 152 |  | 70 |  | *래들터렛 회전 안되어 20%이상 감속발생 ID:101.201 *T/D잔강 12TON 이하 발생 ID:101.201 | BD06C186005148409A66E636CA48E486 | 4DC6B9C6453B4FC3A289E1D136C9CDF3 | BA8011D88DD745098F3A425795BAF4B0 | [11 empty] | 88.36 | 100 | 0 | 3500 | 0 |  | 300 |  | 선택 | 선택 | 0 | 3500 | 0 |  | 300 |  | 선택 | 선택 | 해제 | 미정 | 미정 | 미정 | 미정 |  | 미정 | BT180180 | H
B47632 | 2018-09-02 | 2 | D |  | 7 | A | AE1038M2 | 탄소강 | B | BM#2 | 1600 | 28 | 1586 | 1537 | 23 | 5300 |  | 1 | 0.21 | 16 |  | -2.59 | 1565 | 1615 | 2.68 | 0 | 0 | 16 | 32 | 74 | Y |  | 2018-09-02 21:55 | 68 | 1090 | 12 | 17 | 23 | 26 | 27 | 27 | 26 | 25 | 24 | 24 | 23 | 21 | 20 | 20 | 23 | 27 | 20 | 0 | -0.18 | Y | 39.98 | Y | -0.2 | [7 empty] | N | N | N | N | 100 | 0.45 | 62 | 102154 | 92720 | 4780 | 15800 | 13 | 2 | 30 | 2018-09-02 21:54 | 1565 | 95 |  | 13 |  | * 전공정 요청으로 감속주입 * STR#2 EDGE HEATER 증류수 누수로 미적용. * 전공정 요청으로 L/D 잔강 이월 미실시 이상공정 등록. | [14 empty] | 104.77 | 100 | 0 | 0 | 0 |  | 650 | 400 | 선택 | 해제 | 0 | 0 | 0 |  | 650 | 400 | 해제 | 해제 | 해제 | 미정 | 미정 | 미정 | 미정 |  | 미정 | RB110.00 | C
A47745 | 2018-09-02 | 1 | D | TUNDISH교체 | 1 | A | SM55CBQ | 탄소강 | AE1055M계 | BM#1 | 1575 | 50 | 1624 | 1521 | 46 | 7800 |  | 3 | 0.34 | 25 |  | -1.2 | 1579 | 1614 | 9.15 | 0 |  | 33 | 36 | 35 | Y |  | 2018-09-02 22:19 | 95 | 1094 | 35 | 27 | 31 | 36 | 39 | 41 | 42 | 43 | 43 | 43 | 43 | 43 |  | 43 | 39 | 43 | 43 | 43 | 0 |  | 19.98 | Y | 0 |  | 2.14 | 2.14 |  |  |  |  | N | N | N | N | 230 | 0.47 | 65 | 152262 | 102320 | 7530 | 15600 | 6 | 2 |  | 2018-09-02 22:26 | 1579 | 157 |  | 34 | 16 | *T/Dflux 유15kg 용225kg *탄화왕겨 200KG 투입 *유사강종 연연주 혼탕부 성분확인 ID: 107~109.207~209 | [14 empty] | 138.61 | 100 | 1500 | 0 | 0 |  | 400 |  | 선택 | 해제 | 1500 | 0 | 0 |  | 400 |  | 선택 | 해제 | 해제 | 미정 | 미정 | 선택 | 선택 |  | 미정 | BT180180 | H
B47633 | 2018-09-02 | 2 | D | TUNDISH교체전 | 8 | A | AE1038M2 | 탄소강 | B | BM#2 | 1588 | 42 | 1623 | 1545 | 30 | 6200 |  | 1 | 0.19 | 15 |  | -2.1 | 1572 | 1612 | 0.95 | 0 | 0 | 2 | 8 | 73 | Y |  | 2018-09-02 23:03 | 75 | 1089 | 16 | 20 | 29 | 32 | 35 | 35 | 34 | 33 | 32 | 30 | 29 | 27 | 26 | 23 | 29 | 35 | 23 | 0 | -0.27 | Y | 45 | Y | -0.6 | [7 empty] | N | N | N | N | 150 | 0.45 | 64 | 93816 | 96130 | -1130 | 2000 | 13 | 2 | 10 | 2018-09-02 23:02 | 1572 | 94 |  | 10 |  | * 전공정 요청으로 감속주입 * STR#2 EDGE HEATER 증류수 누수로 미적용. * 전공정 요청으로 L/D 잔강 이월 미실시 이상공정 등록. | DAD1C41EB1244C5DA8D86FC404612EE5 | 261B6D494D2147009F41655097BBEEFA | 062F6A54FCE6450FB21CE383FEA0561D | [11 empty] | 98.75 | 100 | 0 | 2710 | 0 |  | 650 | 400 | 선택 | 해제 | 0 | 2710 | 0 |  | 650 | 400 | 해제 | 해제 | 해제 | 미정 | 미정 | 미정 | 미정 |  | 미정 | RB080.00 | C
A47746 | 2018-09-02 | 1 | D |  | 2 | A | AE1055LS | 탄소강 | G-AE1055LS | BM#1 | 1554 | 60 | 1600 | 1602 | 47 | 8700 |  | 3 | 0.28 | 25 |  | -1.62 | 1553 | 1600 | 0 | 11.08 |  | 21 | 24 | 67 | Y |  | 2018-09-02 23:18 | 69 | 1088 | 42 | 36 | 32 | 30 | 29 | 28 | 27 | 27 | 26 | 25 | 26 | 26 | 25 | 25 | 29 | 32 | 25 | 26 | -0.14 |  | 49.95 | Y | -0.2 | [7 empty] | Y | Y | Y | Y | 220 | 0.5 | 63 | 50754 | 99930 | 5990 | 17000 | 6 | 2 |  | 2018-09-02 23:30 | 1553 | 148 |  | 41 | 15 | *유사강종 연연주 혼탕부 성분확인 ID: 101.201 | [14 empty] | 47.19 | 100 | 0 | 0 | 0 |  | 400 |  | 선택 | 해제 | 0 | 0 | 0 |  | 400 |  | 선택 | 해제 | 해제 | 미정 | 미정 | 선택 | 미정 |  | 미정 | BT180180 | H
B47634 | 2018-09-02 | 2 | D | TUNDISH교체 | 1 | A | SM45C | 탄소강 | SM45C | BM#2 | 1604 | 38 | 1644 | 1565 | 33 | 6800 |  | 1 | 0.21 | 18 |  | -2.15 | 1578 | 1641 | 0 | 2.68 | 0 | 30 | 27 | 90 | Y |  | 2018-09-03 00:11 | 85 | 1089 | -564 | -142 | 25 | 24 | 24 | 23 | 17 | 22 | 27 | 30 | 31 | 31 | 30 | 29 | 25 | 31 | 29 | 30 | -0.08 |  | 24.98 | Y | 0 | 1.5 | 3.29 | 3.29 | 2.34 |  |  |  | N | N | N | N | 190 | 0.48 | 63 | 94253 | 102880 | 260 | 13900 | 14 | 1 | 10 | 2018-09-03 00:10 | 1578 | 124 |  | 32 |  | * T/D FLUX 용탕부: 120 KG / 유탕부: 15KG 투입 *탄화왕겨200kg투입 *10분 수소측정값 3PPM 초과로 2회 측정.(1차:3.29PPM2차:3.0PPM) *첫 HEAT 수소측정 기준초과(10분)이상공정 등록 및 생관통보. * STR#2 EDGE HEATER 증류수 누수로 미적용. | [14 empty] | 90.15 | 100 | 710 | 0 | 0 |  | 650 | 400 | 선택 | 해제 | 740 | 0 | 0 |  | 650 | 400 | 해제 | 해제 | 해제 | 미정 | 미정 | 미정 | 미정 |  | 미정 | BT180180 | C
A47747 | 2018-09-02 | 1 | D |  | 3 | A | AE1055LS | 탄소강 | G-AE1055LS | BM#1 | 1566 | 41 | 1605 | 1535 | 37 | 5900 |  | 3 | 0.29 | 25 |  | -1.74 | 1554 | 1605 | 0 | 11.31 |  | 1 | 40 | 62 | Y |  | 2018-09-03 00:17 | 70 | 1088 | 25 | 24 | 24 | 25 | 26 | 26 | 25 | 24 | 24 | 23 | 23 | 23 | 22 | 22 | 24 | 26 | 22 | 25 | -0.1 | Y | 40 | Y | -0.2 | [7 empty] | Y | Y | Y | Y | 210 | 0.5 | 62 | 101508 | 98910 | 7120 | 14900 | 6 | 2 |  | 2018-09-03 00:35 | 1554 | 130 |  | 45 | 18 | [15 empty] | 95.27 | 100 | 0 | 0 | 0 |  | 400 |  | 선택 | 해제 | 0 | 0 | 0 |  | 400 |  | 선택 | 해제 | 해제 | 미정 | 미정 | 선택 | 미정 |  | 미정 | BT180180 | H
B47635 | 2018-09-02 | 2 | D |  | 2 | A | SM45C | 탄소강 | SM45C | BM#2 | 1600 | 35 | 1616 | 1546 | 26 | 5300 |  | 1 | 0.2 | 15 |  | -1.83 | 1559 | 1603 | 0 | 2.14 | 0 | 20 | 6 | 76 | Y |  | 2018-09-03 01:03 | 66 | 1089 | 25 | 22 | 21 | 21 | 20 | 19 | 19 | 17 | 17 | 16 | 15 | 13 |  | 13 | 19 | 21 | 13 | 0 | -0.18 |  | 45 | Y | -0.4 | [7 empty] | N | N | N | N | 140 | 0.52 | 56 | 94617 | 97150 | 60 | 13400 | 14 | 1 | 20 | 2018-09-03 01:12 | 1559 | 124 |  | 46 |  | * STR#2 EDGE HEATER 증류수 누수로 미적용. | [14 empty] | 98.56 | 100 | 0 | 0 | 0 |  | 650 | 400 | 선택 | 해제 | 0 | 0 | 0 |  | 650 | 400 | 해제 | 해제 | 해제 | 미정 | 미정 | 미정 | 미정 |  | 미정 | RB170.00 | C
A47748 | 2018-09-02 | 1 | D |  | 4 | A | AE1055LS | 탄소강 | G-AE1055LS | BM#1 | 1589 | 40 | 1602 | 1529 | 31 | 5800 |  | 3 | 0.29 | 25 |  | -1.57 | 1556 | 1602 | 0 | 11.63 |  | 6 | 4 | 68 | Y |  | 2018-09-03 01:25 | 72 | 1088 | 20 | 23 | 26 | 28 | 28 | 28 | 28 | 28 | 27 | 27 | 26 | 26 | 26 | 26 | 26 | 28 | 26 | 28 | -0.04 | Y | 45.02 | Y | 0 | [7 empty] | Y | Y | Y | Y | 200 | 0.5 | 63 | 101508 | 99930 | 7070 | 14700 | 6 | 2 |  | 2018-09-03 01:32 | 1556 | 121 |  | 41 | 14 | [15 empty] | 94.38 | 100 | 0 | 0 | 0 |  | 400 |  | 선택 | 해제 | 0 | 0 | 0 |  | 400 |  | 선택 | 해제 | 해제 | 미정 | 미정 | 선택 | 미정 |  | 미정 | BT180180 | H
B47636 | 2018-09-02 | 2 | D |  | 3 | A | SM45C | 탄소강 | SM45C | BM#2 | 1591 | 38 | 1605 | 1565 | 26 | 5100 |  | 1 | 0.2 | 15 |  | -1.89 | 1554 | 1608 | 0 | 2.63 | 0 | 16 | 33 | 74 | Y |  | 2018-09-03 02:21 | 61 | 1088 | 9 | 19 | 23 | 25 | 26 | 26 | 26 | 24 | 24 | 23 | 22 | 20 | 19 | 19 | 22 | 26 | 19 | 26 | -0.18 | Y | 39.98 | Y | -0.2 | [7 empty] | Y | Y | Y | Y | 130 | 0.48 | 60 | 98024 | 94740 | 1350 | 14200 | 14 | 1 | 30 | 2018-09-03 02:28 | 1554 | 120 |  | 27 |  | * STR#2 EDGE HEATER 증류수 누수로 미적용. | [14 empty] | 102.11 | 100 | 0 | 0 | 0 |  | 650 | 700 | 선택 | 해제 | 0 | 0 | 0 |  | 650 | 700 | 해제 | 해제 | 해제 | 미정 | 미정 | 미정 | 미정 |  | 미정 | RB290.00 | C
A47749 | 2018-09-02 | 1 | D |  | 5 | A | AE1055LS | 탄소강 | G-AE1055LS | BM#1 | 1597 | 42 | 1602 | 1554 | 29 | 5100 |  | 3 | 0.29 | 25 |  | -1.29 | 1564 | 1602 | 0 | 12.05 |  | 33 | 37 | 52 | Y |  | 2018-09-03 02:24 | 80 | 1089 | 25 | 29 | 31 | 33 | 34 | 35 | 35 | 36 | 35 | 35 | 35 | 35 | 35 | 35 | 33 | 36 | 35 | 35 | -0.04 | Y | 25 | Y | 0 | [7 empty] | Y | Y | Y | Y | 190 | 0.5 | 63 | 101508 | 101320 | 4020 | 15900 | 6 | 2 |  | 2018-09-03 02:38 | 1564 | 126 |  | 46 | [16 empty] | 93.04 | 100 | 0 | 0 | 0 |  | 400 |  | 선택 | 해제 | 0 | 0 | 0 |  | 400 |  | 선택 | 해제 | 해제 | 미정 | 미정 | 선택 | 미정 |  | 미정 | BT180180 | H
B47637 | 2018-09-02 | 2 | D |  | 4 | A | SM45C | 탄소강 | SM45C | BM#2 | 1591 | 38 | 1607 | 1564 | 25 | 5300 |  | 1 | 0.21 | 16 |  | -2.23 | 1560 | 1610 | 0 | 1.9 | 0 | 2 | 9 | 75 | Y |  | 2018-09-03 03:15 | 67 | 1088 | 15 | 19 | 22 | 22 | 23 | 23 | 23 | 21 | 20 | 19 | 16 | 16 | 14 | 12 | 19 | 23 | 12 | 23 | -0.25 | Y | 44.75 | Y | -0.4 | [7 empty] | Y | Y | Y | Y | 160 | 0.47 | 66 | 102783 | 103560 | 40 | 14600 | 14 | 1 | 40 | 2018-09-03 03:27 | 1560 | 125 |  | 37 |  | * STR#2 EDGE HEATER 증류수 누수로 미적용. | [14 empty] | 99.31 | 100 | 0 | 0 | 0 |  | 650 | 700 | 선택 | 해제 | 0 | 0 | 0 |  | 650 | 700 | 해제 | 해제 | 해제 | 미정 | 미정 | 미정 | 미정 |  | 미정 | RB250.00 | C
A47750 | 2018-09-02 | 1 | D |  | 6 | A | AE1055LS | 탄소강 | G-AE1055LS | BM#1 | 1555 | 41 | 1601 | 1535 | 33 | 5800 |  | 3 | 0.28 | 25 |  | -1.42 | 1560 | 1601 | 0 | 11.82 |  | 21 | 25 | 54 | Y |  | 2018-09-03 03:31 | 76 | 1088 | 34 | 33 | 34 | 34 | 35 | 35 | 34 | 34 | 33 | 33 | 32 | 32 | 31 | 31 | 33 | 35 | 31 | 34 | -0.1 | Y | 39.98 | Y | -0.2 | [7 empty] | Y | Y | Y | Y | 180 | 0.5 | 62 | 101508 | 98370 | 7110 | 14800 | 6 | 2 |  | 2018-09-03 03:39 | 1560 | 122 |  | 43 | [16 empty] | 95.76 | 100 | 0 | 0 | 0 |  | 400 |  | 선택 | 해제 | 0 | 0 | 0 |  | 400 |  | 선택 | 해제 | 해제 | 미정 | 미정 | 선택 | 미정 |  | 미정 | BT180180 | H
B47638 | 2018-09-02 | 2 | A |  | 5 | A | SM45C | 탄소강 | SM45C | BM#2 | 1592 | 33 | 1615 | 1574 | 22 | 4600 |  | 1 | 0.2 | 16 |  | -2.42 | 1565 | 1617 | 0 | 2.34 | 0 | 30 | 28 | 42 | Y |  | 2018-09-03 04:21 | 72 | 1088 | 9 | 14 | 19 | 21 | 23 | 23 | 22 | 22 | 22 | 21 | 20 | 19 |  | 19 | 20 | 23 | 19 | 22 | -0.11 | Y | 35 | Y | -0.2 | [7 empty] | Y | Y | Y | Y | 150 | 0.47 | 60 | 97920 | 93780 | 790 | 13800 | 14 | 1 | 10 | 2018-09-03 04:51 | 1565 | 125 |  | 41 |  | * STR#2 EDGE HEATER 증류수 누수로 미적용. | [14 empty] | 103.62 | 100 | 0 | 0 | 0 |  | 650 | 600 | 선택 | 해제 | 0 | 0 | 0 |  | 650 | 600 | 해제 | 해제 | 해제 | 미정 | 미정 | 미정 | 미정 |  | 미정 | LT180180 | C
A47751 | 2018-09-02 | 1 | A |  | 7 | A | AE1055LS | 탄소강 | G-AE1055LS | BM#1 | 1577 | 41 | 1595 | 1526 | 30 | 5600 |  | 3 | 0.26 | 25 |  | -1.37 | 1555 | 1595 | 0 | 12.54 |  | 1 | 41 | 53 | Y |  | 2018-09-03 04:39 | 71 | 1089 | 30 | 29 | 28 | 30 | 30 | 30 | 30 | 29 | 29 | 29 | 28 | 28 |  | 28 | 29 | 30 | 28 | 30 | -0.03 | Y | 40.02 | Y | 0 | [7 empty] | Y | Y | Y | Y | 230 | 0.5 | 58 | 101508 | 96340 | 7030 | 15070 | 6 | 2 |  | 2018-09-03 04:46 | 1555 | 112 |  | 38 | [16 empty] | 98.27 | 100 | 0 | 0 | 0 |  | 400 |  | 선택 | 해제 | 0 | 0 | 0 |  | 400 |  | 선택 | 해제 | 해제 | 미정 | 미정 | 선택 | 미정 |  | 미정 | BT180180 | H
B47639 | 2018-09-02 | 2 | A |  | 6 | A | SM45C | 탄소강 | SM45C | BM#2 | 1640 | 35 | 1615 | 1575 | 22 | 4500 |  | 1 | 0.23 | 15 |  | -2.04 | 1565 | 1614 | 0 | 3.78 | 0 | 20 | 7 | 47 | Y |  | 2018-09-03 05:19 | 72 | 1088 | 14 | 22 | 26 | 28 | 30 | 30 | 30 | 30 | 29 | 29 | 28 | 27 | 25 | 25 | 27 | 30 | 25 | 30 | -0.12 | Y | 40 | Y | -0.4 | [7 empty] | N | Y | Y | N | 190 | 0.47 | 61 | 102566 | 95140 | 1630 | 13900 | 14 | 1 |  | 2018-09-03 05:22 | 1565 | 123 |  | 46 |  | *준빅사이즈 후속 * STR#2 EDGE HEATER 증류수 누수로 미적용. | [14 empty] | 106.07 | 100 | 0 | 0 | 0 |  | 650 | 400 | 선택 | 해제 | 0 | 0 | 0 |  | 650 | 400 | 해제 | 해제 | 해제 | 미정 | 미정 | 미정 | 미정 |  | 미정 | RB180.00 | C
A47752 | 2018-09-02 | 1 | A |  | 8 | A | AE1055LS | 탄소강 | G-AE1055LS | BM#1 | 1565 | 40 | 1609 | 1531 | 31 | 5800 |  | 3 | 0.27 | 25 |  | -1.82 | 1556 | 1609 | 0 | 13.2 |  | 6 | 5 | 51 | Y |  | 2018-09-03 05:46 | 72 | 1089 | 27 | 28 | 29 | 31 | 31 | 31 | 31 | 30 | 30 | 30 | 29 | 29 |  | 29 | 30 | 31 | 29 | 31 | -0.05 | Y | 40.03 | Y | 0 | [7 empty] | Y | Y | Y | Y | 220 | 0.5 | 56 | 84590 | 94190 | 7110 | 14950 | 6 | 2 |  | 2018-09-03 05:48 | 1556 | 115 |  | 32 | [16 empty] | 83.59 | 100 | 0 | 0 | 0 |  | 400 |  | 선택 | 해제 | 0 | 0 | 0 |  | 400 |  | 선택 | 해제 | 해제 | 미정 | 미정 | 선택 | 미정 |  | 미정 | BT180180 | H
B47640 | 2018-09-02 | 2 | A |  | 7 | A | SM45C | 탄소강 | SM45C | BM#2 | 1602 | 33 | 1616 | 1557 | 22 | 4700 |  | 1 | 0.19 | 15 |  | -2.62 | 1557 | 1618 | 0 | 5.36 | 0 | 16 | 34 | 52 | Y |  | 2018-09-03 06:28 | 64 | 1089 | 21 | 23 | 24 | 25 | 26 | 26 | 25 | 24 | 24 | 23 | 21 |  |  | 21 | 24 | 26 | 21 | 24 | -0.17 | Y | 30 | Y | -0.4 | [7 empty] | N | N | N | N | 180 | 0.51 | 55 | 93938 | 93770 | 50 | 14100 | 14 | 1 |  | 2018-09-03 06:38 | 1557 | 126 |  | 41 |  | * STR#2 EDGE HEATER 증류수 누수로 미적용. | [14 empty] | 100.47 | 100 | 0 | 0 | 0 |  | 650 | 400 | 선택 | 해제 | 0 | 0 | 0 |  | 650 | 400 | 해제 | 해제 | 해제 | 미정 | 미정 | 미정 | 미정 |  | 미정 | RB180.00 | C
A47753 | 2018-09-02 | 1 | A |  | 9 | A | AE1055LS | 탄소강 | G-AE1055LS | BM#1 | 1583 | 40 | 1599 | 1525 | 26 | 4900 |  | 3 | 0.27 | 25 |  | -1.59 | 1551 | 1599 | 0 | 12.48 |  | 33 | 38 | 53 | Y |  | 2018-09-03 06:47 | 67 | 1088 | 28 | 27 | 26 | 26 | 26 | 26 | 25 | 24 | 24 | 24 | 23 | 23 |  | 23 | 25 | 26 | 23 | 26 | -0.06 |  | 44.97 | Y | 0 | [7 empty] | Y | Y | Y | Y | 210 | 0.5 | 58 | 84590 | 96980 | 7040 | 15630 | 6 | 2 |  | 2018-09-03 06:53 | 1551 | 107 |  | 31 | 10 | [15 empty] | 81.34 | 100 | 0 | 0 | 0 |  | 400 |  | 선택 | 해제 | 0 | 0 | 0 |  | 400 |  | 선택 | 해제 | 해제 | 미정 | 미정 | 선택 | 미정 |  | 미정 | BT180180 | H
B47641 | 2018-09-03 | 2 | A | TUNDISH교체전 | 8 | A | SM45C | 탄소강 | SM45C | BM#2 | 1573 | 42 | 1615 | 1515 | 31 | 6500 |  | 1 | 0.2 | 15 |  | -2.38 | 1561 | 1618 | 0 | 3.09 | 0 | 2 | 10 | 34 | Y |  | 2018-09-03 07:59 | 68 | 1098 | 17 | 27 | 32 | 34 | 35 | 35 | 34 | 34 | 33 | 31 | 30 | 29 |  | 29 | 31 | 35 | 29 | 34 | -0.17 | Y | 35 | Y | -0.2 | [7 empty] | N | N | N | N | 170 | 0.5 | 56 | 87710 | 93920 | 1080 | 2500 | 14 | 1 | 26 | 2018-09-03 07:52 | 1568 | 105 |  | 9 |  | * STR#2 EDGE HEATER 증류수 누수로 미적용. * 주입말 전공정 지연 감속주입 | 64B6F7FFB180440092D8EAB8B810BBAA | 0C25E92835074752B245EEC22C42D9F1 | 18A3185F37704E5AB58A2CE66BC4D7F6 | [11 empty] | 92.33 | 100 | 0 | 2500 | 0 |  | 650 | 400 | 선택 | 해제 | 0 | 2500 | 0 |  | 650 | 400 | 해제 | 해제 | 해제 | 미정 | 미정 | 미정 | 미정 |  | 미정 | RB130.00 | C
A47754 | 2018-09-03 | 1 | A |  | 10 | A | AE1055LS | 탄소강 | G-AE1055LS | BM#1 | 1557 | 48 | 1599 | 1536 | 35 | 5800 |  | 3 | 0.27 | 25 |  | -1.57 | 1553 | 1599 | 0 | 11.5 |  | 21 | 26 | 51 | Y |  | 2018-09-03 08:01 | 69 | 1121 | 23 | 27 | 32 | 35 | 36 | 36 | 36 | 36 | 36 | 36 | 35 | 35 |  | 35 | 34 | 36 | 35 | 36 | -0.03 | Y | 34.98 | Y | 0 | [7 empty] | Y | Y | Y | Y | 200 | 0.5 | 60 | 101508 | 97570 | 6990 | 15720 | 6 | 2 |  | 2018-09-03 08:07 | 1553 | 106 |  | 18 | [16 empty] | 97.09 | 100 | 0 | 0 | 0 |  | 400 |  | 선택 | 해제 | 0 | 0 | 0 |  | 400 |  | 선택 | 해제 | 해제 | 미정 | 미정 | 선택 | 선택 | 9 | 미정 | BT180180 | H
A47755 | 2018-09-03 | 1 | A |  | 11 | A | AE1055LS | 탄소강 | G-AE1055LS | BM#1 | 1580 | 41 | 1608 | 1533 | 32 | 5400 |  | 3 | 0.27 | 25 |  | -1.76 | 1555 | 1608 | 0 | 15.26 |  | 1 | 42 | 68 | Y |  | 2018-09-03 09:04 | 71 | 1123 | 33 | 34 | 37 | 37 | 38 | 38 | 38 | 37 | 37 | 36 | 35 | 34 |  | 34 | 36 | 38 | 34 | 38 | -0.11 | Y | 35.02 | Y | -0.2 | [7 empty] | Y | Y | Y | Y | 190 | 0.5 | 57 | 101508 | 95120 | 7090 | 15360 | 6 | 2 |  | 2018-09-03 09:05 | 1555 | 109 |  | 18 | [16 empty] | 99.37 | 100 | 0 | 0 | 0 |  | 400 |  | 선택 | 해제 | 0 | 0 | 0 |  | 400 |  | 선택 | 해제 | 해제 | 미정 | 미정 | 선택 | 미정 |  | 미정 | BT180180 | H
B47642 | 2018-09-03 | 2 | A | TUNDISH교체 | 1 | A | SCM440HF | 소입성보증강 | D | BM#2 | 1539 | 44 | 1664 | 1524 | 39 | 8900 |  | 1 | 0.21 | 20 |  | -2.58 | 1581 | 1661 | 3.09 | 0 | 0 | 30 | 29 | 57 | Y |  | 2018-09-03 09:00 | 88 | 1087 | -316 | -101 | 40 | 38 | 41 | 43 | 44 | 45 | 46 | 47 | 48 | 48 | 48 | 48 | 41 | 48 | 48 | 48 | 0 |  | 15 | Y | 0 |  | 2.57 | 2.44 | 2.04 |  |  |  | N | N | N | N | 150 | 0.4 | 63 | 92352 | 90960 | 890 | 15900 | 5 | 2 |  | 2018-09-03 08:59 | 1587 | 125 |  | 31 |  | *T/D 플럭스 120/15KG *T/D 교체 슬리브롱노즐사용 *L/D첫 HEAT 생왕겨투입 * STR#2 EDGE HEATER 증류수 누수로 미적용. * 전공정 요청 감속주입 * 10분 측정 수소값 초과 이상공정등록 및 생관통보 *2차(30분) 측정 수소값 초과 이상공정등록 및 생관통보 | [14 empty] | 98.25 | 100 | 1000 | 0 | 0 |  | 650 | 400 | 선택 | 해제 | 1000 | 0 | 0 |  | 650 | 400 | 해제 | 해제 | 해제 | 미정 | 미정 | 미정 | 미정 |  | 미정 | RB110.00 | H
A47756 | 2018-09-03 | 1 | A |  | 12 | A | AE1055LS | 탄소강 | G-AE1055LS | BM#1 | 1567 | 40 | 1607 | 1519 | 31 | 5700 |  | 3 | 0.27 | 26 |  | -1.81 | 1553 | 1607 | 0 | 17.35 |  | 6 | 6 | 67 | Y |  | 2018-09-03 10:08 | 69 | 1099 | 34 | 33 | 34 | 35 | 34 | 33 | 33 | 32 | 31 | 30 | 29 | 27 |  | 27 | 32 | 35 | 27 | 34 | -0.2 | Y | 39.98 | Y | -0.4 | [7 empty] | Y | Y | Y | Y | 180 | 0.5 | 59 | 101508 | 94510 | 7070 | 15270 | 6 | 2 |  | 2018-09-03 10:15 | 1553 | 107 |  | 12 | [16 empty] | 99.96 | 100 | 0 | 0 | 0 |  | 400 |  | 선택 | 해제 | 0 | 0 | 0 |  | 400 |  | 선택 | 해제 | 해제 | 미정 | 미정 | 선택 | 미정 |  | 미정 | BT180180 | H
B47643 | 2018-09-03 | 2 | A |  | 2 | A | SCM440HF | 소입성보증강 | D | BM#2 | 1549 | 45 | 1634 | 1527 | 41 | 8600 |  | 1 | 0.22 | 18 |  | -2.15 | 1572 | 1627 | 1.86 | 0 | 0 | 20 | 8 | 65 | Y |  | 2018-09-03 10:25 | 79 | 1103 | 46 | 46 | 46 | 47 | 46 | 45 | 44 | 43 | 42 | 42 | 41 | 39 | 38 | 34 | 43 | 47 | 34 | 46 | -0.24 | Y | 55 | Y | -0.4 |  | 1.77 | 1.77 |  |  |  |  | N | N | N | N | 140 | 0.46 | 71 | 92352 | 107280 | 90 | 14700 | 5 | 2 |  | 2018-09-03 10:21 | 1572 | 109 |  | 11 |  | * STR#2 EDGE HEATER 증류수 누수로 미적용. * 전HEAT 수소값 초과로 10분 수소 측정 * 전공정 요청 감속주입 | [14 empty] | 86.23 | 100 | 0 | 0 | 0 |  | 650 | 400 | 선택 | 해제 | 0 | 0 | 0 |  | 650 | 400 | 해제 | 해제 | 해제 | 미정 | 미정 | 미정 | 미정 |  | 미정 | RB110.00 | H
A47757 | 2018-09-03 | 1 | A |  | 13 | A | AE1055LS | 탄소강 | G-AE1055LS | BM#1 | 1588 | 43 | 1579 | 1550 | 34 | 6000 |  | 3 | 0.27 | 31 |  | -0.64 | 1557 | 1579 | 0 | 14.18 |  | 33 | 39 | 60 | Y |  | 2018-09-03 11:02 | 73 | 1097 | 23 | 26 | 28 | 29 | 29 | 28 | 27 | 27 | 26 | 25 | 25 | 24 | 23 | 23 | 26 | 29 | 23 | 0 | -0.13 | Y | 45 | Y | -0.2 | [7 empty] | Y | Y | Y | Y | 230 | 0.5 | 62 | 101508 | 103030 | 7120 | 12880 | 6 | 2 |  | 2018-09-03 11:11 | 1557 | 110 |  | 19 |  | *L/D물량 7.0ton에 슬러그 나옴-이상재등록 | [14 empty] | 92.24 | 100 | 0 | 0 | 0 |  | 400 |  | 선택 | 해제 | 0 | 0 | 0 |  | 400 |  | 선택 | 해제 | 해제 | 미정 | 미정 | 선택 | 미정 |  | 미정 | BT180180 | H
B47644 | 2018-09-03 | 2 | A |  | 3 | A | SCM440HF | 소입성보증강 | D | BM#2 | 1587 | 42 | 1616 | 1524 | 37 | 8100 |  | 1 | 0.18 | 18 |  | -1.92 | 1613 | 1613 | 1.51 | 0 | 0 | 16 | 35 | 88 | Y |  | 2018-09-03 11:25 | 120 | 1101 | 30 | 31 | 31 | 31 | 30 | 29 | 27 | 26 | 25 | 24 | 23 | 22 |  | 22 | 28 | 31 | 22 | 31 | -0.2 |  | 44.98 | Y | -0.2 |  |  |  | 1.48 |  |  |  | N | N | N | N | 130 | 0.5 | 59 | 98876 | 100910 | 10 | 14100 | 5 | 2 | 24 | 2018-09-03 11:27 | 1560 | 124 |  | 27 |  | * STR#2 EDGE HEATER 증류수 누수로 미적용 | [14 empty] | 99.87 | 100 | 0 | 0 | 0 |  | 650 | 400 | 선택 | 해제 | 0 | 0 | 0 |  | 650 | 400 | 해제 | 해제 | 해제 | 미정 | 미정 | 미정 | 미정 |  | 미정 | RB110.00 | H
A47758 | 2018-09-03 | 1 | A | TUNDISH교체전 | 14 | A | AE1055LS | 탄소강 | G-AE1055LS | BM#1 | 1588 | 40 | 1606 | 1544 | 31 | 5400 |  | 3 | 0.27 | 30 |  | -1.24 | 1563 | 1606 | 0 | 19.6 |  | 21 | 27 | 61 | Y |  | 2018-09-03 12:04 | 79 | 1098 | 14 | 24 | 27 | 28 | 29 | 29 | 29 | 28 | 28 | 28 | 27 | 357 |  | 357 | 36 | 357 | 357 | 29 | 0 |  |  | Y | 9.99 | [7 empty] | Y | Y | Y | M | 220 | 0.5 | 56 | 87950 | 95970 | 7030 | 2500 | 6 | 2 |  | 2018-09-03 12:09 | 1563 | 112 |  | 25 |  |  |  | 79A6623BA4AC44F185A61419AA0044F4 | D0E4A0A1C44F4D8492E4DA38566FDD19 | 9620468643DD4280B1534C95BA6FAE5F | [10 empty] | 85.39 | 100 | 0 | 3500 | 0 |  | 400 |  | 선택 | 해제 | 0 | 3500 | 0 |  | 400 |  | 선택 | 해제 | 해제 | 미정 | 미정 | 선택 | 미정 |  | 미정 | BT180180 | H
B47645 | 2018-09-03 | 2 | A |  | 4 | B | SCM440HF | 소입성보증강 | D | BM#2 | 1543 | 42 | 1625 | 1545 | 36 | 7900 |  | 1 | 0.19 | 18 |  | -2.25 | 1561 | 1625 | 1.42 | 0 | 0 | 2 | 11 | 94 | Y |  | 2018-09-03 12:31 | 68 | 1108 | 19 | 27 | 32 | 33 | 34 | 33 | 33 | 32 | 31 | 30 | 29 | 27 | 25 | 25 | 30 | 34 | 25 | 33 | -0.22 | Y | 40 | Y | -0.4 |  |  |  | 1.73 |  |  |  | N | N | N | N | 120 | 0.5 | 62 | 103558 | 102400 | 1310 | 14800 | 5 | 2 | 31 | 2018-09-03 12:32 | 1561 | 117 |  | 24 |  | * STR#2 EDGE HEATER 증류수 누수로 미적용. | [14 empty] | 99.81 | 100 | 0 | 0 | 0 |  | 650 | 400 | 선택 | 해제 | 0 | 0 | 0 |  | 650 | 400 | 해제 | 해제 | 해제 | 미정 | 미정 | 미정 | 해제 |  | 미정 | RB110.00 | C
A47759 | 2018-09-03 | 1 | B | TUNDISH교체 | 1 | A | AE1055LS | 탄소강 | G-AE1055LS | BM#1 | 1580 | 45 | 1626 | 1549 | 39 | 6700 |  | 3 | 0.27 | 26 |  | -1.4 | 1585 | 1628 | 0 | 12.8 |  | 1 | 43 | 54 | Y |  | 2018-09-03 12:58 | 101 | 1100 | -60 | 37 | 30 | 33 | 40 | 43 | 46 | 47 | 47 | 48 | 49 | 49 | 49 | 49 | 40 | 49 | 49 | 49 | 0 |  | 10 | Y | 0 |  | 1.89 | 1.89 |  |  |  |  | Y | N | N | M | 230 | 0.46 | 64 | 101508 | 101040 | 7070 | 15500 | 3 | 1 |  | 2018-09-03 13:06 | 1585 | 140 |  | 52 |  | *T/D가열온도:자동-1363`.수동건-1343`.STR#1:903.STR#2:906. *T/D FLUX 유:15,용:225 *탄화왕겨 200kg 투입 | [14 empty] | 93.73 | 100 | 1500 | 0 | 0 |  | 400 |  | 선택 | 해제 | 1500 | 0 | 0 |  | 400 |  | 선택 | 해제 | 해제 | 미정 | 미정 | 선택 | 선택 |  | 미정 | BT180180 | H
B47646 | 2018-09-03 | 2 | B |  | 5 | A | SCM440 | 합금강 | D | BM#2 | 1544 | 44 | 1617 | 1535 | 33 | 7000 |  | 1 | 0.25 | 15 |  | -2.15 | 1553 | 1609 | 0 | 5.67 | 0 | 30 | 30 | 65 | Y |  | 2018-09-03 13:29 | 57 | 1098 | 18 | 21 | 22 | 23 | 23 | 23 | 22 | 22 | 21 | 20 | 19 | 18 | 16 | 16 | 21 | 23 | 16 | 23 | -0.16 | Y | 45.02 | Y | -0.4 |  |  |  | 1.28 |  |  |  | Y | Y | Y | Y | 110 | 0.48 | 63 | 146064 | 100230 | 1030 | 14600 | 5 | 2 | 10 | 2018-09-03 13:33 | 1553 | 122 |  | 31 |  | * STR#2 EDGE HEATER 증류수 누수로 미적용. | [14 empty] | 144.33 | 100 | 0 | 0 | 0 |  | 650 | 400 | 선택 | 해제 | 0 | 0 | 0 |  | 650 | 400 | 해제 | 해제 | 해제 | 미정 | 미정 | 미정 | 미정 |  | 미정 | RB230.00 | C
A47760 | 2018-09-03 | 1 | B |  | 2 | A | AE1055LS | 탄소강 | G-AE1055LS | BM#1 | 1560 | 43 | 1635 | 1527 | 40 | 7000 |  | 3 | 0.29 | 25 |  | -1.7 | 1556 | 1606 | 0 | 12.56 |  | 6 | 7 | 59 | Y |  | 2018-09-03 14:19 | 72 | 1101 | 47 | 40 | 38 | 36 | 36 | 36 | 36 | 35 | 35 | 35 | 34 | 33 | 33 | 33 | 37 | 38 | 33 | 36 | -0.11 |  | 45.67 | Y | 0 | [7 empty] | Y | Y | Y | Y | 220 | 0.49 | 56 | 84590 | 89420 | 6920 | 15200 | 3 | 1 |  | 2018-09-03 14:27 | 1556 | 144 |  | 37 | [16 empty] | 87.84 | 100 | 0 | 0 | 0 |  | 400 |  | 선택 | 해제 | 0 | 0 | 0 |  | 400 |  | 선택 | 해제 | 해제 | 미정 | 해제 | 선택 | 미정 |  | 미정 | BT180180 | H
B47647 | 2018-09-03 | 2 | B |  | 6 | A | AE4140Q | 합금강 | D4 | BM#2 | 0 | 46 | 1627 | 1536 | 40 | 8300 |  | 1 | 0.17 | 19 |  | -1.75 | 1567 | 1620 | 2.04 | 0 | 0 | 20 | 9 | 53 | Y |  | 2018-09-03 14:51 | 73 | 1104 | 14 | 31 | 39 | 43 | 45 | 46 | 46 | 46 | 45 | 44 | 43 | 42 | 41 | 41 | 40 | 46 | 41 | 46 | -0.14 | Y | 34.98 | Y | -0.2 |  |  |  | 1.68 |  |  |  | N | N | N | N | 100 | 0.47 | 60 | 42369 | 94930 | 5100 | 15100 | 5 | 2 |  | 2018-09-03 14:49 | 1567 | 115 |  | 15 |  | * STR#2 EDGE HEATER 증류수 누수로 미적용. | [14 empty] | 42.37 | 100 | 0 | 0 | 0 |  | 650 | 1100 | 선택 | 선택 | 0 | 0 | 0 |  | 650 | 1100 | 해제 | 선택 | 선택 | 미정 | 선택 | 미정 | 미정 |  | 미정 | RB165.10 | C
A47761 | 2018-09-03 | 1 | B |  | 3 | A | AE1055LS | 탄소강 | G-AE1055LS | BM#1 | 1577 | 48 | 1599 | 1538 | 37 | 6100 |  | 3 | 0.29 | 25 |  | -1.83 | 1550 | 1604 | 0 | 13.53 |  | 33 | 40 | 51 | Y |  | 2018-09-03 15:15 | 66 | 1090 | 32 | 34 | 36 | 38 | 38 | 38 | 38 | 37 | 37 | 37 | 36 | 36 |  | 36 | 36 | 38 | 36 | 38 | -0.05 | Y | 40 | Y | 0 | [7 empty] | Y | Y | Y | Y | 210 | 0.5 | 57 | 84590 | 93710 | 6960 | 16700 | 3 | 1 |  | 2018-09-03 15:30 | 1550 | 140 |  | 38 | [16 empty] | 84.09 | 100 | 0 | 0 | 0 |  | 400 |  | 선택 | 해제 | 0 | 0 | 0 |  | 400 |  | 선택 | 해제 | 해제 | 미정 | 미정 | 선택 | 미정 |  | 미정 | BT180180 | H
B47648 | 2018-09-03 | 2 | B |  | 7 | A | AE4140Q | 합금강 | D4 | BM#2 | 1597 | 40 | 1627 | 1546 | 29 | 6300 |  | 1 | 0.19 | 20 |  | -1.91 | 1554 | 1610 | 2.02 | 0 | 0 | 16 | 36 | 69 | Y |  | 2018-09-03 15:47 | 60 | 1082 | 38 | 36 | 35 | 34 | 33 | 32 | 31 | 30 | 29 | 28 | 27 | 25 | 24 | 24 | 31 | 35 | 24 | 0 | -0.22 |  | 50 | Y | -0.2 |  |  |  | 1.71 |  |  |  | Y | N | N | Y | 150 | 0.44 | 63 | 95491 | 91240 | 5360 | 14200 | 5 | 2 |  | 2018-09-03 16:03 | 1554 | 107 |  | 22 |  | * STR#2 EDGE HEATER 증류수 누수로 미적용. * 정속유지 강종인데 전공정 요청으로 감속주입 이상공정 등록 | [14 empty] | 99.16 | 100 | 0 | 0 | 0 |  | 650 | 1100 | 선택 | 선택 | 0 | 0 | 0 |  | 650 | 1100 | 해제 | 선택 | 선택 | 미정 | 선택 | 미정 | 미정 |  | 미정 | RB180.00 | C
A47762 | 2018-09-03 | 1 | B |  | 4 | A | AE1055LS | 탄소강 | G-AE1055LS | BM#1 | 9999 | 43 | 1623 | 1537 | 38 | 6500 |  | 3 | 0.28 | 25 |  | -1.58 | 1562 | 1608 | 0 | 14.15 |  | 21 | 28 | 61 | Y |  | 2018-09-03 16:08 | 78 | 1072 | 35 | 36 | 37 | 39 | 40 | 41 | 40 | 40 | 39 | 39 | 39 | 38 |  | 38 | 39 | 41 | 38 | 40 | -0.05 | Y | 30 | Y | -0.2 | [7 empty] | Y | Y | Y | Y | 200 | 0.5 | 57 | 101508 | 91990 | 7100 | 15900 | 3 | 1 |  | 2018-09-03 16:18 | 1562 | 138 |  | 45 | [16 empty] | 102.53 | 100 | 0 | 0 | 0 |  | 400 |  | 선택 | 해제 | 0 | 0 | 0 |  | 400 |  | 선택 | 해제 | 해제 | 미정 | 미정 | 선택 | 미정 |  | 미정 | BT180180 | H
B47649 | 2018-09-03 | 2 | B |  | 8 | A | AE4140Q | 합금강 | D4 | BM#2 | 1586 | 47 | 1636 | 1544 | 33 | 7300 |  | 1 | 0.19 | 21 |  | -2 | 1563 | 1628 | 2.14 | 0 | 0 | 2 | 12 | 64 | Y |  | 2018-09-03 17:02 | 69 | 1086 | 19 | 31 | 35 | 36 | 37 | 39 | 39 | 39 | 38 | 38 | 37 | 36 | 36 | 30 | 34 | 39 | 30 | 39 | -0.19 | Y | 47.52 | Y | -0.4 |  |  |  | 1.67 |  |  |  | N | N | N | N | 140 | 0.4 | 69 | 93534 | 93280 | 5160 | 15700 | 5 | 2 |  | 2018-09-03 17:09 | 1563 | 112 |  | 14 |  | * STR#2 EDGE HEATER 증류수 누수로 미적용. * 정속유지 강종인데 전공정 요청으로 감속주입 이상공정 등록 | [14 empty] | 95.1 | 100 | 0 | 0 | 0 |  | 650 | 1100 | 선택 | 선택 | 0 | 0 | 0 |  | 650 | 1100 | 해제 | 선택 | 선택 | 미정 | 선택 | 미정 | 선택 | 7 | 미정 | RB100.00 | C
A47763 | 2018-09-03 | 1 | B |  | 5 | A | AE1055LS | 탄소강 | G-AE1055LS | BM#1 | 1618 | 46 | 1615 | 1543 | 37 | 6300 |  | 3 | 0.28 | 25 |  | -1.38 | 1551 | 1591 | 0 | 14.02 |  | 12 | 8 | 1495 | Y |  | 2018-09-03 17:18 | 67 | 1105 | 36 | 33 | 33 | 33 | 33 | 33 | 33 | 32 | 33 | 32 | 32 | 32 |  | 32 | 33 | 33 | 32 | 33 | -0.02 | Y | 45.02 | Y | 0 | [7 empty] | Y | Y | Y | Y | 190 | 0.5 | 58 | 101508 | 95100 | 7080 | 15800 | 3 | 1 |  | 2018-09-03 17:25 | 1551 | 138 |  | 32 | [16 empty] | 99.42 | 100 | 0 | 0 | 0 |  | 400 |  | 선택 | 해제 | 0 | 0 | 0 |  | 400 |  | 선택 | 해제 | 해제 | 미정 | 미정 | 선택 | 미정 |  | 미정 | BT180180 | H
B47650 | 2018-09-03 | 2 | B |  | 9 | A | AE4140Q | 합금강 | D4 | BM#2 | 1607 | 42 | 1627 | 1535 | 34 | 7400 |  | 1 | 0.18 | 20 |  | -2.04 | 1558 | 1615 | 2.33 | 0 | 0 | 30 | 31 | 63 | Y |  | 2018-09-03 18:12 | 64 | 1090 | 27 | 30 | 33 | 33 | 33 | 33 | 32 | 30 | 29 | 29 | 27 | 26 | 24 | 21 | 29 | 33 | 21 | 33 | -0.2 |  | 60 | Y | -0.4 |  |  |  | 1.46 |  |  |  | N | N | N | N | 130 | 0.4 | 73 | 92006 | 97590 | 5300 | 16200 | 5 | 2 |  | 2018-09-03 18:13 | 1558 | 104 |  | 18 |  | * STR#2 EDGE HEATER 증류수 누수로 미적용. * 정속유지 강종인데 전공정 요청으로 감속주입 이상공정 등록 | [14 empty] | 89.63 | 100 | 0 | 0 | 0 |  | 650 | 1100 | 선택 | 선택 | 0 | 0 | 0 |  | 650 | 1100 | 해제 | 선택 | 선택 | 미정 | 선택 | 미정 | 미정 |  | 미정 | RB110.00 | C
A47764 | 2018-09-03 | 1 | B |  | 6 | A | AE1055LS | 탄소강 | G-AE1055LS | BM#1 | 1588 | 45 | 1604 | 1524 | 35 | 6000 |  | 3 | 0.27 | 25 |  | -1.62 | 1555 | 1603 | 0 | 14.14 |  | 1 | 44 | 92 | Y |  | 2018-09-03 18:25 | 71 | 1085 | 31 | 34 | 38 | 39 | 39 | 39 | 39 | 39 | 39 | 39 | 38 | 38 | 38 | 38 | 38 | 39 | 38 | 39 | -0.02 | Y | 44.98 | Y | 0 | [7 empty] | Y | Y | Y | Y | 180 | 0.5 | 62 | 84590 | 98500 | 6620 | 15200 | 3 | 1 |  | 2018-09-03 18:31 | 1555 | 115 |  | 26 | 32 | [15 empty] | 80.1 | 100 | 0 | 0 | 0 |  | 400 |  | 선택 | 해제 | 0 | 0 | 0 |  | 400 |  | 선택 | 해제 | 해제 | 미정 | 미정 | 선택 | 미정 |  | 미정 | BT180180 | H
B47651 | 2018-09-03 | 2 | B |  | 10 | A | AE4140Q | 합금강 | D4 | BM#2 | 1623 | 41 | 1625 | 1524 | 31 | 6800 |  | 1 | 0.17 | 23 |  | -2.12 | 1553 | 1619 | 2.63 | 0 | 0 | 20 | 10 | 78 | Y |  | 2018-09-03 19:26 | 59 | 1085 | 18 | 23 | 28 | 30 | 31 | 30 | 30 | 29 | 28 | 27 | 25 | 24 | 22 | 22 | 27 | 31 | 22 | 30 | -0.22 | Y | 40.02 | Y | -0.4 |  |  |  | 1.51 |  |  |  | N | N | N | Y | 120 | 0.47 | 61 | 93468 | 94740 | 300 | 15100 | 5 | 2 | 10 | 2018-09-03 19:29 | 1553 | 112 |  | 19 |  | * STR#2 EDGE HEATER 증류수 누수로 미적용. * 전공정 요청으로 L/D 잔강이월없이 작업함 | [14 empty] | 98.49 | 100 | 0 | 0 | 0 |  | 650 | 1100 | 선택 | 선택 | 0 | 0 | 0 |  | 650 | 1100 | 해제 | 선택 | 선택 | 미정 | 해제 | 미정 | 미정 |  | 미정 | RB160.00 | C
A47765 | 2018-09-03 | 1 | B |  | 7 | A | AE1055LS | 탄소강 | G-AE1055LS | BM#1 | 1591 | 41 | 1598 | 1553 | 28 | 4600 |  | 3 | 0.28 | 25 |  | -1.46 | 1547 | 1590 | 0 | 14.34 |  | 33 | 41 | 53 | Y |  | 2018-09-03 19:18 | 63 | 1084 | 36 | 33 | 33 | 32 | 32 | 31 | 30 | 30 | 29 | 28 | 28 | 27 | 26 | 26 | 31 | 33 | 26 | 0 | -0.14 |  | 50 | Y | -0.2 | [7 empty] | Y | Y | Y | Y | 230 | 0.5 | 61 | 101508 | 98770 | 7090 | 16900 | 3 | 1 |  | 2018-09-03 19:24 | 1547 | 121 |  | 36 | [16 empty] | 95.99 | 100 | 0 | 0 | 0 |  | 400 |  | 선택 | 해제 | 0 | 0 | 0 |  | 400 |  | 선택 | 해제 | 해제 | 미정 | 미정 | 선택 | 미정 |  | 미정 | BT180180 | H
B47652 | 2018-09-03 | 2 | B |  | 11 | A | AE4140Q | 합금강 | D4 | BM#2 | 1573 | 36 | 1615 | 1556 | 25 | 5800 |  | 1 | 0.19 | 23 |  | 0 | 1554 | 1615 | 3.35 | 0 | 0 | 16 | 37 | 76 | Y |  | 2018-09-03 20:21 | 60 | 1081 | 19 | 24 | 24 | 25 | 27 | 27 | 27 | 26 | 25 | 24 | 24 | 22 | 21 | 21 | 24 | 27 | 21 | 27 | -0.15 | Y | 40 | Y | -0.2 |  |  |  | 1.11 |  |  |  | N | N | N | N | 110 | 0.48 | 60 | 102944 | 94800 | 1010 | 15200 | 5 | 2 | 20 | 2018-09-03 20:23 | 1554 | 115 |  | 29 |  | * STR#2 EDGE HEATER 증류수 누수로 미적용. * 전공정 요청으로 L/D 잔강이월없이 작업함 | [14 empty] | 107.51 | 100 | 0 | 0 | 0 |  | 650 | 1100 | 선택 | 선택 | 0 | 0 | 0 |  | 650 | 1100 | 해제 | 선택 | 선택 | 미정 | 미정 | 미정 | 미정 |  | 미정 | RB130.00 | C
A47766 | 2018-09-03 | 1 | D |  | 8 | A | AE1055LS | 탄소강 | G-AE1055LS | BM#1 | 1588 | 40 | 1599 | 1544 | 29 | 4900 |  | 3 | 0.29 | 25 |  | -1.32 | 1555 | 1594 | 0 | 14.02 |  | 21 | 29 | 55 | Y |  | 2018-09-03 20:15 | 71 | 1094 | 24 | 26 | 28 | 30 | 32 | 32 | 32 | 31 | 30 | 30 | 30 | 29 | 29 | 29 | 29 | 32 | 29 | 32 | -0.07 | Y | 40.02 | Y | 0 | [7 empty] | Y | Y | Y | Y | 220 | 0.5 | 64 | 101508 | 101450 | 6990 | 15800 | 3 | 1 |  | 2018-09-03 20:27 | 1555 | 118 |  | 41 | 12 | [15 empty] | 93.04 | 100 | 0 | 0 | 0 |  | 400 |  | 선택 | 해제 | 0 | 0 | 0 |  | 400 |  | 선택 | 해제 | 해제 | 미정 | 미정 | 선택 | 미정 |  | 미정 | BT180180 | H
B47653 | 2018-09-03 | 2 | D | TUNDISH교체전 | 12 | A | AE4140Q | 합금강 | D4 | BM#2 | 1590 | 41 | 1614 | 1565 | 26 | 5400 |  | 1 | 0.17 | 20 |  | -1.98 | 1558 | 1614 | 2.44 | 0 | 0 | 2 | 13 | 69 | Y |  | 2018-09-03 21:27 | 64 | 1091 | 16 | 23 | 29 | 31 | 32 | 32 | 32 | 31 | 31 | 30 | 29 | 27 |  | 27 | 29 | 32 | 27 | 32 | -0.14 | Y | 35 | Y | -0.4 |  |  |  | 1.36 |  |  |  | N | N | N | N | 100 | 0.49 | 59 | 102834 | 98010 | 3290 | 2000 | 5 | 2 | 20 | 2018-09-03 21:28 | 1558 | 118 |  | 26 |  | * STR#2 EDGE HEATER 증류수 누수로 미적용 이상공정 등록. * 전공정 요청으로 L/D 잔강이월 미실시 이상공정 등록. | C3DB87D0816141FCAD23FAB9E694171A | 64AA495C7A804481AD39D9A8CBE66A06 | 9B35C4170A21404BA015B8A75C6BBF10 | [11 empty] | 101.51 | 100 | 0 | 3000 | 0 |  | 650 | 1100 | 선택 | 선택 | 0 | 3030 | 0 |  | 650 | 1100 | 해제 | 선택 | 선택 | 미정 | 미정 | 미정 | 미정 |  | 미정 | RB120.00 | C
A47767 | 2018-09-03 | 1 | D |  | 9 | A | AE1055LS | 탄소강 | G-AE1055LS | BM#1 | 1595 | 41 | 1602 | 1545 | 31 | 5500 |  | 3 | 0.28 | 25 |  | -1.47 | 1547 | 1590 | 0 | 13.45 |  | 12 | 9 | 56 | Y |  | 2018-09-03 21:34 | 63 | 1089 | 28 | 28 | 28 | 29 | 30 | 30 | 30 | 29 | 29 | 29 | 29 | 28 |  | 28 | 29 | 30 | 28 | 30 | -0.06 | Y | 34.98 | Y | -0.2 | [7 empty] | Y | Y | Y | Y | 210 | 0.5 | 59 | 101508 | 96440 | 6990 | 16400 | 3 | 1 |  | 2018-09-03 21:42 | 1547 | 117 |  | 27 | 10 | [15 empty] | 97.56 | 100 | 0 | 0 | 0 |  | 400 |  | 선택 | 해제 | 0 | 0 | 0 |  | 400 |  | 선택 | 해제 | 해제 | 미정 | 미정 | 선택 | 미정 |  | 미정 | BT180180 | H
A47768 | 2018-09-03 | 1 | D |  | 10 | A | AE1055LS | 탄소강 | G-AE1055LS | BM#1 | 1578 | 39 | 1608 | 1518 | 32 | 5500 |  | 3 | 0.28 | 25 |  | -1.55 | 1562 | 1608 | 0 | 14.99 |  | 1 | 45 | 57 | Y |  | 2018-09-03 22:31 | 78 | 1093 | 26 | 32 | 37 | 40 | 41 | 42 | 42 | 42 | 42 | 41 | 41 | 41 | 42 | 42 | 39 | 42 | 41 | 42 | -0.03 | Y | 29.98 | Y | 0.2 | [7 empty] | Y | Y | Y | Y | 200 | 0.5 | 61 | 101508 | 95140 | 7610 | 16600 | 3 | 1 |  | 2018-09-03 22:39 | 1562 | 112 |  | 31 | 10 | [15 empty] | 98.79 | 100 | 0 | 0 | 0 |  | 400 |  | 선택 | 해제 | 0 | 0 | 0 |  | 400 |  | 선택 | 해제 | 해제 | 미정 | 미정 | 선택 | 미정 |  | 미정 | BT180180 | H
B47654 | 2018-09-03 | 2 | D | TUNDISH교체 | 1 | A | KFMN438S | 합금강 | D1 | BM#2 | 1606 | 51 | 1645 | 1554 | 43 | 8800 |  | 1 | 0.19 | 20 |  | -2.31 | 1586 | 1649 | 1.21 | 0 | 0 | 30 | 32 | 45 | Y |  | 2018-09-03 22:47 | 94 | 1088 | -534 | -195 | 27 | 24 | 30 | 33 | 35 | 37 | 37 | 37 | 37 | 37 | 36 | 36 | 34 | 37 | 36 | 37 | -0.03 |  | 29.98 | Y | 0 |  | 2.37 | 2.37 |  |  |  |  | N | N | N | M | 150 | 0.47 | 66 | 101508 | 104730 | -730 | 15100 | 12 | 1 | 10 | 2018-09-03 22:44 | 1586 | 145 |  | 34 |  | * T/D FLUX 용탕부: 225KG / 유탕부: 15KG 투입 *탄화왕겨200KG투입 * STR#2 EDGE HEATER 증류수 누수로 미적용 이상공정 등록 및 생관통보. | [14 empty] | 97.6 | 100 | 1000 | 0 | 0 |  | 650 | 400 | 선택 | 선택 | 1030 | 0 | 0 |  | 650 | 400 | 해제 | 선택 | 미정 | 미정 | 미정 | 미정 | 미정 |  | 미정 | BT180180 | H
A47769 | 2018-09-03 | 1 | D |  | 11 | A | AE1055LS | 탄소강 | G-AE1055LS | BM#1 | 1583 | 43 | 1609 | 1535 | 32 | 5400 |  | 3 | 0.27 | 25 |  | -1.73 | 1558 | 1609 | 0 | 16.02 |  | 33 | 42 | 68 | Y |  | 2018-09-03 23:38 | 74 | 1080 | 40 | 38 | 38 | 39 | 39 | 38 | 38 | 37 | 36 | 35 | 34 | 33 | 31 | 31 | 37 | 39 | 31 | 38 | -0.18 | Y | 45 | Y | -0.4 | [7 empty] | Y | Y | Y | Y | 190 | 0.5 | 61 | 101508 | 99380 | 7070 | 14900 | 3 | 1 |  | 2018-09-03 23:49 | 1558 | 113 |  | 27 | [16 empty] | 94.87 | 100 | 0 | 0 | 0 |  | 400 |  | 선택 | 해제 | 0 | 0 | 0 |  | 400 |  | 선택 | 해제 | 해제 | 미정 | 미정 | 선택 | 선택 | 9 | 미정 | BT180180 | H
B47655 | 2018-09-03 | 2 | D |  | 2 | A | KFMN438S | 합금강 | D1 | BM#2 | 1591 | 44 | 1627 | 1545 | 33 | 6900 |  | 1 | 0.19 | 14 |  | -2.21 | 1577 | 1628 | 0.89 | 0 | 0 | 20 | 11 | 66 | Y |  | 2018-09-03 23:38 | 85 | 1088 | 33 | 34 | 37 | 38 | 39 | 38 | 37 | 36 | 36 | 35 | 34 | 33 | 30 | 28 | 35 | 39 | 28 | 0 | -0.24 | Y | 45.02 | Y | -0.4 | [7 empty] | N | N | N | Y | 140 | 0.49 | 67 | 101508 | 105300 | -500 | 14800 | 12 | 1 | 20 | 2018-09-03 23:58 | 1577 | 145 |  | 52 |  | * STR#2 EDGE HEATER 증류수 누수로 미적용 이상공정 등록 및 생관통보. | [14 empty] | 96.86 | 100 | 0 | 0 | 0 |  | 650 | 400 | 선택 | 선택 | 0 | 0 | 0 |  | 650 | 400 | 해제 | 선택 | 미정 | 미정 | 미정 | 미정 | 미정 |  | 미정 | BT180180 | H
A47770 | 2018-09-03 | 1 | D |  | 12 | A | AE1055LS | 탄소강 | G-AE1055LS | BM#1 | 1579 | 39 | 1592 | 1535 | 30 | 5200 |  | 3 | 0.3 | 26 |  | -1.41 | 1550 | 1592 | 0 | 11.74 |  | 21 | 30 | 60 | Y |  | 2018-09-04 00:44 | 66 | 1087 | 29 | 32 | 32 | 33 | 33 | 33 | 33 | 33 | 33 | 32 | 32 | 32 | 32 | 32 | 32 | 33 | 32 | 33 | -0.02 | Y | 45 | Y | 0 | [7 empty] | Y | Y | Y | Y | 180 | 0.5 | 61 | 101508 | 97080 | 7040 | 16800 | 3 | 1 |  | 2018-09-04 00:52 | 1550 | 101 |  | 23 | 12 | [15 empty] | 96.95 | 100 | 0 | 0 | 0 |  | 400 |  | 선택 | 해제 | 0 | 0 | 0 |  | 400 |  | 선택 | 해제 | 해제 | 미정 | 미정 | 선택 | 미정 |  | 미정 | BT180180 | H
B47656 | 2018-09-03 | 2 | D |  | 3 | A | KFMN438S | 합금강 | D1 | BM#2 | 1602 | 48 | 1616 | 1547 | 36 | 7100 |  | 1 | 0.21 | 14 |  | -2.16 | 1559 | 1613 | 1.09 | 0 | 0 | 16 | 38 | 60 | Y |  | 2018-09-04 01:13 | 67 | 1089 | 24 | 28 | 30 | 31 | 32 | 31 | 31 | 29 | 28 | 27 | 26 | 24 | 23 | 21 | 28 | 32 | 21 | 31 | -0.24 | Y | 45.02 | Y | -0.4 | [7 empty] | N | N | N | Y | 130 | 0.47 | 65 | 101508 | 102130 | 20 | 15500 | 12 | 1 | 30 | 2018-09-04 01:16 | 1559 | 128 |  | 25 |  | * STR#2 EDGE HEATER 증류수 누수로 미적용 이상공정 등록 및 생관통보. | [14 empty] | 100.01 | 100 | 0 | 0 | 0 |  | 650 | 400 | 선택 | 선택 | 0 | 0 | 0 |  | 650 | 400 | 해제 | 선택 | 미정 | 미정 | 미정 | 미정 | 미정 |  | 미정 | BT180180 | H
A47771 | 2018-09-03 | 1 | D |  | 13 | A | AE1055LS | 탄소강 | G-AE1055LS | BM#1 | 1565 | 40 | 1604 | 1531 | 32 | 5700 |  | 3 | 0.3 | 25 |  | -1.85 | 1550 | 1604 | 0 | 15.06 |  | 12 | 10 | 63 | Y |  | 2018-09-04 01:45 | 66 | 1089 | 32 | 34 | 35 | 36 | 36 | 36 | 36 | 35 | 34 | 33 | 33 | 33 | 32 | 31 | 34 | 36 | 31 | 36 | -0.09 | Y | 55.02 | Y | -0.2 | [7 empty] | Y | Y | Y | Y | 230 | 0.41 | 71 | 101508 | 92770 | 7060 | 18100 | 3 | 1 |  | 2018-09-04 01:56 | 1550 | 101 |  | 24 |  | *전공정 작업지연, 감속주입(10%이상) ID: 101~106.201~206 | [14 empty] | 101.15 | 100 | 0 | 0 | 0 |  | 400 |  | 선택 | 해제 | 0 | 0 | 0 |  | 400 |  | 선택 | 해제 | 해제 | 미정 | 미정 | 선택 | 미정 |  | 미정 | BT180180 | H
B47657 | 2018-09-03 | 2 | D |  | 4 | A | KFMN438S | 합금강 | D1 | BM#2 | 1609 | 38 | 1624 | 1557 | 32 | 6200 |  | 1 | 0.19 | 15 |  | -2.23 | 1554 | 1611 | 0.93 | 0 | 0 | 2 | 14 | 92 | Y |  | 2018-09-04 02:12 | 62 | 1087 | 18 | 21 | 23 | 25 | 26 | 26 | 25 | 25 | 24 | 23 | 22 | 21 | 20 | 20 | 23 | 26 | 20 | 25 | -0.15 | Y | 39.98 | Y | -0.2 | [7 empty] | N | N | N | Y | 120 | 0.48 | 63 | 98379 | 99690 | 1350 | 14900 | 12 | 1 | 40 | 2018-09-04 02:13 | 1554 | 131 |  | 35 |  | * STR#2 EDGE HEATER 증류수 누수로 미적용 이상공정 등록 및 생관통보. | [14 empty] | 97.4 | 100 | 0 | 0 | 0 |  | 650 | 400 | 선택 | 선택 | 0 | 0 | 0 |  | 650 | 400 | 해제 | 선택 | 미정 | 미정 | 미정 | 미정 | 미정 |  | 미정 | RB098.00 | H
A47772 | 2018-09-03 | 1 | D | TUNDISH교체전 | 14 | A | AE1055LS | 탄소강 | G-AE1055LS | BM#1 | 1568 | 45 | 1604 | 1531 | 32 | 5700 |  | 3 | 0.27 | 25 |  | -1.46 | 1561 | 1604 | 0 | 15.21 |  | 1 | 46 | 67 | Y |  | 2018-09-04 02:53 | 77 | 1089 | 31 | 32 | 35 | 37 | 39 | 40 | 41 | 40 | 40 | 39 | 39 | 39 | 39 | 39 | 38 | 41 | 39 | 40 | -0.02 | Y | 30 | Y | 0 | [7 empty] | Y | N | Y | M | 220 | 0.48 | 65 | 82111 | 99970 | 7630 | 1500 | 3 | 1 |  | 2018-09-04 03:02 | 1561 | 105 |  | 29 |  |  | 84C64FC0A32342D1AEDE1EB659DBB801 | 4B3492EF5B934DF4B4BAEF4F7A06440D |  | 0DCD2CF137FC4C7D9418399052A7F1BC | [10 empty] | 76.31 | 100 | 0 | 3500 | 0 |  | 400 |  | 선택 | 해제 | 0 | 3500 | 0 |  | 400 |  | 선택 | 해제 | 해제 | 미정 | 미정 | 선택 | 미정 |  | 미정 | BT180180 | H
B47658 | 2018-09-03 | 2 | D |  | 5 | A | KFMN438S | 합금강 | D1 | BM#2 | 1587 | 47 | 1625 | 1577 | 36 | 6700 |  | 1 | 0.19 | 16 |  | -2.09 | 1569 | 1621 | 1.15 | 0 | 0 | 30 | 33 | 58 | Y |  | 2018-09-04 03:20 | 77 | 1088 | 15 | 25 | 31 | 34 | 35 | 35 | 34 | 34 | 33 | 32 | 31 | 29 | 27 | 26 | 30 | 35 | 26 | 34 | -0.2 | Y | 44.98 | Y | -0.2 | [7 empty] | N | N | N | Y | 110 | 0.48 | 65 | 94683 | 103610 | 50 | 14700 | 12 | 1 | 10 | 2018-09-04 03:22 | 1569 | 136 |  | 34 |  | * STR#2 EDGE HEATER 증류수 누수로 미적용 이상공정 등록 및 생관통보. | [14 empty] | 92.83 | 100 | 0 | 0 | 0 |  | 650 | 400 | 선택 | 선택 | 0 | 0 | 0 |  | 650 | 400 | 해제 | 선택 | 미정 | 미정 | 미정 | 미정 | 미정 |  | 미정 | RB100.00 | H
C46221 | 2018-09-03 | 3 | D | TUNDISH교체 | 1 | A | AE1524HM | 소입성보증강 | C1 | BM#1 | 1595 | 1 | 0 | 1557 | 0 | 5100 |  | 3 | 0.27 | 18 |  | -1.56 | 1609 | 1643 | 0 | 11.54 |  | 35 | 51 | 69 | Y |  | 2018-09-04 03:56 | 104 | 1102 | -96 | 37 | 30 | 37 | 40 | 44 | 45 | 46 | 46 | 45 | 44 | 43 |  | 43 | 42 | 46 | 43 | 0 | -0.15 |  | 20 | Y | -0.2 |  | 2.17 | 2.17 |  |  |  |  | N | N | N | N | 190 | 0.5 | 60 | 91142 | 102070 | 7480 | 14830 | 1 | 2 |  | 2018-09-04 04:05 | 1609 | 145 |  | 57 |  | *탄화왕겨 200KG 투입 *T/Dflux 유15kg 용120kg *STR#2 스토퍼 컨트롤 불량으로 몰드내 용강 조기주입.HEAD 500mm추가절단 | [14 empty] | 83.2 | 100 | 1000 | 0 | 0 |  | 450 |  | 선택 | 해제 | 1500 | 0 | 0 |  | 450 |  | 선택 | 해제 | 해제 | 미정 | 미정 | 선택 | 선택 |  | 미정 | RB100.00 | C
B47659 | 2018-09-03 | 2 | A |  | 6 | A | KFMN438S | 합금강 | D1 | BM#2 | 1593 | 50 | 1647 | 1547 | 35 | 7000 |  | 1 | 0.18 | 17 |  | -1.94 | 1573 | 1626 | 1.01 | 0 | 0 | 20 | 12 | 51 | Y |  | 2018-09-04 04:43 | 81 | 1089 | 23 | 34 | 42 | 46 | 48 | 48 | 49 | 49 | 48 | 48 | 46 | 45 | 44 | 44 | 44 | 49 | 44 | 48 | -0.17 | Y | 30 | Y | -0.2 | [7 empty] | N | N | N | Y | 100 | 0.47 | 64 | 93891 | 100870 | 100 | 15500 | 12 | 1 |  | 2018-09-04 04:42 | 1573 | 142 |  | 20 |  | * STR#2 EDGE HEATER 증류수 누수로 미적용 이상공정 등록 및 생관통보. | [14 empty] | 93.42 | 100 | 0 | 0 | 0 |  | 650 | 400 | 선택 | 선택 | 0 | 0 | 0 |  | 650 | 400 | 해제 | 선택 | 미정 | 미정 | 미정 | 미정 | 미정 |  | 미정 | RB100.00 | H
C46222 | 2018-09-03 | 3 | A |  | 2 | A | AE1524HM | 소입성보증강 | C1 | BM#1 | 1654 | 57 | 1631 | 1542 | 38 | 6700 |  | 3 | 0.28 | 18 |  | -1.98 | 1585 | 1631 | 0 | 12.25 |  | 33 | 43 | 135 | Y |  | 2018-09-04 04:59 | 80 | 1101 | 40 | 34 | 32 | 32 | 33 | 33 | 33 | 33 | 33 | 33 | 33 | 33 |  | 33 | 33 | 33 | 33 | 33 | 0 |  | 35.03 | Y | 0 | [7 empty] | N | N | N | N | 180 | 0.52 | 59 | 104688 | 101330 | 7100 | 13850 | 1 | 2 |  | 2018-09-04 05:10 | 1585 | 147 |  | 56 |  | *L/D물량 7.0ton에 슬러그 나옴-이상재등록 | [14 empty] | 96.66 | 100 | 0 | 0 | 0 |  | 450 |  | 선택 | 해제 | 0 | 0 | 0 |  | 450 |  | 선택 | 해제 | 해제 | 미정 | 미정 | 선택 | 미정 |  | 미정 | RB100.00 | C
B47660 | 2018-09-03 | 2 | A |  | 7 | A | KFMN438S | 합금강 | D1 | BM#2 | 1586 | 41 | 1627 | 1545 | 34 | 6800 |  | 1 | 0.19 | 16 |  | -2.85 | 1558 | 1617 | 1.13 | 0 | 0 | 21 | 31 | 100 | Y |  | 2018-09-04 05:35 | 66 | 1089 | 39 | 35 | 31 | 29 | 27 | 26 | 25 | 24 | 23 | 21 | 20 | 19 | 17 | 17 | 26 | 31 | 17 | 0 | -0.28 |  | 50.08 | Y | -0.4 | [7 empty] | N | N | N | Y | 150 | 0.48 | 60 | 103048 | 94880 | 1260 | 14000 | 12 | 1 |  | 2018-09-04 05:33 | 1558 | 129 |  | 34 | 19 | * STR#2 EDGE HEATER 증류수 누수로 미적용 생관통보 및 이상공정 등록 *롱노즐 교체로 정속 미준수 ID:308 408 | [14 empty] | 107.34 | 100 | 0 | 0 | 0 |  | 650 | 400 | 선택 | 선택 | 0 | 0 | 0 |  | 650 | 400 | 해제 | 선택 | 미정 | 미정 | 미정 | 미정 | 미정 |  | 미정 | BT180180 | H
A47773 | 2018-09-03 | 1 | A |  | 3 | A | AE1524HM | 소입성보증강 | C1 | BM#1 | 1617 | 52 | 1636 | 1572 | 38 | 7500 |  | 3 | 0.29 | 20 |  | -1.37 | 1586 | 1619 | 0 | 14.05 |  | 12 | 11 | 63 | Y |  | 2018-09-04 06:21 | 81 | 1089 | 33 | 36 | 38 | 38 | 38 | 38 | 38 | 38 | 37 | 37 | 37 | 38 |  | 38 | 37 | 38 | 37 | 38 | -0.02 | Y | 40.02 | Y | 0.2 | [7 empty] | N | N | N | N | 170 | 0.52 | 60 | 104688 | 105130 | 7040 | 15910 | 1 | 2 |  | 2018-09-04 06:32 | 1586 | 148 |  | 38 | [16 empty] | 93.39 | 100 | 0 | 0 | 0 |  | 450 |  | 선택 | 해제 | 0 | 0 | 0 |  | 450 |  | 선택 | 해제 | 해제 | 미정 | 미정 | 선택 | 미정 |  | 미정 | RB100.00 | C
B47661 | 2018-09-03 | 2 | A | TUNDISH교체전 | 8 | A | KFMN438S | 합금강 | D1 | BM#2 | 1605 | 44 | 1637 | 1555 | 34 | 6900 |  | 1 | 0.22 | 14 |  | -2.68 | 1577 | 1632 | 3.61 | 0 | 0 | 2 | 15 | 58 | Y |  | 2018-09-04 06:51 | 85 | 1089 | 13 | 29 | 35 | 39 | 41 | 42 | 42 | 42 | 41 | 40 | 39 | 38 | 36 | 36 | 37 | 42 | 36 | 42 | -0.17 | Y | 35 | Y | -0.4 | [7 empty] | N | N | N | M | 140 | 0.47 | 62 | 105925 | 100010 | -210 | 2500 | 12 | 1 | 31 | 2018-09-04 06:46 | 1577 | 129 |  | 24 |  | * STR#2 EDGE HEATER 증류수 누수로 미적용 이상공정등록 및생관통보 * 롱노즐 교체 | B0CD7B65681A4DFBB25CC20E0A54C4EA | A351E45FDA324CEA83E157D726E641BC | C172C90AD4EE4C81AF1E38651821B66F | [11 empty] | 106.14 | 100 | 0 | 3000 | 0 |  | 650 | 400 | 선택 | 선택 | 0 | 3000 | 0 |  | 650 | 400 | 해제 | 선택 | 미정 | 미정 | 미정 | 미정 | 선택 | 7 | 미정 | BT180180 | H
A47774 | 2018-09-03 | 1 | A |  | 4 | A | AE1524HM | 소입성보증강 | C1 | BM#1 | 1563 | 52 | 1619 | 1529 | 46 | 8400 |  | 3 | 0.42 | 19 |  | -2.2 | 1574 | 1626 | 0 | 10.28 |  | 16 | 39 | 161 | Y |  | 2018-09-04 07:15 | 69 | 1084 | 36 | 29 | 26 | 23 | 21 | 19 | 19 | 18 | 17 | 16 | 15 | 14 |  | 14 | 21 | 26 | 14 | 0 | -0.27 |  | 45 | Y | -0.2 | [7 empty] | N | N | N | N | 160 | 0.53 | 56 | 100266 | 98790 | 7000 | 15950 | 1 | 2 |  | 2018-09-04 07:22 | 1574 | 136 |  | 47 | [16 empty] | 94.81 | 100 | 0 | 0 | 0 |  | 450 |  | 선택 | 해제 | 0 | 0 | 0 |  | 450 |  | 선택 | 해제 | 해제 | 미정 | 미정 | 선택 | 미정 |  | 미정 | RB100.00 | H
B47662 | 2018-09-04 | 2 | A | TUNDISH교체 | 1 | A | SF70CVM | 합금강 | D4 | BM#2 | 1598 | 45 | 1674 | 1556 | 40 | 7900 |  | 1 | 0.26 | 21 |  | -2.27 | 1566 | 1658 | 0.06 | 7.2 | 0 | 30 | 34 | 51 | Y |  | 2018-09-04 07:53 | 91 | 1102 | -260 | -147 | 39 | 39 | 38 | 33 | 33 | 37 | 42 | 43 | 45 | 46 | 48 | 47 | 40 | 48 | 46 | 0 | -0.2 |  | 10 | Y | 0.2 |  | 2.33 | 2.21 |  |  |  |  | N | N | N | N | 150 | 0.46 | 60 | 101508 | 96950 | 1670 | 15000 | 16 | 2 | 0 | 2018-09-04 07:52 | 1576 | 162 |  | 53 |  | *T/D 교체 슬리브롱노즐사용 *L/D첫 HEAT 탄화왕겨투입 *T/D 플럭스 225/15KG * STR#2 EDGE HEATER 증류수 누수로 미적용 이상공정 등록 및 생관통보 | [14 empty] | 104.11 | 100 | 1500 | 0 | 0 |  | 650 | 600 | 선택 | 해제 | 1500 | 0 | 0 |  | 650 | 600 | 해제 | 해제 | 미정 | 미정 | 미정 | 미정 | 미정 |  | 미정 | BT180180 | H
A47775 | 2018-09-04 | 1 | A |  | 5 | A | AE1524HM | 소입성보증강 | C1 | BM#1 | 1580 | 46 | 1623 | 1535 | 41 | 7600 |  | 3 | 0.26 | 18 |  | -2.07 | 1576 | 1623 | 0 | 9.71 |  | 1 | 47 | 130 | Y |  | 2018-09-04 08:09 | 71 | 1125 | 12 | 14 | 19 | 23 | 25 | 26 | 26 | 25 | 25 | 26 | 26 | 26 |  | 26 | 23 | 26 | 25 | 26 | -0.07 | Y | 15 | Y | 0 | [7 empty] | N | N | N | N | 150 | 0.53 | 57 | 100266 | 99360 | 7080 | 14060 | 1 | 2 |  | 2018-09-04 08:16 | 1576 | 131 |  | 52 |  | *자동:1531℃ 수동:1534℃ | [14 empty] | 94.28 | 100 | 0 | 0 | 0 |  | 450 |  | 선택 | 해제 | 0 | 0 | 0 |  | 450 |  | 선택 | 해제 | 해제 | 미정 | 미정 | 선택 | 미정 |  | 미정 | RB100.00 | C
B47663 | 2018-09-04 | 2 | A |  | 2 | A | SF70CVM | 합금강 | D4 | BM#2 | 1594 | 43 | 1635 | 1545 | 29 | 6200 |  | 1 | 0.23 | 17 |  | -2.96 | 1549 | 1624 | 0 | 4.87 | 0 | 20 | 13 | 46 | Y |  | 2018-09-04 08:52 | 74 | 1116 | 44 | 40 | 37 | 36 | 34 | 34 | 33 | 32 | 31 | 30 | 28 | 26 | 23 | 23 | 34 | 37 | 23 | 0 | -0.28 |  | 50 | Y | -0.6 | [7 empty] | N | N | N | N | 140 | 0.48 | 60 | 101508 | 96720 | 830 | 14800 | 16 | 2 |  | 2018-09-04 09:05 | 1551 | 161 |  | 56 |  | * STR#2 EDGE HEATER 증류수 누수로 미적용. * 사무실 요청 샘플 ID: 303.403 | [14 empty] | 103.79 | 100 | 0 | 0 | 300 |  | 650 | 600 | 선택 | 해제 | 0 | 0 | 300 |  | 650 | 600 | 해제 | 해제 | 미정 | 미정 | 미정 | 미정 | 미정 |  | 미정 | BT180180 | H
A47776 | 2018-09-04 | 1 | A |  | 6 | B | AE1524HM | 소입성보증강 | C1 | BM#1 | 1676 | 55 | 1622 | 1642 | 15 | 2400 |  | 3 | 0.27 | 19 |  | -2.19 | 1572 | 1622 | 0 | 8.93 |  | 33 | 44 | 42 | Y |  | 2018-09-04 09:34 | 67 | 1109 | 24 | 31 | 33 | 35 | 35 | 35 | 35 | 35 | 35 | 34 | 34 | 33 |  | 33 | 33 | 35 | 33 | 35 | -0.05 | Y | 40.02 | Y | -0.2 | [7 empty] | N | N | N | N | 190 | 0.52 | 56 | 98872 | 96830 | 7120 | 15680 | 1 | 2 |  | 2018-09-04 09:43 | 1572 | 116 |  | 26 | [16 empty] | 95.25 | 100 | 0 | 0 | 0 |  | 450 |  | 선택 | 해제 | 0 | 0 | 0 |  | 450 |  | 선택 | 해제 | 해제 | 미정 | 미정 | 선택 | 미정 |  | 미정 | RB100.00 | H
B47664 | 2018-09-04 | 2 | A |  | 3 | A | SF70CVM | 합금강 | D4 | BM#2 | 1563 | 42 | 1627 | 1525 | 36 | 7400 |  | 1 | 0.21 | 17 |  | -2.57 | 1548 | 1627 | 0 | 5.29 | 0 | 21 | 32 | 36 | Y |  | 2018-09-04 10:03 | 73 | 1124 | 20 | 23 | 26 | 27 | 28 | 28 | 27 | 26 | 25 | 24 | 22 | 19 |  | 19 | 25 | 28 | 19 | 0 | -0.26 | Y | 35 | Y | -0.6 | [7 empty] | N | N | N | N | 130 | 0.49 | 59 | 84590 | 97020 | 1540 | 14500 | 16 | 2 |  | 2018-09-04 10:03 | 1548 | 160 |  | 49 |  | * STR#2 EDGE HEATER 증류수 누수로 미적용 이상공정 등록및 생관통보 | [14 empty] | 85.88 | 100 | 0 | 0 | 0 |  | 650 | 600 | 선택 | 해제 | 0 | 0 | 0 |  | 650 | 600 | 해제 | 해제 | 미정 | 미정 | 미정 | 미정 | 미정 |  | 미정 | BT180180 | H
A47777 | 2018-09-04 | 1 | A |  | 7 | A | AE1524HM | 소입성보증강 | C1 | BM#1 | 1571 | 41 | 1607 | 1517 | 35 | 6700 |  | 3 | 0.27 | 18 |  | -1.77 | 1568 | 1607 | 0 | 9.38 |  | 12 | 12 | 72 | Y |  | 2018-09-04 10:41 | 63 | 1133 | 32 | 32 | 31 | 30 | 29 | 28 | 28 | 27 | 26 | 25 | 24 | 23 |  | 23 | 28 | 31 | 23 | 0 | -0.18 |  | 45 | Y | -0.2 | [7 empty] | N | N | N | N | 180 | 0.48 | 57 | 88060 | 90880 | 7060 | 15020 | 1 | 2 |  | 2018-09-04 10:48 | 1568 | 89 |  | 18 |  | *전공정 지연으로 감속주입 | [14 empty] | 89.95 | 100 | 0 | 0 | 0 |  | 450 |  | 선택 | 해제 | 0 | 0 | 0 |  | 450 |  | 선택 | 해제 | 해제 | 미정 | 미정 | 선택 | 미정 |  | 미정 | RB100.00 | C
B47665 | 2018-09-04 | 2 | A |  | 4 | A | SF70CVM | 합금강 | D4 | BM#2 | 1616 | 46 | 1614 | 1565 | 38 | 6900 |  | 1 | 0.25 | 20 |  | -2.1 | 1559 | 1632 | 0 | 7.84 | 0 | 2 | 16 | 38 | Y |  | 2018-09-04 11:10 | 84 | 1131 | 13 | 26 | 35 | 39 | 41 | 42 | 42 | 42 | 41 | 39 | 38 | 37 | 35 | 35 | 36 | 42 | 35 | 42 | -0.2 | Y | 34.98 | Y | -0.4 | [7 empty] | N | N | N | N | 120 | 0.45 | 63 | 84590 | 92520 | 1000 | 15200 | 16 | 2 | 25 | 2018-09-04 11:19 | 1559 | 161 |  | 45 |  | * STR#2 EDGE HEATER 증류수 누수로 미적용 이상공정등록 및 생관통보 * 전공정 요청 20%이상 감속주입 이상공정등록및 생관통보 * 전공정 요청 0.40 주속 미만 작업 ID: 305. 405 | [14 empty] | 90.47 | 70 | 0 | 0 | 0 |  | 650 | 600 | 선택 | 해제 | 0 | 0 | 0 |  | 650 | 600 | 해제 | 해제 | 미정 | 미정 | 미정 | 미정 | 미정 |  | 미정 | BT180180 | H
A47778 | 2018-09-04 | 1 | A | TUNDISH교체전 | 8 | A | AE1524HM | 소입성보증강 | C1 | BM#1 | 1590 | 41 | 1611 | 1517 | 37 | 7000 |  | 3 | 0.26 | 19 |  | -1.88 | 1569 | 1611 | 0 | 9.17 |  | 16 | 40 | 85 | Y |  | 2018-09-04 11:50 | 64 | 1121 | 21 | 27 | 30 | 31 | 32 | 31 | 30 | 30 | 29 | 28 | 28 | 28 |  | 28 | 29 | 32 | 28 | 30 | -0.11 | Y | 35 | Y | 0 | [7 empty] | N | N | N | N | 170 | 0.46 | 62 | 82572 | 96170 | 2980 | 1600 | 1 | 2 |  | 2018-09-04 11:54 | 1569 | 86 |  | 10 |  | *전공정 지연으로 감속주입 *전공정요청 L/D잔강 이월 안함-이상재등록 | 4E4F48B619D84BFEACA08A769D17F619 | DE7590CC89F242089C2D907FC38533CC | FA4B4347DBAC42BFBB04853F0D51292F | 9262265DD0DD4B64872FDCCB409F35CC | [10 empty] | 83.28 | 100 | 0 | 5200 | 0 |  | 450 |  | 선택 | 해제 | 0 | 4780 | 0 |  | 450 |  | 선택 | 해제 | 해제 | 미정 | 미정 | 선택 | 미정 |  | 미정 | RB100.00 | C
B47666 | 2018-09-04 | 2 | A |  | 5 | A | SF70CVM | 합금강 | D4 | BM#2 | 1578 | 43 | 1636 | 1537 | 37 | 7100 |  | 1 | 0.22 | 21 |  | -2.56 | 1538 | 1630 | 0 | 11.38 | 0 | 30 | 35 | 42 | Y |  | 2018-09-04 13:00 | 63 | 1124 | 30 | 30 | 32 | 32 | 32 | 31 | 30 | 29 | 28 | 27 | 25 | 23 |  | 23 | 29 | 32 | 23 | 32 | -0.2 |  | 45.02 | Y | -0.4 | [7 empty] | N | N | N | N | 150 | 0.49 | 58 | 84590 | 93040 | 580 | 15300 | 16 | 2 | 20 | 2018-09-04 12:47 | 1538 | 132 |  | 1 |  | * STR#2 EDGE HEATER 증류수 누수로 미적용 이상공정 등록및 생관통보 | [14 empty] | 88.67 | 70 | 0 | 0 | 0 |  | 650 | 600 | 선택 | 해제 | 0 | 0 | 0 |  | 650 | 600 | 해제 | 해제 | 미정 | 미정 | 미정 | 미정 | 미정 |  | 미정 | BT180180 | H
A47779 | 2018-09-04 | 1 | C | TUNDISH교체 | 1 | A | KSG4120H | 소입성보증강 | C | BM#1 | 1594 | 45 | 1633 | 1540 | 41 | 8500 |  | 3 | 0.26 | 18 |  | -1.27 | 1605 | 1633 | 0 | 8.28 |  | 1 | 48 | 79 | Y |  | 2018-09-04 13:05 | 92 | 1129 | 21 | 25 | 25 | 30 | 32 | 33 | 35 | 37 | 37 | 38 | 39 | 39 |  | 39 | 33 | 39 | 39 | 0 | 0 |  | 5.02 | Y | 0 |  | 2.7 | 2.7 | 1.48 |  |  |  | N | N | N | N | 150 | 0.49 | 64 | 101508 | 106350 | 7000 | 15700 | 9 | 1 |  | 2018-09-04 13:12 | 1605 | 100 |  | 23 |  | *T/D가열온도:자동-1350`.수동건-1328`.STR#1:870.STR#2:872.T/D FLUX 유:15,용:225,탄화왕겨 200kg 투입 *전공정 지연으로 감속주입 *Hydris 수소 기준 초과(10분)ID:101.102.201.202생관통보 | [14 empty] | 89.55 | 100 | 1000 | 0 | 0 |  | 410 |  | 선택 | 선택 | 1000 | 0 | 0 |  | 410 |  | 선택 | 선택 | 해제 | 미정 | 미정 | 선택 | 선택 |  | 미정 | BT180180 | H
B47667 | 2018-09-04 | 2 | C |  | 6 | A | SF70CVM | 합금강 | D4 | BM#2 | 1562 | 37 | 1614 | 1546 | 30 | 5600 |  | 1 | 0.16 | 16 |  | 0 | 1532 | 1595 | 0 | 2.89 | 0 | 20 | 14 | 41 | Y |  | 2018-09-04 13:45 | 57 | 1134 | 19 | 25 | 28 | 30 | 30 | 30 | 30 | 29 | 28 | 27 | 26 | 24 | 21 | 21 | 27 | 30 | 21 | 30 | -0.2 | Y | 45 | Y | -0.6 | [7 empty] | N | N | N | N | 140 | 0.45 | 62 | 101508 | 91390 | 2610 | 15800 | 16 | 2 | 10 | 2018-09-04 13:57 | 1532 | 125 |  | 16 |  | * STR#2 EDGE HEATER 증류수 누수로 미적용 이상공정 등록및 생관통보 *테스트품(사무실 요청 주속 0.45적용),샘플채취 300mm ID:303.403 | [14 empty] | 107.99 | 75 | 0 | 0 | 300 |  | 650 | 600 | 선택 | 해제 | 0 | 0 | 300 |  | 650 | 600 | 해제 | 해제 | 미정 | 미정 | 미정 | 미정 | 미정 |  | 미정 | BT180180 | H
A47780 | 2018-09-04 | 1 | C |  | 2 | A | KSG4120H | 소입성보증강 | C | BM#1 | 1569 | 42 | 1616 | 1529 | 40 | 7200 |  | 3 | 0.34 | 20 |  | -1.46 | 1581 | 1616 | 0 | 12 |  | 33 | 45 | 97 | Y |  | 2018-09-04 14:08 | 68 | 1129 | 37 | 31 | 28 | 26 | 25 | 23 | 23 | 22 | 21 | 20 | 19 | 18 |  | 18 | 25 | 28 | 18 | 0 | -0.22 |  | 45.02 | Y | -0.2 | [7 empty] | N | N | N | N | 140 | 0.52 | 56 | 84590 | 92750 | 7000 | 15300 | 9 | 1 |  | 2018-09-04 14:15 | 1581 | 103 |  | 25 |  | #STR 1.2기 쌤플 300MM씩 | [14 empty] | 84.8 | 100 | 0 | 0 | 300 |  | 410 |  | 선택 | 선택 | 0 | 0 | 300 |  | 410 |  | 선택 | 선택 | 해제 | 미정 | 미정 | 선택 | 미정 |  | 미정 | BT180180 | C
B47668 | 2018-09-04 | 2 | C |  | 7 | A | SF70CVM | 합금강 | D4 | BM#2 | 1585 | 41 | 1624 | 1544 | 33 | 6600 |  | 1 | 0.19 | 17 |  | 0 | 1552 | 1616 | 0 | 2.81 | 0 | 21 | 33 | 57 | Y |  | 2018-09-04 14:45 | 77 | 1134 | 18 | 27 | 34 | 38 | 39 | 39 | 39 | 38 | 37 | 35 | 34 | 31 | 29 | 29 | 34 | 39 | 29 | 39 | -0.25 | Y | 40 | Y | -0.4 | [7 empty] | N | N | N | N | 130 | 0.48 | 62 | 101508 | 98970 | 1050 | 15600 | 16 | 2 | 20 | 2018-09-04 14:54 | 1552 | 120 |  | 21 |  | * STR#2 EDGE HEATER 증류수 누수로 미적용 이상공정 등록및 생관통보 | [14 empty] | 101.51 | 75 | 0 | 0 | 0 |  | 650 | 600 | 선택 | 해제 | 0 | 0 | 0 |  | 650 | 600 | 해제 | 해제 | 미정 | 미정 | 미정 | 미정 | 미정 |  | 미정 | BT180180 | H
A47781 | 2018-09-04 | 1 | C |  | 3 | B | KSG4120H | 소입성보증강 | C | BM#1 | 1588 | 45 | 1613 | 1528 | 40 | 7400 |  | 3 | 0.3 | 19 |  | -1.54 | 1577 | 1613 | 0 | 11.35 |  | 12 | 13 | 93 | Y |  | 2018-09-04 15:08 | 64 | 1135 | 16 | 20 | 22 | 23 | 23 | 23 | 21 | 20 | 19 | 18 | 17 | 15 | 14 | 14 | 19 | 23 | 14 | 23 | -0.2 | Y | 45 | Y | -0.2 | [7 empty] | N | N | N | N | 130 | 0.48 | 62 | 101508 | 97850 | 7060 | 15900 | 9 | 1 |  | 2018-09-04 15:14 | 1577 | 100 |  | 22 |  | *전공정요청 감속주입 | [14 empty] | 96.81 | 100 | 0 | 0 | 0 |  | 410 |  | 선택 | 선택 | 0 | 0 | 0 |  | 410 |  | 선택 | 선택 | 해제 | 미정 | 미정 | 선택 | 미정 |  | 미정 | BT180180 | H
B47669 | 2018-09-04 | 2 | C | TUNDISH교체전 | 8 | A | SF70CVM | 합금강 | D4 | BM#2 | 1624 | 48 | 1614 | 1564 | 32 | 6600 |  | 1 | 0.23 | 16 |  | 0 | 1553 | 1614 | 0 | 3.04 | 0 | 16 | 41 | 42 | Y |  | 2018-09-04 15:56 | 78 | 1136 | 25 | 31 | 37 | 39 | 40 | 40 | 39 | 38 | 36 | 34 | 32 | 30 | 27 | 27 | 35 | 40 | 27 | 0 | -0.32 | Y | 40 | Y | -0.6 | [7 empty] | N | N | N | N | 120 | 0.46 | 63 | 83571 | 96410 | 3140 | 2500 | 16 | 2 | 30 | 2018-09-04 16:05 | 1553 | 115 |  | 15 |  | * STR#2 EDGE HEATER 증류수 누수로 미적용,이상공정 등록 *전공정 작업지연 감속주입 | 3069789D6D4745B08C93702B41D2A58F | FB728B653C7842C6ACA96F120F68425F | 3066C2C9C8804C0789F7CBB7DBB87C51 | [11 empty] | 83.95 | 70 | 0 | 3628 | 0 |  | 650 | 600 | 선택 | 해제 | 0 | 3500 | 0 |  | 650 | 600 | 해제 | 해제 | 미정 | 미정 | 미정 | 미정 | 미정 |  | 미정 | BT180180 | H
A47782 | 2018-09-04 | 1 | C |  | 4 | A | KSG4120H | 소입성보증강 | C | BM#1 | 1586 | 55 | 1643 | 1528 | 46 | 8300 |  | 3 | 0.26 | 18 |  | -2.37 | 1591 | 1643 | 0 | 13.92 |  | 2 | 17 | 93 | Y |  | 2018-09-04 16:19 | 78 | 1099 | 13 | 27 | 35 | 39 | 41 | 41 | 40 | 40 | 38 | 37 | 35 | 33 |  | 33 | 35 | 41 | 33 | 0 | -0.23 | Y | 34.98 | Y | -0.4 | [7 empty] | N | N | N | N | 120 | 0.5 | 59 | 84590 | 93050 | 7070 | 15300 | 9 | 1 |  | 2018-09-04 16:28 | 1591 | 101 |  | 15 |  | *전공정요청 감속주입 | [14 empty] | 84.55 | 100 | 0 | 0 | 0 |  | 410 |  | 선택 | 선택 | 0 | 0 | 0 |  | 410 |  | 선택 | 선택 | 해제 | 미정 | 미정 | 선택 | 미정 |  | 미정 | BT180180 | H
B47670 | 2018-09-04 | 2 | C | TUNDISH교체 | 1 | B | AE15B36C2 | 합금강 | 보론강 | BM#2 | 1590 | 46 | 1666 | 1526 | 37 | 8300 |  | 1 | 0.17 | 21 |  | -2.68 | 1581 | 1648 | 1.28 | 0 | 0 | 30 | 36 | 64 | Y |  | 2018-09-04 17:17 | 83 | 1074 | -828 | -226 | 6 | 24 | 23 | 22 | 21 | 20 | 19 | 18 | 18 | 17 | 17 | 33 | 23 | 33 | 33 | 0 | 0 |  |  | Y | 0.2 |  | 2.91 | 2.79 | 1.95 |  |  |  | N | N | N | N | 150 | 0.47 | 59 | 89712 | 89780 | 1090 | 15200 | 6 | 1 | 10 | 2018-09-04 17:22 | 1578 | 122 |  | 20 |  | *T/D플럭스 120/15KG *롱노즐 실리부 부착 *수소 10분 측정값 기준치 초과, 생관통보(10분 2.95PPM, 12분 2.91PPM) *생왕겨 투입 * STR#2 EDGE HEATER 증류수 누수로 미적용,이상공정 등록 | [14 empty] | 94.43 | 75 | 700 | 0 | 0 |  | 300 | 400 | 선택 | 선택 | 700 | 0 | 0 |  | 300 | 400 | 해제 | 선택 | 해제 | 미정 | 미정 | 미정 | 선택 |  | 미정 | RB100.00 | H
A47783 | 2018-09-04 | 1 | C |  | 5 | A | KSG4120H | 소입성보증강 | C | BM#1 | 1580 | 48 | 1614 | 1530 | 40 | 7500 |  | 3 | 0.27 | 18 |  | -1.86 | 1574 | 1614 | 0 | 10.11 |  | 1 | 49 | 72 | Y |  | 2018-09-04 17:21 | 61 | 1085 | 31 | 31 | 32 | 32 | 32 | 31 | 30 | 28 | 27 | 26 | 24 | 23 | 21 | 19 | 28 | 32 | 19 | 32 | -0.24 |  | 54.98 | Y | -0.4 | [7 empty] | N | N | N | N | 110 | 0.49 | 67 | 101508 | 102350 | 6170 | 14400 | 9 | 1 |  | 2018-09-04 17:28 | 1574 | 94 |  | 13 |  | *전공정요청 감속주입 | [14 empty] | 92.83 | 100 | 0 | 0 | 0 |  | 410 |  | 선택 | 선택 | 0 | 0 | 0 |  | 410 |  | 선택 | 선택 | 해제 | 미정 | 미정 | 선택 | 미정 |  | 미정 | BT180180 | H
A47784 | 2018-09-04 | 1 | C |  | 6 | A | KSG4120H | 소입성보증강 | C | BM#1 | 1566 | 43 | 1628 | 1525 | 36 | 6800 |  | 3 | 0.27 | 18 |  | -2.64 | 1570 | 1628 | 0 | 9.41 |  | 33 | 46 | 76 | Y |  | 2018-09-04 18:17 | 57 | 1096 | 15 | 18 | 19 | 20 | 20 | 20 | 18 | 18 | 17 | 16 | 15 | 14 |  | 14 | 17 | 20 | 14 | 20 | -0.15 | Y | 40.02 | Y | -0.2 | [7 empty] | N | N | N | N | 100 | 0.49 | 58 | 101508 | 94100 | 6980 | 15200 | 9 | 1 |  | 2018-09-04 18:24 | 1570 | 99 |  | 25 |  | *전공정요청 감속주입 | [14 empty] | 100.4 | 100 | 0 | 0 | 0 |  | 410 |  | 선택 | 선택 | 0 | 0 | 0 |  | 410 |  | 선택 | 선택 | 해제 | 미정 | 미정 | 선택 | 미정 |  | 미정 | BT180180 | H
B47671 | 2018-09-04 | 2 | C |  | 2 | A | AE15B36C2 | 합금강 | 보론강 | BM#2 | 1586 | 50 | 1634 | 1517 | 38 | 7900 |  | 1 | 0.2 | 16 |  | 0 | 1573 | 1640 | 1.22 | 0 | 0 | 20 | 15 | 74 | Y |  | 2018-09-04 18:23 | 75 | 1068 | 30 | 34 | 34 | 33 | 34 | 33 | 33 | 32 | 32 | 30 | 28 | 27 | 26 | 19 | 30 | 34 | 19 | 34 | -0.23 | Y | 64.08 | Y | -0.6 | [7 empty] | N | N | N | N | 140 | 0.41 | 71 | 102690 | 94490 | 70 | 15500 | 6 | 1 | 20 | 2018-09-04 18:33 | 1573 | 115 |  | 14 |  | * STR#2 EDGE HEATER 증류수 누수로 미적용,이상공정 등록 *전공정 작업지연 10%이상 감속주입,이상공정 등록 및 생관통보 | [14 empty] | 109.24 | 77.78 | 0 | 0 | 0 |  | 300 | 400 | 선택 | 선택 | 0 | 0 | 0 |  | 300 | 400 | 해제 | 선택 | 해제 | 미정 | 미정 | 미정 | 미정 |  | 미정 | RB100.00 | H
A47785 | 2018-09-04 | 1 | C |  | 7 | A | KSG4120H | 소입성보증강 | C | BM#1 | 1608 | 47 | 1618 | 1528 | 40 | 7400 |  | 3 | 0.28 | 18 |  | -1.34 | 1588 | 1618 | 0 | 7.77 |  | 12 | 14 | 73 | Y |  | 2018-09-04 19:23 | 75 | 1092 | 11 | 24 | 32 | 33 | 34 | 34 | 34 | 32 | 31 | 30 | 29 | 27 | 26 | 23 | 28 | 34 | 23 | 34 | -0.22 | Y | 49.85 | Y | -0.4 | [7 empty] | N | N | N | N | 150 | 0.43 | 71 | 101508 | 96990 | 5290 | 15200 | 9 | 1 |  | 2018-09-04 19:38 | 1588 | 99 |  | 19 |  | *전공정요청 HEAT평균 주속 20%이상 감속주입 *전공정요청 L/D잔강 이월 미실시 | [14 empty] | 99.32 | 100 | 0 | 0 | 0 |  | 410 |  | 선택 | 선택 | 0 | 0 | 0 |  | 410 |  | 선택 | 선택 | 해제 | 미정 | 미정 | 미정 | 미정 |  | 미정 | BT180180 | H
B47672 | 2018-09-04 | 2 | C |  | 3 | A | AE15B36C2 | 합금강 | 보론강 | BM#2 | 1644 | 40 | 1635 | 1587 | 32 | 6200 |  | 1 | 0.21 | 15 |  | 0 | 1626 | 1626 | 1.29 | 0 | 0 | 21 | 34 | 80 | Y |  | 2018-09-04 19:43 | 128 | 1105 | 16 | 25 | 29 | 31 | 32 | 33 | 33 | 32 | 32 | 31 | 30 | 29 | 28 | 26 | 29 | 33 | 26 | 32 | -0.17 | Y | 40.02 | Y | -0.4 | [7 empty] | N | N | N | N | 130 | 0.46 | 67 | 100674 | 100630 | 490 | 15100 | 6 | 1 | 10 | 2018-09-04 19:48 | 1578 | 99 |  | 8 |  | * STR#2 EDGE HEATER 증류수 누수로 미적용,이상공정 등록 *전공정 작업지연 감속주입 | [14 empty] | 99.53 | 100 | 0 | 0 | 0 |  | 300 | 400 | 선택 | 선택 | 0 | 0 | 0 |  | 300 | 400 | 해제 | 선택 | 해제 | 미정 | 미정 | 미정 | 미정 |  | 미정 | RB100.00 | H
B47673 | 2018-09-04 | 2 | D |  | 4 | A | AE15B36C2 | 합금강 | 보론강 | BM#2 | 1576 | 37 | 1635 | 1547 | 31 | 6500 |  | 1 | 0.19 | 16 |  | 0 | 1567 | 1625 | 1.02 | 0 | 0 | 16 | 42 | 104 | Y |  | 2018-09-04 20:36 | 69 | 1088 | 23 | 25 | 28 | 30 | 30 | 29 | 28 | 27 | 26 | 24 | 23 | 22 | 20 | 20 | 26 | 30 | 20 | 0 | -0.22 | Y | 44.98 | Y | -0.4 | [7 empty] | N | N | N | N | 120 | 0.46 | 64 | 89488 | 97750 | 20 | 16400 | 6 | 1 | 40 | 2018-09-04 20:51 | 1567 | 107 |  | 25 |  | * STR#2 EDGE HEATER 증류수 누수로 미적용,이상공정 등록 *전공정 작업지연 감속주입 | [14 empty] | 91.31 | 100 | 0 | 0 | 0 |  | 300 | 400 | 선택 | 선택 | 0 | 0 | 0 |  | 300 | 400 | 해제 | 선택 | 해제 | 미정 | 미정 | 미정 | 선택 | 3 | 미정 | RB100.00 | H
A47786 | 2018-09-04 | 1 | D |  | 8 | A | KSG4120H | 소입성보증강 | C | BM#1 | 1580 | 44 | 1622 | 1532 | 38 | 7000 |  | 3 | 0.27 | 18 |  | -2.26 | 1570 | 1622 | 0 | 7.18 |  | 2 | 18 | 72 | Y |  | 2018-09-04 20:42 | 57 | 1098 | 20 | 23 | 24 | 23 | 23 | 23 | 22 | 21 | 20 | 19 | 18 | 16 | 15 | 12 | 20 | 24 | 12 | 23 | -0.2 |  | 59.98 | Y | -0.4 | [7 empty] | N | N | N | N | 140 | 0.4 | 72 | 84590 | 91090 | 7460 | 15500 | 9 | 1 |  | 2018-09-04 20:47 | 1570 | 91 |  | 13 |  | *전공정요청 HEAT평균 주속 20%이상 감속주입 *전공정요청 L/D잔강 이월 미실시 | [14 empty] | 85.4 | 100 | 0 | 0 | 0 |  | 410 |  | 선택 | 선택 | 0 | 0 | 0 |  | 410 |  | 선택 | 선택 | 해제 | 미정 | 미정 | 해제 | 미정 |  | 미정 | BT180180 | H
A47787 | 2018-09-04 | 1 | D | TUNDISH교체전 | 9 | A | KSG4120H | 소입성보증강 | C | BM#1 | 1587 | 50 | 1611 | 1529 | 43 | 8000 |  | 3 | 0.32 | 18 |  | -1.48 | 1578 | 1611 | 0 | 7.91 |  | 1 | 50 | 90 | Y |  | 2018-09-04 21:51 | 65 | 1086 | 9 | 18 | 23 | 26 | 27 | 27 | 28 | 28 | 27 | 26 | 25 | 24 |  | 24 | 24 | 28 | 24 | 27 | -0.16 | Y | 25.02 | Y | -0.2 | [7 empty] | N | N | N | N | 130 | 0.51 | 63 | 108566 | 104840 | 3310 | 1500 | 9 | 1 |  | 2018-09-04 22:02 | 1578 | 102 |  | 18 |  | *전공정요청 L/D잔강 이월 미실시 *전공정요청 감속주입(20%이상) ID:101.102.201.202 | CEB47C54D1AF4AE19A71A93376A4DFCE | E41110F9307B4B1B9D4396EEE85C3392 | 0E13BEAC390B443795CB9EF7A967DAB5 | [11 empty] | 100.38 | 100 | 0 | 3000 | 0 |  | 410 |  | 선택 | 선택 | 0 | 3000 | 0 |  | 410 |  | 선택 | 선택 | 해제 | 미정 | 미정 | 미정 | 미정 |  | 미정 | BT180180 | H
B47674 | 2018-09-04 | 2 | D |  | 5 | A | AE15B36C2 | 합금강 | 보론강 | BM#2 | 1605 | 39 | 1637 | 1557 | 32 | 7100 |  | 1 | 0.19 | 15 |  | -2.75 | 1572 | 1632 | 0.95 | 0 | 0 | 30 | 37 | 69 | Y |  | 2018-09-04 21:45 | 74 | 1095 | 17 | 23 | 29 | 32 | 34 | 34 | 33 | 33 | 31 | 31 | 29 | 28 | 27 | 25 | 29 | 34 | 25 | 0 | -0.2 | Y | 44.98 | Y | -0.4 | [7 empty] | N | N | N | N | 110 | 0.46 | 67 | 95081 | 101310 | 90 | 15200 | 6 | 1 | 10 | 2018-09-04 21:49 | 1572 | 108 |  | 22 |  | * STR#2 EDGE HEATER 증류수 누수로 미적용 이상공정 등록및 생관통보 * 전공정 작업지연 감속주입 요청 함. | [14 empty] | 95.08 | 100 | 0 | 0 | 0 |  | 300 | 400 | 선택 | 선택 | 0 | 0 | 0 |  | 300 | 400 | 해제 | 선택 | 해제 | 미정 | 미정 | 미정 | 미정 |  | 미정 | RB100.00 | H
B47675 | 2018-09-04 | 2 | D |  | 6 | A | AE15B36C2 | 합금강 | 보론강 | BM#2 | 1601 | 41 | 1636 | 1546 | 33 | 6500 |  | 1 | 0.21 | 16 |  | 0 | 1570 | 1630 | 1.29 | 0 | 0 | 20 | 16 | 68 | Y |  | 2018-09-04 22:53 | 72 | 1108 | 19 | 24 | 29 | 30 | 32 | 32 | 31 | 31 | 29 | 29 | 27 | 25 | 24 | 24 | 28 | 32 | 24 | 29 | -0.2 | Y | 40 | Y | -0.2 | [7 empty] | N | N | N | N | 100 | 0.48 | 60 | 94756 | 97730 | 90 | 14300 | 6 | 1 | 20 | 2018-09-04 22:55 | 1570 | 120 |  | 25 |  | * STR#2 EDGE HEATER 증류수 누수로 미적용 이상공정 등록및 생관통보 * 전공정 작업지연 감속주입 요청 함. * 샘플채취 ID:303/403(300mm) | [14 empty] | 99.17 | 100 | 0 | 0 | 300 |  | 300 | 400 | 선택 | 선택 | 0 | 0 | 300 |  | 300 | 400 | 해제 | 선택 | 해제 | 미정 | 미정 | 미정 | 미정 |  | 미정 | RB100.00 | C
A47788 | 2018-09-04 | 1 | D | TUNDISH교체 | 1 | A | SM48CM1 | 탄소강 | SM48CM1 | BM#1 | 1576 | 51 | 1635 | 1554 | 40 | 6900 |  | 3 | 0.31 | 18 |  | -2.23 | 1586 | 1635 | 9.46 | 0 |  | 33 | 47 | 90 | Y |  | 2018-09-04 22:58 | 99 | 1090 | 28 | 31 | 26 | 31 | 36 | 39 | 41 | 43 | 44 | 44 | 44 | 44 | 44 | 44 | 39 | 44 | 44 | 44 | 0 |  | 19.98 | Y | 0 |  | 2.36 | 2.19 |  |  |  |  | N | N | N | N | 190 | 0.46 | 70 | 92988 | 105110 | 4790 | 15700 | 10 | 2 |  | 2018-09-04 23:06 | 1586 | 125 |  | 39 |  | *T/Dflux 유15kg 용120kg | [14 empty] | 84.61 | 100 | 700 | 0 | 0 |  | 650 |  | 선택 | 해제 | 700 | 0 | 0 |  | 650 |  | 선택 | 해제 | 해제 | 미정 | 미정 | 미정 | 선택 |  | 미정 | RB250.00 | C
B47676 | 2018-09-04 | 2 | D |  | 7 | A | AE15B36C2 | 합금강 | 보론강 | BM#2 | 1622 | 37 | 1625 | 1567 | 29 | 5900 |  | 1 | 0.21 | 16 |  | -2.65 | 1561 | 1624 | 1.08 | 0 | 0 | 21 | 35 | 62 | Y |  | 2018-09-04 23:53 | 63 | 1088 | 20 | 23 | 26 | 27 | 28 | 27 | 26 | 25 | 24 | 22 | 21 | 20 | 18 | 18 | 24 | 28 | 18 | 0 | -0.25 | Y | 40.03 | Y | -0.4 | [7 empty] | N | N | N | N | 150 | 0.49 | 60 | 95081 | 98020 | 70 | 14200 | 6 | 1 | 40 | 2018-09-04 23:59 | 1561 | 117 |  | 28 |  | * STR#2 EDGE HEATER 증류수 누수로 미적용 이상공정 등록및 생관통보 | [14 empty] | 97.02 | 100 | 0 | 0 | 0 |  | 300 | 400 | 선택 | 선택 | 0 | 0 | 0 |  | 300 | 400 | 해제 | 선택 | 해제 | 미정 | 미정 | 미정 | 미정 |  | 미정 | RB100.00 | H
A47789 | 2018-09-04 | 1 | D |  | 2 | A | SM48CM1 | 탄소강 | SM48CM1 | BM#1 | 1579 | 41 | 1600 | 1545 | 32 | 5400 |  | 3 | 0.29 | 18 |  | 57.47 | 1600 | 0 | 9.48 | 0 |  | 12 | 15 | 92 | Y |  | 2018-09-05 00:07 | 113 | 1089 | 43 | 33 | 26 | 21 | 18 | 16 | 14 | 13 | 12 | 11 | 10 | 10 | 9 | 9 | 18 | 26 | 9 | 0 | -0.34 |  | 49.97 | Y | -0.2 |  |  |  | 1.32 |  |  |  | Y | N | N | Y | 180 | 0.48 | 65 | 103516 | 98970 | 5050 | 13400 | 10 | 2 |  | 2018-09-05 00:13 | 1545 | 123 |  | 40 | [16 empty] | 99.01 | 100 | 0 | 0 | 0 |  | 650 |  | 선택 | 해제 | 0 | 0 | 0 |  | 650 |  | 선택 | 해제 | 해제 | 미정 | 미정 | 미정 | 미정 |  | 미정 | RB300.00 | H
B47677 | 2018-09-04 | 2 | D | TUNDISH교체전 | 8 | A | AE15B36C2 | 합금강 | 보론강 | BM#2 | 1585 | 41 | 1635 | 1535 | 33 | 6900 |  | 1 | 0.2 | 15 |  | -2 | 1570 | 1622 | 1.08 | 0 | 0 | 16 | 43 | 60 | Y |  | 2018-09-05 01:06 | 72 | 1090 | 14 | 25 | 30 | 34 | 35 | 34 | 34 | 33 | 33 | 31 | 30 | 28 |  | 28 | 30 | 35 | 28 | 34 | -0.2 | Y | 35.02 | Y | -0.4 | [7 empty] | N | N | N | N | 140 | 0.49 | 59 | 100925 | 95910 | 2090 | 2000 | 6 | 1 | 10 | 2018-09-05 01:13 | 1570 | 119 |  | 19 |  | * STR#2 EDGE HEATER 증류수 누수로 미적용 이상공정 등록및 생관통보 | AFF7430EE6DB49E99FBAA0361B1FD720 | BFBCBF46B26C48B3987DA9BA7A999490 | D54EAF3AA5D54E8CAE1C163F7D8B1B6F | [11 empty] | 102.98 | 100 | 0 | 2630 | 0 |  | 300 | 400 | 선택 | 선택 | 0 | 2600 | 0 |  | 300 | 400 | 해제 | 선택 | 해제 | 미정 | 미정 | 미정 | 미정 |  | 미정 | RB150.00 | C
A47790 | 2018-09-04 | 1 | D |  | 3 | A | SM48CM1 | 탄소강 | SM48CM1 | BM#1 | 1587 | 45 | 1592 | 1545 | 35 | 6300 |  | 3 | 0.29 | 18 |  | -1.74 | 1554 | 1592 | 7.8 | 0 |  | 2 | 19 | 80 | Y |  | 2018-09-05 01:02 | 67 | 1088 | 5 | 10 | 13 | 15 | 16 | 17 | 17 | 16 | 15 | 15 | 14 | 13 | 11 | 9 | 14 | 17 | 9 | 15 | -0.2 | Y | 39.98 | Y | -0.4 |  |  |  | 1.33 |  |  |  | Y | N | N | Y | 170 | 0.48 | 66 | 103516 | 98950 | 3350 | 13800 | 10 | 2 |  | 2018-09-05 01:24 | 1554 | 130 |  | 53 | [16 empty] | 100.6 | 100 | 0 | 0 | 0 |  | 650 |  | 선택 | 해제 | 0 | 0 | 0 |  | 650 |  | 선택 | 해제 | 해제 | 미정 | 미정 | 미정 | 미정 |  | 미정 | RB300.00 | H
B47678 | 2018-09-04 | 2 | D | TUNDISH교체 | 1 | A | SM35CH | 탄소강 | B | BM#2 | 1590 | 38 | 1664 | 1547 | 32 | 6900 |  | 1 | 0.21 | 16 |  | -2.38 | 1591 | 1654 | 1.19 | 0 | 0 | 30 | 38 | 56 | Y |  | 2018-09-05 01:59 | 90 | 1089 | -441 | -235 | 11 | 15 | 15 | 13 | 21 | 26 | 29 | 28 | 30 | 30 | 31 | 31 | 23 | 31 | 31 | 0 | 0 |  | 5 | Y | 0 |  | 2.9 | 2.9 | 2 |  |  |  | N | N | N | N | 150 | 0.49 | 57 | 93049 | 96380 | 620 | 15000 | 18 | 2 | 10 | 2018-09-05 02:06 | 1591 | 142 |  | 52 |  | * T/D FLUX 용탕부: 120 KG / 유탕부: 15KG 투입 *10분 수소측정값 3PPM 초과로 2회 측정.(1차:3.0PPM2차:2.9PPM)*첫 HEAT 수소측정 기준초과(10분)이상공정 등록 및 생관통보. * STR#2 EDGE HEATER 증류수 누수로 미적용. | [14 empty] | 95.93 | 100 | 1020 | 0 | 0 |  | 650 | 400 | 선택 | 해제 | 1010 | 0 | 0 |  | 650 | 400 | 해제 | 해제 | 해제 | 미정 | 미정 | 미정 | 미정 |  | 미정 | BT180180 | C
A47791 | 2018-09-04 | 1 | D |  | 4 | A | SM48CM1 | 탄소강 | SM48CM1 | BM#1 | 1609 | 42 | 1598 | 1555 | 36 | 4900 |  | 3 | 0.29 | 18 |  | -1.76 | 1562 | 1600 | 7.26 | 0 |  | 1 | 51 | 82 | Y |  | 2018-09-05 02:06 | 75 | 1090 | 7 | 14 | 20 | 23 | 26 | 27 | 27 | 27 | 27 | 26 | 26 | 25 | 24 | 24 | 23 | 27 | 24 | 27 | -0.08 | Y | 35.02 | Y | -0.2 |  |  |  | 1.26 |  |  |  | Y | N | N | Y | 160 | 0.48 | 64 | 88728 | 99190 | 3790 | 15600 | 10 | 2 |  | 2018-09-05 02:14 | 1562 | 130 |  | 56 | [16 empty] | 85.69 | 100 | 0 | 0 | 0 |  | 650 |  | 선택 | 해제 | 0 | 0 | 0 |  | 650 |  | 선택 | 해제 | 해제 | 미정 | 미정 | 미정 | 선택 | 3 | 미정 | RB300.00 | H
B47679 | 2018-09-04 | 2 | D |  | 2 | A | SM35CH | 탄소강 | B | BM#2 | 1603 | 40 | 1644 | 1566 | 32 | 6200 |  | 1 | 0.2 | 18 |  | -2.23 | 1568 | 1642 | 1.09 | 0 | 0 | 20 | 17 | 52 | Y |  | 2018-09-05 03:11 | 67 | 1089 | 29 | 30 | 32 | 32 | 33 | 32 | 31 | 31 | 29 | 28 | 27 | 26 |  | 26 | 30 | 33 | 26 | 32 | -0.2 | Y | 34.98 | Y | -0.2 | [7 empty] | N | N | N | N | 140 | 0.5 | 56 | 93049 | 91970 | 1240 | 15300 | 18 | 2 | 20 | 2018-09-05 03:13 | 1568 | 136 |  | 39 |  | * STR#2 EDGE HEATER 증류수 누수로 미적용. | [14 empty] | 99.84 | 100 | 0 | 0 | 0 |  | 650 | 400 | 선택 | 해제 | 0 | 0 | 0 |  | 650 | 400 | 해제 | 해제 | 해제 | 미정 | 미정 | 미정 | 미정 |  | 미정 | BT180180 | C
A47792 | 2018-09-04 | 1 | D |  | 5 | A | SM48CM1 | 탄소강 | SM48CM1 | BM#1 | 1578 | 41 | 1601 | 1532 | 34 | 5600 |  | 3 | 0.29 | 18 |  | -1.51 | 1568 | 1601 | 7.19 | 0 |  | 33 | 48 | 46 | Y |  | 2018-09-05 03:20 | 81 | 1088 | 23 | 23 | 24 | 25 | 26 | 26 | 26 | 26 | 25 | 25 | 24 | 23 | 23 | 23 | 25 | 26 | 23 | 26 | -0.07 | Y | 39.98 | Y | 0 |  |  |  | 1.29 |  |  |  | Y | N | N | Y | 150 | 0.47 | 63 | 88728 | 92300 | 5440 | 13800 | 10 | 2 |  | 2018-09-05 03:29 | 1568 | 120 |  | 47 | [16 empty] | 90.35 | 100 | 0 | 0 | 0 |  | 650 |  | 선택 | 해제 | 0 | 0 | 0 |  | 650 |  | 선택 | 해제 | 해제 | 미정 | 미정 | 미정 | 미정 |  | 미정 | RB300.00 | H
B47680 | 2018-09-04 | 2 | D |  | 3 | A | SM35CH | 탄소강 | B | BM#2 | 1599 | 44 | 1646 | 1555 | 33 | 7000 |  | 1 | 0.22 | 18 |  | -2.32 | 1579 | 1646 | 1.06 | 0 | 0 | 21 | 36 | 55 | Y |  | 2018-09-05 04:08 | 78 | 1087 | 23 | 30 | 34 | 37 | 38 | 38 | 37 | 36 | 35 | 34 | 32 | 30 | 27 | 27 | 34 | 38 | 27 | 0 | -0.27 | Y | 40 | Y | -0.6 | [7 empty] | N | N | N | N | 130 | 0.5 | 60 | 99588 | 98510 | 560 | 14000 | 18 | 2 | 30 | 2018-09-05 04:15 | 1579 | 138 |  | 40 |  | * STR#2 EDGE HEATER 증류수 누수로 미적용. | [14 empty] | 100.59 | 100 | 0 | 0 | 0 |  | 650 | 400 | 선택 | 해제 | 0 | 0 | 0 |  | 650 | 400 | 해제 | 해제 | 해제 | 미정 | 미정 | 미정 | 미정 |  | 미정 | BT180180 | C
A47793 | 2018-09-04 | 1 | A |  | 6 | A | SM48CM1 | 탄소강 | SM48CM1 | BM#1 | 1627 | 43 | 1599 | 1555 | 41 | 5000 |  | 3 | 0.29 | 18 |  | -1.76 | 1561 | 1599 | 7.34 | 0 |  | 12 | 16 | 50 | Y |  | 2018-09-05 04:32 | 74 | 1089 | 20 | 24 | 28 | 30 | 32 | 32 | 32 | 32 | 32 | 31 | 31 | 30 | 29 | 29 | 30 | 32 | 29 | 32 | -0.07 | Y | 39.98 | Y | -0.2 |  |  |  | 1.29 |  |  |  | Y | Y | Y | Y | 190 | 0.47 | 60 | 103516 | 96100 | 4450 | 14880 | 10 | 2 |  | 2018-09-05 04:40 | 1561 | 115 |  | 39 | [16 empty] | 103 | 0 | 0 | 0 | 0 |  | 650 |  | 선택 | 해제 | 0 | 0 | 0 |  | 650 |  | 선택 | 해제 | 해제 | 미정 | 미정 | 미정 | 미정 |  | 미정 | RB300.00 | C
B47681 | 2018-09-04 | 2 | A |  | 4 | A | SM35CH | 탄소강 | B | BM#2 | 1569 | 38 | 1645 | 1545 | 30 | 6100 |  | 1 | 0.2 | 17 |  | -2.13 | 1578 | 1630 | 1 | 0 | 0 | 16 | 44 | 56 | Y |  | 2018-09-05 05:00 | 77 | 1088 | 24 | 26 | 27 | 30 | 31 | 31 | 31 | 31 | 30 | 29 | 28 | 28 |  | 28 | 29 | 31 | 28 | 31 | -0.09 | Y | 34.98 | Y | 0 | [7 empty] | N | N | N | N | 120 | 0.5 | 55 | 99588 | 92600 | 2550 | 15400 | 18 | 2 |  | 2018-09-05 05:05 | 1587 | 140 |  | 52 |  | * STR#2 EDGE HEATER 증류수 누수로 미적용. * L/D CN 파손으로 롱노즐 교체 | [14 empty] | 104.94 | 100 | 0 | 0 | 0 |  | 650 | 400 | 선택 | 해제 | 0 | 0 | 0 |  | 650 | 400 | 해제 | 해제 | 해제 | 미정 | 미정 | 미정 | 선택 | 3 | 미정 | BT180180 | C
A47794 | 2018-09-04 | 1 | A |  | 7 | A | SM48CM1 | 탄소강 | SM48CM1 | BM#1 | 1659 | 40 | 1595 | 1582 | 38 | 4400 |  | 3 | 0.29 | 19 |  | -1.52 | 1561 | 1595 | 11.67 | 0 |  | 2 | 20 | 63 | Y |  | 2018-09-05 05:56 | 74 | 1089 | 27 | 32 | 36 | 38 | 37 | 37 | 37 | 36 | 36 | 36 | 36 | 35 | 34 | 34 | 35 | 38 | 34 | 37 | -0.09 | Y | 45 | Y | -0.2 |  |  |  | 1.43 |  |  |  | Y | Y | Y | Y | 180 | 0.47 | 61 | 103516 | 95520 | 2670 | 15050 | 10 | 2 |  | 2018-09-05 06:03 | 1561 | 103 |  | 19 | [16 empty] | 105.52 | 0 | 0 | 0 | 0 |  | 650 |  | 선택 | 해제 | 0 | 0 | 0 |  | 650 |  | 선택 | 해제 | 해제 | 미정 | 미정 | 미정 | 미정 |  | 미정 | RB300.00 | C
B47682 | 2018-09-04 | 2 | A |  | 5 | A | SM35C | 탄소강 | B | BM#2 | 1589 | 39 | 1627 | 1546 | 34 | 7000 |  | 1 | 0.19 | 16 |  | -2.84 | 1564 | 1635 | 1.38 | 0 | 0 | 6 | 8 | 2181 | Y |  | 2018-09-05 06:29 | 63 | 1088 | 25 | 21 | 20 | 18 | 16 | 15 | 13 | 12 | 11 | 8 |  |  |  | 8 | 16 | 20 | 8 | 0 | -0.34 |  | 35 | Y | -0.6 | [7 empty] | N | N | N | N | 110 | 0.52 | 49 | 79690 | 85630 | 12020 | 16200 | 18 | 2 |  | 2018-09-05 06:42 | 1564 | 118 |  | 21 | 24 | * STR#2 EDGE HEATER 증류수 누수로 미적용. | [14 empty] | 81.32 | 100 | 0 | 0 | 0 |  | 650 | 400 | 선택 | 해제 | 0 | 0 | 0 |  | 650 | 400 | 해제 | 해제 | 해제 | 미정 | 미정 | 미정 | 미정 |  | 미정 | BT180180 | C
A47795 | 2018-09-04 | 1 | A |  | 8 | A | SM48CM1 | 탄소강 | SM48CM1 | BM#1 | 1634 | 43 | 1613 | 1583 | 25 | 4100 |  | 1 | 0.19 | 19 |  | -2.02 | 1555 | 1601 | 1.9 | 0 | 0 | 20 | 18 | 33 | Y |  | 2018-09-05 07:07 | 68 | 1087 | 32 | 33 | 34 | 35 | 35 | 34 | 33 | 32 | 32 | 30 | 30 | 29 |  | 29 | 32 | 35 | 29 | 32 | -0.15 | Y | 40.08 | Y | -0.2 |  |  |  | 1.64 |  |  |  | Y | Y | Y | Y | 170 | 0.47 | 60 | 88728 | 93410 | 1650 | 15840 | 10 | 2 |  | 2018-09-05 07:11 | 1555 | 101 |  | 13 | [16 empty] | 8872800 | 100 | 0 | 0 | 0 |  | 650 |  | 선택 | 해제 | 0 | 0 | 0 |  | 650 |  | 선택 | 해제 | 해제 | 미정 | 미정 | 미정 | 미정 |  | 미정 | RB300.00 | C
B47683 | 2018-09-04 | 2 | A |  | 6 | A | SM35C | 탄소강 | B | BM#2 | 1616 | 37 | 1617 | 1574 | 27 | 4900 |  | 3 | 0.3 | 20 |  | -1.29 | 1578 | 1609 | 14.75 | 0 |  | 30 | 39 | 108 | Y |  | 2018-09-05 07:09 | 77 | 1088 | 7 | 10 | 13 | 15 | 16 | 17 | 18 | 18 | 17 | 16 | 15 | 15 |  | 15 | 15 | 18 | 15 | 15 | 0 | Y | 25.03 | Y | 0 | [7 empty] | N | N | N | N | 150 | 0.51 | 58 | 100362 | 95300 | 5350 | 14100 | 18 | 2 |  | 2018-09-05 07:15 | 1557 | 109 |  | 32 |  | * STR#2 EDGE HEATER 증류수 누수로 미적용. *T/D 온도가 낮아 사이즈 변경 요청 빅사이즈->일반사이즈 | [14 empty] | 99.71 | 100 | 0 | 0 | 0 |  | 650 | 400 | 선택 | 해제 | 0 | 0 | 0 |  | 650 | 400 | 해제 | 해제 | 해제 | 미정 | 미정 | 미정 | 미정 |  | 미정 | RB180.00 | C
C46225 | 2018-09-04 | 3 | A |  | 9 | A | SM48CM1 | 탄소강 | SM48CM1 | BM#1 | 1635 | 100 | 1632 | 1577 | 45 | 7800 |  | 2 | 0 | 18 |  | 0 | 1621 | 1621 | 1.17 | 0 | 0 | 35 | 52 | 1413 | Y |  | 2018-09-05 08:03 | 134 | 1089 | 25 | 29 | 32 | 33 | 34 | 35 | 35 | 35 | 34 | 33 | 32 | 30 |  | 30 | 32 | 35 | 30 | 35 | -0.17 | Y | 30 | Y | -0.4 |  |  |  | 1.36 |  |  |  | Y | Y | Y | Y | 160 | 0.47 | 56 | 88728 | 88380 | 1510 | 14960 | 10 | 2 |  | 2018-09-05 08:17 | 1555 | 151 |  | 20 | [16 empty] | 98.75 | 100 | 0 | 0 | 0 |  | 650 |  | 선택 | 해제 | 0 | 0 | 0 |  | 650 |  | 선택 | 해제 | 해제 | 미정 | 미정 | 미정 | 미정 |  | 미정 | RB300.00 | C
B47684 | 2018-09-05 | 2 | A |  | 7 | A | SM35C | 탄소강 | B | BM#2 | 1596 | 41 | 1624 | 1537 | 31 | 6300 |  | 1 | 0.26 | 15 |  | -2.92 | 1554 | 1625 | 3.88 | 0 | 0 | 1 | 52 | 144 | Y |  | 2018-09-05 08:26 | 53 | 1138 | 12 | 16 | 19 | 20 | 20 | 20 | 19 | 19 | 18 | 17 | 16 | 14 | 12 | 12 | 17 | 20 | 12 | 20 | -0.18 | Y | 45.02 | Y | -0.4 | [7 empty] | N | N | N | N | 140 | 0.47 | 60 | 90569 | 94170 | 3410 | 15000 | 18 | 2 | 23 | 2018-09-05 08:36 | 1554 | 109 |  | 16 |  | * STR#2 EDGE HEATER 증류수 누수로 미적용. | [14 empty] | 93.9 | 100 | 0 | 0 | 0 |  | 650 | 600 | 선택 | 해제 | 0 | 0 | 0 |  | 650 | 600 | 해제 | 해제 | 해제 | 미정 | 미정 | 미정 | 미정 |  | 미정 | RB140.00 | C
C46226 | 2018-09-05 | 3 | A | TUNDISH교체전 | 10 | A | SM48CM1 | 탄소강 | SM48CM1 | BM#1 | 1630 | 44 | 1645 | 1606 | 32 | 5100 |  | 2 | 0 | 18 |  | -2.95 | 1579 | 1646 | 1.51 | 0 |  | 31 | 58 | 1510 | Y |  | 2018-09-05 09:11 | 92 | 1075 | 26 | 38 | 42 | 44 | 44 | 44 | 44 | 44 | 42 | 42 | 41 | 40 | 40 | 39 | 41 | 44 | 39 | 44 | -0.1 | Y | 50 | Y | -0.2 |  |  |  | 1.14 |  |  |  | Y | Y | Y | M | 150 | 0.41 | 66 | 88728 | 84910 | 1940 | 1600 | 10 | 2 |  | 2018-09-05 09:22 |  | 84 |  | 13 |  | *전공정 지연으로 감속주입 TAIL및HEAD 사진참조 헤드쪽 미절단부분 사진과같이 따로 추가절단했음 사유( 머신 오류 절단) | D14FE4C928CA4F11B786FE08EE7D0492 | B239FD4C83B044FD902846BC158C70FB | 9857090F9A1D4E259B172F07927C27F5 | 74DC7C97C70C43F1B8B5D36EA9994288 | 6D2EC9DCA8604692A18AB7974CE3CB75 | [9 empty] | 102.16 | 100 | 0 | 4570 | 0 |  | 650 |  | 선택 | 해제 | 0 | 4320 | 0 |  | 650 |  | 선택 | 해제 | 해제 | 미정 | 미정 | 미정 | 미정 |  | 미정 | RB300.00 | C
B47685 | 2018-09-05 | 2 | A |  | 8 | A | SM35C | 탄소강 | B | BM#2 | 1591 | 46 | 1626 | 1524 | 37 | 7700 |  | 1 | 0.24 | 15 |  | -2.25 | 1581 | 1628 | 2.75 | 0 | 0 | 21 | 37 | 110 | Y |  | 2018-09-05 09:38 | 80 | 1137 | 8 | 22 | 30 | 33 | 34 | 34 | 33 | 33 | 31 | 30 | 29 | 27 | 26 | 26 | 28 | 34 | 26 | 33 | -0.18 | Y | 45.02 | Y | 0 | [7 empty] | N | N | N | N | 130 | 0.44 | 69 | 96804 | 101790 | 780 | 12600 | 18 | 2 |  | 2018-09-05 09:34 | 1581 | 106 |  | 8 |  | *빅사이즈 후속 * STR#2 EDGE HEATER 증류수 누수로 미적용. | [14 empty] | 94.44 | 100 | 0 | 0 | 0 |  | 650 | 400 | 선택 | 해제 | 0 | 0 | 0 |  | 650 | 400 | 해제 | 해제 | 해제 | 미정 | 미정 | 미정 | 미정 |  | 미정 | RB120.00 | C
C46227 | 2018-09-05 | 3 | A |  | 9 | A | SM35C | 탄소강 | B | BM#2 | 1584 | 44 | 1649 | 1557 | 32 | 6000 |  | 2 | 0 | 16 | 40 | -111.71 | 1575 | 3999 | 1.02 | 0 | 10 | 22 | 62 | 1517 | Y |  | 2018-09-05 10:16 | 74 | 1085 | 12 | 13 | 17 | 18 | 19 | 20 | 20 | 19 | 19 | 18 | 18 |  |  | 18 | 18 | 20 | 18 | 19 | -0.03 | Y | 25 | Y | 0 | [7 empty] | N | N | N | N | 120 | 0.49 | 52 | 148578 | 87760 | 960 | 15000 | 18 | 2 | 19 | 2018-09-05 10:44 | 1575 | 122 |  | 45 |  | * STR#2 EDGE HEATER 증류수 누수로 미적용. *연연주 혼탕부 ID: 307.308.309/407.408.409 *주입말 전공정 지연 20%이상 감속주입 이상공정등록및 생관통보 | [14 empty] | 167.7 | 100 | 0 | 0 | 0 |  | 650 | 400 | 선택 | 해제 | 0 | 0 | 0 |  | 650 | 400 | 해제 | 해제 | 해제 | 미정 | 미정 | 미정 | 미정 |  | 미정 | RB190.00 | C
B47686 | 2018-09-05 | 2 | A | TUNDISH교체 | 1 | A | ATA105 | 탄소강 | A | BM#1 | 1604 | 42 | 1676 | 1556 | 28 | 6400 |  | 1 | 0.2 | 20 |  | -2.62 | 1589 | 1658 | 1.7 | 0 | 0 | 6 | 9 | 68 | Y |  | 2018-09-05 10:37 | 79 | 1114 | -53 | 10 | 13 | 16 | 18 | 19 | 20 | 20 | 20 | 20 | 19 |  |  | 19 | 15 | 20 | 19 | 20 | -0.05 |  | 20 | Y | -0.2 |  | 2.35 | 2.35 |  |  |  |  | N | N | N | N | 150 | 0.46 | 58 | 97048 | 97480 | 1320 | 16170 | 4 | 1 |  | 2018-09-05 10:37 | 1589 | 113 |  | 26 |  | *T/D가열온도:자동-1350`.수동건-1324`.STR#1:908.STR#2:932.T/D FLUX 유:15,용:120,탄화왕겨 200kg 투입 *전공정 지연으로 감속주입 *T/D교체중 TURRET회전이 안되어 작업 지연-용강 조기 주입으로 추가절단 500mm | [14 empty] | 99.64 | 100 | 1200 | 0 | 0 |  | 410 |  | 선택 | 선택 | 1200 | 0 | 0 |  | 410 |  | 선택 | 선택 | 해제 | 미정 | 미정 | 미정 | 선택 |  | 미정 | RB140.00 | C
C46228 | 2018-09-05 | 3 | A | TUNDISH교체전 | 10 | A | SM35CM4 | 탄소강 | B | BM#2 | 1592 | 42 | 1652 | 1558 | 35 | 6500 |  | 2 | 0 | 15 | 40 | -2.78 | 1579 | 1639 | 1.23 | 0 | 10 | 16 | 45 | 188 | Y |  | 2018-09-05 11:36 | 77 | 1086 | 14 | 23 | 28 | 32 | 32 | 33 | 33 | 32 | 31 | 31 | 30 | 30 |  | 30 | 29 | 33 | 30 | 32 | -0.05 | Y | 30.02 | Y | 0 | [7 empty] | N | N | N | N | 110 | 0.5 | 53 | 23380 | 87600 | 1650 | 2500 | 18 | 2 |  | 2018-09-05 11:49 | 1579 | 106 |  | 20 |  | * STR#2 EDGE HEATER 증류수 누수로 미적용. *연연주 혼탕부 ID : 301.401 | 55A7CC37A7B44F41A554605D7E805BBC | B6879BF15E954E798224A7ACD9B6B015 | 15F863F864BC4518896247ABEBB72D59 | [11 empty] | 26.2 | 75 | 0 | 2817 | 0 |  | 650 | 400 | 선택 | 해제 | 0 | 2728 | 0 |  | 650 | 400 | 해제 | 해제 | 해제 | 미정 | 미정 | 미정 | 미정 |  | 미정 | BT180180 | C
B47687 | 2018-09-05 | 2 | A |  | 2 | A | ATA105 | 탄소강 | A | BM#1 | 1600 | 41 | 1644 | 1556 | 34 | 6900 |  | 1 | 0.2 | 15 |  | -2.96 | 1575 | 1640 | 2.05 | 0 | 0 | 20 | 19 | 88 | Y |  | 2018-09-05 11:46 | 65 | 1126 | 17 | 23 | 28 | 30 | 30 | 30 | 29 | 29 | 27 | 26 | 25 | 24 | 22 | 22 | 26 | 30 | 22 | 30 | -0.18 | Y | 45.02 | Y | -0.4 | [7 empty] | N | N | N | N | 140 | 0.47 | 64 | 91140 | 99970 | 50 | 15440 | 4 | 1 |  | 2018-09-05 11:50 | 1587 | 107 |  | 18 |  | *전공정 지연으로 감속주입 *자동:1540℃ 수동:1539℃ | [14 empty] | 91.32 | 100 | 0 | 0 | 0 |  | 410 |  | 선택 | 선택 | 0 | 0 | 0 |  | 410 |  | 선택 | 선택 | 해제 | 미정 | 미정 | 미정 | 미정 |  | 미정 | RB120.00 | C
B47688 | 2018-09-05 | 2 | C |  | 3 | A | ATA105 | 탄소강 | A | BM#1 | 1590 | 36 | 1645 | 1557 | 30 | 6100 |  | 1 | 0.22 | 15 |  | 0.26 | 1575 | 1587 | 2.17 | 0 | 0 | 1 | 53 | 78 | Y |  | 2018-09-05 12:50 | 65 | 1133 | 17 | 25 | 29 | 32 | 33 | 33 | 32 | 32 | 32 | 31 | 30 | 28 | 26 | 26 | 29 | 33 | 26 | 32 | -0.17 | Y | 40.07 | Y | -0.39 | [7 empty] | N | N | N | N | 130 | 0.47 | 64 | 104573 | 95500 | 7000 | 15100 | 4 | 1 |  | 2018-09-05 12:52 | 1591 | 107 |  | 22 |  | *전공정 지연으로 감속주입 | [14 empty] | 102.12 | 100 | 0 | 0 | 0 |  | 410 |  | 선택 | 선택 | 0 | 0 | 0 |  | 410 |  | 선택 | 선택 | 해제 | 미정 | 미정 | 미정 | 미정 |  | 미정 | RB110.00 | C
A47800 | 2018-09-05 | 1 | C | TUNDISH교체 | 1 | A | 42CRMO4MS2 | 합금강 | E1 | BM#2 | 1561 | 56 | 1606 | 1519 | 51 | 9600 |  | 3 | 0.28 | 25 |  | -0.69 | 1586 | 1606 | 16.68 | 0 |  | 33 | 50 | 60 | Y |  | 2018-09-05 12:35 | 93 | 1120 | -345 | -145 | 31 | 31 | 26 | 25 | 25 | 27 | 32 | 35 | 35 | 37 | 36 | 38 | 34 | 38 | 37 | 38 | -0.2 |  | 5 | Y | 0 |  | 2.29 | 2.16 |  |  |  |  | N | N | N | N | 230 | 0.42 | 70 | 94900 | 101670 | 7730 | 15300 | 7 | 1 |  | 2018-09-05 12:39 | 1586 | 138 |  | 40 |  | *T/D 교체 슬리브롱노즐사용 *L/D첫 HEAT 탄화왕겨투입 *T/D 플럭스 225/15KG *STR#1.2 코너히터기 코일 점검으로 미적용 | [14 empty] | 86.75 | 70 | 1500 | 0 | 0 |  | 650 | 400 | 해제 | 해제 | 1500 | 0 | 0 |  | 650 | 400 | 해제 | 해제 | 해제 | 미정 | 미정 | 선택 | 미정 |  | 미정 | BM510510 | C
B47689 | 2018-09-05 | 2 | C |  | 4 | A | ATA105 | 탄소강 | A | BM#1 | 1604 | 41 | 1634 | 1555 | 34 | 7000 |  | 1 | 0.23 | 17 |  | 0 | 1588 | 1639 | 2.79 | 0 | 0 | 21 | 38 | 69 | Y |  | 2018-09-05 14:00 | 78 | 1124 | 23 | 35 | 38 | 40 | 41 | 41 | 40 | 38 | 37 | 36 | 34 | 33 | 31 | 27 | 35 | 41 | 27 | 0 | -0.28 | Y | 49.98 | Y | -0.4 | [7 empty] | N | N | N | N | 120 | 0.41 | 73 | 150387 | 95970 | 2560 | 16000 | 4 | 1 |  | 2018-09-05 14:07 | 1588 | 101 |  | 16 |  | *전공정지연 HEAT평균 주속 20%이상 감속주입 *유사강종 연연주 혼탕부ID:107~109.207~209 | [14 empty] | 153.46 | 100 | 0 | 0 | 0 |  | 410 |  | 선택 | 선택 | 0 | 0 | 0 |  | 410 |  | 선택 | 선택 | 해제 | 미정 | 미정 | 미정 | 미정 |  | 미정 | RB170.00 | C
A47801 | 2018-09-05 | 1 | C |  | 2 | A | 42CRMO4MS2 | 합금강 | E1 | BM#2 | 1597 | 54 | 1594 | 1520 | 46 | 8300 |  | 3 | 0.27 | 26 |  | -1.11 | 1561 | 1594 | 14 | 0 |  | 12 | 18 | 59 | Y |  | 2018-09-05 13:39 | 68 | 1137 | 37 | 31 | 29 | 27 | 26 | 26 | 25 | 25 | 24 | 23 | 23 | 22 | 21 | 21 | 26 | 29 | 21 | 0 | -0.15 |  | 55.02 | Y | 0 |  |  |  | 1.19 | 0.6 |  |  | N | N | N | N | 220 | 0.46 | 67 | 104390 |  | 109000 | 14700 | 7 | 1 |  | 2018-09-05 14:19 | 1561 | 146 |  | 50 |  | *샘플채취 300mm ID:303 *STR#1.2 코너히터기 코일 점검으로 미적용 | [14 empty] | 95.77 | 72.73 | 0 | 0 | 300 |  | 650 | 400 | 해제 | 해제 | 0 | 0 | 0 |  | 650 | 400 | 해제 | 해제 | 해제 | 미정 | 미정 | 선택 | 미정 |  | 미정 | BM510510 | C
A47802 | 2018-09-05 | 1 | C |  | 3 | B | 42CRMO4MS2 | 합금강 | E1 | BM#2 | 1580 | 50 | 1591 | 1518 | 43 | 7800 |  | 3 | 0.36 | 25 |  | -1.17 | 1557 | 1591 | 19.06 | 0 |  | 2 | 22 | 43 | Y |  | 2018-09-05 14:54 | 64 | 1133 | 19 | 22 | 25 | 26 | 27 | 27 | 27 | 26 | 26 | 25 | 24 | 22 | 21 | 21 | 25 | 27 | 21 | 27 | -0.15 | Y | 40 | Y | -0.2 |  |  |  |  | 0.7 |  |  | N | N | N | N | 210 | 0.48 | 62 | 104390 | 98450 | 7100 | 14700 | 7 | 1 |  | 2018-09-05 15:13 | 1557 | 134 |  | 44 |  | *사무실 요청 생왕겨 미투입-시퀀스 전체 적용 *STR#1.2 코너히터기 코일 점검으로 미적용 *사무실 요청 주속 0.48적용( T/D ΔT 26~30구간) | [14 empty] | 98.9 | 72.73 | 0 | 0 | 0 |  | 650 | 400 | 해제 | 해제 | 0 | 0 | 0 |  | 650 | 400 | 해제 | 해제 | 해제 | 미정 | 미정 | 선택 | 미정 |  | 미정 | BM510510 | C
B47690 | 2018-09-05 | 2 | C |  | 5 | A | ATA105M2 | 탄소강 | A | BM#1 | 1600 | 40 | 1646 | 1556 | 31 | 6500 |  | 1 | 0.2 | 19 |  | 0 | 1580 | 1640 | 1.29 | 0 | 0 | 6 | 10 | 73 | Y |  | 2018-09-05 15:11 | 67 | 1127 | 20 | 25 | 28 | 29 | 29 | 29 | 28 | 27 | 26 | 25 | 24 | 22 | 21 | 18 | 25 | 29 | 18 | 29 | -0.2 | Y | 55.05 | Y | -0.4 | [7 empty] | N | N | N | N | 110 | 0.4 | 74 | 41179 | 94830 | 3140 | 16500 | 4 | 1 |  | 2018-09-05 15:16 | 1580 | 104 |  | 20 |  | *전공정지연 HEAT평균 주속 20%이상 감속주입 *유사강종 연연주 혼탕부ID:101.201 | [14 empty] | 42.04 | 100 | 0 | 0 | 0 |  | 410 |  | 선택 | 선택 | 0 | 0 | 0 |  | 410 |  | 선택 | 선택 | 해제 | 미정 | 미정 | 미정 | 미정 |  | 미정 | BM510510 | C
A47803 | 2018-09-05 | 1 | C |  | 4 | A | 42CRMO4MS2 | 합금강 | E1 | BM#2 | 1548 | 47 | 1609 | 1546 | 35 | 6400 |  | 3 | 0.41 | 28 |  | -1.48 | 1562 | 1609 | 30.5 | 0 |  | 30 | 41 | 37 | Y |  | 2018-09-05 15:58 | 69 | 1090 | 19 | 21 | 25 | 26 | 26 | 28 | 28 | 27 | 26 | 26 | 25 | 24 | 24 | 24 | 25 | 28 | 24 | 26 | -0.13 | Y | 31.3 | Y | 0 |  |  |  |  | 0.65 |  |  | N | N | N | N | 200 | 0.48 | 60 | 94900 | 95690 | 6960 | 14200 | 7 | 1 |  | 2018-09-05 16:35 | 1562 | 135 |  | 46 |  | *STR#1.2 코너히터기 코일 점검으로 미적용 *사무실 요청 주속 0.48적용( T/D ΔT 26~30구간) *사무실 요청 샘플채취 300mm ID:303.403 | [14 empty] | 92.45 | 70 | 0 | 0 | 300 |  | 650 | 400 | 해제 | 해제 | 0 | 0 | 300 |  | 650 | 400 | 해제 | 해제 | 해제 | 미정 | 미정 | 선택 | 미정 |  | 미정 | BM510510 | C
B47691 | 2018-09-05 | 2 | C |  | 6 | A | ATA105M2 | 탄소강 | A | BM#1 | 1592 | 39 | 1647 | 1554 | 31 | 6600 |  | 1 | 0.2 | 17 |  | -2.29 | 1586 | 1646 | 1.29 | 0 | 0 | 20 | 20 | 74 | Y |  | 2018-09-05 16:23 | 73 | 1102 | 16 | 23 | 28 | 31 | 33 | 33 | 33 | 33 | 32 | 31 | 30 | 29 | 28 | 23 | 29 | 33 | 23 | 33 | -0.2 | Y | 49.98 | Y | -0.6 | [7 empty] | N | N | N | N | 100 | 0.43 | 70 | 98183 | 96930 | -2930 | 15000 | 4 | 1 |  | 2018-09-05 16:25 | 1586 | 106 |  | 24 |  | *전공정지연 HEAT평균 주속 20%이상 감속주입 *STR#2 BLOOM 안쪽 옆면 긁힘 현상 발생 | [14 empty] | 104.45 | 100 | 0 | 0 | 0 |  | 410 |  | 선택 | 선택 | 0 | 0 | 0 |  | 410 |  | 선택 | 선택 | 해제 | 미정 | 미정 | 미정 | 미정 |  | 미정 | BM510510 | C
A47804 | 2018-09-05 | 1 | C |  | 5 | A | 42CRMO4MS2 | 합금강 | E1 | BM#2 | 1535 | 47 | 1586 | 1523 | 39 | 7200 |  | 3 | 0.32 | 25 |  | -1.48 | 1543 | 1586 | 9.95 | 0 |  | 33 | 51 | 46 | Y |  | 2018-09-05 17:27 | 50 | 1098 | 22 | 20 | 19 | 19 | 18 | 17 | 16 | 15 | 14 | 13 | 13 | 12 |  | 12 | 16 | 19 | 12 | 0 | -0.16 |  | 45 | Y | -0.2 |  |  |  |  | 0.75 |  |  | N | N | N | N | 190 | 0.49 | 60 | 94900 | 96520 | 7030 | 14100 | 7 | 1 |  | 2018-09-05 17:43 | 1543 | 107 |  | 20 |  | *STR#1.2 코너히터기 코일 점검으로 미적용 *주입 말기 래들 지연도착 감속 주입 | [14 empty] | 91.65 | 70 | 0 | 0 | 0 |  | 650 | 400 | 해제 | 해제 | 0 | 0 | 0 |  | 650 | 400 | 해제 | 해제 | 해제 | 미정 | 미정 | 선택 | 미정 |  | 미정 | BM510510 | C
B47692 | 2018-09-05 | 2 | C |  | 7 | A | ATA105M2 | 탄소강 | A | BM#1 | 1596 | 38 | 1646 | 1555 | 30 | 6600 |  | 1 | 0.21 | 15 |  | 0 | 1634 | 1634 | 1.2 | 0 | 0 | 1 | 54 | 79 | Y |  | 2018-09-05 17:26 | 121 | 1090 | 22 | 25 | 27 | 29 | 29 | 28 | 27 | 27 | 26 | 25 | 23 | 22 | 21 | 18 | 25 | 29 | 18 | 27 | -0.22 | Y | 50.02 | Y | -0.6 | [7 empty] | N | N | N | N | 150 | 0.49 | 67 | 101820 | 106170 | 430 | 16200 | 4 | 1 |  | 2018-09-05 17:36 | 1590 | 118 |  | 33 |  | *전공정지연 감속주입 *STR#2 BLOOM 안쪽 옆면 긁힘 현상 발생 | [14 empty] | 96.06 | 100 | 0 | 0 | 0 |  | 410 |  | 선택 | 선택 | 0 | 0 | 0 |  | 410 |  | 선택 | 선택 | 해제 | 미정 | 미정 | 미정 | 미정 |  | 미정 | BM510510 | C
A47805 | 2018-09-05 | 1 | C |  | 6 | A | 42CRMO4MS | 합금강 | E1 | BM#2 | 1537 | 42 | 1595 | 1521 | 35 | 6600 |  | 3 | 0.34 | 25 |  | -1.6 | 1549 | 1595 | 8.91 | 0 |  | 12 | 19 | 75 | Y |  | 2018-09-05 18:41 | 56 | 1087 | 9 | 21 | 27 | 29 | 31 | 31 | 30 | 29 | 29 | 28 | 27 | 26 | 26 | 26 | 26 | 31 | 26 | 29 | -0.14 | Y | 36.12 | Y | 0 |  |  |  | 1.07 | 0.92 |  |  | N | N | N | N | 180 | 0.46 | 60 | 83750 | 92460 | 8990 | 15000 | 7 | 1 |  | 2018-09-05 18:50 | 1549 | 90 |  | 10 |  | * 사무실 요청 STR#2 코너히터기 600KW 적용 *샘플채취 300mm ID:403 | [14 empty] | 82.55 | 70 | 0 | 0 | 0 |  | 650 | 400 | 선택 | 해제 | 0 | 0 | 300 |  | 650 | 400 | 선택 | 해제 | 해제 | 미정 | 미정 | 선택 | 미정 |  | 미정 | BM510510 | C
B47693 | 2018-09-05 | 2 | C |  | 8 | A | ATA105M2 | 탄소강 | A | BM#1 | 1592 | 46 | 1637 | 1544 | 35 | 7300 |  | 1 | 0.21 | 16 |  | 0 | 1637 | 1637 | 1.02 | 0 | 0 | 21 | 39 | 69 | Y |  | 2018-09-05 18:40 | 124 | 1095 | 16 | 22 | 27 | 29 | 30 | 30 | 29 | 29 | 27 | 27 | 26 | 24 | 22 | 22 | 26 | 30 | 22 | 29 | -0.2 | Y | 40.02 | Y | -0.4 | [7 empty] | N | N | N | N | 140 | 0.5 | 63 | 101820 | 102140 | 1990 | 14800 | 4 | 1 |  | 2018-09-05 18:42 | 1590 | 116 |  | 27 |  | *전공정지연 감속주입 *STR#2 BLOOM 안쪽 옆면 긁힘 현상 발생 | [14 empty] | 101.82 | 100 | 0 | 0 | 0 |  | 410 |  | 선택 | 선택 | 0 | 0 | 0 |  | 410 |  | 선택 | 선택 | 해제 | 미정 | 미정 | 미정 | 미정 |  | 미정 | BM510510 | C
A47806 | 2018-09-05 | 1 | C |  | 7 | A | 42CRMO4MS | 합금강 | E1 | BM#2 | 1578 | 41 | 1604 | 1523 | 34 | 6700 |  | 3 | 0.27 | 25 |  | -1.71 | 1555 | 1604 | 9.41 | 0 |  | 2 | 23 | 88 | Y |  | 2018-09-05 19:44 | 62 | 1108 | 23 | 31 | 34 | 35 | 36 | 36 | 36 | 35 | 33 | 33 | 32 | 31 | 30 | 28 | 32 | 36 | 28 | 36 | -0.18 | Y | 45 | Y | -0.4 |  |  |  |  | 0.9 |  |  | N | N | N | N | 230 | 0.43 | 66 | 92125 | 94560 | 7000 | 14400 | 7 | 1 |  | 2018-09-05 19:52 | 1555 | 89 |  | 9 |  | * 사무실 요청 STR#2 코너히터기 600KW 적용 | [14 empty] | 90.76 | 100 | 0 | 0 | 0 |  | 650 | 400 | 선택 | 해제 | 0 | 0 | 0 |  | 650 | 400 | 선택 | 해제 | 해제 | 미정 | 미정 | 선택 | 미정 |  | 미정 | BM510510 | C
B47694 | 2018-09-05 | 2 | C | TUNDISH교체전 | 9 | A | ATA105M2 | 탄소강 | A | BM#1 | 1594 | 42 | 1647 | 1534 | 32 | 6800 |  | 1 | 0.2 | 16 |  | 0 | 1587 | 1646 | 1.03 | 0 | 0 | 6 | 11 | 64 | Y |  | 2018-09-05 19:44 | 74 | 1090 | 19 | 30 | 36 | 37 | 38 | 38 | 37 | 36 | 35 | 34 | 33 | 31 |  | 31 | 34 | 38 | 31 | 0 | -0.2 | Y | 35 | Y | -0.4 | [7 empty] | N | N | N | N | 130 | 0.52 | 59 | 89744 | 96880 | 1120 | 2000 | 4 | 1 |  | 2018-09-05 19:53 | 1587 | 117 |  | 28 |  | *전공정지연 감속주입 *STR#2 BLOOM 안쪽 옆면 긁힘 현상 발생 | 4445366F26AE48379E7CF33876C39467 | 746D3211D8694FBF989CFF2A3D0E8CC9 | AACD33AC7A874DD38AC3CF16B7F06719 | [11 empty] | 91.58 | 100 | 0 | 2800 | 0 |  | 410 |  | 선택 | 선택 | 0 | 2500 | 0 |  | 410 |  | 선택 | 선택 | 해제 | 미정 | 미정 | 미정 | 미정 |  | 미정 | BM510510 | C
A47807 | 2018-09-05 | 1 | D |  | 8 | A | 42CRMO4MS | 합금강 | E1 | BM#2 | 1587 | 41 | 1591 | 1526 | 36 | 6700 |  | 3 | 0.27 | 25 |  | -1.57 | 1554 | 1599 | 11.75 | 0 |  | 30 | 42 | 91 | Y |  | 2018-09-05 20:52 | 61 | 1100 | 25 | 30 | 33 | 33 | 33 | 33 | 32 | 31 | 29 | 27 | 27 | 26 | 25 | 25 | 29 | 33 | 25 | 33 | -0.15 |  | 55 | Y | 0 |  |  |  |  | 0.85 |  |  | N | N | N | N | 220 | 0.45 | 67 | 92125 | 99010 | 7030 | 14400 | 7 | 1 | 10 | 2018-09-05 21:02 | 1554 | 92 |  | 11 |  | * 사무실 요청 STR#2 코너히터기 600KW 적용 | [14 empty] | 86.87 | 100 | 0 | 0 | 0 |  | 650 | 400 | 선택 | 해제 | 0 | 0 | 0 |  | 650 | 400 | 선택 | 해제 | 해제 | 미정 | 미정 | 선택 | 미정 |  | 미정 | BM510510 | C
B47695 | 2018-09-05 | 2 | D | TUNDISH교체 | 1 | A | SCR420H1V | 소입성보증강 | C | BM#1 | 1636 | 46 | 1665 | 1584 | 37 | 7800 |  | 1 | 0.25 | 19 |  | 0 | 1603 | 1666 | 0 | 3.61 | 0 | 20 | 21 | 56 | Y |  | 2018-09-05 20:50 | 94 | 1093 | -52 | 34 | 31 | 35 | 38 | 41 | 41 | 42 | 43 | 43 | 42 | 41 |  | 41 | 36 | 43 | 41 | 41 | 0 |  | 14.98 | Y | -0.2 |  | 2.34 | 2.34 |  |  |  |  | N | N | N | N | 150 | 0.47 | 61 | 101508 | 94710 | 5490 | 14900 | 2 | 2 |  | 2018-09-05 20:54 | 1603 | 136 |  | 41 |  | *T/D플럭스 유15 용120KG 탄화왕겨200KG *전공정지연 감속주입 | [14 empty] | 101.51 | 0 | 1000 | 0 | 0 |  | 410 |  | 선택 | 선택 | 1000 | 0 | 0 |  | 410 |  | 선택 | 선택 | 해제 | 미정 | 미정 | 선택 | 미정 |  | 미정 | BT180180 | H
A47808 | 2018-09-05 | 1 | D |  | 9 | A | 42CRMO4MS | 합금강 | E1 | BM#2 | 1569 | 44 | 1587 | 1522 | 38 | 7400 |  | 3 | 0.36 | 25 |  | -1.1 | 1555 | 1587 | 20.64 | 0 |  | 33 | 52 | 87 | Y |  | 2018-09-05 21:56 | 62 | 1093 | 23 | 27 | 30 | 32 | 32 | 32 | 31 | 30 | 29 | 29 | 28 | 27 | 26 | 25 | 29 | 32 | 25 | 32 | -0.14 | Y | 50 | Y | -0.2 |  |  |  |  | 0.8 |  |  | N | N | N | N | 210 | 0.45 | 66 | 100500 | 98650 | 7180 | 13400 | 7 | 1 | 10 | 2018-09-05 22:08 | 1555 | 99 |  | 18 | [16 empty] | 95.08 | 100 | 0 | 0 | 0 |  | 650 | 400 | 선택 | 해제 | 0 | 0 | 0 |  | 650 | 400 | 선택 | 해제 | 해제 | 미정 | 미정 | 선택 | 미정 |  | 미정 | BM510510 | C
B47696 | 2018-09-05 | 2 | D |  | 2 | A | SCR420H1V | 소입성보증강 | C | BM#1 | 1599 | 59 | 1635 | 1556 | 39 | 8100 |  | 1 | 0.32 | 14 |  | -2.44 | 1585 | 1636 | 0 | 2.89 | 0 | 1 | 55 | 49 | Y |  | 2018-09-05 22:11 | 76 | 1098 | 41 | 38 | 39 | 39 | 39 | 38 | 36 | 36 | 35 | 34 | 33 | 32 | 31 | 28 | 36 | 39 | 28 | 39 | -0.18 |  | 60 | Y | -0.4 | [7 empty] | N | N | N | N | 140 | 0.45 | 71 | 84590 | 100300 | 5030 | 15700 | 2 | 2 |  | 2018-09-05 22:16 | 1585 | 125 |  | 21 |  | *전공정지연 감속주입 | [14 empty] | 79.84 | 100 | 0 | 0 | 0 |  | 410 |  | 선택 | 선택 | 0 | 0 | 0 |  | 410 |  | 선택 | 선택 | 해제 | 미정 | 선택 | 미정 | 미정 |  | 미정 | BT180180 | H
A47809 | 2018-09-05 | 1 | D |  | 10 | A | 42CRMO4MS2 | 합금강 | E1 | BM#2 | 1568 | 51 | 1592 | 1503 | 42 | 7500 |  | 3 | 0.35 | 25 |  | -1.39 | 1552 | 1592 | 15.1 | 0 |  | 12 | 20 | 80 | Y |  | 2018-09-05 23:06 | 59 | 1090 | 21 | 25 | 28 | 29 | 29 | 29 | 28 | 28 | 27 | 27 | 25 | 25 | 24 | 24 | 27 | 29 | 24 | 29 | -0.11 | Y | 45 | Y | -0.2 |  |  |  |  | 0.91 |  |  | N | N | N | N | 200 | 0.47 | 65 | 103512 | 102470 | 7130 | 15100 | 7 | 1 | 10 | 2018-09-05 23:13 | 1552 | 104 |  | 18 | [16 empty] | 94.53 | 100 | 0 | 0 | 0 |  | 650 | 400 | 선택 | 해제 | 0 | 0 | 0 |  | 650 | 400 | 선택 | 해제 | 해제 | 미정 | 미정 | 선택 | 선택 | 9 | 미정 | BM510510 | C
B47697 | 2018-09-05 | 2 | D |  | 3 | A | SCR420H1V | 소입성보증강 | C | BM#1 | 1607 | 62 | 1635 | 1556 | 39 | 7400 |  | 1 | 0.25 | 14 |  | -2.2 | 1576 | 1622 | 0 | 2.89 | 0 | 21 | 40 | 78 | Y |  | 2018-09-05 23:35 | 67 | 1086 | 26 | 28 | 31 | 31 | 31 | 31 | 30 | 29 | 28 | 27 | 25 | 24 |  | 24 | 28 | 31 | 24 | 31 | -0.16 |  | 44.98 | Y | -0.2 | [7 empty] | N | N | N | N | 130 | 0.5 | 59 | 84590 | 93910 | 5070 | 14000 | 2 | 2 |  | 2018-09-05 23:35 | 1581 | 127 |  | 10 |  | *전공정지연 감속주입 | [14 empty] | 85.02 | 100 | 0 | 0 | 0 |  | 410 |  | 선택 | 선택 | 0 | 0 | 0 |  | 410 |  | 선택 | 선택 | 해제 | 미정 | 선택 | 미정 | 미정 |  | 미정 | BT180180 | H
A47810 | 2018-09-05 | 1 | D |  | 11 | A | 42CRMO4MS2 | 합금강 | E1 | BM#2 | 1605 | 49 | 1599 | 1570 | 35 | 6500 |  | 3 | 0.28 | 25 |  | -1.45 | 1557 | 1599 | 15.03 | 0 |  | 2 | 24 | 90 | Y |  | 2018-09-06 00:01 | 64 | 1089 | 23 | 24 | 26 | 27 | 27 | 27 | 26 | 26 | 25 | 25 | 24 | 24 | 24 | 24 | 25 | 27 | 24 | 27 | -0.06 | Y | 44.98 | Y | 0 | [7 empty] | N | N | N | N | 190 | 0.47 | 65 | 103512 | 99930 | 7100 | 15500 | 7 | 1 | 10 | 2018-09-06 00:08 | 1557 | 109 |  | 30 |  | * 샘플채취 ID:303 | [14 empty] | 96.74 | 100 | 0 | 0 | 300 |  | 650 | 400 | 선택 | 해제 | 0 | 0 | 0 |  | 650 | 400 | 선택 | 해제 | 해제 | 미정 | 미정 | 선택 | 미정 |  | 미정 | BM510510 | C
B47698 | 2018-09-05 | 2 | D |  | 4 | A | SCR420H1V | 소입성보증강 | C | BM#1 | 1593 | 46 | 1637 | 1536 | 35 | 7200 |  | 1 | 0.23 | 14 |  | -2.15 | 1572 | 1623 | 0 | 1.65 | 0 | 6 | 12 | 94 | Y |  | 2018-09-06 00:24 | 63 | 1091 | 19 | 25 | 28 | 29 | 29 | 29 | 28 | 27 | 25 | 25 | 24 | 23 |  | 23 | 26 | 29 | 23 | 29 | -0.15 | Y | 39.98 | Y | -0.2 | [7 empty] | N | N | N | N | 120 | 0.51 | 60 | 99588 | 98390 | 1490 | 15500 | 2 | 2 |  | 2018-09-06 00:31 | 1572 | 111 |  | 22 |  | *전공정지연 감속주입 | [14 empty] | 95.76 | 100 | 0 | 0 | 0 |  | 410 |  | 선택 | 선택 | 0 | 0 | 0 |  | 410 |  | 선택 | 선택 | 해제 | 미정 | 선택 | 미정 | 미정 |  | 미정 | BT180180 | C
A47811 | 2018-09-05 | 1 | D | TUNDISH교체전 | 12 | A | 42CRMO4MS2 | 합금강 | E1 | BM#2 | 1559 | 50 | 1608 | 1533 | 44 | 7300 |  | 3 | 0.28 | 25 |  | -1.8 | 1556 | 1608 | 16.39 | 0 |  | 30 | 43 | 77 | Y |  | 2018-09-06 01:15 | 63 | 1098 | 21 | 25 | 28 | 30 | 31 | 30 | 29 | 29 | 28 | 27 | 26 | 25 | 24 | 24 | 27 | 31 | 24 | 0 | -0.17 | Y | 40.02 | Y | -0.2 |  |  |  |  | 0.75 |  |  | N | N | N | N | 180 | 0.46 | 64 | 95090 | 97640 | 7010 | 2000 | 7 | 1 | 10 | 2018-09-06 01:23 | 1556 | 112 |  | 23 |  |  | C5A5A754AE604DED8F5103C0A1C2F04C | 1BC7A732F8D74938907F65087BC868CB | 3DE7DD23BFAC44EBA9501122533905BC | [11 empty] | 90.86 | 100 | 0 | 3560 | 0 |  | 650 | 400 | 선택 | 해제 | 0 | 3630 | 0 |  | 650 | 400 | 선택 | 해제 | 해제 | 미정 | 미정 | 선택 | 미정 |  | 미정 | BM510510 | C
B47699 | 2018-09-05 | 2 | D |  | 5 | A | SCR420H1V | 소입성보증강 | C | BM#1 | 1624 | 48 | 1644 | 1547 | 37 | 7500 |  | 1 | 0.24 | 14 |  | -2.43 | 1585 | 1632 | 0 | 2.22 | 0 | 20 | 22 | 69 | Y |  | 2018-09-06 01:24 | 76 | 1092 | 20 | 27 | 32 | 35 | 36 | 36 | 35 | 34 | 33 | 31 | 31 | 29 |  | 29 | 32 | 36 | 29 | 0 | -0.2 | Y | 35.02 | Y | -0.4 | [7 empty] | N | N | N | N | 110 | 0.52 | 60 | 103903 | 94930 | 4970 | 5700 | 2 | 2 |  | 2018-09-06 01:30 | 1585 | 114 |  | 23 |  | *래들터렛이상으로 턴디쉬레벨8톤이하로 떨어짐 이상공정등록 ID107.207 *래들터렛이상으로 감속주입함 이상공정등록 ID 107.207 | [14 empty] | 103.39 | 100 | 0 | 0 | 4000 | 턴디시미달 | 410 |  | 선택 | 선택 | 0 | 0 | 4000 | 턴디시미달 | 410 |  | 선택 | 선택 | 해제 | 미정 | 선택 | 미정 | 미정 |  | 미정 | BT180180 | C
A47812 | 2018-09-05 | 1 | D |  | 6 | A | SCR420H1V | 소입성보증강 | C | BM#1 | 1619 | 42 | 1620 | 1533 | 33 | 6100 |  | 3 | 0.31 | 15 |  | -2.35 | 1576 | 1620 | 0 | 13.77 |  | 33 | 53 | 79 | Y |  | 2018-09-06 02:13 | 67 | 1089 | 11 | 16 | 19 | 20 | 20 | 21 | 21 | 21 | 21 | 20 |  |  |  | 20 | 19 | 21 | 20 | 21 | -0.05 | Y | 20.02 | Y | -0.2 | [7 empty] | N | N | N | N | 100 | 0.51 | 64 | 84590 | 104450 | 7060 | 16600 | 2 | 2 |  | 2018-09-06 02:21 | 1576 | 115 |  | 39 |  | *래들터렛이상으로 턴디쉬레벨8톤이하로 떨어짐 이상공정등록 ID101.201 *래들터렛이상으로 감속주입함 이상공정등록 ID 101.201 | [14 empty] | 75.46 | 100 | 0 | 0 | 0 |  | 410 |  | 선택 | 선택 | 0 | 0 | 0 |  | 410 |  | 선택 | 선택 | 해제 | 미정 | 미정 | 선택 | 선택 | 5 | 미정 | BT180180 | H
B47700 | 2018-09-05 | 2 | D | TUNDISH교체 | 1 | A | SNCM640M | 합금강 | SNCM439계 | BM#2 | 1614 | 51 | 1646 | 1536 | 42 | 8600 |  | 1 | 0.22 | 21 |  | -2.45 | 1575 | 1642 | 1.96 | 0 | 0 | 1 | 56 | 64 | Y |  | 2018-09-06 02:46 | 88 | 1089 | -534 | -125 | 35 | 35 | 33 | 37 | 40 | 43 | 45 | 47 | 47 | 47 | 48 | 48 | 43 | 48 | 48 | 47 | 0 |  | 5.02 | Y | 0 |  | 3.46 | 3.46 | 2.31 |  |  |  | N | N | N | N | 190 | 0.46 | 63 | 97576 | 98620 | 1790 | 14600 | 11 | 2 | 10 | 2018-09-06 02:40 | 1575 | 125 |  | 23 |  | * T/D FLUX 용탕부: 120 KG / 유탕부: 15KG 투입 * 탄화왕겨 미투입 * 10분 수소측정값 3PPM 초과로 2회 측정.(1차:3.46PPM2차:3.69PPM) * 첫 HEAT 수소측정 기준초과(10분)이상공정 등록 및 생관통보. * 준 빅사이즈 작업중 ΔT할당불가 로 생관통보 사이즈 변경 함. | [14 empty] | 97.09 | 100 | 720 | 0 | 0 |  | 650 | 400 | 선택 | 해제 | 720 | 0 | 0 |  | 650 | 400 | 선택 | 해제 | 선택 | 미정 | 미정 | 미정 | 미정 |  | 미정 | RB180.00 | C
A47813 | 2018-09-05 | 1 | D |  | 7 | A | SCR420H1V | 소입성보증강 | C | BM#1 | 1603 | 47 | 1606 | 1565 | 33 | 6000 |  | 3 | 0.27 | 13 |  | -1.96 | 1573 | 1606 | 0 | 14.28 |  | 21 | 41 | 61 | Y |  | 2018-09-06 03:10 | 64 | 1089 | 19 | 19 | 20 | 21 | 21 | 21 | 21 | 21 | 20 | 20 | 18 | 17 |  | 17 | 20 | 21 | 17 | 21 | -0.09 | Y | 40.02 | Y | -0.2 | [7 empty] | N | N | N | N | 150 | 0.55 | 58 | 101508 | 100300 | 6990 | 14500 | 2 | 2 |  | 2018-09-06 03:18 | 1573 | 118 |  | 47 | [16 empty] | 94.03 | 0 | 0 | 0 | 0 |  | 410 |  | 선택 | 선택 | 0 | 0 | 0 |  | 410 |  | 선택 | 선택 | 해제 | 미정 | 미정 | 선택 | 미정 |  | 미정 | BT180180 | C
B47701 | 2018-09-05 | 2 | D | 잔강최소화전 | 2 | A | SNCM640M | 합금강 | SNCM439계 | BM#2 | 1598 | 42 | 1637 | 1544 | 35 | 7100 |  | 1 | 0.19 | 20 |  | -2.31 | 1543 | 1615 | 1.31 | 0 | 0 | 12 | 21 | 92 | Y |  | 2018-09-06 03:58 | 56 | 1088 | 45 | 39 | 34 | 31 | 29 | 27 | 25 | 23 | 22 | 21 | 19 | 17 | 15 | 15 | 28 | 34 | 15 | 0 | -0.38 |  | 49.98 | Y | -0.4 | [7 empty] | N | N | N | N | 180 | 0.45 | 61 | 77076 | 91130 | 1120 | 3000 | 11 | 2 | 20 | 2018-09-06 03:59 | 1543 | 121 |  | 17 | [16 empty] | 83.55 | 100 | 0 | 4100 | 0 |  | 650 | 400 | 선택 | 해제 | 0 | 3960 | 0 |  | 650 | 400 | 선택 | 해제 | 선택 | 미정 | 미정 | 미정 | 미정 |  | 미정 | BT180180 | C
A47814 | 2018-09-05 | 1 | D |  | 8 | A | SCR420H1V | 소입성보증강 | C | BM#1 | 1631 | 48 | 1611 | 1548 | 32 | 5800 |  | 3 | 0.27 | 14 |  | -1.82 | 1579 | 1611 | 0 | 11.49 |  | 6 | 13 | 60 | Y |  | 2018-09-06 04:16 | 70 | 1089 | 14 | 23 | 28 | 31 | 32 | 32 | 31 | 31 | 30 | 29 | 28 | 27 |  | 27 | 28 | 32 | 27 | 31 | -0.14 | Y | 35 | Y | -0.2 | [7 empty] | N | N | N | N | 140 | 0.55 | 59 | 101508 | 103920 | 5010 | 13800 | 2 | 2 |  | 2018-09-06 04:24 | 1579 | 115 |  | 41 |  | *전공정요청 L/D 잔강 미이월 | [14 empty] | 93.21 | 100 | 0 | 0 | 0 |  | 410 |  | 선택 | 선택 | 0 | 0 | 0 |  | 410 |  | 선택 | 선택 | 해제 | 미정 | 미정 | 해제 | 미정 |  | 미정 | BT180180 | C
B47702 | 2018-09-05 | 2 | B | 잔강최소화 | 3 | A | AE4330VM6 | 합금강 | SNCM439계 | BM#2 | 1610 | 50 | 1637 | 1536 | 41 | 8700 |  | 1 | 0.2 | 19 |  | -2.1 | 1558 | 1618 | 1.03 | 0 | 0 | 2 | 25 | 84 | Y |  | 2018-09-06 04:56 | 67 | 1089 | 17 | 25 | 25 | 26 | 26 | 26 | 26 | 26 | 26 | 25 | 25 | 24 |  | 24 | 25 | 26 | 24 | 26 | -0.05 | Y | 38.1 | Y | -0.32 |  |  |  | 1.88 |  |  |  | Y | N | N | N | 170 | 0.45 | 60 | 94616 | 100970 | 1670 | 15300 | 11 | 2 | 30 | 2018-09-06 05:06 | 1558 | 140 |  | 37 |  | * 샘플채취 ID: 305,405(500) | [14 empty] | 92.26 | 100 | 3000 | 0 | 500 |  | 650 | 400 | 선택 | 선택 | 3000 | 0 | 500 |  | 650 | 400 | 선택 | 선택 | 선택 | 미정 | 미정 | 미정 | 선택 | 2 | 미정 | RB114.30 | C
A47815 | 2018-09-05 | 1 | B |  | 9 | A | SCR420H1V | 소입성보증강 | C | BM#1 | 1647 | 44 | 1629 | 1573 | 30 | 5300 |  | 3 | 0.3 | 13 |  | -1.97 | 1590 | 1629 | 0 | 800 |  | 20 | 23 | 63 | Y |  | 2018-09-06 05:17 | 81 | 1088 | 24 | 33 | 37 | 40 | 41 | 41 | 41 | 40 | 40 | 39 | 39 | 38 |  | 38 | 38 | 41 | 38 | 41 | -0.08 | Y | 35 | Y | -0.2 | [7 empty] | N | N | N | N | 130 | 0.55 | 56 | 152262 | 101750 | 7040 | 14100 | 2 | 2 |  | 2018-09-06 05:26 | 1590 | 107 |  | 40 |  | *혼탕부 성분확인 ID:107~109.207~209 | [14 empty] | 140.01 | 0 | 0 | 0 | 0 |  | 410 |  | 선택 | 선택 | 0 | 0 | 0 |  | 410 |  | 선택 | 선택 | 해제 | 미정 | 미정 | 선택 | 미정 |  | 미정 | BT180180 | C
B47703 | 2018-09-05 | 2 | B |  | 4 | B | AE4330VM6 | 합금강 | SNCM439계 | BM#2 | 1633 | 49 | 1644 | 1575 | 42 | 8200 |  | 1 | 0.2 | 19 |  | -2.05 | 1571 | 1631 | 1.07 | 0 | 0 | 30 | 44 | 78 | Y |  | 2018-09-06 05:56 | 80 | 1089 | 21 | 26 | 31 | 34 | 35 | 35 | 35 | 35 | 34 | 33 | 32 | 30 | 29 | 26 | 31 | 35 | 26 | 35 | -0.19 | Y | 46.92 | Y | -0.41 |  |  |  | 1.72 |  |  |  | N | N | N | N | 190 | 0.45 | 71 | 93658 | 105350 | 130 | 14400 | 11 | 2 | 35 | 2018-09-06 05:57 | 1571 | 141 |  | 40 |  | * 샘플채취 ID: 303,403(500) | [14 empty] | 89.45 | 100 | 0 | 0 | 500 |  | 650 | 400 | 선택 | 선택 | 0 | 0 | 500 |  | 650 | 400 | 선택 | 선택 | 선택 | 미정 | 미정 | 미정 | 미정 |  | 미정 | RB101.60 | C
A47816 | 2018-09-05 | 1 | B | 연주종료 | 10 | A | SCR420HON3 | 소입성보증강 | C | BM#1 | 1653 | 44 | 1622 | 1584 | 37 | 5200 |  | 3 | 0.26 | 19 |  | -1.53 | 1587 | 1622 | 0.6 | 17.24 |  | 33 | 54 | 54 | Y |  | 2018-09-06 06:40 | 77 | 1089 | 35 | 39 | 41 | 41 | 41 | 41 | 41 | 40 | 39 | 37 | 36 |  |  | 36 | 39 | 41 | 36 | 41 | -0.12 |  | 40 | Y | -0.2 | [7 empty] | N | N | N | N | 120 | 0.55 | 54 | 59604 | 99450 | 2900 | 3000 | 2 | 2 |  | 2018-09-06 06:47 | 254 | 102 |  | 16 |  | *전공정요청 L/D 잔강 미이월 *혼탕부 성분확인 ID:101.201 *연주종료 08:04 |  | 56443F5658D744E4A35D5D0043E03852 | 7781270DB125484FBE1E16B0634BE0DC | 20911E1EA8E34726904458AC019E61AC |  | 0C47EA7D891A425EB2AC75D8EA1ED9E6 |  |  |  | E99794B7DC6246898CFF06F5F0975DB6 |  |  |  |  | 58.24 | 100 | 0 | 3000 | 0 |  | 410 |  | 선택 | 선택 | 0 | 3000 | 0 |  | 410 |  | 선택 | 선택 | 해제 | 미정 | 미정 | 미정 | 미정 |  | 미정 | BT180180 | H
B47704 | 2018-09-05 | 2 | B |  | 5 | B | AE4330VM6 | 합금강 | SNCM439계 | BM#2 | 1621 | 50 | 1624 | 1577 | 35 | 7400 |  | 1 | 0.21 | 19 |  | -2.12 | 1562 | 1621 | 2.12 | 0 | 0 | 1 | 57 | 53 | Y |  | 2018-09-06 07:01 | 71 | 1090 | 20 | 25 | 29 | 32 | 33 | 34 | 33 | 33 | 32 | 31 | 30 | 29 |  | 29 | 30 | 34 | 29 | 33 | -0.17 | Y | 29.97 | Y | -0.2 |  |  |  | 1.44 |  |  |  | N | N | N | N | 180 | 0.5 | 59 | 91396 | 99640 | 910 | 14800 | 11 | 2 | 50 | 2018-09-06 07:06 | 1562 | 153 |  | 50 | [16 empty] | 90.9 | 100 | 0 | 0 | 0 |  | 650 | 400 | 선택 | 선택 | 0 | 0 | 0 |  | 650 | 400 | 선택 | 선택 | 선택 | 미정 | 미정 | 미정 | 미정 |  | 미정 | RB177.80 | C
B47705 | 2018-09-05 | 2 | B |  | 6 | A | AE4330VM6 | 합금강 | SNCM439계 | BM#2 | 1624 |  |  | 1586 | 0 | 7800 |  | 1 | 0.22 | 23 |  | -2.41 | 1568 | 1641 | 2.82 | 0 | 0 | 12 | 22 | 52 | Y |  | 2018-09-06 08:01 | 77 | 1088 | 24 | 27 | 30 | 30 | 32 | 32 | 32 | 31 | 31 | 29 | 28 | 26 |  | 26 | 29 | 32 | 26 | 32 | -0.17 | Y | 35 | Y | -0.4 |  |  |  | 1.21 |  |  |  | N | N | N | N | 170 | 0.5 | 58 | 99013 | 97320 | -270 | 14000 | 11 | 2 | 10 | 2018-09-06 08:48 | 1568 | 175 |  | 53 | [16 empty] | 102.02 | 100 | 0 | 0 | 0 |  | 650 | 400 | 선택 | 선택 | 0 | 0 | 0 |  | 650 | 400 | 선택 | 선택 | 선택 | 미정 | 미정 | 미정 | 미정 |  | 미정 | RB171.45 | C
B47706 | 2018-09-06 | 2 | B |  | 7 | A | AE4330VM6 | 합금강 | SNCM439계 | BM#2 | 1618 | 58 | 1615 | 1564 | 41 | 8500 |  | 1 | 0.2 | 21 |  | 0 | 1565 | 1627 | 1.91 | 0 | 0 | 2 | 26 | 38 | Y |  | 2018-09-06 09:17 | 74 | 1075 | 22 | 32 | 36 | 39 | 41 | 40 | 40 | 39 | 38 | 37 | 36 | 34 | 32 | 32 | 36 | 41 | 32 | 0 | -0.22 | Y | 40.02 | Y | -0.4 |  |  |  | 1.27 |  |  |  | N | N | N | N | 190 | 0.5 | 60 | 103679 | 99630 | 1490 | 15500 | 11 | 2 | 40 | 2018-09-06 09:16 | 1565 | 150 |  | 38 | [16 empty] | 102.55 | 100 | 0 | 0 | 0 |  | 650 | 400 | 선택 | 선택 | 0 | 0 | 0 |  | 650 | 400 | 선택 | 선택 | 선택 | 미정 | 미정 | 미정 | 미정 |  | 미정 | RB165.10 | C
A47819 | 2018-09-06 | 1 | B |  | 8 | A | AE4330VM6 | 합금강 | SNCM439계 | BM#2 | 1599 | 43 | 1627 | 1546 | 37 | 7500 |  | 3 | 0.28 | 18 |  | -1.97 | 1565 | 1608 | 14.86 | 0 |  | 30 | 45 | 28 | Y |  | 2018-09-06 10:10 | 74 | 1090 | 29 | 30 | 32 | 35 | 36 | 37 | 37 | 37 | 36 | 35 | 34 | 33 | 33 | 33 | 34 | 37 | 33 | 37 | -0.11 | Y | 35.02 | Y | 0 |  |  |  | 1.23 |  |  |  | N | N | N | N | 180 | 0.5 | 63 | 93811 | 104180 | 1220 | 14200 | 11 | 2 | 10 | 2018-09-06 10:27 | 1565 | 149 |  | 49 | [16 empty] | 89.09 | 100 | 0 | 0 | 0 |  | 650 | 400 | 선택 | 선택 | 0 | 0 | 0 |  | 650 | 400 | 선택 | 선택 | 선택 | 미정 | 미정 | 미정 | 미정 |  | 미정 | RB127.00 | C
A47820 | 2018-09-06 | 1 | B | TUNDISH교체전 | 9 | A | AE4330VM6 | 합금강 | SNCM439계 | BM#2 | 1641 | 52 | 1616 | 1570 | 40 | 7700 |  | 3 | 0.28 | 19 |  | -2.12 | 1570 | 1618 | 15.33 | 0 |  | 33 | 55 | 90 | Y |  | 2018-09-06 11:09 | 79 | 1090 | 30 | 29 | 29 | 32 | 32 | 33 | 32 | 31 | 31 | 31 | 30 | 29 | 29 | 28 | 31 | 33 | 28 | 32 | -0.12 | Y | 40 | Y | -0.2 |  |  |  | 1.19 |  |  |  | N | N | N | N | 170 | 0.5 | 66 | 117683 | 109540 | 3410 | 2000 | 11 | 2 | 20 | 2018-09-06 11:43 | 1570 | 154 |  | 57 |  |  | 118B71EEE49D49ADB1C3C55402C2FDDF | 3202B5A19A644C638552F2B86A017A2C | DDAD8B6B9B0E4B63BB766E8D7CB2EF11 | [11 empty] | 104.19 | 75 | 0 | 2758 | 0 |  | 650 | 400 | 선택 | 선택 | 0 | 2897 | 0 |  | 650 | 400 | 선택 | 선택 | 선택 | 미정 | 미정 | 미정 | 미정 |  | 미정 | RB107.95 | C
B47707 | 2018-09-06 | 2 | C | TUNDISH교체 | 1 | A | SCR415HM | 소입성보증강 | C1 | BM#2 | 1609 | 50 | 1645 | 1535 | 41 | 9000 |  | 1 | 0.26 | 21 |  | -2.95 | 1595 | 1680 | 0 | 6.48 | 0 | 1 | 58 | 83 | N | 2 | 2018-09-06 12:23 | 83 | 1084 | -511 | -419 | 8 | 10 | 7 | 15 | 22 | 26 | 25 | 27 | 29 | 29 | 29 | 29 | 23 | 29 | 29 | 29 | 0 |  | 10 | Y | 0 |  | 2.17 | 2.1 |  |  |  |  | N | N | N | N | 150 | 0.51 | 51 | 84590 | 88040 | 5860 | 15300 | 5 | 1 |  | 2018-09-06 12:48 | 1595 | 183 |  | 77 |  | * T/D 용강량 실측:1150mm / 18.8 TON * T/D FLUX 용탕부: 120 KG / 유탕부: 15KG 투입 * 슬리브 롱노즐( Y자형 ) 사용 *STR#2 코너 히터기 600KW 적용, 이상공정 등록 | [14 empty] | 90.09 | 70 | 807 | 0 | 0 |  | 450 | 300 | 선택 | 선택 | 718 | 0 | 0 |  | 450 | 300 | 선택 | 선택 | 해제 | 미정 | 선택 | 미정 | 미정 |  | 미정 | BT180180 | H
B47708 | 2018-09-06 | 2 | C |  | 2 | A | SCR415HM | 소입성보증강 | C1 | BM#2 | 1581 | 50 | 1654 | 1565 | 42 | 9000 |  | 1 | 0.25 | 17 |  | 0 | 1569 | 1659 | 0 | 3.74 | 0 | 12 | 23 | 88 | Y |  | 2018-09-06 14:21 | 57 | 1088 | 27 | 23 | 21 | 20 | 19 | 19 | 19 | 18 | 17 | 17 | 17 | 16 |  | 16 | 20 | 21 | 16 | 19 | -0.11 |  | 44.9 | Y | -0.2 | [7 empty] | N | N | N | N | 140 | 0.53 | 56 | 93049 | 97430 | 5200 | 14100 | 5 | 1 |  | 2018-09-06 14:21 | 1569 | 170 |  | 12 |  | *STR#2 코너 히터기 600KW 적용, 이상공정 등록 | [14 empty] | 90.43 | 72.73 | 0 | 0 | 0 |  | 450 | 300 | 선택 | 선택 | 0 | 0 | 0 |  | 450 | 300 | 선택 | 선택 | 해제 | 미정 | 선택 | 미정 | 미정 |  | 미정 | BT180180 | H
B47709 | 2018-09-06 | 2 | C |  | 3 | A | SCR415HM | 소입성보증강 | C1 | BM#2 | 1600 | 57 | 1664 | 1556 | 42 | 9000 |  | 1 | 0.24 | 17 |  | 0 | 1599 | 1664 | 0 | 3.75 | 0 | 30 | 46 | 24 | Y |  | 2018-09-06 14:52 | 87 | 1080 | 13 | 25 | 31 | 34 | 34 | 34 | 33 | 32 | 30 | 28 | 26 |  |  | 26 | 29 | 34 | 26 | 34 | -0.23 | Y | 34.97 | Y | -0.4 | [7 empty] | N | N | N | N | 130 | 0.52 | 53 | 93049 | 91520 | 5080 | 15700 | 5 | 1 |  | 2018-09-06 15:20 | 1599 | 161 |  | 41 |  | *STR#2 코너 히터기 600KW 적용, 이상공정 등록 | [14 empty] | 96.42 | 72.73 | 0 | 0 | 0 |  | 450 | 300 | 선택 | 선택 | 0 | 0 | 0 |  | 450 | 300 | 선택 | 선택 | 해제 | 미정 | 선택 | 미정 | 미정 |  | 미정 | BT180180 | H
B47710 | 2018-09-06 | 2 | C |  | 4 | A | SCR415HM | 소입성보증강 | C1 | BM#2 | 1598 | 47 | 1657 | 1534 | 39 | 8000 |  | 1 | 0.25 | 17 |  | 0 | 1576 | 1650 | 0 | 3.99 | 0 | 33 | 56 | 29 | Y |  | 2018-09-06 16:03 | 64 | 1089 | 21 | -283 | 29 | 30 | 31 | 30 | 29 | 28 | 26 | 23 | 20 | 16 |  | 16 | 0 | 31 | 16 | 0 | -0.43 | Y | 34.98 | Y | -0.8 | [7 empty] | N | N | N | N | 120 | 0.52 | 55 | 101508 | 94000 | 4590 | 15500 | 5 | 1 |  | 2018-09-06 16:19 | 1576 | 147 |  | 24 |  | *STR#2 코너 히터기 600KW 적용, 이상공정 등록 | [14 empty] | 102.53 | 75 | 0 | 0 | 0 |  | 450 | 300 | 선택 | 선택 | 0 | 0 | 0 |  | 450 | 300 | 선택 | 선택 | 해제 | 미정 | 선택 | 미정 | 미정 |  | 미정 | BT180180 | H
B47711 | 2018-09-06 | 2 | C |  | 5 | A | SCR415HM | 소입성보증강 | C1 | BM#2 | 1638 | 45 | 1646 | 1574 | 34 | 7200 |  | 1 | 0.26 | 17 |  | 0 | 1593 | 1651 | 0 | 4.68 | 0 | 1 | 59 | 24 | Y |  | 2018-09-06 16:53 | 81 | 1090 | 14 | 25 | 32 | 35 | 34 | 32 | 32 | 30 | 29 | 27 | 25 | 22 | 21 | 16 | 27 | 35 | 16 | 32 | -0.4 | Y | 47.43 | Y | -0.8 | [7 empty] | N | N | N | N | 15500 | 0.48 | 66 | 101508 | 102420 | 5110 | 16700 | 5 | 1 |  | 2018-09-06 17:13 | 1593 | 140 |  | 32 |  | *STR#2 코너 히터기 600KW 적용, 이상공정 등록 *주입 후기 전공정 요청 20%이상 감속주입,이상공정 등록 및 생관통보(수강 기중기 와이어 탈선) | [14 empty] | 93.99 | 75 | 0 | 0 | 0 |  | 450 | 300 | 선택 | 선택 | 0 | 0 | 0 |  | 450 | 300 | 선택 | 선택 | 해제 | 미정 | 선택 | 미정 | 미정 |  | 미정 | BT180180 | H
B47712 | 2018-09-06 | 2 | C |  | 6 | A | SCR415HM | 소입성보증강 | C1 | BM#2 | 1564 | 52 | 1644 | 1527 | 43 | 9500 |  | 1 | 0.27 | 17 |  | -2.65 | 1588 | 1655 | 0 | 4.39 | 0 | 12 | 24 | 25 | Y |  | 2018-09-06 17:52 | 76 | 1084 | 12 | 19 | 27 | 31 | 33 | 32 | 31 | 30 | 28 | 25 | 22 | 20 | 17 | 14 | 25 | 33 | 14 | 0 | -0.42 | Y | 44.98 | Y | -0.6 | [7 empty] | N | N | N | N | 100 | 0.45 | 67 | 93049 | 98910 | 5160 | 14500 | 5 | 1 |  | 2018-09-06 18:24 | 1588 | 147 |  | 42 |  | *STR#2 코너 히터기 600KW 적용, 이상공정 등록 * 전공정 요청 감속주입 | [14 empty] | 89.95 | 72.73 | 0 | 0 | 0 |  | 450 | 300 | 선택 | 선택 | 0 | 0 | 0 |  | 450 | 300 | 선택 | 선택 | 해제 | 미정 | 선택 | 미정 | 미정 |  | 미정 | BT180180 | H
B47713 | 2018-09-06 | 2 | C |  | 7 | A | SCR415HM | 소입성보증강 | C1 | BM#2 | 1592 | 63 | 1655 | 1534 | 47 | 11000 |  | 1 | 0.25 | 17 |  | 0 | 1569 | 1655 | 0 | 4.03 | 0 | 2 | 27 | 363 | Y |  | 2018-09-06 19:31 | 57 | 1089 | 9 | 16 | 19 | 21 | 21 | 20 | 19 | 16 | 14 | 11 | 8 |  |  | 8 | 16 | 21 | 8 | 0 | -0.37 | Y | 34.98 | Y | -0.6 | [7 empty] | N | N | N | N | 150 | 0.47 | 53 | 93049 | 82140 | 16640 | 15800 | 5 | 1 |  | 2018-09-06 19:36 | 1569 | 148 |  | 13 |  | *후속Heat 주속 0.4이하 감속으로 STR#1.2 코너 히터기 적용불가, 이상공정 등록 * 전공정 요청 감속주입 *STR#1.2클로킹 발생으로 래들 잔강 16톤 내림 (T/D ΔT 7℃ ) *STR#1.2 클로킹 발생으로 몰드레벨 헌팅 ID:305.406 | [14 empty] | 9304900 | 100 | 0 | 0 | 0 |  | 450 | 300 | 선택 | 선택 | 0 | 0 | 0 |  | 450 | 300 | 선택 | 선택 | 해제 | 미정 | 선택 | 미정 | 미정 |  | 미정 | BT180180 | H
B47714 | 2018-09-06 | 2 | C | 연주종료 | 8 | A | SCR415HM | 소입성보증강 | C1 | BM#2 | 1615 | 52 | 1657 | 1557 | 41 | 8900 |  | 1 | 0.27 | 17 |  | 0 | 1640 | 1640 | 0 | 3.84 | 0 | 30 | 47 | 117 | Y |  | 2018-09-06 20:30 | 128 | 1099 | 4 | 16 | 23 | 25 | 25 | 25 | 23 | 21 | 19 | 19 | 16 | 14 | 12 | 12 | 18 | 25 | 12 | 25 | -0.32 | Y | 41.23 | Y | -0.47 | [7 empty] | N | N | N | N | 140 | 0.31 | 57 | 16918 | 47810 | 54890 | 18200 | 5 | 1 |  | 2018-09-06 20:36 | 1582 | 123 |  | 9 |  | *STR#1.2 클로킹 발생으로 20%이상 감속주입 (0.4이하),생관통보 ID:301.401 *클로킹 발생으로 래들 잔강 55톤 내림 *STR#1.2 클로킹 발생으로 몰드레벨 헌팅 ID:301.401 *STR#2 코너 히터기 600KW 적용, 이상공정 등록 *연주 종료 21:42 (클로킹 발생) | 9880F0FDCBC84AEC8270FF35AFFEF9E7 | AB2F3CE49AC04D309C4D4BE210E6F9DE | BF7B3E9BD7C04237900660ADE93C0903 | [11 empty] | 16.47 | 100 | 0 | 4370 | 0 |  | 450 | 300 | 선택 | 선택 | 0 | 4580 | 0 |  | 450 | 300 | 선택 | 선택 | 해제 | 미정 | 선택 | 미정 | 미정 |  | 미정 | BT180180 | H
B47715 | 2018-09-06 | 2 | D | 연주시작,연주종료 | 1 | A | SCR415HM | 소입성보증강 | C1 | BM#2 | 1614 | 48 | 1685 | 0 | 42 | 19100 |  | 1 | 0.26 | 21 |  | -3.32 | 1598 | 1676 | 0 | 2.23 | 0 | 33 | 57 |  | N | 1 | 2018-09-07 02:01 | 86 | 1090 | 9 | 9 | 10 | 35 | 30 | 34 | 38 | 40 | 40 |  |  |  |  | 40 | 34 | 40 | 40 | 0 | 0 |  | 1.75 | Y | 0 |  | 3.17 | 3.17 |  |  |  |  | N | N | N | N | 150 | 0.42 | 32 | 21996 | 32670 | 77730 | 17500 | 12 | 2 | 10 | 2018-09-07 01:59 | 1598 | 384 |  | 14 |  | * T/D FLUX 용탕부: 120 KG / 유탕부: 15KG 투입 * 탄화왕겨 미투입 * 10분 수소측정값 3PPM 초과로 2회 측정.(1차:3.17PPM2차:3.31PPM)클로깅 발생으로 30분 수소측정 못함. * 첫 HEAT 수소측정 기준초과(10분)이상공정 등록 및 생관통보. * 래들 자연개공 않됨. * STR#1,2기 클로깅 발생 감속주입 진행 하고 후 HEAT 올려 조기교체 진행 하였으나 실린더 체결부위 지금부착되어 실린더 체결작업 지연되고,자연개공 도 되지않아 바로 CLOSE 하였고 STR#1,2기 매뉴얼 전환 하여 주입 중 몰드레밸 저하되고 용강 주입되지않아 연주종료 함.02시50분 * STR#1,2기 클로깅 발생 스피드 0.40이하 및 매뉴얼 작업 ID:302,402 이상재등록. * 래들 조기교체 60톤 내림. | E00593207E204558B639D226374C8502 | 14EA256FF43943B9BBA9659FE14323F4 | F996D8306A2D4AFD8EDD6D5232DBEE14 | C9CF4C4B4AEC4C64BAFF3948CD3218EB | 181D993CEA8D42F69B550B49A7FC01A0 | [9 empty] | 20 | 100 | 730 | 3060 | 0 |  | 450 | 300 | 선택 | 선택 | 720 | 2960 | 0 |  | 450 | 300 | 선택 | 선택 | 해제 | 미정 | 미정 | 미정 | 미정 |  | 미정 | BT180180 | H
B47716 | 2018-09-06 | 2 | B | 연주시작 | 1 | A | 16MNCR5H | 소입성보증강 | AE1055M계 | BM#2 | 0 | 77 | 1695 | 1515 | 56 | 28700 |  | 1 | 0.25 | 20 |  | 0 | 1596 | 1679 | 0 | 5.42 | 0 | 12 | 25 |  | Y |  | 2018-09-07 06:26 | 84 | 1088 | 7 | 11 | 14 | 19 | 21 | 22 | 23 | 22 | 21 | 20 | 18 | 15 |  | 15 | 18 | 23 | 15 | 0 | -0.32 |  | 25.02 | Y | -0.6 |  | 2.51 | 2.51 | 1.31 |  |  |  | N | N | N | N | 150 | 0.47 | 63 | 98730 | 105630 | 30 | 15000 | 16 | 1 | 10 | 2018-09-07 05:57 | 1609 | 590 |  | 20 |  | * T/D 용강량 실측:1200mm / 19.3 TON * T/D FLUX 용탕부: 120 KG / 유탕부: 15KG 투입 * 슬리브 롱노즐( Y자형 ) 사용 *STR#2 코너 히터기 600KW 적용 * T/D 가열시간 및 온도 낮아 빠른 주입 추가절단 500mm * 첫 HEAT 수소 기준값 초과 이상공정 등록 생관통보 | 649DC0F30F544456B4B6984443B2B07D |  | 3D1962A5214F48CF98ABAF79A89B5EB4 | [11 empty] | 94.21 | 100 | 1500 | 0 | 0 |  | 650 | 400 | 선택 | 선택 | 1500 | 0 | 0 |  | 650 | 400 | 선택 | 선택 | 해제 | 미정 | 미정 | 미정 | 미정 |  | 미정 | BT180180 | H
B47717 | 2018-09-06 | 2 | B | 잔강최소화전 | 2 | A | 16MNCR5H | 소입성보증강 | AE1055M계 | BM#2 | 0 | 62 | 1644 | 1544 | 37 | 19100 |  | 1 | 0.32 | 17 |  | -2.36 | 1589 | 1647 | 0 | 4.5 | 0 | 1 | 60 |  | Y |  | 2018-09-07 07:20 | 77 | 1026 | 10 | 19 | 26 | 29 | 31 | 31 | 31 | 30 | 28 | 27 | 26 | 24 | 21 | 17 | 25 | 31 | 17 | 31 | -0.31 | Y | 45 | Y | -0.8 | [7 empty] | N | N | N | N | 140 | 0.48 | 66 | 97838 | 105140 | 2330 | 3000 | 16 | 1 | 20 | 2018-09-07 07:18 | 1597 | 366 |  | 33 |  | *STR#2 코너 히터기 600KW 적용 | [14 empty] | 91.1 | 100 | 0 | 3100 | 0 |  | 650 | 400 | 선택 | 선택 | 0 | 3100 | 0 |  | 650 | 400 | 선택 | 선택 | 해제 | 미정 | 미정 | 미정 | 미정 |  | 미정 | BT180180 | H
B47719 | 2018-09-07 | 2 | B | 잔강최소화 | 3 | A | AE15B35C | 합금강 | 보론강 | BM#2 | 1604 | 47 | 1654 | 1556 | 31 | 6200 |  | 1 | 0.27 | 15 |  | -2.38 | 1570 | 1640 | 0 | 3.42 | 0 | 1 | 61 | -156 | Y |  | 2018-09-07 08:27 | 72 | 1086 | 2 | 24 | 26 | 25 | 25 | 26 | 25 | 24 | 22 |  |  |  |  | 22 | 22 | 26 | 22 | 25 | -0.13 | Y | 30 | Y | -0.4 | [7 empty] | N | N | N | N | 130 | 0.46 | 49 | 91116 | 87200 | 3280 | 15000 | 16 | 1 | 10 | 2018-09-07 08:39 | 1570 | 154 |  | 49 |  | *STR#2 코너 히터기 600KW 적용 * 전공정 요청으로 감속주입 | [14 empty] | 104.91 | 100 | 2500 | 0 | 0 |  | 300 | 400 | 선택 | 선택 | 2500 | 0 | 0 |  | 300 | 400 | 선택 | 선택 | 해제 | 미정 | 미정 | 미정 | 미정 |  | 미정 | RB100.00 | H
B47720 | 2018-09-07 | 2 | B |  | 4 | A | AE15B35C | 합금강 | 보론강 | BM#2 | 1593 | 61 | 1627 | 1516 | 42 | 8900 |  | 3 | 0.31 | 19 |  | -2.48 | 1573 | 1630 | 15.53 | 0 |  | 2 | 29 | 278 | Y |  | 2018-09-07 09:24 | 75 | 1082 | 17 | 19 | 23 | 27 | 28 | 29 | 28 | 28 | 27 | 27 | 26 | 25 | 25 | 25 | 25 | 29 | 25 | 28 | -0.11 | Y | 35 | Y | 0 | [7 empty] | N | N | N | N | 120 | 0.48 | 63 | 93456 | 98740 | 40 | 15200 | 16 | 1 | 40 | 2018-09-07 09:47 | 1573 | 147 |  | 44 |  | *STR#2 코너 히터기 600KW 적용 * 전공정 요청으로 감속주입 * L/D 막힘으로 강제개공 ID: 306,307,406,407 | [14 empty] | 95.9 | 100 | 0 | 0 | 0 |  | 300 | 400 | 선택 | 선택 | 0 | 0 | 0 |  | 300 | 400 | 선택 | 선택 | 해제 | 미정 | 미정 | 미정 | 미정 |  | 미정 | RB105.00 | C
B47721 | 2018-09-07 | 2 | B |  | 5 | A | AE15B35C | 합금강 | 보론강 | BM#2 | 1566 | 56 | 1637 | 1534 | 39 | 6700 |  | 3 | 0.3 | 18 |  | -2.38 | 1577 | 1628 | 14.3 | 0 |  | 30 | 49 | 81 | Y |  | 2018-09-07 10:44 | 79 | 1087 | 22 | 25 | 24 | 29 | 32 | 33 | 33 | 33 | 33 | 33 | 33 | 32 | 32 | 32 | 31 | 33 | 32 | 33 | -0.03 | Y | 40 | Y | 0 | [7 empty] | N | N | N | N | 110 | 0.47 | 65 | 90880 | 101730 | 4430 | 14600 | 16 | 1 | 10 | 2018-09-07 10:45 | 1577 | 130 |  | 31 |  | *STR#2 코너 히터기 600KW 적용 * 전공정 요청으로 감속주입 | [14 empty] | 85.66 | 100 | 0 | 0 | 0 |  | 300 | 400 | 선택 | 선택 | 0 | 0 | 0 |  | 300 | 400 | 선택 | 선택 | 해제 | 미정 | 미정 | 미정 | 미정 |  | 미정 | RB100.00 | H
B47722 | 2018-09-07 | 2 | B |  | 6 | A | AE15B35C | 합금강 | 보론강 | BM#2 | 1597 | 38 | 1624 | 1527 | 31 | 6700 |  | 3 | 0.29 | 17 |  | -2.3 | 1572 | 1620 | 14.45 | 0 |  | 12 | 27 | 56 | Y |  | 2018-09-07 11:45 | 74 | 1082 | 29 | 29 | 29 | 29 | 29 | 28 | 27 | 27 | 26 | 25 | 24 | 22 |  | 22 | 27 | 29 | 22 | 29 | -0.16 |  | 45.02 | Y | -0.4 | [7 empty] | N | N | N | N | 100 | 0.49 | 56 | 90880 | 93150 | 1030 | 14400 | 16 | 1 | 20 | 2018-09-07 11:59 | 1572 | 115 |  | 39 |  | *STR#2 코너 히터기 600KW 적용 | [14 empty] | 96.53 | 75 | 0 | 0 | 0 |  | 300 | 400 | 선택 | 선택 | 0 | 0 | 0 |  | 300 | 400 | 선택 | 선택 | 해제 | 미정 | 미정 | 미정 | 미정 |  | 미정 | RB100.00 | H
B47723 | 2018-09-07 | 2 | C | 잔강최소화전 | 7 | A | AE15B35C | 합금강 | 보론강 | BM#2 | 1613 | 36 | 1627 | 1537 | 29 | 6600 |  | 3 | 0.29 | 16 |  | -2.02 | 1571 | 1612 | 14.14 | 0 |  | 1 | 62 | 79 | Y |  | 2018-09-07 13:08 | 73 | 1089 | 20 | 28 | 33 | 36 | 36 | 36 | 36 | 36 | 35 | 34 | 34 | 33 |  | 33 | 33 | 36 | 33 | 36 | -0.07 | Y | 39.98 | Y | -0.2 | [7 empty] | N | N | N | N | 150 | 0.49 | 58 | 90384 | 96120 | 10 | 3000 | 16 | 1 | 30 | 2018-09-07 13:15 | 1571 | 90 |  | 16 |  | *STR#2 코너 히터기 600KW 적용 | [14 empty] | 94.1 | 100 | 0 | 3100 | 0 |  | 300 | 400 | 선택 | 선택 | 0 | 4070 | 0 |  | 300 | 400 | 선택 | 선택 | 해제 | 미정 | 미정 | 미정 | 미정 |  | 미정 | RB160.00 | C
A47821 | 2018-09-07 | 1 | C | 잔강최소화 | 8 | A | SMN443H | 소입성보증강 | 보론강 | BM#2 | 1580 | 49 | 1633 | 1536 | 36 | 7400 |  | 3 | 0.3 | 18 |  | -2.22 | 1575 | 1624 | 11.73 | 0 |  | 6 | 15 | 1538 | N | 1 | 2018-09-07 13:41 | 84 | 1090 | 16 | 19 | 21 | 22 | 23 | 23 | 24 | 24 | [5 empty] | 24 | 21 | 24 | 24 | 0 | 0 |  | 5.02 | Y | 0 |  |  |  | 1.02 |  |  |  | N | N | N | N | 140 | 0.49 | 48 | 96798 | 91120 | 3380 | 15100 | 16 | 1 | 40 | 2018-09-07 13:45 | 1575 | 138 |  | 56 |  | *STR#2 코너 히터기 600KW 적용 | [14 empty] | 104.42 | 76.47 | 4300 | 0 | 0 |  | 650 | 400 | 선택 | 선택 | 4300 | 0 | 0 |  | 650 | 400 | 선택 | 선택 | 미정 | 미정 | 미정 | 미정 | 선택 | 5 | 미정 | RB100.00 | H
B47724 | 2018-09-07 | 2 | C |  | 9 | B | SMN443H | 소입성보증강 | 보론강 | BM#2 | 1617 | 60 | 1625 | 1527 | 40 | 8600 |  | 1 | 0.3 | 19 |  | 0 | 1555 | 1632 | 1.51 | 0 | 0 | 33 | 59 | 285 | Y |  | 2018-09-07 14:51 | 64 | 1087 | 22 | 19 | 18 | 19 | 20 | 19 | 19 | 19 | 18 | 17 | 16 |  |  | 16 | 19 | 20 | 16 | 19 | -0.13 | Y | 29.98 | Y | -0.2 |  |  |  | 1.11 |  |  |  | N | N | N | N | 130 | 0.5 | 53 | 96798 | 89610 | 400 | 15100 | 16 | 1 | 50 | 2018-09-07 15:22 | 1555 | 157 |  | 37 |  | *STR#2 코너 히터기 600KW 적용 | [14 empty] | 107.55 | 76.47 | 0 | 0 | 0 |  | 650 | 400 | 선택 | 선택 | 0 | 0 | 0 |  | 650 | 400 | 선택 | 선택 | 미정 | 미정 | 미정 | 미정 | 미정 |  | 미정 | RB100.00 | H
A47822 | 2018-09-07 | 1 | C | 연주시작 | 1 | C | STB3D | 베어링강 | STB (SF) | BM#1 | 1595 | 47 | 1589 | 1535 | 42 | 6800 |  | 3 | 0.29 | 25 |  | -1.73 | 1539 | 1589 | 16.88 | 0 |  | 2 | 30 | 108 | Y |  | 2018-09-07 15:20 | 88 | 1094 | 43 | 42 | 40 | 44 | 45 | 46 | 46 | 47 | 48 | 48 | 48 | 48 | 49 | 49 | 46 | 49 | 49 | 48 | 0 |  |  | Y | 0.2 |  | 2.05 | 2.05 |  |  |  |  | Y | N | N | M | 230 | 0.4 | 62 | 100948 | 94150 | 7040 | 16000 | 13 | 1 |  | 2018-09-07 15:19 | 1539 | 114 |  | 23 |  | *T/D플럭스 유15 용275KG *C급발생 "TI" OVER(생관통보) *탄화왕겨 없어 미투입 *전공정지연 감속주입 정속유지 미준수 |  | 5FCDD4DB939949629B7E31F02C9BA0A3 | 210D5DEBBDFE447496399D617494D275 | [11 empty] | 99.8 | 100 | 1500 | 0 | 0 |  | 650 |  | 선택 | 해제 | 1500 | 0 | 0 |  | 650 |  | 선택 | 해제 | 선택 | 미정 | 미정 | 선택 | 미정 |  | 미정 | BT180180 | H
B47725 | 2018-09-07 | 2 | C |  | 10 | A | SMN443H | 소입성보증강 | 보론강 | BM#2 | 1610 | 43 | 1637 | 1534 | 36 | 7400 |  | 1 | 0.27 | 18 |  | -2.24 | 1566 | 1629 | 1.42 | 0 | 0 | 30 | 50 | 88 | Y |  | 2018-09-07 15:50 | 75 | 1090 | 14 | 22 | 27 | 30 | 31 | 31 | 31 | 30 | 29 | 28 | 27 | 26 | 24 | 24 | 27 | 31 | 24 | 31 | -0.18 | Y | 38.93 | Y | -0.4 |  |  |  | 1.35 |  |  |  | N | N | N | N | 120 | 0.49 | 59 | 96798 | 97760 | 250 | 15200 | 16 | 1 | 10 | 2018-09-07 16:02 | 1566 | 133 |  | 34 |  | *STR#2 코너 히터기 600KW 적용 | [14 empty] | 97.78 | 76.47 | 0 | 0 | 0 |  | 650 | 400 | 선택 | 선택 | 0 | 0 | 0 |  | 650 | 400 | 선택 | 선택 | 미정 | 미정 | 미정 | 미정 | 미정 |  | 미정 | RB100.00 | H
A47823 | 2018-09-07 | 1 | C |  | 2 | B | STB3D | 베어링강 | STB (SF) | BM#1 | 1593 | 50 | 1566 | 1537 | 42 | 6500 |  | 3 | 0.33 | 30 |  | -1.67 | 1509 | 1566 | 12.52 | 0 |  | 5 | 1 | 18165 | Y |  | 2018-09-07 16:37 | 58 | 1228 | 48 | 42 | 33 | 30 | 28 | 26 | 25 | 23 | 22 | 21 | 20 | 19 | 18 | 17 | 24 | 28 | 17 | 0 | -0.24 |  | 45.02 | Y | -0.2 | [7 empty] | Y | Y | Y | Y | 220 | 0.4 | 60 | 133038 | 91600 | 6820 | 16100 | 13 | 1 |  | 2018-09-07 16:39 | 1509 | 120 |  | 20 |  | *전공정지연 감속주입 정속유지 미준수 *유사강종 연연주 혼탕부 성분확인 ID: 107~109.207~209 | [14 empty] | 134.93 | 100 | 0 | 0 | 0 |  | 650 |  | 선택 | 해제 | 0 | 0 | 0 |  | 650 |  | 선택 | 해제 | 선택 | 미정 | 미정 | 선택 | 미정 |  | 미정 | BT180180 | H
B47726 | 2018-09-07 | 2 | C |  | 11 | A | SMN443H | 소입성보증강 | 보론강 | BM#2 | 1630 | 43 | 1634 | 1566 | 32 | 6300 |  | 1 | 0.25 | 18 |  | 0 | 1561 | 1636 | 1.46 | 0 | 0 | 12 | 28 | 98 | Y |  | 2018-09-07 17:09 | 70 | 1096 | 23 | 29 | 34 | 35 | 36 | 36 | 36 | 35 | 34 | 32 | 31 | 29 |  | 29 | 33 | 36 | 29 | 36 | -0.2 | Y | 34.97 | Y | -0.4 |  |  |  | 1.31 |  |  |  | N | N | N | N | 110 | 0.49 | 59 | 96798 | 97010 | 1120 | 15500 | 16 | 1 | 20 | 2018-09-07 17:18 | 1561 | 118 |  | 17 |  | *STR#2 코너 히터기 600KW 적용 | [14 empty] | 97.78 | 100 | 0 | 0 | 0 |  | 650 | 400 | 선택 | 선택 | 0 | 0 | 0 |  | 650 | 400 | 선택 | 선택 | 미정 | 미정 | 미정 | 미정 | 미정 |  | 미정 | RB100.00 | H
A47824 | 2018-09-07 | 1 | C |  | 3 | A | P-STB3D | 베어링강 | STB (SF) | BM#1 | 1562 | 42 | 1565 | 1531 | 38 | 6200 |  | 3 | 0.34 | 30 |  | -1.42 | 1515 | 1565 | 21.18 | 0 |  | 6 | 16 | 25 | Y |  | 2018-09-07 17:39 | 65 | 1102 | 17 | 25 | 30 | 33 | 34 | 35 | 36 | 36 | 36 | 35 | 35 | 35 | 34 | 34 | 33 | 36 | 34 | 36 | -0.05 | Y | 35.05 | Y | 0 | [7 empty] | Y | Y | Y | Y | 210 | 0.42 | 70 | 50754 | 93900 | 7020 | 16100 | 13 | 1 |  | 2018-09-07 17:43 | 1515 | 112 |  | 19 |  | *전공정지연 감속주입 정속유지 미준수 *유사강종 연연주 혼탕부 성분확인 ID: 101.201 | [14 empty] | 50.3 | 100 | 0 | 0 | 0 |  | 650 |  | 선택 | 해제 | 0 | 0 | 0 |  | 650 |  | 선택 | 해제 | 선택 | 미정 | 미정 | 선택 | 미정 |  | 미정 | BT180180 | H
B47727 | 2018-09-07 | 2 | C | TUNDISH교체전 | 12 | A | SMN443H | 소입성보증강 | 보론강 | BM#2 | 1579 | 48 | 1636 | 1546 | 36 | 7600 |  | 1 | 0.25 | 18 |  | 0 | 1569 | 1638 | 1.39 | 0 | 0 | 1 | 63 | 103 | Y |  | 2018-09-07 18:14 | 78 | 1094 | 27 | 38 | 44 | 47 | 48 | 48 | 48 | 47 | 46 | 45 | 44 | 43 | 42 | 38 | 43 | 48 | 38 | 48 | -0.2 | Y | 50.03 | Y | -0.4 |  |  |  | 1.19 |  |  |  | N | N | N | N | 100 | 0.42 | 72 | 58100 | 98750 | 1250 | 2500 | 16 | 1 | 10 | 2018-09-07 18:25 | 1569 | 111 |  | 13 |  | *STR#2 코너 히터기 600KW 적용 *전공정 요청 20%이상 감속주입,이상공정 등록 및 생관통보 | 933C27DBC98A49D4B21BE6BB56C9FD9F | 6B668E993EA146E38AFC626E6D776E58 | 4A67A1FEAAA94070855003D47BCAF8F8 | [11 empty] | 58.1 | 70 | 0 | 4820 | 0 |  | 650 | 400 | 선택 | 선택 | 0 | 5920 | 0 |  | 650 | 400 | 선택 | 선택 | 미정 | 미정 | 미정 | 미정 | 미정 |  | 미정 | RB100.00 | C
A47825 | 2018-09-07 | 1 | C |  | 4 | A | P-STB3D | 베어링강 | STB (SF) | BM#1 | 1546 | 51 | 1565 | 1532 | 42 | 7200 |  | 3 | 0.36 | 30 |  | -1.42 | 1514 | 1565 | 17.88 | 0 |  | 20 | 24 | 2032 | Y |  | 2018-09-07 18:52 | 64 | 1080 | 33 | 31 | 32 | 32 | 31 | 31 | 30 | 29 | 28 | 27 | 27 | 27 | 26 | 26 | 30 | 32 | 26 | 31 | -0.12 |  | 50 | Y | -0.2 | [7 empty] | Y | Y | Y | Y | 200 | 0.48 | 64 | 84590 | 97950 | 6900 | 15400 | 13 | 1 |  | 2018-09-07 19:01 | 1514 | 114 |  | 16 | [16 empty] | 80.6 | 100 | 0 | 0 | 0 |  | 650 |  | 선택 | 해제 | 0 | 0 | 0 |  | 650 |  | 선택 | 해제 | 선택 | 미정 | 미정 | 선택 | 미정 |  | 미정 | BT180180 | H
B47728 | 2018-09-07 | 2 | C | TUNDISH교체 | 1 | A | KFMN443VS | 합금강 | KFMN443계 | BM#2 | 1623 | 70 | 1665 | 1567 | 42 | 9000 |  | 1 | 0.27 | 21 |  | 0 | 1583 | 1658 | 2.3 | 0 | 0 | 33 | 60 | 53 | Y |  | 2018-09-07 19:46 | 94 | 1109 | 56 | 49 | 48 | 48 | 45 | 45 | 50 | 52 | 53 | 54 | 57 | 56 | 56 | 55 | 52 | 57 | 55 | 56 | -0.02 |  | 15 | Y | -0.2 |  | 2.8 | 2.67 | 1.44 |  |  |  | N | N | N | M | 150 | 0.46 | 60 | 97682 | 95740 | 1010 | 15700 | 14 | 2 | 10 | 2018-09-07 19:44 | 1583 | 147 |  | 19 |  | *T/D플럭스 120/15KG *롱노즐 실리부 부착 *생왕겨 투입 *수소 10분 측정값 기준치 초과.생관통보 (10분 3.23PPM. 12분 2.8PPM) *주입 초기 전공정 요청 감속주입 *STR#2 코너 히터기 600KW 적용 *주속 0.45 이하 생산,냉재처리 요청 | [14 empty] | 100.7 | 100 | 1000 | 0 | 0 |  | 400 | 400 | 선택 | 선택 | 1000 | 0 | 0 |  | 400 | 400 | 선택 | 선택 | 미정 | 미정 | 미정 | 미정 | 선택 |  | 미정 | RB103.00 | C
A47826 | 2018-09-07 | 1 | C |  | 5 | A | P-STB3D | 베어링강 | STB (SF) | BM#1 | 1578 | 46 | 1556 | 1532 | 39 | 6600 |  | 3 | 0.27 | 30 |  | -1.27 | 1512 | 1556 | 13.72 | 0 |  | 2 | 31 | 75 | Y |  | 2018-09-07 19:56 | 62 | 1090 | 25 | 29 | 32 | 33 | 34 | 33 | 33 | 32 | 32 | 31 | 31 | 30 | 30 | 29 | 31 | 34 | 29 | 33 | -0.11 | Y | 44.98 | Y | -0.2 | [7 empty] | Y | Y | Y | Y | 190 | 0.48 | 67 | 101508 | 103100 | 2650 | 15900 | 13 | 1 |  | 2018-09-07 20:02 | 1512 | 111 |  | 19 | [16 empty] | 92.2 | 100 | 0 | 0 | 0 |  | 650 |  | 선택 | 해제 | 0 | 0 | 0 |  | 650 |  | 선택 | 해제 | 선택 | 미정 | 미정 | 선택 | 미정 |  | 미정 | BT180180 | H
B47729 | 2018-09-07 | 2 | A |  | 2 | A | KFMN443VS | 합금강 | KFMN443계 | BM#2 | 1562 | 48 | 1637 | 1525 | 41 | 8400 |  | 1 | 0.27 | 16 |  | 0 | 1564 | 1634 | 1.57 | 0 | 0 | 30 | 51 | 84 | Y |  | 2018-09-07 20:48 | 75 | 1105 | 52 | 48 | 46 | 44 | 43 | 43 | 41 | 40 | 40 | 38 | 36 | 35 | 33 | 33 | 42 | 46 | 33 | 0 | -0.26 |  | 49.98 | Y | -0.4 | [7 empty] | N | N | N | Y | 140 | 0.48 | 61 | 97682 | 97820 | 3210 | 17300 | 14 | 2 |  | 2018-09-07 20:56 | 1564 | 120 |  | 17 |  | *STR#2 코너 히터기 600KW 적용 *전공정 요청 10%이상 감속주입 이상공정 등록 및 냉재처리 요청 *STR#1 위드롤 과압으로 SR 해지후 3분후 재실시 *STR#1 위드롤 8번 SR 미적용 이상공정등록 및 생관통보 *STR#2 위드롤 압력저하(130)이하로 180초 후 재새팅. *샘플ID:303 403(사무실요청) | [14 empty] | 95.77 | 100 | 0 | 0 | 300 |  | 400 | 400 | 선택 | 선택 | 0 | 0 | 300 |  | 400 | 400 | 선택 | 선택 | 미정 | 미정 | 미정 | 미정 | 미정 |  | 미정 | RB103.00 | H
A47827 | 2018-09-07 | 1 | A |  | 6 | B | P-STB3D | 베어링강 | STB (SF) | BM#1 | 1580 | 43 | 1568 | 1531 | 36 | 6200 |  | 3 | 0.27 | 30 |  | -1.37 | 1521 | 1568 | 21.46 | 0 |  | 12 | 29 | 45 | Y |  | 2018-09-07 20:59 | 71 | 1087 | 29 | 34 | 37 | 39 | 40 | 40 | 40 | 39 | 38 | 38 | 37 | 37 | 37 | 37 | 37 | 40 | 37 | 40 | -0.07 | Y | 40 | Y | 0 | [7 empty] | Y | Y | Y | Y | 180 | 0.48 | 62 | 101508 | 98760 | 7060 | 15350 | 13 | 1 |  | 2018-09-07 21:05 | 1521 | 114 |  | 24 | [16 empty] | 95.94 | 100 | 0 | 0 | 0 |  | 650 |  | 선택 | 해제 | 0 | 0 | 0 |  | 650 |  | 선택 | 해제 | 선택 | 미정 | 미정 | 선택 | 미정 |  | 미정 | BT180180 | H
B47730 | 2018-09-07 | 2 | A |  | 3 | A | KFMN443VS | 합금강 | KFMN443계 | BM#2 | 1579 | 44 | 1637 | 1524 | 36 | 7800 |  | 1 | 0.27 | 17 |  | -2.73 | 1557 | 1633 | 1.76 | 0 | 0 | 5 | 2 | 111 | Y |  | 2018-09-07 21:57 | 68 | 1100 | 31 | 31 | 33 | 35 | 36 | 35 | 33 | 31 | 30 | 29 | 27 | 26 | 24 | 24 | 31 | 36 | 24 | 31 | -0.3 | Y | 40 | Y | -0.4 | [7 empty] | N | N | N | Y | 130 | 0.46 | 63 | 97682 | 97410 | 1720 | 16200 | 14 | 2 |  | 2018-09-07 22:05 | 1557 | 111 |  | 12 |  | *전공정 지연 10%이상감속주입 이상공정등록및 생관통보 * STR#2 EDGE HEATER 600KW적용 중 이상공정등록및 생관통보 * STR#1 위드롤 8번 보수로 OPEN후 작업중 S/R 해지후 180초후 재실행 *STR#1,2 위드롤 저압으로 130 이하 걸려 S/R해지후 180초 후 재세팅 *STR#1 위드롤 과압으로 SR 해지후 재세팅 | [14 empty] | 98.67 | 100 | 0 | 0 | 0 |  | 400 | 400 | 선택 | 선택 | 0 | 0 | 0 |  | 400 | 400 | 선택 | 선택 | 미정 | 미정 | 미정 | 미정 | 미정 |  | 미정 | RB103.00 | H
A47828 | 2018-09-07 | 1 | A |  | 7 | B | P-STB3D | 베어링강 | STB (SF) | BM#1 | 1617 | 39 | 1570 | 1547 | 32 | 5300 |  | 3 | 0.28 | 30 |  | -1.5 | 1519 | 1570 | 20.56 | 0 |  | 6 | 17 | 62 | Y |  | 2018-09-07 21:55 | 69 | 1093 | 35 | 35 | 36 | 36 | 36 | 36 | 36 | 35 | 35 | 34 | 34 | 33 | 33 | 33 | 35 | 36 | 33 | 36 | -0.06 | Y | 50 | Y | 0 | [7 empty] | Y | Y | Y | Y | 230 | 0.48 | 62 | 101508 | 99410 | 7050 | 15310 | 13 | 1 |  | 2018-09-07 22:09 | 1519 | 117 |  | 34 | [16 empty] | 95.4 | 100 | 0 | 0 | 0 |  | 650 |  | 선택 | 해제 | 0 | 0 | 0 |  | 650 |  | 선택 | 해제 | 선택 | 미정 | 미정 | 선택 | 미정 |  | 미정 | BT180180 | H
B47731 | 2018-09-07 | 2 | A | 잔강최소화전 | 4 | A | KFMN443VS | 합금강 | KFMN443계 | BM#2 | 1613 | 43 | 1634 | 1527 | 33 | 7100 |  | 1 | 0.25 | 15 |  | 0 | 1559 | 1629 | 1.45 | 0 | 0 | 1 | 64 | 81 | Y |  | 2018-09-07 22:54 | 70 | 1085 | 20 | 29 | 34 | 36 | 37 | 37 | 37 | 36 | 35 | 34 | 33 | 31 | 29 | 29 | 33 | 37 | 29 | 37 | -0.2 | Y | 40 | Y | -0.4 | [7 empty] | N | N | N | Y | 120 | 0.47 | 62 | 74698 | 95870 | 140 | 3000 | 14 | 2 |  | 2018-09-07 23:00 | 1559 | 118 |  | 22 |  | *전공정 지연 10%이상감속주입 이상공정등록및 생관통보 * STR#2 EDGE HEATER 600KW적용 중 이상공정등록및 생관통보 *STR#1 SR 과압으로 해지후 재세팅 | [14 empty] | 78.63 | 100 | 0 | 3389 | 0 |  | 400 | 400 | 선택 | 선택 | 0 | 5471 | 0 |  | 400 | 400 | 선택 | 선택 | 미정 | 미정 | 미정 | 미정 | 미정 |  | 미정 | RB103.00 | C
A47829 | 2018-09-07 | 1 | A |  | 8 | A | P-STB3D | 베어링강 | STB (SF) | BM#1 | 1586 | 41 | 1569 | 1538 | 34 | 5700 |  | 3 | 0.27 | 31 |  | -1.78 | 1507 | 1569 | 20.78 | 0 |  | 20 | 25 | 67 | Y |  | 2018-09-07 23:07 | 57 | 1091 | 31 | 28 | 27 | 27 | 27 | 26 | 26 | 26 | 25 | 24 | 24 | 24 | 23 | 23 | 26 | 27 | 23 | 27 | -0.08 |  | 49.98 | Y | -0.2 | [7 empty] | Y | Y | Y | Y | 220 | 0.48 | 63 | 101508 | 99920 | 7080 | 15730 | 13 | 1 |  | 2018-09-07 23:12 | 1507 | 118 |  | 27 | [16 empty] | 94.96 | 100 | 0 | 0 | 0 |  | 650 |  | 선택 | 해제 | 0 | 0 | 0 |  | 650 |  | 선택 | 해제 | 선택 | 미정 | 미정 | 선택 | 미정 |  | 미정 | BT180180 | H
B47732 | 2018-09-07 | 2 | A | 잔강최소화 | 5 | A | KFMN445V | 합금강 | KFMN445V계 | BM#2 | 1572 | 42 | 1636 | 1544 | 32 | 6700 |  | 1 | 0.26 | 14 |  | -3.23 | 1565 | 1629 | 1.74 | 0 | 0 | 33 | 61 | 53 | Y |  | 2018-09-07 23:52 | 73 | 1132 | -217 | 18 | 26 | 27 | 28 | 28 | 28 | 27 | 26 | 25 | 23 |  |  | 23 | 18 | 28 | 23 | 28 | -0.17 | Y | 30 | Y | -0.4 | [7 empty] | N | N | N | Y | 110 | 0.5 | 54 | 100548 | 101720 | 1900 | 14900 | 14 | 2 |  | 2018-09-07 23:55 | 1573 | 133 |  | 42 |  | * STR#2 EDGE HEATER 600KW적용 중 이상공정등록및 생관통보 *잔강최소화 | [14 empty] | 98.34 | 100 | 3000 | 0 | 0 |  | 490 | 400 | 선택 | 선택 | 3000 | 0 | 0 |  | 490 | 400 | 선택 | 선택 | 해제 | 미정 | 미정 | 미정 | 선택 | 4 | 미정 | BT180180 | C
A47830 | 2018-09-07 | 1 | A | TUNDISH교체전 | 9 | B | P-STB3D | 베어링강 | STB (SF) | BM#1 | 1597 | 45 | 1554 | 1532 | 38 | 6500 |  | 3 | 0.28 | 31 |  | -1.16 | 1514 | 1554 | 18.39 | 0 |  | 2 | 32 | 56 | Y |  | 2018-09-08 00:08 | 64 |  | 22 | 26 | 29 | 31 | 32 | 33 | 32 | 32 | 32 | 31 | 31 | 31 | 30 | 30 | 30 | 33 | 30 | 32 | -0.05 | Y | 35 | Y | -0.2 | [7 empty] | Y | Y | Y | M | 210 | 0.48 | 64 | 91463 | 101990 | 7010 | 1800 | 13 | 1 |  | 2018-09-08 00:15 | 1514 | 126 |  | 32 |  |  | F607861C1EB34406AB946DAA3C4D8CF9 | 15AC93D6CC7D4703BAC2CB76DACA8AFE |  | 9A0C8D78993345D88583C6B22B064F45 | [10 empty] | 83.91 | 100 | 0 | 3500 | 0 |  | 650 |  | 선택 | 해제 | 0 | 3500 | 0 |  | 650 |  | 선택 | 해제 | 선택 | 미정 | 미정 | 선택 | 미정 |  | 미정 | BT180180 | H
B47733 | 2018-09-07 | 2 | A |  | 6 | A | KFMN445V | 합금강 | KFMN445V계 | BM#2 | 1578 | 46 | 1644 | 1524 | 37 | 7800 |  | 1 | 0.24 | 14 |  | 0 | 1566 | 1634 | 1.56 | 0 | 0 | 30 | 52 | 49 | Y |  | 2018-09-08 00:58 | 74 | 1142 | 18 | 27 | 33 | 35 | 37 | 37 | 36 | 34 | 34 | 34 | 32 | 30 |  | 30 | 32 | 37 | 30 | 34 | -0.2 | Y | 35.02 | Y | -0.4 | [7 empty] | N | N | N | Y | 150 | 0.51 | 59 | 100548 | 99440 | 440 | 14800 | 14 | 2 |  | 2018-09-08 01:03 | 1573 | 131 |  | 31 |  | * STR#2 EDGE HEATER 600KW적용 중 이상공정등록및 생관통보 | [14 empty] | 100.75 | 100 | 0 | 0 | 0 |  | 490 | 400 | 선택 | 선택 | 0 | 0 | 0 |  | 490 | 400 | 선택 | 선택 | 해제 | 미정 | 미정 | 미정 | 미정 |  | 미정 | BT180180 | C
A47831 | 2018-09-07 | 1 | A | TUNDISH교체 | 1 | A | STB2 | 베어링강 | STB (SF) | BM#1 | 1586 | 52 | 1573 | 1539 | 46 | 7900 |  | 3 | 0.28 | 25 |  | -0.73 | 1552 | 1573 | 17.52 | 0 |  | 12 | 30 | 52 | Y |  | 2018-09-08 01:14 | 96 | 1137 | 30 | 30 | 32 | 37 | 40 | 43 | 44 | 46 | 46 | 46 | 45 |  |  | 45 | 41 | 46 | 45 | 46 | -0.07 |  | 15 | Y | -0.2 |  | 2.09 | 2.03 |  |  |  |  | Y | N | N | M | 230 | 0.46 | 60 | 101508 | 96840 | 7070 | 15180 | 8 | 1 |  | 2018-09-08 01:22 | 1552 | 157 |  | 57 |  | *T/D가열온도:자동-1370`.수동건-1361`.STR#1:1022.STR#2:1078.T/D FLUX 유:15,용:275,탄화왕겨 200kg 투입 | [14 empty] | 97.28 | 100 | 1500 | 0 | 0 |  | 650 |  | 선택 | 해제 | 1500 | 0 | 0 |  | 650 |  | 선택 | 해제 | 선택 | 미정 | 미정 | 선택 | 선택 |  | 미정 | BT180180 | H
B47734 | 2018-09-07 | 2 | A |  | 7 | A | KFMN445V | 합금강 | KFMN445V계 | BM#2 | 1581 | 42 | 1637 | 1545 | 29 | 6100 |  | 1 | 0.24 | 14 |  | -3.23 | 1567 | 1630 | 1.35 | 0 | 0 | 5 | 3 | 54 | Y |  | 2018-09-08 01:57 | 75 | 1137 | 25 | 26 | 27 | 27 | 27 | 27 | 27 | 26 | 25 | 24 | 23 | 22 |  | 22 | 26 | 27 | 22 | 27 | -0.11 |  | 44.98 | Y | -0.2 | [7 empty] | N | N | N | Y | 140 | 0.51 | 58 | 84590 | 99140 | 830 | 14600 | 14 | 2 | 25 | 2018-09-08 01:58 | 1567 | 122 |  | 35 |  | * STR#2 EDGE HEATER 600KW적용 중 이상공정등록및 생관통보 | [14 empty] | 84.72 | 100 | 0 | 0 | 0 |  | 490 | 400 | 선택 | 선택 | 0 | 0 | 0 |  | 490 | 400 | 선택 | 선택 | 해제 | 미정 | 미정 | 미정 | 미정 |  | 미정 | BT180180 | H
A47833 | 2018-09-07 | 1 | A |  | 2 | A | STB2 | 베어링강 | STB (SF) | BM#1 | 1590 | 41 | 1567 | 1541 | 31 | 5100 |  | 3 | 0.27 | 26 |  | -1.56 | 1521 | 1567 | 12.85 | 0 |  | 6 | 18 | 111 | Y |  | 2018-09-08 03:05 | 65 | 1144 | 44 | 40 | 39 | 37 | 36 | 35 | 34 | 33 | 32 | 32 | 32 | 31 | 31 | 31 | 35 | 39 | 31 | 32 | -0.16 |  | 50 | Y | 0 |  |  |  | 1.86 |  |  |  | Y | Y | Y | Y | 220 | 0.48 | 60 | 84590 | 95660 | 7040 | 14840 | 8 | 2 |  | 2018-09-08 03:12 | 1521 | 100 |  | 10 |  | *Sample채취 ID:103.203 | [14 empty] | 82.41 | 100 | 0 | 0 | 500 |  | 650 |  | 선택 | 해제 | 0 | 0 | 500 |  | 650 |  | 선택 | 해제 | 선택 | 미정 | 미정 | 선택 | 미정 |  | 미정 | BT180180 | H
B47735 | 2018-09-07 | 2 | A |  | 8 | A | KFMN445V | 합금강 | KFMN445V계 | BM#2 | 1579 | 41 | 1635 | 1554 | 30 | 6000 |  | 1 | 0.23 | 14 |  | -3.1 | 1558 | 1623 | 1.37 | 0 | 0 | 1 | 65 | 46 | Y |  | 2018-09-08 03:01 | 66 | 1139 | 18 | 26 | 29 | 31 | 32 | 32 | 32 | 31 | 30 | 29 | 27 | 25 |  | 25 | 29 | 32 | 25 | 32 | -0.2 | Y | 35 | Y | -0.4 | [7 empty] | N | N | N | Y | 130 | 0.51 | 56 | 99588 | 96580 | 940 | 14100 | 14 | 2 |  | 2018-09-08 03:02 | 1558 | 122 |  | 32 |  | * STR#2 EDGE HEATER 600KW적용 중 이상공정등록및 생관통보 | [14 empty] | 102.14 | 100 | 0 | 0 | 0 |  | 490 | 400 | 선택 | 선택 | 0 | 0 | 0 |  | 490 | 400 | 선택 | 선택 | 해제 | 미정 | 미정 | 미정 | 미정 |  | 미정 | BT180180 | C
A47834 | 2018-09-07 | 1 | A |  | 3 | A | STB2 | 베어링강 | STB (SF) | BM#1 | 1597 | 41 | 1565 | 1536 | 35 | 5800 |  | 3 | 0.28 | 26 |  | -1.34 | 1525 | 1565 | 18.78 | 0 |  | 2 | 33 | 40 | Y |  | 2018-09-08 03:56 | 69 | 1139 | 30 | 33 | 35 | 37 | 38 | 38 | 37 | 37 | 36 | 35 | 34 | 34 |  | 34 | 35 | 38 | 34 | 37 | -0.11 | Y | 35 | Y | 0 |  |  |  | 1.66 |  |  |  | Y | Y | Y | Y | 210 | 0.48 | 59 | 84590 | 94810 | 7090 | 16070 | 8 | 2 |  | 2018-09-08 04:09 | 1525 | 103 |  | 22 | [16 empty] | 83.05 | 100 | 0 | 0 | 0 |  | 650 |  | 선택 | 해제 | 0 | 0 | 0 |  | 650 |  | 선택 | 해제 | 선택 | 미정 | 미정 | 선택 | 미정 |  | 미정 | BT180180 | H
B47736 | 2018-09-07 | 2 | A |  | 9 | A | KFMN445V | 합금강 | KFMN445V계 | BM#2 | 1582 | 41 | 1634 | 1544 | 30 | 6200 |  | 1 | 0.23 | 14 |  | -2.88 | 1560 | 1622 | 1.33 | 0 | 0 | 33 | 62 | 48 | Y |  | 2018-09-08 03:59 | 68 | 1107 | 21 | 24 | 26 | 26 | 25 | 24 | 23 | 22 | 21 | 20 | 17 | 16 |  | 16 | 22 | 26 | 16 | 0 | -0.22 |  | 45 | Y | -0.2 | [7 empty] | N | N | N | Y | 120 | 0.5 | 58 | 99588 | 97800 | 950 | 14500 | 14 | 2 |  | 2018-09-08 04:03 | 1560 | 120 |  | 34 |  | * STR#2 EDGE HEATER 600KW적용 중 이상공정등록및 생관통보 *전공정 요청 감속주입 | [14 empty] | 100.95 | 100 | 0 | 0 | 0 |  | 490 | 400 | 선택 | 선택 | 0 | 0 | 0 |  | 490 | 400 | 선택 | 선택 | 해제 | 미정 | 미정 | 미정 | 미정 |  | 미정 | BT180180 | C
A47835 | 2018-09-07 | 1 | B |  | 4 | A | STB2 | 베어링강 | STB (SF) | BM#1 | 1584 | 41 | 1554 | 1536 | 37 | 6300 |  | 3 | 0.27 | 25 |  | -1.23 | 1518 | 1554 | 14.64 | 0 |  | 20 | 26 | 163 | Y |  | 2018-09-08 05:00 | 62 | 1130 | 32 | 30 | 29 | 29 | 29 | 28 | 28 | 28 | 27 | 26 | 26 | 25 | 25 | 24 | 28 | 29 | 24 | 29 | -0.09 |  | 54.98 | Y | -0.2 |  |  |  | 1.49 |  |  |  | Y | Y | Y | Y | 200 | 0.48 | 69 | 101508 | 103480 | 7120 | 14100 | 8 | 2 |  | 2018-09-08 05:05 | 1518 | 105 |  | 20 | [16 empty] | 91.86 | 100 | 0 | 0 | 0 |  | 650 |  | 선택 | 해제 | 0 | 0 | 0 |  | 650 |  | 선택 | 해제 | 선택 | 미정 | 미정 | 선택 | 미정 |  | 미정 | BT180180 | H
B47737 | 2018-09-07 | 2 | B | 잔강최소화전 | 10 | A | KFMN445V | 합금강 | KFMN445V계 | BM#2 | 1582 | 42 | 1637 | 1515 | 36 | 7400 |  | 1 | 0.25 | 13 |  | 0 | 1566 | 1625 | 1.45 | 0 | 0 | 30 | 53 | 34 | Y |  | 2018-09-08 05:17 | 74 | 1136 | 10 | 24 | 30 | 34 | 36 | 36 | 35 | 35 | 33 | 32 | 30 | 29 |  | 29 | 30 | 36 | 29 | 0 | -0.2 | Y | 35 | Y | -0.2 | [7 empty] | N | N | N | Y | 110 | 0.49 | 58 | 88821 | 95540 | 5780 | 3000 | 14 | 2 |  | 2018-09-08 05:15 | 1566 | 118 |  | 17 |  | * STR#2 EDGE HEATER 600KW적용 중 이상공정등록및 생관통보 *전공정 요청 감속주입 | [14 empty] | 90.63 | 100 | 0 | 3100 | 0 |  | 490 | 400 | 선택 | 선택 | 0 | 3100 | 0 |  | 490 | 400 | 선택 | 선택 | 해제 | 미정 | 미정 | 미정 | 미정 |  | 미정 | BT180180 | H
A47836 | 2018-09-07 | 1 | B |  | 5 | A | STB2 | 베어링강 | STB (SF) | BM#1 | 1574 | 41 | 1581 | 1556 | 33 | 5700 |  | 3 | 0.28 | 28 |  | -1.93 | 1519 | 1581 | 18.48 | 0 |  | 12 | 31 | 68 | Y |  | 2018-09-08 06:03 | 63 | 1128 | 22 | 29 | 33 | 35 | 36 | 36 | 36 | 35 | 35 | 35 | 34 | 34 | 34 | 34 | 33 | 36 | 34 | 36 | -0.05 | Y | 39.98 | Y | 0 |  |  |  | 1.55 |  |  |  | Y | Y | Y | Y | 190 | 0.48 | 64 | 101508 | 101300 | 4060 | 14900 | 8 | 2 |  | 2018-09-08 06:11 | 1519 | 113 |  | 27 | [16 empty] | 93.73 | 100 | 0 | 0 | 0 |  | 650 |  | 선택 | 해제 | 0 | 0 | 0 |  | 650 |  | 선택 | 해제 | 선택 | 미정 | 미정 | 선택 | 미정 |  | 미정 | BT180180 | H
B47738 | 2018-09-07 | 2 | B | 잔강최소화 | 11 | A | SCM440 | 합금강 | D | BM#2 | 1616 | 42 | 1667 | 1555 | 36 | 7900 |  | 1 | 0.25 | 14 |  | -2.93 | 1577 | 1651 | 1.92 | 0 | 0 | 5 | 4 | 59 | Y |  | 2018-09-08 06:34 | 81 | 1136 | -165 | 43 | 51 | 51 | 52 | 52 | 51 | 51 | 50 | 49 | 48 | 46 |  | 46 | 43 | 52 | 46 | 51 | -0.17 | Y | 35 | Y | -0.4 |  |  |  | 1.48 |  |  |  | N | N | N | N | 100 | 0.46 | 55 | 86553 | 97170 | 2490 | 12900 | 14 | 2 | 10 | 2018-09-08 06:39 | 1577 | 127 |  | 15 |  | * 후 HEAT L/D 강제개공, ID: 306,406 | [14 empty] | 88.91 | 100 | 2800 | 0 | 0 |  | 650 | 400 | 선택 | 해제 | 2800 | 0 | 0 |  | 650 | 400 | 선택 | 해제 | 해제 | 미정 | 미정 | 미정 | 미정 |  | 미정 | RB105.00 | C
A47837 | 2018-09-07 | 1 | B |  | 6 | A | STB2 | 베어링강 | STB (SF) | BM#1 | 1605 | 49 | 1560 | 1556 | 33 | 5600 |  | 3 | 0.28 | 28 |  | -1.39 | 1513 | 1557 | 18.12 | 0 |  | 6 | 19 | 60 | Y |  | 2018-09-08 07:11 | 57 | 1133 | 34 | 32 | 31 | 31 | 31 | 31 | 30 | 30 | 30 | 29 | 28 | 28 | 28 | 28 | 30 | 31 | 28 | 31 | -0.05 | Y | 50 | Y | 0 |  |  |  | 1.59 |  |  |  | Y | Y | Y | Y | 180 | 0.48 | 65 | 101508 | 98390 | 7000 | 15300 | 8 | 2 |  | 2018-09-08 07:19 | 1513 | 119 |  | 24 | [16 empty] | 96.35 | 100 | 0 | 0 | 0 |  | 650 |  | 선택 | 해제 | 0 | 0 | 0 |  | 650 |  | 선택 | 해제 | 선택 | 미정 | 미정 | 선택 | 미정 |  | 미정 | BT180180 | H
C46287 | 2018-09-07 | 3 | B |  | 12 | A | SCM440 | 합금강 | D | BM#2 | 1640 | 74 | 1625 | 1614 | 15 | 4000 |  | 1 | 0.26 | 18 |  | -1.67 | 1553 | 1611 | 0.07 | 7.22 | 0 | 16 | 60 | 60 | N | 2 | 2018-09-08 07:34 | 57 | 1078 | 40 | 40 | 38 | 37 | 36 | 35 | 34 | 33 | 32 | 31 | 30 | 28 | 26 | 24 | 34 | 38 | 24 | 0 | -0.25 |  | 54.98 | Y | -0.4 |  |  |  | 1.29 |  |  |  | Y | Y | Y | Y | 150 | 0.47 | 66 | 101998 | 105350 | 80 | 15200 | 14 | 2 | 20 | 2018-09-08 07:44 | 1553 | 185 |  | 16 | [16 empty] | 96.82 | 100 | 0 | 0 | 0 |  | 650 | 400 | 선택 | 해제 | 0 | 0 | 0 |  | 650 | 400 | 선택 | 해제 | 해제 | 미정 | 미정 | 미정 | 미정 |  | 미정 | RB240.00 | C
A47838 | 2018-09-08 | 1 | B |  | 7 | A | STB2 | 베어링강 | STB (SF) | BM#1 | 1652 | 48 | 1563 | 1561 | 30 | 6000 |  | 3 | 0.27 | 28 |  | -1.33 | 1519 | 1563 | 19.05 | 0 |  | 2 | 34 | 63 | Y |  | 2018-09-08 08:08 | 63 | 1073 | 26 | 29 | 31 | 32 | 33 | 33 | 33 | 32 | 32 | 32 | 31 | 31 | 30 | 29 | 31 | 33 | 29 | 33 | -0.08 | Y | 49.98 | Y | -0.2 |  |  |  | 1.39 |  |  |  | Y | Y | Y | Y | 230 | 0.43 | 70 | 101508 | 99800 | 7040 | 13700 | 8 | 2 |  | 2018-09-08 08:16 | 1519 | 121 |  | 33 |  | *전공정 요청 감속주입 *정속유지강종 감속 이상공정 등록 *강제개공 및 나탕주입 ID:106.206 | [14 empty] | 95.04 | 100 | 0 | 0 | 0 |  | 650 |  | 선택 | 해제 | 0 | 0 | 0 |  | 650 |  | 선택 | 해제 | 선택 | 미정 | 미정 | 선택 | 미정 |  | 미정 | BT180180 | H
C46289 | 2018-09-08 | 3 | B |  | 13 | A | SCM440 | 합금강 | D | BM#2 | 1560 | 42 | 1740 | 1544 | 35 | 7000 |  | 2 | 0 | 16 |  | -2.73 | 1561 | 1616 | 0.56 | 0 | 10 | 35 | 68 | 49 | Y |  | 2018-09-08 08:40 | 65 | 1086 | 21 | 29 | 33 | 35 | 37 | 37 | 37 | 36 | 35 | 35 | 33 | 32 | 32 | 32 | 33 | 37 | 32 | 37 | -0.12 | Y | 40 | Y | 0 |  |  |  | 1.13 |  |  |  | Y | Y | Y | Y | 140 | 0.47 | 64 | 100315 | 99820 | 2420 | 14800 | 14 | 2 | 30 | 2018-09-08 08:47 | 1561 | 116 |  | 19 | [16 empty] | 98.2 | 100 | 0 | 0 | 0 |  | 650 | 400 | 선택 | 해제 | 0 | 0 | 0 |  | 650 | 400 | 선택 | 해제 | 해제 | 미정 | 미정 | 미정 | 미정 |  | 미정 | RB240.00 | C
C46288 | 2018-09-07 | 3 | B |  | 8 | A | STB2 | 베어링강 | STB (SF) | BM#1 | 1613 | 35 | 1582 | 1570 | 11 | 1600 |  | 3 | 0.28 | 28 |  | -1.3 | 1525 | 1570 | 19.87 | 0 |  | 22 | 77 | 45 | N | 2 | 2018-09-08 09:10 | 69 | 1088 | 26 | 35 | 39 | 43 | 46 | 46 | 47 | 47 | 46 | 46 | 45 | 45 | 44 | 44 | 43 | 47 | 44 | 46 | -0.05 | Y | 30 | Y | -0.2 |  |  |  | 1.3 |  |  |  | Y | Y | Y | Y | 220 | 0.47 | 63 | 101018 | 97580 | 7020 | 15300 | 8 | 2 |  | 2018-09-08 09:30 | 1529 | 248 |  | 46 |  | *강제개공 및 나탕주입 ID:101.201 | [14 empty] | 96.62 | 100 | 0 | 0 | 0 |  | 650 |  | 선택 | 해제 | 0 | 0 | 0 |  | 650 |  | 선택 | 해제 | 선택 | 미정 | 미정 | 선택 | 미정 |  | 미정 | BT180180 | H
B47739 | 2018-09-08 | 2 | B |  | 14 | A | SCM440 | 합금강 | D | BM#2 | 1575 | 55 | 1625 | 1534 | 41 | 8300 |  | 1 | 0.23 | 20 |  | -2.24 | 1553 | 1614 | 0 | 7.79 | 0 | 33 | 63 | 114 | Y |  | 2018-09-08 09:28 | 57 | 1088 | 28 | 25 | 23 | 22 | 20 | 19 | 17 | 16 | 15 | 13 | 12 | 10 |  | 10 | 18 | 23 | 10 | 0 | -0.29 |  | 45.02 | Y | -0.4 |  |  |  | 1.12 |  |  |  | Y | Y | Y | Y | 130 | 0.48 | 59 | 89316 | 95400 | 1050 | 14900 | 14 | 2 | 35 | 2018-09-08 09:29 | 1553 | 145 |  | 39 | 35 | [15 empty] | 92.65 | 100 | 0 | 0 | 0 |  | 650 | 400 | 선택 | 해제 | 0 | 0 | 0 |  | 650 | 400 | 선택 | 해제 | 해제 | 미정 | 미정 | 미정 | 미정 |  | 미정 | RB240.00 | C
A47840 | 2018-09-08 | 1 | B |  | 9 | A | STB2 | 베어링강 | STB (SF) | BM#1 | 1594 | 41 | 1552 | 1533 | 38 | 6500 |  | 3 | 0.27 | 27 |  | -1.24 | 1514 | 1552 | 21.48 | 0 |  | 12 | 32 | 88 | Y |  | 2018-09-08 10:50 | 58 | 1083 | 42 | 41 | 41 | 40 | 39 | 38 | 37 | 35 | 34 | 34 | 33 | 32 | 31 | 31 | 37 | 41 | 31 | 0 | -0.2 |  | 50 | Y | -0.2 |  |  |  | 1.37 |  |  |  | Y | Y | Y | Y | 210 | 0.48 | 62 | 101508 | 97580 | 7060 | 15000 | 8 | 2 |  | 2018-09-08 10:57 | 1514 | 92 |  | 10 | [16 empty] | 97.09 | 100 | 0 | 0 | 0 |  | 650 |  | 선택 | 해제 | 0 | 0 | 0 |  | 650 |  | 선택 | 해제 | 선택 | 미정 | 미정 | 선택 | 미정 |  | 미정 | BT180180 | H
B47740 | 2018-09-08 | 2 | B | TUNDISH교체전 | 15 | A | SCM440 | 합금강 | D | BM#2 | 1576 | 43 | 1614 | 1555 | 32 | 6800 |  | 1 | 0.34 | 18 |  | -2.28 | 1555 | 1621 | 0 | 7.89 | 0 | 30 | 54 | 122 | Y |  | 2018-09-08 10:29 | 59 | 1088 | 6 | 13 | 16 | 18 | 20 | 21 | 21 | 21 | 19 | 17 | 16 | 14 |  | 14 | 17 | 21 | 14 | 21 | -0.23 | Y | 30 | Y | -0.4 |  |  |  | 0.97 |  |  |  | N | N | N | N | 120 | 0.49 | 57 | 96823 | 92350 | 1700 | 2000 | 14 | 2 | 50 | 2018-09-08 10:29 | 1555 | 133 |  | 40 |  |  | 3B0B7E498C024C4B9A57470BFFC2B87B | EE7FEB866031439F9D0D4BA801A8DEBE | 0CE26BBB734A4C83949DC3EEF80D291B | [11 empty] | 102.95 | 100 | 0 | 3698 | 0 |  | 650 | 400 | 선택 | 해제 | 0 | 3528 | 0 |  | 650 | 400 | 선택 | 해제 | 해제 | 미정 | 미정 | 미정 | 미정 |  | 미정 | RB130.00 | C
A47841 | 2018-09-08 | 1 | B |  | 10 | A | STB2 | 베어링강 | STB (SF) | BM#1 | 1607 | 41 | 1554 | 1540 | 29 | 4900 |  | 3 | 0.26 | 28 |  | -1.46 | 1508 | 1554 | 19.74 | 0 |  | 6 | 20 | 90 | Y |  | 2018-09-08 11:45 | 52 | 1085 | 30 | 29 | 28 | 27 | 26 | 25 | 24 | 23 | 22 | 22 | 21 | 21 | 20 | 20 | 24 | 28 | 20 | 0 | -0.15 |  | 55 | Y | 0 |  |  |  | 1.3 |  |  |  | Y | Y | Y | Y | 200 | 0.48 | 65 | 101508 | 100750 | 7110 | 15800 | 8 | 2 |  | 2018-09-08 11:51 | 1508 | 94 |  | 19 | [16 empty] | 94.21 | 100 | 0 | 0 | 0 |  | 650 |  | 선택 | 해제 | 0 | 0 | 0 |  | 650 |  | 선택 | 해제 | 선택 | 미정 | 미정 | 선택 | 미정 |  | 미정 | BT180180 | H
B47741 | 2018-09-08 | 2 | B | TUNDISH교체 | 1 | A | SCM440HK | 소입성보증강 | D | BM#2 | 1618 | 54 | 1654 | 1555 | 41 | 8900 |  | 1 | 0.55 | 21 |  | -2.39 | 1581 | 1650 | 3.56 | 0 | 0 | 5 | 5 | 110 | Y |  | 2018-09-08 11:45 | 87 | 1089 | 26 | 26 | 26 | 25 | 24 | 21 | 27 | 30 | 32 | 33 | 34 | 34 | 34 | 35 | 31 | 35 | 35 | 34 | 0 |  |  | Y | 0.2 | 1.2 | 2.72 | 2.72 | 1.89 |  |  |  | N | N | N | N | 150 | 0.48 | 59 | 98552 | 100270 | 1830 | 15500 | 3 | 1 | 10 | 2018-09-08 11:50 | 1581 | 157 |  | 51 |  | * T/D 용강량 실측:1200mm / 19.1 TON * T/D FLUX 용탕부: 120 KG / 유탕부: 15KG 투입 * 슬리브 롱노즐( Y자형 ) 사용 *STR#2 코너 히터기 600KW 적용 * 첫 HEAT 수소 기준값 초과 이상공정 등록 생관통보 | [14 empty] | 96.52 | 78.57 | 700 | 0 | 0 |  | 650 | 400 | 선택 | 해제 | 718 | 0 | 0 |  | 650 | 400 | 선택 | 해제 | 해제 | 미정 | 미정 | 미정 | 미정 |  | 미정 | SB120120 | C
A47842 | 2018-09-08 | 1 | C |  | 11 | A | STB2 | 베어링강 | STB (SF) | BM#1 | 1578 | 42 | 1560 | 1531 | 36 | 6200 |  | 3 | 0.27 | 28 |  | -1.37 | 1517 | 1560 | 19.84 | 0 |  | 2 | 35 | 71 | Y |  | 2018-09-08 12:55 | 61 | 1082 | 20 | 26 | 30 | 32 | 33 | 32 | 31 | 31 | 30 | 30 | 29 | 29 | 28 | 28 | 29 | 33 | 28 | 30 | -0.13 | Y | 39.98 | Y | -0.2 |  |  |  | 1.31 |  |  |  | Y | Y | Y | Y | 190 | 0.48 | 65 | 101508 | 101100 | 6940 | 16300 | 8 | 2 |  | 2018-09-08 13:04 | 1517 | 98 |  | 15 | [16 empty] | 93.9 | 100 | 0 | 0 | 0 |  | 650 |  | 선택 | 해제 | 0 | 0 | 0 |  | 650 |  | 선택 | 해제 | 선택 | 미정 | 미정 | 선택 | 미정 |  | 미정 | BT180180 | H
B47742 | 2018-09-08 | 2 | C |  | 2 | A | SCM440HK | 소입성보증강 | D | BM#2 | 1600 | 48 | 1606 | 1557 | 40 | 8500 |  | 1 | 0.57 | 16 |  | -2.6 | 1569 | 1638 | 2.31 | 0 | 0 | 21 | 44 | 445 | Y |  | 2018-09-08 12:51 | 75 | 1070 | 31 | 25 | 24 | 24 | 24 | 24 | 24 | 23 | 22 | 21 | 20 | 18 | 17 | 17 | 23 | 24 | 17 | 24 | -0.14 |  | 50 | Y | -0.2 | [7 empty] | N | N | N | N | 140 | 0.51 | 60 | 96720 | 102260 | 100 | 15700 | 3 | 1 | 20 | 2018-09-08 12:55 | 1578 | 144 |  | 47 |  | *STR#2 코너 히터기 600KW 적용 | [14 empty] | 96.33 | 78.57 | 0 | 0 | 0 |  | 650 | 400 | 선택 | 해제 | 0 | 0 | 0 |  | 650 | 400 | 선택 | 해제 | 해제 | 미정 | 미정 | 미정 | 미정 |  | 미정 | SB120120 | C
A47843 | 2018-09-08 | 1 | C |  | 12 | A | STB2 | 베어링강 | STB (SF) | BM#1 | 1596 | 43 | 1555 | 1543 | 37 | 6100 |  | 3 | 0.27 | 28 |  | -1.3 | 1514 | 1555 | 19.99 | 0 |  | 20 | 28 | 107 | Y |  | 2018-09-08 13:50 | 58 | 1080 | 28 | 27 | 25 | 25 | 25 | 25 | 24 | 24 | 23 | 22 | 22 | 22 | 22 | 22 | 24 | 25 | 22 | 25 | -0.05 | Y | 55.07 | Y | 0 |  |  |  | 1.25 |  |  |  | Y | Y | Y | Y | 180 | 0.48 | 69 | 152262 | 102900 | 6800 | 15800 | 8 | 2 |  | 2018-09-08 13:59 | 1514 | 109 |  | 25 |  | *유사강종 연연주 혼탕부 ID:107~109.207~209 | [14 empty] | 138.55 | 100 | 0 | 0 | 0 |  | 650 |  | 선택 | 해제 | 0 | 0 | 0 |  | 650 |  | 선택 | 해제 | 선택 | 미정 | 미정 | 선택 | 미정 |  | 미정 | BT180180 | H
B47743 | 2018-09-08 | 2 | C |  | 3 | A | SCM440HK | 소입성보증강 | D | BM#2 | 1635 | 42 | 1634 | 1575 | 34 | 6900 |  | 1 | 0.32 | 17 |  | -2.7 | 1571 | 1639 | 2.56 | 0 | 0 | 33 | 64 | 54 | Y |  | 2018-09-08 13:44 | 77 | 1075 | 15 | 19 | 25 | 28 | 29 | 29 | 29 | 28 | 26 | 25 | 23 | 22 |  | 22 | 25 | 29 | 22 | 29 | -0.2 | Y | 35 | Y | -0.2 | [7 empty] | N | N | N | N | 130 | 0.51 | 60 | 94080 | 100940 | 120 | 14400 | 3 | 1 | 30 | 2018-09-08 14:33 | 1571 | 145 |  | 57 |  | *STR#2 코너 히터기 600KW 적용 | [14 empty] | 95.08 | 78.57 | 0 | 0 | 0 |  | 650 | 400 | 선택 | 해제 | 0 | 0 | 0 |  | 650 | 400 | 선택 | 해제 | 해제 | 미정 | 미정 | 미정 | 미정 |  | 미정 | SB120120 | C
A47844 | 2018-09-08 | 1 | C |  | 13 | A | STB2N | 베어링강 | STB (SF) | BM#1 | 1596 | 41 | 1562 | 1532 | 35 | 5600 |  | 3 | 0.31 | 28 |  | -1.18 | 1524 | 1562 | 16.76 | 0 |  | 12 | 33 | 68 | Y |  | 2018-09-08 14:50 | 69 | 1086 | 23 | 27 | 31 | 33 | 35 | 35 | 35 | 35 | 35 | 35 | 34 | 35 | 34 | 34 | 33 | 35 | 34 | 35 | -0.02 | Y | 40.02 | Y | -0.2 | [7 empty] | Y | Y | Y | Y | 230 | 0.48 | 65 | 44346 | 101050 | 6470 | 16200 | 8 | 2 |  | 2018-09-08 15:03 | 1524 | 116 |  | 35 |  | *유사강종 연연주 혼탕부 ID:101.201 | [14 empty] | 41.04 | 100 | 0 | 0 | 0 |  | 650 |  | 선택 | 해제 | 0 | 0 | 0 |  | 650 |  | 선택 | 해제 | 선택 | 미정 | 미정 | 선택 | 미정 |  | 미정 | BT180180 | H
B47744 | 2018-09-08 | 2 | C |  | 4 | B | SCM440HK | 소입성보증강 | D | BM#2 | 1600 | 45 | 1634 | 1546 | 37 | 7600 |  | 1 | 0.29 | 16 |  | -2.42 | 1571 | 1636 | 1.58 | 0 | 0 | 30 | 55 | 54 | Y |  | 2018-09-08 14:55 | 77 | 1075 | 16 | 22 | 27 | 29 | 31 | 30 | 30 | 30 | 28 | 27 | 26 | 24 |  | 24 | 27 | 31 | 24 | 30 | -0.2 | Y | 34.98 | Y | -0.4 | [7 empty] | N | N | N | N | 120 | 0.51 | 57 | 102384 | 96210 | 630 | 14100 | 3 | 1 | 10 | 2018-09-08 15:06 | 1571 | 147 |  | 48 |  | *STR#2 코너 히터기 600KW 적용 | [14 empty] | 105.88 | 75 | 0 | 0 | 0 |  | 650 | 400 | 선택 | 해제 | 0 | 0 | 0 |  | 650 | 400 | 선택 | 해제 | 해제 | 미정 | 미정 | 미정 | 미정 |  | 미정 | RB160.00 | C
A47845 | 2018-09-08 | 1 | C | TUNDISH교체전 | 14 | A | STB2N | 베어링강 | STB (SF) | BM#1 | 1583 | 39 | 1557 | 1536 | 35 | 5500 |  | 3 | 0.28 | 28 |  | -1.32 | 1515 | 1557 | 16.73 | 0 |  | 6 | 21 | 68 | Y |  | 2018-09-08 15:58 | 60 | 1081 | 34 | 32 | 30 | 29 | 29 | 28 | 27 | 26 | 26 | 25 | 24 | 24 | 23 | 23 | 27 | 30 | 23 | 0 | -0.14 |  | 49.98 | Y | -0.2 | [7 empty] | Y | N | N | M | 220 | 0.48 | 66 | 100767 | 101600 | 7000 | 2000 | 8 | 2 |  | 2018-09-08 16:05 | 1515 | 119 |  | 33 |  |  | 321F43FB771A44DCAFA33149278BB03B | 295F8F241FB54494967E33FFC45FA329 | 0FF4D38E099345BD99C4041CB9A17509 | [11 empty] | 92.79 | 100 | 0 | 3500 | 0 |  | 650 |  | 선택 | 해제 | 0 | 3500 | 0 |  | 650 |  | 선택 | 해제 | 선택 | 미정 | 미정 | 선택 | 미정 |  | 미정 | BT180180 | H
B47745 | 2018-09-08 | 2 | C |  | 5 | A | SCM440 | 합금강 | D | BM#2 | 1586 | 50 | 1626 | 1514 | 38 | 7700 |  | 1 | 0.25 | 16 |  | -2.35 | 1560 | 1624 | 0 | 3.04 | 0 | 1 | 67 | 93 | Y |  | 2018-09-08 16:13 | 64 | 1072 | 17 | 23 | 25 | 27 | 28 | 28 | 27 | 27 | 26 | 24 | 23 | 22 |  | 22 | 25 | 28 | 22 | 27 | -0.17 | Y | 34.98 | Y | -0.2 |  |  |  | 0.92 |  |  |  | Y | Y | Y | Y | 110 | 0.48 | 57 | 96510 | 90180 | 1880 | 16300 | 3 | 1 | 10 | 2018-09-08 16:26 | 1560 | 135 |  | 31 | 14 | *STR#2 코너 히터기 600KW 적용 | [14 empty] | 104.22 | 75 | 0 | 0 | 0 |  | 650 | 400 | 선택 | 해제 | 0 | 0 | 0 |  | 650 | 400 | 선택 | 해제 | 해제 | 미정 | 미정 | 미정 | 미정 |  | 미정 | RB240.00 | C
B47746 | 2018-09-08 | 2 | C |  | 6 | A | SCM440 | 합금강 | D | BM#2 | 1577 | 61 | 1605 | 1534 | 40 | 8900 |  | 1 | 0.24 | 16 |  | -2.03 | 1560 | 1623 | 0 | 3.1 | 0 | 21 | 45 | 43 | Y |  | 2018-09-08 17:33 | 64 | 1085 | 18 | 24 | 31 | 34 | 35 | 34 | 33 | 32 | 31 | 31 | 29 | 28 | 25 | 24 | 29 | 35 | 24 | 31 | -0.24 | Y | 45.82 | Y | -0.2 |  |  |  | 1.31 |  |  |  | Y | Y | Y | Y | 100 | 0.47 | 67 | 143375 | 102820 | 110 | 13400 | 3 | 1 | 20 | 2018-09-08 17:41 | 1560 | 123 |  | 10 |  | *STR#2 코너 히터기 600KW 적용 *연연주 혼탕부 성분확인 ID:307~309,407~409 | [14 empty] | 140.98 | 77.78 | 0 | 0 | 0 |  | 650 | 400 | 선택 | 해제 | 0 | 0 | 0 |  | 650 | 400 | 선택 | 해제 | 해제 | 미정 | 미정 | 미정 | 미정 |  | 미정 | RB130.00 | C
A47846 | 2018-09-08 | 1 | C | TUNDISH교체 | 1 | A | DCK45M2 | 탄소강 | B | BM#1 | 1592 | 51 | 1617 | 1543 | 43 | 7200 |  | 3 | 0.31 | 25 |  | -1.37 | 1577 | 1617 | 11.91 | 0 |  | 2 | 36 | 55 | Y |  | 2018-09-08 17:12 | 86 | 1090 | -57 | 28 | 22 | 26 | 32 | 36 | 38 | 39 | 41 | 41 | 41 | 42 | 42 | 42 | 33 | 42 | 42 | 41 | 0 |  | 5 | Y | 0 |  | 2.19 | 2.19 |  |  |  |  | N | N | N | N | 150 | 0.48 | 60 | 84590 | 104600 | 7020 | 15600 | 9 | 1 |  | 2018-09-08 17:28 | 1577 | 146 |  | 49 |  | *T/D 플럭스 유15 용120KG | [14 empty] | 75.8 | 100 | 700 | 0 | 0 |  | 650 |  | 선택 | 해제 | 700 | 0 | 0 |  | 650 |  | 선택 | 해제 | 해제 | 미정 | 미정 | 선택 | 미정 |  | 미정 | BT180180 | H
A47847 | 2018-09-08 | 1 | C |  | 2 | A | DCK45M2 | 탄소강 | B | BM#1 | 1537 | 45 | 1607 | 1530 | 38 | 6400 |  | 3 | 0.28 | 25 |  | -1.66 | 1559 | 1607 | 16.42 | 0 |  | 20 | 29 | 61 | Y |  | 2018-09-08 18:28 | 68 | 1081 | 34 | 31 | 29 | 28 | 29 | 28 | 28 | 27 | 26 | 27 | 27 |  |  | 27 | 29 | 29 | 26 | 28 | -0.1 | Y | 30 | Y | 0 | [7 empty] | N | N | N | N | 140 | 0.5 | 60 | 101508 | 92350 | 6880 | 15800 | 9 | 1 |  | 2018-09-08 18:34 | 1559 | 121 |  | 33 | 13 | [15 empty] | 102.17 | 100 | 0 | 0 | 0 |  | 650 |  | 선택 | 해제 | 0 | 0 | 0 |  | 650 |  | 선택 | 해제 | 해제 | 미정 | 미정 | 선택 | 미정 |  | 미정 | BT180180 | H
B47747 | 2018-09-08 | 2 | C |  | 7 | A | SCM440HM2 | 소입성보증강 | D | BM#2 | 1537 | 53 | 1615 | 1514 | 42 | 9200 |  | 1 | 0.21 | 20 |  | -1.85 | 1556 | 1611 | 1.61 | 0 | 0 | 33 | 65 | 56 | Y |  | 2018-09-08 18:42 | 63 | 1084 | 21 | 30 | 33 | 34 | 35 | 34 | 34 | 32 | 31 | 30 | 29 | 28 | 27 | 24 | 30 | 35 | 24 | 34 | -0.22 | Y | 50.02 | Y | -0.2 |  |  |  | 1.5 |  |  |  | Y | Y | Y | Y | 150 | 0.47 | 71 | 50510 | 111330 | 20 | 16100 | 3 | 1 | 30 | 2018-09-08 18:53 | 1556 | 120 |  | 12 |  | *STR#2 코너 히터기 600KW 적용 *연연주 혼탕부 성분확인 ID:301.401 | [14 empty] | 45.63 | 83.33 | 0 | 0 | 0 |  | 650 | 400 | 선택 | 해제 | 0 | 0 | 0 |  | 650 | 400 | 선택 | 해제 | 해제 | 미정 | 미정 | 미정 | 선택 | 6 | 미정 | RB165.10 | C
A47848 | 2018-09-08 | 1 | C |  | 3 | A | DCK45M2 | 탄소강 | B | BM#1 | 1554 | 44 | 1593 | 1530 | 37 | 6300 |  | 3 | 0.27 | 25 |  | -1.39 | 1553 | 1593 | 16.09 | 0 |  | 12 | 34 | 70 | Y |  | 2018-09-08 19:40 | 62 | 1091 | 26 | 26 | 28 | 29 | 29 | 28 | 28 | 27 | 27 | 26 | 26 | 25 | 25 | 25 | 27 | 29 | 25 | 28 | -0.09 | Y | 44.98 | Y | 0 | [7 empty] | N | N | N | N | 130 | 0.5 | 60 | 101508 | 97950 | 7000 | 16000 | 9 | 1 |  | 2018-09-08 19:41 | 1553 | 109 |  | 22 | [16 empty] | 96.72 | 100 | 0 | 0 | 0 |  | 650 |  | 선택 | 해제 | 0 | 0 | 0 |  | 650 |  | 선택 | 해제 | 해제 | 미정 | 미정 | 선택 | 미정 |  | 미정 | BT180180 | H
B47748 | 2018-09-08 | 2 | C |  | 8 | A | SCM440HM2 | 소입성보증강 | D | BM#2 | 1581 | 42 | 1595 | 1547 | 34 | 7400 |  | 1 | 0.21 | 21 |  | -2.08 | 1565 | 1626 | 1.6 | 0 | 0 | 30 | 56 | 74 | Y |  | 2018-09-08 19:38 | 72 | 1090 | 20 | 25 | 31 | 33 | 34 | 35 | 34 | 32 | 31 | 30 | 29 | 27 | 25 | 23 | 30 | 35 | 23 | 0 | -0.3 | Y | 40.02 | Y | -0.4 |  |  |  | 1.39 |  |  |  | N | N | N | N | 140 | 0.47 | 65 | 103056 | 101510 | 70 | 14800 | 3 | 1 | 40 | 2018-09-08 19:53 | 1565 | 121 |  | 30 |  | *STR#2 코너 히터기 600KW 적용 *준빅사이즈 후속 | [14 empty] | 103.83 | 100 | 0 | 0 | 0 |  | 650 | 400 | 선택 | 해제 | 0 | 0 | 0 |  | 650 | 400 | 선택 | 해제 | 해제 | 미정 | 미정 | 미정 | 미정 |  | 미정 | RB165.10 | H
A47849 | 2018-09-08 | 1 | A | 잔강최소화전 | 4 | A | DCK45M2 | 탄소강 | B | BM#1 | 1572 | 39 | 1598 | 1538 | 32 | 5000 |  | 3 | 0.28 | 26 |  | -1.34 | 1559 | 1598 | 15.23 | 0 |  | 6 | 22 | 85 | Y |  | 2018-09-08 20:36 | 68 | 1097 | 23 | 28 | 31 | 33 | 34 | 34 | 33 | 32 | 31 | 31 | 31 | 32 |  | 32 | 31 | 34 | 31 | 31 | 0.02 | Y | 30 | Y | 0.2 | [7 empty] | N | N | N | N | 120 | 0.5 | 58 | 91932 | 95430 | 7140 | 3000 | 9 | 1 |  | 2018-09-08 20:43 | 1559 | 107 |  | 29 | [16 empty] | 89.73 | 100 | 0 | 3100 | 0 |  | 650 |  | 선택 | 해제 | 0 | 3100 | 0 |  | 650 |  | 선택 | 해제 | 해제 | 미정 | 미정 | 선택 | 미정 |  | 미정 | BT180180 | H
B47749 | 2018-09-08 | 2 | A |  | 9 | A | SCM440HM2 | 소입성보증강 | D | BM#2 | 1625 | 46 | 1627 | 1585 | 34 | 6100 |  | 1 | 0.23 | 19 |  | -2.16 | 1560 | 1618 | 1.85 | 0 | 0 | 1 | 68 | 64 | Y |  | 2018-09-08 20:50 | 67 | 1093 | 19 | 28 | 31 | 34 | 36 | 36 | 35 | 34 | 34 | 33 | 32 | 30 |  | 30 | 32 | 36 | 30 | 34 | -0.17 | Y | 35.02 | Y | -0.4 |  |  |  | 1.15 |  |  |  | N | N | N | N | 130 | 0.5 | 58 | 103056 | 96230 | 1750 | 15300 | 3 | 1 |  | 2018-09-08 21:01 | 1560 | 120 |  | 27 |  | *STR#2 코너 히터기 600KW 적용 | [14 empty] | 105.27 | 100 | 0 | 0 | 0 |  | 650 | 400 | 선택 | 해제 | 0 | 0 | 0 |  | 650 | 400 | 선택 | 해제 | 해제 | 미정 | 미정 | 미정 | 미정 |  | 미정 | RB165.10 | H
A47850 | 2018-09-08 | 1 | A | 잔강최소화 | 5 | A | AE8740M | 합금강 | D | BM#1 | 1551 | 45 | 1600 | 1523 | 38 | 7400 |  | 3 | 0.29 | 20 |  | -1.47 | 1565 | 1600 | 0 | 18.39 |  | 2 | 37 | 49 | Y |  | 2018-09-08 21:44 | 73 | 1079 | 20 | 33 | 35 | 36 | 38 | 38 | 38 | 38 | 38 | 38 | 38 |  |  | 38 | 35 | 38 | 38 | 38 | 0 |  | 30.02 | Y | 0 | [7 empty] | N | N | N | N | 110 | 0.49 | 57 | 103474 | 100690 | 6500 | 14840 | 9 | 1 |  | 2018-09-08 21:49 | 1565 | 118 |  | 33 | [16 empty] | 96.08 | 100 | 2900 | 0 | 0 |  | 650 |  | 선택 | 선택 | 2900 | 0 | 0 |  | 650 |  | 선택 | 선택 | 해제 | 미정 | 미정 | 해제 | 선택 |  | 미정 | BT180180 | H
B47750 | 2018-09-08 | 2 | A |  | 10 | A | SCM440HM2 | 소입성보증강 | D | BM#2 | 1596 | 44 | 1636 | 1557 | 35 | 6900 |  | 1 | 0.22 | 19 |  | -2.12 | 1570 | 1622 | 1.85 | 0 | 0 | 21 | 46 | 77 | Y |  | 2018-09-08 22:07 | 77 | 1082 | 32 | 36 | 38 | 39 | 39 | 38 | 37 | 36 | 34 | 33 | 32 |  |  | 32 | 36 | 39 | 32 | 0 | -0.2 | Y | 35 | Y | -0.2 |  |  |  | 1.13 |  |  |  | N | N | N | N | 120 | 0.49 | 57 | 96483 | 93860 | 200 | 14200 | 3 | 1 |  | 2018-09-08 22:06 | 1570 | 117 |  | 11 |  | * STR#2 EDGE HEATER 600KW적용 중 | [14 empty] | 102.1 | 100 | 0 | 0 | 0 |  | 650 | 400 | 선택 | 해제 | 0 | 0 | 0 |  | 650 | 400 | 선택 | 해제 | 해제 | 미정 | 미정 | 미정 | 미정 |  | 미정 | RB158.75 | C
B47751 | 2018-09-08 | 2 | A |  | 11 | A | SCM440HM2 | 소입성보증강 | D | BM#2 | 1602 | 37 | 1645 | 1565 | 30 | 6500 |  | 1 | 0.24 | 18 |  | -2.77 | 1565 | 1629 | 3.18 | 0 | 0 | 33 | 66 | 67 | Y |  | 2018-09-08 23:10 | 72 | 1092 | 28 | 32 | 34 | 35 | 36 | 35 | 34 | 33 | 32 | 31 | 30 | 28 |  | 28 | 33 | 36 | 28 | 0 | -0.23 | Y | 35.03 | Y | -0.4 |  |  |  | 0.94 |  |  |  | N | N | N | N | 110 | 0.48 | 58 | 100022 | 93330 | 5790 | 14800 | 3 | 1 |  | 2018-09-08 23:05 | 1565 | 108 |  | 9 |  | * STR#2 EDGE HEATER 600KW적용 중 * 전공정 지연 10%이상 감속주입 이상공정등록및 생관통보 | [14 empty] | 100.42 | 100 | 0 | 0 | 0 |  | 650 | 400 | 선택 | 해제 | 0 | 0 | 0 |  | 650 | 400 | 선택 | 해제 | 해제 | 미정 | 미정 | 미정 | 미정 |  | 미정 | RB165.10 | H
A47851 | 2018-09-08 | 1 | A |  | 6 | A | AE8740M | 합금강 | D | BM#1 | 1579 | 50 | 1617 | 1516 | 45 | 8300 |  | 3 | 0.28 | 19 |  | -2.44 | 1560 | 1617 | 0 | 14.8 |  | 5 | 6 | 448 | Y |  | 2018-09-08 22:48 | 68 | 1087 | 37 | 34 | 33 | 33 | 33 | 32 | 32 | 31 | 30 | 29 | 29 | 28 | 27 | 27 | 32 | 33 | 27 | 33 | -0.12 |  | 50 | Y | -0.2 | [7 empty] | N | N | N | N | 100 | 0.49 | 60 | 88692 | 98980 | 7030 | 15980 | 9 | 1 |  | 2018-09-08 22:55 | 1560 | 112 |  | 29 | [16 empty] | 83.75 | 100 | 0 | 0 | 0 |  | 650 |  | 선택 | 선택 | 0 | 0 | 0 |  | 650 |  | 선택 | 선택 | 해제 | 미정 | 미정 | 미정 | 미정 |  | 미정 | BT180180 | H
A47852 | 2018-09-08 | 1 | A |  | 7 | A | AE8740M | 합금강 | D | BM#1 | 1543 | 43 | 1611 | 1530 | 33 | 6100 |  | 3 | 0.28 | 16 |  | -2.51 | 1559 | 1611 | 0 | 13.18 |  | 12 | 35 | 81 | Y |  | 2018-09-08 23:46 | 67 | 1109 | 24 | 28 | 31 | 33 | 34 | 34 | 34 | 34 | 34 | 33 | 32 | 31 |  | 31 | 32 | 34 | 31 | 34 | -0.08 | Y | 35 | Y | -0.2 | [7 empty] | N | N | N | N | 150 | 0.5 | 58 | 88692 | 96210 | 6560 | 16000 | 9 | 1 |  | 2018-09-09 | 1559 | 104 |  | 34 | [16 empty] | 86.32 | 100 | 0 | 0 | 0 |  | 650 |  | 선택 | 선택 | 0 | 0 | 0 |  | 650 |  | 선택 | 선택 | 해제 | 미정 | 미정 | 미정 | 미정 |  | 미정 | BT180180 | H
B47752 | 2018-09-08 | 2 | A |  | 12 | A | SCM440HM2 | 소입성보증강 | D | BM#2 | 1578 | 42 | 1635 | 1554 | 33 | 6900 |  | 1 | 0.23 | 18 |  | -2.41 | 1565 | 1620 | 3.08 | 0 | 0 | 30 | 57 | 54 | Y |  | 2018-09-09 00:13 | 72 | 1132 | 23 | 30 | 34 | 35 | 36 | 35 | 34 | 33 | 32 | 32 | 32 | 29 | 29 | 26 | 31 | 36 | 26 | 32 | -0.2 | Y | 49.53 | Y | -0.4 |  |  |  | 1.19 |  |  |  | N | N | N | N | 100 | 0.41 | 73 | 100915 | 99040 | 1480 | 14400 | 3 | 1 |  | 2018-09-09 00:12 | 1565 | 104 |  | 7 |  | *전공정 지연 10%이상감속주입 이상공정등록및 생관통보 * STR#2 EDGE HEATER 600KW적용 중 | [14 empty] | 101.12 | 100 | 0 | 0 | 0 |  | 650 | 400 | 선택 | 해제 | 0 | 0 | 0 |  | 650 | 400 | 선택 | 해제 | 해제 | 미정 | 미정 | 미정 | 미정 |  | 미정 | RB158.75 | C
A47853 | 2018-09-08 | 1 | A | TUNDISH교체전 | 8 | A | AE8740M | 합금강 | D | BM#1 | 1614 | 40 | 1599 | 1530 | 37 | 6200 |  | 3 | 0.32 | 17 |  | -2.03 | 1556 | 1599 | 0 | 13.5 |  | 6 | 23 | 71 | Y |  | 2018-09-09 00:55 | 64 | 1124 | 28 | 29 | 32 | 32 | 32 | 32 | 32 | 31 | 31 | 29 | 29 | 29 |  | 29 | 31 | 32 | 29 | 32 | -0.06 | Y | 44.98 | Y | 0 | [7 empty] | N | N | N | N | 140 | 0.51 | 57 | 98216 | 96570 | 6780 | 1900 | 9 | 1 |  | 2018-09-09 01:05 | 1556 | 101 |  | 26 |  |  | E5165A04E4B0431280A7EFBCF62EED1B | 139500A30591455AA65926206AB69440 |  | B2A70F89E5DD4323B2D86925D050BB60 | [10 empty] | 95.03 | 100 | 0 | 2500 | 0 |  | 650 |  | 선택 | 선택 | 0 | 2500 | 0 |  | 650 |  | 선택 | 선택 | 해제 | 미정 | 미정 | 미정 | 미정 |  | 미정 | BT180180 | H
B47753 | 2018-09-08 | 2 | A | TUNDISH교체전 | 13 | B | SCM440HM2 | 소입성보증강 | D | BM#2 | 1557 | 42 | 1624 | 1535 | 36 | 7700 |  | 1 | 0.23 | 18 |  | -2.52 | 1558 | 1624 | 2.68 | 0 | 0 | 1 | 69 | 70 | Y |  | 2018-09-09 01:26 | 65 | 1108 | 22 | 33 | 38 | 40 | 41 | 41 | 41 | 40 | 39 | 37 | 36 | 35 | 33 | 33 | 37 | 41 | 33 | 41 | -0.21 | Y | 38.9 | Y | -0.41 |  |  |  | 0.99 |  |  |  | N | N | N | N | 150 | 0.47 | 64 | 94578 | 98830 | 970 | 2500 | 3 | 1 |  | 2018-09-09 01:26 | 1571 | 105 |  | 11 |  | * STR#2 EDGE HEATER 600KW적용 중 *전공정 지연 감속주입 | 9BAA884622CF48A89C93A814DBA5CBFA | FEB1C6BBD2ED44799BD90D4F065E6037 | 79E087674A0E421DA3AA58B8BF5B98E7 | [11 empty] | 94.77 | 100 | 0 | 3000 | 0 |  | 650 | 400 | 선택 | 해제 | 0 | 3184 | 0 |  | 650 | 400 | 선택 | 해제 | 해제 | 미정 | 미정 | 미정 | 미정 |  | 미정 | RB165.10 | C
A47854 | 2018-09-08 | 1 | A | TUNDISH교체 | 1 | A | SCR420HB | 소입성보증강 | C2 | BM#1 | 1585 | 49 | 1633 | 1535 | 46 | 8300 |  | 3 | 0.26 | 20 |  | -1.28 | 1599 | 1633 | 5.2 | 12.02 |  | 2 | 38 | 67 | Y |  | 2018-09-09 02:08 | 91 | 1099 | 27 | 25 | 15 | 25 | 31 | 35 | 36 | 37 | 38 | 39 | 39 |  |  | 39 | 32 | 39 | 39 | 0 | 0 |  | 5.02 | Y | 0 |  | 3.36 | 3.05 | 2.11 |  |  |  | N | N | N | N | 150 | 0.52 | 56 | 101508 | 100550 | 7070 | 14700 | 18 | 1 |  | 2018-09-09 02:17 | 1599 | 126 |  | 35 |  | *T/D가열온도:자동-1381`.수동건-1351`.STR#1:946.STR#2:1001.T/D FLUX 유:15,용:225 *L/D개공후 팬던트 스위치 조작 미숙으로 L/D막힘-나탕주입 이상재ID:101.201 *첫Heat 수소측정치 OVER되어 이상재 등록및 생관통보-ID:101.102.201.202 | [14 empty] | 93.95 | 100 | 1000 | 0 | 0 |  | 450 |  | 선택 | 선택 | 1000 | 0 | 0 |  | 450 |  | 선택 | 선택 | 해제 | 미정 | 미정 | 선택 | 선택 |  | 미정 | BT180180 | H
B47754 | 2018-09-08 | 2 | A | TUNDISH교체 | 1 | B | AE4145M2 | 합금강 | AE4145M계 | BM#2 | 1556 | 47 | 1664 | 1525 | 44 | 9400 |  | 1 | 0.24 | 20 |  | -2.66 | 1571 | 1658 | 3.22 | 0 | 0 | 21 | 47 | 81 | Y |  | 2018-09-09 02:35 | 83 | 1107 | -336 | -125 | 29 | 33 | 31 | 36 | 40 | 41 | 42 | 43 | 44 | 44 | 44 | 44 | 39 | 44 | 44 | 44 | 0 |  | 10.02 | Y | 0 |  | 3.29 | 3.17 | 2.18 |  |  |  | N | N | N | N | 150 | 0.44 | 60 | 86341 | 91300 | 2050 | 15300 | 6 | 2 |  | 2018-09-09 02:33 | 1585 | 133 |  | 33 |  | * T/D FLUX 용탕부: 120 KG / 유탕부: 15KG 투입 *첫히트 L/D 생왕겨 2개 투입 *T/D 교체 슬리브롱노즐사용 *수소 3.0 초과로 재측정 *수소 1차와 2차 수소값 2.0PPM 초과로 이상공정등록및 생관통보 * STR#2 EDGE HEATER 600KW적용 중 이상공정등록및 생관통보 | [14 empty] | 92.84 | 100 | 700 | 0 | 0 |  | 650 | 400 | 선택 | 선택 | 700 | 0 | 0 |  | 650 | 400 | 선택 | 선택 | 선택 | 미정 | 미정 | 미정 | 미정 |  | 미정 | RB114.30 | C
A47855 | 2018-09-08 | 1 | A |  | 2 | A | SCR420HB | 소입성보증강 | C2 | BM#1 | 1591 | 44 | 1621 | 1539 | 42 | 7500 |  | 3 | 0.25 | 21 |  | -1.65 | 1580 | 1621 | 0 | 16.88 |  | 5 | 7 | 71 | Y |  | 2018-09-09 03:12 | 72 | 1104 | 38 | 33 | 31 | 31 | 30 | 30 | 29 | 29 | 28 | 27 | 27 |  |  | 27 | 30 | 31 | 27 | 0 | -0.1 |  | 40.02 | Y | 0 | [7 empty] | N | N | N | N | 140 | 0.55 | 54 | 84590 | 98810 | 7130 | 14720 | 18 | 2 |  | 2018-09-09 03:19 | 1580 | 123 |  | 31 |  | *Sample채취 ID:103.203 | [14 empty] | 79.95 | 100 | 0 | 0 | 300 |  | 450 |  | 선택 | 선택 | 0 | 0 | 300 |  | 450 |  | 선택 | 선택 | 해제 | 미정 | 미정 | 선택 | 미정 |  | 미정 | BT180180 | H
B47755 | 2018-09-08 | 2 | A |  | 2 | A | AE4145M2 | 합금강 | AE4145M계 | BM#2 | 1569 | 47 | 1627 | 1524 | 43 | 9200 |  | 1 | 0.23 | 20 |  | -2.25 | 1550 | 1626 | 3.21 | 0 | 0 | 33 | 67 | 84 | Y |  | 2018-09-09 03:54 | 62 | 1105 | 41 | 36 | 34 | 32 | 30 | 29 | 28 | 27 | 25 | 24 | 23 | 22 | 21 | 20 | 28 | 34 | 20 | 0 | -0.25 |  | 55.03 | Y | -0.2 |  | 1.96 | 1.96 | 1.62 |  |  |  | N | N | N | N | 140 | 0.46 | 69 | 101532 | 103590 | 640 | 14900 | 6 | 2 |  | 2018-09-09 04:03 | 1550 | 124 |  | 16 |  | * STR#2 EDGE HEATER 600KW적용 중 이상공정등록및 생관통보 * 전 HEAT 수소값 초과로 10분 측정 . * 10분 측정 수소값 2.0PPM 초과로 30분 재측정 | [14 empty] | 97.44 | 100 | 0 | 0 | 0 |  | 650 | 400 | 선택 | 선택 | 0 | 0 | 0 |  | 650 | 400 | 선택 | 선택 | 선택 | 미정 | 미정 | 미정 | 미정 |  | 미정 | RB120.65 | C
A47856 | 2018-09-08 | 1 | A |  | 3 | A | SCR420HB | 소입성보증강 | C2 | BM#1 | 1589 | 41 | 1606 | 1553 | 38 | 6400 |  | 3 | 0.28 | 18 |  | -1.05 | 1583 | 1606 | 0 | 15.85 |  | 12 | 36 | 74 | Y |  | 2018-09-09 04:04 | 75 | 1099 | 24 | 26 | 29 | 30 | 30 | 30 | 29 | 29 | 28 | 28 | 27 | 25 | 24 | 24 | 28 | 30 | 24 | 30 | -0.13 | Y | 44.98 | Y | -0.2 | [7 empty] | N | N | N | N | 130 | 0.53 | 60 | 101508 | 104290 | 7250 | 15170 | 18 | 2 |  | 2018-09-09 04:27 | 1583 | 115 |  | 36 |  | *L/D물량 7.3ton에 슬러그 나옴-이상재등록 | [14 empty] | 91.04 | 100 | 0 | 0 | 0 |  | 450 |  | 선택 | 선택 | 0 | 0 | 0 |  | 450 |  | 선택 | 선택 | 해제 | 미정 | 미정 | 선택 | 미정 |  | 미정 | BT180180 | H
B47756 | 2018-09-08 | 2 | B |  | 3 | A | AE4145M2 | 합금강 | AE4145M계 | BM#2 | 1590 | 44 | 1634 | 1565 | 39 | 8200 |  | 1 | 0.28 | 20 |  | -2.64 | 1561 | 1640 | 5.98 | 0 | 0 | 30 | 58 | 76 | Y |  | 2018-09-09 04:50 | 73 | 1119 | 16 | 28 | 33 | 37 | 39 | 40 | 40 | 39 | 39 | 38 | 37 | 36 | 35 | 33 | 35 | 40 | 33 | 39 | -0.18 | Y | 39.97 | Y | -0.4 |  |  |  | 1.03 |  |  |  | N | N | N | N | 130 | 0.45 | 66 | 155533 | 99450 | 450 | 15200 | 6 | 2 | 30 | 2018-09-09 04:49 | 1567 | 131 |  | 32 |  | * STR#2 EDGE HEATER 600KW적용 중 이상공정등록및 생관통보 | [14 empty] | 155.84 | 100 | 0 | 0 | 0 |  | 650 | 400 | 선택 | 선택 | 0 | 0 | 0 |  | 650 | 400 | 선택 | 선택 | 선택 | 미정 | 미정 | 미정 | 미정 |  | 미정 | RB120.65 | C
A47857 | 2018-09-08 | 1 | B |  | 4 | A | SCR420HB | 소입성보증강 | C2 | BM#1 | 1602 | 41 | 1611 | 1543 | 37 | 6500 |  | 3 | 0.29 | 18 |  | -1.85 | 1570 | 1611 | 0 | 14.17 |  | 6 | 24 | 68 | Y |  | 2018-09-09 05:16 | 62 | 1112 | 21 | 22 | 23 | 24 | 25 | 24 | 23 | 23 | 22 | 21 | 21 | 20 | 20 | 20 | 22 | 25 | 20 | 23 | -0.12 | Y | 40 | Y | 0 | [7 empty] | N | N | N | N | 120 | 0.5 | 61 | 101508 | 98090 | 6980 | 15100 | 18 | 2 |  | 2018-09-09 05:23 | 1570 | 101 |  | 28 |  | *전공정 작업지연 감속주입 | [14 empty] | 96.63 | 100 | 0 | 0 | 0 |  | 450 |  | 선택 | 선택 | 0 | 0 | 0 |  | 450 |  | 선택 | 선택 | 해제 | 미정 | 미정 | 선택 | 미정 |  | 미정 | BT180180 | H
B47757 | 2018-09-08 | 2 | B |  | 4 | A | AE4145MD | 합금강 | AE4145M계 | BM#2 | 1592 | 42 | 1634 | 1566 | 36 | 7600 |  | 1 | 0.24 | 21 |  | 0 | 1555 | 1624 | 4.87 | 0 | 0 | 1 | 70 | 74 | Y |  | 2018-09-09 06:00 | 67 | 1125 | 28 | 30 | 34 | 35 | 35 | 35 | 34 | 34 | 33 | 32 | 31 | 29 | 29 | 26 | 32 | 35 | 26 | 35 | -0.18 | Y | 50.27 | Y | -0.2 |  |  |  | 1.1 |  |  |  | N | N | N | N | 120 | 0.45 | 66 | 89975 | 99080 | 40 |  | 6 | 2 | 10 | 2018-09-09 06:25 | 1555 | 139 |  | 32 |  | * STR#2 EDGE HEATER 600KW적용 중 이상공정등록및 생관통보 * 성분 확인결과 AL 성분 오버로 생관통보 * 후 HEAT L/D 강제개공 ID: 303,403 | [14 empty] | 91.07 | 100 | 0 | 0 | 0 |  | 650 | 400 | 선택 | 선택 | 0 | 0 | 0 |  | 650 | 400 | 선택 | 선택 | 선택 | 미정 | 미정 | 미정 | 미정 |  | 미정 | RB184.15 | C
A47858 | 2018-09-08 | 1 | B |  | 5 | A | SCR420HB | 소입성보증강 | C2 | BM#1 | 1625 | 41 | 1611 | 1570 | 34 | 5500 |  | 3 | 0.27 | 18 |  | -1.93 | 1569 | 1611 | 0 | 16.29 |  | 2 | 39 | 75 | Y |  | 2018-09-09 06:26 | 61 | 1098 | 18 | 25 | 28 | 30 | 31 | 31 | 30 | 30 | 28 | 27 | 27 | 26 | 24 | 24 | 27 | 31 | 24 | 30 | -0.18 | Y | 39.98 | Y | -0.4 | [7 empty] | N | N | N | N | 110 | 0.49 | 62 | 101508 | 98470 | 7080 | 14700 | 18 | 2 |  | 2018-09-09 06:33 | 1569 | 101 |  | 20 |  | *전공정 작업지연 감속주입 | [14 empty] | 96.22 | 100 | 0 | 0 | 0 |  | 450 |  | 선택 | 선택 | 0 | 0 | 0 |  | 450 |  | 선택 | 선택 | 해제 | 미정 | 미정 | 선택 | 미정 |  | 미정 | BT180180 | H
B47758 | 2018-09-08 | 2 | B |  | 5 | A | AE4145MA | 합금강 | AE4145M계 | BM#2 | 1576 | 53 | 1614 | 1565 | 39 | 8200 |  | 1 | 0.24 | 21 |  | -2.03 | 1558 | 1623 | 2.59 | 0 | 0 | 21 | 48 | 53 | N | 1 | 2018-09-09 07:14 | 71 | 1128 | 20 | 30 | 33 | 36 | 36 | 36 | 35 | 35 | 34 | 32 | 31 | 29 | 27 | 27 | 32 | 36 | 27 | 36 | -0.18 | Y | 50 | Y | 0 |  |  |  | 1.18 |  |  |  | N | N | N | N | 110 | 0.45 | 67 | 44168 | 103840 | 180 | 15400 | 6 | 2 | 20 | 2018-09-09 07:13 | 1558 | 145 |  | 30 |  | * STR#2 EDGE HEATER 600KW적용 중 이상공정등록및 생관통보 | [14 empty] | 42.63 | 100 | 0 | 0 | 0 |  | 650 | 400 | 선택 | 선택 | 0 | 0 | 0 |  | 650 | 400 | 선택 | 선택 | 선택 | 미정 | 미정 | 미정 | 미정 |  | 미정 | RB190.00 | C
A47859 | 2018-09-09 | 1 | B |  | 6 | A | SCR420HB | 소입성보증강 | C2 | BM#1 | 1591 | 47 | 1607 | 1538 | 39 | 7100 |  | 3 | 0.27 | 18 |  | -1.41 | 1576 | 1607 | 0 | 18.8 |  | 5 | 8 | 73 | Y |  | 2018-09-09 07:25 | 68 | 1086 | 21 | 26 | 28 | 30 | 30 | 30 | 30 | 30 | 30 | 29 | 29 | 28 | 28 | 27 | 28 | 30 | 27 | 30 | -0.06 | Y | 50.02 | Y | -0.2 | [7 empty] | N | N | N | N | 100 | 0.47 | 67 | 101508 | 100180 | 7080 | 13900 | 18 | 2 |  | 2018-09-09 07:31 | 1576 | 104 |  | 26 |  | *전공정 작업지연 감속주입 | [14 empty] | 94.69 | 100 | 0 | 0 | 0 |  | 450 |  | 선택 | 선택 | 0 | 0 | 0 |  | 450 |  | 선택 | 선택 | 해제 | 미정 | 미정 | 선택 | 미정 |  | 미정 | BT180180 | H
B47759 | 2018-09-09 | 2 | B |  | 6 | A | AE4145MA | 합금강 | AE4145M계 | BM#2 | 1614 | 45 | 1597 | 1586 | 34 | 6900 |  | 1 | 0.24 | 23 |  | -1.91 | 1551 | 1620 | 2.74 | 0 | 0 | 33 | 68 | 46 | Y |  | 2018-09-09 08:26 | 64 | 1090 | 24 | 28 | 31 | 33 | 34 | 34 | 33 | 33 | 32 | 30 | 29 | 28 | 26 | 25 | 30 | 34 | 25 | 33 | -0.2 | Y | 45 | Y | -0.2 |  |  |  | 1.17 |  |  |  | N | N | N | N | 100 | 0.45 | 66 | 96849 | 98220 | 130 | 16000 | 6 | 2 | 40 | 2018-09-09 08:31 | 1551 | 149 |  | 29 |  | * STR#2 EDGE HEATER 600KW적용 중 이상공정등록및 생관통보 | [14 empty] | 92.37 | 100 | 0 | 0 | 0 |  | 650 | 400 | 선택 | 선택 | 0 | 0 | 0 |  | 650 | 400 | 선택 | 선택 | 선택 | 미정 | 미정 | 미정 | 미정 |  | 미정 | RB241.30 | C
A47860 | 2018-09-09 | 1 | B |  | 7 | A | SCR420HB | 소입성보증강 | C2 | BM#1 | 1635 | 41 | 1640 | 1575 | 36 | 6500 |  | 1 | 0.25 | 19 |  | -2.3 | 1568 | 1624 | 0 | 4.88 | 0 | 12 | 37 | 70 | Y |  | 2018-09-09 08:50 | 60 | 1092 | 23 | 29 | 30 | 30 | 29 | 28 | 28 | 26 | 25 | 24 | 23 | 21 | 20 | 16 | 25 | 30 | 16 | 0 | -0.23 |  | 60 | Y | -0.4 | [7 empty] | N | N | N | N | 150 | 0.41 | 72 | 101508 | 95870 | 5120 | 15900 | 18 | 2 |  | 2018-09-09 08:54 | 1568 | 110 |  | 8 |  | *전공정 작업지연 감속주입 *20%이상 감속주입 이상공정 등록 | [14 empty] | 100.6 | 100 | 0 | 0 | 0 |  | 450 |  | 선택 | 선택 | 0 | 0 | 0 |  | 450 |  | 선택 | 선택 | 해제 | 미정 | 선택 | 해제 | 미정 |  | 미정 | BT180180 | H
B47760 | 2018-09-09 | 2 | B |  | 7 | A | AE4145MA | 합금강 | AE4145M계 | BM#2 | 1608 | 58 | 1624 | 1555 | 36 | 8000 |  | 1 | 0.23 | 25 |  | -2.19 | 1547 | 1625 | 2.6 | 0 | 0 | 6 | 25 | 35 | Y |  | 2018-09-09 09:33 | 60 | 1082 | 22 | 25 | 28 | 30 | 31 | 31 | 31 | 30 | 29 | 28 | 26 | 25 | 23 | 23 | 28 | 31 | 23 | 31 | -0.2 | Y | 39.98 | Y | -0.4 |  |  |  | 1.42 |  |  |  | N | N | N | N | 150 | 0.46 | 65 | 106751 | 97370 | 90 | 15000 | 6 | 2 | 10 | 2018-09-09 09:54 | 1547 | 149 |  | 31 |  | * STR#2 EDGE HEATER 600KW적용 중 이상공정등록및 생관통보 * T/D 델타티 높아 빅사이즈 조건 벗어나 사이즈 변경 요청 함. 빅사이즈로 조업 | [14 empty] | 110.85 | 100 | 0 | 0 | 0 |  | 650 | 400 | 선택 | 선택 | 0 | 0 | 0 |  | 650 | 400 | 선택 | 선택 | 선택 | 미정 | 미정 | 미정 | 미정 |  | 미정 | RB241.30 | C
A47861 | 2018-09-09 | 1 | B |  | 8 | A | SCR420HB | 소입성보증강 | C2 | BM#1 | 1621 | 49 | 1648 | 1570 | 43 | 7800 |  | 1 | 0.25 | 18 |  | -1.96 | 1561 | 1614 | 0 | 4.73 | 0 | 30 | 59 | 91 | Y |  | 2018-09-09 10:00 | 53 | 1073 | 13 | 18 | 22 | 22 | 24 | 23 | 22 | 22 | 20 | 19 | 17 | 15 | 13 | 13 | 19 | 24 | 13 | 22 | -0.27 | Y | 40.02 | Y | -0.4 | [7 empty] | N | N | N | N | 140 | 0.46 | 64 | 84590 | 93330 | 5060 | 14300 | 18 | 2 |  | 2018-09-09 10:06 | 1561 | 121 |  | 13 |  | *전공정 작업지연 감속주입 *L/D강제개공으로 나탕주입 이상재등록ID:105.205 | [14 empty] | 86.01 | 100 | 0 | 0 | 0 |  | 450 |  | 선택 | 선택 | 0 | 0 | 0 |  | 450 |  | 선택 | 선택 | 해제 | 미정 | 선택 | 미정 | 미정 |  | 미정 | BT180180 | H
A47862 | 2018-09-09 | 1 | B |  | 9 | A | SCR420HB | 소입성보증강 | C2 | BM#1 | 1614 | 41 | 1644 | 1578 | 37 | 6600 |  | 1 | 0.26 | 20 |  | 0 | 1562 | 1640 | 0 | 4.96 | 0 | 2 | 40 | 67 | N | 1 | 2018-09-09 10:41 | 54 | 1076 | 8 | 20 | 25 | 28 | 31 | 32 | 33 | 32 | 32 | 31 | 29 |  |  | 29 | 28 | 33 | 29 | 32 | -0.11 | Y | 20 | Y | -0.4 | [7 empty] | N | N | N | N | 130 | 0.53 | 52 | 101508 | 92080 | 5060 | 15300 | 18 | 2 |  | 2018-09-09 10:50 | 1583 | 126 |  | 38 |  | *전공정 작업지연 감속주입 *L/D강제개공으로 나탕주입 이상재등록ID:101.201 | [14 empty] | 104.54 | 100 | 0 | 0 | 0 |  | 450 |  | 선택 | 선택 | 0 | 0 | 0 |  | 450 |  | 선택 | 선택 | 해제 | 미정 | 선택 | 미정 | 미정 |  | 미정 | BT180180 | H
B47761 | 2018-09-09 | 2 | B | TUNDISH교체전 | 8 | A | AE4145MA | 합금강 | AE4145M계 | BM#2 | 1600 | 43 | 1625 | 1554 | 38 | 7900 |  | 2 | 0 | 21 |  | -2.12 | 1568 | 1621 | 0.69 | 0 | 10 | 1 | 71 | 52 | Y |  | 2018-09-09 10:29 | 81 | 1082 | 19 | 30 | 32 | 36 | 37 | 37 | 36 | 36 | 35 | 34 | 32 | 31 | 30 | 29 | 32 | 37 | 29 | 36 | -0.18 | Y | 44.98 | Y | -0.2 |  |  |  | 1.17 |  |  |  | N | N | N | N | 140 | 0.45 | 70 | 105936 |  | 104250 | 2000 | 6 | 2 | 20 | 2018-09-09 11:00 | 1545 | 130 |  | 42 |  | * STR#2 EDGE HEATER 600KW적용 중 이상공정등록및 생관통보 * T/D 델타티 높아 빅사이즈 조건 벗어나 사이즈 변경 요청 함. 빅사이즈로 조업 | 2871EEF4BA164B0AAF4C360AFAAFA76B | 83C42219B3BA4043B887B207F113E8DC | D775B38789734E88A9D89AE010A22FBA | [11 empty] | 101.62 | 100 | 0 | 2800 | 0 |  | 650 | 400 | 선택 | 선택 | 0 | 2690 | 0 |  | 650 | 400 | 선택 | 선택 | 선택 | 미정 | 미정 | 미정 | 미정 |  | 미정 | RB220.00 | C
A47863 | 2018-09-09 | 1 | B |  | 10 | A | SCR420HB | 소입성보증강 | C2 | BM#1 | 1584 | 48 | 1647 | 1547 | 37 | 7700 |  | 1 | 0.27 | 19 |  | -2.21 | 1572 | 1640 | 0 | 4.3 | 0 | 5 | 9 | 62 | Y |  | 2018-09-09 11:43 | 64 | 1085 | 26 | 29 | 32 | 32 | 32 | 31 | 30 | 28 | 27 | 26 | 24 |  |  | 24 | 29 | 32 | 24 | 32 | -0.2 |  | 39.97 | Y | -0.4 | [7 empty] | N | N | N | N | 120 | 0.55 | 52 | 84590 | 92250 | 5000 | 15200 | 18 | 2 |  | 2018-09-09 12:08 | 1572 | 124 |  | 31 | [16 empty] | 86.98 | 100 | 0 | 0 | 0 |  | 450 |  | 선택 | 선택 | 0 | 0 | 0 |  | 450 |  | 선택 | 선택 | 해제 | 미정 | 선택 | 미정 | 미정 |  | 미정 | BT180180 | H
B47762 | 2018-09-09 | 2 | B | TUNDISH교체 | 1 | A | SM45CB | 탄소강 | SM45C | BM#2 | 1624 | 44 | 1597 | 1557 | 37 | 7800 |  | 2 | 0 | 20 |  | -2.43 | 1586 | 1647 | 0.45 | 0 | 10 | 21 | 49 | 54 | Y |  | 2018-09-09 11:45 | 93 | 1070 | -315 | -189 | 17 | 17 | 18 | 19 | 20 | 24 | 27 | 28 | 29 | 30 | 30 | 28 | 21 | 30 | 28 | 30 | -0.09 |  | 20.02 | Y | -0.2 |  | 2.55 | 2.55 | 1.24 |  |  |  | N | N | N | N | 190 | 0.48 | 62 | 92687 | 103980 | 1800 | 14900 | 7 | 1 | 10 | 2018-09-09 12:07 | 1586 | 165 |  | 66 |  | * T/D 용강량 실측:1120mm / 18.2 TON * T/D FLUX 용탕부: 120 KG / 유탕부: 15KG 투입 * 슬리브 롱노즐( Y자형 ) 사용 * 탄화왕겨 200KG투입 * 첫 수소 기준값 초과로 이상공정 등록 생관통보 | [14 empty] | 88.11 | 100 | 720 | 0 | 0 |  | 650 | 400 | 선택 | 해제 | 710 | 0 | 0 |  | 650 | 400 | 선택 | 해제 | 해제 | 미정 | 미정 | 미정 | 미정 |  | 미정 | RB150.00 | C
A47864 | 2018-09-09 | 1 | B |  | 11 | A | SCR420HB | 소입성보증강 | C2 | BM#1 | 1640 | 41 | 1630 | 1593 | 34 | 5700 |  | 1 | 0.27 | 19 |  | -2.22 | 1569 | 1636 | 0 | 4.44 | 0 | 12 | 38 | 45 | Y |  | 2018-09-09 12:40 | 61 | 1088 | 22 | 26 | 30 | 31 | 31 | 31 | 30 | 30 | 29 | 27 | 25 |  |  | 25 | 29 | 31 | 25 | 31 | -0.17 | Y | 35.02 | Y | -0.4 | [7 empty] | N | N | N | N | 110 | 0.55 | 53 | 101508 | 95220 | 5110 | 15100 | 18 | 2 |  | 2018-09-09 12:45 | 1569 | 118 |  | 27 | [16 empty] | 101.31 | 100 | 0 | 0 | 0 |  | 450 |  | 선택 | 선택 | 0 | 0 | 0 |  | 450 |  | 선택 | 선택 | 해제 | 미정 | 선택 | 미정 | 미정 |  | 미정 | BT180180 | H
B47763 | 2018-09-09 | 2 | D |  | 2 | A | SM45CB | 탄소강 | SM45C | BM#2 | 1600 | 45 | 1645 | 1526 | 40 | 7900 |  | 1 | 0.25 | 19 |  | -1.96 | 1564 | 1620 | 0 | 4.6 | 0 | 33 | 69 | 50 | Y |  | 2018-09-09 13:13 | 71 | 1090 | 25 | 27 | 31 | 32 | 33 | 32 | 31 | 30 | 29 | 28 | 27 | 25 |  | 25 | 29 | 33 | 25 | 0 | -0.23 | Y | 35 | Y | -0.4 | [7 empty] | N | N | N | N | 180 | 0.5 | 58 | 94155 | 96530 | 120 | 13700 | 7 | 1 | 20 | 2018-09-09 13:18 | 1564 | 163 |  | 42 | [16 empty] | 97.67 | 100 | 0 | 0 | 0 |  | 650 | 400 | 선택 | 해제 | 0 | 0 | 0 |  | 650 | 400 | 선택 | 해제 | 해제 | 미정 | 미정 | 미정 | 미정 |  | 미정 | RB190.00 | C
A47865 | 2018-09-09 | 1 | D | TUNDISH교체전 | 12 | A | SCR420HB | 소입성보증강 | C2 | BM#1 | 1650 | 47 | 1620 | 1603 | 36 | 5900 |  | 3 | 0.29 | 19 |  | -1.79 | 1587 | 1628 | 0 | 13.15 |  | 30 | 60 | 33 | Y |  | 2018-09-09 13:32 | 79 | 1090 | 21 | 34 | 39 | 43 | 45 | 45 | 45 | 45 | 45 | 44 | 43 |  |  | 43 | 41 | 45 | 43 | 45 | -0.07 | Y | 29.97 | Y | -0.2 | [7 empty] | N | N | N | N | 100 | 0.55 | 56 | 98542 | 101990 | 7010 | 1500 | 18 | 2 |  | 2018-09-09 13:37 | 1587 | 116 |  | 30 |  |  | 05E83B8DE5554987A55231D2B4AE8A4F | F3FC2A578844428DBDDAB8464472FA26 | 96AE9453AED64C33AE20B128F5710A82 | [11 empty] | 90.41 | 100 | 0 | 3000 | 0 |  | 450 |  | 선택 | 선택 | 0 | 3000 | 0 |  | 450 |  | 선택 | 선택 | 해제 | 미정 | 미정 | 선택 | 미정 |  | 미정 | BT180180 | H
B47764 | 2018-09-09 | 2 | D |  | 3 | A | SM45CB | 탄소강 | SM45C | BM#2 | 1626 | 53 | 1615 | 1574 | 32 | 6300 |  | 1 | 0.26 | 16 |  | 0 | 1555 | 1617 | 0 | 2.83 | 0 | 6 | 26 | 52 | Y |  | 2018-09-09 14:37 | 62 | 1093 | 20 | 23 | 26 | 26 | 27 | 26 | 25 | 24 | 23 | 22 | 20 | 19 | 17 | 17 | 23 | 27 | 17 | 26 | -0.25 | Y | 39.98 | Y | -0.4 | [7 empty] | Y | Y | Y | Y | 170 | 0.47 | 63 | 95730 | 99700 | 370 | 14400 | 7 | 1 | 30 | 2018-09-09 14:35 | 1555 | 163 |  | 20 | [16 empty] | 95.68 | 100 | 0 | 0 | 0 |  | 650 | 700 | 선택 | 해제 | 0 | 0 | 0 |  | 650 | 700 | 선택 | 해제 | 해제 | 미정 | 미정 | 미정 | 미정 |  | 미정 | RB250.00 | C
A47866 | 2018-09-09 | 1 | D | TUNDISH교체 | 1 | A | SCR423PRH | 소입성보증강 | C2 | BM#1 | 1630 | 47 | 1641 | 1570 | 35 | 6700 |  | 3 | 0.29 | 17 |  | -2.07 | 1597 | 1641 | 0 | 10.77 |  | 2 | 41 | 41 | Y |  | 2018-09-09 14:28 | 94 | 1094 | 31 | 33 | 31 | 39 | 44 | 46 | 47 | 47 | 47 | 47 | 46 |  |  | 46 | 43 | 47 | 46 | 47 | -0.05 |  | 20.03 | Y | -0.2 |  | 2.17 | 2.17 |  |  |  |  | N | N | N | N | 150 | 0.52 | 58 | 101508 | 103110 | 6990 | 15300 | 10 | 1 |  | 2018-09-09 14:37 | 1597 | 138 |  | 57 |  | *T/Dflux 유15kg 용120kg *L/D잔강 7.3TON 슬러그나옴 이상재등록 | [14 empty] | 92.2 | 100 | 1000 | 0 | 0 |  | 410 |  | 선택 | 해제 | 1000 | 0 | 0 |  | 410 |  | 선택 | 선택 | 해제 | 미정 | 미정 | 선택 | 미정 |  | 미정 | BT180180 | H
B47765 | 2018-09-09 | 2 | D |  | 4 | A | SM45CB | 탄소강 | SM45C | BM#2 | 1593 | 39 | 1624 | 1547 | 32 | 5800 |  | 1 | 0.25 | 16 |  | 0 | 1553 | 1603 | 0 | 1.82 | 0 | 1 | 72 | 52 | Y |  | 2018-09-09 15:14 | 60 | 1091 | 13 | 15 | 18 | 21 | 21 | 20 | 21 | 20 | 20 | 20 | 19 | 18 | 16 | 16 | 19 | 21 | 16 | 21 | -0.11 | Y | 44.98 | Y | -0.4 | [7 empty] | Y | Y | Y | Y | 160 | 0.47 | 62 | 158978 | 96240 | 100 | 14400 | 7 | 1 | 40 | 2018-09-09 15:16 | 1553 | 157 |  | 50 | 10 | * 유사강종 연연주 혼탕부 ID:308~310/408~410이상재등록 | [14 empty] | 165.77 | 100 | 0 | 0 | 0 |  | 650 | 700 | 선택 | 해제 | 0 | 0 | 0 |  | 650 | 700 | 선택 | 해제 | 해제 | 미정 | 미정 | 미정 | 미정 |  | 미정 | RB220.00 | C
A47867 | 2018-09-09 | 1 | D |  | 2 | A | SCR423PRH | 소입성보증강 | C2 | BM#1 | 1592 | 49 | 1622 | 1516 | 37 | 6800 |  | 3 | 0.28 | 17 |  | -1.88 | 1582 | 1622 | 0 | 11.64 |  | 5 | 10 | 52 | Y |  | 2018-09-09 15:38 | 79 | 1025 | 43 | 38 | 37 | 36 | 36 | 35 | 34 | 33 | 32 | 31 | 30 |  |  | 30 | 35 | 37 | 30 | 0 | -0.17 |  | 40 | Y | -0.2 | [7 empty] | N | N | N | N | 140 | 0.55 | 54 | 101508 | 95310 | 7100 | 15100 | 10 | 1 |  | 2018-09-09 15:50 | 1582 | 133 |  | 47 | [16 empty] | 99.23 | 100 | 0 | 0 | 0 |  | 410 |  | 선택 | 해제 | 0 | 0 | 0 |  | 410 |  | 선택 | 선택 | 해제 | 미정 | 미정 | 선택 | 미정 |  | 미정 | BT180180 | H
B47766 | 2018-09-09 | 2 | D |  | 5 | A | SM45C | 탄소강 | SM45C | BM#2 | 1591 | 42 | 1644 | 1534 | 34 | 6600 |  | 1 | 0.27 | 17 |  | 0 | 1571 | 1639 | 0 | 4.29 | 0 | 21 | 50 | 32 | Y |  | 2018-09-09 16:28 | 78 | 1029 | 14 | 24 | 28 | 31 | 32 | 32 | 32 | 31 | 31 | 30 | 29 | 27 | 26 | 26 | 28 | 32 | 26 | 32 | -0.15 | Y | 40.02 | Y | -0.2 | [7 empty] | Y | Y | Y | Y | 150 | 0.47 | 61 | 40461 |  | 1530 |  | 7 | 1 | 10 | 2018-09-09 16:32 | 1571 | 150 |  | 41 |  | * 유사강종 연연주 혼탕부 ID:301/401 이상재등록 * 빅 사이즈 작업중 생관에서 대형재로 변경하여 작업한다고 함.-조업은 본디 빅사이즈 기준으로 작업함. | [14 empty] | 41.93 | 100 | 0 | 0 | 0 |  | 650 | 700 | 선택 | 해제 | 0 | 0 | 0 |  | 650 | 700 | 선택 | 해제 | 해제 | 미정 | 미정 | 미정 | 미정 |  | 미정 | RB150.00 | H
A47868 | 2018-09-09 | 1 | D |  | 3 | A | SCR423PRH | 소입성보증강 | C2 | BM#1 | 1633 | 41 | 1623 | 1570 | 32 | 5800 |  | 3 | 0.29 | 19 |  | -2.19 | 1574 | 1623 | 0 | 26.99 |  | 12 | 39 | 60 | Y |  | 2018-09-09 16:45 | 71 | 1027 | 28 | 29 | 30 | 32 | 32 | 32 | 32 | 32 | 31 | 30 | 29 | 28 |  | 28 | 31 | 32 | 28 | 32 | -0.1 | Y | 40 | Y | -0.2 | [7 empty] | N | N | N | N | 130 | 0.53 | 56 | 101508 | 98150 | 7080 | 15060 | 10 | 1 |  | 2018-09-09 17:00 | 1574 | 119 |  | 35 |  | *전공정 지연으로 감속주입 | [14 empty] | 96.54 | 100 | 0 | 0 | 0 |  | 410 |  | 선택 | 해제 | 0 | 0 | 0 |  | 410 |  | 선택 | 선택 | 해제 | 미정 | 미정 | 선택 | 미정 |  | 미정 | BT180180 | H
B47767 | 2018-09-09 | 2 | D |  | 6 | A | SM45C | 탄소강 | SM45C | BM#2 | 1598 | 40 | 1617 | 1534 | 30 | 5800 |  | 1 | 0.24 | 16 |  | 0 | 1561 | 1609 | 0 | 2.55 | 0 | 33 | 70 | 31 | Y |  | 2018-09-09 17:35 | 68 | 1028 | 22 | 24 | 25 | 25 | 24 | 22 | 22 | 21 | 20 | 19 | 17 |  |  | 17 | 22 | 25 | 17 | 22 | -0.2 |  | 40 | Y | -0.4 | [7 empty] | N | N | N | N | 190 | 0.47 | 57 | 92722 | 93250 | 140 | 14200 | 7 | 1 | 20 | 2018-09-09 17:35 | 1561 | 129 |  | 39 | 24 | [15 empty] | 99.7 | 100 | 0 | 0 | 0 |  | 650 | 400 | 선택 | 해제 | 0 | 0 | 0 |  | 650 | 400 | 선택 | 해제 | 해제 | 미정 | 미정 | 미정 | 미정 |  | 미정 | RB150.00 | H
A47869 | 2018-09-09 | 1 | D |  | 4 | A | SCR423PRH | 소입성보증강 | C2 | BM#1 | 1595 | 49 | 1603 | 1522 | 42 | 7400 |  | 3 | 0.29 | 18 |  | -1.5 | 1570 | 1603 | 0 | 12.32 |  | 30 | 61 | 70 | Y |  | 2018-09-09 17:56 | 67 | 1026 | 24 | 29 | 31 | 34 | 33 | 33 | 33 | 32 | 30 | 29 | 27 | 26 |  | 26 | 30 | 34 | 26 | 33 | -0.2 | Y | 40 | Y | -0.2 | [7 empty] | N | N | N | N | 120 | 0.52 | 56 | 101508 | 98710 | 7010 | 16130 | 10 | 1 |  | 2018-09-09 18:05 | 1570 | 106 |  | 24 |  | *전공정 지연으로 감속주입 | [14 empty] | 96.03 | 100 | 0 | 0 | 0 |  | 410 |  | 선택 | 해제 | 0 | 0 | 0 |  | 410 |  | 선택 | 선택 | 해제 | 미정 | 미정 | 선택 | 미정 |  | 미정 | BT180180 | H
B47768 | 2018-09-09 | 2 | D |  | 7 | A | SM45C | 탄소강 | SM45C | BM#2 | 1582 | 37 | 1614 | 1544 | 29 | 5400 |  | 1 | 0.25 | 15 |  | 0 | 1557 | 1604 | 0 | 2.76 | 0 | 6 | 27 | 50 | Y |  | 2018-09-09 18:28 | 64 | 1028 | 12 | 18 | 22 | 25 | 26 | 26 | 26 | 26 | 25 | 24 | 23 | 22 |  | 22 | 23 | 26 | 22 | 26 | -0.11 | Y | 35 | Y | -0.2 | [7 empty] | N | N | N | N | 180 | 0.51 | 57 | 93106 | 97460 | 50 | 14100 | 7 | 1 | 40 | 2018-09-09 18:33 | 1557 | 128 |  | 48 | [16 empty] | 96.48 | 100 | 0 | 0 | 0 |  | 650 | 400 | 선택 | 해제 | 0 | 0 | 0 |  | 650 | 400 | 선택 | 해제 | 해제 | 미정 | 미정 | 미정 | 선택 | 6 | 미정 | RB150.00 | H
A47870 | 2018-09-09 | 1 | D |  | 5 | A | SCR423PRH | 소입성보증강 | C2 | BM#1 | 1594 | 43 | 1623 | 1544 | 37 | 6600 |  | 3 | 0.27 | 18 |  | -1.97 | 1581 | 1623 | 0 | 11.97 |  | 2 | 42 | 65 | Y |  | 2018-09-09 18:54 | 78 | 1025 | 23 | 33 | 40 | 43 | 44 | 44 | 44 | 43 | 42 | 42 | 40 | 39 | 39 | 39 | 40 | 44 | 39 | 44 | -0.12 | Y | 40.02 | Y | 0 | [7 empty] | N | N | N | N | 110 | 0.52 | 60 | 101508 | 102890 | 7020 | 16030 | 10 | 1 |  | 2018-09-09 19:08 | 1581 | 100 |  | 26 |  | *전공정 지연으로 감속주입 | [14 empty] | 92.36 | 100 | 0 | 0 | 0 |  | 410 |  | 선택 | 해제 | 0 | 0 | 0 |  | 410 |  | 선택 | 선택 | 해제 | 미정 | 미정 | 선택 | 미정 |  | 미정 | BT180180 | H
B47769 | 2018-09-09 | 2 | D |  | 8 | A | SM45C | 탄소강 | SM45C | BM#2 | 1616 | 35 | 1614 | 1566 | 29 | 5000 |  | 1 | 0.25 | 16 |  | 0 | 1561 | 1614 | 0 | 3.59 | 0 | 1 | 73 | 45 | Y |  | 2018-09-09 19:29 | 68 | 1026 | 19 | 23 | 24 | 25 | 27 | 27 | 27 | 27 | 26 | 26 | 25 | 24 | 23 | 23 | 25 | 27 | 23 | 27 | -0.1 | Y | 40 | Y | -0.2 | [7 empty] | Y | Y | Y | Y | 170 | 0.47 | 61 | 101273 | 96370 | 50 | 13900 | 7 | 1 | 10 | 2018-09-09 19:31 | 1561 | 127 |  | 47 | [16 empty] | 105.49 | 100 | 0 | 0 | 0 |  | 650 | 700 | 선택 | 해제 | 0 | 0 | 0 |  | 650 | 700 | 선택 | 해제 | 해제 | 미정 | 미정 | 미정 | 미정 |  | 미정 | RB240.00 | C
A47871 | 2018-09-09 | 1 | D |  | 6 | A | SCR423PRH | 소입성보증강 | C2 | BM#1 | 1633 | 44 | 1614 | 1575 | 40 | 5700 |  | 3 | 0.28 | 17 |  | -1.71 | 1579 | 1614 | 0 | 10.42 |  | 5 | 11 | 69 | Y |  | 2018-09-09 19:53 | 76 | 1028 | 37 | 37 | 38 | 39 | 40 | 39 | 38 | 37 | 37 | 37 | 35 | 35 |  | 35 | 37 | 40 | 35 | 37 | -0.14 | Y | 35.08 | Y | 0 | [7 empty] | N | N | N | N | 100 | 0.52 | 60 | 101508 | 102920 | 2680 | 16780 | 10 | 1 |  | 2018-09-09 20:02 | 1579 | 101 |  | 30 |  | *전공정 지연으로 감속주입 *전공정요청 L/D잔강 이월 안함-이상재등록 | [14 empty] | 96.17 | 100 | 0 | 0 | 0 |  | 410 |  | 선택 | 해제 | 0 | 0 | 0 |  | 410 |  | 선택 | 선택 | 해제 | 미정 | 미정 | 해제 | 미정 |  | 미정 | BT180180 | H
B47770 | 2018-09-09 | 2 | A |  | 9 | A | SM45C | 탄소강 | SM45C | BM#2 | 1582 | 35 | 1615 | 1555 | 24 | 4700 |  | 1 | 0.21 | 16 |  | 0 | 1567 | 1614 | 0 | 2.22 | 0 | 12 | 40 | 28 | Y |  | 2018-09-09 20:25 | 74 | 1030 | 19 | 22 | 25 | 28 | 29 | 28 | 29 | 28 | 27 | 27 | 26 | 25 |  | 25 | 26 | 29 | 25 | 28 | -0.11 | Y | 35.02 | Y | -0.2 | [7 empty] | Y | Y | Y | Y | 160 | 0.47 | 57 | 100579 | 90070 | 1490 | 14700 | 7 | 1 | 20 | 2018-09-09 20:35 | 1567 | 134 |  | 55 |  | * STR#2 EDGE HEATER 600KW적용 중 | [14 empty] | 109.92 | 100 | 0 | 0 | 0 |  | 650 | 700 | 선택 | 해제 | 0 | 0 | 0 |  | 650 | 700 | 선택 | 해제 | 해제 | 미정 | 미정 | 미정 | 미정 |  | 미정 | SB090090 | C
A47872 | 2018-09-09 | 1 | A |  | 7 | A | SCR423PRH | 소입성보증강 | C2 | BM#1 | 1601 | 43 | 1629 | 1555 | 36 | 6200 |  | 3 | 0.28 | 16 |  | -2.54 | 1577 | 1629 | 0 | 11.72 |  | 21 | 51 | 79 | Y |  | 2018-09-09 20:58 | 74 | 1029 | 35 | 37 | 39 | 40 | 41 | 40 | 40 | 39 | 38 | 37 | 36 | 35 | 33 | 33 | 38 | 41 | 33 | 40 | -0.2 | Y | 40 | Y | -0.4 | [7 empty] | N | N | N | N | 150 | 0.48 | 61 | 84590 | 98040 | 6330 | 15800 | 10 | 1 |  | 2018-09-09 21:05 | 1577 | 102 |  | 27 |  | *전공정 지연으로 감속주입 *전공정요청 L/D잔강 이월 안함-이상재등록 | [14 empty] | 81.06 | 100 | 0 | 0 | 0 |  | 410 |  | 선택 | 해제 | 0 | 0 | 0 |  | 410 |  | 선택 | 선택 | 해제 | 미정 | 미정 | 미정 | 미정 |  | 미정 | BT180180 | H
B47771 | 2018-09-09 | 2 | A |  | 10 | A | SM45C | 탄소강 | SM45C | BM#2 | 1604 | 37 | 1616 | 1557 | 30 | 5400 |  | 1 | 0.24 | 15 |  | -2.48 | 1561 | 1615 | 0 | 2.85 | 0 | 33 | 71 | 33 | Y |  | 2018-09-09 21:33 | 68 | 1025 | 30 | 30 | 30 | 29 | 29 | 28 | 28 | 27 | 26 |  |  |  |  | 26 | 29 | 30 | 26 | 30 | -0.13 |  | 30 | Y | -0.2 | [7 empty] | N | N | N | N | 150 | 0.47 | 48 | 104924 | 98920 | 1090 | 14800 | 7 | 1 |  | 2018-09-09 21:30 | 1561 | 149 |  | 63 |  | * STR#2 EDGE HEATER 600KW적용 중 *빅사이즈 후속 작업 | [14 empty] | 104.92 | 100 | 0 | 0 | 0 |  | 650 | 400 | 선택 | 해제 | 0 | 0 | 0 |  | 650 | 400 | 선택 | 해제 | 해제 | 미정 | 미정 | 미정 | 미정 |  | 미정 | LT180180 | C
A47873 | 2018-09-09 | 1 | A | TUNDISH교체전 | 8 | A | SCR423PRH | 소입성보증강 | C2 | BM#1 | 1595 | 43 | 1609 | 1533 | 36 | 6900 |  | 3 | 0.29 | 18 |  | -1.76 | 1570 | 1609 | 0 | 9.81 |  | 30 | 62 | 73 | Y |  | 2018-09-09 22:14 | 67 | 1023 | 30 | 34 | 38 | 40 | 40 | 39 | 38 | 37 | 36 | 35 | 34 | 33 | 32 | 32 | 36 | 40 | 32 | 0 | -0.18 | Y | 44.98 | Y | -0.2 | [7 empty] | N | N | N | N | 140 | 0.5 | 65 | 94664 | 99920 | 5680 | 1300 | 10 | 1 |  | 2018-09-09 22:22 | 1570 | 94 |  | 16 |  | *전공정 지연으로 감속주입 *전공정요청 L/D잔강 이월 안함-이상재등록 | 2B21861C88B6400ABF63DCA758CC631B | FC29969771E0489386D95A30DBF78368 |  | 1B39AC5EB253461990E97BEDA5193162 | [10 empty] | 89.64 | 100 | 0 | 3000 | 0 |  | 410 |  | 선택 | 해제 | 0 | 3000 | 0 |  | 410 |  | 선택 | 선택 | 해제 | 미정 | 미정 | 미정 | 미정 |  | 미정 | BT180180 | H
B47772 | 2018-09-09 | 2 | A | TUNDISH교체전 | 11 | A | SM45C | 탄소강 | SM45C | BM#2 | 1617 | 44 | 1625 | 1576 | 35 | 5900 |  | 1 | 0.27 | 15 |  | -2.5 | 1563 | 1622 | 0 | 7.07 | 0 | 6 | 28 | 38 | Y |  | 2018-09-09 22:48 | 70 | 1029 | 22 | 25 | 27 | 23 | 29 | 32 | 34 | 35 | 36 | 35 | 35 | 34 | 33 | 30 | 33 | 36 | 30 | 35 | -0.17 | Y | 34.98 | Y | -0.4 | [7 empty] | N | N | N | N | 190 | 0.5 | 63 | 92435 | 104270 | -1170 | 2500 | 7 | 1 |  | 2018-09-09 22:45 | 1563 | 137 |  | 40 |  | * STR#2 EDGE HEATER 600KW적용 중 | F2AE328728AF412A94F2516132634044 | 082D30258A8443578D3574F3BEC290C1 | 81065C4853E243AE8D02840BF67176EF | [11 empty] | 89.66 | 100 | 0 | 2500 | 0 |  | 650 | 400 | 선택 | 해제 | 0 | 2937 | 0 |  | 650 | 400 | 선택 | 해제 | 해제 | 미정 | 미정 | 미정 | 미정 |  | 미정 | RB125.00 | C
A47874 | 2018-09-09 | 1 | A | TUNDISH교체 | 1 | A | SM55C | 탄소강 | B | BM#1 | 1556 | 41 | 1607 | 1511 | 40 | 7300 |  | 3 | 0.3 | 18 |  | -1.01 | 1583 | 1607 | 8.46 | 0 |  | 2 | 43 | 78 | Y |  | 2018-09-09 23:26 | 95 | 1109 | 30 | 33 | 29 | 33 | 38 | 40 | 41 | 42 | 42 | 43 | 44 |  |  | 44 | 38 | 44 | 44 | 0 | 0 |  |  | Y | 0.2 |  | 2.26 | 2.19 |  |  |  |  | N | N | N | N | 230 | 0.47 | 58 | 92454 | 95080 | 7520 | 15450 | 2 | 2 |  | 2018-09-09 23:34 | 1583 | 106 |  | 29 |  | *T/D가열온도:자동-1350`.수동건-1328`.STR#1:1043.STR#2:1078.T/D FLUX 유:15,용:225,탄화왕겨 200kg 투입 | [14 empty] | 90.11 | 100 | 700 | 0 | 0 |  | 650 |  | 선택 | 해제 | 700 | 0 | 0 |  | 650 |  | 선택 | 해제 | 해제 | 미정 | 미정 | 미정 | 선택 |  | 미정 | BT180180 | C
B47773 | 2018-09-09 | 2 | A | TUNDISH교체 | 1 | A | SBC70L | 특수용도강 | D3 | BM#2 | 1573 | 47 | 1667 | 1534 | 43 | 8800 |  | 1 | 0.25 | 20 |  | -2.76 | 1586 | 1664 | 3.94 | 0 | 0 | 1 | 74 | 40 | Y |  | 2018-09-10 00:22 | 88 | 1099 | -342 | -83 | 30 | 28 | 26 | 30 | 33 | 35 | 36 | 37 | 37 | 37 | 37 | 37 | 32 | 37 | 37 | 37 | 0 |  | 15 | Y | 0 |  | 2.16 | 2.04 |  |  |  |  | N | N | N | M | 150 | 0.48 | 60 | 84530 | 99080 | 4870 | 14900 | 4 | 2 |  | 2018-09-10 00:17 | 1586 | 144 |  | 35 | 19 | * STR#2 EDGE HEATER 600KW적용 중 이상공정등록및 생관통보 *T/D 플럭스 120/15KG *T/D 교체 슬리브롱노즐사용 *L/D첫 HEAT 탄화왕겨투입 | [14 empty] | 84.7 | 100 | 700 | 0 | 0 |  | 650 | 400 | 선택 | 선택 | 700 | 0 | 0 |  | 650 | 400 | 선택 | 선택 | 선택 | 미정 | 미정 | 미정 | 미정 |  | 미정 | RB146.05 | H
A47875 | 2018-09-09 | 1 | A |  | 2 | A | SM55C | 탄소강 | B | BM#1 | 1554 | 40 | 1609 | 1549 | 27 | 4700 |  | 3 | 0.3 | 20 |  | -1.46 | 1561 | 1596 | 10.91 | 0 |  | 5 | 12 | 86 | Y |  | 2018-09-10 00:24 | 73 | 1106 | 44 | 38 | 34 | 32 | 31 | 30 | 29 | 29 | 28 | 28 | 27 | 26 | 26 | 26 | 31 | 34 | 26 | 26 | -0.15 |  | 55 | Y | 0 | [7 empty] | N | N | N | N | 220 | 0.44 | 67 | 149440 | 96490 | 4130 | 15100 | 2 | 2 |  | 2018-09-10 00:35 | 1561 | 102 |  | 32 |  | *BIG SIZE 포함 *자동:1518℃ 수동:1521℃ *유사강종 연연주 혼탕부 성분 확인 ID:108~110.208~210 | [14 empty] | 148.55 | 100 | 0 | 0 | 0 |  | 650 |  | 선택 | 해제 | 0 | 0 | 0 |  | 650 |  | 선택 | 해제 | 해제 | 미정 | 미정 | 미정 | 미정 |  | 미정 | SB110110 | C
B47774 | 2018-09-09 | 2 | A |  | 2 | A | SBC70L | 특수용도강 | D3 | BM#2 | 1610 | 45 | 1657 | 1516 | 40 | 8600 |  | 1 | 0.22 | 20 |  | -2.86 | 1576 | 1637 | 2.77 | 0 | 0 | 12 | 41 | 62 | Y |  | 2018-09-10 01:34 | 78 | 1097 | 34 | 34 | 34 | 34 | 34 | 33 | 32 | 31 | 30 | 28 | 26 | 24 |  | 24 | 32 | 34 | 24 | 34 | -0.22 |  | 44.98 | Y | -0.4 |  |  |  | 1.54 |  |  |  | N | N | N | Y | 140 | 0.5 | 55 | 101436 | 92380 | 660 | 15400 | 4 | 2 |  | 2018-09-10 01:40 | 1576 | 131 |  | 26 |  | * STR#2 EDGE HEATER 600KW적용 중 이상공정등록및 생관통보 | [14 empty] | 109.07 | 100 | 0 | 0 | 0 |  | 650 | 400 | 선택 | 선택 | 0 | 0 | 0 |  | 650 | 400 | 선택 | 선택 | 선택 | 미정 | 미정 | 미정 | 미정 |  | 미정 | RB146.05 | H
A47876 | 2018-09-09 | 1 | A |  | 3 | A | AE1055LS | 탄소강 | G-AE1055LS | BM#1 | 1568 | 41 | 1586 | 1544 | 34 | 5700 |  | 3 | 0.29 | 31 |  | -0.61 | 1565 | 1586 | 0 | 15.8 |  | 21 | 52 | 81 | Y |  | 2018-09-10 01:43 | 81 | 1124 | 28 | 34 | 37 | 38 | 39 | 39 | 38 | 38 | 37 | 37 | 36 | 35 |  | 35 | 36 | 39 | 35 | 38 | -0.11 | Y | 35 | Y | -0.2 | [7 empty] | Y | Y | Y | Y | 210 | 0.5 | 58 | 50754 | 96660 | 7090 | 15410 | 2 | 2 |  | 2018-09-10 01:54 | 1565 | 110 |  | 23 |  | *유사강종 연연주 혼탕부 성분 확인 ID:101.201 | [14 empty] | 48.97 | 100 | 0 | 0 | 0 |  | 400 |  | 선택 | 해제 | 0 | 0 | 0 |  | 400 |  | 선택 | 해제 | 해제 | 미정 | 미정 | 선택 | 미정 |  | 미정 | BT180180 | H
B47775 | 2018-09-09 | 2 | A |  | 3 | A | SBC70L | 특수용도강 | D3 | BM#2 | 1578 | 41 | 1637 | 1565 | 33 | 6900 |  | 1 | 0.24 | 20 |  | -2.46 | 1568 | 1642 | 2.35 | 0 | 0 | 33 | 72 | 76 | Y |  | 2018-09-10 02:29 | 70 | 1098 | 20 | 26 | 31 | 33 | 34 | 34 | 33 | 33 | 31 | 30 | 29 | 28 |  | 28 | 30 | 34 | 28 | 33 | -0.17 | Y | 35.02 | Y | -0.2 |  |  |  | 1.28 |  |  |  | N | N | N | Y | 130 | 0.5 | 59 | 103476 | 98270 | 1230 | 13500 | 4 | 2 |  | 2018-09-10 02:30 | 1568 | 120 |  | 30 |  | * STR#2 EDGE HEATER 600KW적용 중 이상공정등록및 생관통보 * 후HEAT 자연개공 안되 10%이상 감속주입 이상공정등록 및생관통보 | [14 empty] | 104 | 100 | 0 | 0 | 0 |  | 650 | 400 | 선택 | 선택 | 0 | 0 | 0 |  | 650 | 400 | 선택 | 선택 | 선택 | 미정 | 미정 | 미정 | 미정 |  | 미정 | RB146.05 | H
A47877 | 2018-09-09 | 1 | A |  | 4 | A | AE1055LS | 탄소강 | G-AE1055LS | BM#1 | 1591 | 43 | 1597 | 1537 | 34 | 5800 |  | 3 | 0.28 | 25 |  | -1.49 | 1551 | 1597 | 0 | 12.13 |  | 30 | 63 | 85 | Y |  | 2018-09-10 02:49 | 67 | 1098 | 33 | 34 | 36 | 36 | 36 | 35 | 34 | 34 | 33 | 33 | 32 | 32 |  | 32 | 34 | 36 | 32 | 36 | -0.09 |  | 44.95 | Y | 0 | [7 empty] | Y | Y | Y | Y | 200 | 0.5 | 57 | 84590 | 94380 | 7150 | 14970 | 2 | 2 |  | 2018-09-10 02:56 | 1551 | 103 |  | 18 | [16 empty] | 83.42 | 100 | 0 | 0 | 0 |  | 400 |  | 선택 | 해제 | 0 | 0 | 0 |  | 400 |  | 선택 | 해제 | 해제 | 미정 | 미정 | 선택 | 미정 |  | 미정 | BT180180 | H
B47776 | 2018-09-09 | 2 | A |  | 4 | A | SBC70L | 특수용도강 | D3 | BM#2 | 1553 | 41 | 1645 | 1536 | 35 | 7500 |  | 1 | 0.23 | 20 |  | -2.49 | 1565 | 1638 | 2.15 | 0 | 0 | 6 | 29 | 68 | Y |  | 2018-09-10 03:31 | 67 | 1121 | 20 | 27 | 30 | 31 | 30 | 31 | 30 | 29 | 29 | 28 | 26 | 25 |  | 25 | 28 | 31 | 25 | 30 | -0.15 | Y | 40 | Y | -0.2 |  |  |  | 1.17 |  |  |  | N | N | N | Y | 120 | 0.5 | 56 | 101436 | 95980 | -480 | 14200 | 4 | 2 | 31 | 2018-09-10 03:41 | 1575 | 122 |  | 31 |  | * STR#2 EDGE HEATER 600KW적용 중 이상공정등록및 생관통보 | [14 empty] | 106.22 | 100 | 0 | 0 | 0 |  | 650 | 400 | 선택 | 선택 | 0 | 0 | 0 |  | 650 | 400 | 선택 | 선택 | 선택 | 미정 | 미정 | 미정 | 미정 |  | 미정 | RB146.05 | H
A47878 | 2018-09-09 | 1 | A |  | 5 | A | AE1055LS | 탄소강 | G-AE1055LS | BM#1 | 1586 | 40 | 1599 | 1538 | 30 | 5000 |  | 3 | 0.29 | 31 |  | -1.47 | 1548 | 1599 | 0 | 12.74 |  | 2 | 44 | 69 | Y |  | 2018-09-10 03:44 | 64 | 1107 | 29 | 31 | 33 | 34 | 34 | 33 | 33 | 32 | 32 | 31 | 30 | 30 |  | 30 | 32 | 34 | 30 | 33 | -0.1 | Y | 40.02 | Y | 0 | [7 empty] | Y | Y | Y | Y | 190 | 0.5 | 57 | 84590 | 95320 | 7090 | 15250 | 2 | 2 |  | 2018-09-10 04:02 | 1548 | 102 |  | 24 | [16 empty] | 82.69 | 100 | 0 | 0 | 0 |  | 400 |  | 선택 | 해제 | 0 | 0 | 0 |  | 400 |  | 선택 | 해제 | 해제 | 미정 | 미정 | 선택 | 미정 |  | 미정 | BT180180 | H
B47777 | 2018-09-09 | 2 | B |  | 5 | A | SBC70L | 특수용도강 | D3 | BM#2 | 1607 | 41 | 1644 | 1566 | 31 | 6500 |  | 1 | 0.24 | 21 |  | -2.19 | 1568 | 1641 | 3.41 | 0 | 0 | 1 | 75 | 42 | Y |  | 2018-09-10 04:36 | 70 | 1112 | 20 | 32 | 36 | 38 | 39 | 40 | 40 | 39 | 39 | 37 | 36 | 34 |  | 34 | 36 | 40 | 34 | 39 | -0.2 | Y | 30 | Y | -0.4 |  |  |  | 1.19 |  |  |  | N | N | N | Y | 110 | 0.5 | 58 | 92983 | 97100 | 1500 | 14500 | 4 | 2 | 20 | 2018-09-10 04:38 | 1580 | 118 |  | 26 |  | * STR#2 EDGE HEATER 600KW적용 중 이상공정등록및 생관통보 | [14 empty] | 94.78 | 100 | 0 | 0 | 0 |  | 650 | 400 | 선택 | 선택 | 0 | 0 | 0 |  | 650 | 400 | 선택 | 선택 | 선택 | 미정 | 미정 | 미정 | 미정 |  | 미정 | RB146.05 | H
A47879 | 2018-09-09 | 1 | B |  | 6 | A | AE1055LS | 탄소강 | G-AE1055LS | BM#1 | 1586 | 39 | 1592 | 1541 | 31 | 5200 |  | 3 | 0.28 | 26 |  | -1.55 | 1546 | 1592 | 0 | 12.78 |  | 5 | 13 | 59 | Y |  | 2018-09-10 04:44 | 62 | 1125 | 29 | 32 | 34 | 34 | 35 | 35 | 35 | 34 | 33 | 33 | 33 | 31 | 30 | 30 | 33 | 35 | 30 | 35 | -0.12 | Y | 40 | Y | -0.2 | [7 empty] | Y | Y | Y | Y | 180 | 0.5 | 61 | 101508 | 97920 | 7010 | 15500 | 2 | 2 |  | 2018-09-10 05:00 | 1546 | 106 |  | 24 | [16 empty] | 96.77 | 100 | 0 | 0 | 0 |  | 400 |  | 선택 | 해제 | 0 | 0 | 0 |  | 400 |  | 선택 | 해제 | 해제 | 미정 | 미정 | 선택 | 미정 |  | 미정 | BT180180 | H
B47778 | 2018-09-09 | 2 | B |  | 6 | A | SBC70L | 특수용도강 | D3 | BM#2 | 1623 | 42 | 1647 | 1574 | 31 | 6400 |  | 1 | 0.23 | 22 |  | -2.56 | 1556 | 1637 | 3.23 | 0 | 0 | 12 | 42 | 47 | Y |  | 2018-09-10 05:45 | 58 | 1099 | 31 | 32 | 31 | 31 | 30 | 29 | 28 | 28 | 26 | 25 | 23 |  |  | 23 | 29 | 31 | 23 | 31 | -0.2 |  | 40 | Y | -0.4 |  |  |  | 1.19 |  |  |  | N | N | N | Y | 100 | 0.5 | 58 | 92983 | 96380 | 410 | 14200 | 4 | 2 | 30 | 2018-09-10 05:43 | 1556 | 115 |  | 19 |  | * STR#2 EDGE HEATER 600KW적용 중 이상공정등록및 생관통보 * 후 HEAT L/D 강제개공 ID: 306,405 | [14 empty] | 96.16 | 100 | 0 | 0 | 0 |  | 650 | 400 | 선택 | 선택 | 0 | 0 | 0 |  | 650 | 400 | 선택 | 선택 | 선택 | 미정 | 미정 | 미정 | 미정 |  | 미정 | RB146.05 | H
A47880 | 2018-09-09 | 1 | B |  | 7 | A | AE1055LS | 탄소강 | G-AE1055LS | BM#1 | 1572 | 40 | 1589 | 1529 | 30 | 5100 |  | 3 | 0.28 | 25 |  | -1.33 | 1550 | 1589 | 0 | 9.73 |  | 21 | 53 | 55 | Y |  | 2018-09-10 05:46 | 66 | 1115 | 28 | 29 | 31 | 31 | 32 | 31 | 30 | 30 | 29 | 28 | 27 | 26 |  | 26 | 29 | 32 | 26 | 31 | -0.17 | Y | 35.02 | Y | -0.2 | [7 empty] | Y | Y | Y | Y | 230 | 0.5 | 59 | 101508 | 97690 | 7110 | 15900 | 2 | 2 |  | 2018-09-10 05:59 | 1550 | 100 |  | 24 | [16 empty] | 96.95 | 100 | 0 | 0 | 0 |  | 400 |  | 선택 | 해제 | 0 | 0 | 0 |  | 400 |  | 선택 | 해제 | 해제 | 미정 | 미정 | 선택 | 미정 |  | 미정 | BT180180 | H
B47779 | 2018-09-09 | 2 | B |  | 7 | A | SBC70L | 특수용도강 | D3 | BM#2 | 1609 | 42 | 1644 | 1565 | 31 | 6500 |  | 1 | 0.24 | 21 |  | -2.48 | 1560 | 1632 | 2.04 | 0 | 0 | 33 | 73 | 52 | Y |  | 2018-09-10 06:37 | 62 | 1098 | 18 | 24 | 28 | 31 | 31 | 31 | 31 | 30 | 29 | 28 | 27 | 25 |  | 25 | 28 | 31 | 25 | 31 | -0.15 | Y | 40.03 | Y | -0.4 |  |  |  | 0.83 |  |  |  | N | N | N | Y | 150 | 0.5 | 58 | 92983 | 96540 | 20 | 14800 | 4 | 2 | 35 | 2018-09-10 06:38 | 1560 | 115 |  | 27 |  | * STR#2 EDGE HEATER 600KW적용 중 이상공정등록및 생관통보 * L/D 강제개공 ID : 301,401 | [14 empty] | 96.36 | 100 | 0 | 0 | 0 |  | 650 | 400 | 선택 | 선택 | 0 | 0 | 0 |  | 650 | 400 | 선택 | 선택 | 선택 | 미정 | 미정 | 미정 | 미정 |  | 미정 | RB146.05 | H
A47881 | 2018-09-09 | 1 | B |  | 8 | A | AE1055LS | 탄소강 | G-AE1055LS | BM#1 | 1591 | 43 | 1605 | 1532 | 32 | 5500 |  | 3 | 0.28 | 25 |  | -1.84 | 1548 | 1602 | 0 | 13.02 |  | 30 | 64 | 61 | Y |  | 2018-09-10 06:52 | 64 | 1102 | 25 | 32 | 34 | 36 | 36 | 37 | 36 | 36 | 36 | 35 | 35 | 34 |  | 34 | 34 | 37 | 34 | 36 | -0.05 | Y | 30 | Y | -0.2 | [7 empty] | Y | Y | Y | Y | 220 | 0.5 | 59 | 101508 | 95630 | 7040 | 15500 | 2 | 2 |  | 2018-09-10 06:58 | 1548 | 101 |  | 20 | [16 empty] | 98.94 | 100 | 0 | 0 | 0 |  | 400 |  | 선택 | 해제 | 0 | 0 | 0 |  | 400 |  | 선택 | 해제 | 해제 | 미정 | 미정 | 선택 | 미정 |  | 미정 | BT180180 | H
B47780 | 2018-09-10 | 2 | B | 연주종료 | 8 | A | SBC70L | 특수용도강 | D3 | BM#2 | 1660 | 40 | 1644 | 1624 | 24 | 4700 |  | 1 | 0.24 | 21 |  | -2.6 | 1563 | 1641 | 2.34 | 0 | 0 | 6 | 30 | 46 | Y |  | 2018-09-10 07:41 | 65 | 1086 | 21 | 30 | 35 | 37 | 38 | 37 | 36 | 35 | 34 | 32 | 30 |  |  | 30 | 33 | 38 | 30 | 0 | -0.27 | Y | 30.02 | Y | -0.4 |  |  |  | 1 |  |  |  | N | N | N | M | 140 | 0.5 | 53 | 88175 | 89000 | 750 | 2000 | 4 | 2 | 40 | 2018-09-10 07:43 | 1563 | 110 |  | 25 |  | * STR#2 EDGE HEATER 600KW적용 중 이상공정등록및 생관통보 * 작업종료 : 09시 17분 | C92DA3E6C81C44599389797762474AEE | 2E1AE1DAD3254B939FB4E6CC13785CE9 | 36D03955F14F46998BE06962A809687A | [11 empty] | 98.25 | 100 | 0 | 2690 | 0 |  | 650 | 400 | 선택 | 선택 | 0 | 2690 | 0 |  | 650 | 400 | 선택 | 선택 | 선택 | 미정 | 미정 | 미정 | 미정 |  | 미정 | RB146.05 | H
A47882 | 2018-09-10 | 1 | B |  | 9 | A | AE1055LS | 탄소강 | G-AE1055LS | BM#1 | 1632 | 41 | 1600 | 1555 | 23 | 3900 |  | 3 | 0.28 | 25 |  | 0 | 1548 | 1600 | 0 | 12.29 |  | 2 | 45 | 64 | Y |  | 2018-09-10 07:57 | 64 | 1088 | 31 | 36 | 39 | 40 | 40 | 39 | 39 | 39 | 39 | 38 | 37 | 37 |  | 37 | 38 | 40 | 37 | 39 | -0.04 | Y | 40 | Y | 0 | [7 empty] | Y | Y | Y | Y | 210 | 0.5 | 57 | 84590 | 93420 | 7030 | 15400 | 2 | 2 |  | 2018-09-10 08:04 | 1548 | 100 |  | 15 | [16 empty] | 84.25 | 100 | 0 | 0 | 0 |  | 400 |  | 선택 | 해제 | 0 | 0 | 0 |  | 400 |  | 선택 | 해제 | 해제 | 미정 | 미정 | 선택 | 미정 |  | 미정 | BT180180 | H
A47883 | 2018-09-10 | 1 | B |  | 10 | A | AE1055LS | 탄소강 | G-AE1055LS | BM#1 | 1591 | 41 | 1606 | 1530 | 30 | 5100 |  | 3 | 0.27 | 26 |  | -1.32 | 1551 | 1590 | 0 | 12.29 |  | 5 | 14 | 61 | Y |  | 2018-09-10 08:54 | 67 | 1080 | 36 | 36 | 38 | 38 | 40 | 39 | 39 | 39 | 38 | 37 | 37 | 37 | 37 | 37 | 38 | 40 | 37 | 39 | -0.06 | Y | 40.02 | Y | 0 | [7 empty] | Y | Y | Y | Y | 200 | 0.5 | 61 | 152262 | 96320 | 7090 | 15400 | 2 | 2 |  | 2018-09-10 09:01 | 1551 | 97 |  | 16 |  | *혼탕부 성분확인 ID:107.108.109.207.208.209 | [14 empty] | 147.33 | 100 | 0 | 0 | 0 |  | 400 |  | 선택 | 해제 | 0 | 0 | 0 |  | 400 |  | 선택 | 해제 | 해제 | 미정 | 미정 | 선택 | 미정 |  | 미정 | BT180180 | H
A47884 | 2018-09-10 | 1 | B |  | 11 | A | P-AE1055LSM | 탄소강 | G-AE1055LS | BM#1 | 1609 | 40 | 1596 | 1535 | 28 | 4700 |  | 3 | 0.27 | 26 |  | -1.39 | 1554 | 1595 | 0 | 12.31 |  | 12 | 43 | 69 | Y |  | 2018-09-10 10:01 | 70 | 1093 | 35 | 39 | 41 | 42 | 41 | 41 | 40 | 39 | 39 | 37 | 37 | 36 | 36 | 36 | 39 | 42 | 36 | 41 | -0.13 | Y | 45 | Y | 0 | [7 empty] | Y | Y | Y | Y | 190 | 0.48 | 62 | 50754 | 97110 | 7120 | 15500 | 2 | 2 |  | 2018-09-10 10:08 | 1554 | 85 |  | 12 |  | *혼탕부 성분확인 ID:101.201 *STR#1,2 S/R재세팅 | [14 empty] | 48.76 | 100 | 0 | 0 | 0 |  | 400 |  | 선택 | 해제 | 0 | 0 | 0 |  | 400 |  | 선택 | 해제 | 해제 | 미정 | 미정 | 선택 | 미정 |  | 미정 | BT180180 | H
A47885 | 2018-09-10 | 1 | B |  | 12 | A | P-AE1055LSM | 탄소강 | G-AE1055LS | BM#1 | 1572 | 41 | 1575 | 1530 | 34 | 5800 |  | 3 | 0.25 | 25 |  | -1.35 | 1536 | 1575 | 0 | 12.07 |  | 21 | 54 | 136 | Y |  | 2018-09-10 11:02 | 52 | 1083 | 34 | 32 | 30 | 27 | 26 | 24 | 22 | 21 | 13 | 19 | 18 | 18 | 17 | 17 | 23 | 30 | 13 | 0 | -0.57 |  | 29.98 | Y | -0.2 | [7 empty] | Y | Y | Y | Y | 180 | 0.48 | 65 | 101508 | 99380 | 7110 | 15200 | 2 | 2 |  | 2018-09-10 11:10 | 1536 | 88 |  | 14 | [16 empty] | 95.4 | 100 | 0 | 0 | 0 |  | 400 |  | 선택 | 해제 | 0 | 0 | 0 |  | 400 |  | 선택 | 해제 | 해제 | 미정 | 미정 | 선택 | 미정 |  | 미정 | BT180180 | H
A47886 | 2018-09-10 | 1 | B |  | 13 | A | P-AE1055LSM | 탄소강 | G-AE1055LS | BM#1 | 1560 | 41 | 1589 | 1530 | 34 | 5900 |  | 3 | 0.28 | 25 |  | -1.74 | 1538 | 1589 | 0 | 12.31 |  | 2 | 46 | 84 | Y |  | 2018-09-10 12:10 | 54 | 1080 | 15 | 22 | 26 | 26 | 27 | 27 | 27 | 26 | 26 | 25 | 24 | 23 | 22 | 21 | 24 | 27 | 21 | 27 | -0.12 | Y | 50 | Y | 0 | [7 empty] | Y | Y | Y | Y | 230 | 0.41 | 74 | 101508 | 97660 | 7020 | 15700 | 2 | 2 |  | 2018-09-10 12:17 | 1538 | 89 |  | 12 |  | *전공정 작업지연 감속주입 *정속유지강종 감속주입 이상재 등록 | [14 empty] | 97 | 100 | 0 | 0 | 0 |  | 400 |  | 선택 | 해제 | 0 | 0 | 0 |  | 400 |  | 선택 | 해제 | 해제 | 미정 | 미정 | 선택 | 미정 |  | 미정 | BT180180 | H
A47887 | 2018-09-10 | 1 | D |  | 14 | A | P-AE1055LSM | 탄소강 | G-AE1055LS | BM#1 | 1561 | 62 | 1571 | 1499 | 52 | 7200 |  | 3 | 0.28 | 16 |  | -0.99 | 1551 | 1571 | 0 | 8.45 |  | 5 | 15 | 79 | Y |  | 2018-09-10 13:28 | 67 | 1080 | 20 | 27 | 32 | 34 | 36 | 36 | 35 | 34 | 33 | 33 | 32 | 31 | 31 | 31 | 32 | 36 | 30 | 31 | -0.13 | Y | 45.02 | Y | 0.2 |  |  |  | 1.54 |  |  |  | Y | Y | Y | Y | 220 | 0.4 | 72 | 84590 | 92060 | 7060 | 15700 | 2 | 2 |  | 2018-09-10 13:35 | 1551 | 101 |  | 10 |  | *진공기준미달 *전공정 작업지연 감속주입 (10%이상) | [14 empty] | 84.89 | 100 | 0 | 0 | 0 |  | 400 |  | 선택 | 해제 | 0 | 0 | 0 |  | 400 |  | 선택 | 해제 | 해제 | 미정 | 미정 | 선택 | 미정 |  | 미정 | BT180180 | H
A47888 | 2018-09-10 | 1 | D |  | 15 | A | P-AE1055LSM | 탄소강 | G-AE1055LS | BM#1 | 1639 | 45 | 1593 | 1555 | 36 | 5700 |  | 3 | 0.28 | 25 |  | -1.65 | 1545 | 1593 | 0 | 15.09 |  | 21 | 55 | 46 | Y |  | 2018-09-10 14:36 | 61 | 1088 | 29 | 31 | 34 | 34 | 35 | 35 | 34 | 34 | 33 | 32 | 32 | 31 | 30 | 29 | 32 | 35 | 29 | 34 | -0.1 | Y | 58.33 | Y | 0 | [7 empty] | Y | Y | Y | Y | 210 | 0.4 | 78 | 101508 | 101340 | 1700 | 17100 | 2 | 2 |  | 2018-09-10 14:43 | 1545 | 95 |  | 15 |  | *전공정 작업지연 감속주입 (10%이상) | [14 empty] | 93.13 | 100 | 0 | 0 | 0 |  | 400 |  | 선택 | 해제 | 0 | 0 | 0 |  | 400 |  | 선택 | 해제 | 해제 | 미정 | 미정 | 선택 | 미정 |  | 미정 | BT180180 | H
A47889 | 2018-09-10 | 1 | D |  | 16 | A | P-AE1055LSM | 탄소강 | G-AE1055LS | BM#1 | 1600 | 52 | 1600 | 1539 | 47 | 6000 |  | 3 | 0.28 | 25 |  | -1.5 | 1557 | 1600 | 0 | 16.23 |  | 6 | 31 | 301 | Y |  | 2018-09-10 15:53 | 73 | 1088 | 28 | 31 | 33 | 35 | 36 | 36 | 36 | 35 | 35 | 34 | 33 | 33 | 33 | 34 | 34 | 36 | 33 | 36 | -0.04 | Y | 45 | Y | 0.2 | [7 empty] | Y | Y | Y | Y | 200 | 0.43 | 73 | 101508 | 96090 | 7030 | 14900 | 2 | 2 |  | 2018-09-10 15:58 | 1557 | 111 |  | 18 |  | *전공정 작업지연 감속주입 (10%이상) | [14 empty] | 97.89 | 100 | 0 | 0 | 0 |  | 400 |  | 선택 | 해제 | 0 | 0 | 0 |  | 400 |  | 선택 | 해제 | 해제 | 미정 | 미정 | 선택 | 미정 |  | 미정 | BT180180 | H
A47890 | 2018-09-10 | 1 | D |  | 17 | A | P-AE1055LSM | 탄소강 | G-AE1055LS | BM#1 | 1608 | 48 | 1598 | 1533 | 43 | 5800 |  | 3 | 0.28 | 25 |  | -1.46 | 1556 | 1598 | 0 | 14.91 |  | 2 | 47 | 99 | Y |  | 2018-09-10 17:01 | 72 | 1089 | 31 | 35 | 36 | 38 | 38 | 38 | 38 | 37 | 37 | 37 | 36 | 36 | 35 | 35 | 36 | 38 | 35 | 38 | -0.06 | Y | 49.97 | Y | 0 | [7 empty] | Y | Y | Y | Y | 190 | 0.48 | 66 | 101508 | 104640 | 7060 | 16000 | 2 | 2 |  | 2018-09-10 17:09 | 1556 | 111 |  | 24 | [16 empty] | 90.39 | 100 | 0 | 0 | 0 |  | 400 |  | 선택 | 해제 | 0 | 0 | 0 |  | 400 |  | 선택 | 해제 | 해제 | 미정 | 미정 | 선택 | 미정 |  | 미정 | BT180180 | H
A47891 | 2018-09-10 | 1 | D |  | 18 | A | P-AE1055LSM | 탄소강 | G-AE1055LS | BM#1 | 1592 | 40 | 1603 | 1540 | 36 | 5500 |  | 3 | 0.29 | 25 |  | -1.78 | 1551 | 1603 | 0 | 15 |  | 5 | 16 | 97 | Y |  | 2018-09-10 18:02 | 67 | 1089 | 35 | 33 | 30 | 29 | 28 | 27 | 27 | 26 | 26 | 25 | 24 | 24 | 23 | 23 | 27 | 30 | 23 | 0 | -0.13 |  | 55.03 | Y | 0 | [7 empty] | Y | Y | Y | Y | 180 | 0.48 | 65 | 101508 | 97630 | 4630 | 16100 | 2 | 2 |  | 2018-09-10 18:11 | 1551 | 111 |  | 29 | [16 empty] | 96.44 | 100 | 0 | 0 | 0 |  | 400 |  | 선택 | 해제 | 0 | 0 | 0 |  | 400 |  | 선택 | 해제 | 해제 | 미정 | 미정 | 선택 | 선택 | 8 | 미정 | BT180180 | H
A47892 | 2018-09-10 | 1 | D |  | 19 | A | P-AE1055LSM | 탄소강 | G-AE1055LS | BM#1 | 1579 | 40 | 1593 | 1533 | 34 | 5600 |  | 3 | 0.29 | 25 |  | -1.35 | 1554 | 1593 | 0 | 15.07 |  | 21 | 56 | 75 | Y |  | 2018-09-10 19:11 | 70 | 1089 | 23 | 26 | 29 | 30 | 31 | 31 | 31 | 31 | 30 | 29 | 29 | 28 | 29 | 29 | 29 | 31 | 28 | 31 | -0.05 | Y | 35 | Y | 0.2 | [7 empty] | Y | Y | Y | Y | 230 | 0.48 | 62 | 101508 | 95330 | 7060 | 15900 | 2 | 2 |  | 2018-09-10 19:27 | 1554 | 106 |  | 27 | [16 empty] | 98.65 | 100 | 0 | 0 | 0 |  | 400 |  | 선택 | 해제 | 0 | 0 | 0 |  | 400 |  | 선택 | 해제 | 해제 | 미정 | 미정 | 선택 | 미정 |  | 미정 | BT180180 | H
A47893 | 2018-09-10 | 1 | D | TUNDISH교체전 | 20 | A | P-AE1055LSM | 탄소강 | G-AE1055LS | BM#1 | 1595 | 40 | 1598 | 1541 | 30 | 5100 |  | 3 | 0.29 | 25 |  | -1.56 | 1553 | 1598 | 0 | 16.94 |  | 6 | 32 | 72 | Y |  | 2018-09-10 20:14 | 69 | 1088 | 27 | 28 | 29 | 30 | 31 | 31 | 30 | 29 | 29 | 29 | 28 | 28 |  | 28 | 29 | 31 | 28 | 29 | -0.02 | Y | 35 | Y | 0 | [7 empty] | Y | Y | Y | M | 220 | 0.48 | 62 | 92418 | 96530 | 7620 | 1500 | 2 | 2 |  | 2018-09-10 20:22 | 1553 | 104 |  | 29 |  |  | 390BB5751FD2478D82F109D1CF929419 | 9F7BC46075A34C648E88ECE64D529179 |  | 565FC972417448F2837ED84CDBAC664F | [10 empty] | 88.74 | 100 | 0 | 3500 | 0 |  | 400 |  | 선택 | 해제 | 0 | 3500 | 0 |  | 400 |  | 선택 | 해제 | 해제 | 미정 | 미정 | 선택 | 미정 |  | 미정 | BT180180 | H
A47894 | 2018-09-10 | 1 | A | TUNDISH교체 | 1 | A | SMN440 | 합금강 | D1 | BM#1 | 1575 | 46 | 1633 | 1520 | 38 | 7200 |  | 3 | 0.29 | 20 |  | -1.71 | 1592 | 1633 | 10.4 | 0 |  | 2 | 48 | 64 | Y |  | 2018-09-10 21:15 | 98 | 1089 | 25 | 33 | 34 | 41 | 45 | 48 | 49 | 50 | 50 | 51 | 51 | 51 |  | 51 | 45 | 51 | 51 | 51 | 0 |  | 10.02 | Y | 0 |  | 2.55 | 2.55 | 2.02 |  |  |  | N | N | N | N | 150 | 0.45 | 64 | 84330 | 101770 | 6580 | 15080 | 16 | 2 |  | 2018-09-10 21:23 | 1592 | 128 |  | 54 |  | *T/D가열온도:자동-1370`.수동건-1348`.STR#1:924.STR#2:922.T/D FLUX 유:15,용:120,탄화왕겨 200kg 투입 *첫Heat 수소측정치 OVER되어 이상재 등록및 생관통보-ID:101.102.201.202 | [14 empty] | 77.83 | 100 | 700 | 0 | 0 |  | 650 |  | 선택 | 선택 | 700 | 0 | 0 |  | 650 |  | 선택 | 선택 | 미정 | 미정 | 미정 | 해제 | 선택 |  | 미정 | RB120.00 | C
A47895 | 2018-09-10 | 1 | A |  | 2 | A | SMN440 | 합금강 | D1 | BM#1 | 1599 | 43 | 1606 | 1510 | 35 | 6200 |  | 3 | 0.29 | 21 |  | -1.42 | 1565 | 1601 | 12.26 | 0 |  | 5 | 17 | 68 | Y |  | 2018-09-10 22:35 | 71 | 1089 | 47 | 36 | 29 | 25 | 23 | 22 | 20 | 18 | 17 | 17 | 17 | 17 |  | 17 | 24 | 29 | 17 | 17 | -0.27 |  | 44.97 | Y | 0 |  |  |  | 1.73 |  |  |  |  | N | N | Y | 140 | 0.48 | 58 | 100016 | 91910 | 6050 | 15570 | 16 | 1 |  | 2018-09-10 22:44 | 1565 | 115 |  | 40 |  | *BIG SIZE | [14 empty] | 102.16 | 100 | 0 | 0 | 0 |  | 650 |  | 선택 | 선택 | 0 | 0 | 0 |  | 650 |  | 선택 | 선택 | 미정 | 미정 | 미정 | 미정 | 미정 |  | 미정 | RB170.00 | C
A47896 | 2018-09-10 | 1 | A | 잔강최소화전 | 3 | A | SMN440 | 합금강 | D1 | BM#1 | 1603 | 41 | 1599 | 1531 | 36 | 6400 |  | 3 | 0.33 | 20 |  | -0.59 | 1585 | 1599 | 9.43 | 0 |  | 21 | 57 | 79 | Y |  | 2018-09-10 23:41 | 91 | 1103 | 16 | 23 | 27 | 30 | 32 | 33 | 33 | 33 | 33 | 33 | 32 | 32 | 31 | 31 | 30 | 33 | 31 | 33 | -0.06 | Y | 34.97 | Y | -0.2 |  |  |  | 1.62 |  |  |  | N | N | N | N | 130 | 0.47 | 61 | 95161 | 96440 | 6560 | 3000 | 16 | 1 |  | 2018-09-10 23:50 | 1585 | 113 |  | 35 |  | *BIG SIZE 후속 HEAT BIG SIZE 주속적용 | [14 empty] | 92.39 | 100 | 0 | 3100 | 0 |  | 650 |  | 선택 | 선택 | 0 | 3100 | 0 |  | 650 |  | 선택 | 선택 | 미정 | 미정 | 미정 | 미정 | 미정 |  | 미정 | RB120.00 | C
A47897 | 2018-09-10 | 1 | A | 잔강최소화 | 4 | A | KFMN438V | 합금강 | KFMN438V | BM#1 | 1616 | 40 | 1618 | 1552 | 34 | 5700 |  | 3 | 0.26 | 21 |  | -1.44 | 1583 | 1618 | 0 | 12.73 |  | 6 | 33 | 77 | Y |  | 2018-09-11 00:55 | 89 | 1103 | 25 | 34 | 35 | 36 | 37 | 37 | 38 | 38 | 38 | 37 | 37 |  |  | 37 | 35 | 38 | 37 | 38 | -0.05 | Y | 20 | Y | 0 | [8 empty] | N | N | Y | 120 | 0.47 | 57 | 84590 | 97070 | 6900 | 8600 | 16 | 1 |  | 2018-09-11 01:03 | 1583 | 125 |  | 39 |  | *잔강최소화 *전공정 지연으로 감속주입 *전공정 작업 지연으로 L/D 늦게 올라옴-T/D 잔강 8.6ton까지 빠짐-이상재ID:105.205 | [14 empty] | 80.99 | 100 | 2500 | 0 | 0 |  | 650 |  | 선택 | 선택 | 2500 | 0 | 0 |  | 650 |  | 선택 | 선택 | 미정 | 미정 | 미정 | 미정 | 선택 |  | 미정 | BT180180 | H
A47898 | 2018-09-10 | 1 | A |  | 5 | A | KFMN438V | 합금강 | KFMN438V | BM#1 | 1583 | 44 | 1634 | 1545 | 41 | 6900 |  | 1 | 0.25 | 18 |  | 0 | 1550 | 1630 | 0 | 3.84 | 0 | 2 | 49 | 54 | Y |  | 2018-09-11 02:39 | 56 | 1110 | -83 | 30 | 30 | 29 | 29 | 29 | 28 | 27 | 26 | 26 | 24 | 23 |  | 23 | 19 | 30 | 23 | 29 | -0.16 |  | 45.02 | Y | -0.2 | [8 empty] | N | N | Y | 110 | 0.44 | 56 | 84590 | 90700 | 2860 | 18010 | 16 | 1 |  | 2018-09-11 02:41 | 1550 | 115 |  | 3 |  | *전공정 작업 지연으로 A47898Heat L/D 늦게 올라옴-T/D 잔강 8.6ton까지 빠짐-이상재ID:101.201 *전공정 지연으로 감속주입 | [14 empty] | 90.47 | 100 | 0 | 0 | 0 |  | 650 |  | 선택 | 선택 | 0 | 0 | 0 |  | 650 |  | 선택 | 선택 | 미정 | 미정 | 미정 | 미정 | 미정 |  | 미정 | BT180180 | H
A47899 | 2018-09-10 | 1 | A |  | 6 | A | KFMN438V | 합금강 | KFMN438V | BM#1 | 1597 | 41 | 1613 | 1553 | 36 | 6200 |  | 3 | 0.28 | 21 |  | -1.84 | 1565 | 1613 | 0 | 14.46 |  | 5 | 18 | 75 | Y |  | 2018-09-11 03:25 | 71 | 1103 | 21 | 26 | 31 | 34 | 35 | 35 | 35 | 35 | 34 | 33 | 32 | 30 | 29 | 27 | 31 | 35 | 27 | 35 | -0.18 | Y | 45.02 | Y | -0.4 | [8 empty] | N | N | Y | 100 | 0.45 | 69 | 101508 | 102150 | 2400 | 16300 | 16 | 1 |  | 2018-09-11 03:30 | 15920 | 107 |  | 16 |  | *전공정 지연으로 감속주입 *자동:1526℃ 수동:1526℃ | [14 empty] | 97.18 | 100 | 0 | 0 | 0 |  | 650 |  | 선택 | 선택 | 0 | 0 | 0 |  | 650 |  | 선택 | 선택 | 미정 | 미정 | 미정 | 미정 | 미정 |  | 미정 | BT180180 | H
A47900 | 2018-09-10 | 1 | A |  | 7 | A | KFMN438V | 합금강 | KFMN438V | BM#1 | 1599 | 43 | 1624 | 1516 | 41 | 7000 |  | 3 | 0.33 | 18 |  | -2.07 | 1577 | 1625 | 0 | 10.64 |  | 21 | 58 | 74 | Y |  | 2018-09-11 04:16 | 83 | 1112 | 23 | 29 | 33 | 36 | 37 | 38 | 37 | 36 | 35 | 33 | 31 |  |  | 31 | 34 | 38 | 31 | 0 | -0.28 | Y | 25 | Y | -0.4 | [8 empty] | N | N | Y | 150 | 0.5 | 54 | 84590 | 89030 | 4030 | 15800 | 16 | 1 |  | 2018-09-11 04:25 | 1577 | 119 |  | 37 |  | *전공정 지연으로 감속주입 | [14 empty] | 91.01 | 100 | 0 | 0 | 0 |  | 650 |  | 선택 | 선택 | 0 | 0 | 0 |  | 650 |  | 선택 | 선택 | 미정 | 미정 | 미정 | 미정 | 미정 |  | 미정 | BT180180 | H
A47901 | 2018-09-10 | 1 | C | TUNDISH교체전 | 8 | A | KFMN438V | 합금강 | KFMN438V | BM#1 | 1619 | 43 | 1635 | 1554 | 32 | 5400 |  | 3 | 0.29 | 19 |  | -2.11 | 1586 | 1635 | 0 | 11.43 |  | 6 | 34 | 70 | Y |  | 2018-09-11 05:06 | 92 | 1101 | 27 | 38 | 46 | 50 | 52 | 52 | 53 | 52 | 51 | 51 | 50 | 49 |  | 49 | 47 | 53 | 49 | 52 | -0.16 | Y | 25 | Y | -0.2 | [8 empty] | N | N | M | 140 | 0.5 | 58 | 102517 | 92560 | 4540 | 2000 | 16 | 1 |  | 2018-09-11 05:19 | 1586 | 118 |  | 43 |  |  | 736C4476087E4CAE80B87E5795ED7930 | 7D420F025F0D41EF9968FB10EE17AA63 | 81B2ABD3943A47CF997D0C0F4D0D22A0 | [11 empty] | 105.58 | 100 | 0 | 3000 | 0 |  | 650 |  | 선택 | 선택 | 0 | 3000 | 0 |  | 650 |  | 선택 | 선택 | 미정 | 미정 | 미정 | 미정 | 미정 |  | 미정 | BT180180 | H
A47902 | 2018-09-10 | 1 | C | TUNDISH교체 | 1 | A | BP-SCM420HT | 소입성보증강 | C | BM#1 | 1578 | 50 | 1641 | 1536 | 46 | 8500 |  | 3 | 0.27 | 21 |  | -1.89 | 1595 | 1641 | 0 | 14.14 |  | 2 | 50 | 52 | Y |  | 2018-09-11 06:29 | 85 | 1112 | 26 | 25 | 26 | 31 | 34 | 36 | 38 | 39 | 39 | 39 | 39 |  |  | 39 | 35 | 39 | 39 | 39 | 0 |  | 15 | Y | 0 |  | 3.06 | 3.06 | 1.84 |  |  |  |  | N | N | N | 150 | 0.48 | 54 | 84590 | 98050 | 7000 | 15600 | 16 | 2 |  | 2018-09-11 06:37 | 1595 | 135 |  | 47 |  | *T/D플럭스 유15용120KG *Hydris수소기준초과(10분)ID:101.102.201.202 *탄화왕겨200KG투입 *전공정지연 감속주입 | [14 empty] | 80.52 | 100 | 1000 | 0 | 0 |  | 650 |  | 선택 | 선택 | 1000 | 0 | 0 |  | 650 |  | 선택 | 선택 | 해제 | 미정 | 미정 | 선택 | 미정 |  | 미정 | BT180180 | H
A47903 | 2018-09-11 | 1 | C |  | 2 | A | BP-SCM420HT | 소입성보증강 | C | BM#1 | 1574 | 44 | 1612 | 1539 | 38 | 7000 |  | 3 | 0.28 | 18 |  | -1.51 | 1578 | 1612 | 0 | 7.94 |  | 5 | 19 | 60 | Y |  | 2018-09-11 07:44 | 68 | 1090 | 37 | 34 | 32 | 30 | 29 | 28 | 27 | 26 | 25 | 24 | 24 | 22 |  | 22 | 28 | 32 | 22 | 0 | -0.22 |  | 45.03 | Y | -0.4 | [7 empty] | N | N | N | N | 140 | 0.52 | 58 | 101508 | 95400 | 6890 | 15300 | 13 | 2 |  | 2018-09-11 07:56 | 1578 | 107 |  | 28 | [16 empty] | 99.13 | 100 | 0 | 0 | 0 |  | 650 |  | 선택 | 선택 | 0 | 0 | 0 |  | 650 |  | 선택 | 선택 | 해제 | 미정 | 미정 | 선택 | 미정 |  | 미정 | BT180180 | H
A47904 | 2018-09-11 | 1 | C |  | 3 | A | BP-SCM420HT | 소입성보증강 | C | BM#1 | 1569 | 43 | 1621 | 1542 | 36 | 6600 |  | 3 | 0.29 | 20 |  | -1.74 | 1580 | 1621 | 0 | 10.25 |  | 21 | 59 | 73 | Y |  | 2018-09-11 08:47 | 70 | 1085 | 21 | 26 | 30 | 32 | 33 | 33 | 32 | 31 | 30 | 29 | 27 | 26 |  | 26 | 29 | 33 | 26 | 0 | -0.2 | Y | 35.05 | Y | -0.2 | [7 empty] | N | N | N | N | 130 | 0.5 | 58 | 84590 | 94350 | 7000 | 15900 | 13 | 2 |  | 2018-09-11 08:54 | 1580 | 100 |  | 23 |  | *전공정지연 감속주입 | [14 empty] | 83.46 | 100 | 0 | 0 | 0 |  | 650 |  | 선택 | 선택 | 0 | 0 | 0 |  | 650 |  | 선택 | 선택 | 해제 | 미정 | 미정 | 선택 | 미정 |  | 미정 | BT180180 | H
A47905 | 2018-09-11 | 1 | C |  | 4 | A | BP-SCM420HT | 소입성보증강 | C | BM#1 | 1588 | 44 | 1614 | 1533 | 38 | 7100 |  | 3 | 0.28 | 19 |  | -1.55 | 1578 | 1614 | 0 | 12.26 |  | 6 | 35 | 82 | Y |  | 2018-09-11 09:59 | 68 | 1092 | 24 | 27 | 32 | 35 | 36 | 36 | 34 | 33 | 32 | 30 | 30 | 29 | 27 | 26 | 31 | 36 | 26 | 0 | -0.2 | Y | 50 | Y | 0 | [7 empty] | N | N | N | N | 120 | 0.43 | 73 | 101508 | 97900 | 7030 | 15200 | 13 | 2 |  | 2018-09-11 10:05 | 1578 | 86 |  | 10 |  | *HEAT 평균 주속 20%이상 감속주입 | [14 empty] | 96.77 | 100 | 0 | 0 | 0 |  | 650 |  | 선택 | 선택 | 0 | 0 | 0 |  | 650 |  | 선택 | 선택 | 해제 | 미정 | 미정 | 선택 | 미정 |  | 미정 | BT180180 | H
A47906 | 2018-09-11 | 1 | C |  | 5 | A | BP-SCM420HT | 소입성보증강 | C | BM#1 | 1625 | 39 | 1634 | 1580 | 30 | 5500 |  | 3 | 0.3 | 19 |  | -2.02 | 1587 | 1634 | 0 | 20.87 |  | 19 | 1 | 14135 | Y |  | 2018-09-11 10:59 | 77 | 1323 | 23 | 27 | 31 | 34 | 35 | 36 | 36 | 36 | 35 | 34 | 33 | 33 | 33 | 32 | 33 | 36 | 32 | 36 | -0.1 | Y | 40 | Y | -0.2 | [7 empty] | N | N | N | N | 110 | 0.43 | 69 | 101508 | 97550 | 6750 | 16100 | 13 | 2 |  | 2018-09-11 11:06 | 1587 | 94 |  | 24 |  | *HEAT 평균 주속 20%이상 감속주입 | [14 empty] | 97.09 | 100 | 0 | 0 | 0 |  | 650 |  | 선택 | 선택 | 0 | 0 | 0 |  | 650 |  | 선택 | 선택 | 해제 | 미정 | 미정 | 선택 | 선택 | 4 | 미정 | BT180180 | H
B47781 | 2018-09-11 | 2 | C | 연주시작 | 1 | A | AE4137HMA | 소입성보증강 | AE4137HMA | BM#2 | 1621 | 57 | 1677 | 1564 | 43 | 8500 |  | 1 | 0.24 | 21 |  | 0 | 1579 | 1664 | 1.32 | 0 | 0 | 2 | 51 | 50 | Y |  | 2018-09-11 11:31 | 82 | 1098 | 8494 | 8494 | 8494 | 8494 | 8494 | 8494 | 8494 | 8494 | 8494 | 8494 | 8494 | 8494 | 8494 | 46 | 42 | 46 | 45 | 8494 | -0.2 |  | 4.98 | Y | 0 |  | 2.65 | 2.53 | 1.78 |  |  |  | N | N | N | N | 150 | 0.48 | 52 | 96598 | 89210 | 5170 | 15300 | 11 | 1 |  | 2018-09-11 11:37 | 1579 | 143 |  | 15 |  | *Start 11:49 *T/D플럭스 225/15KG *롱노즐 실리부 부착 *수소 10분 측정값 기준치 초과,생관통보(10분 3.02PPM, 12분 2.65PPM) *전공정 요청 감속주입 *탄화왕겨 투입 *STR#2 코너 히터기 설비 이상으로 600KW적용 |  | 8F75D0B43C154FE298B8842427189599 | 0A9A98798F484574B0C463B9ACD0C3F8 | [11 empty] | 103.87 | 83.33 | 773 | 0 | 0 |  | 650 | 400 | 선택 | 선택 | 721 | 0 | 0 |  | 650 | 400 | 선택 | 선택 | 선택 | 미정 | 선택 | 미정 | 선택 |  | 미정 | SB140140 | H
B47782 | 2018-09-11 | 2 | C |  | 2 | A | AE4137HMA | 소입성보증강 | AE4137HMA | BM#2 | 1596 | 43 | 1656 | 1525 | 36 | 7500 |  | 1 | 0.23 | 18 |  | 0 | 1574 | 1638 | 1.59 | 0 | 0 | 11 | 7 | 51 | Y |  | 2018-09-11 12:15 | 77 | 1102 | 8494 | 8494 | 8494 | 43 | 39 | 38 | 37 | 37 | 35 | 34 | 33 | 32 | 30 | 28 | 36 | 38 | 28 | 8494 | -0.25 |  | 40 | Y | -0.4 |  |  |  | 1.43 |  |  |  | N | N | N | N | 140 | 0.5 | 50 | 80230 | 83950 | 5130 |  | 11 | 1 |  | 2018-09-11 12:29 | 1574 | 129 |  | 27 |  | *전공정 요청 감속주입 *STR#2 코너 히터기 설비 이상으로 600KW적용 | [14 empty] | 90.15 | 100 | 0 | 0 | 300 |  | 650 | 400 | 선택 | 선택 | 0 | 0 | 300 |  | 650 | 400 | 선택 | 선택 | 선택 | 미정 | 선택 | 미정 | 미정 |  | 미정 | SB140140 | H
A47907 | 2018-09-11 | 1 | C |  | 6 | A | BP-SCM420HT | 소입성보증강 | C | BM#1 | 1593 | 47 | 1610 | 1534 | 40 | 7200 |  | 3 | 0.33 | 17 |  | -1.56 | 1577 | 1610 | 0 | 11.77 |  | 5 | 20 | 86 | Y |  | 2018-09-11 12:08 | 67 | 1087 | 31 | 31 | 31 | 31 | 31 | 31 | 30 | 29 | 28 | 27 | 26 | 25 | 24 | 24 | 29 | 31 | 24 | 31 | -0.14 |  | 50.02 | Y | -0.2 | [7 empty] | N | N | N | N | 100 | 0.49 | 64 | 152262 | 99950 | 6870 | 14800 | 13 | 2 |  | 2018-09-11 12:15 | 1577 | 104 |  | 26 |  | *유사강종 연연주 혼탕부 ID:107~109.207~209 | [14 empty] | 142.37 | 100 | 0 | 0 | 0 |  | 650 |  | 선택 | 선택 | 0 | 0 | 0 |  | 650 |  | 선택 | 선택 | 해제 | 미정 | 미정 | 선택 | 미정 |  | 미정 | BT180180 | H
B47783 | 2018-09-11 | 2 | D |  | 3 | A | AE4137HMA | 소입성보증강 | AE4137HMA | BM#2 | 1584 | 44 | 1664 | 1534 | 38 | 7900 |  | 1 | 0.24 | 21 |  | 0 | 1575 | 1658 | 2.12 | 0 | 0 | 1 | 76 | 1755 | Y |  | 2018-09-11 13:08 | 78 | 1080 | 26 | 30 | 36 | 40 | 42 | 42 | 42 | 42 | 42 | 42 | 41 | 40 |  | 40 | 39 | 42 | 40 | 42 | -0.06 | Y | 32.15 | Y | -0.2 |  |  |  | 1.29 |  |  |  | N | N | N | N | 130 | 0.5 | 51 | 80230 | 83960 | 5110 | 14700 | 11 | 1 | 10 | 2018-09-11 13:15 | 1575 | 124 |  | 27 |  | * 전공정 작업지연 감속주입 요청 함. * STR#2 Edge heater 펌프용량 저하로 600KW적용 이상공정 등록 및 생관통보. | [14 empty] | 90.15 | 100 | 0 | 0 | 0 |  | 650 | 400 | 선택 | 선택 | 0 | 0 | 0 |  | 650 | 400 | 선택 | 선택 | 선택 | 미정 | 선택 | 미정 | 미정 |  | 미정 | SB140140 | H
A47908 | 2018-09-11 | 1 | D |  | 7 | A | SCM420HM | 소입성보증강 | C | BM#1 | 1584 | 46 | 1617 | 1533 | 40 | 7400 |  | 3 | 0.31 | 16 |  | -1.47 | 1587 | 1617 | 0 | 12.29 |  | 21 | 60 | 83 | Y |  | 2018-09-11 13:08 | 77 | 1077 | 21 | 27 | 31 | 34 | 34 | 34 | 34 | 33 | 32 | 31 | 30 | 30 |  | 30 | 31 | 34 | 30 | 34 | -0.1 | Y | 39.98 | Y | 0 | [7 empty] | N | N | N | N | 150 | 0.52 | 60 | 50754 | 99890 | 6800 | 14500 | 13 | 2 |  | 2018-09-11 13:17 | 1587 | 106 |  | 30 |  | *유사강종 연연주 혼탕부 ID:101.201 | [14 empty] | 32.35 | 100 | 0 | 0 | 0 |  | 410 |  | 선택 | 선택 | 0 | 0 | 0 |  | 410 |  | 선택 | 선택 | 해제 | 미정 | 미정 | 해제 | 미정 |  | 미정 | BT180180 | H
B47784 | 2018-09-11 | 2 | D |  | 4 | A | AE4137HMA | 소입성보증강 | AE4137HMA | BM#2 | 1574 | 56 | 1634 | 1527 | 44 | 9900 |  | 1 | 0.22 | 19 |  | -2.6 | 1566 | 1632 | 1.2 | 0 | 0 | 30 | 65 | 1684 | Y |  | 2018-09-11 14:18 | 69 | 1070 | 38 | 37 | 37 | 36 | 34 | 32 | 30 | 28 | 27 | 26 | 24 | 23 |  | 23 | 31 | 37 | 23 | 0 | -0.31 |  | 45 | Y | -0.2 |  |  |  | 1.58 |  |  |  | N | N | N | N | 120 | 0.5 | 58 | 88253 | 96400 | 5130 | 14400 | 11 | 1 | 10 | 2018-09-11 14:24 | 1566 | 112 |  | 11 |  | * 전공정 작업지연 감속주입 요청 함. * STR#2 Edge heater 펌프용량 저하로 600KW적용 이상공정 등록 및 생관통보. | [14 empty] | 86.95 | 100 | 0 | 0 | 0 |  | 650 | 400 | 선택 | 선택 | 0 | 0 | 0 |  | 650 | 400 | 선택 | 선택 | 선택 | 미정 | 선택 | 미정 | 미정 |  | 미정 | SB140140 | H
A47909 | 2018-09-11 | 1 | D | TUNDISH교체전 | 8 | A | SCM420HM | 소입성보증강 | C | BM#1 | 1572 | 42 | 1615 | 1533 | 37 | 6800 |  | 3 | 0.31 | 14 |  | -1.58 | 1586 | 1615 | 0 | 9 |  | 6 | 36 | 73 | Y |  | 2018-09-11 14:03 | 76 | 1068 | 26 | 30 | 33 | 35 | 37 | 38 | 38 | 37 | 36 | 36 | 35 | 35 |  | 35 | 35 | 38 | 35 | 35 | 0 | Y | 29.97 | Y | 0 | [7 empty] | N | N | N | N | 140 | 0.52 | 58 | 97756 | 98530 | 7670 | 1500 | 13 | 2 |  | 2018-09-11 14:10 | 1586 | 106 |  | 38 |  |  | 020C77CA77894BBCA70A5BC226352DC1 | 7C242D2576954413B53875B9B11FB450 | C78A1EBEFE6F46198FF727700293BD37 | [11 empty] | 92.05 | 100 | 0 | 2500 | 0 |  | 410 |  | 선택 | 선택 | 0 | 2500 | 0 |  | 410 |  | 선택 | 선택 | 해제 | 미정 | 미정 | 미정 | 미정 |  | 미정 | BT180180 | H
B47785 | 2018-09-11 | 2 | D |  | 5 | A | AE4137HMA | 소입성보증강 | AE4137HMA | BM#2 | 1586 | 51 | 1635 | 1545 | 36 | 7700 |  | 1 | 0.29 | 18 |  | -1.99 | 1569 | 1624 | 4.32 | 0 | 0 | 2 | 52 | 46 | Y |  | 2018-09-11 15:20 | 72 | 1096 | 18 | 33 | 42 | 44 | 46 | 47 | 46 | 45 | 44 | 43 | 41 | 39 |  | 39 | 41 | 47 | 39 | 0 | -0.27 | Y | 30 | Y | -0.4 |  |  |  | 1.72 |  |  |  | N | N | N | N | 110 | 0.52 | 58 | 88253 | 98960 | 5130 | 14200 | 11 | 1 | 10 | 2018-09-11 15:22 | 1569 | 103 |  | 9 |  | * STR#2 Edge heater 펌프용량 저하로 600KW적용 이상공정 등록 및 생관통보. | [14 empty] | 84.86 | 100 | 0 | 0 | 0 |  | 650 | 400 | 선택 | 선택 | 0 | 0 | 0 |  | 650 | 400 | 선택 | 선택 | 선택 | 미정 | 선택 | 미정 | 미정 |  | 미정 | SB140140 | H
A47910 | 2018-09-11 | 1 | D | TUNDISH교체 | 1 | A | SHPG2 | 소입성보증강 | C | BM#1 | 1635 | 41 | 1649 | 1582 | 37 | 6400 |  | 3 | 0.29 | 16 |  | -1.9 | 1611 | 1649 | 0.53 | 12.75 |  | 19 | 2 | 76 | Y |  | 2018-09-11 15:13 | 103 | 1089 | 22 | 24 | 22 | 29 | 34 | 37 | 38 | 39 | 39 | 39 |  |  |  | 39 | 33 | 39 | 39 | 39 | 0 |  | 10.02 | Y | 0 |  | 2.46 | 2.28 |  |  |  |  | N | N | N | N | 150 | 0.51 | 55 | 84590 | 94720 | 7480 | 15100 | 8 | 1 |  | 2018-09-11 15:38 | 1611 | 124 |  | 51 |  | *T/Dflux 유15kg 용120kg *전공정 작업지연 감속주입 | [14 empty] | 82.77 | 100 | 700 | 0 | 0 |  | 410 |  | 선택 | 선택 | 700 | 0 | 0 |  | 410 |  | 선택 | 선택 | 선택 | 미정 | 미정 | 선택 | 선택 |  | 미정 | BT180180 | H
C46360 | 2018-09-11 | 3 | D |  | 6 | A | AE4137HMA | 소입성보증강 | AE4137HMA | BM#2 | 1648 | 42 | 1630 | 1590 | 31 | 5800 |  | 2 | 0 | 18 | 40 | -2.83 | 1570 | 1634 | 0.64 | 0 | 15 | 16 | 78 | 24 | Y |  | 2018-09-11 15:59 | 73 | 1060 | 36 | 35 | 36 | 36 | 36 | 35 | 33 | 32 | 31 | 29 | 28 | 26 |  | 26 | 33 | 36 | 26 | 36 | -0.22 |  | 44.75 | Y | -0.41 |  |  |  | 1.15 |  |  |  | N | N | N | N | 100 | 0.53 | 55 | 96276 | 96350 | 5120 | 14400 | 11 | 1 | 10 | 2018-09-11 16:08 | 1570 | 122 |  | 31 |  | * STR#2 Edge heater FAULT 발생으로 미적용 이상공정 등록 및 생관통보. | [14 empty] | 94.95 | 100 | 0 | 0 | 0 |  | 650 | 400 | 선택 | 선택 | 0 | 0 | 0 |  | 650 | 400 | 선택 | 선택 | 선택 | 미정 | 선택 | 미정 | 미정 |  | 미정 | SB140140 | H
A47911 | 2018-09-11 | 1 | D |  | 2 | A | SHPG2 | 소입성보증강 | C | BM#1 | 1711 | 56 | 1628 | 1607 | 25 | 4200 |  | 3 | 0.3 | 16 |  | -2.42 | 1580 | 1628 | 0 | 10.89 |  | 5 | 21 | 70 | Y |  | 2018-09-11 16:39 | 72 | 1089 | 38 | 37 | 38 | 36 | 36 | 34 | 33 | 32 | 31 | 29 | 29 | 28 | 26 | 23 | 32 | 38 | 23 | 0 | -0.25 |  | 60.03 | Y | -0.4 | [7 empty] | N | N | N | N | 140 | 0.47 | 71 | 101508 | 106630 | 7060 | 15800 | 8 | 1 |  | 2018-09-11 16:48 | 1580 | 111 |  | 21 |  | *전공정 작업지연 감속주입 | [14 empty] | 88.81 | 100 | 0 | 0 | 0 |  | 410 |  | 선택 | 선택 | 0 | 0 | 0 |  | 410 |  | 선택 | 선택 | 선택 | 미정 | 미정 | 선택 | 미정 |  | 미정 | BT180180 | H
B47786 | 2018-09-11 | 2 | D |  | 7 | A | AE4137HMA | 소입성보증강 | AE4137HMA | BM#2 | 1598 | 44 | 1645 | 1544 | 35 | 7200 |  | 1 | 0.25 | 19 |  | -2.53 | 1573 | 1637 | 1.31 | 0 | 0 | 11 | 8 | 65 | Y |  | 2018-09-11 16:41 | 76 | 1089 | 24 | 27 | 30 | 32 | 33 | 34 | 34 | 33 | 33 | 32 |  |  |  | 32 | 31 | 34 | 32 | 33 | -0.04 | Y | 19.98 | Y | -0.2 |  |  |  | 1.55 |  |  |  | N | N | N | N | 150 | 0.53 | 48 | 96276 | 84010 | 5100 | 14900 | 11 | 1 | 10 | 2018-09-11 17:05 | 1573 | 152 |  | 46 |  | * STR#2 Edge heater 펌프용량 저하로 600KW적용 이상공정 등록 및 생관통보. | [14 empty] | 108.18 | 100 | 0 | 0 | 0 |  | 650 | 400 | 선택 | 선택 | 0 | 0 | 0 |  | 650 | 400 | 선택 | 선택 | 선택 | 미정 | 선택 | 미정 | 미정 |  | 미정 | SB140140 | H
B47787 | 2018-09-11 | 2 | D |  | 8 | A | AE4137HMA | 소입성보증강 | AE4137HMA | BM#2 | 1585 | 49 | 1645 | 1565 | 40 | 8400 |  | 1 | 0.32 | 19 |  | -2 | 1579 | 1643 | 7.95 | 0 | 0 | 1 | 77 | 80 | Y |  | 2018-09-11 17:46 | 82 | 1088 | 29 | 35 | 39 | 41 | 42 | 43 | 42 | 41 | 40 | 39 | 38 | 36 |  | 36 | 39 | 43 | 36 | 0 | -0.23 | Y | 29.98 | Y | -0.4 |  |  |  | 1.35 |  |  |  | N | N | N | N | 140 | 0.53 | 58 | 96276 | 101410 | 5110 |  | 11 | 1 | 10 | 2018-09-11 17:48 | 1579 | 141 |  | 31 |  | * STR#2 Edge heater 펌프용량 저하로 600KW적용 이상공정 등록 및 생관통보. | [14 empty] | 88.98 | 100 | 0 | 0 | 0 |  | 650 | 400 | 선택 | 선택 | 0 | 0 | 0 |  | 650 | 400 | 선택 | 선택 | 선택 | 미정 | 선택 | 미정 | 미정 |  | 미정 | SB140140 | H
A47912 | 2018-09-11 | 1 | D |  | 3 | A | FPA-SHPG2 | 소입성보증강 | C | BM#1 | 1573 | 53 | 1619 | 1521 | 41 | 7800 |  | 3 | 0.3 | 16 |  | -1.88 | 1581 | 1619 | 0 | 10.75 |  | 21 | 61 | 89 | Y |  | 2018-09-11 17:46 | 73 | 1089 | 22 | 26 | 29 | 31 | 31 | 32 | 31 | 30 | 30 | 29 | 29 | 28 | 27 | 26 | 29 | 32 | 26 | 31 | -0.15 | Y | 40 | Y | -0.2 | [8 empty] | N | N | Y | 130 | 0.47 | 66 | 101508 | 99250 | 7010 | 15700 | 8 | 1 |  | 2018-09-11 17:58 | 1581 | 102 |  | 26 |  | *전공정 작업지연 감속주입 | [14 empty] | 94.96 | 100 | 0 | 0 | 0 |  | 410 |  | 선택 | 선택 | 0 | 0 | 0 |  | 410 |  | 선택 | 선택 | 선택 | 미정 | 미정 | 선택 | 미정 |  | 미정 | BT180180 | H
B47788 | 2018-09-11 | 2 | D |  | 9 | A | AE4137HMA | 소입성보증강 | AE4137HMA | BM#2 | 1619 | 49 | 1655 | 1545 | 37 | 7800 |  | 1 | 0.25 | 20 |  | -2.33 | 1573 | 1643 | 1.37 | 0 | 0 | 30 | 66 | 78 | Y |  | 2018-09-11 18:42 | 76 | 1089 | 31 | 30 | 31 | 31 | 31 | 30 | 30 | 29 | 28 | 26 | 26 | 26 |  | 26 | 30 | 31 | 26 | 31 | -0.12 |  | 40.77 | Y | 0 |  |  |  | 1.29 |  |  |  | N | N | N | N | 130 | 0.53 | 51 | 96276 | 90950 | 5090 | 14400 | 11 | 1 | 10 | 2018-09-11 18:42 | 1573 | 142 |  | 37 |  | * STR#2 Edge heater 펌프용량 저하로 600KW적용 이상공정 등록 및 생관통보. | [14 empty] | 100.29 | 100 | 0 | 0 | 0 |  | 650 | 400 | 선택 | 선택 | 0 | 0 | 0 |  | 650 | 400 | 선택 | 선택 | 선택 | 미정 | 선택 | 미정 | 선택 | 8 | 미정 | SB140140 | H
A47913 | 2018-09-11 | 1 | D |  | 4 | A | FPA-SHPG2 | 소입성보증강 | C | BM#1 | 1594 | 46 | 1615 | 1520 | 41 | 7100 |  | 3 | 0.3 | 16 |  | -2.02 | 1574 | 1615 | 0 | 11.41 |  | 6 | 37 | 99 | Y |  | 2018-09-11 18:48 | 66 | 1088 | 25 | 24 | 25 | 25 | 26 | 26 | 25 | 25 | 24 | 23 | 24 | 24 |  | 24 | 25 | 26 | 23 | 25 | -0.02 | Y | 25 | Y | 0 | [8 empty] | N | N | Y | 120 | 0.54 | 58 | 101508 | 98260 | 7020 | 16700 | 8 | 1 |  | 2018-09-11 18:54 | 1574 | 109 |  | 31 |  | *전공정 작업지연, 감속주입 | [14 empty] | 95.85 | 100 | 0 | 0 | 0 |  | 410 |  | 선택 | 선택 | 0 | 0 | 0 |  | 410 |  | 선택 | 선택 | 선택 | 미정 | 미정 | 선택 | 미정 |  | 미정 | BT180180 | H
B47789 | 2018-09-11 | 2 | D |  | 10 | A | AE4137HMA | 소입성보증강 | AE4137HMA | BM#2 | 1598 | 41 | 1644 | 1556 | 33 | 6900 |  | 1 | 0.28 | 19 |  | -2.05 | 1567 | 1631 | 2.05 | 0 | 0 | 2 | 53 | 82 | Y |  | 2018-09-11 19:42 | 70 | 1089 | 24 | 29 | 32 | 34 | 35 | 34 | 34 | 32 | 31 | 30 | 28 |  |  | 28 | 31 | 35 | 28 | 34 | -0.23 | Y | 29.93 | Y | -0.4 |  |  |  | 1.11 |  |  |  | N | N | N | N | 120 | 0.53 | 51 | 96276 | 89890 | 5090 | 14300 | 11 | 1 | 10 | 2018-09-11 19:46 | 1567 | 135 |  | 30 |  | * STR#2 Edge heater 펌프용량 저하로 600KW적용 이상공정 등록 및 생관통보. | [14 empty] | 101.45 | 100 | 0 | 0 | 0 |  | 650 | 400 | 선택 | 선택 | 0 | 0 | 0 |  | 650 | 400 | 선택 | 선택 | 선택 | 미정 | 선택 | 미정 | 미정 |  | 미정 | SB140140 | H
A47914 | 2018-09-11 | 1 | D |  | 5 | A | SHPG2 | 소입성보증강 | C | BM#1 | 1584 | 43 | 1614 | 1531 | 40 | 7500 |  | 3 | 0.29 | 17 |  | -1.93 | 1575 | 1614 | 0 | 10.69 |  | 19 | 3 | 82 | Y |  | 2018-09-11 19:50 | 67 | 1088 | 24 | 25 | 27 | 28 | 28 | 28 | 27 | 26 | 25 | 23 | 22 | 22 |  | 22 | 26 | 28 | 22 | 28 | -0.15 | Y | 40.03 | Y | 0 | [7 empty] | N | N | N | N | 110 | 0.55 | 55 | 101508 | 97880 | 7120 | 15200 | 8 | 1 |  | 2018-09-11 19:57 | 1575 | 99 |  | 27 | [16 empty] | 96.22 | 100 | 0 | 0 | 0 |  | 410 |  | 선택 | 선택 | 0 | 0 | 0 |  | 410 |  | 선택 | 선택 | 선택 | 미정 | 미정 | 선택 | 미정 |  | 미정 | BT180180 | H
B47790 | 2018-09-11 | 2 | A |  | 11 | A | AE4137HMA | 소입성보증강 | AE4137HMA | BM#2 | 1596 | 46 | 1624 | 1554 | 38 | 7700 |  | 1 | 0.25 | 21 |  | -2.17 | 1578 | 1644 | 1.09 | 0 | 0 | 11 | 9 | 30 | Y |  | 2018-09-11 20:39 | 81 | 1088 | 25 | 37 | 43 | 46 | 47 | 47 | 46 | 45 | 43 | 42 | 40 |  |  | 40 | 42 | 47 | 40 | 0 | -0.23 | Y | 30.02 | Y | -0.4 |  |  |  | 1.51 |  |  |  | N | N | N | N | 110 | 0.53 | 54 | 96276 | 93980 | 5140 | 15500 | 11 | 1 | 10 | 2018-09-11 20:57 | 1578 | 130 |  | 28 |  | * STR#2 Edge heater 펌프용량 저하로 600KW적용 이상공정 등록 및 생관통보. | [14 empty] | 97.25 | 100 | 0 | 0 | 0 |  | 650 | 400 | 선택 | 선택 | 0 | 0 | 0 |  | 650 | 400 | 선택 | 선택 | 선택 | 미정 | 선택 | 미정 | 미정 |  | 미정 | SB140140 | H
A47915 | 2018-09-11 | 1 | A |  | 6 | A | SHPG2 | 소입성보증강 | C | BM#1 | 1666 | 40 | 1623 | 1597 | 29 | 5300 |  | 3 | 0.3 | 16 |  | -2.1 | 1581 | 1623 | 0 | 11.63 |  | 5 | 22 | 74 | Y |  | 2018-09-11 20:43 | 73 | 1088 | 21 | 27 | 31 | 33 | 34 | 33 | 33 | 32 | 32 | 31 | 31 | 30 |  | 30 | 31 | 34 | 30 | 33 | -0.11 | Y | 35 | Y | -0.2 | [7 empty] | N | N | N | N | 100 | 0.55 | 56 | 101508 | 102630 | 3940 | 15720 | 8 | 1 |  | 2018-09-11 20:53 | 1581 | 94 |  | 32 |  | *전공정요청 L/D잔강 이월 안함-이상재등록 | [14 empty] | 95.31 | 100 | 0 | 0 | 0 |  | 410 |  | 선택 | 선택 | 0 | 0 | 0 |  | 410 |  | 선택 | 선택 | 선택 | 미정 | 미정 | 미정 | 미정 |  | 미정 | BT180180 | H
B47791 | 2018-09-11 | 2 | A |  | 12 | B | AE4137HMA | 소입성보증강 | AE4137HMA | BM#2 | 1609 | 50 | 1664 | 1566 | 41 | 8500 |  | 1 | 0.26 | 20 |  | -2.45 | 1579 | 1654 | 1.74 | 0 | 0 | 28 | 1 | 20335 | Y |  | 2018-09-11 21:40 | 82 | 1187 | 34 | 39 | 44 | 46 | 46 | 46 | 45 | 44 | 43 | 42 | 41 | 40 |  | 40 | 43 | 46 | 40 | 46 | -0.15 | Y | 39.6 | Y | -0.22 |  |  |  | 1.67 |  |  |  | N | N | N | N | 100 | 0.53 | 56 | 96276 | 97450 | 5050 | 14400 | 11 | 1 |  | 2018-09-11 21:39 |  | 126 |  | 23 |  | * STR#2 Edge heater 펌프용량 저하로 600KW적용 이상공정 등록 및 생관통보. | [14 empty] | 93.93 | 100 | 0 | 0 | 0 |  | 650 | 400 | 선택 | 선택 | 0 | 0 | 0 |  | 650 | 400 | 선택 | 선택 | 선택 | 미정 | 선택 | 미정 | 미정 |  | 미정 | SB140140 | H
A47916 | 2018-09-11 | 1 | A |  | 7 | A | SHPG2 | 소입성보증강 | C | BM#1 | 1585 | 45 | 1617 | 1534 | 37 | 7200 |  | 3 | 0.31 | 18 |  | -1.71 | 1580 | 1617 | 0 | 13.92 |  | 21 | 62 | 59 | Y |  | 2018-09-11 21:54 | 72 | 1088 | 28 | 32 | 34 | 36 | 35 | 35 | 36 | 35 | 35 | 34 | 34 | 33 |  | 33 | 34 | 36 | 33 | 35 | -0.07 | Y | 40.02 | Y | -0.2 | [7 empty] | N | N | N | N | 150 | 0.55 | 56 | 101508 | 101390 | 6680 | 15720 | 8 | 1 |  | 2018-09-11 22:09 | 1580 | 90 |  | 20 |  | *전공정요청 L/D잔강 이월 안함-이상재등록 | [14 empty] | 93.99 | 100 | 0 | 0 | 0 |  | 410 |  | 선택 | 선택 | 0 | 0 | 0 |  | 410 |  | 선택 | 선택 | 선택 | 미정 | 미정 | 미정 | 미정 |  | 미정 | BT180180 | H
B47792 | 2018-09-11 | 2 | A |  | 13 | A | AE4137HMA | 소입성보증강 | AE4137HMA | BM#2 | 1601 | 52 | 1655 | 1545 | 44 | 9000 |  | 1 | 0.3 | 20 |  | -2.4 | 1575 | 1650 | 6.82 | 0 | 0 | 1 | 78 | 93 | Y |  | 2018-09-11 22:46 | 78 | 1088 | 37 | 42 | 47 | 48 | 49 | 49 | 48 | 47 | 46 | 45 | 44 | 42 |  | 42 | 45 | 49 | 42 | 0 | -0.2 | Y | 34.98 | Y | -0.4 |  |  |  | 1.11 |  |  |  | N | N | N | N | 150 | 0.52 | 58 | 96276 | 100140 | 4710 | 14200 | 11 | 1 |  | 2018-09-11 22:47 | 1575 | 123 |  | 16 |  | * STR#2 Edge heater 펌프용량 저하로 600KW적용 이상공정 등록 및 생관통보. | [14 empty] | 91.82 | 100 | 0 | 0 | 0 |  | 650 | 400 | 선택 | 선택 | 0 | 0 | 0 |  | 650 | 400 | 선택 | 선택 | 선택 | 미정 | 선택 | 미정 | 미정 |  | 미정 | SB140140 | H
A47917 | 2018-09-11 | 1 | A | TUNDISH교체전 | 8 | A | SHPG2 | 소입성보증강 | C | BM#1 | 1597 | 40 | 1608 | 1543 | 34 | 2500 |  | 3 | 0.29 | 18 |  | -1.77 | 1569 | 1608 | 0 | 9.74 |  | 6 | 38 | 68 | Y |  | 2018-09-11 22:56 | 61 | 1089 | 31 | 30 | 30 | 29 | 28 | 28 | 27 | 26 | 25 | 24 | 23 | 22 |  | 22 | 27 | 30 | 22 | 0 | -0.18 |  | 45.02 | Y | -0.2 | [7 empty] | N | N | N | N | 140 | 0.53 | 57 | 101568 | 99450 | 4350 | 1500 | 8 | 1 |  | 2018-09-11 23:01 | 1569 | 88 |  | 17 |  | *전공정요청 L/D잔강 이월 안함-이상재등록 *주입중 전공정 요청으로 감속주입 | D677939F483B47278E2BCD4307CFF01E | A61495A7CA2C444D8CE4D6C41F5E1325 |  | 393364481C9843C68123BC3E645E28B4 | [10 empty] | 97.85 | 100 | 0 | 2500 | 0 |  | 410 |  | 선택 | 선택 | 0 | 2500 | 0 |  | 410 |  | 선택 | 선택 | 선택 | 미정 | 미정 | 미정 | 미정 |  | 미정 | BT180180 | H
B47793 | 2018-09-11 | 2 | A |  | 14 | B | AE4137HMA | 소입성보증강 | AE4137HMA | BM#2 | 1592 | 50 | 1635 | 1527 | 41 | 8900 |  | 1 | 0.27 | 18 |  | -2.41 | 1574 | 1631 | 3.06 | 0 | 0 | 30 | 67 | 102 | Y |  | 2018-09-11 23:51 | 77 | 1132 | 38 | 38 | 39 | 39 | 38 | 37 | 35 | 34 | 33 | 32 | 31 | 29 | 29 | 29 | 35 | 39 | 29 | 38 | -0.2 |  | 50 | Y | 0 |  |  |  | 1.18 |  |  |  | N | N | N | N | 140 | 0.5 | 61 | 96276 | 101400 | 5100 | 15100 | 11 | 1 |  | 2018-09-11 23:51 | 1574 | 116 |  | 12 |  | * STR#2 Edge heater 펌프용량 저하로 600KW적용 이상공정 등록 및 생관통보. * 전공정 지연 감속주입 | [14 empty] | 90.4 | 100 | 0 | 0 | 0 |  | 650 | 400 | 선택 | 선택 | 0 | 0 | 0 |  | 650 | 400 | 선택 | 선택 | 선택 | 미정 | 선택 | 미정 | 미정 |  | 미정 | SB140140 | H
A47918 | 2018-09-11 | 1 | A | TUNDISH교체 | 1 | A | AE1055LS | 탄소강 | G-AE1055LS | BM#1 | 1557 | 42 | 1607 | 1518 | 38 | 6700 |  | 3 | 0.28 | 25 |  | -1.38 | 1567 | 1607 | 0 | 11.49 |  | 19 | 4 | 69 | Y |  | 2018-09-12 00:13 | 83 | 1126 | 26 | 19 | 23 | 28 | 30 | 31 | 33 | 35 | 34 | 34 |  |  |  | 34 | 29 | 35 | 34 | 0 | -0.1 |  | 9.98 | Y | 0 |  | 3.07 | 3.07 | 1.74 |  |  |  | Y | N | N | M | 230 | 0.49 | 55 | 101508 | 90940 | 7460 | 12010 | 3 | 2 |  | 2018-09-12 00:20 | 1567 | 106 |  | 23 |  | *T/D가열온도:자동-1360`.수동건-1345`.STR#1:1063.STR#2:1090.T/D FLUX 유:15,용:225,탄화왕겨 200kg 투입 *첫Heat 수소측정치 OVER되어 이상재 등록및 생관통보-ID:101.102.201.202 | [14 empty] | 103.16 | 100 | 1500 | 0 | 0 |  | 400 |  | 선택 | 해제 | 1500 | 0 | 0 |  | 400 |  | 선택 | 해제 | 해제 | 미정 | 미정 | 선택 | 미정 |  | 미정 | BT180180 | H
B47794 | 2018-09-11 | 2 | A | TUNDISH교체전 | 15 | A | AE4137HMA | 소입성보증강 | AE4137HMA | BM#2 | 1581 | 48 | 1635 | 1526 | 37 | 8100 |  | 1 | 0.28 | 18 |  | -2.13 | 1585 | 1640 | 4.21 | 0 | 0 | 11 | 10 | 55 | Y |  | 2018-09-12 00:50 | 88 | 1137 | 25 | 34 | 40 | 44 | 45 | 46 | 45 | 44 | 43 | 43 | 41 | 40 |  | 40 | 41 | 46 | 40 | 0 | -0.2 | Y | 30.03 | Y | -0.2 |  |  |  | 1.29 |  |  |  | N | N | N | N | 130 | 0.52 | 57 | 96598 | 98700 | 5000 | 2500 | 11 | 1 | 0 | 2018-09-12 00:56 | 1585 | 117 |  | 16 |  | * STR#2 Edge heater 펌프용량 저하로 600KW적용 이상공정 등록 및 생관통보. *주입말 전공정 지연 감속주입 | A706815738994A0DA52C127F58D777B1 | F60E3897056A498FBFB2D8CC4A46F759 | 720BA15AEAFB45C59100923C6843B2ED | [11 empty] | 93.15 | 100 | 0 | 2726 | 0 |  | 650 | 400 | 선택 | 선택 | 0 | 2757 | 0 |  | 650 | 400 | 선택 | 선택 | 선택 | 미정 | 선택 | 미정 | 미정 |  | 미정 | SB140140 | H
A47919 | 2018-09-11 | 1 | A |  | 2 | A | AE1055LS | 탄소강 | G-AE1055LS | BM#1 | 1573 | 42 | 1567 | 1517 | 38 | 6400 |  | 3 | 0.29 | 25 |  | -1.68 | 1541 | 1591 | 0 | 12.49 |  | 5 | 23 | 77 | Y |  | 2018-09-12 01:29 | 57 | 1122 | 26 | 28 | 28 | 28 | 27 | 26 | 24 | 23 | 23 | 22 | 21 | 20 | 20 | 20 | 25 | 28 | 20 | 28 | -0.16 |  | 50.03 | Y | 0 | [7 empty] | Y | Y | Y | Y | 220 | 0.5 | 61 | 101508 | 104860 | 7080 | 15560 | 3 | 2 |  | 2018-09-12 01:35 | 1541 | 98 |  | 7 |  | *자동:1510℃ 수동:1509℃ | [14 empty] | 90.75 | 100 | 0 | 0 | 0 |  | 400 |  | 선택 | 해제 | 0 | 0 | 0 |  | 400 |  | 선택 | 해제 | 해제 | 미정 | 미정 | 선택 | 미정 |  | 미정 | BT180180 | H
B47795 | 2018-09-11 | 2 | A | TUNDISH교체 | 1 | A | AE4137HMA | 소입성보증강 | AE4137HMA | BM#2 | 1594 | 50 | 1664 | 1544 | 42 | 9100 |  | 1 | 0.27 | 20 |  | -2.47 | 1585 | 1661 | 5.14 | 0 | 0 | 28 | 2 | 55 | Y |  | 2018-09-12 01:59 | 88 | 1137 | -337 | -130 | 27 | 28 | 28 | 27 | 20 | 25 | 30 | 33 | 35 | 36 | 36 | 35 | 28 | 36 | 35 | 0 | -0.1 |  | 10.02 | Y | -0.2 | 1.1 | 3.16 | 3.04 | 1.6 |  |  |  | N | N | N | N | 150 | 0.5 | 55 | 96598 | 93300 | 5230 | 16500 | 5 | 2 |  | 2018-09-12 01:58 | 1585 | 137 |  | 30 |  | *T/D 플럭스 225/15KG *T/D 교체 슬리브롱노즐사용 *L/D첫 HEAT 탄화왕겨투입 * STR#2 Edge heater 펌프용량 저하로 600KW적용 이상공정 등록 및 생관통보. * 10분 수소 값 3.0PPM초과로 2번 측정 *수소 10분값 초과로 이상공정등록및 생관통보 | [14 empty] | 96.79 | 100 | 700 | 0 | 0 |  | 650 | 400 | 선택 | 선택 | 700 | 0 | 0 |  | 650 | 400 | 선택 | 선택 | 선택 | 미정 | 선택 | 미정 | 미정 |  | 미정 | SB140140 | H
A47920 | 2018-09-11 | 1 | A |  | 3 | A | AE1055LS | 탄소강 | G-AE1055LS | BM#1 | 1574 | 41 | 1605 | 1526 | 31 | 5200 |  | 3 | 0.3 | 25 |  | -1.6 | 1558 | 1605 | 0 | 12.83 |  | 6 | 39 | 33 | Y |  | 2018-09-12 02:15 | 74 | 1132 | 17 | 27 | 33 | 36 | 38 | 39 | 38 | 37 | 38 | 37 | 37 | 36 |  | 36 | 34 | 39 | 36 | 38 | -0.1 | Y | 30.03 | Y | -0.2 | [7 empty] | Y | Y | Y | Y | 210 | 0.5 | 57 | 84590 | 95120 | 7140 | 15400 | 3 | 2 |  | 2018-09-12 02:21 | 1558 | 101 |  | 26 | [16 empty] | 82.93 | 100 | 0 | 0 | 0 |  | 400 |  | 선택 | 해제 | 0 | 0 | 0 |  | 400 |  | 선택 | 해제 | 해제 | 미정 | 미정 | 선택 | 미정 |  | 미정 | BT180180 | H
B47796 | 2018-09-11 | 2 | A |  | 2 | A | AE4137HMA | 소입성보증강 | AE4137HMA | BM#2 | 1613 | 48 | 1644 | 1567 | 40 | 8400 |  | 1 | 0.27 | 18 |  | -2.46 | 1575 | 1643 | 3.74 | 0 | 0 | 1 | 79 | 61 | Y |  | 2018-09-12 02:59 | 78 | 1102 | 33 | 36 | 39 | 40 | 40 | 40 | 40 | 39 | 38 | 37 | 36 | 34 |  | 34 | 38 | 40 | 34 | 40 | -0.15 | Y | 39.98 | Y | -0.4 |  |  |  | 1.28 |  |  |  | N | N | N | N | 140 | 0.53 | 57 | 96276 | 101100 | 5220 | 16600 | 5 | 2 |  | 2018-09-12 03:11 | 1575 | 132 |  | 27 |  | * STR#2 Edge heater 펌프용량 저하로 600KW적용 이상공정 등록 및 생관통보. | [14 empty] | 90.66 | 100 | 0 | 0 | 0 |  | 650 | 400 | 선택 | 선택 | 0 | 0 | 0 |  | 650 | 400 | 선택 | 선택 | 선택 | 미정 | 선택 | 미정 | 미정 |  | 미정 | SB140140 | H
A47921 | 2018-09-11 | 1 | A |  | 4 | A | AE1055LS | 탄소강 | G-AE1055LS | BM#1 | 1566 | 46 | 1590 | 1521 | 37 | 6400 |  | 3 | 0.3 | 26 |  | -1.11 | 1557 | 1590 | 0 | 12.06 |  | 2 | 54 | 271 | Y |  | 2018-09-12 03:21 | 73 | 1123 | 34 | 34 | 35 | 35 | 35 | 35 | 34 | 33 | 33 | 32 | 32 | 31 |  | 31 | 34 | 35 | 31 | 35 | -0.09 |  | 45.03 | Y | -0.2 | [7 empty] | Y | Y | Y | Y | 200 | 0.5 | 56 | 101508 | 92940 | 7050 | 15730 | 3 | 2 |  | 2018-09-12 03:27 | 1557 | 100 |  | 19 |  | *L/D 웨이트 순간 튐 발생으로 L/D물량 맞지 않음-5.6ton 더 내려감 | [14 empty] | 96.13 | 100 | 0 | 0 | 0 |  | 400 |  | 선택 | 해제 | 0 | 0 | 0 |  | 400 |  | 선택 | 해제 | 해제 | 미정 | 미정 | 선택 | 미정 |  | 미정 | BT180180 | H
B47797 | 2018-09-11 | 2 | A |  | 3 | B | AE4137HMA | 소입성보증강 | AE4137HMA | BM#2 | 1589 | 50 | 1635 | 1524 | 37 | 7900 |  | 1 | 0.27 | 18 |  | -2.05 | 1576 | 1627 | 3.72 | 0 | 0 | 30 | 68 | 57 | Y |  | 2018-09-12 04:08 | 79 | 1136 | 32 | 33 | 34 | 35 | 35 | 34 | 34 | 31 | 30 | 29 | 28 | 27 |  | 27 | 32 | 35 | 27 | 34 | -0.2 | Y | 39.1 | Y | -0.24 |  |  |  | 1.22 |  |  |  | N | N | N | N | 130 | 0.53 | 57 | 96276 | 100120 | 5120 | 15100 | 5 | 2 |  | 2018-09-12 04:12 | 1576 | 130 |  | 18 |  | * STR#2 Edge heater 펌프용량 저하로 600KW적용 이상공정 등록 및 생관통보. | [14 empty] | 91.3 | 75 | 0 | 0 | 0 |  | 650 | 400 | 선택 | 선택 | 0 | 0 | 0 |  | 650 | 400 | 선택 | 선택 | 선택 | 미정 | 선택 | 미정 | 미정 |  | 미정 | SB140140 | H
A47922 | 2018-09-11 | 1 | A |  | 5 | A | AE1055LS | 탄소강 | G-AE1055LS | BM#1 | 1576 | 41 | 1594 | 1518 | 35 | 5800 |  | 3 | 0.29 | 25 |  | -1.35 | 1554 | 1594 | 0 | 14.79 |  | 19 | 5 | 71 | Y |  | 2018-09-12 04:21 | 70 | 1133 | 31 | 32 | 33 | 34 | 34 | 33 | 32 | 31 | 31 | 30 | 29 | 28 |  | 28 | 32 | 34 | 28 | 31 | -0.15 | Y | 39.98 | Y | -0.2 | [7 empty] | Y | Y | Y | Y | 190 | 0.5 | 59 | 84590 | 99310 | 7080 | 16310 | 3 | 2 |  | 2018-09-12 04:32 | 1554 | 101 |  | 19 | [16 empty] | 79.58 | 100 | 0 | 0 | 0 |  | 400 |  | 선택 | 해제 | 0 | 0 | 0 |  | 400 |  | 선택 | 해제 | 해제 | 미정 | 미정 | 선택 | 미정 |  | 미정 | BT180180 | H
B47798 | 2018-09-11 | 2 | C |  | 4 | A | AE4137HMA | 소입성보증강 | AE4137HMA | BM#2 | 1607 | 43 | 1644 | 1544 | 36 | 7900 |  | 1 | 0.25 | 20 |  | -2.44 | 1565 | 1643 | 4.1 | 0 | 0 | 11 | 11 | 57 | Y |  | 2018-09-12 05:13 | 68 | 1139 | 24 | 34 | 40 | 43 | 43 | 43 | 43 | 41 | 40 | 39 | 38 | 36 |  | 36 | 39 | 43 | 36 | 43 | -0.18 | Y | 39.97 | Y | -0.4 |  |  |  | 1.18 |  |  |  | N | N | N | N | 120 | 0.5 | 57 | 93780 | 94510 | 5000 | 16000 | 5 | 2 |  | 2018-09-12 05:12 | 1583 | 121 |  | 14 |  | * STR#2 Edge heater 펌프용량 저하로 600KW적용 이상공정 등록 및 생관통보. *전공정 요청 감속주입 | [14 empty] | 94.73 | 75 | 0 | 0 | 0 |  | 650 | 400 | 선택 | 선택 | 0 | 0 | 0 |  | 650 | 400 | 선택 | 선택 | 선택 | 미정 | 선택 | 미정 | 미정 |  | 미정 | SB160160 | H
A47923 | 2018-09-11 | 1 | C |  | 6 | A | AE1055LS | 탄소강 | G-AE1055LS | BM#1 | 1588 | 41 | 1592 | 1521 | 35 | 5900 |  | 3 | 0.3 | 26 |  | 0 | 1592 | 1592 | 0 | 12.65 |  | 5 | 24 | 67 | Y |  | 2018-09-12 05:12 | 108 | 1116 | 27 | 27 | 30 | 31 | 31 | 31 | 31 | 29 | 29 | 29 | 28 | 28 | 28 | 28 | 29 | 31 | 28 | 31 | -0.06 | Y | 45 | Y | 0 | [7 empty] | Y | Y | Y | Y | 180 | 0.5 | 63 | 101508 | 100320 | 7040 | 15500 | 3 | 2 |  | 2018-09-12 05:20 | 1554 | 105 |  | 30 |  | *유탕구 턴디쉬 바닥재 내화물 떨어짐 | [14 empty] | 94.6 | 100 | 0 | 0 | 0 |  | 400 |  | 선택 | 해제 | 0 | 0 | 0 |  | 400 |  | 선택 | 해제 | 해제 | 미정 | 미정 | 선택 | 미정 |  | 미정 | BT180180 | H
B47799 | 2018-09-11 | 2 | C |  | 5 | A | AE4137HMA | 소입성보증강 | AE4137HMA | BM#2 | 1582 | 48 | 1645 | 1554 | 36 | 7700 |  | 1 | 0.28 | 18 |  | 0 | 1570 | 1637 | 3 | 0 | 0 | 28 | 3 | 47 | Y |  | 2018-09-12 06:05 | 73 | 1133 | 34 | 41 | 45 | 46 | 47 | 47 | 45 | 44 | 43 | 42 | 41 | 40 |  | 40 | 43 | 47 | 40 | 0 | -0.2 | Y | 35.02 | Y | -0.2 |  |  |  | 1.37 |  |  |  | N | N | N | N | 120 | 0.5 | 58 | 95046 | 94640 | 5120 | 16200 | 5 | 2 |  | 2018-09-12 06:23 | 1570 | 122 |  | 20 |  | * STR#2 Edge heater 펌프용량 저하로 600KW적용 이상공정 등록 및 생관통보. *전공정 요청 감속주입 *STR#1 TCM 토치팁 교체로 20% 이상 감속주입, 이상공정 등록 냉재 요청 | [14 empty] | 95.24 | 78.57 | 0 | 0 | 0 |  | 650 | 400 | 선택 | 선택 | 0 | 0 | 0 |  | 650 | 400 | 선택 | 선택 | 선택 | 미정 | 선택 | 미정 | 미정 |  | 미정 | SB160160 | H
A47924 | 2018-09-11 | 1 | C |  | 7 | A | AE1055LS | 탄소강 | G-AE1055LS | BM#1 | 1587 | 40 | 1602 | 1538 | 30 | 5100 |  | 3 | 0.3 | 25 |  | -1.71 | 1552 | 1602 | 0 | 12.49 |  | 6 | 40 | 71 | Y |  | 2018-09-12 06:18 | 68 | 1121 | 26 | 29 | 31 | 32 | 32 | 32 | 32 | 32 | 31 | 30 | 30 | 29 |  | 29 | 31 | 32 | 29 | 32 | -0.07 | Y | 40 | Y | -0.2 | [7 empty] | Y | Y | Y | Y | 230 | 0.5 | 59 | 101508 | 97100 | 6980 | 15900 | 3 | 2 |  | 2018-09-12 06:27 | 1552 | 103 |  | 28 | [16 empty] | 97.51 | 100 | 0 | 0 | 0 |  | 400 |  | 선택 | 해제 | 0 | 0 | 0 |  | 400 |  | 선택 | 해제 | 해제 | 미정 | 미정 | 선택 | 미정 |  | 미정 | BT180180 | H
B47800 | 2018-09-11 | 2 | C |  | 6 | A | AE4137HMA | 소입성보증강 | AE4137HMA | BM#2 | 1587 | 49 | 1635 | 1537 | 34 | 7500 |  | 1 | 0.25 | 18 |  | 0 | 1572 | 1624 | 1.86 | 0 | 0 | 1 | 80 | 46 | Y |  | 2018-09-12 07:14 | 75 | 1137 | 43 | 46 | 47 | 48 | 48 | 46 | 46 | 44 | 44 | 42 | 41 | 40 | 39 | 39 | 45 | 48 | 39 | 46 | -0.22 | Y | 41.57 | Y | 0 |  |  |  | 1.26 |  |  |  | N | N | N | N | 100 | 0.5 | 62 | 109410 | 102030 | 4690 | 15800 | 5 | 2 |  | 2018-09-12 07:22 | 1572 | 109 |  | 13 |  | * STR#2 Edge heater 펌프용량 저하로 600KW적용 이상공정 등록 및 생관통보. *전공정 요청 감속주입 | [14 empty] | 102.25 | 78.57 | 0 | 0 | 0 |  | 650 | 400 | 선택 | 선택 | 0 | 0 | 0 |  | 650 | 400 | 선택 | 선택 | 선택 | 미정 | 선택 | 미정 | 미정 |  | 미정 | SB160160 | H
A47925 | 2018-09-12 | 1 | C |  | 8 | A | AE1055LS | 탄소강 | G-AE1055LS | BM#1 | 1570 | 37 | 1599 | 1523 | 32 | 5200 |  | 3 | 0.34 | 25 |  | -1.47 | 1556 | 1599 | 0 | 15.78 |  | 2 | 55 | 69 | Y |  | 2018-09-12 07:20 | 72 | 1085 | 27 | 28 | 32 | 33 | 33 | 33 | 33 | 33 | 32 | 31 | 31 | 31 | 30 | 30 | 31 | 33 | 30 | 33 | -0.07 | Y | 45 | Y | -0.2 | [7 empty] | Y | Y | Y | Y | 220 | 0.5 | 60 | 84590 | 95950 | 6970 | 16000 | 3 | 2 |  | 2018-09-12 07:27 | 1556 | 104 |  | 28 | [16 empty] | 82.17 | 100 | 0 | 0 | 0 |  | 400 |  | 선택 | 해제 | 0 | 0 | 0 |  | 400 |  | 선택 | 해제 | 해제 | 미정 | 미정 | 선택 | 미정 |  | 미정 | BT180180 | H
B47801 | 2018-09-12 | 2 | C |  | 7 | A | AE4137HMA | 소입성보증강 | AE4137HMA | BM#2 | 1620 | 45 | 1644 | 1575 | 31 | 6800 |  | 1 | 0.25 | 21 |  | 0 | 1561 | 1631 | 2.89 | 0 | 0 | 30 | 69 | 61 | Y |  | 2018-09-12 08:21 | 64 | 1090 | 36 | 42 | 45 | 46 | 46 | 45 | 44 | 40 | 39 | 38 | 37 | 35 | 34 | 34 | 41 | 46 | 34 | 0 | -0.27 | Y | 43.68 | Y | -0.27 |  |  |  | 1.37 |  |  |  | N | N | N | N | 150 | 0.5 | 62 | 93780 | 101610 | 5190 | 14600 | 5 | 2 |  | 2018-09-12 08:29 | 1561 | 110 |  | 11 |  | * STR#2 Edge heater 펌프용량 저하로 600KW적용 이상공정 등록 및 생관통보. *전공정 요청 감속주입 | [14 empty] | 87.64 | 75 | 0 | 0 | 0 |  | 650 | 400 | 선택 | 선택 | 0 | 0 | 0 |  | 650 | 400 | 선택 | 선택 | 선택 | 미정 | 선택 | 미정 | 미정 |  | 미정 | SB160160 | H
A47926 | 2018-09-12 | 1 | C |  | 9 | A | AE1055LS | 탄소강 | G-AE1055LS | BM#1 | 1573 | 41 | 1596 | 1520 | 34 | 5500 |  | 3 | 0.29 | 25 |  | -1.37 | 1556 | 1596 | 0 | 21.6 |  | 19 | 6 | 61 | Y |  | 2018-09-12 08:25 | 72 | 1102 | 30 | 32 | 34 | 36 | 36 | 36 | 37 | 37 | 36 | 36 | 35 | 35 |  | 35 | 35 | 37 | 35 | 36 | -0.08 | Y | 24.98 | Y | 0 | [7 empty] | Y | Y | Y | Y | 210 | 0.5 | 59 | 101508 | 97100 | 7060 | 15600 | 3 | 2 |  | 2018-09-12 08:31 | 1556 | 104 |  | 24 | [16 empty] | 97.51 | 100 | 0 | 0 | 0 |  | 400 |  | 선택 | 해제 | 0 | 0 | 0 |  | 400 |  | 선택 | 해제 | 해제 | 미정 | 미정 | 선택 | 선택 | 8 | 미정 | BT180180 | H
B47802 | 2018-09-12 | 2 | C |  | 8 | A | AE4137HMA | 소입성보증강 | AE4137HMA | BM#2 | 1624 | 44 | 1634 | 1577 | 30 | 6100 |  | 1 | 0.27 | 19 |  | 0 | 1561 | 1618 | 2.72 | 0 | 0 | 11 | 12 | 62 | Y |  | 2018-09-12 09:13 | 64 | 1092 | 30 | 33 | 35 | 36 | 35 | 35 | 34 | 33 | 32 | 31 | 29 | 29 |  | 29 | 33 | 36 | 29 | 35 | -0.18 | Y | 39.98 | Y | 0 |  |  |  | 1.32 |  |  |  | N | N | N | N | 140 | 0.5 | 58 | 93780 | 95570 | 4800 | 15200 | 5 | 2 |  | 2018-09-12 09:28 | 1561 | 115 |  | 24 |  | * STR#2 Edge heater 펌프용량 저하로 600KW적용 이상공정 등록 및 생관통보. *전공정 요청 감속주입 | [14 empty] | 93.22 | 75 | 0 | 0 | 0 |  | 650 | 400 | 선택 | 선택 | 0 | 0 | 0 |  | 650 | 400 | 선택 | 선택 | 선택 | 미정 | 선택 | 미정 | 미정 |  | 미정 | SB160160 | H
A47927 | 2018-09-12 | 1 | C | TUNDISH교체전 | 10 | A | AE1055LS | 탄소강 | G-AE1055LS | BM#1 | 1591 | 37 | 1601 | 1532 | 30 | 5000 |  | 3 | 0.32 | 25 |  | -1.41 | 1560 | 1601 | 0 | 26.57 |  | 5 | 25 | 55 | Y |  | 2018-09-12 09:20 | 76 | 1087 | 34 | 34 | 38 | 40 | 41 | 41 | 41 | 40 | 40 | 39 |  |  |  | 39 | 39 | 41 | 39 | 41 | -0.08 | Y | 24.97 | Y | -0.2 | [7 empty] | Y | N | N | M | 200 | 0.5 | 54 | 70170 | 74000 | 29300 | 5000 | 3 | 2 |  | 2018-09-12 09:29 | 1560 | 103 |  | 29 |  | *T/D램핑다운 기준 미준수 테일 500mm 추가 절단 *턴디쉬 유탕구 가열되어 조기에 교체 컴파운드함. L/D잔강 30톤 T/D잔강 5톤 내려보냄. |  | AAFC45E4C4144F8A8CDCD3EF4E6C7C59 | 2D9244C729964787823D2F4E2AF23F7D | 9E1FFFF4C4474FDC89DE6104E4F4123A | 809816196A3D435A8596A6E59ADEF174 | [9 empty] | 67.93 | 100 | 0 | 4000 | 0 |  | 400 |  | 선택 | 해제 | 0 | 4000 | 0 |  | 400 |  | 선택 | 해제 | 해제 | 미정 | 미정 | 선택 | 미정 |  | 미정 | BT180180 | H
B47803 | 2018-09-12 | 2 | C |  | 9 | A | AE4137HMA | 소입성보증강 | AE4137HMA | BM#2 | 1606 | 46 | 1624 | 1554 | 33 | 6700 |  | 1 | 0.25 | 19 |  | 0 | 1564 | 1616 | 2.48 | 0 | 0 | 28 | 4 | 61 | Y |  | 2018-09-12 10:16 | 67 | 1093 | 25 | 30 | 32 | 34 | 34 | 33 | 32 | 31 | 30 | 28 | 27 | 25 |  | 25 | 30 | 34 | 25 | 0 | -0.22 | Y | 40 | Y | -0.4 |  |  |  | 1.45 |  |  |  | N | N | N | N | 130 | 0.5 | 58 | 93780 | 95640 | 5140 | 15200 | 5 | 2 |  | 2018-09-12 10:32 | 1564 | 117 |  | 22 |  | * STR#2 Edge heater 펌프용량 저하로 600KW적용 이상공정 등록 및 생관통보. *전공정 요청 감속주입 | [14 empty] | 94.11 | 75 | 0 | 0 | 0 |  | 650 | 400 | 선택 | 선택 | 0 | 0 | 0 |  | 650 | 400 | 선택 | 선택 | 선택 | 미정 | 선택 | 미정 | 선택 | 8 | 미정 | SB160160 | H
A47928 | 2018-09-12 | 1 | C | TUNDISH교체 | 1 | A | AE1055LS | 탄소강 | G-AE1055LS | BM#1 | 1583 | 38 | 1590 | 1520 | 31 | 5700 |  | 3 | 0.27 | 25 |  | -1.31 | 1552 | 1590 | 0 | 13.6 |  | 6 | 41 | 63 | Y |  | 2018-09-12 10:37 | 68 | 1085 | 19 | 21 | 22 | 24 | 25 | 26 | 27 | 28 | 28 | 29 |  |  |  | 29 | 25 | 29 | 29 | 0 | 0 |  |  | Y | 0.2 |  | 2.77 | 2.77 | 2.33 |  |  |  | Y | N | N | M | 230 | 0.48 | 53 | 84590 | 102750 | 6900 | 15700 | 18 | 1 |  | 2018-09-12 10:41 | 1552 | 107 |  | 27 |  | *L/D온도 낮아 램핑업 기준 미준수 헤드500mm추가 절단함 *T/D플럭스 유15 용225KG *Hydris 수소 기준 초과(10분)ID:101.102.201.202 *전공정지연 정속유지 미준수 | [14 empty] | 77.08 | 100 | 2000 | 0 | 0 |  | 400 |  | 선택 | 해제 | 2000 | 0 | 0 |  | 400 |  | 선택 | 해제 | 해제 | 미정 | 미정 | 선택 | 미정 |  | 미정 | BT180180 | H
B47804 | 2018-09-12 | 2 | C |  | 10 | A | AE4137HMA | 소입성보증강 | AE4137HMA | BM#2 | 1602 | 48 | 1644 | 1535 | 35 | 7900 |  | 1 | 0.27 | 19 |  | 0 | 1567 | 1641 | 2.45 | 0 | 0 | 29 | 1 | 24071 | Y |  | 2018-09-12 11:18 | 70 | 1423 | 21 | 28 | 33 | 34 | 35 | 35 | 35 | 33 | 33 | 32 | 30 | 29 |  | 29 | 32 | 35 | 29 | 35 | -0.17 | Y | 34.98 | Y | -0.2 |  |  |  | 1.44 |  |  |  | N | N | N | N | 120 | 0.5 | 56 | 95940 | 93030 | 5080 | 14400 | 5 | 2 |  | 2018-09-12 11:28 | 1567 | 118 |  | 20 |  | * STR#2 Edge heater 펌프용량 저하로 600KW적용 이상공정 등록 및 생관통보. *전공정 요청 감속주입 *대보수 첫HEAT | [14 empty] | 91.98 | 100 | 0 | 0 | 0 |  | 650 | 400 | 선택 | 선택 | 0 | 0 | 0 |  | 650 | 400 | 선택 | 선택 | 선택 | 미정 | 선택 | 미정 | 미정 |  | 미정 | SB120120 | H
A47929 | 2018-09-12 | 1 | C |  | 2 | A | AE1055LS | 탄소강 | G-AE1055LS | BM#1 | 1603 | 40 | 1587 | 1534 | 35 | 5900 |  | 3 | 0.28 | 25 |  | -0.95 | 1560 | 1587 | 0 | 18.77 |  | 2 | 56 | 67 | Y |  | 2018-09-12 11:42 | 76 | 1098 | 28 | 34 | 39 | 40 | 41 | 41 | 40 | 40 | 39 | 39 | 39 | 39 | 38 | 38 | 38 | 41 | 38 | 40 | -0.04 | Y | 44.98 | Y | 0 | [7 empty] | Y | Y | Y | Y | 220 | 0.5 | 65 | 101508 | 104550 | 6800 | 15900 | 18 | 1 |  | 2018-09-12 11:51 | 1552 | 95 |  | 16 | [16 empty] | 91 | 100 | 0 | 0 | 0 |  | 400 |  | 선택 | 해제 | 0 | 0 | 0 |  | 400 |  | 선택 | 해제 | 해제 | 미정 | 미정 | 선택 | 미정 |  | 미정 | BT180180 | H
B47805 | 2018-09-12 | 2 | C |  | 11 | A | AE4137HMA | 소입성보증강 | AE4137HMA | BM#2 | 1589 | 40 | 1625 | 1545 | 35 | 7300 |  | 1 | 0.25 | 21 |  | -2.3 | 1568 | 1630 | 2.82 | 0 | 0 | 30 | 70 | 55 | Y |  | 2018-09-12 12:27 | 71 | 1094 | 25 | 36 | 39 | 42 | 42 | 42 | 41 | 40 | 39 | 37 | 36 | 34 |  | 34 | 38 | 42 | 34 | 42 | -0.2 | Y | 40.02 | Y | -0.4 |  |  |  | 1.42 |  |  |  | N | N | N | N | 110 | 0.5 | 58 | 95940 | 97970 | 5100 | 15400 | 5 | 2 |  | 2018-09-12 12:35 | 1568 | 100 |  | 11 |  | * STR#2 Edge heater 펌프용량 저하로 600KW적용 이상공정 등록 및 생관통보. *전공정 요청 감속주입 | [14 empty] | 89.41 | 100 | 0 | 0 | 0 |  | 650 | 400 | 선택 | 선택 | 0 | 0 | 0 |  | 650 | 400 | 선택 | 선택 | 선택 | 미정 | 선택 | 미정 | 미정 |  | 미정 | SB120120 | H
A47930 | 2018-09-12 | 1 | D |  | 3 | A | AE1055LS | 탄소강 | G-AE1055LS | BM#1 | 1613 | 35 | 1599 | 1534 | 28 | 4600 |  | 3 | 0.27 | 26 |  | -1.77 | 1547 | 1599 | 0 | 21.4 |  | 19 | 7 | 72 | Y |  | 2018-09-12 12:37 | 63 | 1098 | 37 | 33 | 31 | 29 | 28 | 27 | 26 | 25 | 24 | 23 | 23 | 22 | 22 | 22 | 27 | 31 | 22 | 0 | -0.18 |  | 50 | Y | 0 | [7 empty] | Y | Y | Y | Y | 210 | 0.5 | 62 | 101508 | 96080 | 7060 | 14300 | 18 | 1 |  | 2018-09-12 12:44 | 1547 | 104 |  | 28 | [16 empty] | 97.89 | 100 | 0 | 0 | 0 |  | 400 |  | 선택 | 해제 | 0 | 0 | 0 |  | 400 |  | 선택 | 해제 | 해제 | 미정 | 미정 | 선택 | 미정 |  | 미정 | BT180180 | H
B47806 | 2018-09-12 | 2 | D |  | 12 | A | AE4137HMA | 소입성보증강 | AE4137HMA | BM#2 | 1632 | 39 | 1644 | 1575 | 29 | 6200 |  | 3 | 0.31 | 18 |  | -1.76 | 1606 | 1644 | 16.89 | 0 |  | 11 | 13 | 61 | Y |  | 2018-09-12 13:20 | 109 | 1091 | 48 | 58 | 63 | 64 | 64 | 64 | 62 | 62 | 61 | 60 | 60 | 59 | 61 | 61 | 60 | 64 | 59 | 64 | -0.13 | Y | 39.98 | Y | 0.4 |  |  |  | 1.16 |  |  |  | N | N | N | N | 100 | 0.42 | 67 | 103320 | 94880 | 5210 | 16100 | 5 | 2 |  | 2018-09-12 13:34 | 1592 | 90 |  | 20 |  | * STR#2 Edge heater 펌프용량 저하로 600KW적용 이상공정 등록 및 생관통보. * RH 진공작업 하였지만 슬러그 제거 작업하였다고 5톤 이월 요청함. * T/D ΔT60 이상 스피드 0.40m/min 주입 냉재전환 통보 함. | [14 empty] | 103.32 | 100 | 0 | 0 | 0 |  | 650 | 400 | 선택 | 선택 | 0 | 0 | 0 |  | 650 | 400 | 선택 | 선택 | 선택 | 미정 | 선택 | 미정 | 미정 |  | 미정 | SB120120 | C
A47931 | 2018-09-12 | 1 | D |  | 4 | A | AE1055LS | 탄소강 | G-AE1055LS | BM#1 | 1562 | 42 | 1593 | 1517 | 36 | 6200 |  | 3 | 0.29 | 25 |  | 52.77 | 1555 | 0 | 0.24 | 22.11 |  | 5 | 26 | 75 | Y |  | 2018-09-12 13:53 | 71 | 1088 | 19 | 30 | 38 | 41 | 42 | 43 | 42 | 41 | 41 | 40 | 39 | 38 | 38 | 38 | 38 | 43 | 38 | 41 | -0.14 | Y | 35.02 | Y | 0 | [7 empty] | Y | Y | Y | Y | 200 | 0.5 | 63 | 101508 | 102060 | 7110 | 15700 | 18 | 1 |  | 2018-09-12 14:07 | 1555 | 109 |  | 15 | [16 empty] | 92.53 | 100 | 0 | 0 | 0 |  | 400 |  | 선택 | 해제 | 0 | 0 | 0 |  | 400 |  | 선택 | 해제 | 해제 | 미정 | 미정 | 선택 | 미정 |  | 미정 | BT180180 | H
B47807 | 2018-09-12 | 2 | D |  | 13 | A | AE4137HMA | 소입성보증강 | AE4137HMA | BM#2 | 1646 | 37 | 1627 | 1584 | 30 | 6200 |  | 1 | 0.25 | 19 |  | 12.34 | 1572 | 1299 | 1.43 | 0 | 0 | 28 | 5 | 68 | Y |  | 2018-09-12 14:37 | 75 | 1102 | 57 | 52 | 50 | 49 | 46 | 45 | 43 | 42 | 40 | 39 | 37 | 37 | 35 | 35 | 44 | 50 | 35 | 0 | -0.32 |  | 47.02 | Y | -0.4 |  |  |  | 1.54 |  |  |  | N | N | N | N | 150 | 0.51 | 58 | 95940 | 99960 | 5190 | 14300 | 5 | 2 | 10 | 2018-09-12 14:40 | 1572 | 100 |  | 13 |  | * STR#2 Edge heater 펌프용량 저하로 600KW적용 이상공정 등록 및 생관통보. | [14 empty] | 91.37 | 100 | 0 | 0 | 0 |  | 650 | 400 | 선택 | 선택 | 0 | 0 | 0 |  | 650 | 400 | 선택 | 선택 | 선택 | 미정 | 선택 | 미정 | 미정 |  | 미정 | SB120120 | H
A47932 | 2018-09-12 | 1 | D |  | 5 | A | AE1055LS | 탄소강 | G-AE1055LS | BM#1 | 1559 | 41 | 1591 | 1514 | 35 | 6100 |  | 3 | 0.29 | 25 |  | -1.18 | 1556 | 1591 | 0 | 22.72 |  | 6 | 42 | 63 | Y |  | 2018-09-12 14:54 | 72 | 1065 | 37 | 37 | 39 | 39 | 39 | 38 | 37 | 36 | 35 | 34 | 33 | 33 | 32 | 32 | 36 | 39 | 32 | 39 | -0.14 |  | 50 | Y | -0.2 | [7 empty] | Y | Y | Y | Y | 190 | 0.5 | 64 | 101508 | 103600 | 7160 | 15600 | 18 | 1 |  | 2018-09-12 15:01 | 1556 | 100 |  | 19 |  | *L/D 잔강 7.5TON에서 슬래그 이월됨 | [14 empty] | 91.12 | 100 | 0 | 0 | 0 |  | 400 |  | 선택 | 해제 | 0 | 0 | 0 |  | 400 |  | 선택 | 해제 | 해제 | 미정 | 미정 | 선택 | 미정 |  | 미정 | BT180180 | H
C46380 | 2018-09-12 | 3 | D |  | 14 | A | AE4137HMA | 소입성보증강 | AE4137HMA | BM#2 | 1618 | 46 | 1638 | 1540 | 36 | 7800 |  | 2 | 0 | 18 | 40 | -2.58 | 1574 | 1633 | 0.62 | 0.11 | 30 | 16 | 83 | 76 | Y |  | 2018-09-12 15:08 | 77 | 1060 | 31 | 32 | 33 | 34 | 34 | 34 | 33 | 32 | 31 | 29 | 28 | 26 |  | 26 | 32 | 34 | 26 | 34 | -0.2 | Y | 40 | Y | -0.4 |  |  |  | 1.1 |  |  |  | N | N | N | N | 140 | 0.52 | 58 | 95940 | 100300 | 5030 | 14600 | 5 | 2 | 10 | 2018-09-12 15:20 | 1574 | 147 |  | 43 | 10 | * STR#2 Edge heater 펌프용량 저하로 600KW적용 이상공정 등록 및 생관통보. * 주입중 전공정 요청 감속주입 함. | [14 empty] | 9594000 | 100 | 0 | 0 | 0 |  | 650 | 400 | 선택 | 선택 | 0 | 0 | 0 |  | 650 | 400 | 선택 | 선택 | 선택 | 미정 | 선택 | 미정 | 미정 |  | 미정 | SB120120 | H
A47933 | 2018-09-12 | 1 | D |  | 6 | A | AE1055LS | 탄소강 | G-AE1055LS | BM#1 | 1642 | 41 | 1587 | 1544 | 30 | 3500 |  | 3 | 0.27 | 25 |  | -1.39 | 1547 | 1587 | 0 | 25.89 |  | 2 | 57 | 74 | Y |  | 2018-09-12 15:52 | 63 | 1088 | 32 | 30 | 29 | 29 | 29 | 29 | 28 | 28 | 28 | 27 | 26 | 26 | 26 | 26 | 28 | 29 | 26 | 29 | -0.06 | Y | 50 | Y | 0 | [7 empty] | Y | Y | Y | Y | 180 | 0.5 | 62 | 101508 | 100270 | 7010 | 16100 | 18 | 1 |  | 2018-09-12 16:04 | 1547 | 102 |  | 27 | [16 empty] | 94.08 | 100 | 0 | 0 | 0 |  | 400 |  | 선택 | 해제 | 0 | 0 | 0 |  | 400 |  | 선택 | 해제 | 해제 | 미정 | 미정 | 선택 | 미정 |  | 미정 | BT180180 | H
B47808 | 2018-09-12 | 2 | D | TUNDISH교체전 | 15 | A | AE4137HMA | 소입성보증강 | AE4137HMA | BM#2 | 1615 | 43 | 1645 | 1567 | 37 | 7800 |  | 1 | 0.28 | 20 |  | -2.36 | 1580 | 1655 | 3.56 | 0 | 0 | 29 | 2 | 76 | Y |  | 2018-09-12 15:56 | 83 | 1087 | 23 | 27 | 31 | 34 | 36 | 36 | 36 | 35 | 34 | 34 | 33 | 31 |  | 31 | 33 | 36 | 31 | 36 | -0.14 | Y | 35 | Y | -0.4 |  |  |  | 1.46 |  |  |  | N | N | N | N | 130 | 0.53 | 56 | 102150 | 96960 | 5040 | 2000 | 5 | 2 |  | 2018-09-12 16:02 | 1580 | 162 |  | 57 |  | * STR#2 Edge heater 펌프용량 저하로 600KW적용 이상공정 등록 및 생관통보. | 79A25926B61F48C3A4D812340C9450B2 | 405C900712364ED191DAF7D663155529 | DB2AFE3A91514C94A204BFE2FB05FC68 | [11 empty] | 100.15 | 100 | 0 | 2810 | 0 |  | 650 | 400 | 선택 | 선택 | 0 | 2800 | 0 |  | 650 | 400 | 선택 | 선택 | 선택 | 미정 | 선택 | 미정 | 미정 |  | 미정 | SB120120 | H
A47934 | 2018-09-12 | 1 | D |  | 7 | A | AE1055LS | 탄소강 | G-AE1055LS | BM#1 | 1622 | 39 | 1591 | 1543 | 34 | 4100 |  | 3 | 0.28 | 25 |  | -1.56 | 1546 | 1591 | 0 | 18.99 |  | 19 | 8 | 66 | Y |  | 2018-09-12 16:55 | 62 | 1087 | 24 | 25 | 26 | 26 | 27 | 26 | 25 | 24 | 23 | 23 | 23 | 22 | 22 | 22 | 24 | 27 | 22 | 26 | -0.13 | Y | 39.98 | Y | 0 | [7 empty] | Y | Y | Y | Y | 230 | 0.5 | 61 | 101508 | 95780 | 7020 | 15300 | 18 | 1 |  | 2018-09-12 17:09 | 1546 | 101 |  | 27 | [16 empty] | 98.17 | 100 | 0 | 0 | 0 |  | 400 |  | 선택 | 해제 | 0 | 0 | 0 |  | 400 |  | 선택 | 해제 | 해제 | 미정 | 미정 | 선택 | 미정 |  | 미정 | BT180180 | H
B47810 | 2018-09-12 | 2 | D | TUNDISH교체 | 1 | A | AE1548 | 합금강 | AE4130M6 | BM#2 | 1573 | 39 | 1625 | 1557 | 32 | 6000 |  | 3 | 0.3 | 16 |  | -2.02 | 1586 | 1625 | 10.21 | 0 |  | 11 | 14 | 81 | Y |  | 2018-09-12 17:29 | 98 | 1089 | -496 | -112 | 31 | 31 | 32 | 36 | 41 | 44 | 46 | 47 | 47 | 47 | 47 | 45 | 40 | 47 | 45 | 47 | -0.08 |  | 25 | Y | -0.2 |  | 2.48 | 2.48 |  |  |  |  | N | N | N | M | 150 | 0.45 | 64 | 97184 | 101570 | 7130 | 15700 | 12 | 1 | 10 | 2018-09-12 17:39 | 1586 | 118 |  | 48 |  | * T/D FLUX 용탕부: 120KG / 유탕부: 15KG 투입 *탄화왕겨200KG투입 | [14 empty] | 90.7 | 100 | 710 | 0 | 0 |  | 650 | 700 | 선택 | 해제 | 720 | 0 | 0 |  | 650 | 700 | 선택 | 해제 | 해제 | 미정 | 해제 | 선택 | 미정 |  | 미정 | SB120120 | H
A47935 | 2018-09-12 | 1 | D |  | 8 | A | AE1055LS | 탄소강 | G-AE1055LS | BM#1 | 1593 | 48 | 1600 | 1544 | 35 | 5100 |  | 3 | 0.28 | 25 |  | 52.96 | 1600 | 0 | 0 | 20.37 |  | 5 | 27 | 73 | Y |  | 2018-09-12 18:15 | 116 | 1089 | 20 | 30 | 35 | 38 | 39 | 39 | 38 | 36 | 36 | 36 | 35 | 35 | 36 | 36 | 35 | 39 | 35 | 36 | 0 | Y | 35 | Y | 0.2 | [7 empty] | Y | Y | Y | Y | 220 | 0.5 | 62 | 101508 | 97380 | 7110 | 15600 | 18 | 1 |  | 2018-09-12 18:22 | 1550 | 105 |  | 10 | [16 empty] | 96.67 | 100 | 0 | 0 | 0 |  | 400 |  | 선택 | 해제 | 0 | 0 | 0 |  | 400 |  | 선택 | 해제 | 해제 | 미정 | 미정 | 선택 | 미정 |  | 미정 | BT180180 | H
B47811 | 2018-09-12 | 2 | D |  | 2 | A | AE1548 | 합금강 | AE4130M6 | BM#2 | 1580 | 39 | 1615 | 1536 | 30 | 6500 |  | 1 | 0.27 | 17 |  | -2.11 | 1555 | 1610 | 1.92 | 0 | 0 | 28 | 6 | 72 | Y |  | 2018-09-12 18:56 | 67 | 1089 | 43 | 36 | 33 | 30 | 28 | 27 | 26 | 25 | 23 | 22 | 21 | 20 | 19 | 19 | 27 | 33 | 19 | 0 | -0.28 |  | 50 | Y | -0.2 |  |  |  | 1.97 |  |  |  | N | N | N | Y | 140 | 0.48 | 62 | 102354 | 97570 | 5140 | 16600 | 12 | 1 | 10 | 2018-09-12 19:02 | 1555 | 123 |  | 27 |  | * 샘플채취 ID:303/403(300mm) | [14 empty] | 99.76 | 100 | 0 | 0 | 300 |  | 650 | 700 | 선택 | 해제 | 0 | 0 | 300 |  | 650 | 700 | 선택 | 해제 | 해제 | 미정 | 선택 | 미정 | 미정 |  | 미정 | SB120120 | H
A47936 | 2018-09-12 | 1 | D |  | 9 | A | AE1055LS | 탄소강 | G-AE1055LS | BM#1 | 1598 | 42 | 1603 | 1543 | 38 | 5100 |  | 3 | 0.28 | 25 |  | -1.45 | 1561 | 1603 | 0 | 17.78 |  | 6 | 43 | 68 | Y |  | 2018-09-12 18:57 | 77 | 1087 | 34 | 36 | 38 | 40 | 41 | 41 | 41 | 41 | 40 | 40 | 40 | 40 | 39 | 39 | 39 | 41 | 39 | 41 | -0.05 | Y | 39.98 | Y | -0.2 | [7 empty] | Y | Y | Y | Y | 210 | 0.5 | 62 | 101508 | 100980 | 7040 | 16300 | 18 | 1 |  | 2018-09-12 19:07 | 1561 | 109 |  | 30 | [16 empty] | 93.47 | 100 | 0 | 0 | 0 |  | 400 |  | 선택 | 해제 | 0 | 0 | 0 |  | 400 |  | 선택 | 해제 | 해제 | 미정 | 미정 | 선택 | 선택 | 8 | 미정 | BT180180 | H
B47812 | 2018-09-12 | 2 | D |  | 3 | A | AE1548 | 합금강 | AE4130M6 | BM#2 | 1573 | 42 | 1625 | 1535 | 36 | 7200 |  | 1 | 0.26 | 18 |  | -1.72 | 1554 | 1619 | 1.91 | 0 | 0 | 30 | 72 | -89 | Y |  | 2018-09-12 20:18 | 66 | 1088 | 16 | 25 | 32 | 34 | 35 | 35 | 35 | 33 | 32 | 32 | 30 | 29 | 27 | 27 | 30 | 35 | 27 | 35 | -0.19 | Y | 41.75 | Y | 0 |  |  |  | 1.6 |  |  |  | N | N | N | Y | 130 | 0.48 | 66 | 93765 | 103920 | 5130 | 14800 | 12 | 1 | 10 | 2018-09-12 20:17 | 1554 | 126 |  | 9 |  | * str#1,2 W/M 압력 초과되어 S/R 재 셋팅 함. | [14 empty] | 86.02 | 100 | 0 | 0 | 0 |  | 650 | 700 | 선택 | 해제 | 0 | 0 | 0 |  | 650 | 700 | 선택 | 해제 | 해제 | 미정 | 선택 | 미정 | 미정 |  | 미정 | SB120120 | H
A47937 | 2018-09-12 | 1 | D |  | 10 | A | AE1055LS | 탄소강 | G-AE1055LS | BM#1 | 1556 | 45 | 1593 | 1531 | 38 | 6800 |  | 3 | 0.29 | 25 |  | -1.33 | 1555 | 1593 | 0 | 21.62 |  | 2 | 58 | 69 | Y |  | 2018-09-12 20:17 | 71 | 1089 | 38 | 38 | 39 | 39 | 38 | 37 | 36 | 36 | 35 | 34 | 34 | 33 | 32 | 33 | 36 | 39 | 32 | 38 | -0.14 | Y | 50.02 | Y | 0.2 | [7 empty] | Y | Y | Y | Y | 200 | 0.5 | 69 | 118426 | 107820 | 7080 | 16000 | 18 | 1 |  | 2018-09-12 20:26 | 1555 | 91 |  | 14 |  | *전공정 작업지연, 감속주입(정속유지강종) | [14 empty] | 102.53 | 100 | 0 | 0 | 0 |  | 400 |  | 선택 | 해제 | 0 | 0 | 0 |  | 400 |  | 선택 | 해제 | 해제 | 미정 | 미정 | 선택 | 미정 |  | 미정 | BT180180 | H
B47813 | 2018-09-12 | 2 | B |  | 4 | B | AE1548 | 합금강 | AE4130M6 | BM#2 | 1590 | 70 | 1615 | 1517 | 36 | 7100 |  | 1 | 0.27 | 16 |  | -1.9 | 1553 | 1598 | 1.47 | 0 | 0 | 29 | 3 | 86 | Y |  | 2018-09-12 21:30 | 65 | 1089 | 24 | 31 | 36 | 37 | 37 | 36 | 35 | 34 | 33 | 32 | 31 | 30 | 28 | 28 | 33 | 37 | 28 | 0 | -0.21 | Y | 42.85 | Y | -0.4 |  |  |  | 2.03 |  |  |  | N | N | N | Y | 120 | 0.48 | 60 | 93197 | 94960 | 5140 | 15000 | 12 | 1 | 10 | 2018-09-12 21:28 | 1553 | 120 |  | 7 | [16 empty] | 93.2 | 100 | 0 | 0 | 0 |  | 650 | 700 | 선택 | 해제 | 0 | 0 | 0 |  | 650 | 700 | 선택 | 해제 | 해제 | 미정 | 선택 | 미정 | 미정 |  | 미정 | SB120120 | H
A47938 | 2018-09-12 | 1 | B |  | 11 | A | AE1055LS | 탄소강 | G-AE1055LS | BM#1 | 1586 | 40 | 1596 | 1536 | 36 | 5200 |  | 3 | 0.29 | 25 |  | -1.45 | 1554 | 1596 | 0 | 23.88 |  | 19 | 9 | 79 | Y |  | 2018-09-12 21:26 | 70 | 1091 | 31 | 33 | 36 | 36 | 36 | 35 | 34 | 33 | 32 | 32 | 31 | 30 | 30 | 30 | 33 | 36 | 30 | 36 | -0.11 |  | 54.97 | Y | 0 | [7 empty] | Y | Y | Y | Y | 190 | 0.47 | 65 | 101508 | 98540 | 7030 | 14800 | 18 | 1 |  | 2018-09-12 21:37 | 1554 | 95 |  | 15 |  | *전공정 작업지연, 감속주입(정속유지강종) | [14 empty] | 96.22 | 100 | 0 | 0 | 0 |  | 400 |  | 선택 | 해제 | 0 | 0 | 0 |  | 400 |  | 선택 | 해제 | 해제 | 미정 | 미정 | 선택 | 미정 |  | 미정 | BT180180 | H
B47814 | 2018-09-12 | 2 | B |  | 5 | A | AE1548 | 합금강 | AE4130M6 | BM#2 | 1574 | 38 | 1605 | 1547 | 28 | 5600 |  | 1 | 0.27 | 16 |  | -2.33 | 1553 | 1608 | 2.2 | 0 | 0 | 11 | 15 | 89 | Y |  | 2018-09-12 22:20 | 65 | 1089 | 30 | 33 | 35 | 35 | 34 | 33 | 32 | 31 | 30 | 28 | 26 |  |  | 26 | 32 | 35 | 26 | 0 | -0.22 |  | 40.02 | Y | -0.4 |  |  |  | 1.55 |  |  |  | N | N | N | Y | 110 | 0.48 | 57 | 93197 | 92250 | 5100 | 16300 | 12 | 1 |  | 2018-09-12 22:32 | 1553 | 101 |  | 20 | [16 empty] | 95.83 | 100 | 0 | 0 | 0 |  | 650 | 700 | 선택 | 해제 | 0 | 0 | 0 |  | 650 | 700 | 선택 | 해제 | 해제 | 미정 | 선택 | 미정 | 미정 |  | 미정 | SB120120 | H
A47939 | 2018-09-12 | 1 | B |  | 12 | A | AE1055LS | 탄소강 | G-AE1055LS | BM#1 | 1614 | 45 | 1585 | 1552 | 35 | 5000 |  | 3 | 0.29 | 25 |  | -1.3 | 1547 | 1585 | 0 | 16.34 |  | 5 | 28 | 94 | Y |  | 2018-09-12 22:34 | 63 | 1088 | 28 | 31 | 32 | 32 | 32 | 31 | 30 | 29 | 29 | 28 | 27 | 27 | 26 | 26 | 29 | 32 | 26 | 32 | -0.12 |  | 49.98 | Y | -0.2 | [7 empty] | Y | Y | Y | Y | 180 | 0.48 | 65 | 101508 | 100300 | 7150 | 15900 | 18 | 1 |  | 2018-09-12 22:39 | 1547 | 101 |  | 15 |  | *전공정 작업지연, 감속주입(정속유지강종)ID:101~103.201~203 | [14 empty] | 94.6 | 100 | 0 | 0 | 0 |  | 400 |  | 선택 | 해제 | 0 | 0 | 0 |  | 400 |  | 선택 | 해제 | 해제 | 미정 | 미정 | 선택 | 미정 |  | 미정 | BT180180 | H
B47815 | 2018-09-12 | 2 | B |  | 6 | A | AE1548 | 합금강 | AE4130M6 | BM#2 | 1577 | 42 | 1614 | 1555 | 26 | 5800 |  | 1 | 0.25 | 17 |  | -2.23 | 1556 | 1607 | 2.15 | 0 | 0 | 28 | 7 | 75 | Y |  | 2018-09-12 23:20 | 68 | 1089 | 24 | 29 | 32 | 33 | 33 | 33 | 32 | 31 | 30 | 29 | 28 | 26 |  | 26 | 30 | 33 | 26 | 33 | -0.17 | Y | 40 | Y | -0.4 |  |  |  | 1.56 |  |  |  | N | N | N | Y | 100 | 0.48 | 58 | 93197 | 92460 | 5320 | 15300 | 12 | 1 |  | 2018-09-12 23:33 | 1556 | 102 |  | 21 | [16 empty] | 95.59 | 100 | 0 | 0 | 0 |  | 650 | 700 | 선택 | 해제 | 0 | 0 | 0 |  | 650 | 700 | 선택 | 해제 | 해제 | 미정 | 선택 | 해제 | 미정 |  | 미정 | SB120120 | H
A47940 | 2018-09-12 | 1 | B |  | 13 | A | AE1055LS | 탄소강 | G-AE1055LS | BM#1 | 1604 | 40 | 1592 | 1536 | 29 | 4900 |  | 3 | 0.28 | 26 |  | -1.55 | 1542 | 1588 | 0 | 15.71 |  | 6 | 44 | 77 | Y |  | 2018-09-12 23:34 | 58 | 1087 | 24 | 28 | 29 | 30 | 31 | 30 | 29 | 29 | 28 | 28 | 27 | 27 | 27 | 27 | 28 | 31 | 27 | 29 | -0.1 | Y | 39.97 | Y | 0 | [7 empty] | Y | Y | Y | Y | 230 | 0.5 | 63 | 101508 | 101900 | 7030 | 16300 | 18 | 1 |  | 2018-09-12 23:41 | 1542 | 99 |  | 21 | [16 empty] | 93.21 | 100 | 0 | 0 | 0 |  | 400 |  | 선택 | 해제 | 0 | 0 | 0 |  | 400 |  | 선택 | 해제 | 해제 | 미정 | 미정 | 선택 | 미정 |  | 미정 | BT180180 | H
B47816 | 2018-09-12 | 2 | B |  | 7 | A | AE1548 | 합금강 | AE4130M6 | BM#2 | 1607 | 40 | 1616 | 1554 | 30 | 6300 |  | 1 | 0.25 | 17 |  | -2.29 | 1549 | 1605 | 2.26 | 0 | 0 | 30 | 73 | 58 | Y |  | 2018-09-13 00:22 | 61 | 1075 | 24 | 27 | 30 | 31 | 31 | 30 | 29 | 28 | 28 | 26 | 25 | 24 | 22 | 22 | 27 | 31 | 22 | 0 | -0.2 | Y | 45.02 | Y | -0.4 |  |  |  | 1.26 |  |  |  | N | N | N | Y | 150 | 0.48 | 65 | 93197 | 102310 | 5130 | 15600 | 12 | 1 |  | 2018-09-13 00:31 | 1549 | 102 |  | 20 | [16 empty] | 86.82 | 100 | 0 | 0 | 0 |  | 650 | 700 | 선택 | 해제 | 0 | 0 | 0 |  | 650 | 700 | 선택 | 해제 | 해제 | 미정 | 선택 | 미정 | 미정 |  | 미정 | SB120120 | H
A47941 | 2018-09-12 | 1 | B | TUNDISH교체전 | 14 | B | AE1055LS | 탄소강 | G-AE1055LS | BM#1 | 1566 | 54 | 1566 | 1488 | 44 | 7300 |  | 3 | 0.28 | 25 |  | -0.83 | 1542 | 1566 | 0 | 15.33 |  | 2 | 59 | 73 | Y |  | 2018-09-13 00:49 | 58 | 1093 | 27 | 31 | 34 | 36 | 36 | 35 | 34 | 33 | 33 | 32 | 31 | 31 | 30 | 30 | 33 | 36 | 30 | 31 | -0.13 | Y | 44.98 | Y | -0.2 | [8 empty] | Y | Y | M | 220 | 0.45 | 66 | 89800 | 97470 | 7030 | 2000 | 18 | 1 |  | 2018-09-13 00:56 | 1542 | 101 |  | 9 |  | *전공정 작업지연, 감속주입(정속유지강종) *10%이상 감속 ID:101~106.201~206 |  | 50EE6F9FDF36485A92F1C59EEB148973 | 344732ACFDD64FA896A4D0748E1D68DF | 10BD9D0BDE644F1391A6AB99AF881350 | [10 empty] | 85.93 | 100 | 0 | 3500 | 0 |  | 400 |  | 선택 | 해제 | 0 | 3500 | 0 |  | 400 |  | 선택 | 해제 | 해제 | 미정 | 미정 | 선택 | 미정 |  | 미정 | BT180180 | H
B47817 | 2018-09-12 | 2 | B |  | 8 | A | AE1548 | 합금강 | AE4130M6 | BM#2 | 1590 | 44 | 1597 | 1546 | 28 | 5800 |  | 1 | 0.26 | 16 |  | -2.59 | 1556 | 1613 | 2.09 | 0 | 0 | 29 | 4 | 58 | Y |  | 2018-09-13 01:27 | 68 | 1083 | 18 | 25 | 30 | 34 | 36 | 36 | 35 | 35 | 33 | 32 | 31 | 30 |  | 30 | 32 | 36 | 30 | 0 | -0.17 | Y | 35.03 | Y | -0.2 |  |  |  | 1.52 |  |  |  | N | N | N | Y | 140 | 0.48 | 56 | 93197 | 88380 | 5180 | 14100 | 12 | 1 |  | 2018-09-13 01:39 | 1556 | 104 |  | 23 | [16 empty] | 99.73 | 100 | 0 | 0 | 0 |  | 650 | 700 | 선택 | 해제 | 0 | 0 | 0 |  | 650 | 700 | 선택 | 해제 | 해제 | 미정 | 선택 | 미정 | 미정 |  | 미정 | SB120120 | H
A47942 | 2018-09-12 | 1 | B | TUNDISH교체 | 1 | A | STB2 | 베어링강 | STB (SF) | BM#1 | 1556 | 69 | 1583 | 1492 | 55 | 9100 |  | 3 | 0.36 | 21 |  | 62.89 | 1544 | 0 | 12.13 | 0 |  | 19 | 10 | 79 | Y |  | 2018-09-13 02:06 | 88 | 1088 | 32 | 35 | 29 | 34 | 37 | 39 | 40 | 41 | 42 | 42 | 42 | 42 | 42 | 42 | 39 | 42 | 42 | 42 | 0 |  | 20 | Y | 0 |  | 2.52 | 2.52 | 1.99 |  |  |  |  | N | N | M | 230 | 0.46 | 66 | 101508 | 104930 | 7170 | 15400 | 14 | 2 |  | 2018-09-13 02:12 | 1544 | 129 |  | 25 |  | *T/Dflux 유15kg 용275kg *탄화왕겨 200 KG 투입 *진공기준미달 *수소기준초과발생 ID:101.102.201.202 | [14 empty] | 90.67 | 100 | 1500 | 0 | 0 |  | 650 |  | 선택 | 해제 | 1500 | 0 | 0 |  | 650 |  | 선택 | 해제 | 선택 | 미정 | 미정 | 선택 | 미정 |  | 미정 | BT180180 | H
B47818 | 2018-09-12 | 2 | B |  | 9 | A | AE1548 | 합금강 | AE4130M6 | BM#2 | 1591 | 45 | 1595 | 1537 | 35 | 7100 |  | 1 | 0.26 | 16 |  | -2.16 | 1557 | 1605 | 4.62 | 0 | 0 | 11 | 16 | 60 | Y |  | 2018-09-13 02:36 | 69 | 1087 | 25 | 33 | 37 | 38 | 40 | 40 | 39 | 37 | 35 | 33 | 33 | 32 | 31 | 30 | 35 | 40 | 30 | 33 | -0.22 | Y | 45 | Y | -0.2 |  |  |  | 1.61 |  |  |  | N | N | N | Y | 130 | 0.47 | 65 | 100366 | 104280 | 5120 | 15600 | 12 | 1 |  | 2018-09-13 02:40 | 1557 | 103 |  | 13 | [16 empty] | 91.83 | 100 | 0 | 0 | 0 |  | 650 | 700 | 선택 | 해제 | 0 | 0 | 0 |  | 650 | 700 | 선택 | 해제 | 해제 | 미정 | 선택 | 미정 | 선택 | 8 | 미정 | SB120120 | H
A47943 | 2018-09-12 | 1 | B |  | 2 | A | STB2 | 베어링강 | STB (SF) | BM#1 | 1603 | 51 | 1553 | 1530 | 43 | 7200 |  | 3 | 0.28 | 28 |  | -1.47 | 1511 | 1558 | 15.08 | 0 |  | 5 | 29 | 94 | Y |  | 2018-09-13 03:18 | 55 | 1091 | 41 | 35 | 32 | 30 | 28 | 27 | 26 | 25 | 24 | 24 | 24 | 24 | 24 | 24 | 28 | 32 | 24 | 24 | -0.15 |  | 54.98 | Y | 0 |  |  |  | 1.5 |  |  |  | Y | Y | Y | Y | 220 | 0.48 | 65 | 101508 | 101080 | 7110 | 15600 | 14 | 2 |  | 2018-09-13 03:26 | 1511 | 118 |  | 22 | [16 empty] | 93.9 | 100 | 0 | 0 | 0 |  | 650 |  | 선택 | 해제 | 0 | 0 | 0 |  | 650 |  | 선택 | 해제 | 선택 | 미정 | 미정 | 선택 | 미정 |  | 미정 | BT180180 | H
B47819 | 2018-09-12 | 2 | B |  | 10 | A | AE1548 | 합금강 | AE4130M6 | BM#2 | 1591 | 44 | 1615 | 1527 | 30 | 6300 |  | 1 | 0.26 | 16 |  | -2.13 | 1554 | 1600 | 2.05 | 0 | 0 | 28 | 8 | 66 | Y |  | 2018-09-13 03:36 | 66 | 1089 | 28 | 30 | 33 | 34 | 33 | 33 | 32 | 30 | 30 | 29 | 27 | 26 |  | 26 | 31 | 34 | 26 | 33 | -0.2 | Y | 39.98 | Y | -0.2 |  |  |  | 1.73 |  |  |  | N | N | N | Y | 120 | 0.48 | 58 | 100366 | 91800 | 5030 | 15000 | 12 | 1 |  | 2018-09-13 03:46 | 1554 | 113 |  | 22 | [16 empty] | 103.79 | 100 | 0 | 0 | 0 |  | 650 | 700 | 선택 | 해제 | 0 | 0 | 0 |  | 650 | 700 | 선택 | 해제 | 해제 | 미정 | 선택 | 미정 | 미정 |  | 미정 | SB120120 | H
A47944 | 2018-09-12 | 1 | B |  | 3 | A | STB2 | 베어링강 | STB (SF) | BM#1 | 1582 | 47 | 1565 | 1530 | 36 | 6100 |  | 3 | 0.28 | 28 |  | -1.44 | 1519 | 1565 | 15.35 | 0 |  | 6 | 45 | 101 | Y |  | 2018-09-13 04:20 | 63 | 1082 | 23 | 27 | 31 | 33 | 34 | 34 | 33 | 33 | 33 | 32 | 32 | 32 | 32 | 32 | 31 | 34 | 32 | 33 | -0.05 | Y | 40 | Y | 0 |  |  |  | 1.48 |  |  |  | Y | Y | Y | Y | 210 | 0.48 | 62 | 101508 | 97140 | 7060 | 15500 | 14 | 2 |  | 2018-09-13 04:28 | 1519 | 122 |  | 26 | [16 empty] | 97.42 | 100 | 0 | 0 | 0 |  | 650 |  | 선택 | 해제 | 0 | 0 | 0 |  | 650 |  | 선택 | 해제 | 선택 | 미정 | 미정 | 선택 | 미정 |  | 미정 | BT180180 | H
B47820 | 2018-09-12 | 2 | C |  | 11 | A | AE1548 | 합금강 | AE4130M6 | BM#2 | 1613 | 52 | 1604 | 1547 | 31 | 6400 |  | 1 | 0.26 | 16 |  | -2.15 | 1554 | 1605 | 2.93 | 0 | 0 | 30 | 74 | 65 | Y |  | 2018-09-13 04:46 | 66 | 1087 | 22 | 32 | 38 | 40 | 41 | 41 | 40 | 39 | 38 | 37 | 36 | 34 | 31 | 31 | 36 | 41 | 31 | 0 | -0.25 | Y | 39.97 | Y | -0.6 |  |  |  | 1.36 |  |  |  | N | N | N | Y | 110 | 0.47 | 62 | 100366 | 95500 | 5060 | 15600 | 12 | 1 |  | 2018-09-13 04:49 | 1554 | 110 |  | 13 | [16 empty] | 98.93 | 78.57 | 0 | 0 | 0 |  | 650 | 700 | 선택 | 해제 | 0 | 0 | 0 |  | 650 | 700 | 선택 | 해제 | 해제 | 미정 | 선택 | 미정 | 미정 |  | 미정 | SB120120 | H
A47945 | 2018-09-12 | 1 | C |  | 4 | A | STB2 | 베어링강 | STB (SF) | BM#1 | 1625 | 40 | 1570 | 1554 | 27 | 4600 |  | 3 | 0.29 | 28 |  | -1.35 | 1528 | 1571 | 14.94 | 0 |  | 2 | 60 | 90 | Y |  | 2018-09-13 05:04 | 72 | 1082 | 31 | 31 | 34 | 35 | 36 | 37 | 37 | 37 | 37 | 37 | 37 | 36 | 36 | 36 | 35 | 37 | 36 | 37 | -0.03 | Y | 39.97 | Y | 0 |  |  |  | 1.42 |  |  |  | Y | Y | Y | Y | 200 | 0.48 | 67 | 101508 | 101450 | 6850 | 15100 | 14 | 2 |  | 2018-09-13 05:11 | 1528 | 123 |  | 46 | [16 empty] | 93.6 | 100 | 0 | 0 | 0 |  | 650 |  | 선택 | 해제 | 0 | 0 | 0 |  | 650 |  | 선택 | 해제 | 선택 | 미정 | 미정 | 선택 | 미정 |  | 미정 | BT180180 | H
B47821 | 2018-09-12 | 2 | C |  | 12 | A | AE1548 | 합금강 | AE4130M6 | BM#2 | 1643 | 47 | 1604 | 1575 | 25 | 5000 |  | 1 | 0.25 | 16 |  | -1.97 | 1542 | 1588 | 2.83 | 0 | 0 | 29 | 5 | 70 | Y |  | 2018-09-13 05:51 | 54 | 1083 | 30 | 31 | 31 | 31 | 30 | 29 | 28 | 27 | 26 | 25 | 23 | 22 | 20 | 20 | 27 | 31 | 20 | 31 | -0.22 |  | 50.02 | Y | -0.4 |  |  |  | 1.64 |  |  |  | N | N | N | Y | 100 | 0.45 | 63 | 93197 | 93960 | 5100 | 16100 | 12 | 1 |  | 2018-09-13 06:01 | 1542 | 108 |  | 12 |  | *전공정 요청 감속주입 | [14 empty] | 93.95 | 76.92 | 0 | 0 | 0 |  | 650 | 700 | 선택 | 해제 | 0 | 0 | 0 |  | 650 | 700 | 선택 | 해제 | 해제 | 미정 | 선택 | 미정 | 미정 |  | 미정 | SB120120 | H
A47946 | 2018-09-12 | 1 | C |  | 5 | A | STB2 | 베어링강 | STB (SF) | BM#1 | 1574 | 44 | 1561 | 1530 | 39 | 6500 |  | 3 | 0.28 | 28 |  | -1.39 | 1517 | 1561 | 14.8 | 0 |  | 19 | 11 | 48 | Y |  | 2018-09-13 06:33 | 61 | 1087 | 34 | 33 | 32 | 31 | 31 | 29 | 28 | 28 | 27 | 27 | 26 | 26 | 25 | 25 | 29 | 32 | 25 | 0 | -0.14 |  | 50 | Y | -0.2 |  |  |  | 1.51 |  |  |  | Y | Y | Y | Y | 190 | 0.48 | 61 | 101508 | 95800 | 6860 | 14900 | 14 | 2 |  | 2018-09-13 06:55 | 1517 | 111 |  | 26 | [16 empty] | 98.74 | 100 | 0 | 0 | 0 |  | 650 |  | 선택 | 해제 | 0 | 0 | 0 |  | 650 |  | 선택 | 해제 | 선택 | 미정 | 미정 | 선택 | 미정 |  | 미정 | BT180180 | H
B47822 | 2018-09-12 | 2 | C |  | 13 | A | AE1548 | 합금강 | AE4130M6 | BM#2 | 1585 | 41 | 1616 | 1535 | 32 | 6400 |  | 1 | 0.27 | 16 |  | -2.4 | 1550 | 1611 | 2.27 | 0 | 0 | 11 | 17 | 65 | Y |  | 2018-09-13 07:01 | 62 | 1080 | 17 | 24 | 28 | 32 | 33 | 33 | 32 | 31 | 31 | 30 | 30 | 28 | 27 | 23 | 28 | 33 | 23 | 0 | -0.2 | Y | 50.52 | Y | -0.4 |  |  |  | 1.6 |  |  |  | N | N | N | Y | 150 | 0.4 | 72 | 95160 | 95000 | 5020 | 15000 | 12 | 1 |  | 2018-09-13 07:06 | 1550 | 101 |  | 9 |  | *전공정 작업지연 20% 이상 감속주입,이상공정 등록 및 생관 통보 | [14 empty] | 95.16 | 76.92 | 0 | 0 | 0 |  | 650 | 700 | 선택 | 해제 | 0 | 0 | 0 |  | 650 | 700 | 선택 | 해제 | 해제 | 미정 | 선택 | 미정 | 미정 |  | 미정 | SB120120 | H
A47947 | 2018-09-12 | 1 | C |  | 6 | A | STB2 | 베어링강 | STB (SF) | BM#1 | 1595 | 38 | 1565 | 1548 | 30 | 4900 |  | 3 | 0.31 | 28 |  | -1.51 | 1517 | 1565 | 14.89 | 0 |  | 5 | 30 | 65 | Y |  | 2018-09-13 07:34 | 61 | 1100 | 25 | 24 | 26 | 27 | 28 | 28 | 28 | 27 | 27 | 26 | 26 | 25 | 25 | 25 | 26 | 28 | 25 | 28 | -0.07 | Y | 40.03 | Y | 0 |  |  |  | 1.53 |  |  |  | Y | Y | Y | Y | 180 | 0.48 | 64 | 84590 | 97000 | 7000 | 15800 | 14 | 2 |  | 2018-09-13 07:42 | 1517 | 122 |  | 27 | [16 empty] | 81.34 | 100 | 0 | 0 | 0 |  | 650 |  | 선택 | 해제 | 0 | 0 | 0 |  | 650 |  | 선택 | 해제 | 선택 | 미정 | 미정 | 선택 | 미정 |  | 미정 | BT180180 | H
B47823 | 2018-09-12 | 2 | C |  | 14 | B | AE1548 | 합금강 | AE4130M6 | BM#2 | 1580 | 44 | 1624 | 1537 | 35 | 7200 |  | 1 | 0.27 | 21 |  | -2.19 | 1553 | 1627 | 2.69 | 0 | 0 | 28 | 9 | 73 | Y |  | 2018-09-13 08:18 | 65 | 1085 | 21 | 29 | 35 | 38 | 40 | 39 | 38 | 38 | 37 | 35 | 35 | 32 | 31 | 30 | 34 | 40 | 30 | 38 | -0.25 | Y | 39.62 | Y | -0.2 |  |  |  | 1.49 |  |  |  | N | N | N | Y | 140 | 0.47 | 64 | 100366 | 99930 | 5120 | 15300 | 12 | 1 |  | 2018-09-13 08:21 | 1553 | 146 |  | 7 | [16 empty] | 95.59 | 78.57 | 0 | 0 | 0 |  | 650 | 700 | 선택 | 해제 | 0 | 0 | 0 |  | 650 | 700 | 선택 | 해제 | 해제 | 미정 | 선택 | 미정 | 미정 |  | 미정 | SB120120 | H
A47948 | 2018-09-13 | 1 | C |  | 7 | A | STB2 | 베어링강 | STB (SF) | BM#1 | 1623 | 38 | 1568 | 1555 | 29 | 4400 |  | 3 | 0.28 | 28 |  | -1.47 | 1521 | 1568 | 14.88 | 0 |  | 6 | 46 | 62 | Y |  | 2018-09-13 08:33 | 65 | 1089 | 23 | 26 | 29 | 31 | 32 | 33 | 32 | 32 | 32 | 31 | 31 | 31 | 31 | 31 | 30 | 33 | 31 | 32 | -0.02 | Y | 34.98 | Y | 0 |  |  |  | 1.41 |  |  |  | Y | Y | Y | Y | 230 | 0.48 | 63 | 101508 | 98250 | 6030 | 16100 | 14 | 2 |  | 2018-09-13 08:49 | 1521 | 113 |  | 33 | 17 | [15 empty] | 96.44 | 100 | 0 | 0 | 0 |  | 650 |  | 선택 | 해제 | 0 | 0 | 0 |  | 650 |  | 선택 | 해제 | 선택 | 미정 | 미정 | 선택 | 미정 |  | 미정 | BT180180 | H
B47824 | 2018-09-13 | 2 | C |  | 15 | A | AE1548 | 합금강 | AE4130M6 | BM#2 | 1606 | 45 | 1626 | 1535 | 35 | 7100 |  | 1 | 0.27 | 20 |  | 0 | 1619 | 1619 | 2.67 | 0 | 0 | 30 | 75 | 74 | Y |  | 2018-09-13 09:06 | 131 | 1096 | 27 | 32 | 34 | 35 | 35 | 35 | 34 | 33 | 33 | 31 | 30 | 29 | 28 | 27 | 32 | 35 | 27 | 35 | -0.16 | Y | 50.02 | Y | -0.2 |  |  |  | 1.19 |  |  |  | N | N | N | Y | 130 | 0.44 | 66 | 95160 | 96960 | 5130 | 15900 | 12 | 1 |  | 2018-09-13 09:17 | 1567 | 117 |  | 26 |  | *전공정 작업지연 20%이상 감속주입, 이상공정 등록 및 생관통보 | [14 empty] | 93.29 | 76.92 | 0 | 0 | 0 |  | 650 | 700 | 선택 | 해제 | 0 | 0 | 0 |  | 650 | 700 | 선택 | 해제 | 해제 | 미정 | 선택 | 미정 | 미정 |  | 미정 | SB120120 | H
A47949 | 2018-09-13 | 1 | C |  | 8 | A | STB2 | 베어링강 | STB (SF) | BM#1 | 1553 | 41 | 1567 | 1541 | 33 | 5600 |  | 3 | 0.29 | 29 |  | -1.38 | 1522 | 1567 | 16.36 | 0 |  | 29 | 6 | 44 | Y |  | 2018-09-13 09:46 | 66 | 1083 | 31 | 31 | 34 | 35 | 36 | 36 | 35 | 35 | 34 | 34 | 33 | 32 | 32 | 31 | 34 | 36 | 31 | 35 | -0.11 | Y | 45.02 | Y | -0.2 |  |  |  | 1.55 |  |  |  | Y | Y | Y | Y | 220 | 0.48 | 68 | 101508 | 100450 | 7020 | 15200 | 14 | 2 |  | 2018-09-13 09:55 | 1522 | 112 |  | 24 | [16 empty] | 94.47 | 100 | 0 | 0 | 0 |  | 650 |  | 선택 | 해제 | 0 | 0 | 0 |  | 650 |  | 선택 | 해제 | 선택 | 미정 | 미정 | 선택 | 미정 |  | 미정 | BT180180 | H
B47825 | 2018-09-13 | 2 | C |  | 16 | A | AE1548 | 합금강 | AE4130M6 | BM#2 | 1570 | 47 | 1605 | 1514 | 37 | 7500 |  | 1 | 0.25 | 15 |  | 0 | 1551 | 1605 | 1.26 | 0 | 0 | 19 | 12 | 20 | Y |  | 2018-09-13 10:22 | 63 | 1091 | 24 | 28 | 31 | 33 | 32 | 32 | 32 | 31 | 30 | 28 | 27 | 26 | 24 | 22 | 29 | 33 | 22 | 32 | -0.22 | Y | 49.98 | Y | -0.4 |  |  |  | 1.72 |  |  |  | N | N | N | Y | 120 | 0.46 | 67 | 94664 | 99620 | 5090 | 16100 | 12 | 1 |  | 2018-09-13 10:29 | 1551 | 108 |  | 19 |  | *전공정 요청 감속주입 | [14 empty] | 91.02 | 76.92 | 0 | 0 | 0 |  | 650 | 700 | 선택 | 해제 | 0 | 0 | 0 |  | 650 | 700 | 선택 | 해제 | 해제 | 미정 | 선택 | 미정 | 미정 |  | 미정 | SB125125 | C
A47950 | 2018-09-13 | 1 | C |  | 9 | A | STB2 | 베어링강 | STB (SF) | BM#1 | 1575 | 39 | 1563 | 1541 | 32 | 4800 |  | 3 | 0.3 | 28 |  | -1.17 | 1526 | 1563 | 23.62 | 0 |  | 37 | 2 | 29 | Y |  | 2018-09-13 10:39 | 70 | 1080 | 30 | 29 | 29 | 31 | 31 | 31 | 31 | 31 | 31 | 31 | 30 | 29 | 29 | 29 | 30 | 31 | 29 | 31 | -0.04 | Y | 44.98 | Y | 0 |  |  |  | 1.35 |  |  |  | Y | Y | Y | Y | 210 | 0.48 | 61 | 84590 | 96900 | 7020 | 15900 | 14 | 2 |  | 2018-09-13 10:46 | 1526 | 118 |  | 39 | [16 empty] | 81.41 | 100 | 0 | 0 | 0 |  | 650 |  | 선택 | 해제 | 0 | 0 | 0 |  | 650 |  | 선택 | 해제 | 선택 | 미정 | 미정 | 선택 | 선택 | 8 | 미정 | BT180180 | H
B47826 | 2018-09-13 | 2 | C | TUNDISH교체전 | 17 | A | AE1548 | 합금강 | AE4130M6 | BM#2 | 1585 | 42 | 1606 | 1526 | 35 | 7100 |  | 1 | 0.25 | 15 |  | 0 | 1560 | 1613 | 1.57 | 0 | 0 | 5 | 31 | 32 | Y |  | 2018-09-13 11:26 | 72 | 1092 | 20 | 26 | 30 | 32 | 33 | 33 | 33 | 33 | 31 | 30 | 30 | 29 | 27 | 27 | 30 | 33 | 27 | 33 | -0.15 | Y | 40 | Y | -0.4 |  |  |  | 1.52 |  |  |  | N | N | N | M | 110 | 0.47 | 63 | 101404 | 99620 | 5930 | 2400 | 12 | 1 |  | 2018-09-13 11:31 | 1560 | 110 |  | 24 |  | *전공정 요청 감속주입 | 7BC5D30E27174986B5050FD705502B85 | 841B1A7C878C405BADC4AF1D8841B767 | FCE1913C32B94DCCB06203A2B9906D22 | [11 empty] | 99.42 | 100 | 0 | 2860 | 0 |  | 650 | 700 | 선택 | 해제 | 0 | 2970 | 0 |  | 650 | 700 | 선택 | 해제 | 해제 | 미정 | 선택 | 미정 | 미정 |  | 미정 | SB129129 | C
A47951 | 2018-09-13 | 1 | C |  | 10 | A | STB2 | 베어링강 | STB (SF) | BM#1 | 1618 | 42 | 1556 | 1566 | 31 | 4100 |  | 3 | 0.29 | 28 |  | -1.19 | 1518 | 1556 | 19.76 | 0 |  | 11 | 18 | 104 | Y |  | 2018-09-13 11:48 | 62 | 1096 | 29 | 27 | 27 | 27 | 27 | 27 | 27 | 26 | 25 | 25 | 24 | 24 | 24 | 23 | 26 | 27 | 23 | 27 | -0.07 | Y | 55 | Y | -0.2 |  |  |  | 1.31 |  |  |  | Y | Y | Y | Y | 200 | 0.48 | 66 | 101508 | 98950 | 6990 | 15700 | 14 | 2 |  | 2018-09-13 11:57 | 1518 | 111 |  | 32 | [16 empty] | 95.81 | 100 | 0 | 0 | 0 |  | 650 |  | 선택 | 해제 | 0 | 0 | 0 |  | 650 |  | 선택 | 해제 | 선택 | 미정 | 미정 | 선택 | 미정 |  | 미정 | BT180180 | H
B47827 | 2018-09-13 | 2 | D | TUNDISH교체 | 1 | A | SM45C | 탄소강 | SM45C | BM#2 | 1599 | 43 | 1644 | 1535 | 33 | 7200 |  | 1 | 0.27 | 21 |  | 0 | 1575 | 1646 | 0 | 4.15 | 0 | 28 | 10 | 70 | Y |  | 2018-09-13 12:40 | 82 | 1088 | -350 | -128 | 26 | 29 | 28 | 28 | 22 | 29 | 32 | 33 | 34 | 34 | 34 | 32 | 30 | 34 | 32 | 34 | -0.1 |  | 19.97 | Y | -0.2 |  | 2.63 | 2.63 | 1.47 |  |  |  | N | N | N | N | 150 | 0.48 | 55 | 98756 | 92960 | 1280 | 15800 | 10 | 2 | 10 | 2018-09-13 12:48 | 1575 | 133 |  | 38 |  | *T/D플럭스 120/15KG *롱노즐 실리부 부착 *탄화왕겨 투입 *수소 10분 측정값 기준치 초과, 생관통보 | [14 empty] | 105.06 | 100 | 730 | 0 | 0 |  | 650 | 400 | 선택 | 해제 | 730 | 0 | 0 |  | 650 | 400 | 선택 | 해제 | 해제 | 미정 | 미정 | 미정 | 선택 |  | 미정 | SB120120 | H
A47952 | 2018-09-13 | 1 | D |  | 11 | A | STB2 | 베어링강 | STB (SF) | BM#1 | 1568 | 41 | 1567 | 1532 | 33 | 5700 |  | 3 | 0.29 | 28 |  | -1.47 | 1520 | 1567 | 29.57 | 0 |  | 6 | 47 | 56 | Y |  | 2018-09-13 13:02 | 64 | 1066 | 23 | 27 | 30 | 32 | 33 | 33 | 33 | 33 | 33 | 32 | 32 | 31 | 31 | 31 | 31 | 33 | 31 | 33 | -0.05 | Y | 39.98 | Y | 0 |  |  |  | 1.37 |  |  |  | Y | Y | Y | Y | 190 | 0.47 | 63 | 101508 | 95390 | 7050 | 16100 | 14 | 2 |  | 2018-09-13 13:08 | 1520 | 108 |  | 25 | [16 empty] | 98.55 | 100 | 0 | 0 | 0 |  | 650 |  | 선택 | 해제 | 0 | 0 | 0 |  | 650 |  | 선택 | 해제 | 선택 | 미정 | 미정 | 선택 | 미정 |  | 미정 | BT180180 | H
B47828 | 2018-09-13 | 2 | D |  | 2 | A | SM45C | 탄소강 | SM45C | BM#2 | 1633 | 50 | 1627 | 1504 | 39 | 8400 |  | 1 | 0.27 | 16 |  | -1.96 | 1579 | 1628 | 0 | 3.53 | 0 | 30 | 76 | 82 | Y |  | 2018-09-13 13:54 | 86 | 1091 | 29 | 35 | 40 | 42 | 43 | 44 | 42 | 41 | 40 | 40 | 39 | 38 | 37 | 33 | 39 | 44 | 33 | 40 | -0.24 | Y | 44.98 | Y | -0.4 | [7 empty] | N | N | N | N | 180 | 0.49 | 72 | 97380 | 115220 | 120 | 13600 | 10 | 2 | 20 | 2018-09-13 13:57 | 1579 | 130 |  | 22 |  | * 전공정(전기로#2기)작업지연 감속주입 요청 함. | [14 empty] | 85.8 | 100 | 0 | 0 | 0 |  | 650 | 400 | 선택 | 해제 | 0 | 0 | 0 |  | 650 | 400 | 선택 | 해제 | 해제 | 미정 | 미정 | 미정 | 미정 |  | 미정 | SB120120 | H
A47953 | 2018-09-13 | 1 | D |  | 12 | A | STB2 | 베어링강 | STB (SF) | BM#1 | 1556 | 42 | 1556 | 1532 | 37 | 6000 |  | 3 | 0.29 | 25 |  | -1.17 | 1522 | 1556 | 15.02 | 0 |  | 29 | 7 | 58 | Y |  | 2018-09-13 14:09 | 66 | 1087 | 30 | 30 | 31 | 32 | 33 | 32 | 32 | 31 | 31 | 30 | 29 | 28 | 28 | 28 | 30 | 33 | 28 | 32 | -0.11 | Y | 45 | Y | 0 |  |  |  | 1.52 |  |  |  | Y | Y | Y | Y | 180 | 0.47 | 69 | 101508 | 100900 | 7020 | 14800 | 14 | 2 |  | 2018-09-13 14:17 | 1522 | 103 |  | 22 | [16 empty] | 93.51 | 100 | 0 | 0 | 0 |  | 650 |  | 선택 | 해제 | 0 | 0 | 0 |  | 650 |  | 선택 | 해제 | 선택 | 미정 | 미정 | 선택 | 미정 |  | 미정 | BT180180 | H
B47829 | 2018-09-13 | 2 | D |  | 3 | A | SM45C | 탄소강 | SM45C | BM#2 | 1602 | 38 | 1605 | 1556 | 27 | 5400 |  | 1 | 0.26 | 16 |  | -1.87 | 1559 | 1612 | 0 | 3.24 | 0 | 19 | 13 | 62 | Y |  | 2018-09-13 14:51 | 66 | 1083 | 28 | 28 | 28 | 28 | 28 | 27 | 26 | 23 | 23 | 23 | 21 | 20 | 19 | 19 | 25 | 28 | 19 | 28 | -0.18 |  | 50 | Y | -0.2 | [7 empty] | N | N | N | N | 170 | 0.5 | 61 | 97380 | 100510 | 1190 | 13700 | 10 | 2 | 30 | 2018-09-13 14:51 | 1559 | 142 |  | 40 |  | * 전공정(전기로#2기)작업지연 감속주입 요청 함. | [14 empty] | 95.85 | 100 | 0 | 0 | 0 |  | 650 | 400 | 선택 | 해제 | 0 | 0 | 0 |  | 650 | 400 | 선택 | 해제 | 해제 | 미정 | 미정 | 미정 | 미정 |  | 미정 | SB120120 | H
A47954 | 2018-09-13 | 1 | D |  | 13 | A | STB2 | 베어링강 | STB (SF) | BM#1 | 1578 | 43 | 1558 | 1532 | 34 | 5600 |  | 3 | 0.3 | 25 |  | -1.38 | 1518 | 1558 | 17.17 | 0 |  | 37 | 3 | 69 | Y |  | 2018-09-13 15:12 | 62 | 1090 | 26 | 24 | 23 | 24 | 24 | 24 | 23 | 23 | 22 | 21 | 21 | 20 | 19 | 18 | 23 | 24 | 18 | 24 | -0.12 | Y | 49.98 | Y | -0.2 |  |  |  | 1.47 |  |  |  | Y | Y | Y | Y | 230 | 0.47 | 66 | 101508 | 100620 | 7090 | 15100 | 14 | 2 |  | 2018-09-13 15:20 | 1518 | 111 |  | 29 |  | *롱노즐 4회 사용후 내부 지금융착으로 교체 | [14 empty] | 93.77 | 100 | 0 | 0 | 0 |  | 650 |  | 선택 | 해제 | 0 | 0 | 0 |  | 650 |  | 선택 | 해제 | 선택 | 미정 | 미정 | 선택 | 선택 | 4 | 미정 | BT180180 | H
B47830 | 2018-09-13 | 2 | D |  | 4 | A | SM45C | 탄소강 | SM45C | BM#2 | 1588 | 40 | 1634 | 1546 | 32 | 5900 |  | 1 | 0.27 | 17 |  | -2.38 | 1566 | 1634 | 0 | 5.05 | 0 | 5 | 32 | 66 | Y |  | 2018-09-13 15:54 | 73 | 1089 | 16 | 25 | 30 | 33 | 34 | 33 | 34 | 33 | 32 | 31 | 30 |  |  | 30 | 30 | 34 | 30 | 33 | -0.13 | Y | 30 | Y | -0.2 | [7 empty] | N | N | N | N | 160 | 0.5 | 54 | 97380 | 91200 | 900 | 14300 | 10 | 2 | 10 | 2018-09-13 15:57 | 1566 | 156 |  | 41 | [16 empty] | 105.85 | 100 | 0 | 0 | 0 |  | 650 | 400 | 선택 | 해제 | 0 | 0 | 0 |  | 650 | 400 | 선택 | 해제 | 해제 | 미정 | 미정 | 미정 | 미정 |  | 미정 | SB120120 | H
A47955 | 2018-09-13 | 1 | D | TUNDISH교체전 | 14 | A | STB2 | 베어링강 | STB (SF) | BM#1 | 1611 | 41 | 1553 | 1539 | 32 | 5200 |  | 3 | 0.35 | 25 |  | -1.11 | 1520 | 1553 | 18.44 | 0 |  | 11 | 19 | 70 | Y |  | 2018-09-13 16:09 | 64 | 1089 | 17 | 16 | 18 | 21 | 24 | 24 | 24 | 25 | 25 | 25 | 24 | 24 | 24 | 23 | 23 | 25 | 23 | 25 | -0.06 | Y | 29.98 | Y | -0.2 |  |  |  | 1.28 |  |  |  | Y | Y | Y | M | 220 | 0.47 | 68 | 98778 | 101020 | 7630 | 1500 | 14 | 2 |  | 2018-09-13 16:17 | 1520 | 117 |  | 39 |  |  | FE8573CBB1BE488DABFDA848AB7A6C48 | 7F125A9B7BE2498194F0BF5C1CFBF4A7 | F0AA74C8044744FDA0505D0C3B8CB5DB | [11 empty] | 90.91 | 100 | 0 | 3500 | 0 |  | 650 |  | 선택 | 해제 | 0 | 3500 | 0 |  | 650 |  | 선택 | 해제 | 선택 | 미정 | 미정 | 선택 | 미정 |  | 미정 | BT180180 | H
C46400 | 2018-09-13 | 3 | D |  | 5 | A | SM45C | 탄소강 | SM45C | BM#2 | 1629 | 42 | 1615 | 1577 | 29 | 4800 |  | 2 | 0 | 19 | 40 | -2.29 | 1567 | 1623 | 0.84 | 0 | 11 | 21 | 71 | 55 | Y |  | 2018-09-13 16:59 | 74 | 1102 | 26 | 30 | 32 | 34 | 35 | 36 | 36 | 36 | 36 | 35 | 35 | 34 |  | 34 | 34 | 36 | 34 | 36 | -0.06 | Y | 30.1 | Y | -0.2 | [7 empty] | N | N | N | N | 150 | 0.5 | 56 | 97380 | 92970 | 4970 | 15300 | 10 | 2 | 40 | 2018-09-13 17:17 | 1567 | 118 |  | 33 | [16 empty] | 99.52 | 100 | 0 | 0 | 0 |  | 650 | 400 | 선택 | 해제 | 0 | 0 | 0 |  | 650 | 400 | 선택 | 해제 | 해제 | 미정 | 미정 | 미정 | 미정 |  | 미정 | SB120120 | H
A47956 | 2018-09-13 | 1 | D | TUNDISH교체 | 1 | A | SPS7 | 특수용도강 | D3 | BM#1 | 1578 | 39 | 1626 | 1544 | 35 | 7100 |  | 3 | 0.3 | 16 |  | -2.37 | 1578 | 1626 | 12.68 | 0 |  | 6 | 48 | 70 | Y |  | 2018-09-13 17:12 | 97 | 1095 | 20 | 28 | 27 | 32 | 35 | 38 | 39 | 39 | 40 | 40 | 40 | 41 |  | 41 | 36 | 41 | 41 | 40 | 0 |  |  | Y | 0.2 |  | 2.6 | 2.6 | 2.16 |  |  |  | N | N | N | N | 150 | 0.49 | 62 | 101508 | 103510 | 6390 | 15300 | 6 | 1 |  | 2018-09-13 17:23 | 1578 | 135 |  | 67 |  | *T/Dflux 유15kg 용120kg *수소측정 기준초과(10분) 이상재 ID:101.102.201.202 생관통보 | [14 empty] | 92.36 | 100 | 1000 | 0 | 0 |  | 490 |  | 선택 | 선택 | 1000 | 0 | 0 |  | 490 |  | 선택 | 선택 | 선택 | 미정 | 미정 | 미정 | 선택 |  | 미정 | BT180180 | C
B47831 | 2018-09-13 | 2 | D |  | 6 | A | SM45C | 탄소강 | SM45C | BM#2 | 1624 | 38 | 1604 | 1566 | 28 | 5700 |  | 1 | 0.22 | 15 |  | -1.77 | 1561 | 1609 | 0 | 2.92 | 0 | 28 | 11 | 107 | Y |  | 2018-09-13 17:59 | 68 | 1091 | 31 | 29 | 28 | 27 | 27 | 26 | 24 | 21 | 22 | 21 | 19 | 19 |  | 19 | 24 | 28 | 19 | 0 | -0.2 | Y | 44.98 | Y | 0 | [7 empty] | N | N | N | N | 190 | 0.51 | 59 | 103872 | 99500 | 1120 | 14200 | 10 | 2 | 20 | 2018-09-13 18:11 | 1561 | 118 |  | 33 | [16 empty] | 103.25 | 100 | 0 | 0 | 0 |  | 650 | 400 | 선택 | 해제 | 0 | 0 | 0 |  | 650 | 400 | 선택 | 해제 | 해제 | 미정 | 미정 | 미정 | 미정 |  | 미정 | SB120120 | H
B47832 | 2018-09-13 | 2 | D |  | 7 | A | SM45C | 탄소강 | SM45C | BM#2 | 1576 | 36 | 1604 | 1545 | 30 | 5500 |  | 1 | 0.23 | 15 |  | -2.19 | 1552 | 1610 | 0 | 3.66 | 0 | 30 | 77 | 97 | Y |  | 2018-09-13 19:00 | 59 | 1089 | 15 | 17 | 20 | 22 | 22 | 20 | 20 | 20 | 19 | 19 | 18 |  |  | 18 | 19 | 22 | 18 | 20 | -0.05 | Y | 35.02 | Y | -0.2 | [7 empty] | N | N | N | N | 180 | 0.52 | 54 | 103872 | 94340 | 780 | 13400 | 10 | 2 | 30 | 2018-09-13 19:01 | 1552 | 116 |  | 33 | [16 empty] | 109.34 | 100 | 0 | 0 | 0 |  | 650 | 400 | 선택 | 해제 | 0 | 0 | 0 |  | 650 | 400 | 선택 | 해제 | 해제 | 미정 | 미정 | 미정 | 미정 |  | 미정 | SB120120 | H
A47957 | 2018-09-13 | 1 | D |  | 2 | A | SPS7 | 특수용도강 | D3 | BM#1 | 1588 | 43 | 1589 | 1550 | 32 | 5800 |  | 3 | 0.3 | 16 |  | -0.99 | 1569 | 1589 | 12.54 | 0 |  | 29 | 8 | 65 | Y |  | 2018-09-13 18:16 | 88 | 1089 | 40 | 32 | 30 | 30 | 31 | 31 | 32 | 31 | 31 | 31 | 31 | 30 | 31 | 30 | 32 | 32 | 30 | 31 | -0.02 | Y | 34.98 | Y | -0.2 | [8 empty] | N | N | Y | 140 | 0.5 | 67 | 101508 | 104650 | 5240 | 15100 | 6 | 1 |  | 2018-09-13 18:43 | 1569 | 130 |  | 65 | [16 empty] | 91.82 | 100 | 0 | 0 | 0 |  | 490 |  | 선택 | 선택 | 0 | 0 | 0 |  | 490 |  | 선택 | 선택 | 선택 | 미정 | 미정 | 미정 | 미정 |  | 미정 | BT180180 | H
B47833 | 2018-09-13 | 2 | D |  | 8 | A | SM45C | 탄소강 | SM45C | BM#2 | 1552 | 46 | 1597 | 1546 | 31 | 5700 |  | 1 | 0.24 | 15 |  | -2.04 | 1557 | 1605 | 0 | 2.37 | 0 | 19 | 14 | 98 | Y |  | 2018-09-13 20:06 | 64 | 1087 | 12 | 22 | 26 | 28 | 28 | 28 | 27 | 26 | 25 | 24 | 23 | 21 |  | 21 | 24 | 28 | 21 | 28 | -0.18 | Y | 39.97 | Y | -0.4 | [7 empty] | Y | Y | Y | Y | 170 | 0.48 | 55 | 92888 | 89210 | 860 | 14100 | 10 | 2 | 40 | 2018-09-13 20:20 | 1557 | 114 |  | 26 | [16 empty] | 103.27 | 100 | 0 | 0 | 0 |  | 650 | 700 | 선택 | 해제 | 0 | 0 | 0 |  | 650 | 700 | 선택 | 해제 | 해제 | 미정 | 미정 | 미정 | 선택 | 7 | 미정 | RB230.00 | C
A47958 | 2018-09-13 | 1 | D |  | 3 | A | SPS7 | 특수용도강 | D3 | BM#1 | 1717 | 67 | 1594 | 1627 | 28 | 3100 |  | 3 | 0.29 | 18 |  | -1.57 | 1560 | 1594 | 14 | 0 |  | 37 | 4 | 67 | Y |  | 2018-09-13 19:46 | 79 | 1089 | 28 | 29 | 30 | 30 | 31 | 30 | 29 | 29 | 29 | 28 | 27 | 26 | 25 | 25 | 29 | 31 | 25 | 30 | -0.15 | Y | 40.08 | Y | -0.2 | [8 empty] | N | N | Y | 130 | 0.5 | 64 | 102720 | 105250 | 2660 | 15800 | 6 | 1 |  | 2018-09-13 19:59 | 1560 | 137 |  | 44 | [16 empty] | 94.67 | 100 | 0 | 0 | 0 |  | 490 |  | 선택 | 선택 | 0 | 0 | 0 |  | 490 |  | 선택 | 선택 | 선택 | 미정 | 미정 | 미정 | 미정 |  | 미정 | LT180180 | H
B47834 | 2018-09-13 | 2 | B |  | 9 | A | SM45C | 탄소강 | SM45C | BM#2 | 1582 | 39 | 1606 | 1547 | 30 | 5800 |  | 1 | 0.24 | 16 |  | -1.51 | 1552 | 1594 | 0 | 3.54 | 0 | 5 | 33 | 119 | Y |  | 2018-09-13 21:04 | 59 | 1088 | 24 | 26 | 27 | 27 | 27 | 27 | 26 | 26 | 25 | 25 | 23 | 22 | 20 | 18 | 25 | 27 | 18 | 27 | -0.18 |  | 50.48 | Y | -0.4 | [7 empty] | Y | Y | Y | Y | 160 | 0.47 | 66 | 150002 | 102960 | 550 | 14800 | 10 | 2 | 10 | 2018-09-13 21:04 | 1552 | 112 |  | 27 | [16 empty] | 144.93 | 100 | 0 | 0 | 0 |  | 650 | 700 | 선택 | 해제 | 0 | 0 | 0 |  | 650 | 700 | 선택 | 해제 | 해제 | 미정 | 미정 | 미정 | 미정 |  | 미정 | RB190.00 | C
A47959 | 2018-09-13 | 1 | B |  | 4 | A | SPS7 | 특수용도강 | D3 | BM#1 | 1581 | 40 | 1587 | 1523 | 36 | 6100 |  | 3 | 0.28 | 18 |  | -1.59 | 1552 | 1587 | 12.13 | 0 |  | 11 | 20 | 74 | Y |  | 2018-09-13 20:54 | 71 | 1088 | 23 | 22 | 25 | 25 | 27 | 27 | 27 | 26 | 26 | 25 | 24 | 24 | 24 | 24 | 25 | 27 | 24 | 27 | -0.07 | Y | 39.9 | Y | 0 | [8 empty] | N | N | Y | 120 | 0.5 | 63 | 102720 | 100120 | 6010 | 13900 | 6 | 1 |  | 2018-09-13 21:02 | 1552 | 115 |  | 42 | [16 empty] | 96.86 | 0 | 0 | 0 | 0 |  | 490 |  | 선택 | 선택 | 0 | 0 | 0 |  | 490 |  | 선택 | 선택 | 선택 | 미정 | 미정 | 미정 | 미정 |  | 미정 | LT180180 | C
A47960 | 2018-09-13 | 1 | B |  | 5 | A | SPS7 | 특수용도강 | D3 | BM#1 | 1619 | 40 | 1593 | 1571 | 24 | 4300 |  | 3 | 0.28 | 18 |  | -2.08 | 1547 | 1593 | 11.8 | 0 |  | 6 | 49 | 72 | Y |  | 2018-09-13 21:50 | 66 | 1089 | 22 | 21 | 22 | 22 | 22 | 23 | 23 | 22 | 22 | 21 | 20 | 20 |  | 20 | 22 | 23 | 20 | 22 | -0.03 | Y | 30 | Y | 0 | [8 empty] | N | N | Y | 110 | 0.51 | 60 | 101710 | 101420 | 4670 | 14400 | 6 | 1 |  | 2018-09-13 22:14 | 1547 | 116 |  | 50 | [16 empty] | 95.95 | 100 | 0 | 0 | 0 |  | 490 |  | 선택 | 선택 | 0 | 0 | 0 |  | 490 |  | 선택 | 선택 | 선택 | 미정 | 미정 | 미정 | 미정 |  | 미정 | BT180180 | H
B47835 | 2018-09-13 | 2 | B |  | 10 | A | SM45CM9 | 탄소강 | SM45C | BM#2 | 1626 | 35 | 1616 | 1557 | 26 | 5200 |  | 1 | 0.24 | 17 |  | -1.86 | 1556 | 1608 | 0 | 4.45 | 0 | 28 | 12 | 45 | Y |  | 2018-09-13 22:14 | 63 | 1089 | 15 | 23 | 28 | 30 | 31 | 31 | 31 | 30 | 29 | 28 | 27 | 26 | 25 | 25 | 27 | 31 | 25 | 31 | -0.15 | Y | 40 | Y | -0.2 | [7 empty] | Y | Y | Y | Y | 150 | 0.47 | 65 | 49778 | 101210 | 570 | 15900 | 10 | 2 | 20 | 2018-09-13 22:30 | 1556 | 110 |  | 26 | [16 empty] | 48.97 | 100 | 0 | 0 | 0 |  | 650 | 600 | 선택 | 해제 | 0 | 0 | 0 |  | 650 | 600 | 선택 | 해제 | 해제 | 미정 | 미정 | 미정 | 미정 |  | 미정 | RB160.00 | C
A47961 | 2018-09-13 | 1 | B |  | 6 | A | SPS7 | 특수용도강 | D3 | BM#1 | 1604 | 42 | 1599 | 1550 | 29 | 5400 |  | 3 | 0.28 | 17 |  | -1.67 | 1552 | 1587 | 11.33 | 0 |  | 29 | 9 | 52 | Y |  | 2018-09-13 23:01 | 71 | 1087 | 17 | 23 | 26 | 29 | 30 | 31 | 31 | 31 | 31 | 29 | 29 | 28 |  | 28 | 28 | 31 | 28 | 31 | -0.09 | Y | 30.02 | Y | -0.2 | [8 empty] | N | N | Y | 100 | 0.5 | 59 | 101508 | 94650 | 2150 | 14500 | 6 | 1 |  | 2018-09-13 23:08 | 1552 | 118 |  | 42 | [16 empty] | 104.97 | 100 | 0 | 0 | 0 |  | 490 |  | 선택 | 선택 | 0 | 0 | 0 |  | 490 |  | 선택 | 선택 | 선택 | 미정 | 미정 | 해제 | 미정 |  | 미정 | BT180180 | H
B47836 | 2018-09-13 | 2 | B |  | 11 | A | SM45CM9 | 탄소강 | SM45C | BM#2 | 1588 | 41 | 1615 | 1554 | 24 | 5100 |  | 1 | 0.27 | 16 |  | 0 | 1556 | 1599 | 0 | 8.4 | 0 | 30 | 78 | 58 | Y |  | 2018-09-13 23:18 | 63 | 1090 | 21 | 24 | 27 | 29 | 29 | 29 | 29 | 28 | 27 | 26 | 24 | 22 | 20 | 20 | 26 | 29 | 20 | 29 | -0.2 | Y | 45.02 | Y | -0.4 | [7 empty] | Y | Y | Y | Y | 190 | 0.47 | 62 | 93335 | 97010 | 40 | 14400 | 10 | 2 | 30 | 2018-09-13 23:32 | 1556 | 115 |  | 30 | [16 empty] | 96.67 | 100 | 0 | 0 | 0 |  | 650 | 600 | 선택 | 해제 | 0 | 0 | 0 |  | 650 | 600 | 선택 | 해제 | 해제 | 미정 | 미정 | 미정 | 미정 |  | 미정 | RB220.00 | C
A47962 | 2018-09-13 | 1 | B |  | 7 | A | SPS7 | 특수용도강 | D3 | BM#1 | 1594 | 40 | 1598 | 1549 | 30 | 5400 |  | 3 | 0.28 | 16 |  | -1.46 | 1555 | 1584 | 11.08 | 0 |  | 37 | 5 | 53 | Y |  | 2018-09-14 | 74 | 1092 | 25 | 27 | 28 | 30 | 30 | 30 | 31 | 30 | 30 | 29 | 29 | 29 | 29 | 29 | 29 | 31 | 29 | 30 | -0.07 | Y | 30.02 | Y | 0 | [8 empty] | N | N | Y | 150 | 0.5 | 62 | 101508 | 102560 | 2810 | 14700 | 6 | 1 |  | 2018-09-14 00:10 | 1555 | 117 |  | 42 | [16 empty] | 96.4 | 100 | 0 | 0 | 0 |  | 490 |  | 선택 | 선택 | 0 | 0 | 0 |  | 490 |  | 선택 | 선택 | 선택 | 미정 | 미정 | 미정 | 미정 |  | 미정 | BT180180 | H
B47837 | 2018-09-13 | 2 | B |  | 12 | A | SM45CM9 | 탄소강 | SM45C | BM#2 | 1627 | 41 | 1616 | 1565 | 25 | 5100 |  | 1 | 0.24 | 20 |  | -2.09 | 1559 | 1615 | 0 | 6.84 | 0 | 19 | 15 | 71 | Y |  | 2018-09-14 00:24 | 66 | 1083 | 16 | 23 | 26 | 28 | 29 | 29 | 28 | 27 | 26 | 25 | 24 | 23 | 21 | 21 | 25 | 29 | 21 | 0 | -0.2 | Y | 40 | Y | -0.4 | [7 empty] | Y | Y | Y | Y | 180 | 0.47 | 61 | 93335 | 95710 | 170 | 14700 | 10 | 2 | 40 | 2018-09-14 00:26 | 1559 | 115 |  | 30 | [16 empty] | 97.38 | 100 | 0 | 0 | 0 |  | 650 | 600 | 선택 | 해제 | 0 | 0 | 0 |  | 650 | 600 | 선택 | 해제 | 해제 | 미정 | 미정 | 미정 | 미정 |  | 미정 | RB220.00 | C
A47963 | 2018-09-13 | 1 | B | TUNDISH교체전 | 8 | A | SPS7 | 특수용도강 | D3 | BM#1 | 1570 | 40 | 1585 | 1516 | 34 | 6200 |  | 3 | 0.29 | 17 |  | -1.71 | 1550 | 1585 | 11.17 | 0 |  | 11 | 21 | 41 | Y |  | 2018-09-14 00:58 | 69 | 1080 | 27 | 26 | 26 | 27 | 28 | 27 | 27 | 27 | 27 | 26 | 25 |  |  | 25 | 27 | 28 | 25 | 27 | -0.03 | Y | 30 | Y | -0.2 | [8 empty] | N | N | M | 140 | 0.5 | 58 | 86441 | 97500 | 2450 | 2000 | 6 | 1 |  | 2018-09-14 01:08 | 1550 | 124 |  | 49 |  |  |  | E22D4702E5874F6C8CE97FDF9EF42F71 | C76EF16212344346B04E6158D4DB4BD7 | 3B5E4C2BC660476AB65C8EDB9AFAE9B3 | [10 empty] | 86.48 | 100 | 0 | 3100 | 0 |  | 490 |  | 선택 | 선택 | 0 | 3000 | 0 |  | 490 |  | 선택 | 선택 | 선택 | 미정 | 미정 | 미정 | 미정 |  | 미정 | BT180180 | H
B47838 | 2018-09-13 | 2 | B | TUNDISH교체전 | 13 | B | SM45CM9 | 탄소강 | SM45C | BM#2 | 1595 | 41 | 1605 | 1555 | 23 | 4900 |  | 1 | 0.26 | 16 |  | -2.22 | 1551 | 1597 | 0 | 7.2 | 0 | 5 | 34 | 61 | Y |  | 2018-09-14 01:28 | 58 | 1085 | 18 | 20 | 22 | 23 | 23 | 23 | 22 | 21 | 21 | 20 | 19 | 17 | 16 | 16 | 21 | 23 | 16 | 23 | -0.16 | Y | 44.98 | Y | -0.2 | [7 empty] | N | Y | Y | M | 170 | 0.47 | 62 | 93458 | 97400 | -1150 | 2000 | 10 | 2 | 10 | 2018-09-14 01:36 | 1551 | 108 |  | 31 |  |  | 373A68DDBED6433D966424C56D845DD7 | C2F924E4B1E247A0ACBEACA9BFDEC569 | FCAF4D657A0D457A92B409218168CA7B | [11 empty] | 97.1 | 100 | 0 | 2560 | 0 |  | 650 | 600 | 선택 | 해제 | 0 | 2630 | 0 |  | 650 | 600 | 선택 | 해제 | 해제 | 미정 | 미정 | 미정 | 미정 |  | 미정 | BT180180 | C
A47964 | 2018-09-13 | 1 | B | TUNDISH교체 | 1 | A | KSG4120H | 소입성보증강 | C | BM#1 | 1622 | 45 | 1650 | 1568 | 40 | 7400 |  | 3 | 0.26 | 20 |  | -1.68 | 1608 | 1648 | 0 | 18.67 |  | 6 | 50 | 43 | Y |  | 2018-09-14 02:20 | 95 | 1074 | 17 | 20 | 18 | 24 | 29 | 33 | 35 | 37 | 38 | 39 | 40 |  |  | 40 | 31 | 40 | 40 | 0 | 0 |  |  | Y | 0.2 |  | 2.32 | 2.32 |  |  |  |  | N | N | N | N | 150 | 0.52 | 55 | 101508 | 97620 | 7080 | 15200 | 7 | 2 |  | 2018-09-14 02:27 | 1608 | 140 |  | 50 |  | *T/Dflux 유15kg 용225kg *탄화왕겨 200KG투입 | [14 empty] | 97 | 100 | 1000 | 0 | 0 |  | 410 |  | 선택 | 선택 | 1000 | 0 | 0 |  | 410 |  | 선택 | 선택 | 해제 | 미정 | 미정 | 선택 | 미정 |  | 미정 | BT180180 | H
B47839 | 2018-09-13 | 2 | B | TUNDISH교체 | 1 | A | SFMN438VM2 | 합금강 | KFMN443계 | BM#2 | 1625 | 51 | 1677 | 1556 | 40 | 8700 |  | 1 | 0.28 | 21 |  | -2.51 | 1588 | 1671 | 0 | 9.49 | 0 | 28 | 13 | 55 | Y |  | 2018-09-14 02:59 | 97 | 1088 | -280 | -101 | 35 | 33 | 39 | 41 | 45 | 45 | 47 | 47 | 47 | 47 |  | 47 | 39 | 47 | 47 | 47 | 0 |  | 15 | Y | 0 | 1 | 1.97 | 1.97 |  |  |  |  | N | N | N | Y | 150 | 0.5 | 56 | 96168 | 97060 | 80 | 15300 | 9 | 1 | 10 | 2018-09-14 02:53 | 1588 | 141 |  | 29 |  | * T/D 용강량 실측:1140mm / 18.8 TON * T/D FLUX 용탕부: 120 KG / 유탕부: 15KG 투입 * 슬리브 롱노즐( Y자형 ) 사용 * 탄화왕겨 200KG투입 | [14 empty] | 92.29 | 100 | 1000 | 0 | 0 |  | 650 | 400 | 선택 | 해제 | 1000 | 0 | 0 |  | 650 | 400 | 선택 | 해제 | 미정 | 미정 | 미정 | 미정 | 미정 |  | 미정 | SB150150 | C
A47965 | 2018-09-13 | 1 | B |  | 2 | A | KSG4120H | 소입성보증강 | C | BM#1 | 1568 | 45 | 1620 | 1524 | 40 | 7400 |  | 3 | 0.27 | 18 |  | -1.83 | 1576 | 1616 | 0 | 15.37 |  | 29 | 10 | 48 | Y |  | 2018-09-14 03:18 | 63 | 1087 | 38 | 29 | 24 | 20 | 19 | 18 | 18 | 18 | 17 | 17 | 17 |  |  | 17 | 21 | 24 | 17 | 18 | -0.17 |  | 40.02 | Y | 0 | [7 empty] | N | N | N | N | 140 | 0.56 | 54 | 84590 | 95930 | 7110 | 13800 | 7 | 2 |  | 2018-09-14 03:23 | 1576 | 137 |  | 50 | [16 empty] | 82.17 | 100 | 0 | 0 | 0 |  | 410 |  | 선택 | 선택 | 0 | 0 | 0 |  | 410 |  | 선택 | 선택 | 해제 | 미정 | 미정 | 선택 | 미정 |  | 미정 | BT180180 | H
B47840 | 2018-09-13 | 2 | B |  | 2 | A | SFMN438VM2 | 합금강 | KFMN443계 | BM#2 | 1585 | 51 | 1635 | 1537 | 42 | 8800 |  | 1 | 0.33 | 19 |  | -2.29 | 1561 | 1632 | 0 | 14.54 | 0 | 30 | 79 | 65 | Y |  | 2018-09-14 04:07 | 70 | 1089 | 45 | 41 | 39 | 37 | 36 | 34 | 32 | 32 | 31 | 29 | 27 | 24 | 21 | 21 | 33 | 39 | 21 | 0 | -0.36 |  | 49.98 | Y | -0.6 |  |  |  | 1.26 |  |  |  | N | N | N | Y | 140 | 0.53 | 62 | 99684 | 108490 | 20 | 15000 | 9 | 1 | 20 | 2018-09-14 04:08 | 1561 | 130 |  | 20 | [16 empty] | 93.73 | 75 | 0 | 0 | 0 |  | 650 | 400 | 선택 | 해제 | 0 | 0 | 0 |  | 650 | 400 | 선택 | 해제 | 미정 | 미정 | 미정 | 미정 | 미정 |  | 미정 | SB150150 | C
A47966 | 2018-09-13 | 1 | B |  | 3 | A | KSG4120H | 소입성보증강 | C | BM#1 | 1584 | 48 | 1625 | 1531 | 43 | 8100 |  | 3 | 0.28 | 19 |  | -1.42 | 1593 | 1625 | 0 | 17.46 |  | 37 | 6 | 51 | Y |  | 2018-09-14 04:13 | 80 | 1085 | 14 | 22 | 27 | 30 | 32 | 33 | 33 | 33 | 33 | 33 | 32 |  |  | 32 | 29 | 33 | 32 | 33 | -0.04 | Y | 25 | Y | -0.2 | [7 empty] | N | N | N | N | 130 | 0.55 | 54 | 101508 | 98800 | 6610 | 15700 | 7 | 2 |  | 2018-09-14 04:39 | 1593 | 130 |  | 49 | [16 empty] | 95.94 | 100 | 0 | 0 | 0 |  | 410 |  | 선택 | 선택 | 0 | 0 | 0 |  | 410 |  | 선택 | 선택 | 해제 | 미정 | 미정 | 선택 | 미정 |  | 미정 | BT180180 | H
B47841 | 2018-09-13 | 2 | C | 잔강최소화전 | 3 | A | SFMN438VM2 | 합금강 | KFMN443계 | BM#2 | 1574 | 41 | 1647 | 1547 | 34 | 7300 |  | 1 | 0.25 | 19 |  | -2.57 | 1559 | 1637 | 0 | 2.8 | 0 | 19 | 16 | 70 | Y |  | 2018-09-14 05:10 | 68 | 1079 | 16 | 23 | 28 | 30 | 31 | 30 | 28 | 29 | 27 | 26 | 25 | 24 |  | 24 | 27 | 31 | 24 | 0 | -0.2 | Y | 34.98 | Y | -0.2 |  |  |  | 1.02 |  |  |  | N | N | N | Y | 130 | 0.53 | 56 | 96661 | 98990 | 10 | 3000 | 9 | 1 | 30 | 2018-09-14 05:09 | 1559 | 117 |  | 23 | [16 empty] | 99.39 | 75 | 0 | 3320 | 0 |  | 650 | 400 | 선택 | 해제 | 0 | 3100 | 0 |  | 650 | 400 | 선택 | 해제 | 미정 | 미정 | 미정 | 미정 | 미정 |  | 미정 | SB150150 | C
A47967 | 2018-09-13 | 1 | C |  | 4 | A | KSG4120H | 소입성보증강 | C | BM#1 | 1594 | 53 | 1611 | 1541 | 41 | 7600 |  | 3 | 0.29 | 18 |  | -1.44 | 1579 | 1611 | 0 | 17.09 |  | 11 | 22 | 49 | Y |  | 2018-09-14 05:25 | 66 | 1091 | 31 | 28 | 27 | 27 | 27 | 26 | 26 | 26 | 24 | 24 | 24 |  |  | 24 | 26 | 27 | 24 | 27 | -0.07 |  | 40 | Y | 0 | [7 empty] | N | N | N | N | 120 | 0.55 | 54 | 84590 | 95850 | 7120 | 15500 | 7 | 2 |  | 2018-09-14 05:30 | 1579 | 120 |  | 34 | [16 empty] | 82.25 | 100 | 0 | 0 | 0 |  | 410 |  | 선택 | 선택 | 0 | 0 | 0 |  | 410 |  | 선택 | 선택 | 해제 | 미정 | 미정 | 선택 | 미정 |  | 미정 | BT180180 | H
B47842 | 2018-09-13 | 2 | C | 잔강최소화 | 4 | A | AE1548 | 합금강 | AE4130M6 | BM#2 | 1632 | 41 | 1636 | 1556 | 32 | 6600 |  | 1 | 0.24 | 16 |  | -2.73 | 1558 | 1621 | 1.57 | 0.45 | 0 | 5 | 35 | 75 | Y |  | 2018-09-14 06:05 | 70 | 1090 | -256 | 12 | 26 | 27 | 28 | 28 | 28 | 27 | 26 | 24 | 22 |  |  | 22 | 16 | 28 | 22 | 28 | -0.2 | Y | 29.98 | Y | -0.4 |  |  |  | 1.31 |  |  |  | N | N | N | Y | 120 | 0.47 | 52 | 95719 | 93370 | 5190 | 16400 | 9 | 1 |  | 2018-09-14 06:25 | 1558 | 128 |  | 39 | [16 empty] | 98.68 | 76.92 | 3900 | 0 | 0 |  | 650 | 700 | 선택 | 해제 | 3900 | 0 | 0 |  | 650 | 700 | 선택 | 해제 | 해제 | 미정 | 선택 | 미정 | 선택 | 3 | 미정 | SB129129 | H
A47968 | 2018-09-13 | 1 | C |  | 5 | A | KSG4120H | 소입성보증강 | C | BM#1 | 1606 | 47 | 1618 | 1567 | 35 | 6900 |  | 3 | 0.27 | 21 |  | -1.64 | 1578 | 1618 | 0 | 13.49 |  | 6 | 51 | 45 | Y |  | 2018-09-14 06:25 | 65 | 1070 | 23 | 26 | 29 | 30 | 31 | 30 | 30 | 29 | 28 | 27 | 27 | 26 | 25 | 25 | 28 | 31 | 25 | 30 | -0.15 | Y | 40 | Y | -0.2 | [7 empty] | N | N | N | N | 110 | 0.52 | 62 | 101508 | 104900 | 7120 | 14700 | 7 | 2 |  | 2018-09-14 06:34 | 1578 | 108 |  | 29 | [16 empty] | 90.71 | 100 | 0 | 0 | 0 |  | 410 |  | 선택 | 선택 | 0 | 0 | 0 |  | 410 |  | 선택 | 선택 | 해제 | 미정 | 미정 | 선택 | 미정 |  | 미정 | BT180180 | H
B47843 | 2018-09-13 | 2 | C |  | 5 | A | AE1548 | 합금강 | AE4130M6 | BM#2 | 1603 | 45 | 1624 | 1546 | 32 | 6500 |  | 1 | 0.23 | 18 |  | 0 | 1555 | 1615 | 1.27 | 0 | 0 | 28 | 14 | 54 | Y |  | 2018-09-14 07:12 | 67 | 1085 | 18 | 24 | 28 | 29 | 30 | 30 | 30 | 29 | 28 | 27 | 26 | 24 | 22 | 22 | 27 | 30 | 22 | 30 | -0.2 | Y | 40.02 | Y | -0.4 |  |  |  | 1.18 |  |  |  | N | N | N | Y | 120 | 0.48 | 60 | 95719 | 95090 | 4960 | 16200 | 9 | 1 |  | 2018-09-14 07:26 | 1555 | 124 |  | 26 | [16 empty] | 95.72 | 76.92 | 0 | 0 | 0 |  | 650 | 700 | 선택 | 해제 | 0 | 0 | 0 |  | 650 | 700 | 선택 | 해제 | 해제 | 미정 | 선택 | 미정 | 미정 |  | 미정 | SB129129 | H
A47969 | 2018-09-13 | 1 | C |  | 6 | A | KSG4120H | 소입성보증강 | C | BM#1 | 1633 | 44 | 1623 | 1551 | 34 | 6300 |  | 3 | 0.27 | 20 |  | -1.63 | 1583 | 1623 | 0 | 13.95 |  | 29 | 11 | 49 | Y |  | 2018-09-14 07:30 | 70 | 1092 | 23 | 26 | 27 | 29 | 30 | 30 | 30 | 30 | 29 | 28 | 27 | 27 |  | 27 | 28 | 30 | 27 | 30 | -0.08 | Y | 34.98 | Y | 0 | [7 empty] | N | N | N | N | 100 | 0.52 | 57 | 101508 | 91050 | 7080 | 15900 | 7 | 2 |  | 2018-09-14 07:37 | 1578 | 120 |  | 29 | [16 empty] | 97.56 | 100 | 0 | 0 | 0 |  | 410 |  | 선택 | 선택 | 0 | 0 | 0 |  | 410 |  | 선택 | 선택 | 해제 | 미정 | 미정 | 선택 | 미정 |  | 미정 | BT180180 | H
B47844 | 2018-09-13 | 2 | C |  | 6 | A | AE1548 | 합금강 | AE4130M6 | BM#2 | 1591 | 57 | 1557 | 1525 | 42 | 8900 |  | 1 | 0.24 | 18 |  | 0 | 1560 | 1641 | 1.66 | 0 | 0 | 20 | 30 | 7812 | Y |  | 2018-09-14 08:29 | 72 | 1224 | 19 | 27 | 32 | 35 | 35 | 36 | 36 | 35 | 34 | 33 | 32 | 32 |  | 32 | 32 | 36 | 32 | 35 | -0.14 | Y | 28.57 | Y | 0 |  |  |  | 1.16 |  |  |  | N | N | N | Y | 100 | 0.48 | 57 | 95719 | 89950 | 5120 | 16500 | 9 | 1 |  | 2018-09-14 08:33 | 1560 | 162 |  | 12 | [16 empty] | 100.76 | 76.92 | 0 | 0 | 0 |  | 650 | 700 | 선택 | 해제 | 0 | 0 | 0 |  | 650 | 700 | 선택 | 해제 | 해제 | 미정 | 선택 | 미정 | 미정 |  | 미정 | SB129129 | H
A47970 | 2018-09-14 | 1 | C |  | 7 | A | KSG4120H | 소입성보증강 | C | BM#1 | 1635 | 45 | 1612 | 1534 | 39 | 6900 |  | 3 | 0.27 | 20 |  | -1.34 | 1580 | 1612 | 0 | 16.55 |  | 37 | 7 | 53 | Y |  | 2018-09-14 08:29 | 67 | 1100 | 25 | 28 | 30 | 31 | 31 | 31 | 30 | 29 | 29 | 28 | 27 | 27 |  | 27 | 29 | 31 | 27 | 31 | -0.1 | Y | 39.98 | Y | 0 | [7 empty] | N | N | N | N | 150 | 0.52 | 58 | 101508 | 98200 | 7040 | 15400 | 7 | 2 |  | 2018-09-14 08:36 | 1580 | 107 |  | 29 | [16 empty] | 96.49 | 100 | 0 | 0 | 0 |  | 410 |  | 선택 | 선택 | 0 | 0 | 0 |  | 410 |  | 선택 | 선택 | 해제 | 미정 | 미정 | 선택 | 미정 |  | 미정 | BT180180 | H
B47845 | 2018-09-14 | 2 | C |  | 7 | A | AE1548 | 합금강 | AE4130M6 | BM#2 | 1637 | 48 | 1624 | 1576 | 31 | 5600 |  | 1 | 0.25 | 16 |  | 0 | 1560 | 1616 | 1.6 | 0 | 0 | 19 | 17 | 61 | Y |  | 2018-09-14 09:25 | 72 | 1098 | 29 | 33 | 36 | 38 | 38 | 38 | 37 | 36 | 35 | 33 | 33 | 31 | 30 | 30 | 34 | 38 | 30 | 38 | -0.18 | Y | 44.97 | Y | -0.2 |  |  |  | 1.21 |  |  |  | N | N | N | Y | 1560 | 0.48 | 63 | 99965 | 99040 | 4910 | 15600 | 9 | 1 |  | 2018-09-14 09:33 | 1560 | 114 |  | 16 | [16 empty] | 96.12 | 76.92 | 0 | 0 | 0 |  | 650 | 700 | 선택 | 해제 | 0 | 0 | 0 |  | 650 | 700 | 선택 | 해제 | 해제 | 미정 | 선택 | 미정 | 미정 |  | 미정 | SB131131 | H
A47971 | 2018-09-14 | 1 | C |  | 8 | A | KSG4120H | 소입성보증강 | C | BM#1 | 1600 | 45 | 1618 | 1547 | 37 | 6600 |  | 3 | 0.27 | 18 |  | -1.76 | 1579 | 1618 | 0 | 12.77 |  | 11 | 23 | 62 | Y |  | 2018-09-14 09:33 | 66 | 1086 | 26 | 26 | 28 | 28 | 29 | 29 | 28 | 27 | 27 | 26 | 25 | 24 | 23 | 23 | 27 | 29 | 23 | 28 | -0.15 | Y | 40 | Y | -0.2 | [7 empty] | N | N | N | N | 140 | 0.52 | 63 | 101508 | 102150 | 7000 | 15800 | 7 | 2 |  | 2018-09-14 09:40 | 1579 | 99 |  | 24 | [16 empty] | 93 | 100 | 0 | 0 | 0 |  | 410 |  | 선택 | 선택 | 0 | 0 | 0 |  | 410 |  | 선택 | 선택 | 해제 | 미정 | 미정 | 선택 | 미정 |  | 미정 | BT180180 | H
B47846 | 2018-09-14 | 2 | C |  | 8 | A | AE1548 | 합금강 | AE4130M6 | BM#2 | 1631 | 47 | 1616 | 1585 | 30 | 5700 |  | 3 | 0.3 | 18 |  | -1.96 | 1574 | 1616 | 16.08 | 0 |  | 5 | 36 | 49 | Y |  | 2018-09-14 10:06 | 86 | 1089 | 27 | 34 | 39 | 42 | 45 | 47 | 47 | 45 | 45 | 45 | 44 | 43 | 43 | 43 | 42 | 47 | 43 | 45 | -0.05 | Y | 35.02 | Y | 0 |  |  |  | 1.3 |  |  |  | N | N | N | Y | 140 | 0.47 | 64 | 138426 | 100420 | 7090 | 16000 | 9 | 1 |  | 2018-09-14 10:16 | 1574 | 120 |  | 41 |  | *연연주 혼탕부 성분확인 ID:307~309,407~409 | [14 empty] | 128.83 | 100 | 0 | 0 | 0 |  | 650 | 700 | 선택 | 해제 | 0 | 0 | 0 |  | 650 | 700 | 선택 | 해제 | 해제 | 미정 | 미정 | 선택 | 선택 | 4 | 미정 | SB131131 | C
A47972 | 2018-09-14 | 1 | C |  | 9 | A | KSG4120H | 소입성보증강 | C | BM#1 | 1616 | 49 | 1622 | 1548 | 37 | 6700 |  | 3 | 0.28 | 21 |  | -1.62 | 1583 | 1622 | 1.47 | 22.42 |  | 6 | 52 | 59 | Y |  | 2018-09-14 10:36 | 70 | 1094 | 22 | 30 | 33 | 36 | 37 | 38 | 37 | 37 | 37 | 36 | 35 | 35 | 34 | 34 | 34 | 38 | 34 | 37 | -0.11 | Y | 35.02 | Y | -0.2 | [7 empty] | N | N | N | N | 130 | 0.5 | 63 | 101508 | 102200 | 7050 | 15900 | 7 | 2 |  | 2018-09-14 10:43 | 1583 | 102 |  | 24 |  | *전공정지연 감속주입 | [14 empty] | 92.96 | 100 | 0 | 0 | 0 |  | 410 |  | 선택 | 선택 | 0 | 0 | 0 |  | 410 |  | 선택 | 선택 | 해제 | 미정 | 미정 | 선택 | 미정 |  | 미정 | BT180180 | H
B47847 | 2018-09-14 | 2 | C |  | 9 | A | AE1548M | 합금강 | AE4130M6 | BM#2 | 1587 | 45 | 1617 | 1535 | 33 | 6900 |  | 1 | 0.25 | 17 |  | 0 | 1560 | 1615 | 1.39 | 0 | 0 | 29 | 12 | 44 | Y |  | 2018-09-14 11:24 | 73 | 1090 | 41 | 40 | 42 | 42 | 41 | 41 | 39 | 39 | 38 | 37 | 36 | 35 | 34 | 34 | 39 | 42 | 34 | 41 | -0.16 |  | 49.98 | Y | -0.2 |  |  |  | 1.25 |  |  |  | N | N | N | Y | 130 | 0.47 | 62 | 46314 | 97060 | 5040 | 15700 | 9 | 1 |  | 2018-09-14 11:29 | 1560 | 125 |  | 30 |  | *연연주 혼탕부 성분확인 ID:301.401 | [14 empty] | 45.41 | 100 | 0 | 0 | 0 |  | 650 | 700 | 선택 | 해제 | 0 | 0 | 0 |  | 650 | 700 | 선택 | 해제 | 해제 | 미정 | 선택 | 미정 | 미정 |  | 미정 | SB152152 | H
A47973 | 2018-09-14 | 1 | C |  | 10 | A | KSG4120H | 소입성보증강 | C | BM#1 | 1616 | 45 | 1613 | 1538 | 40 | 7200 |  | 3 | 0.28 | 19 |  | -1.6 | 1576 | 1613 | 0 | 14.45 |  | 28 | 15 | 92 | Y |  | 2018-09-14 11:44 | 63 | 1095 | 33 | 32 | 34 | 34 | 35 | 34 | 34 | 33 | 32 | 31 | 30 | 30 | 29 | 29 | 32 | 35 | 29 | 34 | -0.15 | Y | 40.08 | Y | -0.2 | [7 empty] | N | N | N | N | 120 | 0.5 | 62 | 101508 | 96900 | 7070 | 15700 | 7 | 2 |  | 2018-09-14 11:49 | 1576 | 98 |  | 19 |  | *전공정지연 감속주입 | [14 empty] | 97.7 | 100 | 0 | 0 | 0 |  | 410 |  | 선택 | 선택 | 0 | 0 | 0 |  | 410 |  | 선택 | 선택 | 해제 | 미정 | 미정 | 선택 | 미정 |  | 미정 | BT180180 | H
B47848 | 2018-09-14 | 2 | A |  | 10 | A | AE1548M | 합금강 | AE4130M6 | BM#2 | 1630 | 46 | 1596 | 1564 | 27 | 5600 |  | 3 | 0.3 | 16 |  | -1.83 | 1558 | 1596 | 15.92 | 0.02 |  | 20 | 31 | 57 | Y |  | 2018-09-14 12:21 | 71 | 1099 | 29 | 27 | 28 | 28 | 28 | 28 | 27 | 27 | 26 | 25 | 25 | 26 | 25 | 25 | 27 | 28 | 25 | 28 | -0.06 | Y | 50 | Y | -0.2 |  |  |  | 1.3 |  |  |  | N | N | N | Y | 120 | 0.48 | 62 | 108066 | 98350 | 7130 | 14700 | 9 | 1 |  | 2018-09-14 12:43 | 1558 | 121 |  | 39 |  | * STR#2 Edge heater 펌프용량 저하로 600KW적용 | [14 empty] | 102.48 | 100 | 0 | 0 | 0 |  | 650 | 700 | 선택 | 해제 | 0 | 0 | 0 |  | 650 | 700 | 선택 | 해제 | 해제 | 미정 | 해제 | 선택 | 미정 |  | 미정 | SB152152 | H
A47974 | 2018-09-14 | 1 | A |  | 11 | A | KSG4120H | 소입성보증강 | C | BM#1 | 1582 | 52 | 1607 | 1524 | 39 | 7200 |  | 3 | 0.26 | 19 |  | -1.12 | 1581 | 1607 | 0.88 | 14.54 |  | 37 | 8 | 75 | Y |  | 2018-09-14 12:50 | 68 | 1092 | 26 | 31 | 33 | 32 | 32 | 31 | 30 | 30 | 30 | 28 | 27 | 27 | 25 | 25 | 30 | 33 | 25 | 30 | -0.16 |  | 49.98 | Y | -0.4 | [7 empty] | N | N | N | N | 110 | 0.47 | 61 | 101508 | 96110 | 7160 | 16230 | 7 | 2 |  | 2018-09-14 12:57 | 1581 | 98 |  | 16 |  | *전공정지연 감속주입 | [14 empty] | 98.41 | 100 | 0 | 0 | 0 |  | 410 |  | 선택 | 선택 | 0 | 0 | 0 |  | 410 |  | 선택 | 선택 | 해제 | 미정 | 미정 | 선택 | 미정 |  | 미정 | BT180180 | H
B47849 | 2018-09-14 | 2 | A |  | 11 | B | AE1548M | 합금강 | AE4130M6 | BM#2 | 1608 | 45 | 1594 | 1557 | 30 | 6400 |  | 1 | 0.26 | 16 |  | -2.04 | 1563 | 1603 | 4.1 | 0 | 0 | 19 | 18 | 56 | Y |  | 2018-09-14 13:50 | 76 | 1084 | 24 | 28 | 31 | 32 | 32 | 32 | 31 | 30 | 29 | 28 | 27 | 26 | 25 | 25 | 29 | 32 | 25 | 32 | -0.16 | Y | 45 | Y | -0.2 |  |  |  | 2.43 |  |  |  | N | N | N | Y | 110 | 0.48 | 62 | 92628 | 99040 | 5140 | 15100 | 9 | 1 | 0 | 2018-09-14 13:58 | 1563 | 113 |  | 16 |  | * STR#2 Edge heater 펌프용량 저하로 600KW적용 *샘플 ID: 303 . 403 | [14 empty] | 88.94 | 100 | 0 | 0 | 300 |  | 650 | 700 | 선택 | 해제 | 0 | 0 | 300 |  | 650 | 700 | 선택 | 해제 | 해제 | 미정 | 선택 | 미정 | 미정 |  | 미정 | SB152152 | H
A47975 | 2018-09-14 | 1 | A |  | 12 | A | KSG4120H | 소입성보증강 | C | BM#1 | 1612 | 44 | 1603 | 1522 | 39 | 7600 |  | 3 | 0.28 | 20 |  | -1.19 | 1575 | 1603 | 0 | 16.62 |  | 11 | 24 | 84 | Y |  | 2018-09-14 13:55 | 62 | 1089 | 27 | 27 | 28 | 29 | 29 | 28 | 27 | 27 | 25 | 24 | 23 | 23 | 22 | 22 | 26 | 29 | 22 | 27 | -0.16 | Y | 44.98 | Y | -0.2 | [7 empty] | N | N | N | N | 100 | 0.47 | 64 | 84590 | 96510 | 5090 | 15420 | 7 | 2 |  | 2018-09-14 14:03 | 1575 | 89 |  | 14 |  | *전공정지연 감속주입 *전공정요청 L/D잔강 이월 안함-이상재등록 | [14 empty] | 83.3 | 100 | 0 | 0 | 0 |  | 410 |  | 선택 | 선택 | 0 | 0 | 0 |  | 410 |  | 선택 | 선택 | 해제 | 미정 | 미정 | 해제 | 미정 |  | 미정 | BT180180 | H
B47850 | 2018-09-14 | 2 | A |  | 12 | A | AE1548M | 합금강 | AE4130M6 | BM#2 | 1621 | 43 | 1605 | 1557 | 29 | 5700 |  | 3 | 0.29 | 16 |  | -1.68 | 1572 | 1605 | 7.98 | 1.08 |  | 6 | 53 | 52 | Y |  | 2018-09-14 14:32 | 85 | 1092 | 22 | 28 | 35 | 40 | 42 | 41 | 42 | 40 | 38 | 39 | 40 | 39 | 39 | 39 | 37 | 42 | 38 | 40 | -0.2 | Y | 19.98 | Y | 0 |  |  |  | 1.39 |  |  |  | N | N | N | Y | 100 | 0.46 | 62 | 94560 | 92750 | 7100 | 14100 | 9 | 1 |  | 2018-09-14 14:38 | 1572 | 114 |  | 38 |  | * STR#2 Edge heater 펌프용량 저하로 600KW적용 *전공정 지연 20%이상감속주입 이상공정등록및 생관통보 *전공정 지연 주속 0.40 미만 작업 ID: 304.404 | [14 empty] | 94.75 | 100 | 0 | 0 | 0 |  | 650 | 700 | 선택 | 해제 | 0 | 0 | 0 |  | 650 | 700 | 선택 | 해제 | 해제 | 미정 | 미정 | 선택 | 미정 |  | 미정 | SB152152 | H
A47976 | 2018-09-14 | 1 | A |  | 13 | A | KSG4120H | 소입성보증강 | C | BM#1 | 1595 | 47 | 1603 | 1556 | 39 | 6900 |  | 3 | 0.28 | 18 |  | -1.32 | 1574 | 1603 | 0.62 | 10.74 |  | 5 | 37 | 98 | Y |  | 2018-09-14 15:09 | 61 | 1084 | 17 | 24 | 28 | 30 | 30 | 30 | 30 | 29 | 28 | 27 | 26 | 26 | 25 | 24 | 27 | 30 | 24 | 30 | -0.12 | Y | 50 | Y | -0.2 | [7 empty] | N | N | N | N | 150 | 0.49 | 68 | 101508 | 110450 | 490 | 13810 | 7 | 2 |  | 2018-09-14 15:15 | 1574 | 91 |  | 8 |  | *전공정지연 감속주입 *전공정요청 L/D잔강 이월 안함-이상재등록 | [14 empty] | 91.53 | 100 | 0 | 0 | 0 |  | 410 |  | 선택 | 선택 | 0 | 0 | 0 |  | 410 |  | 선택 | 선택 | 해제 | 미정 | 미정 | 미정 | 미정 |  | 미정 | BT180180 | H
B47851 | 2018-09-14 | 2 | A | TUNDISH교체전 | 13 | B | AE1548M | 합금강 | AE4130M6 | BM#2 | 1590 | 61 | 1606 | 1535 | 38 | 7700 |  | 1 | 0.24 | 15 |  | -2.15 | 1551 | 1610 | 1.72 | 0 | 0 | 29 | 13 | 58 | Y |  | 2018-09-14 16:08 | 64 | 1104 | 35 | 36 | 38 | 38 | 38 | 37 | 36 | 34 | 33 | 32 | 31 | 29 | 28 | 28 | 34 | 38 | 28 | 38 | -0.2 |  | 49.98 | Y | -0.2 |  |  |  | 1.28 |  |  |  | N | N | N | Y | 150 | 0.48 | 62 | 78617 | 98380 | 4120 | 2500 | 9 | 1 | 0 | 2018-09-14 16:10 | 1551 | 115 |  | 8 |  | * STR#2 Edge heater 펌프용량 저하로 600KW적용 | 0CD837004B614527BE4D339B28DAE50E | DBD7493A5E2640DDA6645D7210459A90 | AE48BD8B57CD4BC9A96EEEBB4752EE74 | [11 empty] | 76.7 | 100 | 0 | 2746 | 0 |  | 650 | 700 | 선택 | 해제 | 0 | 2872 | 0 |  | 650 | 700 | 선택 | 해제 | 해제 | 미정 | 선택 | 미정 | 미정 |  | 미정 | SB152152 | H
A47977 | 2018-09-14 | 1 | A | 연주종료 | 14 | A | KSG4120H | 소입성보증강 | C | BM#1 | 1626 | 46 | 1616 | 1535 | 35 | 6600 |  | 3 | 0.28 | 19 |  | -1.72 | 1577 | 1616 | 0 | 11.36 |  | 28 | 16 | 99 | Y |  | 2018-09-14 16:09 | 64 | 1068 | 23 | 25 | 28 | 31 | 32 | 32 | 32 | 31 | 31 | 30 | 30 |  |  | 30 | 30 | 32 | 30 | 32 | -0.07 | Y | 30 | Y | 0 | [7 empty] | N | N | N | N | 140 | 0.55 | 54 | 113411 | 96430 | 5670 | 1700 | 7 | 2 |  | 2018-09-14 16:17 | 1577 | 89 |  | 17 |  | *전공정요청 L/D잔강 이월 안함-이상재등록 *연주종료 17:37 | 09EA75E41B114E948259CE36C0F6E427 | EFA82614F8F04CED8DB6AF6ABED4AE01 |  | 5CF217766B8545ADAD760ED9FC549742 |  | B87D3708C2114507901A2A299B9EC980 |  |  |  | 69C2480B9213476D90BCF3C00B9F7B2F |  |  |  |  | 111.08 | 100 | 0 | 3100 | 0 |  | 410 |  | 선택 | 선택 | 0 | 3100 | 0 |  | 410 |  | 선택 | 선택 | 해제 | 미정 | 미정 | 미정 | 미정 |  | 미정 | BT180180 | H
B47852 | 2018-09-14 | 2 | A | TUNDISH교체 | 1 | A | AE15B34M | 합금강 | 보론강 | BM#2 | 1589 | 48 | 1677 | 1555 | 39 | 8700 |  | 1 | 0.24 | 20 |  | -2.65 | 1597 | 1667 | 1.51 | 0 | 0 | 20 | 32 | 73 | Y |  | 2018-09-14 17:21 | 100 | 1098 | -311 | -284 | 37 | 37 | 36 | 32 | 36 | 39 | 43 | 44 | 45 | 47 | 46 | 45 | 42 | 47 | 45 | 0 | -0.13 |  | 15.02 | Y | -0.2 |  | 3.34 | 3.22 | 1.99 |  |  |  | N | N | N | N | 150 | 0.47 | 63 | 101508 | 103270 | 1890 | 15300 | 13 | 2 |  | 2018-09-14 17:20 | 1597 | 132 |  | 25 |  | *T/D 플럭스 120/15KG *T/D 교체 슬리브롱노즐사용 *L/D첫 HEAT 생왕겨투입 * STR#2 Edge heater 펌프용량 저하로 600KW적용 이상공정 등록 및 생관통보. * 10분 수소 측정값 초과 생관통보및 이상공정등록 | [14 empty] | 96.49 | 100 | 700 | 0 | 0 |  | 300 | 400 | 선택 | 선택 | 700 | 0 | 0 |  | 300 | 400 | 선택 | 선택 | 해제 | 미정 | 미정 | 미정 | 미정 |  | 미정 | BT180180 | H
B47853 | 2018-09-14 | 2 | A |  | 2 | A | AE15B34M | 합금강 | 보론강 | BM#2 | 1606 | 37 | 1635 | 1535 | 33 | 6800 |  | 1 | 0.26 | 13 |  | -2.83 | 1572 | 1632 | 2.24 | 0 | 0 | 19 | 19 | 72 | Y |  | 2018-09-14 18:23 | 75 | 1108 | 43 | 39 | 37 | 35 | 33 | 32 | 30 | 29 | 28 | 28 | 26 | 25 |  | 25 | 32 | 37 | 25 | 0 | -0.27 |  | 45 | Y | -0.2 | [7 empty] | N | N | N | N | 140 | 0.49 | 56 | 101508 | 91510 | 100 | 13800 | 13 | 2 | 13 | 2018-09-14 18:28 | 1584 | 116 |  | 30 |  | * STR#2 Edge heater 펌프용량 저하로 600KW적용 이상공정 등록 및 생관통보. | [14 empty] | 111.55 | 100 | 0 | 0 | 0 |  | 300 | 400 | 선택 | 선택 | 0 | 0 | 0 |  | 300 | 400 | 선택 | 선택 | 해제 | 미정 | 미정 | 미정 | 미정 |  | 미정 | BT180180 | H
B47854 | 2018-09-14 | 2 | A |  | 3 | A | AE15B34M | 합금강 | 보론강 | BM#2 | 1587 | 41 | 1627 | 1545 | 35 | 7000 |  | 1 | 0.25 | 13 |  | -2.59 | 1567 | 1624 | 2.15 | 0 | 0 | 6 | 54 | 86 | Y |  | 2018-09-14 19:37 | 70 | 1098 | 20 | 28 | 31 | 32 | 33 | 32 | 32 | 31 | 30 | 29 | 27 | 26 | 24 | 22 | 28 | 33 | 22 | 32 | -0.24 | Y | 45 | Y | -0.4 | [7 empty] | N | N | N | N | 130 | 0.46 | 69 | 101508 | 106170 | 450 | 15400 | 13 | 2 | 21 | 2018-09-14 19:44 | 1567 | 108 |  | 16 |  | *전공정 요청 감속주입 * STR#2 Edge heater 펌프용량 저하로 600KW적용 이상공정 등록 및 생관통보. | [14 empty] | 95.76 | 100 | 0 | 0 | 0 |  | 300 | 400 | 선택 | 선택 | 0 | 0 | 0 |  | 300 | 400 | 선택 | 선택 | 해제 | 미정 | 미정 | 미정 | 미정 |  | 미정 | BT180180 | H
B47855 | 2018-09-14 | 2 | B |  | 4 | A | AE15B34M | 합금강 | 보론강 | BM#2 | 1582 | 41 | 1637 | 1544 | 33 | 6700 |  | 1 | 0.25 | 13 |  | -2.24 | 1565 | 1619 | 1.56 | 0 | 0 | 29 | 14 | 89 | Y |  | 2018-09-14 20:48 | 68 | 1099 | 16 | 24 | 29 | 32 | 33 | 33 | 33 | 32 | 31 | 30 | 29 | 28 | 27 | 27 | 29 | 33 | 27 | 33 | -0.15 | Y | 40.02 | Y | -0.2 | [7 empty] | N | N | N | N | 120 | 0.49 | 62 | 101508 | 101140 | 140 | 14500 | 13 | 2 | 34 | 2018-09-14 20:57 | 1565 | 121 |  | 18 |  | * STR#2 Edge heater 펌프용량 저하로 600KW적용 이상공정 등록 및 생관통보. | [14 empty] | 100.3 | 100 | 0 | 0 | 0 |  | 300 | 400 | 선택 | 선택 | 0 | 0 | 0 |  | 300 | 400 | 선택 | 선택 | 해제 | 미정 | 미정 | 미정 | 미정 |  | 미정 | BT180180 | H
B47856 | 2018-09-14 | 2 | B |  | 5 | A | AE15B34M | 합금강 | 보론강 | BM#2 | 1632 | 43 | 1647 | 1585 | 27 | 5200 |  | 1 | 0.27 | 13 |  | -2.33 | 1572 | 1618 | 2.48 | 0 | 0 | 20 | 33 | 68 | Y |  | 2018-09-14 21:50 | 75 | 1129 | 22 | 32 | 37 | 40 | 42 | 42 | 41 | 40 | 39 | 38 | 37 | 36 |  | 36 | 37 | 42 | 36 | 0 | -0.17 | Y | 35.02 | Y | -0.2 | [7 empty] | N | N | N | N | 110 | 0.49 | 57 | 93049 | 94370 | 770 | 14300 | 13 | 2 | 30 | 2018-09-14 21:51 | 1572 | 123 |  | 22 |  | * STR#2 Edge heater 펌프용량 저하로 600KW적용 이상공정 등록 및 생관통보. | [14 empty] | 93.52 | 100 | 0 | 0 | 0 |  | 300 | 400 | 선택 | 선택 | 0 | 0 | 0 |  | 300 | 400 | 선택 | 선택 | 해제 | 미정 | 미정 | 미정 | 미정 |  | 미정 | BT180180 | H
A47981 | 2018-09-14 | 1 | B | 연주시작 | 1 | A | AE1070LS | 탄소강 | E1 | BM#1 | 1593 | 42 | 1636 | 1546 | 37 | 6300 |  | 3 | 0.27 | 25 |  | -1.92 | 1572 | 1628 | 0 | 19.3 |  | 28 | 17 | 214 | Y |  | 2018-09-14 22:48 | 97 | 1086 | 39 | 47 | 42 | 47 | 49 | 52 | 53 | 55 | 55 | 55 | 55 | 53 |  | 53 | 51 | 55 | 53 | 55 | -0.1 |  | 20 | Y | -0.4 |  | 2.15 | 2.15 |  |  |  |  | N | N | N | N | 230 | 0.41 | 62 | 80556 | 92580 | 7040 | 15700 | 4 | 1 |  | 2018-09-14 22:59 | 1572 | 118 |  | 16 |  | *T/Dflux 유15kg 용225kg |  | 33D32346DB4F4F8DBE90DEDD2942276F |  | F9ED358C352C46AE9EE06236501CAFD7 | [10 empty] | 80.88 | 100 | 1500 | 0 | 0 |  | 450 |  | 선택 | 해제 | 1500 | 0 | 0 |  | 450 |  | 선택 | 해제 | 해제 | 미정 | 미정 | 선택 | 미정 |  | 미정 | BT180180 | H
B47857 | 2018-09-14 | 2 | B |  | 6 | A | AE15B34M | 합금강 | 보론강 | BM#2 | 1592 | 46 | 1627 | 1576 | 30 | 6000 |  | 1 | 0.25 | 16 |  | -2.21 | 1565 | 1620 | 2.41 | 0 | 0 | 19 | 20 | 71 | Y |  | 2018-09-14 22:49 | 68 | 1092 | 30 | 35 | 37 | 37 | 38 | 37 | 36 | 34 | 33 | 33 | 33 | 31 | 31 | 31 | 34 | 38 | 31 | 37 | -0.17 | Y | 40.02 | Y | 0 | [7 empty] | N | N | N | N | 100 | 0.49 | 61 | 93049 | 99800 | 80 | 15700 | 13 | 2 | 10 | 2018-09-14 22:59 | 1565 | 115 |  | 23 |  | * STR#2 Edge heater 펌프용량 저하로 600KW적용 이상공정 등록 및 생관통보. | [14 empty] | 93.52 | 100 | 0 | 0 | 0 |  | 300 | 400 | 선택 | 선택 | 0 | 0 | 0 |  | 300 | 400 | 선택 | 선택 | 해제 | 미정 | 미정 | 미정 | 미정 |  | 미정 | BT180180 | H
A47982 | 2018-09-14 | 1 | B |  | 2 | A | AE1070LS | 탄소강 | E1 | BM#1 | 1633 | 44 | 1594 | 1576 | 34 | 5700 |  | 3 | 0.27 | 25 |  | -1.58 | 1537 | 1586 | 0 | 21.75 |  | 5 | 39 | 103 | Y |  | 2018-09-14 23:41 | 62 | 1072 | 51 | 44 | 38 | 34 | 31 | 29 | 27 | 26 | 25 | 24 | 24 | 23 | 24 | 24 | 30 | 38 | 23 | 24 | -0.33 |  | 45 | Y | 0.2 | [7 empty] | N | N | N | N | 220 | 0.48 | 64 | 101508 | 97910 | 7080 | 14800 | 4 | 1 |  | 2018-09-14 23:54 | 1537 | 121 |  | 27 | [16 empty] | 96.77 | 100 | 0 | 0 | 300 |  | 450 |  | 선택 | 해제 | 0 | 0 | 300 |  | 450 |  | 선택 | 해제 | 해제 | 미정 | 미정 | 선택 | 미정 |  | 미정 | BT180180 | H
B47858 | 2018-09-14 | 2 | B |  | 7 | A | AE15B34M | 합금강 | 보론강 | BM#2 | 1608 | 41 | 1626 | 1564 | 27 | 5600 |  | 1 | 0.24 | 11 |  | 0 | 1559 | 0 | 2.13 | 0 | 0 | 37 | 10 | 43 | Y |  | 2018-09-14 23:48 | 62 | 1070 | 28 | 26 | 26 | 26 | 25 | 24 | 22 | 22 | 20 | 19 | 18 | 17 | 16 | 16 | 23 | 26 | 16 | 26 | -0.2 |  | 50 | Y | -0.2 | [7 empty] | N | N | N | N | 150 | 0.49 | 61 | 93049 | 98960 | 80 | 14500 | 13 | 2 | 20 | 2018-09-14 23:51 | 1559 | 115 |  | 28 |  | * STR#2 Edge heater 펌프용량 저하로 600KW적용 이상공정 등록 및 생관통보. | [14 empty] | 95.04 | 100 | 0 | 0 | 0 |  | 300 | 400 | 선택 | 선택 | 0 | 0 | 0 |  | 300 | 400 | 선택 | 선택 | 해제 | 미정 | 미정 | 미정 | 미정 |  | 미정 | BT180180 | H
B47859 | 2018-09-14 | 2 | B | TUNDISH교체전 | 8 | A | AE15B34M | 합금강 | 보론강 | BM#2 | 0 | 42 | 1614 | 1586 | 25 | 5000 |  | 1 | 0.27 | 14 |  | -2.42 | 1553 | 1611 | 2.38 | 0 | 0 | 6 | 55 | 120 | Y |  | 2018-09-15 00:55 | 56 | 1094 | 11 | 18 | 20 | 22 | 23 | 22 | 22 | 20 | 18 | 18 | 17 | 15 |  | 15 | 19 | 23 | 15 | 22 | -0.23 | Y | 34.98 | Y | -0.4 | [7 empty] | N | N | N | N | 140 | 0.5 | 59 | 100457 | 98360 | 290 | 2000 | 13 | 2 | 40 | 2018-09-15 00:56 | 1553 | 112 |  | 25 |  | * STR#2 Edge heater 펌프용량 저하로 600KW적용 이상공정 등록 및 생관통보. | 877A69307B614558B2786C904D1FE809 | 3DFB7CD6140641ABAF161EE22F35B2B5 | B99217606CA247869CCCBC4B0E825F87 | [11 empty] | 101.83 | 100 | 0 | 2840 | 0 |  | 300 | 400 | 선택 | 선택 | 0 | 2800 | 0 |  | 300 | 400 | 선택 | 선택 | 해제 | 미정 | 미정 | 미정 | 미정 |  | 미정 | BT180180 | H
A47983 | 2018-09-14 | 1 | B |  | 3 | A | AE1070LS | 탄소강 | E1 | BM#1 | 1607 | 55 | 1596 | 1560 | 38 | 6200 |  | 3 | 0.28 | 25 |  | -1.46 | 1559 | 1602 | 0 | 21.36 |  | 10 | 1 | 19782 | Y |  | 2018-09-15 00:38 | 84 | 1050 | 21 | 33 | 38 | 41 | 42 | 42 | 41 | 41 | 41 | 40 | 39 | 38 | 38 | 38 | 38 | 42 | 38 | 41 | -0.09 | Y | 45 | Y | 0 | [7 empty] | N | N | N | N | 210 | 0.44 | 68 | 101508 | 97090 | 7120 | 15900 | 4 | 1 |  | 2018-09-15 00:51 | 1559 | 127 |  | 35 | [16 empty] | 97.51 | 100 | 0 | 0 | 0 |  | 450 |  | 선택 | 해제 | 0 | 0 | 0 |  | 450 |  | 선택 | 해제 | 해제 | 미정 | 미정 | 선택 | 미정 |  | 미정 | BT180180 | H
A47984 | 2018-09-14 | 1 | B |  | 4 | A | AE1070LS | 탄소강 | E1 | BM#1 | 1575 | 50 | 1576 | 1526 | 38 | 6100 |  | 3 | 0.28 | 25 |  | -0.94 | 1544 | 1576 | 0 | 18.88 |  | 11 | 26 | 66 | Y |  | 2018-09-15 01:42 | 69 | 1074 | 36 | 31 | 30 | 29 | 29 | 28 | 27 | 27 | 27 | 27 | 26 | 25 | 25 | 25 | 28 | 30 | 25 | 27 | -0.09 |  | 55.07 | Y | 0 | [7 empty] | N | N | N | N | 200 | 0.48 | 67 | 101508 | 102060 | 7050 | 14600 | 4 | 1 |  | 2018-09-15 01:50 | 1544 | 134 |  | 41 | [16 empty] | 93.08 | 100 | 0 | 0 | 0 |  | 450 |  | 선택 | 해제 | 0 | 0 | 0 |  | 450 |  | 선택 | 해제 | 해제 | 미정 | 미정 | 선택 | 미정 |  | 미정 | BT180180 | H
B47860 | 2018-09-14 | 2 | B | TUNDISH교체 | 1 | A | SM58CM2 | 탄소강 | B | BM#2 | 1609 | 43 | 1655 | 1555 | 37 | 7500 |  | 1 | 0.26 | 21 |  | -2.29 | 1571 | 1644 | 4.19 | 0 | 0 | 20 | 34 | 59 | Y |  | 2018-09-15 02:04 | 87 | 1087 | -295 | -102 | 19 | 36 | 36 | 30 | 36 | 40 | 42 | 44 | 46 | 47 | 48 | 48 | 40 | 48 | 48 | 36 | 0 |  | 5 | Y | 0 | 1.3 | 2.18 | 2.18 |  |  |  |  | N | N | N | N | 150 | 0.47 | 55 | 97487 | 92830 | 3540 | 14600 | 16 | 1 | 10 | 2018-09-15 02:05 | 1571 | 140 |  | 45 |  | * T/D 용강량 실측:1180mm / 18.9 TON * T/D FLUX 용탕부: 120 KG / 유탕부: 15KG 투입 * 슬리브 롱노즐( Y자형 ) 사용 | [14 empty] | 101.76 | 100 | 700 | 0 | 0 |  | 650 | 400 | 선택 | 선택 | 700 | 0 | 0 |  | 650 | 400 | 선택 | 선택 | 해제 | 미정 | 미정 | 미정 | 미정 |  | 미정 | SB100100 | H
A47985 | 2018-09-14 | 1 | B |  | 5 | A | AE1070LS | 탄소강 | E1 | BM#1 | 1598 | 48 | 1586 | 1548 | 33 | 5400 |  | 3 | 0.27 | 26 |  | -1.64 | 1536 | 1585 | 0 | 21.66 |  | 28 | 18 | 47 | Y |  | 2018-09-15 02:56 | 61 | 1097 | 24 | 28 | 31 | 32 | 32 | 32 | 31 | 31 | 31 | 30 | 29 | 29 | 29 | 28 | 30 | 32 | 28 | 32 | -0.08 | Y | 49.98 | Y | -0.2 | [7 empty] | N | N | N | N | 190 | 0.47 | 65 | 101508 | 99920 | 7080 | 15700 | 4 | 1 |  | 2018-09-15 03:04 | 1536 | 140 |  | 36 | [16 empty] | 94.91 | 100 | 0 | 0 | 0 |  | 450 |  | 선택 | 해제 | 0 | 0 | 0 |  | 450 |  | 선택 | 해제 | 해제 | 미정 | 미정 | 선택 | 미정 |  | 미정 | BT180180 | H
B47861 | 2018-09-14 | 2 | B |  | 2 | A | SM58CM2 | 탄소강 | B | BM#2 | 1575 | 45 | 1637 | 1535 | 35 | 7200 |  | 1 | 0.21 | 16 |  | -2.04 | 1560 | 1622 | 2.1 | 0 | 0 | 19 | 21 | 52 | Y |  | 2018-09-15 03:04 | 76 | 1079 | 42 | 39 | 39 | 37 | 37 | 36 | 35 | 33 | 32 | 30 | 28 |  |  | 28 | 35 | 39 | 28 | 0 | -0.27 |  | 40 | Y | -0.4 | [7 empty] | N | N | N | N | 140 | 0.5 | 58 | 97487 | 94800 | 840 | 14800 | 16 | 1 | 20 | 2018-09-15 03:08 | 1560 | 137 |  | 43 |  | * 샘플채취 ID: 303,403 | [14 empty] | 102.08 | 100 | 0 | 0 | 300 |  | 650 | 400 | 선택 | 선택 | 0 | 0 | 300 |  | 650 | 400 | 선택 | 선택 | 해제 | 미정 | 미정 | 미정 | 미정 |  | 미정 | SB100100 | H
B47862 | 2018-09-14 | 2 | B |  | 3 | A | SM58CM2 | 탄소강 | B | BM#2 | 1582 | 43 | 1626 | 1535 | 36 | 7300 |  | 1 | 0.26 | 16 |  | 0 | 1553 | 1608 | 2.77 | 0 | 0 | 37 | 11 | 63 | Y |  | 2018-09-15 04:05 | 69 | 1086 | 23 | 26 | 27 | 28 | 28 | 28 | 27 | 26 | 24 | 22 | 20 | 18 |  | 18 | 25 | 28 | 18 | 28 | -0.25 | Y | 40 | Y | -0.4 | [7 empty] | N | N | N | N | 130 | 0.51 | 57 | 89988 | 96070 | 740 | 14700 | 16 | 1 | 30 | 2018-09-15 04:16 | 1553 | 132 |  | 43 | [16 empty] | 92.96 | 75 | 0 | 0 | 0 |  | 650 | 400 | 선택 | 선택 | 0 | 0 | 0 |  | 650 | 400 | 선택 | 선택 | 해제 | 미정 | 미정 | 미정 | 미정 |  | 미정 | SB100100 | H
A47986 | 2018-09-14 | 1 | B |  | 6 | A | AE1070LS | 탄소강 | E1 | BM#1 | 1568 | 46 | 1584 | 1495 | 36 | 6100 |  | 3 | 0.27 | 25 |  | -1.23 | 1543 | 1579 | 0 | 21.77 |  | 5 | 40 | 47 | Y |  | 2018-09-15 03:56 | 68 | 1084 | 26 | 27 | 29 | 31 | 31 | 31 | 31 | 30 | 30 | 29 | 29 | 28 | 28 | 28 | 29 | 31 | 28 | 31 | -0.06 | Y | 50.02 | Y | 0 | [7 empty] | N | N | N | N | 180 | 0.47 | 67 | 101508 | 100800 | 7080 | 16200 | 4 | 1 |  | 2018-09-15 04:03 | 1543 | 136 |  | 44 | 15 | [15 empty] | 93.51 | 100 | 0 | 0 | 0 |  | 450 |  | 선택 | 해제 | 0 | 0 | 0 |  | 450 |  | 선택 | 해제 | 해제 | 미정 | 미정 | 선택 | 미정 |  | 미정 | BT180180 | H
B47863 | 2018-09-14 | 2 | C |  | 4 | A | SM58CM2 | 탄소강 | B | BM#2 | 1584 | 45 | 1625 | 1535 | 32 | 6800 |  | 1 | 0.25 | 16 |  | -2.24 | 1553 | 1613 | 2.77 | 0 | 0 | 6 | 56 | 60 | Y |  | 2018-09-15 05:04 | 69 | 1081 | 12 | 21 | 27 | 29 | 31 | 31 | 31 | 30 | 29 | 27 | 26 | 24 |  | 24 | 27 | 31 | 24 | 31 | -0.2 | Y | 35.02 | Y | -0.4 | [7 empty] | N | N | N | N | 120 | 0.51 | 56 | 99557 | 95880 | 50 | 13600 | 16 | 1 |  | 2018-09-15 05:07 | 1553 | 134 |  | 43 | [16 empty] | 103.87 | 75 | 0 | 0 | 0 |  | 650 | 400 | 선택 | 선택 | 0 | 0 | 0 |  | 650 | 400 | 선택 | 선택 | 해제 | 미정 | 미정 | 미정 | 미정 |  | 미정 | SB083083 | H
A47987 | 2018-09-14 | 1 | C |  | 7 | A | AE1070LS | 탄소강 | E1 | BM#1 | 1565 | 54 | 1577 | 1516 | 42 | 7100 |  | 3 | 0.27 | 25 |  | -1.39 | 1547 | 1587 | 0 | 19.77 |  | 10 | 2 | 48 | Y |  | 2018-09-15 05:10 | 72 | 1072 | 26 | 28 | 30 | 32 | 33 | 32 | 32 | 32 | 31 | 30 | 30 | 29 | 29 | 29 | 30 | 33 | 29 | 32 | -0.09 | Y | 45.02 | Y | 0 | [7 empty] | N | N | N | N | 230 | 0.47 | 67 | 84590 | 100900 | 7040 | 16400 | 4 | 1 |  | 2018-09-15 05:17 | 1547 | 130 |  | 38 | 15 | [15 empty] | 78.4 | 100 | 0 | 0 | 0 |  | 450 |  | 선택 | 해제 | 0 | 0 | 0 |  | 450 |  | 선택 | 해제 | 해제 | 미정 | 미정 | 선택 | 미정 |  | 미정 | BT180180 | H
B47864 | 2018-09-14 | 2 | C |  | 5 | A | SM58CM2 | 탄소강 | B | BM#2 | 1570 | 46 | 1605 | 1545 | 35 | 7000 |  | 1 | 0.2 | 16 |  | -2.32 | 1553 | 1614 | 9.11 | 0 | 0 | 20 | 35 | 29 | Y |  | 2018-09-15 06:28 | 69 | 1085 | 20 | 30 | 35 | 37 | 37 | 37 | 37 | 36 | 35 | 33 | 30 | 28 |  | 28 | 33 | 37 | 28 | 37 | -0.22 | Y | 40 | Y | -0.4 | [7 empty] | N | N | N | N | 110 | 0.5 | 56 | 90272 | 93850 | 8980 | 13400 | 16 | 1 |  | 2018-09-15 06:40 | 1553 | 118 |  | 20 | [16 empty] | 87.86 | 75 | 0 | 0 | 0 |  | 650 | 400 | 선택 | 선택 | 0 | 0 | 0 |  | 650 | 400 | 선택 | 선택 | 해제 | 미정 | 미정 | 미정 | 미정 |  | 미정 | SB083083 | H
A47988 | 2018-09-14 | 1 | C | TUNDISH교체전 | 8 | A | AE1070LS | 탄소강 | E1 | BM#1 | 1639 | 41 | 1596 | 1586 | 26 | 4200 |  | 3 | 0.27 | 25 |  | -1.56 | 1551 | 1596 | 0 | 25.6 |  | 11 | 27 | 59 | Y |  | 2018-09-15 06:08 | 76 | 1092 | 28 | 31 | 34 | 35 | 36 | 37 | 37 | 37 | 36 | 35 | 35 | 34 | 33 | 33 | 34 | 37 | 33 | 37 | -0.11 | Y | 35.02 | Y | -0.2 | [7 empty] | N | N | N | N | 220 | 0.45 | 69 | 98448 | 98000 | 7050 | 2000 | 4 | 1 |  | 2018-09-15 06:23 | 1551 | 133 |  | 49 |  |  | BB75CC45D1584ACBA55FCAF7D9B5860D | F6F2ECF519584A0BB4195CAAF4045455 | E7354AAAFE59466D85B9F490E0F61B91 | [11 empty] | 93.72 | 100 | 0 | 3500 | 0 |  | 450 |  | 선택 | 해제 | 0 | 3500 | 0 |  | 450 |  | 선택 | 해제 | 해제 | 미정 | 미정 | 선택 | 미정 |  | 미정 | BT180180 | H
B47865 | 2018-09-14 | 2 | C |  | 6 | A | SM58CM2 | 탄소강 | B | BM#2 | 1586 | 36 | 1624 | 1557 | 30 | 5600 |  | 1 | 0.19 | 17 |  | -2.07 | 1559 | 1609 | 1.31 | 0 | 0 | 19 | 22 | 51 | Y |  | 2018-09-15 07:19 | 75 | 1088 | 24 | 32 | 32 | 34 | 36 | 36 | 35 | 34 | 34 | 33 | 32 | 30 | 27 | 25 | 32 | 36 | 25 | 34 | -0.24 | Y | 44.98 | Y | -0.4 | [7 empty] | N | N | N | N | 100 | 0.45 | 62 | 92384 | 92280 | 2310 | 15300 | 16 | 1 | 25 | 2018-09-15 07:24 | 1559 | 114 |  | 27 |  | *전공정 요청 감속주입 *전공정 지연 20%이상감속주입 이상공정등록 및 생관통보 | [14 empty] | 97.25 | 75 | 0 | 0 | 0 |  | 650 | 400 | 선택 | 선택 | 0 | 0 | 0 |  | 650 | 400 | 선택 | 선택 | 해제 | 미정 | 미정 | 미정 | 미정 |  | 미정 | SB083083 | H
A47989 | 2018-09-14 | 1 | C | TUNDISH교체 | 1 | A | SNCM8 | 합금강 | SNCM439계 | BM#1 | 1593 | 53 | 1625 | 1537 | 42 | 7700 |  | 3 | 0.28 | 20 |  | -1.58 | 1587 | 1625 | 11.55 | 0 |  | 28 | 19 | 43 | Y |  | 2018-09-15 07:26 | 98 | 1093 | -60 | 30 | 24 | 27 | 32 | 37 | 39 | 41 | 42 | 43 | 43 | 44 |  | 44 | 37 | 44 | 44 | 0 | 0 |  |  | Y | 0.2 |  | 2.7 | 2.7 | 2.16 |  |  |  | N | N | N | N | 190 | 0.48 | 61 | 84590 | 101000 | 4270 | 15300 | 2 | 2 |  | 2018-09-15 07:33 | 1587 | 153 |  | 63 |  | *T/D플럭스 유15 용120KG *탄화왕겨200KG투입 *Hydris 수소 기준 초과(10분)ID:101.0102.201.202 | [14 empty] | 79.91 | 100 | 700 | 0 | 0 |  | 650 |  | 선택 | 선택 | 700 | 0 | 0 |  | 650 |  | 선택 | 선택 | 선택 | 미정 | 미정 | 해제 | 미정 |  | 미정 | BT180180 | H
B47866 | 2018-09-15 | 2 | C |  | 7 | A | SM58CM2 | 탄소강 | B | BM#2 | 1576 | 47 | 1617 | 1535 | 38 | 7500 |  | 1 | 0.21 | 18 |  | 0 | 1553 | 1606 | 1.45 | 0 | 0 | 37 | 12 | 44 | Y |  | 2018-09-15 08:34 | 69 | 1089 | 21 | 25 | 28 | 31 | 32 | 33 | 32 | 32 | 31 | 29 | 28 | 27 | 24 | 17 | 27 | 33 | 17 | 32 | -0.32 | Y | 50 | Y | -0.6 | [7 empty] | N | N | N | N | 150 | 0.4 | 77 | 92384 | 101660 | 1280 | 16000 | 16 | 1 |  | 2018-09-15 08:38 | 1553 | 115 |  | 18 |  | *전공정 지연 20%이상감속주입 이상공정등록및 생관통보 | [14 empty] | 89.78 | 75 | 0 | 0 | 0 |  | 650 | 400 | 선택 | 선택 | 0 | 0 | 0 |  | 650 | 400 | 선택 | 선택 | 해제 | 미정 | 미정 | 미정 | 미정 |  | 미정 | SB083083 | H
A47990 | 2018-09-15 | 1 | C |  | 2 | A | SNCM8 | 합금강 | SNCM439계 | BM#1 | 1575 | 50 | 1611 | 1528 | 38 | 6900 |  | 3 | 0.32 | 22 |  | -1.51 | 1571 | 1611 | 22.54 | 0 |  | 5 | 41 | 58 | Y |  | 2018-09-15 08:33 | 82 | 1084 | 43 | 39 | 37 | 37 | 38 | 38 | 38 | 38 | 37 | 37 | 36 | 35 | 35 | 34 | 37 | 38 | 34 | 38 | -0.09 | Y | 45.02 | Y | -0.2 |  |  |  | 1.77 |  |  |  | N | N | N | N | 180 | 0.49 | 67 | 101508 | 105070 | 4750 | 16000 | 2 | 2 |  | 2018-09-15 09:00 | 1571 | 149 |  | 59 | [16 empty] | 92.49 | 100 | 0 | 0 | 0 |  | 650 |  | 선택 | 선택 | 0 | 0 | 0 |  | 650 |  | 선택 | 선택 | 선택 | 미정 | 미정 | 미정 | 미정 |  | 미정 | BT180180 | H
B47867 | 2018-09-15 | 2 | C |  | 8 | A | SM58CM2 | 탄소강 | B | BM#2 | 1608 | 43 | 1607 | 1557 | 34 | 6400 |  | 1 | 0.22 | 15 |  | 0 | 1549 | 1598 | 1.47 | 0 | 0 | 6 | 57 | 53 | Y |  | 2018-09-15 09:54 | 65 | 1058 | 13 | 16 | 22 | 25 | 26 | 26 | 25 | 25 | 24 | 22 | 22 | 21 | 19 | 15 | 22 | 26 | 15 | 25 | -0.21 | Y | 52.75 | Y | -0.4 | [7 empty] | N | N | N | N | 140 | 0.43 | 74 | 90272 | 104490 | 80 | 14800 | 16 | 1 |  | 2018-09-15 09:55 | 1549 | 107 |  | 19 |  | *전공정 요청 감속주입 | [14 empty] | 86.93 | 75 | 0 | 0 | 0 |  | 650 | 400 | 선택 | 선택 | 0 | 0 | 0 |  | 650 | 400 | 선택 | 선택 | 해제 | 미정 | 미정 | 미정 | 미정 |  | 미정 | SB083083 | H
A47991 | 2018-09-15 | 1 | C |  | 3 | A | SNCM8 | 합금강 | SNCM439계 | BM#1 | 1592 | 46 | 1601 | 1541 | 39 | 7000 |  | 3 | 0.29 | 23 |  | -1.76 | 1556 | 1603 | 20.73 | 0 |  | 10 | 3 | 68 | Y |  | 2018-09-15 10:07 | 67 | 1092 | 31 | 31 | 31 | 30 | 29 | 29 | 29 | 28 | 28 | 28 | 27 | 27 | 26 | 24 | 28 | 31 | 24 | 31 | -0.12 |  | 58.92 | Y | 0 |  |  |  | 1.58 |  |  |  | N | N | N | N | 170 | 0.45 | 69 | 102777 | 101470 | 2850 | 16200 | 2 | 2 |  | 2018-09-15 10:15 | 1556 | 139 |  | 33 | 12 | *준BIG SIZE | [14 empty] | 98.54 | 100 | 0 | 0 | 0 |  | 650 |  | 선택 | 선택 | 0 | 0 | 0 |  | 650 |  | 선택 | 선택 | 선택 | 미정 | 미정 | 미정 | 미정 |  | 미정 | RB160.00 | C
B47868 | 2018-09-15 | 2 | C | TUNDISH교체전 | 9 | A | SM58CM2 | 탄소강 | B | BM#2 | 1590 | 43 | 1614 | 1517 | 33 | 6800 |  | 1 | 0.21 | 16 |  | 0 | 1554 | 1607 | 1.62 | 0 | 0 | 11 | 28 | 68 | Y |  | 2018-09-15 10:58 | 70 | 1096 | 12 | 19 | 25 | 29 | 30 | 32 | 32 | 32 | 31 | 29 | 28 | 26 | 24 | 24 | 27 | 32 | 24 | 32 | -0.23 | Y | 35 | Y | -0.4 | [7 empty] | N | N | N | N | 130 | 0.45 | 64 | 101556 | 95570 | 430 | 2000 | 16 | 1 | 19 | 2018-09-15 11:02 | 1554 | 118 |  | 31 |  | *전공정 요청 감속주입 | FE972C52C7D646F08D9C1F3D3BA2304A | 4EEAEA99839E49A092C85175DDB30573 | 4B853DF7B6EF499895E412C0848AF07B | 6DCC2F9C3C8A4708B757789C59085E62 | [10 empty] | 105.79 | 100 | 0 | 4320 | 0 |  | 650 | 400 | 선택 | 선택 | 0 | 5360 | 0 |  | 650 | 400 | 선택 | 선택 | 해제 | 미정 | 미정 | 미정 | 미정 |  | 미정 | SB083083 | H
A47992 | 2018-09-15 | 1 | C |  | 4 | A | SNCM8 | 합금강 | SNCM439계 | BM#1 | 1637 | 41 | 1617 | 1540 | 33 | 6000 |  | 3 | 0.29 | 22 |  | -1.72 | 1562 | 1605 | 21.03 | 0 |  | 20 | 36 | 100 | Y |  | 2018-09-15 11:05 | 73 | 1082 | 22 | 23 | 26 | 28 | 31 | 31 | 31 | 31 | 30 | 30 | 30 | 29 | 28 | 29 | 28 | 31 | 28 | 31 | -0.04 | Y | 40.03 | Y | 0.2 |  |  |  | 1.67 |  |  |  | N | N | N | N | 160 | 0.45 | 67 | 97233 | 96850 | 4300 | 16500 | 2 | 2 |  | 2018-09-15 11:14 | 1562 | 136 |  | 46 |  | *준BIG SIZE | [14 empty] | 96.18 | 100 | 0 | 0 | 0 |  | 650 |  | 선택 | 선택 | 0 | 0 | 0 |  | 650 |  | 선택 | 선택 | 선택 | 미정 | 미정 | 미정 | 미정 |  | 미정 | RB090.00 | C
B47869 | 2018-09-15 | 2 | A | TUNDISH교체 | 1 | A | SCM440 | 합금강 | D | BM#2 | 1606 | 49 | 1647 | 1556 | 42 | 8700 |  | 1 | 0 | 20 | 40 | 0 | 1595 | 1575 | 0.63 | 0 | 0 | 19 | 23 | 87 | Y |  | 2018-09-15 12:16 | 99 | 1103 | 8495 | -142 | 37 | 39 | 39 | 36 | 32 | 37 | 41 | 44 | 46 | 47 | 47 | 49 | 42 | 49 | 47 | 47 | 0.08 |  | 4.98 | Y | 0.4 |  | 2.51 | 2.51 | 1.91 |  |  |  | N | N | N | N | 150 | 0.46 | 63 | 93231 | 100590 | 350 | 15500 | 5 | 2 |  | 2018-09-15 12:23 | 1595 | 142 |  | 43 |  | *T/D 플럭스 120/15KG *T/D 교체 슬리브롱노즐사용 *L/D첫 HEAT 생왕겨투입 * 첫 HEAT 수소측정 기준초과(10분)이상공정 등록 및 생관통보. | [14 empty] | 91.54 | 100 | 1000 | 0 | 0 |  | 650 | 400 | 선택 | 해제 | 1000 | 0 | 0 |  | 650 | 400 | 선택 | 해제 | 해제 | 미정 | 미정 | 미정 | 미정 |  | 미정 | BM510510 | C
A47993 | 2018-09-15 | 1 | A |  | 5 | A | SNCM8 | 합금강 | SNCM439계 | BM#1 | 1663 | 38 | 1633 | 1582 | 32 | 5100 |  | 1 | 0.23 | 17 |  | 0 | 1566 | 1625 | 1.8 | 0 | 0 | 28 | 20 | 55 | Y |  | 2018-09-15 12:06 | 77 | 1099 | 27 | 28 | 30 | 32 | 34 | 34 | 32 | 31 | 31 | 31 | 30 | 28 | 28 | 28 | 30 | 34 | 28 | 31 | -0.13 | Y | 44.98 | Y | 0 |  |  |  | 1.94 |  |  |  | N | N | N | N | 150 | 0.45 | 65 | 101508 | 96560 | 1610 | 15700 | 2 | 2 |  | 2018-09-15 12:11 | 1566 | 141 |  | 54 |  | *준BIG SIZE 후속 HEAT 준BIG SIZE 주속적용 | [14 empty] | 100.25 | 100 | 0 | 0 | 0 |  | 650 |  | 선택 | 선택 | 0 | 0 | 0 |  | 650 |  | 선택 | 선택 | 선택 | 미정 | 미정 | 미정 | 미정 |  | 미정 | BT180180 | H
B47870 | 2018-09-15 | 2 | A |  | 2 | A | SCM440 | 합금강 | D | BM#2 | 1707 | 58 | 1655 | 1626 | 31 | 5500 |  | 1 | 0.23 | 20 |  | -2.38 | 1564 | 1645 | 0 | 4.19 | 0 | 5 | 42 | 51 | Y |  | 2018-09-15 13:43 | 68 | 1086 | 46 | 45 | 45 | 45 | 45 | 44 | 43 | 42 | 41 | 40 | 38 | 36 |  | 36 | 43 | 45 | 36 | 45 | -0.2 |  | 45.02 | Y | -0.4 |  |  |  | 1.27 |  |  |  | N | N | N | N | 140 | 0.48 | 57 | 93335 | 90070 | 50 | 14800 | 5 | 2 |  | 2018-09-15 13:41 | 1582 | 133 |  | 21 |  | *준빅 사이즈 T/D 할당온도 초과 생관에 사이즈변경요청 일반사이즈로 변경. | [14 empty] | 103.71 | 100 | 0 | 0 | 0 |  | 650 | 400 | 선택 | 해제 | 0 | 0 | 0 |  | 650 | 400 | 선택 | 해제 | 해제 | 미정 | 미정 | 미정 | 미정 |  | 미정 | BM510510 | C
A47994 | 2018-09-15 | 1 | A |  | 6 | A | SNCM8 | 합금강 | SNCM439계 | BM#1 | 1714 | 45 | 1642 | 1567 | 38 | 6600 |  | 1 | 0.24 | 16 |  | 0 | 1586 | 1650 | 2.57 | 0 | 0 | 37 | 13 | 68 | Y |  | 2018-09-15 13:15 | 97 | 1092 | 24 | 31 | 38 | 41 | 43 | 42 | 42 | 42 | 42 | 42 | 41 | 40 |  | 40 | 39 | 43 | 40 | 42 | -0.06 | Y | 35 | Y | -0.2 |  |  |  | 1.6 |  |  |  | N | N | N | N | 190 | 0.49 | 59 | 101508 | 96480 | 530 | 16280 | 2 | 2 |  | 2018-09-15 13:14 | 1586 | 152 |  | 52 | [16 empty] | 101.97 | 100 | 0 | 0 | 0 |  | 650 |  | 선택 | 선택 | 0 | 0 | 0 |  | 650 |  | 선택 | 선택 | 선택 | 미정 | 미정 | 미정 | 미정 |  | 미정 | BT180180 | H
A47995 | 2018-09-15 | 1 | A |  | 7 | A | SNCM8 | 합금강 | SNCM439계 | BM#1 | 1623 | 46 | 1629 | 1558 | 39 | 6900 |  | 1 | 0.23 | 16 |  | -2.39 | 1561 | 1624 | 1.81 | 0 | 0 | 29 | 15 | 861 | Y |  | 2018-09-15 14:18 | 72 | 1090 | 37 | 31 | 29 | 28 | 28 | 27 | 26 | 26 | 25 | 24 | 23 | 21 |  | 21 | 27 | 29 | 21 | 0 | -0.18 |  | 45 | Y | -0.4 |  |  |  | 1.64 |  |  |  | N | N | N | N | 180 | 0.5 | 57 | 140890 | 95330 | 1740 | 15460 | 2 | 2 |  | 2018-09-15 14:22 | 1567 | 152 |  | 51 |  | *유사강종 연연주 혼탕부 성분 확인 ID:107~109.206~208 | [14 empty] | 144.5 | 100 | 0 | 0 | 0 |  | 650 |  | 선택 | 선택 | 0 | 0 | 0 |  | 650 |  | 선택 | 선택 | 선택 | 미정 | 미정 | 미정 | 미정 |  | 미정 | BT180180 | H
C46439 | 2018-09-15 | 3 | A |  | 3 | A | SCM440 | 합금강 | D | BM#2 | 1595 | 43 | 1622 | 1560 | 34 | 7400 |  | 2 | 0 | 15 | 40 | -2.54 | 1571 | 1625 | 0.68 | 0 | 10 | 2 | 72 | 59 | Y |  | 2018-09-15 14:00 | 75 | 1060 | 31 | 29 | 29 | 29 | 30 | 30 | 30 | 28 | 28 | 28 | 28 | 27 | 27 | 27 | 29 | 30 | 27 | 30 | -0.06 | Y | 45 | Y | 0 |  |  |  | 1.41 |  |  |  | Y | Y | Y | Y | 130 | 0.47 | 67 | 99749 | 105130 | 1730 | 14800 | 5 | 2 |  | 2018-09-15 14:45 | 1571 | 157 |  | 64 |  | * 준빅사이즈 | [14 empty] | 93.44 | 100 | 0 | 0 | 0 |  | 650 | 400 | 선택 | 해제 | 0 | 0 | 0 |  | 650 | 400 | 선택 | 해제 | 해제 | 미정 | 미정 | 미정 | 미정 |  | 미정 | RB220.00 | H
A47996 | 2018-09-15 | 1 | A |  | 8 | A | AE4340 | 합금강 | SNCM439계 | BM#1 | 1640 | 45 | 1626 | 1554 | 40 | 7100 |  | 1 | 0.21 | 20 |  | -2.4 | 1563 | 1638 | 2.99 | 0 | 0 | 10 | 4 | 89 | Y |  | 2018-09-15 15:26 | 74 | 1089 | 18 | 26 | 31 | 35 | 37 | 38 | 37 | 37 | 36 | 35 | 34 | 32 |  | 32 | 33 | 38 | 32 | 37 | -0.2 | Y | 30 | Y | -0.4 |  |  |  | 1.46 |  |  |  | N | N | N | N | 170 | 0.5 | 58 | 41892 | 96470 | 1710 | 15670 | 2 | 2 |  | 2018-09-15 15:27 | 1574 | 146 |  | 44 |  | *유사강종 연연주 혼탕부 성분 확인 ID:101.201 | [14 empty] | 42.7 | 100 | 0 | 0 | 0 |  | 650 |  | 선택 | 선택 | 0 | 0 | 0 |  | 650 |  | 선택 | 선택 | 선택 | 미정 | 미정 | 미정 | 미정 |  | 미정 | RB135.00 | C
C46440 | 2018-09-15 | 3 | A |  | 4 | A | SCM440 | 합금강 | D | BM#2 | 1609 | 47 | 1675 | 1570 | 33 | 6700 |  | 2 | 0 | 17 | 40 | -2.35 | 1577 | 1630 | 1.05 | 0 | 10 | 21 | 81 | 69 | Y |  | 2018-09-15 15:17 | 81 | 1060 | 23 | 28 | 30 | 32 | 33 | 34 | 34 | 34 | 33 | 33 | 33 | 33 | 32 | 32 | 32 | 34 | 32 | 34 | -0.05 | Y | 34.98 | Y | -0.2 |  |  |  | 1.11 |  |  |  | Y | Y | Y | Y | 120 | 0.47 | 62 | 105902 | 96870 | 3070 | 14600 | 5 | 2 |  | 2018-09-15 15:27 | 1577 | 165 |  | 59 |  | *준빅사이즈 | [14 empty] | 106.06 | 100 | 0 | 0 | 0 |  | 650 | 400 | 선택 | 해제 | 0 | 0 | 0 |  | 650 | 400 | 선택 | 해제 | 해제 | 미정 | 미정 | 미정 | 미정 |  | 미정 | RB220.00 | H
A47997 | 2018-09-15 | 1 | A |  | 9 | A | AE4340 | 합금강 | SNCM439계 | BM#1 | 9999 | 46 | 1627 | 1542 | 43 | 7700 |  | 1 | 0.26 | 20 |  | -2.54 | 1556 | 1628 | 5.29 | 0 | 0 | 20 | 37 | 92 | Y |  | 2018-09-15 16:31 | 67 | 1085 | 27 | 27 | 27 | 27 | 28 | 27 | 27 | 25 | 24 | 23 | 22 | 21 | 19 | 17 | 25 | 28 | 17 | 27 | -0.24 | Y | 45.02 | Y | -0.4 |  |  |  | 1.47 |  |  |  | N | N | N | N | 160 | 0.45 | 66 | 91726 | 98790 | 1070 | 14520 | 2 | 2 |  | 2018-09-15 16:34 | 1556 | 142 |  | 41 |  | *BIG SIZE 포함 | [14 empty] | 91.91 | 100 | 0 | 0 | 0 |  | 650 |  | 선택 | 선택 | 0 | 0 | 0 |  | 650 |  | 선택 | 선택 | 선택 | 미정 | 미정 | 미정 | 미정 |  | 미정 | BT180180 | C
C46441 | 2018-09-15 | 3 | A |  | 5 | A | SCM440 | 합금강 | D | BM#2 | 1561 | 50 | 1643 | 1536 | 39 | 8000 |  | 2 | 0 | 18 | 40 | -2.97 | 1573 | 1646 | 1.05 | 0 | 20 | 12 | 66 | 67 | Y |  | 2018-09-15 16:28 | 77 | 1087 | 27 | 31 | 33 | 34 | 34 | 34 | 34 | 33 | 33 | 32 | 31 | 31 | 30 | 30 | 32 | 34 | 30 | 34 | -0.09 | Y | 44.97 | Y | -0.2 |  |  |  | 1.03 |  |  |  | Y | Y | Y | Y | 110 | 0.47 | 64 | 151960 | 101030 | 120 | 13600 | 5 | 2 |  | 2018-09-15 16:44 | 1573 | 157 |  | 53 |  | *준빅사이즈 *연연주 혼탕부 ID: 307.308.309//408.409.410 | [14 empty] | 150.68 | 100 | 0 | 0 | 0 |  | 650 | 400 | 선택 | 해제 | 0 | 0 | 0 |  | 650 | 400 | 선택 | 해제 | 해제 | 미정 | 미정 | 미정 | 미정 |  | 미정 | RB210.00 | C
A47998 | 2018-09-15 | 1 | A |  | 10 | A | AE4340 | 합금강 | SNCM439계 | BM#1 | 1612 | 44 | 1619 | 1535 | 39 | 6900 |  | 3 | 0.3 | 18 |  | -1.24 | 1578 | 1612 | 8.23 | 0 |  | 19 | 24 | 97 | Y |  | 2018-09-15 17:33 | 89 | 1124 | 19 | 35 | 41 | 45 | 48 | 49 | 49 | 49 | 48 | 48 | 47 | 46 |  | 46 | 43 | 49 | 46 | 49 | -0.09 | Y | 29.98 | Y | -0.2 |  |  |  | 1.42 |  |  |  | N | N | N | N | 150 | 0.49 | 62 | 101508 | 95570 | 4650 | 15650 | 2 | 2 |  | 2018-09-15 17:41 | 1578 | 146 |  | 46 | [16 empty] | 101.36 | 100 | 0 | 0 | 0 |  | 650 |  | 선택 | 선택 | 0 | 0 | 0 |  | 650 |  | 선택 | 선택 | 선택 | 미정 | 미정 | 미정 | 선택 | 9 | 미정 | BT180180 | H
B47871 | 2018-09-15 | 2 | A |  | 6 | A | SCM440HF-JY | 소입성보증강 | D | BM#2 | 1588 | 57 | 1636 | 1545 | 36 | 7700 |  | 1 | 0.25 | 18 |  | -2.3 | 1563 | 1628 | 4.28 | 0 | 0 | 5 | 43 | 42 | Y |  | 2018-09-15 17:55 | 70 | 1092 | 27 | 31 | 32 | 33 | 34 | 34 | 33 | 30 | 30 | 29 | 27 | 26 | 26 | 26 | 30 | 34 | 26 | 0 | -0.2 | Y | 40.02 | Y | 0 | [7 empty] | Y | Y | Y | Y | 150 | 0.47 | 62 | 42800 | 97770 | 1310 | 13400 | 5 | 2 | 34 | 2018-09-15 17:59 | 1563 | 140 |  | 34 |  | *연연주 혼탕부 301.401 *혼탕부 준빅사이즈 편성으로 준빅사이즈 조업 | [14 empty] | 43.45 | 100 | 0 | 0 | 0 |  | 650 | 400 | 선택 | 해제 | 0 | 0 | 0 |  | 650 | 400 | 선택 | 해제 | 해제 | 미정 | 미정 | 미정 | 미정 |  | 미정 | LT180180 | H
A47999 | 2018-09-15 | 1 | A | TUNDISH교체전 | 11 | A | AE4340 | 합금강 | SNCM439계 | BM#1 | 1590 | 47 | 1619 | 1548 | 45 | 7900 |  | 3 | 0.31 | 17 |  | -2.1 | 1563 | 1607 | 7.49 | 0 |  | 28 | 21 | 156 | Y |  | 2018-09-15 18:44 | 74 | 1098 | 43 | 39 | 37 | 36 | 35 | 33 | 32 | 32 | 31 | 30 | 30 | 29 | 28 | 28 | 33 | 37 | 28 | 0 | -0.18 |  | 50 | Y | -0.2 |  |  |  | 1.81 |  |  |  | N | N | N | N | 190 | 0.49 | 64 | 115078 | 104860 | 4090 | 1800 | 2 | 2 |  | 2018-09-15 18:52 | 1563 | 143 |  | 39 |  |  |  | 5004637634334DE09EE9B9D38E27105E | 5976FEBF3AF34CE7A8A06E5A89330063 | A96F18A134904FB8AA527F5B2FA7F435 | [10 empty] | 105.62 | 100 | 0 | 2500 | 0 |  | 650 |  | 선택 | 선택 | 0 | 2500 | 0 |  | 650 |  | 선택 | 선택 | 선택 | 미정 | 미정 | 미정 | 미정 |  | 미정 | BT180180 | H
B47872 | 2018-09-15 | 2 | A |  | 7 | A | SCM440HF-JY | 소입성보증강 | D | BM#2 | 1612 | 44 | 1644 | 1564 | 39 | 7800 |  | 1 | 0.25 | 19 |  | -2.36 | 1568 | 1636 | 3.8 | 0 | 0 | 37 | 14 | 114 | Y |  | 2018-09-15 18:56 | 75 | 1087 | 20 | 28 | 30 | 31 | 32 | 32 | 31 | 31 | 30 | 29 | 27 | 26 | 24 | 24 | 29 | 32 | 24 | 31 | -0.2 | Y | 40 | Y | -0.4 | [7 empty] | N | N | N | N | 140 | 0.47 | 61 | 102720 | 97260 | 2260 | 14600 | 5 | 2 |  | 2018-09-15 18:54 | 1568 | 137 |  | 39 |  | *준빅사이즈 후속HEAT | [14 empty] | 103.76 | 100 | 0 | 0 | 0 |  | 650 | 400 | 선택 | 해제 | 0 | 0 | 0 |  | 650 | 400 | 선택 | 해제 | 해제 | 미정 | 미정 | 미정 | 미정 |  | 미정 | LT180180 | C
B47873 | 2018-09-15 | 2 | A |  | 8 | A | SCM440HF-JY | 소입성보증강 | D | BM#2 | 1579 | 47 | 1644 | 1565 | 42 | 8600 |  | 1 | 0.26 | 19 |  | -2.75 | 1563 | 1644 | 3.9 | 0 | 0 | 11 | 29 | 330 | Y |  | 2018-09-15 20:01 | 70 | 1088 | 19 | 21 | 22 | 23 | 24 | 24 | 24 | 24 | 23 | 22 | 22 | 21 |  | 21 | 22 | 24 | 21 | 24 | -0.08 | Y | 35.02 | Y | -0.2 | [7 empty] | N | N | N | N | 130 | 0.51 | 58 | 102720 | 98380 | 230 | 14300 | 5 | 2 | 15 | 2018-09-15 20:06 | 1563 | 138 |  | 39 | [16 empty] | 104.82 | 100 | 0 | 0 | 0 |  | 650 | 400 | 선택 | 해제 | 0 | 0 | 0 |  | 650 | 400 | 선택 | 해제 | 해제 | 미정 | 미정 | 미정 | 미정 |  | 미정 | LT180180 | C
A48000 | 2018-09-15 | 1 | A | TUNDISH교체 | 1 | A | STB2 | 베어링강 | STB (SF) | BM#1 | 1593 | 42 | 1608 | 1575 | 39 | 6500 |  | 3 | 0.31 | 26 |  | -1.66 | 1556 | 1607 | 10.81 | 0 |  | 29 | 16 | 101 | Y |  | 2018-09-15 19:53 | 100 | 1096 | 15 | 30 | 27 | 33 | 35 | 36 | 39 | 39 | 39 | 41 | 40 | 40 | 37 | 37 | 36 | 41 | 37 | 39 | -0.07 |  | 14.98 | Y | -0.6 |  | 2.3 | 2.3 | 2.25 |  |  |  | Y | N | N | M | 230 | 0.46 | 66 | 101508 | 98930 | 7130 | 11900 | 8 | 1 |  | 2018-09-15 19:59 | 1556 | 172 |  | 60 |  | *T/D가열온도:자동-1365`.수동건-1338`.STR#1:901.STR#2:951.T/D FLUX 유:15,용:275,탄화왕겨 200kg 투입 *T/D잔강 12TON 이하 발생 ID:106.206 | [14 empty] | 95.31 | 100 | 1500 | 0 | 0 |  | 650 |  | 선택 | 해제 | 1500 | 0 | 0 |  | 650 |  | 선택 | 해제 | 선택 | 미정 | 미정 | 선택 | 선택 |  | 미정 | BT180180 | H
B47874 | 2018-09-15 | 2 | B | 잔강최소화전 | 9 | A | SCM440HF-JY | 소입성보증강 | D | BM#2 | 1612 | 43 | 1627 | 1567 | 38 | 7500 |  | 3 | 0.28 | 19 |  | -2 | 1578 | 1623 | 7.13 | 0 |  | 10 | 5 | 112 | Y |  | 2018-09-15 20:56 | 85 | 1102 | 17 | 30 | 34 | 38 | 39 | 40 | 40 | 39 | 39 | 38 | 37 | 36 |  | 36 | 36 | 40 | 36 | 39 | -0.13 | Y | 30 | Y | -0.2 | [7 empty] | N | N | N | N | 120 | 0.49 | 59 | 85053 | 97640 | 1140 | 3000 | 5 | 2 | 20 | 2018-09-15 21:10 | 1578 | 133 |  | 46 | [16 empty] | 86.13 | 100 | 0 | 3100 | 0 |  | 650 | 400 | 선택 | 해제 | 0 | 3200 | 0 |  | 650 | 400 | 선택 | 해제 | 해제 | 미정 | 미정 | 미정 | 미정 |  | 미정 | LT180180 | C
A48002 | 2018-09-15 | 1 | B |  | 2 | A | STB2 | 베어링강 | STB (SF) | BM#1 | 1597 | 51 | 1555 | 1532 | 37 | 5900 |  | 3 | 0.27 | 28 |  | -0.97 | 1524 | 1555 | 10.18 | 0 |  | 20 | 38 | 91 | Y |  | 2018-09-15 21:45 | 68 | 1125 | 33 | 34 | 35 | 36 | 36 | 35 | 34 | 34 | 34 | 33 | 33 | 32 | 31 | 31 | 34 | 36 | 31 | 34 | -0.11 | Y | 44.98 | Y | -0.2 |  |  |  | 1.71 |  |  |  | Y | Y | Y | Y | 220 | 0.48 | 63 | 101508 | 100470 | 7010 | 14800 | 8 | 1 |  | 2018-09-15 21:51 | 1524 | 107 |  | 15 |  | *T/D잔강 12TON 이하 발생 ID:101.201 | [14 empty] | 94.47 | 100 | 0 | 0 | 0 |  | 650 |  | 선택 | 해제 | 0 | 0 | 0 |  | 650 |  | 선택 | 해제 | 선택 | 미정 | 미정 | 선택 | 미정 |  | 미정 | BT180180 | H
B47875 | 2018-09-15 | 2 | B | 잔강최소화 | 10 | B | AE4145MD | 합금강 | AE4145M계 | BM#2 | 1597 | 47 | 1634 | 1555 | 42 | 8600 |  | 1 | 0.24 | 25 |  | -2.08 | 1552 | 1635 | 2.86 | 0 | 0 | 5 | 44 | 39 | Y |  | 2018-09-15 22:29 | 64 | 1086 | 29 | 35 | 34 | 35 | 35 | 34 | 34 | 33 | 31 | 30 | 28 | 26 |  | 26 | 32 | 35 | 26 | 35 | -0.22 | Y | 40 | Y | -0.4 |  |  |  | 1.12 |  |  |  | N | N | N | N | 110 | 0.42 | 61 | 94326 | 97230 | 2700 | 12000 | 5 | 2 | 10 | 2018-09-15 22:31 | 1552 | 145 |  | 29 |  | * STR#2 Edge heater 펌프용량 저하로 600KW적용 이상공정 등록 및 생관통보. * 전공정 요청으로 감속주입 0.40 이상공정 등록 냉재 전환 생관통보 | [14 empty] | 96.74 | 100 | 3600 | 0 | 0 |  | 650 | 400 | 선택 | 선택 | 3600 | 0 | 0 |  | 650 | 400 | 선택 | 선택 | 선택 | 미정 | 미정 | 미정 | 선택 | 9 | 미정 | RB139.70 | C
A48003 | 2018-09-15 | 1 | B |  | 3 | A | STB2 | 베어링강 | STB (SF) | BM#1 | 1609 | 40 | 1566 | 1555 | 33 | 5100 |  | 3 | 0.27 | 28 |  | -1.08 | 1514 | 1548 | 11.67 | 0 |  | 19 | 25 | 105 | Y |  | 2018-09-15 22:44 | 58 | 1092 | 30 | 27 | 26 | 25 | 26 | 25 | 24 | 23 | 22 | 22 | 21 | 20 | 19 | 19 | 24 | 26 | 19 | 0 | -0.14 | Y | 50 | Y | -0.2 |  |  |  | 1.75 |  |  |  | Y | Y | Y | Y | 210 | 0.48 | 62 | 84590 | 94910 | 7100 | 15400 | 8 | 1 |  | 2018-09-15 22:51 | 1514 | 112 |  | 21 | [16 empty] | 83.01 | 100 | 0 | 0 | 0 |  | 650 |  | 선택 | 해제 | 0 | 0 | 0 |  | 650 |  | 선택 | 해제 | 선택 | 미정 | 미정 | 선택 | 미정 |  | 미정 | BT180180 | H
A48004 | 2018-09-15 | 1 | B |  | 4 | A | STB2 | 베어링강 | STB (SF) | BM#1 | 1622 | 42 | 1562 | 1545 | 32 | 4900 |  | 3 | 0.27 | 28 |  | -1.29 | 1514 | 1555 | 12.03 | 0 |  | 28 | 22 | 83 | Y |  | 2018-09-15 23:54 | 58 | 1093 | 18 | 23 | 26 | 28 | 28 | 28 | 27 | 27 | 26 | 26 | 25 | 24 | 23 | 23 | 25 | 28 | 23 | 28 | -0.11 | Y | 45 | Y | -0.2 |  |  |  | 1.49 |  |  |  | Y | Y | Y | Y | 200 | 0.48 | 64 | 100428 | 100540 | 7090 | 15900 | 8 | 1 |  | 2018-09-16 00:03 | 1514 | 116 |  | 13 | [16 empty] | 93.42 | 100 | 0 | 0 | 0 |  | 650 |  | 선택 | 해제 | 0 | 0 | 0 |  | 650 |  | 선택 | 해제 | 선택 | 미정 | 미정 | 선택 | 미정 |  | 미정 | BT180180 | H
B47876 | 2018-09-15 | 2 | B |  | 11 | B | AE4145MD | 합금강 | AE4145M계 | BM#2 | 1588 | 50 | 1625 | 1547 | 36 | 7500 |  | 1 | 0.28 | 11 |  | -2.11 | 1560 | 1600 | 2.05 | 0 | 0 | 37 | 15 | 49 | Y |  | 2018-09-15 23:58 | 72 | 1077 | 18 | 39 | 44 | 48 | 49 | 49 | 49 | 48 | 47 | 46 | 45 | 44 | 42 | 39 | 43 | 49 | 39 | 49 | -0.2 | Y | 50.75 | Y | -1.36 |  |  |  | 1.43 |  |  |  | N | N | N | N | 100 | 0.4 | 75 | 89040 | 101680 | 910 | 16000 | 5 | 2 | 20 | 2018-09-15 23:57 | 1560 | 139 |  | 8 |  | * STR#2 Edge heater 펌프용량 저하로 600KW적용 이상공정 등록 및 생관통보. * 전공정 요청으로 감속주입 0.40 이상공정 등록 냉재 전환 생관통보 * T/D 델타티 준빅사이즈 조건 벗어나 사이즈 변경 요청 함. * 전공정 작업지연 감속주입 0.35 ID: 306,307,406,407 | [14 empty] | 86.87 | 100 | 0 | 0 | 0 |  | 650 | 400 | 선택 | 선택 | 0 | 0 | 0 |  | 650 | 400 | 선택 | 선택 | 선택 | 미정 | 미정 | 미정 | 미정 |  | 미정 | RB177.80 | C
A48005 | 2018-09-15 | 1 | B |  | 5 | A | STB2 | 베어링강 | STB (SF) | BM#1 | 1599 | 43 | 1563 | 1506 | 35 | 5900 |  | 3 | 0.27 | 28 |  | -1.41 | 1519 | 1563 | 12.11 | 0 |  | 29 | 17 | 76 | Y |  | 2018-09-16 00:55 | 63 | 1085 | 22 | 25 | 28 | 28 | 29 | 29 | 28 | 28 | 27 | 26 | 26 | 25 |  | 25 | 27 | 29 | 25 | 28 | -0.11 | Y | 35.02 | Y | -0.2 |  |  |  | 1.42 |  |  |  | Y | Y | Y | Y | 190 | 0.48 | 59 | 84590 | 90690 | 7030 | 15700 | 8 | 1 |  | 2018-09-16 01:01 | 1519 | 105 |  | 18 | 20 | [15 empty] | 86.58 | 100 | 0 | 0 | 0 |  | 650 |  | 선택 | 해제 | 0 | 0 | 0 |  | 650 |  | 선택 | 해제 | 선택 | 미정 | 미정 | 선택 | 미정 |  | 미정 | BT180180 | H
B47877 | 2018-09-15 | 2 | B | TUNDISH교체전 | 12 | A | AE4145MD | 합금강 | AE4145M계 | BM#2 | 1589 | 87 | 1634 | 1575 | 47 | 10600 |  | 1 | 0.23 | 20 |  | -2.08 | 1559 | 1617 | 2.24 | 0 | 0 | 11 | 30 | 57 | Y |  | 2018-09-16 01:16 | 71 | 1089 | 35 | 39 | 43 | 44 | 44 | 44 | 43 | 43 | 42 | 42 | 41 | 40 | 38 | 31 | 39 | 44 | 31 | 44 | -0.25 | Y | 52.87 | Y | -0.6 |  |  |  | 1.27 |  |  |  | N | N | N | N | 150 | 0.4 | 72 | 90807 | 96320 | -620 | 2000 | 5 | 2 | 40 | 2018-09-16 01:18 | 1559 | 140 |  | 8 |  | * STR#2 Edge heater 펌프용량 저하로 600KW적용 이상공정 등록 및 생관통보. * 전공정 요청으로 감속주입 0.40 이상공정 등록 냉재 전환 생관통보 * T/D 델타티 준빅사이즈 조건 벗어나 사이즈 변경 요청 함. | A733C216619F436D8B90D45786AE5261 | 6F0E4C696A784659867F10DECC5CA329 | 38C345B2CD714D6A9791FC4B263888C0 | [11 empty] | 94.89 | 100 | 0 | 3100 | 0 |  | 650 | 400 | 선택 | 선택 | 0 | 3100 | 0 |  | 650 | 400 | 선택 | 선택 | 선택 | 미정 | 미정 | 미정 | 미정 |  | 미정 | RB177.80 | C
A48006 | 2018-09-15 | 1 | B |  | 6 | A | STB2 | 베어링강 | STB (SF) | BM#1 | 1591 | 41 | 1558 | 1532 | 31 | 5000 |  | 3 | 0.27 | 28 |  | 0 | 1519 | 1558 | 11.94 | 0 |  | 20 | 39 | 65 | Y |  | 2018-09-16 01:55 | 63 | 1087 | 24 | 27 | 30 | 31 | 31 | 30 | 30 | 31 | 30 | 30 | 29 | 28 | 28 | 28 | 29 | 31 | 28 | 31 | -0.07 | Y | 45 | Y | 0 |  |  |  | 1.48 |  |  |  | Y | Y | Y | Y | 180 | 0.48 | 62 | 101508 | 95660 | 7080 | 15000 | 8 | 1 |  | 2018-09-16 02:01 | 1519 | 104 |  | 19 | [16 empty] | 98.89 | 100 | 0 | 0 | 0 |  | 650 |  | 선택 | 해제 | 0 | 0 | 0 |  | 650 |  | 선택 | 해제 | 선택 | 미정 | 미정 | 선택 | 미정 |  | 미정 | BT180180 | H
B47878 | 2018-09-15 | 2 | B | TUNDISH교체 | 1 | A | SM45CB | 탄소강 | SM45C | BM#2 | 1600 | 43 | 1654 | 1557 | 35 | 7100 |  | 1 | 0.24 | 21 |  | -2.26 | 1578 | 1645 | 0 | 6.41 | 0 | 10 | 6 | 107 | Y |  | 2018-09-16 02:21 | 85 | 1088 | -295 | -97 | 19 | 16 | 23 | 26 | 27 | 30 | 31 | 31 | 31 | 31 |  | 31 | 23 | 31 | 31 | 31 | 0 |  | 14.98 | Y | 0 | 1.1 | 2.24 | 2.24 |  |  |  |  | N | N | N | N | 190 | 0.48 | 57 | 97402 | 96860 | 1710 | 15700 | 18 | 1 | 10 | 2018-09-16 02:29 | 1578 | 141 |  | 44 |  | * T/D 용강량 실측:1180mm / 18. TON * T/D FLUX 용탕부: 120 KG / 유탕부: 15KG 투입 * 슬리브 롱노즐( Y자형 ) 사용 | [14 empty] | 98.94 | 100 | 700 | 0 | 0 |  | 650 | 400 | 선택 | 해제 | 700 | 0 | 0 |  | 650 | 400 | 선택 | 해제 | 해제 | 미정 | 미정 | 미정 | 미정 |  | 미정 | RB120.00 | C
A48007 | 2018-09-15 | 1 | B |  | 7 | A | STB2 | 베어링강 | STB (SF) | BM#1 | 1580 | 40 | 1566 | 1519 | 33 | 5600 |  | 3 | 0.27 | 28 |  | -1.26 | 1521 | 1561 | 12.68 | 0 |  | 19 | 26 | 53 | Y |  | 2018-09-16 02:57 | 65 | 1094 | 27 | 28 | 30 | 30 | 30 | 30 | 29 | 29 | 28 | 28 | 27 | 27 | 27 | 27 | 29 | 30 | 27 | 30 | -0.06 | Y | 50.02 | Y | 0 |  |  |  | 1.41 |  |  |  | Y | Y | Y | Y | 230 | 0.48 | 61 | 101508 | 94610 | 7090 | 14500 | 8 | 1 |  | 2018-09-16 03:04 | 1521 | 108 |  | 21 | [16 empty] | 99.91 | 100 | 0 | 0 | 0 |  | 650 |  | 선택 | 해제 | 0 | 0 | 0 |  | 650 |  | 선택 | 해제 | 선택 | 미정 | 미정 | 선택 | 미정 |  | 미정 | BT180180 | H
B47879 | 2018-09-15 | 2 | B |  | 2 | A | SM45CB | 탄소강 | SM45C | BM#2 | 1606 | 46 | 1617 | 1545 | 31 | 6500 |  | 1 | 0.27 | 16 |  | -2.13 | 1559 | 1613 | 0 | 6.05 | 0 | 5 | 45 | 90 | Y |  | 2018-09-16 03:24 | 66 | 1097 | 28 | 27 | 26 | 26 | 25 | 25 | 24 | 23 | 23 | 21 | 21 | 20 | 18 | 17 | 24 | 26 | 17 | 0 | -0.17 |  | 52.27 | Y | -0.2 | [7 empty] | Y | Y | Y | Y | 180 | 0.47 | 63 | 143881 | 98150 | 630 | 15200 | 18 | 1 | 20 | 2018-09-16 03:23 | 1559 | 130 |  | 41 | [16 empty] | 145.85 | 100 | 0 | 0 | 0 |  | 650 | 700 | 선택 | 해제 | 0 | 0 | 0 |  | 650 | 700 | 선택 | 해제 | 해제 | 미정 | 미정 | 미정 | 미정 |  | 미정 | RB260.00 | C
A48008 | 2018-09-15 | 1 | B |  | 8 | A | STB2 | 베어링강 | STB (SF) | BM#1 | 1597 | 46 | 1552 | 1518 | 36 | 6100 |  | 3 | 0.27 | 28 |  | -1.33 | 1510 | 1552 | 13.26 | 0 |  | 28 | 23 | 58 | Y |  | 2018-09-16 04:10 | 54 | 1092 | 26 | 27 | 28 | 28 | 28 | 27 | 27 | 26 | 25 | 24 | 23 | 23 | 23 | 22 | 26 | 28 | 22 | 28 | -0.11 |  | 55.02 | Y | -0.2 |  |  |  | 1.5 |  |  |  | Y | Y | Y | Y | 220 | 0.48 | 66 | 101508 | 104830 | 7140 | 14400 | 8 | 1 |  | 2018-09-16 04:16 | 1510 | 105 |  | 9 | [16 empty] | 90.75 | 100 | 0 | 0 | 0 |  | 650 |  | 선택 | 해제 | 0 | 0 | 0 |  | 650 |  | 선택 | 해제 | 선택 | 미정 | 미정 | 선택 | 미정 |  | 미정 | BT180180 | H
B47880 | 2018-09-15 | 2 | D |  | 3 | A | SM45C | 탄소강 | SM45C | BM#2 | 1599 | 53 | 1614 | 1556 | 29 | 6100 |  | 1 | 0.26 | 17 |  | -2.1 | 1552 | 1610 | 0 | 5.18 | 0 | 37 | 16 | 85 | Y |  | 2018-09-16 04:38 | 59 | 1082 | 17 | 19 | 20 | 21 | 21 | 20 | 19 | 18 | 16 | 15 | 14 | 11 |  | 11 | 18 | 21 | 11 | 0 | -0.25 | Y | 40.02 | Y | -0.6 | [7 empty] | Y | Y | Y | Y | 170 | 0.47 | 63 | 42489 | 97620 | 500 | 13500 | 18 | 1 | 30 | 2018-09-16 04:38 | 1552 | 133 |  | 33 | [16 empty] | 43.31 | 100 | 0 | 0 | 0 |  | 650 | 700 | 선택 | 해제 | 0 | 0 | 0 |  | 650 | 700 | 선택 | 해제 | 해제 | 미정 | 미정 | 미정 | 미정 |  | 미정 | RB290.00 | C
A48009 | 2018-09-15 | 1 | D |  | 9 | A | STB2 | 베어링강 | STB (SF) | BM#1 | 1627 | 43 | 1557 | 1567 | 30 | 5000 |  | 3 | 0.25 | 28 |  | -1.32 | 1515 | 1557 | 12.77 | 0 |  | 29 | 18 | 73 | Y |  | 2018-09-16 05:12 | 59 | 1095 | 22 | 23 | 26 | 28 | 28 | 29 | 28 | 28 | 27 | 27 | 26 | 25 | 25 | 25 | 26 | 29 | 25 | 28 | -0.1 | Y | 39.93 | Y | 0 |  |  |  | 1.5 |  |  |  | Y | Y | Y | Y | 210 | 0.48 | 68 | 101508 | 102090 | 7050 | 14600 | 8 | 1 |  | 2018-09-16 05:20 | 1515 | 111 |  | 15 | [16 empty] | 92.49 | 100 | 0 | 0 | 0 |  | 650 |  | 선택 | 해제 | 0 | 0 | 0 |  | 650 |  | 선택 | 해제 | 선택 | 미정 | 미정 | 선택 | 미정 |  | 미정 | BT180180 | H
B47881 | 2018-09-15 | 2 | D |  | 4 | A | SM45C | 탄소강 | SM45C | BM#2 | 1677 | 41 | 1626 | 1555 | 24 | 5000 |  | 1 | 0.24 | 16 |  | 0 | 1561 | 1608 | 0 | 4.34 | 0 | 11 | 31 | 69 | Y |  | 2018-09-16 05:28 | 68 | 1093 | 4 | 13 | 17 | 19 | 21 | 21 | 20 | 20 | 19 | 18 | 17 | 15 |  | 15 | 17 | 21 | 15 | 0 | -0.17 | Y | 34.98 | Y | -0.4 | [7 empty] | Y | Y | Y | Y | 160 | 0.47 | 58 | 98644 | 92470 | 2060 | 14200 | 18 | 1 | 40 | 2018-09-16 05:30 | 1561 | 131 |  | 50 | [16 empty] | 104.44 | 100 | 0 | 0 | 0 |  | 650 | 700 | 선택 | 해제 | 0 | 0 | 0 |  | 650 | 700 | 선택 | 해제 | 해제 | 미정 | 미정 | 미정 | 미정 |  | 미정 | RB210.00 | C
A48010 | 2018-09-15 | 1 | D |  | 10 | A | STB2 | 베어링강 | STB (SF) | BM#1 | 1632 | 41 | 1552 | 1548 | 33 | 5500 |  | 3 | 0.28 | 28 |  | -0.85 | 1525 | 1552 | 16.59 | 0 |  | 20 | 40 | 60 | Y |  | 2018-09-16 06:13 | 69 | 1082 | 29 | 32 | 34 | 34 | 35 | 34 | 34 | 33 | 33 | 32 | 32 | 32 |  | 32 | 33 | 35 | 32 | 34 | -0.04 | Y | 34.98 | Y | 0 |  |  |  | 1.47 |  |  |  | Y | Y | Y | Y | 200 | 0.48 | 64 | 101508 | 99720 | 7020 | 15100 | 8 | 1 |  | 2018-09-16 06:17 | 1525 | 111 |  | 24 | [16 empty] | 94.56 | 100 | 0 | 0 | 0 |  | 650 |  | 선택 | 해제 | 0 | 0 | 0 |  | 650 |  | 선택 | 해제 | 선택 | 미정 | 미정 | 선택 | 미정 |  | 미정 | BT180180 | H
B47882 | 2018-09-15 | 2 | D |  | 5 | A | SM45C | 탄소강 | SM45C | BM#2 | 1656 | 40 | 1604 | 1557 | 26 | 5600 |  | 1 | 0.21 | 16 |  | 0 | 1559 | 1619 | 0 | 3.55 | 0 | 10 | 7 | 43 | Y |  | 2018-09-16 06:48 | 66 | 1090 | 10 | 17 | 22 | 26 | 27 | 27 | 27 | 26 | 25 | 24 | 23 | 23 | 22 | 22 | 23 | 27 | 22 | 27 | -0.14 | Y | 35.35 | Y | -0.2 | [7 empty] | Y | Y | Y | Y | 150 | 0.47 | 60 | 102284 | 94120 | 50 | 13700 | 18 | 1 | 10 | 2018-09-16 07:00 | 1559 | 128 |  | 32 | [16 empty] | 113.65 | 100 | 0 | 0 | 0 |  | 650 | 600 | 선택 | 해제 | 0 | 0 | 0 |  | 650 | 600 | 선택 | 해제 | 해제 | 미정 | 미정 | 미정 | 미정 |  | 미정 | RB210.00 | C
A48011 | 2018-09-15 | 1 | D |  | 11 | A | STB2 | 베어링강 | STB (SF) | BM#1 | 1634 | 43 | 1557 | 1550 | 41 | 4800 |  | 3 | 0.27 | 26 |  | -1.29 | 1519 | 1557 | 12.36 | 0 |  | 19 | 27 | 61 | Y |  | 2018-09-16 07:05 | 63 | 1080 | 32 | 30 | 29 | 29 | 28 | 28 | 27 | 26 | 26 | 25 | 25 | 25 | 24 | 24 | 27 | 29 | 24 | 25 | -0.1 |  | 50 | Y | -0.2 |  |  |  | 1.51 |  |  |  | Y | Y | Y | Y | 190 | 0.48 | 63 | 101508 | 96990 | 7030 |  | 8 | 1 |  | 2018-09-16 07:12 | 1519 | 117 |  | 37 | [16 empty] | 97.04 | 100 | 0 | 0 | 0 |  | 650 |  | 선택 | 해제 | 0 | 0 | 0 |  | 650 |  | 선택 | 해제 | 선택 | 미정 | 미정 | 선택 | 미정 |  | 미정 | BT180180 | H
B47883 | 2018-09-16 | 2 | D |  | 6 | A | SM45C | 탄소강 | SM45C | BM#2 | 1600 | 38 | 1625 | 1544 | 29 | 5900 |  | 1 | 0.25 | 17 |  | 0 | 1557 | 1617 | 0 | 2.78 | 0 | 5 | 46 | 47 | Y |  | 2018-09-16 07:55 | 64 | 1088 | 16 | 21 | 25 | 27 | 27 | 27 | 26 | 25 | 24 | 24 | 22 | 21 |  | 21 | 24 | 27 | 21 | 27 | -0.15 | Y | 39.97 | Y | -0.2 | [7 empty] | N | N | N | N | 190 | 0.47 | 60 | 90354 | 94300 | 220 | 15800 | 18 | 1 | 10 | 2018-09-16 08:10 | 1557 | 129 |  | 29 | [16 empty] | 95.61 | 100 | 0 | 0 | 0 |  | 650 | 400 | 선택 | 해제 | 0 | 0 | 0 |  | 650 | 400 | 선택 | 해제 | 해제 | 미정 | 미정 | 미정 | 미정 |  | 미정 | RB105.00 | H
A48012 | 2018-09-16 | 1 | D |  | 12 | A | STB2 | 베어링강 | STB (SF) | BM#1 | 1638 | 40 | 1565 | 1555 | 34 | 5300 |  | 3 | 0.28 | 25 |  | -1.28 | 1528 | 1565 | 14.84 | 0 |  | 28 | 24 | 64 | Y |  | 2018-09-16 08:06 | 72 | 1089 | 24 | 25 | 27 | 29 | 30 | 30 | 30 | 29 | 29 | 28 | 27 | 27 | 26 | 25 | 28 | 30 | 25 | 30 | -0.1 | Y | 50 | Y | -0.2 |  |  |  | 1.24 |  |  |  | Y | Y | Y | Y | 180 | 0.48 | 71 | 101508 | 108420 | 7050 | 14600 | 8 | 1 |  | 2018-09-16 08:15 | 1528 | 120 |  | 40 | [16 empty] | 87.43 | 100 | 0 | 0 | 0 |  | 650 |  | 선택 | 해제 | 0 | 0 | 0 |  | 650 |  | 선택 | 해제 | 선택 | 미정 | 미정 | 선택 | 미정 |  | 미정 | BT180180 | H
B47884 | 2018-09-16 | 2 | D |  | 7 | A | SM45C | 탄소강 | SM45C | BM#2 | 1574 | 40 | 1625 | 1554 | 29 | 5700 |  | 1 | 0.22 | 17 |  | 0 | 1553 | 1618 | 0 | 2.52 | 0 | 37 | 17 | 42 | Y |  | 2018-09-16 08:55 | 60 | 1089 | 15 | 18 | 21 | 23 | 23 | 22 | 21 | 21 | 20 | 18 | 16 |  |  | 16 | 20 | 23 | 16 | 21 | -0.2 | Y | 34.98 | Y | -0.4 | [7 empty] | N | N | N | N | 180 | 0.51 | 54 | 100798 | 93610 | 610 | 14700 | 18 | 1 | 20 | 2018-09-16 08:55 | 1553 | 131 |  | 32 | [16 empty] | 107.06 | 100 | 0 | 0 | 0 |  | 650 | 400 | 선택 | 해제 | 0 | 0 | 0 |  | 650 | 400 | 선택 | 해제 | 해제 | 미정 | 미정 | 미정 | 선택 | 6 | 미정 | RB105.00 | H
A48013 | 2018-09-16 | 1 | D |  | 13 | A | STB2 | 베어링강 | STB (SF) | BM#1 | 1595 | 40 | 1560 | 1540 | 30 | 5000 |  | 3 | 0.28 | 25 |  | -1.45 | 1518 | 1560 | 14.96 | 0 |  | 29 | 19 | 55 | Y |  | 2018-09-16 09:18 | 62 | 1088 | 23 | 21 | 21 | 20 | 21 | 21 | 21 | 21 | 20 | 20 | 20 | 19 | 19 | 19 | 21 | 21 | 19 | 21 | -0.04 | Y | 50 | Y | 0 |  |  |  | 1.33 |  |  |  | Y | Y | Y | Y | 230 | 0.48 | 62 | 101508 | 95800 | 7030 | 16200 | 8 | 1 |  | 2018-09-16 09:26 | 1518 | 114 |  | 41 | 18 | [15 empty] | 98.17 | 100 | 0 | 0 | 0 |  | 650 |  | 선택 | 해제 | 0 | 0 | 0 |  | 650 |  | 선택 | 해제 | 선택 | 미정 | 미정 | 선택 | 선택 | 4 | 미정 | BT180180 | H
B47885 | 2018-09-16 | 2 | D |  | 8 | A | SM45C | 탄소강 | SM45C | BM#2 | 1590 | 39 | 1626 | 1525 | 32 | 6200 |  | 1 | 1000 |  |  | 0 | 1569 | 1569 | 0 | 0 | 0 | 11 | 32 | 42 | Y |  | 2018-09-16 09:51 | 76 | 1088 | 12 | 20 | 23 | 25 | 26 | 26 | 25 | 24 | 24 | 21 | 21 | 19 |  | 19 | 22 | 26 | 19 | 0 | -0.2 | Y | 35.02 | Y | -0.4 | [7 empty] | N | N | N | N | 170 | 0.5 | 58 | 98977 | 95760 | 1250 | 13500 | 18 | 1 | 40 | 2018-09-16 10:01 | 1559 | 131 |  | 33 |  | * 주입중 전공정 작업지연 감속주입 요청 함. | [14 empty] | 102.57 | 100 | 0 | 0 | 0 |  | 650 | 400 | 선택 | 해제 | 0 | 0 | 0 |  | 650 | 400 | 선택 | 해제 | 해제 | 미정 | 미정 | 미정 | 미정 |  | 미정 | RB120.00 | C
A48014 | 2018-09-16 | 1 | D | TUNDISH교체전 | 14 | A | STB2 | 베어링강 | STB (SF) | BM#1 | 1646 | 40 | 1561 | 1584 | 34 | 3600 |  | 3 | 0.27 | 26 |  | -1.43 | 1519 | 1561 | 15.88 | 0 |  | 20 | 41 | 60 | Y |  | 2018-09-16 10:22 | 63 | 1085 | 19 | 20 | 22 | 24 | 25 | 25 | 25 | 25 | 24 | 24 | 24 | 23 |  | 23 | 23 | 25 | 23 | 25 | -0.06 | Y | 35.02 | Y | -0.2 |  |  |  | 1.31 |  |  |  | Y | N | N | M | 220 | 0.48 | 61 | 88479 | 94650 | 7600 | 1500 | 8 | 1 |  | 2018-09-16 10:28 | 1519 | 119 |  | 40 |  |  | F6D9A5FF44EF4346A0E23C22EF3AB07F | 59C4D816C8AC444792C0FCD768F0CD0C |  | C713C8479E294710819CBCA7E43AB4B0 | [10 empty] | 86.53 | 100 | 0 | 3500 | 0 |  | 650 |  | 선택 | 해제 | 0 | 3500 | 0 |  | 650 |  | 선택 | 해제 | 선택 | 미정 | 미정 | 선택 | 미정 |  | 미정 | BT180180 | H
B47886 | 2018-09-16 | 2 | D |  | 9 | A | SM45C | 탄소강 | SM45C | BM#2 | 1609 | 39 | 1636 | 1544 | 29 | 5500 |  | 1 | 0.23 | 16 |  | 0 | 1566 | 1625 | 0 | 1.9 | 0 | 10 | 8 | 42 | Y |  | 2018-09-16 10:44 | 73 | 1088 | 14 | 24 | 29 | 32 | 32 | 31 | 31 | 30 | 29 | 28 | 26 | 26 |  | 26 | 28 | 32 | 26 | 0 | -0.16 | Y | 37.23 | Y | 0 | [7 empty] | N | N | N | N | 160 | 0.48 | 57 | 137965 | 91670 | 1370 | 13300 | 18 | 1 | 10 | 2018-09-16 10:46 | 1566 | 135 |  | 42 |  | * 전공정 요청 감속주입 함. * 유사강종 연연주 혼탕부 ID:307~309/407~409이상재등록 | [14 empty] | 151.61 | 100 | 0 | 0 | 0 |  | 650 | 400 | 선택 | 해제 | 0 | 0 | 0 |  | 650 | 400 | 선택 | 해제 | 해제 | 미정 | 미정 | 미정 | 미정 |  | 미정 | RB120.00 | C
B47887 | 2018-09-16 | 2 | D | TUNDISH교체전 | 10 | B | SM48CS | 탄소강 | B | BM#2 | 1616 | 37 | 1617 | 1556 | 30 | 5600 |  | 1 | 0.25 | 15 |  | 0 | 1565 | 1615 | 2.47 | 0 | 0 | 5 | 47 | 29 | Y |  | 2018-09-16 11:45 | 72 | 1088 | 21 | 26 | 29 | 30 | 30 | 30 | 29 | 29 | 28 | 27 | 26 | 26 |  | 26 | 28 | 30 | 26 | 30 | -0.11 | Y | 36.52 | Y | 0 | [7 empty] | N | N | N | N | 150 | 0.5 | 56 | 31575 | 93490 | 5060 | 2000 | 18 | 1 | 20 | 2018-09-16 11:44 | 1565 | 133 |  | 42 |  | * 유사강종 연연주 혼탕부 ID:301/401 이상재등록 | 6C7AB3D8FEC448808AA548A54894464A | 552D4C9D47C04F32B88BF5470C628F78 | 17799BFC859042AF81FC5471F720286B | [11 empty] | 32.04 | 100 | 0 | 2500 | 0 |  | 650 | 400 | 선택 | 해제 | 0 | 2500 | 0 |  | 650 | 400 | 선택 | 해제 | 해제 | 미정 | 선택 | 미정 | 미정 |  | 미정 | BT180180 | C
A48015 | 2018-09-16 | 1 | D | TUNDISH교체 | 1 | A | SCR420HQ | 소입성보증강 | C2 | BM#1 | 1648 | 65 | 1648 | 1575 | 35 | 6200 |  | 3 | 0.27 | 18 |  | -1.94 | 1606 | 1648 | 0 | 14.61 |  | 19 | 28 | 60 | Y |  | 2018-09-16 11:33 | 94 | 1091 | 23 | 17 | 24 | 27 | 30 | 31 | 32 | 31 | 32 | 32 |  |  |  | 32 | 28 | 32 | 31 | 32 | -0.2 |  | 5 | Y | 0 |  | 2.36 | 2.36 |  |  |  |  | N | N | N | N | 150 | 0.54 | 54 | 101508 | 96500 | 7500 | 14800 | 11 | 2 |  | 2018-09-16 11:53 | 1606 | 148 |  | 57 |  | *T/Dflux 유15kg 용120kg *탄화왕겨 200KG 투입 | [14 empty] | 97.6 | 100 | 1000 | 0 | 0 |  | 450 |  | 선택 | 선택 | 1000 | 0 | 0 |  | 450 |  | 선택 | 선택 | 해제 | 미정 | 미정 | 선택 | 선택 |  | 미정 | BT180180 | C
A48016 | 2018-09-16 | 1 | A |  | 2 | A | SCR420HQ | 소입성보증강 | C2 | BM#1 | 1654 | 40 | 1625 | 1594 | 29 | 4700 |  | 3 | 0.28 | 16 |  | -2.1 | 1582 | 1625 | 0 | 11.94 |  | 28 | 25 | 68 | Y |  | 2018-09-16 12:36 | 70 | 1089 | 31 | 26 | 24 | 23 | 22 | 21 | 21 | 19 | 18 | 17 | 16 |  |  | 16 | 22 | 24 | 16 | 0 | -0.2 |  | 40.02 | Y | -0.2 | [7 empty] | N | N | N | N | 140 | 0.55 | 54 | 84590 | 99800 | 7110 | 15670 | 11 | 2 |  | 2018-09-16 12:52 | 1582 | 120 |  | 50 | 23 | [15 empty] | 79.24 | 100 | 0 | 0 | 0 |  | 450 |  | 선택 | 선택 | 0 | 0 | 0 |  | 450 |  | 선택 | 선택 | 해제 | 미정 | 미정 | 선택 | 미정 |  | 미정 | BT180180 | C
B47888 | 2018-09-16 | 2 | A | TUNDISH교체 | 1 | A | SNCM21 | 합금강 | C | BM#2 | 1609 | 44 | 1686 | 1566 | 37 | 7800 |  | 1 | 0.23 | 22 |  | 0 | 1601 | 1684 | 1.48 | 0 | 0 | 37 | 18 | 29 | Y |  | 2018-09-16 12:57 | 91 | 1089 | -607 | -147 | 21 | 20 | 20 | 26 | 31 | 33 | 36 | 37 | 37 | 37 |  | 37 | 29 | 37 | 37 | 37 | 0 |  | 10.02 | Y | 0 | 1.3 | 3.07 | 2.94 | 1.85 |  |  |  | N | N | N | N | 150 | 0.51 | 54 | 97672 | 92570 | 930 | 12600 | 14 | 2 | 10 | 2018-09-16 13:03 | 1601 | 156 |  | 50 |  | * T/D FLUX 용탕부: 120 KG / 유탕부: 15KG 투입 *탄화왕겨200KG투입 * STR#2 Edge heater 펌프용량 저하로 600KW적용 이상공정 등록 및 생관통보. * 10분 수소측정값 3PPM 초과로 2회 측정. * 첫 HEAT 수소측정 기준초과(10분)이상공정 등록 및 생관통보. * 후 HEAT 강제개공 나탕주입ID: 306.406 * 후 HEAT 강제개공 으로 20%이상 감속주입 | [14 empty] | 103.91 | 100 | 700 | 0 | 0 |  | 410 | 300 | 선택 | 선택 | 700 | 0 | 0 |  | 410 | 300 | 선택 | 선택 | 해제 | 미정 | 미정 | 미정 | 미정 |  | 미정 | RB130.00 | C
A48017 | 2018-09-16 | 1 | A |  | 3 | A | SCR420HQ | 소입성보증강 | C2 | BM#1 | 1614 | 40 | 1622 | 1553 | 32 | 6000 |  | 3 | 0.25 | 17 |  | -1.9 | 1582 | 1622 | 0 | 12.13 |  | 29 | 20 | 69 | Y |  | 2018-09-16 13:39 | 70 | 1089 | 13 | 14 | 16 | 18 | 19 | 20 | 19 | 18 | 17 | 17 | 17 |  |  | 17 | 17 | 20 | 17 | 17 | 0 | Y | 24.98 | Y | 0 | [7 empty] | N | N | N | N | 130 | 0.56 | 53 | 101508 | 97220 | 7120 | 14260 | 11 | 2 |  | 2018-09-16 13:48 | 1582 | 116 |  | 44 | [16 empty] | 97.42 | 100 | 0 | 0 | 0 |  | 450 |  | 선택 | 선택 | 0 | 0 | 0 |  | 450 |  | 선택 | 선택 | 해제 | 미정 | 미정 | 선택 | 미정 |  | 미정 | BT180180 | H
B47889 | 2018-09-16 | 2 | A |  | 2 | A | SNCM21 | 합금강 | C | BM#2 | 1624 | 48 | 1644 | 1587 | 36 | 7300 |  | 1 | 0.21 | 18 |  | -2.28 | 1596 | 1657 | 1.24 | 0 | 0 | 11 | 33 | 36 | N | 2 | 2018-09-16 14:00 | 86 | 1087 | 31 | 33 | 35 | 36 | 36 | 35 | 35 | 34 | 32 | 32 | 31 | 29 |  | 29 | 33 | 36 | 29 | 35 | -0.17 | Y | 40 | Y | -0.4 | [7 empty] | N | N | N | N | 140 | 0.53 | 56 | 94829 | 103520 | 130 | 15500 | 14 | 2 |  | 2018-09-16 14:10 | 1596 | 151 |  | 45 |  | *강제개공실시(쇼트볼) 이전 HEAT 이상재 등록 * STR#2 Edge heater 펌프용량 저하로 600KW적용 이상공정 등록 및 생관통보. | [14 empty] | 91.62 | 100 | 0 | 0 | 0 |  | 410 | 300 | 선택 | 선택 | 0 | 0 | 0 |  | 410 | 300 | 선택 | 선택 | 해제 | 미정 | 미정 | 미정 | 미정 |  | 미정 | RB120.00 | C
A48018 | 2018-09-16 | 1 | A |  | 4 | A | SCR420HQ | 소입성보증강 | C2 | BM#1 | 1621 | 40 | 1608 | 1569 | 30 | 5000 |  | 3 | 0.25 | 17 |  | -1.51 | 1576 | 1608 | 0 | 8.06 |  | 20 | 42 | 74 | Y |  | 2018-09-16 14:39 | 64 | 1089 | 14 | 15 | 17 | 18 | 18 | 18 | 17 | 17 | 16 | 15 | 15 |  |  | 15 | 16 | 18 | 15 | 18 | -0.08 | Y | 35 | Y | 0 | [7 empty] | N | N | N | N | 120 | 0.56 | 54 | 101508 | 100390 | 7090 | 12840 | 11 | 2 |  | 2018-09-16 14:45 | 1576 | 107 |  | 39 |  | *자동:1530℃ 수동:1529℃ *A48019HEAT L/D 강제개공으로 나탕주입-이상재등록ID:106.206 | [14 empty] | 94.51 | 100 | 0 | 0 | 0 |  | 450 |  | 선택 | 선택 | 0 | 0 | 0 |  | 450 |  | 선택 | 선택 | 해제 | 미정 | 미정 | 선택 | 미정 |  | 미정 | BT180180 | H
B47890 | 2018-09-16 | 2 | A |  | 3 | A | SNCM21 | 합금강 | C | BM#2 | 1634 | 51 | 1647 | 1577 | 32 | 6400 |  | 1 | 0.23 | 18 |  | -2.46 | 1576 | 1640 | 2.95 | 0 | 0 | 10 | 9 | 42 | Y |  | 2018-09-16 15:18 | 66 | 1087 | 25 | 25 | 26 | 27 | 26 | 26 | 25 | 24 | 23 | 22 | 21 | 19 |  | 19 | 24 | 27 | 19 | 26 | -0.2 | Y | 40 | Y | -0.4 | [7 empty] | N | N | N | N | 130 | 0.52 | 56 | 91214 | 97830 | 1220 | 14500 | 14 | 2 |  | 2018-09-16 15:15 | 1576 | 139 |  | 27 | 15 | * STR#2 Edge heater 펌프용량 저하로 600KW적용 이상공정 등록 및 생관통보. | [14 empty] | 92.14 | 100 | 0 | 0 | 0 |  | 410 | 300 | 선택 | 선택 | 0 | 0 | 0 |  | 410 | 300 | 선택 | 선택 | 해제 | 미정 | 미정 | 미정 | 미정 |  | 미정 | RB140.00 | C
A48019 | 2018-09-16 | 1 | A |  | 5 | A | SCR420HQ | 소입성보증강 | C2 | BM#1 | 1591 | 40 | 1612 | 1535 | 30 | 5700 |  | 3 | 0.26 | 18 |  | -1.74 | 1578 | 1616 | 0 | 8.66 |  | 19 | 29 | 51 | N | 1 | 2018-09-16 15:44 | 66 | 1099 | 9 | 16 | 20 | 22 | 23 | 23 | 23 | 22 | 21 | 21 | 20 |  |  | 20 | 20 | 23 | 20 | 23 | -0.1 | Y | 29.98 | Y | -0.2 | [7 empty] | N | N | N | N | 110 | 0.56 | 51 | 101508 | 96040 | 7090 | 15630 | 11 | 2 |  | 2018-09-16 15:51 | 1578 | 105 |  | 32 |  | *L/D 강제개공으로 나탕주입-이상재등록ID:101.201 | [14 empty] | 98.55 | 100 | 0 | 0 | 0 |  | 450 |  | 선택 | 선택 | 0 | 0 | 0 |  | 450 |  | 선택 | 선택 | 해제 | 미정 | 미정 | 선택 | 미정 |  | 미정 | BT180180 | H
B47891 | 2018-09-16 | 2 | A | 잔강최소화전 | 4 | A | SNCM21 | 합금강 | C | BM#2 | 0 | 48 | 1637 | 1576 | 31 | 6300 |  | 1 | 0.22 | 18 |  | -2.16 | 1571 | 1622 | 1.94 | 0 | 0 | 5 | 48 | 62 | Y |  | 2018-09-16 16:24 | 61 | 1097 | 26 | 26 | 27 | 26 | 26 | 25 | 24 | 23 | 22 | 20 |  |  |  | 20 | 24 | 27 | 20 | 26 | -0.2 |  | 35 | Y | -0.4 | [7 empty] | N | N | N | N | 120 | 0.54 | 50 | 104292 | 105160 | 2210 | 3000 | 14 | 2 |  | 2018-09-16 16:25 | 1571 | 137 |  | 29 |  | * STR#2 Edge heater 펌프용량 저하로 600KW적용 이상공정 등록 및 생관통보. | [14 empty] | 979.27 | 100 | 0 | 3100 | 0 |  | 410 | 300 | 선택 | 선택 | 0 | 3223 | 0 |  | 410 | 300 | 선택 | 선택 | 해제 | 미정 | 미정 | 미정 | 미정 |  | 미정 | RB110.00 | C
A48020 | 2018-09-16 | 1 | A |  | 6 | A | SCR420HQ | 소입성보증강 | C2 | BM#1 | 1601 | 40 | 1615 | 1587 | 31 | 5100 |  | 3 | 0.27 | 19 |  | -1.13 | 1589 | 1615 | 0 | 9.79 |  | 28 | 26 | 55 | Y |  | 2018-09-16 16:44 | 77 | 1104 | 17 | 24 | 30 | 33 | 34 | 34 | 33 | 32 | 31 | 30 | 29 |  |  | 29 | 30 | 34 | 29 | 0 | -0.17 | Y | 30.02 | Y | -0.2 | [7 empty] | N | N | N | N | 100 | 0.55 | 52 | 101508 | 96660 | 7510 | 16100 | 11 | 2 |  | 2018-09-16 16:59 | 1589 | 99 |  | 27 |  | *L/D물량 7.5ton에 슬러그 나옴-이상재등록 | [14 empty] | 97.51 | 100 | 0 | 0 | 0 |  | 450 |  | 선택 | 선택 | 0 | 0 | 0 |  | 450 |  | 선택 | 선택 | 해제 | 미정 | 미정 | 선택 | 미정 |  | 미정 | BT180180 | H
B47892 | 2018-09-16 | 2 | A | 잔강최소화 | 5 | A | SCM440J | 합금강 | D4 | BM#2 | 1606 | 43 | 1624 | 1576 | 31 | 6100 |  | 1 | 0.23 | 15 |  | -1.98 | 1569 | 1620 | 2.61 | 0 | 0 | 37 | 19 | 57 | Y |  | 2018-09-16 17:21 | 74 | 1101 | 29 | -165 | -26 | 31 | 33 | 35 | 34 | 34 | 34 | 34 | 33 | 33 |  | 33 | 22 | 35 | 33 | 34 | -0.07 | Y | 30.02 | Y | 0 | [7 empty] | N | N | N | N | 110 | 0.48 | 53 | 94881 | 95760 | 3180 | 14700 | 14 | 2 |  | 2018-09-16 17:22 | 1569 | 130 |  | 36 | [16 empty] | 95.84 | 100 | 2500 | 0 | 0 |  | 650 | 1100 | 선택 | 해제 | 2500 | 0 | 0 |  | 650 | 1100 | 선택 | 해제 | 해제 | 미정 | 미정 | 미정 | 선택 | 4 | 미정 | RB090.00 | C
A48021 | 2018-09-16 | 1 | A |  | 7 | A | SCR420HQ | 소입성보증강 | C2 | BM#1 | 1589 | 42 | 1618 | 1537 | 36 | 6000 |  | 3 | 0.26 | 18 |  | -1.71 | 1580 | 1618 | 0 | 8.55 |  | 29 | 21 | 70 | Y |  | 2018-09-16 17:49 | 68 | 1105 | 26 | 30 | 33 | 34 | 34 | 34 | 34 | 32 | 31 | 30 | 29 |  |  | 29 | 32 | 34 | 29 | 34 | -0.14 | Y | 35.02 | Y | -0.2 | [7 empty] | N | N | N | N | 150 | 0.55 | 51 | 84590 | 92500 | 7020 | 15650 | 11 | 2 |  | 2018-09-16 17:57 | 1580 | 90 |  | 17 | [16 empty] | 85.02 | 100 | 0 | 0 | 0 |  | 450 |  | 선택 | 선택 | 0 | 0 | 0 |  | 450 |  | 선택 | 선택 | 해제 | 미정 | 미정 | 선택 | 미정 |  | 미정 | BT180180 | H
A48022 | 2018-09-16 | 1 | A | TUNDISH교체전 | 8 | A | SCR420HQ | 소입성보증강 | C2 | BM#1 | 1578 | 40 | 1611 | 1558 | 30 | 5300 |  | 3 | 0.27 | 17 |  | -1.61 | 1577 | 1611 | 0 | 8.21 |  | 20 | 43 | 65 | Y |  | 2018-09-16 18:46 | 65 | 1103 | 25 | 28 | 30 | 31 | 31 | 29 | 28 | 26 | 25 | 24 |  |  |  | 24 | 28 | 31 | 24 | 0 | -0.23 | Y | 30 | Y | -0.2 | [7 empty] | N | N | N | N | 140 | 0.55 | 51 | 86986 | 92310 | 6940 | 1500 | 11 | 2 |  | 2018-09-16 18:53 | 1577 | 78 |  | 13 |  |  |  | 0AA950D930454852893484002E9E727A | D76A49152341423EBDB707C05D4535F9 | 654C6131FFD74F998A7D04F18E7227B2 | [10 empty] | 87.64 | 100 | 0 | 3000 | 0 |  | 450 |  | 선택 | 선택 | 0 | 3000 | 0 |  | 450 |  | 선택 | 선택 | 해제 | 미정 | 미정 | 선택 | 미정 |  | 미정 | BT180180 | H
B47893 | 2018-09-16 | 2 | A |  | 6 | A | SCM440J | 합금강 | D4 | BM#2 | 1615 | 43 | 1636 | 1575 | 32 | 6100 |  | 1 | 0.25 | 15 |  | -2 | 1573 | 1624 | 3.32 | 0 | 0 | 11 | 34 | 54 | Y |  | 2018-09-16 18:25 | 78 | 1099 | 29 | 34 | 37 | 39 | 39 | 39 | 39 | 38 | 37 | 36 | 36 | 34 | 33 | 33 | 36 | 39 | 33 | 39 | -0.13 | Y | 44.98 | Y | -0.2 | [7 empty] | N | N | N | N | 100 | 0.48 | 61 | 98248 | 97750 | 760 | 14800 | 14 | 2 |  | 2018-09-16 18:29 | 1573 | 127 |  | 29 | [16 empty] | 100.25 | 100 | 0 | 0 | 0 |  | 650 | 1100 | 선택 | 해제 | 0 | 0 | 0 |  | 650 | 1100 | 선택 | 해제 | 해제 | 미정 | 미정 | 미정 | 미정 |  | 미정 | RB105.00 | C
B47894 | 2018-09-16 | 2 | A |  | 7 | A | SCM440J | 합금강 | D4 | BM#2 | 1589 | 42 | 1635 | 1534 | 34 | 6900 |  | 1 | 0.26 | 16 |  | -2.26 | 1565 | 1629 | 4.2 | 0 | 0 | 10 | 10 | 51 | Y |  | 2018-09-16 19:19 | 70 | 1121 | 29 | 33 | 35 | 36 | 37 | 36 | 36 | 36 | 35 | 34 | 33 | 32 |  | 32 | 34 | 37 | 32 | 36 | -0.14 | Y | 35 | Y | -0.2 | [7 empty] | N | N | N | N | 150 | 0.49 | 60 | 95777 | 96680 | -130 | 14100 | 14 | 2 | 24 | 2018-09-16 19:22 | 1570 | 131 |  | 39 | [16 empty] | 99.2 | 100 | 0 | 0 | 0 |  | 650 | 1100 | 선택 | 해제 | 0 | 0 | 0 |  | 650 | 1100 | 선택 | 해제 | 해제 | 미정 | 미정 | 미정 | 미정 |  | 미정 | BT180180 | C
A48023 | 2018-09-16 | 1 | A | TUNDISH교체 | 1 | A | SCR420HD | 소입성보증강 | C | BM#1 | 1611 | 40 | 1636 | 1541 | 37 | 6700 |  | 3 | 0.27 | 16 |  | -1.81 | 1598 | 1636 | 0 | 7.1 |  | 19 | 30 | 67 | Y |  | 2018-09-16 19:45 | 89 | 1106 | 10 | 26 | 25 | 31 | 35 | 36 | 37 | 38 | 38 | 37 |  |  |  | 37 | 33 | 38 | 37 | 0 | -0.1 |  | 10.03 | Y | -0.2 |  | 2.67 | 2.67 | 1.86 |  |  |  | N | N | N | N | 150 | 0.52 | 52 | 101508 | 94330 | 7100 | 14830 | 1 | 2 |  | 2018-09-16 19:53 | 1598 | 98 |  | 30 |  | *T/D가열온도:자동-1340`.수동건-1280`.STR#1:956.STR#2:919.T/D FLUX 유:15,용:120,탄화왕겨 200kg 투입 *첫Heat 수소측정치 OVER되어 이상재 등록및 생관통보-ID:101.102.201.202 | [14 empty] | 99.71 | 100 | 700 | 0 | 0 |  | 410 |  | 선택 | 선택 | 700 | 0 | 0 |  | 410 |  | 선택 | 선택 | 해제 | 미정 | 미정 | 선택 | 선택 |  | 미정 | BT180180 | H
B47895 | 2018-09-16 | 2 | B |  | 8 | A | SCM440J | 합금강 | D4 | BM#2 | 1601 | 41 | 1625 | 1555 | 32 | 6400 |  | 1 | 0.24 | 15 |  | -2.34 | 1565 | 1621 | 4.74 | 0 | 0 | 5 | 49 | 47 | Y |  | 2018-09-16 20:22 | 70 | 1103 | 27 | 31 | 32 | 34 | 34 | 34 | 34 | 34 | 33 | 32 | 31 | 30 |  | 30 | 32 | 34 | 30 | 34 | -0.1 | Y | 39.98 | Y | -0.2 | [7 empty] | N | N | N | N | 140 | 0.49 | 59 | 143803 | 97340 | 2360 | 15000 | 14 | 2 | 10 | 2018-09-16 20:32 | 1565 | 133 |  | 40 | [16 empty] | 144.24 | 100 | 0 | 0 | 0 |  | 650 | 1100 | 선택 | 해제 | 0 | 0 | 0 |  | 650 | 1100 | 선택 | 해제 | 해제 | 미정 | 미정 | 미정 | 미정 |  | 미정 | BT180180 | C
A48024 | 2018-09-16 | 1 | B |  | 2 | A | SCR420HD | 소입성보증강 | C | BM#1 | 1610 | 40 | 1626 | 1553 | 34 | 5800 |  | 3 | 0.28 | 14 |  | -2.14 | 1586 | 1626 | 0 | 6.47 |  | 28 | 27 | 71 | Y |  | 2018-09-16 20:50 | 77 | 1110 | 36 | 35 | 35 | 35 | 35 | 34 | 33 | 32 | 31 | 30 | 29 | 28 |  | 28 | 33 | 35 | 28 | 35 | -0.16 |  | 44.98 | Y | -0.2 | [7 empty] | N | N | N | N | 140 | 0.51 | 59 | 135344 | 97060 | 4500 | 14700 | 1 | 1 |  | 2018-09-16 20:55 | 1586 | 94 |  | 21 |  | *전공정지연 감속주입 *20%이상 감속ID:106~108.206~208 *혼탕부 성분확인 ID:106~108.206~208 | [14 empty] | 130.01 | 100 | 0 | 0 | 0 |  | 410 |  | 선택 | 선택 | 0 | 0 | 0 |  | 410 |  | 선택 | 선택 | 해제 | 미정 | 미정 | 선택 | 미정 |  | 미정 | BT180180 | H
B47896 | 2018-09-16 | 2 | B |  | 9 | A | AE4140Q | 합금강 | D4 | BM#2 | 1586 | 43 | 1636 | 1556 | 37 | 7300 |  | 1 | 0.24 | 18 |  | -2.2 | 1568 | 1634 | 4.64 | 0 | 0 | 37 | 20 | 39 | Y |  | 2018-09-16 21:25 | 74 | 1103 | 27 | 32 | 35 | 36 | 37 | 37 | 36 | 36 | 35 | 35 | 34 | 32 |  | 32 | 34 | 37 | 32 | 36 | -0.14 | Y | 35 | Y | -0.4 |  |  |  | 1.18 |  |  |  | N | N | N | N | 130 | 0.48 | 56 | 42920 | 91560 | 5040 | 15300 | 14 | 2 | 30 | 2018-09-16 21:26 | 1571 | 138 |  | 40 |  | * STR#2 Edge heater 펌프용량 저하로 600KW적용 이상공정 등록 및 생관통보. * 연연주 혼탕부 ID 301 401 | [14 empty] | 44.43 | 100 | 0 | 0 | 0 |  | 650 | 1100 | 선택 | 선택 | 0 | 0 | 0 |  | 650 | 1100 | 선택 | 선택 | 선택 | 미정 | 선택 | 미정 | 미정 |  | 미정 | RB125.00 | C
A48025 | 2018-09-16 | 1 | B |  | 3 | A | SCR420HON | 소입성보증강 | C | BM#1 | 1631 | 41 | 1614 | 1553 | 36 | 6000 |  | 3 | 0.28 | 20 |  | -1.27 | 1583 | 1614 | 0 | 11.8 |  | 29 | 22 | 81 | Y |  | 2018-09-16 21:51 | 73 | 1089 | 24 | 30 | 34 | 35 | 35 | 33 | 32 | 32 | 31 | 30 | 29 | 27 | 27 | 27 | 30 | 35 | 27 | 0 | -0.18 | Y | 45 | Y | 0 | [7 empty] | N | N | N | N | 130 | 0.47 | 65 | 46392 | 94540 | 7170 | 15000 | 1 | 1 |  | 2018-09-16 22:02 | 1583 | 98 |  | 21 |  | *전공정 작업지연 감속주입 *20%이상 감속 ID:101.201 *혼탕부 성분확인 ID:101.201 | [14 empty] | 45.68 | 100 | 0 | 0 | 0 |  | 410 |  | 선택 | 선택 | 0 | 0 | 0 |  | 410 |  | 선택 | 선택 | 해제 | 미정 | 미정 | 선택 | 미정 |  | 미정 | BT180180 | H
B47897 | 2018-09-16 | 2 | B |  | 10 | A | AE4140Q | 합금강 | D4 | BM#2 | 1569 | 43 | 1645 | 1536 | 35 | 7200 |  | 1 | 0.24 | 23 |  | -2.12 | 1563 | 1635 | 3.47 | 0 | 0 | 11 | 35 | 34 | Y |  | 2018-09-16 22:35 | 69 | 1103 | 29 | 32 | 35 | 37 | 38 | 37 | 37 | 37 | 35 | 35 | 33 | 32 |  | 32 | 35 | 38 | 32 | 37 | -0.17 | Y | 35.02 | Y | -0.2 |  |  |  | 1.15 |  |  |  | N | N | N | Y | 120 | 0.47 | 58 | 95775 | 90910 | 4950 | 15600 | 14 | 2 | 10 | 2018-09-16 22:44 | 1563 | 134 |  | 29 |  | * STR#2 Edge heater 펌프용량 저하로 600KW적용 이상공정 등록 및 생관통보. | [14 empty] | 100.03 | 100 | 0 | 0 | 0 |  | 650 | 1100 | 선택 | 선택 | 0 | 0 | 0 |  | 650 | 1100 | 선택 | 선택 | 선택 | 미정 | 선택 | 미정 | 미정 |  | 미정 | RB110.00 | C
A48026 | 2018-09-16 | 1 | B |  | 4 | A | SCR420HON | 소입성보증강 | C | BM#1 | 1621 | 41 | 1615 | 1547 | 37 | 6400 |  | 3 | 0.26 | 19 |  | -1.54 | 1580 | 1615 | 0 | 12.57 |  | 20 | 44 | 83 | Y |  | 2018-09-16 22:48 | 70 | 1109 | 24 | 25 | 27 | 28 | 28 | 27 | 26 | 25 | 24 | 24 | 23 | 22 |  | 22 | 25 | 28 | 22 | 24 | -0.15 | Y | 40.02 | Y | -0.2 | [7 empty] | N | N | N | N | 120 | 0.55 | 56 | 108248 | 101830 | 6950 | 13900 | 1 | 1 |  | 2018-09-16 22:56 | 1580 | 103 |  | 30 | [16 empty] | 99.54 | 100 | 0 | 0 | 0 |  | 410 |  | 선택 | 선택 | 0 | 0 | 0 |  | 410 |  | 선택 | 선택 | 해제 | 미정 | 미정 | 선택 | 미정 |  | 미정 | BT180180 | H
B47898 | 2018-09-16 | 2 | B |  | 11 | A | AE4140Q | 합금강 | D4 | BM#2 | 1626 | 40 | 1634 | 1575 | 27 | 5700 |  | 1 | 0.21 | 27 |  | -1.97 | 1559 | 1630 | 3.96 | 0 | 0 | 10 | 11 | 35 | Y |  | 2018-09-16 23:27 | 65 | 1103 | 29 | 30 | 33 | 33 | 34 | 34 | 34 | 33 | 32 | 32 | 31 | 30 |  | 30 | 32 | 34 | 30 | 34 | -0.11 | Y | 35 | Y | -0.2 |  |  |  | 1.3 |  |  |  | N | N | N | N | 110 | 0.47 | 58 | 105376 | 90920 | 5130 | 14700 | 14 | 2 |  | 2018-09-16 23:59 | 1559 | 131 |  | 38 |  | * STR#2 Edge heater 펌프용량 저하로 600KW적용 이상공정 등록 및 생관통보. | [14 empty] | 109.71 | 100 | 0 | 0 | 0 |  | 650 | 1100 | 선택 | 선택 | 0 | 0 | 0 |  | 650 | 1100 | 선택 | 선택 | 선택 | 미정 | 선택 | 미정 | 미정 |  | 미정 | RB140.00 | C
A48027 | 2018-09-16 | 1 | B |  | 5 | A | SCR420HON | 소입성보증강 | C | BM#1 | 1585 | 40 | 1618 | 1530 | 34 | 6300 |  | 3 | 0.28 | 18 |  | -1.9 | 1576 | 1618 | 0 | 13.93 |  | 19 | 31 | 69 | Y |  | 2018-09-16 23:56 | 66 | 1088 | 21 | 23 | 27 | 30 | 30 | 29 | 29 | 29 | 27 | 27 | 26 | 25 |  | 25 | 27 | 30 | 25 | 29 | -0.13 | Y | 39.98 | Y | -0.2 | [7 empty] | N | N | N | N | 110 | 0.55 | 56 | 92784 | 97090 | 7140 | 15100 | 1 | 1 |  | 2018-09-17 00:04 | 1576 | 90 |  | 19 | [16 empty] | 89.13 | 100 | 0 | 0 | 0 |  | 410 |  | 선택 | 선택 | 0 | 0 | 0 |  | 410 |  | 선택 | 선택 | 해제 | 미정 | 미정 | 선택 | 미정 |  | 미정 | BT180180 | H
C46466 | 2018-09-16 | 3 | B |  | 6 | A | SCR420HON | 소입성보증강 | C | BM#1 | 1638 | 47 | 1663 | 1586 | 36 | 7200 |  | 2 | 0 | 16 |  | -2.11 | 1593 | 1647 | 0.12 | 0.68 | 10 | 12 | 72 | 74 | Y |  | 2018-09-17 00:49 | 83 | 1084 | 23 | 32 | 38 | 41 | 41 | 42 | 42 | 41 | 39 | 37 | 36 |  |  | 36 | 38 | 42 | 36 | 41 | -0.24 | Y | 25 | Y | -0.2 | [7 empty] | N | N | N | N | 100 | 0.55 | 52 | 92784 | 94470 | 5020 | 15200 | 1 | 1 |  | 2018-09-17 00:59 | 1593 | 123 |  | 24 | [16 empty] | 93.34 | 100 | 0 | 0 | 0 |  | 410 |  | 선택 | 선택 | 0 | 0 | 0 |  | 410 |  | 선택 | 선택 | 해제 | 미정 | 선택 | 해제 | 미정 |  | 미정 | BT180180 | H
B47899 | 2018-09-16 | 2 | B | TUNDISH교체전 | 12 | A | AE4140Q | 합금강 | D4 | BM#2 | 1566 | 50 | 1626 | 1534 | 35 | 7600 |  | 1 | 0.24 | 19 |  | 0 | 1561 | 1618 | 3.26 | 0 | 0 | 5 | 50 | 32 | Y |  | 2018-09-17 00:36 | 67 | 1080 | 26 | 33 | 36 | 38 | 39 | 39 | 39 | 37 | 37 | 37 | 36 | 36 | 34 | 34 | 36 | 39 | 34 | 39 | -0.12 | Y | 36.35 | Y | 0 |  |  |  | 1.46 |  |  |  | N | N | N | N | 100 | 0.49 | 61 | 71659 | 98840 | 5110 | 2000 | 14 | 2 |  | 2018-09-17 00:36 | 1561 | 132 |  | 31 |  | * STR#2 Edge heater 펌프용량 저하로 600KW적용 이상공정 등록 및 생관통보. | 2AE6850C319242028BFDDDB4065D0501 | 8F86A503C71C48D4A3705A404466C903 | CA603480D62C47EEA9DA32BAAE11C40C | [11 empty] | 68.94 | 100 | 0 | 2520 | 0 |  | 650 | 1100 | 선택 | 선택 | 0 | 2680 | 0 |  | 650 | 1100 | 선택 | 선택 | 선택 | 미정 | 선택 | 미정 | 미정 |  | 미정 | RB160.00 | C
A48028 | 2018-09-16 | 1 | B |  | 7 | A | SCR420HON | 소입성보증강 | C | BM#1 | 1593 | 43 | 1622 | 1524 | 39 | 7100 |  | 3 | 0.29 | 20 |  | -1.85 | 1581 | 1625 | 0 | 13.55 |  | 28 | 28 | 75 | Y |  | 2018-09-17 01:21 | 71 | 1072 | 33 | 30 | 28 | 28 | 28 | 27 | 26 | 26 | 25 | 24 | 23 | 22 | 22 | 22 | 26 | 28 | 22 | 28 | -0.12 |  | 50 | Y | 0 | [7 empty] | N | N | N | N | 150 | 0.5 | 62 | 108248 | 97730 | 7100 | 15500 | 1 | 1 |  | 2018-09-17 01:32 | 1581 | 124 |  | 46 |  | *전공정 지연 감속주입 | [14 empty] | 103.34 | 100 | 0 | 0 | 0 |  | 410 |  | 선택 | 선택 | 0 | 0 | 0 |  | 410 |  | 선택 | 선택 | 해제 | 미정 | 미정 | 선택 | 미정 |  | 미정 | BT180180 | H
B47900 | 2018-09-16 | 2 | B | TUNDISH교체 | 1 | A | 16MNCRS5H | 소입성보증강 | C1 | BM#2 | 1629 | 50 | 1676 | 1564 | 40 | 8300 |  | 1 | 0.25 | 21 |  | -2.68 | 1596 | 1668 | 2.95 | 0 | 0 | 37 | 21 | 49 | Y |  | 2018-09-17 01:58 | 84 | 1091 | -329 | -101 | 8 | 11 | 8 | 14 | 17 | 21 | 25 | 27 | 28 | 28 |  | 28 | 18 | 28 | 28 | 0 | 0 |  | 5 | Y | 0 |  | 2.08 | 2.08 |  |  |  |  | N | N | N | N | 150 | 0.51 | 51 | 90144 | 91490 | 1830 | 15400 | 12 | 1 | 10 | 2018-09-17 01:57 | 1596 | 146 |  | 39 |  | * T/D 용강량 실측:1200mm / 18.4 TON * T/D FLUX 용탕부: 120 KG / 유탕부: 15KG 투입 * 슬리브 롱노즐( Y자형 ) 사용 * STR#2 Edge heater 펌프용량 저하로 600KW적용 이상공정 등록 및 생관통보. | [14 empty] | 96.93 | 100 | 700 | 0 | 0 |  | 450 | 300 | 선택 | 선택 | 700 | 0 | 0 |  | 450 | 300 | 선택 | 선택 | 해제 | 미정 | 미정 | 미정 | 미정 |  | 미정 | RB090.00 | H
A48029 | 2018-09-16 | 1 | B |  | 8 | A | SCR420HON | 소입성보증강 | C | BM#1 | 1595 | 45 | 1617 | 1533 | 35 | 6400 |  | 3 | 0.28 | 19 |  | -1.7 | 1576 | 1615 | 0 | 13.05 |  | 29 | 23 | 96 | Y |  | 2018-09-17 02:30 | 66 | 1088 | 21 | 23 | 25 | 26 | 27 | 27 | 27 | 26 | 25 | 24 | 24 | 23 | 22 | 22 | 25 | 27 | 22 | 27 | -0.12 | Y | 40 | Y | -0.2 | [7 empty] | N | N | N | N | 140 | 0.5 | 60 | 108248 | 98940 | 7810 | 14700 | 1 | 1 |  | 2018-09-17 02:38 | 1576 | 121 |  | 39 |  | *전공정 지연 감속주입 *L/D잔강 8TON 슬러그 나옴 이상공정 등록 | [14 empty] | 101.12 | 100 | 0 | 0 | 0 |  | 410 |  | 선택 | 선택 | 0 | 0 | 0 |  | 410 |  | 선택 | 선택 | 해제 | 미정 | 미정 | 선택 | 미정 |  | 미정 | BT180180 | H
B47901 | 2018-09-16 | 2 | B |  | 2 | A | 16MNCRS5H | 소입성보증강 | C1 | BM#2 | 1618 | 47 | 1657 | 1544 | 37 | 7900 |  | 1 | 0.27 | 18 |  | -2.28 | 1577 | 1638 | 0 | 5.82 | 0 | 11 | 36 | 63 | Y |  | 2018-09-17 03:02 | 65 | 1085 | 26 | 22 | 21 | 21 | 20 | 20 | 20 | 20 | 19 | 18 | 16 | 14 |  | 14 | 20 | 21 | 14 | 20 | -0.16 |  | 45.02 | Y | -0.4 | [7 empty] | N | N | N | N | 140 | 0.53 | 55 | 95778 | 97570 | 30 | 14100 | 12 | 1 | 20 | 2018-09-17 03:07 | 1577 | 136 |  | 29 |  | * STR#2 Edge heater 펌프용량 저하로 600KW적용 이상공정 등록 및 생관통보. | [14 empty] | 99.05 | 100 | 0 | 0 | 0 |  | 450 | 300 | 선택 | 선택 | 0 | 0 | 0 |  | 450 | 300 | 선택 | 선택 | 해제 | 미정 | 미정 | 미정 | 미정 |  | 미정 | RB090.00 | H
A48030 | 2018-09-16 | 1 | B |  | 9 | A | SCR420HON | 소입성보증강 | C | BM#1 | 1591 | 52 | 1603 | 1531 | 42 | 7800 |  | 3 | 0.26 | 19 |  | -1.52 | 1568 | 1603 | 0 | 13.1 |  | 20 | 45 | 96 | Y |  | 2018-09-17 03:51 | 58 | 1080 | 22 | 18 | 20 | 21 | 21 | 20 | 20 | 19 | 18 | 18 | 17 | 16 | 15 | 14 | 19 | 21 | 14 | 20 | -0.14 | Y | 49.97 | Y | -0.2 | [7 empty] | N | N | N | N | 130 | 0.5 | 67 | 92784 | 101720 | 7090 | 14700 | 1 | 1 |  | 2018-09-17 03:59 | 1568 | 103 |  | 18 |  | *전공정 지연 감속주입 | [14 empty] | 85.36 | 100 | 0 | 0 | 0 |  | 410 |  | 선택 | 선택 | 0 | 0 | 0 |  | 410 |  | 선택 | 선택 | 해제 | 미정 | 미정 | 선택 | 미정 |  | 미정 | BT180180 | H
B47902 | 2018-09-16 | 2 | B |  | 3 | A | 16MNCRS5H | 소입성보증강 | C1 | BM#2 | 1626 | 44 | 1654 | 1575 | 35 | 7500 |  | 1 | 0.21 | 19 |  | -2.46 | 1578 | 1643 | 0 | 4.38 | 0 | 10 | 12 | 57 | Y |  | 2018-09-17 04:03 | 66 | 1090 | 10 | 15 | 18 | 18 | 18 | 18 | -291 | 15 | 14 | 12 | 11 |  |  | 11 | 0 | 18 | 11 | 18 | -0.17 |  | 20.02 | Y | -0.2 | [7 empty] | N | N | N | N | 130 | 0.54 | 55 | 95778 | 98020 | 340 | 14300 | 12 | 1 | 30 | 2018-09-17 03:56 | 1578 | 131 |  | 27 |  | * STR#2 Edge heater 펌프용량 저하로 600KW적용 이상공정 등록 및 생관통보. | [14 empty] | 97.48 | 100 | 0 | 0 | 0 |  | 450 | 300 | 선택 | 선택 | 0 | 0 | 0 |  | 450 | 300 | 선택 | 선택 | 해제 | 미정 | 미정 | 미정 | 미정 |  | 미정 | RB090.00 | H
A48031 | 2018-09-16 | 1 | D |  | 10 | A | SCR420HON | 소입성보증강 | C | BM#1 | 1570 | 40 | 1614 | 1529 | 36 | 6700 |  | 3 | 0.26 | 19 |  | -1.79 | 1573 | 1614 | 0 | 14.04 |  | 19 | 32 | 122 | Y |  | 2018-09-17 04:59 | 63 | 1087 | 11 | 20 | 26 | 28 | 29 | 29 | 29 | 28 | 27 | 26 | 26 | 25 |  | 25 | 25 | 29 | 25 | 29 | -0.11 | Y | 34.98 | Y | -0.2 | [7 empty] | N | N | N | N | 120 | 0.5 | 59 | 92784 | 96690 | 7050 | 14800 | 1 | 1 |  | 2018-09-17 05:09 | 1573 | 103 |  | 19 |  | *전공정 지연 감속주입 | [14 empty] | 88.96 | 100 | 0 | 0 | 0 |  | 410 |  | 선택 | 선택 | 0 | 0 | 0 |  | 410 |  | 선택 | 선택 | 해제 | 미정 | 미정 | 선택 | 미정 |  | 미정 | BT180180 | H
B47903 | 2018-09-16 | 2 | D |  | 4 | A | 16MNCRS5H | 소입성보증강 | C1 | BM#2 | 1609 | 43 | 1646 | 1554 | 37 | 7900 |  | 1 | 0.27 | 18 |  | -2.2 | 1574 | 1632 | 0 | 4.81 | 0 | 5 | 51 | 52 | Y |  | 2018-09-17 04:59 | 62 | 1092 | 5 | 11 | 16 | 18 | 19 | 19 | 19 | 17 | 16 | 15 | 13 | 12 |  | 12 | 15 | 19 | 12 | 19 | -0.2 | Y | 35 | Y | -0.2 | [7 empty] | N | N | N | N | 120 | 0.52 | 55 | 95778 | 95030 | 1650 | 14700 | 12 | 1 | 50 | 2018-09-17 04:59 | 1574 | 132 |  | 29 |  | * STR#2 Edge heater 펌프용량 저하로 600KW적용 이상공정 등록 및 생관통보. * BLOOM 이송작업지연(퀜칭 및 BLOO길이짧음) 하한주속 적용. | [14 empty] | 99.2 | 100 | 0 | 0 | 0 |  | 450 | 300 | 선택 | 선택 | 0 | 0 | 0 |  | 450 | 300 | 선택 | 선택 | 해제 | 미정 | 미정 | 미정 | 미정 |  | 미정 | RB090.00 | C
A48032 | 2018-09-16 | 1 | D |  | 11 | A | SCR420HON | 소입성보증강 | C | BM#1 | 1595 | 42 | 1618 | 1521 | 34 | 6900 |  | 3 | 0.28 | 19 |  | -1.84 | 1575 | 1618 | 0 | 15.57 |  | 28 | 29 | 65 | Y |  | 2018-09-17 06:02 | 65 | 1090 | 22 | 26 | 32 | 33 | 33 | 34 | 34 | 33 | 32 | 31 | 30 |  |  | 30 | 31 | 34 | 30 | 33 | -0.16 | Y | 25 | Y | -0.2 | [7 empty] | N | N | N | N | 110 | 0.54 | 52 | 85052 | 90080 | 7060 | 14900 | 1 | 1 |  | 2018-09-17 06:08 | 1575 | 107 |  | 17 |  | *전공정 지연 감속주입 | [14 empty] | 87.1 | 100 | 0 | 0 | 0 |  | 410 |  | 선택 | 선택 | 0 | 0 | 0 |  | 410 |  | 선택 | 선택 | 해제 | 미정 | 미정 | 선택 | 미정 |  | 미정 | BT180180 | H
B47904 | 2018-09-16 | 2 | D |  | 5 | A | 16MNCRS5H | 소입성보증강 | C1 | BM#2 | 1619 | 50 | 1644 | 1555 | 44 | 9200 |  | 1 | 0.27 | 19 |  | -2.12 | 1587 | 1650 | 0 | 6.75 | 0 | 37 | 22 | 25 | Y |  | 2018-09-17 06:15 | 75 | 1083 | 9 | 21 | 28 | 32 | 34 | 34 | 33 | 32 | 31 | 31 | 29 | 29 | 28 | 27 | 28 | 34 | 27 | 0 | -0.16 | Y | 45 | Y | -0.2 | [7 empty] | N | N | N | N | 110 | 0.47 | 67 | 95778 | 104150 | 770 | 14300 | 12 | 1 | 10 | 2018-09-17 06:17 | 1587 | 125 |  | 11 |  | * STR#2 Edge heater 펌프용량 저하로 600KW적용 이상공정 등록 및 생관통보. * BLOOM 이송작업지연(퀜칭 및 BLOO길이짧음) 하한주속 적용. | [14 empty] | 91.39 | 100 | 0 | 0 | 0 |  | 450 | 300 | 선택 | 선택 | 0 | 0 | 0 |  | 450 | 300 | 선택 | 선택 | 해제 | 미정 | 미정 | 미정 | 미정 |  | 미정 | RB090.00 | H
A48033 | 2018-09-16 | 1 | D |  | 12 | A | SCR420HON | 소입성보증강 | C | BM#1 | 1612 | 41 | 1629 | 1544 | 33 | 6200 |  | 3 | 0.28 | 18 |  | -1.66 | 1592 | 1629 | 0 | 13.82 |  | 29 | 24 | 74 | Y |  | 2018-09-17 06:50 | 82 | 1078 | 29 | 34 | 38 | 40 | 40 | 41 | 40 | 40 | 40 | 38 | 37 | 36 |  | 36 | 38 | 41 | 36 | 40 | -0.17 | Y | 30.02 | Y | -0.2 | [7 empty] | N | N | N | N | 100 | 0.55 | 58 | 146908 | 102640 | 7040 | 13800 | 1 | 1 |  | 2018-09-17 07:02 | 1592 | 96 |  | 22 |  | *유사강종 연연주 혼탕부 성분확인 ID: 107~109.208~210 | [14 empty] | 133.19 | 100 | 0 | 0 | 0 |  | 410 |  | 선택 | 선택 | 0 | 0 | 0 |  | 410 |  | 선택 | 선택 | 해제 | 미정 | 미정 | 선택 | 미정 |  | 미정 | BT180180 | H
B47905 | 2018-09-16 | 2 | D | 잔강최소화전 | 6 | A | 16MNCRS5H | 소입성보증강 | C1 | BM#2 | 1581 | 39 | 1605 | 1565 | 32 | 6900 |  | 1 | 0.24 | 18 |  | -2.44 | 1564 | 1630 | 0 | 2.5 | 0 | 11 | 37 | 32 | Y |  | 2018-09-17 07:05 | 52 | 1081 | 22 | 16 | 14 | 12 | 11 | 10 | 9 | 6 | [5 empty] | 6 | 13 | 14 | 6 | 0 | -0.32 |  | 25 | Y | -0.6 | [7 empty] | N | N | N | N | 100 | 0.53 | 36 | 56340 | 59090 | 41160 | 4000 | 12 | 1 | 40 | 2018-09-17 07:12 | 1564 | 132 |  | 31 |  | * STR#2 Edge heater 펌프용량 저하로 600KW적용 이상공정 등록 및 생관통보. * 최소화 전 T/D 온도낮아 래들 조기교체 후 정상 램핑다운 불가로 TAIL 추가절단 함. | [14 empty] | 56.2 | 100 | 0 | 4040 | 0 |  | 450 | 300 | 선택 | 선택 | 0 | 3990 | 0 |  | 450 | 300 | 선택 | 선택 | 해제 | 미정 | 미정 | 미정 | 미정 |  | 미정 | RB090.00 | H
A48034 | 2018-09-17 | 1 | D |  | 13 | A | SCR420HON4 | 소입성보증강 | C | BM#1 | 1644 | 39 | 1635 | 1585 | 29 | 5400 |  | 3 | 0.28 | 19 |  | -2.01 | 1590 | 1635 | 0 | 14.84 |  | 20 | 46 | 61 | Y |  | 2018-09-17 07:43 | 80 | 1089 | 31 | 36 | 39 | 40 | 40 | 39 | 38 | 38 | 37 | 35 | 34 | 33 |  | 33 | 37 | 40 | 33 | 0 | -0.17 | Y | 40 | Y | -0.2 | [7 empty] | N | N | N | N | 150 | 0.55 | 58 | 50754 | 100900 | 6970 | 15200 | 1 | 1 |  | 2018-09-17 07:53 | 1590 | 96 |  | 28 |  | *유사강종 연연주 혼탕부 성분확인 ID: 101.201 | [14 empty] | 46.78 | 100 | 0 | 0 | 0 |  | 410 |  | 선택 | 선택 | 0 | 0 | 0 |  | 410 |  | 선택 | 선택 | 해제 | 미정 | 미정 | 선택 | 미정 |  | 미정 | BT180180 | H
B47906 | 2018-09-17 | 2 | D | 잔강최소화 | 7 | A | AE15B36C2 | 합금강 | 보론강 | BM#2 | 1587 | 50 | 1647 | 1534 | 42 | 8800 |  | 1 | 0.25 | 16 |  | -2.08 | 1591 | 1641 | 1.3 | 0 | 0 | 10 | 13 | 40 | Y |  | 2018-09-17 08:07 | 93 | 1088 | -173 | 41 | 52 | 54 | 55 | 54 | 53 | 52 | 51 | 50 | 49 | 47 | 46 | 43 | 42 | 55 | 43 | 0 | -0.27 | Y | 44.92 | Y | -0.6 | [7 empty] | N | N | N | N | 150 | 0.41 | 67 | 98100 | 101120 | 2340 | 16600 | 12 | 1 | 10 | 2018-09-17 08:08 | 1590 | 113 |  | 11 |  | * 성분 프로그램 오류로 HEAD 길이4000mm 절단 함.-사무실 협의 * 전공정 작업지연 감속10%이상 주입 이상공정 등록 및 생관통보. * STR#2 Edge heater 펌프용량 저하로 600KW적용 이상공정 등록 및 생관통보. | [14 empty] | 95.06 | 100 | 4000 | 0 | 0 |  | 300 | 400 | 선택 | 선택 | 4000 | 0 | 0 |  | 300 | 400 | 선택 | 선택 | 해제 | 미정 | 미정 | 미정 | 선택 | 6 | 미정 | RB120.00 | C
A48035 | 2018-09-17 | 1 | D | TUNDISH교체전 | 14 | A | SCR420HON4 | 소입성보증강 | C | BM#1 | 1648 | 39 | 1628 | 1583 | 26 | 4600 |  | 3 | 0.28 | 16 |  | -1.93 | 1589 | 1628 | 0 | 11.9 |  | 19 | 33 | 58 | Y |  | 2018-09-17 08:39 | 79 | 1089 | 31 | 35 | 36 | 36 | 36 | 35 | 35 | 35 | 32 | 32 | 30 |  |  | 30 | 34 | 36 | 30 | 36 | -0.15 |  | 40.02 | Y | -0.4 | [7 empty] | N | N | N | N | 140 | 0.55 | 54 | 103243 | 98590 | 7310 | 1500 | 1 | 1 |  | 2018-09-17 08:47 | 1589 | 97 |  | 33 |  |  | AA9016684D1045FA84DB68DEC718B2A9 | 0C70DAE2C4FA465BA6C22B0ACE2DBE7A | 096033A91072424EBB686B75FA796643 | [11 empty] | 97.49 | 100 | 0 | 3000 | 0 |  | 410 |  | 선택 | 선택 | 0 | 3000 | 0 |  | 410 |  | 선택 | 선택 | 해제 | 미정 | 미정 | 선택 | 미정 |  | 미정 | BT180180 | H
B47907 | 2018-09-17 | 2 | D |  | 8 | A | AE15B36C2 | 합금강 | 보론강 | BM#2 | 1560 | 44 | 1627 | 1526 | 39 | 7100 |  | 3 | 0.29 | 16 |  | 82.41 | 1585 | 0 | 10.43 | 1.96 |  | 5 | 52 | 60 | Y |  | 2018-09-17 09:06 | 87 | 1087 | 40 | 41 | 45 | 47 | 49 | 50 | 49 | 49 | 49 | 48 | 48 | 48 | 48 | 48 | 47 | 50 | 48 | 49 | -0.02 | Y | 34.97 | Y | 0 | [7 empty] | N | N | N | N | 140 | 0.47 | 63 | 95149 | 97160 | 2630 | 15000 | 12 | 1 | 20 | 2018-09-17 09:14 | 1580 | 107 |  | 22 |  | * STR#2 Edge heater 펌프용량 저하로 600KW적용 이상공정 등록 및 생관통보. | [14 empty] | 95.48 | 100 | 0 | 0 | 300 |  | 300 | 400 | 선택 | 선택 | 0 | 0 | 300 |  | 300 | 400 | 선택 | 선택 | 해제 | 미정 | 미정 | 미정 | 미정 |  | 미정 | RB090.00 | H
A48036 | 2018-09-17 | 1 | D | TUNDISH교체 | 1 | A | AE15B38M | 탄소강 | 보론강 | BM#1 | 1592 | 40 | 1625 | 1545 | 30 | 5400 |  | 3 | 0.29 | 15 |  | -1.92 | 1590 | 1625 | 11.93 | 0 |  | 28 | 30 | 61 | Y |  | 2018-09-17 09:43 | 93 | 1087 | 7 | 23 | 19 | 25 | 30 | 31 | 34 | 35 | 36 | 36 | 36 |  |  | 36 | 30 | 36 | 36 | 36 | 0 |  | 9.98 | Y | 0 |  | 2.31 | 2.31 |  |  |  |  | N | N | N | N | 150 | 0.47 | 60 | 101508 | 97320 | 5030 | 15570 | 10 | 2 |  | 2018-09-17 09:51 | 1590 | 115 |  | 49 |  | *T/Dflux 유15kg 용120kg *수소 2.31PPM | [14 empty] | 99.18 | 100 | 1500 | 0 | 0 |  | 300 |  | 선택 | 선택 | 1500 | 0 | 0 |  | 300 |  | 선택 | 선택 | 해제 | 미정 | 미정 | 미정 | 선택 |  | 미정 | BT180180 | H
B47908 | 2018-09-17 | 2 | D |  | 9 | A | AE15B36C2 | 합금강 | 보론강 | BM#2 | 1618 | 46 | 1634 | 1534 | 37 | 7000 |  | 1 | 1000 |  |  | 0 | 1572 | 1600 | 0 | 0 | 0 | 37 | 23 | 56 | Y |  | 2018-09-17 10:21 | 74 | 1088 | 44 | 41 | 40 | 39 | 37 | 36 | 35 | 33 | 31 | 29 | 27 | 25 | 24 | 22 | 34 | 40 | 22 | 0 | -0.33 |  | 55.02 | Y | -0.4 | [7 empty] | N | N | N | N | 130 | 0.47 | 66 | 95149 | 102700 | 300 | 14700 | 12 | 1 | 40 | 2018-09-17 10:20 | 1572 | 114 |  | 13 |  | * STR#2 Edge heater 펌프용량 저하로 600KW적용 이상공정 등록 및 생관통보. * BLOOM 이송작업지연(퀜칭 및 BLOO길이짧음) 감속주입 함. | [14 empty] | 92.38 | 100 | 0 | 0 | 0 |  | 300 | 400 | 선택 | 선택 | 0 | 0 | 0 |  | 300 | 400 | 선택 | 선택 | 해제 | 미정 | 미정 | 미정 | 미정 |  | 미정 | RB090.00 | H
A48037 | 2018-09-17 | 1 | D |  | 2 | A | AE15B38M | 탄소강 | 보론강 | BM#1 | 1640 | 40 | 1599 | 1581 | 24 | 3900 |  | 3 | 0.28 | 14 |  | -1.64 | 1570 | 1599 | 11.62 | 0 |  | 29 | 25 | 65 | Y |  | 2018-09-17 10:47 | 73 | 1089 | 36 | 29 | 27 | 26 | 25 | 25 | 24 | 23 | 22 | 21 | 21 | 20 | 20 | 20 | 25 | 27 | 20 | 0 | -0.14 |  | 50.02 | Y | 0 | [8 empty] | N | N |  | 140 | 0.49 | 63 | 101508 | 99120 | 3490 | 16700 | 10 | 2 |  | 2018-09-17 10:54 | 1570 | 108 |  | 46 | [16 empty] | 98.36 | 100 | 0 | 0 | 0 |  | 300 |  | 해제 | 선택 | 0 | 0 | 0 |  | 300 |  | 해제 | 선택 | 해제 | 미정 | 미정 | 미정 | 미정 |  | 미정 | BT180180 | C
B47909 | 2018-09-17 | 2 | D |  | 10 | A | AE15B36C2 | 합금강 | 보론강 | BM#2 | 0 | 41 | 1644 | 1554 | 35 | 6800 |  | 2 | 1000 |  |  | 0 | 1577 | 1640 | 0.26 | 0 | 0 | 32 | 1 | 22556 | Y |  | 2018-09-17 11:27 | 79 | 1193 | 18 | 23 | 27 | 29 | 30 | 29 | 28 | 27 | 26 | 25 | 23 | 22 | 20 | 19 | 25 | 30 | 19 | 0 | -0.24 | Y | 45 | Y | -0.2 | [7 empty] | N | N | N | N | 120 | 0.45 | 69 | 95149 | 102530 | 40 | 14400 | 12 | 1 | 10 | 2018-09-17 11:27 | 1577 | 122 |  | 17 |  | * STR#2 Edge heater 펌프용량 저하로 600KW적용 이상공정 등록 및 생관통보. * BLOOM 이송작업지연(퀜칭 및 BLOO길이짧음) 감속주입 함. | [14 empty] | 92.11 | 100 | 0 | 0 | 0 |  | 300 | 400 | 선택 | 선택 | 0 | 0 | 0 |  | 300 | 400 | 선택 | 선택 | 해제 | 미정 | 미정 | 미정 | 미정 |  | 미정 | RB090.00 | H
A48038 | 2018-09-17 | 1 | D |  | 3 | A | AE15B38M | 탄소강 | 보론강 | BM#1 | 1549 | 63 | 1614 | 1532 | 31 | 5600 |  | 3 | 0.29 | 13 |  | -2.48 | 1573 | 1614 | 10.93 | 0 |  | 10 | 14 | 59 | Y |  | 2018-09-17 12:11 | 76 | 1089 | 18 | 23 | 30 | 33 | 34 | 33 | 33 | 33 | 32 | 31 | 30 | 30 | 29 | 29 | 30 | 34 | 29 | 33 | -0.12 | Y | 40 | Y | -0.2 | [7 empty] | N | N | N | N | 130 | 0.49 | 64 | 84590 | 96500 | 5600 | 14400 | 10 | 2 |  | 2018-09-17 12:20 | 1573 | 109 |  | 27 | [16 empty] | 82.45 | 100 | 0 | 0 | 0 |  | 300 |  | 선택 | 선택 | 0 | 0 | 0 |  | 300 |  | 선택 | 선택 | 해제 | 미정 | 미정 | 미정 | 미정 |  | 미정 | BT180180 | H
B47910 | 2018-09-17 | 2 | D | TUNDISH교체전 | 11 | A | AE15B36C2 | 합금강 | 보론강 | BM#2 | 1632 | 36 | 1614 | 1555 | 32 | 6100 |  | 3 | 0.29 | 15 |  | -2.22 | 1572 | 1614 | 13.47 | 0 |  | 11 | 38 | 137 | Y |  | 2018-09-17 11:51 | 74 | 1073 | 15 | 18 | 20 | 21 | 22 | 22 | 21 | 21 | 21 | 20 | 19 | 18 | 17 | 17 | 20 | 22 | 17 | 21 | -0.13 | Y | 39.98 | Y | -0.2 | [7 empty] | N | N | N | N | 110 | 0.48 | 63 | 102848 | 100970 | 3730 | 2700 | 12 | 1 | 20 | 2018-09-17 11:57 | 1572 | 134 |  | 65 |  | * STR#2 Edge heater 펌프용량 저하로 600KW적용 이상공정 등록 및 생관통보. | 70EA78CBC9834346ADBB056BA8D4A8D8 | 114F8AB1BA734DCEB62CD54058D89190 | 07567054513A434F9E12014E22D9D13B | [11 empty] | 98.23 | 100 | 0 | 2770 | 0 |  | 300 | 400 | 선택 | 선택 | 0 | 3127 | 0 |  | 300 | 400 | 선택 | 선택 | 해제 | 미정 | 미정 | 미정 | 미정 |  | 미정 | RB140.00 | C
A48039 | 2018-09-17 | 1 | A |  | 4 | A | AE15B38M | 탄소강 | 보론강 | BM#1 | 0 | 40 | 1605 | 1553 | 26 | 4400 |  | 3 | 0.29 | 13 |  | -1.88 | 1573 | 1605 | 11.29 | 0 |  | 19 | 34 | 94 | Y |  | 2018-09-17 13:00 | 76 | 1089 | 28 | 27 | 27 | 26 | 26 | 26 | 26 | 25 | 24 | 24 | 23 | 23 | 22 | 22 | 25 | 27 | 22 | 26 | -0.1 |  | 49.98 | Y | -0.2 | [7 empty] | N | N | N | N | 120 | 0.49 | 62 | 101508 | 101600 | 2470 | 15160 | 10 | 2 |  | 2018-09-17 13:08 | 1573 | 100 |  | 42 | [16 empty] | 97.6 | 100 | 0 | 0 | 0 |  | 300 |  | 선택 | 선택 | 0 | 0 | 0 |  | 300 |  | 선택 | 선택 | 해제 | 미정 | 미정 | 미정 | 미정 |  | 미정 | BT180180 | H
B47911 | 2018-09-17 | 2 | A | TUNDISH교체 | 1 | A | SNCM439P | 합금강 | SNCM439계 | BM#2 | 1630 | 50 | 1654 | 1565 | 41 | 8400 |  | 1 | 0.44 | 19 |  | -2.68 | 1572 | 1656 | 2.44 | 0 | 0 | 5 | 53 | 49 | Y |  | 2018-09-17 13:28 | 85 | 1088 | -304 | -284 | 17 | 18 | 21 | 25 | 26 | 28 | 29 | 30 | 30 | 30 | 30 | 30 | 26 | 30 | 30 | 30 | 0 |  | 14.98 | Y | 0 | 1.1 | 2.06 | 1.94 |  |  |  |  | N | N | N | N | 190 | 0.46 | 60 | 96748 | 96120 | 2880 | 15000 | 7 | 2 |  | 2018-09-17 13:30 | 1572 | 167 |  | 60 |  | *T/D 플럭스 120/15KG *T/D 교체 슬리브롱노즐사용 *L/D첫 HEAT 생왕겨투입 *전공정 요청 감속주입 | [14 empty] | 97.73 | 100 | 700 | 0 | 0 |  | 650 | 400 | 선택 | 해제 | 700 | 0 | 0 |  | 650 | 400 | 선택 | 해제 | 선택 | 미정 | 미정 | 미정 | 미정 |  | 미정 | RB120.00 | C
A48040 | 2018-09-17 | 1 | A |  | 5 | A | AE15B38M | 탄소강 | 보론강 | BM#1 | 0 | 40 | 1593 | 1516 | 33 | 5600 |  | 3 | 0.28 | 15 |  | -1.41 | 1567 | 1593 | 8.62 | 0 |  | 28 | 31 | 70 | Y |  | 2018-09-17 14:15 | 70 | 1087 | 20 | 23 | 25 | 26 | 26 | 26 | 25 | 24 | 24 | 23 | 22 | 21 |  | 21 | 24 | 26 | 21 | 26 | -0.12 | Y | 40.02 | Y | -0.2 | [7 empty] | N | N | N | N | 110 | 0.49 | 63 | 101508 | 98490 | 4810 | 14700 | 10 | 2 |  | 2018-09-17 14:28 | 1567 | 104 |  | 30 | [16 empty] | 97.98 | 100 | 0 | 0 | 0 |  | 300 |  | 선택 | 선택 | 0 | 0 | 0 |  | 300 |  | 선택 | 선택 | 해제 | 미정 | 미정 | 미정 | 미정 |  | 미정 | BT180180 | H
B47912 | 2018-09-17 | 2 | A |  | 2 | A | SNCM439P | 합금강 | SNCM439계 | BM#2 | 1609 | 41 | 1644 | 1574 | 36 | 7400 |  | 1 | 0.3 | 18 |  | -2.32 | 1567 | 1634 | 2.68 | 0 | 0 | 37 | 24 | 49 | Y |  | 2018-09-17 14:32 | 80 | 1090 | 26 | 27 | 25 | 26 | 26 | 26 | 26 | 25 | 24 | 24 | 24 | 22 | 22 | 22 | 25 | 26 | 22 | 26 | -0.06 | Y | 44.98 | Y | 0 | [7 empty] | N | N | N | N | 180 | 0.48 | 65 | 111762 | 102910 | 520 | 14600 | 7 | 2 |  | 2018-09-17 14:37 | 1567 | 165 |  | 60 |  | *전공정 요청 감속주입 | [14 empty] | 108.09 | 100 | 0 | 0 | 0 |  | 650 | 400 | 선택 | 해제 | 0 | 0 | 0 |  | 650 | 400 | 선택 | 해제 | 선택 | 미정 | 미정 | 미정 | 미정 |  | 미정 | RB120.00 | C
A48041 | 2018-09-17 | 1 | A |  | 6 | A | AE15B38M | 탄소강 | 보론강 | BM#1 | 1564 | 42 | 1610 | 1519 | 34 | 5600 |  | 3 | 0.28 | 14 |  | -2.35 | 1568 | 1610 | 5.74 | 0 |  | 29 | 26 | 69 | Y |  | 2018-09-17 15:10 | 71 | 1089 | 17 | 22 | 24 | 26 | 27 | 27 | 27 | 27 | 26 | 26 | 25 | 24 |  | 24 | 25 | 27 | 24 | 27 | -0.08 | Y | 35 | Y | -0.2 | [7 empty] | N | N | N | N | 100 | 0.5 | 56 | 101508 | 94230 | 3900 | 15040 | 10 | 2 |  | 2018-09-17 15:18 | 1568 | 113 |  | 42 | [16 empty] | 103.58 | 100 | 0 | 0 | 0 |  | 300 |  | 선택 | 선택 | 0 | 0 | 0 |  | 300 |  | 선택 | 선택 | 해제 | 미정 | 미정 | 미정 | 미정 |  | 미정 | BT180180 | H
B47914 | 2018-09-17 | 2 | A | 잔강최소화전 | 3 | A | SNCM439P | 합금강 | SNCM439계 | BM#2 | 1604 | 43 | 1606 | 1564 | 37 | 7700 |  | 1 | 0.45 | 19 |  | -2.28 | 1551 | 1618 | 8.18 | 0 | 0 | 11 | 39 | 28 | Y |  | 2018-09-17 16:26 | 64 | 1136 | 17 | 25 | 28 | 30 | 30 | 30 | 30 | 29 | 28 | 28 | 27 | 26 | 24 | 22 | 27 | 30 | 22 | 30 | -0.16 | Y | 50.02 | Y | -0.4 |  |  |  | 1.16 |  |  |  | N | N | N | N | 170 | 0.46 | 69 | 80398 | 103310 | 890 | 3000 | 7 | 2 |  | 2018-09-17 16:28 | 1561 | 116 |  | 14 |  | *빅사이즈 | [14 empty] | 77.16 | 100 | 0 | 3295 | 0 |  | 650 | 600 | 선택 | 해제 | 0 | 3100 | 0 |  | 650 | 600 | 선택 | 해제 | 선택 | 미정 | 미정 | 미정 | 미정 |  | 미정 | BT180180 | C
A48042 | 2018-09-17 | 1 | A |  | 7 | A | AE15B38M | 탄소강 | 보론강 | BM#1 | 1642 | 44 | 1607 | 1553 | 40 | 5300 |  | 3 | 0.28 | 14 |  | -2.28 | 1566 | 1607 | 7.54 | 0 |  | 10 | 15 | 61 | Y |  | 2018-09-17 16:22 | 69 | 1129 | 24 | 27 | 28 | 29 | 29 | 29 | 28 | 27 | 26 | 26 | 25 | 24 |  | 24 | 27 | 29 | 24 | 29 | -0.13 | Y | 39.98 | Y | -0.2 | [7 empty] | N | N | N | N | 150 | 0.49 | 60 | 101508 | 99330 | 3730 | 16320 | 10 | 2 |  | 2018-09-17 16:31 | 1566 | 114 |  | 30 | [16 empty] | 98.55 | 100 | 0 | 0 | 0 |  | 300 |  | 선택 | 선택 | 0 | 0 | 0 |  | 300 |  | 선택 | 선택 | 해제 | 미정 | 미정 | 미정 | 미정 |  | 미정 | BT180180 | H
A48043 | 2018-09-17 | 1 | A |  | 8 | A | AE15B38M | 탄소강 | 보론강 | BM#1 | 1590 | 41 | 1612 | 1513 | 32 | 5900 |  | 3 | 0.29 | 14 |  | -2.18 | 1574 | 1612 | 6.22 | 0 |  | 22 | 1 | 10603 | Y |  | 2018-09-17 17:20 | 77 | 1187 | 21 | 21 | 22 | 23 | 24 | 24 | 24 | 24 | 23 | 23 | 23 | 22 | 22 | 22 | 23 | 24 | 22 | 24 | -0.05 | Y | 39.95 | Y | 0 | [7 empty] | N | N | N | N | 140 | 0.49 | 61 | 84590 | 99860 | 2470 | 15580 | 10 | 2 |  | 2018-09-17 17:36 | 1574 | 114 |  | 36 |  | *대보수레들 *Sample채취 ID:103.203 | [14 empty] | 82.69 | 100 | 0 | 0 | 300 |  | 300 |  | 선택 | 선택 | 0 | 0 | 300 |  | 300 |  | 선택 | 선택 | 해제 | 미정 | 미정 | 미정 | 미정 |  | 미정 | BT180180 | H
B47915 | 2018-09-17 | 2 | A | 잔강최소화 | 4 | B | AE4330VM2 | 합금강 | SNCM439계 | BM#2 | 1615 | 45 | 1615 | 1577 | 37 | 7900 |  | 1 | 0.34 | 19 |  | -2.13 | 1544 | 1617 | 6.63 | 0 | 0 | 19 | 35 | 44 | Y |  | 2018-09-17 17:37 | 51 | 1131 | -194 | 8 | 12 | 12 | 12 | 12 | 11 | 11 | 10 | 10 | 9 | 8 | 8 | 8 | 5 | 12 | 8 | 12 | -0.08 |  | 50 | Y | 0 |  |  |  | 1.4 |  |  |  | N | N | N | N | 160 | 0.45 | 61 | 80718 | 103770 | 3780 | 15400 | 7 | 2 |  | 2018-09-17 17:38 | 1544 | 140 |  | 26 |  | * STR#2 Edge heater 펌프용량 저하로 600KW적용 이상공정 등록 및 생관통보. | [14 empty] | 75.05 | 100 | 3600 | 0 | 0 |  | 650 | 400 | 선택 | 선택 | 3600 | 0 | 0 |  | 650 | 400 | 선택 | 선택 | 선택 | 미정 | 선택 | 미정 | 선택 | 3 | 미정 | RB215.90 | C
B47916 | 2018-09-17 | 2 | A | 잔강최소화전 | 5 | B | AE4330VM2 | 합금강 | SNCM439계 | BM#2 | 1646 | 43 | 1617 | 1596 | 31 | 6200 |  | 1 | 0.37 | 18 |  | -2.39 | 1554 | 1612 | 5.59 | 0 | 0 | 5 | 54 | 66 | Y |  | 2018-09-17 18:24 | 61 | 1125 | 6 | 9 | 10 | 11 | 12 | 12 | 12 | 11 | 9 |  |  |  |  | 9 | 10 | 12 | 9 | 12 | -0.15 | Y | 20 | Y | -0.4 |  |  |  | 1.43 |  |  |  | N | N | N | N | 190 | 0.46 | 42 | 67236 | 65350 | 34850 | 3000 | 7 | 2 |  | 2018-09-17 18:29 | 1554 | 141 |  | 43 |  | * STR#2 Edge heater 펌프용량 저하로 600KW적용 이상공정 등록 및 생관통보. * 준빅사이즈 *최소화 램핑다운 마지막 온도 10개 L/D 35T 물 내림. *최소화 램핑다운 마지막 온도 10개로 정상적 램핑다운 불가로 TAIL부 추가절단:3600MM | [14 empty] | 67.1 | 100 | 0 | 3600 | 0 |  | 650 | 400 | 선택 | 선택 | 0 | 3600 | 0 |  | 650 | 400 | 선택 | 선택 | 선택 | 미정 | 선택 | 미정 | 미정 |  | 미정 | RB209.55 | C
A48044 | 2018-09-17 | 1 | A |  | 9 | A | AE15B38M | 탄소강 | 보론강 | BM#1 | 1602 | 41 | 1595 | 1530 | 35 | 5900 |  | 3 | 0.28 | 14 |  | -1.56 | 1568 | 1595 | 5.57 | 0 |  | 28 | 32 | 62 | Y |  | 2018-09-17 18:13 | 71 | 1133 | 20 | 22 | 24 | 25 | 26 | 26 | 25 | 25 | 24 | 23 | 22 | 21 | 19 | 19 | 23 | 26 | 19 | 25 | -0.17 | Y | 40.02 | Y | -0.4 | [7 empty] | N | N | N | N | 130 | 0.49 | 61 | 101508 | 98920 | 3260 | 16160 | 10 | 2 |  | 2018-09-17 18:22 | 1568 | 112 |  | 46 | [16 empty] | 99.42 | 100 | 0 | 0 | 0 |  | 300 |  | 선택 | 선택 | 0 | 0 | 0 |  | 300 |  | 선택 | 선택 | 해제 | 미정 | 미정 | 미정 | 미정 |  | 미정 | BT180180 | H
B47917 | 2018-09-17 | 2 | A | 잔강최소화 | 6 | A | AE4330VM5 | 합금강 | SNCM439계 | BM#2 | 1607 | 46 | 1624 | 1566 | 38 | 8000 |  | 1 | 0.39 | 20 |  | -2.36 | 1555 | 1629 | 5.88 | 0 | 0 | 37 | 25 | 53 | Y |  | 2018-09-17 19:37 | 63 | 1137 | -164 | 19 | 26 | 26 | 27 | 27 | 27 | 26 | 25 | 24 | 24 | 23 |  | 23 | 19 | 27 | 23 | 27 | -0.11 | Y | 35.02 | Y | -0.2 |  |  |  | 1.2 |  |  |  | N | N | N | N | 180 | 0.44 | 59 | 93855 | 99870 | 4880 | 1800 | 7 | 2 |  | 2018-09-17 19:48 | 1555 | 137 |  | 26 |  | * STR#2 Edge heater 펌프용량 저하로 600KW적용 이상공정 등록 및 생관통보. * 빅사이즈 | [14 empty] | 92.01 | 75 | 2500 | 0 | 0 |  | 650 | 600 | 선택 | 선택 | 2500 | 0 | 0 |  | 650 | 600 | 선택 | 선택 | 선택 | 미정 | 선택 | 미정 | 선택 | 2 | 미정 | RB215.90 | C
A48045 | 2018-09-17 | 1 | A |  | 10 | A | AE15B38M | 탄소강 | 보론강 | BM#1 | 1566 | 40 | 1603 | 1545 | 31 | 5300 |  | 3 | 0.28 | 14 |  | -1.77 | 1571 | 1603 | 5.85 | 0 |  | 29 | 27 | 57 | Y |  | 2018-09-17 19:18 | 74 | 1122 | 16 | 18 | 21 | 23 | 25 | 25 | 25 | 25 | 25 | 24 | 23 | 22 | 21 | 21 | 23 | 25 | 21 | 25 | -0.1 | Y | 40.02 | Y | -0.2 | [7 empty] | N | N | N | N | 120 | 0.49 | 62 | 84590 | 102710 | 420 | 15800 | 10 | 2 |  | 2018-09-17 19:25 | 1571 | 112 |  | 47 | [16 empty] | 82.05 | 100 | 0 | 0 | 0 |  | 300 |  | 선택 | 선택 | 0 | 0 | 0 |  | 300 |  | 선택 | 선택 | 해제 | 미정 | 미정 | 미정 | 선택 | 9 | 미정 | BT180180 | H
B47918 | 2018-09-17 | 2 | C |  | 7 | B | AE4330VM5 | 합금강 | SNCM439계 | BM#2 | 1632 | 46 | 1624 | 1597 | 36 | 7300 |  | 1 | 0.29 | 18 |  | -2.22 | 1565 | 1623 | 4.39 | 0 | 0 | 11 | 40 | 36 | Y |  | 2018-09-17 20:28 | 73 | 1132 | 18 | 20 | 26 | 29 | 30 | 31 | 31 | 30 | 30 | 29 | 28 | 27 | 26 | 24 | 28 | 31 | 24 | 30 | -0.17 | Y | 40 | Y | -0.4 |  |  |  | 1.36 |  |  |  | N | N | N | N | 170 | 0.45 | 63 | 94440 | 95530 | 5120 | 15600 | 7 | 2 |  | 2018-09-17 20:26 | 1565 | 141 |  | 39 |  | * STR#2 Edge heater 펌프용량 저하로 600KW적용 이상공정 등록 및 생관통보. | [14 empty] | 93.83 | 75 | 0 | 0 | 0 |  | 650 | 400 | 선택 | 선택 | 0 | 0 | 0 |  | 650 | 400 | 선택 | 선택 | 선택 | 미정 | 선택 | 미정 | 미정 |  | 미정 | RB209.55 | C
A48046 | 2018-09-17 | 1 | C |  | 11 | A | AE15B38M | 탄소강 | 보론강 | BM#1 | 1588 | 41 | 1611 | 1559 | 29 | 5100 |  | 3 | 0.28 | 15 |  | -1.99 | 1574 | 1611 | 6.68 | 0 |  | 10 | 16 | 58 | Y |  | 2018-09-17 20:28 | 77 | 1128 | 20 | 18 | 22 | 24 | 25 | 25 | 25 | 24 | 24 | 23 | 23 | 23 | 22 | 20 | 23 | 25 | 20 | 25 | -0.11 | Y | 45.02 | Y | -0.4 | [7 empty] | N | N | N | N | 110 | 0.49 | 69 | 101508 | 104290 | 3130 | 15200 | 10 | 2 |  | 2018-09-17 20:34 | 1574 | 117 |  | 41 | [16 empty] | 94.51 | 100 | 0 | 0 | 0 |  | 300 |  | 선택 | 선택 | 0 | 0 | 0 |  | 300 |  | 선택 | 선택 | 해제 | 미정 | 미정 | 미정 | 미정 |  | 미정 | BT180180 | H
B47919 | 2018-09-17 | 2 | C |  | 8 | A | AE4330VM5 | 합금강 | SNCM439계 | BM#2 | 1627 | 43 | 1634 | 1597 | 30 | 6400 |  | 1 | 0.34 | 19 |  | -2.25 | 1558 | 1635 | 4.63 | 0 | 0 | 19 | 36 | 28 | Y |  | 2018-09-17 21:35 | 66 | 1133 | 22 | 21 | 21 | 22 | 21 | 20 | 19 | 18 | 16 | 17 | 15 | 12 | 11 | 11 | 19 | 22 | 11 | 21 | -0.24 | Y | 45 | Y | -0.2 | [7 empty] | N | N | N | N | 160 | 0.45 | 61 | 89622 | 90530 | 5080 | 16100 | 7 | 2 |  | 2018-09-17 21:40 | 1558 | 149 |  | 39 |  | * STR#2 Edge heater 펌프용량 저하로 600KW적용 이상공정 등록 및 생관통보. | [14 empty] | 94.34 | 75 | 0 | 0 | 0 |  | 650 | 400 | 선택 | 선택 | 0 | 0 | 0 |  | 650 | 400 | 선택 | 선택 | 선택 | 미정 | 선택 | 미정 | 미정 |  | 미정 | RB133.35 | C
A48047 | 2018-09-17 | 1 | C |  | 12 | A | AE15B38M | 탄소강 | 보론강 | BM#1 | 1614 | 41 | 1632 | 1528 | 33 | 6000 |  | 3 | 0.28 | 16 |  | -2.55 | 1583 | 1632 | 6.98 | 0 |  | 22 | 2 | 57 | Y |  | 2018-09-17 21:34 | 86 | 1133 | 18 | 25 | 30 | 33 | 36 | 37 | 38 | 38 | 38 | 38 | 38 | 37 |  | 37 | 34 | 38 | 37 | 38 | -0.04 | Y | 25.02 | Y | -0.2 | [7 empty] | N | N | N | N | 100 | 0.49 | 59 | 101508 | 95050 | 2900 | 14800 | 10 | 2 |  | 2018-09-17 21:37 | 1583 | 130 |  | 44 | [16 empty] | 103.69 | 100 | 0 | 0 | 0 |  | 300 |  | 선택 | 선택 | 0 | 0 | 0 |  | 300 |  | 선택 | 선택 | 해제 | 미정 | 미정 | 미정 | 선택 | 2 | 미정 | BT180180 | H
A48048 | 2018-09-17 | 1 | C |  | 13 | A | AE15B38M | 탄소강 | 보론강 | BM#1 | 1640 | 50 | 1612 | 1577 | 43 | 4500 |  | 3 | 0.28 | 15 |  | -1.86 | 1577 | 1612 | 6.37 | 0 |  | 28 | 33 | 46 | Y |  | 2018-09-17 22:25 | 80 | 1101 | 32 | 33 | 33 | 35 | 36 | 36 | 36 | 36 | 35 | 34 | 33 | 31 |  | 31 | 34 | 36 | 31 | 36 | -0.14 | Y | 34.98 | Y | -0.4 | [7 empty] | N | N | N | N | 150 | 0.49 | 60 | 101508 | 93720 | 4000 | 15900 | 10 | 2 |  | 2018-09-17 22:32 | 1577 | 135 |  | 55 | [16 empty] | 103.95 | 100 | 0 | 0 | 0 |  | 300 |  | 선택 | 선택 | 0 | 0 | 0 |  | 300 |  | 선택 | 선택 | 해제 | 미정 | 미정 | 미정 | 미정 |  | 미정 | BT180180 | H
B47920 | 2018-09-17 | 2 | C | TUNDISH교체전 | 9 | A | AE4330VM5 | 합금강 | SNCM439계 | BM#2 | 1603 | 45 | 1655 | 1556 | 39 | 8500 |  | 1 | 0.24 | 19 |  | 0 | 1564 | 1639 | 2.1 | 0 | 0 | 32 | 3 | 265 | Y |  | 2018-09-17 22:46 | 72 | 1144 | 10 | 17 | 22 | 26 | 26 | 27 | 27 | 25 | 26 | 25 | 24 | 23 | 22 | 21 | 23 | 27 | 21 | 26 | -0.15 | Y | 39.98 | Y | -0.2 |  |  |  | 1.88 |  |  |  | N | N | N | N | 150 | 0.45 | 66 | 90403 | 98930 | 9470 | 2000 | 7 | 2 |  | 2018-09-17 23:03 | 1564 | 143 |  | 31 |  | * STR#2 Edge heater 펌프용량 저하로 600KW적용 이상공정 등록 및 생관통보. | 615D4405CF4849E4916C37CFFBB5B1C0 | BE72BAEE19104544997550AAA12EB99D | FA03A1798D244E2F9F3A8F5303ED73BC | [11 empty] | 87.43 | 78.57 | 0 | 2568 | 0 |  | 650 | 400 | 선택 | 선택 | 0 | 2558 | 0 |  | 650 | 400 | 선택 | 선택 | 선택 | 미정 | 선택 | 미정 | 미정 |  | 미정 | BT180180 | C
A48049 | 2018-09-17 | 1 | C |  | 14 | A | AE15B38M | 탄소강 | 보론강 | BM#1 | 1624 | 37 | 1616 | 1531 | 29 | 5300 |  | 3 | 0.28 | 14 |  | -2.38 | 1574 | 1616 | 6.03 | 0 |  | 29 | 28 | 48 | Y |  | 2018-09-17 23:31 | 77 | 1096 | 28 | 27 | 27 | 29 | 30 | 30 | 30 | 30 | 29 | 29 | 28 | 27 | 27 | 27 | 29 | 30 | 27 | 30 | -0.07 | Y | 39.98 | Y | 0 | [7 empty] | N | N | N | N | 140 | 0.49 | 61 | 101508 | 98030 | 3830 | 15700 | 10 | 2 |  | 2018-09-17 23:52 | 1574 | 117 |  | 50 | [16 empty] | 99.66 | 100 | 0 | 0 | 0 |  | 300 |  | 선택 | 선택 | 0 | 0 | 0 |  | 300 |  | 선택 | 선택 | 해제 | 미정 | 미정 | 미정 | 미정 |  | 미정 | BT180180 | H
B47921 | 2018-09-17 | 2 | C | TUNDISH교체 | 1 | A | KBMA75S | 합금강 | D1 | BM#2 | 1623 | 55 | 1676 | 1567 | 42 | 9300 |  | 1 | 0.28 | 20 |  | -2.45 | 1590 | 1661 | 0 | 3.77 | 0 | 5 | 55 | 113 | Y |  | 2018-09-17 23:54 | 95 | 1091 | -275 | 27 | 24 | 20 | 29 | 33 | 35 | 36 | 37 | 38 | 38 | 38 | 38 | 38 | 25 | 38 | 38 | 38 | 0 |  | 20.02 | Y | 0 | 1.1 | 2.5 | 2.43 | 1.67 |  |  |  | N | N | N | N | 150 | 0.46 | 68 | 99588 | 109280 | 70 | 15500 | 4 | 1 | 10 | 2018-09-18 00:08 | 1590 | 177 |  | 56 |  | *T/D플럭스 120/15KG *롱노즐 실리부 부착 *탄화왕겨 투입 *STR#2 Edge heater 펌프용량 저하로 600KW적용 이상공정 등록 및 생관통보. *수소 10분 측정값 기준치 초과,생관통보 *전공정 작업지연 감속주입 | [14 empty] | 91.7 | 75 | 778 | 0 | 0 |  | 650 | 400 | 선택 | 선택 | 718 | 0 | 0 |  | 650 | 400 | 선택 | 선택 | 해제 | 미정 | 해제 | 미정 | 선택 |  | 미정 | BT180180 | C
A48050 | 2018-09-17 | 1 | C |  | 15 | A | AE15B38M | 탄소강 | 보론강 | BM#1 | 1654 | 65 | 1616 | 1626 | 25 | 4300 |  | 3 | 0.3 | 16 |  | -2.28 | 1571 | 1616 | 17.68 | 0 |  | 10 | 17 | 53 | Y |  | 2018-09-18 01:12 | 74 | 1091 | 27 | 30 | 36 | 39 | 41 | 41 | 40 | 40 | 39 | 38 | 36 | 36 | 35 | 33 | 37 | 41 | 33 | 36 | -0.18 | Y | 44.98 | Y | -0.4 | [7 empty] | N | N | N | N | 130 | 0.49 | 67 | 101508 | 102570 | 1440 | 15100 | 10 | 2 |  | 2018-09-18 01:14 | 1571 | 115 |  | 10 | [16 empty] | 97.65 | 100 | 0 | 0 | 0 |  | 300 |  | 선택 | 선택 | 0 | 0 | 0 |  | 300 |  | 선택 | 선택 | 해제 | 미정 | 미정 | 미정 | 선택 | 3 | 미정 | BT180180 | H
B47923 | 2018-09-17 | 2 | C |  | 2 | A | KBMA75S | 합금강 | D1 | BM#2 | 1577 | 50 | 1634 | 1537 | 37 | 8200 |  | 1 | 0.46 | 17 |  | 0 | 1630 | 1630 | 0 | 3.19 | 0 | 11 | 41 | 105 | Y |  | 2018-09-18 01:52 | 135 | 1098 | 34 | 36 | 37 | 38 | 37 | 36 | 35 | 34 | 32 | 32 | 30 | 28 | 27 | 25 | 33 | 38 | 25 | 0 | -0.26 | Y | 49.97 | Y | -0.4 | [7 empty] | N | N | N | N | 140 | 0.48 | 66 | 99588 | 104580 | 60 | 15500 | 4 | 1 | 20 | 2018-09-18 01:55 | 1571 | 112 |  | 9 |  | *STR#2 Edge heater 펌프용량 저하로 600KW적용 이상공정 등록 및 생관통보. *전공정 작업지연 감속주입 | [14 empty] | 96.03 | 75 | 0 | 0 | 0 |  | 650 | 400 | 선택 | 선택 | 0 | 0 | 0 |  | 650 | 400 | 선택 | 선택 | 해제 | 미정 | 미정 | 미정 | 미정 |  | 미정 | BT180180 | H
A48051 | 2018-09-17 | 1 | C |  | 16 | A | AE15B38M | 탄소강 | 보론강 | BM#1 | 1628 | 36 | 1610 | 1535 | 29 | 5000 |  | 3 | 0.31 | 15 |  | -2.2 | 1570 | 1610 | 13.24 | 0 |  | 22 | 3 | 73 | Y |  | 2018-09-18 02:02 | 73 | 1087 | 31 | 30 | 31 | 31 | 31 | 31 | 30 | 29 | 29 | 28 | 27 | 27 |  | 27 | 30 | 31 | 27 | 31 | -0.09 |  | 44.98 | Y | 0 | [7 empty] | N | N | N | N | 120 | 0.49 | 60 | 84590 | 95890 | 510 | 16000 | 10 | 2 |  | 2018-09-18 02:07 | 1570 | 97 |  | 28 | [16 empty] | 84.76 | 100 | 0 | 0 | 0 |  | 300 |  | 선택 | 선택 | 0 | 0 | 0 |  | 300 |  | 선택 | 선택 | 해제 | 미정 | 미정 | 미정 | 미정 |  | 미정 | BT180180 | C
B47924 | 2018-09-17 | 2 | C |  | 3 | A | KBMA75S | 합금강 | D1 | BM#2 | 1603 | 38 | 1626 | 1565 | 29 | 6000 |  | 1 | 0.3 | 16 |  | 0 | 1566 | 1618 | 0 | 2.53 | 0 | 19 | 37 | 104 | Y |  | 2018-09-18 02:51 | 71 | 1084 | 22 | 25 | 28 | 29 | 30 | 30 | 28 | 27 | 26 | 25 | 24 | 23 |  | 23 | 27 | 30 | 23 | 0 | -0.2 | Y | 35.08 | Y | -0.2 | [7 empty] | N | N | N | N | 130 | 0.51 | 56 | 99588 | 93970 | 1100 | 15200 | 4 | 1 | 30 | 2018-09-18 02:48 | 1566 | 113 |  | 18 |  | *STR#2 Edge heater 펌프용량 저하로 600KW적용 이상공정 등록 및 생관통보. | [14 empty] | 104.83 | 75 | 0 | 0 | 0 |  | 650 | 400 | 선택 | 선택 | 0 | 0 | 0 |  | 650 | 400 | 선택 | 선택 | 해제 | 미정 | 미정 | 미정 | 미정 |  | 미정 | BT180180 | C
A48052 | 2018-09-17 | 1 | C | TUNDISH교체전 | 17 | A | AE15B38M | 탄소강 | 보론강 | BM#1 | 1618 | 36 | 1609 | 1540 | 29 | 4600 |  | 3 | 0.27 | 14 |  | -2.41 | 1566 | 1609 | 6.25 | 0 |  | 28 | 34 | 70 | Y |  | 2018-09-18 02:57 | 69 | 1096 | 26 | 25 | 26 | 27 | 28 | 28 | 28 | 28 | 28 | 28 | 27 | 27 | 26 | 26 | 27 | 28 | 26 | 28 | -0.05 | Y | 40 | Y | -0.2 | [7 empty] | N | N | N | N | 110 | 0.49 | 67 | 103575 | 93920 | 2480 | 2000 | 10 | 2 |  | 2018-09-18 03:04 | 1566 | 99 |  | 34 |  |  | 8B05A29199024A73A3BDC31EF3D82C52 | C8ED7510118F4B34852D9324456F3850 | 61CCC2D33F5546F086080872FBB9EBC1 | [11 empty] | 107.44 | 100 | 0 | 3580 | 0 |  | 300 |  | 선택 | 선택 | 0 | 3500 | 0 |  | 300 |  | 선택 | 선택 | 해제 | 미정 | 미정 | 미정 | 미정 |  | 미정 | BT180180 | C
B47925 | 2018-09-17 | 2 | C |  | 4 | A | KBMA75S | 합금강 | D1 | BM#2 | 1614 | 39 | 1616 | 1564 | 26 | 5300 |  | 1 | 0.26 | 17 |  | 0 | 1553 | 1610 | 0 | 3.25 | 0 | 32 | 4 | 88 | Y |  | 2018-09-18 03:48 | 58 | 1086 | 20 | 22 | 21 | 22 | 23 | 22 | 22 | 21 | 20 | 19 | 16 |  |  | 16 | 21 | 23 | 16 | 22 | -0.23 | Y | 30.03 | Y | -0.6 | [7 empty] | N | N | N | N | 120 | 0.51 | 55 | 99588 | 93440 | 3690 | 14300 | 4 | 1 | 10 | 2018-09-18 03:56 | 1553 | 114 |  | 20 |  | *STR#2 Edge heater 펌프용량 저하로 600KW적용 이상공정 등록 및 생관통보. | [14 empty] | 102.67 | 100 | 0 | 0 | 0 |  | 650 | 400 | 선택 | 선택 | 0 | 0 | 0 |  | 650 | 400 | 선택 | 선택 | 해제 | 미정 | 미정 | 미정 | 미정 |  | 미정 | BT180180 | C
A48053 | 2018-09-17 | 1 | C | TUNDISH교체 | 1 | A | AE5120M | 합금강 | C1 | BM#1 | 1593 | 51 | 1638 | 1540 | 45 | 8100 |  | 3 | 0.26 | 20 |  | -1.89 | 1593 | 1638 | 0 | 11.05 |  | 29 | 29 | 63 | Y |  | 2018-09-18 04:30 | 85 | 1090 | 10 | 24 | 25 | 30 | 32 | 34 | 36 | 37 | 36 | 37 | 36 |  |  | 36 | 32 | 37 | 36 | 36 | 0 |  | 15 | Y | -0.2 |  | 2.87 | 2.87 | 1.89 |  |  |  | N | N | N | N | 150 | 0.5 | 59 | 101508 | 100770 | 7530 | 15600 | 6 | 1 |  | 2018-09-18 04:36 | 1593 | 115 |  | 27 |  | *T/D플럭스 유15 용120KG *탄화왕겨 200KG 투입 *Hydris 수소 기준 초과(10분)ID:101.102.201.202(생관통보) | [14 empty] | 93.73 | 100 | 1000 | 0 | 0 |  | 450 |  | 선택 | 선택 | 1000 | 0 | 0 |  | 450 |  | 선택 | 선택 | 미정 | 미정 | 미정 | 선택 | 선택 |  | 미정 | BT180180 | C
B47926 | 2018-09-17 | 2 | D |  | 5 | A | KBMA75S | 합금강 | D1 | BM#2 | 1612 | 42 | 1614 | 1557 | 32 | 6400 |  | 1 | 0.27 | 16 |  | 0 | 1554 | 1610 | 0 | 3.23 | 0 | 37 | 27 | 61 | Y |  | 2018-09-18 04:49 | 59 | 1084 | 13 | 23 | 26 | 28 | 28 | 28 | 27 | 27 | 25 | 24 | 23 | 21 | 21 | 21 | 24 | 28 | 21 | 28 | -0.16 | Y | 45.02 | Y | 0 | [7 empty] | N | N | N | N | 110 | 0.48 | 60 | 99588 | 95450 | 1620 | 14800 | 4 | 1 | 40 | 2018-09-18 04:57 | 1554 | 109 |  | 17 |  | *전공정 요청 감속주입 *STR#2 Edge heater 펌프용량 저하로 600KW적용 이상공정 등록 및 생관통보. | [14 empty] | 102.67 | 100 | 0 | 0 | 0 |  | 650 | 400 | 선택 | 선택 | 0 | 0 | 0 |  | 650 | 400 | 선택 | 선택 | 해제 | 미정 | 미정 | 미정 | 미정 |  | 미정 | BT180180 | C
A48054 | 2018-09-17 | 1 | D |  | 2 | A | AE5120M | 합금강 | C1 | BM#1 | 1590 | 43 | 1623 | 1552 | 36 | 6400 |  | 3 | 0.28 | 20 |  | -1.91 | 1577 | 1623 | 0 | 11.3 |  | 10 | 18 | 76 | Y |  | 2018-09-18 05:26 | 69 | 1090 | 34 | 29 | 27 | 26 | 26 | 25 | 23 | 22 | 22 | 21 | 20 | 20 |  | 20 | 25 | 27 | 20 | 0 | -0.16 |  | 45 | Y | 0 | [7 empty] | N | N | N | N | 140 | 0.52 | 57 | 152262 | 94370 | 7040 | 15000 | 6 | 1 |  | 2018-09-18 05:32 | 1577 | 111 |  | 32 |  | *유사강종 연연주 혼탕부 성분확인 ID : 107~109.207~209 | [14 empty] | 149.35 | 100 | 0 | 0 | 0 |  | 450 |  | 선택 | 선택 | 0 | 0 | 0 |  | 450 |  | 선택 | 선택 | 미정 | 미정 | 미정 | 선택 | 미정 |  | 미정 | BT180180 | C
B47927 | 2018-09-17 | 2 | D |  | 6 | A | KBMA75S | 합금강 | D1 | BM#2 | 1614 | 36 | 1624 | 1565 | 31 | 6000 |  | 1 | 0.28 | 17 |  | -2.46 | 1563 | 1621 | 0 | 3.19 | 0 | 11 | 42 | 58 | Y |  | 2018-09-18 05:57 | 68 | 1097 | 17 | 26 | 30 | 34 | 34 | 33 | 32 | 31 | 30 | 29 | 27 | 25 | 25 | 26 | 29 | 34 | 25 | 0 | -0.22 | Y | 41.65 | Y | 0.2 | [7 empty] | N | N | N | N | 100 | 0.47 | 62 | 99588 | 97570 | 1470 | 15400 | 4 | 1 | 10 | 2018-09-18 05:56 | 1563 | 108 |  | 14 |  | * STR#2 Edge heater 펌프용량 저하로 600KW적용 이상공정 등록 및 생관통보. * 전공정 작업지연 감속주입 요청 함. | [14 empty] | 100.59 | 100 | 0 | 0 | 0 |  | 650 | 400 | 선택 | 선택 | 0 | 0 | 0 |  | 650 | 400 | 선택 | 선택 | 해제 | 미정 | 미정 | 미정 | 미정 |  | 미정 | BT180180 | C
A48055 | 2018-09-17 | 1 | D |  | 3 | A | AE5120HM | 소입성보증강 | C1 | BM#1 | 1574 | 41 | 1612 | 1539 | 34 | 5800 |  | 3 | 0.28 | 17 |  | -1.81 | 1574 | 1612 | 0 | 15.68 |  | 22 | 4 | 75 | Y |  | 2018-09-18 06:16 | 66 | 1082 | 18 | 16 | 16 | 15 | 15 | 15 | 14 | 13 | 12 | 11 | 11 | 11 |  | 11 | 14 | 16 | 11 | 15 | -0.11 |  | 44.95 | Y | 0 | [7 empty] | N | N | N | N | 130 | 0.53 | 58 | 50754 | 98610 | 6960 | 14800 | 6 | 1 |  | 2018-09-18 06:28 | 1574 | 111 |  | 40 |  | *유사강종 연연주 혼탕부 성분확인 ID : 101.201 | [14 empty] | 47.79 | 100 | 0 | 0 | 0 |  | 450 |  | 선택 | 선택 | 0 | 0 | 0 |  | 450 |  | 선택 | 선택 | 해제 | 미정 | 미정 | 선택 | 미정 |  | 미정 | BT180180 | C
B47928 | 2018-09-17 | 2 | D |  | 7 | A | KBMA75S | 합금강 | D1 | BM#2 | 1656 | 45 | 1614 | 1584 | 25 | 4700 |  | 1 | 0.29 | 16 |  | -1.9 | 1561 | 1607 | 0 | 1.88 | 0 | 19 | 38 | 55 | Y |  | 2018-09-18 06:51 | 66 | 1091 | 22 | 26 | 29 | 30 | 31 | 31 | 30 | 29 | 28 | 27 | 26 | 25 | 23 | 23 | 28 | 31 | 23 | 0 | -0.2 | Y | 40.03 | Y | -0.4 | [7 empty] | N | N | N | N | 150 | 0.47 | 63 | 91289 | 99780 | -1900 | 15100 | 4 | 1 | 20 | 2018-09-18 06:55 | 1561 | 114 |  | 25 |  | * STR#2 Edge heater 펌프용량 저하로 600KW적용 이상공정 등록 및 생관통보. * 전공정 작업지연 감속주입 요청 함. | [14 empty] | 93.15 | 100 | 0 | 0 | 0 |  | 650 | 400 | 선택 | 선택 | 0 | 0 | 0 |  | 650 | 400 | 선택 | 선택 | 해제 | 미정 | 미정 | 미정 | 미정 |  | 미정 | BT180180 | C
A48056 | 2018-09-18 | 1 | D |  | 4 | A | AE5120HM | 소입성보증강 | C1 | BM#1 | 1636 | 43 | 1616 | 1556 | 34 | 5700 |  | 3 | 0.27 | 16 |  | -2.1 | 1574 | 1616 | 0 | 10.62 |  | 28 | 35 | 62 | Y |  | 2018-09-18 07:19 | 66 | 1088 | 9 | 14 | 17 | 19 | 20 | 19 | 19 | 18 | 18 | 17 | 16 | 16 |  | 16 | 17 | 20 | 16 | 19 | -0.11 | Y | 35 | Y | 0 | [7 empty] | N | N | N | N | 120 | 0.53 | 58 | 84590 | 99280 | 7120 | 16400 | 6 | 1 |  | 2018-09-18 07:26 | 1574 | 107 |  | 36 | [16 empty] | 79.13 | 100 | 0 | 0 | 0 |  | 450 |  | 선택 | 선택 | 0 | 0 | 0 |  | 450 |  | 선택 | 선택 | 해제 | 미정 | 미정 | 선택 | 미정 |  | 미정 | BT180180 | C
B47929 | 2018-09-18 | 2 | D | 잔강최소화전 | 8 | A | KBMA75S | 합금강 | D1 | BM#2 | 1600 | 42 | 1615 | 1556 | 31 | 5800 |  | 1 | 0.28 | 16 |  | -2.12 | 1562 | 1609 | 0 | 3.01 | 0 | 32 | 5 | 65 | Y |  | 2018-09-18 08:04 | 67 | 1089 | 17 | 22 | 23 | 24 | 24 | 23 | 23 | 22 | 21 | 20 | 19 | 18 |  | 18 | 22 | 24 | 18 | 23 | -0.15 | Y | 39.98 | Y | -0.2 | [7 empty] | N | N | N | N | 140 | 0.5 | 56 | 90403 | 94540 | 2590 | 3000 | 4 | 1 | 40 | 2018-09-18 08:03 | 1562 | 115 |  | 20 |  | * STR#2 Edge heater 펌프용량 저하로 600KW적용 이상공정 등록 및 생관통보. | [14 empty] | 93.15 | 100 | 0 | 3100 | 0 |  | 650 | 400 | 선택 | 선택 | 0 | 3100 | 0 |  | 650 | 400 | 선택 | 선택 | 해제 | 미정 | 미정 | 미정 | 미정 |  | 미정 | BT180180 | C
A48057 | 2018-09-18 | 1 | D |  | 5 | A | AE5120HM | 소입성보증강 | C1 | BM#1 | 1603 | 45 | 1612 | 1547 | 35 | 6400 |  | 3 | 0.26 | 16 |  | -1.46 | 1583 | 1612 | 0 | 10.16 |  | 29 | 30 | 60 | Y |  | 2018-09-18 08:13 | 75 | 1088 | 15 | 20 | 24 | 26 | 27 | 27 | 26 | 25 | 24 | 24 | 23 | 22 | 22 | 22 | 24 | 27 | 22 | 24 | -0.12 | Y | 40 | Y | 0 | [7 empty] | N | N | N | N | 110 | 0.53 | 61 | 84590 | 103000 | 7050 | 15200 | 6 | 1 |  | 2018-09-18 08:20 | 1583 | 108 |  | 42 | [16 empty] | 76.45 | 100 | 0 | 0 | 0 |  | 450 |  | 선택 | 선택 | 0 | 0 | 0 |  | 450 |  | 선택 | 선택 | 해제 | 미정 | 미정 | 선택 | 미정 |  | 미정 | BT180180 | C
B47930 | 2018-09-18 | 2 | D | 잔강최소화 | 9 | A | ATA105M4 | 탄소강 | C1 | BM#2 | 1586 | 43 | 1635 | 1565 | 34 | 6500 |  | 1 | 0.25 | 16 |  | -2.21 | 1580 | 1633 | 0.89 | 0 | 0 | 37 | 28 | 71 | Y |  | 2018-09-18 08:58 | 71 | 1088 | -98 | -98 | 26 | 26 | 26 | 26 | 26 | 26 | 26 | 26 | 26 |  |  | 26 | 9 | 26 | 26 | 26 | 0 |  | 40 | Y | 0 |  |  |  | 1.51 |  |  |  | N | N | N | N | 130 | 0.51 | 50 | 95652 | 97800 | 80 | 15300 | 4 | 1 | 10 | 2018-09-18 08:59 | 1580 | 126 |  | 38 | [16 empty] | 98.61 | 100 | 2500 | 0 | 0 |  | 450 | 300 | 선택 | 선택 | 2500 | 0 | 0 |  | 450 | 300 | 선택 | 선택 | 해제 | 미정 | 미정 | 미정 | 선택 | 8 | 미정 | RB120.00 | C
A48058 | 2018-09-18 | 1 | D |  | 6 | A | AE5120HM | 소입성보증강 | C1 | BM#1 | 1574 | 50 | 1621 | 1544 | 38 | 7100 |  | 3 | 0.29 | 16 |  | -2.27 | 1576 | 1621 | 0 | 11.44 |  | 10 | 19 | 56 | Y |  | 2018-09-18 09:25 | 68 | 1089 | 21 | 25 | 25 | 26 | 26 | 26 | 25 | 25 | 25 | 25 | 24 | 23 |  | 23 | 25 | 26 | 23 | 26 | -0.07 | Y | 39.98 | Y | -0.2 | [7 empty] | N | N | N | N | 100 | 0.53 | 55 | 101508 | 94210 | 3210 | 15500 | 6 | 1 |  | 2018-09-18 09:33 | 1576 | 109 |  | 32 |  | *전공정요청 잔강이월 없음 | [14 empty] | 103.58 | 100 | 0 | 0 | 0 |  | 450 |  | 선택 | 선택 | 0 | 0 | 0 |  | 450 |  | 선택 | 선택 | 해제 | 미정 | 미정 | 해제 | 미정 |  | 미정 | BT180180 | C
B47931 | 2018-09-18 | 2 | D |  | 10 | A | ATA105M4 | 탄소강 | C1 | BM#2 | 1575 | 40 | 1637 | 1536 | 32 | 6700 |  | 1 | 0.24 | 16 |  | -2.16 | 1560 | 1624 | 1.15 | 0 | 0 | 11 | 43 | 66 | Y |  | 2018-09-18 10:08 | 51 | 1088 | 21 | 20 | 22 | 22 | 21 | 20 | 19 | 18 | 17 | 15 | 14 | 13 |  | 13 | 19 | 22 | 13 | 0 | -0.2 |  | 44.98 | Y | -0.2 |  |  |  | 1.49 |  |  |  | N | N | N | Y | 120 | 0.48 | 59 | 93453 | 93750 | 340 | 15100 | 4 | 1 | 20 | 2018-09-18 10:09 | 1560 | 114 |  | 20 |  | * STR#2 Edge heater 펌프용량 저하로 600KW적용 이상공정 등록 및 생관통보. | [14 empty] | 99.42 | 100 | 0 | 0 | 0 |  | 490 | 600 | 선택 | 선택 | 0 | 0 | 0 |  | 490 | 600 | 선택 | 선택 | 해제 | 미정 | 미정 | 미정 | 미정 |  | 미정 | RB290.00 | C
A48059 | 2018-09-18 | 1 | D |  | 7 | A | AE5120HM | 소입성보증강 | C1 | BM#1 | 1606 | 42 | 1607 | 1545 | 37 | 6800 |  | 3 | 0.28 | 16 |  | -1.1 | 1585 | 1607 | 0 | 11.82 |  | 22 | 5 | 67 | Y |  | 2018-09-18 10:29 | 77 | 1089 | 21 | 29 | 31 | 33 | 34 | 34 | 32 | 32 | 32 | 31 | 30 | 30 | 30 | 30 | 31 | 34 | 30 | 32 | -0.07 | Y | 40.02 | Y | 0 | [7 empty] | N | N | N | N | 150 | 0.52 | 61 | 101508 | 99890 | 7010 | 15200 | 6 | 1 |  | 2018-09-18 10:36 | 1585 | 93 |  | 24 |  | *전공정요청 잔강이월 없음 | [14 empty] | 94.43 | 100 | 0 | 0 | 0 |  | 450 |  | 선택 | 선택 | 0 | 0 | 0 |  | 450 |  | 선택 | 선택 | 해제 | 미정 | 미정 | 미정 | 미정 |  | 미정 | BT180180 | C
B47932 | 2018-09-18 | 2 | D | TUNDISH교체전 | 11 | A | ATA105M4 | 탄소강 | C1 | BM#2 | 1603 | 42 | 1634 | 1544 | 33 | 6800 |  | 1 | 0.24 | 16 |  | -2.08 | 1583 | 1624 | 0.88 | 0 | 0 | 19 | 39 | 59 | Y |  | 2018-09-18 10:58 | 74 | 1088 | 10 | 18 | 22 | 25 | 26 | 26 | 26 | 25 | 24 | 24 | 22 | 21 | 19 | 19 | 22 | 26 | 19 | 26 | -0.18 | Y | 39.97 | Y | -0.4 |  |  |  | 1.3 |  |  |  | N | N | N | N | 110 | 0.47 | 64 | 88355 | 99920 | 80 | 2000 | 4 | 1 | 20 | 2018-09-18 10:59 | 1583 | 119 |  | 33 |  | * STR#2 Edge heater 펌프용량 저하로 600KW적용 이상공정 등록 및 생관통보. | CCD2FA60269B4C7A832F586C832BE786 | 808AAE1AF8344BA5967B382869C03B05 | CCB9ECCCA25E402ABBA8AE82D1790F80 |  | 605FCD8AC84B433AACFF864D256EB32A | [9 empty] | 88.36 | 100 | 0 | 2500 | 0 |  | 450 | 300 | 선택 | 선택 | 0 | 2500 | 0 |  | 450 | 300 | 선택 | 선택 | 해제 | 미정 | 미정 | 미정 | 미정 |  | 미정 | RB120.00 | C
A48060 | 2018-09-18 | 1 | D | TUNDISH교체전 | 8 | A | AE5120HM | 소입성보증강 | C1 | BM#1 | 1601 | 45 | 1606 | 1531 | 40 | 6700 |  | 3 | 0.28 | 16 |  | -1.5 | 1576 | 1606 | 0 | 11.9 |  | 28 | 36 | 69 | Y |  | 2018-09-18 11:30 | 68 | 1088 | 27 | 30 | 28 | 28 | 28 | 27 | 27 | 26 | 24 | 24 | 22 | 21 |  | 21 | 26 | 28 | 21 | 28 | -0.16 |  | 45 | Y | -0.2 | [7 empty] | N | N | N | N | 140 | 0.52 | 60 | 115617 | 101320 | 7780 | 1500 | 6 | 1 |  | 2018-09-18 11:37 | 1576 | 97 |  | 26 |  | *전공정요청 잔강이월 없음 | C3C81E2E34564DE88D057A299A969160 | 3979C13654F94B05A5B8AE7AB5574A81 |  | 2DECD207476B40E5845404FB8563A793 | [10 empty] | 105.97 | 100 | 0 | 2500 | 0 |  | 450 |  | 선택 | 선택 | 0 | 2500 | 0 |  | 450 |  | 선택 | 선택 | 해제 | 미정 | 미정 | 미정 | 미정 |  | 미정 | BT180180 | C
B47933 | 2018-09-18 | 2 | D | TUNDISH교체 | 1 | A | SM53C | 탄소강 | B | BM#2 | 1601 | 45 | 1645 | 1515 | 38 | 8100 |  | 1 | 0.23 | 21 |  | -2.3 | 1575 | 1644 | 1.27 | 0 | 0 | 32 | 6 | 57 | Y |  | 2018-09-18 12:33 | 87 | 1089 | -362 | -144 | 27 | 26 | 22 | 30 | 34 | 36 | 36 | 36 | 36 | 35 |  | 35 | 32 | 36 | 35 | 36 | -0.05 |  | 20.02 | Y | -0.2 |  | 2.67 | 2.67 | 2.13 |  |  |  | N | N | N | N | 150 | 0.48 | 50 | 82990 |  | 91000 |  | 9 | 2 | 10 | 2018-09-18 12:32 | 1575 | 125 |  | 28 |  | * T/D FLUX 용탕부: 120 KG / 유탕부: 15KG 투입 * 첫 HEAT 수소측정 기준초과(10분)이상공정 등록 및 생관통보. * 탄화왕겨200KG투입 * 전공정 요청 7톤 이월 | [14 empty] | 91.2 | 100 | 700 | 0 | 0 |  | 650 | 400 | 선택 | 해제 | 700 | 0 | 0 |  | 650 | 400 | 선택 | 해제 | 해제 | 미정 | 미정 | 미정 | 미정 |  | 미정 | BT180180 | C
A48061 | 2018-09-18 | 1 | A | TUNDISH교체 | 1 | A | FPA-SCR420HB2 | 소입성보증강 | C2 | BM#1 | 1602 | 44 | 1648 | 1538 | 40 | 7400 |  | 3 | 0.27 | 18 |  | -2.03 | 1603 | 1648 | 0 | 13.16 |  | 29 | 31 | 65 | Y |  | 2018-09-18 12:38 | 94 | 1088 | 14 | 22 | 25 | 30 | 34 | 36 | 37 | 38 | 38 | 39 |  |  |  | 39 | 32 | 39 | 39 | 0 | 0 |  |  | Y | 0.2 |  | 2.31 | 2.31 | [5 empty] | N | N | M | 150 | 0.53 | 52 | 101508 | 95710 | 7540 | 15520 | 16 | 2 |  | 2018-09-18 12:46 | 1603 | 117 |  | 43 |  | *T/Dflux 유15kg 용225kg | [14 empty] | 98.31 | 100 | 1000 | 0 | 0 |  | 450 |  | 선택 | 선택 | 1000 | 0 | 0 |  | 450 |  | 선택 | 선택 | 해제 | 미정 | 미정 | 선택 | 선택 |  | 미정 | BT180180 | H
B47934 | 2018-09-18 | 2 | A |  | 2 | A | SM53C | 탄소강 | B | BM#2 | 1609 | 41 | 1605 | 1546 | 32 | 6000 |  | 1 | 0.24 | 14 |  | -2.42 | 1561 | 1613 | 1.02 | 0 | 0 | 10 | 20 | 52 | Y |  | 2018-09-18 13:17 | 73 | 1088 | 33 | 32 | 32 | 31 | 31 | 31 | 30 | 29 | 27 | 26 | 25 | 23 | 22 | 21 | 28 | 32 | 21 | 31 | -0.2 |  | 55 | Y | -0.2 | [7 empty] | N | N | N | N | 140 | 0.45 | 69 | 99588 | 99140 | 80 | 16000 | 9 | 2 |  | 2018-09-18 13:19 | 1561 | 119 |  | 38 |  | *전공정 지연 20%이상 감속주입 이상공정등록및 생관통보 | [14 empty] | 100.59 | 100 | 0 | 0 | 0 |  | 650 | 400 | 선택 | 해제 | 0 | 0 | 0 |  | 650 | 400 | 선택 | 해제 | 해제 | 미정 | 미정 | 미정 | 미정 |  | 미정 | BT180180 | C
A48062 | 2018-09-18 | 1 | A |  | 2 | A | FPA-SCR420HB2 | 소입성보증강 | C2 | BM#1 | 1592 | 47 | 1620 | 1549 | 40 | 6800 |  | 3 | 0.27 | 20 |  | -1.95 | 1574 | 1620 | 0 | 13.17 |  | 37 | 29 | 100 | Y |  | 2018-09-18 13:52 | 65 | 1089 | 37 | 31 | 28 | 27 | 26 | 25 | 24 | 23 | 23 | 22 | 21 |  |  | 21 | 26 | 28 | 21 | 0 | -0.18 |  | 39.98 | Y | -0.2 | [8 empty] | N | N | Y | 140 | 0.55 | 54 | 84590 | 95800 | 7030 | 15460 | 16 | 2 |  | 2018-09-18 14:06 | 1574 | 99 |  | 24 |  | *주입말 전공정 지연 감속주입,감속에 의한 S/R 재셋팅 | [14 empty] | 82.29 | 100 | 0 | 0 | 0 |  | 450 |  | 선택 | 선택 | 0 | 0 | 0 |  | 450 |  | 선택 | 선택 | 해제 | 미정 | 미정 | 선택 | 미정 |  | 미정 | BT180180 | H
B47935 | 2018-09-18 | 2 | A |  | 3 | A | FPA-SCR420HB2 | 소입성보증강 | C2 | BM#1 | 1604 | 43 | 1646 | 1574 | 34 | 7200 |  | 1 | 0.25 | 18 |  | -2.25 | 1581 | 1640 | 0 | 3.69 | 0 | 11 | 44 | 67 | Y |  | 2018-09-18 14:31 | 72 | 1087 | 18 | 21 | 23 | 24 | 25 | 25 | 23 | 23 | 22 | 22 | 21 | 19 | 18 | 18 | 22 | 25 | 18 | 23 | -0.18 | Y | 39.98 | Y | -0.2 | [8 empty] | N | N | Y | 130 | 0.47 | 62 | 84590 | 96810 | 5070 | 15600 | 16 | 2 |  | 2018-09-18 14:49 | 1581 | 136 |  | 42 |  | *전공정 지연으로 감속주입 | [14 empty] | 83.09 | 100 | 0 | 0 | 0 |  | 450 |  | 선택 | 선택 | 0 | 0 | 0 |  | 450 |  | 선택 | 선택 | 해제 | 미정 | 선택 | 미정 | 미정 |  | 미정 | BT180180 | H
C46500 | 2018-09-18 | 3 | A |  | 3 | A | SM53C | 탄소강 | B | BM#2 | 1601 | 53 | 1613 | 1545 | 36 | 6500 |  | 2 | 0 | 13 | 40 | -2.19 | 1563 | 1602 | 1.27 | 0 | 10 | 20 | 53 | 74 | Y |  | 2018-09-18 14:42 | 75 | 1101 | 17 | 23 | 32 | 35 | 36 | 37 | 36 | 35 | 34 | 34 | 35 | 34 | 32 | 30 | 32 | 37 | 30 | 35 | -0.16 | Y | 44.98 | Y | 0 | [7 empty] | N | N | N | N | 130 | 0.41 | 74 | 149382 | 100520 | 1800 | 14400 | 9 | 2 |  | 2018-09-18 14:54 | 1563 | 116 |  | 25 |  | *전공정 지연 20%이상감속주입 이상공정등록및 생관통보 *연연주 혼탕부 ID:307~309.407~409 | [14 empty] | 146.17 | 100 | 0 | 0 | 0 |  | 650 | 400 | 선택 | 해제 | 0 | 0 | 0 |  | 650 | 400 | 선택 | 해제 | 해제 | 미정 | 미정 | 미정 | 미정 |  | 미정 | BT180180 | C
B47936 | 2018-09-18 | 2 | A |  | 4 | A | FPA-SCR420HB2 | 소입성보증강 | C2 | BM#1 | 1597 | 45 | 1644 | 1564 | 36 | 7100 |  | 1 | 0.24 | 18 |  | -2.24 | 1582 | 1639 | 0 | 4.12 | 0 | 19 | 40 | 68 | Y |  | 2018-09-18 16:09 | 73 | 1091 | 15 | 25 | 31 | 35 | 36 | 36 | 35 | 34 | 34 | 32 | 31 | 30 | 29 | 29 | 31 | 36 | 29 | 0 | -0.17 | Y | 40 | Y | -0.2 | [8 empty] | N | N | Y | 120 | 0.47 | 64 | 101508 | 99160 | 5100 | 16320 | 16 | 2 |  | 2018-09-18 16:11 | 1582 | 140 |  | 9 |  | *전공정 지연으로 감속주입 | [14 empty] | 97.46 | 100 | 0 | 0 | 0 |  | 450 |  | 선택 | 선택 | 0 | 0 | 0 |  | 450 |  | 선택 | 선택 | 해제 | 미정 | 선택 | 미정 | 미정 |  | 미정 | BT180180 | H
C46501 | 2018-09-18 | 3 | A |  | 4 | A | SM53CM | 탄소강 | B | BM#2 | 1584 | 45 | 1623 | 1528 | 32 | 6500 |  | 2 | 0 | 14 | 40 | -2.62 | 1554 | 1603 | 0.45 | 0 | 10 | 6 | 73 | 66 | Y |  | 2018-09-18 15:45 | 66 | 1068 | 25 | 26 | 26 | 27 | 26 | 25 | 24 | 24 | 24 | 23 | 23 | 22 |  | 22 | 25 | 27 | 22 | 26 | -0.13 | Y | 39.98 | Y | -0.2 | [7 empty] | N | N | N | N | 120 | 0.51 | 59 | 49794 | 101210 | 2160 | 14200 | 9 | 2 |  | 2018-09-18 15:58 | 1554 | 125 |  | 38 |  | *연연주 혼탕부 301.401 | [14 empty] | 48.2 | 100 | 0 | 0 | 0 |  | 650 | 400 | 선택 | 해제 | 0 | 0 | 0 |  | 650 | 400 | 선택 | 해제 | 해제 | 미정 | 미정 | 미정 | 미정 |  | 미정 | BT180180 | C
C46502 | 2018-09-18 | 3 | A |  | 5 | A | SM53CM | 탄소강 | B | BM#2 | 1580 | 42 | 1624 | 1533 | 32 | 6500 |  | 2 | 0 | 16 | 40 | -2.42 | 1565 | 1616 | 0.87 | 0 | 13 | 2 | 88 | 51 | Y |  | 2018-09-18 16:50 | 77 | 1077 | 19 | 28 | 31 | 33 | 35 | 35 | 35 | 35 | 34 | 34 | 34 | 33 |  | 33 | 32 | 35 | 33 | 35 | -0.06 | Y | 35.02 | Y | -0.2 | [7 empty] | N | N | N | N | 110 | 0.5 | 55 | 99588 | 92660 | 3060 | 14300 | 9 | 2 |  | 2018-09-18 17:03 | 1565 | 127 |  | 36 |  | *후HEAT 강제개공 ID :306 406 | [14 empty] | 104.12 | 100 | 0 | 0 | 0 |  | 650 | 400 | 선택 | 해제 | 0 | 0 | 0 |  | 650 | 400 | 선택 | 해제 | 해제 | 미정 | 미정 | 미정 | 미정 |  | 미정 | BT180180 | C
B47937 | 2018-09-18 | 2 | A |  | 5 | A | FPA-SCR420HB2 | 소입성보증강 | C2 | BM#1 | 1612 | 74 | 1654 | 1524 | 46 | 9600 |  | 1 | 0.29 | 19 |  | -2.56 | 1586 | 1647 | 0 | 5.84 | 0 | 32 | 7 | 48 | Y |  | 2018-09-18 17:16 | 77 | 1142 | 25 | 27 | 29 | 30 | 30 | 28 | 28 | 27 | 25 | 24 | 23 | 21 |  | 21 | 27 | 30 | 21 | 0 | -0.23 | Y | 39.98 | Y | -0.4 | [8 empty] | N | N | Y | 110 | 0.47 | 58 | 84590 | 91590 | 4940 | 16130 | 16 | 2 |  | 2018-09-18 17:15 | 1586 | 148 |  | 10 |  | *전공정 지연으로 감속주입 | [14 empty] | 89.04 | 100 | 0 | 0 | 0 |  | 450 |  | 선택 | 선택 | 0 | 0 | 0 |  | 450 |  | 선택 | 선택 | 해제 | 미정 | 선택 | 미정 | 미정 |  | 미정 | BT180180 | H
C46503 | 2018-09-18 | 3 | A |  | 6 | A | SM53CM | 탄소강 | B | BM#2 | 1606 | 42 | 1630 | 1546 | 33 | 6100 |  | 2 | 0 | 14 | 40 | -1.94 | 1566 | 1606 | 0.82 | 0 | 12 | 12 | 81 | 100 | N | 1 | 2018-09-18 17:53 | 78 | 1088 | 29 | 30 | 31 | 32 | 33 | 31 | 31 | 31 | 31 | 30 | 29 | 29 |  | 29 | 31 | 33 | 29 | 31 | -0.04 | Y | 35 | Y | 0 | [7 empty] | N | N | N | N | 150 | 0.5 | 58 | 99588 | 97330 | 1860 | 15600 | 9 | 2 | 24 | 2018-09-18 18:15 | 1566 | 126 |  | 33 | [16 empty] | 100.49 | 100 | 0 | 0 | 0 |  | 650 | 400 | 선택 | 해제 | 0 | 0 | 0 |  | 650 | 400 | 선택 | 해제 | 해제 | 미정 | 미정 | 미정 | 미정 |  | 미정 | BT180180 | C
B47938 | 2018-09-18 | 2 | A |  | 6 | A | FPA-SCR420HB2 | 소입성보증강 | C2 | BM#1 | 1621 | 51 | 1644 | 1575 | 33 | 6900 |  | 1 | 0.24 | 18 |  | -1.82 | 1582 | 1627 | 0 | 2.9 | 0 | 10 | 21 | 64 | Y |  | 2018-09-18 18:12 | 73 | 1142 | 20 | 21 | 25 | 27 | 29 | 30 | 30 | 29 | 29 | 28 | 27 | 26 | 25 | 25 | 27 | 30 | 25 | 29 | -0.14 | Y | 35 | Y | -0.2 | [8 empty] | N | N | Y | 100 | 0.5 | 64 | 101508 | 102060 | 5010 | 15130 | 16 | 2 |  | 2018-09-18 18:10 | 1582 | 118 |  | 14 |  | *주입중 정속에 의한 S/R 재셋팅 | [14 empty] | 94.87 | 100 | 0 | 0 | 0 |  | 450 |  | 선택 | 선택 | 0 | 0 | 0 |  | 450 |  | 선택 | 선택 | 해제 | 미정 | 선택 | 미정 | 미정 |  | 미정 | BT180180 | C
B47939 | 2018-09-18 | 2 | A |  | 7 | A | FPA-SCR420HB2 | 소입성보증강 | C2 | BM#1 | 1614 | 48 | 1654 | 1564 | 32 | 6600 |  | 1 | 0.28 | 18 |  | -2.11 | 1590 | 1640 | 0 | 7.15 | 0 | 11 | 45 | 60 | Y |  | 2018-09-18 19:12 | 81 | 1139 | 19 | 28 | 32 | 35 | 36 | 36 | 35 | 35 | 34 | 33 | 32 |  |  | 32 | 32 | 36 | 32 | 35 | -0.13 | Y | 30 | Y | -0.2 | [8 empty] | N | N | Y | 150 | 0.55 | 52 | 101508 | 96000 | 5070 | 15750 | 16 | 2 |  | 2018-09-18 19:14 | 1590 | 122 |  | 20 | [16 empty] | 100.55 | 100 | 0 | 0 | 0 |  | 450 |  | 선택 | 선택 | 0 | 0 | 0 |  | 450 |  | 선택 | 선택 | 해제 | 미정 | 선택 | 미정 | 선택 | 6 | 미정 | BT180180 | C
C46504 | 2018-09-18 | 3 | A |  | 7 | A | SM53CM | 탄소강 | B | BM#2 | 1599 | 46 | 1615 | 1542 | 31 | 6000 |  | 2 | 0 | 13 | 40 | -2.01 | 1566 | 1602 | 1.27 | 0 | 12 | 20 | 54 | 45 | Y |  | 2018-09-18 19:01 | 78 | 1077 | 26 | 31 | 35 | 37 | 37 | 37 | 36 | 36 | 34 | 34 | 33 | 32 |  | 32 | 34 | 37 | 32 | 37 | -0.12 | Y | 40 | Y | -0.2 | [7 empty] | N | N | N | N | 140 | 0.5 | 59 | 82990 | 98690 | 2160 | 15800 | 9 | 2 |  | 2018-09-18 19:10 | 1566 | 126 |  | 25 | [16 empty] | 82.29 | 100 | 0 | 0 | 0 |  | 650 | 400 | 선택 | 해제 | 0 | 0 | 0 |  | 650 | 400 | 선택 | 해제 | 해제 | 미정 | 미정 | 미정 | 미정 |  | 미정 | BT180180 | C
B47940 | 2018-09-18 | 2 | A |  | 8 | A | FPA-SCR420HB2 | 소입성보증강 | C2 | BM#1 | 1623 | 41 | 1646 | 1574 | 34 | 6700 |  | 1 | 0.23 | 18 |  | -2.47 | 1581 | 1641 | 0 | 4.23 | 0 | 19 | 41 | 58 | Y |  | 2018-09-18 20:06 | 72 | 1094 | 28 | 31 | 33 | 35 | 35 | 34 | 34 | 33 | 32 | 31 | 30 |  |  | 30 | 32 | 35 | 30 | 0 | -0.14 | Y | 34.98 | Y | -0.2 | [8 empty] | N | N | Y | 140 | 0.55 | 52 | 101508 | 94440 | 5050 | 15440 | 16 | 2 |  | 2018-09-18 20:07 | 1581 | 116 |  | 21 | [16 empty] | 101.71 | 100 | 0 | 0 | 0 |  | 450 |  | 선택 | 선택 | 0 | 0 | 0 |  | 450 |  | 선택 | 선택 | 해제 | 미정 | 선택 | 미정 | 미정 |  | 미정 | BT180180 | H
C46505 | 2018-09-18 | 3 | A | TUNDISH교체전 | 8 | A | SM53CM | 탄소강 | B | BM#2 | 1620 | 43 | 1621 | 1560 | 31 | 5700 |  | 2 | 0 | 16 | 40 | -2.54 | 1557 | 1610 | 0.85 | 0 | 13 | 6 | 74 | 52 | Y |  | 2018-09-18 20:03 | 69 | 1069 | 33 | 34 | 35 | 35 | 34 | 34 | 33 | 32 | 31 | 31 | 30 |  |  | 30 | 33 | 35 | 30 | 34 | -0.13 |  | 39.98 | Y | -0.2 | [7 empty] | N | N | N | N | 130 | 0.5 | 59 | 99588 | 97640 | 2110 | 2500 | 9 | 2 |  | 2018-09-18 20:18 | 1557 | 120 |  | 27 |  | *전공정 지연 감속주입 | 65AEFFDB67BF4F38B367D42C418EC776 | FBA0981CBF4A4B739F3BC725297FF043 | ADF98B4DDA1740E784A8F0070C109CC4 | [11 empty] | 99.84 | 75 | 0 | 3008 | 0 |  | 650 | 400 | 선택 | 해제 | 0 | 3028 | 0 |  | 650 | 400 | 선택 | 해제 | 해제 | 미정 | 미정 | 미정 | 미정 |  | 미정 | BT180180 | C
B47941 | 2018-09-18 | 2 | C |  | 9 | A | SCR420HB2 | 소입성보증강 | C2 | BM#1 | 1587 | 44 | 1625 | 1566 | 34 | 6900 |  | 1 | 0.25 | 18 |  | -1.73 | 1573 | 1619 | 0 | 2.45 | 0 | 32 | 8 | 51 | Y |  | 2018-09-18 21:06 | 64 | 1129 | 25 | 29 | 31 | 32 | 32 | 31 | 30 | 30 | 28 | 27 | 26 | 24 |  | 24 | 29 | 32 | 24 | 0 | -0.2 | Y | 40.03 | Y | -0.4 | [7 empty] | N | N | N | N | 130 | 0.55 | 57 | 101508 | 103550 | 60 | 15300 | 16 | 2 |  | 2018-09-18 21:09 | 1572 | 113 |  | 16 |  | *전공정요청 L/D잔강 이월 미실시 | [14 empty] | 98.94 | 100 | 0 | 0 | 0 |  | 450 |  | 선택 | 선택 | 0 | 0 | 0 |  | 450 |  | 선택 | 선택 | 해제 | 미정 | 선택 | 해제 | 미정 |  | 미정 | BT180180 | H
C46506 | 2018-09-18 | 3 | C | TUNDISH교체 | 1 | A | SM45CB | 탄소강 | SM45C | BM#2 | 1589 | 52 | 1648 | 1540 | 39 | 8300 |  | 2 | 0 | 20 | 40 | -2.15 | 1589 | 1643 | 0.49 | 0 | 11 | 2 | 89 | 54 | Y |  | 2018-09-18 21:13 | 96 | 1081 | -593 | -148 | 25 | 24 | 26 | 32 | 37 | 39 | 41 | 41 | 41 | 41 | 40 | 40 | 34 | 41 | 40 | 41 | -0.04 |  | 20 | Y | -0.2 |  | 3.16 | 3.16 | 1.42 |  |  |  | N | N | N | N | 190 | 0.48 | 62 | 95232 | 101940 | 1160 | 15100 | 13 | 1 | 10 | 2018-09-18 21:21 | 1589 | 130 |  | 42 |  | *T/D플럭스 120/15KG *롱노즐 실리부 부착 *수소 10분 측정값 기준치 초과, 생관통보 (10분 3.16PPM ,12분 3.34PPM) | [14 empty] | 92.37 | 75 | 728 | 0 | 0 |  | 650 | 400 | 선택 | 해제 | 728 | 0 | 0 |  | 650 | 400 | 선택 | 해제 | 해제 | 미정 | 미정 | 미정 | 선택 |  | 미정 | RB130.00 | C
A48069 | 2018-09-18 | 1 | C |  | 10 | A | SCR420HB2 | 소입성보증강 | C2 | BM#1 | 0 | 44 | 1617 | 1586 | 31 | 5600 |  | 3 | 0.24 | 21 |  | -1.84 | 1570 | 1617 | 0 | 11.59 |  | 29 | 33 | 67 | Y |  | 2018-09-18 21:55 | 61 | 1120 | 20 | 22 | 23 | 24 | 24 | 23 | 22 | 22 | 21 | 20 | 19 | 17 | 16 | 16 | 21 | 24 | 16 | 22 | -0.18 | Y | 45 | Y | -0.2 | [7 empty] | N | N | N | N | 120 | 0.55 | 61 | 101508 | 106480 | 2330 | 14200 | 16 | 2 |  | 2018-09-18 22:10 | 1570 | 108 |  | 26 |  | *전공정요청 L/D잔강 이월 미실시 | [14 empty] | 93.38 | 100 | 0 | 0 | 0 |  | 450 |  | 선택 | 선택 | 0 | 0 | 0 |  | 450 |  | 선택 | 선택 | 해제 | 미정 | 미정 | 선택 | 미정 |  | 미정 | BT180180 | H
B47942 | 2018-09-18 | 2 | C |  | 2 | A | SM45CB | 탄소강 | SM45C | BM#2 | 1590 | 39 | 1637 | 1575 | 34 | 6400 |  | 1 | 0.25 | 20 |  | 0 | 1570 | 1652 | 0 | 7.28 | 0 | 10 | 22 | 46 | Y |  | 2018-09-18 22:20 | 77 | 1141 | 37 | 36 | 35 | 35 | 34 | 34 | 33 | 32 | 31 | 30 | 29 | 28 | 25 | 25 | 33 | 35 | 25 | 0 | -0.2 |  | 50.03 | Y | -0.6 | [7 empty] | N | N | N | N | 180 | 0.5 | 62 | 94872 | 102570 | 530 | 14000 | 13 | 1 | 20 | 2018-09-18 22:38 | 1570 | 154 |  | 41 | [16 empty] | 91.93 | 75 | 0 | 0 | 0 |  | 650 | 400 | 선택 | 해제 | 0 | 0 | 0 |  | 650 | 400 | 선택 | 해제 | 해제 | 미정 | 미정 | 미정 | 미정 |  | 미정 | RB125.00 | C
A48070 | 2018-09-18 | 1 | C | TUNDISH교체전 | 11 | A | SCR420HB2 | 소입성보증강 | C2 | BM#1 | 0 | 48 | 1610 | 1542 | 40 | 7400 |  | 3 | 0.26 | 21 |  | -1.19 | 1581 | 1610 | 0 | 11.9 |  | 37 | 31 | 44 | Y |  | 2018-09-18 22:57 | 72 | 1128 | 12 | 24 | 30 | 32 | 34 | 34 | 33 | 32 | 31 | 30 | 29 | 27 |  | 27 | 29 | 34 | 27 | 0 | -0.2 | Y | 34.98 | Y | -0.4 | [7 empty] | N | N | N | N | 110 | 0.55 | 61 | 113767 | 108500 | 3900 | 2000 | 16 | 2 |  | 2018-09-18 23:04 | 1581 | 108 |  | 26 |  | *전공정요청 L/D잔강 이월 미실시 | 8CE6F70E1EF54D9DABAD4008EA427C4A | DF59B6B8207F4F3BAF248A84923E500F | 7B619078233A4772967CE037D8A7F816 | [11 empty] | 101.22 | 100 | 0 | 3170 | 0 |  | 450 |  | 선택 | 선택 | 0 | 3000 | 0 |  | 450 |  | 선택 | 선택 | 해제 | 미정 | 미정 | 선택 | 미정 |  | 미정 | BT180180 | H
B47943 | 2018-09-18 | 2 | C |  | 3 | A | SM45CB | 탄소강 | SM45C | BM#2 | 1584 | 70 | 1595 | 1545 | 38 | 7200 |  | 1 | 0.27 | 16 |  | 0 | 1558 | 1619 | 0 | 3.18 | 0 | 11 | 46 | 40 | Y |  | 2018-09-18 23:31 | 65 | 1124 | 19 | 26 | 29 | 30 | 30 | 30 | 30 | 29 | 28 | 27 | 26 | 24 | 23 | 23 | 27 | 30 | 23 | 30 | -0.16 | Y | 45 | Y | -0.2 | [7 empty] | Y | Y | Y | Y | 170 | 0.47 | 63 | 152754 | 98560 | 1650 | 15000 | 13 | 1 | 10 | 2018-09-18 23:42 | 1558 | 165 |  | 34 |  | *연연주 혼탕부 성분확인 ID:307~309,407~409 | [14 empty] | 151.17 | 72.22 | 0 | 0 | 0 |  | 650 | 700 | 선택 | 해제 | 0 | 0 | 0 |  | 650 | 700 | 선택 | 해제 | 해제 | 미정 | 미정 | 미정 | 미정 |  | 미정 | RB160.00 | C
A48071 | 2018-09-18 | 1 | C | TUNDISH교체 | 1 | A | STB2D | 베어링강 | STB (SF) | BM#1 | 0 | 59 | 1590 | 1525 | 48 | 8100 |  | 3 | 0.28 | 25 |  | -1.57 | 1544 | 1590 | 10.73 | 0 |  | 19 | 42 | 61 | Y |  | 2018-09-19 00:15 | 90 | 1092 | 39 | 39 | 45 | 48 | 50 | 50 | 51 | 50 | 50 | 50 | 49 | 50 |  | 50 | 48 | 51 | 49 | 50 | 0 |  | 20.02 | Y | 0.2 |  | 2.41 | 2.41 | 1.68 |  |  |  | Y | N | N | M | 230 | 0.46 | 69 | 84590 | 106200 | 7000 | 15800 | 17 | 1 |  | 2018-09-19 00:22 | 1544 | 127 |  | 30 |  | *T/D플럭스 유15 용275KG *탄화왕겨200KG | [14 empty] | 74.73 | 100 | 1500 | 0 | 0 |  | 650 |  | 선택 | 해제 | 1500 | 0 | 0 |  | 650 |  | 선택 | 해제 | 선택 | 미정 | 미정 | 선택 | 미정 |  | 미정 | BT180180 | H
B47944 | 2018-09-18 | 2 | C |  | 4 | A | SM45C | 탄소강 | SM45C | BM#2 | 1610 | 53 | 1647 | 1566 | 35 | 6700 |  | 1 | 0.28 | 16 |  | 0 | 1573 | 1635 | 0 | 3.18 | 0 | 5 | 56 | 1237 | Y |  | 2018-09-19 00:39 | 80 | 1090 | 15 | 25 | 31 | 35 | 36 | 37 | 37 | 36 | 34 | 32 | 33 | 32 | 30 | 30 | 32 | 37 | 30 | 0 | -0.2 | Y | 35.02 | Y | -0.4 | [7 empty] | N | N | N | N | 170 | 0.47 | 64 | 50544 | 99290 | 5860 | 15000 | 13 | 1 | 20 | 2018-09-19 00:48 | 1573 | 144 |  | 33 | 12 | *연연주 혼탕부 성분확인 ID:301.401 *빅사이즈 후속 | [14 empty] | 50.54 | 83.33 | 0 | 0 | 0 |  | 650 | 400 | 선택 | 해제 | 0 | 0 | 0 |  | 650 | 400 | 선택 | 해제 | 해제 | 미정 | 미정 | 미정 | 미정 |  | 미정 | RB130.00 | C
A48072 | 2018-09-18 | 1 | C |  | 2 | A | STB2D | 베어링강 | STB (SF) | BM#1 | 0 | 51 | 1561 | 1545 | 39 | 6600 |  | 3 | 0.28 | 25 |  | -1.42 | 1520 | 1561 | 11.63 | 0 |  | 22 | 8 | 88 | Y |  | 2018-09-19 01:23 | 66 | 1098 | 47 | 39 | 36 | 33 | 31 | 30 | 28 | 27 | 27 | 26 | 26 | 25 | 25 | 25 | 31 | 36 | 25 | 0 | -0.22 |  | 50 | Y | 0 | [7 empty] | Y | Y | Y | Y | 220 | 0.48 | 64 | 101508 | 100250 | 7000 | 15100 | 17 | 1 |  | 2018-09-19 01:41 | 1520 | 128 |  | 33 | [16 empty] | 94.65 | 100 | 0 | 0 | 0 |  | 650 |  | 선택 | 해제 | 0 | 0 | 0 |  | 650 |  | 선택 | 해제 | 선택 | 미정 | 미정 | 선택 | 미정 |  | 미정 | BT180180 | H
B47945 | 2018-09-18 | 2 | C |  | 5 | A | SM45C | 탄소강 | SM45C | BM#2 | 1591 | 51 | 1615 | 1524 | 33 | 6400 |  | 1 | 0.28 | 16 |  | 0 | 1551 | 1608 | 0 | 3.13 | 0 | 32 | 9 | 86 | Y |  | 2018-09-19 01:55 | 58 | 1087 | 25 | 24 | 23 | 22 | 22 | 21 | 20 | 20 | 18 | 18 | 16 | 15 |  | 15 | 20 | 23 | 15 | 0 | -0.18 |  | 45 | Y | -0.2 |  |  |  | 1.27 |  |  |  | N | N | N | N | 150 | 0.49 | 59 | 103326 | 96360 | 1680 | 14500 | 13 | 1 | 30 | 2018-09-19 02:05 | 1551 | 134 |  | 24 | 23 | *전공정 작업지연 감속주입 *샘플채취 300mm ID:303.403(사무실 요청) | [14 empty] | 105.43 | 75 | 0 | 0 | 300 |  | 650 | 400 | 선택 | 해제 | 0 | 0 | 300 |  | 650 | 400 | 선택 | 해제 | 해제 | 미정 | 미정 | 미정 | 미정 |  | 미정 | RB130.00 | C
A48073 | 2018-09-18 | 1 | C |  | 3 | A | STB2D | 베어링강 | STB (SF) | BM#1 | 0 | 40 | 1569 | 1546 | 32 | 5400 |  | 3 | 0.27 | 26 |  | -1.51 | 1525 | 1569 | 12.23 | 0 |  | 29 | 34 | 78 | Y |  | 2018-09-19 02:15 | 71 | 1095 | 23 | 24 | 24 | 25 | 25 | 25 | 25 | 24 | 24 | 24 | 23 | 23 | 22 | 21 | 24 | 25 | 21 | 25 | -0.07 | Y | 55 | Y | -0.2 | [7 empty] | Y | Y | Y | Y | 210 | 0.43 | 71 | 101508 | 99100 | 7060 | 16200 | 17 | 1 |  | 2018-09-19 02:23 | 1525 | 124 |  | 47 | 12 | *전공정지연 감속주입 정속유지 미준수 | [14 empty] | 95.67 | 100 | 0 | 0 | 0 |  | 650 |  | 선택 | 해제 | 0 | 0 | 0 |  | 650 |  | 선택 | 해제 | 선택 | 미정 | 미정 | 선택 | 미정 |  | 미정 | BT180180 | H
B47946 | 2018-09-18 | 2 | C |  | 6 | A | SM45C | 탄소강 | SM45C | BM#2 | 1586 | 42 | 1616 | 1555 | 33 | 6200 |  | 1 | 0.25 | 16 |  | 0 | 1564 | 1616 | 0 | 2.76 | 0 | 10 | 23 | 62 | Y |  | 2018-09-19 02:47 | 71 | 1090 | 11 | 23 | 27 | 30 | 31 | 31 | 31 | 30 | 28 | 29 | 28 | 24 | 24 | 24 | 27 | 31 | 24 | 31 | -0.18 | Y | 38.07 | Y | 0 | [7 empty] | N | N | N | N | 190 | 0.5 | 59 | 100125 | 97610 | 2890 | 15400 | 13 | 1 | 10 | 2018-09-19 03:13 | 1564 | 125 |  | 34 | [16 empty] | 99.63 | 100 | 0 | 0 | 0 |  | 650 | 400 | 선택 | 해제 | 0 | 0 | 0 |  | 650 | 400 | 선택 | 해제 | 해제 | 미정 | 미정 | 미정 | 미정 |  | 미정 | RB125.00 | C
B47947 | 2018-09-18 | 2 | C |  | 7 | A | SM45C | 탄소강 | SM45C | BM#2 | 1629 | 30 | 1615 | 1574 | 25 | 4600 |  | 1 | 0.43 | 18 |  | 0 | 1551 | 1610 | 0 | 2.88 | 0 | 11 | 47 | 46 | Y |  | 2018-09-19 04:01 | 58 | 1091 | 20 | 26 | 28 | 28 | 27 | 28 | 27 | 26 | 25 | 24 | 23 | 21 |  | 21 | 25 | 28 | 21 | 28 | -0.16 | Y | 44.97 | Y | -0.4 | [7 empty] | N | N | N | N | 180 | 0.51 | 57 | 93754 | 97370 | 1640 | 15100 | 13 | 1 |  | 2018-09-19 04:08 | 1551 | 104 |  | 22 | [16 empty] | 95.67 | 100 | 0 | 0 | 0 |  | 650 | 400 | 선택 | 해제 | 0 | 0 | 0 |  | 650 | 400 | 선택 | 해제 | 해제 | 미정 | 미정 | 미정 | 미정 |  | 미정 | BT180180 | C
A48074 | 2018-09-18 | 1 | C |  | 4 | B | STB2D | 베어링강 | STB (SF) | BM#1 | 0 | 43 | 1555 | 1533 | 35 | 5900 |  | 3 | 0.27 | 25 |  | -1.18 | 1521 | 1555 | 11.37 | 0 |  | 37 | 32 | 71 | Y |  | 2018-09-19 03:32 | 67 | 1088 | 20 | 20 | 21 | 22 | 22 | 23 | 22 | 22 | 21 | 21 | 20 | 20 | 20 | 19 | 21 | 23 | 19 | 22 | -0.1 | Y | 40 | Y | -0.2 | [7 empty] | Y | Y | Y | Y | 200 | 0.45 | 69 | 101508 | 100550 | 6870 | 15600 | 17 | 1 |  | 2018-09-19 03:41 | 1521 | 123 |  | 42 |  | *전공정지연 감속주입 정속유지 미준수 | [14 empty] | 94.38 | 100 | 0 | 0 | 0 |  | 650 |  | 선택 | 해제 | 0 | 0 | 0 |  | 650 |  | 선택 | 해제 | 선택 | 미정 | 미정 | 선택 | 미정 |  | 미정 | BT180180 | H
B47948 | 2018-09-18 | 2 | D |  | 8 | A | SM45C | 탄소강 | SM45C | BM#2 | 1589 | 33 | 1625 | 1574 | 28 | 5100 |  | 1 | 0.28 | 16 |  | 0 | 1564 | 1622 | 0 | 5.33 | 0 | 5 | 57 | 49 | Y |  | 2018-09-19 04:55 | 71 | 1082 | 25 | 31 | 33 | 33 | 33 | 33 | 33 | 32 | 30 | 29 | 27 |  |  | 27 | 31 | 33 | 27 | 33 | -0.15 |  | 40 | Y | -0.4 | [7 empty] | N | N | N | N | 170 | 0.5 | 59 | 99956 | 98410 | 1640 | 14500 | 13 | 1 | 40 | 2018-09-19 05:15 | 1564 | 106 |  | 28 | [16 empty] | 99.96 | 100 | 0 | 0 | 0 |  | 650 | 400 | 선택 | 해제 | 0 | 0 | 0 |  | 650 | 400 | 선택 | 해제 | 해제 | 미정 | 미정 | 미정 | 미정 |  | 미정 | RB135.00 | C
A48075 | 2018-09-18 | 1 | D |  | 5 | A | STB2D | 베어링강 | STB (SF) | BM#1 | 0 | 48 | 1552 | 1514 | 41 | 6800 |  | 3 | 0.27 | 25 |  | -1.02 | 1522 | 1552 | 10.58 | 0 |  | 19 | 43 | 50 | Y |  | 2018-09-19 05:11 | 68 | 1098 | 19 | 23 | 29 | 32 | 33 | 33 | 33 | 33 | 33 | 32 | 31 | 30 | 29 | 28 | 30 | 33 | 28 | 33 | -0.11 | Y | 45.02 | Y | -0.2 | [7 empty] | Y | Y | Y | Y | 190 | 0.48 | 68 | 101508 | 100000 | 7080 | 15400 | 17 | 1 |  | 2018-09-19 05:22 | 1522 | 99 |  | 14 | 13 | [15 empty] | 94.29 | 100 | 0 | 0 | 0 |  | 650 |  | 선택 | 해제 | 0 | 0 | 0 |  | 650 |  | 선택 | 해제 | 선택 | 미정 | 미정 | 선택 | 미정 |  | 미정 | BT180180 | H
B47949 | 2018-09-18 | 2 | D |  | 9 | A | SM45C | 탄소강 | SM45C | BM#2 | 1587 | 33 | 1627 | 1557 | 27 | 5400 |  | 1 | 0.25 | 18 |  | -2.51 | 1561 | 1625 | 0 | 3.25 | 0 | 32 | 10 | 47 | Y |  | 2018-09-19 05:59 | 68 | 1096 | 21 | 26 | 28 | -277 | 29 | 28 | 27 | 27 | 25 | 25 | 23 | 22 |  | 22 | 0 | 29 | 22 | 0 | -0.2 | Y | 35 | Y | -0.2 | [7 empty] | N | N | N | N | 160 | 0.5 | 57 | 99769 | 95200 | 1890 | 15500 | 13 | 1 | 10 | 2018-09-19 05:56 | 1561 | 111 |  | 27 | [16 empty] | 102.85 | 100 | 0 | 0 | 0 |  | 650 | 400 | 선택 | 해제 | 0 | 0 | 0 |  | 650 | 400 | 선택 | 해제 | 해제 | 미정 | 미정 | 미정 | 미정 |  | 미정 | BT180180 | C
A48076 | 2018-09-18 | 1 | D |  | 6 | A | STB2D | 베어링강 | STB (SF) | BM#1 | 0 | 43 | 1563 | 1528 | 36 | 5900 |  | 3 | 0.28 | 25 |  | -1.48 | 1520 | 1563 | 15.29 | 0 |  | 22 | 9 | 85 | Y |  | 2018-09-19 06:14 | 66 | 1085 | 26 | 27 | 29 | 29 | 29 | 27 | 26 | 25 | 25 | 24 | 22 | 22 | 22 | 22 | 26 | 29 | 22 | 29 | -0.14 |  | 49.98 | Y | 0 | [7 empty] | Y | Y | Y | Y | 180 | 0.48 | 62 | 101508 | 97950 | 7060 | 15100 | 17 | 1 |  | 2018-09-19 06:26 | 1520 | 101 |  | 19 | [16 empty] | 96.17 | 100 | 0 | 0 | 0 |  | 650 |  | 선택 | 해제 | 0 | 0 | 0 |  | 650 |  | 선택 | 해제 | 선택 | 미정 | 미정 | 선택 | 미정 |  | 미정 | BT180180 | H
B47950 | 2018-09-18 | 2 | D | TUNDISH교체전 | 10 | A | SM45C | 탄소강 | SM45C | BM#2 | 1603 | 37 | 1614 | 1544 | 30 | 5600 |  | 1 | 0.25 | 15 |  | -2.04 | 1557 | 1611 | 0 | 2.06 | 0 | 10 | 24 | 45 | Y |  | 2018-09-19 07:00 | 64 | 1092 | 18 | 25 | 28 | 28 | 28 | 28 | 27 | 26 | 25 | 24 | 23 | 21 | 20 | 20 | 25 | 28 | 20 | 28 | -0.16 |  | 49.98 | Y | -0.2 | [7 empty] | N | N | N | N | 150 | 0.5 | 62 | 93049 | 102530 | 1470 | 2000 | 13 | 1 | 20 | 2018-09-19 07:02 | 1557 | 108 |  | 24 |  |  | 0ED972C4188146D396F3652446F26C9D | 4E05D84526A041E98819993E2964E564 | 73D7338223754EAE98A4D4E698119729 | [11 empty] | 89.47 | 100 | 0 | 3030 | 0 |  | 650 | 400 | 선택 | 해제 | 0 | 2990 | 0 |  | 650 | 400 | 선택 | 해제 | 해제 | 미정 | 미정 | 미정 | 미정 |  | 미정 | RB190.00 | C
A48077 | 2018-09-18 | 1 | D |  | 7 | A | STB2D | 베어링강 | STB (SF) | BM#1 | 0 | 39 | 1572 | 1556 | 32 | 5100 |  | 3 | 0.28 | 25 |  | -1.49 | 1529 | 1572 | 18.58 | 0 |  | 29 | 35 | 84 | Y |  | 2018-09-19 07:24 | 75 | 1082 | 21 | 28 | 33 | 35 | 36 | 36 | 36 | 34 | 34 | 34 | 34 | 33 | 33 | 33 | 33 | 36 | 33 | 36 | -0.07 | Y | 40.08 | Y | 0 | [7 empty] | Y | Y | Y | Y | 230 | 0.48 | 63 | 118426 | 97240 | 7000 | 14600 | 17 | 1 |  | 2018-09-19 07:21 | 1529 | 98 |  | 13 | [16 empty] | 112.95 | 100 | 0 | 0 | 0 |  | 650 |  | 선택 | 해제 | 0 | 0 | 0 |  | 650 |  | 선택 | 해제 | 선택 | 미정 | 미정 | 선택 | 미정 |  | 미정 | BT180180 | H
A48078 | 2018-09-19 | 1 | D | TUNDISH교체전 | 8 | A | STB2D | 베어링강 | STB (SF) | BM#1 | 0 | 39 | 1552 | 1579 | 37 | 4200 |  | 3 | 0.28 | 25 |  | -1.11 | 1520 | 1552 | 15.27 | 0 |  | 37 | 33 | 79 | Y |  | 2018-09-19 08:15 | 66 | 1089 | 32 | 31 | 30 | 30 | 29 | 28 | 27 | 27 | 26 | 25 | 24 | 24 | 23 | 23 | 27 | 30 | 23 | 0 | -0.14 |  | 50 | Y | -0.2 | [7 empty] | Y | Y | Y | M | 220 | 0.48 | 69 | 86578 | 106820 | 7680 | 1500 | 17 | 1 |  | 2018-09-19 08:29 | 1520 | 105 |  | 27 |  |  | AD766F2953DF427CB354A125E0358FCF | FABE92584987415BAEE7A19B1B531337 | 03B8A7D6E43C4B9481F19BB816C3F9EA | [11 empty] | 75.61 | 100 | 0 | 3500 | 0 |  | 650 |  | 선택 | 해제 | 0 | 3500 | 0 |  | 650 |  | 선택 | 해제 | 선택 | 미정 | 미정 | 선택 | 미정 |  | 미정 | BT180180 | H
B47951 | 2018-09-19 | 2 | D | TUNDISH교체 | 1 | A | SCR435B | 합금강 | D1 | BM#2 | 1595 | 46 | 1664 | 1545 | 39 | 8200 |  | 1 | 0.28 | 21 |  | -2.55 | 1578 | 1661 | 2.52 | 0 | 0 | 11 | 48 | 50 | Y |  | 2018-09-19 08:21 | 83 | 1087 | -393 | 24 | 25 | 24 | 24 | 23 | 29 | 33 | 35 | 36 | 36 | 36 | 36 | 36 | 33 | 36 | 36 | 36 | 0 |  | 22.83 | Y | 0 | 1.3 | 2.38 | 2.38 |  |  |  |  | N | N | N | N | 150 | 0.47 | 60 | 84590 | 97130 | 2370 | 15800 | 5 | 2 | 10 | 2018-09-19 08:22 | 1578 | 139 |  | 32 |  | * T/D FLUX 용탕부: 120 KG / 유탕부: 15KG 투입 * 탄화왕겨200KG투입 * STR#2 Edge heater 펌프용량 저하로 600KW적용 이상공정 등록 및 생관통보. * 주입중 전공정 요청 감속주입 함. | [14 empty] | 85.02 | 100 | 1030 | 0 | 0 |  | 650 | 400 | 선택 | 선택 | 1040 | 0 | 0 |  | 650 | 400 | 선택 | 선택 | 해제 | 미정 | 미정 | 미정 | 미정 |  | 미정 | BT180180 | C
B47952 | 2018-09-19 | 2 | D |  | 2 | A | SCR435B | 합금강 | D1 | BM#2 | 1635 | 40 | 1635 | 1545 | 35 | 7200 |  | 1 | 0.24 | 17 |  | -2.32 | 1564 | 1630 | 1.47 | 0 | 0 | 5 | 58 | 59 | Y |  | 2018-09-19 09:08 | 69 | 1089 | 34 | 28 | 26 | 24 | 23 | 21 | 21 | 20 | 19 | 18 | 17 | 15 | 15 | 15 | 22 | 26 | 15 | 0 | -0.22 |  | 49.98 | Y | 0 | [7 empty] | N | N | N | N | 140 | 0.46 | 65 | 101508 | 98450 | 70 | 14300 | 5 | 2 | 20 | 2018-09-19 09:29 | 1564 | 144 |  | 47 |  | * STR#2 Edge heater 펌프용량 저하로 600KW적용 이상공정 등록 및 생관통보. * 전공정 작업지연(인콧트작업)감속주입 요청 함. | [14 empty] | 103.58 | 100 | 0 | 0 | 0 |  | 650 | 400 | 선택 | 선택 | 0 | 0 | 0 |  | 650 | 400 | 선택 | 선택 | 해제 | 미정 | 미정 | 미정 | 미정 |  | 미정 | BT180180 | H
A48079 | 2018-09-19 | 1 | D | TUNDISH교체 | 1 | A | SCMH1MD | 소입성보증강 | C1 | BM#1 | 0 | 39 | 1637 | 1598 | 33 | 6000 |  | 3 | 0.28 | 16 |  | -2.27 | 1593 | 1637 | 2.83 | 9.69 |  | 19 | 44 | 68 | Y |  | 2018-09-19 09:09 | 87 | 1089 | 8 | 12 | 14 | 21 | 25 | 27 | 28 | 29 | 29 | 30 | 29 |  |  | 29 | 24 | 30 | 29 | 29 | -0.2 |  | 5.02 | Y | -0.2 |  | 2.68 | 2.68 | 1.92 |  |  |  | N | N | N | N | 150 | 0.51 | 59 | 99588 | 101690 | 7510 | 14600 | 8 | 2 |  | 2018-09-19 09:16 | 1593 | 140 |  | 67 |  | *T/Dflux 유15kg 용120kg *수소측정기준초과(10분) 이상재 ID: 101.102.201.202 생관통보 | [14 empty] | 91.2 | 100 | 700 | 0 | 0 |  | 450 |  | 선택 | 선택 | 700 | 0 | 0 |  | 450 |  | 선택 | 선택 | 해제 | 미정 | 미정 | 선택 | 선택 |  | 미정 | BT180180 | C
B47953 | 2018-09-19 | 2 | D |  | 3 | A | SCR435B | 합금강 | D1 | BM#2 | 1573 | 44 | 1646 | 1524 | 39 | 8100 |  | 1 | 0.25 | 18 |  | -2.39 | 1581 | 1649 | 0.95 | 0 | 0 | 32 | 11 | 52 | Y |  | 2018-09-19 10:11 | 86 | 1088 | 10 | 15 | 22 | 26 | 29 | 29 | 28 | 29 | 28 | 27 | 26 | 25 | 23 | 23 | 25 | 29 | 23 | 29 | -0.15 | Y | 40.02 | Y | -0.4 | [7 empty] | N | N | N | N | 130 | 0.46 | 62 | 101508 | 94120 | 1010 | 14300 | 5 | 2 | 30 | 2018-09-19 10:18 | 1581 | 156 |  | 52 |  | * STR#2 Edge heater 펌프용량 저하로 600KW적용 이상공정 등록 및 생관통보. * 전공정 작업지연(인콧트작업)감속주입 요청 함. | [14 empty] | 106.85 | 100 | 0 | 0 | 0 |  | 650 | 400 | 선택 | 선택 | 0 | 0 | 0 |  | 650 | 400 | 선택 | 선택 | 해제 | 미정 | 미정 | 미정 | 미정 |  | 미정 | BT180180 | H
A48080 | 2018-09-19 | 1 | D |  | 2 | A | SCMH1MD | 소입성보증강 | C1 | BM#1 | 0 | 43 | 1621 | 1595 | 30 | 5500 |  | 3 | 0.28 | 13 |  | -2.87 | 1574 | 1621 | 0 | 8.85 |  | 22 | 10 | 65 | Y |  | 2018-09-19 11:08 | 68 | 1087 | 27 | 20 | 19 | 18 | 18 | 18 | 18 | 17 | 17 | 17 | 16 | 16 |  | 16 | 19 | 19 | 16 | 18 | -0.05 |  | 45.02 | Y | 0 | [7 empty] | N | N | N | N | 140 | 0.53 | 56 | 99588 | 95260 | 7060 | 14700 | 8 | 2 |  | 2018-09-19 10:32 | 1574 | 142 |  | 9 | [16 empty] | 94.98 | 100 | 0 | 0 | 0 |  | 450 |  | 선택 | 선택 | 0 | 0 | 0 |  | 450 |  | 선택 | 선택 | 해제 | 미정 | 미정 | 선택 | 미정 |  | 미정 | BT180180 | C
A48081 | 2018-09-19 | 1 | D |  | 3 | A | SCMH1MD | 소입성보증강 | C1 | BM#1 | 0 | 45 | 1620 | 1552 | 39 | 7000 |  | 3 | 0.28 | 15 |  | 0 | 1581 | 1581 | 0 | 0 |  | 29 | 36 | 64 | Y |  | 2018-09-19 11:20 | 75 | 1088 | 15 | 17 | 22 | 24 | 26 | 25 | 25 | 25 | 24 | 23 | 23 | 24 |  | 24 | 23 | 26 | 23 | 25 | -0.03 | Y | 29.98 | Y | 0.2 | [7 empty] | N | N | N | N | 130 | 0.53 | 57 | 98720 | 96380 | 7100 | 15200 | 8 | 2 |  | 2018-09-19 11:31 | 1581 | 127 |  | 55 | [16 empty] | 94.92 | 100 | 0 | 0 | 0 |  | 450 |  | 선택 | 선택 | 0 | 0 | 0 |  | 450 |  | 선택 | 선택 | 해제 | 미정 | 미정 | 선택 | 미정 |  | 미정 | BT180180 | C
B47954 | 2018-09-19 | 2 | D |  | 4 | A | SCR435B | 합금강 | D1 | BM#2 | 1572 | 45 | 1645 | 1554 | 37 | 7500 |  | 1 | 0.23 | 17 |  | -2.35 | 1578 | 1641 | 1.13 | 0 | 0 | 10 | 25 | 48 | Y |  | 2018-09-19 11:10 | 83 | 1087 | 16 | 23 | 28 | 31 | 32 | 33 | 33 | 34 | 33 | 33 | 32 | 31 | 30 | 29 | 30 | 34 | 29 | 33 | -0.17 | Y | 30 | Y | -0.2 | [7 empty] | N | N | N | N | 120 | 0.47 | 66 | 101508 | 102760 | 30 | 14700 | 5 | 2 | 40 | 2018-09-19 11:16 | 1578 | 164 |  | 59 |  | * STR#2 Edge heater 펌프용량 저하로 600KW적용 이상공정 등록 및 생관통보. * 전공정 작업지연(인콧트작업)감속주입 요청 함. | [14 empty] | 100.5 | 100 | 0 | 0 | 0 |  | 650 | 400 | 선택 | 선택 | 0 | 0 | 0 |  | 650 | 400 | 선택 | 선택 | 해제 | 미정 | 미정 | 미정 | 미정 |  | 미정 | BT180180 | H
A48082 | 2018-09-19 | 1 | B | 잔강최소화전 | 4 | A | SCMH1MD | 소입성보증강 | C1 | BM#1 | 0 | 48 | 1624 | 1536 | 41 | 7400 |  | 3 | 0.28 | 15 |  | -1.73 | 1586 | 1624 | 0 | 9.61 |  | 37 | 34 | 65 | Y |  | 2018-09-19 12:29 | 80 | 1089 | 22 | 25 | 29 | 31 | 32 | 32 | 31 | 31 | 30 | 30 | 28 | 28 |  | 28 | 29 | 32 | 28 | 31 | -0.07 | Y | 34.98 | Y | 0 | [7 empty] | N | N | N | N | 120 | 0.52 | 57 | 83966 | 98740 | 7030 | 3000 | 8 | 2 |  | 2018-09-19 12:55 | 1586 | 127 |  | 44 |  | *L/D잔강 8TON 슬러그 나옴 이상재등록 | [14 empty] | 79.4 | 100 | 0 | 3100 | 0 |  | 450 |  | 선택 | 선택 | 0 | 3100 | 0 |  | 450 |  | 선택 | 선택 | 해제 | 미정 | 미정 | 해제 | 미정 |  | 미정 | BT180180 | C
B47956 | 2018-09-19 | 2 | B |  | 5 | A | SCR435B | 합금강 | D1 | BM#2 | 1587 | 43 | 1644 | 1544 | 37 | 7700 |  | 1 | 0.23 | 19 |  | -2.61 | 1571 | 1637 | 1.01 | 0 | 0 | 36 | 1 | 21759 | Y |  | 2018-09-19 12:57 | 76 | 1189 | 26 | 28 | 30 | 30 | 31 | 30 | 30 | 29 | -524 | -935 | 26 | 25 |  | 25 | 0 | 31 | 25 | 30 | -0.17 | Y | 25.02 | Y | -0.2 |  |  |  | 1.64 |  |  |  | N | N | N | N | 110 | 0.5 | 57 | 101508 | 94550 | 520 | 14000 | 5 | 2 | 10 | 2018-09-19 12:59 | 1571 | 118 |  | 21 |  | * STR#2 Edge heater 펌프용량 저하로 600KW적용 이상공정 등록 및 생관통보. * 전공정 작업지연(인콧트작업)감속주입 요청 함. | [14 empty] | 106.85 | 100 | 0 | 0 | 0 |  | 650 | 400 | 선택 | 선택 | 0 | 0 | 0 |  | 650 | 400 | 선택 | 선택 | 해제 | 미정 | 미정 | 미정 | 미정 |  | 미정 | BT180180 | H
A48083 | 2018-09-19 | 1 | B | 잔강최소화 | 5 | A | SCM420HB | 소입성보증강 | C2 | BM#1 | 0 | 60 | 1629 | 1538 | 30 | 6100 |  | 3 | 0.28 | 16 |  | -2.08 | 1588 | 1629 | 0 | 9.19 |  | 19 | 45 | 42 | N | 1 | 2018-09-19 13:31 | 80 | 1089 | 31 | 31 | 32 | 34 | 36 | 37 | 37 | 37 | 37 | 37 |  |  |  | 37 | 35 | 37 | 37 | 37 | 0 |  | 20 | Y | 0 | [7 empty] | N | N | N | N | 110 | 0.54 | 52 | 101508 | 99190 | 7060 | 15100 | 8 | 2 |  | 2018-09-19 13:38 | 1588 | 139 |  | 53 |  | *잔강최소화 | [14 empty] | 95.63 | 100 | 2500 | 0 | 0 |  | 450 |  | 선택 | 선택 | 2500 | 0 | 0 |  | 450 |  | 선택 | 선택 | 미정 | 미정 | 미정 | 선택 | 미정 |  | 미정 | BT180180 | H
B47957 | 2018-09-19 | 2 | B |  | 6 | A | SCR435B | 합금강 | D1 | BM#2 | 1599 | 51 | 1626 | 1537 | 39 | 8000 |  | 1 | 0.24 | 18 |  | -2.38 | 1564 | 1627 | 1.24 | 0 | 0 | 5 | 59 | 70 | Y |  | 2018-09-19 14:01 | 69 | 1089 | 21 | 28 | 34 | 36 | 37 | 37 | 36 | 36 | 34 | 33 | 32 | 31 | 29 | 28 | 32 | 37 | 28 | 36 | -0.2 | Y | 45.02 | Y | -0.2 | [7 empty] | N | N | N | N | 100 | 0.5 | 65 | 101508 | 106880 | 1750 | 14500 | 5 | 2 | 50 | 2018-09-19 14:04 | 1564 | 118 |  | 17 |  | * STR#2 Edge heater 펌프용량 저하로 600KW적용 이상공정 등록 및 생관통보. | [14 empty] | 93.43 | 100 | 0 | 0 | 0 |  | 650 | 400 | 선택 | 선택 | 0 | 0 | 0 |  | 650 | 400 | 선택 | 선택 | 해제 | 미정 | 미정 | 미정 | 미정 |  | 미정 | BT180180 | H
A48084 | 2018-09-19 | 1 | B |  | 6 | A | SCM420HB | 소입성보증강 | C2 | BM#1 | 0 | 55 | 1622 | 1543 | 35 | 6700 |  | 3 | 0.26 | 18 |  | -1.96 | 1580 | 1622 | 0 | 14.21 |  | 22 | 11 | 50 | Y |  | 2018-09-19 14:39 | 72 | 1089 | 36 | 32 | 32 | 32 | 31 | 31 | 30 | 30 | 29 | 29 | 28 |  |  | 28 | 31 | 32 | 28 | 32 | -0.1 |  | 40 | Y | -0.2 | [7 empty] | N | N | N | N | 100 | 0.55 | 52 | 84590 | 94350 | 7120 | 14900 | 8 | 2 |  | 2018-09-19 14:46 | 1580 | 128 |  | 39 | [16 empty] | 83.46 | 100 | 0 | 0 | 0 |  | 450 |  | 선택 | 선택 | 0 | 0 | 0 |  | 450 |  | 선택 | 선택 | 미정 | 미정 | 미정 | 선택 | 미정 |  | 미정 | BT180180 | H
B47958 | 2018-09-19 | 2 | B |  | 7 | A | SCR435B | 합금강 | D1 | BM#2 | 1609 | 48 | 1624 | 1544 | 32 | 6700 |  | 1 | 0.26 | 17 |  | 0 | 1566 | 1622 | 1.95 | 0 | 0 | 32 | 12 | 70 | Y |  | 2018-09-19 15:01 | 71 | 1088 | 24 | 30 | 35 | 36 | 36 | 36 | 36 | 35 | 34 | 33 | 31 | 30 |  | 30 | 33 | 36 | 30 | 36 | -0.15 | Y | 40 | Y | -0.2 | [7 empty] | N | N | N | N | 150 | 0.5 | 59 | 101508 | 96670 | 890 | 14100 | 5 | 2 | 10 | 2018-09-19 15:01 | 1566 | 120 |  | 26 |  | * STR#2 Edge heater 펌프용량 저하로 600KW적용 이상공정 등록 및 생관통보. | [14 empty] | 104.16 | 100 | 0 | 0 | 0 |  | 650 | 400 | 선택 | 선택 | 0 | 0 | 0 |  | 650 | 400 | 선택 | 선택 | 해제 | 미정 | 미정 | 미정 | 미정 |  | 미정 | BT180180 | C
A48085 | 2018-09-19 | 1 | B |  | 7 | A | SCM420HB | 소입성보증강 | C2 | BM#1 | 1587 | 50 | 1619 | 1555 | 34 | 6400 |  | 3 | 0.26 | 18 |  | -2.03 | 1576 | 1619 | 0 | 12.95 |  | 11 | 50 | 89 | Y |  | 2018-09-19 15:38 | 68 | 1085 | 25 | 29 | 30 | 30 | 30 | 29 | 29 | 28 | 27 | 26 | 25 | 23 | 22 | 20 | 27 | 30 | 20 | 30 | -0.17 |  | 59.98 | Y | -0.2 | [7 empty] | N | N | N | N | 150 | 0.43 | 70 | 84590 | 94400 | 7110 | 15600 | 8 | 2 |  | 2018-09-19 15:46 | 1576 | 115 |  | 34 |  | *전공정 작업지연 감속주입 20%이상 감속ID:101~105.201~205 | [14 empty] | 83.38 | 100 | 0 | 0 | 0 |  | 450 |  | 선택 | 선택 | 0 | 0 | 0 |  | 450 |  | 선택 | 선택 | 미정 | 미정 | 미정 | 선택 | 미정 |  | 미정 | BT180180 | H
B47959 | 2018-09-19 | 2 | B | TUNDISH교체전 | 8 | A | SCR435B | 합금강 | D1 | BM#2 | 1599 | 45 | 1644 | 1554 | 37 | 7700 |  | 1 | 0.25 | 19 |  | -2.36 | 1571 | 1633 | 1.93 | 0 | 0 | 10 | 26 | 65 | Y |  | 2018-09-19 16:10 | 76 | 1082 | 25 | 32 | 37 | 40 | 41 | 40 | 40 | 39 | 38 | 36 | 36 | 34 | 32 | 32 | 36 | 41 | 32 | 40 | -0.22 | Y | 40 | Y | -0.4 | [7 empty] | N | N | N | N | 140 | 0.5 | 61 | 86576 | 100760 | 890 | 2000 | 5 | 2 | 20 | 2018-09-19 16:08 | 1571 | 121 |  | 18 |  | * STR#2 Edge heater 펌프용량 저하로 600KW적용 이상공정 등록 및 생관통보. | AE5BBDB025B14F6E97DB46543ECBB475 | E38A4288C20A4DD492BCB3E7D164F289 | B27A4CB758DA43E6B736F27AB294A8D4 | [11 empty] | 85.17 | 100 | 0 | 3100 | 0 |  | 650 | 400 | 선택 | 선택 | 0 | 3000 | 0 |  | 650 | 400 | 선택 | 선택 | 해제 | 미정 | 미정 | 미정 | 미정 |  | 미정 | BT180180 | C
A48086 | 2018-09-19 | 1 | B |  | 8 | A | SCM420HB | 소입성보증강 | C2 | BM#1 | 1573 | 50 | 1619 | 1522 | 40 | 7300 |  | 3 | 0.27 | 17 |  | -1.78 | 1582 | 1619 | 0 | 13.57 |  | 37 | 35 | 53 | Y |  | 2018-09-19 16:37 | 74 | 1080 | 18 | 21 | 23 | 25 | 27 | 28 | 28 | 28 | 28 | 28 | 28 | 28 | 27 | 27 | 26 | 28 | 27 | 28 | -0.03 | Y | 35.02 | Y | -0.2 | [7 empty] | N | N | N | N | 140 | 0.49 | 63 | 101508 | 99920 | 3860 | 15200 | 8 | 2 |  | 2018-09-19 16:44 | 1582 | 127 |  | 45 |  | *전공정 작업지연 감속주입 *전공정 요청 L/D잔강 이월 미실시 | [14 empty] | 97.93 | 100 | 0 | 0 | 0 |  | 450 |  | 선택 | 선택 | 0 | 0 | 0 |  | 450 |  | 선택 | 선택 | 미정 | 미정 | 미정 | 해제 | 미정 |  | 미정 | BT180180 | H
B47960 | 2018-09-19 | 2 | B | TUNDISH교체 | 1 | A | SM20C | 탄소강 | C2 | BM#2 | 1616 | 63 | 1665 | 1574 | 42 | 8700 |  | 1 | 0.28 | 20 |  | -2.44 | 1606 | 1678 | 3.13 | 0 | 0 | 29 | 37 | 125 | Y |  | 2018-09-19 17:21 | 92 | 1083 | -291 | -153 | 24 | 29 | 29 | 28 | 27 | 26 | 31 | 35 | 37 | 39 | 39 | 40 | 32 | 41 | 40 | 0 | -0.2 |  | 5.02 | Y | -0.2 | 1.1 | [6 empty] | N | N | N | N | 150 | 0.47 | 56 | 94164 | 94140 | 2620 | 15300 | 2 | 1 | 10 | 2018-09-19 17:22 | 1606 | 148 |  | 36 |  | * T/D 용강량 실측:1150mm / 18.9 TON * T/D FLUX 용탕부: 120 KG / 유탕부: 15KG 투입 * 슬리브 롱노즐( Y자형 ) 사용 * STR#2 Edge heater 펌프용량 저하로 600KW적용 이상공정 등록 및 생관통보. | [14 empty] | 96.04 | 100 | 700 | 0 | 0 |  | 410 | 300 | 선택 | 선택 | 700 | 0 | 0 |  | 410 | 300 | 선택 | 선택 | 해제 | 미정 | 미정 | 미정 | 미정 |  | 미정 | RB130.00 | C
A48087 | 2018-09-19 | 1 | B |  | 9 | A | SCM420HB | 소입성보증강 | C2 | BM#1 | 0 | 47 | 1615 | 1532 | 40 | 7500 |  | 3 | 0.27 | 17 |  | -1.57 | 1582 | 1615 | 0 | 14.15 |  | 19 | 46 | 49 | Y |  | 2018-09-19 17:40 | 74 | 1082 | 25 | 27 | 28 | 29 | 29 | 29 | 29 | 28 | 27 | 27 | 26 | 25 | 24 | 24 | 27 | 29 | 24 | 29 | -0.1 | Y | 49.97 | Y | 0 | [7 empty] | N | N | N | N | 130 | 0.5 | 66 | 101508 | 106720 | 2850 | 15500 | 8 | 2 |  | 2018-09-19 17:46 | 1582 | 128 |  | 48 |  | *전공정 작업지연 감속주입 *전공정 요청 L/D잔강 이월 미실시 | [14 empty] | 92.66 | 100 | 0 | 0 | 0 |  | 450 |  | 선택 | 선택 | 0 | 0 | 0 |  | 450 |  | 선택 | 선택 | 미정 | 미정 | 미정 | 미정 | 미정 |  | 미정 | BT180180 | H
B47961 | 2018-09-19 | 2 | B |  | 2 | A | SM20C | 탄소강 | C2 | BM#2 | 1667 | 43 | 1666 | 1586 | 25 | 5400 |  | 1 | 0.26 | 16 |  | -2.65 | 1587 | 1648 | 2.47 | 0 | 0 | 36 | 2 | 132 | Y |  | 2018-09-19 18:15 | 73 | 1090 | 37 | 31 | 26 | 25 | 25 | 24 | 23 | 22 | 21 | 21 | 18 |  |  | 18 | 25 | 26 | 18 | 0 | -0.21 |  | 38.9 | Y | -0.6 | [7 empty] | N | N | N | N | 140 | 0.5 | 52 | 101080 | 86720 | 3110 | 14500 | 2 | 1 | 20 | 2018-09-19 18:20 | 1587 | 133 |  | 41 |  | * STR#2 Edge heater 펌프용량 저하로 600KW적용 이상공정 등록 및 생관통보. | [14 empty] | 112.69 | 100 | 0 | 0 | 0 |  | 410 | 300 | 선택 | 선택 | 0 | 0 | 0 |  | 410 | 300 | 선택 | 선택 | 해제 | 미정 | 미정 | 미정 | 미정 |  | 미정 | RB150.00 | C
A48088 | 2018-09-19 | 1 | B | TUNDISH교체전 | 10 | A | SCM420HB | 소입성보증강 | C2 | BM#1 | 1578 | 43 | 1606 | 1529 | 38 | 7100 |  | 3 | 0.28 | 17 |  | -1.49 | 1575 | 1606 | 0 | 13.08 |  | 22 | 12 | 58 | Y |  | 2018-09-19 19:09 | 67 | 1092 | 22 | 25 | 27 | 29 | 29 | 29 | 29 | 29 | 28 | 27 | 25 |  |  | 25 | 27 | 29 | 25 | 29 | -0.1 | Y | 34.98 | Y | -0.4 | [7 empty] | N | N | N | N | 120 | 0.55 | 56 | 104281 | 101760 | 3390 | 2500 | 8 | 2 |  | 2018-09-19 19:20 | 1575 | 105 |  | 27 |  | *전공정 요청 L/D잔강 이월 미실시 | 43E63E8D0721426F9C8B6E105662215B | A5BCEED692D94D389E70BC68965F69FE | 61080DB026FA4BC78F9A9588003020A5 | [11 empty] | 99.17 | 100 | 0 | 3500 | 0 |  | 450 |  | 선택 | 선택 | 0 | 3500 | 0 |  | 450 |  | 선택 | 선택 | 미정 | 미정 | 미정 | 해제 | 미정 |  | 미정 | BT180180 | H
B47962 | 2018-09-19 | 2 | B |  | 3 | A | SM20C | 탄소강 | C2 | BM#2 | 1610 | 52 | 1637 | 1556 | 32 | 6500 |  | 1 | 0.26 | 15 |  | -1.94 | 1584 | 1630 | 2.18 | 0 | 0 | 32 | 13 | 55 | Y |  | 2018-09-19 19:26 | 70 | 1081 | 15 | 22 | 27 | 28 | 28 | 28 | 27 | 26 | 26 | 24 | 23 | 22 | 20 | 20 | 24 | 28 | 20 | 28 | -0.19 | Y | 41.17 | Y | -0.4 | [7 empty] | Y | Y | Y | Y | 130 | 0.48 | 60 | 93795 | 95090 | 3110 | 15000 | 2 | 1 | 30 | 2018-09-19 19:38 | 1584 | 120 |  | 25 |  | * STR#2 Edge heater 펌프용량 저하로 600KW적용 이상공정 등록 및 생관통보. | [14 empty] | 95.51 | 75 | 0 | 0 | 0 |  | 490 | 300 | 선택 | 선택 | 0 | 0 | 0 |  | 490 | 300 | 선택 | 선택 | 해제 | 미정 | 미정 | 미정 | 미정 |  | 미정 | RB210.00 | C
A48089 | 2018-09-19 | 1 | B | TUNDISH교체 | 1 | A | SM53C | 탄소강 | B | BM#1 | 1588 | 41 | 1626 | 1541 | 33 | 6700 |  | 3 | 0.29 | 19 |  | -1.8 | 1584 | 1626 | 10.63 | 0 |  | 11 | 51 | 70 | Y |  | 2018-09-19 20:10 | 96 | 1091 | -79 | 23 | 19 | 23 | 30 | 34 | 37 | 38 | 39 | 40 | 41 | 41 |  | 41 | 34 | 41 | 41 | 0 | 0 |  | 5.02 | Y | 0 |  | 2.04 | 2.04 |  |  |  |  | N | N | N | N | 230 | 0.48 | 62 | 84590 | 100500 | 3740 | 15500 | 1 | 1 |  | 2018-09-19 20:20 | 1584 | 123 |  | 47 |  | *T/Dflux 유15kg 용225kg | [14 empty] | 81.77 | 100 | 700 | 0 | 0 |  | 650 |  | 선택 | 해제 | 700 | 0 | 0 |  | 650 |  | 선택 | 해제 | 해제 | 미정 | 미정 | 미정 | 미정 |  | 미정 | BT180180 | H
B47963 | 2018-09-19 | 2 | B |  | 4 | A | SM20C | 탄소강 | C2 | BM#2 | 1611 | 44 | 1634 | 1574 | 31 | 6300 |  | 1 | 0.26 | 15 |  | -2.16 | 1583 | 1631 | 1.57 | 0 | 0 | 10 | 27 | 78 | Y |  | 2018-09-19 20:25 | 69 | 1070 | 16 | 22 | 26 | 27 | 28 | 28 | 28 | 27 | 25 | 24 | 23 | 21 | 20 | 19 | 24 | 28 | 19 | 28 | -0.2 | Y | 44.98 | Y | -0.2 | [7 empty] | Y | Y | Y | Y | 120 | 0.48 | 66 | 102162 | 104040 | 1570 | 15900 | 2 | 1 | 40 | 2018-09-19 20:26 | 1583 | 117 |  | 29 |  | * STR#2 Edge heater 펌프용량 저하로 600KW적용 이상공정 등록 및 생관통보. | [14 empty] | 96.84 | 78.57 | 0 | 0 | 0 |  | 490 | 300 | 선택 | 선택 | 0 | 0 | 0 |  | 490 | 300 | 선택 | 선택 | 해제 | 미정 | 미정 | 미정 | 미정 |  | 미정 | RB200.00 | C
B47964 | 2018-09-19 | 2 | C |  | 5 | A | SM20C | 탄소강 | C2 | BM#2 | 1659 | 41 | 1647 | 1576 | 24 | 5000 |  | 1 | 0.26 | 16 |  | -1.95 | 1590 | 1639 | 1.62 | 0 | 0 | 29 | 38 | 47 | Y |  | 2018-09-19 21:17 | 76 | 1081 | 16 | 22 | 26 | 29 | 31 | 30 | 29 | 28 | 27 | 26 | 24 | 23 | 22 | 20 | 25 | 31 | 20 | 0 | -0.24 | Y | 44.98 | Y | -0.4 | [7 empty] | Y | Y | Y | Y | 110 | 0.48 | 65 | 96258 | 101580 | 1080 | 14600 | 2 | 1 | 50 | 2018-09-19 21:49 | 1590 | 124 |  | 45 |  | * STR#2 Edge heater 펌프용량 저하로 600KW적용 이상공정 등록 및 생관통보. | [14 empty] | 93.82 | 75 | 0 | 0 | 0 |  | 490 | 300 | 선택 | 선택 | 0 | 0 | 0 |  | 490 | 300 | 선택 | 선택 | 해제 | 미정 | 미정 | 미정 | 미정 |  | 미정 | RB180.00 | C
A48090 | 2018-09-19 | 1 | C |  | 2 | A | SM53C | 탄소강 | B | BM#1 | 1591 | 57 | 1626 | 1533 | 40 | 7400 |  | 1 | 0.32 | 14 |  | 0 | 1559 | 1612 | 2.27 | 0 | 0 | 37 | 36 | 64 | Y |  | 2018-09-19 21:49 | 71 | 1093 | 38 | 38 | 38 | 38 | 38 | 37 | 35 | 35 | 34 | 32 | 30 | 29 | 28 | 25 | 34 | 38 | 25 | 38 | -0.24 |  | 54.98 | Y | -0.6 | [7 empty] | N | N | N | N | 220 | 0.43 | 69 | 101508 | 97450 | 480 | 15900 | 1 | 1 |  | 2018-09-19 21:53 | 1559 | 118 |  | 11 |  | *전공정지연 감속주입 | [14 empty] | 10150800 | 100 | 0 | 0 | 0 |  | 650 |  | 선택 | 해제 | 0 | 0 | 0 |  | 650 |  | 선택 | 해제 | 해제 | 미정 | 미정 | 미정 | 미정 |  | 미정 | BT180180 | H
B47965 | 2018-09-19 | 2 | C |  | 6 | A | SM20C | 탄소강 | C2 | BM#2 | 1591 | 47 | 1647 | 1557 | 26 | 5700 |  | 1 | 0.26 | 15 |  | 0 | 1588 | 1642 | 1.22 | 0 | 0 | 36 | 3 | 42 | Y |  | 2018-09-19 22:34 | 74 | 1084 | 15 | 24 | 28 | 30 | 31 | 30 | 30 | 30 | 29 | 28 | 27 | 25 |  | 25 | 27 | 31 | 25 | 30 | -0.17 | Y | 35.02 | Y | -0.4 | [7 empty] | N | N | N | N | 100 | 0.47 | 59 | 95167 | 92660 | 3340 | 14100 | 2 | 1 | 10 | 2018-09-19 22:42 | 1588 | 130 |  | 36 |  | *준빅사이즈 후속 * STR#2 Edge heater 펌프용량 저하로 600KW적용 이상공정 등록 및 생관통보. | [14 empty] | 99.13 | 75 | 0 | 0 | 0 |  | 410 | 300 | 선택 | 선택 | 0 | 0 | 0 |  | 410 | 300 | 선택 | 선택 | 해제 | 미정 | 미정 | 미정 | 미정 |  | 미정 | RB130.00 | C
A48091 | 2018-09-19 | 1 | C |  | 3 | A | SM53C | 탄소강 | B | BM#1 | 1607 | 47 | 1628 | 1548 | 34 | 5800 |  | 1 | 0.29 | 14 |  | 0 | 1604 | 1604 | 1.06 | 0 | 0 | 19 | 47 | 82 | Y |  | 2018-09-19 22:57 | 116 | 1080 | 21 | 28 | 33 | 35 | 35 | 35 | 35 | 34 | 33 | 32 | 31 | 29 | 28 | 24 | 31 | 35 | 24 | 35 | -0.2 | Y | 54.98 | Y | -0.4 | [7 empty] | N | N | N | N | 210 | 0.45 | 70 | 101508 | 100260 | 810 | 16000 | 1 | 1 |  | 2018-09-19 23:01 | 1565 | 118 |  | 14 |  | *전공정지연 감속주입 | [14 empty] | 100.55 | 100 | 0 | 0 | 0 |  | 650 |  | 선택 | 해제 | 0 | 0 | 0 |  | 650 |  | 선택 | 해제 | 해제 | 미정 | 미정 | 미정 | 미정 |  | 미정 | BT180180 | H
B47966 | 2018-09-19 | 2 | C |  | 7 | A | SM20C | 탄소강 | C2 | BM#2 | 1621 | 34 | 1646 | 1585 | 27 | 4800 |  | 2 | 0 | 15 | 40 | -1.92 | 1598 | 1636 | 1.3 | 0 | 0 | 32 | 14 | 60 | Y |  | 2018-09-19 23:24 | 84 | 1090 | 19 | 23 | 27 | 29 | 30 | 29 | 27 | 26 | 25 | 24 | 22 | 22 | 20 | 20 | 25 | 30 | 20 | 0 | -0.25 | Y | 40 | Y | -0.4 | [7 empty] | N | N | N | N | 150 | 0.5 | 60 | 95129 | 100030 | 520 | 15300 | 2 | 1 | 20 | 2018-09-19 23:41 | 1598 | 127 |  | 48 |  | * STR#2 Edge heater 펌프용량 저하로 600KW적용 이상공정 등록 및 생관통보. | [14 empty] | 9512900 | 75 | 0 | 0 | 0 |  | 410 | 300 | 선택 | 선택 | 0 | 0 | 0 |  | 410 | 300 | 선택 | 선택 | 해제 | 미정 | 미정 | 미정 | 선택 | 6 | 미정 | RB150.00 | C
A48092 | 2018-09-19 | 1 | C |  | 4 | A | SM53C | 탄소강 | B | BM#1 | 1568 | 49 | 1615 | 1509 | 42 | 7500 |  | 1 | 0.32 | 14 |  | 0 | 1616 | 1616 | 1.25 | 0 | 0 | 22 | 13 | 88 | Y |  | 2018-09-19 23:49 | 128 | 1085 | 22 | 24 | 27 | 28 | 29 | 28 | 27 | 27 | 25 | 24 | 22 | 20 |  | 20 | 26 | 29 | 20 | 27 | -0.26 | Y | 35 | Y | -0.4 | [7 empty] | N | N | N | N | 200 | 0.51 | 55 | 84590 | 90780 | 340 | 15200 | 1 | 1 |  | 2018-09-19 23:52 | 1566 | 126 |  | 33 | [16 empty] | 92.96 | 100 | 0 | 0 | 0 |  | 650 |  | 선택 | 해제 | 0 | 0 | 0 |  | 650 |  | 선택 | 해제 | 해제 | 미정 | 미정 | 미정 | 미정 |  | 미정 | BT180180 | H
B47967 | 2018-09-19 | 2 | C |  | 8 | A | SM20C | 탄소강 | C2 | BM#2 | 1591 | 39 | 1647 | 1554 | 32 | 6400 |  | 1 | 0.28 | 16 |  | 0 | 1592 | 1644 | 1.32 | 0 | 0 | 10 | 28 | 41 | Y |  | 2018-09-20 00:33 | 78 | 1096 | 17 | 27 | 32 | 34 | 36 | 37 | 36 | 35 | 34 | 34 | 33 | 31 | 29 | 29 | 32 | 37 | 29 | 34 | -0.23 | Y | 35.02 | Y | -0.4 | [7 empty] | N | N | N | N | 140 | 0.5 | 60 | 96568 | 98380 | 3070 | 15400 | 2 | 1 | 10 | 2018-09-20 01:07 | 1592 | 129 |  | 42 |  | * STR#2 Edge heater 펌프용량 저하로 600KW적용 이상공정 등록 및 생관통보. | [14 empty] | 95.19 | 76.92 | 0 | 0 | 0 |  | 410 | 300 | 선택 | 선택 | 0 | 0 | 0 |  | 410 | 300 | 선택 | 선택 | 해제 | 미정 | 미정 | 미정 | 미정 |  | 미정 | RB125.00 | C
A48093 | 2018-09-19 | 1 | C |  | 5 | A | SM53C | 탄소강 | B | BM#1 | 1568 | 42 | 1610 | 1524 | 35 | 6000 |  | 3 | 0.31 | 14 |  | -2.36 | 1565 | 1610 | 9.62 | 0 |  | 11 | 52 | 61 | Y |  | 2018-09-20 00:34 | 77 | 1099 | 17 | 23 | 31 | 33 | 34 | 35 | 35 | 35 | 34 | 34 | 33 | 32 | 30 | 30 | 31 | 35 | 30 | 35 | -0.14 | Y | 35 | Y | -0.4 | [7 empty] | N | N | N | N | 200 | 0.5 | 63 | 101508 | 102900 | 2110 | 16000 | 1 | 1 |  | 2018-09-20 00:42 | 1566 | 119 |  | 45 | [16 empty] | 96.77 | 100 | 0 | 0 | 0 |  | 650 |  | 선택 | 해제 | 0 | 0 | 0 |  | 650 |  | 선택 | 해제 | 해제 | 미정 | 미정 | 미정 | 미정 |  | 미정 | BT180180 | H
B47968 | 2018-09-19 | 2 | C |  | 9 | A | SM20C | 탄소강 | C2 | BM#2 | 1622 | 35 | 1654 | 1566 | 28 | 5200 |  | 1 | 0.27 | 16 |  | 0 | 1579 | 1652 | 1.44 | 0 | 0 | 29 | 39 | 38 | Y |  | 2018-09-20 01:47 | 65 | 1074 | 25 | 26 | 28 | 29 | 29 | 29 | 28 | 27 | 25 | 27 | 25 | 23 |  | 23 | 27 | 29 | 23 | 29 | -0.15 | Y | 40 | Y | -0.4 | [7 empty] | N | N | N | N | 130 | 0.5 | 57 | 91028 | 95280 | 810 | 14600 | 2 | 1 | 20 | 2018-09-20 02:11 | 1579 | 134 |  | 32 |  | * STR#2 Edge heater 펌프용량 저하로 600KW적용 이상공정 등록 및 생관통보. | [14 empty] | 94.82 | 72.73 | 0 | 0 | 0 |  | 410 | 300 | 선택 | 선택 | 0 | 0 | 0 |  | 410 | 300 | 선택 | 선택 | 해제 | 미정 | 미정 | 미정 | 미정 |  | 미정 | RB114.30 | C
A48094 | 2018-09-19 | 1 | C |  | 6 | A | SM53C | 탄소강 | B | BM#1 | 1576 | 39 | 1604 | 1531 | 33 | 5400 |  | 3 | 0.3 | 14 |  | -2.3 | 1562 | 1604 | 8.43 | 0 |  | 37 | 37 | 49 | Y |  | 2018-09-20 01:33 | 74 | 1078 | 26 | 25 | 26 | 27 | 27 | 27 | 28 | 27 | 26 | 25 | 25 | 24 | 23 | 23 | 26 | 28 | 23 | 27 | -0.17 | Y | 30 | Y | -0.2 | [7 empty] | N | N | N | N |  | 0.51 | 60 | 101508 | 98450 | 3680 | 15400 | 1 | 1 |  | 2018-09-20 01:41 | 1562 | 120 |  | 50 | [16 empty] | 99.42 | 100 | 0 | 0 | 0 |  | 650 |  | 선택 | 해제 | 0 | 0 | 0 |  | 650 |  | 선택 | 해제 | 해제 | 미정 | 미정 | 미정 | 미정 |  | 미정 | BT180180 | H
B47969 | 2018-09-19 | 2 | C |  | 10 | A | SM20C | 탄소강 | C2 | BM#2 | 1608 | 43 | 1657 | 1576 | 30 | 5500 |  | 1 | 0.27 | 16 |  | 0 | 1580 | 1650 | 1.46 | 0 | 0 | 36 | 4 | 27 | Y |  | 2018-09-20 02:41 | 66 | 1068 | 19 | 29 | 33 | 35 | 35 | 35 | 35 | 34 | 34 | 33 | 32 | 32 |  | 32 | 32 | 35 | 32 | 35 | -0.07 | Y | 40 | Y | 0 | [7 empty] | N | N | N | N | 120 | 0.5 | 59 | 98916 | 96850 | 3240 | 16300 | 2 | 1 |  | 2018-09-20 03:08 | 1580 | 133 |  | 38 |  | * STR#2 Edge heater 펌프용량 저하로 600KW적용 이상공정 등록 및 생관통보. | [14 empty] | 99.61 | 100 | 0 | 0 | 0 |  | 410 | 300 | 선택 | 선택 | 0 | 0 | 0 |  | 410 | 300 | 선택 | 선택 | 해제 | 미정 | 미정 | 미정 | 미정 |  | 미정 | RB105.00 | C
A48095 | 2018-09-19 | 1 | C |  | 7 | A | SM53C | 탄소강 | B | BM#1 | 1599 | 39 | 1601 | 1569 | 33 | 4300 |  | 3 | 0.31 | 14 |  | -2.49 | 1556 | 1601 | 12.75 | 0 |  | 19 | 48 | 37 | Y |  | 2018-09-20 02:39 | 68 | 1091 | 23 | 21 | 27 | 29 | 30 | 30 | 30 | 30 | 30 | 29 | 29 | 28 | 28 | 28 | 28 | 30 | 28 | 30 | -0.05 | Y | 39.98 | Y | 0 | [7 empty] | N | N | N | N | 230 | 0.5 | 63 | 152262 | 98410 | 2900 | 15200 | 1 | 1 |  | 2018-09-20 02:52 | 155 | 114 |  | 45 |  | 유사강종 연연주 혼탕부ID:107~109.207~209 | [14 empty] | 150.31 | 100 | 0 | 0 | 0 |  | 650 |  | 선택 | 해제 | 0 | 0 | 0 |  | 650 |  | 선택 | 해제 | 해제 | 미정 | 미정 | 미정 | 미정 |  | 미정 | BT180180 | H
B47970 | 2018-09-19 | 2 | C | TUNDISH교체전 | 11 | A | SM20C | 탄소강 | C2 | BM#2 | 1611 | 40 | 1664 | 1564 | 29 | 5700 |  | 1 | 0.25 | 16 |  | 0 | 1591 | 1664 | 1.45 | 0 | 0 | 32 | 15 | 32 | Y |  | 2018-09-20 03:50 | 77 | 1087 | 29 | 33 | 36 | 38 | 38 | 38 | 37 | 35 | 34 | 33 | 31 | 30 |  | 30 | 34 | 38 | 30 | 38 | -0.2 | Y | 39.97 | Y | -0.2 | [7 empty] | N | N | N | N | 110 | 0.5 | 59 | 96059 | 96200 | 2800 | 2000 | 2 | 1 |  | 2018-09-20 04:14 | 1591 | 137 |  | 30 |  | * STR#2 Edge heater 펌프용량 저하로 600KW적용 이상공정 등록 및 생관통보 | 3D0D37E44F8D424FA7376FBEFA758CF1 | F151A9DFABD44CD0801751003C13CA41 | 4FA6B0F6D32B44599198AADE1561FBD9 | [11 empty] | 97.03 | 100 | 0 | 3650 | 0 |  | 410 | 300 | 선택 | 선택 | 0 | 2630 | 0 |  | 410 | 300 | 선택 | 선택 | 해제 | 미정 | 미정 | 미정 | 미정 |  | 미정 | BT180180 | C
A48096 | 2018-09-19 | 1 | C |  | 8 | A | P-AE1055LSM | 탄소강 | G-AE1055LS | BM#1 | 1612 | 43 | 1603 | 1555 | 32 | 4600 |  | 3 | 0.27 | 25 |  | -1.54 | 1557 | 1603 | 0 | 17.64 |  | 22 | 14 | 48 | Y |  | 2018-09-20 03:54 | 73 | 1098 | 28 | 32 | 34 | 36 | 36 | 36 | 36 | 36 | 36 | 36 | 35 | 34 |  | 34 | 35 | 36 | 34 | 36 | -0.04 | Y | 40.02 | Y | -0.2 | [7 empty] | Y | Y | Y | Y | 220 | 0.48 | 60 | 50754 | 94000 | 6170 | 16200 | 1 | 1 |  | 2018-09-20 04:01 | 1557 | 119 |  | 34 |  | 유사강종 연연주 혼탕부ID:101.201 | [14 empty] | 50.25 | 100 | 0 | 0 | 0 |  | 400 |  | 선택 | 해제 | 0 | 0 | 0 |  | 400 |  | 선택 | 해제 | 해제 | 미정 | 미정 | 선택 | 미정 |  | 미정 | BT180180 | H
A48097 | 2018-09-19 | 1 | D |  | 9 | A | P-AE1055LSM | 탄소강 | G-AE1055LS | BM#1 | 1604 | 44 | 1585 | 1554 | 35 | 5000 |  | 3 | 0.27 | 25 |  | -1.31 | 1546 | 1585 | 0 | 14.67 |  | 11 | 53 | 42 | Y |  | 2018-09-20 05:14 | 62 | 1084 | 30 | 33 | 35 | 35 | 34 | 33 | 32 | 32 | 31 | 30 | 29 | 29 | 29 | 29 | 32 | 35 | 29 | 29 | -0.12 |  | 49.98 | Y | 0 | [7 empty] | Y | Y | Y | Y | 210 | 0.48 | 63 | 101508 | 95200 | 7040 | 16200 | 1 | 1 |  | 2018-09-20 05:20 | 1546 | 107 |  | 17 | 14 | [15 empty] | 98.74 | 100 | 0 | 0 | 0 |  | 400 |  | 선택 | 해제 | 0 | 0 | 0 |  | 400 |  | 선택 | 해제 | 해제 | 미정 | 미정 | 선택 | 미정 |  | 미정 | BT180180 | H
B47971 | 2018-09-19 | 2 | D | TUNDISH교체 | 1 | A | SCM420HT | 소입성보증강 | C | BM#2 | 1636 | 44 | 1675 | 1617 | 38 | 7200 |  | 1 | 0.31 | 21 |  | 0 | 1603 | 1681 | 0 | 3.48 | 0 | 10 | 29 | 25 | Y |  | 2018-09-20 04:50 | 93 | 1069 | 8481 | 8481 | 8481 | 8481 | 32 | 36 | 39 | 40 | 40 | 43 | 42 |  |  | 42 | 999 | 8481 | 32 | 8481 | 9.99 |  | 10.02 | Y | -0.2 | 1.3 | 3 | 2.93 | 1.54 |  |  |  | N | N | N | N | 150 | 0.5 | 56 | 95266 | 95310 | 2180 | 14200 | 14 | 2 | 10 | 2018-09-20 05:04 | 1603 | 164 |  | 54 |  | *T/D플럭스 120/15KG *롱노즐 실리부 부착 *생왕겨 투입 * 첫 HEAT 수소측정 기준초과(10분)이상공정 등록 및 생관통보. * STR#2 Edge heater 펌프용량 저하로 600KW적용 이상공정 등록 및 생관통보. | [14 empty] | 97.26 | 100 | 730 | 0 | 0 |  | 410 | 300 | 선택 | 선택 | 800 | 0 | 0 |  | 410 | 300 | 선택 | 선택 | 해제 | 미정 | 미정 | 미정 | 선택 |  | 미정 | RB140.00 | C
A48098 | 2018-09-19 | 1 | D |  | 10 | A | P-AE1055LSM | 탄소강 | G-AE1055LS | BM#1 | 1595 | 44 | 1598 | 1533 | 32 | 5000 |  | 3 | 0.27 | 25 |  | -1.5 | 1554 | 1598 | 0 | 16.14 |  | 37 | 38 | 56 | Y |  | 2018-09-20 06:09 | 70 | 1096 | 26 | 27 | 29 | 30 | 30 | 30 | 31 | 31 | 28 | 27 | 26 | 25 |  | 25 | 28 | 31 | 25 | 30 | -0.24 | Y | 25 | Y | -0.2 | [7 empty] | Y | Y | Y | Y | 200 | 0.48 | 59 | 84590 | 94040 | 7020 | 16700 | 1 | 1 |  | 2018-09-20 06:21 | 1554 | 109 |  | 26 | [16 empty] | 83.22 | 100 | 0 | 0 | 0 |  | 400 |  | 선택 | 해제 | 0 | 0 | 0 |  | 400 |  | 선택 | 해제 | 해제 | 미정 | 미정 | 선택 | 미정 |  | 미정 | BT180180 | H
B47972 | 2018-09-19 | 2 | D |  | 2 | A | SCM420HT | 소입성보증강 | C | BM#2 | 1620 | 64 | 1654 | 1584 | 40 | 7800 |  | 1 | 0.27 | 18 |  | -2.12 | 1583 | 1653 | 7.15 | 7.15 | 0 | 29 | 40 | 27 | Y |  | 2018-09-20 06:11 | 73 | 1088 | 39 | 36 | 36 | 35 | 35 | 33 | 32 | 31 | 30 | 29 | 27 | 24 |  | 24 | 32 | 36 | 24 | 0 | -0.27 |  | 45.02 | Y | -0.6 | [7 empty] | N | N | N | N | 140 | 0.52 | 59 | 96862 | 102210 | 930 | 14400 | 14 | 2 | 20 | 2018-09-20 06:11 | 1583 | 163 |  | 32 |  | * STR#2 Edge heater 펌프용량 저하로 600KW적용 이상공정 등록 및 생관통보. | [14 empty] | 93.81 | 100 | 0 | 0 | 0 |  | 410 | 300 | 선택 | 선택 | 0 | 0 | 0 |  | 410 | 300 | 선택 | 선택 | 해제 | 미정 | 미정 | 미정 | 미정 |  | 미정 | RB145.00 | C
A48099 | 2018-09-19 | 1 | D |  | 11 | A | P-AE1055LSM | 탄소강 | G-AE1055LS | BM#1 | 1620 | 40 | 1595 | 1548 | 35 | 4300 |  | 3 | 0.27 | 25 |  | -1.68 | 1546 | 1595 | 0 | 14.76 |  | 19 | 49 | 53 | Y |  | 2018-09-20 07:18 | 62 | 1104 | 24 | 26 | 29 | 30 | 29 | 28 | 27 | 26 | 26 | 23 | 23 | 23 | 23 | 23 | 26 | 30 | 23 | 26 | -0.16 | Y | 44.98 | Y | 0 | [7 empty] | Y | Y | Y | Y | 190 | 0.47 | 64 | 101508 | 95940 | 7130 |  | 1 | 1 |  | 2018-09-20 07:26 | 1546 | 96 |  | 18 |  | *전공정 작업지연, 감속주입(정속유지강종) | [14 empty] | 98.03 | 100 | 0 | 0 | 0 |  | 400 |  | 선택 | 해제 | 0 | 0 | 0 |  | 400 |  | 선택 | 해제 | 해제 | 미정 | 미정 | 선택 | 미정 |  | 미정 | BT180180 | H
B47973 | 2018-09-19 | 2 | D | 연주종료 | 3 | A | SCM420HT | 소입성보증강 | C | BM#2 | 1611 | 53 | 1646 | 1547 | 35 | 7200 |  | 1 | 0.24 | 18 |  | -1.9 | 1572 | 1629 | 0 | 2.65 | 0 | 36 | 5 | 43 | Y |  | 2018-09-20 07:23 | 62 | 1089 | 20 | 23 | 23 | 23 | 22 | 21 | 20 | 19 | 18 | 17 | 15 | 14 | 12 | 12 | 20 | 23 | 12 | 23 | -0.22 |  | 50 | Y | -0.4 | [7 empty] | Y | Y | Y | Y | 130 | 0.48 | 60 | 117640 | 96260 | 1790 | 15200 | 14 | 2 | 30 | 2018-09-20 07:36 | 1572 | 134 |  | 23 |  | * STR#2 Edge heater 펌프용량 저하로 600KW적용 이상공정 등록 및 생관통보. * STR#1기 M-EMS FAULT 발생 ID:305,306 이상재등록.-소형재 전화 통보 함. * STR#1기 연주종료:09시03분 * STR#1기 M-EMS FAULT 발생(케이블 단락) STR#2기 연주종료:09시40분. * B47974 HEAT 래들 용강량 약 70톤 내림. * B47974 HEAT BLOOM ID B47973 HEAT 로 포함시킴. * T/D 잔강2톤 남음. | 1AEBFBD4BEAB4B05A7A46EE9ABA6ED7F | AC8B82F003F445B1946C4F8848AE7ABC | AC57B62CAE034E64820BFC5A01A4CE57 | [11 empty] | 119.98 | 100 | 0 | 3830 | 0 |  | 490 | 300 | 선택 | 선택 | 0 | 3280 | 0 |  | 490 | 300 | 선택 | 선택 | 해제 | 미정 | 미정 | 미정 | 미정 |  | 미정 | BT180180 | C
A48100 | 2018-09-20 | 1 | D |  | 12 | A | P-AE1055LSM | 탄소강 | G-AE1055LS | BM#1 | 1644 | 41 | 1595 | 1577 | 22 | 3700 |  | 3 | 0.27 | 25 |  | -1.45 | 1553 | 1595 | 0 | 14.59 |  | 22 | 15 | 74 | Y |  | 2018-09-20 08:19 | 69 | 1088 | 20 | 27 | 30 | 32 | 32 | 33 | 33 | 32 | 32 | 31 | 30 | 29 | 28 | 28 | 30 | 33 | 28 | 32 | -0.14 | Y | 35 | Y | -0.2 | [7 empty] | Y | Y | Y | Y | 230 | 0.48 | 65 | 101508 | 99190 | 7080 | 15800 | 1 | 1 |  | 2018-09-20 08:29 | 1553 | 93 |  | 22 | [16 empty] | 95.04 | 100 | 0 | 0 | 0 |  | 400 |  | 선택 | 해제 | 0 | 0 | 0 |  | 400 |  | 선택 | 해제 | 해제 | 미정 | 미정 | 선택 | 미정 |  | 미정 | BT180180 | H
A48101 | 2018-09-20 | 1 | D |  | 13 | A | P-AE1055LSM | 탄소강 | G-AE1055LS | BM#1 | 1609 | 40 | 1602 | 1548 | 29 | 4800 |  | 3 | 0.27 | 25 |  | -1.68 | 1553 | 1602 | 0 | 14.92 |  | 11 | 54 | 71 | Y |  | 2018-09-20 09:26 | 69 | 1089 | 26 | 27 | 30 | 31 | 31 | 29 | 29 | 28 | 28 | 28 | 27 | 26 | 26 | 26 | 28 | 31 | 26 | 28 | -0.11 | Y | 44.93 | Y | 0 | [8 empty] | Y | Y | Y | 230 | 0.48 | 63 | 101508 | 98890 | 7010 | 16300 | 1 | 1 |  | 2018-09-20 09:34 | 1553 | 96 |  | 22 | [16 empty] | 95.31 | 100 | 0 | 0 | 0 |  | 400 |  | 선택 | 해제 | 0 | 0 | 0 |  | 400 |  | 선택 | 해제 | 해제 | 미정 | 미정 | 선택 | 미정 |  | 미정 | BT180180 | H
A48102 | 2018-09-20 | 1 | D |  | 14 | A | P-AE1055LSM | 탄소강 | G-AE1055LS | BM#1 | 1603 | 42 | 1601 | 1538 | 28 | 4900 |  | 3 | 0.27 | 25 |  | -1.62 | 1554 | 1601 | 0 | 14.9 |  | 29 | 41 | 68 | Y |  | 2018-09-20 10:30 | 70 | 1089 | 24 | 29 | 32 | 33 | 34 | 33 | 32 | 32 | 32 | 31 | 30 | 30 | 29 | 29 | 31 | 34 | 29 | 32 | -0.13 | Y | 39.98 | Y | -0.2 | [7 empty] | Y | Y | Y | Y | 220 | 0.48 | 62 | 84590 | 94010 | 7050 | 14000 | 1 | 1 |  | 2018-09-20 10:37 | 1554 | 99 |  | 23 | [16 empty] | 83.26 | 100 | 0 | 0 | 0 |  | 400 |  | 선택 | 해제 | 0 | 0 | 0 |  | 400 |  | 선택 | 해제 | 해제 | 미정 | 미정 | 선택 | 미정 |  | 미정 | BT180180 | H
A48103 | 2018-09-20 | 1 | D |  | 15 | A | P-AE1055LSM | 탄소강 | G-AE1055LS | BM#1 | 1636 | 45 | 1603 | 1584 | 21 | 3300 |  | 3 | 0.27 | 25 |  | -2.08 | 1543 | 1603 | 0 | 20.95 |  | 19 | 50 | 80 | Y |  | 2018-09-20 11:44 | 59 | 1088 | 24 | 28 | 29 | 30 | 30 | 29 | 29 | 28 | 28 | 27 | 27 | 26 | 26 | 26 | 28 | 30 | 26 | 29 | -0.09 | Y | 44.98 | Y | 0 | [7 empty] | Y | Y | Y | Y | 210 | 0.48 | 62 | 101508 | 95870 | 7100 | 16400 | 1 | 1 |  | 2018-09-20 11:53 | 1543 | 102 |  | 13 | [16 empty] | 98.08 | 100 | 0 | 0 | 0 |  | 400 |  | 선택 | 해제 | 0 | 0 | 0 |  | 400 |  | 선택 | 해제 | 해제 | 미정 | 미정 | 선택 | 선택 | 7 | 미정 | BT180180 | H
B47974 | 2018-09-20 | 2 | D | 연주시작 | 1 | A | SCM420HT | 소입성보증강 | C | BM#2 | 1592 | 68 | 1686 | 1555 | 52 | 17700 |  | 1 | 0.24 | 21 |  | -2.48 | 1605 | 1698 | 0 | 4 | 0 | 32 | 16 |  | Y |  | 2018-09-20 12:39 | 95 | 1089 | 8 | 13 | 17 | 19 | 34 | 34 | 33 | 33 | 31 | 36 | 40 | 42 | 43 | 42 | 39 | 43 | 42 | 43 | -0.05 |  | 14.98 | Y | -0.2 | 1.1 | 2.15 | 2.15 |  |  |  |  | N | N | Y | N | 150 | 0.5 | 55 | 92706 | 94160 | 450 | 15300 | 12 | 1 | 10 | 2018-09-20 12:45 | 1605 | 379 |  | 19 |  | * T/D FLUX 용탕부: 120 KG / 유탕부: 15KG 투입 * 탄화왕겨200KG투입 * 연주시작:13시00분 * STR#2 Edge heater 펌프용량 저하로 600KW적용 이상공정 등록 및 생관통보. | 4C7725AD2B6646F4ACA8105EAA858F70 |  | 20A2649F46564E8887DB156E1AB01508 | [11 empty] | 97.59 | 100 | 700 | 0 | 0 |  | 410 | 300 | 선택 | 선택 | 700 | 0 | 0 |  | 410 | 300 | 선택 | 선택 | 해제 | 미정 | 미정 | 미정 | 미정 |  | 미정 | RB170.00 | C
A48104 | 2018-09-20 | 1 | B |  | 16 | A | P-AE1055LSM | 탄소강 | G-AE1055LS | BM#1 | 1592 | 40 | 1603 | 1550 | 30 | 4600 |  | 3 | 0.27 | 25 |  | -1.62 | 1556 | 1603 | 0 | 24.41 |  | 32 | 17 | -172 | Y |  | 2018-09-20 12:37 | 72 | 1089 | 24 | 30 | 35 | 37 | 38 | 38 | 37 | 37 | 36 | 36 | 35 | 34 | 33 | 33 | 35 | 38 | 33 | 37 | -0.12 | Y | 40 | Y | -0.2 | [7 empty] | Y | Y | Y | Y | 200 | 0.48 | 63 | 101508 | 98750 | 7030 | 17000 | 1 | 1 |  | 2018-09-20 12:45 | 1556 | 101 |  | 22 | [16 empty] | 95.99 | 100 | 0 | 0 | 0 |  | 400 |  | 선택 | 해제 | 0 | 0 | 0 |  | 400 |  | 선택 | 해제 | 해제 | 미정 | 미정 | 선택 | 미정 |  | 미정 | BT180180 | H
B47975 | 2018-09-20 | 2 | B |  | 2 | A | SCM420HT | 소입성보증강 | C | BM#2 | 1595 | 56 | 1657 | 1507 | 41 | 16400 |  | 1 | 0.28 | 20 |  | -2.79 | 1582 | 1653 | 0 | 4.72 | 0 | 10 | 30 |  | Y |  | 2018-09-20 13:27 | 72 | 1089 | 37 | 30 | 25 | 23 | 20 | 19 | 17 | 16 | 16 | 14 | 14 | 12 |  | 12 | 21 | 25 | 12 | 0 | -0.29 |  | 45 | Y | -0.4 | [7 empty] | Y | Y | Y | Y | 140 | 0.48 | 57 | 92750 | 91470 | 670 | 16500 | 12 | 1 | 20 | 2018-09-20 13:44 | 1582 | 383 |  | 28 |  | * STR#2 Edge heater 펌프용량 저하로 600KW적용 이상공정 등록 및 생관통보. | [14 empty] | 100.82 | 100 | 0 | 0 | 0 |  | 490 | 300 | 선택 | 선택 | 0 | 0 | 0 |  | 490 | 300 | 선택 | 선택 | 해제 | 미정 | 미정 | 미정 | 미정 |  | 미정 | RB200.00 | C
A48105 | 2018-09-20 | 1 | B |  | 17 | A | P-AE1055LSM | 탄소강 | G-AE1055LS | BM#1 | 1645 | 40 | 1592 | 1585 | 22 | 3500 |  | 3 | 0.27 | 25 |  | -1.35 | 1553 | 1592 | 0 | 15.95 |  | 11 | 55 | 61 | Y |  | 2018-09-20 13:38 | 69 | 1089 | 32 | 32 | 32 | 33 | 33 | 33 | 32 | 32 | 31 | 31 | 30 | 29 | 30 | 30 | 32 | 33 | 29 | 33 | -0.1 | Y | 40 | Y | 0.2 | [7 empty] | Y | Y | Y | Y | 190 | 0.48 | 65 | 101508 | 99100 | 7040 | 15500 | 1 | 1 |  | 2018-09-20 13:42 | 1553 | 105 |  | 26 | [16 empty] | 95.67 | 100 | 0 | 0 | 0 |  | 400 |  | 선택 | 해제 | 0 | 0 | 0 |  | 400 |  | 선택 | 해제 | 해제 | 미정 | 미정 | 선택 | 미정 |  | 미정 | BT180180 | H
B47978 | 2018-09-20 | 2 | B |  | 3 | B | SCM420HT | 소입성보증강 | C | BM#2 | 1612 | 37 | 1652 | 1564 | 32 | 6500 |  | 1 | 0.27 | 18 |  | -2.18 | 1577 | 1647 | 0 | 7.62 | 0 | 37 | 40 | -139 | Y |  | 2018-09-20 14:25 | 67 | 1088 | 9 | 13 | 19 | 21 | 21 | 21 | 20 | 20 | 19 | 17 | 14 | 14 | 12 | 12 | 17 | 21 | 12 | 21 | -0.21 | Y | 41.92 | Y | -0.4 | [7 empty] | Y | Y | Y | Y | 130 | 0.49 | 59 | 93335 | 94780 | 1190 |  | 12 | 1 | 30 | 2018-09-20 14:41 | 1577 | 123 |  | 30 |  | * STR#2 Edge heater 펌프용량 저하로 600KW적용 이상공정 등록 및 생관통보. | [14 empty] | 97.27 | 100 | 0 | 0 | 0 |  | 490 | 300 | 선택 | 선택 | 0 | 0 | 0 |  | 490 | 300 | 선택 | 선택 | 해제 | 미정 | 미정 | 미정 | 미정 |  | 미정 | RB090.00 | C
A48106 | 2018-09-20 | 1 | B |  | 18 | A | P-AE1055LSM | 탄소강 | G-AE1055LS | BM#1 | 1597 | 40 | 1599 | 1546 | 28 | 4600 |  | 3 | 0.24 | 25 |  | -1.4 | 1549 | 1590 | 0 | 18.56 |  | 29 | 42 | 66 | Y |  | 2018-09-20 14:35 | 65 | 1089 | 27 | 27 | 27 | 27 | 26 | 26 | 26 | 26 | 25 | 25 | 25 | 24 | 24 | 24 | 26 | 27 | 24 | 27 | -0.05 | Y | 50 | Y | 0 | [7 empty] | Y | Y | Y | Y | 180 | 0.48 | 60 | 101508 | 94650 | 7080 | 16000 | 1 | 1 |  | 2018-09-20 14:42 | 1549 | 109 |  | 35 | [16 empty] | 99.81 | 100 | 0 | 0 | 0 |  | 400 |  | 선택 | 해제 | 0 | 0 | 0 |  | 400 |  | 선택 | 해제 | 해제 | 미정 | 미정 | 선택 | 미정 |  | 미정 | BT180180 | H
B47979 | 2018-09-20 | 2 | B |  | 4 | A | SCM420C1 | 합금강 | C | BM#2 | 1661 | 45 | 1655 | 1606 | 30 | 6100 |  | 1 | 0.43 | 16 |  | -2.36 | 1582 | 1647 | 2.17 | 0 | 0 | 6 | 83 | 167 | Y |  | 2018-09-20 15:23 | 70 | 1080 | 6 | 14 | 18 | 21 | 22 | 22 | 23 | 22 | 21 | 20 | 19 | 18 | 16 | 16 | 19 | 23 | 16 | 22 | -0.23 | Y | 29.97 | Y | -0.4 | [7 empty] | Y | Y | Y | Y | 120 | 0.49 | 60 | 152730 | 97260 | 1630 | 14500 | 12 | 1 | 50 | 2018-09-20 15:41 | 1582 | 126 |  | 34 |  | * STR#2 Edge heater 펌프용량 저하로 600KW적용 이상공정 등록 및 생관통보. | [14 empty] | 154.66 | 100 | 0 | 0 | 0 |  | 490 | 300 | 선택 | 선택 | 0 | 0 | 0 |  | 490 | 300 | 선택 | 선택 | 해제 | 미정 | 미정 | 미정 | 미정 |  | 미정 | SB330330 | C
A48107 | 2018-09-20 | 1 | B | TUNDISH교체전 | 19 | A | P-AE1055LSM | 탄소강 | G-AE1055LS | BM#1 | 1585 | 41 | 1594 | 1532 | 30 | 4900 |  | 3 | 0.27 | 25 |  | -1.38 | 1551 | 1591 | 0 | 17.94 |  | 19 | 51 | 72 | Y |  | 2018-09-20 15:44 | 67 | 1072 | 22 | 24 | 26 | 28 | 28 | 28 | 28 | 28 | 27 | 27 | 26 | 26 |  | 26 | 27 | 28 | 26 | 28 | -0.05 | Y | 39.97 | Y | 0 | [8 empty] | N | N | M | 230 | 0.48 | 57 | 83567 | 90910 | 6990 | 2000 | 1 | 1 |  | 2018-09-20 15:51 | 1551 | 101 |  | 28 |  |  |  | 3EA41A01672849F49BF6CC256062AA4A | F41E80D4EF7D4BEDBCDA18D3E239EB0A | 7CED12E36B5C46509554C656EA3BF1D8 | [10 empty] | 83.73 | 100 | 0 | 3500 | 0 |  | 400 |  | 선택 | 해제 | 0 | 3500 | 0 |  | 400 |  | 선택 | 해제 | 해제 | 미정 | 미정 | 선택 | 미정 |  | 미정 | BT180180 | H
B47980 | 2018-09-20 | 2 | B |  | 5 | A | SCM420HT | 소입성보증강 | C | BM#2 | 1625 | 43 | 1647 | 1585 | 29 | 6100 |  | 1 | 0.27 | 19 |  | -2.18 | 1582 | 1643 | 0 | 6.11 | 0 | 22 | 17 | 41 | Y |  | 2018-09-20 16:22 | 72 | 1087 | 13 | 20 | 23 | 25 | 25 | 25 | 25 | 24 | 23 | 22 | 21 | 19 |  | 19 | 22 | 25 | 19 | 25 | -0.15 | Y | 40 | Y | -0.4 | [7 empty] | Y | Y | Y | Y | 110 | 0.48 | 59 | 40071 | 95300 | 730 | 14600 | 12 | 1 | 10 | 2018-09-20 16:34 | 1582 | 132 |  | 38 |  | * STR#2 Edge heater 펄트발생하여 미적용 이상공정 등록 및 생관통보. | [14 empty] | 41.74 | 100 | 0 | 0 | 0 |  | 490 | 300 | 선택 | 선택 | 0 | 0 | 0 |  | 490 | 300 | 선택 | 선택 | 해제 | 미정 | 미정 | 미정 | 미정 |  | 미정 | RB180.00 | C
A48108 | 2018-09-20 | 1 | B | TUNDISH교체 | 1 | A | SCR420HB | 소입성보증강 | C2 | BM#1 | 1573 | 45 | 1640 | 1523 | 41 | 8500 |  | 3 | 0.26 | 20 |  | -1.64 | 1599 | 1638 | 0 | 17.61 |  | 32 | 18 | 64 | Y |  | 2018-09-20 16:54 | 91 | 1076 | 15 | 21 | 14 | 24 | 30 | 31 | 33 | 35 | 36 | 36 | 38 |  |  | 38 | 29 | 38 | 38 | 0 | 0 |  |  | Y | 0.4 |  | 2.46 | 2.46 |  |  |  |  | N | N | N | N | 150 | 0.52 | 56 | 101508 | 97900 | 6980 | 15100 | 11 | 2 |  | 2018-09-20 17:01 | 1599 | 125 |  | 42 |  | *T/Dflux 유15kg 용225kg | [14 empty] | 96.81 | 100 | 1000 | 0 | 0 |  | 450 |  | 선택 | 선택 | 1000 | 0 | 0 |  | 450 |  | 선택 | 선택 | 해제 | 미정 | 미정 | 선택 | 미정 |  | 미정 | BT180180 | H
B47981 | 2018-09-20 | 2 | B |  | 6 | A | SCM420HT | 소입성보증강 | C | BM#2 | 1637 | 42 | 1657 | 1586 | 31 | 6500 |  | 1 | 0.29 | 19 |  | -2.37 | 1577 | 1652 | 0 | 7.88 | 0 | 5 | 61 | 35 | Y |  | 2018-09-20 17:21 | 67 | 1083 | 14 | 19 | 23 | 24 | 26 | 26 | 26 | 25 | 23 | 22 | 21 | 19 | 17 | 17 | 22 | 26 | 17 | 26 | -0.24 | Y | 37.98 | Y | -0.67 | [7 empty] | N | N | N | N | 100 | 0.48 | 62 | 96147 | 98460 | 3500 | 14700 | 12 | 1 | 20 | 2018-09-20 17:32 | 1577 | 136 |  | 42 |  | * STR#2 Edge heater 펄트발생하여 미적용 이상공정 등록 및 생관통보. | [14 empty] | 94.4 | 100 | 0 | 0 | 0 |  | 410 | 300 | 선택 | 선택 | 0 | 0 | 0 |  | 410 | 300 | 선택 | 선택 | 해제 | 미정 | 미정 | 미정 | 미정 |  | 미정 | RB120.00 | C
A48109 | 2018-09-20 | 1 | B |  | 2 | A | SCR420HB | 소입성보증강 | C2 | BM#1 | 1563 | 46 | 1617 | 1527 | 39 | 7700 |  | 3 | 0.29 | 18 |  | -1.46 | 1584 | 1616 | 0 | 15.23 |  | 11 | 56 | 67 | Y |  | 2018-09-20 17:49 | 76 | 1082 | 38 | 33 | 32 | 31 | 31 | 32 | 32 | 32 | 31 | 31 | 31 | 31 |  | 31 | 32 | 32 | 31 | 32 | -0.02 | Y | 45 | Y | 0 | [7 empty] | N | N | N | N | 140 | 0.55 | 57 | 101508 | 99750 | 7130 | 15200 | 11 | 2 |  | 2018-09-20 17:56 | 1584 | 124 |  | 45 | [16 empty] | 95.09 | 100 | 0 | 0 | 0 |  | 450 |  | 선택 | 선택 | 0 | 0 | 0 |  | 450 |  | 선택 | 선택 | 해제 | 미정 | 미정 | 선택 | 미정 |  | 미정 | BT180180 | H
B47982 | 2018-09-20 | 2 | B |  | 7 | A | SCM420HT | 소입성보증강 | C | BM#2 | 1601 | 50 | 1634 | 1554 | 33 | 7000 |  | 1 | 0.3 | 19 |  | -2.25 | 1583 | 1646 | 0 | 9.22 | 0 | 37 | 41 | 36 | Y |  | 2018-09-20 18:27 | 73 | 1090 | 12 | 18 | 23 | 26 | 28 | 27 | 27 | 27 | 26 | 25 | 24 | 23 | 21 | 21 | 24 | 28 | 21 | 27 | -0.18 | Y | 39.98 | Y | -0.4 | [7 empty] | N | N | N | N | 150 | 0.47 | 62 | 91486 | 95300 | 1070 | 15400 | 12 | 1 | 40 | 2018-09-20 18:41 | 1583 | 136 |  | 41 |  | * 전공정 요청으로 감속주입 * STR#2 Edge heater 펌프용량 저하로 600KW적용 이상공정 등록 및 생관통보. | [14 empty] | 95 | 100 | 0 | 0 | 0 |  | 410 | 300 | 선택 | 선택 | 0 | 0 | 0 |  | 410 | 300 | 선택 | 선택 | 해제 | 미정 | 미정 | 미정 | 미정 |  | 미정 | RB120.00 | C
A48110 | 2018-09-20 | 1 | B |  | 3 | A | SCR420HB | 소입성보증강 | C2 | BM#1 | 1590 | 40 | 1630 | 1558 | 33 | 6300 |  | 3 | 0.29 | 18 |  | -1.79 | 1586 | 1626 | 0 | 15.61 |  | 29 | 43 | 66 | Y |  | 2018-09-20 18:46 | 78 | 1089 | 28 | 28 | 29 | 31 | 31 | 31 | 30 | 31 | 31 | 30 | 29 |  |  | 29 | 30 | 31 | 29 | 31 | -0.05 | Y | 35 | Y | -0.2 | [7 empty] | N | N | N | N | 130 | 0.55 | 53 | 84590 | 95820 | 7010 | 15000 | 11 | 2 |  | 2018-09-20 19:06 | 1586 | 117 |  | 46 | [16 empty] | 82.33 | 100 | 0 | 0 | 0 |  | 450 |  | 선택 | 선택 | 0 | 0 | 0 |  | 450 |  | 선택 | 선택 | 해제 | 미정 | 미정 | 선택 | 미정 |  | 미정 | BT180180 | H
B47983 | 2018-09-20 | 2 | B |  | 8 | A | SCM420HT | 소입성보증강 | C | BM#2 | 1621 | 54 | 1657 | 1595 | 34 | 7300 |  | 1 | 0.34 | 19 |  | -2.18 | 1591 | 1660 | 0 | 17.82 | 0 | 36 | 7 | 216 | Y |  | 2018-09-20 19:40 | 81 | 1085 | 17 | 25 | 29 | 31 | 33 | 33 | 33 | 33 | 32 | 30 | 29 | 27 | 25 | 23 | 29 | 33 | 23 | 33 | -0.22 | Y | 45.02 | Y | -0.4 | [7 empty] | N | N | N | N | 140 | 0.45 | 66 | 98548 | 97370 | 1660 | 14700 | 12 | 1 | 10 | 2018-09-20 19:53 | 1591 | 139 |  | 32 |  | * 전공정 요청으로 감속주입 * STR#2 Edge heater 펌프용량 저하로 600KW적용 이상공정 등록 및 생관통보. | [14 empty] | 99.59 | 75 | 0 | 0 | 0 |  | 410 | 300 | 선택 | 선택 | 0 | 0 | 0 |  | 410 | 300 | 선택 | 선택 | 해제 | 미정 | 미정 | 미정 | 미정 |  | 미정 | BM510510 | C
A48111 | 2018-09-20 | 1 | B |  | 4 | A | SCR420HB | 소입성보증강 | C2 | BM#1 | 1541 | 58 | 1610 | 1520 | 45 | 8200 |  | 3 | 0.26 | 18 |  | -1.46 | 1578 | 1610 | 0 | 15.02 |  | 19 | 52 | 65 | Y |  | 2018-09-20 20:03 | 70 | 1092 | 29 | 27 | 31 | 32 | 32 | 32 | 31 | 31 | 30 | 29 | 28 | 28 |  | 28 | 30 | 32 | 28 | 32 | -0.1 | Y | 40 | Y | 0 | [7 empty] | N | N | N | N | 120 | 0.55 | 59 | 101508 | 102150 | 7050 | 15100 | 11 | 2 |  | 2018-09-20 20:10 | 1578 | 110 |  | 22 | [16 empty] | 93 | 100 | 0 | 0 | 0 |  | 450 |  | 선택 | 선택 | 0 | 0 | 0 |  | 450 |  | 선택 | 선택 | 해제 | 미정 | 미정 | 선택 | 미정 |  | 미정 | BT180180 | H
B47984 | 2018-09-20 | 2 | C | TUNDISH교체전 | 9 | A | SCM420HT | 소입성보증강 | C | BM#2 | 1608 | 45 | 1654 | 1567 | 33 | 7000 |  | 1 | 0.31 | 18 |  | -2.11 | 1587 | 1646 | 0 | 8.64 | 0 | 22 | 18 | 45 | Y |  | 2018-09-20 20:36 | 77 | 1089 | 19 | 24 | 27 | 29 | 29 | 29 | 28 | 28 | 26 | 25 | 24 |  |  | 24 | 26 | 29 | 24 | 29 | -0.14 | Y | 35 | Y | -0.2 | [7 empty] | N | N | N | N | 130 | 0.53 | 54 | 96041 | 96820 | 630 | 2000 | 12 | 1 | 20 | 2018-09-20 20:51 | 1587 | 137 |  | 46 |  | * STR#2 Edge heater 펌프용량 저하로 600KW적용 이상공정 등록 및 생관통보. | 074D6F3B775241D087836A218E4E4055 | B7E42359C99C4AC981C3D58BFBC6F96D | BA5AB3858222486494F06A20298EDA35 | [11 empty] | 98.55 | 75 | 0 | 2538 | 0 |  | 410 | 300 | 선택 | 선택 | 0 | 2517 | 0 |  | 410 | 300 | 선택 | 선택 | 해제 | 미정 | 미정 | 미정 | 미정 |  | 미정 | RB105.00 | C
A48112 | 2018-09-20 | 1 | C |  | 5 | A | SCR420HB | 소입성보증강 | C2 | BM#1 | 1601 | 41 | 1617 | 1553 | 33 | 6200 |  | 3 | 0.26 | 18 |  | -1.81 | 1578 | 1618 | 0 | 15.27 |  | 32 | 19 | 58 | Y |  | 2018-09-20 20:58 | 70 | 1087 | 26 | 29 | 32 | 34 | 34 | 33 | 31 | 30 | 29 | 29 | 29 | 28 |  | 28 | 30 | 34 | 28 | 29 | -0.15 | Y | 40 | Y | -0.2 | [7 empty] | N | N | N | N | 110 | 0.55 | 58 | 101508 | 103450 | 7040 | 16000 | 11 | 2 |  | 2018-09-20 21:11 | 1578 | 105 |  | 27 | [16 empty] | 91.9 | 100 | 0 | 0 | 0 |  | 450 |  | 선택 | 선택 | 0 | 0 | 0 |  | 450 |  | 선택 | 선택 | 해제 | 미정 | 미정 | 선택 | 미정 |  | 미정 | BT180180 | H
B47985 | 2018-09-20 | 2 | C |  | 6 | A | SCR420HB | 소입성보증강 | C2 | BM#1 | 1584 | 48 | 1615 | 1537 | 38 | 8000 |  | 1 | 0.31 | 19 |  | 0 | 1585 | 1655 | 0 | 5.6 | 0 | 5 | 62 | 40 | Y |  | 2018-09-20 21:52 | 77 | 1089 | 28 | 30 | 36 | 39 | 41 | 41 | 41 | 41 | 39 | 39 | 37 |  |  | 37 | 38 | 41 | 37 | 41 | -0.13 | Y | 29.97 | Y | -0.4 | [7 empty] | N | N | N | N | 100 | 0.54 | 52 | 84590 | 89000 | 5000 | 15800 | 11 | 2 |  | 2018-09-20 22:13 | 1585 | 131 |  | 32 | [16 empty] | 89.99 | 100 | 0 | 0 | 0 |  | 450 |  | 선택 | 선택 | 0 | 0 | 0 |  | 450 |  | 선택 | 선택 | 해제 | 미정 | 선택 | 해제 | 선택 | 5 | 미정 | BT180180 | C
A48113 | 2018-09-20 | 1 | C | TUNDISH교체 | 1 | A | 42CRMO4MS2 | 합금강 | E1 | BM#2 | 1622 | 41 | 1638 | 1563 | 30 | 6200 |  | 3 | 0.3 | 26 |  | -1.56 | 1585 | 1632 | 26.58 | 0 |  | 11 | 57 | 50 | Y |  | 2018-09-20 22:03 | 92 | 1088 | -522 | -203 | 19 | 21 | 24 | 30 | 32 | 33 | 34 | 35 | 35 | 37 | 36 | 36 | 28 | 37 | 36 | 0 | -0.07 |  | 14.98 | Y | -0.2 |  | 2.69 | 2.62 | 1.35 | 0.52 |  |  | N | N | N | N | 230 | 0.42 | 66 | 103512 | 95600 | 8950 | 15100 | 18 | 2 |  | 2018-09-20 22:21 | 1585 | 118 |  | 40 |  | *T/D플럭스 225/15KG *롱노즐 실리부 부착 *탄화왕겨 투입 *수소 10분 측정값 기준치 초과,생관통보 | [14 empty] | 99.01 | 75 | 1518 | 0 | 0 |  | 650 | 400 | 선택 | 해제 | 1547 | 0 | 0 |  | 650 | 400 | 선택 | 해제 | 해제 | 미정 | 미정 | 선택 | 미정 |  | 미정 | BM510510 | C
B47986 | 2018-09-20 | 2 | C |  | 7 | A | SCR420HB | 소입성보증강 | C2 | BM#1 | 1620 | 44 | 1656 | 1545 | 36 | 7500 |  | 1 | 0.32 | 20 |  | 0 | 1579 | 1653 | 0 | 10.4 | 0 | 37 | 42 | 51 | Y |  | 2018-09-20 22:53 | 71 | 1082 | 34 | 35 | 37 | 38 | 38 | 36 | 36 | 35 | 33 | 32 | 31 |  |  | 31 | 35 | 38 | 31 | 0 | -0.2 | Y | 34.98 | Y | -0.2 | [7 empty] | N | N | N | N | 150 | 0.55 | 50 | 101508 | 89550 | 4990 | 16300 | 11 | 2 |  | 2018-09-20 22:58 | 1585 | 124 |  | 24 | [16 empty] | 107.36 | 100 | 0 | 0 | 0 |  | 450 |  | 선택 | 선택 | 0 | 0 | 0 |  | 450 |  | 선택 | 선택 | 해제 | 미정 | 선택 | 미정 | 미정 |  | 미정 | BT180180 | H
A48114 | 2018-09-20 | 1 | C |  | 2 | A | 42CRMO4MS | 합금강 | E1 | BM#2 | 1577 | 45 | 1602 | 1524 | 38 | 6800 |  | 3 | 0.3 | 25 |  | -1.31 | 1564 | 1602 | 23 | 0 |  | 29 | 44 | 56 | Y |  | 2018-09-20 23:06 | 71 | 1080 | 31 | 29 | 25 | 23 | 23 | 22 | 23 | 22 | 22 | 20 | 19 | 19 | 18 | 18 | 23 | 25 | 18 | 23 | -0.14 |  | 49.98 | Y | -0.2 |  |  |  | 1.04 | 0.32 |  |  | N | N | N | N | 220 | 0.47 | 62 | 100500 | 96730 | 7040 | 15200 | 18 | 2 |  | 2018-09-20 23:16 | 1564 | 128 |  | 45 |  | *샘플채취 300mm ID:303 | [14 empty] | 96.54 | 75 | 0 | 0 | 300 |  | 650 | 400 | 선택 | 해제 | 0 | 0 | 0 |  | 650 | 400 | 선택 | 해제 | 해제 | 미정 | 미정 | 선택 | 미정 |  | 미정 | BM510510 | C
B47987 | 2018-09-20 | 2 | C |  | 8 | A | SCR420HB | 소입성보증강 | C2 | BM#1 | 1601 | 41 | 1647 | 1565 | 36 | 7500 |  | 1 | 0.3 | 21 |  | 0 | 1579 | 1643 | 0 | 4.05 | 0 | 36 | 8 | 37 | Y |  | 2018-09-20 23:54 | 71 | 1090 | 32 | 32 | 37 | 40 | 40 | 40 | 39 | 39 | 38 | 37 | 36 | 35 | 32 | 32 | 37 | 40 | 32 | 40 | -0.18 | Y | 45.02 | Y | -0.6 | [7 empty] | N | N | N | N | 140 | 0.51 | 62 | 84590 | 98000 | 4290 | 15700 | 11 | 2 |  | 2018-09-20 23:58 | 1584 | 108 |  | 15 |  | *전공정지연 감속주입 | [14 empty] | 8459000 | 100 | 0 | 0 | 0 |  | 450 |  | 선택 | 선택 | 0 | 0 | 0 |  | 450 |  | 선택 | 선택 | 해제 | 미정 | 선택 | 미정 | 미정 |  | 미정 | BT180180 | H
B47988 | 2018-09-20 | 2 | C |  | 9 | A | SCR420HB | 소입성보증강 | C2 | BM#1 | 1591 | 45 | 1625 | 1545 | 36 | 7900 |  | 1 | 0.3 | 18 |  | 0 | 1630 | 1630 | 0 | 4.26 | 0 | 22 | 19 | 44 | Y |  | 2018-09-21 01:01 | 122 | 1089 | 29 | 33 | 36 | 37 | 37 | 36 | 36 | 36 | 35 | 34 | 32 | 31 |  | 31 | 34 | 37 | 31 | 36 | -0.15 | Y | 40.02 | Y | -0.2 | [7 empty] | N | N | N | N | 130 | 0.54 | 58 | 101508 | 101000 | 5130 | 15200 | 11 | 2 |  | 2018-09-21 01:06 | 1578 | 101 |  | 10 | [16 empty] | 95.76 | 100 | 0 | 0 | 0 |  | 450 |  | 선택 | 선택 | 0 | 0 | 0 |  | 450 |  | 선택 | 선택 | 해제 | 미정 | 선택 | 미정 | 미정 |  | 미정 | BT180180 | H
A48115 | 2018-09-20 | 1 | C |  | 3 | A | 42CRMO4MS | 합금강 | E1 | BM#2 | 1586 | 45 | 1611 | 1555 | 36 | 6500 |  | 3 | 0.28 | 25 |  | -1.27 | 1574 | 1611 | 20.93 | 0 |  | 19 | 53 | 66 | Y |  | 2018-09-21 00:11 | 81 | 1084 | 16 | 23 | 27 | 29 | 30 | 30 | 31 | 30 | 30 | 30 | 29 | 29 | 29 | 27 | 28 | 31 | 27 | 30 | -0.1 | Y | 40.02 | Y | -0.2 |  |  |  |  | 0.39 |  |  | N | N | N | N | 210 | 0.42 | 73 | 100500 | 99800 | 6740 | 16400 | 18 | 2 |  | 2018-09-21 00:22 | 1574 | 132 |  | 45 |  | *전공정 요청 20%이상 감속주입 ,이상공정 등록 및 생관통보 | [14 empty] | 94.19 | 75 | 0 | 0 | 0 |  | 650 | 400 | 선택 | 해제 | 0 | 0 | 0 |  | 650 | 400 | 선택 | 해제 | 해제 | 미정 | 미정 | 미정 | 미정 |  | 미정 | BM510510 | C
B47989 | 2018-09-20 | 2 | C |  | 10 | A | SCR420HB | 소입성보증강 | C2 | BM#1 | 1595 | 44 | 1644 | 1567 | 33 | 7500 |  | 1 | 0.33 | 18 |  | 0 | 1640 | 1640 | 0 | 4.06 | 0 | 10 | 33 | 262 | Y |  | 2018-09-21 02:04 | 132 | 1088 | 29 | 32 | 39 | 41 | 42 | 42 | 41 | 39 | 38 | 36 | 35 | 33 |  | 33 | 37 | 42 | 33 | 0 | -0.26 | Y | 35 | Y | -0.4 | [7 empty] | N | N | N | N | 120 | 0.55 | 59 | 101508 | 101750 | 4990 | 15500 | 11 | 2 |  | 2018-09-21 02:08 | 1588 | 102 |  | 6 | [16 empty] | 95.13 | 100 | 0 | 0 | 0 |  | 450 |  | 선택 | 선택 | 0 | 0 | 0 |  | 450 |  | 선택 | 선택 | 해제 | 미정 | 선택 | 미정 | 미정 |  | 미정 | BT180180 | H
A48116 | 2018-09-20 | 1 | C |  | 4 | A | 42CRMO4MS | 합금강 | E1 | BM#2 | 1562 | 51 | 1605 | 1552 | 41 | 7700 |  | 3 | 0.27 | 25 |  | -1.14 | 1572 | 1605 | 13.09 | 0 |  | 32 | 20 | 62 | Y |  | 2018-09-21 01:27 | 79 | 1085 | 24 | 27 | 29 | 30 | 32 | 32 | 32 | 32 | 30 | 29 | 29 | 29 | 29 | 30 | 30 | 32 | 29 | 32 | -0.04 | Y | 45 | Y | 0.2 |  |  |  |  | 0.41 |  |  | N | N | N | N | 200 | 0.45 | 72 | 100500 | 104270 | 7110 | 15100 | 18 | 2 |  | 2018-09-21 01:48 | 1572 | 136 |  | 45 | 15 | [15 empty] | 90.09 | 75 | 0 | 0 | 0 |  | 650 | 400 | 선택 | 해제 | 0 | 0 | 0 |  | 650 | 400 | 선택 | 해제 | 해제 | 미정 | 미정 | 선택 | 미정 |  | 미정 | BM510510 | C
A48117 | 2018-09-20 | 1 | C |  | 11 | A | SCR420HB | 소입성보증강 | C2 | BM#1 | 1595 | 47 | 1616 | 1558 | 40 | 7000 |  | 3 | 0.25 | 21 |  | -1.1 | 1589 | 1616 | 0 | 11.93 |  | 11 | 58 | 56 | Y |  | 2018-09-21 02:22 | 81 | 1083 | 30 | 33 | 35 | 37 | 38 | 38 | 37 | 37 | 36 | 35 | 35 | 34 |  | 34 | 35 | 38 | 34 | 37 | -0.11 | Y | 35.02 | Y | -0.2 | [7 empty] | N | N | N | N | 110 | 0.55 | 57 | 101508 | 102200 | 7070 | 15900 | 11 | 2 |  | 2018-09-21 02:30 | 1589 | 132 |  | 48 | [16 empty] | 92.96 | 100 | 0 | 0 | 0 |  | 450 |  | 선택 | 선택 | 0 | 0 | 0 |  | 450 |  | 선택 | 선택 | 해제 | 미정 | 미정 | 선택 | 미정 |  | 미정 | BT180180 | H
A48118 | 2018-09-20 | 1 | C |  | 5 | A | 42CRMO4MS | 합금강 | E1 | BM#2 | 1575 | 40 | 1599 | 1560 | 32 | 5300 |  | 3 | 0.27 | 25 |  | -1.45 | 1557 | 1599 | 16.17 | 0 |  | 29 | 45 | 46 | Y |  | 2018-09-21 03:17 | 64 | 1086 | 26 | 31 | 33 | 35 | 34 | 33 | 32 | 31 | 30 | 29 | 29 | 29 | 28 | 28 | 31 | 35 | 28 | 29 | -0.16 | Y | 45 | Y | -0.2 |  |  |  |  | 0.52 |  |  | N | N | N | N | 190 | 0.44 | 63 | 100500 | 94800 | 7110 | 13000 | 18 | 2 |  | 2018-09-21 03:26 | 1557 | 91 |  | 10 | [16 empty] | 98.72 | 100 | 0 | 0 | 0 |  | 650 | 400 | 선택 | 해제 | 0 | 0 | 0 |  | 650 | 400 | 선택 | 해제 | 해제 | 미정 | 미정 | 선택 | 미정 |  | 미정 | BM510510 | C
B47990 | 2018-09-20 | 2 | C |  | 12 | A | SCR420HB | 소입성보증강 | C2 | BM#1 | 1599 | 57 | 1646 | 1536 | 44 | 8900 |  | 1 | 0.35 | 19 |  | 0 | 1581 | 1643 | 0 | 4.08 | 0 | 37 | 43 | 62 | Y |  | 2018-09-21 03:42 | 73 | 1092 | 31 | 33 | 35 | 37 | 37 | 36 | 36 | 35 | 34 | 32 | 31 |  |  | 31 | 34 | 37 | 31 | 0 | -0.17 | Y | 35 | Y | -0.2 | [7 empty] | N | N | N | N | 100 | 0.55 | 53 | 101508 | 93000 | 5010 | 15700 | 11 | 2 |  | 2018-09-21 03:47 | 1581 | 141 |  | 27 | [16 empty] | 103.58 | 100 | 0 | 0 | 0 |  | 450 |  | 선택 | 선택 | 0 | 0 | 0 |  | 450 |  | 선택 | 선택 | 해제 | 미정 | 선택 | 미정 | 미정 |  | 미정 | BT180180 | H
A48119 | 2018-09-20 | 1 | C |  | 6 | A | 42CRMO4MS | 합금강 | E1 | BM#2 | 1578 | 43 | 1587 | 1545 | 34 | 6000 |  | 3 | 0.26 | 26 |  | -0.98 | 1558 | 1587 | 15.92 | 0 |  | 19 | 54 | 26 | Y |  | 2018-09-21 04:19 | 65 | 1099 | 22 | 28 | 30 | 30 | 30 | 29 | 28 | 28 | 26 | 26 | 26 | 23 | 21 | 21 | 26 | 30 | 21 | 30 | -0.16 |  | 55.02 | Y | 0 |  |  |  |  | 0.58 |  |  | N | N | N | N | 180 | 0.46 | 68 | 100500 | 106930 | 6800 | 14500 | 18 | 2 |  | 2018-09-21 04:35 | 1558 | 100 |  | 18 | [16 empty] | 88.24 | 100 | 0 | 0 | 0 |  | 650 | 400 | 선택 | 해제 | 0 | 0 | 0 |  | 650 | 400 | 선택 | 해제 | 해제 | 미정 | 미정 | 선택 | 미정 |  | 미정 | BM510510 | C
B47991 | 2018-09-20 | 2 | C |  | 13 | A | SCR420HB | 소입성보증강 | C2 | BM#1 | 1618 | 48 | 1644 | 1535 | 39 | 8400 |  | 1 | 0.27 | 21 |  | 0 | 1573 | 1638 | 0 | 3.63 | 0 | 36 | 9 | 98 | Y |  | 2018-09-21 04:44 | 65 | 1083 | 27 | 29 | 31 | 32 | 32 | 31 | 29 | 27 | 26 | 25 | 24 |  |  | 24 | 28 | 32 | 24 | 0 | -0.23 | Y | 34.97 | Y | -0.2 | [7 empty] | N | N | N | N | 150 | 0.55 | 54 | 101508 | 99040 | 5060 | 14370 | 11 | 2 |  | 2018-09-21 04:48 | 1573 | 124 |  | 18 | [16 empty] | 97.6 | 100 | 0 | 0 | 0 |  | 450 |  | 선택 | 선택 | 0 | 0 | 0 |  | 450 |  | 선택 | 선택 | 해제 | 미정 | 선택 | 미정 | 미정 |  | 미정 | BT180180 | H
A48120 | 2018-09-20 | 1 | A |  | 7 | A | 42CRMO4MS | 합금강 | E1 | BM#2 | 1569 | 48 | 1597 | 1544 | 38 | 6900 |  | 3 | 0.27 | 26 |  | -1.32 | 1558 | 1597 | 19.38 | 0 |  | 22 | 20 | 86 | Y |  | 2018-09-21 05:24 | 65 | 1091 | 19 | 24 | 27 | 28 | 28 | 27 | 26 | 25 | 25 | 24 | 23 | 23 | 22 | 22 | 25 | 28 | 22 | 0 | -0.13 | Y | 45 | Y | -0.2 |  |  |  |  | 0.45 |  |  | N | N | N | N | 230 | 0.47 | 64 | 100500 | 99380 | 7320 | 14500 | 18 | 2 |  | 2018-09-21 05:32 | 1558 | 110 |  | 22 |  | * 샘플 ID: 403 | [14 empty] | 94.19 | 100 | 0 | 0 | 0 |  | 650 | 400 | 선택 | 해제 | 0 | 0 | 300 |  | 650 | 400 | 선택 | 해제 | 해제 | 미정 | 미정 | 선택 | 미정 |  | 미정 | BM510510 | C
B47992 | 2018-09-20 | 2 | A | TUNDISH교체전 | 14 | A | SCR420HB | 소입성보증강 | C2 | BM#1 | 1595 | 49 | 1627 | 1565 | 41 | 8500 |  | 1 | 0.29 | 18 |  | -2.1 | 1590 | 1640 | 0 | 2.69 | 0 | 10 | 34 | 41 | Y |  | 2018-09-21 05:41 | 82 | 1096 | 19 | 29 | 35 | 37 | 38 | 38 | 38 | 37 | 36 | 35 | 33 | 31 |  | 31 | 34 | 38 | 31 | 38 | -0.2 | Y | 35 | Y | -0.4 | [7 empty] | N | N | N | N | 140 | 0.55 | 59 | 104124 | 107030 | 4970 | 1900 | 11 | 2 |  | 2018-09-21 05:47 | 1590 | 119 |  | 20 |  |  | 72DD45A4098D4B659F56528BD541C003 | C62B619F0B114ED38D4DF6C345C2C89D |  | 8E21A356801145C5BB4A067CBDA136BC | [10 empty] | 92.97 | 100 | 0 | 3000 | 0 |  | 450 |  | 선택 | 선택 | 0 | 3000 | 0 |  | 450 |  | 선택 | 선택 | 해제 | 미정 | 선택 | 미정 | 미정 |  | 미정 | BT180180 | H
A48121 | 2018-09-20 | 1 | A |  | 8 | A | 42CRMO4MS | 합금강 | E1 | BM#2 | 1628 | 43 | 1598 | 1579 | 33 | 5500 |  | 3 | 0.27 | 25 |  | -1.21 | 1554 | 1589 | 11.18 | 0 |  | 32 | 21 | 77 | Y |  | 2018-09-21 06:23 | 61 | 1095 | 18 | 19 | 20 | 21 | 21 | 20 | 20 | 18 | 18 | 17 | 16 | 16 | 15 | 15 | 19 | 21 | 15 | 20 | -0.13 | Y | 45 | Y | -0.2 |  |  |  | 1.06 | 0.48 |  |  | N | N | N | N | 220 | 0.49 | 61 | 100500 | 99110 | 7180 | 13500 | 18 | 2 |  | 2018-09-21 06:27 | 1554 | 116 |  | 31 | [16 empty] | 94.63 | 100 | 0 | 0 | 0 |  | 650 | 400 | 선택 | 해제 | 0 | 0 | 0 |  | 650 | 400 | 선택 | 해제 | 해제 | 미정 | 미정 | 선택 | 미정 |  | 미정 | BM510510 | C
B47993 | 2018-09-20 | 2 | A | TUNDISH교체 | 1 | B | KSG4120H | 소입성보증강 | C | BM#1 | 1606 | 58 | 1666 | 1556 | 40 | 9200 |  | 1 | 0.36 | 20 |  | -2.21 | 1604 | 1672 | 0 | 8.25 | 0 | 11 | 59 | 46 | Y |  | 2018-09-21 07:04 | 91 | 1102 | 23 | 28 | 25 | 33 | 39 | 41 | 42 | 44 | 43 | 43 | 43 |  |  | 43 | 38 | 44 | 43 | 43 | -0.07 |  | 14.98 | Y | 0 | 0.9 | 2.65 | 2.65 | 1.77 |  |  |  | N | N | N | N | 150 | 0.52 | 55 | 101508 | 100170 | 4730 | 14620 | 7 | 2 |  | 2018-09-21 07:03 | 1604 | 139 |  | 20 |  | *T/D가열온도:자동-1352`.수동건-1299`.STR#1:862.STR#2:936.T/D FLUX 유:15,용:225,탄화왕겨 200kg 투입 *첫Heat 수소측정치 OVER되어 이상재 등록및 생관통보-ID:101.102.201.202 | [14 empty] | 96.77 | 100 | 1000 | 0 | 0 |  | 410 |  | 선택 | 선택 | 1000 | 0 | 0 |  | 410 |  | 선택 | 선택 | 해제 | 미정 | 선택 | 미정 | 선택 |  | 미정 | BT180180 | H
A48122 | 2018-09-21 | 1 | A |  | 9 | A | 42CRMO4MS | 합금강 | E1 | BM#2 | 1585 | 42 | 1597 | 1576 | 37 | 6000 |  | 3 | 0.26 | 25 |  | -1.75 | 1547 | 1597 | 11.84 | 0 |  | 29 | 46 | 67 | Y |  | 2018-09-21 07:39 | 54 | 1090 | 10 | 15 | 17 | 17 | 17 | 17 | 16 | 15 | 14 | 14 | 14 | 12 |  | 12 | 15 | 17 | 12 | 17 | -0.11 |  | 44.98 | Y | -0.4 |  |  |  | 1.24 | 0.61 |  |  | N | N | N | N | 210 | 0.49 | 60 | 100500 | 99080 | 4040 | 15700 | 18 | 2 |  | 2018-09-21 07:48 | 1547 | 104 |  | 20 | 17 | *주입말 전공정 지연 감속주입 | [14 empty] | 94.68 | 100 | 0 | 0 | 0 |  | 650 | 400 | 선택 | 해제 | 0 | 0 | 0 |  | 650 | 400 | 선택 | 해제 | 해제 | 미정 | 미정 | 선택 | 선택 | 8 | 미정 | BM510510 | C
B47994 | 2018-09-21 | 2 | A |  | 2 | A | KSG4120H | 소입성보증강 | C | BM#1 | 1610 | 50 | 1644 | 1556 | 39 | 8400 |  | 1 | 0.39 | 18 |  | -2.19 | 1578 | 1641 | 0 | 7.44 | 0 | 37 | 44 | 62 | Y |  | 2018-09-21 08:06 | 65 | 1125 | 40 | 35 | 33 | 32 | 30 | 29 | 28 | 27 | 25 | 24 | 23 | 20 |  | 20 | 29 | 33 | 20 | 0 | -0.29 |  | 45.02 | Y | -0.6 | [7 empty] | N | N | N | N | 140 | 0.55 | 57 | 84590 | 103250 | 960 | 15530 | 7 | 1 |  | 2018-09-21 08:11 | 1578 | 126 |  | 16 | [16 empty] | 78.14 | 100 | 0 | 0 | 0 |  | 410 |  | 선택 | 선택 | 0 | 0 | 0 |  | 410 |  | 선택 | 선택 | 해제 | 미정 | 선택 | 미정 | 미정 |  | 미정 | BT180180 | H
A48123 | 2018-09-21 | 1 | A |  | 10 | A | 42CRMO4MS | 합금강 | E1 | BM#2 | 1582 | 49 | 1606 | 1542 | 37 | 6700 |  | 3 | 0.26 | 25 |  | -1.4 | 1565 | 1606 | 10.13 | 0 |  | 19 | 55 | 71 | Y |  | 2018-09-21 08:50 | 72 | 1136 | 9 | 25 | 32 | 35 | 37 | 37 | 37 | 37 | 36 | 35 | 34 | 33 | 33 | 32 | 32 | 37 | 32 | 37 | -0.11 | Y | 45 | Y | -0.2 |  |  |  |  | 0.64 |  |  | N | N | N | N | 200 | 0.43 | 68 | 100500 | 96110 | 7050 | 15100 | 18 | 2 |  | 2018-09-21 08:56 | 1565 | 103 |  | 12 | [16 empty] | 97.48 | 100 | 0 | 0 | 0 |  | 650 | 400 | 선택 | 해제 | 0 | 0 | 0 |  | 650 | 400 | 선택 | 해제 | 해제 | 미정 | 미정 | 선택 | 미정 |  | 미정 | BM510510 | C
B47995 | 2018-09-21 | 2 | A |  | 3 | B | KSG4120H | 소입성보증강 | C | BM#1 | 1602 | 44 | 1646 | 1544 | 35 | 7500 |  | 1 | 0.26 | 18 |  | -2.1 | 1577 | 1641 | 0 | 4.98 | 0 | 36 | 10 | 75 | Y |  | 2018-09-21 09:01 | 64 | 1127 | 18 | 24 | 29 | 31 | 32 | 31 | 31 | 30 | 30 | 28 | 27 |  |  | 27 | 28 | 32 | 27 | 31 | -0.17 | Y | 30 | Y | -0.2 | [7 empty] | N | N | N | N | 130 | 0.55 | 54 | 84590 | 99230 | 5100 | 15260 | 7 | 1 |  | 2018-09-21 09:03 | 1577 | 120 |  | 22 | [16 empty] | 81.18 | 100 | 0 | 0 | 0 |  | 410 |  | 선택 | 선택 | 0 | 0 | 0 |  | 410 |  | 선택 | 선택 | 해제 | 미정 | 선택 | 미정 | 미정 |  | 미정 | BT180180 | H
B47996 | 2018-09-21 | 2 | A |  | 4 | A | KSG4120H | 소입성보증강 | C | BM#1 | 1580 | 47 | 1647 | 1544 | 38 | 8100 |  | 1 | 0.31 | 18 |  | -2.47 | 1589 | 1647 | 0 | 9.06 | 0 | 10 | 35 | 65 | Y |  | 2018-09-21 09:59 | 76 | 1131 | 24 | 29 | 32 | 34 | 34 | 33 | 33 | 32 | 31 | 29 | 27 |  |  | 27 | 31 | 34 | 27 | 0 | -0.2 | Y | 34.98 | Y | -0.4 | [7 empty] | N | N | N | N | 120 | 0.55 | 54 | 101508 | 98230 | 4970 | 14220 | 7 | 1 |  | 2018-09-21 10:01 | 1589 | 118 |  | 21 | [16 empty] | 98.36 | 100 | 0 | 0 | 0 |  | 410 |  | 선택 | 선택 | 0 | 0 | 0 |  | 410 |  | 선택 | 선택 | 해제 | 미정 | 선택 | 미정 | 미정 |  | 미정 | BT180180 | H
A48124 | 2018-09-21 | 1 | A |  | 11 | A | 42CRMO4MS | 합금강 | E1 | BM#2 | 1569 | 43 | 1620 | 1564 | 35 | 6100 |  | 3 | 0.27 | 26 |  | -1.3 | 1561 | 1599 | 10.09 | 0 |  | 22 | 21 | 90 | Y |  | 2018-09-21 09:55 | 68 | 1126 | 28 | 33 | 34 | 35 | 35 | 34 | 33 | 33 | 32 | 31 | 30 | 30 | 29 | 28 | 32 | 35 | 28 | 33 | -0.14 | Y | 49.97 | Y | -0.2 |  |  |  |  | 0.62 |  |  | N | N | N | N | 190 | 0.44 | 70 | 100500 | 100880 | 7240 | 14800 | 18 | 2 |  | 2018-09-21 10:04 | 1561 | 103 |  | 19 | [16 empty] | 93.06 | 100 | 0 | 0 | 0 |  | 650 | 400 | 선택 | 해제 | 0 | 0 | 0 |  | 650 | 400 | 선택 | 해제 | 해제 | 미정 | 미정 | 선택 | 미정 |  | 미정 | BM510510 | C
B47997 | 2018-09-21 | 2 | A |  | 5 | A | KSG4120H | 소입성보증강 | C | BM#1 | 1590 | 45 | 1627 | 1564 | 38 | 7800 |  | 1 | 0.23 | 18 |  | -2.23 | 1579 | 1632 | 0 | 5.23 | 0 | 32 | 22 | 73 | Y |  | 2018-09-21 11:01 | 66 | 1130 | 21 | 22 | 24 | 24 | 24 | 23 | 22 | 20 | 18 | 17 | 16 |  |  | 16 | 21 | 24 | 16 | 24 | -0.2 |  | 40.02 | Y | -0.2 | [7 empty] | N | N | N | N | 110 | 0.55 | 52 | 101508 | 96190 | 5050 | 14250 | 7 | 1 |  | 2018-09-21 11:05 | 1579 | 110 |  | 16 | [16 empty] | 100.3 | 100 | 0 | 0 | 0 |  | 410 |  | 선택 | 선택 | 0 | 0 | 0 |  | 410 |  | 선택 | 선택 | 해제 | 미정 | 선택 | 미정 | 미정 |  | 미정 | BT180180 | H
A48125 | 2018-09-21 | 1 | A |  | 12 | A | 42CRMO4MS | 합금강 | E1 | BM#2 | 1592 | 45 | 1594 | 1540 | 41 | 7000 |  | 3 | 0.27 | 26 |  | -0.91 | 1567 | 1594 | 13.35 | 0 |  | 11 | 60 | 66 | Y |  | 2018-09-21 11:09 | 74 | 1084 | 24 | 32 | 35 | 37 | 38 | 37 | 37 | 36 | 35 | 35 | 34 | 33 | 33 | 31 | 34 | 38 | 31 | 37 | -0.14 | Y | 50 | Y | -0.2 |  |  |  |  | 0.49 |  |  | N | N | N | N | 180 | 0.43 | 70 | 100500 | 100030 | 7120 | 16900 | 18 | 2 |  | 2018-09-21 11:19 | 1567 | 111 |  | 18 | [16 empty] | 93.84 | 100 | 0 | 0 | 0 |  | 650 | 400 | 선택 | 해제 | 0 | 0 | 0 |  | 650 | 400 | 선택 | 해제 | 해제 | 미정 | 미정 | 선택 | 미정 |  | 미정 | BM510510 | C
B47998 | 2018-09-21 | 2 | A |  | 6 | B | KSG4120H | 소입성보증강 | C | BM#1 | 1604 | 44 | 1636 | 1564 | 31 | 6700 |  | 1 | 0.19 | 18 |  | -1.89 | 1581 | 1627 | 0 | 3.64 | 0 | 37 | 45 | 47 | Y |  | 2018-09-21 12:10 | 68 | 1085 | 12 | 25 | 30 | 32 | 32 | 31 | 30 | 30 | 29 | 27 | 25 |  |  | 25 | 28 | 32 | 25 | 30 | -0.2 | Y | 35 | Y | -0.4 | [7 empty] | N | N | N | N | 100 | 0.55 | 54 | 101508 | 99770 | 5110 | 16280 | 7 | 1 |  | 2018-09-21 12:08 | 1580 | 93 |  | 2 | [16 empty] | 96.86 | 100 | 0 | 0 | 0 |  | 410 |  | 선택 | 선택 | 0 | 0 | 0 |  | 410 |  | 선택 | 선택 | 해제 | 미정 | 선택 | 미정 | 미정 |  | 미정 | BT180180 | H
A48126 | 2018-09-21 | 1 | A |  | 13 | A | 42CRMO4MS | 합금강 | E1 | BM#2 | 1550 | 41 | 1598 | 1512 | 39 | 7100 |  | 3 | 0.27 | 28 |  | -0.96 | 1567 | 1598 | 16.95 | 0 |  | 29 | 47 | 84 | Y |  | 2018-09-21 12:13 | 74 | 1109 | 30 | 32 | 33 | 33 | 33 | 32 | 32 | 31 | 31 | 30 | 29 | 28 | 28 | 27 | 31 | 33 | 27 | 33 | -0.11 |  | 55 | Y | -0.2 |  |  |  |  | 0.43 |  |  | N | N | N | N | 230 | 0.44 | 68 | 100500 | 98150 | 7200 | 16400 | 18 | 2 |  | 2018-09-21 12:19 | 1567 | 115 |  | 28 | [16 empty] | 95.49 | 100 | 0 | 0 | 0 |  | 650 | 400 | 선택 | 해제 | 0 | 0 | 0 |  | 650 | 400 | 선택 | 해제 | 해제 | 미정 | 미정 | 선택 | 미정 |  | 미정 | BM510510 | C
C46559 | 2018-09-21 | 3 | B |  | 7 | A | KSG4120H | 소입성보증강 | C | BM#1 | 1603 | 55 | 1677 | 1560 | 48 | 9800 |  | 2 | 0 | 18 |  | -2.69 | 1586 | 1654 | 1.73 | 1.88 |  | 5 | 65 | 46 | Y |  | 2018-09-21 12:44 | 73 | 1077 | 21 | 25 | 30 | 33 | 33 | 33 | 33 | 32 | 31 | 31 | 30 |  |  | 30 | 30 | 33 | 30 | 33 | -0.08 | Y | 34.97 | Y | -0.2 | [7 empty] | N | N | N | N | 150 | 0.55 | 52 | 101508 | 94330 | 5090 | 15400 | 7 | 1 |  | 2018-09-21 12:58 | 1577 | 122 |  | 25 | [16 empty] | 102.22 | 100 | 0 | 0 | 0 |  | 410 |  | 선택 | 선택 | 0 | 0 | 0 |  | 410 |  | 선택 | 선택 | 해제 | 미정 | 선택 | 미정 | 미정 |  | 미정 | BT180180 | H
A48127 | 2018-09-21 | 1 | B |  | 14 | A | 42CRMO4MS | 합금강 | E1 | BM#2 | 1602 | 47 | 1606 | 1536 | 41 | 7400 |  | 3 | 0.27 | 31 |  | -1.3 | 1561 | 1606 | 19.49 | 0 |  | 19 | 56 | 79 | Y |  | 2018-09-21 13:13 | 68 | 1126 | 25 | 25 | 25 | 26 | 26 | 27 | 27 | 26 | 26 | 25 | 25 | 24 | 24 | 24 | 25 | 27 | 24 | 26 | -0.04 | Y | 35.02 | Y | 0 |  |  |  |  | 0.38 |  |  | N | N | N | N | 220 | 0.47 | 64 | 83750 | 99180 | 7330 | 16300 | 18 | 2 |  | 2018-09-21 13:31 | 1561 | 129 |  | 38 | [16 empty] | 8375000 | 100 | 0 | 0 | 0 |  | 650 | 400 | 선택 | 해제 | 0 | 0 | 0 |  | 650 | 400 | 선택 | 해제 | 해제 | 미정 | 미정 | 선택 | 미정 |  | 미정 | BM510510 | C
B47999 | 2018-09-21 | 2 | B |  | 8 | A | KSG4120H | 소입성보증강 | C | BM#1 | 1582 | 46 | 1656 | 1544 | 37 | 8200 |  | 1 | 0.23 | 18 |  | -2.9 | 1578 | 1647 | 0 | 4.74 | 0 | 36 | 11 | 59 | Y |  | 2018-09-21 13:21 | 65 | 1135 | 26 | 27 | 26 | 26 | 26 | 24 | 23 | 23 | 21 | 21 | 19 | 18 |  | 18 | 24 | 26 | 18 | 26 | -0.18 |  | 45.02 | Y | -0.2 | [7 empty] | N | N | N | N | 140 | 0.52 | 57 | 101508 | 94070 | 5070 | 14900 | 7 | 1 |  | 2018-09-21 13:26 | 1578 | 147 |  | 42 |  | *전공정 작업지연 감속주입 | [14 empty] | 102.43 | 100 | 0 | 0 | 0 |  | 410 |  | 선택 | 선택 | 0 | 0 | 0 |  | 410 |  | 선택 | 선택 | 해제 | 미정 | 선택 | 미정 | 미정 |  | 미정 | BT180180 | H
A48128 | 2018-09-21 | 1 | B |  | 15 | A | 42CRMO4MS | 합금강 | E1 | BM#2 | 1584 | 43 | 1596 | 1527 | 37 | 6700 |  | 3 | 0.27 | 25 |  | -1.42 | 1549 | 1590 | 18.4 | 0 |  | 22 | 22 | 73 | Y |  | 2018-09-21 14:33 | 56 | 1130 | 23 | 21 | 21 | 20 | 19 | 18 | 18 | 17 | 16 | 15 | 14 | 14 |  | 14 | 18 | 21 | 14 | 0 | -0.16 |  | 45.02 | Y | 0 |  |  |  | 1.1 | 0.46 |  |  | N | N | N | N | 210 | 0.49 | 60 | 83750 | 95030 | 6970 | 15700 | 18 | 2 |  | 2018-09-21 14:40 | 1549 | 110 |  | 24 |  | * 샘플채취 ID: 303 | [14 empty] | 82.11 | 100 | 0 | 0 | 300 |  | 650 | 400 | 선택 | 해제 | 0 | 0 | 0 |  | 650 | 400 | 선택 | 해제 | 해제 | 미정 | 미정 | 선택 | 미정 |  | 미정 | BM510510 | C
B48000 | 2018-09-21 | 2 | B |  | 9 | A | KSG4120H | 소입성보증강 | C | BM#1 | 1602 | 58 | 1635 | 1555 | 41 | 8800 |  | 1 | 0.25 | 19 |  | -2.25 | 1581 | 1639 | 0 | 8.01 | 0 | 10 | 36 | 67 | Y |  | 2018-09-21 14:32 | 68 | 1138 | 14 | 22 | 28 | 30 | 31 | 31 | 31 | 30 | 29 | 28 | 27 | 25 |  | 25 | 27 | 31 | 25 | 31 | -0.17 | Y | 35.02 | Y | -0.4 | [7 empty] | N | N | N | N | 130 | 0.5 | 59 | 101508 | 98050 | 5000 | 15600 | 7 | 1 |  | 2018-09-21 14:36 | 1581 | 139 |  | 30 |  | *전공정 작업지연 감속주입 | [14 empty] | 98.5 | 100 | 0 | 0 | 0 |  | 410 |  | 선택 | 선택 | 0 | 0 | 0 |  | 410 |  | 선택 | 선택 | 해제 | 미정 | 선택 | 미정 | 미정 |  | 미정 | BT180180 | H
A48129 | 2018-09-21 | 1 | B | TUNDISH교체전 | 16 | A | 42CRMO4MS2 | 합금강 | E1 | BM#2 | 1578 | 40 | 1597 | 1534 | 34 | 6300 |  | 3 | 0.27 | 25 |  | -1.62 | 1550 | 1597 | 17.51 | 0 |  | 32 | 23 | 107 | Y |  | 2018-09-21 15:43 | 57 | 1085 | 12 | 15 | 19 | 20 | 20 | 20 | 20 | 19 | 19 | 18 | 17 | 17 |  | 17 | 18 | 20 | 17 | 20 | -0.07 | Y | 40 | Y | 0 |  |  |  |  | 0.57 |  |  | N | N | N | N | 200 | 0.49 | 57 | 90312 | 92430 | 7070 | 2000 | 18 | 2 |  | 2018-09-21 15:48 | 1550 | 109 |  | 17 |  |  | 786608DFB58E48F78CA117A3C0B2EA42 | 4E508B5748284B829BE0703CF9D857A2 | 04D33034D0F14D18AD5699F01C5D160F | [11 empty] | 90.77 | 100 | 0 | 3520 | 0 |  | 650 | 400 | 선택 | 해제 | 0 | 3550 | 0 |  | 650 | 400 | 선택 | 해제 | 해제 | 미정 | 해제 | 선택 | 미정 |  | 미정 | BM510510 | C
B48001 | 2018-09-21 | 2 | B |  | 10 | A | KSG4120H | 소입성보증강 | C | BM#1 | 1594 | 53 | 1645 | 1566 | 37 | 8200 |  | 1 | 0.25 | 19 |  | -1.96 | 1585 | 1639 | 0 | 6.56 | 0 | 11 | 61 | 58 | Y |  | 2018-09-21 15:31 | 72 | 1137 | 21 | 26 | 30 | 33 | 33 | 33 | 32 | 31 | 30 | 29 | 27 | 25 | 24 | 24 | 29 | 33 | 24 | 33 | -0.2 | Y | 45.02 | Y | -0.2 | [7 empty] | N | N | N | N | 120 | 0.5 | 61 | 101508 | 97100 | 5070 | 16400 | 7 | 1 |  | 2018-09-21 15:57 | 1585 | 130 |  | 32 |  | *전공정 작업지연 감속주입 | [14 empty] | 99.42 | 100 | 0 | 0 | 0 |  | 410 |  | 선택 | 선택 | 0 | 0 | 0 |  | 410 |  | 선택 | 선택 | 해제 | 미정 | 선택 | 미정 | 미정 |  | 미정 | BT180180 | H
A48130 | 2018-09-21 | 1 | B |  | 11 | A | KSG4120H | 소입성보증강 | C | BM#1 | 1583 | 42 | 1635 | 1536 | 37 | 7200 |  | 1 | 0.24 | 19 |  | -2.27 | 1567 | 1633 | 0 | 7.03 | 0 | 29 | 48 | 69 | Y |  | 2018-09-21 16:53 | 54 | 1082 | 21 | 23 | 25 | 27 | 27 | 26 | 24 | 22 | 21 | 20 | 18 |  |  | 18 | 23 | 27 | 18 | 0 | -0.22 | Y | 40 | Y | -0.4 | [7 empty] | N | N | N | N | 110 | 0.47 | 60 | 84590 | 91430 | 5130 | 15400 | 7 | 1 |  | 2018-09-21 16:59 | 1567 | 103 |  | 12 | 13 | *전공정 작업지연 감속주입 | [14 empty] | 87.7 | 100 | 0 | 0 | 0 |  | 410 |  | 선택 | 선택 | 0 | 0 | 0 |  | 410 |  | 선택 | 선택 | 해제 | 미정 | 선택 | 미정 | 미정 |  | 미정 | BT180180 | H
C46561 | 2018-09-21 | 3 | B | TUNDISH교체 | 1 | A | AE15B36C2 | 합금강 | 보론강 | BM#2 | 1637 | 62 | 1691 | 1558 | 38 | 8400 |  | 2 | 0 | 24 |  | -3.07 | 1593 | 1684 | 1.05 | 0 | 10 | 28 | 51 | 64 | N | 1 | 2018-09-21 16:53 | 95 | 1077 | -325 | 38 | 33 | 39 | 43 | 47 | 47 | 49 | 49 | 49 | 50 |  |  | 50 | 44 | 50 | 50 | 49 | 0 |  |  | Y | 0.2 |  | 2.59 | 2.59 | 1.87 |  |  |  | N | N | N | N | 150 | 0.47 | 54 | 95424 | 88310 | 2550 | 16200 | 10 | 1 | 10 | 2018-09-21 16:55 | 1593 | 211 |  | 33 |  | * T/D 용강량 실측:1200mm / 18.5 TON * T/D FLUX 용탕부: 120 KG / 유탕부: 15KG 투입 * 슬리브 롱노즐( Y자형 ) 사용 * STR#2 Edge heater 펌프용량 저하로 600KW적용 이상공정 등록 및 생관통보. * 첫 HEAT 수소측정 기준초과(10분)이상공정 등록 및 생관통보. * 전공정 작업지연 감속주입 | [14 empty] | 104.86 | 100 | 700 | 0 | 0 |  | 300 | 400 | 선택 | 선택 | 700 | 0 | 0 |  | 300 | 400 | 선택 | 선택 | 해제 | 미정 | 미정 | 미정 | 미정 |  | 미정 | RB150.00 | C
C46562 | 2018-09-21 | 3 | B |  | 2 | B | AE15B36C2 | 합금강 | 보론강 | BM#2 | 1571 | 52 | 1643 | 1542 | 39 | 8400 |  | 2 | 0 | 20 |  | -2.77 | 1561 | 1634 | 1.03 | 0 | 10 | 6 | 88 | 214 | Y |  | 2018-09-21 18:02 | 63 | 1079 | 47 | 39 | 33 | 31 | 27 | 25 | 23 | 21 | 21 | 20 | 19 | 18 | 15 | 15 | 26 | 33 | 15 | 0 | -0.36 |  | 50.02 | Y | -0.6 | [7 empty] | N | N | N | N |  | 0.49 | 64 | 102828 | 103060 | 360 | 16100 | 10 | 1 | 20 | 2018-09-21 18:15 | 1561 | 134 |  | 21 |  | * STR#2 Edge heater 펌프용량 저하로 600KW적용 이상공정 등록 및 생관통보. * 샘플채취 ID: 303,403 | [14 empty] | 99.45 | 100 | 0 | 0 | 300 |  | 300 | 400 | 선택 | 선택 | 0 | 0 | 300 |  | 300 |  | 선택 | 선택 | 해제 | 미정 | 미정 | 미정 | 미정 |  | 미정 | RB120.00 | H
B48003 | 2018-09-21 | 2 | B |  | 12 | A | KSG4120H | 소입성보증강 | C | BM#1 | 1593 | 58 | 1634 | 1545 | 43 | 9700 |  | 1 | 0.24 | 19 |  | -1.86 | 1584 | 1638 | 0 | 4.06 | 0 | 36 | 12 | 50 | Y |  | 2018-09-21 17:53 | 71 | 1089 | 13 | 23 | 30 | 34 | 36 | 36 | 36 | 35 | 34 | 33 | 32 | 31 | 29 | 23 | 30 | 36 | 23 | 36 | -0.22 | Y | 60.02 | Y | -0.4 | [7 empty] | N | N | N | N | 100 | 0.4 | 80 | 101508 | 101180 | 5110 | 15900 | 7 | 1 |  | 2018-09-21 17:58 | 1584 | 120 |  | 13 |  | *전공정 작업지연 감속주입 *20%이상감속 이상공정 등록 | [14 empty] | 95.58 | 100 | 0 | 0 | 0 |  | 410 |  | 선택 | 선택 | 0 | 0 | 0 |  | 410 |  | 선택 | 선택 | 해제 | 미정 | 선택 | 미정 | 미정 |  | 미정 | BT180180 | H
B48004 | 2018-09-21 | 2 | B |  | 13 | B | KSG4120H | 소입성보증강 | C | BM#1 | 1599 | 79 | 1614 | 1554 | 42 | 9200 |  | 1 | 0.24 | 18 |  | 0 | 1570 | 1626 | 0 | 6.09 | 0 | 10 | 37 | 62 | Y |  | 2018-09-21 19:22 | 57 | 1090 | 21 | 22 | 26 | 27 | 27 | 27 | 26 | 25 | 24 | 23 | 22 | 21 | 20 | 18 | 24 | 27 | 18 | 27 | -0.18 | Y | 49.98 | Y | -0.4 | [7 empty] | N | N | N | N | 150 | 0.4 | 67 | 84590 | 88980 | 5100 | 16600 | 7 | 1 |  | 2018-09-21 19:23 | 1570 | 130 |  | 5 |  | *전공정 작업지연 감속주입 *20%이상감속 이상공정 등록 | [14 empty] | 89.99 | 100 | 0 | 0 | 0 |  | 410 |  | 선택 | 선택 | 0 | 0 | 0 |  | 410 |  | 선택 | 선택 | 해제 | 미정 | 선택 | 미정 | 미정 |  | 미정 | BT180180 | H
C46563 | 2018-09-21 | 3 | B |  | 3 | B | AE15B36C2 | 합금강 | 보론강 | BM#2 | 1583 | 60 | 1630 | 1551 | 42 | 9100 |  | 2 | 0 | 17 |  | -2.83 | 1556 | 1623 | 0.7 | 0 | 10 | 5 | 66 | 184 | Y |  | 2018-09-21 19:10 | 58 | 1081 | 14 | 18 | 21 | 21 | 21 | 21 | 20 | 19 | 17 | 16 | 14 | 13 | 11 | 9 | 16 | 21 | 9 | 21 | -0.2 |  | 60.57 | Y | -0.2 | [7 empty] | N | N | N | N | 130 | 0.47 | 73 | 98124 | 112600 | 1170 | 14600 | 10 | 1 | 30 | 2018-09-21 19:21 | 1556 | 128 |  | 20 | 10 | * STR#2 Edge heater 펌프용량 저하로 600KW적용 이상공정 등록 및 생관통보. * 전공정 요청으로 감속주입 | [14 empty] | 86.34 | 100 | 0 | 0 | 0 |  | 300 | 400 | 선택 | 선택 | 0 | 0 | 0 |  | 300 | 400 | 선택 | 선택 | 해제 | 미정 | 미정 | 미정 | 미정 |  | 미정 | RB120.00 | H
A48133 | 2018-09-21 | 1 | B |  | 14 | A | KSG4120H | 소입성보증강 | C | BM#1 | 1644 | 41 | 1620 | 1575 | 32 | 6100 |  | 3 | 0.27 | 18 |  | -1.69 | 1583 | 1620 | 0 | 15.79 |  | 32 | 24 | 78 | Y |  | 2018-09-21 19:51 | 70 | 1070 | 16 | 15 | 17 | 17 | 17 | 17 | 17 | 15 | 14 | 15 | 14 | 14 | 14 | 14 | 16 | 17 | 14 | 17 | -0.06 | Y | 50 | Y | 0 | [7 empty] | N | N | N | N | 140 | 0.51 | 61 | 101508 | 100530 | 7030 | 16200 | 7 | 1 |  | 2018-09-21 20:06 | 1583 | 116 |  | 45 |  | *전공정 작업지연 감속주입 | [14 empty] | 94.38 | 100 | 0 | 0 | 0 |  | 410 |  | 선택 | 선택 | 0 | 0 | 0 |  | 410 |  | 선택 | 선택 | 해제 | 미정 | 미정 | 선택 | 미정 |  | 미정 | BT180180 | H
B48005 | 2018-09-21 | 2 | B |  | 4 | A | AE15B36C2 | 합금강 | 보론강 | BM#2 | 1557 | 47 | 1614 | 1547 | 33 | 7000 |  | 1 | 0.22 | 16 |  | 0 | 1619 | 1619 | 1.41 | 0 | 0 | 11 | 62 | 91 | Y |  | 2018-09-21 20:09 | 121 | 1080 | 5 | 18 | 24 | 27 | 27 | 27 | 26 | 26 | 25 | 24 | 23 | 22 | 20 | 18 | 22 | 27 | 18 | 27 | -0.19 | Y | 47.52 | Y | -0.4 | [7 empty] | N | N | N | N | 120 | 0.49 | 65 | 98124 | 106540 | 3150 | 14000 | 10 | 1 | 50 | 2018-09-21 20:30 | 1565 | 117 |  | 37 |  | * STR#2 Edge heater 펌프용량 저하로 600KW적용 이상공정 등록 및 생관통보. | [14 empty] | 89.57 | 75 | 0 | 0 | 0 |  | 300 | 400 | 선택 | 선택 | 0 | 0 | 0 |  | 300 | 400 | 선택 | 선택 | 해제 | 미정 | 미정 | 미정 | 미정 |  | 미정 | RB120.00 | H
A48134 | 2018-09-21 | 1 | C |  | 15 | A | KSG4120H | 소입성보증강 | C | BM#1 | 1560 | 45 | 1626 | 1521 | 36 | 7700 |  | 3 | 0.25 | 18 |  | -2.05 | 1581 | 1626 | 0 | 16.67 |  | 29 | 49 | 70 | Y |  | 2018-09-21 20:59 | 68 | 1075 | 12 | 16 | 20 | 22 | 23 | 24 | 23 | 23 | 23 | 22 | 21 |  |  | 21 | 21 | 24 | 21 | 23 | -0.06 | Y | 25.02 | Y | -0.2 | [7 empty] | N | N | N | N | 130 | 0.55 | 53 | 101508 | 95070 | 7190 | 14500 | 7 | 1 |  | 2018-09-21 21:06 | 1581 | 118 |  | 40 | [16 empty] | 99.42 | 100 | 0 | 0 | 0 |  | 410 |  | 선택 | 선택 | 0 | 0 | 0 |  | 410 |  | 선택 | 선택 | 해제 | 미정 | 미정 | 선택 | 해제 |  | 미정 | BT180180 | H
B48006 | 2018-09-21 | 2 | C |  | 5 | A | AE15B36C2 | 합금강 | 보론강 | BM#2 | 1619 | 42 | 1636 | 1566 | 35 | 7100 |  | 1 | 0.25 | 16 |  | 0 | 1572 | 1629 | 2.25 | 0 | 0 | 37 | 47 | 54 | Y |  | 2018-09-21 21:26 | 74 | 1083 | 11 | 21 | 28 | 30 | 30 | 29 | 30 | 30 | 27 | 26 | 24 | 22 |  | 22 | 26 | 30 | 22 | 30 | -0.2 | Y | 40 | Y | -0.4 | [7 empty] | N | N | N | N | 110 | 0.49 | 59 | 92286 | 95890 | 720 | 14500 | 10 | 1 | 10 | 2018-09-21 21:33 | 1572 | 124 |  | 29 |  | * STR#2 Edge heater 펌프용량 저하로 600KW적용 이상공정 등록 및 생관통보. *테스트품 ( STR#1 W/R#9.10 Full Open ) 샘플채취 500mm ID:303.403 | [14 empty] | 95.58 | 78.57 | 0 | 0 | 500 |  | 300 | 400 | 선택 | 선택 | 0 | 0 | 500 |  | 300 | 400 | 선택 | 선택 | 해제 | 미정 | 미정 | 미정 | 미정 |  | 미정 | RB110.00 | C
A48135 | 2018-09-21 | 1 | C |  | 16 | A | KSG4120H | 소입성보증강 | C | BM#1 | 1560 | 47 | 1621 | 1527 | 38 | 7900 |  | 3 | 0.27 | 21 |  | -1.36 | 1588 | 1621 | 0 | 18.55 |  | 19 | 58 | 37 | Y |  | 2018-09-21 22:06 | 75 | 1084 | 17 | 25 | 32 | 34 | 35 | 34 | 34 | 34 | 33 | 31 | 29 | 29 |  | 29 | 31 | 35 | 29 | 34 | -0.17 | Y | 35 | Y | 0 | [7 empty] | N | N | N | N | 120 | 0.55 | 57 | 101508 | 101450 | 6990 | 15800 | 7 | 1 |  | 2018-09-21 22:14 | 1588 | 114 |  | 28 | [16 empty] | 93.6 | 100 | 0 | 0 | 0 |  | 410 |  | 선택 | 선택 | 0 | 0 | 0 |  | 410 |  | 선택 | 선택 | 해제 | 미정 | 미정 | 선택 | 선택 | 5 | 미정 | BT180180 | H
B48007 | 2018-09-21 | 2 | C |  | 6 | A | AE15B36C2 | 합금강 | 보론강 | BM#2 | 1586 | 54 | 1634 | 1514 | 38 | 8000 |  | 1 | 0.23 | 16 |  | 0 | 1567 | 1632 | 1.23 | 0 | 0 | 36 | 13 | 70 | Y |  | 2018-09-21 22:40 | 69 | 1087 | 16 | 26 | 29 | 31 | 30 | 31 | 32 | 32 | 30 | 29 | 26 | 24 | 22 | 19 | 27 | 32 | 19 | 0 | -0.43 | Y | 30.25 | Y | -0.6 | [7 empty] | N | N | N | N | 150 | 0.49 | 59 | 98617 | 97310 | 710 | 15200 | 10 | 1 | 20 | 2018-09-21 22:51 | 1567 | 124 |  | 17 |  | * STR#2 Edge heater 펌프용량 저하로 600KW적용 이상공정 등록 및 생관통보. | [14 empty] | 100.63 | 76.47 | 0 | 0 | 0 |  | 300 | 400 | 선택 | 선택 | 0 | 0 | 0 |  | 300 | 400 | 선택 | 선택 | 해제 | 미정 | 미정 | 미정 | 선택 | 5 | 미정 | RB090.00 | C
A48136 | 2018-09-21 | 1 | C |  | 17 | A | KSG4120H | 소입성보증강 | C | BM#1 | 1558 | 53 | 1610 | 1537 | 44 | 7900 |  | 3 | 0.26 | 20 |  | -1.32 | 1578 | 1610 | 0 | 13.42 |  | 22 | 24 | 35 | Y |  | 2018-09-21 23:12 | 65 | 1085 | 27 | 28 | 30 | 29 | 29 | 28 | 27 | 27 | 25 | 24 | 23 | 21 | 20 | 19 | 26 | 30 | 19 | 27 | -0.2 |  | 55 | Y | -0.2 | [7 empty] | N | N | N | N | 110 | 0.5 | 66 | 101508 | 107810 | 1830 | 15000 | 7 | 1 |  | 2018-09-21 23:21 | 1578 | 108 |  | 21 |  | *전공정요청 감속주입 *전공정요청 L/D잔강 이월 미실시 | [14 empty] | 92.66 | 100 | 0 | 0 | 0 |  | 410 |  | 선택 | 선택 | 0 | 0 | 0 |  | 410 |  | 선택 | 선택 | 해제 | 미정 | 미정 | 미정 | 미정 |  | 미정 | BT180180 | H
B48008 | 2018-09-21 | 2 | C |  | 7 | A | AE15B36C2 | 합금강 | 보론강 | BM#2 | 1614 | 48 | 1646 | 1555 | 37 | 7900 |  | 1 | 0.23 | 17 |  | 0 | 1568 | 1629 | 1.18 | 0 | 0 | 10 | 38 | 66 | Y |  | 2018-09-21 23:43 | 70 | 1092 | 15 | 27 | 33 | 36 | 37 | 37 | 37 | 36 | 35 | 35 | 34 | 32 | 30 | 30 | 33 | 37 | 30 | 37 | -0.18 | Y | 39.97 | Y | -0.4 | [7 empty] | N | N | N | N | 140 | 0.49 | 62 | 96250 | 101250 | 1770 | 16300 | 10 | 1 | 10 | 2018-09-21 23:51 | 1568 | 119 |  | 16 |  | * STR#2 Edge heater 펌프용량 저하로 600KW적용 이상공정 등록 및 생관통보. | [14 empty] | 93.45 | 76.47 | 0 | 0 | 0 |  | 300 | 400 | 선택 | 선택 | 0 | 0 | 0 |  | 300 | 400 | 선택 | 선택 | 해제 | 미정 | 미정 | 미정 | 미정 |  | 미정 | RB140.00 | C
A48137 | 2018-09-21 | 1 | C |  | 18 | A | KSG4120H | 소입성보증강 | C | BM#1 | 1585 | 43 | 1623 | 1527 | 37 | 6700 |  | 3 | 0.26 | 19 |  | -1.6 | 1586 | 1623 | 0 | 17.09 |  | 32 | 25 | 53 | Y |  | 2018-09-22 00:11 | 73 | 1098 | 15 | 20 | 25 | 27 | 28 | 29 | 28 | 27 | 27 | 26 | 25 | 24 | 23 | 23 | 25 | 29 | 23 | 27 | -0.17 | Y | 35 | Y | -0.2 | [7 empty] | N | N | N | N | 100 | 0.48 | 65 | 101508 | 99030 | 2460 | 15400 | 7 | 1 |  | 2018-09-22 00:20 | 1586 | 105 |  | 30 |  | *전공정요청 감속주입 *전공정요청 L/D잔강 이월 미실시 | [14 empty] | 100.06 | 100 | 0 | 0 | 0 |  | 410 |  | 선택 | 선택 | 0 | 0 | 0 |  | 410 |  | 선택 | 선택 | 해제 | 미정 | 미정 | 미정 | 미정 |  | 미정 | BT180180 | H
B48009 | 2018-09-21 | 2 | C | TUNDISH교체전 | 8 | A | AE15B36C2 | 합금강 | 보론강 | BM#2 | 1600 | 47 | 1634 | 1565 | 39 | 7600 |  | 1 | 0.23 | 16 |  | 0 | 1583 | 1639 | 1.25 | 0 | 0 | 31 | 2 | 62 | Y |  | 2018-09-22 00:47 | 85 | 1074 | 25 | 38 | 44 | 47 | 49 | 49 | 48 | 48 | 47 | 47 | 45 | 43 | 42 | 42 | 44 | 49 | 42 | 47 | -0.17 | Y | 40.02 | Y | -0.2 | [7 empty] | N | N | N | N | 130 | 0.49 | 62 | 112458 | 99630 | 8620 | 2000 | 10 | 1 |  | 2018-09-22 00:54 | 1583 | 116 |  | 18 |  | * STR#2 Edge heater 펌프용량 저하로 600KW적용 이상공정 등록 및 생관통보. | F9255E2D6EE8453E8129AE38254AB464 | BEF0C2088DB6445FBF0EF30756854F5D | 2B7101699F944721BEE368059F2C49F1 | [11 empty] | 108.13 | 77.78 | 0 | 2628 | 0 |  | 300 | 400 | 선택 | 선택 | 0 | 2538 | 0 |  | 300 | 400 | 선택 | 선택 | 해제 | 미정 | 미정 | 미정 | 미정 |  | 미정 | RB190.00 | C
A48138 | 2018-09-21 | 1 | C | TUNDISH교체전 | 19 | A | KSG4120H | 소입성보증강 | C | BM#1 | 1571 | 47 | 1608 | 1531 | 41 | 7300 |  | 3 | 0.26 | 19 |  | -1.17 | 1582 | 1608 | 0 | 13.62 |  | 29 | 50 | 64 | Y |  | 2018-09-22 01:27 | 69 | 1085 | 20 | 27 | 29 | 30 | 31 | 30 | 29 | 28 | 27 | 26 | 24 | 23 | 21 | 20 | 25 | 31 | 20 | 0 | -0.24 | Y | 45.02 | Y | -0.2 | [7 empty] | N | N | N | N | 150 | 0.42 | 78 | 98044 | 99050 | 2950 | 2000 | 7 | 1 |  | 2018-09-22 01:36 | 1582 | 98 |  | 19 |  | *전공정요청 감속주입 *전공정요청 L/D잔강 이월 미실시 *HEAT 평균 주속 20%이상 감속 ID:101~106.201~206 | B3FE0AFCF30148F18DF1C650907C7588 | CF8702F4465644CFABD336F37FEBB3E7 | 5946CFCDAAC14E5D96E81AAD8224B735 | [11 empty] | 96.12 | 100 | 0 | 3100 | 0 |  | 410 |  | 선택 | 선택 | 0 | 3000 | 0 |  | 410 |  | 선택 | 선택 | 해제 | 미정 | 미정 | 미정 | 미정 |  | 미정 | BT180180 | H
B48010 | 2018-09-21 | 2 | C | TUNDISH교체 | 1 | A | SM45CS | 탄소강 | B | BM#2 | 1615 | 40 | 1657 | 1575 | 32 | 6000 |  | 1 | 0.21 | 20 |  | 0 | 1638 | 1638 | 1.38 | 0 | 0 | 37 | 48 | 62 | Y |  | 2018-09-22 02:03 | 145 | 1074 | -467 | -79 | 15 | 28 | 27 | 23 | 28 | 33 | 35 | 37 | 37 | 37 | 36 | 36 | 33 | 37 | 36 | 37 | -0.04 |  | 24.98 | Y | 0 | 1.3 | 2.83 | 2.62 | 1.74 |  |  |  | N | N | N | N | 190 | 0.48 | 60 | 93356 | 99020 | 1860 | 15700 | 4 | 2 | 10 | 2018-09-22 02:10 | 1583 | 135 |  | 28 |  | *침적노즐 6공 노즐(사무실/연구실과 협의) *T/D플럭스 120/15KG *롱노즐 실리부 부착 *탄화왕겨 투입 *수소 10분 측정값 기준치 초과, 생관통보 (11분 3.07PPM, 14분 2.83PPM) | [14 empty] | 91.53 | 76.92 | 1518 | 0 | 0 |  | 650 | 700 | 선택 | 선택 | 1528 | 0 | 0 |  | 650 | 700 | 선택 | 선택 | 해제 | 미정 | 미정 | 미정 | 선택 |  | 미정 | RB120.00 | C
A48139 | 2018-09-21 | 1 | C | TUNDISH교체 | 1 | A | AE1055LS | 탄소강 | G-AE1055LS | BM#1 | 1549 | 57 | 1610 | 1516 | 52 | 8400 |  | 3 | 0.27 | 25 |  | -1.44 | 1569 | 1610 | 0 | 24.93 |  | 19 | 59 | 74 | Y |  | 2018-09-22 02:56 | 85 | 1092 | 30 | 25 | 28 | 33 | 35 | 37 | 37 | 37 | 38 | 37 | 38 |  |  | 38 | 34 | 38 | 37 | 37 | -0.2 |  | 4.97 | Y | 0.2 |  | 2.59 | 2.59 | 1.88 |  |  |  | Y | N | N | M | 230 | 0.49 | 64 | 84590 | 99300 | 6950 | 15900 | 6 | 2 |  | 2018-09-22 03:03 | 1569 | 124 |  | 26 |  | *T/D플럭스 유15 용225KG *탄화왕겨 200KG *Hydris 수소 기준 초과(10분)ID:101.102.201.202 | [14 empty] | 79.58 | 100 | 1500 | 0 | 0 |  | 400 |  | 선택 | 해제 | 1500 | 0 | 0 |  | 400 |  | 선택 | 해제 | 해제 | 미정 | 미정 | 선택 | 미정 |  | 미정 | BT180180 | H
B48011 | 2018-09-21 | 2 | C |  | 2 | B | SM45CS | 탄소강 | B | BM#2 | 1619 | 36 | 1604 | 1595 | 28 | 5100 |  | 1 | 0.22 | 16 |  | 0 | 1570 | 1632 | 1.26 | 0 | 0 | 36 | 14 | 69 | Y |  | 2018-09-22 03:02 | 77 | 1088 | 34 | 34 | 35 | 35 | 36 | 36 | 35 | 35 | 35 | 34 | 32 | 30 | 28 | 28 | 34 | 36 | 28 | 35 | -0.2 | Y | 39.98 | Y | -0.4 | [7 empty] | N | N | N | N | 180 | 0.5 | 60 | 93049 | 95910 | 100 | 15500 | 4 | 2 |  | 2018-09-22 03:08 | 1570 | 136 |  | 32 | [16 empty] | 93.99 | 100 | 0 | 0 | 0 |  | 650 | 700 | 선택 | 선택 | 0 | 0 | 0 |  | 650 | 700 | 선택 | 선택 | 해제 | 미정 | 미정 | 미정 | 미정 |  | 미정 | RB150.00 | C
A48140 | 2018-09-21 | 1 | C |  | 2 | A | AE1055LS | 탄소강 | G-AE1055LS | BM#1 | 1560 | 42 | 1589 | 1529 | 37 | 6100 |  | 3 | 0.26 | 25 |  | -1.26 | 1552 | 1589 | 0 | 21.95 |  | 22 | 25 | 97 | Y |  | 2018-09-22 03:56 | 68 | 1089 | 35 | 32 | 31 | 30 | 29 | 29 | 28 | 27 | 26 | 26 | 25 | 24 | 24 | 24 | 28 | 31 | 24 | 0 | -0.14 |  | 50 | Y | 0 | [7 empty] | Y | Y | Y | Y | 220 | 0.5 | 61 | 101508 | 98450 | 7010 | 16000 | 6 | 2 |  | 2018-09-22 04:03 | 1552 | 119 |  | 32 | [16 empty] | 96.26 | 100 | 0 | 0 | 0 |  | 400 |  | 선택 | 해제 | 0 | 0 | 0 |  | 400 |  | 선택 | 해제 | 해제 | 미정 | 미정 | 선택 | 미정 |  | 미정 | BT180180 | H
B48012 | 2018-09-21 | 2 | C |  | 3 | A | SM45C | 탄소강 | SM45C | BM#2 | 1593 | 39 | 1595 | 1555 | 29 | 5800 |  | 1 | 0.21 | 21 |  | 0 | 1566 | 1634 | 0 | 3.21 | 0 | 10 | 39 | 64 | Y |  | 2018-09-22 04:01 | 73 | 1091 | 27 | 29 | 30 | 30 | 31 | 30 | 29 | 28 | 27 | 26 | 25 | 23 |  | 23 | 28 | 31 | 23 | 30 | -0.23 | Y | 35 | Y | -0.4 | [7 empty] | N | N | N | N | 170 | 0.5 | 60 | 152262 | 98800 | 1300 | 15100 | 34 | 2 | 30 | 2018-09-22 04:19 | 1566 | 135 |  | 34 |  | *연연주 혼탕부 성분확인 ID:307~309,407~409 | [14 empty] | 152.26 | 100 | 0 | 0 | 0 |  | 650 | 400 | 선택 | 해제 | 0 | 0 | 0 |  | 650 | 400 | 선택 | 해제 | 해제 | 미정 | 미정 | 미정 | 미정 |  | 미정 | BT180180 | H
A48141 | 2018-09-21 | 1 | A |  | 3 | A | AE1055LS | 탄소강 | G-AE1055LS | BM#1 | 1550 | 42 | 1602 | 1521 | 35 | 5800 |  | 3 | 0.26 | 25 |  | -1.69 | 1552 | 1602 | 0 | 20.18 |  | 32 | 26 | 85 | Y |  | 2018-09-22 04:55 | 68 | 1095 | 23 | 24 | 26 | 27 | 27 | 27 | 26 | 26 | 26 | 25 | 24 |  |  | 24 | 26 | 27 | 24 | 27 | -0.08 | Y | 35 | Y | -0.2 | [7 empty] | Y | Y | Y | Y | 210 | 0.5 | 54 | 84590 | 90280 | 7080 | 15530 | 6 | 2 |  | 2018-09-22 05:02 | 1552 | 122 |  | 35 | [16 empty] | 86.98 | 100 | 0 | 0 | 0 |  | 400 |  | 선택 | 해제 | 0 | 0 | 0 |  | 400 |  | 선택 | 해제 | 해제 | 미정 | 미정 | 선택 | 미정 |  | 미정 | BT180180 | H
B48013 | 2018-09-21 | 2 | A |  | 4 | A | SM45CM1 | 탄소강 | SM45C | BM#2 | 1598 | 43 | 1616 | 1557 | 31 | 5900 |  | 1 | 0.23 | 17 |  | 0 | 1566 | 1624 | 0 | 3.01 | 0 | 31 | 3 | 51 | Y |  | 2018-09-22 04:59 | 74 | 1086 | 18 | 25 | 30 | 32 | 32 | 32 | 31 | 31 | 29 | 29 | 27 | 26 |  | 26 | 28 | 32 | 26 | 32 | -0.15 | Y | 40.02 | Y | -0.2 | [7 empty] | N | N | N | N | 160 | 0.5 | 60 | 41315 | 100080 | 1940 | 14700 | 4 | 2 |  | 2018-09-22 05:20 | 1566 | 138 |  | 38 |  | *연연주 혼탕부 성분확인 ID:301.401 | [14 empty] | 40.5 | 100 | 0 | 0 | 0 |  | 650 | 400 | 선택 | 해제 | 0 | 0 | 0 |  | 650 | 400 | 선택 | 해제 | 해제 | 미정 | 미정 | 미정 | 미정 |  | 미정 | RB160.00 | C
A48142 | 2018-09-21 | 1 | A |  | 4 | A | AE1055LS | 탄소강 | G-AE1055LS | BM#1 | 1571 | 45 | 1595 | 1530 | 36 | 6100 |  | 3 | 0.26 | 25 |  | -1.38 | 1555 | 1595 | 0 | 21.8 |  | 29 | 51 | 66 | Y |  | 2018-09-22 05:59 | 71 | 1090 | 22 | 27 | 30 | 32 | 33 | 33 | 31 | 31 | 30 | 29 | 28 | 27 | 27 | 27 | 29 | 33 | 27 | 27 | -0.15 | Y | 40 | Y | 0 | [7 empty] | Y | Y | Y | Y | 200 | 0.5 | 61 | 101508 | 101570 | 7090 | 16320 | 6 | 2 |  | 2018-09-22 06:12 | 1555 | 112 |  | 28 | [16 empty] | 93.51 | 100 | 0 | 0 | 0 |  | 400 |  | 선택 | 해제 | 0 | 0 | 0 |  | 400 |  | 선택 | 해제 | 해제 | 미정 | 미정 | 선택 | 미정 |  | 미정 | BT180180 | H
B48014 | 2018-09-21 | 2 | A |  | 5 | A | SM45CM1 | 탄소강 | SM45C | BM#2 | 1576 | 41 | 1627 | 1546 | 32 | 6400 |  | 1 | 0.23 | 17 |  | -2.6 | 1562 | 1621 | 0 | 2.91 | 0 | 37 | 49 | 29 | Y |  | 2018-09-22 06:02 | 70 | 1098 | 20 | 22 | 25 | 25 | 25 | 25 | 24 | 23 | 22 | 21 | 19 | 18 | 17 | 17 | 22 | 25 | 17 | 25 | -0.16 |  | 49.97 | Y | -0.2 | [7 empty] | Y | Y | Y | Y | 150 | 0.47 | 63 | 94193 | 99140 | 4950 | 12700 | 4 | 2 | 34 | 2018-09-22 06:18 | 1562 | 139 |  | 38 |  | *준빅사이즈 | [14 empty] | 93.45 | 100 | 0 | 0 | 0 |  | 650 | 600 | 선택 | 해제 | 0 | 0 | 0 |  | 650 | 600 | 선택 | 해제 | 해제 | 미정 | 미정 | 미정 | 미정 |  | 미정 | RB200.00 | C
A48143 | 2018-09-21 | 1 | A |  | 5 | A | AE1055LS | 탄소강 | G-AE1055LS | BM#1 | 1564 | 40 | 1595 | 1536 | 33 | 5500 |  | 3 | 0.26 | 25 |  | -1.59 | 1546 | 1595 | 0 | 18.17 |  | 19 | 60 | 54 | Y |  | 2018-09-22 07:07 | 62 | 1084 | 27 | 28 | 28 | 28 | 28 | 27 | 26 | 26 | 25 | 25 | 24 |  |  | 24 | 27 | 28 | 24 | 28 | -0.1 |  | 40 | Y | -0.2 | [7 empty] | Y | Y | Y | Y | 190 | 0.5 | 56 | 101508 | 89980 | 7120 | 15400 | 6 | 2 |  | 2018-09-22 07:12 | 1546 | 106 |  | 23 | [16 empty] | 104.65 | 100 | 0 | 0 | 0 |  | 400 |  | 선택 | 해제 | 0 | 0 | 0 |  | 400 |  | 선택 | 해제 | 해제 | 미정 | 미정 | 선택 | 미정 |  | 미정 | BT180180 | H
B48015 | 2018-09-21 | 2 | A |  | 6 | A | SM45CM1 | 탄소강 | SM45C | BM#2 | 1582 | 41 | 1644 | 1567 | 31 | 5900 |  | 1 | 0.24 | 15 |  | 0 | 1567 | 1635 | 0 | 6.79 | 0 | 36 | 15 | 26 | Y |  | 2018-09-22 07:05 | 75 | 1065 | 9 | 22 | 28 | 28 | 30 | 32 | 30 | 30 | 28 | 27 | 27 | 26 | 25 | 25 | 26 | 32 | 25 | 30 | -0.2 | Y | 34.98 | Y | -0.2 | [7 empty] | Y | Y | Y | Y | 190 | 0.47 | 60 | 101556 | 95860 | 1210 | 14600 | 4 | 2 |  | 2018-09-22 07:03 | 1567 | 146 |  | 44 |  | *준빅사이즈 | [14 empty] | 104.7 | 100 | 0 | 0 | 0 |  | 650 | 600 | 선택 | 해제 | 0 | 0 | 0 |  | 650 | 600 | 선택 | 해제 | 해제 | 미정 | 미정 | 미정 | 미정 |  | 미정 | RB160.00 | C
A48144 | 2018-09-22 | 1 | A |  | 6 | A | AE1055LS | 탄소강 | G-AE1055LS | BM#1 | 1591 | 43 | 1593 | 1536 | 38 | 6300 |  | 3 | 0.26 | 26 |  | -1.28 | 1553 | 1593 | 0 | 19.53 |  | 22 | 26 | 54 | Y |  | 2018-09-22 08:16 | 69 | 1130 | 21 | 31 | 35 | 37 | 37 | 37 | 36 | 36 | 35 | 35 | 34 | 33 |  | 33 | 34 | 37 | 33 | 37 | -0.1 | Y | 40 | Y | -0.2 | [7 empty] | Y | Y | Y | Y | 180 | 0.5 | 58 | 101508 | 96920 | 7080 | 16800 | 6 | 2 |  | 2018-09-22 08:24 | 1553 | 99 |  | 13 | [16 empty] | 97.7 | 100 | 0 | 0 | 0 |  | 400 |  | 선택 | 해제 | 0 | 0 | 0 |  | 400 |  | 선택 | 해제 | 해제 | 미정 | 미정 | 선택 | 미정 |  | 미정 | BT180180 | H
B48016 | 2018-09-22 | 2 | A |  | 7 | A | SM45CM1 | 탄소강 | SM45C | BM#2 | 1590 | 42 | 1635 | 1554 | 32 | 6000 |  | 1 | 0.26 | 15 |  | -2.21 | 1567 | 1633 | 0 | 4.66 | 0 | 10 | 40 | 26 | Y |  | 2018-09-22 08:06 | 75 | 1138 | 21 | 25 | 26 | 27 | 28 | 28 | 28 | 28 | 27 | 27 | 27 | 26 | 25 | 25 | 27 | 28 | 25 | 28 | -0.07 | Y | 40 | Y | -0.2 | [7 empty] | N | N | N | N | 180 | 0.47 | 60 | 99156 | 93610 | 3600 | 15200 | 4 | 2 |  | 2018-09-22 08:10 | 1567 | 153 |  | 46 |  | *준빅사이즈 후속 | [14 empty] | 102.01 | 100 | 0 | 0 | 0 |  | 650 | 400 | 선택 | 해제 | 0 | 0 | 0 |  | 650 | 400 | 선택 | 해제 | 해제 | 미정 | 미정 | 미정 | 미정 |  | 미정 | RB160.00 | C
A48145 | 2018-09-22 | 1 | A |  | 7 | A | AE1055LS | 탄소강 | G-AE1055LS | BM#1 | 1550 | 41 | 1600 | 1521 | 34 | 5700 |  | 3 | 0.26 | 25 |  | -1.75 | 1548 | 1600 | 0 | 16.52 |  | 32 | 27 | 70 | Y |  | 2018-09-22 09:10 | 64 | 1121 | 31 | 32 | 31 | 31 | 31 | 29 | 29 | 28 | 26 | 26 | 24 | 23 | 22 | 22 | 28 | 31 | 22 | 31 | -0.18 |  | 50.02 | Y | -0.2 | [7 empty] | Y | Y | Y | Y | 230 | 0.46 | 60 | 101508 | 92820 | 7080 | 15350 | 6 | 2 |  | 2018-09-22 09:18 | 1548 | 98 |  | 20 |  | *전공정 지연으로 감속주입-정속주입 강종 감속으로 이상재 등록 | [14 empty] | 101.71 | 100 | 0 | 0 | 0 |  | 400 |  | 선택 | 해제 | 0 | 0 | 0 |  | 400 |  | 선택 | 해제 | 해제 | 미정 | 미정 | 선택 | 미정 |  | 미정 | BT180180 | H
B48017 | 2018-09-22 | 2 | A |  | 8 | A | SM45CM1 | 탄소강 | SM45C | BM#2 | 1600 | 41 | 1654 | 1565 | 34 | 6200 |  | 1 | 0.23 | 16 |  | -2.59 | 1573 | 1648 | 0 | 6.87 | 0 | 31 | 4 | 25 | Y |  | 2018-09-22 09:01 | 81 | 1138 | 21 | 27 | 31 | 34 | 35 | 35 | 35 | 34 | 34 | 33 | 32 | 32 | 31 | 31 | 32 | 35 | 31 | 35 | -0.1 | Y | 40 | Y | -0.2 | [7 empty] | N | N | N | N | 170 | 0.42 | 63 | 84030 | 87710 | 180 | 13800 | 4 | 2 |  | 2018-09-22 09:06 | 1573 | 156 |  | 54 |  | *전공정 요청으로 감속주입 *전공정 지연 10%이상감속주입 이상공정등록및 생관통보 | [14 empty] | 95.71 | 100 | 0 | 0 | 0 |  | 650 | 400 | 선택 | 해제 | 0 | 0 | 0 |  | 650 | 400 | 선택 | 해제 | 해제 | 미정 | 미정 | 미정 | 미정 |  | 미정 | RB160.00 | C
A48146 | 2018-09-22 | 1 | A |  | 8 | A | AE1055LS | 탄소강 | G-AE1055LS | BM#1 | 1575 | 41 | 1596 | 1542 | 31 | 5300 |  | 3 | 0.25 | 25 |  | -1.67 | 1545 | 1596 | 0 | 22.36 |  | 29 | 52 | 63 | Y |  | 2018-09-22 10:25 | 61 | 1137 | 20 | 27 | 32 | 32 | 31 | 30 | 29 | 29 | 28 | 27 | 26 | 26 | 26 | 26 | 28 | 32 | 26 | 26 | -0.12 |  | 50.02 | Y | 0 | [7 empty] | Y | Y | Y | Y | 220 | 0.46 | 66 | 84590 | 100670 | 7140 | 15810 | 6 | 2 |  | 2018-09-22 10:32 | 1545 | 98 |  | 9 |  | *전공정 지연으로 감속주입-정속주입 강종 감속으로 이상재 등록 | [14 empty] | 78.54 | 100 | 0 | 0 | 0 |  | 400 |  | 선택 | 해제 | 0 | 0 | 0 |  | 400 |  | 선택 | 해제 | 해제 | 미정 | 미정 | 선택 | 미정 |  | 미정 | BT180180 | H
B48019 | 2018-09-22 | 2 | A |  | 9 | A | SM45CM1 | 탄소강 | SM45C | BM#2 | 1594 | 39 | 1614 | 1554 | 26 | 5100 |  | 1 | 0.26 | 15 |  | -2.15 | 1561 | 1605 | 0 | 3.9 | 0 | 37 | 50 | 80 | Y |  | 2018-09-22 10:48 | 69 | 1110 | 24 | 27 | 26 | 26 | 25 | 25 | 25 | 23 | 22 | 20 | 18 | 16 | 14 | 14 | 22 | 26 | 14 | 25 | -0.24 |  | 50 | Y | -0.4 | [7 empty] | N | N | N | N | 160 | 0.44 | 62 | 100836 | 94290 | 3160 | 16200 | 4 | 2 |  | 2018-09-22 10:48 | 1561 | 101 |  | 15 |  | *전공정 지연 10%이상감속주입 이상공정등록및 생관통보 | [14 empty] | 103.53 | 100 | 0 | 0 | 0 |  | 650 | 400 | 선택 | 해제 | 0 | 0 | 0 |  | 650 | 400 | 선택 | 해제 | 해제 | 미정 | 미정 | 해제 | 선택 | 8 | 미정 | RB160.00 | C
A48147 | 2018-09-22 | 1 | A |  | 9 | A | AE1055LS | 탄소강 | G-AE1055LS | BM#1 | 1558 | 42 | 1582 | 1515 | 39 | 6500 |  | 3 | 0.26 | 25 |  | -1.2 | 1544 | 1582 | 0 | 17.56 |  | 19 | 61 | 74 | Y |  | 2018-09-22 11:32 | 60 | 1090 | 23 | 28 | 31 | 32 | 31 | 31 | 29 | 28 | 27 | 26 | 26 | 25 | 24 | 24 | 28 | 32 | 24 | 31 | -0.16 | Y | 50 | Y | 0 | [7 empty] | Y | Y | Y | Y | 210 | 0.46 | 66 | 84590 | 99920 | 7070 | 16710 | 6 | 2 |  | 2018-09-22 11:40 | 1544 | 93 |  | 11 |  | *전공정 지연으로 감속주입-정속주입 강종 감속으로 이상재 등록 | [14 empty] | 79.13 | 100 | 0 | 0 | 0 |  | 400 |  | 선택 | 해제 | 0 | 0 | 0 |  | 400 |  | 선택 | 해제 | 해제 | 미정 | 미정 | 선택 | 미정 |  | 미정 | BT180180 | H
B48020 | 2018-09-22 | 2 | A |  | 10 | A | SM45CM1 | 탄소강 | SM45C | BM#2 | 1596 | 42 | 1615 | 1555 | 32 | 6000 |  | 1 | 0.2 | 15 |  | 0 | 1561 | 1608 | 0.22 | 4.07 | 0 | 36 | 16 | 77 | Y |  | 2018-09-22 12:01 | 69 | 1144 | 13 | 22 | 27 | 29 | 29 | 29 | 28 | 28 | 27 | 26 | 25 | 24 | 23 | 23 | 25 | 29 | 23 | 29 | -0.13 | Y | 45.02 | Y | -0.2 | [7 empty] | N | N | N | N | 150 | 0.48 | 64 | 99852 | 100110 | 1120 | 15200 | 4 | 2 |  | 2018-09-22 12:02 | 1566 | 104 |  | 8 |  | *전공정 요청 감속주입 | [14 empty] | 97.7 | 100 | 0 | 0 | 0 |  | 650 | 400 | 선택 | 해제 | 0 | 0 | 0 |  | 650 | 400 | 선택 | 해제 | 해제 | 미정 | 미정 | 미정 | 미정 |  | 미정 | BT180180 | C
A48148 | 2018-09-22 | 1 | B |  | 10 | A | AE1055LS | 탄소강 | G-AE1055LS | BM#1 | 1582 | 44 | 1571 | 1512 | 40 | 6800 |  | 3 | 0.25 | 25 |  | -0.98 | 1542 | 1571 | 0 | 12.29 |  | 22 | 27 | 87 | Y |  | 2018-09-22 12:39 | 58 | 1132 | 22 | 26 | 29 | 30 | 30 | 29 | 29 | 27 | 26 | 26 | 25 | 23 | 23 | 22 | 26 | 30 | 22 | 29 | -0.16 | Y | 50 | Y | -0.2 | [7 empty] | Y | Y | Y | Y | 200 | 0.46 | 69 | 118426 | 104020 | 7090 | 16600 | 6 | 2 |  | 2018-09-22 12:46 | 1542 | 97 |  | 13 |  | *전공정 지연으로 감속주입-정속주입 강종 감속으로 이상재 등록 | [14 empty] | 106.64 | 100 | 0 | 0 | 0 |  | 400 |  | 선택 | 해제 | 0 | 0 | 0 |  | 400 |  | 선택 | 해제 | 해제 | 미정 | 미정 | 선택 | 미정 |  | 미정 | BT180180 | H
B48021 | 2018-09-22 | 2 | B |  | 11 | A | SM45C | 탄소강 | SM45C | BM#2 | 1574 | 45 | 1626 | 1546 | 32 | 6100 |  | 1 | 0.25 | 15 |  | -2.11 | 1562 | 1615 | 0 | 3.88 | 0 | 10 | 41 | 78 | Y |  | 2018-09-22 13:00 | 69 | 1130 | 16 | 28 | 29 | 33 | 36 | 37 | 37 | 37 | 36 | 35 | 34 | 33 | 31 | 31 | 33 | 37 | 31 | 37 | -0.17 | Y | 35 | Y | -0.4 | [7 empty] | N | N | N | N | 180 | 0.5 | 59 | 148485 | 98140 | 3890 | 15900 | 4 | 2 |  | 2018-09-22 12:59 | 1562 | 112 |  | 16 | [16 empty] | 146.72 | 100 | 0 | 0 | 0 |  | 650 | 400 | 선택 | 해제 | 0 | 0 | 0 |  | 650 | 400 | 선택 | 해제 | 해제 | 미정 | 미정 | 미정 | 미정 |  | 미정 | BT180180 | H
A48149 | 2018-09-22 | 1 | B |  | 11 | A | AE1055LS | 탄소강 | G-AE1055LS | BM#1 | 1561 | 43 | 1586 | 1484 | 39 | 6900 |  | 3 | 0.25 | 25 |  | -1.44 | 1544 | 1586 | 0 | 13.32 |  | 32 | 28 | 90 | Y |  | 2018-09-22 13:47 | 60 | 1133 | 19 | 24 | 28 | 30 | 30 | 29 | 28 | 27 | 26 | 26 | 26 | 25 | 25 | 25 | 26 | 30 | 25 | 26 | -0.11 | Y | 45 | Y | 0 | [7 empty] | Y | Y | Y | Y | 190 | 0.46 | 62 | 101508 | 90780 | 7110 | 15800 | 6 | 2 |  | 2018-09-22 13:54 | 1544 | 97 |  | 16 |  | *전공정 지연으로 감속주입-정속주입 강종 감속으로 이상재 등록 | [14 empty] | 103.79 | 100 | 0 | 0 | 0 |  | 400 |  | 선택 | 해제 | 0 | 0 | 0 |  | 400 |  | 선택 | 해제 | 해제 | 미정 | 미정 | 선택 | 미정 |  | 미정 | BT180180 | H
B48022 | 2018-09-22 | 2 | B |  | 12 | A | SM45CR2 | 탄소강 | SM45CR2 | BM#2 | 1595 | 35 | 1617 | 1555 | 30 | 6100 |  | 1 | 0.21 | 15 |  | -2.14 | 1554 | 1612 | 0 | 2.67 | 0 | 11 | 64 | 88 | Y |  | 2018-09-22 14:02 | 60 | 1136 | 26 | 25 | 25 | 24 | 22 | 21 | 20 | 19 | 18 | 16 | 14 | 12 | 10 | 10 | 20 | 25 | 10 | 0 | -0.3 |  | 50.37 | Y | -0.4 | [7 empty] | N | N | N | N | 170 | 0.49 | 64 | 45786 | 103100 | 5230 | 15000 | 4 | 2 |  | 2018-09-22 14:10 | 1554 | 110 |  | 16 |  | * STR#2 Edge heater 펌프용량 저하로 600KW적용 이상공정 등록 및 생관통보. * 전공정 요청으로 감속주입 | [14 empty] | 42.34 | 100 | 0 | 0 | 0 |  | 650 | 400 | 선택 | 선택 | 0 | 0 | 0 |  | 650 | 400 | 선택 | 선택 | 해제 | 미정 | 선택 | 미정 | 미정 |  | 미정 | RB170.00 | C
A48150 | 2018-09-22 | 1 | B | TUNDISH교체전 | 12 | A | AE1055LS | 탄소강 | G-AE1055LS | BM#1 | 1579 | 40 | 1594 | 1535 | 30 | 5100 |  | 3 | 0.26 | 25 |  | -1.54 | 1549 | 1594 | 0 | 18.25 |  | 29 | 53 | 98 | Y |  | 2018-09-22 14:47 | 65 | 1129 | 23 | 28 | 30 | 31 | 32 | 32 | 31 | 31 | 30 | 30 | 29 |  |  | 29 | 30 | 32 | 29 | 31 | -0.05 | Y | 30.02 | Y | -0.2 | [8 empty] | N | N | M | 180 | 0.5 | 58 | 90348 | 98180 | 6970 | 2000 | 6 | 2 |  | 2018-09-22 14:54 | 1549 | 92 |  | 19 |  |  |  | 621D5266D5E24431A755463399D1E4E2 | A2B9E6E60AA44A13A5B0D9352FA13585 | 69A14600297F4BE19FD8483565969429 | [10 empty] | 85.92 | 100 | 0 | 3500 | 0 |  | 400 |  | 선택 | 해제 | 0 | 3500 | 0 |  | 400 |  | 선택 | 해제 | 해제 | 미정 | 미정 | 선택 | 미정 |  | 미정 | BT180180 | H
B48023 | 2018-09-22 | 2 | B |  | 13 | A | SM45CR2 | 탄소강 | SM45CR2 | BM#2 | 0 | 50 | 1616 | 1537 | 41 | 8400 |  | 1 | 0.25 | 15 |  | -2.23 | 1568 | 1617 | 0 | 5.68 | 0 | 31 | 5 | 122 | Y |  | 2018-09-22 15:17 | 74 | 1132 | 5 | 25 | 33 | 36 | 38 | 39 | 39 | 39 | 38 | 37 | 36 | 34 |  | 34 | 33 | 39 | 34 | 39 | -0.17 | Y | 29.98 | Y | -0.4 | [7 empty] | N | N | N | N | 160 | 0.48 | 59 | 92916 | 94020 | 5000 | 14400 | 4 | 2 |  | 2018-09-22 15:15 | 1568 | 116 |  | 8 |  | * STR#2 Edge heater 펌프용량 저하로 600KW적용 이상공정 등록 및 생관통보. * 전공정 요청으로 감속주입 | [14 empty] | 93.9 | 100 | 0 | 0 | 0 |  | 650 | 400 | 선택 | 선택 | 0 | 0 | 0 |  | 650 | 400 | 선택 | 선택 | 해제 | 미정 | 선택 | 미정 | 미정 |  | 미정 | RB160.00 | H
B48024 | 2018-09-22 | 2 | B |  | 14 | A | SM45CR2 | 탄소강 | SM45CR2 | BM#2 | 0 | 43 | 1615 | 1554 | 28 | 5900 |  | 1 | 0.23 | 15 |  | -2.43 | 1578 | 1640 | 0 | 5.72 | 0 | 36 | 17 | 72 | Y |  | 2018-09-22 16:20 | 84 | 1080 | 29 | 41 | 48 | 50 | 51 | 51 | 51 | 50 | 49 | 47 | 46 | 45 | 44 | 44 | 46 | 51 | 44 | 51 | -0.2 | Y | 34.23 | Y | -0.63 | [7 empty] | N | N | N | N | 150 | 0.47 | 58 | 103544 | 91660 | 5360 | 13400 | 4 | 2 |  | 2018-09-22 16:18 | 1578 | 109 |  | 8 |  | * STR#2 Edge heater 펌프용량 저하로 600KW적용 이상공정 등록 및 생관통보. * 전공정 요청으로 감속주입 * 후 HEAT L/D 강제개공 ID: 307,407 | [14 empty] | 107.08 | 100 | 0 | 0 | 0 |  | 650 | 400 | 선택 | 선택 | 0 | 0 | 0 |  | 650 | 400 | 선택 | 선택 | 해제 | 미정 | 선택 | 미정 | 미정 |  | 미정 | RB140.00 | C
A48151 | 2018-09-22 | 1 | B | TUNDISH교체 | 1 | A | SMN455M1 | 합금강 | D1 | BM#1 | 1602 | 42 | 1614 | 1541 | 38 | 7300 |  | 3 | 0.27 | 20 |  | -1.76 | 1579 | 1620 | 13.09 | 0 |  | 19 | 62 | 79 | Y |  | 2018-09-22 15:54 | 96 | 1087 | 26 | 34 | 29 | 35 | 38 | 40 | 41 | 42 | 43 | 43 | 43 | 43 | 43 | 43 | 39 | 43 | 43 | 43 | 0 |  | 20 | Y | 0 |  | 2.05 | 2.05 |  |  |  |  | N | N | N | N | 150 | 0.47 | 67 | 101508 | 106000 | 2030 | 16000 | 9 | 1 |  | 2018-09-22 16:00 | 1579 | 112 |  | 35 |  | *T/Dflux 유15kg 용120kg *탄화왕겨 200KG 투입 | [14 empty] | 93.99 | 100 | 700 | 0 | 0 |  | 650 |  | 선택 | 해제 | 700 | 0 | 0 |  | 650 |  | 선택 | 해제 | 선택 | 미정 | 미정 | 미정 | 미정 |  | 미정 | BT180180 | H
B48025 | 2018-09-22 | 2 | B |  | 15 | A | SM45CR2 | 탄소강 | SM45CR2 | BM#2 | 1590 | 42 | 1584 | 1516 | 34 | 6900 |  | 1 | 0.27 | 15 |  | -3.5 | 1566 | 1627 | 0 | 4.66 | 0 | 10 | 42 | 73 | N | 1 | 2018-09-22 17:22 | 72 | 1073 | 37 | 40 | 41 | 40 | 40 | 39 | 38 | 36 | 34 | 33 | 31 | 29 | 27 | 27 | 36 | 41 | 27 | 40 | -0.28 |  | 50 | Y | -0.4 | [7 empty] | N | N | N | N | 190 | 0.42 | 61 | 89799 | 88100 | 5110 | 16500 | 4 | 2 |  | 2018-09-22 17:21 | 1566 | 109 |  | 10 |  | * STR#2 Edge heater 펌프용량 저하로 600KW적용 이상공정 등록 및 생관통보. * 전공정 요청으로 감속주입 0.40 이상공정 등록 및 생관통보 ( 감속주입으로 인해 TEST 못함 ) | [14 empty] | 96.4 | 100 | 0 | 0 | 0 |  | 650 | 400 | 선택 | 선택 | 0 | 0 | 0 |  | 650 | 400 | 선택 | 선택 | 해제 | 미정 | 선택 | 미정 | 미정 |  | 미정 | RB145.00 | C
A48152 | 2018-09-22 | 1 | B |  | 2 | A | SMN455M1 | 합금강 | D1 | BM#1 | 1613 | 40 | 1595 | 1558 | 31 | 5700 |  | 3 | 0.27 | 16 |  | -1.59 | 1557 | 1588 | 10.72 | 0 |  | 22 | 28 | 74 | Y |  | 2018-09-22 16:53 | 74 | 1071 | 40 | 33 | 30 | 27 | 26 | 25 | 24 | 24 | 24 | 24 | 23 | 22 | 21 | 21 | 26 | 30 | 21 | 24 | -0.16 |  | 55 | Y | 0 |  |  |  | 1.81 |  |  |  | N | N | N | N | 140 | 0.51 | 69 | 101508 | 113700 | 3620 | 15600 | 9 | 1 |  | 2018-09-22 17:05 | 1557 | 117 |  | 44 | [16 empty] | 86.61 | 100 | 0 | 0 | 0 |  | 650 |  | 선택 | 해제 | 0 | 0 | 0 |  | 650 |  | 선택 | 해제 | 선택 | 미정 | 미정 | 미정 | 미정 |  | 미정 | BT180180 | H
B48026 | 2018-09-22 | 2 | B | TUNDISH교체전 | 16 | A | SM45CR2 | 탄소강 | SM45CR2 | BM#2 | 1597 | 52 | 1614 | 1534 | 41 | 8300 |  | 1 | 0.23 | 15 |  | -1.95 | 1572 | 1616 | 0 | 2.48 | 0 | 11 | 65 | 63 | Y |  | 2018-09-22 18:26 | 78 | 1076 | 25 | 29 | 35 | 38 | 40 | 40 | 40 | 39 | 39 | 38 | 36 | 35 | 33 | 33 | 36 | 40 | 33 | 40 | -0.17 | Y | 40 | Y | -0.4 | [7 empty] | N | N | N | N | 180 | 0.45 | 65 | 88962 | 96110 | 5390 | 2000 | 4 | 2 |  | 2018-09-22 18:26 | 1572 | 113 |  | 10 |  | * STR#2 Edge heater 펌프용량 저하로 600KW적용 이상공정 등록 및 생관통보. * 전공정 요청으로 감속주입 0.40 이상공정 등록 및 생관통보 | C13E43B5336349CC82E90C0502414439 | 5A5ED5639D03492BA6095FBE09EE2DA8 | F7CED0B93C574C1FB86AFD18B3F489E5 | [11 empty] | 87.65 | 100 | 0 | 3220 | 0 |  | 650 | 400 | 선택 | 선택 | 0 | 3290 | 0 |  | 650 | 400 | 선택 | 선택 | 해제 | 미정 | 선택 | 미정 | 미정 |  | 미정 | RB135.00 | C
A48153 | 2018-09-22 | 1 | B |  | 3 | A | SMN455M1 | 합금강 | D1 | BM#1 | 1587 | 41 | 1585 | 1532 | 32 | 6000 |  | 3 | 0.27 | 16 |  | -1.85 | 1548 | 1585 | 11.5 | 0 |  | 32 | 29 | 73 | Y |  | 2018-09-22 18:00 | 65 | 1086 | 19 | 17 | 16 | 17 | 17 | 17 | 17 | 16 | 16 | 16 | 15 | 15 |  | 15 | 17 | 17 | 15 | 17 | -0.04 | Y | 40 | Y | 0 |  |  |  | 1.7 |  |  |  | N | N | N | N | 130 | 0.53 | 56 | 101508 | 96210 | 100 | 14900 | 9 | 1 |  | 2018-09-22 18:06 | 1548 | 125 |  | 49 | [16 empty] | 107.59 | 100 | 0 | 0 | 0 |  | 650 |  | 선택 | 해제 | 0 | 0 | 0 |  | 650 |  | 선택 | 해제 | 선택 | 미정 | 미정 | 미정 | 미정 |  | 미정 | BT180180 | H
A48154 | 2018-09-22 | 1 | B |  | 4 | A | SMN455M1 | 합금강 | D1 | BM#1 | 1605 | 44 | 1590 | 1550 | 36 | 5800 |  | 3 | 0.27 | 16 |  | -1.43 | 1562 | 1590 | 11.18 | 0 |  | 29 | 54 | 81 | Y |  | 2018-09-22 19:04 | 79 | 1083 | 12 | 19 | 27 | 29 | 30 | 30 | 30 | 30 | 30 | 30 | 29 | 28 | 27 | 27 | 27 | 30 | 27 | 30 | -0.06 | Y | 45 | Y | 0 |  |  |  | 1.85 |  |  |  | N | N | N | N | 120 | 0.46 | 69 | 101508 | 102860 | 2360 | 15300 | 9 | 1 |  | 2018-09-22 19:09 | 1562 | 120 |  | 42 |  | *전공정 작업지연 감속주입 | [14 empty] | 96.58 | 100 | 0 | 0 | 0 |  | 650 |  | 선택 | 해제 | 0 | 0 | 0 |  | 650 |  | 선택 | 해제 | 선택 | 미정 | 미정 | 미정 | 미정 |  | 미정 | BT180180 | H
B48027 | 2018-09-22 | 2 | B | TUNDISH교체 | 1 | A | SM45CB | 탄소강 | SM45C | BM#2 | 1586 | 44 | 1654 | 1545 | 33 | 7000 |  | 1 | 0.25 | 21 |  | 0 | 1584 | 1578 | 0 | 6.41 | 0 | 31 | 6 | 73 | Y |  | 2018-09-22 19:32 | 91 | 1079 | -323 | -322 | 26 | 24 | 22 | 17 | 21 | 24 | 25 | 26 | 27 | 27 | 26 | 26 | 24 | 27 | 26 | 26 | -0.1 |  | 10 | Y | -0.2 |  | 2.19 | 2.19 |  |  |  |  | N | N | N | N | 150 | 0.5 | 52 | 93315 | 89810 | 3340 | 14500 | 13 | 1 |  | 2018-09-22 19:36 | 1584 | 140 |  | 38 |  | * T/D 용강량 실측:1230mm / 19.9 TON * T/D FLUX 용탕부: 120 KG / 유탕부: 15KG 투입 * 슬리브 롱노즐( Y자형 ) 사용 * L/D첫 HEAT 탄화왕겨 200KG투입 | [14 empty] | 100.18 | 100 | 700 | 0 | 0 |  | 650 | 400 | 선택 | 해제 | 700 | 0 | 0 |  | 650 | 400 | 선택 | 해제 | 해제 | 미정 | 미정 | 미정 | 미정 |  | 미정 | RB130.00 | C
B48028 | 2018-09-22 | 2 | B |  | 2 | A | SM45CB | 탄소강 | SM45C | BM#2 | 1583 | 47 | 1617 | 1516 | 32 | 6800 |  | 1 | 0.24 | 15 |  | -2.25 | 1566 | 1629 | 0 | 3.71 | 0 | 36 | 18 | 74 | Y |  | 2018-09-22 20:45 | 73 | 1077 | 27 | 41 | 46 | 47 | 49 | 48 | 48 | 46 | 45 | 44 | 41 |  |  | 41 | 44 | 49 | 41 | 0 | -0.27 | Y | 30 | Y | -0.6 | [7 empty] | N | N | N | N | 180 | 0.49 | 53 | 97206 | 87490 | 460 | 14500 | 13 | 1 | 20 | 2018-09-22 20:58 | 1579 | 120 |  | 21 | [16 empty] | 110.52 | 100 | 0 | 0 | 0 |  | 650 | 400 | 선택 | 해제 | 0 | 0 | 0 |  | 650 | 400 | 선택 | 해제 | 해제 | 미정 | 미정 | 미정 | 미정 |  | 미정 | RB150.00 | C
A48155 | 2018-09-22 | 1 | D |  | 5 | A | SMN455M1 | 합금강 | D1 | BM#1 | 1583 | 42 | 1631 | 1535 | 34 | 6900 |  | 1 | 0.24 | 16 |  | -2.23 | 1558 | 1612 | 2.87 | 0 | 0 | 19 | 63 | 52 | Y |  | 2018-09-22 20:16 | 75 | 1088 | 23 | 28 | 30 | 31 | 32 | 32 | 32 | 30 | 30 | 29 | 28 | 27 | 25 | 22 | 28 | 32 | 22 | 32 | -0.2 | Y | 49.98 | Y | -0.4 |  |  |  | 2.14 |  |  |  | N | N | N | N | 110 | 0.43 | 72 | 101508 | 99630 | 350 | 16400 | 9 | 1 |  | 2018-09-22 20:21 | 1558 | 128 |  | 42 |  | *전공정 작업지연 감속주입 | [14 empty] | 100.95 | 100 | 0 | 0 | 0 |  | 650 |  | 선택 | 해제 | 0 | 0 | 0 |  | 650 |  | 선택 | 해제 | 선택 | 미정 | 미정 | 미정 | 미정 |  | 미정 | BT180180 | H
B48029 | 2018-09-22 | 2 | D |  | 3 | A | SM45CB | 탄소강 | SM45C | BM#2 | 1620 | 43 | 1617 | 1555 | 26 | 5300 |  | 1 | 1000 |  |  | 0 | 1553 | 1573 | 0 | 0 | 0 | 10 | 43 | 80 | Y |  | 2018-09-22 21:49 | 60 | 1089 | 36 | 33 | 32 | 31 | 30 | 28 | 27 | 26 | 25 | 24 | 22 | 21 | 19 | 19 | 27 | 32 | 19 | 0 | -0.26 |  | 50 | Y | -0.4 | [7 empty] | N | N | N | N | 170 | 0.5 | 65 | 94373 | 106450 | 1400 | 14000 | 13 | 1 | 30 | 2018-09-22 21:50 | 1553 | 110 |  | 13 | [16 empty] | 87.54 | 100 | 0 | 0 | 0 |  | 650 | 400 | 선택 | 해제 | 0 | 0 | 0 |  | 650 | 400 | 선택 | 해제 | 해제 | 미정 | 미정 | 미정 | 미정 |  | 미정 | RB110.00 | C
A48156 | 2018-09-22 | 1 | D |  | 6 | A | SMN455M1 | 합금강 | D1 | BM#1 | 1546 | 44 | 1623 | 1522 | 41 | 8000 |  | 1 | 0.23 | 16 |  | 0 | 1560 | 1620 | 1.98 | 0 | 0 | 22 | 29 | 47 | Y |  | 2018-09-22 21:31 | 77 | 1092 | 19 | 26 | 31 | 34 | 37 | 36 | 37 | 37 | 37 | 36 | 35 | 34 | 33 | 31 | 33 | 37 | 31 | 37 | -0.13 | Y | 45 | Y | -0.4 |  |  |  | 1.81 |  |  |  | N | N | N | N | 100 | 0.43 | 68 | 101508 | 94410 | 1140 | 16400 | 9 | 1 |  | 2018-09-22 21:36 | 1560 | 131 |  | 40 |  | *전공정 작업지연 감속주입 | [14 empty] | 105.63 | 100 | 0 | 0 | 0 |  | 650 |  | 선택 | 해제 | 0 | 0 | 0 |  | 650 |  | 선택 | 해제 | 선택 | 미정 | 미정 | 미정 | 미정 |  | 미정 | BT180180 | H
B48030 | 2018-09-22 | 2 | D |  | 4 | A | SM45CB | 탄소강 | SM45C | BM#2 | 1599 | 38 | 1606 | 1555 | 30 | 5600 |  | 1 | 0.23 | 15 |  | -1.92 | 1547 | 1595 | 0 | 1.66 | 0 | 11 | 66 | 78 | Y |  | 2018-09-22 22:41 | 54 | 1090 | 13 | 12 | 14 | 15 | 14 | 14 | 13 | 13 | 12 | 11 | 10 | 9 | 7 | 7 | 12 | 15 | 7 | 14 | -0.18 | Y | 44.97 | Y | -0.4 | [7 empty] | Y | Y | Y | Y | 160 | 0.48 | 64 | 153752 | 101970 | 1120 | 13700 | 13 | 1 | 40 | 2018-09-22 22:59 | 1547 | 114 |  | 28 |  | * 유사강종 연연주 혼탕부 ID:308~310/408~410이상재등록 | [14 empty] | 149.27 | 100 | 0 | 0 | 0 |  | 650 | 700 | 선택 | 해제 | 0 | 0 | 0 |  | 650 | 700 | 선택 | 해제 | 해제 | 미정 | 미정 | 미정 | 미정 |  | 미정 | RB220.00 | C
A48157 | 2018-09-22 | 1 | D |  | 7 | A | SMN455M1 | 합금강 | D1 | BM#1 | 1561 | 59 | 1621 | 1521 | 39 | 7100 |  | 1 | 0.2 | 16 |  | -1.92 | 1553 | 1593 | 0.82 | 0 | 0 | 32 | 30 | 60 | Y |  | 2018-09-22 23:07 | 70 | 1094 | 26 | 26 | 29 | 30 | 30 | 28 | 27 | 25 | 24 | 24 | 22 | 21 | 19 | 14 | 24 | 30 | 14 | 0 | -0.29 | Y | 55 | Y | -0.4 |  |  |  | 1.74 |  |  |  | N | N | N | N | 150 | 0.43 | 72 | 101508 | 98700 | 720 | 15800 | 9 | 1 |  | 2018-09-22 23:11 | 1553 | 113 |  | 15 |  | *전공정 작업지연 감속주입 | [14 empty] | 101.51 | 100 | 0 | 0 | 0 |  | 650 |  | 선택 | 해제 | 0 | 0 | 0 |  | 650 |  | 선택 | 해제 | 선택 | 미정 | 미정 | 미정 | 미정 |  | 미정 | BT180180 | C
B48031 | 2018-09-22 | 2 | D |  | 5 | A | SM45C | 탄소강 | SM45C | BM#2 | 1588 | 38 | 1607 | 1544 | 30 | 5800 |  | 1 | 0.21 | 15 |  | -1.96 | 1559 | 1611 | 0 | 1.57 | 0 | 31 | 7 | 51 | Y |  | 2018-09-22 23:48 | 66 | 1089 | 1 | 11 | 19 | 23 | 23 | 24 | 24 | 23 | 22 | 21 | 20 | 19 | 17 | 17 | 19 | 24 | 17 | 23 | -0.18 | Y | 39.98 | Y | 0 | [7 empty] | Y | Y | Y | Y | 150 | 0.47 | 66 | 40637 | 102800 | 1210 | 14200 | 13 | 1 | 10 | 2018-09-22 23:51 | 1559 | 122 |  | 29 |  | * 유사강종 연연주 혼탕부 ID:301/401 이상재등록 | [14 empty] | 39.07 | 100 | 0 | 0 | 0 |  | 650 | 600 | 선택 | 해제 | 0 | 0 | 0 |  | 650 | 600 | 선택 | 해제 | 해제 | 미정 | 미정 | 미정 | 미정 |  | 미정 | RB200.00 | C
A48158 | 2018-09-22 | 1 | D | TUNDISH교체전 | 8 | A | SMN455M1 | 합금강 | D1 | BM#1 | 1638 | 41 | 1622 | 1579 | 26 | 5300 |  | 2 | 0 | 16 |  | 0 | 1551 | 1551 | 0.71 | 0 |  | 29 | 55 | 80 | Y |  | 2018-09-23 00:03 | 68 | 1088 | 12 | 16 | 21 | 24 | 26 | 25 | 24 | 22 | 21 | 21 | 20 | 18 |  | 18 | 21 | 26 | 18 | 21 | -0.23 | Y | 35 | Y | -0.4 |  |  |  | 2.19 |  |  |  | N | N | N | N | 140 | 0.51 | 59 | 91908 | 97710 | -11630 | 1500 | 9 | 1 |  | 2018-09-23 00:23 | 1551 | 107 |  | 31 |  |  | C36C7A0D80F144AAA353739E67DC3857 | 1671663A1496428BBAB78F95F877F70C | 6403741ED79B4AC197AA4EA8000B672D | [11 empty] | 9190800 | 100 | 0 | 2600 | 0 |  | 650 |  | 선택 | 해제 | 0 | 2500 | 0 |  | 650 |  | 선택 | 해제 | 선택 | 미정 | 미정 | 미정 | 미정 |  | 미정 | BT180180 | C
B48032 | 2018-09-22 | 2 | D |  | 6 | A | SM45C | 탄소강 | SM45C | BM#2 | 1586 | 39 | 1624 | 1544 | 31 | 5900 |  | 1 | 0.23 | 16 |  | -2.17 | 1559 | 1619 | 0 | 1.79 | 0 | 36 | 19 | 57 | Y |  | 2018-09-23 00:43 | 66 | 1088 | 14 | 19 | 23 | 24 | 25 | 25 | 24 | 24 | 23 | 22 | 21 | 19 |  | 19 | 22 | 25 | 19 | 24 | -0.17 | Y | 35 | Y | -0.4 | [7 empty] | Y | Y | Y | Y | 190 | 0.47 | 60 | 94737 | 92840 | 2790 | 14200 | 13 | 1 | 20 | 2018-09-23 00:53 | 1559 | 130 |  | 44 | [16 empty] | 99.2 | 100 | 0 | 0 | 0 |  | 650 | 700 | 선택 | 해제 | 0 | 0 | 0 |  | 650 | 700 | 선택 | 해제 | 해제 | 미정 | 미정 | 미정 | 미정 |  | 미정 | RB180.00 | C
A48159 | 2018-09-22 | 1 | D | TUNDISH교체 | 1 | A | SM48CH | 탄소강 | B | BM#1 | 1607 | 44 | 1649 | 1559 | 34 | 6200 |  | 1 | 0.21 | 17 |  | -2.23 | 1575 | 1636 | 0 | 1.61 | 0 | 19 | 64 | 70 | Y |  | 2018-09-23 01:26 | 84 | 1089 | 20 | 25 | 25 | 31 | 33 | 34 | 36 | 36 | 36 | 36 | 36 |  |  | 36 | 32 | 36 | 36 | 36 | 0 |  | 19.97 | Y | 0 |  | 2.79 | 2.79 | 2.23 |  |  |  | N | N | N | N | 150 | 0.48 | 56 | 82990 | 93010 | 5512 | 15800 | 16 | 2 |  | 2018-09-23 01:32 | 1575 | 122 |  | 31 |  | *T/Dflux 유15kg 용120kg *수소측정 기준초과(10분) 이상재 ID: 101.102.201.202 생관통보 | [14 empty] | 84.23 | 100 | 1000 | 0 | 0 |  | 650 |  | 선택 | 해제 | 1000 | 0 | 0 |  | 650 |  | 선택 | 해제 | 해제 | 미정 | 선택 | 해제 | 선택 |  | 미정 | BT180180 | C
B48033 | 2018-09-22 | 2 | D |  | 7 | A | SM45C | 탄소강 | SM45C | BM#2 | 1576 | 43 | 1634 | 1554 | 32 | 6400 |  | 1 | 0.24 | 13 |  | -1.06 | 1558 | 1589 | 0 | 1.6 | 0 | 10 | 44 | 49 | Y |  | 2018-09-23 02:01 | 65 | 1089 | 12 | 18 | 24 | 26 | 26 | 26 | 26 | 26 | 25 | 23 | 22 | 20 | 22 | 22 | 23 | 26 | 20 | 26 | -0.15 | Y | 40 | Y | 0.4 | [7 empty] | N | N | N | N | 180 | 0.47 | 61 | 99624 | 96110 | 70 | 13700 | 13 | 1 | 20 | 2018-09-23 02:01 | 1558 | 132 |  | 29 | [16 empty] | 96.72 | 100 | 0 | 0 | 0 |  | 650 | 400 | 선택 | 해제 | 0 | 0 | 0 |  | 650 | 400 | 선택 | 해제 | 해제 | 미정 | 미정 | 미정 | 미정 |  | 미정 | RB100.00 | C
A48160 | 2018-09-22 | 1 | D |  | 2 | A | SM48CH | 탄소강 | B | BM#1 | 1638 | 56 | 1622 | 1586 | 35 | 5900 |  | 1 | 0.19 | 16 |  | -2.06 | 1557 | 1608 | 0 | 1.32 | 0 | 22 | 30 | 76 | Y |  | 2018-09-23 02:34 | 66 | 1088 | 34 | 34 | 34 | 33 | 33 | 32 | 32 | 31 | 31 | 29 | 28 | 26 | 26 | 26 | 31 | 34 | 26 | 34 | -0.16 |  | 49.98 | Y | 0 | [7 empty] | N | N | N | N | 140 | 0.5 | 61 | 99588 | 97810 | 650 | 16000 | 16 | 2 |  | 2018-09-23 02:40 | 1565 | 118 |  | 20 |  | *전공정요청 L/D 잔강 미이월 | [14 empty] | 100.59 | 100 | 0 | 0 | 0 |  | 650 |  | 선택 | 해제 | 0 | 0 | 0 |  | 650 |  | 선택 | 해제 | 해제 | 미정 | 선택 | 미정 | 미정 |  | 미정 | BT180180 | C
B48034 | 2018-09-22 | 2 | D |  | 8 | A | SM45C | 탄소강 | SM45C | BM#2 | 1602 | 55 | 1626 | 1544 | 30 | 5800 |  | 1 | 0.23 | 15 |  | -2.29 | 1551 | 1611 | 0 | 1.87 | 0 | 11 | 67 | 51 | Y |  | 2018-09-23 03:11 | 58 | 1088 | 17 | 23 | 26 | 27 | 28 | 28 | 27 | 27 | 26 | 24 | 23 |  |  | 23 | 25 | 28 | 23 | 27 | -0.17 | Y | 30.02 | Y | -0.2 | [7 empty] | N | N | N | N | 170 | 0.51 | 53 | 101845 | 91010 | 2110 | 14000 | 13 | 1 | 40 | 2018-09-23 03:11 | 1551 | 138 |  | 24 | [16 empty] | 109.51 | 100 | 0 | 0 | 0 |  | 650 | 400 | 선택 | 해제 | 0 | 0 | 0 |  | 650 | 400 | 선택 | 해제 | 해제 | 미정 | 미정 | 미정 | 선택 | 7 | 미정 | RB110.00 | C
A48161 | 2018-09-22 | 1 | D |  | 3 | A | SM48CH | 탄소강 | B | BM#1 | 1625 | 51 | 1628 | 1532 | 33 | 5700 |  | 1 | 0.2 | 15 |  | -2.32 | 1549 | 1603 | 0 | 1.61 | 0 | 32 | 31 | 74 | Y |  | 2018-09-23 03:41 | 58 | 1088 | 23 | 24 | 25 | 26 | 25 | 25 | 24 | 23 | 22 | 21 | 20 | 19 |  | 19 | 23 | 26 | 19 | 25 | -0.17 | Y | 40 | Y | -0.2 | [7 empty] | N | N | N | N | 130 | 0.52 | 58 | 99588 | 94730 | 1760 | 15900 | 16 | 2 |  | 2018-09-23 03:44 | 1549 | 111 |  | 16 |  | *전공정요청 L/D 잔강 미이월 | [14 empty] | 102.67 | 100 | 0 | 0 | 0 |  | 650 |  | 선택 | 해제 | 0 | 0 | 0 |  | 650 |  | 선택 | 해제 | 해제 | 미정 | 미정 | 미정 | 미정 |  | 미정 | BT180180 | C
B48035 | 2018-09-22 | 2 | D |  | 9 | A | SM45C | 탄소강 | SM45C | BM#2 | 1572 | 38 | 1625 | 1535 | 29 | 6100 |  | 1 | 1000 |  |  | 0 | 1559 | 1555 | 0 | 0 | 0 | 31 | 8 | 53 | Y |  | 2018-09-23 04:00 | 66 | 1088 | 17 | 23 | 26 | 27 | 28 | 28 | 27 | 26 | 25 | 24 | 23 | 21 |  | 21 | 25 | 28 | 21 | 0 | -0.2 | Y | 35.02 | Y | -0.4 | [7 empty] | N | N | N | N | 160 | 0.51 | 55 | 94056 | 93520 | 2560 | 14300 | 13 | 1 | 10 | 2018-09-23 04:07 | 1559 | 125 |  | 32 | [16 empty] | 91.85 | 100 | 0 | 0 | 0 |  | 650 | 400 | 선택 | 해제 | 0 | 0 | 0 |  | 650 | 400 | 선택 | 해제 | 해제 | 미정 | 미정 | 미정 | 미정 |  | 미정 | RB088.00 | C
A48162 | 2018-09-22 | 1 | D | 연주종료 | 4 | A | SM48CH | 탄소강 | B | BM#1 | 1619 | 43 | 1640 | 1575 | 33 | 5800 |  | 1 | 0.23 | 15 |  | -3.4 | 1571 | 1633 | 0 | 1.71 | 0 | 29 | 56 | 73 | Y |  | 2018-09-23 04:36 | 80 | 1089 | 18 | 28 | 37 | 40 | 42 | 42 | 42 | 41 | 40 | 39 | 37 | 36 |  | 36 | 37 | 42 | 36 | 42 | -0.17 | Y | 35 | Y | -0.2 | [7 empty] | N | N | N | N | 120 | 0.5 | 62 | 95120 | 100070 | 310 | 1500 | 16 | 2 |  | 2018-09-23 04:38 | 1571 | 103 |  | 20 |  | *전공정요청 L/D 잔강 미이월 *연주종료 06:16 | [14 empty] | 9512000 | 100 | 0 | 3100 | 0 |  | 650 |  | 선택 | 해제 | 0 | 3100 | 0 |  | 650 |  | 선택 | 해제 | 해제 | 미정 | 미정 | 미정 | 미정 |  | 미정 | BT180180 | C
B48036 | 2018-09-22 | 2 | A | 연주종료 | 10 | A | SM45C | 탄소강 | SM45C | BM#2 | 1592 | 45 | 1654 | 1554 | 33 | 6300 |  | 1 | 0.23 | 18 |  | -2.15 | 1581 | 1636 | 0 | 1.78 | 0 | 19 | 65 | 25 | Y |  | 2018-09-23 05:06 | 88 | 1088 | 16 | 36 | 45 | 49 | 51 | 51 | 50 | 48 | 45 | 43 | 40 |  |  | 40 | 43 | 51 | 40 | 0 | -0.37 | Y | 30.02 | Y | -0.6 | [7 empty] | N | N | N | N | 150 | 0.49 | 54 | 80161 | 89260 | 3640 | 2000 | 13 | 1 | 20 | 2018-09-23 05:11 | 1581 | 123 |  | 24 |  | * 연주종료:06시42분 | 77F6BAC850604A8C84C2BAAE06CDB1BE | 33CDAFC1C4CF4E8CAF8BE4DF0F8D5129 | 651A17CD5EDB4AD595C82F9675716BDF | [11 empty] | 86.29 | 100 | 0 | 2810 | 0 |  | 650 | 400 | 선택 | 해제 | 0 | 2820 | 0 |  | 650 | 400 | 선택 | 해제 | 해제 | 미정 | 미정 | 미정 | 미정 |  | 미정 | RB088.00 | C
A48163 | 2018-09-27 | 1 | A | 연주시작 | 1 | A | SCR415HM | 소입성보증강 | C1 | BM#1 | 1607 | 49 | 1679 | 1557 | 43 | 7300 |  | 3 | 0.29 | 18 |  | -3.31 | 1598 | 1679 | 0 | 8.02 |  | 31 | 9 | 5789 | Y |  | 2018-09-27 07:57 | 86 | 1146 | 4 | 15 | 16 | 23 | 27 | 29 | 31 | 31 | 31 |  |  |  |  | 31 | 25 | 31 | 31 | 31 | 0 |  | 10 | Y | 0 |  | 2.73 | 2.73 | 1.95 |  |  |  | N | N | N | N | 150 | 0.5 | 141 | 98189 | 88010 | 7120 | 15030 | 8 | 1 |  | 2018-09-27 08:05 | 1598 | 41 |  | -60 |  | *T/D가열온도:자동-1375`.수동건-1354`.STR#1:964.STR#2:804.T/D FLUX 유:15,용:120,탄화왕겨 200kg 투입 *첫Heat 수소측정치 OVER되어 이상재 등록및 생관통보-ID:101.102.201.202 | [14 empty] | 103.36 | 100 | 700 | 0 | 0 |  | 450 |  | 선택 | 선택 | 700 | 0 | 0 |  | 450 |  | 선택 | 선택 | 해제 | 미정 | 미정 | 선택 | 선택 |  | 미정 | RB085.00 | C
B48037 | 2018-09-27 | 2 | A | 연주시작 | 1 | A | SRD1 | 합금강 | D4 | BM#2 | 1622 | 57 | 1697 | 1574 | 46 | 8400 |  | 1 | 0.34 | 18 |  | -2.62 | 1603 | 1677 | 0.28 | 0 | 0 | 29 | 57 | 5762 | Y |  | 2018-09-27 08:13 | 110 | 1144 | 38 | 39 | 40 | 47 | 50 | 52 | 52 | 53 | 54 | 54 | 54 |  |  | 54 | 49 | 54 | 54 | 54 | 0 |  | 9.98 | Y | 0 |  | 3.28 | 3.15 | 2.5 |  |  |  | N | N | N | N | 150 | 0.46 | 58 | 94899 | 92840 | 2340 | 14600 | 2 | 2 |  | 2018-09-27 08:14 | 1603 | 137 |  | 21 |  | *T/D 플럭스 120/15KG *T/D 교체 슬리브롱노즐사용 *L/D첫 HEAT 생왕겨 투입 * 첫 HEAT 수소측정 기준초과(10분)이상공정 등록 및 생관통보. * 첫 HEAT 수소측정 2차 기준초과이상공정 등록 및 생관통보. | 2F325E83A4B54A0B9D8F0E507B850F28 | 98D5D9C3F86F46D8B3863DBFF5AF2D18 | [12 empty] | 99.89 | 100 | 700 | 0 | 0 |  | 650 | 600 | 선택 | 해제 | 700 | 0 | 0 |  | 650 | 600 | 선택 | 해제 | 해제 | 미정 | 미정 | 미정 | 미정 |  | 미정 | RB160.00 | C
A48164 | 2018-09-27 | 1 | A |  | 2 | A | SCR415HM | 소입성보증강 | C1 | BM#1 | 1570 | 45 | 1654 | 1535 | 40 | 7600 |  | 3 | 0 | 20 |  | -2.07 | 1591 | 1640 | 0 | 7.55 |  | 37 | 54 | 5795 | Y |  | 2018-09-27 08:43 | 79 | 1127 | 31 | 22 | 20 | 20 | 21 | 22 | 21 | 21 | 22 | 21 | 21 | 21 |  | 21 | 22 | 22 | 21 | 22 | -0.02 | Y | 30 | Y | 0 | [7 empty] | N | N | N | N | 140 | 0.53 | 56 | 84550 | 96770 | 7050 | 15770 | 8 | 1 |  | 2018-09-27 08:53 | 1591 | 120 |  | 36 |  | *STR#1 TCM 절단 안되어 스피드 감속함-20%이상 감속으로 이상재 등록ID:105 | [14 empty] | 81.45 | 100 | 0 | 0 | 0 |  | 450 |  | 선택 | 선택 | 0 | 0 | 0 |  | 450 |  | 선택 | 선택 | 해제 | 미정 | 미정 | 선택 | 미정 |  | 미정 | RB085.00 | C
B48038 | 2018-09-27 | 2 | A |  | 2 | A | SRD1 | 합금강 | D4 | BM#2 | 1607 | 42 | 1664 | 1577 | 36 | 7100 |  | 1 | 0.3 | 19 |  | -2.91 | 1576 | 1648 | 0.31 | 0 | 0 | 11 | 68 | 5936 | Y |  | 2018-09-27 09:10 | 83 | 1106 | 51 | 43 | 38 | 36 | 34 | 33 | 33 | 32 | 31 | 30 | 29 | 30 | 29 | 29 | 35 | 38 | 29 | 0 | -0.18 |  | 50.02 | Y | -0.2 |  | 2.03 | 2.03 |  |  |  |  | N | N | N | N | 140 | 0.48 | 63 | 93864 | 100830 | 240 | 14000 | 2 | 2 |  | 2018-09-27 09:20 | 1576 | 125 |  | 26 |  | *전 HEAT 수소값 초과 10분 수소측정 | [14 empty] | 92.75 | 100 | 0 | 0 | 0 |  | 650 | 600 | 선택 | 해제 | 0 | 0 | 0 |  | 650 | 600 | 선택 | 해제 | 해제 | 미정 | 미정 | 미정 | 미정 |  | 미정 | RB180.00 | C
A48165 | 2018-09-27 | 1 | A |  | 3 | A | SCR415HM | 소입성보증강 | C1 | BM#1 | 1596 | 50 | 1640 | 1533 | 46 | 7800 |  | 3 | 0.26 | 18 |  | -2.41 | 1587 | 1640 | 0 | 6.48 |  | 35 | 1 | 22150 | Y |  | 2018-09-27 09:51 | 75 | 1120 | 20 | 21 | 24 | 25 | 27 | 28 | 28 | 27 | 27 | 27 | 27 | 28 |  | 28 | 26 | 28 | 27 | 28 | -0.04 | Y | 25 | Y | 0.2 | [7 empty] | N | N | N | N | 130 | 0.51 | 56 | 101500 | 93870 | 7130 | 14410 | 8 | 1 |  | 2018-09-27 09:58 | 1587 | 119 |  | 28 |  | *STR#1 TCM 절단 안되어 스피드 감속함-20%이상 감속으로 이상재 등록ID:101 | [14 empty] | 100.59 | 100 | 0 | 0 | 0 |  | 450 |  | 선택 | 선택 | 0 | 0 | 0 |  | 450 |  | 선택 | 선택 | 해제 | 미정 | 미정 | 선택 | 미정 |  | 미정 | BT180180 | C
B48039 | 2018-09-27 | 2 | A |  | 3 | B | SRD1 | 합금강 | D4 | BM#2 | 1602 | 42 | 1645 | 1564 | 40 | 7900 |  | 1 | 0.26 | 16 |  | -3 | 1565 | 1641 | 0.28 | 0 | 0 | 10 | 45 | 6050 | Y |  | 2018-09-27 10:16 | 72 | 1126 | 23 | 21 | 20 | 21 | 22 | 21 | 21 | 20 | 20 | 19 | 18 | 18 |  | 18 | 20 | 22 | 18 | 21 | -0.11 | Y | 35 | Y | 0 | [7 empty] | N | N | N | N | 130 | 0.49 | 59 | 103544 | 96990 | 2060 | 14800 | 2 | 2 |  | 2018-09-27 10:13 | 1565 | 129 |  | 26 | [16 empty] | 104.59 | 100 | 0 | 0 | 0 |  | 650 | 600 | 선택 | 해제 | 0 | 0 | 0 |  | 650 | 600 | 선택 | 해제 | 해제 | 미정 | 미정 | 미정 | 미정 |  | 미정 | RB160.00 | C
A48166 | 2018-09-27 | 1 | A |  | 4 | A | SCR415HM | 소입성보증강 | C1 | BM#1 | 1577 | 51 | 1614 | 1530 | 46 | 8400 |  | 3 | 0.27 | 16 |  | -1.57 | 1583 | 1614 | 0 | 5.72 |  | 22 | 31 | 6075 | Y |  | 2018-09-27 10:55 | 71 | 1125 | 25 | 21 | 21 | 20 | 20 | 19 | 19 | 18 | 17 | 17 | 16 | 15 |  | 15 | 19 | 21 | 15 | 0 | -0.13 |  | 44.92 | Y | -0.2 | [7 empty] | N | N | N | N | 120 | 0.53 | 58 | 101508 | 102040 | 7060 | 16370 | 8 | 1 |  | 2018-09-27 11:00 | 1583 | 105 |  | 23 | [16 empty] | 93.08 | 100 | 0 | 0 | 0 |  | 450 |  | 선택 | 선택 | 0 | 0 | 0 |  | 450 |  | 선택 | 선택 | 해제 | 미정 | 미정 | 선택 | 미정 |  | 미정 | BT180180 | H
B48040 | 2018-09-27 | 2 | A |  | 4 | A | SCM440 | 합금강 | D | BM#2 | 1579 | 48 | 1644 | 1545 | 42 | 8700 |  | 1 | 0.26 | 15 |  | -2.79 | 1577 | 1639 | 0 | 0.29 | 0 | 1 | 1 | 21656 | Y |  | 2018-09-27 11:25 | 81 | 1130 | 12 | 19 | 24 | 27 | 29 | 29 | 28 | 27 | 26 | 25 | 23 | 23 |  | 23 | 24 | 29 | 23 | 0 | -0.17 | Y | 35 | Y | 0 |  |  |  | 1.53 |  |  |  | N | N | N | N | 120 | 0.5 | 56 | 93329 | 93640 | 5850 | 14700 | 2 | 2 |  | 2018-09-27 11:24 | 1577 | 127 |  | 19 |  | *대보수 L/D | [14 empty] | 93.89 | 100 | 0 | 0 | 0 |  | 650 | 400 | 선택 | 해제 | 0 | 0 | 0 |  | 650 | 400 | 선택 | 해제 | 해제 | 미정 | 미정 | 미정 | 미정 |  | 미정 | RB150.00 | C
A48167 | 2018-09-27 | 1 | A |  | 5 | A | SCR415HM | 소입성보증강 | C1 | BM#1 | 1575 | 56 | 1617 | 1526 | 0 | 7900 |  | 3 | 0.26 | 16 |  | 74.76 | 1590 | 0 | 0 | 6.19 |  | 31 | 10 | 64 | Y |  | 2018-09-27 11:59 | 78 | 1127 | 15 | 26 | 33 | 36 | 38 | 38 | 38 | 37 | 36 | 34 | 34 | 33 |  | 33 | 33 | 38 | 33 | 38 | -0.14 | Y | 34.98 | Y | -0.2 | [7 empty] | N | N | N | N | 110 | 0.45 | 59 | 84590 | 88000 | 7100 | 16500 | 8 | 1 |  | 2018-09-27 12:14 | 1590 | 103 |  | 21 |  | *전공정 지연으로 감속주입-감속주입 20%이상으로 이상재등록및 생관통보ID:101~105.201~205 *자동:1549℃ 수동:1550℃ | [14 empty] | 89.04 | 100 | 0 | 0 | 0 |  | 450 |  | 선택 | 선택 | 0 | 0 | 0 |  | 450 |  | 선택 | 선택 | 해제 | 미정 | 미정 | 선택 | 미정 |  | 미정 | BT180180 | H
B48041 | 2018-09-27 | 2 | A |  | 5 | A | SCM440 | 합금강 | D | BM#2 | 1570 | 42 | 1644 | 1537 | 37 | 7200 |  | 1 |  |  |  | 0 | [5 empty] | 29 | 58 | 62 | Y |  | 2018-09-27 12:53 | 148 | 1144 | 18 | 30 | 34 | 36 | 38 | 38 | 37 | 36 | 34 | 33 | 32 | 31 | 30 | 28 | 33 | 38 | 28 | 0 | -0.22 | Y | 45.02 | Y | -0.4 |  |  |  | 0.95 |  |  |  | N | N | N | N | 110 | 0.43 | 66 | 84850 | 93860 | 4760 | 15300 | 2 | 2 |  | 2018-09-27 12:39 | 1565 | 117 |  | -9 |  | *T/D 할당온도 초과로 사이즈 변경요청 일반사이즈로 변경 *전공정 지연으로 20%이상감속주입 이상공정등록및 생관통보 | [14 empty] | 86.58 | 100 | 0 | 0 | 0 |  | 650 | 400 | 선택 | 해제 | 0 | 0 | 0 |  | 650 | 400 | 선택 | 해제 | 해제 | 미정 | 미정 | 미정 | 미정 |  | 미정 | BM510510 | C
A48168 | 2018-09-27 | 1 | B |  | 6 | A | SCR415HM | 소입성보증강 | C1 | BM#1 | 0 | 40 | 1627 | 1532 | 0 | 7000 |  | 3 | 0 | 16 |  | 75.1 | 1577 | 0 | 0 | 3.69 |  | 37 | 55 | 71 | Y |  | 2018-09-27 13:04 | 65 | 1132 | 31 | 29 | 27 | 26 | 25 | 24 | 22 | 21 | 20 | 18 | 18 | 17 | 16 | 15 | 21 | 27 | 15 | 15 | -0.18 |  | 64.98 | Y | 0 | [7 empty] | N | N | N | N | 100 | 0.4 | 78 | 101508 | 98880 | 7130 | 15900 | 8 | 1 |  | 2018-09-27 13:09 | 1577 | 94 |  | 17 |  | *전공정 지연으로 감속주입-감속주입 20%이상으로 이상재등록및 생관통보 | [14 empty] | 95.85 | 100 | 0 | 0 | 0 |  | 450 |  | 선택 | 선택 | 0 | 0 | 0 |  | 450 |  | 선택 | 선택 | 해제 | 미정 | 미정 | 선택 | 미정 |  | 미정 | BT180180 | H
B48042 | 2018-09-27 | 2 | B |  | 6 | A | SCM440 | 합금강 | D | BM#2 | 0 |  |  | 1555 | 0 | 0 |  | 1 | 0.36 | 20 |  | -3.45 | 1560 | 1645 | 0 | 1.67 | 0 | 11 | 69 | 58 | Y |  | 2018-09-27 13:44 | 64 | 1136 | 23 | 30 | 35 | 37 | 37 | 36 | 36 | 36 | 34 | 33 | 31 | 30 | 29 | 29 | 33 | 37 | 29 | 36 | -0.18 | Y | 45 | Y | -0.2 |  |  |  | 0.72 |  |  |  | Y | Y | Y | Y | 100 | 0.47 | 64 | 84850 | 100380 | 110 | 14900 | 2 | 2 | 20 | 2018-09-27 13:46 | 1565 | 118 |  | 10 | [16 empty] | 8485000 | 100 | 0 | 0 | 0 |  | 650 | 400 | 선택 | 해제 | 0 | 0 | 0 |  | 650 | 400 | 선택 | 해제 | 해제 | 미정 | 미정 | 미정 | 미정 |  | 미정 | RB210.00 | C
A48169 | 2018-09-27 | 1 | B |  | 7 | A | SCR415HM | 소입성보증강 | C1 | BM#1 | 1602 | 37 | 1621 | 1538 | 35 | 7200 |  | 3 | 0.26 | 16 |  | -1.96 | 1583 | 1621 | 0 | 6.81 |  | 35 | 2 | 80 | Y |  | 2018-09-27 14:17 | 71 | 1124 | 13 | 19 | 23 | 24 | 25 | 25 | 24 | 24 | 24 | 23 | 23 | 22 | 21 | 20 | 22 | 25 | 20 | 24 | -0.09 | Y | 55 | Y | 0 | [7 empty] | N | N | N | N | 150 | 0.4 | 80 | 101508 | 103740 | 7030 | 15900 | 8 | 1 |  | 2018-09-27 14:24 | 1583 | 89 |  | 23 |  | *전공정 지연으로 감속주입-감속주입 20%이상으로 이상재등록및 생관통보 | [14 empty] | 91.99 | 100 | 0 | 0 | 0 |  | 450 |  | 선택 | 선택 | 0 | 0 | 0 |  | 450 |  | 선택 | 선택 | 해제 | 미정 | 미정 | 선택 | 미정 |  | 미정 | BT180180 | H
B48043 | 2018-09-27 | 2 | B |  | 7 | A | SCM440 | 합금강 | D | BM#2 | 1589 | 44 | 1634 | 1547 | 33 | 6500 |  | 1 | 0.3 | 24 |  | -2.22 | 1554 | 1624 | 0 | 0.66 | 0 | 10 | 46 | 67 | Y |  | 2018-09-27 14:34 | 58 | 1138 | 22 | 23 | 22 | 22 | 22 | 22 | 21 | 20 | 19 | 19 | 18 | 17 | 16 | 16 | 20 | 22 | 16 | 22 | -0.12 |  | 50 | Y | -0.2 |  |  |  | 0.82 |  |  |  | Y | Y | Y | Y | 150 | 0.48 | 63 | 155314 | 101650 | 2390 | 15000 | 2 | 2 | 40 | 2018-09-27 14:37 | 1554 | 119 |  | 27 | [16 empty] | 101.71 | 100 | 0 | 0 | 0 |  | 650 | 400 | 선택 | 해제 | 0 | 0 | 0 |  | 650 | 400 | 선택 | 해제 | 해제 | 미정 | 미정 | 미정 | 미정 |  | 미정 | RB150.00 | C
B48044 | 2018-09-27 | 2 | B |  | 8 | A | SCM440HF | 소입성보증강 | D | BM#2 | 1559 | 50 | 1604 | 1555 | 47 | 7000 |  | 1 | 0.24 | 19 |  | -2.09 | 1551 | 1610 | 0.17 | 0 | 0 | 1 | 2 | 56 | Y |  | 2018-09-27 15:36 | 58 | 1076 | 15 | 18 | 21 | 22 | 23 | 23 | 22 | 21 | 20 | 19 | 18 | 17 | 15 | 15 | 20 | 23 | 15 | 0 | -0.2 | Y | 40 | Y | -0.4 |  |  |  | 1.24 |  |  |  | Y | Y | Y | Y | 140 | 0.48 | 60 | 48969 | 96770 | 4290 | 14800 | 2 | 2 | 10 | 2018-09-27 15:42 | 1551 | 125 |  | 31 | [16 empty] | 48.9 | 100 | 0 | 0 | 0 |  | 650 | 400 | 선택 | 해제 | 0 | 0 | 0 |  | 650 | 400 | 선택 | 해제 | 해제 | 미정 | 미정 | 미정 | 미정 |  | 미정 | RB210.00 | C
A48170 | 2018-09-27 | 1 | B |  | 8 | A | SCR415HM | 소입성보증강 | C1 | BM#1 | 1555 | 48 | 1641 | 1526 | 46 | 9300 |  | 3 | 0.27 | 17 |  | -2.23 | 1593 | 1639 | 0 | 8.22 |  | 22 | 32 | 99 | Y |  | 2018-09-27 15:36 | 81 | 1087 | 18 | 26 | 30 | 34 | 36 | 36 | 36 | 36 | 35 | 34 | 33 | 32 | 31 | 28 | 32 | 36 | 28 | 36 | -0.15 | Y | 55.02 | Y | -0.2 | [7 empty] | N | N | N | N | 140 | 0.4 | 80 | 101508 | 102020 | 490 | 17300 | 8 | 1 |  | 2018-09-27 15:46 | 1593 | 107 |  | 27 |  | *전공정 지연으로 감속주입-감속주입 20%이상으로 이상재등록및 생관통보 | [14 empty] | 93.04 | 100 | 0 | 0 | 0 |  | 450 |  | 선택 | 선택 | 0 | 0 | 0 |  | 450 |  | 선택 | 선택 | 해제 | 미정 | 미정 | 선택 | 미정 |  | 미정 | BT180180 | H
B48045 | 2018-09-27 | 2 | B |  | 9 | A | SCM440HF | 소입성보증강 | D | BM#2 | 1599 | 41 | 1635 | 1555 | 35 | 6400 |  | 1 | 0.24 | 21 |  | -2.29 | 1562 | 1628 | 0.16 | 0 | 0 | 29 | 59 | 55 | Y |  | 2018-09-27 16:32 | 69 | 1074 | 11 | 18 | 21 | 24 | 26 | 27 | 26 | 26 | 25 | 24 | 24 | 23 |  | 23 | 23 | 27 | 23 | 26 | -0.13 | Y | 30.02 | Y | -0.2 |  |  |  | 1.08 |  |  |  | Y | Y | Y | Y | 130 | 0.48 | 57 | 94069 | 92080 | 980 | 14100 | 2 | 2 | 20 | 2018-09-27 16:56 | 1562 | 128 |  | 40 | [16 empty] | 101.15 | 100 | 0 | 0 | 0 |  | 650 | 400 | 선택 | 해제 | 0 | 0 | 0 |  | 650 | 400 | 선택 | 해제 | 해제 | 미정 | 미정 | 미정 | 미정 |  | 미정 | RB200.00 | C
A48171 | 2018-09-27 | 1 | B |  | 9 | A | SCR415HM | 소입성보증강 | C1 | BM#1 | 1607 | 40 | 1636 | 1548 | 35 | 6900 |  | 3 | 0 | 16 |  | -2.56 | 1586 | 1636 | 0 | 9.21 |  | 31 | 11 | 104 | Y |  | 2018-09-27 16:37 | 74 | 1092 | 27 | 23 | 22 | 22 | 23 | 23 | 23 | 22 | 22 | 22 | 22 | 21 | 21 | 21 | 23 | 23 | 21 | 23 | -0.03 | Y | 39.92 | Y | 0 | [7 empty] | N | N | N | N | 130 | 0.47 | 62 | 84590 | 95440 | 7060 | 15300 | 8 | 1 |  | 2018-09-27 16:45 | 1586 | 115 |  | 46 |  | *전공정 지연으로 감속주입 | [14 empty] | 82.45 | 100 | 0 | 0 | 0 |  | 450 |  | 선택 | 선택 | 0 | 0 | 0 |  | 450 |  | 선택 | 선택 | 해제 | 미정 | 미정 | 선택 | 미정 |  | 미정 | BT180180 | H
B48046 | 2018-09-27 | 2 | B |  | 10 | B | SCM440HF | 소입성보증강 | D | BM#2 | 1588 | 44 | 1634 | 1537 | 39 | 7300 |  | 1 | 0.25 | 23 |  | -2.17 | 1560 | 1628 | 0.18 | 0 | 0 | 11 | 70 | 42 | Y |  | 2018-09-27 17:40 | 67 | 1088 | 17 | 25 | 27 | 30 | 31 | 31 | 31 | 30 | 29 | 28 | 28 | 27 | 24 | 24 | 28 | 31 | 24 | 31 | -0.17 | Y | 40 | Y | -0.6 |  |  |  | 0.9 |  |  |  | Y | Y | Y | Y | 120 | 0.47 | 64 | 96827 | 102120 | 50 | 15500 | 2 | 2 | 40 | 2018-09-27 17:45 | 1560 | 130 |  | 33 | [16 empty] | 94.47 | 100 | 0 | 0 | 0 |  | 650 | 400 | 선택 | 해제 | 0 | 0 | 0 |  | 650 | 400 | 선택 | 해제 | 해제 | 미정 | 미정 | 미정 | 선택 | 9 | 미정 | RB114.30 | C
A48172 | 2018-09-27 | 1 | B |  | 10 | A | SCR415HM | 소입성보증강 | C1 | BM#1 | 1611 | 41 | 1629 | 1561 | 39 | 6400 |  | 3 | 0.27 | 16 |  | -1.82 | 1592 | 1627 | 0 | 9.01 |  | 37 | 56 | 88 | Y |  | 2018-09-27 17:38 | 80 | 1090 | 20 | 18 | 20 | 23 | 25 | 26 | 27 | 28 | 28 | 28 | 28 | 28 | 27 | 27 | 25 | 28 | 27 | 28 | -0.03 | Y | 30 | Y | 0 | [7 empty] | N | N | N | N | 120 | 0.47 | 66 | 101508 | 98200 | 7120 | 15200 | 8 | 1 |  | 2018-09-27 17:44 | 1592 | 120 |  | 49 |  | *전공정 지연으로 감속주입 | [14 empty] | 189.2 | 100 | 0 | 0 | 0 |  | 450 |  | 선택 | 선택 | 0 | 0 | 0 |  | 450 |  | 선택 | 선택 | 해제 | 미정 | 미정 | 선택 | 미정 |  | 미정 | BT180180 | H
B48047 | 2018-09-27 | 2 | B |  | 11 | A | SCM440HF | 소입성보증강 | D | BM#2 | 1596 | 46 | 1625 | 1535 | 37 | 7500 |  | 1 | 0.27 | 18 |  | -1.95 | 1569 | 1620 | 0.17 | 0 | 0 | 10 | 47 | 41 | Y |  | 2018-09-27 18:26 | 76 | 1089 | 20 | 23 | 26 | 28 | 29 | 29 | 29 | 28 | 28 | 27 | 26 | 25 | 24 | 23 | 26 | 29 | 23 | 29 | -0.13 | Y | 45.03 | Y | -0.2 |  |  |  | 1.02 |  |  |  | N | N | N | N | 110 | 0.47 | 66 | 103946 | 103310 | 1810 | 14800 | 2 | 2 | 10 | 2018-09-27 18:42 | 1569 | 140 |  | 54 | [16 empty] | 99 | 100 | 0 | 0 | 0 |  | 650 | 400 | 선택 | 해제 | 0 | 0 | 0 |  | 650 | 400 | 선택 | 해제 | 해제 | 미정 | 미정 | 미정 | 미정 |  | 미정 | RB120.00 | C
A48173 | 2018-09-27 | 1 | B |  | 11 | A | SCR415HM | 소입성보증강 | C1 | BM#1 | 1573 | 41 | 1625 | 1521 | 39 | 8300 |  | 3 | 0.27 | 16 |  | -2.19 | 1587 | 1630 | 0 | 8.67 |  | 35 | 3 | 60 | Y |  | 2018-09-27 18:52 | 75 | 1085 | 25 | 23 | 23 | 24 | 24 | 24 | 24 | 24 | 23 | 23 | 23 | 22 | 22 | 22 | 23 | 24 | 22 | 24 | -0.04 | Y | 45 | Y | 0 | [7 empty] | N | N | N | N | 110 | 0.47 | 63 | 101508 | 97570 | 7020 | 16000 | 8 | 1 |  | 2018-09-27 18:59 | 1587 | 113 |  | 42 |  | *전공정 지연으로 감속주입 | [14 empty] | 97.09 | 100 | 0 | 0 | 0 |  | 450 |  | 선택 | 선택 | 0 | 0 | 0 |  | 450 |  | 선택 | 선택 | 해제 | 미정 | 미정 | 선택 | 미정 |  | 미정 | BT180180 | H
B48048 | 2018-09-27 | 2 | B | TUNDISH교체전 | 12 | A | SCM440HF | 소입성보증강 | D | BM#2 | 1589 | 43 | 1627 | 1546 | 40 | 7700 |  | 1 | 0.27 | 18 |  | -2.11 | 1571 | 1628 | 0.16 | 0 | 0 | 1 | 3 | 32 | Y |  | 2018-09-27 19:44 | 78 | 1084 | 19 | 24 | 27 | 29 | 31 | 31 | 30 | 28 | 28 | 27 | 26 | 25 |  | 25 | 27 | 31 | 25 | 0 | -0.17 | Y | 35 | Y | -0.2 |  |  |  | 1.39 |  |  |  | N | N | N | N | 100 | 0.5 | 57 | 108814 | 96250 | 1630 | 2000 | 2 | 2 | 20 | 2018-09-27 20:19 | 1571 | 142 |  | 47 |  |  | 680F397BEC914D46B23B21A0917706EA | FCE1B4D5A6D54680BB083A4B7E9C89A5 | EBA324F256454D09B001849576386F75 | [11 empty] | 10881400 | 100 | 0 | 3110 | 0 |  | 650 | 400 | 선택 | 해제 | 0 | 3260 | 0 |  | 650 | 400 | 선택 | 해제 | 해제 | 미정 | 미정 | 미정 | 미정 |  | 미정 | RB130.00 | C
A48174 | 2018-09-27 | 1 | B |  | 12 | A | SCR415HM | 소입성보증강 | C1 | BM#1 | 1560 | 50 | 1617 | 1524 | 44 | 8200 |  | 3 | 0.27 | 16 |  | -1.18 | 1594 | 1617 | 0 | 8.16 |  | 22 | 33 | 61 | Y |  | 2018-09-27 19:59 | 82 | 1094 | 21 | 25 | 30 | 33 | 34 | 35 | 35 | 34 | 34 | 34 | 33 | 32 | 32 | 30 | 32 | 35 | 30 | 34 | -0.13 | Y | 39.97 | Y | -0.4 | [7 empty] | N | N | N | N | 100 | 0.52 | 65 | 152262 | 107170 | 2450 | 14800 | 8 | 1 |  | 2018-09-27 20:08 | 1594 | 120 |  | 41 |  | *전공정 요청 L/D잔강이월 미실시 *혼탕부 성분확인 ID:107~109.207~209 | [14 empty] | 138.93 | 100 | 0 | 0 | 0 |  | 450 |  | 선택 | 선택 | 0 | 0 | 0 |  | 450 |  | 선택 | 선택 | 해제 | 미정 | 미정 | 해제 | 미정 |  | 미정 | BT180180 | H
B48049 | 2018-09-27 | 2 | D | TUNDISH교체 | 1 | A | SCM415HS | 소입성보증강 | C | BM#2 | 1647 | 59 | 1665 | 1597 | 56 | 8100 |  | 1 | 0.31 | 20 |  | -2.37 | 1608 | 1674 | 0 | 0.57 | 0 | 29 | 60 | 41 | Y |  | 2018-09-27 20:54 | 95 | 1091 | -469 | -168 | 19 | 19 | 17 | 25 | 31 | 35 | 36 | 38 | 38 | 39 |  | 39 | 24 | 39 | 39 | 0 | 0 |  |  | Y | 0.2 |  | 2.7 | 2.7 | 1.62 |  |  |  | N | N | N | N | 150 | 0.51 | 50 | 96200 | 89780 | 5230 | 14700 | 14 | 1 | 10 | 2018-09-27 20:53 | 1608 | 173 |  | 64 |  | * T/D FLUX 용탕부: 120 KG / 유탕부: 15KG 투입 * 첫 HEAT 수소측정 기준초과(10분)이상공정 등록 및 생관통보. * STR#2 EDGE HEATER 600KW적용 중 이상공정등록및 생관통보. | [14 empty] | 93.81 | 100 | 730 | 0 | 0 |  | 410 | 300 | 선택 | 선택 | 780 | 0 | 0 |  | 410 | 300 | 선택 | 선택 | 해제 | 미정 | 선택 | 미정 | 미정 |  | 미정 | RB140.00 | C
A48175 | 2018-09-27 | 1 | D |  | 13 | A | 16MNCR5H | 소입성보증강 | AE1055M계 | BM#1 | 1588 | 42 | 1636 | 1540 | 39 | 6800 |  | 3 | 0.25 | 18 |  | -2.35 | 1580 | 1630 | 0 | 11.42 |  | 31 | 12 | 64 | Y |  | 2018-09-27 21:07 | 68 | 1095 | 29 | 27 | 25 | 26 | 26 | 27 | 27 | 26 | 26 | 25 | 25 | 25 | 24 | 24 | 26 | 27 | 24 | 27 | -0.05 | Y | 35 | Y | -0.2 | [7 empty] | N | N | N | N | 150 | 0.48 | 65 | 50754 | 102060 | 3180 | 16800 | 8 | 1 |  | 2018-09-27 21:20 | 1580 | 116 |  | 39 |  | *혼탕부 성분확인 ID:101.201 | [14 empty] | 47.95 | 100 | 0 | 0 | 0 |  | 650 |  | 선택 | 선택 | 0 | 0 | 0 |  | 650 |  | 선택 | 선택 | 해제 | 미정 | 미정 | 미정 | 미정 |  | 미정 | BT180180 | H
B48050 | 2018-09-27 | 2 | D |  | 2 | A | SCM415HS | 소입성보증강 | C | BM#2 | 1582 | 52 | 1666 | 1564 | 49 | 8200 |  | 1 | 0.33 | 15 |  | -2.77 | 1580 | 1658 | 0 | 0.53 | 0 | 11 | 71 | 43 | Y |  | 2018-09-27 22:12 | 67 | 1088 | 35 | 32 | 31 | 29 | 28 | 27 | 26 | 25 | 24 | 23 | 21 | 20 | 19 | 19 | 27 | 31 | 19 | 0 | -0.24 |  | 50 | Y | -0.2 | [7 empty] | Y | Y | Y | Y | 140 | 0.48 | 61 | 96916 | 97980 | 5150 | 13900 | 14 | 1 | 10 | 2018-09-27 22:27 | 1580 | 155 |  | 38 |  | * STR#2 EDGE HEATER 600KW적용 중 이상공정등록및 생관통보. | [14 empty] | 94.09 | 100 | 0 | 0 | 0 |  | 490 | 300 | 선택 | 선택 | 0 | 0 | 0 |  | 490 | 300 | 선택 | 선택 | 해제 | 미정 | 선택 | 미정 | 미정 |  | 미정 | RB180.00 | C
A48176 | 2018-09-27 | 1 | D | TUNDISH교체전 | 14 | A | 16MNCR5H | 소입성보증강 | AE1055M계 | BM#1 | 1587 | 44 | 1628 | 1534 | 38 | 6800 |  | 3 | 0.26 | 17 |  | -1.86 | 1590 | 1628 | 0 | 10.38 |  | 37 | 57 | 58 | Y |  | 2018-09-27 22:08 | 78 | 1091 | 23 | 26 | 28 | 30 | 31 | 31 | 31 | 31 | 30 | 29 | 28 | 28 |  | 28 | 29 | 31 | 28 | 31 | -0.07 | Y | 35.02 | Y | 0 | [7 empty] | N | N | N | N | 140 | 0.48 | 66 | 103925 | 102850 | 4150 | 1500 | 8 | 1 |  | 2018-09-27 22:14 | 1590 | 121 |  | 45 |  |  | BCA8BD820C0540838460E3C816F2333A | 2314BE34082C448B892D70E9DE4B0507 | 56618E284A5F4765BD3F171B6808F1DC | [11 empty] | 179.49 | 100 | 0 | 3000 | 0 |  | 650 |  | 선택 | 선택 | 0 | 3000 | 0 |  | 650 |  | 선택 | 선택 | 해제 | 미정 | 미정 | 미정 | 미정 |  | 미정 | BT180180 | H
B48051 | 2018-09-27 | 2 | D |  | 3 | B | SCM415HS | 소입성보증강 | C | BM#2 | 1582 | 46 | 1676 | 1535 | 41 | 8700 |  | 1 | 0.3 | 17 |  | -2.64 | 1584 | 1674 | 0 | 0.35 | 0 | 10 | 48 | 33 | Y |  | 2018-09-27 23:25 | 71 | 1093 | 14 | 21 | 26 | 28 | 28 | 29 | 28 | 27 | 26 | 25 | 24 | 22 | 20 | 20 | 25 | 29 | 20 | 28 | -0.26 | Y | 35.02 | Y | -0.4 | [7 empty] | Y | Y | Y | Y | 130 | 0.48 | 60 | 95062 | 94710 | 5040 | 14100 | 14 | 1 | 10 | 2018-09-27 23:30 | 1583 | 151 |  | 30 |  | * STR#2 EDGE HEATER 600KW적용 중 이상공정등록및 생관통보. | [14 empty] | 96.02 | 100 | 0 | 0 | 0 |  | 490 | 300 | 선택 | 선택 | 0 | 0 | 0 |  | 490 | 300 | 선택 | 선택 | 해제 | 미정 | 선택 | 미정 | 미정 |  | 미정 | RB170.00 | C
A48177 | 2018-09-27 | 1 | D | TUNDISH교체 | 1 | A | AE1055LS | 탄소강 | G-AE1055LS | BM#1 | 1576 | 42 | 1639 | 1536 | 35 | 6200 |  | 3 | 0.26 | 25 |  | -2.03 | 1580 | 1639 | 0 | 14.46 |  | 35 | 4 | 56 | Y |  | 2018-09-27 23:22 | 96 | 1082 | 18 | 17 | 16 | 23 | 28 | 32 | 34 | 35 | 35 | 36 | 37 |  |  | 37 | 29 | 37 | 37 | 0 | 0 |  |  | Y | 0.2 |  | 2.64 | 2.52 | 1.76 |  |  |  | N | N | N | N | 230 | 0.48 | 60 | 101508 | 96560 | 7090 | 15800 | 1 | 2 |  | 2018-09-27 23:30 | 1580 | 149 |  | 64 |  | *T/Dflux 유15kg 용225kg *수소측정기준초과(10분) 이상재 ID:101.102.201.202 생관통보 | [14 empty] | 97.93 | 100 | 1500 | 0 | 0 |  | 400 |  | 선택 | 해제 | 1500 | 0 | 0 |  | 400 |  | 선택 | 해제 | 해제 | 미정 | 미정 | 선택 | 선택 |  | 미정 | BT180180 | H
B48052 | 2018-09-27 | 2 | D |  | 4 | A | SCM415 | 합금강 | C | BM#2 | 1607 | 44 | 1675 | 1584 | 40 | 7000 |  | 1 | 0.27 | 16 |  | -2.48 | 1579 | 1671 | 0.12 | 0 | 0 | 1 | 4 | 43 | Y |  | 2018-09-28 00:24 | 63 | 1088 | 14 | 19 | 22 | 23 | 23 | 22 | 21 | 21 | 19 | 18 | 16 | 14 |  | 14 | 19 | 23 | 14 | 0 | -0.22 | Y | 40.02 | Y | -0.4 | [7 empty] | Y | Y | Y | Y | 120 | 0.48 | 59 | 93835 | 93090 | 3040 | 14000 | 14 | 1 | 20 | 2018-09-28 00:50 | 1579 | 154 |  | 34 |  | * STR#2 EDGE HEATER 600KW적용 중 이상공정등록및 생관통보. | [14 empty] | 97.74 | 100 | 0 | 0 | 0 |  | 490 | 300 | 선택 | 선택 | 0 | 0 | 0 |  | 490 | 300 | 선택 | 선택 | 해제 | 미정 | 미정 | 미정 | 미정 |  | 미정 | RB260.00 | C
A48178 | 2018-09-27 | 1 | D |  | 2 | A | AE1055LS | 탄소강 | G-AE1055LS | BM#1 | 1581 | 42 | 1615 | 1540 | 37 | 6000 |  | 3 | 0.27 | 25 |  | -1.71 | 1566 | 1615 | 0 | 13.35 |  | 22 | 34 | 60 | Y |  | 2018-09-28 00:34 | 82 | 1089 | 36 | 33 | 33 | 34 | 35 | 36 | 36 | 37 | 36 | 36 | 36 | 34 |  | 34 | 35 | 37 | 34 | 36 | -0.03 | Y | 19.98 | Y | -0.4 | [7 empty] | Y | Y | Y | Y | 220 | 0.5 | 60 | 84590 | 93760 | 7090 | 15200 | 1 | 2 |  | 2018-09-28 00:42 | 1566 | 146 |  | 54 | [16 empty] | 168 | 100 | 0 | 0 | 0 |  | 400 |  | 선택 | 해제 | 0 | 0 | 0 |  | 400 |  | 선택 | 해제 | 해제 | 미정 | 미정 | 선택 | 미정 |  | 미정 | BT180180 | H
B48053 | 2018-09-27 | 2 | D |  | 5 | A | SCM415 | 합금강 | C | BM#2 | 1612 | 48 | 1664 | 1577 | 44 | 7700 |  | 1 | 0.27 | 17 |  | -2.3 | 1598 | 1667 | 0.14 | 0 | 0 | 29 | 61 | 22 | Y |  | 2018-09-28 01:19 | 82 | 1088 | 7 | 24 | 33 | 38 | 40 | 41 | 41 | 40 | 39 | 39 | 37 | 36 | 34 | 33 | 34 | 41 | 33 | 0 | -0.2 | Y | 40 | Y | -0.2 | [7 empty] | N | Y | N | N | 110 | 0.47 | 68 | 94026 | 106760 | 1340 | 14200 | 14 | 1 | 40 | 2018-09-28 01:36 | 1598 | 149 |  | 41 |  | * STR#2 EDGE HEATER 600KW적용 중 이상공정등록및 생관통보. | [14 empty] | 87.06 | 100 | 0 | 0 | 0 |  | 410 | 300 | 선택 | 선택 | 0 | 0 | 0 |  | 410 | 300 | 선택 | 선택 | 해제 | 미정 | 미정 | 미정 | 미정 |  | 미정 | RB110.00 | C
A48179 | 2018-09-27 | 1 | D |  | 3 | A | AE1055LS | 탄소강 | G-AE1055LS | BM#1 | 1613 | 52 | 1602 | 1555 | 50 | 5300 |  | 3 | 0.27 | 25 |  | -1.11 | 1570 | 1602 | 0 | 13.08 |  | 31 | 13 | 52 | Y |  | 2018-09-28 01:35 | 86 | 1089 | 33 | 34 | 36 | 39 | 41 | 41 | 41 | 41 | 41 | 41 | 40 | 39 |  | 39 | 39 | 41 | 39 | 41 | -0.06 | Y | 35.02 | Y | -0.2 | [7 empty] | Y | Y | Y | Y | 210 | 0.5 | 58 | 84590 | 94710 | 7080 | 14600 | 1 | 2 |  | 2018-09-28 02:00 | 1570 | 144 |  | 54 | [16 empty] | 161.12 | 100 | 0 | 0 | 0 |  | 400 |  | 선택 | 해제 | 0 | 0 | 0 |  | 400 |  | 선택 | 해제 | 해제 | 미정 | 미정 | 선택 | 미정 |  | 미정 | BT180180 | H
B48054 | 2018-09-27 | 2 | D |  | 6 | A | SCM415 | 합금강 | C | BM#2 | 1599 | 46 | 1657 | 1565 | 41 | 7100 |  | 1 | 0.26 | 15 |  | -2.22 | 1601 | 1650 | 0.12 | 0 | 0 | 11 | 72 | 31 | Y |  | 2018-09-28 02:14 | 85 | 1089 | 26 | 28 | 32 | 33 | 34 | 33 | 33 | 31 | 30 | 30 | 28 | 26 |  | 26 | 30 | 34 | 26 | 33 | -0.23 | Y | 35 | Y | -0.4 | [7 empty] | N | N | N | N | 100 | 0.54 | 60 | 94655 | 107620 | 460 | 13800 | 14 | 1 | 10 | 2018-09-28 02:19 | 1601 | 156 |  | 57 |  | * STR#2 EDGE HEATER 600KW적용 중 이상공정등록및 생관통보. | [14 empty] | 87.64 | 100 | 0 | 0 | 0 |  | 410 | 300 | 선택 | 선택 | 0 | 0 | 0 |  | 410 | 300 | 선택 | 선택 | 해제 | 미정 | 미정 | 미정 | 미정 |  | 미정 | RB140.00 | C
A48180 | 2018-09-27 | 1 | D |  | 4 | A | AE1055LS | 탄소강 | G-AE1055LS | BM#1 | 1605 | 43 | 1613 | 1543 | 33 | 4900 |  | 3 | 0.26 | 25 |  | -2.12 | 1552 | 1613 | 0 | 11.96 |  | 37 | 58 | 61 | Y |  | 2018-09-28 02:55 | 68 | 1088 | 38 | 33 | 32 | 31 | 30 | 30 | 29 | 29 | 29 | 28 | 28 | 27 |  | 27 | 30 | 32 | 27 | 29 | -0.11 |  | 44.98 | Y | -0.2 | [7 empty] | Y | Y | Y | Y | 200 | 0.5 | 60 | 101508 | 95000 | 7010 | 14700 | 1 | 2 |  | 2018-09-28 03:01 | 1552 | 116 |  | 34 | 24 | [15 empty] | 98.94 | 100 | 0 | 0 | 0 |  | 400 |  | 선택 | 해제 | 0 | 0 | 0 |  | 400 |  | 선택 | 해제 | 해제 | 미정 | 미정 | 선택 | 미정 |  | 미정 | BT180180 | H
B48055 | 2018-09-27 | 2 | D |  | 7 | A | SCM415 | 합금강 | C | BM#2 | 1603 | 44 | 1664 | 1566 | 40 | 8100 |  | 1 | 0.24 | 15 |  | -2.86 | 1600 | 1661 | 0.07 | 0 | 0 | 32 | 32 | 6988 | Y |  | 2018-09-28 03:05 | 84 | 1087 | 21 | 15 | 13 | 14 | 16 | 16 | 16 | 16 | 16 | 15 | 15 |  |  | 15 | 16 | 16 | 15 | 16 | -0.03 | Y | 29.98 | Y | 0 | [7 empty] | N | N | N | N | 150 | 0.56 | 52 | 102297 | 95320 | 800 | 14300 | 14 | 1 | 10 | 2018-09-28 03:31 | 1600 | 157 |  | 68 |  | * STR#2 EDGE HEATER 600KW적용 중 이상공정등록및 생관통보. | [14 empty] | 106.56 | 100 | 0 | 0 | 0 |  | 410 | 300 | 선택 | 선택 | 0 | 0 | 0 |  | 410 | 300 | 선택 | 선택 | 해제 | 미정 | 미정 | 미정 | 미정 |  | 미정 | RB140.00 | C
A48181 | 2018-09-27 | 1 | D |  | 5 | A | AE1055LS | 탄소강 | G-AE1055LS | BM#1 | 1571 | 42 | 1607 | 1525 | 27 | 5100 |  | 3 | 0.27 | 25 |  | -1.86 | 1553 | 1607 | 0 | 15.81 |  | 35 | 5 | 47 | Y |  | 2018-09-28 03:55 | 69 | 1088 | 26 | 27 | 29 | 31 | 31 | 31 | 30 | 30 | 30 | 30 | 29 | 29 |  | 29 | 29 | 31 | 29 | 31 | -0.05 | Y | 39.98 | Y | 0 | [7 empty] | Y | Y | Y | Y | 190 | 0.5 | 58 | 84590 | 92340 | 7120 | 15900 | 1 | 2 |  | 2018-09-28 04:02 | 1553 | 114 |  | 34 | [16 empty] | 84.67 | 100 | 0 | 0 | 0 |  | 400 |  | 선택 | 해제 | 0 | 0 | 0 |  | 400 |  | 선택 | 해제 | 해제 | 미정 | 미정 | 선택 | 미정 |  | 미정 | BT180180 | H
B48056 | 2018-09-27 | 2 | A | TUNDISH교체전 | 8 | A | SCM415 | 합금강 | C | BM#2 | 1595 | 41 | 1654 | 1554 | 38 | 7600 |  | 1 | 0.25 | 15 |  | -2.33 | 1598 | 1652 | 0.08 | 0 | 0 | 10 | 49 | 90 | Y |  | 2018-09-28 04:20 | 82 | 1089 | 11 | 23 | 27 | 29 | 32 | 32 | 33 | 33 | 33 | 33 | 32 | 32 | 31 | 31 | 29 | 33 | 31 | 33 | -0.06 | Y | 29.98 | Y | -0.2 | [7 empty] | N | N | N | N | 140 | 0.46 | 64 | 101885 | 97660 | 2140 | 2500 | 14 | 1 |  | 2018-09-28 04:28 | 1598 | 148 |  | 49 |  | * STR#2 EDGE HEATER 600KW적용 중 이상공정등록및 생관통보. * 전공정 작업지연 감속주입 함. | E5253C261793403E9A4E190612AD0C0A | 0735BF48D7364263A667A444E6A1B9C2 | BD0FA90F82A54C53B32EA28840FB3B71 | [11 empty] | 102.09 | 100 | 0 | 3000 | 0 |  | 410 | 300 | 선택 | 선택 | 0 | 3000 | 0 |  | 410 | 300 | 선택 | 선택 | 해제 | 미정 | 미정 | 미정 | 미정 |  | 미정 | RB105.00 | C
A48182 | 2018-09-27 | 1 | A |  | 6 | A | AE1055LS | 탄소강 | G-AE1055LS | BM#1 | 1606 | 42 | 1601 | 1548 | 27 | 4800 |  | 3 | 0 | 25 |  | -1.49 | 1558 | 1601 | 0 | 16.07 |  | 22 | 35 | 47 | Y |  | 2018-09-28 04:52 | 74 | 1087 | 28 | 31 | 34 | 36 | 37 | 38 | 37 | 37 | 37 | 37 | 36 | 36 | 36 | 36 | 35 | 38 | 36 | 37 | -0.02 | Y | 34.98 | Y | 0 | [7 empty] | Y | Y | Y | Y | 180 | 0.5 | 61 | 152262 | 102020 | 7110 | 14080 | 1 | 2 |  | 2018-09-28 05:02 | 1558 | 115 |  | 37 |  | *유사강종 연연주 혼탕부 성분 확인 ID:107~109.207~209 | [14 empty] | 262.52 | 100 | 0 | 0 | 0 |  | 400 |  | 선택 | 해제 | 0 | 0 | 0 |  | 400 |  | 선택 | 해제 | 해제 | 미정 | 미정 | 선택 | 미정 |  | 미정 | BT180180 | H
A48183 | 2018-09-27 | 1 | A |  | 7 | A | P-AE1055LS | 탄소강 | G-AE1055LS | BM#1 | 1593 | 42 | 1610 | 1535 | 27 | 5000 |  | 3 | 0.26 | 25 |  | -1.72 | 1561 | 1610 | 0 | 16.05 |  | 31 | 14 | 48 | Y |  | 2018-09-28 05:52 | 76 | 1089 | 31 | 32 | 32 | 33 | 33 | 33 | 33 | 33 | 33 | 32 | 32 | 32 |  | 32 | 32 | 33 | 32 | 33 | -0.03 | Y | 40 | Y | 0 | [7 empty] | Y | Y | Y | Y | 230 | 0.48 | 56 | 50754 | 90310 | 7050 | 16610 | 1 | 2 |  | 2018-09-28 06:09 | 1561 | 120 |  | 42 |  | *유사강종 연연주 혼탕부 성분 확인 ID:101.201 | [14 empty] | 111.3 | 100 | 0 | 0 | 0 |  | 650 |  | 선택 | 해제 | 0 | 0 | 0 |  | 650 |  | 선택 | 해제 | 해제 | 미정 | 미정 | 선택 | 선택 | 6 | 미정 | BT180180 | H
B48058 | 2018-09-27 | 2 | A | TUNDISH교체 | 1 | A | SM35C | 탄소강 | B | BM#2 | 1589 | 41 | 1657 | 1546 | 33 | 6400 |  | 1 | 0.23 | 20 |  | -2.37 | 1589 | 1650 | 0.14 | 0 | 0 | 29 | 62 | 77 | Y |  | 2018-09-28 06:10 | 88 | 1088 | -309 | -150 | 24 | 22 | 26 | 30 | 32 | 34 | 35 | 36 | 37 | 38 |  | 38 | 29 | 38 | 38 | 0 | 0 |  |  | Y | 0.2 |  | 2.8 | 2.67 | 1.6 |  |  |  | N | N | N | N | 150 | 0.49 | 53 | 84590 | 88970 | 3670 | 14500 | 12 | 2 |  | 2018-09-28 06:09 | 1589 | 121 |  | 30 |  | *T/D 플럭스 120/15KG *T/D 교체 슬리브롱노즐사용 *L/D첫 HEAT 생왕겨2개투입 *10분 수소값초과 이상공정등록및 생관통보 | [14 empty] | 90.47 | 100 | 700 | 0 | 0 |  | 650 | 400 | 선택 | 해제 | 700 | 0 | 0 |  | 650 | 400 | 선택 | 해제 | 해제 | 미정 | 미정 | 미정 | 미정 |  | 미정 | BT180180 | H
A48184 | 2018-09-27 | 1 | A |  | 8 | A | P-AE1055LS | 탄소강 | G-AE1055LS | BM#1 | 1627 | 40 | 1612 | 1560 | 30 | 4600 |  | 3 | 0.26 | 26 |  | -1.53 | 1557 | 1602 | 0 | 14.39 |  | 37 | 59 | 42 | Y |  | 2018-09-28 07:01 | 72 | 1088 | 30 | 31 | 33 | 34 | 34 | 35 | 35 | 34 | 34 | 34 | 33 | 33 |  | 33 | 33 | 35 | 33 | 34 | -0.07 | Y | 30.02 | Y | 0 | [7 empty] | Y | Y | Y | Y | 220 | 0.48 | 58 | 118426 | 91850 | 7050 | 15920 | 1 | 2 |  | 2018-09-28 07:11 | 1557 | 111 |  | 31 | [16 empty] | 119.8 | 100 | 0 | 0 | 0 |  | 650 |  | 선택 | 해제 | 0 | 0 | 0 |  | 650 |  | 선택 | 해제 | 해제 | 미정 | 미정 | 선택 | 미정 |  | 미정 | BT180180 | H
B48059 | 2018-09-27 | 2 | A |  | 2 | A | SM35C | 탄소강 | B | BM#2 | 1598 | 34 | 1647 | 1555 | 30 | 5600 |  | 1 | 0.32 | 18 |  | -2.54 | 1566 | 1637 | 0.76 | 0 | 0 | 11 | 73 | 72 | Y |  | 2018-09-28 07:15 | 65 | 1087 | 34 | 31 | 30 | 29 | 28 | 27 | 26 | 25 | 24 | 23 | 22 |  |  | 22 | 27 | 30 | 22 | 0 | -0.2 |  | 40.02 | Y | -0.2 | [7 empty] | N | N | N | N | 140 | 0.51 | 55 | 101508 | 92180 | 1930 | 14000 | 12 | 2 |  | 2018-09-28 07:04 | 1566 | 119 |  | 21 | [16 empty] | 107.99 | 100 | 0 | 0 | 0 |  | 650 | 400 | 선택 | 해제 | 0 | 0 | 0 |  | 650 | 400 | 선택 | 해제 | 해제 | 미정 | 미정 | 미정 | 미정 |  | 미정 | BT180180 | H
B48060 | 2018-09-28 | 2 | A |  | 3 | A | SM35C | 탄소강 | B | BM#2 | 1600 | 35 | 1614 | 1557 | 31 | 5500 |  | 1 | 0.31 | 17 |  | -2.77 | 1559 | 1623 | 0.43 | 0 | 0 | 32 | 33 | 65 | Y |  | 2018-09-28 07:59 | 58 | 1121 | 17 | 13 | 12 | 12 | 12 | 13 | 12 | 13 | 12 | 11 | 10 |  |  | 10 | 12 | 13 | 10 | 13 | -0.12 | Y | 25 | Y | -0.2 | [7 empty] | N | N | N | N | 130 | 0.53 | 55 | 98748 | 96440 | 930 | 13400 | 12 | 2 |  | 2018-09-28 08:04 | 1559 | 120 |  | 35 | [16 empty] | 97.77 | 100 | 0 | 0 | 0 |  | 650 | 400 | 선택 | 해제 | 0 | 0 | 0 |  | 650 | 400 | 선택 | 해제 | 해제 | 미정 | 미정 | 미정 | 미정 |  | 미정 | RB100.00 | C
A48185 | 2018-09-28 | 1 | A |  | 9 | A | P-AE1055LS | 탄소강 | G-AE1055LS | BM#1 | 1569 | 41 | 1610 | 1539 | 33 | 5100 |  | 3 | 0.26 | 30 |  | -1.33 | 1565 | 1610 | 0 | 14.66 |  | 35 | 6 | 59 | Y |  | 2018-09-28 08:08 | 80 | 1130 | 31 | 35 | 38 | 39 | 40 | 40 | 40 | 39 | 38 | 38 | 37 | 37 | 36 | 36 | 38 | 40 | 36 | 40 | -0.1 | Y | 39.98 | Y | -0.2 | [7 empty] | Y | Y | Y | Y | 210 | 0.48 | 60 | 84590 | 95180 | 7040 | 15700 | 1 | 2 |  | 2018-09-28 08:18 | 1565 | 111 |  | 24 | [16 empty] | 82.81 | 100 | 0 | 0 | 0 |  | 650 |  | 선택 | 해제 | 0 | 0 | 0 |  | 650 |  | 선택 | 해제 | 해제 | 미정 | 미정 | 선택 | 미정 |  | 미정 | BT180180 | H
A48186 | 2018-09-28 | 1 | A |  | 10 | A | P-AE1055LS | 탄소강 | G-AE1055LS | BM#1 | 1570 | 41 | 1609 | 1532 | 33 | 5100 |  | 3 | 0.27 | 26 |  | -1.81 | 1554 | 1609 | 0 | 18.97 |  | 22 | 36 | 50 | Y |  | 2018-09-28 09:05 | 69 | 1130 | 34 | 35 | 35 | 36 | 36 | 35 | 35 | 35 | 35 | 34 | 34 | 34 |  | 34 | 35 | 36 | 34 | 35 | -0.02 | Y | 40 | Y | 0 | [7 empty] | Y | Y | Y | Y | 200 | 0.48 | 56 | 84590 | 89000 | 7120 | 15520 | 1 | 2 |  | 2018-09-28 09:13 | 1554 | 109 |  | 30 | [16 empty] | 88.11 | 100 | 0 | 0 | 0 |  | 650 |  | 선택 | 해제 | 0 | 0 | 0 |  | 650 |  | 선택 | 해제 | 해제 | 미정 | 미정 | 선택 | 미정 |  | 미정 | BT180180 | H
B48061 | 2018-09-28 | 2 | A |  | 4 | A | SM35C | 탄소강 | B | BM#2 | 1596 | 43 | 1644 | 1526 | 34 | 6700 |  | 1 | 0.29 | 15 |  | -3 | 1567 | 1639 | 0.66 | 0 | 0 | 10 | 50 | 52 | Y |  | 2018-09-28 09:04 | 66 | 1138 | 4 | 22 | 27 | 30 | 31 | 31 | 32 | 31 | 31 | 30 | 29 | 28 | 27 | 27 | 27 | 32 | 27 | 31 | -0.17 | Y | 30 | Y | -0.2 | [7 empty] | N | N | N | N | 120 | 0.45 | 63 | 99534 | 93100 | 4290 | 14300 | 12 | 2 |  | 2018-09-28 09:05 | 1567 | 118 |  | 29 | [16 empty] | 101.57 | 100 | 0 | 0 | 0 |  | 650 | 600 | 선택 | 해제 | 0 | 0 | 0 |  | 650 | 600 | 선택 | 해제 | 해제 | 미정 | 미정 | 미정 | 미정 |  | 미정 | RB160.00 | C
A48187 | 2018-09-28 | 1 | A |  | 11 | A | P-AE1055LS | 탄소강 | G-AE1055LS | BM#1 | 1535 | 42 | 1586 | 1533 | 38 | 6200 |  | 3 | 0.26 | 28 |  | 0 | 1586 | 1586 | 0 | 13.19 |  | 31 | 15 | 60 | Y |  | 2018-09-28 10:13 | 101 | 1139 | 32 | 35 | 36 | 37 | 37 | 37 | 36 | 35 | 35 | 34 | 34 | 33 | 33 | 33 | 35 | 37 | 33 | 37 | -0.09 | Y | 45.03 | Y | 0 | [7 empty] | Y | Y | Y | Y | 190 | 0.48 | 62 | 84590 | 98260 | 7010 | 16380 | 1 | 2 |  | 2018-09-28 10:19 | 1554 | 105 |  | 22 | [16 empty] | 80.41 | 100 | 0 | 0 | 0 |  | 650 |  | 선택 | 해제 | 0 | 0 | 0 |  | 650 |  | 선택 | 해제 | 해제 | 미정 | 미정 | 선택 | 미정 |  | 미정 | BT180180 | H
B48062 | 2018-09-28 | 2 | A |  | 5 | A | SM35C | 탄소강 | B | BM#2 | 1571 | 40 | 1635 | 1557 | 35 | 6000 |  | 1 | 0.25 | 15 |  | -2.86 | 1575 | 1634 | 0.16 | 0 | 0 | 1 | 6 | 110 | Y |  | 2018-09-28 10:00 | 74 | 1129 | 20 | 25 | 28 | 29 | 30 | 30 | 29 | 28 | 27 | 26 | 25 | 24 | 23 | 23 | 26 | 30 | 23 | 0 | -0.17 | Y | 40 | Y | -0.2 | [7 empty] | N | N | N | N | 110 | 0.44 | 63 | 84852 | 94210 | 5800 | 15500 | 12 | 2 |  | 2018-09-28 10:14 | 1575 | 127 |  | 39 |  | *빅사이즈후속 | [14 empty] | 83.85 | 100 | 0 | 0 | 0 |  | 650 | 400 | 선택 | 해제 | 0 | 0 | 0 |  | 650 | 400 | 선택 | 해제 | 해제 | 미정 | 미정 | 미정 | 선택 | 4 | 미정 | BM510510 | C
B48063 | 2018-09-28 | 2 | A |  | 6 | A | SM35C | 탄소강 | B | BM#2 | 1582 | 43 | 1645 | 1546 | 38 | 6900 |  | 1 | 0.24 | 15 |  | -3.97 | 1567 | 1638 | 0.24 | 0 | 0 | 36 | 20 | 7604 | Y |  | 2018-09-28 11:17 | 66 | 1148 | 18 | 21 | 22 | 24 | 25 | 25 | 25 | 25 | 25 | 24 | 24 |  |  | 24 | 24 | 25 | 24 | 25 | -0.03 | Y | 30 | Y | 0 | [7 empty] | N | N | N | N | 100 | 0.52 | 54 | 101196 | 92330 | 2690 | 12800 | 12 | 2 |  | 2018-09-28 11:22 | 1567 | 119 |  | 28 | [16 empty] | 105.41 | 100 | 0 | 0 | 0 |  | 650 | 400 | 선택 | 해제 | 0 | 0 | 0 |  | 650 | 400 | 선택 | 해제 | 해제 | 미정 | 미정 | 미정 | 미정 |  | 미정 | BM510510 | C
A48188 | 2018-09-28 | 1 | A |  | 12 | A | P-AE1055LS | 탄소강 | G-AE1055LS | BM#1 | 1587 | 43 | 1598 | 1544 | 36 | 5800 |  | 3 | 0.26 | 25 |  | -1.39 | 1557 | 1598 | 0 | 11.53 |  | 37 | 60 | 60 | Y |  | 2018-09-28 11:11 | 72 | 1134 | 33 | 33 | 35 | 37 | 38 | 38 | 37 | 38 | 37 | 37 | 36 | 36 | 35 | 35 | 36 | 38 | 35 | 38 | -0.07 | Y | 40.07 | Y | -0.2 | [7 empty] | Y | Y | Y | Y | 180 | 0.48 | 63 | 101508 | 98010 | 7120 | 16200 | 1 | 2 |  | 2018-09-28 11:22 | 1557 | 109 |  | 27 | [16 empty] | 186.25 | 100 | 0 | 0 | 0 |  | 650 |  | 선택 | 해제 | 0 | 0 | 0 |  | 650 |  | 선택 | 해제 | 해제 | 미정 | 미정 | 선택 | 미정 |  | 미정 | BT180180 | H
B48064 | 2018-09-28 | 2 | A |  | 7 | A | SM35C | 탄소강 | B | BM#2 | 1568 | 37 | 1636 | 1554 | 30 | 5700 |  | 1 | 0.25 | 15 |  | -2.6 | 1575 | 1624 | 0.12 | 0 | 0 | 32 | 34 | 58 | Y |  | 2018-09-28 12:13 | 74 | 1138 | 15 | 25 | 29 | 30 | 31 | 31 | 31 | 30 | 30 | 29 | 27 | 26 |  | 26 | 28 | 31 | 26 | 31 | -0.14 | Y | 35 | Y | -0.2 | [7 empty] | N | N | N | N | 150 | 0.49 | 58 | 149181 | 97270 | 1750 | 15900 | 12 | 2 |  | 2018-09-28 12:14 | 1575 | 116 |  | 31 |  | * TEST로 샘플채취 303. 403 *ID : 303 위드롤 9번 10번 오픈 403 위드롤 9번 10번 강압하 *연연주 혼탕부 ID: 307 308 309 // 407 408 409 *전공정 요청 감속주입 * 후 HEAT 주입중 막혀서 강제개공 실시 ID: 304.404 | [14 empty] | 149.48 | 77.78 | 0 | 0 | 500 |  | 650 | 400 | 선택 | 해제 | 0 | 0 | 500 |  | 650 | 400 | 선택 | 해제 | 해제 | 미정 | 미정 | 미정 | 미정 |  | 미정 | BT180180 | C
A48189 | 2018-09-28 | 1 | A |  | 13 | A | P-AE1055LS | 탄소강 | G-AE1055LS | BM#1 | 1596 | 44 | 1605 | 1540 | 34 | 5400 |  | 3 | 0.26 | 26 |  | -1.62 | 1556 | 1605 | 0 | 12.1 |  | 35 | 7 | 66 | Y |  | 2018-09-28 12:20 | 71 | 1132 | 33 | 34 | 34 | 35 | 35 | 35 | 34 | 33 | 33 | 32 | 32 | 30 | 31 | 31 | 33 | 35 | 30 | 35 | -0.12 | Y | 40.05 | Y | 0.2 | [7 empty] | Y | Y | Y | Y | 230 | 0.48 | 61 | 101508 | 97720 | 7010 | 16470 | 1 | 2 |  | 2018-09-28 12:27 | 1556 | 111 |  | 25 | [16 empty] | 96.95 | 100 | 0 | 0 | 0 |  | 650 |  | 선택 | 해제 | 0 | 0 | 0 |  | 650 |  | 선택 | 해제 | 해제 | 미정 | 미정 | 선택 | 미정 |  | 미정 | BT180180 | H
B48065 | 2018-09-28 | 2 | C | TUNDISH교체전 | 8 | B | SM38CS | 탄소강 | B | BM#2 | 1548 | 36 | 1624 | 1536 | 32 | 6000 |  | 3 | 0.28 | 15 |  | -2.19 | 1583 | 1624 | 0.08 | 0 |  | 10 | 51 | 48 | Y |  | 2018-09-28 12:57 | 87 | 1136 | 26 | 32 | 30 | 37 | 39 | 42 | 42 | 42 | 42 | 40 | 39 | 39 | 38 | 37 | 38 | 42 | 37 | 42 | -0.12 | Y | 40 | Y | -0.2 | [7 empty] | N | N | N | N | 140 | 0.45 | 65 | 25580 | 96600 | -42300 | 2000 | 12 | 2 |  | 2018-09-28 13:01 | 1583 | 117 |  | 48 |  | *전공정 지연 감속주입 *연연주 혼탕부 성분확인 ID:301.401 *성분 분석 C급 발생, 이상공정 등록 및 생관통보 | 29387E58AEC44D6F913ACC1570277E19 | DA9A015812F04DA7ADD34F70880EFE72 | A46DC6B24E5D4433A3FE7EF3451A6C83 | [11 empty] | 47.11 | 100 | 0 | 2538 | 0 |  | 650 | 400 | 선택 | 해제 | 0 | 2518 | 0 |  | 650 | 400 | 선택 | 해제 | 해제 | 미정 | 미정 | 선택 | 미정 |  | 미정 | BT180180 | H
A48190 | 2018-09-28 | 1 | C | TUNDISH교체전 | 14 | A | P-AE1055LS | 탄소강 | G-AE1055LS | BM#1 | 1599 | 42 | 1577 | 1533 | 36 | 6100 |  | 3 | 0.26 | 25 |  | 54.27 | 1553 | 0 | 0.02 | 9.52 |  | 22 | 37 | 65 | Y |  | 2018-09-28 13:35 | 68 | 1123 | 29 | 32 | 36 | 36 | 37 | 37 | 36 | 36 | 35 | 34 | 34 | 33 |  | 33 | 35 | 37 | 33 | 36 | -0.11 | Y | 35.02 | Y | -0.2 | [7 empty] | Y | N | N | M | 220 | 0.48 | 61 | 91023 | 92500 | 7000 | 2000 | 1 | 2 |  | 2018-09-28 13:42 | 1553 | 98 |  | 14 |  |  | C9C35874F72544CB8E6CA879961E75F8 | A556C152DA0E40D8867DCB5AA368A7B5 | 8A68C5BDEB4D494AA1D4666A002F24BF | [11 empty] | 91.48 | 100 | 0 | 3500 | 0 |  | 650 |  | 선택 | 해제 | 0 | 3500 | 0 |  | 650 |  | 선택 | 해제 | 해제 | 미정 | 미정 | 선택 | 미정 |  | 미정 | BT180180 | H
B48066 | 2018-09-28 | 2 | C | TUNDISH교체 | 1 | A | KBMA75S | 합금강 | D1 | BM#1 | 1599 | 46 | 1684 | 1566 | 38 | 7800 |  | 1 | 0.27 | 20 |  | -2.07 | 1585 | 1659 | 0 | 0.42 | 0 | 1 | 7 | 50 | Y |  | 2018-09-28 14:46 | 90 | 1136 | 27 | 42 | 40 | 44 | 47 | 48 | 49 | 49 | 50 | 50 | 50 |  |  | 50 | 46 | 50 | 50 | 50 | 0 |  | 10.02 | Y | 0 |  | 2.45 | 2.45 |  |  |  |  | N | N | N | N | 150 | 0.47 | 55 | 84590 | 94840 | -1840 | 15900 | 7 | 1 |  | 2018-09-28 14:49 | 1585 | 144 |  | 30 |  | *T/D플럭스 유15 용120KG | [14 empty] | 80.03 | 100 | 700 | 0 | 0 |  | 650 |  | 선택 | 선택 | 700 | 0 | 0 |  | 650 |  | 선택 | 선택 | 해제 | 미정 | 미정 | 미정 | 미정 |  | 미정 | BT180180 | H
A48191 | 2018-09-28 | 1 | C | TUNDISH교체 | 1 | A | 42CRMO4MS2 | 합금강 | E1 | BM#2 | 1583 | 55 | 1615 | 1548 | 50 | 8800 |  | 3 | 0.28 | 25 |  | -1.38 | 1576 | 1615 | 0.12 | 0 |  | 31 | 16 | 73 | Y |  | 2018-09-28 14:49 | 83 | 1138 | -520 | -247 | 24 | 24 | 23 | 21 | 15 | 15 | 20 | 23 | 26 | 26 | 27 | 27 | 24 | 28 | 27 | 27 | -0.07 |  | 14.98 | Y | 0 |  | 2.89 | 2.89 | 2 | 0.48 |  |  | N | N | N | N | 230 | 0.46 | 69 | 94900 | 108170 | 7130 | 14900 | 10 | 1 |  | 2018-09-28 14:57 | 1576 | 121 |  | 27 |  | *T/D플럭스 225/15KG *롱노즐 실리부 부착 *생왕겨 투입 *수소 10분 측정값 기준치 초과, 생관통보( 10분 2.89PPM.12분 3.17PPM) | [14 empty] | 82.31 | 70 | 1518 | 0 | 0 |  | 650 | 400 | 선택 | 해제 | 1548 | 0 | 0 |  | 650 | 400 | 선택 | 해제 | 해제 | 미정 | 미정 | 선택 | 선택 |  | 미정 | BM510510 | C
B48067 | 2018-09-28 | 2 | C |  | 2 | A | KBMA75S | 합금강 | D1 | BM#1 | 1591 | 47 | 1667 | 1534 | 40 | 7700 |  | 1 | 0.34 | 16 |  | 0 | 1579 | 1605 | 0 | 0.78 | 0 | 36 | 21 | 58 | Y |  | 2018-09-28 15:38 | 84 | 1137 | 43 | 42 | 41 | 41 | 41 | 40 | 40 | 38 | 38 | 37 | 35 | 33 |  | 33 | 39 | 41 | 33 | 41 | -0.18 |  | 44.98 | Y | -0.4 | [7 empty] | N | N | N | N | 140 | 0.49 | 63 | 101508 | 95100 | 0 | 15300 | 7 | 1 |  | 2018-09-28 15:40 | 1579 | 142 |  | 34 |  | *자동온도 1536℃. 수동온도1536℃ | [14 empty] | 10150800 | 100 | 0 | 0 | 0 |  | 650 |  | 선택 | 선택 | 0 | 0 | 0 |  | 650 |  | 선택 | 선택 | 해제 | 미정 | 미정 | 미정 | 미정 |  | 미정 | BT180180 | H
A48192 | 2018-09-28 | 1 | C |  | 2 | A | 42CRMO4MS2 | 합금강 | E1 | BM#2 | 1566 | 46 | 1604 | 1523 | 43 | 7400 |  | 3 | 0.3 | 25 |  | -1.4 | 1564 | 1604 | 0.24 | 0 |  | 37 | 61 | 87 | Y |  | 2018-09-28 15:57 | 71 | 1092 | 25 | 26 | 26 | 26 | 26 | 26 | 25 | 25 | 24 | 24 | 24 | 23 | 24 | 24 | 25 | 26 | 23 | 26 | -0.03 | Y | 45 | Y | 0.2 |  |  |  | 1.02 | 0.25 |  |  | N | N | N | N | 220 | 0.47 | 64 | 104390 | 99240 | 7080 | 15800 | 10 | 1 |  | 2018-09-28 16:14 | 1564 | 116 |  | 32 |  | *샘플채취 300mm ID:303 | [14 empty] | 98.2 | 72.73 | 0 | 0 | 300 |  | 650 | 400 | 선택 | 해제 | 0 | 0 | 0 |  | 650 | 400 | 선택 | 해제 | 해제 | 미정 | 미정 | 선택 | 미정 |  | 미정 | BM510510 | C
B48068 | 2018-09-28 | 2 | C |  | 3 | A | KBMA75S | 합금강 | D1 | BM#1 | 1594 | 52 | 1634 | 1517 | 47 | 8500 |  | 1 | 0.31 | 16 |  | 0 | 1577 | 1632 | 0 | 0.32 | 0 | 32 | 35 | 58 | Y |  | 2018-09-28 16:41 | 82 | 1083 | 29 | 30 | 32 | 32 | 32 | 32 | 30 | 30 | 29 | 28 | 27 | 26 |  | 26 | 30 | 32 | 26 | 32 | -0.13 |  | 45 | Y | -0.2 | [7 empty] | N | N | N | N | 130 | 0.5 | 62 | 84590 | 99300 | 0 | 15100 | 7 | 1 |  | 2018-09-28 16:48 | 1577 | 144 |  | 35 | [16 empty] | 8459000 | 100 | 0 | 0 | 0 |  | 650 |  | 선택 | 선택 | 0 | 0 | 0 |  | 650 |  | 선택 | 선택 | 해제 | 미정 | 미정 | 미정 | 미정 |  | 미정 | BT180180 | H
A48193 | 2018-09-28 | 1 | C |  | 3 | A | 42CRMO4MS2 | 합금강 | E1 | BM#2 | 1561 | 46 | 1588 | 1521 | 43 | 7400 |  | 3 | 0.28 | 25 |  | -1.27 | 1552 | 1588 | 0.14 | 0 |  | 35 | 8 | 92 | Y |  | 2018-09-28 17:16 | 59 | 1098 | 23 | 22 | 21 | 20 | 19 | 19 | 18 | 17 | 16 | 15 | 15 | 14 | 14 | 14 | 18 | 21 | 14 | 0 | -0.14 |  | 50 | Y | 0 | [7 empty] | N | N | N | N | 210 | 0.49 | 64 | 104390 | 97700 | 7080 | 14700 | 10 | 1 |  | 2018-09-28 17:27 | 1552 | 103 |  | 19 | [16 empty] | 99.7 | 72.73 | 0 | 0 | 0 |  | 650 | 400 | 선택 | 해제 | 0 | 0 | 0 |  | 650 | 400 | 선택 | 해제 | 해제 | 미정 | 미정 | 선택 | 미정 |  | 미정 | BM510510 | C
B48069 | 2018-09-28 | 2 | C |  | 4 | A | KBMA75S | 합금강 | D1 | BM#1 | 1592 | 44 | 1635 | 1544 | 40 | 7400 |  | 1 | 0.33 | 16 |  | 0 | 1577 | 1634 | 0 | 0.44 | 0 | 10 | 52 | 50 | Y |  | 2018-09-28 17:46 | 82 | 1085 | 20 | 30 | 35 | 38 | 38 | 38 | 38 | 37 | 36 | 35 | 34 | 33 | 31 | 31 | 34 | 38 | 31 | 38 | -0.16 | Y | 45.02 | Y | -0.4 | [7 empty] | N | N | N | N | 120 | 0.49 | 63 | 101508 | 100760 | 1410 | 15700 | 7 | 1 |  | 2018-09-28 18:02 | 1577 | 145 |  | 34 | [16 empty] | 10150800 | 100 | 0 | 0 | 0 |  | 650 |  | 해제 | 선택 | 0 | 0 | 0 |  | 650 |  | 해제 | 선택 | 해제 | 미정 | 미정 | 미정 | 미정 |  | 미정 | BT180180 | H
A48194 | 2018-09-28 | 1 | C |  | 4 | A | 42CRMO4MS2 | 합금강 | E1 | BM#2 | 1536 | 52 | 1589 | 1534 | 45 | 7500 |  | 3 | 0.27 | 25 |  | -1.52 | 1546 | 1589 | 0.09 | 0 |  | 22 | 38 | 100 | Y |  | 2018-09-28 18:29 | 53 | 1092 | 12 | 20 | 22 | 24 | 24 | 23 | 23 | 22 | 22 | 20 | 20 | 19 | 18 | 18 | 21 | 24 | 18 | 22 | -0.13 | Y | 45.02 | Y | -0.2 | [7 empty] | N | N | N | N | 200 | 0.48 | 64 | 94900 | 101540 | 7040 | 15900 | 10 | 1 |  | 2018-09-28 18:36 | 1546 | 102 |  | 10 | [16 empty] | 87.47 | 70 | 0 | 0 | 0 |  | 650 | 400 | 선택 | 해제 | 0 | 0 | 0 |  | 650 | 400 | 선택 | 해제 | 해제 | 미정 | 미정 | 선택 | 미정 |  | 미정 | BM510510 | C
B48070 | 2018-09-28 | 2 | C |  | 5 | A | KBMA75S | 합금강 | D1 | BM#1 | 1585 | 50 | 1646 | 1547 | 44 | 7000 |  | 1 | 0.31 | 16 |  | 0 | 1580 | 1632 | 0 | 0.4 | 0 | 1 | 8 | 33 | Y |  | 2018-09-28 18:58 | 85 | 1083 | 27 | 38 | 44 | 47 | 48 | 48 | 47 | 46 | 45 | 45 | 43 | 42 |  | 42 | 43 | 48 | 42 | 0 | -0.17 | Y | 35.02 | Y | -0.2 | [7 empty] | N | N | N | N | 10 | 0.48 | 59 | 101508 | 92670 | 1220 | 15300 | 7 | 1 |  | 2018-09-28 19:05 | 1580 | 146 |  | 26 | [16 empty] | 10150800 | 100 | 0 | 0 | 0 |  | 650 |  | 선택 | 선택 | 0 | 0 | 0 |  | 650 |  | 선택 | 선택 | 해제 | 미정 | 미정 | 미정 | 미정 |  | 미정 | BT180180 | H
A48195 | 2018-09-28 | 1 | C |  | 5 | A | 42CRMO4MS2 | 합금강 | E1 | BM#2 | 1548 | 50 | 1599 | 1532 | 41 | 7100 |  | 3 | 0.29 | 25 |  | -1.48 | 1557 | 1599 | 0.14 | 0 |  | 31 | 17 | 75 | Y |  | 2018-09-28 19:27 | 64 | 1092 | 17 | 21 | 25 | 27 | 28 | 28 | 26 | 26 | 25 | 24 | 24 | 23 | 22 | 22 | 24 | 28 | 22 | 0 | -0.15 | Y | 39.93 | Y | -0.2 | [7 empty] | N | N | N | N | 190 | 0.47 | 61 | 94900 | 95970 | 6970 | 14600 | 10 | 1 |  | 2018-09-28 19:37 | 1557 | 106 |  | 19 | [16 empty] | 92.23 | 100 | 0 | 0 | 0 |  | 650 | 400 | 선택 | 해제 | 0 | 0 | 0 |  | 650 | 400 | 선택 | 해제 | 해제 | 미정 | 미정 | 선택 | 미정 |  | 미정 | BM510510 | C
B48071 | 2018-09-28 | 2 | C |  | 6 | A | KBMA75S | 합금강 | D1 | BM#1 | 1569 | 45 | 1655 | 1545 | 38 | 7400 |  | 1 | 0.38 | 17 |  | -2.42 | 1572 | 1639 | 0 | 0.65 | 0 | 36 | 22 | 44 | Y |  | 2018-09-28 19:57 | 77 | 1087 | 39 | 39 | 41 | 41 | 42 | 42 | 41 | 41 | 40 | 39 | 38 | 36 | 35 | 32 | 39 | 42 | 32 | 41 | -0.22 | Y | 44.98 | Y | -0.6 | [7 empty] | N | N | N | N | 100 | 0.49 | 65 | 101508 | 102850 | 130 | 15800 | 7 | 1 |  | 2018-09-28 20:00 | 1572 | 131 |  | 27 | [16 empty] | 10150800 | 100 | 0 | 0 | 0 |  | 650 |  | 선택 | 선택 | 0 | 0 | 0 |  | 650 |  | 선택 | 선택 | 해제 | 미정 | 미정 | 미정 | 선택 | 5 | 미정 | BT180180 | H
A48196 | 2018-09-28 | 1 | C |  | 6 | A | 42CRMO4MS2 | 합금강 | E1 | BM#2 | 1558 | 46 | 1604 | 1550 | 43 | 7000 |  | 3 | 0.29 | 25 |  | -1.56 | 1559 | 1604 | 0.17 | 0 |  | 37 | 62 | 85 | Y |  | 2018-09-28 20:30 | 66 | 1086 | 20 | 25 | 27 | 28 | 28 | 27 | 27 | 26 | 25 | 25 | 24 | 23 | 22 | 22 | 25 | 28 | 22 | 27 | -0.12 | Y | 48.68 | Y | 0 |  |  |  | 0.89 | 0.58 |  |  | N | N | N | N | 180 | 0.47 | 66 | 94900 | 100240 | 7060 | 14300 | 10 | 1 |  | 2018-09-28 20:38 | 1559 | 104 |  | 19 |  | *샘플채취 300mm ID:403 | [14 empty] | 88.44 | 100 | 0 | 0 | 0 |  | 650 | 400 | 선택 | 해제 | 0 | 0 | 300 |  | 650 | 400 | 선택 | 해제 | 해제 | 미정 | 미정 | 선택 | 미정 |  | 미정 | BM510510 | C
B48072 | 2018-09-28 | 2 | D |  | 7 | A | KBMA75S | 합금강 | D1 | BM#1 | 1613 | 45 | 1646 | 1555 | 35 | 6700 |  | 1 | 0.36 | 16 |  | 0 | 1567 | 1628 | 0 | 0.32 | 0 | 32 | 36 | 53 | Y |  | 2018-09-28 20:57 | 72 | 1090 | 30 | 32 | 35 | 36 | 36 | 36 | 35 | 34 | 33 | 32 | 31 | 30 | 28 | 28 | 33 | 36 | 28 | 36 | -0.18 | Y | 45.02 | Y | -0.4 | [7 empty] | N | N | N | N | 150 | 0.49 | 63 | 101508 | 99120 | 360 |  | 7 | 1 |  | 2018-09-28 20:59 | 1567 | 132 |  | 33 | [16 empty] | 10150800 | 100 | 0 | 0 | 0 |  | 650 |  | 선택 | 선택 | 0 | 0 | 0 |  | 650 |  | 선택 | 선택 | 해제 | 미정 | 미정 | 해제 | 미정 |  | 미정 | BT180180 | H
A48197 | 2018-09-28 | 1 | D |  | 7 | A | 42CRMO4MS2 | 합금강 | E1 | BM#2 | 1564 | 41 | 1601 | 1523 | 37 | 6800 |  | 3 | 0.29 | 26 |  | -1.3 | 1563 | 1601 | 0.2 | 0 |  | 35 | 9 | 71 | Y |  | 2018-09-28 21:31 | 70 | 1083 | 19 | 25 | 27 | 27 | 27 | 28 | 28 | 28 | 27 | 27 | 27 | 26 | 26 | 26 | 26 | 28 | 26 | 28 | -0.06 | Y | 35.02 | Y | 0 | [7 empty] | N | N | N | N | 230 | 0.46 | 61 | 94900 | 94020 | 7100 | 14300 | 10 | 1 | 10 | 2018-09-28 21:46 | 1563 | 109 |  | 27 | [16 empty] | 93.87 | 100 | 0 | 0 | 0 |  | 650 | 400 | 선택 | 해제 | 0 | 0 | 0 |  | 650 | 400 | 선택 | 해제 | 해제 | 미정 | 미정 | 선택 | 미정 |  | 미정 | BM510510 | C
B48073 | 2018-09-28 | 2 | D | TUNDISH교체전 | 8 | A | KBMA75S | 합금강 | D1 | BM#1 | 1565 | 42 | 1635 | 1537 | 39 | 7400 |  | 1 | 0.35 | 16 |  | -2.4 | 1575 | 1638 | 0 | 0.29 | 0 | 10 | 53 | 43 | Y |  | 2018-09-28 22:19 | 80 | 1077 | 25 | 38 | 45 | 48 | 48 | 49 | 48 | 48 | 47 | 45 | 44 | 42 |  | 42 | 44 | 49 | 42 | 48 | -0.23 | Y | 30.02 | Y | -0.4 | [7 empty] | N | N | N | N | 140 | 0.5 | 62 | 101508 | 99500 | 3500 | 1500 | 7 | 1 |  | 2018-09-28 22:26 | 1575 | 117 |  | 17 |  |  | A3F2D2EE48E14C369BAB8A9DD18790A0 | 0FDB5949175D462C9BBE619AE2D98A58 | 381828A2F0254E0E939F71682B79CCF3 | [11 empty] | 98.55 | 100 | 0 | 2600 | 0 |  | 650 |  | 선택 | 선택 | 0 | 3000 | 0 |  | 650 |  | 선택 | 선택 | 해제 | 미정 | 미정 | 미정 | 미정 |  | 미정 | BT180180 | H
A48198 | 2018-09-28 | 1 | D |  | 8 | A | 42CRMO4MS | 합금강 | E1 | BM#2 | 1576 | 53 | 1610 | 1510 | 42 | 7900 |  | 3 | 0.28 | 25 |  | -1.83 | 1558 | 1610 | 0.14 | 0 |  | 22 | 39 | 67 | Y |  | 2018-09-28 22:42 | 65 | 1096 | 23 | 26 | 27 | 28 | 29 | 28 | 28 | 27 | 26 | 25 | 25 | 24 | 23 | 22 | 26 | 29 | 22 | 28 | -0.16 | Y | 44.98 | Y | -0.2 |  |  |  |  | 0.4 |  |  | N | N | N | N | 220 | 0.45 | 69 | 99180 | 102580 | 7190 | 15100 | 10 | 1 | 10 | 2018-09-28 22:45 | 1558 | 107 |  | 21 |  | * 전공정 작업지연 감속주입 요청 이상공정 등록. | [14 empty] | 90.41 | 100 | 0 | 0 | 0 |  | 650 | 400 | 선택 | 해제 | 0 | 0 | 0 |  | 650 | 400 | 선택 | 해제 | 해제 | 미정 | 미정 | 선택 | 선택 | 7 | 미정 | BM510510 | C
B48074 | 2018-09-28 | 2 | D | TUNDISH교체 | 1 | B | SCR420HQ | 소입성보증강 | C2 | BM#1 | 1612 | 46 | 1675 | 1574 | 41 | 8100 |  | 1 | 0.33 | 19 |  | -2.03 | 1605 | 1674 | 0 | 0.28 | 0 | 1 | 9 | 57 | Y |  | 2018-09-28 23:24 | 93 | 1085 | 20 | 32 | 27 | 34 | 39 | 42 | 43 | 43 | 43 | 42 | 41 |  |  | 41 | 38 | 43 | 41 | 43 | -0.09 |  | 20 | Y | -0.2 | 1.4 | 3.05 | 2.92 | 2.17 |  |  |  | N | N | N | N | 150 | 0.52 | 57 | 101508 | 100480 | 5520 | 13400 | 17 | 2 |  | 2018-09-28 23:32 | 1605 | 144 |  | 41 |  | *T/Dflux 유15kg 용120kg *수소측정기준초과(10분)으로 이상재 등록 ID:101.102.201.202 생관통보 | [14 empty] | 95.76 | 100 | 1000 | 0 | 0 |  | 450 |  | 선택 | 선택 | 1000 | 0 | 0 |  | 450 |  | 선택 | 선택 | 해제 | 미정 | 선택 | 미정 | 선택 |  | 미정 | BT180180 | H
A48199 | 2018-09-28 | 1 | D |  | 9 | A | 42CRMO4MS | 합금강 | E1 | BM#2 | 1625 | 43 | 1604 | 1573 | 40 | 5500 |  | 3 | 0.28 | 25 |  | -1.18 | 1570 | 1604 | 0.13 | 0 |  | 31 | 18 | 80 | Y |  | 2018-09-28 23:44 | 77 | 1089 | 19 | 26 | 31 | 34 | 35 | 35 | 36 | 36 | 34 | 34 | 34 | 34 | 33 | 32 | 32 | 36 | 32 | 34 | -0.04 | Y | 40.02 | Y | 0 | [7 empty] | N | N | N | N | 210 | 0.42 | 71 | 99180 | 98920 | 7100 | 15400 | 10 | 1 | 10 | 2018-09-28 23:51 | 1570 | 112 |  | 32 | [16 empty] | 93.57 | 100 | 0 | 0 | 0 |  | 650 | 400 | 선택 | 해제 | 0 | 0 | 0 |  | 650 | 400 | 선택 | 해제 | 해제 | 미정 | 미정 | 선택 | 미정 |  | 미정 | BM510510 | C
B48075 | 2018-09-28 | 2 | D |  | 2 | A | SCR420HQ | 소입성보증강 | C2 | BM#1 | 1602 | 45 | 1657 | 1566 | 41 | 7200 |  | 1 | 0.36 | 16 |  | -2.11 | 1599 | 1650 | 0 | 0.29 | 0 | 37 | 63 | 35 | Y |  | 2018-09-29 00:23 | 87 | 1088 | 35 | 37 | 36 | 37 | 37 | 36 | 35 | 34 | 33 | 32 | 29 |  |  | 29 | 35 | 37 | 29 | 37 | -0.23 | Y | 35 | Y | -0.6 | [7 empty] | N | N | N | N | 140 | 0.55 | 53 | 84590 | 93910 | 5020 | 15500 | 17 | 2 |  | 2018-09-29 00:30 | 1599 | 145 |  | 41 | [16 empty] | 85.02 | 100 | 0 | 0 | 0 |  | 450 |  | 선택 | 선택 | 0 | 0 | 0 |  | 450 |  | 선택 | 선택 | 해제 | 미정 | 선택 | 미정 | 미정 |  | 미정 | BT180180 | H
A48200 | 2018-09-28 | 1 | D |  | 10 | A | 42CRMO4MS2 | 합금강 | E1 | BM#2 | 1600 | 44 | 1600 | 1526 | 39 | 7100 |  | 3 | 0.28 | 25 |  | -1.64 | 1553 | 1600 | 0.12 | 0 |  | 36 | 23 | 110 | Y |  | 2018-09-29 01:17 | 60 | 1089 | 31 | 32 | 31 | 30 | 28 | 27 | 26 | 24 | 23 | 22 | 21 | 21 | 20 | 20 | 25 | 31 | 20 | 0 | -0.21 |  | 52.57 | Y | 0 |  |  |  |  | 0.5 |  |  | N | N | N | N | 200 | 0.45 | 67 | 103512 | 99900 | 7130 | 14800 | 10 | 1 | 10 | 2018-09-29 01:20 | 1553 | 90 |  | 13 | [16 empty] | 96.74 | 100 | 0 | 0 | 0 |  | 650 | 400 | 선택 | 해제 | 0 | 0 | 0 |  | 650 | 400 | 선택 | 해제 | 해제 | 미정 | 미정 | 선택 | 미정 |  | 미정 | BM510510 | C
B48076 | 2018-09-28 | 2 | D |  | 3 | A | SCR420HQ | 소입성보증강 | C2 | BM#1 | 1608 | 45 | 1657 | 1567 | 41 | 7000 |  | 1 | 0.3 | 16 |  | -2.04 | 1593 | 1646 | 0 | 0.23 | 0 | 32 | 37 | 57 | Y |  | 2018-09-29 01:21 | 81 | 1087 | 26 | 28 | 31 | 33 | 33 | 32 | 33 | 32 | 31 | 30 | 28 |  |  | 28 | 31 | 33 | 28 | 33 | -0.14 | Y | 34.98 | Y | -0.4 | [7 empty] | N | N | N | N | 130 | 0.55 | 53 | 101508 | 93380 | 7390 | 14300 | 17 | 2 |  | 2018-09-29 01:42 | 1593 | 136 |  | 37 | [16 empty] | 100.21 | 100 | 0 | 0 | 0 |  | 450 |  | 선택 | 선택 | 0 | 0 | 0 |  | 450 |  | 선택 | 선택 | 해제 | 미정 | 선택 | 미정 | 미정 |  | 미정 | BT180180 | H
B48077 | 2018-09-28 | 2 | D |  | 4 | A | SCR420HQ | 소입성보증강 | C2 | BM#1 | 1616 | 41 | 1655 | 1564 | 37 | 6700 |  | 1 | 0.32 | 16 |  | -2.54 | 1581 | 1655 | 0 | 0.27 | 0 | 35 | 10 | 91 | Y |  | 2018-09-29 02:13 | 69 | 1087 | 24 | 24 | 26 | 27 | 27 | 27 | 27 | 27 | 26 | 24 | 24 |  |  | 24 | 26 | 27 | 24 | 27 | -0.08 | Y | 35.03 | Y | 0 | [7 empty] | N | N | N | N | 120 | 0.53 | 53 | 84590 | 85470 | 5020 | 15100 | 17 | 2 |  | 2018-09-29 02:20 | 1581 | 130 |  | 39 | [16 empty] | 92.96 | 100 | 0 | 0 | 0 |  | 450 |  | 선택 | 선택 | 0 | 0 | 0 |  | 450 |  | 선택 | 선택 | 해제 | 미정 | 선택 | 미정 | 미정 |  | 미정 | BT180180 | H
A48201 | 2018-09-28 | 1 | D |  | 11 | A | 42CRMO4MS2 | 합금강 | E1 | BM#2 | 1577 | 42 | 1616 | 1521 | 34 | 6800 |  | 3 | 0.29 | 25 |  | -1.95 | 1560 | 1616 | 0.16 | 0 |  | 10 | 54 | 80 | Y |  | 2018-09-29 02:25 | 67 | 1088 | 17 | 28 | 34 | 36 | 37 | 37 | 36 | 35 | 35 | 34 | 34 | 33 | 32 | 31 | 33 | 37 | 31 | 34 | -0.12 | Y | 50 | Y | -0.2 |  |  |  | 0.77 | 0.25 |  |  | N | N | N | N | 190 | 0.43 | 73 | 103512 | 102690 | 7190 | 15100 | 10 | 1 | 10 | 2018-09-29 02:27 | 1560 | 92 |  | 15 |  | * 샘플채취 ID:303 | [14 empty] | 94.27 | 100 | 0 | 0 | 300 |  | 650 | 400 | 선택 | 해제 | 0 | 0 | 0 |  | 650 | 400 | 선택 | 해제 | 해제 | 미정 | 미정 | 선택 | 미정 |  | 미정 | BM510510 | C
B48078 | 2018-09-28 | 2 | D |  | 5 | A | SCR420HQ | 소입성보증강 | C2 | BM#1 | 1594 | 44 | 1645 | 1556 | 41 | 7500 |  | 1 | 0.31 | 16 |  | -1.68 | 1599 | 1653 | 0 | 0.25 | 0 | 1 | 10 | 21 | Y |  | 2018-09-29 03:22 | 87 | 1089 | 20 | 36 | 45 | 50 | 51 | 51 | 51 | 51 | 49 | 49 | 47 | 46 | 46 | 46 | 46 | 51 | 46 | 51 | -0.13 | Y | 38.25 | Y | 0 | [7 empty] | N | N | N | N | 110 | 0.52 | 58 | 101508 | 98370 | 5070 | 15800 | 17 | 2 |  | 2018-09-29 03:27 | 1599 | 122 |  | 24 | [16 empty] | 97.6 | 100 | 0 | 0 | 0 |  | 450 |  | 선택 | 선택 | 0 | 0 | 0 |  | 450 |  | 선택 | 선택 | 해제 | 미정 | 선택 | 미정 | 미정 |  | 미정 | BT180180 | H
A48202 | 2018-09-28 | 1 | D | TUNDISH교체전 | 12 | A | 42CRMO4MS2 | 합금강 | E1 | BM#2 | 1587 | 44 | 1610 | 1532 | 36 | 6300 |  | 3 | 0.28 | 25 |  | -1.63 | 1563 | 1610 | 0.17 | 0 |  | 22 | 40 | 98 | Y |  | 2018-09-29 03:29 | 70 | 1089 | 29 | 29 | 30 | 29 | 29 | 29 | 28 | 28 | 27 | 26 | 26 | 26 | 25 | 26 | 28 | 30 | 25 | 29 | -0.1 | Y | 50.03 | Y | 0.2 | [7 empty] | N | N | N | N | 180 | 0.46 | 66 | 97856 | 99420 | 7080 | 2000 | 10 | 1 | 10 | 2018-09-29 03:40 | 1563 | 107 |  | 27 |  |  | 8A4035E1620543A182DB2BFC6DD36DC6 | 9121A6CE5E3A45C588FE81E682E1DEAA | 120D05CCE8964354B7FD7024D021E810 | [11 empty] | 91.88 | 100 | 0 | 3500 | 0 |  | 650 | 400 | 선택 | 해제 | 0 | 3500 | 0 |  | 650 | 400 | 선택 | 해제 | 해제 | 미정 | 미정 | 선택 | 미정 |  | 미정 | BM510510 | C
A48203 | 2018-09-28 | 1 | D |  | 6 | A | SCR420HQ | 소입성보증강 | C2 | BM#1 | 1642 | 42 | 1626 | 1585 | 28 | 4800 |  | 3 | 0.26 | 16 |  | -2.06 | 1585 | 1626 | 0 | 11.48 |  | 31 | 19 | 84 | Y |  | 2018-09-29 04:15 | 73 | 1089 | 43 | 40 | 37 | 37 | 36 | 35 | 34 | 34 | 32 | 32 | 31 | 31 | 30 | 30 | 35 | 37 | 30 | 0 | -0.14 |  | 50 | Y | -0.2 | [7 empty] | N | N | N | N | 100 | 0.52 | 64 | 101508 | 105170 | 4740 | 15300 | 17 | 2 |  | 2018-09-29 04:22 | 1585 | 95 |  | 31 |  | *전공정요청 L/D잔강 미이월 | [14 empty] | 91.86 | 100 | 0 | 0 | 0 |  | 450 |  | 선택 | 선택 | 0 | 0 | 0 |  | 450 |  | 선택 | 선택 | 해제 | 미정 | 미정 | 미정 | 미정 |  | 미정 | BT180180 | H
B48079 | 2018-09-28 | 2 | A | TUNDISH교체 | 1 | A | SM45CB | 탄소강 | SM45C | BM#2 | 1576 | 48 | 1675 | 1536 | 44 | 8700 |  | 1 | 0.3 | 18 |  | -1.84 | 1599 | 1657 | 0 | 0.29 | 0 | 37 | 64 | 33 | Y |  | 2018-09-29 04:36 | 106 | 1090 | -427 | -147 | 35 | 38 | 39 | 38 | 41 | 45 | 47 | 48 | 48 | 49 | 49 | 48 | 46 | 49 | 48 | 48 | 0 |  | 20.02 | Y | 0 | 0.5 | 1.96 | 1.96 |  |  |  |  | N | N | N | N | 190 | 0.46 | 65 | 95653 | 102990 | 2810 | 14400 | 11 | 2 | 10 | 2018-09-29 04:40 | 1599 | 165 |  | 53 |  | * T/D FLUX 용탕부: 120 KG / 유탕부: 15KG 투입 * 탄화왕겨200KG투입 * 전공정 작업지연 감속주입 함. | [14 empty] | 90.24 | 100 | 700 | 0 | 0 |  | 650 | 400 | 선택 | 해제 | 700 | 0 | 0 |  | 650 | 400 | 선택 | 해제 | 해제 | 미정 | 미정 | 미정 | 미정 |  | 미정 | RB150.00 | C
A48204 | 2018-09-28 | 1 | A |  | 7 | A | SCR420HQ | 소입성보증강 | C2 | BM#1 | 1647 | 42 | 1625 | 1567 | 28 | 5400 |  | 3 | 0.28 | 16 |  | -1.98 | 1585 | 1625 | 0 | 16.1 |  | 36 | 24 | 73 | Y |  | 2018-09-29 05:22 | 73 | 1088 | 28 | 26 | 28 | 28 | 28 | 27 | 27 | 27 | 26 | 26 | 25 | 25 |  | 25 | 27 | 28 | 25 | 28 | -0.05 |  | 45 | Y | 0 | [7 empty] | N | N | N | N | 150 | 0.52 | 57 | 101508 | 97680 | 6320 | 14510 | 17 | 2 |  | 2018-09-29 05:29 | 1585 | 96 |  | 28 |  | *전공정요청 L/D잔강 이월 안함-이상재등록 *전공정 지연으로 감속주입 | [14 empty] | 97.65 | 100 | 0 | 0 | 0 |  | 450 |  | 선택 | 선택 | 0 | 0 | 0 |  | 450 |  | 선택 | 선택 | 해제 | 미정 | 미정 | 미정 | 미정 |  | 미정 | BT180180 | H
B48081 | 2018-09-28 | 2 | A |  | 2 | A | SM45CB | 탄소강 | SM45C | BM#2 | 1616 | 35 | 1614 | 1564 | 28 | 4200 |  | 1 | 0.28 | 15 |  | -2.27 | 1555 | 1604 | 0 | 0.32 | 0 | 10 | 55 | 44 | Y |  | 2018-09-29 06:15 | 62 | 1089 | 45 | 37 | 32 | 29 | 27 | 25 | 23 | 21 | 20 | 20 | 19 |  |  | 19 | 27 | 32 | 19 | 0 | -0.32 |  | 40.02 | Y | -0.2 | [7 empty] | N | N | N | N | 180 | 0.51 | 52 | 91934 | 88420 | 1670 | 14330 | 11 | 2 |  | 2018-09-29 06:28 | 1552 | 108 |  | 23 | [16 empty] | 102.15 | 100 | 0 | 0 | 0 |  | 650 | 400 | 선택 | 해제 | 0 | 0 | 0 |  | 650 | 400 | 선택 | 해제 | 해제 | 미정 | 미정 | 미정 | 미정 |  | 미정 | RB160.00 | C
A48205 | 2018-09-28 | 1 | A | TUNDISH교체전 | 8 | A | SCR420HQ | 소입성보증강 | C2 | BM#1 | 1605 | 42 | 1623 | 1546 | 33 | 5500 |  | 3 | 0.28 | 18 |  | -1.83 | 1583 | 1623 | 600 | 919.28 |  | 35 | 11 | 65 | Y |  | 2018-09-29 06:30 | 71 | 1088 | 24 | 31 | 34 | 35 | 36 | 35 | 35 | 35 | 34 | 34 | 33 | 32 |  | 32 | 33 | 36 | 32 | 35 | -0.11 | Y | 35.02 | Y | -0.2 | [7 empty] | N | N | N | N | 140 | 0.52 | 58 | 93271 | 99840 | 3710 | 2000 | 17 | 2 |  | 2018-09-29 06:37 | 1583 | 97 |  | 21 |  | *전공정요청 L/D잔강 이월 안함-이상재등록 *전공정 지연으로 감속주입 | 1D6B53D877DF47D580E59A1B2145541D | 9F9CF591EB684F5C9E6B68D27B08860E | 75CDE24F056A44F2BAE5A77A4E812E7C | [11 empty] | 90.07 | 100 | 0 | 3000 | 0 |  | 450 |  | 선택 | 선택 | 0 | 3000 | 0 |  | 450 |  | 선택 | 선택 | 해제 | 미정 | 미정 | 미정 | 미정 |  | 미정 | BT180180 | H
B48082 | 2018-09-28 | 2 | A |  | 3 | A | SM45CB | 탄소강 | SM45C | BM#2 | 1619 | 33 | 1617 | 1577 | 25 | 4400 |  | 1 | 0.28 | 15 |  | -2.08 | 1553 | 1608 | 0 | 0.89 | 0 | 1 | 11 | 43 | Y |  | 2018-09-29 07:15 | 60 | 1089 | 19 | 24 | 27 | 28 | 27 | 27 | 25 | 22 | 22 | 21 | 20 | 19 |  | 19 | 24 | 28 | 19 | 27 | -0.22 | Y | 40 | Y | -0.2 | [7 empty] | Y | Y | Y | Y | 170 | 0.47 | 62 | 143625 | 98340 | 2770 | 14300 | 11 | 2 |  | 2018-09-29 07:15 | 1553 | 103 |  | 18 |  | *연연주 혼탕부 ID: 307.308.309//406.407.408 | [14 empty] | 141.92 | 100 | 0 | 0 | 0 |  | 650 | 700 | 선택 | 해제 | 0 | 0 | 0 |  | 650 | 700 | 선택 | 해제 | 해제 | 미정 | 미정 | 미정 | 미정 |  | 미정 | RB240.00 | C
A48206 | 2018-09-29 | 1 | A | TUNDISH교체 | 1 | A | STB2 | 베어링강 | STB (SF) | BM#1 | 1595 | 44 | 1592 | 1543 | 38 | 6200 |  | 3 | 0.29 | 25 |  | -1.14 | 1559 | 1592 | 611.22 | 0 |  | 22 | 41 | 56 | Y |  | 2018-09-29 07:38 | 103 | 1088 | 38 | 37 | 43 | 46 | 48 | 51 | 52 | 52 | 52 | 53 |  |  |  | 53 | 48 | 53 | 53 | 52 | 0 |  |  | Y | 0.2 |  | 2.19 | 2.19 |  |  |  |  | Y | N | N | M | 230 | 0.47 | 59 | 84590 | 93440 | 7060 | 15710 | 18 | 1 |  | 2018-09-29 07:45 | 1559 | 117 |  | 37 |  | *T/D가열온도:자동-1370`.수동건-1330`.STR#1:1013.STR#2:976.T/D FLUX 유:15,용:275,탄화왕겨 200kg 투입 | [14 empty] | 83.79 | 100 | 1500 | 0 | 0 |  | 650 |  | 선택 | 해제 | 1500 | 0 | 0 |  | 650 |  | 선택 | 해제 | 선택 | 미정 | 미정 | 선택 | 선택 |  | 미정 | BT180180 | H
B48083 | 2018-09-29 | 2 | A |  | 4 | A | SM45C | 탄소강 | SM45C | BM#2 | 1571 | 44 | 1627 | 1514 | 33 | 6600 |  | 1 | 0.29 | 18 |  | -2.74 | 1559 | 1626 | 0 | 0.74 | 0 | 16 | 1 | 23230 | Y |  | 2018-09-29 08:29 | 66 | 1188 | 14 | 25 | 28 | 30 | 30 | 30 | 30 | 29 | 28 | 27 | 26 | 25 | 24 | 24 | 27 | 30 | 24 | 30 | -0.13 | Y | 45 | Y | -0.2 |  |  |  | 1.04 |  |  |  | Y | Y | Y | Y | 160 | 0.47 | 60 | 50910 | 95220 | 5780 | 14600 | 11 | 2 |  | 2018-09-29 08:28 | 1559 | 96 |  | 10 |  | *연연주혼탕부 ID : 301.401 *대보수 L/D | [14 empty] | 50.41 | 100 | 0 | 0 | 0 |  | 650 | 700 | 선택 | 해제 | 0 | 0 | 0 |  | 650 | 700 | 선택 | 해제 | 해제 | 미정 | 미정 | 미정 | 선택 | 3 | 미정 | RB170.00 | C
A48207 | 2018-09-29 | 1 | A |  | 2 | A | STB2 | 베어링강 | STB (SF) | BM#1 | 1569 | 41 | 1570 | 1553 | 34 | 5300 |  | 3 | 0.29 | 27 |  | -1.27 | 1531 | 1570 | 0.16 | 0 |  | 31 | 20 | 67 | Y |  | 2018-09-29 08:40 | 75 | 1093 | 51 | 42 | 37 | 34 | 32 | 30 | 29 | 28 | 28 | 27 | 27 | 25 | 25 | 24 | 32 | 37 | 24 | 0 | -0.24 |  | 54.98 | Y | -0.2 |  |  |  | 1.91 |  |  |  | Y | Y | Y | Y | 220 | 0.46 | 68 | 101508 | 100390 | 7070 | 16100 | 18 | 1 |  | 2018-09-29 08:47 | 1531 | 118 |  | 36 |  | *자동:1488℃ 수동:1494℃ *전공정 지연으로 감속주입-정속주입 강종 감속으로 이상재 등록ID:102~106.202~206 | [14 empty] | 95.72 | 100 | 0 | 0 | 0 |  | 650 |  | 선택 | 해제 | 0 | 0 | 0 |  | 650 |  | 선택 | 해제 | 선택 | 미정 | 미정 | 선택 | 미정 |  | 미정 | BT180180 | H
B48084 | 2018-09-29 | 2 | A |  | 5 | A | SM45C | 탄소강 | SM45C | BM#2 | 1591 | 38 | 1607 | 1554 | 32 | 5500 |  | 1 | 0.28 | 19 |  | -2.34 | 1549 | 1613 | 0 | 0.86 | 0 | 37 | 65 | 64 | Y |  | 2018-09-29 09:32 | 56 | 1135 | 18 | 23 | 26 | 28 | 28 | 28 | 27 | 26 | 25 | 24 | 23 | 22 | 21 | 21 | 25 | 28 | 21 | 28 | -0.16 | Y | 45 | Y | -0.2 | [7 empty] | Y | Y | Y | Y | 150 | 0.47 | 63 | 103097 | 98940 | 2920 | 14100 | 11 | 2 |  | 2018-09-29 09:24 | 1549 | 101 |  | 11 |  | *빅사이즈 | [14 empty] | 101.08 | 100 | 0 | 0 | 0 |  | 650 | 700 | 선택 | 해제 | 0 | 0 | 0 |  | 650 | 700 | 선택 | 해제 | 해제 | 미정 | 미정 | 미정 | 미정 |  | 미정 | RB260.00 | C
A48208 | 2018-09-29 | 1 | A |  | 3 | A | STB2 | 베어링강 | STB (SF) | BM#1 | 1604 | 40 | 1579 | 1538 | 33 | 5300 |  | 3 | 0.29 | 25 |  | -1.54 | 1534 | 1579 | 0.24 | 0 |  | 36 | 25 | 68 | Y |  | 2018-09-29 09:43 | 78 | 1133 | 22 | 25 | 28 | 30 | 31 | 30 | 31 | 30 | 29 | 29 | 29 | 28 | 27 | 26 | 28 | 31 | 26 | 30 | -0.11 | Y | 45.02 | Y | -0.2 |  |  |  | 1.29 |  |  |  | Y | Y | Y | Y | 210 | 0.4 | 69 | 84590 | 90910 | 7110 | 14660 | 18 | 1 |  | 2018-09-29 09:58 | 1534 | 122 |  | 44 |  | *전공정 지연으로 감속주입-정속주입 강종 감속으로 이상재 등록 | [14 empty] | 86.4 | 100 | 0 | 0 | 0 |  | 650 |  | 선택 | 해제 | 0 | 0 | 0 |  | 650 |  | 선택 | 해제 | 선택 | 미정 | 미정 | 선택 | 미정 |  | 미정 | BT180180 | H
B48085 | 2018-09-29 | 2 | A |  | 6 | A | SM45C | 탄소강 | SM45C | BM#2 | 1599 | 37 | 1614 | 1554 | 31 | 5900 |  | 1 | 0.27 | 15 |  | -2.15 | 1559 | 1611 | 0 | 0.7 | 0 | 32 | 39 | 130 | Y |  | 2018-09-29 10:28 | 66 | 1139 | 16 | 23 | 27 | 30 | 31 | 31 | 30 | 29 | 28 | 27 | 26 | 25 | 24 | 24 | 27 | 31 | 24 | 0 | -0.17 | Y | 40.02 | Y | -0.2 | [7 empty] | Y | Y | Y | Y | 190 | 0.47 | 64 | 92220 | 100210 | 3390 | 14300 | 11 | 2 |  | 2018-09-29 10:30 | 1559 | 108 |  | 22 |  | *빅사이즈 | [14 empty] | 89.53 | 100 | 0 | 0 | 0 |  | 650 | 700 | 선택 | 해제 | 0 | 0 | 0 |  | 650 | 700 | 선택 | 해제 | 해제 | 미정 | 미정 | 미정 | 미정 |  | 미정 | RB210.00 | C
A48209 | 2018-09-29 | 1 | A |  | 4 | A | STB2 | 베어링강 | STB (SF) | BM#1 | 1577 | 44 | 1583 | 1537 | 38 | 6400 |  | 3 | 0.29 | 26 |  | -1.5 | 1538 | 1583 | 0.16 | 0 |  | 35 | 12 | 76 | Y |  | 2018-09-29 11:01 | 82 | 1103 | 23 | 30 | 34 | 37 | 38 | 38 | 39 | 38 | 37 | 37 | 36 | 36 | 35 | 35 | 35 | 39 | 34 | 38 | -0.12 | Y | 40.02 | Y | 0.2 |  |  |  | 1.37 |  |  |  | Y | Y | Y | Y |  | 0.4 | 75 | 101508 | 100430 | 7020 | 16060 | 18 | 1 |  | 2018-09-29 11:09 | 1538 | 122 |  | 40 |  | *전공정 지연으로 감속주입-정속주입 강종 감속으로 이상재 등록 *롱노즐 SEN내부 크랙으로 교체-3회사용 | [14 empty] | 94.47 | 100 | 0 | 0 | 0 |  | 650 |  | 선택 | 해제 | 0 | 0 | 0 |  | 650 |  | 선택 | 해제 | 선택 | 미정 | 미정 | 선택 | 선택 | 3 | 미정 | BT180180 | H
B48086 | 2018-09-29 | 2 | A |  | 7 | A | SM45C | 탄소강 | SM45C | BM#2 | 1581 | 44 | 1615 | 1556 | 40 | 6400 |  | 1 | 0.29 | 15 |  | -1.89 | 1563 | 1613 | 0 | 1 | 0 | 1 | 12 | 72 | Y |  | 2018-09-29 11:27 | 70 | 1136 | 18 | 26 | 30 | 33 | 34 | 34 | 35 | 34 | 34 | 33 | 32 | 31 | 30 | 30 | 31 | 35 | 30 | 34 | -0.17 | Y | 30 | Y | -0.2 | [7 empty] | N | Y | Y | N | 180 | 0.47 | 61 | 91507 | 95610 | 3380 | 15600 | 11 | 2 |  | 2018-09-29 11:25 | 1563 | 119 |  | 31 |  | *빅사이즈 후속 | [14 empty] | 92.43 | 75 | 0 | 0 | 0 |  | 650 | 400 | 선택 | 해제 | 0 | 0 | 0 |  | 650 | 400 | 선택 | 해제 | 해제 | 미정 | 미정 | 미정 | 미정 |  | 미정 | RB180.00 | C
B48087 | 2018-09-29 | 2 | C |  | 8 | A | SM45C | 탄소강 | SM45C | BM#2 | 1595 | 37 | 1624 | 1556 | 32 | 5700 |  | 1 | 0.29 | 19 |  | -2.45 | 1566 | 1628 | 0 | 0.47 | 0 | 16 | 2 | 58 | Y |  | 2018-09-29 12:25 | 73 | 1137 | 27 | 27 | 28 | 29 | 30 | 30 | 29 | 28 | 27 | 26 | 25 | 24 |  | 24 | 28 | 30 | 24 | 27 | -0.17 | Y | 35.02 | Y | -0.2 | [7 empty] | N | N | N | N | 170 | 0.5 | 59 | 93360 | 97390 | 1040 | 15000 | 11 | 2 | 20 | 2018-09-29 12:20 | 1566 | 126 |  | 37 | [16 empty] | 95.27 | 78.57 | 0 | 0 | 0 |  | 650 | 400 | 선택 | 해제 | 0 | 0 | 0 |  | 650 | 400 | 선택 | 해제 | 해제 | 미정 | 미정 | 미정 | 미정 |  | 미정 | RB105.00 | C
A48210 | 2018-09-29 | 1 | C |  | 5 | A | STB2 | 베어링강 | STB (SF) | BM#1 | 1593 | 44 | 1561 | 1536 | 43 | 6200 |  | 3 | 0.29 | 25 |  | -1.71 | 1512 | 1561 | 0.15 | 0 |  | 22 | 42 | 106 | Y |  | 2018-09-29 12:43 | 56 | 1134 | 34 | 30 | 28 | 27 | 26 | 25 | 23 | 22 | 21 | 20 | 19 | 18 | 18 | 18 | 24 | 28 | 18 | 0 | -0.2 |  | 50 | Y | 0 |  |  |  | 1.62 |  |  |  | Y | Y | Y | Y | 190 | 0.48 | 64 | 101508 | 100850 | 6990 | 15200 | 18 | 1 |  | 2018-09-29 12:50 | 1512 | 99 |  | 16 | [16 empty] | 94.12 | 100 | 0 | 0 | 0 |  | 650 |  | 선택 | 해제 | 0 | 0 | 0 |  | 650 |  | 선택 | 해제 | 선택 | 미정 | 미정 | 선택 | 미정 |  | 미정 | BT180180 | H
B48088 | 2018-09-29 | 2 | C | TUNDISH교체전 | 9 | A | SM45C | 탄소강 | SM45C | BM#2 | 1593 | 43 | 1645 | 1556 | 36 | 6600 |  | 1 | 0.34 | 15 |  | -2.18 | 1572 | 1627 | 0.2 | 0.21 | 0 | 10 | 56 | 246 | Y |  | 2018-09-29 13:33 | 79 | 1138 | 20 | 27 | 32 | 34 | 35 | 36 | 36 | 35 | 35 | 34 | 34 | 33 |  | 33 | 33 | 36 | 33 | 35 | -0.05 | Y | 30 | Y | -0.2 | [7 empty] | N | N | N | N | 160 | 0.5 | 59 | 109729 | 97320 | 57230 | 2000 | 11 | 2 | 10 | 2018-09-29 13:42 | 1572 | 117 |  | 30 |  |  | 08EFAF2CB3504293A75F1F926B03833D | BCE3BC72D64842C9B0B3AB985BF2C5B2 | E1597B79BF584F06A26FE85107EE4329 | [11 empty] | 71 | 78.57 | 0 | 2618 | 0 |  | 650 | 400 | 선택 | 해제 | 0 | 2558 | 0 |  | 650 | 400 | 선택 | 해제 | 해제 | 미정 | 미정 | 미정 | 미정 |  | 미정 | RB130.00 | C
A48211 | 2018-09-29 | 1 | C |  | 6 | A | STB2 | 베어링강 | STB (SF) | BM#1 | 1623 | 41 | 1571 | 1554 | 30 | 4000 |  | 3 | 0 | 26 |  | -1.53 | 1526 | 1571 | 0.16 | 0 |  | 31 | 21 | 101 | Y |  | 2018-09-29 13:41 | 70 | 1135 | 16 | 26 | 30 | 33 | 34 | 34 | 34 | 34 | 34 | 33 | 32 | 32 | 31 | 30 | 31 | 34 | 30 | 34 | -0.09 | Y | 45.02 | Y | -0.2 |  |  |  | 1.42 |  |  |  | Y | Y | Y | Y | 180 | 0.48 | 66 | 101508 | 102000 | 4520 | 15100 | 18 | 1 |  | 2018-09-29 13:48 | 1526 | 106 |  | 25 | [16 empty] | 93.13 | 100 | 0 | 0 | 0 |  | 650 |  | 선택 | 해제 | 0 | 0 | 0 |  | 650 |  | 선택 | 해제 | 선택 | 미정 | 미정 | 선택 | 미정 |  | 미정 | BT180180 | H
A48212 | 2018-09-29 | 1 | C |  | 7 | A | STB2 | 베어링강 | STB (SF) | BM#1 | 1604 | 42 | 1565 | 1532 | 36 | 5500 |  | 3 | 0.29 | 25 |  | -1.65 | 1517 | 1565 | 0.17 | 0 |  | 36 | 26 | 84 | Y |  | 2018-09-29 14:40 | 61 | 1129 | 30 | 27 | 27 | 26 | 26 | 25 | 24 | 23 | 22 | 22 | 21 | 20 | 19 | 19 | 24 | 27 | 19 | 0 | -0.16 |  | 49.98 | Y | -0.2 |  |  |  | 1.24 |  |  |  | Y | Y | Y | Y | 230 | 0.48 | 63 | 101508 | 99150 | 7060 | 16300 | 18 | 1 |  | 2018-09-29 14:49 | 1517 | 110 |  | 32 | [16 empty] | 95.63 | 100 | 0 | 0 | 0 |  | 650 |  | 선택 | 해제 | 0 | 0 | 0 |  | 650 |  | 선택 | 해제 | 선택 | 미정 | 미정 | 선택 | 미정 |  | 미정 | BT180180 | H
B48089 | 2018-09-29 | 2 | C | TUNDISH교체 | 1 | B | SHPG2 | 소입성보증강 | C | BM#2 | 1631 | 52 | 1686 | 1595 | 45 | 9200 |  | 1 | 0.32 | 21 |  | 0 | 1606 | 1678 | 0 | 0.37 | 0 | 32 | 40 | 51 | Y |  | 2018-09-29 14:39 | 98 | 1139 | -367 | -198 | 24 | 26 | 27 | 26 | 21 | 31 | 37 | 39 | 40 | 42 | 43 | 43 | 29 | 43 | 43 | 0 | 0 |  | 5 | Y | 0 |  | 2.96 | 2.89 | 1.55 |  |  |  | N | N | N | N | 150 | 0.51 | 53 | 93049 | 94380 | 56320 | 14500 | 4 | 1 |  | 2018-09-29 15:00 | 1606 | 149 |  | 49 |  | *T/D플럭스 120/15KG *롱노즐 실리부 부착 *생왕겨 투입 *수소 10분 측정값 기준치 초과, 생관 통보( 10분 2.96PPM,30분 1.55PPM) *STR#2 Edge heater 펌프용량 저하로 600KW적용 이상공정 등록 및 생관통보 | [14 empty] | 61.74 | 72.73 | 700 | 0 | 0 |  | 410 | 300 | 선택 | 선택 | 738 | 0 | 0 |  | 410 | 300 | 선택 | 선택 | 선택 | 미정 | 선택 | 미정 | 선택 |  | 미정 | BT180180 | H
B48090 | 2018-09-29 | 2 | C |  | 2 | A | SHPG2 | 소입성보증강 | C | BM#2 | 1609 | 48 | 1664 | 1565 | 43 | 8600 |  | 1 | 0.3 | 21 |  | 0 | 1583 | 1657 | 0 | 0.41 | 0 | 37 | 66 | 179 | Y |  | 2018-09-29 15:49 | 75 | 1090 | 40 | 34 | 34 | 33 | 32 | 32 | 29 | 28 | 26 | 25 | 22 |  |  | 22 | 31 | 34 | 22 | 0 | -0.3 |  | 40 | Y | -0.6 | [7 empty] | N | N | N | N | 140 | 0.55 | 53 | 97356 | 95840 | 5120 | 15000 | 4 | 1 |  | 2018-09-29 16:13 | 1583 | 143 |  | 34 |  | *STR#2 Edge heater 펌프용량 저하로 600KW적용 이상공정 등록 및 생관통보 | [14 empty] | 64.56 | 75 | 0 | 0 | 0 |  | 410 | 300 | 선택 | 선택 | 0 | 0 | 0 |  | 410 | 300 | 선택 | 선택 | 선택 | 미정 | 선택 | 미정 | 미정 |  | 미정 | RB130.00 | C
A48213 | 2018-09-29 | 1 | C |  | 8 | A | STB2 | 베어링강 | STB (SF) | BM#1 | 1570 | 43 | 1563 | 1536 | 35 | 5500 |  | 3 | 0.28 | 26 |  | -1.3 | 1524 | 1563 | 0.17 | 0 |  | 35 | 13 | 65 | Y |  | 2018-09-29 15:43 | 68 | 1083 | 19 | 23 | 26 | 27 | 28 | 29 | 28 | 28 | 28 | 27 | 26 | 25 | 25 | 24 | 26 | 29 | 24 | 28 | -0.12 | Y | 40 | Y | -0.2 |  |  |  | 1.48 |  |  |  | Y | Y | Y | Y | 220 | 0.48 | 65 | 101508 | 98850 | 7050 | 15200 | 18 | 1 |  | 2018-09-29 15:49 | 1524 | 113 |  | 34 | [16 empty] | 95.9 | 100 | 0 | 0 | 0 |  | 650 |  | 선택 | 해제 | 0 | 0 | 0 |  | 650 |  | 선택 | 해제 | 선택 | 미정 | 미정 | 선택 | 미정 |  | 미정 | BT180180 | H
B48091 | 2018-09-29 | 2 | C |  | 3 | A | SHPG2 | 소입성보증강 | C | BM#2 | 1589 | 49 | 1646 | 1555 | 43 | 8500 |  | 1 | 0.32 | 21 |  | -2.27 | 1585 | 1654 | 0 | 0.4 | 0 | 16 | 3 | 44 | Y |  | 2018-09-29 16:43 | 77 | 1085 | 18 | 24 | 28 | 30 | 30 | 30 | 29 | 29 | 27 | 26 | 23 |  |  | 23 | 27 | 30 | 23 | 30 | -0.2 | Y | 35 | Y | -0.6 | [7 empty] | N | N | N | N | 130 | 0.55 | 51 | 93049 | 93330 | 5120 | 14600 | 4 | 1 | 30 | 2018-09-29 17:17 | 1585 | 138 |  | 36 |  | *STR#2 Edge heater 펌프용량 저하로 600KW적용 이상공정 등록 및 생관통보 | [14 empty] | 177.91 | 72.73 | 0 | 0 | 0 |  | 410 | 300 | 선택 | 선택 | 0 | 0 | 0 |  | 410 | 300 | 선택 | 선택 | 선택 | 미정 | 선택 | 미정 | 미정 |  | 미정 | BT180180 | C
A48214 | 2018-09-29 | 1 | C |  | 9 | A | STB2 | 베어링강 | STB (SF) | BM#1 | 1562 | 43 | 1568 | 1533 | 36 | 5900 |  | 3 | 0.29 | 25 |  | -1.41 | 1527 | 1568 | 0.18 | 0 |  | 22 | 43 | 57 | Y |  | 2018-09-29 16:53 | 71 | 1085 | 23 | 26 | 28 | 30 | 31 | 31 | 31 | 30 | 30 | 29 | 28 | 27 | 27 | 27 | 29 | 31 | 27 | 31 | -0.1 | Y | 40.03 | Y | 0 |  |  |  | 1.25 |  |  |  | Y | Y | Y | Y | 210 | 0.48 | 65 | 101508 | 102150 | 6940 | 16700 | 18 | 1 |  | 2018-09-29 17:06 | 1527 | 109 |  | 30 | [16 empty] | 93 | 100 | 0 | 0 | 0 |  | 650 |  | 선택 | 해제 | 0 | 0 | 0 |  | 650 |  | 선택 | 해제 | 선택 | 미정 | 미정 | 선택 | 선택 | 5 | 미정 | BT180180 | H
B48092 | 2018-09-29 | 2 | C |  | 4 | A | SHPG2 | 소입성보증강 | C | BM#2 | 1600 | 48 | 1634 | 1564 | 45 | 8200 |  | 1 | 0.28 | 18 |  | 0 | 1579 | 1641 | 0 | 0.47 | 0 | 10 | 57 | 43 | Y |  | 2018-09-29 17:52 | 71 | 1091 | 20 | 25 | 31 | 32 | 31 | 32 | 30 | 31 | 29 | 27 | 27 | 26 |  | 26 | 29 | 32 | 26 | 31 | -0.15 | Y | 40.02 | Y | -0.2 | [7 empty] | N | N | N | N | 120 | 0.55 | 57 | 91466 | 102960 | 5070 | 13900 | 4 | 1 | 10 | 2018-09-29 17:58 | 1579 | 126 |  | 21 |  | *STR#2 Edge heater 펌프용량 저하로 600KW적용 이상공정 등록 및 생관통보 | [14 empty] | 84.07 | 72.73 | 0 | 0 | 0 |  | 410 | 300 | 선택 | 선택 | 0 | 0 | 0 |  | 410 | 300 | 선택 | 선택 | 선택 | 미정 | 선택 | 미정 | 미정 |  | 미정 | RB130.00 | C
A48215 | 2018-09-29 | 1 | C |  | 10 | A | STB2 | 베어링강 | STB (SF) | BM#1 | 1583 | 42 | 1559 | 1532 | 36 | 5500 |  | 3 | 0.29 | 25 |  | -1.13 | 1526 | 1559 | 0.19 | 0 |  | 31 | 22 | 62 | Y |  | 2018-09-29 17:51 | 70 | 1102 | 26 | 26 | 28 | 29 | 29 | 29 | 28 | 28 | 28 | 27 | 26 | 25 | 25 | 23 | 27 | 29 | 23 | 29 | -0.12 | Y | 50.02 | Y | -0.4 |  |  |  | 1.33 |  |  |  | Y | Y | Y | Y | 200 | 0.48 | 66 | 101508 | 99100 | 6360 | 15900 | 18 | 1 |  | 2018-09-29 18:01 | 1526 | 115 |  | 37 | [16 empty] | 63.36 | 100 | 0 | 0 | 0 |  | 650 |  | 선택 | 해제 | 0 | 0 | 0 |  | 650 |  | 선택 | 해제 | 선택 | 미정 | 미정 | 선택 | 미정 |  | 미정 | BT180180 | H
B48093 | 2018-09-29 | 2 | C |  | 5 | A | SHPG2 | 소입성보증강 | C | BM#2 | 1616 | 50 | 1647 | 1575 | 43 | 7900 |  | 1 | 0.29 | 22 |  | 0 | 1582 | 1642 | 0 | 0.34 | 0 | 32 | 41 | 29 | Y |  | 2018-09-29 18:50 | 74 | 1089 | 21 | 32 | 36 | 39 | 39 | 40 | 39 | 39 | 38 | 37 | 36 | 35 |  | 35 | 36 | 40 | 35 | 39 | -0.17 | Y | 30 | Y | -0.2 | [7 empty] | N | N | N | N | 110 | 0.55 | 56 | 93938 | 101930 | 5230 | 15100 | 4 | 1 | 20 | 2018-09-29 18:56 | 1582 | 126 |  | 22 |  | * STR#2 Edge heater 펌프용량 저하로 600KW적용 이상공정 등록 및 생관통보. | [14 empty] | 86.98 | 75 | 0 | 0 | 0 |  | 410 | 300 | 선택 | 선택 | 0 | 0 | 0 |  | 410 | 300 | 선택 | 선택 | 선택 | 미정 | 선택 | 미정 | 미정 |  | 미정 | BT180180 | C
A48216 | 2018-09-29 | 1 | C |  | 11 | A | STB2 | 베어링강 | STB (SF) | BM#1 | 1598 | 45 | 1559 | 1533 | 39 | 5800 |  | 3 | 0.28 | 25 |  | -1.17 | 1525 | 1559 | 0.17 | 0 |  | 36 | 27 | 54 | Y |  | 2018-09-29 18:55 | 69 | 1085 | 23 | 21 | 22 | 24 | 25 | 25 | 25 | 24 | 23 | 23 | 22 | 22 | 21 | 21 | 23 | 25 | 21 | 25 | -0.1 | Y | 39.98 | Y | -0.2 |  |  |  | 1.49 |  |  |  | Y | Y | Y | Y | 190 | 0.48 | 63 | 101508 | 98800 | 6990 | 15900 | 18 | 1 |  | 2018-09-29 19:01 | 1526 | 124 |  | 41 | [16 empty] | 95.94 | 100 | 0 | 0 | 0 |  | 650 |  | 선택 | 해제 | 0 | 0 | 0 |  | 650 |  | 선택 | 해제 | 선택 | 미정 | 미정 | 선택 | 미정 |  | 미정 | BT180180 | H
B48094 | 2018-09-29 | 2 | C |  | 6 | A | SHPG2 | 소입성보증강 | C | BM#2 | 1648 | 49 | 1637 | 1594 | 41 | 7200 |  | 1 | 0.34 | 18 |  | 0 | 1638 | 1638 | 0 | 0.34 | 0 | 37 | 67 | 34 | Y |  | 2018-09-29 19:46 | 130 | 1096 | 31 | 32 | 33 | 33 | 33 | 31 | 31 | 30 | 29 | 27 | 26 | 25 | 24 | 24 | 30 | 33 | 24 | 33 | -0.2 |  | 45.5 | Y | -2.07 | [7 empty] | N | N | N | N | 110 | 0.55 | 59 | 109967 | 107040 | 5010 | 14000 | 4 | 1 | 30 | 2018-09-29 20:06 | 1585 | 123 |  | 25 |  | * STR#2 Edge heater 펌프용량 저하로 600KW적용 이상공정 등록 및 생관통보. | [14 empty] | 98.18 | 100 | 0 | 0 | 0 |  | 410 | 300 | 선택 | 선택 | 0 | 0 | 0 |  | 410 | 300 | 선택 | 선택 | 선택 | 미정 | 선택 | 미정 | 미정 |  | 미정 | BT180180 | C
A48217 | 2018-09-29 | 1 | C |  | 12 | A | STB2 | 베어링강 | STB (SF) | BM#1 | 1576 | 45 | 1554 | 1537 | 40 | 6300 |  | 3 | 0.28 | 25 |  | -1.24 | 1518 | 1554 | 0.17 | 0 |  | 35 | 14 | 48 | Y |  | 2018-09-29 20:10 | 62 | 1082 | 20 | 22 | 25 | 25 | 25 | 25 | 25 | 24 | 24 | 23 | 21 | 21 | 20 | 18 | 23 | 25 | 18 | 25 | -0.12 |  | 59.98 | Y | -0.2 |  |  |  | 1.51 |  |  |  | Y | Y | Y | Y | 180 | 0.48 | 71 | 101508 | 108500 | 7030 | 15600 | 18 | 1 |  | 2018-09-29 20:17 | 1518 | 114 |  | 32 | [16 empty] | 96.22 | 100 | 0 | 0 | 0 |  | 650 |  | 선택 | 해제 | 0 | 0 | 0 |  | 650 |  | 선택 | 해제 | 선택 | 미정 | 미정 | 선택 | 미정 |  | 미정 | BT180180 | H
B48095 | 2018-09-29 | 2 | D |  | 7 | A | SHPG2 | 소입성보증강 | C | BM#2 | 1664 | 48 | 1656 | 1624 | 40 | 6600 |  | 1 | 0.28 | 23 |  | 0 | 1587 | 1651 | 0 | 0.36 | 0 | 16 | 4 | 40 | Y |  | 2018-09-29 20:52 | 79 | 1082 | 20 | 33 | 40 | 43 | 45 | 45 | 44 | 43 | 42 | 42 | 41 | 39 |  | 39 | 40 | 45 | 39 | 0 | -0.17 | Y | 35 | Y | -0.4 | [7 empty] | N | N | N | N | 150 | 0.55 | 55 | 101508 | 99540 | 5180 | 14100 | 4 | 1 | 10 | 2018-09-29 21:00 | 1587 | 125 |  | 21 |  | * STR#2 Edge heater 펌프용량 저하로 600KW적용 이상공정 등록 및 생관통보. | [14 empty] | 64.08 | 100 | 0 | 0 | 0 |  | 410 | 300 | 선택 | 선택 | 0 | 0 | 0 |  | 410 | 300 | 선택 | 선택 | 선택 | 미정 | 선택 | 미정 | 미정 |  | 미정 | BT180180 | C
A48218 | 2018-09-29 | 1 | D |  | 13 | A | STB2 | 베어링강 | STB (SF) | BM#1 | 1577 | 43 | 1561 | 1536 | 36 | 5600 |  | 3 | 0.28 | 25 |  | -1.27 | 1524 | 1561 | 0.15 | 0 |  | 22 | 44 | 62 | Y |  | 2018-09-29 21:12 | 68 | 1092 | 17 | 18 | 21 | 22 | 23 | 22 | 22 | 22 | 21 | 21 | 20 | 20 | 19 | 19 | 21 | 23 | 19 | 22 | -0.09 | Y | 44.98 | Y | 0 |  |  |  | 1.55 |  |  |  | Y | Y | Y | Y | 230 | 0.48 | 67 | 101508 | 104450 | 7100 | 15500 | 18 | 1 |  | 2018-09-29 21:21 | 1524 | 122 |  | 42 | [16 empty] | 93.04 | 100 | 0 | 0 | 0 |  | 650 |  | 선택 | 해제 | 0 | 0 | 0 |  | 650 |  | 선택 | 해제 | 선택 | 미정 | 미정 | 선택 | 미정 |  | 미정 | BT180180 | H
B48096 | 2018-09-29 | 2 | D | TUNDISH교체전 | 8 | A | SHPG2 | 소입성보증강 | C | BM#2 | 1608 | 66 | 1637 | 1554 | 49 | 8400 |  | 1 | 0.31 | 17 |  | -2.36 | 1588 | 1644 | 0 | 0.36 | 0 | 10 | 58 | 40 | Y |  | 2018-09-29 21:57 | 80 | 1090 | 34 | 42 | 45 | 47 | 47 | 46 | 46 | 45 | 44 | 42 | 41 | 39 |  | 39 | 43 | 47 | 39 | 0 | -0.2 | Y | 40.02 | Y | -0.4 | [7 empty] | N | N | N | N | 140 | 0.55 | 55 | 109086 | 101420 | -49520 | 2000 | 4 | 1 | 10 | 2018-09-29 22:00 | 1588 | 122 |  | 14 |  | * STR#2 Edge heater 펌프용량 저하로 600KW적용 이상공정 등록 및 생관통보. | 0C67CC82D8A54F0399736CA86D14B422 | 7AF1720E01984F27B2E7E764900F863B | B223B092C1BA4A59824A406535727DA7 | [11 empty] | 102.91 | 100 | 0 | 2600 | 0 |  | 410 | 300 | 선택 | 선택 | 0 | 2670 | 0 |  | 410 | 300 | 선택 | 선택 | 선택 | 미정 | 선택 | 미정 | 미정 |  | 미정 | BT180180 | C
A48219 | 2018-09-29 | 1 | D | TUNDISH교체전 | 14 | A | STB2 | 베어링강 | STB (SF) | BM#1 | 1578 | 44 | 1564 | 1535 | 38 | 5600 |  | 3 | 0.29 | 26 |  | -1.43 | 1521 | 1564 | 0.17 | 0 |  | 31 | 23 | 53 | Y |  | 2018-09-29 22:20 | 65 | 1085 | 18 | 19 | 20 | 21 | 23 | 22 | 22 | 21 | 21 | 21 | 20 | 20 | 19 | 19 | 20 | 23 | 19 | 21 | -0.1 | Y | 39.97 | Y | -0.2 |  |  |  | 1.44 |  |  |  | Y | Y | Y | M | 220 | 0.48 | 67 | 111212 | 103330 | 7670 | 1500 | 18 | 1 |  | 2018-09-29 22:26 | 1521 | 127 |  | 42 |  |  | FC423DA448614224901CBB72BD9851A0 | 0563429541F8470AB34E30BCD9496B8A | B834BD72B4BE4E76ADF243AFFEA9BA45 | [11 empty] | 103.94 | 100 | 0 | 3500 | 0 |  | 650 |  | 선택 | 해제 | 0 | 3500 | 0 |  | 650 |  | 선택 | 해제 | 선택 | 미정 | 미정 | 선택 | 미정 |  | 미정 | BT180180 | H
B48097 | 2018-09-29 | 2 | D | TUNDISH교체 | 1 | A | AE5130M | 합금강 | D1 | BM#2 | 1626 | 51 | 1666 | 1564 | 41 | 8400 |  | 1 | 0.3 | 20 |  | -2.16 | 1603 | 1667 | 0 | 0.33 | 0 | 32 | 42 | 56 | Y |  | 2018-09-29 23:02 | 101 | 1099 | -155 | 34 | 34 | 33 | 39 | 43 | 45 | 49 | 50 | 51 | 51 | 51 | 51 | 51 | 46 | 51 | 51 | 51 | 0 |  | 14.98 | Y | 0 |  | 3.31 | 3.13 | 1.87 |  |  |  | N | N | N | N | 150 | 0.47 | 61 | 93049 | 96060 | 5080 | 15600 | 9 | 2 | 10 | 2018-09-29 23:04 | 1603 | 134 |  | 30 |  | * T/D FLUX 용탕부: 120 KG / 유탕부: 15KG 투입 * 탄화왕겨200KG투입 * 10분 수소측정값 3PPM 초과로 2회 측정.(1회:3.13PPM2회:2.43PPM) * 첫 HEAT 수소측정 기준초과(10분)이상공정 등록 및 생관통보. * STR#2 Edge heater 펌프용량 저하로 600KW적용 이상공정 등록 및 생관통보. | [14 empty] | 89.64 | 100 | 770 | 0 | 0 |  | 650 | 400 | 선택 | 선택 | 770 | 0 | 0 |  | 650 | 400 | 선택 | 선택 | 해제 | 미정 | 선택 | 미정 | 미정 |  | 미정 | BT180180 | C
A48220 | 2018-09-29 | 1 | D | TUNDISH교체 | 1 | A | BP-SCR420HC | 소입성보증강 | C | BM#1 | 1636 | 41 | 1653 | 1580 | 36 | 6700 |  | 3 | 0.26 | 16 |  | -2.28 | 1607 | 1653 | 0 | 9.46 |  | 36 | 28 | 56 | Y |  | 2018-09-29 23:29 | 96 | 1085 | [14 empty] | 0 | 0 | 0 | 0 | 0 |  | 0 | Y | 0 |  | 3.04 | 2.97 | 1.72 |  |  |  | N | N | N | N | 150 | 0 | 55 | 101508 | 96620 | 7480 | 15100 | 6 | 2 |  | 2018-09-29 23:37 | 1607 | 139 |  | 66 | 18 | *T/Dflux 유15kg 용120kg *수소측정 기준초과(10분) 이상재 ID: 101.102.201.202 생관통보 | [14 empty] | 97.51 | 100 | 1000 | 0 | 0 |  | 650 |  | 선택 | 선택 | 1000 | 0 | 0 |  | 650 |  | 선택 | 선택 | 해제 | 미정 | 미정 | 선택 | 선택 |  | 미정 | BT180180 | H
B48098 | 2018-09-29 | 2 | D |  | 2 | A | AE5130M | 합금강 | D1 | BM#2 | 1608 | 42 | 1635 | 1555 | 34 | 6500 |  | 1 | 0.3 | 17 |  | 0 | 1576 | 1635 | 0 | 0.27 | 0 | 37 | 68 | 63 | Y |  | 2018-09-30 00:12 | 74 | 1088 | 48 | 42 | 39 | 37 | 35 | 34 | 32 | 31 | 29 | 29 | 27 | 27 |  | 27 | 34 | 39 | 27 | 0 | -0.27 |  | 44.98 | Y | 0 | [7 empty] | N | N | N | N | 140 | 0.5 | 59 | 93049 | 95930 | 5160 | 14500 | 9 | 2 | 10 | 2018-09-30 00:16 | 1576 | 124 |  | 24 |  | * STR#2 Edge heater 펌프용량 저하로 600KW적용 이상공정 등록 및 생관통보. | [14 empty] | 58.14 | 100 | 0 | 0 | 0 |  | 650 | 400 | 선택 | 선택 | 0 | 0 | 0 |  | 650 | 400 | 선택 | 선택 | 해제 | 미정 | 선택 | 미정 | 미정 |  | 미정 | BT180180 | C
A48221 | 2018-09-29 | 1 | D |  | 2 | A | BP-SCR420HC | 소입성보증강 | C | BM#1 | 1633 | 46 | 1628 | 1568 | 37 | 6100 |  | 3 | 0.27 | 16 |  | -1.58 | 1596 | 1628 | 0 | 13.21 |  | 35 | 15 | 67 | Y |  | 2018-09-30 00:30 | 85 | 1089 | 29 | 25 | 26 | 28 | 30 | 30 | 30 | 30 | 29 | 29 | 29 | 29 |  | 29 | 29 | 30 | 29 | 30 | -0.03 | Y | 34.92 | Y | 0 | [7 empty] | N | N | N | N | 140 | 0.52 | 60 | 101508 | 98760 | 7050 | 14800 | 6 | 2 |  | 2018-09-30 00:48 | 1596 | 133 |  | 61 | [16 empty] | 95.4 | 100 | 0 | 0 | 0 |  | 650 |  | 선택 | 선택 | 0 | 0 | 0 |  | 650 |  | 선택 | 선택 | 해제 | 미정 | 미정 | 선택 | 미정 |  | 미정 | BT180180 | H
B48099 | 2018-09-29 | 2 | D |  | 3 | A | AE5130M | 합금강 | D1 | BM#2 | 1621 | 42 | 1635 | 1534 | 35 | 6600 |  | 1 | 0.35 | 16 |  | -2.21 | 1574 | 1633 | 0 | 0.29 | 0 | 16 | 5 | 67 | Y |  | 2018-09-30 01:09 | 72 | 1088 | 22 | 28 | 32 | 33 | 34 | 33 | 33 | 33 | 32 | 31 | 30 | 29 |  | 29 | 31 | 34 | 29 | 33 | -0.14 | Y | 34.98 | Y | -0.2 | [7 empty] | N | N | N | N | 130 | 0.5 | 55 | 93049 | 91380 | 5080 | 14900 | 9 | 2 | 10 | 2018-09-30 01:09 | 1574 | 126 |  | 29 |  | * STR#2 Edge heater 펌프용량 저하로 600KW적용 이상공정 등록 및 생관통보. | [14 empty] | 96.93 | 100 | 0 | 0 | 0 |  | 650 | 400 | 선택 | 선택 | 0 | 0 | 0 |  | 650 | 400 | 선택 | 선택 | 해제 | 미정 | 선택 | 미정 | 미정 |  | 미정 | BT180180 | C
A48222 | 2018-09-29 | 1 | D |  | 3 | A | BP-SCR420HC | 소입성보증강 | C | BM#1 | 1717 | 68 | 1639 | 1589 | 25 | 4300 |  | 3 | 0.28 | 17 |  | -1.53 | 1583 | 1614 | 0 | 14.9 |  | 22 | 45 | 64 | Y |  | 2018-09-30 02:02 | 72 | 1089 | 30 | 31 | 32 | 33 | 33 | 33 | 33 | 32 | 31 | 30 | 29 | 28 |  | 28 | 31 | 33 | 28 | 33 | -0.12 | Y | 40 | Y | -0.2 | [7 empty] | N | N | N | N | 130 | 0.52 | 59 | 101508 | 99490 | 7650 | 14500 | 6 | 2 |  | 2018-09-30 02:10 | 1583 | 129 |  | 29 | [16 empty] | 94.25 | 100 | 0 | 0 | 0 |  | 650 |  | 선택 | 선택 | 0 | 0 | 0 |  | 650 |  | 선택 | 선택 | 해제 | 미정 | 미정 | 선택 | 미정 |  | 미정 | BT180180 | H
B48100 | 2018-09-29 | 2 | D |  | 4 | A | AE5130M | 합금강 | D1 | BM#2 | 1608 | 46 | 1635 | 1556 | 41 | 7300 |  | 1 | 0.32 | 16 |  | 0 | 1580 | 1627 | 0 | 0.27 | 0 | 10 | 59 | 69 | Y |  | 2018-09-30 02:07 | 78 | 1087 | 25 | 31 | 36 | 38 | 38 | 38 | 38 | 37 | 36 | 35 | 34 | 32 | 30 | 30 | 34 | 38 | 30 | 38 | -0.18 | Y | 45.02 | Y | -0.4 | [7 empty] | N | N | N | N | 120 | 0.49 | 64 | 93049 | 104260 | 5110 | 15300 | 9 | 2 | 10 | 2018-09-30 02:26 | 1580 | 126 |  | 29 |  | * STR#2 Edge heater 펌프용량 저하로 600KW적용 이상공정 등록 및 생관통보. | [14 empty] | 59.04 | 100 | 0 | 0 | 0 |  | 650 | 400 | 선택 | 선택 | 0 | 0 | 0 |  | 650 | 400 | 선택 | 선택 | 해제 | 미정 | 선택 | 미정 | 미정 |  | 미정 | BT180180 | C
A48223 | 2018-09-29 | 1 | D |  | 4 | A | BP-SCR420HC | 소입성보증강 | C | BM#1 | 1623 | 44 | 1626 | 1552 | 32 | 5800 |  | 3 | 0.27 | 16 |  | -1.56 | 1594 | 1626 | 0 | 13.98 |  | 31 | 24 | 83 | Y |  | 2018-09-30 02:58 | 83 | 1088 | 26 | 28 | 31 | 32 | 33 | 33 | 32 | 32 | 31 | 31 | 30 | 29 | 27 | 27 | 31 | 33 | 27 | 32 | -0.16 | Y | 38.67 | Y | -0.54 | [7 empty] | N | N | N | N | 120 | 0.52 | 59 | 84590 | 94410 | 7050 | 14500 | 6 | 2 |  | 2018-09-30 03:05 | 1594 | 102 |  | 35 | [16 empty] | 86.67 | 100 | 0 | 0 | 0 |  | 650 |  | 선택 | 선택 | 0 | 0 | 0 |  | 650 |  | 선택 | 선택 | 해제 | 미정 | 미정 | 선택 | 미정 |  | 미정 | BT180180 | H
B48101 | 2018-09-29 | 2 | D |  | 5 | A | AE5130M | 합금강 | D1 | BM#2 | 1626 | 45 | 1646 | 1586 | 41 | 6500 |  | 1 | 0.34 | 17 |  | 0 | 1577 | 1641 | 0 | 0.28 | 0 | 32 | 43 | 48 | Y |  | 2018-09-30 03:18 | 75 | 1089 | 28 | 33 | 37 | 39 | 40 | 37 | 36 | 37 | 37 | 36 | 34 | 32 |  | 32 | 35 | 40 | 32 | 37 | -0.23 | Y | 35.03 | Y | -0.4 | [7 empty] | N | N | N | N | 110 | 0.49 | 59 | 93049 | 96900 | 5180 | 15700 | 9 | 2 |  | 2018-09-30 03:25 | 1577 | 134 |  | 26 |  | * STR#2 Edge heater 펌프용량 저하로 600KW적용 이상공정 등록 및 생관통보. | [14 empty] | 46.06 | 100 | 0 | 0 | 0 |  | 650 | 400 | 선택 | 선택 | 0 | 0 | 0 |  | 650 | 400 | 선택 | 선택 | 해제 | 미정 | 선택 | 미정 | 미정 |  | 미정 | BT180180 | C
A48224 | 2018-09-29 | 1 | D |  | 5 | A | BP-SCR420HC | 소입성보증강 | C | BM#1 | 1616 | 40 | 1628 | 1565 | 29 | 5300 |  | 3 | 0.27 | 16 |  | -2.25 | 1582 | 1628 | 0 | 13.61 |  | 36 | 29 | 61 | Y |  | 2018-09-30 04:01 | 71 | 1087 | 27 | 29 | 30 | 32 | 33 | 33 | 33 | 32 | 32 | 32 | 31 | 31 |  | 31 | 31 | 33 | 31 | 33 | -0.06 | Y | 35.03 | Y | 0 | [7 empty] | N | N | N | N | 110 | 0.52 | 57 | 101508 | 96580 | 7040 | 12400 | 6 | 2 |  | 2018-09-30 04:11 | 1582 | 96 |  | 31 | [16 empty] | 97.42 | 100 | 0 | 0 | 0 |  | 650 |  | 선택 | 선택 | 0 | 0 | 0 |  | 650 |  | 선택 | 선택 | 해제 | 미정 | 미정 | 선택 | 미정 |  | 미정 | BT180180 | H
B48102 | 2018-09-29 | 2 | D |  | 6 | A | AE5130M | 합금강 | D1 | BM#2 | 1607 | 42 | 1634 | 1567 | 38 | 6600 |  | 1 | 0.34 | 17 |  | -2.09 | 1578 | 1636 | 0 | 0.29 | 0 | 37 | 69 | 41 | Y |  | 2018-09-30 03:59 | 76 | 1088 | 29 | 30 | 32 | 33 | 34 | 34 | 36 | 36 | 32 | 33 | 32 | 31 | 30 | 29 | 32 | 36 | 29 | 32 | -0.23 | Y | 30.4 | Y | -0.2 | [7 empty] | N | N | N | N | 100 | 0.49 | 62 | 93049 | 100080 | 5130 | 14700 | 9 | 2 | 10 | 2018-09-30 04:11 | 1578 | 140 |  | 47 |  | * STR#2 Edge heater 펌프용량 저하로 600KW적용 이상공정 등록 및 생관통보. | [14 empty] | 88.62 | 100 | 0 | 0 | 0 |  | 650 | 400 | 선택 | 선택 | 0 | 0 | 0 |  | 650 | 400 | 선택 | 선택 | 해제 | 미정 | 선택 | 미정 | 미정 |  | 미정 | BT180180 | C
A48225 | 2018-09-29 | 1 | B |  | 6 | A | BP-SCR420HC | 소입성보증강 | C | BM#1 | 1649 | 43 | 1625 | 1585 | 39 | 5100 |  | 3 | 0.29 | 16 |  | -1.28 | 1599 | 1625 | 0 | 14.62 |  | 1 | 13 | 877 | Y |  | 2018-09-30 05:08 | 88 | 1089 | 30 | 35 | 37 | 38 | 39 | 39 | 39 | 38 | 38 | 37 | 36 | 35 |  | 35 | 37 | 39 | 35 | 39 | -0.11 | Y | 35 | Y | -0.2 | [7 empty] | N | N | N | N | 100 | 0.5 | 58 | 135344 | 92150 | 7550 | 15700 | 6 | 2 |  | 2018-09-30 05:14 | 1599 | 95 |  | 25 |  | *혼탕부 성분확인 ID:106~108.206~208 *전공정 성분OVER 감속주입 20%이상 감속ID:104~108.204~208 *L/D잔강 7.5TON 슬러그 나옴 | [14 empty] | 135.75 | 100 | 0 | 0 | 0 |  | 650 |  | 선택 | 선택 | 0 | 0 | 0 |  | 650 |  | 선택 | 선택 | 해제 | 미정 | 미정 | 해제 | 선택 | 5 | 미정 | BT180180 | H
B48103 | 2018-09-29 | 2 | B | 잔강최소화전 | 7 | A | AE5130M | 합금강 | D1 | BM#2 | 1606 | 42 | 1634 | 1565 | 39 | 6400 |  | 1 | 0.31 | 17 |  | -2.19 | 1580 | 1630 | 0 | 0.25 | 0 | 16 | 6 | 35 | Y |  | 2018-09-30 05:03 | 78 | 1089 | 26 | 28 | 33 | 34 | 35 | 34 | 34 | 33 | 33 | 31 | 30 |  |  | 30 | 32 | 35 | 30 | 34 | -0.17 | Y | 29.98 | Y | -0.2 | [7 empty] | N | N | N | N | 150 | 0.5 | 55 | 101508 | 89690 | 6580 | 3000 | 9 | 2 | 40 | 2018-09-30 05:14 | 1580 | 145 |  | 47 |  | * STR#2 Edge heater 펌프용량 저하로 600KW적용 이상공정 등록 및 생관통보. | [14 empty] | 105.74 | 100 | 0 | 0 | 0 |  | 650 | 400 | 선택 | 선택 | 0 | 0 | 0 |  | 650 | 400 | 선택 | 선택 | 해제 | 미정 | 선택 | 미정 | 미정 |  | 미정 | BT180180 | H
A48226 | 2018-09-29 | 1 | B |  | 7 | A | SCR420HCS | 소입성보증강 | C | BM#1 | 1641 | 43 | 1624 | 1576 | 28 | 5000 |  | 3 | 0.26 | 17 |  | -2.04 | 1581 | 1624 | 0 | 13.81 |  | 22 | 46 | 69 | Y |  | 2018-09-30 06:04 | 70 | 1087 | 33 | 32 | 30 | 30 | 30 | 29 | 29 | 28 | 28 | 27 | 26 | 26 | 25 | 24 | 28 | 30 | 24 | 30 | -0.09 | Y | 65.03 | Y | 0 | [7 empty] | N | N | N | N | 150 | 0.4 | 80 | 50754 | 97840 | 7710 | 11800 | 6 | 2 |  | 2018-09-30 06:12 | 1581 | 95 |  | 28 |  | *혼탕부 성분확인 ID:101.201 *전공정 성분OVER 감속주입 20%이상 감속ID:101~103.201~203 *전공정 요청 L/D잔강 이월 미실시 *T/D 잔강12TON이하 발생 ID:103.203 *L/D강제개공 및 나탕주입 ID:103.203 | [14 empty] | 49.42 | 100 | 0 | 0 | 0 |  | 410 |  | 선택 | 선택 | 0 | 0 | 0 |  | 410 |  | 선택 | 선택 | 해제 | 미정 | 미정 | 미정 | 미정 |  | 미정 | BT180180 | H
B48104 | 2018-09-29 | 2 | B | 잔강최소화 | 8 | A | 34CRS4H | 합금강 | D | BM#2 | 1599 | 50 | 1644 | 1555 | 46 | 7100 |  | 1 | 0.27 | 17 |  | -2.1 | 1581 | 1642 | 0 | 0.18 | 0 | 35 | 16 | 99 | Y |  | 2018-09-30 06:18 | 81 | 1088 | -175 | 22 | 32 | 32 | 32 | 32 | 32 | 32 | 31 | 29 | 27 |  |  | 27 | 24 | 32 | 27 | 32 | -0.11 |  | 40.02 | Y | -0.4 | [7 empty] | N | N | N | N | 140 | 0.49 | 54 | 109567 | 99480 | 56920 | 2000 | 9 | 2 | 10 | 2018-09-30 06:21 | 1581 | 158 |  | 42 |  | * STR#2 Edge heater 펌프용량 저하로 600KW적용 이상공정 등록 및 생관통보. | 85EB5FE410B2473D9DB890FBE68EFC53 | 505FC16A7A874161BF9B9628C2996F45 | 6B1848DE3AE74520B2E8A9F678D66504 | [11 empty] | 70.06 | 100 | 0 | 2660 | 0 |  | 650 | 400 | 선택 | 선택 | 0 | 2850 | 0 |  | 650 | 400 | 선택 | 선택 | 해제 | 미정 | 미정 | 미정 | 미정 |  | 미정 | BT180180 | C
B48106 | 2018-09-29 | 2 | B | TUNDISH교체전 | 8 | A | SCR420HCS | 소입성보증강 | C | BM#1 | 1601 | 37 | 827 | 1595 | 29 | 4800 |  | 3 | 0.29 | 18 |  | 33.86 | 1582 | 827 | 0 | 14.93 |  | 37 | 70 | 33 | N | 1 | 2018-09-30 07:44 | 71 | 1088 | 20 | 35 | 38 | 40 | 42 | 42 | 42 | 41 | 40 | 39 | 38 | 36 |  | 36 | 38 | 42 | 36 | 42 | -0.17 | Y | 35.05 | Y | -0.4 | [7 empty] | N | N | N | N | 140 | 0.5 | 63 | 105302 | 109260 | 3340 | 2000 | 6 | 2 |  | 2018-09-30 07:51 | 1582 | 114 |  | 9 |  | *T/D 잔강12TON이하 발생 ID:101.201 *L/D강제개공 및 나탕주입 ID:101.201 *전공정 지연 감속주입 *전공정 요청 L/D잔강이월 미실시 |  | E7A113D9075D498CA24F93632A98F09E | A906CEAC85CD405C9442608DD9BDA058 | C853BC85746F4318A44773194A0F553C | [10 empty] | 93.52 | 0 | 0 | 2500 | 0 |  | 410 |  | 선택 | 선택 | 0 | 2500 | 0 |  | 410 |  | 선택 | 선택 | 해제 | 미정 | 미정 | 미정 | 미정 |  | 미정 | BT180180 | C
A48227 | 2018-09-29 | 1 | B | TUNDISH교체 | 1 | A | SBC70L | 특수용도강 | D3 | BM#2 | 1626 | 54 | 1632 | 1553 | 51 | 7500 |  | 1 | 0.88 | 21 |  | -2.19 | 1582 | 1646 | 0.17 | 0 | 0 | 32 | 44 | 54 | N | 2 | 2018-09-30 07:42 | 84 | 1078 | -289 | -326 | -181 | 12 | 19 | 23 | 27 | 31 | 32 | 34 | 35 | 37 | 37 | 37 | 23 | 37 | 37 | 37 | 0 |  | 10.02 | Y | 0 |  | 2.74 | 2.74 | 1.27 |  |  |  | N | N | N | M | 150 | 0.48 | 60 | 95004 | 100080 | 200 | 16100 | 16 | 1 | 10 | 2018-09-30 07:50 | 1582 | 153 |  | 41 |  | * T/D FLUX 용탕부: 120 KG / 유탕부: 15KG 투입 * 탄화왕겨 미투입 * 첫 HEAT 수소측정 기준초과(10분)이상공정 등록 및 생관통보. * STR#2 Edge heater 펌프용량 저하로 600KW적용 이상공정 등록 및 생관통보. | [14 empty] | 93.6 | 100 | 700 | 0 | 0 |  | 650 | 400 | 선택 | 선택 | 700 | 0 | 0 |  | 650 | 400 | 선택 | 선택 | 선택 | 미정 | 미정 | 미정 | 미정 |  | 미정 | RB114.30 | H
A48228 | 2018-09-29 | 1 | B | TUNDISH교체 | 1 | A | AE1055LS | 탄소강 | G-AE1055LS | BM#1 | 1599 | 42 | 1638 | 1526 | 35 | 6300 |  | 3 | 0.27 | 26 |  | -1.39 | 1578 | 1620 | 0 | 26.98 |  | 36 | 30 | 71 | Y |  | 2018-09-30 08:50 | 94 | 1085 | 38 | 44 | 37 | 43 | 46 | 48 | 49 | 50 | 52 | 52 | 53 |  |  | 53 | 47 | 53 | 53 | 0 | 0 |  |  | Y | 0.2 |  | 2.12 | 2.12 | [5 empty] | N | N | M | 230 | 0.46 | 59 | 84590 | 93000 | 7000 | 15400 | 13 | 1 |  | 2018-09-30 08:56 | 1578 | 201 |  | 30 |  | *T/Dflux 유15kg 용225kg | [14 empty] | 84.84 | 100 | 1500 | 0 | 0 |  | 400 |  | 선택 | 해제 | 1500 | 0 | 0 |  | 400 |  | 선택 | 해제 | 해제 | 미정 | 미정 | 선택 | 미정 |  | 미정 | BT180180 | H
B48105 | 2018-09-29 | 2 | B |  | 2 | A | SBC70L | 특수용도강 | D3 | BM#2 | 1601 | 34 | 1643 | 0 | 25 | 9000 |  | 1 | 0.3 | 21 |  | -1.9 | 1581 | 1651 | 7.91 | 0 | 0 | 31 | 25 | 45 | Y |  | 2018-09-30 08:51 | 83 | 1088 | 36 | 40 | 43 | 46 | 47 | 47 | 46 | 45 | 45 | 45 | 44 | 43 | 40 | 40 | 44 | 47 | 40 | 45 | -0.18 | Y | 39.98 | Y | -0.6 |  |  |  | 1.96 |  |  |  | N | N | N | Y | 140 | 0.5 | 62 | 95004 | 103620 | 650 | 15000 | 16 | 1 | 20 | 2018-09-30 08:58 | 1581 | 232 |  | 34 |  | * STR#2 Edge heater 펌프용량 저하로 600KW적용 이상공정 등록 및 생관통보. | [14 empty] | 60.98 | 100 | 0 | 0 | 0 |  | 650 | 400 | 선택 | 선택 | 0 | 0 | 0 |  | 650 | 400 | 선택 | 선택 | 선택 | 미정 | 미정 | 미정 | 미정 |  | 미정 | RB114.30 | H
A48229 | 2018-09-30 | 1 | B |  | 2 | A | AE1055LS | 탄소강 | G-AE1055LS | BM#1 | 1632 | 37 | 1608 | 1581 | 33 | 4000 |  | 3 | 0.27 | 26 |  | -1.55 | 1557 | 1603 | 0 | 20.28 |  | 1 | 14 | 97 | Y |  | 2018-09-30 09:43 | 73 | 1094 | 52 | 42 | 39 | 36 | 34 | 33 | 32 | 32 | 31 | 31 | 30 |  |  | 30 | 35 | 39 | 30 | 0 | -0.23 |  | 39.97 | Y | -0.2 | [7 empty] | Y | Y | Y | Y | 220 | 0.5 | 55 | 84590 | 88330 | 7090 | 15100 | 13 | 1 |  | 2018-09-30 09:53 | 1557 | 123 |  | 39 | [16 empty] | 88.72 | 100 | 0 | 0 | 0 |  | 400 |  | 선택 | 해제 | 0 | 0 | 0 |  | 400 |  | 선택 | 해제 | 해제 | 미정 | 미정 | 선택 | 미정 |  | 미정 | BT180180 | H
B48107 | 2018-09-30 | 2 | B |  | 3 | A | SBC70L | 특수용도강 | D3 | BM#2 | 1618 | 68 | 1655 | 1554 | 63 | 8100 |  | 1 | 0.23 | 25 |  | -2.1 | 1571 | 1645 | 0.23 | 0 | 0 | 16 | 7 | 35 | Y |  | 2018-09-30 09:43 | 73 | 1093 | 36 | 35 | 34 | 34 | 33 | 32 | 31 | 30 | 29 | 27 | 26 | 24 | 22 | 22 | 31 | 34 | 22 | 0 | -0.24 |  | 50 | Y | -0.4 |  |  |  | 1.12 |  |  |  | N | N | N | Y | 130 | 0.45 | 64 | 97734 | 92960 | 2560 | 15600 | 16 | 1 |  | 2018-09-30 10:11 | 1571 | 178 |  | 48 |  | * STR#2 Edge heater 펌프용량 저하로 600KW적용 이상공정 등록 및 생관통보. *전공정 요청 10% 이상 감속주입, 이상공정 등록 및 생관통보(LF성분오버) | [14 empty] | 102.34 | 100 | 0 | 0 | 0 |  | 650 | 400 | 선택 | 선택 | 0 | 0 | 0 |  | 650 | 400 | 선택 | 선택 | 선택 | 미정 | 미정 | 미정 | 미정 |  | 미정 | RB114.30 | H
A48230 | 2018-09-30 | 1 | B |  | 3 | A | AE1055LS | 탄소강 | G-AE1055LS | BM#1 | 1624 | 36 | 1606 | 1559 | 32 | 4800 |  | 3 | 0.27 | 25 |  | -1.61 | 1552 | 1599 | 0 | 16.36 |  | 22 | 47 | 59 | Y |  | 2018-09-30 10:50 | 68 | 1089 | 28 | 31 | 34 | 35 | 34 | 35 | 34 | 34 | 34 | 33 | 33 | 33 |  | 33 | 33 | 35 | 33 | 34 | -0.02 | Y | 40 | Y | 0 | [7 empty] | Y | Y | Y | Y | 210 | 0.5 | 58 | 101508 | 95350 | 7030 | 15500 | 13 | 1 |  | 2018-09-30 10:57 | 1552 | 102 |  | 27 | [16 empty] | 99.18 | 100 | 0 | 0 | 0 |  | 400 |  | 선택 | 해제 | 0 | 0 | 0 |  | 400 |  | 선택 | 해제 | 해제 | 미정 | 미정 | 선택 | 미정 |  | 미정 | BT180180 | H
B48108 | 2018-09-30 | 2 | B |  | 4 | A | SBC70L | 특수용도강 | D3 | BM#2 | 1571 | 54 | 1657 | 1556 | 52 | 8200 |  | 1 | 0.31 | 20 |  | -2.22 | 1562 | 1624 | 0.19 | 0 | 0 | 35 | 17 |  | Y |  | 2018-09-30 10:53 | 64 | 1088 | 17 | 18 | 19 | 19 | 20 | 20 | 19 | 19 | 18 | 18 | 17 | 16 | 15 | 12 | 17 | 20 | 12 | 19 | -0.19 | Y | 43.02 | Y | -0.4 |  |  |  | 1.18 |  |  |  | N | N | N | Y | 120 | 0.47 | 64 | 97734 | 97700 | 5410 | 14500 | 16 | 1 |  | 2018-09-30 11:04 | 1562 | 154 |  | 46 |  | * STR#2 Edge heater 펌프용량 저하로 600KW적용 이상공정 등록 및 생관통보. *전공정 요청 10% 이상 감속주입, 이상공정 등록 및 생관통보(LF성분오버) | [14 empty] | 9773400 | 100 | 0 | 0 | 0 |  | 650 | 400 | 선택 | 선택 | 0 | 0 | 0 |  | 650 | 400 | 선택 | 선택 | 선택 | 미정 | 미정 | 미정 | 미정 |  | 미정 | RB114.30 | H
A48231 | 2018-09-30 | 1 | B |  | 4 | A | AE1055LS | 탄소강 | G-AE1055LS | BM#1 | 1650 | 43 | 1598 | 1578 | 30 | 3500 |  | 3 | 0.26 | 25 |  | -1.99 | 1540 | 1598 | 0 | 17.37 |  | 32 | 45 | 57 | Y |  | 2018-09-30 12:09 | 56 | 1098 | 32 | 34 | 36 | 36 | 36 | 35 | 34 | 32 | 32 | 31 | 30 | 29 | 28 | 27 | 32 | 36 | 27 | 36 | -0.15 |  | 59.97 | Y | 0 | [7 empty] | Y | Y | Y | Y | 200 | 0.44 | 72 | 101508 | 99840 | 7070 | 15500 | 13 | 1 |  | 2018-09-30 12:15 | 1540 | 98 |  | 10 |  | *전공정 작업지연 감속주입 *10%이상 감속 ID:102~106.202~206 | [14 empty] | 94.96 | 100 | 0 | 0 | 0 |  | 400 |  | 선택 | 해제 | 0 | 0 | 0 |  | 400 |  | 선택 | 해제 | 해제 | 미정 | 미정 | 선택 | 미정 |  | 미정 | BT180180 | H
B48109 | 2018-09-30 | 2 | B |  | 5 | A | SBC70L | 특수용도강 | D3 | BM#2 | 1650 | 16 | 0 | 0 | 0 | 7100 |  | 1 | 0.31 | 20 |  | -2.35 | 1580 | 1645 | 0.15 | 0 | 0 | 35 | 18 |  | Y |  | 2018-09-30 12:32 | 82 | 1099 | 9 | 29 | 38 | 42 | 43 | 44 | 41 | 41 | 40 | 38 | 37 | 36 | 34 | 34 | 36 | 44 | 34 | 0 | -0.29 | Y | 34.98 | Y | -0.4 |  |  |  | 1.35 |  |  |  | N | N | N | Y | 110 | 0.5 | 61 | 95004 | 101200 | 2910 | 15700 | 16 | 1 |  | 2018-09-30 12:41 | 1580 | 156 |  | 14 |  | * STR#2 Edge heater 펌프용량 저하로 600KW적용 이상공정 등록 및 생관통보. *대보수 첫 HEAT | [14 empty] | 9500400 | 75 | 0 | 0 | 0 |  | 650 | 400 | 선택 | 선택 | 0 | 0 | 0 |  | 650 | 400 | 선택 | 선택 | 선택 | 미정 | 미정 | 미정 | 미정 |  | 미정 | RB114.30 | H
B48110 | 2018-09-30 | 2 | C |  | 6 | A | SBC70L | 특수용도강 | D3 | BM#2 | 1636 | 42 | 1636 | 1555 | 32 | 4900 |  | 1 | 0.24 | 21 |  | -2.72 | 1560 | 1634 | 0.21 | 0 | 0 | 35 | 19 | -161 | Y |  | 2018-09-30 13:15 | 62 | 1073 | 30 | 31 | 31 | 30 | 31 | 32 | 31 | 31 | 29 | 27 | 25 |  |  | 25 | 30 | 32 | 25 | 31 | -0.28 | Y | 24.97 | Y | -0.4 |  |  |  | 1.36 |  |  |  | N | N | N | Y | 100 | 0.5 | 51 | 95004 | 85670 | 1050 | 14600 | 16 | 1 | 10 | 2018-09-30 13:25 | 1560 | 152 |  | 34 |  | * STR#2 Edge heater 펌프용량 저하로 600KW적용 이상공정 등록 및 생관통보. | [14 empty] | 68.55 | 75 | 0 | 0 | 0 |  | 650 | 400 | 선택 | 선택 | 0 | 0 | 0 |  | 650 | 400 | 선택 | 선택 | 선택 | 미정 | 미정 | 미정 | 미정 |  | 미정 | RB114.30 | C
A48232 | 2018-09-30 | 1 | C |  | 5 | A | AE1055LS | 탄소강 | G-AE1055LS | BM#1 | 1605 | 38 | 1593 | 1537 | 30 | 6000 |  | 3 | 0.27 | 25 |  | -1.72 | 1543 | 1593 | 0 | 16.33 |  | 36 | 31 | 76 | Y |  | 2018-09-30 13:17 | 59 | 1088 | 27 | 29 | 31 | 32 | 32 | 31 | 31 | 30 | 29 | 29 | 28 | 28 | 27 | 27 | 29 | 32 | 27 | 31 | -0.1 | Y | 50 | Y | 0 | [7 empty] | Y | Y | Y | Y | 190 | 0.4 | 70 | 84590 | 91150 | 6930 | 14700 | 13 | 1 |  | 2018-09-30 13:24 | 1543 | 98 |  | 14 |  | *전공정지연 HEAT 평균 10%이상 감속주입 ID:101~105.201~205 *Ladle 강제 개공 나탕주입 ID:105.205 | [14 empty] | 86.01 | 100 | 0 | 0 | 0 |  | 400 |  | 선택 | 해제 | 0 | 0 | 0 |  | 400 |  | 선택 | 해제 | 해제 | 미정 | 미정 | 선택 | 미정 |  | 미정 | BT180180 | H
B48111 | 2018-09-30 | 2 | C |  | 7 | A | SBC70L | 특수용도강 | D3 | BM#2 | 1645 | 40 | 1636 | 1595 | 37 | 5000 |  | 1 | 0.24 | 25 |  | 0 | 1579 | 1643 | 0.17 | 0 | 0 | 1 | 15 | 67 | Y |  | 2018-09-30 14:14 | 81 | 1086 | 22 | 31 | 38 | 40 | 42 | 42 | 42 | 41 | 40 | 39 | 38 | 37 | 35 | 35 | 38 | 42 | 35 | 42 | -0.17 | Y | 40 | Y | -0.4 |  |  |  | 1.06 |  |  |  | N | N | N | Y | 150 | 0.5 | 61 | 95004 | 100490 | 2340 | 14800 | 16 | 1 | 20 | 2018-09-30 14:36 | 1579 | 120 |  | 29 |  | * STR#2 Edge heater 펌프용량 저하로 600KW적용 이상공정 등록 및 생관통보. | [14 empty] | 93.14 | 75 | 0 | 0 | 0 |  | 650 | 400 | 선택 | 선택 | 0 | 0 | 0 |  | 650 | 400 | 선택 | 선택 | 선택 | 미정 | 미정 | 미정 | 미정 |  | 미정 | RB114.30 | H
A48233 | 2018-09-30 | 1 | C |  | 6 | A | AE1055LS | 탄소강 | G-AE1055LS | BM#1 | 1587 | 41 | 1593 | 1522 | 34 | 5400 |  | 3 | 0.26 | 25 |  | -1.62 | 1546 | 1593 | 0 | 14.3 |  | 31 | 26 | 129 | Y |  | 2018-09-30 14:13 | 62 | 1093 | 26 | 25 | 25 | 25 | 25 | 24 | 24 | 23 | 22 | 21 | 20 | 20 | 19 | 18 | 22 | 25 | 18 | 25 | -0.12 |  | 60 | Y | -0.2 | [7 empty] | Y | Y | Y | Y | 180 | 0.4 | 74 | 101508 | 96200 | 7000 | 15800 | 13 | 1 |  | 2018-09-30 14:21 | 1546 | 105 |  | 31 |  | *전공정지연 HEAT 평균 10%이상 감속주입 ID:101~106.201~206 *Ladle 강제 개공 나탕주입 ID:101.201 | [14 empty] | 98.36 | 100 | 0 | 0 | 0 |  | 400 |  | 선택 | 해제 | 0 | 0 | 0 |  | 400 |  | 선택 | 해제 | 해제 | 미정 | 미정 | 선택 | 미정 |  | 미정 | BT180180 | H
B48112 | 2018-09-30 | 2 | C |  | 8 | A | SBC70L | 특수용도강 | D3 | BM#2 | 1604 | 49 | 1625 | 1545 | 45 | 6800 |  | 1 | 0.31 | 20 |  | 0 | 1567 | 1622 | 0.18 | 0 | 0 | 37 | 72 | 32 | Y |  | 2018-09-30 15:30 | 69 | 1082 | 30 | 35 | 38 | 39 | 40 | 40 | 39 | 39 | 37 | 36 | 35 | 34 | 32 | 32 | 37 | 40 | 32 | 39 | -0.2 | Y | 39.98 | Y | -0.4 |  |  |  | 1.29 |  |  |  | N | N | N | Y | 140 | 0.5 | 60 | 95004 | 100370 | 1950 | 15400 | 16 | 1 | 30 | 2018-09-30 15:40 | 1567 | 118 |  | 18 |  | * STR#2 Edge heater 펌프용량 저하로 600KW적용 이상공정 등록 및 생관통보. | [14 empty] | 93.14 | 75 | 0 | 0 | 0 |  | 650 | 400 | 선택 | 선택 | 0 | 0 | 0 |  | 650 | 400 | 선택 | 선택 | 선택 | 미정 | 미정 | 미정 | 선택 | 7 | 미정 | RB114.30 | H
A48234 | 2018-09-30 | 1 | C |  | 7 | A | AE1055LS | 탄소강 | G-AE1055LS | BM#1 | 1566 | 51 | 1591 | 1511 | 42 | 6400 |  | 3 | 0.26 | 25 |  | -1.49 | 1547 | 1591 | 0 | 14.59 |  | 22 | 48 | 79 | Y |  | 2018-09-30 15:32 | 63 | 1088 | 18 | 20 | 23 | 26 | 28 | 28 | 27 | 26 | 26 | 25 | 24 | 23 | 23 | 22 | 24 | 28 | 22 | 26 | -0.13 | Y | 44.97 | Y | -0.2 | [7 empty] | Y | Y | Y | Y | 230 | 0.45 | 70 | 101508 | 100300 | 6600 | 16100 | 13 | 1 |  | 2018-09-30 15:40 | 1547 | 115 |  | 26 |  | *전공정지연 정속유지 미준수 *전공정지연 HEAT 평균 10%이상 감속주입 ID:101~106.201~206 | [14 empty] | 94.6 | 100 | 0 | 0 | 0 |  | 400 |  | 선택 | 해제 | 0 | 0 | 0 |  | 400 |  | 선택 | 해제 | 해제 | 미정 | 미정 | 선택 | 선택 | 6 | 미정 | BT180180 | H
B48113 | 2018-09-30 | 2 | C |  | 9 | A | SBC70L | 특수용도강 | D3 | BM#2 | 1601 | 41 | 1635 | 1534 | 32 | 6600 |  | 1 | 0.27 | 21 |  | 0 | 1623 | 1623 | 2.46 | 0 | 0 | 30 | 2 | 49 | Y |  | 2018-09-30 16:20 | 125 | 1095 | 29 | 31 | 33 | 35 | 36 | 36 | 34 | 33 | 31 | 31 | 30 | 28 | 28 | 27 | 32 | 36 | 27 | 31 | -0.25 | Y | 36.33 | Y | -1.02 |  |  |  | 1.3 |  |  |  | N | N | N | Y | 130 | 0.5 | 58 | 95004 | 95940 | 690 | 15000 | 16 | 1 | 40 | 2018-09-30 16:44 | 1565 | 110 |  | 31 |  | * STR#2 Edge heater 펌프용량 저하로 600KW적용 이상공정 등록 및 생관통보. | [14 empty] | 98.45 | 75 | 0 | 0 | 0 |  | 650 | 400 | 선택 | 선택 | 0 | 0 | 0 |  | 650 | 400 | 선택 | 선택 | 선택 | 미정 | 미정 | 미정 | 미정 |  | 미정 | RB114.30 | H
A48235 | 2018-09-30 | 1 | C |  | 8 | A | AE1055LS | 탄소강 | G-AE1055LS | BM#1 | 1543 | 46 | 1592 | 1515 | 38 | 6000 |  | 3 | 0.26 | 25 |  | -1.46 | 1549 | 1592 | 0 | 14.3 |  | 32 | 46 | 83 | Y |  | 2018-09-30 16:41 | 65 | 1087 | 21 | 22 | 26 | 28 | 30 | 30 | 31 | 31 | 31 | 31 | 30 | 30 | 30 | 30 | 29 | 31 | 30 | 31 | -0.03 | Y | 30.02 | Y | 0 | [7 empty] | Y | Y | Y | Y | 220 | 0.46 | 63 | 84590 | 90250 | 6590 | 16200 | 13 | 1 |  | 2018-09-30 16:50 | 1549 | 110 |  | 28 |  | *전공정지연 정속유지 미준수 | [14 empty] | 86.98 | 100 | 0 | 0 | 0 |  | 400 |  | 선택 | 해제 | 0 | 0 | 0 |  | 400 |  | 선택 | 해제 | 해제 | 미정 | 미정 | 선택 | 미정 |  | 미정 | BT180180 | H
B48114 | 2018-09-30 | 2 | C |  | 10 | A | SBC70L | 특수용도강 | D3 | BM#2 | 1622 | 43 | 1624 | 1544 | 40 | 6400 |  | 1 | 0.29 | 20 |  | 0 | 1565 | 1620 | 0.3 | 0 | 0 | 35 | 20 | 54 | Y |  | 2018-09-30 17:27 | 67 | 1099 | 23 | 27 | 31 | 33 | 33 | 33 | 31 | 31 | 31 | 29 | 28 | 28 |  | 28 | 30 | 33 | 28 | 33 | -0.12 | Y | 40.02 | Y | 0 |  |  |  | 1.12 |  |  |  | N | N | N | Y | 120 | 0.5 | 57 | 95004 | 94290 | 3620 | 15600 | 16 | 1 | 50 | 2018-09-30 17:45 | 1565 | 114 |  | 25 |  | * STR#2 Edge heater 펌프용량 저하로 600KW적용 이상공정 등록 및 생관통보. | [14 empty] | 96.94 | 75 | 0 | 0 | 0 |  | 650 | 400 | 선택 | 선택 | 0 | 0 | 0 |  | 650 | 400 | 선택 | 선택 | 선택 | 미정 | 미정 | 미정 | 미정 |  | 미정 | RB114.30 | H
A48236 | 2018-09-30 | 1 | C |  | 9 | A | AE1055LS | 탄소강 | G-AE1055LS | BM#1 | 1571 | 45 | 1587 | 1529 | 39 | 6000 |  | 3 | 0.26 | 25 |  | -1.3 | 1549 | 1587 | 0 | 14.04 |  | 36 | 32 | 84 | Y |  | 2018-09-30 17:44 | 65 | 1090 | 29 | 31 | 33 | 34 | 34 | 34 | 33 | 33 | 32 | 32 | 31 | 30 | 30 | 30 | 32 | 34 | 30 | 34 | -0.08 | Y | 50 | Y | 0 | [7 empty] | Y | Y | Y | Y | 210 | 0.49 | 68 | 101508 | 106550 | 7000 | 15800 | 13 | 1 |  | 2018-09-30 17:52 | 1549 | 108 |  | 29 |  | *전공정지연 정속유지 미준수 ID:101~103.201~203 | [14 empty] | 89.39 | 100 | 0 | 0 | 0 |  | 400 |  | 선택 | 해제 | 0 | 0 | 0 |  | 400 |  | 선택 | 해제 | 해제 | 미정 | 미정 | 선택 | 미정 |  | 미정 | BT180180 | H
B48115 | 2018-09-30 | 2 | C | TUNDISH교체전 | 11 | A | SBC70L | 특수용도강 | D3 | BM#2 | 1633 | 44 | 1644 | 1587 | 35 | 5000 |  | 1 | 0.27 | 22 |  | 0 | 1565 | 1630 | 0.26 | 0 | 0 | 1 | 16 | 56 | Y |  | 2018-09-30 18:27 | 67 | 1093 | 26 | 25 | 33 | 36 | 36 | 37 | 37 | 37 | 36 | 35 | 34 | 32 | 33 | 33 | 34 | 37 | 32 | 37 | -0.17 | Y | 30.03 | Y | 0.2 |  |  |  | 1.06 |  |  |  | N | N | N | M | 110 | 0.5 | 59 | 108476 | 99330 | 54570 | 2000 | 16 | 1 |  | 2018-09-30 18:46 | 1565 | 113 |  | 25 |  | * STR#2 Edge heater 펌프용량 저하로 600KW적용 이상공정 등록 및 생관통보 | EBF913AA7DA5453380900B6F0EA65B0B | A013AE9248C447D9967DBE9CA96629F9 | 48E74ECE840846569EC325A1A9563BFB | [11 empty] | 107.4 | 78.57 | 0 | 2798 | 0 |  | 650 | 400 | 선택 | 선택 | 0 | 2828 | 0 |  | 650 | 400 | 선택 | 선택 | 선택 | 미정 | 미정 | 미정 | 미정 |  | 미정 | RB114.30 | H
A48237 | 2018-09-30 | 1 | C |  | 10 | A | AE1055LS | 탄소강 | G-AE1055LS | BM#1 | 1578 | 44 | 1597 | 1540 | 33 | 5100 |  | 3 | 0.26 | 25 |  | -1.72 | 1547 | 1597 | 0 | 13.25 |  | 31 | 27 | 66 | Y |  | 2018-09-30 18:43 | 63 | 1098 | 29 | 29 | 29 | 29 | 29 | 28 | 28 | 27 | 27 | 26 | 26 | 24 | 23 | 23 | 27 | 29 | 23 | 29 | -0.12 |  | 50.02 | Y | -0.2 | [7 empty] | Y | Y | Y | Y | 200 | 0.5 | 62 | 101508 | 98450 | 7060 | 16000 | 13 | 1 |  | 2018-09-30 18:49 | 1547 | 114 |  | 39 | [16 empty] | 96.26 | 100 | 0 | 0 | 0 |  | 400 |  | 선택 | 해제 | 0 | 0 | 0 |  | 400 |  | 선택 | 해제 | 해제 | 미정 | 미정 | 선택 | 미정 |  | 미정 | BT180180 | H
B48116 | 2018-09-30 | 2 | C | TUNDISH교체 | 1 | A | SCM440HF | 소입성보증강 | D | BM#2 | 1625 | 44 | 1605 | 1574 | 41 | 7200 |  | 1 | 0.29 | 21 |  | 0 | 1587 | 1649 | 0.34 | 0 | 0 | 37 | 73 | 47 | Y |  | 2018-09-30 19:38 | 94 | 1102 | -146 | 31 | 37 | 33 | 36 | 38 | 38 | 39 | 42 | 43 | 42 | 43 | 42 | 42 | 36 | 43 | 42 | 42 | 0 |  | 14.98 | Y | -0.2 | 1.4 | 2.65 | 2.65 | 1.47 |  |  |  | N | N | N | N | 150 | 0.47 | 59 | 89106 | 97670 | -46670 | 14800 | 2 | 2 | 10 | 2018-09-30 19:46 | 1587 | 137 |  | 39 |  | *T/D플럭스 120/15KG *롱노즐 실리부 부착 *수소 10분 측정값 기준치 초과, 생관통보( 10분 2.65PPM,30분 1.47PPM) | [14 empty] | 88.22 | 100 | 1038 | 0 | 0 |  | 650 | 400 | 선택 | 해제 | 1000 | 0 | 0 |  | 650 | 400 | 선택 | 해제 | 해제 | 미정 | 미정 | 미정 | 선택 |  | 미정 | RB190.00 | C
A48238 | 2018-09-30 | 1 | C |  | 11 | A | AE1055LS | 탄소강 | G-AE1055LS | BM#1 | 1586 | 43 | 1593 | 1524 | 34 | 5100 |  | 3 | 0.26 | 25 |  | -1.59 | 1547 | 1593 | 0 | 13.63 |  | 22 | 49 | 67 | Y |  | 2018-09-30 19:58 | 63 | 1096 | 23 | 26 | 29 | 31 | 32 | 32 | 32 | 32 | 31 | 30 | 30 | 29 |  | 29 | 30 | 32 | 29 | 32 | -0.08 | Y | 35 | Y | -0.2 | [7 empty] | Y | Y | Y | Y | 190 | 0.5 | 60 | 101508 | 97650 | 6710 | 15900 | 13 | 1 |  | 2018-09-30 20:04 | 1547 | 104 |  | 27 | [16 empty] | 97 | 100 | 0 | 0 | 0 |  | 400 |  | 선택 | 해제 | 0 | 0 | 0 |  | 400 |  | 선택 | 해제 | 해제 | 미정 | 미정 | 선택 | 해제 |  | 미정 | BT180180 | H
B48117 | 2018-09-30 | 2 | D |  | 2 | A | SCM440HF | 소입성보증강 | D | BM#2 | 1617 | 48 | 1654 | 1554 | 38 | 6900 |  | 1 | 0.27 | 18 |  | 0 | 1563 | 1623 | 0.23 | 0 | 0 | 30 | 3 | 54 | Y |  | 2018-09-30 20:53 | 70 | 1095 | 38 | 39 | 38 | 36 | 36 | 37 | 36 | 35 | 34 | 33 | 32 | 30 |  | 30 | 35 | 38 | 30 | 36 | -0.18 | Y | 45.02 | Y | -0.4 |  |  |  | 1.35 |  |  |  | N | N | N | N | 140 | 0.49 | 58 | 95539 | 92960 | 3980 | 13700 | 2 | 2 | 20 | 2018-09-30 21:05 | 1563 | 140 |  | 26 | [16 empty] | 62.85 | 100 | 0 | 0 | 0 |  | 650 | 400 | 선택 | 해제 | 0 | 0 | 0 |  | 650 | 400 | 선택 | 해제 | 해제 | 미정 | 미정 | 미정 | 미정 |  | 미정 | RB110.00 | C
A48239 | 2018-09-30 | 1 | D |  | 12 | A | AE1055LS | 탄소강 | G-AE1055LS | BM#1 | 1588 | 44 | 1600 | 1543 | 32 | 4900 |  | 3 | 0.26 | 25 |  | -1.96 | 1543 | 1600 | 0 | 13.08 |  | 32 | 47 | 64 | Y |  | 2018-09-30 21:10 | 59 | 1087 | 29 | 32 | 34 | 34 | 34 | 34 | 34 | 33 | 32 | 32 | 31 | 30 |  | 30 | 32 | 34 | 30 | 34 | -0.09 |  | 45 | Y | -0.2 | [7 empty] | Y | Y | Y | Y | 180 | 0.48 | 59 | 84590 | 89080 | 7070 | 14900 | 13 | 1 |  | 2018-09-30 21:16 | 1543 | 96 |  | 16 |  | *전공정지연 정속유지 미준수 | [14 empty] | 87.52 | 100 | 0 | 0 | 0 |  | 400 |  | 선택 | 해제 | 0 | 0 | 0 |  | 400 |  | 선택 | 해제 | 해제 | 미정 | 미정 | 선택 | 미정 |  | 미정 | BT180180 | H
B48118 | 2018-09-30 | 2 | D |  | 3 | A | SCM440HF | 소입성보증강 | D | BM#2 | 1613 | 52 | 1624 | 1547 | 41 | 7100 |  | 1 | 0.24 | 18 |  | 0 | 1560 | 1617 | 0.17 | 0 | 0 | 35 | 21 | 54 | Y |  | 2018-09-30 21:44 | 67 | 1098 | 24 | 30 | 32 | 33 | 33 | 33 | 33 | 32 | 32 | 31 | 29 | 29 | 27 | 27 | 31 | 33 | 27 | 33 | -0.13 | Y | 45 | Y | -0.4 |  |  |  | 1.49 |  |  |  | N | N | N | N | 130 | 0.49 | 63 | 92352 | 102940 | 3410 | 13800 | 2 | 2 | 30 | 2018-09-30 21:57 | 1560 | 137 |  | 37 | [16 empty] | 58.34 | 100 | 0 | 0 | 0 |  | 650 | 400 | 선택 | 해제 | 0 | 0 | 0 |  | 650 | 400 | 선택 | 해제 | 해제 | 미정 | 미정 | 미정 | 미정 |  | 미정 | RB110.00 | C
A48240 | 2018-09-30 | 1 | D |  | 13 | A | AE1055LS | 탄소강 | G-AE1055LS | BM#1 | 1617 | 40 | 1595 | 1561 | 31 | 4200 |  | 3 | 0.26 | 25 |  | -1.56 | 1550 | 1595 | 0 | 13.07 |  | 36 | 33 | 65 | Y |  | 2018-09-30 22:09 | 66 | 1090 | 30 | 33 | 35 | 36 | 36 | 35 | 34 | 34 | 33 | 32 | 31 | 30 | 30 | 30 | 33 | 36 | 30 | 30 | -0.13 | Y | 44.98 | Y | 0 | [7 empty] | Y | Y | Y | Y | 230 | 0.47 | 64 | 101508 | 97020 | 7000 | 15800 | 13 | 1 |  | 2018-09-30 22:17 | 1550 | 90 |  | 17 |  | *전공정지연 정속유지 미준수 | [14 empty] | 97.46 | 100 | 0 | 0 | 0 |  | 400 |  | 선택 | 해제 | 0 | 0 | 0 |  | 400 |  | 선택 | 해제 | 해제 | 미정 | 미정 | 선택 | 미정 |  | 미정 | BT180180 | H
B48119 | 2018-09-30 | 2 | D |  | 4 | A | SCM440HF | 소입성보증강 | D | BM#2 | 1609 | 50 | 1625 | 1566 | 43 | 6900 |  | 1 | 0.24 | 20 |  | 0 | 1554 | 1629 | 0.11 | 0 | 0 | 1 | 17 | 58 | Y |  | 2018-09-30 23:12 | 61 | 1085 | 21 | 34 | 37 | 39 | 40 | 40 | 39 | 39 | 38 | 36 | 34 | 31 | 29 | 29 | 35 | 40 | 29 | 39 | -0.28 | Y | 39.98 | Y | -0.4 |  |  |  | 1.53 |  |  |  | Y | Y | Y | Y | 120 | 0.47 | 62 | 97622 | 98530 | 2590 | 15400 | 2 | 2 | 40 | 2018-09-30 23:13 | 1554 | 140 |  | 16 | [16 empty] | 96.66 | 100 | 0 | 0 | 0 |  | 650 | 400 | 선택 | 해제 | 0 | 0 | 0 |  | 650 | 400 | 선택 | 해제 | 해제 | 미정 | 미정 | 미정 | 미정 |  | 미정 | RB230.00 | C
A48241 | 2018-09-30 | 1 | D |  | 14 | A | AE1055LS | 탄소강 | G-AE1055LS | BM#1 | 1580 | 41 | 1598 | 1514 | 29 | 5500 |  | 3 | 0.26 | 25 |  | -1.74 | 1548 | 1598 | 0 | 12.96 |  | 31 | 28 | 66 | Y |  | 2018-09-30 23:11 | 64 | 1099 | 29 | 30 | 32 | 33 | 33 | 33 | 32 | 31 | 31 | 30 | 30 | 29 | 28 | 27 | 31 | 33 | 27 | 33 | -0.12 | Y | 49.93 | Y | -0.2 | [7 empty] | Y | Y | Y | Y | 220 | 0.47 | 66 | 101508 | 97120 | 7000 | 15800 | 13 | 1 |  | 2018-09-30 23:20 | 1548 | 92 |  | 19 |  | *전공정지연 정속유지 미준수 | [14 empty] | 96.95 | 100 | 0 | 0 | 0 |  | 400 |  | 선택 | 해제 | 0 | 0 | 0 |  | 400 |  | 선택 | 해제 | 해제 | 미정 | 미정 | 선택 | 미정 |  | 미정 | BT180180 | H
B48120 | 2018-09-30 | 2 | D |  | 5 | B | SCM440HF | 소입성보증강 | D | BM#2 | 1636 | 45 | 1626 | 1545 | 41 | 7200 |  | 1 | 0.24 | 19 |  | 0 | 1552 | 1627 | 0.11 | 0 | 0 | 37 | 74 | 43 | Y |  | 2018-10-01 00:08 | 59 | 1025 | 24 | 26 | 28 | 29 | 29 | 28 | 28 | 27 | 25 | 24 | 22 | 21 | 20 | 18 | 25 | 29 | 18 | 28 | -0.22 | Y | 50 | Y | -0.4 |  |  |  | 1.52 |  |  |  | N | N | N | N | 110 | 0.47 | 65 | 96161 | 102340 | 1070 | 14900 | 2 | 2 | 10 | 2018-10-01 00:21 | 1552 | 141 |  | 25 | [16 empty] | 62.81 | 100 | 0 | 0 | 0 |  | 650 | 400 | 선택 | 해제 | 0 | 0 | 0 |  | 650 | 400 | 선택 | 해제 | 해제 | 미정 | 미정 | 미정 | 미정 |  | 미정 | RB120.00 | C
A48242 | 2018-09-30 | 1 | D |  | 15 | A | AE1055LS | 탄소강 | G-AE1055LS | BM#1 | 1563 | 41 | 1589 | 1514 | 37 | 6100 |  | 3 | 0.26 | 25 |  | -1.32 | 1551 | 1589 | 0 | 17.94 |  | 22 | 50 | 74 | Y |  | 2018-10-01 00:23 | 67 | 1029 | 27 | 31 | 36 | 37 | 38 | 38 | 38 | 37 | 37 | 36 | 35 | 34 | 34 | 34 | 35 | 38 | 33 | 38 | -0.11 | Y | 45 | Y | 0.2 | [7 empty] | Y | Y | Y | Y | 210 | 0.47 | 71 | 101508 | 107730 | 7090 | 14300 | 13 | 1 |  | 2018-10-01 00:30 | 1551 | 93 |  | 16 |  | *전공정지연 정속유지 미준수 | [14 empty] | 87.96 | 100 | 0 | 0 | 0 |  | 400 |  | 선택 | 해제 | 0 | 0 | 0 |  | 400 |  | 선택 | 해제 | 해제 | 미정 | 미정 | 선택 | 미정 |  | 미정 | BT180180 | H
B48121 | 2018-09-30 | 2 | D |  | 6 | A | SCM440 | 합금강 | D | BM#2 | 1597 | 46 | 1624 | 1536 | 37 | 6400 |  | 1 | 0.25 | 16 |  | -2.21 | 1554 | 1622 | 0 | 0.27 | 0 | 30 | 4 | 43 | Y |  | 2018-10-01 01:15 | 58 | 1026 | 11 | 21 | 24 | 27 | 28 | 29 | 29 | 27 | 26 | 24 | 22 |  |  | 22 | 25 | 29 | 22 | 0 | -0.28 | Y | 25 | Y | -0.4 |  |  |  | 1.24 |  |  |  | N | N | N | N | 100 | 0.51 | 52 | 145547 | 88380 | 4660 | 14400 | 2 | 2 | 20 | 2018-10-01 01:28 | 1554 | 136 |  | 26 |  | * 유사강종 연연주 혼탕부 ID:308~310/408~410이상재등록 | [14 empty] | 72.41 | 100 | 0 | 0 | 0 |  | 650 | 400 | 선택 | 해제 | 0 | 0 | 0 |  | 650 | 400 | 선택 | 해제 | 해제 | 미정 | 미정 | 미정 | 미정 |  | 미정 | RB105.00 | C
A48243 | 2018-09-30 | 1 | D |  | 16 | A | AE1055LS | 탄소강 | G-AE1055LS | BM#1 | 1622 | 40 | 1593 | 1565 | 31 | 4200 |  | 3 | 0.26 | 25 |  | -1.45 | 1551 | 1593 | 0 | 17.49 |  | 32 | 48 | 83 | Y |  | 2018-10-01 01:21 | 67 | 1027 | 33 | 31 | 30 | 31 | 30 | 30 | 29 | 29 | 28 | 28 | 27 | 27 | 26 | 26 | 29 | 31 | 26 | 30 | -0.1 | Y | 49.98 | Y | 0 | [7 empty] | Y | Y | Y | Y | 200 | 0.47 | 66 | 101508 | 99970 | 7050 | 16200 | 13 | 1 |  | 2018-10-01 01:29 | 1551 | 103 |  | 31 |  | *전공정지연 정속유지 미준수 | [14 empty] | 94.34 | 100 | 0 | 0 | 0 |  | 400 |  | 선택 | 해제 | 0 | 0 | 0 |  | 400 |  | 선택 | 해제 | 해제 | 미정 | 미정 | 선택 | 선택 | 9 | 미정 | BT180180 | H
B48122 | 2018-09-30 | 2 | D |  | 7 | A | SCM440HK | 소입성보증강 | D | BM#2 | 1601 | 41 | 1637 | 1556 | 37 | 6500 |  | 1 | 0.26 | 16 |  | 0 | 1570 | 1624 | 0.12 | 0 | 0 | 35 | 22 | 41 | Y |  | 2018-10-01 02:01 | 76 | 1023 | 18 | 27 | 33 | 35 | 36 | 36 | 36 | 36 | 35 | 34 | 33 | 31 | 30 | 30 | 32 | 36 | 30 | 36 | -0.15 | Y | 39.98 | Y | -0.2 | [7 empty] | N | N | N | N | 150 | 0.47 | 64 | 46062 | 101080 | 2040 | 15000 | 2 | 2 | 40 | 2018-10-01 02:05 | 1570 | 134 |  | 36 |  | * 유사강종 연연주 혼탕부 ID:301/401 이상재등록 * 전공정 작업지연(수강기중기1호와이어탈선)감속주입 요청 함. | [14 empty] | 44.72 | 100 | 0 | 0 | 0 |  | 650 | 400 | 선택 | 해제 | 0 | 0 | 0 |  | 650 | 400 | 선택 | 해제 | 해제 | 미정 | 미정 | 미정 | 선택 | 6 | 미정 | RB110.00 | H
A48244 | 2018-09-30 | 1 | D |  | 17 | A | AE1055LS | 탄소강 | G-AE1055LS | BM#1 | 1583 | 47 | 1591 | 1527 | 30 | 4800 |  | 3 | 0.26 | 25 |  | -1.89 | 1536 | 1591 | 0 | 11.1 |  | 36 | 34 | 80 | Y |  | 2018-10-01 02:43 | 52 | 1029 | 26 | 27 | 28 | 28 | 28 | 27 | 26 | 25 | 24 | 24 | 23 | 22 | 21 | 19 | 25 | 28 | 19 | 28 | -0.14 |  | 65 | Y | -0.2 | [7 empty] | Y | Y | Y | Y | 190 | 0.45 | 76 | 101508 | 108000 | 8110 | 15600 | 13 | 1 |  | 2018-10-01 02:50 | 1536 | 107 |  | 16 |  | *전공정지연 정속유지 미준수(10%이상) ID:105.106.205.206 | [14 empty] | 86.98 | 100 | 0 | 0 | 0 |  | 400 |  | 선택 | 해제 | 0 | 0 | 0 |  | 400 |  | 선택 | 해제 | 해제 | 미정 | 미정 | 선택 | 미정 |  | 미정 | BT180180 | H
B48123 | 2018-09-30 | 2 | D |  | 8 | A | SCM440HK | 소입성보증강 | D | BM#2 | 1580 | 43 | 1635 | 1535 | 39 | 6800 |  | 1 | 0.24 | 15 |  | 0 | 1578 | 1622 | 0.1 | 0 | 0 | 1 | 18 | 31 | Y |  | 2018-10-01 03:04 | 84 | 1029 | 25 | 33 | 39 | 42 | 43 | 42 | 42 | 41 | 40 | 39 | 38 | 37 | 37 | 37 | 38 | 43 | 37 | 42 | -0.15 | Y | 39.97 | Y | 0 | [7 empty] | N | N | N | N | 140 | 0.47 | 63 | 92124 | 98290 | 1590 | 15000 | 2 | 2 | 10 | 2018-10-01 03:05 | 1578 | 143 |  | 40 |  | * 전공정 작업지연(수강기중기1호와이어탈선)감속주입 요청 함. | [14 empty] | 92.59 | 100 | 0 | 0 | 0 |  | 650 | 400 | 선택 | 해제 | 0 | 0 | 0 |  | 650 | 400 | 선택 | 해제 | 해제 | 미정 | 미정 | 미정 | 미정 |  | 미정 | RB110.00 | H
A48245 | 2018-09-30 | 1 | D |  | 18 | A | AE1055LS | 탄소강 | G-AE1055LS | BM#1 | 1613 | 57 | 1599 | 1525 | 31 | 4400 |  | 3 | 0.26 | 25 |  | -1.85 | 1546 | 1599 | 0 | 12.68 |  | 31 | 29 | 83 | Y |  | 2018-10-01 03:51 | 62 | 1028 | 19 | 18 | 21 | 23 | 25 | 25 | 26 | 25 | 25 | 24 | 24 | 24 | 24 | 24 | 23 | 26 | 24 | 25 | -0.02 | Y | 40 | Y | 0 | [7 empty] | Y | Y | Y | Y | 180 | 0.45 | 71 | 101508 | 98780 | 7070 | 16800 | 13 | 1 |  | 2018-10-01 03:58 | 1546 | 112 |  | 25 |  | *전공정지연 정속유지 미준수(10%이상) ID:101~104.201~204 | [14 empty] | 95.4 | 100 | 0 | 0 | 0 |  | 400 |  | 선택 | 해제 | 0 | 0 | 0 |  | 400 |  | 선택 | 해제 | 해제 | 미정 | 미정 | 선택 | 미정 |  | 미정 | BT180180 | H
B48124 | 2018-09-30 | 2 | D |  | 9 | A | SCM440HK | 소입성보증강 | D | BM#2 | 1598 | 51 | 1635 | 1556 | 46 | 8100 |  | 1 | 0.24 | 17 |  | -2.39 | 1575 | 1634 | 0.18 | 0 | 0 | 37 | 75 | 47 | Y |  | 2018-10-01 04:22 | 81 | 1027 | 33 | 38 | 41 | 43 | 42 | 43 | 41 | 40 | 38 | 37 | 35 | 32 | 30 | 30 | 38 | 43 | 30 | 0 | -0.29 | Y | 45 | Y | -0.4 | [7 empty] | N | N | N | N | 130 | 0.49 | 62 | 106781 | 101010 | 2870 | 14000 | 2 | 2 | 20 | 2018-10-01 04:23 | 1575 | 154 |  | 28 | [16 empty] | 69.97 | 100 | 0 | 0 | 0 |  | 650 | 400 | 선택 | 해제 | 0 | 0 | 0 |  | 650 | 400 | 선택 | 해제 | 해제 | 미정 | 미정 | 미정 | 미정 |  | 미정 | SB120120 | C
A48246 | 2018-09-30 | 1 | B |  | 19 | A | AE1055LS | 탄소강 | G-AE1055LS | BM#1 | 1652 | 40 | 1592 | 1598 | 31 | 3400 |  | 3 | 0.26 | 25 |  | -1.5 | 1549 | 1592 | 0 | 10.47 |  | 22 | 51 | 88 | Y |  | 2018-10-01 04:50 | 65 | 1020 | 24 | 25 | 26 | 27 | 28 | 28 | 27 | 27 | 27 | 26 | 26 | 26 | 26 | 26 | 26 | 28 | 26 | 27 | -0.05 | Y | 39.97 | Y | 0 | [7 empty] | Y | Y | Y | Y | 230 | 0.5 | 64 | 118426 | 103060 | 6500 | 14700 | 13 | 1 |  | 2018-10-01 04:56 | 1549 | 117 |  | 38 | [16 empty] | 107.66 | 100 | 0 | 0 | 0 |  | 400 |  | 선택 | 해제 | 0 | 0 | 0 |  | 400 |  | 선택 | 해제 | 해제 | 미정 | 미정 | 선택 | 미정 |  | 미정 | BT180180 | H
B48125 | 2018-09-30 | 2 | B |  | 10 | A | SCM440HK | 소입성보증강 | D | BM#2 | 1583 | 43 | 1626 | 1537 | 38 | 7300 |  | 1 | 0.2 | 15 |  | -2.03 | 1574 | 1625 | 0.1 | 0 | 0 | 30 | 5 | 62 | Y |  | 2018-10-01 05:24 | 80 | 1026 | 24 | 31 | 35 | 37 | 37 | 36 | 36 | 35 | 34 | 33 | 31 | 30 |  | 30 | 33 | 37 | 30 | 0 | -0.17 | Y | 40.02 | Y | -0.2 | [7 empty] | N | N | N | N | 120 | 0.49 | 58 | 100770 | 94920 | 590 | 14500 | 2 | 2 | 10 | 2018-10-01 05:19 | 1574 | 160 |  | 31 | [16 empty] | 65.86 | 100 | 0 | 0 | 0 |  | 650 | 400 | 선택 | 해제 | 0 | 0 | 0 |  | 650 | 400 | 선택 | 해제 | 해제 | 미정 | 미정 | 미정 | 미정 |  | 미정 | SB120120 | C
A48247 | 2018-09-30 | 1 | B | TUNDISH교체전 | 20 | A | AE1055LS | 탄소강 | G-AE1055LS | BM#1 | 1605 | 49 | 1602 | 1535 | 28 | 5000 |  | 3 | 0.26 | 25 |  | -2.05 | 1543 | 1602 | 0 | 18.57 |  | 32 | 49 | 72 | Y |  | 2018-10-01 06:10 | 59 | 1026 | 26 | 28 | 29 | 29 | 29 | 29 | 28 | 28 | 27 | 27 |  |  |  | 27 | 28 | 29 | 27 | 29 | -0.05 |  | 35.02 | Y | 0 | [7 empty] | N | N | N | N | 220 | 0.5 | 57 | 99962 | 95980 | 7020 | 2000 | 13 | 1 |  | 2018-10-01 06:20 | 1543 | 118 |  | 25 |  |  |  | 597E4EF260BF4B9E9BAE3857D43AF6CF | D0DCBEAF40AA494B8FFFC6D83EABDF46 | 053229FCFCCB47CB87214FDC94F9CD12 | [10 empty] | 97.05 | 100 | 0 | 3500 | 0 |  | 400 |  | 선택 | 해제 | 0 | 3700 | 0 |  | 400 |  | 선택 | 해제 | 해제 | 미정 | 미정 | 선택 | 미정 |  | 미정 | BT180180 | H
B48126 | 2018-09-30 | 2 | B | TUNDISH교체전 | 11 | A | SCM440HK | 소입성보증강 | D | BM#2 | 1617 | 35 | 1626 | 1566 | 32 | 5700 |  | 1 | 0.27 | 15 |  | 0 | 1559 | 1610 | 0.21 | 0 | 0 | 35 | 23 | 56 | Y |  | 2018-10-01 06:26 | 65 | 1026 | 25 | 31 | 32 | 32 | 33 | 33 | 33 | 32 | 31 | 31 | 29 | 27 |  | 27 | 31 | 33 | 27 | 33 | -0.17 | Y | 35 | Y | -0.4 | [7 empty] | N | N | N | N | 110 | 0.5 | 55 | 100834 | 91630 | 56370 | 2000 | 2 | 2 | 30 | 2018-10-01 06:28 | 1559 | 160 |  | 31 |  |  | 0EA9F09AC29D4913B04711F625FF3CE9 | 3E10575AF7E94BACB56263AC3F1DB540 | BF4BBED9616B428ABDA3A00827F2CB48 | [11 empty] | 105.59 | 100 | 0 | 2470 | 0 |  | 650 | 400 | 선택 | 해제 | 0 | 2700 | 0 |  | 650 | 400 | 선택 | 해제 | 해제 | 미정 | 미정 | 미정 | 미정 |  | 미정 | SB120120 | C
A48248 | 2018-09-30 | 1 | B | TUNDISH교체 | 1 | A | AE1055M1 | 탄소강 | AE1055LS계 | BM#1 | 1637 | 45 | 1625 | 1598 | 36 | 5300 |  | 3 | 0.28 | 21 |  | -1.81 | 1581 | 1625 | 0 | 16.79 |  | 36 | 35 | 75 | Y |  | 2018-10-01 07:11 | 95 | 1026 | 32 | 33 | 28 | 34 | 37 | 40 | 42 | 43 | 44 | 44 | 45 | 46 |  | 46 | 39 | 46 | 46 | 0 | 0 |  |  | Y | 0.2 |  | 2 | 2 |  |  |  |  | N | N | N | N | 230 | 0.46 | 63 | 101508 | 99240 | 7080 | 15400 | 1 | 2 |  | 2018-10-01 07:19 | 1581 | 131 |  | 45 |  | *T/Dflux 유15kg 용225kg | [14 empty] | 95.58 | 100 | 1500 | 0 | 0 |  | 400 |  | 선택 | 해제 | 1500 | 0 | 0 |  | 400 |  | 선택 | 해제 | 해제 | 미정 | 미정 | 선택 | 미정 |  | 미정 | BT180180 | H
B48127 | 2018-09-30 | 2 | B | TUNDISH교체 | 1 | A | AE4144HM | 소입성보증강 | D | BM#2 | 1586 | 50 | 1656 | 1536 | 47 | 9300 |  | 1 | 0.28 | 21 |  | -2.31 | 1585 | 1653 | 0.25 | 0 | 0 | 1 | 19 | 53 | Y |  | 2018-10-01 07:51 | 96 | 1087 | 40 | 40 | 39 | 36 | 44 | 45 | 47 | 49 | 49 | 49 | 48 | 48 | 48 | 48 | 46 | 49 | 48 | 49 | -0.04 |  | 25.73 | Y | 0 | 1.2 | 2.65 | 2.52 | 1.57 |  |  |  | N | N | N | N | 150 | 0.47 | 55 | 67226 | 98660 | 1940 | 16300 | 12 | 2 |  | 2018-10-01 07:50 | 1585 | 190 |  | 36 |  | * T/D 용강량 실측:1170mm / 18.7 TON * T/D FLUX 용탕부: 120 KG / 유탕부: 15KG 투입 * 슬리브 롱노즐( Y자형 ) 사용 * L/D첫 HEAT 탄화왕겨 200KG투입 * 첫 HEAT 수소측정 기준초과(10분)이상공정 등록 및 생관통보. | [14 empty] | 66.83 | 100 | 700 | 0 | 12000 | 용강사고 | 650 | 400 | 선택 | 해제 | 700 | 0 | 5400 | 용강사고 | 650 | 400 | 선택 | 해제 | 선택 | 미정 | 선택 | 미정 | 미정 |  | 미정 | BT180180 | C
A48249 | 2018-09-30 | 1 | B |  | 2 | A | AE1055M1 | 탄소강 | AE1055LS계 | BM#1 | 1571 | 46 | 1621 | 1515 | 39 | 6500 |  | 3 | 0.28 | 20 |  | 0 | 0 | 0 | 0 | 16.63 |  | 31 | 30 | 71 | Y |  | 2018-10-01 08:39 | 135 | 1092 | 46 | 39 | 36 | 34 | 33 | 32 | 32 | 32 | 32 | 32 | 32 | 32 | 32 | 32 | 34 | 36 | 32 | 32 | -0.08 | Y | 50 | Y | 0 | [7 empty] | N | N | N | N | 220 | 0.47 | 60 | 118426 | 91480 | 7110 | 15300 | 1 | 2 |  | 2018-10-01 08:31 | 1557 | 182 |  | 22 | 10 | [15 empty] | 120.23 | 100 | 0 | 0 | 0 |  | 400 |  | 선택 | 해제 | 0 | 0 | 0 |  | 400 |  | 선택 | 해제 | 해제 | 미정 | 미정 | 선택 | 미정 |  | 미정 | BT180180 | H
B48128 | 2018-09-30 | 2 | B | 연주종료 | 2 | A | AE4144HM | 소입성보증강 | D | BM#2 | 1605 | 48 | 1654 | 1595 | 40 | 7800 |  | 1 | 0.32 | 17 |  | -2.66 | 1572 | 1654 | 0.29 | 0 | 0 | 16 | 8 | 1158 | Y |  | 2018-10-01 08:58 | 83 | 1090 | 46 | 45 | 45 | 44 | 45 | 44 | 43 | 41 | 40 | 37 |  |  |  | 37 | 43 | 45 | 37 | 45 | -0.23 | Y | 34.4 | Y | -0.68 | [7 empty] | N | N | N | N | 140 | 0.48 | 46 | 15529 | 54600 | 25000 | 19000 | 12 | 1 |  | 2018-10-01 08:57 | 1572 | 206 |  | 27 |  | * 연주종료 : 10시 07분 | BF9F4831F6ED4EBD842F5163BFEDB917 |  | DCA6CB5A0CA1443A8DAB63F147441FDC | [11 empty] | 10.44 | 100 | 0 | 4100 | 0 |  | 650 | 400 | 선택 | 해제 | 0 | 4100 | 16500 | 용강사고 | 650 | 400 | 선택 | 해제 | 선택 | 미정 | 선택 | 미정 | 미정 |  | 미정 | BT180180 | C
A48250 | 2018-10-01 | 1 | B |  | 3 | A | AE1055M1 | 탄소강 | AE1055LS계 | BM#1 | 1572 | 42 | 1597 | 1513 | 37 | 5900 |  | 3 | 0.27 | 21 |  | -1.66 | 1554 | 1594 | 0 | 16.63 |  | 22 | 52 | 68 | Y |  | 2018-10-01 09:13 | 68 | 1090 | 32 | 28 | 27 | 27 | 27 | 27 | 27 | 27 | 27 | 27 | 27 | 27 |  | 27 | 27 | 27 | 27 | 27 | 0 |  | 44.97 | Y | 0 | [7 empty] | N | N | N | N | 210 | 0.48 | 60 | 67672 | 93730 | 7040 | 15400 | 1 | 2 |  | 2018-10-01 09:37 | 1554 | 125 |  | 50 | [16 empty] | 67.17 | 100 | 0 | 0 | 0 |  | 400 |  | 선택 | 해제 | 0 | 0 | 0 |  | 400 |  | 선택 | 해제 | 해제 | 미정 | 미정 | 선택 | 미정 |  | 미정 | BT180180 | H
A48251 | 2018-10-01 | 1 | B |  | 4 | A | AE1055M1 | 탄소강 | AE1055LS계 | BM#1 | 1607 | 38 | 1592 | 1551 | 29 | 4400 |  | 3 | 0.28 | 21 |  | -1.83 | 1547 | 1592 | 0 | 16.9 |  | 32 | 50 | 63 | Y |  | 2018-10-01 10:25 | 61 | 1093 | 26 | 22 | 20 | 20 | 20 | 19 | 19 | 19 | 19 | 19 | 19 | 18 | 18 | 18 | 20 | 20 | 18 | 20 | -0.04 | Y | 50.02 | Y | 0 | [7 empty] | N | N | N | N | 200 | 0.48 | 61 | 84590 | 94470 | 6980 | 15500 | 1 | 2 |  | 2018-10-01 10:33 | 1547 | 106 |  | 39 | [16 empty] | 83.38 | 100 | 0 | 0 | 0 |  | 400 |  | 선택 | 해제 | 0 | 0 | 0 |  | 400 |  | 선택 | 해제 | 해제 | 미정 | 미정 | 선택 | 미정 |  | 미정 | BT180180 | H
A48252 | 2018-10-01 | 1 | B |  | 5 | A | AE1055M1 | 탄소강 | AE1055LS계 | BM#1 | 1587 | 39 | 1600 | 1538 | 30 | 4900 |  | 3 | 0.28 | 20 |  | -1.73 | 1556 | 1598 | 0 | 16.64 |  | 36 | 36 | 51 | Y |  | 2018-10-01 11:28 | 70 | 1094 | 18 | 22 | 26 | 28 | 30 | 31 | 31 | 31 | 30 | 30 | 30 | 29 | 29 | 29 | 28 | 31 | 29 | 31 | -0.06 | Y | 34.98 | Y | 0 | [7 empty] | N | N | N | N | 190 | 0.48 | 60 | 84590 | 94340 | 7130 | 15900 | 1 | 2 |  | 2018-10-01 11:34 | 1556 | 108 |  | 39 | [16 empty] | 54.88 | 100 | 0 | 0 | 0 |  | 400 |  | 선택 | 해제 | 0 | 0 | 0 |  | 400 |  | 선택 | 해제 | 해제 | 미정 | 미정 | 선택 | 미정 |  | 미정 | BT180180 | H
A48253 | 2018-10-01 | 1 | C |  | 6 | A | AE1055M1 | 탄소강 | AE1055LS계 | BM#1 | 1605 | 41 | 1592 | 1541 | 35 | 4500 |  | 3 | 0.28 | 20 |  | 0 | 0 | 0 | 0 | 16.7 |  | 1 | 20 | 90 | Y |  | 2018-10-01 19:25 | 106 | 1089 | 27 | 27 | 27 | 27 | 26 | 26 | 26 | 25 | 25 | 24 | 23 | 22 |  | 22 | 25 | 27 | 22 | 27 | -0.11 |  | 44.98 | Y | -0.2 | [7 empty] | N | N | N | N | 180 | 0.48 | 64 | 101508 | 95000 | 7060 | 15400 | 1 | 2 |  | 2018-10-01 12:43 | 1549 | 106 |  | -378 | [16 empty] | 10150800 | 100 | 0 | 0 | 0 |  | 400 |  | 선택 | 해제 | 0 | 0 | 0 |  | 400 |  | 선택 | 해제 | 해제 | 미정 | 미정 | 선택 | 미정 |  | 미정 | BT180180 | H
A48254 | 2018-10-01 | 1 | C | TUNDISH교체전 | 7 | A | AE1055M1 | 탄소강 | AE1055LS계 | BM#1 | 1645 | 46 | 1599 | 1599 | 34 | 4100 |  | 3 | 0.28 | 25 |  | -1.66 | 1551 | 1599 | 0 | 21.83 |  | 22 | 53 | 58 | Y |  | 2018-10-01 13:43 | 65 | 1087 | 21 | 28 | 32 | 36 | 37 | 38 | 38 | 39 | 38 | 38 | 37 | 37 |  | 37 | 35 | 39 | 37 | 38 | -0.03 | Y | 19.98 | Y | 0 | [7 empty] | N | N | N | N | 230 | 0.48 | 58 | 88585 | 91800 | 7000 | 2000 | 1 | 2 |  | 2018-10-01 13:51 | 1551 | 117 |  | 30 |  |  | 9A5AD1A484C344258064B7A34FFA2806 | 5CB34DFE131846CB8D2C67B883557F59 | C22364A4B54F4956996D6ECBB6DA4C03 | [11 empty] | 89.66 | 100 | 0 | 3500 | 0 |  | 400 |  | 선택 | 해제 | 0 | 3500 | 0 |  | 400 |  | 선택 | 해제 | 해제 | 미정 | 미정 | 선택 | 미정 |  | 미정 | BT180180 | H
B48130 | 2018-10-01 | 2 | C | TUNDISH교체 | 1 | A | AE4144HM | 소입성보증강 | D | BM#1 | 1652 | 43 | 1635 | 1540 | 24 | 14100 |  | 3 | 0.3 | 20 |  | -1.67 | 1595 | 1635 | 0.14 | 0 |  | 35 | 24 |  | Y |  | 2018-10-01 14:26 | 106 | 1088 | 32 | 30 | 35 | 39 | 42 | 44 | 46 | 47 | 48 | 48 | 48 |  |  | 48 | 42 | 48 | 48 | 48 | 0 |  | 10.03 | Y | 0 |  | 2.2 | 2.2 | [5 empty] | N | N | M | 150 | 0.46 | 59 | 84590 | 98500 | 7000 | 15900 | 15 | 1 |  | 2018-10-01 14:49 | 1595 | 392 |  | 74 |  | *T/D플럭스 유15 용120KG | [14 empty] | 80.18 | 100 | 700 | 0 | 0 |  | 650 |  | 선택 | 해제 | 700 | 0 | 0 |  | 650 |  | 선택 | 해제 | 선택 | 미정 | 미정 | 선택 | 미정 |  | 미정 | BT180180 | H
B48129 | 2018-10-01 | 2 | C |  | 2 | A | AE4144HM | 소입성보증강 | D | BM#1 | 1616 | 88 | 1625 | 1485 | 54 | 16600 |  | 1 | 0.37 | 17 |  | 0 | 1630 | 1630 | 0.14 | 0 |  | 30 | 6 |  | Y |  | 2018-10-01 15:10 | 141 | 1080 | -38 | 47 | 39 | 34 | 31 | 28 | 27 | 25 | 24 | 23 | 22 | 22 | 21 | 19 | 27 | 34 | 19 | 0 | -0.27 |  | 55.03 | Y | -0.2 | [8 empty] | N | N | Y | 140 | 0.45 | 69 | 101508 | 101000 | 5000 | 16200 | 15 | 1 |  | 2018-10-01 16:03 | 1551 | 512 |  | 89 |  | *전공정지연 정속유지 미준수 | [14 empty] | 104.27 | 100 | 0 | 0 | 0 |  | 650 |  | 선택 | 해제 | 0 | 0 | 0 |  | 650 |  | 선택 | 해제 | 선택 | 미정 | 선택 | 해제 | 미정 |  | 미정 | BT180180 | H
B48134 | 2018-10-01 | 2 | C |  | 3 | A | AE4144HM | 소입성보증강 | D | BM#1 | 1594 | 60 | 1625 | 1525 | 43 | 8200 |  | 1 | 0.34 | 16 |  | 0 | 1592 | 1592 | 0.12 | 0 | 0 | 36 | 37 | 148 | Y |  | 2018-10-01 17:43 | 103 | 1088 | 17 | 28 | 35 | 38 | 39 | 39 | 38 | 37 | 37 | 36 | 35 | 34 | 33 | 28 | 34 | 39 | 28 | 0 | -0.2 | Y | 55.03 | Y | -0.6 | [8 empty] | N | N | M | 130 | 0.41 | 80 | 84590 | 98410 | 2340 | 13900 | 15 | 1 |  | 2018-10-01 17:47 | 1562 | 113 |  | 6 |  | *전공정지연 정속유지 미준수 *전공정지연 SPEED0.30m/min까지 감속주입 S/R미적용ID:101~103.201~203 *전공정지연 HEAT내 주속 20%이상 감속주입ID:105.205 *전공정지연 L/D잔강 이월 미실시 | [14 empty] | 55.4 | 100 | 0 | 0 | 0 |  | 650 |  | 선택 | 해제 | 0 | 0 | 0 |  | 650 |  | 선택 | 해제 | 선택 | 미정 | 해제 | 해제 | 미정 |  | 미정 | BT180180 | H
B48135 | 2018-10-01 | 2 | C |  | 4 | C | AE4144HM | 소입성보증강 | D | BM#1 | 1598 |  |  | 1544 | 0 | 8000 |  | 3 |  |  |  | 0 | 1561 | 1561 | 0 | 0 |  | 22 | 54 | 104 | Y |  | 2018-10-01 19:55 | 72 | 1096 | 26 | 33 | 38 | 41 | 43 | 43 | 44 | 43 | 43 | 42 | 41 | 40 | 39 | 35 | 39 | 44 | 35 | 43 | -0.2 | Y | 44.98 | Y | -0.4 | [8 empty] | N | N | Y | 120 | 0.4 | 79 | 135344 | 103000 | 7000 | 16500 | 15 | 1 |  | 2018-10-01 19:09 | 1561 | 126 |  | -45 |  | *전공정지연 HEAT내 주속 20%이상 감속주입ID:101.201 *C급발생 "CR"OVER (생관통보) *전공정지연 정속유지 미준수 | [14 empty] | 123.04 | 100 | 0 | 0 | 0 |  | 650 |  | 선택 | 해제 | 0 | 0 | 0 |  | 650 |  | 선택 | 해제 | 선택 | 미정 | 해제 | 선택 | 미정 |  | 미정 | BT180180 | C
B48136 | 2018-10-01 | 2 | C | 잔강최소화전 | 5 | B | AE4144HM | 소입성보증강 | D | BM#1 | 1634 |  |  | 1524 | 0 | 7500 |  | 1 | 0.32 | 17 |  | 0 | 1565 | 1621 | 0.13 | 0 | 0 | 16 | 10 | 216 | Y |  | 2018-10-01 20:24 | 76 | 1085 | 34 | 40 | 44 | 47 | 48 | 48 | 48 | 48 | 47 | 47 | 45 | 44 | 43 | 38 | 44 | 48 | 38 | 48 | -0.2 | Y | 50.02 | Y | -0.6 | [8 empty] | N | N | Y | 110 | 0.45 | 71 | 80598 | 99640 | -2040 | 3000 | 15 | 1 |  | 2018-10-01 20:28 | 1565 | 133 |  | 6 |  | *전공정지연 정속유지 미준수 ID:101~103.201~203 *전공정지연 L/D잔강 이월 미실시 | [14 empty] | 82.58 | 100 | 0 | 3100 | 0 |  | 650 |  | 선택 | 해제 | 0 | 3100 | 0 |  | 650 |  | 선택 | 해제 | 선택 | 미정 | 선택 | 미정 | 미정 |  | 미정 | BT180180 | H
B48137 | 2018-10-01 | 2 | A | 잔강최소화 | 6 | B | AE15B35C | 합금강 | 보론강 | BM#1 | 1621 | 45 | 1616 | 1566 | 39 | 7300 |  | 1 | 0.38 | 16 |  |  | 1570 |  | 0.12 | 0 | 0 | 35 | 26 | 102 | Y |  | 2018-10-01 21:36 | 72 | 1094 | 20 | 35 | 36 | 36 | 37 | 37 | 36 | 35 | 35 | 33 | 31 |  |  | 31 | 34 | 37 | 31 | 36 | -0.2 | Y | 30 | Y | -0.4 | [7 empty] | N | N | N | N | 100 | 0.49 | 57 | 91112 | 103350 | 1650 | 15700 | 15 | 1 |  | 2018-10-01 21:40 | 1570 | 111 |  | 18 |  | *잔강최소화 | [14 empty] | 86.61 | 100 | 3000 | 0 | 0 |  | 300 |  | 선택 | 선택 | 3000 | 0 | 0 |  | 300 |  | 선택 | 선택 | 해제 | 미정 | 해제 | 미정 | 선택 |  | 미정 | RB100.00 | H
B48138 | 2018-10-01 | 2 | A |  | 7 | A | AE15B35C | 합금강 | 보론강 | BM#1 | 1616 | 51 | 1634 | 1555 | 41 | 7200 |  | 3 | 0.29 | 19 |  | -2.67 | 1574 | 1634 | 0.07 | 1.71 |  | 36 | 38 | 95 | Y |  | 2018-10-01 22:34 | 76 | 1097 | 29 | 32 | 35 | 38 | 39 | 38 | 38 | 38 | 37 | 35 | 35 | 34 | 33 | 33 | 35 | 39 | 33 | 38 | -0.15 | Y | 39.98 | Y | -0.2 | [7 empty] | N | N | N | N | 150 | 0.49 | 64 | 102240 | 103050 | 2460 | 15730 | 15 | 1 |  | 2018-10-01 22:41 | 1574 | 110 |  | 19 | [16 empty] | 97 | 0 | 0 | 0 | 0 |  | 300 |  | 선택 | 선택 | 0 | 0 | 0 |  | 300 |  | 선택 | 선택 | 해제 | 미정 | 미정 | 미정 | 미정 |  | 미정 | RB100.00 | C
B48139 | 2018-10-01 | 2 | A |  | 8 | A | AE15B35C | 합금강 | 보론강 | BM#1 | 1605 | 40 | 1644 | 1552 | 34 | 6600 |  | 1 | 0.35 | 16 |  | 0 | 1557 | 1632 | 0.39 | 0 | 0 | 22 | 55 | 86 | Y |  | 2018-10-01 23:50 | 59 | 1099 | 30 | 30 | 30 | 31 | 30 | 29 | 28 | 27 | 26 | 25 | 24 | 23 | 22 | 22 | 28 | 31 | 22 | 30 | -0.2 | Y | 45 | Y | -0.2 | [7 empty] | N | N | N | N | 140 | 0.47 | 60 | 90880 | 92840 | 1720 | 11480 | 15 | 1 |  | 2018-10-01 23:52 | 1557 | 107 |  | 10 |  | *전공정 지연으로 감속주입 *전공정 작업지연으로 L/D 도착 지연되어 T/D 잔강 미달(14.4ton)-이상재 등록 | [14 empty] | 96.17 | 100 | 0 | 0 | 0 |  | 300 |  | 선택 | 선택 | 0 | 0 | 0 |  | 300 |  | 선택 | 선택 | 해제 | 미정 | 미정 | 미정 | 미정 |  | 미정 | RB100.00 | H
B48140 | 2018-10-01 | 2 | A | TUNDISH교체전 | 9 | B | AE15B35C | 합금강 | 보론강 | BM#1 | 1589 | 45 | 1635 | 1544 | 42 | 7200 |  | 1 | 0.32 | 15 |  | 0 | 1633 | 1633 | 0.32 | 0 | 0 | 16 | 11 | 65 | Y |  | 2018-10-02 01:04 | 135 | 1127 | 15 | 29 | 34 | 37 | 38 | 38 | 38 | 36 | 36 | 35 | 34 |  |  | 34 | 34 | 38 | 34 | 38 | -0.1 | Y | 30 | Y | -0.2 | [7 empty] | N | N | N | N | 130 | 0.49 | 58 | 99930 | 100000 | -600 | 1700 | 15 | 1 |  | 2018-10-02 01:06 | 1572 | 97 |  | 4 |  |  | 853362EB87024787B131D89E034CB6C8 | E0CC8A9D92114E3EA18E87A10047034F |  | 9A709CE30AE94F779AD05F31CAF93454 | [10 empty] | 100.43 | 100 | 0 | 2540 | 0 |  | 300 |  | 선택 | 선택 | 0 | 2640 | 0 |  | 300 |  | 선택 | 선택 | 해제 | 미정 | 미정 | 미정 | 미정 |  | 미정 | RB120.00 | C
B48141 | 2018-10-01 | 2 | A | TUNDISH교체 | 1 | A | AE1043M | 탄소강 | D1 | BM#1 | 1607 | 42 | 1645 | 1566 | 35 | 6100 |  | 3 | 0.3 | 17 |  | -1.99 | 1584 | 1626 | 0 | 9.01 |  | 35 | 27 | 81 | Y |  | 2018-10-02 01:57 | 93 | 1135 | 29 | 30 | 31 | 34 | 35 | 37 | 38 | 38 | 38 | 38 | 37 |  |  | 37 | 35 | 38 | 37 | 38 | -0.05 |  | 20.03 | Y | -0.2 |  | 2.28 | 2.22 |  |  |  |  | N | N | N | N | 190 | 0.47 | 58 | 99030 | 95400 | 6940 | 15640 | 10 | 2 |  | 2018-10-02 02:04 | 1584 | 117 |  | 38 |  | *T/D가열온도:자동-1344`.수동건-1336`.STR#1:1057.STR#2:1022.T/D FLUX 유:15,용:120,탄화왕겨 200kg 투입 | [14 empty] | 96.76 | 100 | 700 | 0 | 0 |  | 500 |  | 선택 | 해제 | 700 | 0 | 0 |  | 500 |  | 선택 | 해제 | 해제 | 미정 | 미정 | 미정 | 선택 |  | 미정 | RB100.00 | H
B48142 | 2018-10-01 | 2 | A |  | 2 | A | AE1043M | 탄소강 | D1 | BM#1 | 1591 | 43 | 1606 | 1545 | 38 | 6600 |  | 3 | 0.29 | 16 |  | -2.18 | 1563 | 1606 | 0 | 1265.38 |  | 36 | 39 | 81 | Y |  | 2018-10-02 02:54 | 72 | 1092 | 31 | 28 | 27 | 26 | 25 | 24 | 24 | 23 | 22 | 21 | 20 | 20 | 19 | 19 | 24 | 27 | 19 | 0 | -0.16 |  | 49.98 | Y | -0.2 | [7 empty] | N | N | N | N | 180 | 0.5 | 65 | 82250 | 103280 | 70 | 14920 | 10 | 2 |  | 2018-10-02 03:05 | 1563 | 114 |  | 40 | [16 empty] | 80.91 | 100 | 0 | 0 | 0 |  | 500 |  | 선택 | 해제 | 0 | 0 | 0 |  | 500 |  | 선택 | 해제 | 해제 | 미정 | 미정 | 미정 | 미정 |  | 미정 | RB100.00 | H
B48143 | 2018-10-01 | 2 | A |  | 3 | A | AE1043M | 탄소강 | D1 | BM#1 | 1603 | 42 | 1605 | 1566 | 30 | 4800 |  | 3 | 0.29 | 15 |  | -2.16 | 1564 | 1605 | 0 | 10.03 |  | 22 | 56 | 80 | Y |  | 2018-10-02 03:52 | 73 | 1136 | 16 | 21 | 26 | 29 | 30 | 30 | 30 | 30 | 29 | 29 | 28 | 27 |  | 27 | 27 | 30 | 27 | 30 | -0.08 | Y | 35.03 | Y | -0.2 | [7 empty] | N | N | N | N | 170 | 0.51 | 57 | 98700 | 98330 | 40 | 14840 | 10 | 2 |  | 2018-10-02 04:05 | 1564 | 119 |  | 50 | [16 empty] | 100.92 | 100 | 0 | 0 | 0 |  | 500 |  | 선택 | 해제 | 0 | 0 | 0 |  | 500 |  | 선택 | 해제 | 해제 | 미정 | 미정 | 미정 | 미정 |  | 미정 | RB100.00 | H
B48144 | 2018-10-01 | 2 | B |  | 4 | A | AE1043M | 탄소강 | D1 | BM#1 | 1618 | 49 | 1616 | 1524 | 36 | 6300 |  | 3 | 0.29 | 16 |  | -2.22 | 1572 | 1616 | 0 | 9.48 |  | 16 | 12 | 69 | Y |  | 2018-10-02 05:06 | 81 | 1128 | 25 | 29 | 32 | 34 | 35 | 34 | 34 | 32 | 31 | 30 | 29 | 28 |  | 28 | 31 | 35 | 28 | 34 | -0.2 | Y | 34.98 | Y | -0.2 | [7 empty] | N | N | N | N | 160 | 0.5 | 60 | 98700 | 94680 | 2510 | 14800 | 10 | 2 |  | 2018-10-02 05:12 | 1572 | 113 |  | 37 | [16 empty] | 9870000 | 100 | 0 | 0 | 0 |  | 500 |  | 선택 | 해제 | 0 | 0 | 0 |  | 500 |  | 선택 | 해제 | 해제 | 미정 | 미정 | 미정 | 미정 |  | 미정 | RB100.00 | H
B48145 | 2018-10-01 | 2 | B |  | 5 | A | AE1043M | 탄소강 | D1 | BM#1 | 1575 | 49 | 1624 | 1537 | 38 | 6400 |  | 3 | 0.29 | 16 |  | -1.9 | 1571 | 1609 | 0 | 13.49 |  | 35 | 28 | 57 | Y |  | 2018-10-02 06:16 | 80 | 1124 | 25 | 32 | 36 | 39 | 40 | 40 | 40 | 40 | 39 | 38 | 37 | 35 |  | 35 | 37 | 40 | 35 | 40 | -0.14 | Y | 35.02 | Y | -0.4 | [7 empty] | N | N | N | N | 150 | 0.49 | 58 | 98700 | 94700 | 400 | 14800 | 10 | 2 |  | 2018-10-02 06:23 | 1571 | 115 |  | 28 | [16 empty] | 103.79 | 100 | 0 | 0 | 0 |  | 500 |  | 선택 | 해제 | 0 | 0 | 0 |  | 500 |  | 선택 | 해제 | 해제 | 미정 | 미정 | 미정 | 미정 |  | 미정 | RB100.00 | H
B48146 | 2018-10-01 | 2 | B |  | 6 | A | AE1043M | 탄소강 | D1 | BM#1 | 1645 | 44 | 1595 | 1595 | 38 | 4400 |  | 3 | 0.3 | 16 |  | -1.77 | 1564 | 1599 | 0 | 16.63 |  | 36 | 40 | 56 | Y |  | 2018-10-02 07:13 | 73 | 1121 | 32 | 33 | 34 | 35 | 35 | 35 | 35 | 35 | 33 | 32 | 31 | 29 | 27 | 27 | 33 | 35 | 27 | 35 | -0.18 | Y | 44.98 | Y | -0.4 | [7 empty] | N | N | N | N | 190 | 0.49 | 60 | 98700 | 95150 | 4910 | 14600 | 10 | 2 |  | 2018-10-02 07:20 | 1564 | 112 |  | 32 | [16 empty] | 98.55 | 100 | 0 | 0 | 0 |  | 500 |  | 선택 | 해제 | 0 | 0 | 0 |  | 500 |  | 선택 | 해제 | 해제 | 미정 | 미정 | 해제 | 미정 |  | 미정 | RB100.00 | H
B48147 | 2018-10-02 | 2 | B |  | 7 | A | AE1043M | 탄소강 | D1 | BM#1 | 1654 | 42 | 1614 | 1585 | 35 | 3900 |  | 3 | 0.28 | 16 |  | -2.12 | 1562 | 1603 | 0 | 13.77 |  | 22 | 57 | 48 | Y |  | 2018-10-02 08:05 | 71 | 1083 | 26 | 31 | 33 | 36 | 36 | 37 | 37 | 36 | 36 | 34 | 33 |  |  | 33 | 34 | 37 | 33 | 36 | -0.08 | Y | 25.05 | Y | -0.2 | [7 empty] | N | N | N | N | 180 | 0.49 | 50 | 82250 | 82600 | 12050 | 14800 | 10 | 2 |  | 2018-10-02 08:13 | 1562 | 114 |  | 41 |  | *전공정 요청 L/D잔강 12TON 이월함 | [14 empty] | 86.95 | 100 | 0 | 0 | 0 |  | 500 |  | 선택 | 해제 | 0 | 0 | 0 |  | 500 |  | 선택 | 해제 | 해제 | 미정 | 미정 | 미정 | 미정 |  | 미정 | RB100.00 | C
A48255 | 2018-10-02 | 1 | B | TUNDISH교체전 | 8 | A | AE1043M | 탄소강 | D1 | BM#1 | 1577 | 228 | 1626 | 1537 | 47 | 7800 |  | 3 | 0.3 | 15 |  | -2.02 | 1565 | 1604 | 0 | 16.36 |  | 30 | 8 | 792 | Y |  | 2018-10-02 09:01 | 74 | 1088 | 32 | 30 | 30 | 30 | 30 | 31 | 30 | 30 | 29 | 28 |  |  |  | 28 | 30 | 31 | 28 | 30 | -0.04 | Y | 20.02 | Y | -0.2 | [7 empty] | N | N | N | N | 170 | 0.51 | 51 | 82320 | 87010 | 390 | 2000 | 10 | 2 |  | 2018-10-02 09:09 | 1565 | 151 |  | 38 |  |  |  | C3FD3B7491674A9484F98856A21FF6A4 | FAB69EF006494F9681F68D94C712ECBB | FAE2778B23AE482CBF524D580C033E71 | [10 empty] | 94.19 | 100 | 0 | 2900 | 0 |  | 500 |  | 선택 | 해제 | 0 | 3300 | 0 |  | 500 |  | 선택 | 해제 | 해제 | 미정 | 미정 | 미정 | 미정 |  | 미정 | BT180180 | C
A48256 | 2018-10-02 | 1 | B | TUNDISH교체 | 1 | A | SCR420HD | 소입성보증강 | C | BM#1 | 1597 | 48 | 1669 | 1534 | 44 | 8500 |  | 3 | 0.27 | 19 |  | -2.23 | 1598 | 1649 | 0 | 16.5 |  | 16 | 13 | 82 | Y |  | 2018-10-02 10:03 | 89 | 1089 | 20 | 28 | 32 | 35 | 37 | 38 | 39 | [6 empty] | 39 | 33 | 39 | 39 | 0 | 0 |  |  | Y | 0.2 |  | 2.57 | 2.57 | 1.62 |  |  |  | N | N | N | N | 150 | 0.55 | 50 | 84590 | 88510 | 7100 | 15200 | 11 | 1 |  | 2018-10-02 10:09 | 1598 | 147 |  | 52 |  | *T/Dflux 유15kg 용120kg *수소기준초과 ID:101.102.201.202 | [14 empty] | 88.58 | 100 | 700 | 0 | 0 |  | 410 |  | 선택 | 선택 | 700 | 0 | 0 |  | 410 |  | 선택 | 선택 | 해제 | 미정 | 미정 | 선택 | 미정 |  | 미정 | BT180180 | H
A48257 | 2018-10-02 | 1 | B |  | 2 | A | SCR420HD | 소입성보증강 | C | BM#1 | 1609 | 41 | 1653 | 1555 | 33 | 6400 |  | 3 | 0.28 | 16 |  | -2.11 | 1597 | 1639 | 0 | 14.66 |  | 2 | 1 | 19338 | Y |  | 2018-10-02 11:01 | 88 | 1118 | 39 | 34 | 34 | 36 | 37 | 38 | 38 | 39 | 39 | 38 | 38 |  |  | 38 | 37 | 39 | 38 | 39 | -0.07 | Y | 14.98 | Y | 0 | [7 empty] | N | N | N | N | 140 | 0.55 | 51 | 84590 | 89710 | 6960 | 15300 | 11 | 1 |  | 2018-10-02 11:08 | 1597 | 136 |  | 45 | [16 empty] | 87.52 | 100 | 0 | 0 | 0 |  | 410 |  | 선택 | 선택 | 0 | 0 | 0 |  | 410 |  | 선택 | 선택 | 해제 | 미정 | 미정 | 선택 | 미정 |  | 미정 | BT180180 | H
A48258 | 2018-10-02 | 1 | B |  | 3 | A | SCR420HD | 소입성보증강 | C | BM#1 | 1586 | 42 | 1636 | 1533 | 38 | 6900 |  | 3 | 0.31 | 16 |  | -2.14 | 1583 | 1626 | 0 | 16.89 |  | 36 | 41 | 90 | Y |  | 2018-10-02 12:05 | 74 | 1080 | 38 | 36 | 37 | 37 | 37 | 37 | 37 | 37 | 37 | 36 | 36 |  |  | 36 | 37 | 37 | 36 | 37 | -0.02 | Y | 40.02 | Y | 0 | [7 empty] | N | N | N | N | 130 | 0.55 | 51 | 152262 | 91940 | 7150 | 15600 | 11 | 1 |  | 2018-10-02 12:12 | 1583 | 126 |  | 34 |  | *혼탕부 성분확인 ID:107~109.207~209 | [14 empty] | 153.88 | 100 | 0 | 0 | 0 |  | 410 |  | 선택 | 선택 | 0 | 0 | 0 |  | 410 |  | 선택 | 선택 | 해제 | 미정 | 미정 | 선택 | 미정 |  | 미정 | BT180180 | H
B48150 | 2018-10-02 | 2 | B | 연주시작 | 1 | B | SMN443H2 | 소입성보증강 | 보론강 | BM#2 | 1597 | 58 | 1656 | 1574 | 52 | 9000 |  | 1 | 0.31 | 21 |  | -2.37 | 1592 | 1652 | 3.25 | 0 | 0 | 35 | 29 | 165 | Y |  | 2018-10-02 12:21 | 101 | 1085 | 8503 | 8503 | 47 | 46 | 45 | 39 | 41 | 45 | 46 | 47 | 48 | 49 | 49 | 50 | 47 | 50 | 50 | 50 | 0 |  | 10 | Y | 0 | 1.2 | 2.15 | 2.15 | 1.4 |  |  |  | N | N | N | N | 150 | 0.47 | 66 | 149594 | 108640 | 60 | 15800 | 8 | 2 | 10 | 2018-10-02 12:41 | 1581 | 130 |  | 26 |  | * T/D 용강량 실측:1200mm / 19.2 TON * T/D FLUX 용탕부: 120 KG / 유탕부: 15KG 투입 * 슬리브 롱노즐( Y자형 ) 사용 * 첫 HEAT 수소측정 기준초과(10분)이상공정 등록 및 생관통보. - TCM HEAD 길이 1500mm 절단 통보 * STR#1,2 Edge heater 설비이상으로 미적용 이상공정 등록 및 생관통보. *연연주 혼탕부 성분확인 ID:311~313,411~413 |  | A9EED7643FE54A6CA430C92CCFA058A4 | 6991CCD676DD42D9B1BA9552AA54A5CD | [11 empty] | 138.13 | 65.38 | 1514 | 0 | 0 |  | 650 | 400 | 해제 | 선택 | 1520 | 0 | 0 |  | 650 | 400 | 해제 | 선택 | 미정 | 미정 | 미정 | 미정 | 미정 |  | 미정 | RB100.00 | C
A48259 | 2018-10-02 | 1 | C |  | 4 | A | SCR420HON | 소입성보증강 | C | BM#1 | 1593 | 49 | 1604 | 1553 | 41 | 6700 |  | 3 | 0.29 | 19 |  | -1.63 | 1579 | 1616 | 0 | 18.52 |  | 30 | 9 | 46 | Y |  | 2018-10-02 13:04 | 69 | 1084 | 34 | 32 | 32 | 32 | 31 | 31 | 30 | 29 | 28 | 28 | 27 | 27 |  | 27 | 30 | 32 | 27 | 32 | -0.11 |  | 45.05 | Y | 0 | [7 empty] | N | N | N | N | 120 | 0.55 | 57 | 46392 | 99400 | 3690 | 15400 | 11 | 1 |  | 2018-10-02 13:14 | 1579 | 111 |  | 27 |  | *혼탕부 성분확인 ID:101.201 | [14 empty] | 43.6 | 100 | 0 | 0 | 0 |  | 410 |  | 선택 | 선택 | 0 | 0 | 0 |  | 410 |  | 선택 | 선택 | 해제 | 미정 | 미정 | 선택 | 미정 |  | 미정 | BT180180 | C
B48151 | 2018-10-02 | 2 | C |  | 2 | A | SMN443H | 소입성보증강 | 보론강 | BM#2 | 1596 | 49 | 1644 | 1575 | 45 | 7000 |  | 1 | 0.33 | 20 |  | -2.66 | 1563 | 1627 | 0.3 | 0 | 0 | 22 | 58 | 113 | Y |  | 2018-10-02 13:48 | 72 | 1081 | 49 | 46 | 45 | 44 | 43 | 43 | 42 | 40 | 39 | 38 | 37 | 36 | 34 | 32 | 41 | 45 | 32 | 0 | -0.24 |  | 55 | Y | -0.4 |  |  |  | 0.92 |  |  |  | N | N | N | N | 140 | 0.49 | 65 | 34860 | 104480 | 30 | 16000 | 8 | 2 | 20 | 2018-10-02 13:44 | 1563 | 128 |  | 8 |  | *연연주 혼탕부 성분확인 ID:301.401 * STR#1,2 Edge heater 설비이상으로 미적용 이상공정 등록 및 생관통보 | [14 empty] | 33.37 | 83.33 | 0 | 0 | 0 |  | 650 | 400 | 해제 | 선택 | 0 | 0 | 0 |  | 650 | 400 | 해제 | 선택 | 미정 | 미정 | 미정 | 미정 | 미정 |  | 미정 | RB100.00 | H
A48260 | 2018-10-02 | 1 | C |  | 5 | A | SCR420HON | 소입성보증강 | C | BM#1 | 1562 | 48 | 1614 | 1523 | 39 | 7200 |  | 3 | 0.29 | 23 |  | -1.46 | 1575 | 1614 | 0 | 18.21 |  | 16 | 14 | 46 | Y |  | 2018-10-02 14:09 | 65 | 1086 | 26 | 31 | 34 | 35 | 36 | 35 | 35 | 34 | 34 | 33 | 32 | 32 |  | 32 | 33 | 36 | 32 | 35 | -0.11 | Y | 34.98 | Y | 0 | [7 empty] | N | N | N | N | 110 | 0.53 | 56 | 92784 | 96300 | 7020 | 16200 | 11 | 1 |  | 2018-10-02 14:17 | 1575 | 106 |  | 20 | [16 empty] | 89.82 | 100 | 0 | 0 | 0 |  | 410 |  | 선택 | 선택 | 0 | 0 | 0 |  | 410 |  | 선택 | 선택 | 해제 | 미정 | 미정 | 선택 | 미정 |  | 미정 | BT180180 | H
B48152 | 2018-10-02 | 2 | C |  | 3 | A | SMN443H | 소입성보증강 | 보론강 | BM#2 | 1598 | 51 | 1626 | 1556 | 44 | 6800 |  | 1 | 0.3 | 20 |  | 0 | 1553 | 1623 | 0.16 | 0 | 0 | 1 | 22 | 109 | Y |  | 2018-10-02 14:44 | 62 | 1094 | 31 | 29 | 29 | 29 | 29 | 28 | 27 | 26 | 26 | 25 | 24 | 23 |  | 23 | 27 | 29 | 23 | 29 | -0.13 |  | 45.03 | Y | -0.2 |  |  |  | 1.1 |  |  |  | N | N | N | N | 130 | 0.49 | 58 | 104580 | 93630 | 2460 | 14800 | 8 | 2 | 30 | 2018-10-02 14:56 | 1553 | 128 |  | 19 |  | * STR#1,2 Edge heater 설비이상으로 미적용 이상공정 등록 및 생관통보 | [14 empty] | 107.81 | 77.78 | 0 | 0 | 300 |  | 650 | 400 | 해제 | 선택 | 0 | 0 | 300 |  | 650 | 400 | 해제 | 선택 | 미정 | 미정 | 미정 | 미정 | 미정 |  | 미정 | RB100.00 | H
A48261 | 2018-10-02 | 1 | C |  | 6 | A | SCR420HON | 소입성보증강 | C | BM#1 | 1566 | 47 | 1623 | 1526 | 44 | 6900 |  | 3 | 0.3 | 21 |  | -1.69 | 1580 | 1623 | 0 | 23.63 |  | 2 | 2 | 50 | Y |  | 2018-10-02 15:10 | 70 | 1079 | 31 | 35 | 37 | 38 | 39 | 38 | 37 | 37 | 36 | 36 | 36 | 35 |  | 35 | 36 | 39 | 35 | 37 | -0.11 | Y | 35 | Y | -0.2 | [7 empty] | N | N | N | N | 100 | 0.5 | 55 | 92784 | 87550 | 6930 | 15000 | 11 | 1 |  | 2018-10-02 15:17 | 1580 | 99 |  | 16 |  | *전공정지연 감속주입 | [14 empty] | 98.13 | 100 | 0 | 0 | 0 |  | 410 |  | 선택 | 선택 | 0 | 0 | 0 |  | 410 |  | 선택 | 선택 | 해제 | 미정 | 미정 | 선택 | 미정 |  | 미정 | BT180180 | H
B48153 | 2018-10-02 | 2 | C |  | 4 | A | SMN443H | 소입성보증강 | 보론강 | BM#2 | 1584 | 48 | 1627 | 1526 | 43 | 7800 |  | 1 | 0.31 | 18 |  | 0 | 1554 | 1618 | 0.23 | 0 | 0 | 21 | 2 | 103 | Y |  | 2018-10-02 15:43 | 63 | 1080 | 21 | 24 | 26 | 28 | 28 | 28 | 27 | 26 | 26 | 25 | 24 | 23 | 22 | 22 | 25 | 28 | 22 | 28 | -0.13 | Y | 45 | Y | -0.2 |  |  |  | 1.05 |  |  |  | N | N | N | N | 120 | 0.49 | 60 | 98770 | 98180 | 1430 | 15200 | 8 | 2 |  | 2018-10-02 15:58 | 1554 | 128 |  | 23 |  | * STR#1,2 Edge heater 설비이상으로 미적용 이상공정 등록 및 생관통보 | [14 empty] | 98.77 | 100 | 0 | 0 | 0 |  | 650 | 400 | 선택 | 선택 | 0 | 0 | 0 |  | 650 | 400 | 선택 | 선택 | 미정 | 미정 | 미정 | 미정 | 미정 |  | 미정 | RB100.00 | H
A48262 | 2018-10-02 | 1 | C |  | 7 | A | SCR420HON | 소입성보증강 | C | BM#1 | 1559 | 46 | 1595 | 1564 | 40 | 6500 |  | 3 | 0.29 | 20 |  | -1.01 | 1571 | 1595 | 0 | 18.2 |  | 36 | 42 | 66 | Y |  | 2018-10-02 16:12 | 61 | 1081 | 34 | 35 | 36 | 36 | 35 | 34 | 33 | 32 | 31 | 29 | 28 | 27 | 26 | 25 | 32 | 36 | 25 | 0 | -0.2 |  | 54.98 | Y | -0.2 | [7 empty] | N | N | N | N | 150 | 0.5 | 65 | 92784 | 105950 | 7000 | 15300 | 11 | 1 |  | 2018-10-02 16:18 | 1571 | 90 |  | 11 |  | *전공정지연 감속주입 | [14 empty] | 82.15 | 100 | 0 | 0 | 0 |  | 410 |  | 선택 | 선택 | 0 | 0 | 0 |  | 410 |  | 선택 | 선택 | 해제 | 미정 | 미정 | 선택 | 선택 | 6 | 미정 | BT180180 | H
B48154 | 2018-10-02 | 2 | C |  | 5 | A | SMN443H | 소입성보증강 | 보론강 | BM#2 | 1591 | 46 | 1626 | 1546 | 39 | 7100 |  | 1 | 0.32 | 18 |  | -2.33 | 1559 | 1621 | 0.18 | 0 | 0 | 35 | 30 | 52 | Y |  | 2018-10-02 16:35 | 68 | 1079 | 21 | 26 | 31 | 33 | 34 | 34 | 34 | 33 | 32 | 31 | 31 | 30 | 28 | 28 | 31 | 34 | 28 | 34 | -0.15 | Y | 39.98 | Y | -0.4 |  |  |  | 0.95 |  |  |  | N | N | N | N | 110 | 0.49 | 63 | 98770 | 100400 | 1700 | 15500 | 8 | 2 |  | 2018-10-02 17:05 | 1559 | 129 |  | 33 |  | * STR#1,2 Edge heater 설비이상으로 미적용 이상공정 등록 및 생관통보 | [14 empty] | 105.07 | 100 | 0 | 0 | 0 |  | 650 | 400 | 해제 | 선택 | 0 | 0 | 0 |  | 650 | 400 | 해제 | 선택 | 미정 | 미정 | 미정 | 미정 | 미정 |  | 미정 | RB100.00 | C
A48263 | 2018-10-02 | 1 | C |  | 8 | A | SCR420HON | 소입성보증강 | C | BM#1 | 1621 | 43 | 1615 | 1561 | 36 | 5100 |  | 3 | 0.3 | 19 |  | -1.95 | 1569 | 1615 | 0 | 29.49 |  | 30 | 10 | 67 | Y |  | 2018-10-02 17:14 | 59 | 1084 | 24 | 28 | 31 | 32 | 32 | 31 | 30 | 29 | 28 | 27 | 26 | 26 | 25 | 25 | 28 | 32 | 25 | 0 | -0.16 | Y | 45.02 | Y | -0.2 | [7 empty] | N | N | N | N | 140 | 0.5 | 64 | 108248 | 102990 | 3220 | 15500 | 11 | 1 |  | 2018-10-02 17:20 | 1569 | 95 |  | 16 |  | *전공정요청 L/D잔강 이월 미실시 *전공정지연 감속주입 | [14 empty] | 101.98 | 100 | 0 | 0 | 0 |  | 410 |  | 선택 | 선택 | 0 | 0 | 0 |  | 410 |  | 선택 | 선택 | 해제 | 미정 | 미정 | 해제 | 미정 |  | 미정 | BT180180 | H
B48155 | 2018-10-02 | 2 | C |  | 6 | A | SMN443H | 소입성보증강 | 보론강 | BM#2 | 1569 | 48 | 1614 | 1544 | 45 | 7300 |  | 1 | 0.3 | 20 |  | 0 | 1558 | 1621 | 0.26 | 0 | 0 | 22 | 59 | 49 | Y |  | 2018-10-02 17:49 | 67 | 1083 | 26 | 31 | 36 | 38 | 39 | 39 | 39 | 38 | 38 | 37 | 36 | 34 | 33 | 33 | 36 | 39 | 33 | 39 | -0.15 | Y | 40.02 | Y | -0.2 |  |  |  | 1.26 |  |  |  | N | N | N | N | 100 | 0.49 | 63 | 104580 | 102000 | 1410 | 15400 | 8 | 2 |  | 2018-10-02 18:11 | 1558 | 128 |  | 24 |  | * STR#1,2 Edge heater 설비이상으로 미적용 이상공정 등록 및 생관통보 | [14 empty] | 101.34 | 77.78 | 0 | 0 | 0 |  | 650 | 400 | 해제 | 선택 | 0 | 0 | 0 |  | 650 | 400 | 해제 | 선택 | 미정 | 미정 | 미정 | 미정 | 미정 |  | 미정 | RB100.00 | H
A48264 | 2018-10-02 | 1 | C |  | 9 | A | SCR420HON | 소입성보증강 | C | BM#1 | 1585 | 37 | 1620 | 1545 | 33 | 5500 |  | 3 | 0.3 | 20 |  | -1.77 | 1577 | 1620 | 0 | 32.12 |  | 16 | 15 | 68 | Y |  | 2018-10-02 18:08 | 67 | 1081 | 23 | 28 | 30 | 32 | 32 | 32 | 32 | 31 | 31 | 30 | 30 | 30 |  | 30 | 30 | 32 | 30 | 32 | -0.05 | Y | 40 | Y | 0 | [7 empty] | N | N | N | N | 130 | 0.5 | 59 | 92784 | 96560 | 3450 | 15300 | 11 | 1 |  | 2018-10-02 18:17 | 1577 | 97 |  | 27 |  | *전공정요청 L/D잔강 이월 미실시 *전공정지연 감속주입 | [14 empty] | 92.83 | 100 | 0 | 0 | 0 |  | 410 |  | 선택 | 선택 | 0 | 0 | 0 |  | 410 |  | 선택 | 선택 | 해제 | 미정 | 미정 | 해제 | 미정 |  | 미정 | BT180180 | H
B48156 | 2018-10-02 | 2 | C | 잔강최소화전 | 7 | A | SMN443H | 소입성보증강 | 보론강 | BM#2 | 1580 | 48 | 1625 | 1547 | 45 | 7600 |  | 1 | 0.28 | 18 |  | -2.26 | 1566 | 1622 | 0.14 | 0 | 0 | 1 | 23 | 48 | Y |  | 2018-10-02 18:47 | 75 | 1084 | 32 | 34 | 36 | 37 | 37 | 37 | 36 | 36 | 35 | 34 | 34 | 33 |  | 33 | 35 | 37 | 33 | 37 | -0.1 | Y | 39.98 | Y | -0.2 |  |  |  | 1.2 |  |  |  | N | N | N | N | 150 | 0.49 | 64 | 92960 | 102610 | 1680 | 3000 | 8 | 2 |  | 2018-10-02 18:57 | 1566 | 132 |  | 32 |  | * STR#1,2 Edge heater 설비이상으로 미적용 이상공정 등록 및 생관통보 | [14 empty] | 89.21 | 75 | 0 | 6530 | 0 |  | 650 | 400 | 해제 | 선택 | 0 | 6120 | 0 |  | 650 | 400 | 해제 | 선택 | 미정 | 미정 | 미정 | 미정 | 미정 |  | 미정 | RB100.00 | H
A48265 | 2018-10-02 | 1 | C | TUNDISH교체전 | 10 | A | SCR420HON | 소입성보증강 | C | BM#1 | 1592 | 40 | 1615 | 1537 | 35 | 5900 |  | 3 | 0.29 | 20 |  | -1.85 | 1570 | 1615 | 0 | 17.7 |  | 2 | 3 | 69 | Y |  | 2018-10-02 19:13 | 60 | 1080 | 29 | 29 | 29 | 28 | 27 | 26 | 26 | 25 | 23 | 23 | 22 | 20 | 19 | 18 | 24 | 29 | 18 | 29 | -0.2 |  | 54.98 | Y | -0.2 | [7 empty] | N | N | N | N | 120 | 0.41 | 79 | 97630 | 94920 | 4430 | 2000 | 11 | 1 |  | 2018-10-02 19:20 | 1570 | 98 |  | 23 |  | *전공정요청 L/D잔강 이월 미실시 *HEAT 평균 주속 20%이상감속 ID:101~106.201~207 | 706BF966215649CABA2ADE264026BF37 | D022848286AA46CBB8F4E5154C599718 |  | 8B6C911A183D4C30844AB1085EFAD116 | [10 empty] | 98.27 | 100 | 0 | 3600 | 0 |  | 410 |  | 선택 | 선택 | 0 | 3000 | 0 |  | 410 |  | 선택 | 선택 | 해제 | 미정 | 미정 | 해제 | 미정 |  | 미정 | BT180180 | H
B48157 | 2018-10-02 | 2 | C | 잔강최소화 | 8 | A | SMN440 | 합금강 | D1 | BM#2 | 1607 | 43 | 1645 | 1555 | 39 | 7300 |  | 1 | 0.27 | 18 |  | 0 | 1639 | 1639 | 0.18 | 0 | 0 | 21 | 3 | 50 | Y |  | 2018-10-02 19:52 | 145 | 1081 | -154 | 27 | 35 | 34 | 34 | 34 | 34 | 34 | 33 | 33 | 31 | 30 |  | 30 | 27 | 35 | 30 | 34 | -0.11 |  | 45 | Y | -0.2 |  |  |  | 1.33 |  |  |  | N | N | N | N | 140 | 0.48 | 56 | 89024 | 102140 | 1930 | 16000 | 8 | 2 |  | 2018-10-02 20:17 | 1590 | 149 |  | 46 |  | * STR#1,2 Edge heater 설비이상으로 미적용 이상공정 등록 및 생관통보 | [14 empty] | 87.15 | 100 | 2500 | 0 | 0 |  | 650 | 400 | 해제 | 선택 | 2500 | 0 | 0 |  | 650 | 400 | 해제 | 선택 | 미정 | 미정 | 미정 | 미정 | 선택 | 7 | 미정 | RB100.00 | H
A48266 | 2018-10-02 | 1 | A | TUNDISH교체 | 1 | A | STB2 | 베어링강 | STB (SF) | BM#1 | 1577 | 53 | 1582 | 1538 | 50 | 7600 |  | 3 | 0.31 | 25 |  | -1.52 | 1537 | 1582 | 0.17 | 0 |  | 36 | 43 | 72 | Y |  | 2018-10-02 20:48 | 81 | 1084 | 28 | 30 | 27 | 32 | 35 | 37 | 38 | 38 | 38 | 38 | 38 | 37 |  | 37 | 35 | 38 | 37 | 38 | -0.04 |  | 25.02 | Y | -0.2 |  | 2.27 | 2.27 |  |  |  |  | Y | N | N | M | 230 | 0.46 | 60 | 101508 | 96900 | 7150 | 14930 | 17 | 2 |  | 2018-10-02 20:53 | 1537 | 121 |  | 25 |  | *T/D플럭스 유15 용275KG *탄화왕겨 200KG투입 | [14 empty] | 97.56 | 100 | 1500 | 0 | 0 |  | 650 |  | 선택 | 해제 | 1500 | 0 | 0 |  | 650 |  | 선택 | 해제 | 선택 | 미정 | 미정 | 선택 | 선택 |  | 미정 | BT180180 | H
B48158 | 2018-10-02 | 2 | A |  | 9 | A | SMN440 | 합금강 | D1 | BM#2 | 1605 | 38 | 1644 | 1567 | 33 | 6200 |  | 1 | 0.3 | 18 |  | 0 | 1565 | 1631 | 0.16 | 0 | 0 | 35 | 31 | 45 | Y |  | 2018-10-02 20:57 | 71 | 1082 | 29 | 31 | 35 | 37 | 38 | 39 | 38 | 37 | 37 | 36 | 34 | 33 |  | 33 | 35 | 39 | 33 | 37 | -0.2 | Y | 30 | Y | -0.2 |  |  |  | 1.06 |  |  |  | N | N | N | N | 130 | 0.5 | 58 | 100152 | 95620 | 2980 | 15800 | 8 | 2 |  | 2018-10-02 21:30 | 1565 | 146 |  | 40 |  | * STR#1,2 Edge heater 설비이상으로 미적용 이상공정 등록 및 생관통보 | [14 empty] | 101.16 | 100 | 0 | 0 | 0 |  | 650 | 400 | 해제 | 선택 | 0 | 0 | 0 |  | 650 | 400 | 해제 | 선택 | 미정 | 미정 | 미정 | 미정 | 미정 |  | 미정 | RB100.00 | H
A48267 | 2018-10-02 | 1 | A |  | 2 | A | STB2 | 베어링강 | STB (SF) | BM#1 | 1574 | 46 | 1569 | 1539 | 32 | 4700 |  | 3 | 0.3 | 27 |  | -1.61 | 1520 | 1569 | 0.15 | 0 |  | 16 | 16 | 31 | Y |  | 2018-10-02 21:53 | 64 | 1084 | 35 | 35 | 36 | 35 | 35 | 35 | 34 | 34 | 34 | 33 | 33 | 32 |  | 32 | 34 | 36 | 32 | 35 | -0.09 |  | 45 | Y | -0.2 |  |  |  | 1.26 |  |  |  | Y | Y | Y | Y | 220 | 0.48 | 56 | 84590 | 88270 | 6980 | 15450 | 17 | 2 |  | 2018-10-02 22:06 | 1520 | 115 |  | 23 |  | *자동:1490℃ 수동:1487℃ *Sample채취 ID:103.203 | [14 empty] | 8459000 | 100 | 0 | 0 | 500 |  | 650 |  | 선택 | 해제 | 0 | 0 | 500 |  | 650 |  | 선택 | 해제 | 선택 | 미정 | 미정 | 선택 | 미정 |  | 미정 | BT180180 | H
B48159 | 2018-10-02 | 2 | A |  | 10 | A | SMN440 | 합금강 | D1 | BM#2 | 1590 | 46 | 1656 | 1547 | 43 | 7800 |  | 1 | 0.3 | 19 |  | -2.75 | 1568 | 1648 | 0.27 | 0 | 0 | 30 | 11 | 81 | Y |  | 2018-10-02 22:04 | 74 | 1081 | 33 | 36 | 38 | 38 | 38 | 38 | 37 | 37 | 36 | 34 | 33 |  |  | 33 | 36 | 38 | 33 | 38 | -0.12 |  | 40.02 | Y | -0.2 |  |  |  | 1.1 |  |  |  | N | N | N | N | 120 | 0.49 | 59 | 93010 | 95710 | 5310 | 15100 | 8 | 2 |  | 2018-10-02 22:08 | 1568 | 149 |  | 34 |  | * STR#1,2 Edge heater 설비이상으로 미적용 이상공정 등록 및 생관통보 * 연주 크레인중량 오류로 미입력. | [14 empty] | 91.77 | 100 | 0 | 0 | 0 |  | 650 | 400 | 해제 | 선택 | 0 | 0 | 0 |  | 650 | 400 | 해제 | 선택 | 미정 | 미정 | 미정 | 미정 | 미정 |  | 미정 | RB160.00 | C
A48268 | 2018-10-02 | 1 | A |  | 3 | A | STB2 | 베어링강 | STB (SF) | BM#1 | 1578 | 43 | 1570 | 1547 | 33 | 5300 |  | 3 | 0.31 | 30 |  | -1.06 | 1534 | 1570 | 0.2 | 0 |  | 1 | 24 | 47 | Y |  | 2018-10-02 22:52 | 78 | 1085 | 31 | 34 | 37 | 39 | 40 | 40 | 40 | 39 | 38 | 38 | 37 | 36 |  | 36 | 37 | 40 | 36 | 40 | -0.11 | Y | 34.98 | Y | -0.2 |  |  |  | 1.64 |  |  |  | Y | Y | Y | Y | 210 | 0.48 | 60 | 84590 | 94980 | 7060 | 14640 | 17 | 2 |  | 2018-10-02 22:58 | 1534 | 110 |  | 23 | [16 empty] | 82.93 | 100 | 0 | 0 | 0 |  | 650 |  | 선택 | 해제 | 0 | 0 | 0 |  | 650 |  | 선택 | 해제 | 선택 | 미정 | 미정 | 선택 | 미정 |  | 미정 | BT180180 | H
B48160 | 2018-10-02 | 2 | A |  | 11 | A | SMN440 | 합금강 | D1 | BM#2 | 1593 | 50 | 1655 | 1555 | 46 | 7800 |  | 1 | 0.3 | 19 |  | -2.35 | 1562 | 1642 | 0.53 | 0 | 0 | 22 | 60 | 99 | Y |  | 2018-10-02 22:57 | 68 | 1081 | 31 | 33 | 35 | 37 | 37 | 37 | 37 | 36 | 35 | 34 | 33 | 32 | 30 | 30 | 35 | 37 | 30 | 37 | -0.16 | Y | 45 | Y | -0.4 |  |  |  | 0.97 |  |  |  | N | N | N | N | 110 | 0.49 | 61 | 100152 | 99230 | 1930 | 14900 | 8 | 2 |  | 2018-10-02 22:55 | 1571 | 149 |  | 43 |  | * STR#1,2 Edge heater 설비이상으로 미적용 이상공정 등록 및 생관통보 | [14 empty] | 99.16 | 100 | 0 | 0 | 0 |  | 650 | 400 | 해제 | 선택 | 0 | 0 | 0 |  | 650 | 400 | 해제 | 선택 | 미정 | 미정 | 미정 | 미정 | 미정 |  | 미정 | RB100.00 | H
A48269 | 2018-10-02 | 1 | A |  | 4 | A | STB2 | 베어링강 | STB (SF) | BM#1 | 1575 | 42 | 1570 | 1541 | 36 | 5700 |  | 3 | 0.3 | 26 |  | -1.62 | 1521 | 1570 | 0.2 | 0 |  | 2 | 4 | 80 | Y |  | 2018-10-02 23:54 | 65 | 1122 | 34 | 33 | 32 | 32 | 32 | 31 | 31 | 30 | 29 | 29 | 28 | 27 | 27 | 27 | 31 | 32 | 27 | 32 | -0.1 |  | 50 | Y | 0 |  |  |  | 1.9 |  |  |  | Y | Y | Y | Y | 200 | 0.48 | 61 | 84590 | 96020 | 7170 | 16450 | 17 | 2 |  | 2018-10-03 | 1521 | 111 |  | 24 | [16 empty] | 82.09 | 100 | 0 | 0 | 0 |  | 650 |  | 선택 | 해제 | 0 | 0 | 0 |  | 650 |  | 선택 | 해제 | 선택 | 미정 | 미정 | 선택 | 미정 |  | 미정 | BT180180 | H
B48161 | 2018-10-02 | 2 | A |  | 12 | A | SMN440 | 합금강 | D1 | BM#2 | 1597 | 42 | 1635 | 1556 | 34 | 6200 |  | 1 | 0.3 | 19 |  | -2.25 | 1566 | 1631 | 0.35 | 0 | 0 | 21 | 4 | 26 | Y |  | 2018-10-03 00:15 | 72 | 1125 | 28 | 33 | 35 | 36 | 37 | 37 | 36 | 36 | 35 | 34 | 33 | 31 |  | 31 | 34 | 37 | 31 | 36 | -0.17 | Y | 35 | Y | -0.4 |  |  |  | 1.13 |  |  |  | N | N | N | N | 150 | 0.49 | 58 | 102204 | 95850 | 2120 | 14800 | 8 | 2 |  | 2018-10-03 00:15 | 1566 | 126 |  | 29 |  | * STR#1,2 Edge heater 설비이상으로 미적용 이상공정 등록 및 생관통보 | [14 empty] | 104.29 | 100 | 0 | 0 | 0 |  | 650 | 400 | 해제 | 선택 | 0 | 0 | 0 |  | 650 | 400 | 해제 | 선택 | 미정 | 미정 | 미정 | 미정 | 미정 |  | 미정 | RB170.00 | C
A48270 | 2018-10-02 | 1 | A |  | 5 | A | STB2 | 베어링강 | STB (SF) | BM#1 | 1601 | 47 | 1571 | 1541 | 39 | 6100 |  | 3 | 0.3 | 29 |  | -1.13 | 1534 | 1571 | 0.22 | 0 |  | 36 | 44 | 54 | Y |  | 2018-10-03 00:56 | 78 | 1135 | 26 | 30 | 34 | 36 | 37 | 37 | 37 | 36 | 36 | 36 | 35 | 34 | 34 | 34 | 34 | 37 | 34 | 37 | -0.07 | Y | 40.02 | Y | 0 |  |  |  | 1.58 |  |  |  | Y | Y | Y | Y | 190 | 0.48 | 64 | 101508 | 101440 | 7120 | 16410 | 17 | 2 |  | 2018-10-03 01:03 | 1534 | 118 |  | 25 | [16 empty] | 103.26 | 100 | 0 | 0 | 0 |  | 650 |  | 선택 | 해제 | 0 | 0 | 0 |  | 650 |  | 선택 | 해제 | 선택 | 미정 | 미정 | 선택 | 미정 |  | 미정 | BT180180 | H
B48162 | 2018-10-02 | 2 | A |  | 13 | A | SMN440 | 합금강 | D1 | BM#2 | 1605 | 45 | 1656 | 1575 | 32 | 5900 |  | 1 | 0.27 | 19 |  | -2.51 | 1565 | 1644 | 0.42 | 0 | 0 | 33 | 1 | 26989 | Y |  | 2018-10-03 01:16 | 71 | 1296 | 29 | 34 | 36 | 38 | 40 | 40 | 40 | 40 | 39 | 39 | 37 | 36 |  | 36 | 38 | 40 | 36 | 40 | -0.11 | Y | 35.03 | Y | -0.2 |  |  |  | 1.29 |  |  |  | N | N | N | N | 140 | 0.49 | 57 | 85618 | 92810 | 5690 | 14400 | 8 | 2 |  | 2018-10-03 01:32 | 1574 | 124 |  | 30 |  | * STR#1,2 Edge heater 설비이상으로 미적용 이상공정 등록 및 생관통보 | [14 empty] | 86.92 | 100 | 0 | 0 | 0 |  | 650 | 400 | 해제 | 선택 | 0 | 0 | 0 |  | 650 | 400 | 해제 | 선택 | 미정 | 미정 | 미정 | 미정 | 미정 |  | 미정 | RB120.00 | C
A48271 | 2018-10-02 | 1 | A |  | 6 | A | STB2 | 베어링강 | STB (SF) | BM#1 | 1571 | 43 | 1546 | 1547 | 42 | 6000 |  | 3 | 0.3 | 31 |  | -0.32 | 1535 | 1546 | 0.22 | 0 |  | 16 | 17 | 58 | Y |  | 2018-10-03 01:56 | 79 | 1130 | 32 | 36 | 39 | 41 | 42 | 43 | 43 | 42 | 42 | 42 | 41 | 41 |  | 41 | 40 | 43 | 41 | 42 | -0.03 | Y | 30.03 | Y | 0 |  |  |  | 1.69 |  |  |  | Y | Y | Y | Y | 180 | 0.48 | 59 | 101508 | 94220 | 7030 | 15540 | 17 | 2 |  | 2018-10-03 02:05 | 1535 | 125 |  | 32 | [16 empty] | 100.3 | 100 | 0 | 0 | 0 |  | 650 |  | 선택 | 해제 | 0 | 0 | 0 |  | 650 |  | 선택 | 해제 | 선택 | 미정 | 미정 | 선택 | 미정 |  | 미정 | BT180180 | H
B48163 | 2018-10-02 | 2 | A | TUNDISH교체전 | 14 | A | SMN440 | 합금강 | D1 | BM#2 | 1589 | 45 | 1645 | 1547 | 36 | 6800 |  | 1 | 0.3 | 19 |  | -2.55 | 1565 | 1642 | 0.47 | 0 | 0 | 30 | 12 | 46 | Y |  | 2018-10-03 02:21 | 71 | 1138 | 35 | 38 | 41 | 42 | 42 | 42 | 42 | 41 | 40 | 39 | 38 | 36 |  | 36 | 40 | 42 | 36 | 42 | -0.15 | Y | 39.98 | Y | -0.4 |  |  |  | 0.95 |  |  |  | N | N | N | N | 130 | 0.49 | 57 | 91451 | 92860 | 3140 | 2500 | 8 | 2 |  | 2018-10-03 02:26 | 1570 | 128 |  | 24 |  | * STR#1,2 Edge heater 설비이상으로 미적용 이상공정 등록 및 생관통보 | B44FB69D8912470D9167AD89C8A39136 | 1763B7B585D342B88D25E2C9053B4654 | 9C8352F40E4243B9B5EC6DBD744F322E | [11 empty] | 90.68 | 100 | 0 | 2565 | 0 |  | 650 | 400 | 해제 | 선택 | 0 | 2595 | 0 |  | 650 | 400 | 해제 | 선택 | 미정 | 미정 | 미정 | 미정 | 미정 |  | 미정 | RB120.00 | C
A48272 | 2018-10-02 | 1 | A |  | 7 | A | STB2 | 베어링강 | STB (SF) | BM#1 | 1587 | 46 | 1574 | 1547 | 40 | 5800 |  | 3 | 0.3 | 26 |  | -1.53 | 1525 | 1572 | 0.19 | 0 |  | 1 | 25 | 55 | Y |  | 2018-10-03 03:04 | 69 | 1124 | 39 | 41 | 42 | 43 | 43 | 43 | 42 | 41 | 41 | 40 | 40 | 39 | 38 | 38 | 41 | 43 | 38 | 43 | -0.11 | Y | 45 | Y | -0.2 |  |  |  | 1.72 |  |  |  | Y | Y | Y | Y | 230 | 0.48 | 60 | 101508 | 95960 | 7150 | 15230 | 17 | 2 |  | 2018-10-03 03:11 | 1525 | 130 |  | 27 | [16 empty] | 10150800 | 100 | 0 | 0 | 0 |  | 650 |  | 선택 | 해제 | 0 | 0 | 0 |  | 650 |  | 선택 | 해제 | 선택 | 미정 | 미정 | 선택 | 미정 |  | 미정 | BT180180 | H
B48164 | 2018-10-02 | 2 | A | TUNDISH교체 | 1 | A | AE15B36C2 | 합금강 | 보론강 | BM#2 | 1590 | 48 | 1674 | 1546 | 46 | 8900 |  | 1 | 0.35 | 21 |  | -2.73 | 1598 | 1673 | 0.59 | 0 | 0 | 22 | 61 | 49 | Y |  | 2018-10-03 03:31 | 100 | 1138 | -341 | -66 | 33 | 32 | 32 | 23 | 25 | 30 | 34 | 35 | 36 | 37 | 37 | 36 | 32 | 37 | 36 | 37 | -0.06 |  | 15.02 | Y | -0.2 |  | 2.57 | 2.51 | 1.54 |  |  |  | N | N | N | N | 150 | 0.47 | 60 | 96985 | 98920 | 1920 | 14800 | 7 | 1 |  | 2018-10-03 03:29 | 1598 | 150 |  | 41 |  | *T/D 플럭스 120/15KG *T/D 교체 슬리브롱노즐사용 *L/D첫 HEAT 생왕겨 투입 * STR#1,2 Edge heater 설비이상으로 미적용 이상공정 등록 및 생관통보 | [14 empty] | 97.18 | 100 | 700 | 0 | 0 |  | 300 | 400 | 해제 | 선택 | 700 | 0 | 0 |  | 300 | 400 | 해제 | 선택 | 해제 | 미정 | 미정 | 미정 | 미정 |  | 미정 | RB100.00 | C
A48273 | 2018-10-02 | 1 | A |  | 8 | A | STB2 | 베어링강 | STB (SF) | BM#1 | 1582 | 44 | 1567 | 1530 | 41 | 6000 |  | 3 | 0.3 | 31 |  | -0.96 | 1534 | 1567 | 0.21 | 0 |  | 2 | 5 | 43 | Y |  | 2018-10-03 04:05 | 78 | 1128 | 38 | 36 | 36 | 36 | 37 | 37 | 36 | 36 | 35 | 34 | 34 | 33 | 32 | 32 | 36 | 37 | 32 | 36 | -0.13 | Y | 39.97 | Y | -0.2 |  |  |  | 1.28 |  |  |  | Y | Y | Y | Y | 220 | 0.48 | 61 | 84590 | 95990 | 7090 | 15850 | 17 | 2 |  | 2018-10-03 04:18 | 1534 | 132 |  | 28 | [16 empty] | 85.14 | 100 | 0 | 0 | 0 |  | 650 |  | 선택 | 해제 | 0 | 0 | 0 |  | 650 |  | 선택 | 해제 | 선택 | 미정 | 미정 | 선택 | 선택 | 7 | 미정 | BT180180 | H
B48165 | 2018-10-02 | 2 | B |  | 2 | A | AE15B36C2 | 합금강 | 보론강 | BM#2 | 1585 | 45 | 1654 | 1547 | 41 | 7600 |  | 1 | 0.3 | 16 |  | -2.73 | 1576 | 1642 | 0.29 | 0 | 0 | 21 | 5 | 42 | Y |  | 2018-10-03 04:31 | 78 | 1133 | 32 | 31 | 32 | 32 | 32 | 32 | 31 | 30 | 29 | 29 | 27 | 26 |  | 26 | 30 | 32 | 26 | 32 | -0.13 |  | 45 | Y | -0.2 | [7 empty] | N | N | N | N | 140 | 0.49 | 64 | 98339 | 103990 | 1230 | 12800 | 7 | 1 | 20 | 2018-10-03 04:34 | 1576 | 148 |  | 43 |  | * STR#1,2 Edge heater 설비이상으로 미적용 이상공정 등록 및 생관통보 | [14 empty] | 93.66 | 100 | 0 | 0 | 300 |  | 300 | 400 | 해제 | 선택 | 0 | 0 | 300 |  | 300 | 400 | 해제 | 선택 | 해제 | 미정 | 미정 | 미정 | 미정 |  | 미정 | RB140.00 | C
A48274 | 2018-10-02 | 1 | B |  | 9 | A | STB2 | 베어링강 | STB (SF) | BM#1 | 1589 | 43 | 1566 | 1553 | 38 | 5600 |  | 3 | 0.29 | 30 |  | -1.02 | 1531 | 1566 | 0.19 | 0 |  | 36 | 45 | 37 | Y |  | 2018-10-03 04:59 | 75 | 1123 | 32 | 32 | 34 | 34 | 35 | 35 | 34 | 34 | 34 | 33 | 33 | 32 | 32 | 32 | 33 | 35 | 32 | 34 | -0.04 | Y | 40 | Y | 0 |  |  |  | 1.3 |  |  |  | Y | Y | Y | Y | 210 | 0.48 | 64 | 101508 | 99020 | 7050 | 15400 | 17 | 2 |  | 2018-10-03 05:06 | 1531 | 123 |  | 38 | [16 empty] | 95.31 | 0 | 0 | 0 | 0 |  | 650 |  | 선택 | 해제 | 0 | 0 | 0 |  | 650 |  | 선택 | 해제 | 선택 | 미정 | 미정 | 선택 | 미정 |  | 미정 | BT180180 | H
B48166 | 2018-10-02 | 2 | B |  | 3 | A | AE15B36C2 | 합금강 | 보론강 | BM#2 | 1590 | 48 | 1664 | 1555 | 44 | 8000 |  | 1 | 0.34 | 16 |  | -3.04 | 1577 | 1652 | 0.49 | 0 | 0 | 33 | 2 | 42 | Y |  | 2018-10-03 05:36 | 79 | 1139 | 24 | 25 | 27 | 28 | 29 | 29 | 29 | 29 | 28 | 27 | 26 | 24 |  | 24 | 27 | 29 | 24 | 29 | -0.14 | Y | 34.98 | Y | -0.39 | [7 empty] | N | N | N | N | 130 | 0.49 | 58 | 92854 | 95660 | 3400 | 14100 | 7 | 1 | 30 | 2018-10-03 05:58 | 1577 | 153 |  | 47 |  | * STR#1,2 Edge heater 설비이상으로 미적용 이상공정 등록 및 생관통보 | [14 empty] | 93.79 | 100 | 0 | 0 | 0 |  | 300 | 400 | 해제 | 선택 | 0 | 0 | 0 |  | 300 | 400 | 해제 | 선택 | 해제 | 미정 | 미정 | 미정 | 미정 |  | 미정 | RB110.00 | C
A48275 | 2018-10-02 | 1 | B |  | 10 | A | STB2 | 베어링강 | STB (SF) | BM#1 | 1586 | 41 | 1559 | 1540 | 37 | 5700 |  | 3 | 0.3 | 29 |  | -1 | 1523 | 1556 | 0.19 | 0 |  | 16 | 18 | 48 | Y |  | 2018-10-03 06:16 | 67 | 1131 | 30 | 31 | 31 | 31 | 31 | 30 | 30 | 28 | 27 | 27 | 26 | 26 | 26 | 26 | 29 | 31 | 26 | 31 | -0.1 |  | 50.02 | Y | 0 |  |  |  | 1.53 |  |  |  | Y | Y | Y | Y | 200 | 0.48 | 67 | 152262 | 103250 | 7090 | 14300 | 17 | 2 |  | 2018-10-03 06:23 | 1523 | 112 |  | 27 |  | *혼탕부 성분확인 ID:107~109.207~209 | [14 empty] | 138.11 | 100 | 0 | 0 | 0 |  | 650 |  | 선택 | 해제 | 0 | 0 | 0 |  | 650 |  | 선택 | 해제 | 선택 | 미정 | 미정 | 선택 | 미정 |  | 미정 | BT180180 | H
B48167 | 2018-10-02 | 2 | B |  | 4 | A | AE15B36C2 | 합금강 | 보론강 | BM#2 | 1582 | 57 | 1645 | 1555 | 51 | 8100 |  | 1 | 0.34 | 16 |  | -2.86 | 1568 | 1630 | 0.32 | 0 | 0 | 30 | 13 | 47 | Y |  | 2018-10-03 06:50 | 70 | 1137 | 22 | 26 | 29 | 31 | 32 | 32 | 32 | 31 | 30 | 29 | 27 | 26 | 24 | 24 | 29 | 32 | 24 | 32 | -0.2 | Y | 39.98 | Y | -0.4 | [7 empty] | N | N | N | N | 120 | 0.49 | 60 | 101820 | 97420 | 3620 | 14600 | 7 | 1 | 35 | 2018-10-03 06:51 | 1568 | 152 |  | 34 |  | * STR#1,2 Edge heater 설비이상으로 미적용 이상공정 등록 및 생관통보 | [14 empty] | 100.81 | 100 | 0 | 0 | 0 |  | 300 | 400 | 해제 | 선택 | 0 | 0 | 0 |  | 300 | 400 | 해제 | 선택 | 해제 | 미정 | 미정 | 미정 | 미정 |  | 미정 | RB150.00 | C
A48276 | 2018-10-03 | 1 | B |  | 11 | A | STB2N | 베어링강 | STB (SF) | BM#1 | 1623 | 41 | 1547 | 1540 | 40 | 5000 |  | 3 | 0.3 | 28 |  | -0.93 | 1517 | 1547 | 0.18 | 0 |  | 1 | 26 | 60 | Y |  | 2018-10-03 07:29 | 62 | 1132 | 27 | 28 | 30 | 31 | 32 | 31 | 31 | 30 | 30 | 29 | 29 | 28 | 28 | 28 | 30 | 32 | 28 | 31 | -0.1 | Y | 40.02 | Y | 0 | [7 empty] | Y | Y | Y | Y | 190 | 0.48 | 63 | 59128 | 99860 | 6350 | 15300 | 17 | 2 |  | 2018-10-03 07:36 | 1517 | 106 |  | 23 |  | *혼탕부 성분확인 ID:101.201 | [14 empty] | 55.23 | 100 | 0 | 0 | 0 |  | 650 |  | 선택 | 해제 | 0 | 0 | 0 |  | 650 |  | 선택 | 해제 | 선택 | 미정 | 미정 | 선택 | 미정 |  | 미정 | BT180180 | H
B48168 | 2018-10-03 | 2 | B |  | 5 | A | AE15B36C2 | 합금강 | 보론강 | BM#2 | 1622 | 43 | 1646 | 1574 | 37 | 6700 |  | 1 | 0.31 | 16 |  | -2.43 | 1568 | 1625 | 0.29 | 0 | 0 | 22 | 62 | 44 | Y |  | 2018-10-03 07:57 | 70 | 1099 | 21 | 26 | 29 | 32 | 32 | 33 | 32 | 31 | 30 | 29 | 27 | 26 | 24 | 24 | 29 | 33 | 24 | 32 | -0.26 | Y | 34.98 | Y | -0.4 | [7 empty] | N | N | N | N | 110 | 0.49 | 61 | 95066 | 100570 | 2520 | 15300 | 7 | 1 | 50 | 2018-10-03 08:01 | 1568 | 129 |  | 30 |  | * STR#1,2 Edge heater 설비이상으로 미적용 이상공정 등록 및 생관통보 | [14 empty] | 94.12 | 100 | 0 | 0 | 0 |  | 300 | 400 | 해제 | 선택 | 0 | 0 | 0 |  | 300 | 400 | 해제 | 선택 | 해제 | 미정 | 미정 | 미정 | 미정 |  | 미정 | RB100.00 | C
A48277 | 2018-10-03 | 1 | B | TUNDISH교체전 | 12 | A | STB2N | 베어링강 | STB (SF) | BM#1 | 1611 | 41 | 1561 | 1548 | 34 | 4700 |  | 3 | 0.3 | 28 |  | -1.22 | 1522 | 1561 | 0.18 | 0 |  | 2 | 6 | 73 | Y |  | 2018-10-03 08:28 | 67 | 1092 | 27 | 28 | 31 | 33 | 34 | 34 | 34 | 33 | 33 | 32 | 32 | 31 | 30 | 30 | 32 | 34 | 30 | 34 | -0.1 | Y | 40 | Y | -0.2 | [7 empty] | N | Y | Y | N | 180 | 0.48 | 66 | 97801 | 101190 | 5010 | 2000 | 17 | 2 |  | 2018-10-03 08:35 | 1522 | 109 |  | 27 |  | *전공정 요청 L/D잔강 5TON 이월 |  | 4926DC32217049BEAC801FB21A2D16D1 | BD59D39F3E424AAB9EF68988646DB0B2 | 27646672EC4C40A8B803C733CF1FF2F5 | [10 empty] | 92.7 | 100 | 0 | 3500 | 0 |  | 650 |  | 선택 | 해제 | 0 | 3500 | 0 |  | 650 |  | 선택 | 해제 | 선택 | 미정 | 선택 | 해제 | 미정 |  | 미정 | BT180180 | H
B48169 | 2018-10-03 | 2 | B |  | 6 | A | AE15B36C2 | 합금강 | 보론강 | BM#2 | 1600 | 43 | 1637 | 1555 | 41 | 7100 |  | 1 | 0.29 | 17 |  | -2.48 | 1561 | 1626 | 0.22 | 0 | 0 | 21 | 6 | 46 | Y |  | 2018-10-03 09:11 | 63 | 1089 | 21 | 23 | 26 | 27 | 28 | 27 | 26 | 25 | 24 | 23 | 21 | 21 | 19 | 19 | 24 | 28 | 19 | 21 | -0.25 | Y | 35.75 | Y | -0.4 | [7 empty] | N | N | N | N | 100 | 0.49 | 57 | 95064 | 93030 | 2990 | 13400 | 7 | 1 | 10 | 2018-10-03 09:10 | 1561 | 127 |  | 21 |  | * STR#1,2 Edge heater 설비이상으로 미적용 이상공정 등록 및 생관통보 | [14 empty] | 9506400 | 100 | 0 | 0 | 0 |  | 300 | 400 | 해제 | 선택 | 0 | 0 | 0 |  | 300 | 400 | 해제 | 선택 | 해제 | 미정 | 미정 | 미정 | 미정 |  | 미정 | RB100.00 | C
A48278 | 2018-10-03 | 1 | B | TUNDISH교체 | 1 | A | SM45CB | 탄소강 | SM45C | BM#1 | 1572 | 43 | 1629 | 1517 | 41 | 7300 |  | 3 | 0.3 | 17 |  | -1.89 | 1580 | 1620 | 0 | 13.25 |  | 36 | 46 | 62 | Y |  | 2018-10-03 09:39 | 87 | 1097 | 11 | 19 | 13 | 22 | 26 | 28 | 30 | 32 | 33 | 33 | 33 |  |  | 33 | 26 | 33 | 33 | 33 | 0 |  | 10 | Y | 0 |  | 2.66 | 2.66 | 1.9 |  |  |  | N | N | N | N | 190 | 0.48 | 58 | 91844 | 95120 | 3960 | 15100 | 9 | 1 |  | 2018-10-03 09:50 | 1580 | 128 |  | 47 |  | *T/Dflux 유15kg 용120kg *탄화왕겨200KG 투입 *수소기준초과 ID:101.102.201.202 | [14 empty] | 92.77 | 100 | 700 | 0 | 0 |  | 650 |  | 선택 | 해제 | 700 | 0 | 0 |  | 650 |  | 선택 | 해제 | 해제 | 미정 | 미정 | 미정 | 미정 |  | 미정 | RB170.00 | C
B48170 | 2018-10-03 | 2 | B |  | 7 | A | AE15B36C2 | 합금강 | 보론강 | BM#2 | 1585 | 42 | 1645 | 1534 | 38 | 7700 |  | 1 | 0.34 | 16 |  | -2.56 | 1568 | 1631 | 0.21 | 0 | 0 | 33 | 3 | 39 | Y |  | 2018-10-03 10:06 | 70 | 1095 | 17 | 25 | 29 | 32 | 33 | 33 | 32 | 31 | 30 | 29 | 28 | 26 |  | 26 | 29 | 33 | 26 | 0 | -0.2 | Y | 34.98 | Y | -0.4 | [7 empty] | N | N | N | N | 150 | 0.49 | 60 | 95064 | 98150 | 1900 | 15400 | 7 | 1 | 40 | 2018-10-03 10:07 | 1568 | 125 |  | 27 |  | * STR#1,2 Edge heater 설비이상으로 미적용 이상공정 등록 및 생관통보 | [14 empty] | 9506400 | 100 | 0 | 0 | 0 |  | 300 | 400 | 해제 | 선택 | 0 | 0 | 0 |  | 300 | 400 | 해제 | 선택 | 해제 | 미정 | 미정 | 미정 | 미정 |  | 미정 | RB100.00 | H
A48279 | 2018-10-03 | 1 | B |  | 2 | A | SM45CB | 탄소강 | SM45C | BM#1 | 1622 | 38 | 1628 | 1550 | 33 | 5700 |  | 1 | 0.33 | 16 |  | -2.41 | 1560 | 1617 | 0 | 0.7 | 0 | 16 | 19 | 69 | Y |  | 2018-10-03 10:49 | 67 | 1088 | 31 | 27 | 25 | 24 | 23 | 23 | 23 | 22 | 21 | 20 | 18 | 18 | 16 | 16 | 23 | 25 | 16 | 23 | -0.18 |  | 49.98 | Y | -0.4 | [7 empty] | N | N | N | N | 180 | 0.47 | 62 | 94316 | 93360 | 380 | 15800 | 9 | 1 |  | 2018-10-03 10:57 | 1560 | 124 |  | 37 |  | *주속 준빅사이즈로 작업 하였으나 사이즈 변경함 | [14 empty] | 100.34 | 100 | 0 | 0 | 0 |  | 650 |  | 선택 | 해제 | 0 | 0 | 0 |  | 650 |  | 선택 | 해제 | 해제 | 미정 | 미정 | 미정 | 미정 |  | 미정 | BM510510 | C
B48171 | 2018-10-03 | 2 | B | TUNDISH교체전 | 8 | A | AE15B36C2 | 합금강 | 보론강 | BM#2 | 1594 | 53 | 1644 | 1505 | 51 | 9300 |  | 1 | 0.35 | 16 |  | -2.43 | 1593 | 1640 | 0.26 | 0 |  | 30 | 14 | 50 | Y |  | 2018-10-03 11:07 | 95 | 1090 | 23 | 36 | 44 | 49 | 51 | 52 | 51 | 50 | 49 | 48 | 47 | 45 | 44 | 44 | 45 | 52 | 44 | 0 | -0.23 | Y | 35.02 | Y | -0.2 | [7 empty] | N | N | N | N | 140 | 0.47 | 65 | 103822 | 101430 | 53970 | 2000 | 7 | 1 | 10 | 2018-10-03 11:22 | 1578 | 125 |  | 29 |  | * STR#1,2 Edge heater 설비이상으로 미적용 이상공정 등록 및 생관통보 * 전공정 작업지연으로 감속주입 | 71D09DE91FD14327A56DB5C28F69337D | B1F2ED583B0B42AAA4E88DD8019984DD | 5390BCF76DC2427D8356072C783B328E | [11 empty] | 103.36 | 100 | 0 | 2680 | 0 |  | 300 | 400 | 해제 | 선택 | 0 | 2600 | 0 |  | 300 | 400 | 해제 | 선택 | 해제 | 미정 | 미정 | 미정 | 미정 |  | 미정 | RB090.00 | C
A48280 | 2018-10-03 | 1 | B |  | 3 | A | SM45CB | 탄소강 | SM45C | BM#1 | 1627 | 46 | 1622 | 1578 | 33 | 4900 |  | 1 | 0.68 | 15 |  | -2.11 | 1551 | 1600 | 0 | 0.46 | 0 | 1 | 27 | 60 | Y |  | 2018-10-03 11:54 | 58 | 1089 | 14 | 17 | 19 | 21 | 22 | 22 | 21 | 21 | 20 | 19 | 17 | 16 | 14 | 14 | 19 | 22 | 14 | 21 | -0.2 | Y | 40.03 | Y | -0.4 | [8 empty] | N | N | Y | 170 | 0.47 | 61 | 154457 | 93690 | 1960 | 15100 | 9 | 1 |  | 2018-10-03 12:09 | 1551 | 126 |  | 35 |  | *혼탕부 성분확인 ID:107.108.109.207.208.209 | [14 empty] | 15445700 | 100 | 0 | 0 | 0 |  | 650 |  | 선택 | 해제 | 0 | 0 | 0 |  | 650 |  | 선택 | 해제 | 해제 | 미정 | 미정 | 미정 | 미정 |  | 미정 | RB210.00 | C
B48172 | 2018-10-03 | 2 | D | TUNDISH교체 | 1 | A | SCR420HB | 소입성보증강 | C2 | BM#2 | 1581 | 51 | 1686 | 1566 | 48 | 9500 |  | 2 | 0 | 20 |  | -2.47 | 1600 | 1662 | 0 | 44.8 | 10 | 22 | 63 | 46 | Y |  | 2018-10-03 12:38 | 92 | 1075 | -266 | -79 | 25 | 36 | 34 | 37 | 41 | 44 | 45 | 46 | 46 | 47 | 46 | 46 | 41 | 47 | 46 | 46 | 0 |  | 4.98 | Y | -0.2 |  | 2.56 | 2.56 | 1.6 |  |  |  | N | N | N | N | 150 | 0.49 | 57 | 101508 | 99860 | 5050 | 14800 | 18 | 2 | 10 | 2018-10-03 12:34 | 16000 | 144 |  | 31 |  | * T/D 용강량 실측:1150mm / 18.7 TON * T/D FLUX 용탕부: 225 KG / 유탕부: 15KG 투입 * 슬리브 롱노즐( Y자형 ) 사용 * L/D첫 HEAT 탄화왕겨 200KG투입 * 첫 HEAT 수소측정 기준초과(10분)이상공정 등록 및 생관통보. * STR#1,2 Edge heater 설비이상으로 미적용 이상공정 등록 및 생관통보 | [14 empty] | 97.18 | 100 | 1050 | 0 | 0 |  | 450 | 300 | 해제 | 선택 | 1020 | 0 | 0 |  | 450 | 300 | 해제 | 선택 | 해제 | 미정 | 선택 | 미정 | 미정 |  | 미정 | BT180180 | H
A48281 | 2018-10-03 | 1 | D |  | 4 | A | SM45C | 탄소강 | SM45C | BM#1 | 1606 | 42 | 1630 | 1559 | 38 | 5400 |  | 1 | 0.36 | 16 |  | 0 | 1552 | 1611 | 0 | 0.79 | 0 | 2 | 7 | 57 | Y |  | 2018-10-03 13:01 | 59 | 1082 | 12 | 18 | 23 | 25 | 27 | 27 | 27 | 26 | 26 | 25 | 24 | 23 | 21 | 21 | 24 | 27 | 21 | 27 | -0.15 | Y | 39.98 | Y | -0.4 | [8 empty] | N | N | Y | 160 | 0.47 | 62 | 34090 | 94260 | 110 | 15400 | 9 | 1 |  | 2018-10-03 13:05 | 1552 | 130 |  | 32 |  | *혼탕부 성분확인 ID:101.201 | [14 empty] | 36.11 | 100 | 0 | 0 | 0 |  | 650 |  | 선택 | 해제 | 0 | 0 | 0 |  | 650 |  | 선택 | 해제 | 해제 | 미정 | 미정 | 미정 | 미정 |  | 미정 | RB210.00 | C
B48173 | 2018-10-03 | 2 | D |  | 2 | A | SCR420HB | 소입성보증강 | C2 | BM#2 | 1620 | 53 | 1674 | 1577 | 48 | 7700 |  | 1 | 0.37 | 20 |  | -2.36 | 1575 | 1652 | 0 | 1.09 | 0 | 21 | 7 | 61 | Y |  | 2018-10-03 13:53 | 67 | 1084 | 45 | 41 | 39 | 38 | 37 | 36 | 35 | 34 | 33 | 32 | 31 | 29 |  | 29 | 36 | 39 | 29 | 0 | -0.22 |  | 45 | Y | -0.4 | [7 empty] | N | N | N | N | 140 | 0.52 | 57 | 93049 | 96940 | 5210 | 13900 | 18 | 2 | 10 | 2018-10-03 14:00 | 1575 | 141 |  | 16 |  | * STR#1,2 Edge heater 설비이상으로 미적용 이상공정 등록 및 생관통보. | [14 empty] | 60.58 | 100 | 0 | 0 | 300 |  | 450 | 300 | 해제 | 선택 | 0 | 0 | 300 |  | 450 | 300 | 해제 | 선택 | 해제 | 미정 | 선택 | 미정 | 미정 |  | 미정 | BT180180 | H
A48282 | 2018-10-03 | 1 | D |  | 5 | A | SM45C | 탄소강 | SM45C | BM#1 | 1602 | 52 | 1649 | 1548 | 40 | 7000 |  | 1 | 0.31 | 15 |  | -2.41 | 1563 | 1609 | 0 | 0.2 | 0 | 6 | 1 | 15607 | Y |  | 2018-10-03 14:32 | 70 | 1095 | 20 | 28 | 33 | 35 | 35 | 35 | 34 | 32 | 30 | 29 | 27 | 26 | 24 | 24 | 30 | 35 | 24 | 35 | -0.24 | Y | 45 | Y | -0.4 | [8 empty] | N | N | Y | 150 | 0.47 | 62 | 103704 | 95240 | 770 | 14900 | 9 | 1 |  | 2018-10-03 14:33 | 1563 | 128 |  | 4 | [16 empty] | 108.03 | 100 | 0 | 0 | 0 |  | 650 |  | 선택 | 해제 | 0 | 0 | 0 |  | 650 |  | 선택 | 해제 | 해제 | 미정 | 미정 | 미정 | 미정 |  | 미정 | RB210.00 | C
B48174 | 2018-10-03 | 2 | D |  | 3 | A | SCR420HB | 소입성보증강 | C2 | BM#2 | 1659 | 65 | 1634 | 1614 | 61 | 6900 |  | 2 | 1000 | 18 |  | 0 | 1640 | 1640 | 5.7 | 15.6 |  | 33 | 4 | 63 | Y |  | 2018-10-03 14:45 | 132 | 1090 | 26 | 35 | 40 | 43 | 43 | 43 | 41 | 40 | 39 | 38 | 36 |  |  | 36 | 39 | 43 | 36 | 43 | -0.2 | Y | 35.02 | Y | -0.4 | [7 empty] | N | N | N | N | 130 | 0.52 | 52 | 93049 | 90920 | 5120 | 15400 | 18 | 2 | 10 | 2018-10-03 15:01 | 1575 | 135 |  | 23 |  | * STR#1,2 Edge heater 설비이상으로 미적용 이상공정 등록 및 생관통보. | [14 empty] | 9304900 | 100 | 0 | 0 | 0 |  | 450 | 300 | 해제 | 선택 | 0 | 0 | 0 |  | 450 | 300 | 해제 | 선택 | 해제 | 미정 | 선택 | 미정 | 미정 |  | 미정 | BT180180 | H
A48283 | 2018-10-03 | 1 | D |  | 6 | A | SM45C | 탄소강 | SM45C | BM#1 | 1614 | 52 | 1639 | 1570 | 33 | 5700 |  | 1 | 0.24 | 15 |  | -2.16 | 1567 | 1616 | 0 | 0.21 | 0 | 16 | 20 | 52 | Y |  | 2018-10-03 15:01 | 74 | 1087 | 22 | 26 | 28 | 30 | 30 | 30 | 29 | 28 | 27 | 25 | 24 | 23 | 20 | 20 | 26 | 30 | 20 | 30 | -0.22 | Y | 45 | Y | -0.6 | [8 empty] | N | N | Y | 190 | 0.47 | 64 | 103704 | 97190 | 50 | 16200 | 9 | 1 |  | 2018-10-03 15:19 | 1567 | 129 |  | 39 | [16 empty] | 108.03 | 100 | 0 | 0 | 0 |  | 650 |  | 선택 | 해제 | 0 | 0 | 0 |  | 650 |  | 선택 | 해제 | 해제 | 미정 | 미정 | 미정 | 미정 |  | 미정 | RB180.00 | C
B48175 | 2018-10-03 | 2 | D |  | 4 | A | SCR420HB | 소입성보증강 | C2 | BM#2 | 1598 | 47 | 1617 | 1598 | 40 | 6900 |  | 1 | 0.24 | 18 |  | -2.51 | 1569 | 1626 | 0 | 0.26 | 0 | 36 | 47 | 157 | Y |  | 2018-10-03 15:43 | 61 | 1087 | 34 | 28 | 25 | 23 | 21 | 19 | 18 | 16 | 15 | 13 | 12 |  |  | 12 | 21 | 25 | 12 | 0 | -0.32 |  | 40.02 | Y | -0.2 | [7 empty] | N | N | N | N | 120 | 0.49 | 54 | 84590 | 86450 | 5070 | 14700 | 18 | 2 | 10 | 2018-10-03 15:47 | 1569 | 113 |  | 21 |  | * STR#1,2 Edge heater 설비이상으로 미적용 이상공정 등록 및 생관통보. * 전공정 작업지연 감속주입 요청 함. | [14 empty] | 92.45 | 100 | 0 | 0 | 0 |  | 450 | 300 | 해제 | 선택 | 0 | 0 | 0 |  | 450 | 300 | 해제 | 선택 | 해제 | 미정 | 선택 | 미정 | 미정 |  | 미정 | BT180180 | H
A48284 | 2018-10-03 | 1 | D |  | 7 | A | SM45C | 탄소강 | SM45C | BM#1 | 1610 | 41 | 1646 | 1565 | 30 | 5500 |  | 1 | 1000 |  |  | 0 | 1567 | 1569 | 0 | 0 | 0 | 30 | 15 | 90 | Y |  | 2018-10-03 16:02 | 74 | 1088 | 18 | 23 | 28 | 30 | 31 | 31 | 31 | 31 | 30 | 30 | 28 | 27 | 26 | 26 | 28 | 31 | 26 | 31 | -0.12 | Y | 40 | Y | -0.2 | [7 empty] | N | N | N | N | 180 | 0.47 | 64 | 95558 | 96470 | 2870 | 14810 | 9 | 1 |  | 2018-10-03 16:07 | 1567 | 130 |  | 43 |  | *빅사이즈 후속 HEAT 빅사이즈 주속적용 | [14 empty] | 96.52 | 100 | 0 | 0 | 0 |  | 650 |  | 선택 | 해제 | 0 | 0 | 0 |  | 650 |  | 선택 | 해제 | 해제 | 미정 | 미정 | 미정 | 미정 |  | 미정 | BM510510 | C
B48176 | 2018-10-03 | 2 | D |  | 5 | A | SCR420HB | 소입성보증강 | C2 | BM#2 | 1603 | 48 | 1635 | 1597 | 43 | 7000 |  | 1 | 0.27 | 18 |  | 0 | 1585 | 1634 | 0 | 0.42 | 0 | 22 | 64 | 54 | Y |  | 2018-10-03 16:45 | 77 | 1089 | 10 | 26 | 35 | 38 | 41 | 42 | 42 | 42 | 41 | 40 | 39 | 38 | 36 | 36 | 36 | 42 | 36 | 42 | -0.17 | Y | 35 | Y | -0.4 | [7 empty] | N | N | N | N | 110 | 0.47 | 61 | 93049 | 95380 | 5140 | 15600 | 18 | 2 | 10 | 2018-10-03 16:47 | 1585 | 112 |  | 15 |  | * STR#1,2 Edge heater 설비이상으로 미적용 이상공정 등록 및 생관통보. * 전공정 작업지연 감속주입 요청 함. | [14 empty] | 62.41 | 100 | 0 | 0 | 0 |  | 450 | 300 | 해제 | 선택 | 0 | 0 | 0 |  | 450 | 300 | 해제 | 선택 | 해제 | 미정 | 선택 | 미정 | 미정 |  | 미정 | BT180180 | H
A48285 | 2018-10-03 | 1 | D |  | 8 | B | SM45CB | 탄소강 | SM45C | BM#1 | 1585 |  |  | 1530 | 0 | 6000 |  | 3 | 0.3 | 15 |  | 82.74 | 1561 | 0 | 0 | 13.62 |  | 1 | 28 | 101 | Y |  | 2018-10-03 17:48 | 68 | 1084 | 25 | 23 | 24 | 24 | 24 | 24 | 24 | 23 | 22 | 21 | 20 | 19 | 17 | 17 | 23 | 24 | 17 | 24 | -0.14 |  | 50 | Y | -0.4 | [7 empty] | N | N | N | N | 170 | 0.51 | 61 | 103704 | 98720 | 4770 | 14780 | 9 | 1 |  | 2018-10-03 17:17 | 1561 | 109 |  | 0 | 13 | [15 empty] | 99.52 | 100 | 0 | 0 | 0 |  | 650 |  | 선택 | 해제 | 0 | 0 | 0 |  | 650 |  | 선택 | 해제 | 해제 | 미정 | 미정 | 미정 | 미정 |  | 미정 | RB160.00 | C
B48177 | 2018-10-03 | 2 | D |  | 6 | A | SCR420HB | 소입성보증강 | C2 | BM#2 | 1614 |  | 1634 | 1565 | 0 | 6600 |  | 1 | 0.25 | 18 |  | -1.96 | 1591 | 1637 | 0 | 0.3 |  | 21 | 8 | 57 | Y |  | 2018-10-03 17:36 | 83 | 1089 | 35 | 38 | 41 | 43 | 44 | 43 | 42 | 42 | 41 | 39 | 38 | 37 |  | 37 | 40 | 44 | 37 | 0 | -0.2 | Y | 34.98 | Y | -0.2 | [7 empty] | N | N | N | N | 100 | 0.47 | 57 | 93049 | 89560 | 4980 | 15900 | 18 | 2 | 10 | 2018-10-03 17:46 | 1591 | 110 |  | 29 |  | * STR#1,2 Edge heater 설비이상으로 미적용 이상공정 등록 및 생관통보. * 전공정 작업지연 감속주입 요청 함. | [14 empty] | 58.84 | 100 | 0 | 0 | 0 |  | 450 | 300 | 해제 | 선택 | 0 | 0 | 0 |  | 450 | 300 | 해제 | 선택 | 해제 | 미정 | 선택 | 미정 | 미정 |  | 미정 | BT180180 | H
A48286 | 2018-10-03 | 1 | D |  | 9 | B | SM45CB2 | 탄소강 | SM45C | BM#1 | 1593 | 0 | 1626 | 1546 | 18 | 6300 |  | 3 | 0.33 | 15 |  | -2.67 | 1573 | 1625 | 0 | 7.09 |  | 2 | 8 | 120 | Y |  | 2018-10-03 18:21 | 80 | 1087 | 15 | 27 | 32 | 34 | 35 | 35 | 34 | 34 | 33 | 33 | 32 |  |  | 32 | 31 | 35 | 32 | 34 | -0.05 | Y | 30 | Y | -0.2 | [7 empty] | N | N | N | N | 160 | 0.52 | 52 | 90140 | 90730 | 4360 | 16230 | 9 | 1 |  | 2018-10-03 18:31 | 1573 | 112 |  | 31 | [16 empty] | 94.88 | 100 | 0 | 0 | 0 |  | 650 |  | 선택 | 선택 | 0 | 0 | 0 |  | 650 |  | 선택 | 선택 | 해제 | 미정 | 미정 | 미정 | 미정 |  | 미정 | RB098.00 | C
B48178 | 2018-10-03 | 2 | D |  | 7 | A | SCR420HB | 소입성보증강 | C2 | BM#2 | 1596 | 46 | 1634 | 1566 | 41 | 7400 |  | 1 | 0.26 | 18 |  | -2.21 | 1592 | 1644 | 0 | 0.43 | 0 | 33 | 5 | 59 | Y |  | 2018-10-03 18:54 | 84 | 1087 | 41 | 46 | 48 | 49 | 49 | 48 | 47 | 46 | 44 | 42 | 40 | 38 |  | 38 | 45 | 49 | 38 | 0 | -0.27 | Y | 40.03 | Y | -0.4 | [7 empty] | N | N | N | N | 150 | 0.47 | 63 | 93049 | 97880 | 5190 | 16100 | 18 | 2 | 10 | 2018-10-03 18:55 | 1592 | 106 |  | 11 |  | * STR#1,2 Edge heater 설비이상으로 미적용 이상공정 등록 및 생관통보. * 전공정 작업지연 감속주입 요청 함. | [14 empty] | 94.13 | 100 | 0 | 0 | 0 |  | 450 | 300 | 해제 | 선택 | 0 | 0 | 0 |  | 450 | 300 | 해제 | 선택 | 해제 | 미정 | 선택 | 미정 | 미정 |  | 미정 | BT180180 | C
A48287 | 2018-10-03 | 1 | D |  | 10 | A | SM45CB2 | 탄소강 | SM45C | BM#1 | 1603 | 40 | 1610 | 1552 | 25 | 4600 |  | 3 | 0.34 | 15 |  | -1.79 | 1558 | 1592 | 0 | 7.1 |  | 16 | 21 | 61 | Y |  | 2018-10-03 19:11 | 65 | 1087 | 30 | 28 | 27 | 27 | 27 | 26 | 25 | 24 | 24 | 23 | 22 | 21 |  | 21 | 26 | 27 | 21 | 27 | -0.13 |  | 45.02 | Y | -0.2 | [7 empty] | N | N | N | N | 150 | 0.52 | 57 | 89296 | 98230 | 770 | 15860 | 9 | 1 |  | 2018-10-03 19:25 | 1558 | 104 |  | 37 | [16 empty] | 87.55 | 0 | 0 | 0 | 0 |  | 650 |  | 선택 | 선택 | 0 | 0 | 0 |  | 650 |  | 선택 | 선택 | 해제 | 미정 | 미정 | 미정 | 미정 |  | 미정 | RB093.00 | W
B48179 | 2018-10-03 | 2 | D |  | 8 | A | SCR420HB | 소입성보증강 | C2 | BM#2 | 1594 | 51 | 1637 | 1576 | 44 | 7600 |  | 1 | 0.28 | 17 |  | -2.12 | 1579 | 1635 | 0 | 0.4 | 0 | 36 | 48 | 67 | Y |  | 2018-10-03 19:57 | 71 | 1089 | 34 | 36 | 39 | 41 | 41 | 40 | 39 | 38 | 37 | 36 | 35 | 34 |  | 34 | 38 | 41 | 34 | 0 | -0.17 | Y | 40.02 | Y | -0.2 | [7 empty] | N | N | N | N | 140 | 0.54 | 56 | 93049 | 99410 | 5140 | 14200 | 18 | 2 | 10 | 2018-10-03 19:58 | 1579 | 111 |  | 15 |  | * STR#1,2 Edge heater 설비이상으로 미적용 이상공정 등록 및 생관통보. | [14 empty] | 60.78 | 100 | 0 | 0 | 0 |  | 450 | 300 | 해제 | 선택 | 0 | 0 | 0 |  | 450 | 300 | 해제 | 선택 | 해제 | 미정 | 선택 | 미정 | 미정 |  | 미정 | BT180180 | H
A48288 | 2018-10-03 | 1 | D |  | 11 | B | SM45CB | 탄소강 | SM45C | BM#1 | 1594 | 39 | 1615 | 1551 | 25 | 4600 |  | 3 | 0.31 | 16 |  | -2.85 | 1558 | 1615 | 0 | 10.16 |  | 30 | 16 | 46 | Y |  | 2018-10-03 20:15 | 65 | 1088 | 19 | 23 | 27 | 29 | 30 | 30 | 29 | 28 | 27 | 27 | 26 | 25 |  | 25 | 27 | 30 | 25 | 27 | -0.14 | Y | 35 | Y | -0.2 | [7 empty] | N | N | N | N | 190 | 0.48 | 58 | 102202 | 91940 | 7080 | 16270 | 9 | 1 |  | 2018-10-03 20:23 | 1558 | 99 |  | 32 |  | *전공정 지연으로 감속주입-정속주입 강종 감속으로 이상재 등록 | [14 empty] | 102.82 | 100 | 0 | 0 | 0 |  | 650 |  | 선택 | 해제 | 0 | 0 | 0 |  | 650 |  | 선택 | 해제 | 해제 | 미정 | 미정 | 미정 | 미정 |  | 미정 | RB130.00 | C
B48180 | 2018-10-03 | 2 | A |  | 9 | A | SCR420HB | 소입성보증강 | C2 | BM#2 | 1604 | 47 | 1635 | 1555 | 40 | 7800 |  | 1 | 0.27 | 19 |  | -2.1 | 1579 | 1637 | 0 | 0.41 | 0 | 22 | 65 | 71 | Y |  | 2018-10-03 20:53 | 71 | 1089 | 32 | 36 | 41 | 43 | 43 | 42 | 42 | 41 | 40 | 39 | 38 | 36 |  | 36 | 40 | 43 | 36 | 0 | -0.18 | Y | 39.98 | Y | -0.4 | [7 empty] | N | N | N | N | 130 | 0.54 | 56 | 93049 | 101920 | 5170 | 14400 | 18 | 2 | 10 | 2018-10-03 20:55 | 1579 | 109 |  | 18 |  | * STR#1,2 Edge heater 설비이상으로 미적용 이상공정 등록 및 생관통보. * 전공정 지연 주입말 감속주입 | [14 empty] | 86.96 | 100 | 0 | 0 | 0 |  | 450 | 300 | 해제 | 선택 | 0 | 0 | 0 |  | 450 | 300 | 해제 | 선택 | 해제 | 미정 | 선택 | 미정 | 선택 | 8 | 미정 | BT180180 | H
A48289 | 2018-10-03 | 1 | A |  | 12 | A | SM45CB | 탄소강 | SM45C | BM#1 | 1617 | 41 | 1603 | 1567 | 26 | 4000 |  | 3 | 0.3 | 15 |  | -2.96 | 1547 | 1603 | 0 | 10.74 |  | 1 | 29 | 54 | Y |  | 2018-10-03 21:23 | 54 | 1088 | 24 | 24 | 24 | 25 | 25 | 25 | 25 | 24 | 23 | 23 | 22 | 22 | 21 | 21 | 24 | 25 | 21 | 25 | -0.09 | Y | 44.98 | Y | -0.2 | [7 empty] | N | N | N | N | 180 | 0.47 | 64 | 91984 | 100720 | 5680 | 15950 | 9 | 1 |  | 2018-10-03 21:30 | 1547 | 99 |  | 26 |  | *전공정 지연으로 감속주입-정속주입 강종 감속으로 이상재 등록 | [14 empty] | 86.53 | 100 | 0 | 0 | 0 |  | 650 |  | 선택 | 해제 | 0 | 0 | 0 |  | 650 |  | 선택 | 해제 | 해제 | 미정 | 미정 | 미정 | 선택 |  | 미정 | RB130.00 | W
C46703 | 2018-10-03 | 3 | A |  | 10 | A | SCR420HB | 소입성보증강 | C2 | BM#2 | 1578 | 46 | 1629 | 1550 | 34 | 6700 |  | 2 | 0 | 18 |  | 0 | 1623 | 1623 | 4 | 17.3 | 0 | 21 | 9 | 68 | Y |  | 2018-10-03 21:58 | 115 | 1102 | 34 | 33 | 33 | 33 | 32 | 30 | 29 | 27 | 25 | 24 | 22 | 20 | 17 | 17 | 29 | 33 | 17 | 33 | -0.32 |  | 50.02 | Y | -0.6 | [7 empty] | N | N | N | N | 120 | 0.48 | 61 | 93049 | 95990 | 2070 | 15100 | 18 | 2 |  | 2018-10-03 21:56 | 1573 | 103 |  | 12 |  | * STR#1,2 Edge heater 설비이상으로 미적용 이상공정 등록 및 생관통보. * 전공정 후HEAT(C46705) 성분오버로 20%이상 감속주입 * 전공정 요청 잔강 미이월 이상공정등록 및 생관통보 | [14 empty] | 9304900 | 100 | 0 | 0 | 0 |  | 450 | 300 | 해제 | 선택 | 0 | 0 | 0 |  | 450 | 300 | 해제 | 선택 | 해제 | 미정 | 해제 | 미정 | 미정 |  | 미정 | BT180180 | H
A48290 | 2018-10-03 | 1 | A |  | 13 | A | SM45CB2 | 탄소강 | SM45C | BM#1 | 1587 | 41 | 1611 | 1534 | 32 | 5000 |  | 3 | 0.3 | 16 |  | -2.83 | 1554 | 1611 | 0 | 8.39 |  | 2 | 9 | 70 | Y |  | 2018-10-03 22:27 | 61 | 1088 | 19 | 23 | 25 | 26 | 27 | 27 | 27 | 27 | 26 | 26 | 25 |  |  | 25 | 25 | 27 | 25 | 27 | -0.07 | Y | 30.02 | Y | -0.2 | [7 empty] | N | N | N | N | 170 | 0.52 | 53 | 99486 | 92000 | 2520 | 15470 | 9 | 1 |  | 2018-10-03 22:34 | 1554 | 101 |  | 29 | [16 empty] | 9948600 | 100 | 0 | 0 | 0 |  | 650 |  | 선택 | 선택 | 0 | 0 | 0 |  | 650 |  | 선택 | 선택 | 해제 | 미정 | 미정 | 미정 | 미정 |  | 미정 | RB103.00 | W
B48181 | 2018-10-03 | 2 | A |  | 11 | A | SCR420HB | 소입성보증강 | C2 | BM#2 | 1606 | 46 | 1664 | 1554 | 41 | 7600 |  | 1 | 0.25 | 19 |  | -2.89 | 1575 | 1657 | 0 | 0.36 | 0 | 6 | 2 | 273 | Y |  | 2018-10-03 22:11 | 67 | 1091 | 15 | 17 | 18 | 19 | 20 | 20 | 19 | 19 | 18 | 17 | 17 | 16 | 15 | 13 | 18 | 20 | 13 | 19 | -0.15 | Y | 46.85 | Y | -0.2 | [7 empty] | N | N | N | N | 110 | 0.39 | 72 | 101508 | 93270 | 3370 | 14800 | 18 | 2 |  | 2018-10-03 22:24 | 1585 | 171 |  | 64 |  | * STR#1,2 Edge heater 설비이상으로 미적용 이상공정 등록 및 생관통보. *전공정 성분 오버로 20% 이상 감속주입 이상공정등록 및 생관통보 * 전공정 요청 잔강 미이월 이상공정등록및생관통보 *전공정 지연 0.40 미만 작업 ID:306.406 이상재 등록 | [14 empty] | 105.19 | 100 | 0 | 0 | 0 |  | 450 | 300 | 해제 | 선택 | 0 | 0 | 0 |  | 450 | 300 | 해제 | 선택 | 해제 | 미정 | 해제 | 미정 | 미정 |  | 미정 | BT180180 | H
B48182 | 2018-10-03 | 2 | A | TUNDISH교체전 | 14 | A | SM45CB | 탄소강 | SM45C | BM#1 | 1614 | 47 | 1636 | 1567 | 39 | 5800 |  | 1 | 0.25 | 16 |  | -2.36 | 1572 | 1629 | 0 | 0.61 | 0 | 33 | 6 | 65 | Y |  | 2018-10-03 23:21 | 79 | 1089 | 24 | 32 | 39 | 41 | 42 | 42 | 41 | 41 | 40 | 39 | 37 |  |  | 37 | 38 | 42 | 37 | 41 | -0.17 | Y | 30 | Y | -0.4 | [7 empty] | N | N | N | N | 160 | 0.51 | 54 | 69591 | 92520 | 1980 | 1500 | 9 | 1 |  | 2018-10-03 23:24 | 1572 | 125 |  | 32 |  |  | CFEBC10B82B141EEB4459C83C94BAA91 | 295B018C230E48D9B13CD40BB40679C7 |  | F6542552C1FA4CEAA9E67A660FDCDF48 | [10 empty] | 73.64 | 100 | 0 | 2500 | 0 |  | 650 |  | 선택 | 해제 | 0 | 2500 | 0 |  | 650 |  | 선택 | 해제 | 해제 | 미정 | 미정 | 미정 | 미정 |  | 미정 | RB130.00 | C
B48183 | 2018-10-03 | 2 | A |  | 12 | A | SCR420HB | 소입성보증강 | C2 | BM#2 | 1623 | 44 | 1637 | 1566 | 36 | 6500 |  | 1 | 0.25 | 19 |  | -1.7 | 1578 | 1628 | 0 | 0.6 | 0 | 36 | 49 | 80 | Y |  | 2018-10-04 00:29 | 70 | 1091 | 11 | 22 | 28 | 31 | 33 | 33 | 33 | 32 | 31 | 30 | 30 | 28 | 27 | 22 | 27 | 33 | 22 | 33 | -0.22 | Y | 50.17 | Y | -0.4 | [7 empty] | N | N | N | N | 150 | 0.42 | 71 | 101508 | 98150 | 5860 | 16500 | 18 | 2 |  | 2018-10-04 00:24 | 1576 | 99 |  | 2 |  | *전공정 작업 지연 20%이상 감속주입 이상공정 등록 및 생관통보 * STR#1,2 Edge heater 설비이상으로 미적용 이상공정 등록 및 생관통보 * L/D 잔강 6T에 슬러그 유입되 잔강 미이월 이상공정등록 및생관통보 | [14 empty] | 98.08 | 100 | 0 | 0 | 0 |  | 450 | 300 | 해제 | 선택 | 0 | 0 | 0 |  | 450 | 300 | 해제 | 선택 | 해제 | 미정 | 해제 | 미정 | 미정 |  | 미정 | BT180180 | H
C46705 | 2018-10-03 | 3 | A | TUNDISH교체 | 1 | A | SM20C | 탄소강 | C2 | BM#1 | 1583 | 58 | 1706 | 1542 | 43 | 8600 |  | 2 | 0 | 20 |  | -2.23 | 1621 | 1679 | 15.4 | 0 |  | 35 | 37 | 48 | Y |  | 2018-10-04 00:21 | 107 | 1100 | 28 | 34 | 35 | 40 | 43 | 46 | 48 | 49 | 50 | 50 |  |  |  | 50 | 44 | 50 | 50 | 0 | 0 |  | 5 | Y | 0 |  | 2.35 | 2.35 |  |  |  |  | N | N | N | N | 150 | 0.47 | 55 | 97701 | 92070 | 3630 | 15250 | 4 | 1 |  | 2018-10-04 00:33 | 1621 | 165 |  | 51 |  | *T/D가열온도:자동-1362`.수동건-1345`.STR#1:979.STR#2:929.T/D FLUX 유:15,용:120,탄화왕겨 200kg 투입 | [14 empty] | 9770100 | 100 | 700 | 0 | 0 |  | 410 |  | 선택 | 선택 | 700 | 0 | 0 |  | 410 |  | 선택 | 선택 | 해제 | 미정 | 미정 | 미정 | 선택 |  | 미정 | RB120.00 | C
C46706 | 2018-10-03 | 3 | A |  | 13 | A | SCR420HB | 소입성보증강 | C2 | BM#2 | 1613 | 59 | 1645 | 1558 | 39 | 7700 |  | 2 | 0 | 18 |  | -2.39 | 1584 | 1641 | 0 | 68.1 |  | 29 | 91 | 25 | Y |  | 2018-10-04 01:20 | 76 | 1088 | 20 | 27 | 32 | 36 | 37 | 38 | 38 | 37 | 36 | 35 | 34 | 33 | 31 | 31 | 34 | 38 | 31 | 0 | -0.2 | Y | 35 | Y | -0.4 | [7 empty] | N | N | N | N | 140 | 0.49 | 63 | 103474 | 101170 | 110 | 15000 | 18 | 2 |  | 2018-10-04 01:37 | 1584 | 121 |  | 24 |  | * STR#1,2 Edge heater 설비이상으로 미적용 이상공정 등록 및 생관통보. *전공정요청 감속주입 *전공정 요청 L/D 잔강 미이월 | [14 empty] | 10347400 | 100 | 0 | 0 | 0 |  | 450 | 300 | 해제 | 선택 | 0 | 0 | 0 |  | 450 | 300 | 해제 | 선택 | 해제 | 미정 | 해제 | 미정 | 미정 |  | 미정 | BT180180 | H
B48184 | 2018-10-03 | 2 | A |  | 2 | A | SM20C | 탄소강 | C2 | BM#1 | 1584 | 41 | 1655 | 1546 | 35 | 6200 |  | 1 | 0.38 | 16 |  | -2.76 | 1577 | 1643 | 0.3 | 0 | 0 | 22 | 66 | 80 | Y |  | 2018-10-04 01:33 | 63 | 1133 | 48 | 38 | 32 | 29 | 26 | 25 | 23 | 22 | 20 | 20 | 19 | 17 |  | 17 | 27 | 32 | 17 | 0 | -0.33 |  | 45.02 | Y | -0.4 | [7 empty] | N | N | N | N | 140 | 0.5 | 58 | 79823 | 93530 | 3550 | 15670 | 4 | 2 |  | 2018-10-04 01:36 | 1577 | 135 |  | 37 | [16 empty] | 80.63 | 100 | 0 | 0 | 0 |  | 410 |  | 선택 | 선택 | 0 | 0 | 0 |  | 410 |  | 선택 | 선택 | 해제 | 미정 | 미정 | 미정 | 미정 |  | 미정 | RB120.00 | C
C46707 | 2018-10-03 | 3 | A | TUNDISH교체전 | 14 | A | SCR420HB | 소입성보증강 | C2 | BM#2 | 1630 | 54 | 1637 | 1583 | 44 | 4900 |  | 2 | 0 | 18 |  | -2.15 | 1590 | 1641 | 25.4 | 26.6 |  | 21 | 10 | 84 | Y |  | 2018-10-04 02:27 | 82 | 1078 | 28 | 35 | 40 | 43 | 43 | 43 | 43 | 42 | 41 | 40 | 39 | 38 |  | 38 | 40 | 43 | 38 | 43 | -0.13 | Y | 37.58 | Y | -0.2 | [7 empty] | N | N | N | N | 130 | 0.51 | 56 | 96942 | 96080 | 1800 | 2500 | 18 | 2 |  | 2018-10-04 02:41 | 1590 | 123 |  | 23 |  | * STR#1,2 Edge heater 설비이상으로 미적용 이상공정 등록 및 생관통보. | 3011AF138675450A89518C18281B6817 | 548BD890837D471D952B27AF9C95D956 | 9E7E154F61B5488FA4EB9F8030CB376B | [11 empty] | 9694200 | 100 | 0 | 3000 | 0 |  | 450 | 300 | 해제 | 선택 | 0 | 3000 | 0 |  | 450 | 300 | 해제 | 선택 | 해제 | 미정 | 미정 | 미정 | 미정 |  | 미정 | BT180180 | H
B48185 | 2018-10-03 | 2 | A |  | 3 | A | SM20C | 탄소강 | C2 | BM#1 | 1590 | 43 | 1647 | 1554 | 33 | 5800 |  | 1 | 0.33 | 16 |  | -2.38 | 1582 | 1637 | 0.2 | 0 | 0 | 2 | 10 | 52 | Y |  | 2018-10-04 02:31 | 68 | 1138 | 14 | 17 | 19 | 21 | 22 | 22 | 22 | 21 | 20 | 20 | 19 | 18 | 17 | 17 | 19 | 22 | 17 | 22 | -0.12 | Y | 40 | Y | -0.2 | [7 empty] | N | N | N | N | 130 | 0.47 | 62 | 88792 | 96230 | 2860 | 14400 | 4 | 2 |  | 2018-10-04 02:40 | 1582 | 134 |  | 39 |  | *주입초 전공정 지연으로 감속주입 | [14 empty] | 89.69 | 100 | 0 | 0 | 0 |  | 410 |  | 선택 | 선택 | 0 | 0 | 0 |  | 410 |  | 선택 | 선택 | 해제 | 미정 | 미정 | 미정 | 미정 |  | 미정 | RB105.00 | C
C46708 | 2018-10-03 | 3 | A | TUNDISH교체 | 1 | A | SCM420HT | 소입성보증강 | C | BM#2 | 1600 | 56 | 1649 | 1563 | 46 | 8700 |  | 2 | 0 | 20 |  | -2.08 | 1588 | 1642 | 8.8 | 17.1 |  | 31 | 45 | 132 | Y |  | 2018-10-04 03:34 | 78 | 1084 | -388 | -212 | 20 | 14 | 12 | 12 | 11 | 10 | 15 | 17 | 20 | 21 | 22 | 21 | 18 | 22 | 21 | 22 | -0.07 |  | 15 | Y | -0.2 |  | 2.62 | 2.4 | 1.95 |  |  |  | N | N | N | N | 150 | 0.52 | 56 | 101508 | 99990 | 50 | 14600 | 13 | 1 |  | 2018-10-04 03:49 | 1588 | 141 |  | 40 |  | *T/D 플럭스 120/15KG *T/D 교체 슬리브롱노즐사용 *L/D첫 HEAT 탄화왕겨 투입 * STR#1,2 Edge heater 설비이상으로 미적용 이상공정 등록 및 생관통보. *수소 판넬 이상으로 측정시간 10분 초과 이상공정등록및 생관통보 *수소 10분 측정값 초과 이상공정등록및 생관통보 | [14 empty] | 10150800 | 0 | 700 | 0 | 0 |  | 410 | 300 | 해제 | 선택 | 700 | 0 | 0 |  | 410 | 300 | 해제 | 선택 | 해제 | 미정 | 미정 | 미정 | 미정 |  | 미정 | BT180180 | H
B48187 | 2018-10-03 | 2 | A |  | 4 | A | SM20C | 탄소강 | C2 | BM#1 | 1631 | 23 | 1615 | 1594 | 22 | 3200 |  | 3 | 0.33 | 16 |  | -1.54 | 1584 | 1615 | 0.1 | 0 |  | 36 | 50 | 72 | Y |  | 2018-10-04 03:57 | 70 | 1142 | 13 | 23 | 29 | 30 | 31 | 31 | 30 | 29 | 28 | 27 | 26 | 25 | 24 | 24 | 27 | 31 | 24 | 0 | -0.17 | Y | 40 | Y | -0.2 |  |  |  | 1.86 |  |  |  |  | N | N | Y | 120 | 0.47 | 61 | 103704 | 96700 | 1850 | 15040 | 4 | 2 |  | 2018-10-04 04:09 | 1584 | 72 |  | 20 | [16 empty] | 105.39 | 100 | 0 | 0 | 0 |  | 490 |  | 선택 | 선택 | 0 | 0 | 0 |  | 490 |  | 선택 | 선택 | 해제 | 미정 | 미정 | 미정 | 미정 |  | 미정 | RB240.00 | C
B48186 | 2018-10-03 | 2 | B |  | 2 | A | SCM420HT | 소입성보증강 | C | BM#2 | 1598 | 45 | 1656 | 1554 | 44 | 8200 |  | 1 | 0.37 | 17 |  | -3.8 | 1575 | 1664 | 0 | 0.66 | 0 | 33 | 7 | 57 | Y |  | 2018-10-04 04:14 | 65 | 1133 | 19 | 19 | 21 | 22 | 23 | 23 | 23 | 23 | 23 | 22 | 22 | 22 |  | 22 | 22 | 23 | 22 | 23 | -0.03 | Y | 34.98 | Y | 0 | [7 empty] | N | N | N | N | 140 | 0.52 | 59 | 101508 | 98060 | 1560 | 14500 | 13 | 1 | 20 | 2018-10-04 04:36 | 1592 | 198 |  | 59 |  | * STR#1,2 Edge heater 설비이상으로 미적용 이상공정 등록 및 생관통보. | [14 empty] | 101.71 | 100 | 0 | 0 | 0 |  | 410 | 300 | 해제 | 선택 | 0 | 0 | 0 |  | 410 | 300 | 해제 | 선택 | 해제 | 미정 | 미정 | 미정 | 미정 |  | 미정 | BT180180 | H
A48295 | 2018-10-03 | 1 | B |  | 5 | A | SM20C | 탄소강 | C2 | BM#1 | 1631 | 78 | 1613 | 1522 | 73 | 8100 |  | 3 | 0.32 | 18 |  | -1.7 | 1584 | 1622 | 0.13 | 0 |  | 16 | 23 | 74 | Y |  | 2018-10-04 04:36 | 70 | 1132 | 22 | 23 | 24 | 25 | 25 | 25 | 24 | 23 | 22 | 21 | 20 | 19 | 17 | 17 | 22 | 25 | 17 | 25 | -0.18 | Y | 45.02 | Y | -0.4 | [8 empty] | N | N | Y | 110 | 0.48 | 63 | 101789 | 98420 | 3700 | 14000 | 4 | 2 |  | 2018-10-04 04:45 | 1584 | 167 |  | 45 | [16 empty] | 99.74 | 100 | 0 | 0 | 0 |  | 490 |  | 선택 | 선택 | 0 | 0 | 0 |  | 490 |  | 선택 | 선택 | 해제 | 미정 | 미정 | 미정 | 미정 |  | 미정 | RB250.00 | C
B48188 | 2018-10-03 | 2 | B |  | 3 | A | SCM420HT | 소입성보증강 | C | BM#2 | 1607 | 52 | 1634 | 1567 | 47 | 8300 |  | 1 | 0.32 | 16 |  | -1.99 | 1579 | 1625 | 0 | 0.42 | 0 | 30 | 18 | 78 | Y |  | 2018-10-04 05:44 | 69 | 1129 | 20 | 22 | 23 | 24 | 24 | 23 | 22 | 21 | 20 | 19 | 18 | 17 |  | 17 | 21 | 24 | 17 | 0 | -0.18 | Y | 39.77 | Y | -0.2 | [7 empty] | N | N | N | N | 130 | 0.52 | 59 | 101508 | 102880 | 2170 | 12800 | 13 | 1 | 30 | 2018-10-04 05:50 | 1579 | 128 |  | 29 |  | * STR#1,2 Edge heater 설비이상으로 미적용 이상공정 등록 및 생관통보. | [14 empty] | 96.49 | 100 | 0 | 0 | 0 |  | 410 | 300 | 해제 | 선택 | 0 | 0 | 0 |  | 410 | 300 | 해제 | 선택 | 해제 | 미정 | 미정 | 미정 | 미정 |  | 미정 | BT180180 | H
A48297 | 2018-10-03 | 1 | B |  | 6 | A | SM20C | 탄소강 | C2 | BM#1 | 1588 | 37 | 1602 | 1535 | 34 | 5100 |  | 3 | 0.31 | 15 |  | -1.54 | 1581 | 1610 | 0.08 | 0 |  | 1 | 31 | 74 | Y |  | 2018-10-04 06:08 | 67 | 1133 | 14 | 23 | 27 | 29 | 30 | 30 | 30 | 29 | 29 | 28 | 27 | 27 | 26 | 25 | 27 | 30 | 25 | 30 | -0.11 | Y | 45.02 | Y | -0.2 | [8 empty] | N | N | Y | 100 | 0.48 | 65 | 100938 | 100200 | 4930 | 15400 | 4 | 2 |  | 2018-10-04 06:15 | 1581 | 82 |  | 18 | [16 empty] | 96.13 | 100 | 0 | 0 | 0 |  | 490 |  | 선택 | 선택 | 0 | 0 | 0 |  | 490 |  | 선택 | 선택 | 해제 | 미정 | 미정 | 미정 | 미정 |  | 미정 | RB300.00 | C
B48189 | 2018-10-03 | 2 | B |  | 4 | A | SCM420HT | 소입성보증강 | C | BM#2 | 1613 | 41 | 1645 | 1586 | 31 | 5800 |  | 1 | 0.35 | 17 |  | -2.13 | 1575 | 1625 | 0 | 0.56 | 0 | 2 | 11 | 47 | Y |  | 2018-10-04 06:47 | 65 | 1104 | 13 | 21 | 24 | 26 | 28 | 27 | 27 | 26 | 26 | 25 | 24 |  |  | 24 | 24 | 28 | 24 | 26 | -0.13 | Y | 30.02 | Y | -0.2 | [7 empty] | N | N | N | N | 120 | 0.52 | 55 | 101508 | 95910 | 2190 | 15300 | 13 | 1 | 50 | 2018-10-04 06:50 | 1575 | 126 |  | 29 |  | * STR#1,2 Edge heater 설비이상으로 미적용 이상공정 등록 및 생관통보. | [14 empty] | 10150800 | 100 | 0 | 0 | 0 |  | 410 | 300 | 해제 | 선택 | 0 | 0 | 0 |  | 410 | 300 | 해제 | 선택 | 해제 | 미정 | 미정 | 미정 | 미정 |  | 미정 | BT180180 | H
A48298 | 2018-10-04 | 1 | B |  | 7 | A | SM20C | 탄소강 | C2 | BM#1 | 1614 | 34 | 1626 | 1553 | 29 | 4400 |  | 3 | 0.31 | 15 |  | -2.08 | 1587 | 1626 | 0.07 | 0 |  | 6 | 4 | 47 | Y |  | 2018-10-04 07:15 | 73 | 1130 | 24 | 29 | 32 | 33 | 35 | 35 | 35 | 34 | 33 | 32 | 32 | 31 |  | 31 | 32 | 35 | 31 | 35 | -0.11 | Y | 35 | Y | -0.2 | [8 empty] | N | N | Y | 150 | 0.47 | 58 | 98935 | 90530 | 2350 | 15100 | 4 | 2 |  | 2018-10-04 07:23 | 1540 | 82 |  | 18 | [16 empty] | 106.61 | 100 | 0 | 0 | 0 |  | 490 |  | 선택 | 선택 | 0 | 0 | 0 |  | 490 |  | 선택 | 선택 | 해제 | 미정 | 미정 | 미정 | 미정 |  | 미정 | RB200.00 | C
B48190 | 2018-10-04 | 2 | B |  | 5 | A | SCM420HT | 소입성보증강 | C | BM#2 | 1606 | 45 | 1637 | 1566 | 42 | 6700 |  | 1 | 0.34 | 16 |  | -2.2 | 1578 | 1633 | 0 | 0.8 | 0 | 36 | 51 | 43 | Y |  | 2018-10-04 07:48 | 68 | 1137 | 20 | 28 | 34 | 35 | 36 | 36 | 36 | 35 | 34 | 33 | 32 |  |  | 32 | 33 | 36 | 32 | 36 | -0.13 | Y | 30 | Y | -0.2 | [7 empty] | N | N | N | N | 110 | 0.52 | 54 | 135344 | 93920 | 1160 | 15200 | 13 | 1 | 10 | 2018-10-04 07:53 | 1578 | 123 |  | 27 |  | * STR#1,2 Edge heater 설비이상으로 미적용 이상공정 등록 및 생관통보. | [14 empty] | 142.47 | 100 | 0 | 0 | 0 |  | 410 | 300 | 해제 | 선택 | 0 | 0 | 0 |  | 410 | 300 | 해제 | 선택 | 해제 | 미정 | 미정 | 미정 | 미정 |  | 미정 | BT180180 | H
A48299 | 2018-10-04 | 1 | B |  | 8 | A | SM20C | 탄소강 | C2 | BM#1 | 1602 | 35 | 1623 | 1564 | 33 | 4800 |  | 3 | 0.31 | 15 |  | -2.08 | 1584 | 1623 | 0.07 | 0 |  | 33 | 8 | 26 | Y |  | 2018-10-04 08:16 | 70 | 1097 | 30 | 31 | 34 | 35 | 37 | 37 | 36 | 36 | 35 | 34 | 34 | 32 | 31 | 28 | 34 | 37 | 28 | 34 | -0.18 | Y | 49.98 | Y | -0.4 | [7 empty] | N | N | N | N | 140 | 0.47 | 70 | 100836 | 102530 | 1790 | 15700 | 4 | 2 |  | 2018-10-04 08:24 | 1584 | 78 |  | 15 |  | *준빅사이즈 작업하다가 사이즈 변경되었음 *준빅사이즈 후속 HEAT 준빅사이즈 주속적용 | [14 empty] | 96.68 | 100 | 0 | 0 | 0 |  | 490 |  | 선택 | 선택 | 0 | 0 | 0 |  | 490 |  | 선택 | 선택 | 해제 | 미정 | 미정 | 미정 | 미정 |  | 미정 | RB130.00 | C
B48191 | 2018-10-04 | 2 | B |  | 6 | A | SCM420HON | 소입성보증강 | C | BM#2 | 1632 | 47 | 1625 | 1596 | 43 | 6200 |  | 1 | 0.39 | 17 |  | -2.31 | 1583 | 1637 | 0 | 0.78 | 0 | 16 | 24 | 43 | Y |  | 2018-10-04 08:54 | 73 | 1092 | 29 | 36 | 41 | 42 | 43 | 43 | 43 | 42 | 41 | 40 | 38 | 37 |  | 37 | 40 | 43 | 37 | 43 | -0.17 | Y | 34.98 | Y | -0.2 | [7 empty] | N | N | N | N | 100 | 0.52 | 58 | 50754 | 99790 | 5240 | 14400 | 13 | 1 | 20 | 2018-10-04 08:54 | 1583 | 115 |  | 17 |  | * 전공정 요청으로 L/D 잔강 이월없이 작업 함. * STR#1,2 Edge heater 설비이상으로 미적용 이상공정 등록 및 생관통보. | [14 empty] | 5075400 | 100 | 0 | 0 | 0 |  | 410 | 300 | 해제 | 선택 | 0 | 0 | 0 |  | 410 | 300 | 해제 | 선택 | 미정 | 미정 | 미정 | 미정 | 미정 |  | 미정 | BT180180 | H
A48300 | 2018-10-04 | 1 | B |  | 9 | A | SM20C | 탄소강 | C2 | BM#1 | 1599 | 32 | 1622 | 1535 | 27 | 4900 |  | 3 | 0.31 | 15 |  | -2.18 | 1581 | 1622 | 0.07 | 0 |  | 30 | 19 | 40 | Y |  | 2018-10-04 09:22 | 67 | 1094 | 27 | 30 | 31 | 33 | 33 | 33 | 32 | 32 | 31 | 30 | 29 | 28 | 27 | 24 | 30 | 33 | 24 | 33 | -0.16 | Y | 55.02 | Y | -0.4 | [7 empty] | N | N | N | N | 130 | 0.4 | 70 | 95062 | 93010 | 3500 | 15400 | 4 | 2 |  | 2018-10-04 09:29 | 1581 | 80 |  | 21 |  | *전공정 작업지연 감속주입 *20%이상 감속 이상공정 등록 | [14 empty] | 98.51 | 100 | 0 | 0 | 0 |  | 410 |  | 선택 | 선택 | 0 | 0 | 0 |  | 410 |  | 선택 | 선택 | 해제 | 미정 | 미정 | 미정 | 미정 |  | 미정 | RB080.00 | C
B48192 | 2018-10-04 | 2 | B |  | 7 | A | SCM420HON | 소입성보증강 | C | BM#2 | 1587 | 43 | 1635 | 1584 | 35 | 5900 |  | 1 | 0.37 | 17 |  | -2.04 | 1577 | 1632 | 0 | 0.82 | 0 | 22 | 68 | 42 | Y |  | 2018-10-04 09:52 | 67 | 1090 | 34 | 38 | 39 | 39 | 39 | 38 | 37 | 37 | 37 | 36 | 35 | 34 | 33 | 26 | 35 | 39 | 26 | 39 | -0.23 |  | 56.05 | Y | -0.4 | [7 empty] | N | N | N | N | 150 | 0.43 | 67 | 101508 | 94120 | 3740 | 15800 | 13 | 1 | 40 | 2018-10-04 09:58 | 1577 | 113 |  | 20 |  | * 전공정 요청으로 L/D 잔강 이월없이 작업 함. * STR#1,2 Edge heater 설비이상으로 미적용 이상공정 등록 및 생관통보. * 전공정 요청 감속주입 0.40 이상공정 등록 및 생관통보 | [14 empty] | 10150800 | 100 | 0 | 0 | 0 |  | 410 | 300 | 해제 | 선택 | 0 | 0 | 0 |  | 410 | 300 | 해제 | 선택 | 미정 | 미정 | 미정 | 미정 | 미정 |  | 미정 | BT180180 | H
A48301 | 2018-10-04 | 1 | B |  | 10 | A | SM20CB2 | 탄소강 | C1 | BM#1 | 1609 | 37 | 1624 | 1524 | 34 | 5600 |  | 3 | 0.32 | 15 |  | -2.47 | 1577 | 1624 | 0.07 | 0 |  | 1 | 32 | 84 | Y |  | 2018-10-04 10:36 | 62 | 1084 | 23 | 22 | 23 | 24 | 24 | 24 | 24 | 23 | 22 | 21 | 20 | 19 | 18 | 18 | 22 | 24 | 18 | 24 | -0.13 | Y | 44.98 | Y | -0.2 | [7 empty] | N | N | N | N | 120 | 0.51 | 61 | 95477 | 97150 | 4420 | 15200 | 4 | 2 |  | 2018-10-04 10:44 | 1577 | 83 |  | 18 | [16 empty] | 9547700 | 100 | 0 | 0 | 0 |  | 410 |  | 선택 | 선택 | 0 | 0 | 0 |  | 410 |  | 선택 | 선택 | 해제 | 미정 | 미정 | 미정 | 미정 |  | 미정 | RB103.00 | W
B48193 | 2018-10-04 | 2 | B | TUNDISH교체전 | 8 | A | SCM420HON | 소입성보증강 | C | BM#2 | 1613 | 45 | 1654 | 1557 | 41 | 7200 |  | 1 | 0.32 | 17 |  | -2.16 | 1578 | 1628 | 0 | 0.54 | 0 | 2 | 12 | 52 | Y |  | 2018-10-04 11:08 | 68 | 1089 | 24 | 31 | 35 | 37 | 39 | 38 | 38 | 37 | 36 | 35 | 34 | 32 |  | 32 | 35 | 39 | 32 | 0 | -0.2 | Y | 35.02 | Y | -0.4 | [7 empty] | N | N | N | N | 140 | 0.51 | 57 | 82442 | 97140 | 3860 | 2000 | 13 | 1 | 10 | 2018-10-04 11:10 | 1578 | 126 |  | 15 |  | * 전공정 요청으로 L/D 잔강 이월없이 작업 함. * STR#1,2 Edge heater 설비이상으로 미적용 이상공정 등록 및 생관통보. | 8424070498C2407A96149F330E0E3282 | F7E1E0A15C0E4862970FA1F48568BA91 | 462E450272A0419982CD792E7D89F861 | [11 empty] | 81.63 | 100 | 0 | 2520 | 0 |  | 410 | 300 | 해제 | 선택 | 0 | 2510 | 0 |  | 410 | 300 | 해제 | 선택 | 미정 | 미정 | 미정 | 미정 | 미정 |  | 미정 | BT180180 | H
B48194 | 2018-10-04 | 2 | B |  | 11 | A | SM20CB2 | 탄소강 | C1 | BM#1 | 1629 | 37 | 1617 | 1595 | 31 | 3900 |  | 3 | 0.31 | 16 |  | -2.2 | 1574 | 1617 | 0.08 | 0 |  | 36 | 52 | 57 | Y |  | 2018-10-04 11:21 | 59 | 1083 | 16 | 19 | 20 | 21 | 21 | 21 | 21 | 19 | 18 | 17 | 16 | 14 |  | 14 | 19 | 21 | 14 | 21 | -0.17 | Y | 40 | Y | -0.4 | [7 empty] | N | N | N | N | 110 | 0.53 | 60 | 96055 | 103660 | 3520 | 15900 | 4 | 2 |  | 2018-10-04 11:39 | 1574 | 98 |  | 36 | [16 empty] | 89.65 | 100 | 0 | 0 | 0 |  | 410 |  | 선택 | 선택 | 0 | 0 | 0 |  | 410 |  | 선택 | 선택 | 해제 | 미정 | 미정 | 미정 | 미정 |  | 미정 | RB098.00 | H
A48302 | 2018-10-04 | 1 | B | TUNDISH교체 | 1 | A | AE1055MS | 탄소강 | AE1055LS계 | BM#2 | 1581 | 46 | 1630 | 1523 | 43 | 7100 |  | 3 | 0.31 | 21 |  | -1.69 | 1573 | 1614 | 0 | 10 |  | 6 | 5 | 111 | Y |  | 2018-10-04 12:07 | 87 | 1095 | -261 | -262 | 21 | 22 | 21 | 20 | 19 | 15 | 19 | 22 | 24 | 27 | 27 | 29 | 24 | 29 | 29 | 0 | 0 |  | 5 | Y | 0 |  | 2.48 | 2.48 | 1.6 |  |  |  | N | N | N | N | 230 | 0.46 | 55 | 84590 | 88540 | 7090 | 14800 | 2 | 2 |  | 2018-10-04 12:12 | 1573 | 128 |  | 41 |  | * T/D 용강량 실측:1150mm / 19 TON * T/D FLUX 용탕부: 225 KG / 유탕부: 15KG 투입 * 슬리브 롱노즐( Y자형 ) 사용 * L/D첫 HEAT 탄화왕겨 200KG투입 | [14 empty] | 87.89 | 100 | 1540 | 0 | 0 |  | 400 | 400 | 해제 | 해제 | 1550 | 0 | 0 |  | 400 | 400 | 해제 | 해제 | 해제 | 미정 | 미정 | 선택 | 미정 |  | 미정 | BT180180 | H
B48195 | 2018-10-04 | 2 | B | 연주종료 | 12 | A | SM20CB2 | 탄소강 | C1 | BM#1 | 1650 | 46 | 1617 | 1597 | 38 | 4300 |  | 3 | 0.32 | 15 |  | 82.79 | 1580 | 0 | 0.07 | 0 |  | 16 | 25 | 51 | Y |  | 2018-10-04 12:30 | 65 | 1093 | 14 | 25 | 29 | 30 | 31 | 31 | 30 | 30 | 29 | 28 | 27 |  |  | 27 | 28 | 31 | 27 | 30 | -0.13 | Y | 30.02 | Y | -0.2 | [7 empty] | N | N | N | N | 100 | 0.52 | 60 | 97261 | 95610 | 4390 | 1500 | 4 | 2 |  | 2018-10-04 12:37 | 1580 | 99 |  | 26 |  | *연주종료 14:12 | 8956AEF358064724BF57BB2262918C33 | 164F57E893A34099B86757BEDF87C115 | DE14BB963DE349F6803934F6B0B32731 | [11 empty] | 97.27 | 100 | 0 | 3000 | 0 |  | 410 |  | 선택 | 선택 | 0 | 3000 | 0 |  | 410 |  | 선택 | 선택 | 해제 | 미정 | 미정 | 미정 | 미정 |  | 미정 | RB093.00 | C
A48303 | 2018-10-04 | 1 | D |  | 2 | A | AE1055MS | 탄소강 | AE1055LS계 | BM#2 | 1572 | 44 | 1600 | 1522 | 36 | 5700 |  | 3 | 0.29 | 20 |  | -2.34 | 1544 | 1600 | 0 | 9.6 |  | 33 | 9 | 109 | Y |  | 2018-10-04 13:19 | 58 | 1096 | 28 | 25 | 23 | 22 | 21 | 20 | 19 | 19 | 18 | 17 | 17 | 16 |  | 16 | 20 | 23 | 16 | 0 | -0.16 |  | 45 | Y | -0.2 | [7 empty] | N | N | N | N | 220 | 0.48 | 59 | 93049 | 93120 | 6950 | 15200 | 2 | 2 | 10 | 2018-10-04 13:25 | 1544 | 119 |  | 27 | [16 empty] | 9304900 | 100 | 0 | 0 | 0 |  | 400 | 400 | 해제 | 해제 | 0 | 0 | 0 |  | 400 | 400 | 해제 | 해제 | 해제 | 미정 | 미정 | 선택 | 미정 |  | 미정 | BT180180 | H
A48304 | 2018-10-04 | 1 | D |  | 3 | A | AE1055MS | 탄소강 | AE1055LS계 | BM#2 | 1543 | 44 | 1596 | 1517 | 40 | 6100 |  | 3 | 0.3 | 21 |  | -1.77 | 1553 | 1596 | 0 | 11.3 |  | 21 | 12 | 166 | Y |  | 2018-10-04 14:10 | 67 | 1082 | 15 | 17 | 21 | 23 | 24 | 24 | 23 | 22 | 22 | 21 | 20 | 19 |  | 19 | 21 | 24 | 19 | 0 | -0.14 | Y | 34.98 | Y | -0.2 | [7 empty] | N | N | N | N | 210 | 0.48 | 58 | 93049 | 91330 | 7060 | 15100 | 2 | 2 | 10 | 2018-10-04 14:23 | 1553 | 118 |  | 37 | [16 empty] | 94.61 | 100 | 0 | 0 | 0 |  | 400 | 400 | 해제 | 해제 | 0 | 0 | 0 |  | 400 | 400 | 해제 | 해제 | 해제 | 미정 | 미정 | 선택 | 미정 |  | 미정 | BT180180 | H
A48305 | 2018-10-04 | 1 | D |  | 4 | A | AE1055MS | 탄소강 | AE1055LS계 | BM#2 | 9999 | 43 | 1594 | 1538 | 41 | 5800 |  | 3 | 0.31 | 20 |  | -1.92 | 1548 | 1594 | 0 | 11.21 |  | 1 | 33 | 95 | Y |  | 2018-10-04 15:16 | 62 | 1026 | 17 | 21 | 24 | 26 | 27 | 27 | 27 | 26 | 26 | 25 | 24 | 24 | 23 | 22 | 24 | 27 | 22 | 27 | -0.11 | Y | 45 | Y | -0.2 | [7 empty] | N | N | N | N | 200 | 0.48 | 67 | 101508 | 105410 | 7170 | 14200 | 2 | 2 | 10 | 2018-10-04 15:46 | 1548 | 117 |  | 33 | [16 empty] | 90.23 | 100 | 0 | 0 | 0 |  | 400 | 400 | 해제 | 해제 | 0 | 0 | 0 |  | 400 | 400 | 해제 | 해제 | 해제 | 미정 | 미정 | 선택 | 미정 |  | 미정 | BT180180 | H
A48306 | 2018-10-04 | 1 | D |  | 5 | A | AE1055MS | 탄소강 | AE1055LS계 | BM#2 | 1613 | 42 | 1605 | 1564 | 32 | 4100 |  | 3 | 0.31 | 20 |  | -1.77 | 1562 | 1605 | 0 | 11.5 |  | 16 | 26 | 40 | Y |  | 2018-10-04 16:08 | 76 | 1029 | 21 | 27 | 31 | 34 | 35 | 36 | 36 | 36 | 36 | 36 | 36 | 36 |  | 36 | 33 | 36 | 36 | 36 | 0 |  | 29.98 | Y | 0 | [7 empty] | N | N | N | N | 190 | 0.48 | 59 | 93049 | 94000 | 7080 | 15200 | 2 | 2 | 10 | 2018-10-04 16:15 | 1562 | 122 |  | 50 | [16 empty] | 92.13 | 100 | 0 | 0 | 0 |  | 400 | 400 | 해제 | 해제 | 0 | 0 | 0 |  | 400 | 400 | 해제 | 해제 | 해제 | 미정 | 미정 | 선택 | 미정 |  | 미정 | BT180180 | H
A48307 | 2018-10-04 | 1 | D |  | 6 | A | AE1055MS | 탄소강 | AE1055LS계 | BM#2 | 1582 | 41 | 1595 | 1531 | 38 | 5300 |  | 3 | 0.31 | 20 |  | -1.8 | 1552 | 1595 | 0 | 10.91 |  | 33 | 10 | 49 | Y |  | 2018-10-04 17:28 | 66 | 1028 | 35 | 31 | 29 | 29 | 28 | 27 | 26 | 25 | 25 | 24 | 23 | 23 | 22 | 22 | 27 | 29 | 22 | 0 | -0.14 |  | 50 | Y | -0.2 | [7 empty] | N | N | N | N | 180 | 0.48 | 62 | 93049 | 97930 | 7180 | 15200 | 2 | 2 | 10 | 2018-10-04 17:32 | 1552 | 108 |  | 32 | 13 | [15 empty] | 58.71 | 100 | 0 | 0 | 0 |  | 400 | 400 | 해제 | 해제 | 0 | 0 | 0 |  | 400 | 400 | 해제 | 해제 | 해제 | 미정 | 미정 | 선택 | 미정 |  | 미정 | BT180180 | H
A48308 | 2018-10-04 | 1 | D |  | 7 | A | AE1055MS | 탄소강 | AE1055LS계 | BM#2 | 1586 | 41 | 1597 | 1531 | 35 | 5100 |  | 3 | 0.31 | 20 |  | -2 | 1549 | 1597 | 0 | 10.93 |  | 21 | 13 | 78 | Y |  | 2018-10-04 18:33 | 63 | 1028 | 22 | 23 | 25 | 26 | 27 | 27 | 26 | 26 | 26 | 25 | 25 | 24 |  | 24 | 25 | 27 | 24 | 26 | -0.05 | Y | 34.98 | Y | -0.2 | [7 empty] | N | N | N | N | 230 | 0.48 | 58 | 93049 | 92160 | 7080 | 14500 | 2 | 2 | 10 | 2018-10-04 18:36 | 1549 | 109 |  | 32 | [16 empty] | 93.8 | 100 | 0 | 0 | 0 |  | 400 | 400 | 해제 | 해제 | 0 | 0 | 0 |  | 400 | 400 | 해제 | 해제 | 해제 | 미정 | 미정 | 선택 | 미정 |  | 미정 | BT180180 | H
A48309 | 2018-10-04 | 1 | D |  | 8 | A | AE1055MS | 탄소강 | AE1055LS계 | BM#2 | 1624 | 42 | 1599 | 1559 | 35 | 4200 |  | 3 | 0.31 | 20 |  | -1.79 | 1556 | 1599 | 0 | 11.22 |  | 1 | 34 | 65 | Y |  | 2018-10-04 19:39 | 70 | 1025 | 24 | 29 | 33 | 36 | 38 | 39 | 39 | 38 | 38 | 37 | 36 | 36 | 35 | 35 | 35 | 39 | 35 | 38 | -0.11 | Y | 34.98 | Y | -0.2 | [7 empty] | N | N | N | N | 220 | 0.48 | 62 | 93049 | 98910 | 7210 | 15500 | 2 | 2 | 10 | 2018-10-04 19:41 | 1556 | 103 |  | 27 | [16 empty] | 87.78 | 100 | 0 | 0 | 0 |  | 400 | 400 | 해제 | 해제 | 0 | 0 | 0 |  | 400 | 400 | 해제 | 해제 | 해제 | 미정 | 미정 | 선택 | 미정 |  | 미정 | BT180180 | H
B48201 | 2018-10-04 | 2 | D | 연주시작 | 1 | A | SM45CB | 탄소강 | SM45C | BM#1 | 1570 | 43 | 1666 | 1556 | 39 | 7700 |  | 1 | 0.26 | 20 |  | -1.91 | 1587 | 1651 | 0 | 0.76 | 0 | 36 | 54 | 36 | Y |  | 2018-10-04 19:55 | 94 | 1028 | 36 | 41 | 40 | 45 | 50 | 51 | 53 | 53 | 52 | 52 | 51 |  |  | 51 | 49 | 53 | 51 | 0 | -0.1 |  | 20 | Y | -0.2 | 1.4 | 2.92 | 2.79 | 2 |  |  |  | N | N | N | N | 190 | 0.46 | 65 | 92600 | 102340 | 940 | 16000 | 6 | 1 |  | 2018-10-04 20:01 | 1587 | 124 |  | 18 |  | *T/Dflux 유15kg 용120kg *연주시작 20:16 *수소측정 기준초과(10분) 이상재 ID:101.102.201.202 생관통보 | [14 empty] | 89.9 | 100 | 700 | 0 | 0 |  | 700 |  | 선택 | 해제 | 700 | 0 | 0 |  | 700 |  | 선택 | 해제 | 해제 | 미정 | 미정 | 미정 | 선택 |  | 미정 | RB105.00 | W
A48310 | 2018-10-04 | 1 | A | TUNDISH교체전 | 9 | A | AE1055MS | 탄소강 | AE1055LS계 | BM#2 | 1634 | 40 | 1599 | 1581 | 34 | 3400 |  | 3 | 0.31 | 20 |  | -1.99 | 1552 | 1599 | 0 | 11.11 |  | 16 | 27 | 63 | Y |  | 2018-10-04 20:38 | 66 | 1025 | 35 | 34 | 33 | 34 | 34 | 34 | 33 | 33 | 33 | 33 | 32 | 32 |  | 32 | 33 | 34 | 32 | 34 | -0.04 | Y | 40.02 | Y | 0 | [7 empty] | N | N | N | N | 210 | 0.48 | 59 | 101508 | 94010 | 6990 | 2500 | 2 | 2 | 10 | 2018-10-04 20:41 | 1552 | 103 |  | 33 |  |  | 1D714D38BFEB4D79AC00E16F20436156 | 7D10BC9266DD4C34B5879F25903C32FB | 0AD4E0914BFE469AB1FAB0D009989BC6 | [11 empty] | 95.36 | 100 | 0 | 3957 | 0 |  | 400 | 400 | 해제 | 해제 | 0 | 3620 | 0 |  | 400 | 400 | 해제 | 해제 | 해제 | 미정 | 미정 | 선택 | 미정 |  | 미정 | BT180180 | H
B48202 | 2018-10-04 | 2 | A |  | 2 | A | SM45CB | 탄소강 | SM45C | BM#1 | 1632 | 42 | 1634 | 1574 | 32 | 5100 |  | 1 | 0.23 | 17 |  | -2.26 | 1559 | 1619 | 0 | 0.34 | 0 | 6 | 7 | 53 | Y |  | 2018-10-04 20:40 | 66 | 1029 | 48 | 41 | 35 | 31 | 29 | 28 | 26 | 25 | 24 | 23 | 22 | 20 |  | 20 | 30 | 35 | 20 | 0 | -0.33 |  | 45 | Y | -0.4 | [7 empty] | N | N | N | N | 180 | 0.5 | 56 | 91777 | 92920 | 1400 | 16660 | 6 | 1 |  | 2018-10-04 20:55 | 1559 | 129 |  | 40 | [16 empty] | 97.32 | 100 | 0 | 0 | 0 |  | 700 |  | 해제 | 해제 | 0 | 0 | 0 |  | 700 |  | 선택 | 해제 | 해제 | 미정 | 미정 | 미정 | 미정 |  | 미정 | RB170.00 | C
B48203 | 2018-10-04 | 2 | A |  | 3 | A | SM45CB2 | 탄소강 | SM45C | BM#1 | 1559 | 37 | 1615 | 1534 | 32 | 5900 |  | 1 | 0.23 | 15 |  | -2.02 | 1550 | 1613 | 0 | 0.2 | 0 | 30 | 22 | 25 | Y |  | 2018-10-04 21:46 | 57 | 1025 | 21 | 24 | 26 | 26 | 25 | 25 | 24 | 23 | 22 | 20 | 18 |  |  | 18 | 23 | 26 | 18 | 0 | -0.2 |  | 40.02 | Y | -0.4 | [7 empty] | N | N | N | N | 170 | 0.52 | 59 | 91048 | 102010 | 830 | 16150 | 6 | 1 |  | 2018-10-04 21:50 | 1550 | 129 |  | 33 | [16 empty] | 90.42 | 100 | 0 | 0 | 0 |  | 700 |  | 선택 | 선택 | 0 | 0 | 0 |  | 700 |  | 선택 | 선택 | 해제 | 미정 | 미정 | 미정 | 미정 |  | 미정 | RB103.00 | W
A48311 | 2018-10-04 | 1 | A | TUNDISH교체 | 1 | A | AE1055LS | 탄소강 | G-AE1055LS | BM#2 | 1619 | 40 | 1630 | 1564 | 31 | 5400 |  | 3 | 0.3 | 26 |  | 53.41 | 1572 | 0 | 0 | 16.35 |  | 33 | 11 | 64 | Y |  | 2018-10-04 21:43 | 88 | 1025 | -349 | -148 | 25 | 25 | 23 | 22 | 21 | 17 | 22 | 26 | 29 | 32 | 33 | 35 | 25 | 35 | 35 | 0 | 0 |  | 5.03 | Y | 0 |  | 2.75 | 2.63 | 1.23 |  |  |  | Y | N | N | M | 230 | 0.47 | 59 | 101508 |  | 105300 | 15500 | 10 | 1 |  | 2018-10-04 21:54 | 1572 | 129 |  | 54 |  | *T/D 플럭스 225/15KG *T/D 교체 슬리브롱노즐사용 *L/D첫 HEAT 탄화왕겨 투입 * STR#1,2 Edge heater 설비이상으로 미적용 이상공정 등록 및 생관통보. *L/D 잔강 7.1T에 슬러그 유입 잔강 미이월 이상공정등록 및 생관통보 | [14 empty] | 96.4 | 100 | 1500 | 0 | 0 |  | 400 | 400 | 해제 | 해제 | 1500 | 0 | 0 |  | 400 | 400 | 해제 | 해제 | 해제 | 미정 | 미정 | 미정 | 미정 |  | 미정 | BT180180 | H
B48204 | 2018-10-04 | 2 | A |  | 4 | A | SM45CB2 | 탄소강 | SM45C | BM#1 | 1602 | 47 | 1634 | 1554 | 43 | 6700 |  | 1 | 0.28 | 16 |  | -2.52 | 1566 | 1638 | 0 | 0.97 | 0 | 12 | 1 | 19780 | Y |  | 2018-10-04 23:05 | 73 | 1208 | 37 | 36 | 33 | 32 | 32 | [8 empty] | 32 | 34 | 33 | 32 | 0 | -0.05 | Y | 20 | Y | 0 | [7 empty] | N | N | N | N | 160 | 0.52 | 56 | 103410 | 92170 | 4830 | 16280 | 6 | 1 |  | 2018-10-04 22:51 | 1566 | 131 |  | 14 | [16 empty] | 106.61 | 100 | 0 | 0 | 0 |  | 700 |  | 선택 | 선택 | 0 | 0 | 0 |  | 700 |  | 선택 | 선택 | 해제 | 미정 | 미정 | 미정 | 미정 |  | 미정 | RB093.00 | W
A48312 | 2018-10-04 | 1 | A |  | 2 | A | AE1055LS | 탄소강 | G-AE1055LS | BM#2 | 1584 | 43 | 1594 | 1531 | 37 | 4300 |  | 3 | 0.31 | 26 |  | -1.25 | 1557 | 1594 | 0 | 15.87 |  | 21 | 14 | 62 | Y |  | 2018-10-04 23:05 | 73 | 1104 | 36 | 31 | 29 | 28 | 27 | 26 | 26 | 25 | 25 | 24 | 24 | 24 |  | 24 | 27 | 29 | 24 | 24 | -0.11 |  | 45 | Y | 0 | [7 empty] | Y | Y | Y | Y | 220 | 0.5 | 56 | 101508 | 94100 | 7080 | 15400 | 10 | 1 |  | 2018-10-04 23:20 | 1557 | 114 |  | 34 |  | * STR#1,2 Edge heater 설비이상으로 미적용 이상공정 등록 및 생관통보. | [14 empty] | 10150800 | 100 | 0 | 0 | 0 |  | 400 | 400 | 해제 | 해제 | 0 | 0 | 0 |  | 400 | 400 | 해제 | 해제 | 해제 | 미정 | 미정 | 선택 | 미정 |  | 미정 | BT180180 | H
B48205 | 2018-10-04 | 2 | A |  | 5 | A | SM45CB | 탄소강 | SM45C | BM#1 | 1561 | 43 | 1624 | 1536 | 33 | 5800 |  | 1 | 0.25 | 16 |  | 0 | 1563 | 1612 | 0 | 0.61 | 0 | 1 | 35 | 46 | Y |  | 2018-10-04 23:52 | 70 | 1103 | 31 | 34 | 36 | 37 | 38 | 37 | 36 | 36 | 35 | 34 | 33 | 31 |  | 31 | 35 | 38 | 31 | 36 | -0.2 | Y | 35.03 | Y | -0.4 | [7 empty] | N | N | N | N | 150 | 0.5 | 57 | 95062 | 93880 | 3250 | 16850 | 6 | 1 |  | 2018-10-04 23:56 | 1563 | 107 |  | 25 | [16 empty] | 96.51 | 100 | 0 | 0 | 0 |  | 700 |  | 선택 | 해제 | 0 | 0 | 0 |  | 700 |  | 선택 | 해제 | 해제 | 미정 | 미정 | 미정 | 미정 |  | 미정 | RB160.00 | C
A48313 | 2018-10-04 | 1 | A |  | 3 | A | AE1055LS | 탄소강 | G-AE1055LS | BM#2 | 1553 | 41 | 1602 | 1530 | 35 | 5500 |  | 3 | 0.31 | 26 |  | -1.58 | 1555 | 1602 | 0 | 17.37 |  | 36 | 55 | 68 | Y |  | 2018-10-05 00:09 | 71 | 1123 | 24 | 26 | 28 | 30 | 31 | 32 | 31 | 31 | 31 | 30 | 30 | 29 |  | 29 | 29 | 32 | 29 | 31 | -0.05 | Y | 30 | Y | -0.2 | [7 empty] | Y | Y | Y | Y | 210 | 0.5 | 57 | 84590 | 95340 | 7160 | 15500 | 10 | 1 |  | 2018-10-05 00:23 | 1555 | 111 |  | 30 |  | * STR#1,2 Edge heater 설비이상으로 미적용 이상공정 등록 및 생관통보. | [14 empty] | 8459000 | 100 | 0 | 0 | 0 |  | 400 | 400 | 해제 | 해제 | 0 | 0 | 0 |  | 400 | 400 | 해제 | 해제 | 해제 | 미정 | 미정 | 선택 | 미정 |  | 미정 | BT180180 | H
B48206 | 2018-10-04 | 2 | A |  | 6 | A | SM45CB | 탄소강 | SM45C | BM#1 | 1612 | 43 | 1615 | 1567 | 31 | 5100 |  | 1 | 0.27 | 15 |  | -2.54 | 1554 | 1612 | 0 | 0.41 | 0 | 6 | 8 | 47 | Y |  | 2018-10-05 01:02 | 61 | 1099 | 29 | 29 | 30 | 30 | 30 | 29 | 28 | 27 | 27 | 25 | 24 | 23 |  | 23 | 28 | 30 | 23 | 30 | -0.16 |  | 45.02 | Y | -0.2 | [7 empty] | N | N | N | N | 190 | 0.5 | 57 | 95062 | 94580 | 6730 | 15480 | 6 | 1 |  | 2018-10-05 00:59 | 1554 | 105 |  | 14 | [16 empty] | 93.93 | 100 | 0 | 0 | 0 |  | 700 |  | 선택 | 해제 | 0 | 0 | 0 |  | 700 |  | 선택 | 해제 | 해제 | 미정 | 미정 | 미정 | 미정 |  | 미정 | RB130.00 | C
A48314 | 2018-10-04 | 1 | A |  | 4 | A | AE1055LS | 탄소강 | G-AE1055LS | BM#2 | 1559 | 41 | 1593 | 1530 | 39 | 6000 |  | 3 | 0.31 | 26 |  | -1.2 | 1557 | 1593 | 0 | 16.77 |  | 16 | 28 | 77 | Y |  | 2018-10-05 01:18 | 73 | 1132 | 29 | 30 | 32 | 32 | 33 | 32 | 31 | 31 | 30 | 29 | 29 |  |  | 29 | 31 | 33 | 29 | 32 | -0.13 | Y | 30 | Y | 0 | [7 empty] | Y | Y | Y | Y | 200 | 0.5 | 55 | 101508 | 89920 | 6940 | 15500 | 10 | 1 |  | 2018-10-05 01:26 | 1557 | 102 |  | 21 |  | * STR#1,2 Edge heater 설비이상으로 미적용 이상공정 등록 및 생관통보. | [14 empty] | 104.81 | 100 | 0 | 0 | 0 |  | 400 | 400 | 해제 | 해제 | 0 | 0 | 0 |  | 400 | 400 | 해제 | 해제 | 해제 | 미정 | 미정 | 선택 | 미정 |  | 미정 | BT180180 | H
B48207 | 2018-10-04 | 2 | A |  | 7 | A | SM45CB | 탄소강 | SM45C | BM#1 | 1633 | 48 | 1634 | 1536 | 43 | 7100 |  | 1 | 0.29 | 16 |  | -2.54 | 1561 | 1620 | 0 | 0.7 | 0 | 2 | 15 | 165 | Y |  | 2018-10-05 02:00 | 68 | 1099 | 20 | 29 | 33 | 35 | 36 | 36 | 35 | 34 | 33 | 32 | 30 |  |  | 30 | 32 | 36 | 30 | 0 | -0.2 | Y | 30 | Y | -0.4 | [7 empty] | N | N | N | N | 180 | 0.5 | 55 | 95062 | 91010 | 3550 | 15400 | 6 | 1 |  | 2018-10-05 02:02 | 1561 | 112 |  | 16 | [16 empty] | 100.92 | 100 | 0 | 0 | 0 |  | 700 |  | 선택 | 해제 | 0 | 0 | 0 |  | 700 |  | 선택 | 해제 | 해제 | 미정 | 미정 | 미정 | 미정 |  | 미정 | RB130.00 | C
A48315 | 2018-10-04 | 1 | A |  | 5 | A | AE1055LS | 탄소강 | G-AE1055LS | BM#2 | 1594 | 42 | 1600 | 1550 | 35 | 5200 |  | 3 | 0.3 | 26 |  | -1.13 | 1565 | 1600 | 0 | 17.39 |  | 33 | 12 | 56 | Y |  | 2018-10-05 02:22 | 81 | 1123 | 28 | 36 | 41 | 44 | 45 | 45 | 44 | 44 | 43 | 42 | 41 | 40 |  | 40 | 41 | 45 | 40 | 44 | -0.14 | Y | 35 | Y | -0.2 | [7 empty] | Y | Y | Y | Y | 190 | 0.5 | 60 | 101508 | 98120 | 7190 | 14800 | 10 | 1 |  | 2018-10-05 02:27 | 1565 | 96 |  | 15 |  | * STR#1,2 Edge heater 설비이상으로 미적용 이상공정 등록 및 생관통보. * 주입말 전공정 요청 감속주입 | [14 empty] | 96.49 | 100 | 0 | 0 | 0 |  | 400 | 400 | 해제 | 해제 | 0 | 0 | 0 |  | 400 | 400 | 해제 | 해제 | 해제 | 미정 | 미정 | 선택 | 미정 |  | 미정 | BT180180 | H
B48208 | 2018-10-04 | 2 | A |  | 8 | A | SM45CB | 탄소강 | SM45C | BM#1 | 1569 | 43 | 1624 | 1517 | 37 | 7000 |  | 1 | 0.26 | 19 |  | -2.3 | 1549 | 1619 | 0 | 1.01 | 0 | 12 | 2 | 60 | Y |  | 2018-10-05 03:04 | 56 | 1103 | 27 | 29 | 30 | 30 | 29 | 28 | 27 | 27 | 25 | 24 | 23 | 22 |  | 22 | 27 | 30 | 22 | 27 | -0.18 |  | 44.98 | Y | -0.2 |  |  |  | 1.9 |  |  |  |  | N | N | Y | 170 | 0.47 | 64 | 129316 | 97200 | 4030 | 15700 | 6 | 1 |  | 2018-10-05 03:07 | 1549 | 106 |  | 8 | [16 empty] | 129.58 | 100 | 0 | 0 | 0 |  | 700 |  | 선택 | 해제 | 0 | 0 | 0 |  | 700 |  | 선택 | 해제 | 해제 | 미정 | 미정 | 미정 | 미정 |  | 미정 | RB230.00 | C
A48316 | 2018-10-04 | 1 | A |  | 6 | A | AE1055LS | 탄소강 | G-AE1055LS | BM#2 | 1581 | 40 | 1603 | 1537 | 32 | 5200 |  | 3 | 0.31 | 26 |  | 56.46 | 1564 | 0 | 0 | 18.03 |  | 21 | 15 | 66 | Y |  | 2018-10-05 03:23 | 80 | 1112 | 39 | 39 | 40 | 40 | 40 | 39 | 38 | 37 | 36 | 35 | 34 | 34 | 34 | 34 | 37 | 40 | 34 | 40 | -0.12 |  | 51.08 | Y | 0 | [7 empty] | Y | Y | Y | Y | 180 | 0.47 | 62 | 84590 |  | 9630 | 15000 | 10 | 1 |  | 2018-10-05 03:31 | 1564 | 91 |  | 16 |  | * STR#1,2 Edge heater 설비이상으로 미적용 이상공정 등록 및 생관통보. * L/D 잔강 10T에 슬러그 유입 잔강이월 미실시 이상공정등록및 생관통보 *전공정 요청 감속주입 | [14 empty] | 80.56 | 70 | 0 | 0 | 0 |  | 400 | 400 | 해제 | 해제 | 0 | 0 | 0 |  | 400 | 400 | 해제 | 해제 | 해제 | 미정 | 미정 | 해제 | 미정 |  | 미정 | BT180180 | H
B48209 | 2018-10-04 | 2 | A |  | 9 | A | SM45C | 탄소강 | SM45C | BM#1 | 1589 | 44 | 1617 | 1554 | 35 | 5800 |  | 1 | 0.31 | 16 |  | -2.06 | 1555 | 1607 | 0 | 1.19 | 0 | 1 | 36 | 51 | Y |  | 2018-10-05 03:59 | 62 | 1103 | 18 | 24 | 30 | 32 | 33 | 33 | 33 | 32 | 31 | 30 | 30 | 29 | 27 | 26 | 29 | 33 | 26 | 33 | -0.16 | Y | 44.95 | Y | -0.2 | [8 empty] | N | N | Y | 160 | 0.47 | 66 | 48576 | 102010 | 1320 | 15110 | 6 | 1 |  | 2018-10-05 04:00 | 1555 | 111 |  | 20 | [16 empty] | 47.07 | 100 | 0 | 0 | 0 |  | 700 |  | 선택 | 해제 | 0 | 0 | 0 |  | 700 |  | 선택 | 해제 | 해제 | 미정 | 미정 | 미정 | 미정 |  | 미정 | RB230.00 | C
A48317 | 2018-10-04 | 1 | A |  | 7 | A | AE1055LS | 탄소강 | G-AE1055LS | BM#2 | 1549 | 41 | 1584 | 1537 | 36 | 5700 |  | 3 | 0.3 | 26 |  | -1.11 | 1551 | 1584 | 0 | 19.45 |  | 36 | 56 | 66 | Y |  | 2018-10-05 04:31 | 67 | 1112 | 32 | 32 | 31 | 30 | 30 | 29 | 28 | 27 | 26 | 25 | 24 | 23 | 23 | 23 | 28 | 31 | 23 | 0 | -0.16 |  | 50.02 | Y | 0 | [7 empty] | Y | Y | Y | Y | 230 | 0.47 | 62 | 84590 | 96680 | 7230 | 17100 | 10 | 1 |  | 2018-10-05 04:35 | 1551 | 94 |  | 14 |  | * STR#1,2 Edge heater 설비이상으로 미적용 이상공정 등록 및 생관통보. * 전공정 요청 감속주입 | [14 empty] | 81.49 | 70 | 0 | 0 | 0 |  | 400 | 400 | 해제 | 해제 | 0 | 0 | 0 |  | 400 | 400 | 해제 | 해제 | 해제 | 미정 | 미정 | 선택 | 미정 |  | 미정 | BT180180 | H
B48210 | 2018-10-04 | 2 | C |  | 10 | A | SM45C | 탄소강 | SM45C | BM#1 | 1573 | 43 | 1615 | 1525 | 32 | 6000 |  | 1 | 0.32 | 21 |  | -2.26 | 1544 | 1615 | 0 | 1.36 | 0 | 6 | 9 | 55 | Y |  | 2018-10-05 05:12 | 51 | 1108 | 24 | 23 | 23 | 23 | 22 | 22 | 22 | 21 | 20 | 19 | 18 | 18 | 16 | 16 | 21 | 23 | 16 | 23 | -0.14 |  | 49.98 | Y | -0.4 | [8 empty] | N | N | Y | 150 | 0.47 | 63 | 155556 | 94560 | 840 | 15000 | 6 | 1 |  | 2018-10-05 05:17 | 1544 | 114 |  | 17 |  | *유사강종 연연주 혼탕부 ID:107~109.207~209 | [14 empty] | 162.04 | 100 | 0 | 0 | 0 |  | 700 |  | 선택 | 해제 | 0 | 0 | 0 |  | 700 |  | 선택 | 해제 | 해제 | 미정 | 미정 | 미정 | 미정 |  | 미정 | RB250.00 | C
A48318 | 2018-10-04 | 1 | C |  | 8 | A | AE1055LS | 탄소강 | G-AE1055LS | BM#2 | 1592 | 40 | 1599 | 1527 | 29 | 4500 |  | 3 | 0.3 | 27 |  | -1.29 | 1559 | 1599 | 0 | 18.99 |  | 16 | 29 | 72 | Y |  | 2018-10-05 05:29 | 75 | 1099 | 22 | 24 | 28 | 29 | 30 | 30 | 29 | 28 | 28 | 28 | 27 | 26 |  | 26 | 28 | 30 | 26 | 28 | -0.11 | Y | 34.98 | Y | -0.2 | [7 empty] | Y | Y | Y | Y | 220 | 0.47 | 56 | 101508 | 87020 | 7140 | 15500 | 10 | 1 |  | 2018-10-05 05:39 | 1559 | 100 |  | 20 |  | * STR#1,2 Edge heater 설비이상으로 미적용 이상공정 등록 및 생관통보. *전공정 요청 감속주입으로 정속 기준 미준수,이상공정 등록 | [14 empty] | 107.87 | 75 | 0 | 0 | 0 |  | 400 | 400 | 해제 | 해제 | 0 | 0 | 0 |  | 400 | 400 | 해제 | 해제 | 해제 | 미정 | 미정 | 선택 | 미정 |  | 미정 | BT180180 | H
B48211 | 2018-10-04 | 2 | C |  | 11 | A | SM45CM9 | 탄소강 | SM45C | BM#1 | 1609 | 42 | 1625 | 1566 | 33 | 5600 |  | 1 | 0.32 | 18 |  | -2.57 | 1553 | 1620 | 0 | 1 | 0 | 2 | 16 | 60 | Y |  | 2018-10-05 06:04 | 60 | 1102 | 14 | 20 | 22 | 24 | 24 | 24 | 24 | 24 | 23 | 22 | 21 | 20 | 19 | 19 | 22 | 24 | 19 | 24 | -0.11 | Y | 45.02 | Y | -0.2 | [8 empty] | N | N | Y | 190 | 0.47 | 65 | 47514 | 100070 | 430 | 15700 | 6 | 1 |  | 2018-10-05 06:10 | 1553 | 121 |  | 29 |  | 유사강종 연연주 혼탕부 ID:101.201 | [14 empty] | 47.28 | 100 | 0 | 0 | 0 |  | 700 |  | 선택 | 해제 | 0 | 0 | 0 |  | 700 |  | 선택 | 해제 | 해제 | 미정 | 미정 | 미정 | 미정 |  | 미정 | RB220.00 | C
A48319 | 2018-10-04 | 1 | C |  | 9 | A | AE1055LS | 탄소강 | G-AE1055LS | BM#2 | 1598 | 43 | 1608 | 1551 | 32 | 4800 |  | 3 | 0.3 | 25 |  | -1.88 | 1553 | 1608 | 0 | 20.49 |  | 33 | 13 | 68 | Y |  | 2018-10-05 06:32 | 69 | 1103 | 25 | 34 | 38 | 41 | 42 | 42 | 42 | 41 | 41 | 40 | 39 | 38 | 38 | 37 | 39 | 42 | 37 | 42 | -0.11 | Y | 44.97 | Y | -0.2 | [7 empty] | Y | Y | Y | Y | 210 | 0.47 | 65 | 152262 | 99980 | 7020 | 16200 | 10 | 1 |  | 2018-10-05 06:43 | 1553 | 97 |  | 15 |  | * STR#1,2 Edge heater 설비이상으로 미적용 이상공정 등록 및 생관통보. *전공정 요청 감속주입으로 정속 기준 미준수,이상공정 등록 *연연주 혼탕부 성분확인 ID:307~309,407~409 | [14 empty] | 142.23 | 77.78 | 0 | 0 | 0 |  | 400 | 400 | 해제 | 해제 | 0 | 0 | 0 |  | 400 | 400 | 해제 | 해제 | 해제 | 미정 | 미정 | 선택 | 미정 |  | 미정 | BT180180 | H
B48212 | 2018-10-04 | 2 | C |  | 12 | A | SM45CM9 | 탄소강 | SM45C | BM#1 | 1601 | 42 | 1627 | 1565 | 38 | 6100 |  | 1 | 0.34 | 17 |  | 0 | 1560 | 1619 | 0 | 0.38 | 0 | 12 | 3 | 53 | Y |  | 2018-10-05 07:10 | 67 | 1098 | 15 | 24 | 28 | 31 | 32 | 33 | 33 | 32 | 31 | 30 | 30 | 29 | 28 | 26 | 29 | 33 | 26 | 0 | -0.17 | Y | 40 | Y | -0.4 | [8 empty] | N | N | Y | 180 | 0.47 | 67 | 95028 | 101020 | 2230 | 16200 | 6 | 1 |  | 2018-10-05 07:13 | 1560 | 132 |  | 31 | [16 empty] | 92.04 | 100 | 0 | 0 | 0 |  | 700 |  | 선택 | 해제 | 0 | 0 | 0 |  | 700 |  | 선택 | 해제 | 해제 | 미정 | 미정 | 미정 | 미정 |  | 미정 | RB220.00 | C
A48320 | 2018-10-05 | 1 | C |  | 10 | A | P-AE1055LSM | 탄소강 | G-AE1055LS | BM#2 | 1577 | 44 | 1597 | 1530 | 37 | 5500 |  | 3 | 0.31 | 25 |  | -1.36 | 1557 | 1597 | 0 | 26.41 |  | 21 | 16 | 79 | Y |  | 2018-10-05 07:43 | 73 | 1097 | 37 | 38 | 41 | 41 | 41 | 40 | 39 | 38 | 37 | 36 | 35 | 34 | 34 | 34 | 38 | 41 | 34 | 41 | -0.14 |  | 50 | Y | 0 | [7 empty] | Y | Y | Y | Y | 200 | 0.47 | 62 | 50754 | 94960 | 6950 | 14500 | 10 | 1 |  | 2018-10-05 07:53 | 1557 | 91 |  | 12 |  | * STR#1,2 Edge heater 설비이상으로 미적용 이상공정 등록 및 생관통보. *전공정 요청 감속주입으로 정속 기준 미준수,이상공정 등록 *연연주 혼탕부 성분확인 ID:301.401 | [14 empty] | 5075400 | 83.33 | 0 | 0 | 0 |  | 400 | 400 | 해제 | 해제 | 0 | 0 | 0 |  | 400 | 400 | 해제 | 해제 | 해제 | 미정 | 미정 | 선택 | 미정 |  | 미정 | BT180180 | H
B48213 | 2018-10-05 | 2 | C |  | 13 | B | SM45CM9 | 탄소강 | SM45C | BM#1 | 1560 | 43 | 1624 | 1536 | 37 | 7100 |  | 1 | 0.35 | 16 |  | 0 | 1559 | 1617 | 0 | 0.34 | 0 | 36 | 57 | 34 | Y |  | 2018-10-05 08:15 | 66 | 1092 | 25 | 30 | 33 | 34 | 35 | 35 | 34 | 34 | 33 | 32 | 31 | 30 | 28 | 25 | 32 | 35 | 25 | 34 | -0.22 | Y | 45 | Y | -0.6 | [7 empty] | N | N | N | Y | 170 | 0.47 | 67 | 95028 | 102640 | -640 | 15800 | 6 | 1 |  | 2018-10-05 08:17 | 1559 | 134 |  | 33 | [16 empty] | 93.16 | 100 | 0 | 0 | 0 |  | 700 |  | 선택 | 해제 | 0 | 0 | 0 |  | 700 |  | 선택 | 해제 | 해제 | 미정 | 미정 | 미정 | 미정 |  | 미정 | RB220.00 | C
A48321 | 2018-10-05 | 1 | C |  | 11 | A | P-AE1055LSM | 탄소강 | G-AE1055LS | BM#2 | 1606 | 45 | 1591 | 1533 | 35 | 5000 |  | 3 | 0.3 | 25 |  | -1.33 | 1552 | 1591 | 0 | 17.46 |  | 1 | 37 | 95 | Y |  | 2018-10-05 08:50 | 68 | 1086 | 33 | 36 | 37 | 38 | 37 | 37 | 35 | 34 | 33 | 32 | 31 | 30 | 30 | 30 | 34 | 38 | 30 | 37 | -0.18 | Y | 45 | Y | 0 | [7 empty] | Y | Y | Y | Y | 190 | 0.46 | 63 | 84590 | 95630 | 7090 | 13000 | 10 | 1 |  | 2018-10-05 08:57 | 1552 | 87 |  | 9 |  | * STR#1,2 Edge heater 설비이상으로 미적용 이상공정 등록 및 생관통보. *전공정 요청 감속주입으로 정속 기준 미준수,이상공정 등록 | [14 empty] | 82.37 | 70 | 0 | 0 | 0 |  | 400 | 400 | 해제 | 해제 | 0 | 0 | 0 |  | 400 | 400 | 해제 | 해제 | 해제 | 미정 | 미정 | 선택 | 미정 |  | 미정 | BT180180 | H
B48214 | 2018-10-05 | 2 | C |  | 14 | A | SM45CM9 | 탄소강 | SM45C | BM#1 | 1571 | 52 | 1626 | 1535 | 49 | 8500 |  | 1 | 0.42 | 16 |  | 0 | 1552 | 1618 | 0 | 0.36 | 0 | 30 | 23 | 482 | Y |  | 2018-10-05 09:26 | 59 | 1090 | 24 | 21 | 21 | 20 | 19 | 18 | 17 | 16 | 15 | 14 | 13 | 12 | 11 | 10 | 17 | 21 | 10 | 0 | -0.2 |  | 55 | Y | -0.2 | [8 empty] | N | N | Y | 160 | 0.47 | 67 | 118790 | 101670 | 260 | 16200 | 6 | 1 |  | 2018-10-05 09:34 | 1552 | 133 |  | 31 | [16 empty] | 116.46 | 100 | 0 | 0 | 0 |  | 700 |  | 선택 | 해제 | 0 | 0 | 0 |  | 700 |  | 선택 | 해제 | 해제 | 미정 | 미정 | 미정 | 미정 |  | 미정 | RB220.00 | C
A48322 | 2018-10-05 | 1 | C |  | 12 | A | P-AE1055LSM | 탄소강 | G-AE1055LS | BM#2 | 1557 | 43 | 1588 | 1535 | 36 | 5500 |  | 3 | 0.32 | 25 |  | -0.93 | 1561 | 1588 | 0 | 24.26 |  | 6 | 10 | 98 | Y |  | 2018-10-05 09:52 | 77 | 1095 | 28 | 35 | 37 | 39 | 40 | 40 | 39 | 39 | 38 | 37 | 36 | 35 | 34 | 34 | 37 | 40 | 34 | 39 | -0.15 | Y | 39.98 | Y | -0.2 | [7 empty] | Y | Y | Y | Y | 13000 | 0.46 | 63 | 101508 | 97380 | 7170 | 15100 | 10 | 1 |  | 2018-10-05 09:59 | 1561 | 94 |  | 15 |  | * STR#1,2 Edge heater 설비이상으로 미적용 이상공정 등록 및 생관통보. *전공정 요청 감속주입으로 정속 기준 미준수,이상공정 등록 | [14 empty] | 97.18 | 75 | 0 | 0 | 0 |  | 400 | 400 | 해제 | 해제 | 0 | 0 | 0 |  | 400 | 400 | 해제 | 해제 | 해제 | 미정 | 미정 | 선택 | 선택 |  | 미정 | BT180180 | H
B48215 | 2018-10-05 | 2 | C |  | 15 | A | SM45C | 탄소강 | SM45C | BM#1 | 1575 | 39 | 1635 | 1554 | 35 | 6400 |  | 1 | 0.27 | 16 |  | 0 | 1568 | 1626 | 0 | 0.36 | 0 | 2 | 17 | 57 | Y |  | 2018-10-05 10:33 | 75 | 1084 | 7 | 21 | 31 | 36 | 38 | 40 | 40 | 39 | 39 | 38 | 37 | 36 | 35 | 32 | 34 | 40 | 32 | 0 | -0.2 | Y | 40 | Y | -0.6 | [7 empty] | N | N | N | N | 150 | 0.47 | 66 | 98688 | 101390 | 80 | 15200 | 6 | 1 |  | 2018-10-05 10:37 | 1568 | 137 |  | 33 |  | *준 BIG SIZE 후속HEAT 주속 적용 | [14 empty] | 97.71 | 100 | 0 | 0 | 0 |  | 650 |  | 선택 | 해제 | 0 | 0 | 0 |  | 650 |  | 선택 | 해제 | 해제 | 미정 | 미정 | 미정 | 선택 | 7 | 미정 | RB105.00 | H
A48323 | 2018-10-05 | 1 | C |  | 13 | A | P-AE1055LSM | 탄소강 | G-AE1055LS | BM#2 | 1545 | 42 | 1595 | 1533 | 37 | 5900 |  | 3 | 0.31 | 25 |  | -1.45 | 1554 | 1595 | 0 | 27.67 |  | 33 | 14 | 78 | Y |  | 2018-10-05 10:59 | 70 | 1096 | 33 | 35 | 35 | 35 | 35 | 34 | 33 | 32 | 31 | 30 | 29 | 29 | 28 | 28 | 32 | 35 | 28 | 35 | -0.14 |  | 50 | Y | -0.2 | [7 empty] | Y | Y | Y | Y | 230 | 0.46 | 65 | 101508 | 98140 | 7150 | 16000 | 10 | 1 |  | 2018-10-05 11:07 | 1578 | 93 |  | 14 |  | * STR#1,2 Edge heater 설비이상으로 미적용 이상공정 등록 및 생관통보. *전공정 요청 감속주입으로 정속 기준 미준수,이상공정 등록 | [14 empty] | 96.49 | 100 | 0 | 0 | 0 |  | 400 | 400 | 해제 | 해제 | 0 | 0 | 0 |  | 400 | 400 | 해제 | 해제 | 해제 | 미정 | 미정 | 선택 | 미정 |  | 미정 | BT180180 | H
B48216 | 2018-10-05 | 2 | C |  | 16 | A | SM45C | 탄소강 | SM45C | BM#1 | 1566 | 41 | 1635 | 1526 | 37 | 6900 |  | 1 | 0.31 | 20 |  | -2.3 | 1563 | 1637 | 0 | 0.4 | 0 | 12 | 4 | 43 | Y |  | 2018-10-05 11:36 | 70 | 1085 | 30 | 34 | 37 | 38 | 39 | 39 | 39 | 38 | 38 | 37 | 36 | 35 | 34 | 34 | 37 | 39 | 34 | 39 | -0.12 | Y | 40.02 | Y | -0.2 | [7 empty] | N | N | N | N | 190 | 0.5 | 60 | 92470 | 96120 | 680 | 15800 | 6 | 1 |  | 2018-10-05 11:42 | 1566 | 140 |  | 37 | [16 empty] | 93.4 | 100 | 0 | 0 | 0 |  | 700 |  | 선택 | 해제 | 0 | 0 | 0 |  | 700 |  | 선택 | 해제 | 해제 | 미정 | 미정 | 미정 | 미정 |  | 미정 | RB140.00 | C
A48324 | 2018-10-05 | 1 | C |  | 14 | A | P-AE1055LSM | 탄소강 | G-AE1055LS | BM#2 | 1559 | 43 | 1590 | 1533 | 34 | 5200 |  | 3 | 0 | 25 |  | -1.2 | 1553 | 1590 | 0 | 20.48 |  | 21 | 17 | 78 | Y |  | 2018-10-05 12:01 | 69 | 1092 | 29 | 31 | 32 | 32 | 32 | 31 | 30 | 29 | 28 | 27 | 27 | 26 |  | 26 | 30 | 32 | 26 | 32 | -0.13 |  | 45.02 | Y | -0.2 | [7 empty] | Y | Y | Y | Y | 220 | 0.46 | 61 | 84590 | 92420 | 7030 | 15800 | 10 | 1 |  | 2018-10-05 12:13 | 1553 | 97 |  | 19 |  | * STR#1,2 Edge heater 설비이상으로 미적용 이상공정 등록 및 생관통보. *전공정 요청 감속주입으로 정속 기준 미준수,이상공정 등록 | [14 empty] | 85.1 | 100 | 0 | 0 | 0 |  | 400 | 400 | 해제 | 해제 | 0 | 0 | 0 |  | 400 | 400 | 해제 | 해제 | 해제 | 미정 | 미정 | 선택 | 미정 |  | 미정 | BT180180 | H
B48217 | 2018-10-05 | 2 | D | TUNDISH교체전 | 17 | A | SM45C | 탄소강 | SM45C | BM#1 | 1640 | 39 | 1625 | 1540 | 33 | 5600 |  | 1 | 0 | 15 |  | 0 | 1557 | 1611 | 0 | 0.31 | 0 | 36 | 58 | 25 | Y |  | 2018-10-05 12:40 | 64 | 1098 | 32 | 33 | 32 | 31 | 32 | 32 | 32 | 32 | 31 | 30 | 29 |  |  | 29 | 31 | 32 | 29 | 32 | -0.08 | Y | 39.97 | Y | -0.2 | [7 empty] | N | N | N | N | 180 | 0.5 | 57 | 108636 | 93390 | 4610 | 1500 | 6 | 1 |  | 2018-10-05 12:42 | 1557 | 143 |  | 35 |  |  | DC0325E101F6475AB0851A60CEC86AAB | 6B8EF06E4CBC4F6FB005990C46BC8FA5 | F4269CFF97114B6C88EC77C3B3C3501B | [11 empty] | 110.85 | 100 | 0 | 2500 | 0 |  | 700 |  | 선택 | 해제 | 0 | 2500 | 0 |  | 700 |  | 선택 | 해제 | 해제 | 미정 | 미정 | 미정 | 미정 |  | 미정 | RB140.00 | C
A48325 | 2018-10-05 | 1 | D |  | 15 | A | P-AE1055LSM | 탄소강 | G-AE1055LS | BM#2 | 1576 | 42 | 1592 | 1539 | 32 | 5000 |  | 3 | 0.3 | 26 |  | 52.45 | 1550 | 0 | 0 | 18.04 |  | 1 | 38 | 83 | Y |  | 2018-10-05 13:05 | 66 | 1086 | 26 | 27 | 28 | 28 | 28 | 27 | 26 | 25 | 24 | 23 | 22 | 21 | 20 | 19 | 25 | 28 | 19 | 28 | -0.15 |  | 59.42 | Y | -0.2 | [7 empty] | Y | Y | Y | Y | 210 | 0.41 | 72 | 93049 | 96560 | 7150 | 15800 | 10 | 1 | 10 | 2018-10-05 13:13 | 1554 | 96 |  | 19 |  | * STR#1,2 Edge heater 설비이상으로 미적용 이상공정 등록 및 생관통보. *전공정 요청 10%이상 감속주입,이상공정 등록 및 생관통보 | [14 empty] | 89.77 | 100 | 0 | 0 | 0 |  | 400 | 400 | 선택 | 해제 | 0 | 0 | 0 |  | 400 | 400 | 선택 | 해제 | 해제 | 미정 | 미정 | 선택 | 미정 |  | 미정 | BT180180 | H
B48218 | 2018-10-05 | 2 | D | TUNDISH교체 | 1 | A | SCM440J | 합금강 | D | BM#1 | 1605 | 59 | 1656 | 1555 | 50 | 9300 |  | 1 | 0.25 | 20 |  | -2.71 | 1577 | 1655 | 0.27 | 0 | 0 | 30 | 24 | 34 | Y |  | 2018-10-05 14:01 | 82 | 1101 | 25 | 26 | 23 | 27 | 29 | 32 | 34 | 34 | 34 | 34 | 34 | 34 |  | 34 | 31 | 34 | 34 | 34 | 0 |  | 25 | Y | 0 | 1.2 | 2.32 | 2.32 |  |  |  |  | N | N | N | N | 150 | 0.48 | 62 | 93049 | 98440 | 560 | 15400 | 16 | 2 |  | 2018-10-05 14:07 | 1577 | 165 |  | 36 |  | *T/D플럭스 유15 용120KG | [14 empty] | 93.99 | 100 | 1000 | 0 | 0 |  | 700 |  | 선택 | 해제 | 1000 | 0 | 0 |  | 700 |  | 선택 | 해제 | 해제 | 미정 | 미정 | 미정 | 선택 |  | 미정 | BT180180 | H
A48326 | 2018-10-05 | 1 | D |  | 16 | A | P-AE1055LSM | 탄소강 | G-AE1055LS | BM#2 | 1575 | 41 | 1587 | 1534 | 25 | 5200 |  | 3 | 0.3 | 25 |  | -1.34 | 1548 | 1587 | 0 | 16.3 |  | 6 | 11 | 70 | Y |  | 2018-10-05 14:24 | 64 | 1091 | 19 | 21 | 23 | 25 | 26 | 25 | 24 | 23 | 23 | 22 | 21 | 20 | 20 | 20 | 22 | 26 | 20 | 23 | -0.13 | Y | 45.02 | Y | 0 | [7 empty] | Y | Y | Y | Y | 200 | 0.44 | 66 | 93049 | 94180 | 7130 | 16700 | 10 | 1 | 10 | 2018-10-05 14:27 | 1548 | 88 |  | 14 |  | * STR#1,2 Edge heater 설비이상으로 미적용 이상공정 등록 및 생관통보. * 전공정 작업지연 감속주입 요청 함. * 래들 용강량 편차로 7톤이월전 슬러그 유입으로 이월미실시 이상공정 등록. | [14 empty] | 91.85 | 100 | 0 | 0 | 0 |  | 400 | 400 | 해제 | 해제 | 0 | 0 | 0 |  | 400 | 400 | 해제 | 해제 | 해제 | 미정 | 미정 | 선택 | 미정 |  | 미정 | BT180180 | H
B48219 | 2018-10-05 | 2 | D |  | 2 | A | SCM440J | 합금강 | D | BM#1 | 1641 | 44 | 1626 | 1596 | 41 | 6100 |  | 1 | 0.28 | 15 |  | -2.12 | 1570 | 1620 | 0.12 | 0 | 0 | 2 | 18 | 34 | Y |  | 2018-10-05 14:59 | 75 | 1088 | 32 | 32 | 32 | 33 | 33 | 33 | 33 | 32 | 32 | 31 | 30 | 28 | 27 | 27 | 32 | 33 | 27 | 33 | -0.13 | Y | 45.02 | Y | -0.2 | [7 empty] | N | N | N | N | 140 | 0.49 | 60 | 93388 | 97080 | 210 | 15500 | 16 | 2 |  | 2018-10-05 15:05 | 1570 | 144 |  | 41 | [16 empty] | 95.29 | 100 | 0 | 0 | 0 |  | 700 |  | 선택 | 해제 | 0 | 0 | 0 |  | 700 |  | 선택 | 해제 | 해제 | 미정 | 미정 | 미정 | 미정 |  | 미정 | RB145.00 | C
A48327 | 2018-10-05 | 1 | D |  | 17 | A | P-AE1055LSM | 탄소강 | G-AE1055LS | BM#2 | 1599 | 41 | 1593 | 1534 | 30 | 4900 |  | 3 | 0.3 | 25 |  | -1.31 | 1555 | 1593 | 0 | 16.24 |  | 33 | 15 | 88 | Y |  | 2018-10-05 15:28 | 71 | 1026 | 19 | 23 | 26 | 28 | 29 | 29 | 28 | 27 | 27 | 26 | 25 | 25 | 25 | 25 | 26 | 29 | 25 | 25 | -0.1 | Y | 40.03 | Y | 0 | [7 empty] | Y | Y | Y | Y | 190 | 0.48 | 61 | 101508 | 95950 | 7110 | 15900 | 10 | 1 | 10 | 2018-10-05 15:34 | 1555 | 92 |  | 19 |  | * STR#1,2 Edge heater 설비이상으로 미적용 이상공정 등록 및 생관통보. | [14 empty] | 98.55 | 100 | 0 | 0 | 0 |  | 400 | 400 | 해제 | 해제 | 0 | 0 | 0 |  | 400 | 400 | 해제 | 해제 | 해제 | 미정 | 미정 | 선택 | 미정 |  | 미정 | BT180180 | C
B48220 | 2018-10-05 | 2 | D |  | 3 | A | SCM440J | 합금강 | D | BM#1 | 1581 | 42 | 1625 | 1547 | 39 | 7200 |  | 1 | 0.27 | 17 |  | -2.1 | 1562 | 1633 | 0.13 | 0 | 0 | 12 | 5 | 56 | Y |  | 2018-10-05 16:19 | 67 | 1028 | 25 | 29 | 33 | 35 | 35 | 35 | 35 | 34 | 33 | 32 | 31 | 29 | 28 | 28 | 32 | 35 | 28 | 35 | -0.16 | Y | 45.03 | Y | -0.2 | [7 empty] | N | N | N | N | 130 | 0.49 | 63 | 93343 | 97520 | 1780 | 15000 | 16 | 2 |  | 2018-10-05 16:22 | 1562 | 146 |  | 24 | [16 empty] | 93.34 | 100 | 0 | 0 | 0 |  | 700 |  | 선택 | 해제 | 0 | 0 | 0 |  | 700 |  | 선택 | 해제 | 해제 | 미정 | 미정 | 미정 | 미정 |  | 미정 | RB115.00 | C
A48328 | 2018-10-05 | 1 | D |  | 18 | A | P-AE1055LSM | 탄소강 | G-AE1055LS | BM#2 | 1593 | 40 | 1589 | 1537 | 29 | 4800 |  | 3 | 0.3 | 25 |  | -1.8 | 1537 | 1589 | 0 | 16.74 |  | 21 | 18 | 91 | Y |  | 2018-10-05 16:35 | 53 | 1025 | 25 | 24 | 23 | 23 | 23 | 22 | 21 | 21 | 20 | 19 | 19 | 18 | 18 | 17 | 21 | 23 | 17 | 23 | -0.12 |  | 50.48 | Y | -0.2 | [7 empty] | Y | Y | Y | M | 180 | 0.48 | 61 | 92578 | 96920 | 960 | 16000 | 10 | 1 | 10 | 2018-10-05 16:36 | 1537 | 93 |  | 16 |  | * STR#1,2 Edge heater 설비이상으로 미적용 이상공정 등록 및 생관통보. * STR#1기 핀치롤 냉각수 유니온 빠져 누수되어 STR#2기 BLOOM 상면 심한과냉 되고 위드럴 토크과압 SR+HR 해제 및 냉재전환 생관통보 함. | [14 empty] | 89.02 | 90.91 | 0 | 0 | 0 |  | 400 | 400 | 해제 | 해제 | 0 | 0 | 0 |  | 400 | 400 | 해제 | 해제 | 해제 | 미정 | 미정 | 선택 | 미정 |  | 미정 | BT180180 | C
B48221 | 2018-10-05 | 2 | D |  | 4 | A | SCM440J | 합금강 | D | BM#1 | 1601 | 48 | 1637 | 1557 | 37 | 6500 |  | 1 | 0.27 | 15 |  | -2.34 | 1558 | 1616 | 0.14 | 0 | 0 | 1 | 39 | 34 | Y |  | 2018-10-05 17:16 | 63 | 1029 | 26 | 28 | 29 | 30 | 31 | 31 | 29 | 29 | 28 | 28 | 26 | 25 |  | 25 | 28 | 31 | 25 | 29 | -0.17 | Y | 35 | Y | -0.2 | [7 empty] | N | N | N | N | 120 | 0.51 | 59 | 103866 | 97570 | 4890 | 14400 | 16 | 2 |  | 2018-10-05 17:20 | 1558 | 144 |  | 30 | [16 empty] | 100.84 | 100 | 0 | 0 | 0 |  | 700 |  | 선택 | 해제 | 0 | 0 | 0 |  | 700 |  | 선택 | 해제 | 해제 | 미정 | 미정 | 미정 | 미정 |  | 미정 | RB115.00 | W
A48329 | 2018-10-05 | 1 | D |  | 19 | A | P-AE1055LSM | 탄소강 | G-AE1055LS | BM#2 | 1580 | 41 | 1590 | 1532 | 35 | 4900 |  | 3 | 0.3 | 26 |  | -1.74 | 1539 | 1590 | 0 | 14.52 |  | 36 | 59 | 113 | Y |  | 2018-10-05 17:41 | 55 | 1025 | 16 | 16 | 20 | 23 | 24 | 24 | 24 | 23 | 22 | 21 | 21 | 20 | 20 | 19 | 21 | 24 | 19 | 24 | -0.11 | Y | 45 | Y | -0.2 | [7 empty] | Y | Y | N | M | 230 | 0.48 | 65 | 93049 | 103120 | 4880 | 16000 | 10 | 1 | 10 | 2018-10-05 17:42 | 1539 | 98 |  | 15 |  | * STR#1,2 Edge heater 설비이상으로 미적용 이상공정 등록 및 생관통보. * STR#1기 핀치롤 냉각수 유니온 빠져 누수되어 STR#2기 BLOOM 상면 심한과냉 되고 위드럴 토크과압 SR+HR 해제 및 냉재전환 생관통보 함.ID:401~403 | [14 empty] | 86.16 | 100 | 0 | 0 | 0 |  | 400 | 400 | 해제 | 해제 | 0 | 0 | 0 |  | 400 | 400 | 해제 | 해제 | 해제 | 미정 | 미정 | 선택 | 선택 | 7 | 미정 | BT180180 | C
B48222 | 2018-10-05 | 2 | D | 잔강최소화전 | 5 | A | SCM440J | 합금강 | D | BM#1 | 1585 | 45 | 1635 | 1556 | 42 | 7100 |  | 1 | 0.23 | 15 |  | -1.96 | 1568 | 1622 | 0.11 | 0 | 0 | 30 | 25 | 37 | Y |  | 2018-10-05 18:24 | 73 | 1026 | 24 | 26 | 32 | 34 | 35 | 36 | 36 | 35 | 34 | 33 | 32 | 31 | 29 | 29 | 32 | 36 | 29 | 0 | -0.2 | Y | 35.02 | Y | -0.4 | [7 empty] | N | N | N | N | 110 | 0.5 | 63 | 89302 | 96610 | 2840 | 3000 | 16 | 2 |  | 2018-10-05 18:29 | 1568 | 134 |  | 21 | [16 empty] | 89.3 | 100 | 0 | 4000 | 0 |  | 700 |  | 선택 | 해제 | 0 | 4000 | 0 |  | 700 |  | 선택 | 해제 | 해제 | 미정 | 미정 | 미정 | 미정 |  | 미정 | RB090.00 | C
A48330 | 2018-10-05 | 1 | D | TUNDISH교체전 | 20 | A | P-AE1055LSM | 탄소강 | G-AE1055LS | BM#2 | 1599 | 40 | 1591 | 1540 | 32 | 4600 |  | 3 | 0.3 | 25 |  | -1.48 | 1548 | 1591 | 0 | 12.4 |  | 6 | 12 | 80 | Y |  | 2018-10-05 18:43 | 64 | 1024 | 19 | 24 | 27 | 29 | 30 | 30 | 30 | 29 | 29 | 28 | 27 | 27 |  | 27 | 27 | 30 | 27 | 30 | -0.08 | Y | 34.98 | Y | 0 | [7 empty] | N | Y | Y | M | 220 | 0.48 | 58 | 108692 | 92920 | 7080 | 2000 | 10 | 1 | 10 | 2018-10-05 18:53 | 1548 | 98 |  | 21 |  | * STR#1,2 Edge heater 설비이상으로 미적용 이상공정 등록 및 생관통보. | A77743C7D2B54EE1949BD53746348F65 | 6CABB56D5CCD47238C4BFCF999AA88C9 | 889460C3A5CB451CB5ACD992C3946AB4 | [11 empty] | 108.69 | 100 | 0 | 3500 | 0 |  | 400 | 400 | 해제 | 해제 | 0 | 3500 | 0 |  | 400 | 400 | 해제 | 해제 | 해제 | 미정 | 미정 | 미정 | 미정 |  | 미정 | BT180180 | H
B48223 | 2018-10-05 | 2 | D | 잔강최소화 | 6 | A | AE4140M12 | 합금강 | D | BM#1 | 1557 | 46 | 1637 | 1535 | 43 | 8700 |  | 1 | 0.25 | 20 |  | -2.26 | 1570 | 1638 | 0.1 | 0 | 0 | 33 | 16 | 37 | Y |  | 2018-10-05 19:27 | 79 | 1025 | 32 | 38 | 38 | 38 | 37 | 37 | 36 | 36 | 35 | 34 | 32 |  |  | 32 | 36 | 38 | 32 | 38 | -0.15 |  | 39.98 | Y | -0.4 |  |  |  | 2.34 |  |  |  | N | N | N | N | 100 | 0.48 | 55 | 92608 | 96530 | 5040 | 15000 | 16 | 2 |  | 2018-10-05 19:30 | 1570 | 143 |  | 34 |  | *전공정 작업지연, 감속주입 | [14 empty] | 90.79 | 100 | 2500 | 0 | 0 |  | 700 |  | 선택 | 해제 | 2500 | 0 | 0 |  | 700 |  | 선택 | 해제 | 선택 | 미정 | 선택 | 미정 | 미정 |  | 미정 | BT180180 | C
A48331 | 2018-10-05 | 1 | D | TUNDISH교체 | 1 | A | SCR420H1V | 소입성보증강 | C | BM#2 | 1689 | 40 | 1648 | 1610 | 28 | 5200 |  | 3 | 0.29 | 15 |  | -2.02 | 1610 | 1648 | 0 | 9.99 |  | 2 | 19 | 86 | Y |  | 2018-10-05 19:34 | 101 | 1028 | -689 | -97 | 22 | 16 | 23 | 28 | 31 | 32 | 34 | 35 | 36 | 36 |  | 36 | 27 | 36 | 36 | 0 | 0 |  | 4.98 | Y | 0 |  | 3.48 | 3.48 | 1.58 |  |  |  | N | N | N | N | 150 | 0.5 | 56 | 101508 | 95210 | 7110 | 15200 | 11 | 2 | 10 | 2018-10-05 19:57 | 1610 | 115 |  | 54 |  | * T/D FLUX 용탕부: 120 KG / 유탕부: 15KG 투입 * 탄화왕겨200KG투입 * 10분 수소측정값 3PPM 초과로 2회 측정.(1차:3.48PPM2차:3.42PPM) * 첫 HEAT 수소측정 기준초과(10분)이상공정 등록 및 생관통보. * STR#1,2 Edge heater 설비이상으로 미적용 이상공정 등록 및 생관통보. * 전공정 작업지연 감속주입 함. | [14 empty] | 99.52 | 100 | 1000 | 0 | 0 |  | 410 | 300 | 해제 | 선택 | 1000 | 0 | 0 |  | 410 | 300 | 해제 | 선택 | 해제 | 미정 | 미정 | 선택 | 미정 |  | 미정 | BT180180 | H
A48332 | 2018-10-05 | 1 | A |  | 7 | A | AE4140M12 | 합금강 | D | BM#1 | 1616 | 41 | 1621 | 1558 | 38 | 6500 |  | 3 | 0.31 | 18 |  | -2.01 | 1576 | 1621 | 0.16 | 0 |  | 12 | 6 | 85 | Y |  | 2018-10-05 20:48 | 85 | 1025 | 31 | 37 | 40 | 41 | 42 | 42 | 41 | 40 | 39 | 38 | 37 | 36 | 35 | 33 | 38 | 42 | 33 | 0 | -0.18 | Y | 49.97 | Y | -0.2 |  |  |  | 1.79 |  |  |  | Y | Y | N | Y | 150 | 0.45 | 70 | 106380 | 104380 | 7050 | 16170 | 16 | 2 |  | 2018-10-05 20:54 | 1576 | 86 |  | 8 |  | *전공정 지연으로 감속주입-정속주입 강종 감속으로 이상재 등록 | [14 empty] | 95.49 | 100 | 0 | 0 | 0 |  | 700 |  | 선택 | 해제 | 0 | 0 | 0 |  | 700 |  | 선택 | 해제 | 선택 | 미정 | 미정 | 선택 | 미정 |  | 미정 | RB209.55 | C
B48224 | 2018-10-05 | 2 | A |  | 2 | A | SCR420H1V | 소입성보증강 | C | BM#2 | 1604 | 47 | 1654 | 1566 | 42 | 7700 |  | 1 | 0.35 | 14 |  | -2.24 | 1587 | 1657 | 0 | 0.39 | 0 | 21 | 19 | 36 | Y |  | 2018-10-05 20:44 | 78 | 1025 | 36 | 34 | 32 | 31 | 30 | 29 | 29 | 27 | 26 | 25 | 24 | 22 |  | 22 | 29 | 32 | 22 | 0 | -0.22 |  | 45.02 | Y | -0.4 | [7 empty] | N | N | N | N | 140 | 0.47 | 56 | 84590 | 86910 | 5110 | 15300 | 11 | 2 | 10 | 2018-10-05 20:57 | 1587 | 162 |  | 42 |  | * STR#1,2 Edge heater 설비이상으로 미적용 이상공정 등록 및 생관통보. * 전공정 작업지연 감속주입 요청 함. | [14 empty] | 91.95 | 100 | 0 | 0 | 0 |  | 410 | 300 | 해제 | 선택 | 0 | 0 | 0 |  | 410 | 300 | 해제 | 선택 | 해제 | 미정 | 선택 | 미정 | 미정 |  | 미정 | BT180180 | H
A48333 | 2018-10-05 | 1 | A |  | 8 | A | AE4140M12 | 합금강 | D | BM#1 | 1588 | 43 | 1596 | 1536 | 38 | 6500 |  | 3 | 0.31 | 19 |  | -1.37 | 1565 | 1596 | 0.12 | 0 |  | 1 | 40 | 92 | Y |  | 2018-10-05 21:52 | 74 | 1026 | 33 | 33 | 34 | 35 | 34 | 34 | 33 | 32 | 31 | 31 | 30 | 29 | 29 | 29 | 32 | 35 | 29 | 34 | -0.12 | Y | 50 | Y | 0 |  |  |  | 1.81 |  |  |  | Y | Y | Y | Y | 140 | 0.47 | 65 | 91605 | 100870 | 6990 | 15850 | 16 | 2 |  | 2018-10-05 22:02 | 1565 | 92 |  | 18 | [16 empty] | 84.98 | 100 | 0 | 0 | 0 |  | 700 |  | 선택 | 해제 | 0 | 0 | 0 |  | 700 |  | 선택 | 해제 | 선택 | 미정 | 미정 | 선택 | 미정 |  | 미정 | RB203.20 | C
B48225 | 2018-10-05 | 2 | A |  | 3 | B | SCR420H1V | 소입성보증강 | C | BM#2 | 1562 | 45 | 1647 | 1515 | 39 | 8100 |  | 1 | 0.33 | 14 |  | 0 | 1585 | 1641 | 0 | 0.35 | 0 | 36 | 60 | 29 | Y |  | 2018-10-05 21:35 | 76 | 1026 | 20 | 23 | 26 | 29 | 30 | 30 | 29 | 29 | 28 | 27 | 26 | 24 |  | 24 | 27 | 30 | 24 | 29 | -0.17 | Y | 35.02 | Y | -0.4 | [7 empty] | N | N | N | N | 130 | 0.5 | 58 | 101508 | 96500 | 6240 | 15400 | 11 | 2 |  | 2018-10-05 22:03 | 1585 | 137 |  | 51 |  | * STR#1,2 Edge heater 설비이상으로 미적용 이상공정 등록 및 생관통보. *L/D잔강 6.5톤에 T/D 슬러그 유입 잔강이월 미실시 이상공정 | [14 empty] | 98.55 | 100 | 0 | 0 | 0 |  | 410 | 300 | 해제 | 선택 | 0 | 0 | 0 |  | 410 | 300 | 해제 | 선택 | 해제 | 미정 | 선택 | 미정 | 미정 |  | 미정 | BT180180 | H
B48226 | 2018-10-05 | 2 | A |  | 4 | A | SCR420H1V | 소입성보증강 | C | BM#2 | 1599 | 47 | 1654 | 1555 | 43 | 7800 |  | 1 | 0.27 | 14 |  | -2.15 | 1581 | 1641 | 0 | 0.45 | 0 | 6 | 13 | 48 | Y |  | 2018-10-05 22:53 | 72 | 1028 | 21 | 27 | 30 | 32 | 33 | 33 | 33 | 33 | 32 | 31 | 30 |  |  | 30 | 31 | 33 | 30 | 33 | -0.1 | Y | 30 | Y | -0.2 | [7 empty] | N | N | N | N | 120 | 0.53 | 51 | 84590 | 89940 | 5110 | 15700 | 11 | 2 |  | 2018-10-05 23:03 | 1581 | 137 |  | 33 |  | * STR#1,2 Edge heater 설비이상으로 미적용 이상공정 등록 및 생관통보. | [14 empty] | 89.04 | 100 | 0 | 0 | 0 |  | 410 | 300 | 해제 | 선택 | 0 | 0 | 0 |  | 410 | 300 | 해제 | 선택 | 해제 | 미정 | 선택 | 미정 | 미정 |  | 미정 | BT180180 | H
A48334 | 2018-10-05 | 1 | A | TUNDISH교체전 | 9 | A | AE4140M12 | 합금강 | D | BM#1 | 1571 | 44 | 1615 | 1514 | 39 | 6900 |  | 3 | 0.31 | 19 |  | -0.86 | 1569 | 1589 | 0.11 | 0 |  | 30 | 26 | 91 | Y |  | 2018-10-05 23:07 | 78 | 1025 | 28 | 30 | 34 | 36 | 36 | 36 | 35 | 34 | 32 | 32 | 31 | 30 | 29 | 29 | 33 | 36 | 29 | 36 | -0.16 | Y | 45 | Y | -0.2 |  |  |  | 1.75 |  |  |  | N | Y | Y | N | 130 | 0.47 | 62 | 89343 | 93780 | 7020 | 1500 | 16 | 2 |  | 2018-10-05 23:14 | 1569 | 92 |  | 10 |  | *준BIG SIZE 후속 HEAT 준BIG SIZE 주속적용 | B5E5E06DED384AEDA7EC1AD6AE322997 | FA61CEF3BE774F348E50CA5775456F6F |  | 8BE78BFDA8284973A93D13F21397E959 | [10 empty] | 8934300 | 100 | 0 | 3180 | 0 |  | 700 |  | 선택 | 해제 | 0 | 2830 | 0 |  | 700 |  | 선택 | 해제 | 선택 | 미정 | 미정 | 선택 | 미정 |  | 미정 | RB110.00 | C
A48335 | 2018-10-05 | 1 | A |  | 5 | A | SCR420H1V | 소입성보증강 | C | BM#2 | 1595 | 43 | 1609 | 1540 | 35 | 6100 |  | 3 | 0.29 | 19 |  | -0.96 | 1587 | 1609 | 0 | 11.35 |  | 2 | 20 | 61 | Y |  | 2018-10-06 01:11 | 78 | 1091 | 28 | 31 | 32 | 33 | 33 | 32 | 31 | 31 | 30 | 29 | 28 |  |  | 28 | 31 | 33 | 28 | 31 | -0.14 | Y | 35 | Y | -0.2 | [7 empty] | N | N | N | N | 110 | 0.55 | 55 | 102720 | 99940 | 7130 | 14900 | 11 | 2 |  | 2018-10-06 00:11 | 1587 | 87 |  | -50 |  | * STR#1,2 Edge heater 설비이상으로 미적용 이상공정 등록 및 생관통보. | [14 empty] | 96 | 100 | 0 | 0 | 0 |  | 410 | 300 | 해제 | 선택 | 0 | 0 | 0 |  | 410 | 300 | 해제 | 선택 | 해제 | 미정 | 미정 | 선택 | 미정 |  | 미정 | LT180180 | H
B48227 | 2018-10-05 | 2 | A | TUNDISH교체 | 1 | A | 30MNB5M | 합금강 | 30MNB5M계 | BM#1 | 1563 | 52 | 1664 | 1557 | 51 | 9600 |  | 1 | 0.27 | 21 |  | -2.61 | 1598 | 1667 | 0.3 | 0 | 0 | 33 | 17 | 59 | Y |  | 2018-10-06 00:09 | 100 | 1087 | 24 | 22 | 20 | 24 | 25 | 27 | 28 | 29 | 30 | 30 | 31 | 31 | 31 | 31 | 27 | 31 | 31 | 31 | 0 |  | 9.98 | Y | 0 | 1 | 2.72 | 2.72 | 2.26 |  |  |  | N | N | N | N | 150 | 0.39 | 69 | 91692 | 96980 | 5020 | 16370 | 1 | 1 |  | 2018-10-06 00:19 | 1598 | 155 |  | 35 |  | *T/D가열온도:자동-1300`.수동건-1256`.STR#1:894.STR#2:923.T/D FLUX 유:15,용:120,탄화왕겨 200kg 투입 *첫Heat 수소측정치 OVER되어 이상재 등록및 생관통보-ID:101.102.201.202 | [14 empty] | 89.89 | 100 | 700 | 0 | 0 |  | 450 |  | 선택 | 선택 | 700 | 0 | 0 |  | 450 |  | 선택 | 선택 | 해제 | 미정 | 선택 | 미정 | 선택 |  | 미정 | RB107.95 | C
B48228 | 2018-10-05 | 2 | A |  | 6 | A | SCR420H1V | 소입성보증강 | C | BM#2 | 1579 | 47 | 1656 | 1586 | 45 | 7700 |  | 1 | 0.31 | 16 |  | -3.11 | 1587 | 1651 | 0 | 0.4 | 0 | 32 | 52 | 6142 | Y |  | 2018-10-06 00:49 | 78 | 1080 | 26 | 24 | 25 | 26 | 27 | 27 | 27 | 26 | 25 | 25 | 24 |  |  | 24 | 26 | 27 | 24 | 27 | -0.09 | Y | 26.85 | Y | -0.54 | [7 empty] | N | N | N | N | 100 | 0.52 | 52 | 85600 | 90780 | 5040 | 15300 | 11 | 2 |  | 2018-10-06 00:50 | 1587 | 124 |  | 30 |  | * STR#1,2 Edge heater 설비이상으로 미적용 이상공정 등록 및 생관통보. | [14 empty] | 88.25 | 100 | 0 | 0 | 0 |  | 410 | 300 | 해제 | 선택 | 0 | 0 | 0 |  | 410 | 300 | 해제 | 선택 | 해제 | 미정 | 선택 | 미정 | 미정 |  | 미정 | LT180180 | H
B48229 | 2018-10-05 | 2 | A |  | 2 | A | 30MNB5M | 합금강 | 30MNB5M계 | BM#1 | 1588 | 44 | 1645 | 1555 | 35 | 6400 |  | 1 | 0.28 | 15 |  | -3.11 | 1569 | 1636 | 0.25 | 0 | 0 | 36 | 61 | 34 | Y |  | 2018-10-06 01:44 | 71 | 1103 | 29 | 32 | 34 | 35 | 36 | 35 | 35 | 35 | 35 | 34 | 33 | 32 | 32 | 30 | 33 | 36 | 30 | 35 | -0.12 | Y | 50 | Y | 0 | [7 empty] | N | N | N | N | 140 | 0.4 | 72 | 91992 | 94000 | 5090 | 16030 | 1 | 1 |  | 2018-10-06 01:46 | 1569 | 100 |  | 12 |  | *자동:1534℃ 수동:1531℃ | [14 empty] | 94.84 | 100 | 0 | 0 | 0 |  | 450 |  | 선택 | 선택 | 0 | 0 | 0 |  | 450 |  | 선택 | 선택 | 해제 | 미정 | 선택 | 미정 | 미정 |  | 미정 | RB107.95 | C
A48336 | 2018-10-05 | 1 | A |  | 7 | A | SCR420H1V | 소입성보증강 | C | BM#2 | 1585 | 51 | 1620 | 1550 | 48 | 8600 |  | 3 | 0.32 | 19 |  | 67.12 | 1583 | 0 | 0 | 17.05 |  | 12 | 7 | 83 | Y |  | 2018-10-06 01:49 | 74 | 1089 | 28 | 32 | 35 | 35 | 35 | 35 | 35 | 34 | 33 | 32 | 31 | 31 |  | 31 | 33 | 35 | 31 | 35 | -0.09 |  | 45.02 | Y | 0 | [7 empty] | N | N | N | N | 150 | 0.52 | 61 | 152565 | 105090 | 7230 | 13900 | 11 | 2 |  | 2018-10-06 01:55 | 1583 | 140 |  | 26 |  | * STR#1,2 Edge heater 설비이상으로 미적용 이상공정 등록 및 생관통보. * 연연주 혼탕부 ID : 307 308 309 // 407 408 409 | [14 empty] | 135.98 | 100 | 0 | 0 | 0 |  | 410 | 300 | 해제 | 선택 | 0 | 0 | 0 |  | 410 | 300 | 해제 | 선택 | 해제 | 미정 | 미정 | 선택 | 미정 |  | 미정 | BT180180 | H
A48337 | 2018-10-05 | 1 | A |  | 8 | B | SCR420HON3 | 소입성보증강 | C | BM#2 | 1684 | 73 | 1594 | 1567 | 40 | 5900 |  | 3 | 0.3 | 22 |  | -0.38 | 1584 | 1594 | 0 | 15.57 |  | 1 | 41 | 75 | Y |  | 2018-10-06 02:45 | 74 | 1098 | 29 | 27 | 27 | 27 | 27 | 26 | 25 | 24 | 23 | 22 | 22 | 20 |  | 20 | 25 | 27 | 20 | 27 | -0.16 |  | 44.97 | Y | -0.4 | [7 empty] | N | N | N | N | 140 | 0.52 | 58 | 50754 | 102400 | 7140 | 15900 | 11 | 2 |  | 2018-10-06 02:57 | 1584 | 142 |  | 34 |  | * STR#1,2 Edge heater 설비이상으로 미적용 이상공정 등록 및 생관통보. * 연연주 혼탕부 ID : 301 401 * 가열중인 T/D 15번 (가열시작:02:05) 3시20분경 바닥 쪽 구멍 발견 해서 태영에 통보 후 확인함. 03시 40분경 작업하기 부담스럽다는 의견 듣고 가열중인 T/D 내림. SCR420HON3 2HEAT 늘려서 가열시간 4시간 확보함. | [14 empty] | 5075400 | 100 | 0 | 0 | 0 |  | 410 | 300 | 해제 | 선택 | 0 | 0 | 0 |  | 410 | 300 | 해제 | 선택 | 해제 | 미정 | 미정 | 선택 | 선택 | 7 | 미정 | BT180180 | H
B48230 | 2018-10-05 | 2 | A |  | 3 | A | 30MNB5M | 합금강 | 30MNB5M계 | BM#1 | 1562 | 50 | 1626 | 1525 | 41 | 8600 |  | 1 | 0.26 | 16 |  | -2.77 | 1564 | 1634 | 0.15 | 0 | 0 | 21 | 20 | 163 | Y |  | 2018-10-06 03:03 | 66 | 1090 | 28 | 27 | 27 | 26 | 25 | 24 | 23 | 22 | 20 | 19 | 18 | 17 | 16 | 14 | 21 | 27 | 14 | 0 | -0.2 |  | 65 | Y | 0 | [7 empty] | N | N | N | N | 130 | 0.4 | 76 | 94170 | 99970 | 5130 | 16140 | 1 | 1 |  | 2018-10-06 03:04 | 1564 | 115 |  | 8 | [16 empty] | 89.52 | 100 | 0 | 0 | 0 |  | 450 |  | 선택 | 선택 | 0 | 0 | 0 |  | 450 |  | 선택 | 선택 | 해제 | 미정 | 선택 | 미정 | 미정 |  | 미정 | RB114.30 | C
A48338 | 2018-10-05 | 1 | A |  | 9 | B | SCR420HON3 | 소입성보증강 | C | BM#2 | 1607 | 58 | 1602 | 1552 | 56 | 7500 |  | 3 | 0.3 | 22 |  | -0.31 | 1594 | 1602 | 0 | 16.31 |  | 6 | 14 | 117 | Y |  | 2018-10-06 04:00 | 84 | 1085 | 19 | 23 | 26 | 28 | 28 | 27 | 26 | 25 | 23 | 22 | 20 | 20 | 19 | 19 | 24 | 28 | 19 | 0 | -0.22 | Y | 40.5 | Y | -0.2 | [7 empty] | N | N | N | N | 130 | 0.52 | 57 | 101508 | 98290 | 7110 |  | 11 | 2 |  | 2018-10-06 04:07 | 1594 | 113 |  | 21 |  | * STR#1,2 Edge heater 설비이상으로 미적용 이상공정 등록 및 생관통보. | [14 empty] | 10150800 | 75 | 0 | 0 | 0 |  | 410 | 300 | 해제 | 선택 | 0 | 0 | 0 |  | 410 | 300 | 해제 | 선택 | 해제 | 미정 | 미정 | 선택 | 미정 |  | 미정 | BT180180 | H
B48231 | 2018-10-05 | 2 | A |  | 4 | A | 30MNB5M | 합금강 | 30MNB5M계 | BM#1 | 1550 | 46 | 1634 | 1536 | 44 | 7900 |  | 1 | 0.26 | 16 |  | -2.92 | 1558 | 1635 | 0.18 | 0 | 0 | 30 | 27 | 101 | Y |  | 2018-10-06 04:05 | 60 | 1096 | 12 | 14 | 15 | 16 | 17 | 16 | 16 | 15 | 14 | 14 | 13 | 13 | 12 | 10 | 14 | 17 | 10 | 16 | -0.14 | Y | 50 | Y | -0.2 | [7 empty] | N | N | N | N | 120 | 0.4 | 71 | 95268 | 93950 | 5140 | 16650 | 1 | 1 |  | 2018-10-06 04:08 | 1558 | 134 |  | 26 | [16 empty] | 96.23 | 100 | 0 | 0 | 0 |  | 450 |  | 선택 | 선택 | 0 | 0 | 0 |  | 450 |  | 선택 | 선택 | 해제 | 미정 | 선택 | 미정 | 미정 |  | 미정 | RB114.30 | H
A48339 | 2018-10-05 | 1 | C |  | 10 | A | SCR420HON3 | 소입성보증강 | C | BM#2 | 1580 | 43 | 1616 | 1571 | 37 | 6000 |  | 3 | 0.28 | 21 |  | -0.74 | 1597 | 1616 | 0 | 16.15 |  | 32 | 53 | 69 | Y |  | 2018-10-06 04:58 | 87 | 1102 | 17 | 20 | 24 | 27 | 27 | 28 | 27 | 27 | 26 | 25 | 24 | 24 |  | 24 | 25 | 28 | 24 | 27 | -0.13 | Y | 30 | Y | 0 | [7 empty] | N | N | N | N | 120 | 0.52 | 57 | 101508 | 97730 | 780 | 16300 | 11 | 2 |  | 2018-10-06 05:03 | 1597 | 102 |  | 23 |  | * STR#1,2 Edge heater 설비이상으로 미적용 이상공정 등록 및 생관통보. * 전공정 요청으로 L/D잔강 잔강이월 미실시,이상공정 등록 | [14 empty] | 10150800 | 75 | 0 | 0 | 0 |  | 410 | 300 | 해제 | 선택 | 0 | 0 | 0 |  | 410 | 300 | 해제 | 선택 | 해제 | 미정 | 미정 | 해제 | 미정 |  | 미정 | BT180180 | H
B48232 | 2018-10-05 | 2 | C |  | 5 | A | 30MNB5M | 합금강 | 30MNB5M계 | BM#1 | 1598 | 50 | 1664 | 1544 | 48 | 9100 |  | 1 | 0.27 | 16 |  | -2.73 | 1571 | 1656 | 0.18 | 0 | 0 | 33 | 18 | 65 | Y |  | 2018-10-06 05:08 | 73 | 1095 | 9 | 19 | 27 | 31 | 34 | 35 | 36 | 37 | 37 | 36 | 36 | 35 | 35 | 32 | 32 | 37 | 32 | 36 | -0.12 | Y | 40 | Y | -0.2 | [7 empty] | N | N | N | N | 110 | 0.4 | 76 | 95532 | 98000 | 5020 | 16300 | 1 | 1 |  | 2018-10-06 05:10 | 1579 | 148 |  | 37 | [16 empty] | 91.68 | 100 | 0 | 0 | 0 |  | 450 |  | 선택 | 선택 | 0 | 0 | 0 |  | 450 |  | 선택 | 선택 | 해제 | 미정 | 선택 | 미정 | 미정 |  | 미정 | RB107.95 | C
A48340 | 2018-10-05 | 1 | C |  | 11 | A | SCR420HON3 | 소입성보증강 | C | BM#2 | 1596 | 41 | 1608 | 1546 | 35 | 5800 |  | 3 | 0.29 | 22 |  | -0.87 | 1585 | 1608 | 0 | 15.53 |  | 12 | 8 | 65 | Y |  | 2018-10-06 05:56 | 75 | 1090 | 23 | 27 | 30 | 32 | 32 | 32 | 32 | 31 | 30 | 29 | 28 | 27 | 27 | 27 | 29 | 32 | 27 | 32 | -0.11 | Y | 45 | Y | 0 | [7 empty] | N | N | N | N | 110 | 0.48 | 64 | 84590 | 100480 | 3020 | 14800 | 11 | 2 |  | 2018-10-06 06:17 | 1586 | 95 |  | 24 |  | * STR#1,2 Edge heater 설비이상으로 미적용 이상공정 등록 및 생관통보. * 전공정 요청으로 L/D잔강 잔강이월 미실시,이상공정 등록 * 전공정 요청 감속주입 | [14 empty] | 81.77 | 70 | 0 | 0 | 0 |  | 410 | 300 | 해제 | 선택 | 0 | 0 | 0 |  | 410 | 300 | 해제 | 선택 | 해제 | 미정 | 미정 | 미정 | 미정 |  | 미정 | BT180180 | H
B48233 | 2018-10-05 | 2 | C |  | 6 | A | 30MNB5M | 합금강 | 30MNB5M계 | BM#1 | 1589 | 50 | 1666 | 1536 | 47 | 8700 |  | 1 | 0.29 | 17 |  | 0 | 1564 | 1651 | 0.32 | 0 | 0 | 36 | 62 | 57 | Y |  | 2018-10-06 06:24 | 66 | 1099 | 30 | 31 | 31 | 32 | 32 | 32 | 31 | 31 | 29 | 29 | 28 | 26 | 25 | 20 | 29 | 32 | 20 | 32 | -0.22 | Y | 55 | Y | -0.6 | [7 empty] | N | N | N | N | 100 | 0.4 | 75 | 95268 | 96200 | 4980 | 16200 | 1 | 1 |  | 2018-10-06 06:28 | 1564 | 160 |  | 39 | [16 empty] | 94.14 | 100 | 0 | 0 | 0 |  | 450 |  | 선택 | 선택 | 0 | 0 | 0 |  | 450 |  | 선택 | 선택 | 해제 | 미정 | 선택 | 미정 | 미정 |  | 미정 | RB114.30 | H
A48341 | 2018-10-05 | 1 | C | TUNDISH교체전 | 12 | A | SCR420HON3 | 소입성보증강 | C | BM#2 | 1522 | 44 | 1616 | 1526 | 40 | 6900 |  | 3 | 0.28 | 20 |  | -1.56 | 1578 | 1616 | 0 | 13.16 |  | 1 | 42 | 67 | Y |  | 2018-10-06 07:13 | 68 | 1090 | 25 | 29 | 30 | 32 | 31 | 31 | 30 | 29 | 28 | 26 | 25 | 24 | 22 | 22 | 28 | 32 | 22 | 0 | -0.22 | Y | 44.98 | Y | -0.4 | [7 empty] | N | N | N | N | 100 | 0.47 | 63 | 100035 | 95830 | 2050 | 2000 | 11 | 2 |  | 2018-10-06 07:21 | 1578 | 98 |  | 13 |  | * STR#1,2 Edge heater 설비이상으로 미적용 이상공정 등록 및 생관통보. * 전공정 요청으로 L/D잔강 잔강이월 미실시,이상공정 등록 * 전공정 요청 감속주입 | 7398FDDC222C4915BCC5BF2FCC5A7481 | B987F5D8D2B244ED81DC65E8610FB595 | A0CFAEF5BFA145B1BC285551FB934344 | [11 empty] | 100.29 | 75 | 0 | 3018 | 0 |  | 410 | 300 | 해제 | 선택 | 0 | 3000 | 0 |  | 410 | 300 | 해제 | 선택 | 해제 | 미정 | 미정 | 미정 | 미정 |  | 미정 | BT180180 | H
B48234 | 2018-10-05 | 2 | C |  | 7 | A | 30MNB5M | 합금강 | 30MNB5M계 | BM#1 | 1592 | 48 | 1644 | 1524 | 45 | 8200 |  | 1 | 0.3 | 15 |  | 0 | 1575 | 1653 | 0.27 | 0 | 0 | 21 | 21 | 38 | Y |  | 2018-10-06 07:52 | 77 | 1098 | 17 | 26 | 31 | 34 | 37 | 38 | 39 | 39 | 38 | 38 | 37 | 37 | 36 | 35 | 34 | 39 | 35 | 38 | -0.11 | Y | 35 | Y | -0.2 | [7 empty] | N | N | N | N | 150 | 0.4 | 66 | 110026 | 86550 | 4970 | 16900 | 1 | 1 |  | 2018-10-06 07:59 | 1575 | 160 |  | 27 |  | *샘플채취 ID:103.203 | [14 empty] | 11002600 | 100 | 0 | 0 | 300 |  | 450 |  | 선택 | 선택 | 0 | 0 | 300 |  | 450 |  | 선택 | 선택 | 해제 | 미정 | 선택 | 미정 | 미정 |  | 미정 | RB107.95 | C
A48342 | 2018-10-06 | 1 | C | TUNDISH교체 | 1 | A | SM48CH | 탄소강 | B | BM#2 | 1580 | 40 | 1627 | 1564 | 36 | 5700 |  | 3 | 0.29 | 20 |  | -1.95 | 1579 | 1627 | 0 | 12.99 |  | 6 | 15 | 67 | Y |  | 2018-10-06 08:24 | 88 | 1087 | -366 | -208 | 26 | 24 | 23 | 21 | 19 | 19 | 26 | 29 | 31 | 31 | 32 | 31 | 27 | 32 | 31 | 31 | -0.1 |  | 9.98 | Y | 0 |  | 2.41 | 2.41 |  |  |  |  | N | N | N | N | 150 | 0.48 | 53 | 93049 | 87470 | 7210 | 15300 | 8 | 1 |  | 2018-10-06 08:36 | 1579 | 106 |  | 29 |  | *T/D플럭스 120/15KG *롱노즐 실리부 부착 *탄화왕겨 투입 *STR#1,2 Edge heater 설비이상으로 미적용 이상공정 등록 및 생관통보. | [14 empty] | 96.22 | 72.73 | 1028 | 0 | 0 |  | 650 | 400 | 해제 | 해제 | 1078 | 0 | 0 |  | 650 | 400 | 해제 | 해제 | 해제 | 미정 | 미정 | 선택 | 미정 |  | 미정 | BT180180 | H
A48343 | 2018-10-06 | 1 | C |  | 2 | A | SM48CH | 탄소강 | B | BM#2 | 1569 | 41 | 1598 | 1533 | 35 | 5400 |  | 3 | 0.29 | 16 |  | -1.92 | 1559 | 1598 | 0 | 8.34 |  | 32 | 54 | 88 | Y |  | 2018-10-06 09:28 | 68 | 1095 | 27 | 26 | 26 | 26 | 25 | 25 | 24 | 23 | 23 | 22 | 21 |  |  | 21 | 25 | 26 | 21 | 26 | -0.13 |  | 39.98 | Y | -0.2 | [7 empty] | N | N | N | N | 140 | 0.5 | 56 | 93049 | 93590 | 6900 | 15500 | 8 | 1 |  | 2018-10-06 09:45 | 1559 | 96 |  | 21 |  | *STR#1,2 Edge heater 설비이상으로 미적용 이상공정 등록 및 생관통보 *전공정 작업지연 감속주입 | [14 empty] | 92.59 | 72.73 | 0 | 0 | 0 |  | 650 | 400 | 해제 | 해제 | 0 | 0 | 0 |  | 650 | 400 | 해제 | 해제 | 해제 | 미정 | 미정 | 선택 | 미정 |  | 미정 | BT180180 | H
B48235 | 2018-10-06 | 2 | C |  | 8 | A | 30MNB5M | 합금강 | 30MNB5M계 | BM#1 | 1607 | 58 | 1655 | 1554 | 54 | 9800 |  | 1 | 0.32 | 15 |  | 0 | 1579 | 1657 | 0.23 | 0 | 0 | 2 | 21 | 339 | Y |  | 2018-10-06 08:59 | 81 | 1098 | 33 | 36 | 38 | 39 | 39 | 39 | 38 | 38 | 37 | 36 | 35 | 34 | 33 | 31 | 36 | 39 | 31 | 39 | -0.13 | Y | 60 | Y | -0.2 | [7 empty] | N | N | N | N | 140 | 0.4 | 78 | 79390 | 100000 | 4710 | 16600 | 1 | 1 |  | 2018-10-06 09:05 | 1579 | 140 |  | 28 | [16 empty] | 75.61 | 100 | 0 | 0 | 0 |  | 450 |  | 선택 | 선택 | 0 | 0 | 0 |  | 450 |  | 선택 | 선택 | 해제 | 미정 | 선택 | 미정 | 미정 |  | 미정 | RB114.30 | H
A48344 | 2018-10-06 | 1 | C |  | 3 | A | SM48CH | 탄소강 | B | BM#2 | 1531 | 38 | 1609 | 1522 | 34 | 5700 |  | 3 | 0.31 | 17 |  | -1.78 | 1573 | 1609 | 0 | 12.1 |  | 12 | 9 | 91 | Y |  | 2018-10-06 10:23 | 82 | 1093 | 21 | 29 | 34 | 36 | 37 | 37 | 36 | 36 | 35 | 35 | 34 | 33 | 32 | 32 | 33 | 37 | 32 | 36 | -0.12 | Y | 40.02 | Y | -0.2 | [7 empty] | N | N | N | N | 130 | 0.44 | 60 | 93049 | 87210 | 6970 | 15900 | 8 | 1 |  | 2018-10-06 10:37 | 1573 | 92 |  | 24 |  | *STR#1,2 Edge heater 설비이상으로 미적용 이상공정 등록 및 생관통보 *전공정 작업지연 감속주입 | [14 empty] | 98.88 | 72.73 | 0 | 0 | 0 |  | 650 | 400 | 해제 | 해제 | 0 | 0 | 0 |  | 650 | 400 | 해제 | 해제 | 해제 | 미정 | 미정 | 선택 | 미정 |  | 미정 | BT180180 | H
B48236 | 2018-10-06 | 2 | C |  | 9 | A | 30MNB5M | 합금강 | 30MNB5M계 | BM#1 | 1590 | 45 | 1655 | 1555 | 41 | 7500 |  | 1 | 0.31 | 15 |  | 0 | 1564 | 1642 | 0.24 | 0 | 0 | 33 | 19 | 60 | Y |  | 2018-10-06 10:14 | 66 | 1087 | 28 | 29 | 30 | 30 | 31 | 30 | 30 | 29 | 28 | 27 | 26 | 25 | 25 | 22 | 28 | 31 | 22 | 30 | -0.18 | Y | 50.02 | Y | -0.2 | [7 empty] | N | N | N | N | 130 | 0.4 | 71 | 95268 | 92400 | 4920 | 16400 | 1 | 1 |  | 2018-10-06 10:18 | 1564 | 149 |  | 32 |  | *샘플채취ID:103.203 | [14 empty] | 97.21 | 100 | 0 | 0 | 300 |  | 450 |  | 선택 | 선택 | 0 | 0 | 300 |  | 450 |  | 선택 | 선택 | 해제 | 미정 | 선택 | 미정 | 미정 |  | 미정 | RB114.30 | H
A48345 | 2018-10-06 | 1 | C |  | 4 | A | SM48CH | 탄소강 | B | BM#2 | 1570 | 41 | 1601 | 1521 | 36 | 5800 |  | 3 | 0.34 | 17 |  | -1.68 | 1566 | 1601 | 0 | 13.06 |  | 1 | 43 | 81 | Y |  | 2018-10-06 11:35 | 75 | 1089 | 31 | 33 | 36 | 37 | 36 | 36 | 34 | 33 | 32 | 31 | 30 | 28 | 27 | 26 | 32 | 37 | 26 | 36 | -0.22 | Y | 50.02 | Y | -0.2 | [7 empty] | N | N | N | N | 120 | 0.47 | 66 | 93049 | 101190 | 7140 | 14100 | 8 | 1 |  | 2018-10-06 11:42 | 1566 | 85 |  | 15 |  | *STR#1,2 Edge heater 설비이상으로 미적용 이상공정 등록 및 생관통보 *전공정 작업지연 감속주입 | [14 empty] | 85.96 | 100 | 0 | 0 | 0 |  | 650 | 400 | 해제 | 해제 | 0 | 0 | 0 |  | 650 | 400 | 해제 | 해제 | 해제 | 미정 | 미정 | 선택 | 미정 |  | 미정 | BT180180 | H
B48237 | 2018-10-06 | 2 | C | TUNDISH교체전 | 10 | A | 30MNB5M | 합금강 | 30MNB5M계 | BM#1 | 1557 | 53 | 1664 | 1526 | 50 | 9000 |  | 1 | 0.32 | 16 |  | 0 | 1561 | 1645 | 0.25 | 0 | 0 | 36 | 63 | 47 | Y |  | 2018-10-06 11:27 | 63 | 1102 | 20 | 26 | 31 | 33 | 34 | 35 | 35 | 35 | 34 | 34 | 34 | 33 | 32 | 32 | 32 | 35 | 32 | 35 | -0.06 | Y | 40.02 | Y | 0 | [7 empty] | N | N | N | N | 120 | 0.4 | 74 | 92351 | 94830 | 5170 | 2000 | 1 | 1 |  | 2018-10-06 11:30 | 1561 | 154 |  | 33 |  |  | AF2850F2FD2943F3987C5C77E3632293 | 160AFD68E4CD460EA4925B59D4E4E247 | 0E1FB98A52814C3A82D3FC0FC26208D5 | [11 empty] | 92.35 | 100 | 0 | 2750 | 0 |  | 450 |  | 선택 | 선택 | 0 | 2830 | 0 |  | 450 |  | 선택 | 선택 | 해제 | 미정 | 선택 | 미정 | 미정 |  | 미정 | RB114.30 | H
A48346 | 2018-10-06 | 1 | D |  | 5 | A | SM48CH | 탄소강 | B | BM#2 | 1518 | 42 | 1604 | 1527 | 39 | 6600 |  | 3 | 0.31 | 16 |  | -1.71 | 1570 | 1604 | 0 | 14.98 |  | 6 | 16 | 79 | Y |  | 2018-10-06 12:43 | 79 | 1092 | 23 | 31 | 34 | 37 | 38 | 37 | 37 | 36 | 35 | 34 | 33 | 32 | 30 | 30 | 34 | 38 | 30 | 37 | -0.2 | Y | 40 | Y | -0.4 | [7 empty] | N | N | N | N | 110 | 0.47 | 61 | 84590 | 94440 | 570 | 15700 | 8 | 1 | 10 | 2018-10-06 12:52 | 1570 | 86 |  | 17 |  | *STR#1,2 Edge heater 설비이상으로 미적용 이상공정 등록 및 생관통보 *전공정 작업지연 감속주입 | [14 empty] | 83.34 | 100 | 0 | 0 | 0 |  | 650 | 400 | 해제 | 해제 | 0 | 0 | 0 |  | 650 | 400 | 해제 | 해제 | 해제 | 미정 | 미정 | 선택 | 미정 |  | 미정 | BT180180 | H
B48238 | 2018-10-06 | 2 | D | TUNDISH교체 | 1 | B | AE15B37H | 합금강 | 30MNB5M계 | BM#1 | 1581 | 55 | 1664 | 1525 | 53 | 9600 |  | 1 | 0.3 | 20 |  | 0 | 1581 | 1662 | 0.25 | 0 | 0 | 21 | 22 | 55 | Y |  | 2018-10-06 12:50 | 84 | 1098 | -124 | 21 | 16 | 18 | 21 | 23 | 26 | 27 | 28 | 28 | 28 | 28 | 28 | 26 | 23 | 28 | 26 | 28 | -0.07 |  | 30 | Y | -0.2 | [7 empty] | N | N | N | N | 150 | 0.39 | 75 | 92760 | 96920 | 6080 | 14200 | 17 | 2 |  | 2018-10-06 12:59 | 1581 | 174 |  | 45 |  | *T/D플럭스 유15 용120KG *탄화왕겨200KG | [14 empty] | 90.06 | 100 | 700 | 0 | 0 |  | 450 |  | 선택 | 선택 | 700 | 0 | 0 |  | 450 |  | 선택 | 선택 | 해제 | 미정 | 선택 | 미정 | 미정 |  | 미정 | RB107.95 | H
A48347 | 2018-10-06 | 1 | D |  | 6 | A | SM48CH | 탄소강 | B | BM#2 | 1517 | 41 | 1583 | 1524 | 37 | 6100 |  | 3 | 0.29 | 17 |  | -1.43 | 1553 | 1583 | 0 | 9.58 |  | 32 | 55 | 90 | Y |  | 2018-10-06 13:51 | 62 | 1080 | 29 | 28 | 28 | 27 | 26 | 25 | 24 | 23 | 22 | 21 | 20 | 19 | 18 | 18 | 24 | 28 | 18 | 0 | -0.19 |  | 53.75 | Y | 0 | [7 empty] | N | N | N | N | 100 | 0.41 | 66 | 93049 | 87890 | 7180 | 15300 | 8 | 1 | 10 | 2018-10-06 13:54 | 1553 | 85 |  | 13 |  | * STR#1,2 Edge heater 설비이상으로 미적용 이상공정 등록 및 생관통보. * 전공정 작업지연 감속20%이상 주입 이상공정 등록 및 생관통보. | [14 empty] | 97.95 | 100 | 0 | 0 | 0 |  | 650 | 400 | 해제 | 해제 | 0 | 0 | 0 |  | 650 | 400 | 해제 | 해제 | 해제 | 미정 | 미정 | 선택 | 미정 |  | 미정 | BT180180 | H
B48240 | 2018-10-06 | 2 | D |  | 2 | B | AE15B37H | 합금강 | 30MNB5M계 | BM#1 | 1574 | 57 | 1635 | 1514 | 52 | 8700 |  | 1 | 0.32 | 15 |  | -2.62 | 1561 | 1622 | 0.11 | 0 | 0 | 2 | 22 | 120 | Y |  | 2018-10-06 14:47 | 64 | 1101 | 25 | 29 | 32 | 33 | 33 | 33 | 32 | 31 | 30 | 28 | 26 | 25 | 23 | 20 | 28 | 33 | 20 | 33 | -0.24 | Y | 55.02 | Y | -0.4 | [7 empty] | N | N | N | N | 140 | 0.4 | 75 | 92760 | 98370 | 4990 | 16100 | 17 | 2 |  | 2018-10-06 14:51 | 1561 | 106 |  | 5 | [16 empty] | 89.19 | 100 | 0 | 0 | 300 |  | 450 |  | 선택 | 선택 | 0 | 0 | 300 |  | 450 |  | 선택 | 선택 | 해제 | 미정 | 선택 | 미정 | 미정 |  | 미정 | RB107.95 | H
A48348 | 2018-10-06 | 1 | D |  | 7 | A | SM48CH | 탄소강 | B | BM#2 | 1552 | 41 | 1597 | 1514 | 30 | 5400 |  | 3 | 0.3 | 16 |  | -1.84 | 1560 | 1597 | 0 | 11.34 |  | 33 | 20 | 78 | Y |  | 2018-10-06 14:47 | 69 | 1091 | 16 | 19 | 21 | 23 | 24 | 24 | 23 | 23 | 23 | 22 | 21 | 21 | 20 | 20 | 22 | 24 | 20 | 23 | -0.1 | Y | 40.02 | Y | -0.2 | [7 empty] | N | N | N | N | 150 | 0.47 | 63 | 93049 | 96930 | 7100 | 14800 | 8 | 1 | 10 | 2018-10-06 14:59 | 1560 | 89 |  | 25 |  | * STR#1,2 Edge heater 설비이상으로 미적용 이상공정 등록 및 생관통보. * 전공정 작업지연 감속20%이상 주입 이상공정 등록 및 생관통보. | [14 empty] | 88.62 | 100 | 0 | 0 | 0 |  | 650 | 400 | 해제 | 해제 | 0 | 0 | 0 |  | 650 | 400 | 해제 | 해제 | 해제 | 미정 | 미정 | 선택 | 미정 |  | 미정 | BT180180 | H
A48349 | 2018-10-06 | 1 | D |  | 8 | A | SM48CH | 탄소강 | B | BM#2 | 1570 | 41 | 1607 | 1517 | 31 | 5500 |  | 3 | 0.3 | 16 |  | -1.88 | 1568 | 1607 | 0 | 12.1 |  | 1 | 44 | 82 | Y |  | 2018-10-06 16:00 | 77 | 1088 | 28 | 32 | 35 | 36 | 36 | 35 | 34 | 33 | 33 | 32 | 32 |  |  | 32 | 33 | 36 | 32 | 32 | -0.11 | Y | 34.98 | Y | 0 | [7 empty] | N | N | N | N | 140 | 0.5 | 58 | 93049 | 96370 | 6590 | 15100 | 8 | 1 | 10 | 2018-10-06 16:04 | 1568 | 92 |  | 18 |  | * STR#1,2 Edge heater 설비이상으로 미적용 이상공정 등록 및 생관통보. | [14 empty] | 90.96 | 100 | 0 | 0 | 0 |  | 650 | 400 | 해제 | 해제 | 0 | 0 | 0 |  | 650 | 400 | 해제 | 해제 | 해제 | 미정 | 미정 | 선택 | 미정 |  | 미정 | BT180180 | H
B48241 | 2018-10-06 | 2 | D |  | 3 | A | AE15B37H | 합금강 | 30MNB5M계 | BM#1 | 1603 | 44 | 1635 | 1544 | 37 | 6800 |  | 1 | 0.27 | 19 |  | -2.45 | 1569 | 1632 | 0.11 | 0 | 0 | 12 | 10 | 133 | Y |  | 2018-10-06 15:58 | 72 | 1089 | 18 | 24 | 29 | 32 | 35 | 35 | 34 | 34 | 33 | 32 | 31 | 30 | 29 | 24 | 30 | 35 | 24 | 0 | -0.21 | Y | 51.83 | Y | -0.55 | [7 empty] | N | N | N | N | 130 | 0.4 | 72 | 92760 | 92410 | 5100 | 15500 | 17 | 2 |  | 2018-10-06 16:03 | 1569 | 114 |  | 10 | [16 empty] | 94.65 | 100 | 0 | 0 | 0 |  | 450 |  | 선택 | 선택 | 0 | 0 | 0 |  | 450 |  | 선택 | 선택 | 해제 | 미정 | 선택 | 미정 | 미정 |  | 미정 | RB107.95 | H
B48242 | 2018-10-06 | 2 | D | TUNDISH교체전 | 9 | A | SM48CH | 탄소강 | B | BM#2 | 1610 | 43 | 1644 | 1505 | 38 | 7200 |  | 1 | 0.3 | 18 |  | -2.59 | 1563 | 1628 | 0 | 0.27 | 0 | 36 | 64 | 106 | Y |  | 2018-10-06 16:55 | 72 | 1088 | 31 | 31 | 32 | 33 | 34 | 33 | 32 | 32 | 31 | 30 | 28 | 26 |  | 26 | 31 | 34 | 26 | 32 | -0.23 | Y | 35 | Y | -0.4 | [7 empty] | N | N | N | N | 130 | 0.5 | 56 | 93049 | 92250 | 6750 | 2000 | 8 | 1 | 10 | 2018-10-06 17:05 | 1563 | 120 |  | 24 |  | * STR#1,2 Edge heater 설비이상으로 미적용 이상공정 등록 및 생관통보. * 래들 용강량 편차로 7톤남았을때 슬러그 유입되어 잔강이월 미실시 이상공정 등록. | 23E94F7A4E074050818007D3816AD8FC | 2BB93D7947D84711BDA8F29D434883A2 | F5621928462D49AEB71021579E27BB0E | [11 empty] | 93.99 | 100 | 0 | 3580 | 0 |  | 650 | 400 | 해제 | 해제 | 0 | 3520 | 0 |  | 650 | 400 | 해제 | 해제 | 해제 | 미정 | 선택 | 미정 | 미정 |  | 미정 | BT180180 | H
A48350 | 2018-10-06 | 1 | D | 잔강최소화전 | 4 | A | AE15B37H | 합금강 | 30MNB5M계 | BM#1 | 1591 | 41 | 1599 | 1530 | 35 | 5600 |  | 3 | 0.3 | 17 |  | -1.34 | 1572 | 1599 | 0.1 | 0 |  | 6 | 17 | 87 | Y |  | 2018-10-06 16:57 | 75 | 1088 | 24 | 23 | 25 | 26 | 26 | 26 | 25 | 24 | 23 | 23 | 22 | 21 | 20 | 19 | 23 | 26 | 19 | 26 | -0.12 | Y | 60.02 | Y | 0 | [7 empty] | N | N | N | N | 120 | 0.4 | 76 | 91482 | 93000 | 7040 | 3000 | 17 | 2 |  | 2018-10-06 17:02 | 1572 | 90 |  | 23 | [16 empty] | 91.48 | 100 | 0 | 3200 | 0 |  | 450 |  | 선택 | 선택 | 0 | 3300 | 0 |  | 450 |  | 선택 | 선택 | 해제 | 미정 | 미정 | 선택 | 미정 |  | 미정 | RB107.95 | H
B48243 | 2018-10-06 | 2 | D | TUNDISH교체 | 1 | A | SUM32F | 특수용도강 | C1 | BM#2 | 1610 | 48 | 1667 | 1586 | 32 | 6100 |  | 1 | 0.34 | 8 |  | -2.87 | 1607 | 1647 | 0.07 | 0 | 0 | 32 | 56 | 56 | Y |  | 2018-10-06 17:44 | 92 | 1088 | -349 | -273 | 10 | 10 | 7 | 16 | 21 | 25 | 27 | 28 | 28 | 29 | 29 | 29 | 19 | 29 | 29 | 0 | 0 |  | 5.02 | Y | 0 | [7 empty] | N | N | N | N | 150 | 0.48 | 57 | 84590 | 94580 | 1170 | 15900 | 3 | 2 | 10 | 2018-10-06 17:44 | 1607 | 137 |  | 58 |  | * T/D FLUX 용탕부: 120 KG / 유탕부: 15KG 투입 * 탄화왕겨200KG투입 * STR#1,2 Edge heater 설비이상으로 미적용 이상공정 등록 및 생관통보. * 첫 HEAT 수소 미측정 강종. * 전공정 작업지연 감속주입 요청 함. | [14 empty] | 87.21 | 100 | 750 | 0 | 0 |  | 450 | 300 | 해제 | 선택 | 730 | 0 | 0 |  | 450 | 300 | 해제 | 선택 | 해제 | 미정 | 미정 | 미정 | 미정 |  | 미정 | BT180180 | H
A48351 | 2018-10-06 | 1 | D | 잔강최소화 | 5 | A | AE1050M2 | 탄소강 | B | BM#1 | 1582 | 40 | 1599 | 1528 | 35 | 5500 |  | 3 | 0.33 | 14 |  | -1.6 | 1570 | 1599 | 0.17 | 0 |  | 21 | 23 | 99 | Y |  | 2018-10-06 18:25 | 85 | 1089 | 22 | 39 | 40 | 39 | 40 | 40 | 41 | 40 | 40 | 39 |  |  |  | 39 | 38 | 41 | 39 | 40 | -0.03 | Y | 14.98 | Y | -0.2 | [7 empty] | N | N | N | N | 110 | 0.5 | 55 | 103474 | 100620 | 7070 | 15600 | 17 | 2 |  | 2018-10-06 18:32 | 1570 | 113 |  | 26 | [16 empty] | 96.7 | 100 | 2500 | 0 | 0 |  | 700 |  | 선택 | 해제 | 2500 | 0 | 0 |  | 700 |  | 선택 | 해제 | 해제 | 미정 | 미정 | 선택 | 미정 |  | 미정 | BT180180 | H
C46759 | 2018-10-06 | 3 | D |  | 2 | A | SUM32F | 특수용도강 | C1 | BM#2 | 1564 | 43 | 1648 | 1524 | 0 | 7500 |  | 2 | 0 | 8 |  | -4.01 | 1598 | 1647 | 8.3 | 0 |  | 35 | 50 | 56 | Y |  | 2018-10-06 18:29 | 83 | 1101 | 23 | 21 | 23 | 24 | 24 | 24 | 25 | 25 | 24 | 25 | 25 |  |  | 25 | 24 | 25 | 24 | 25 | -0.1 | Y | 9.98 | Y | 0 | [7 empty] | N | N | N | N | 140 | 0.47 | 60 | 101508 | 92110 | 60 | 15200 | 3 | 2 | 20 | 2018-10-06 18:55 | 1598 | 168 |  | 72 |  | * STR#1,2 Edge heater 설비이상으로 미적용 이상공정 등록 및 생관통보. * 전공정 작업지연 감속주입 요청 함. | [14 empty] | 110.45 | 100 | 0 | 0 | 300 |  | 450 | 300 | 해제 | 선택 | 0 | 0 | 300 |  | 450 | 300 | 해제 | 선택 | 해제 | 미정 | 미정 | 미정 | 미정 |  | 미정 | BT180180 | H
A48352 | 2018-10-06 | 1 | D |  | 6 | A | AE1050M2 | 탄소강 | B | BM#1 | 1576 | 45 | 1590 | 1514 | 32 | 5500 |  | 3 | 0.33 | 14 |  | -1.62 | 1558 | 1590 | 0.13 | 0 |  | 2 | 23 | 88 | Y |  | 2018-10-06 19:13 | 73 | 1089 | 38 | 33 | 30 | 28 | 26 | 25 | 24 | 23 | 22 | 21 | 20 | 19 |  | 19 | 26 | 30 | 19 | 0 | -0.24 |  | 45.02 | Y | -0.2 | [7 empty] | N | N | N | N | 100 | 0.5 | 59 | 88692 | 94410 | 7020 | 15900 | 17 | 2 |  | 2018-10-06 19:21 | 1558 | 106 |  | 34 | [16 empty] | 57.97 | 100 | 0 | 0 | 0 |  | 700 |  | 선택 | 해제 | 0 | 0 | 0 |  | 700 |  | 선택 | 해제 | 해제 | 미정 | 미정 | 선택 | 미정 |  | 미정 | BT180180 | H
A48353 | 2018-10-06 | 1 | D |  | 7 | A | AE1050M2 | 탄소강 | B | BM#1 | 1590 | 40 | 1584 | 1535 | 35 | 5700 |  | 3 | 0.32 | 14 |  | -1.34 | 1560 | 1584 | 0.11 | 0 |  | 12 | 11 | 88 | Y |  | 2018-10-06 20:24 | 75 | 1089 | 17 | 25 | 31 | 33 | 35 | 34 | 34 | 34 | 33 | 32 | 32 | 31 |  | 31 | 31 | 35 | 31 | 34 | -0.11 | Y | 35.02 | Y | -0.2 | [7 empty] | N | N | N | N | 150 | 0.5 | 60 | 103474 | 97840 | 6680 | 15700 | 17 | 2 |  | 2018-10-06 20:31 | 1560 | 93 |  | 24 | [16 empty] | 98.55 | 100 | 0 | 0 | 0 |  | 700 |  | 선택 | 해제 | 0 | 0 | 0 |  | 700 |  | 선택 | 해제 | 해제 | 미정 | 미정 | 선택 | 미정 |  | 미정 | BT180180 | H
C46760 | 2018-10-06 | 3 | D |  | 3 | A | SUM32F | 특수용도강 | C1 | BM#2 | 1573 | 50 | 1686 | 1573 | 41 | 8500 |  | 1 | 0.31 | 9 |  | -3.28 | 1605 | 1667 | 0.11 | 0 | 0 | 22 | 79 | 125 | Y |  | 2018-10-06 19:46 | 90 | 1101 | 23 | 31 | 33 | 37 | 39 | 41 | 41 | 41 | 41 | 41 | 40 | 39 | 38 | 35 | 37 | 41 | 35 | 41 | -0.13 | Y | 44.5 | Y | -0.4 | [7 empty] | N | N | N | N | 130 | 0.41 | 74 | 101508 | 98040 | 3050 | 15300 | 3 | 2 | 30 | 2018-10-06 19:58 | 1605 | 162 |  | 58 |  | * STR#1,2 Edge heater 설비이상으로 미적용 이상공정 등록 및 생관통보. * 전공정 작업지연 감속20%이상주입 이상공정등록 및 생관통보. | [14 empty] | 100.5 | 100 | 0 | 0 | 0 |  | 450 | 300 | 해제 | 선택 | 0 | 0 | 0 |  | 450 | 300 | 해제 | 선택 | 해제 | 미정 | 미정 | 미정 | 미정 |  | 미정 | BT180180 | C
C46762 | 2018-10-06 | 3 | B | TUNDISH교체전 | 8 | A | AE1050M2 | 탄소강 | B | BM#1 | 1603 | 42 | 1598 | 1570 | 37 | 5200 |  | 2 | 0 | 13 | 40 | -2.43 | 1550 | 1591 | 17.2 | 0 |  | 31 | 58 | 129 | Y |  | 2018-10-06 21:28 | 65 | 1101 | 30 | 32 | 32 | 32 | 32 | 31 | 30 | 28 | 27 | 26 | 25 | 24 | 22 | 21 | 28 | 32 | 21 | 32 | -0.2 |  | 55 | Y | -0.2 | [7 empty] | N | N | N | N | 140 | 0.44 | 71 | 84021 | 100160 | 6640 | 2000 | 17 | 2 |  | 2018-10-06 21:39 | 1550 | 103 |  | 22 |  | *전공정 지연 감속주입 *20%이상 감속 이상공정 등록 |  | BA2AF7D37B2B4C3B8CF2ADF65440A2AD | A0BEF89AFB30433991E53F27DB6B3E34 | 0F5790BBB836401E82D3E3FCDBC92988 | [10 empty] | 8402100 | 100 | 0 | 2500 | 0 |  | 700 |  | 선택 | 해제 | 0 | 2500 | 0 |  | 700 |  | 선택 | 해제 | 해제 | 미정 | 선택 | 해제 | 미정 |  | 미정 | BT180180 | H
B48244 | 2018-10-06 | 2 | B |  | 4 | A | SUM32F | 특수용도강 | C1 | BM#2 | 1578 | 41 | 1645 | 1515 | 36 | 6700 |  | 1 | 0.31 | 9 |  | -2.99 | 1583 | 1634 | 0.08 | 0 | 0 | 36 | 65 | 113 | Y |  | 2018-10-06 21:49 | 68 | 1088 | 31 | 33 | 34 | 34 | 34 | 33 | 32 | 30 | 29 | 29 | 27 | 25 | 24 | 18 | 29 | 34 | 18 | 34 | -0.3 |  | 54.18 | Y | -0.6 | [7 empty] | N | N | N | N | 120 | 0.4 | 66 | 93049 | 88260 | 1790 | 15900 | 3 | 2 | 50 | 2018-10-06 21:51 | 1583 | 91 |  | 12 |  | * STR#1,2 Edge heater 설비이상으로 미적용 이상공정 등록 및 생관통보. * 전공정 요청 감속주입 0.40 이상공정 등록 및 생관통보 | [14 empty] | 103.39 | 100 | 0 | 0 | 0 |  | 450 | 300 | 해제 | 선택 | 0 | 0 | 0 |  | 450 | 300 | 해제 | 선택 | 해제 | 미정 | 미정 | 미정 | 미정 |  | 미정 | BT180180 | C
B48245 | 2018-10-06 | 2 | B |  | 5 | A | SUM32F | 특수용도강 | C1 | BM#2 | 1615 | 30 | 1637 | 1575 | 26 | 4600 |  | 1 | 0.32 | 9 |  | -3.52 | 1584 | 1633 | 0.13 | 0 | 0 | 35 | 51 | 42 | Y |  | 2018-10-06 22:44 | 69 | 1075 | 15 | 20 | 26 | 29 | 32 | 32 | 32 | 31 | 30 | 30 | 28 | 27 | 25 | 18 | 27 | 32 | 18 | 32 | -0.25 | Y | 55 | Y | -0.6 | [7 empty] | N | N | N | N | 110 | 0.4 | 75 | 93049 | 100230 | 1120 | 14700 | 3 | 2 | 10 | 2018-10-06 22:46 | 1584 | 87 |  | 27 |  | * STR#1,2 Edge heater 설비이상으로 미적용 이상공정 등록 및 생관통보. * 전공정 요청 감속주입 0.40 이상공정 등록 및 생관통보 | [14 empty] | 9304900 | 100 | 0 | 0 | 0 |  | 450 | 300 | 해제 | 선택 | 0 | 0 | 0 |  | 450 | 300 | 해제 | 선택 | 해제 | 미정 | 미정 | 미정 | 미정 |  | 미정 | BT180180 | C
C46763 | 2018-10-06 | 3 | B | TUNDISH교체 | 1 | A | 31CRMOV9M2 | 합금강 | D3 | BM#1 | 1586 | 64 | 1660 | 1557 | 62 | 12200 |  | 2 | 0 | 20 |  | -2.54 | 1592 | 1658 | 0 | 75.2 | 10 | 32 | 57 | 76 | Y |  | 2018-10-06 23:05 | 91 | 1101 | 30 | 34 | 32 | 37 | 42 | 44 | 45 | 45 | 45 | 44 | 42 | 40 |  | 40 | 41 | 45 | 40 | 45 | -0.17 |  | 25 | Y | -0.4 |  | 2.46 | 2.46 | [5 empty] | N | N | M | 150 | 0.48 | 65 | 101508 | 106110 | 3570 | 15000 | 12 | 1 |  | 2018-10-06 23:12 | 1592 | 136 |  | 22 |  | *T/Dflux 유15kg 용120kg | [14 empty] | 92.62 | 100 | 700 | 0 | 0 |  | 540 |  | 선택 | 선택 | 700 | 0 | 0 |  | 540 |  | 선택 | 선택 | 선택 | 미정 | 미정 | 미정 | 미정 |  | 미정 | BT180180 | H
A48356 | 2018-10-06 | 1 | B |  | 2 | A | 31CRMOV9M2 | 합금강 | D3 | BM#1 | 1595 | 50 | 1612 | 1521 | 48 | 8100 |  | 3 | 0.32 | 16 |  | -1.97 | 1572 | 1612 | 0.02 | 4.24 |  | 2 | 24 | 81 | Y |  | 2018-10-06 23:57 | 71 | 1080 | 33 | 24 | 22 | 21 | 20 | 19 | 18 | 18 | 17 | 16 | 17 | 16 |  | 16 | 20 | 22 | 16 | 0 | -0.13 | Y | 44.98 | Y | -0.2 | [8 empty] | N | N | Y | 140 | 0.51 | 59 | 101508 | 95990 | 570 | 15100 | 12 | 1 |  | 2018-10-07 00:13 | 1572 | 122 |  | 37 | [16 empty] | 10150800 | 100 | 0 | 0 | 0 |  | 540 |  | 선택 | 선택 | 0 | 0 | 0 |  | 540 |  | 선택 | 선택 | 선택 | 미정 | 미정 | 미정 | 미정 |  | 미정 | BT180180 | H
B48246 | 2018-10-06 | 2 | B |  | 6 | A | SUM32F | 특수용도강 | C1 | BM#2 | 1613 | 42 | 1636 | 1544 | 32 | 5900 |  | 1 | 0.32 | 8 |  | -3.37 | 1577 | 1619 | 0.14 | 0 | 0 | 30 | 29 | 476 | Y |  | 2018-10-07 00:01 | 62 | 1088 | 15 | 15 | 15 | 17 | 17 | 17 | 17 | 16 | 16 | 15 | 14 | 13 | 12 | 12 | 15 | 17 | 12 | 17 | -0.11 | Y | 45 | Y | -0.2 | [7 empty] | N | N | N | N | 100 | 0.45 | 64 | 93049 | 97380 | 70 | 15300 | 3 | 2 | 20 | 2018-10-07 00:03 | 1577 | 104 |  | 30 |  | * STR#1,2 Edge heater 설비이상으로 미적용 이상공정 등록 및 생관통보. * 전공정 요청 감속주입 | [14 empty] | 9304900 | 100 | 0 | 0 | 0 |  | 450 | 300 | 해제 | 선택 | 0 | 0 | 0 |  | 450 | 300 | 해제 | 선택 | 해제 | 미정 | 미정 | 미정 | 선택 | 5 | 미정 | BT180180 | C
A48357 | 2018-10-06 | 1 | B |  | 3 | A | 31CRMOV9M2 | 합금강 | D3 | BM#1 | 1585 | 47 | 1608 | 1525 | 43 | 7600 |  | 3 | 0.31 | 16 |  | -2.35 | 1560 | 1608 | 0.08 | 0 |  | 12 | 12 | 94 | Y |  | 2018-10-07 01:05 | 59 | 1082 | 13 | 16 | 18 | 19 | 20 | 20 | 19 | 19 | 19 | 19 | 19 | 19 |  | 19 | 18 | 20 | 19 | 19 | -0.03 | Y | 35 | Y | 0 | [8 empty] | N | N | Y | 130 | 0.52 | 56 | 84590 | 97630 | 10 | 12300 | 12 | 1 |  | 2018-10-07 01:11 | 1560 | 112 |  | 29 | [16 empty] | 8459000 | 100 | 0 | 0 | 0 |  | 540 |  | 선택 | 선택 | 0 | 0 | 0 |  | 540 |  | 선택 | 선택 | 선택 | 미정 | 미정 | 미정 | 미정 |  | 미정 | BT180180 | H
B48247 | 2018-10-06 | 2 | B |  | 7 | A | SUM32F | 특수용도강 | C1 | BM#2 | 1594 | 41 | 1635 | 1556 | 35 | 5200 |  | 1 | 0.36 | 8 |  | -3.16 | 1575 | 1615 | 0.14 | 0 | 0 | 36 | 66 | 21 | Y |  | 2018-10-07 01:14 | 60 | 1085 | 17 | 20 | 24 | 26 | 26 | 27 | 26 | 26 | 25 | 24 | 23 | 20 |  | 20 | 24 | 27 | 20 | 26 | -0.23 | Y | 29.98 | Y | -0.6 | [7 empty] | N | N | N | N | 150 | 0.45 | 60 | 93049 | 90340 | 3580 | 15700 | 3 | 2 | 40 | 2018-10-07 01:26 | 1575 | 110 |  | 25 |  | * STR#1,2 Edge heater 설비이상으로 미적용 이상공정 등록 및 생관통보. * 전공정 요청 감속주입 | [14 empty] | 9304900 | 100 | 0 | 0 | 0 |  | 450 | 300 | 해제 | 선택 | 0 | 0 | 0 |  | 450 | 300 | 해제 | 선택 | 해제 | 미정 | 미정 | 미정 | 미정 |  | 미정 | BT180180 | C
A48358 | 2018-10-06 | 1 | B |  | 4 | A | 31CRMOV9M2 | 합금강 | D3 | BM#1 | 1612 | 45 | 1626 | 1564 | 41 | 7200 |  | 3 | 0.3 | 16 |  | -1.58 | 1594 | 1626 | 0.04 | 3.72 |  | 6 | 19 | 69 | Y |  | 2018-10-07 02:00 | 93 | 1087 | 15 | 29 | 30 | 33 | 34 | 34 | 35 | 34 | 34 | 33 | 33 | 32 | 31 | 31 | 31 | 35 | 31 | 34 | -0.13 | Y | 30 | Y | -0.2 | [8 empty] | N | N | Y | 120 | 0.5 | 62 | 101508 | 102670 | 140 | 15300 | 12 | 1 |  | 2018-10-07 02:08 | 1594 | 113 |  | 34 | [16 empty] | 99.42 | 100 | 0 | 0 | 0 |  | 540 |  | 선택 | 선택 | 0 | 0 | 0 |  | 540 |  | 선택 | 선택 | 선택 | 미정 | 미정 | 미정 | 미정 |  | 미정 | BT180180 | H
B48248 | 2018-10-06 | 2 | B | TUNDISH교체전 | 8 | A | SUM32F | 특수용도강 | C1 | BM#2 | 1605 | 42 | 1637 | 1566 | 38 | 6000 |  | 1 | 0.36 | 9 |  | -2.92 | 1592 | 1637 | 0.1 | 0 | 0 | 1 | 45 | 443 | Y |  | 2018-10-07 02:12 | 77 | 1090 | 18 | 22 | 26 | 29 | 30 | 30 | 29 | 28 | 26 | 25 | 23 | 21 | 17 | 17 | 25 | 30 | 17 | 0 | -0.33 | Y | 39.98 | Y | -0.8 | [7 empty] | N | N | N | N | 140 | 0.45 | 64 | 91290 | 95840 | 1660 | 2000 | 3 | 2 | 10 | 2018-10-07 02:36 | 1592 | 106 |  | 31 |  | * STR#1,2 Edge heater 설비이상으로 미적용 이상공정 등록 및 생관통보. * 전공정 요청 감속주입 | C411F454D0D9467DBDBB6B2C7B466D3C | 1D29C084B0624578BBFE454048EE9BE4 | 572F001C89574894AFD1CF973849D3A5 | [11 empty] | 93.63 | 100 | 0 | 2548 | 0 |  | 450 | 300 | 해제 | 선택 | 0 | 2558 | 0 |  | 450 | 300 | 해제 | 선택 | 해제 | 미정 | 미정 | 미정 | 미정 |  | 미정 | BT180180 | C
A48359 | 2018-10-06 | 1 | B |  | 5 | A | 31CRMOV9M2 | 합금강 | D3 | BM#1 | 1583 | 42 | 1617 | 1531 | 40 | 7400 |  | 3 | 0.31 | 16 |  | -1.49 | 1587 | 1617 | 0.09 | 0 |  | 21 | 25 | 57 | Y |  | 2018-10-07 02:58 | 86 | 1089 | 31 | 33 | 35 | 35 | 35 | 35 | 35 | 34 | 34 | 33 | 32 |  |  | 32 | 34 | 35 | 32 | 35 | -0.07 |  | 40 | Y | -0.2 | [8 empty] | N | N | Y | 110 | 0.5 | 57 | 101508 | 95390 | 3140 | 15800 | 12 | 1 |  | 2018-10-07 03:05 | 1587 | 117 |  | 41 | [16 empty] | 103.16 | 100 | 0 | 0 | 0 |  | 540 |  | 선택 | 선택 | 0 | 0 | 0 |  | 540 |  | 선택 | 선택 | 선택 | 미정 | 미정 | 미정 | 미정 |  | 미정 | BT180180 | H
B48249 | 2018-10-06 | 2 | B | TUNDISH교체 | 1 | A | SNCM8 | 합금강 | SNCM439계 | BM#2 | 1604 | 44 | 1616 | 1534 | 40 | 8500 |  | 1 | 0.46 | 24 |  | -2.56 | 1577 | 1660 | 1.32 | 0 | 0 | 35 | 52 | 74 | Y |  | 2018-10-07 03:37 | 88 | 1091 | -270 | -237 | 33 | 33 | 33 | 32 | 32 | 29 | 28 | 31 | 36 | 40 | 43 | 46 | 40 | 46 | 46 | 33 | 0.27 |  | 5.02 | Y | 0 |  | 2.58 | 2.58 | 1.42 |  |  |  | N | N | N | N | 190 | 0.48 | 55 | 99679 | 90530 | 2470 | 14900 | 9 | 1 | 10 | 2018-10-07 03:40 | 1577 | 138 |  | 38 |  | * T/D 용강량 실측:1100mm / 18. TON * T/D FLUX 용탕부: 120 KG / 유탕부: 15KG 투입 * 슬리브 롱노즐( Y자형 ) 사용 * 첫 HEAT 수소측정 기준초과(10분)이상공정 등록 및 생관통보. * STR#1,2 Edge heater 설비이상으로 미적용 이상공정 등록 및 생관통보. | [14 empty] | 106.72 | 75 | 700 | 0 | 0 |  | 650 | 400 | 해제 | 선택 | 700 | 0 | 0 |  | 650 | 400 | 해제 | 선택 | 선택 | 미정 | 미정 | 미정 | 미정 |  | 미정 | RB150.00 | C
A48360 | 2018-10-06 | 1 | B |  | 6 | A | 31CRMOV9M2 | 합금강 | D3 | BM#1 | 1600 | 43 | 1642 | 1539 | 38 | 8000 |  | 3 | 0.32 | 16 |  | -1.83 | 1589 | 1626 | 0.11 | 0 |  | 2 | 25 | 50 | Y |  | 2018-10-07 04:04 | 88 | 1087 | 30 | 36 | 42 | 45 | 46 | 47 | 47 | 46 | 46 | 45 | 44 | 44 | 43 | 43 | 43 | 47 | 43 | 46 | -0.11 | Y | 35 | Y | -0.2 | [8 empty] | N | N | Y | 100 | 0.5 | 63 | 103474 | 101720 | 70 | 15400 | 12 | 1 |  | 2018-10-07 04:12 | 1589 | 119 |  | 34 | [16 empty] | 101.89 | 100 | 0 | 0 | 0 |  | 540 |  | 선택 | 선택 | 0 | 0 | 0 |  | 540 |  | 선택 | 선택 | 선택 | 미정 | 미정 | 미정 | 미정 |  | 미정 | BT180180 | H
B48250 | 2018-10-06 | 2 | C |  | 2 | A | SNCM8 | 합금강 | SNCM439계 | BM#2 | 1608 | 46 | 1637 | 1525 | 38 | 7800 |  | 1 | 0.37 | 21 |  | -2.16 | 1560 | 1621 | 0.31 | 0 | 0 | 30 | 30 | 65 | Y |  | 2018-10-07 04:34 | 71 | 1090 | 44 | 39 | 37 | 36 | 35 | 35 | 33 | 32 | 31 | 30 | 28 | 26 |  | 26 | 34 | 37 | 26 | 0 | -0.24 |  | 45 | Y | -0.4 |  |  |  | 1.06 |  |  |  | N | N | N | N | 180 | 0.5 | 57 | 97428 | 94000 | 370 | 14600 | 9 | 1 | 20 | 2018-10-07 05:01 | 1568 | 138 |  | 40 |  | * STR#1,2 Edge heater 설비이상으로 미적용 이상공정 등록 및 생관통보. | [14 empty] | 103.81 | 75 | 0 | 0 | 0 |  | 650 | 400 | 해제 | 선택 | 0 | 0 | 0 |  | 650 | 400 | 해제 | 선택 | 선택 | 미정 | 미정 | 미정 | 미정 |  | 미정 | RB140.00 | C
A48361 | 2018-10-06 | 1 | C |  | 7 | A | 31CRMOV9M2 | 합금강 | D3 | BM#1 | 1590 | 49 | 1625 | 1545 | 45 | 8200 |  | 3 | 0.32 | 17 |  | -2.28 | 1578 | 1625 | 0.11 | 0 |  | 12 | 13 | 52 | Y |  | 2018-10-07 05:09 | 77 | 1084 | 41 | 41 | 41 | 42 | 42 | 42 | 41 | 41 | 40 | 39 | 38 | 37 | 35 | 35 | 40 | 42 | 35 | 42 | -0.16 | Y | 44.98 | Y | -0.4 | [8 empty] | N | N | Y | 150 | 0.5 | 61 | 103474 | 101100 | 120 | 16600 | 12 | 1 |  | 2018-10-07 05:15 | 1578 | 123 |  | 34 | [16 empty] | 103.01 | 100 | 0 | 0 | 0 |  | 540 |  | 선택 | 선택 | 0 | 0 | 0 |  | 540 |  | 선택 | 선택 | 선택 | 미정 | 미정 | 미정 | 미정 |  | 미정 | BT180180 | H
B48251 | 2018-10-06 | 2 | C |  | 3 | A | SNCM8 | 합금강 | SNCM439계 | BM#2 | 1599 | 46 | 1614 | 1505 | 42 | 8200 |  | 1 | 0.33 | 21 |  | -1.8 | 1551 | 1621 | 0.19 | 0 | 0 | 36 | 67 | 61 | Y |  | 2018-10-07 05:56 | 62 | 1082 | 23 | 30 | 34 | 36 | 37 | 36 | 36 | 35 | 34 | 34 | 32 | 30 | 28 | 28 | 33 | 37 | 28 | 36 | -0.22 | Y | 40.02 | Y | -0.4 |  |  |  | 1.36 |  |  |  | N | N | N | N | 170 | 0.49 | 60 | 101508 | 97350 | 1680 | 14700 | 9 | 1 | 10 | 2018-10-07 06:00 | 1551 | 122 |  | 17 |  | * STR#1,2 Edge heater 설비이상으로 미적용 이상공정 등록 및 생관통보. *준빅사이즈에서 일반 사이즈로 변경(기준온도 초과) | [14 empty] | 102.53 | 75 | 0 | 0 | 0 |  | 650 | 400 | 해제 | 선택 | 0 | 0 | 0 |  | 650 | 400 | 해제 | 선택 | 선택 | 미정 | 미정 | 미정 | 미정 |  | 미정 | BT180180 | H
A48362 | 2018-10-06 | 1 | C | TUNDISH교체전 | 8 | A | 31CRMOV9M2 | 합금강 | D3 | BM#1 | 1584 | 55 | 1603 | 1584 | 54 | 7700 |  | 3 | 0.31 | 18 |  | -1.82 | 1571 | 1611 | 0.11 | 0 |  | 6 | 20 | 49 | Y |  | 2018-10-07 06:23 | 70 | 1092 | 34 | 36 | 38 | 39 | 39 | 39 | 38 | 37 | 36 | 35 | 34 | 33 | 32 | 32 | 36 | 39 | 32 | 39 | -0.16 | Y | 45.02 | Y | -0.2 | [8 empty] | N | N | M | 140 | 0.5 | 62 | 92618 | 100000 | 800 | 2000 | 12 | 1 |  | 2018-10-07 06:28 | 1571 | 115 |  | 23 |  |  | F244D38EB64C449E8EB9DE78B514A9E7 | F04EA2B289104EE0831926547E92125F | B640FD74AB654D9DB81D34431F0E1951 | [11 empty] | 91.88 | 100 | 0 | 2500 | 0 |  | 540 |  | 선택 | 선택 | 0 | 2500 | 0 |  | 540 |  | 선택 | 선택 | 선택 | 미정 | 미정 | 미정 | 미정 |  | 미정 | BT180180 | H
B48252 | 2018-10-06 | 2 | C |  | 4 | A | SNCM8 | 합금강 | SNCM439계 | BM#2 | 1595 | 46 | 1636 | 1545 | 39 | 7200 |  | 1 | 0.34 | 25 |  | 0 | 1546 | 1630 | 0.22 | 0 | 0 | 1 | 46 | 69 | Y |  | 2018-10-07 07:01 | 57 | 1084 | 26 | 30 | 31 | 32 | 32 | 31 | 31 | 29 | 28 | 27 | 26 | 24 | 23 | 23 | 29 | 32 | 23 | 31 | -0.2 | Y | 45 | Y | -0.2 |  |  |  | 1.44 |  |  |  | N | N | N | N | 160 | 0.45 | 63 | 99563 | 94000 | 1930 | 14100 | 9 | 1 | 20 | 2018-10-07 07:13 | 1546 | 119 |  | 16 |  | * STR#1,2 Edge heater 설비이상으로 미적용 이상공정 등록 및 생관통보. | [14 empty] | 103.71 | 78.57 | 0 | 0 | 0 |  | 650 | 400 | 해제 | 선택 | 0 | 0 | 0 |  | 650 | 400 | 해제 | 선택 | 선택 | 미정 | 미정 | 미정 | 미정 |  | 미정 | RB220.00 | C
A48363 | 2018-10-07 | 1 | C | TUNDISH교체 | 1 | A | SMNC235B | 합금강 | D1 | BM#1 | 1566 | 47 | 1627 | 1532 | 43 | 7300 |  | 3 | 0.3 | 20 |  | -2.16 | 1575 | 1627 | 0.1 | 0 |  | 21 | 26 | 69 | Y |  | 2018-10-07 07:37 | 78 | 1092 | 20 | 20 | 20 | 25 | 28 | 30 | 32 | 32 | 33 | 33 | 33 |  |  | 33 | 28 | 33 | 33 | 33 | 0 |  | 9.98 | Y | 0 |  | 2.48 | 2.48 |  |  |  |  | N | N | N | N | 150 | 0.45 | 57 | 98010 | 91200 | 6280 | 16100 | 18 | 2 |  | 2018-10-07 07:44 | 1575 | 120 |  | 35 |  | *T/D플럭스 유15 용120KG *탄화왕겨 200KG | [14 empty] | 1390.21 | 100 | 700 | 0 | 0 |  | 500 |  | 선택 | 선택 | 700 | 0 | 0 |  | 500 |  | 선택 | 선택 | 해제 | 미정 | 미정 | 선택 | 미정 |  | 미정 | BT180180 | C
B48253 | 2018-10-07 | 2 | C |  | 5 | A | SNCM8 | 합금강 | SNCM439계 | BM#2 | 1585 | 49 | 1624 | 1544 | 41 | 7200 |  | 1 | 0.35 | 21 |  | 0 | 1546 | 1620 | 0.38 | 0 | 0 | 35 | 53 | 50 | Y |  | 2018-10-07 08:11 | 57 | 1083 | 19 | 27 | 31 | 33 | 34 | 35 | 34 | 33 | 32 | 31 | 30 | 29 | 28 | 26 | 30 | 35 | 26 | 0 | -0.22 | Y | 41.25 | Y | 0 |  |  |  | 2.05 |  |  |  | N | N | N | N | 150 | 0.45 | 69 | 92653 | 103480 | -5600 | 14800 | 9 | 1 | 30 | 2018-10-07 08:19 | 1546 | 126 |  | 12 |  | * STR#1,2 Edge heater 설비이상으로 미적용 이상공정 등록 및 생관통보. | [14 empty] | 89.09 | 72.73 | 0 | 0 | 0 |  | 650 | 400 | 해제 | 선택 | 0 | 0 | 0 |  | 650 | 400 | 해제 | 선택 | 선택 | 미정 | 미정 | 미정 | 선택 | 4 | 미정 | BT180180 | C
A48364 | 2018-10-07 | 1 | C |  | 2 | A | SMNC235B | 합금강 | D1 | BM#1 | 1603 | 41 | 1614 | 1545 | 34 | 5500 |  | 3 | 0.3 | 18 |  | -2.05 | 1569 | 1614 | 0.08 | 0 |  | 2 | 26 | 73 | Y |  | 2018-10-07 08:29 | 72 | 1091 | 30 | 30 | 31 | 31 | 31 | 30 | 31 | 30 | 30 | 29 | 29 | 28 |  | 28 | 30 | 31 | 28 | 31 | -0.07 | Y | 45 | Y | -0.2 | [7 empty] | N | N | N | N | 140 | 0.47 | 61 | 101412 | 91550 | 6970 | 15300 | 18 | 2 |  | 2018-10-07 08:39 | 1569 | 118 |  | 42 |  | *샘플채취 ID:103.203 | [14 empty] | 101.51 | 100 | 0 | 0 | 300 |  | 500 |  | 선택 | 선택 | 0 | 0 | 300 |  | 500 |  | 선택 | 선택 | 해제 | 미정 | 미정 | 선택 | 미정 |  | 미정 | RB180.00 | C
B48254 | 2018-10-07 | 2 | C |  | 6 | B | SNCM8 | 합금강 | SNCM439계 | BM#2 | 1618 | 42 | 1626 | 1536 | 35 | 6900 |  | 1 | 0.3 | 19 |  | 0 | 1555 | 1616 | 0.23 | 0 | 0 | 30 | 31 | 59 | Y |  | 2018-10-07 09:02 | 66 | 1099 | 22 | 29 | 32 | 34 | 36 | 37 | 37 | 37 | 36 | 35 | 35 | 34 | 32 | 31 | 33 | 37 | 31 | 37 | -0.15 | Y | 40.02 | Y | -0.2 |  |  |  | 1.41 |  |  |  | N | N | N | N | 190 | 0.45 | 67 | 93049 | 99960 | 1480 | 15700 | 9 | 1 | 10 | 2018-10-07 09:25 | 1555 | 132 |  | 33 |  | * STR#1,2 Edge heater 설비이상으로 미적용 이상공정 등록 및 생관통보. *준빅사이즈 후속 | [14 empty] | 88.62 | 72.73 | 0 | 0 | 0 |  | 650 | 400 | 해제 | 선택 | 0 | 0 | 0 |  | 650 | 400 | 해제 | 선택 | 선택 | 미정 | 미정 | 미정 | 미정 |  | 미정 | BT180180 | H
A48365 | 2018-10-07 | 1 | C | 잔강최소화전 | 3 | A | SMNC235B | 합금강 | D1 | BM#1 | 1578 | 40 | 1611 | 1542 | 35 | 5900 |  | 3 | 0.31 | 18 |  | -1.9 | 1569 | 1611 | 0.12 | 0 |  | 12 | 14 | 73 | Y |  | 2018-10-07 09:30 | 72 | 1091 | 26 | 27 | 29 | 30 | 32 | 32 | 31 | 31 | 31 | 30 | 29 | 28 | 28 | 28 | 30 | 32 | 28 | 31 | -0.1 | Y | 40.05 | Y | 0 | [7 empty] | N | N | N | N | 130 | 0.47 | 62 | 64578 | 95500 | 7070 | 3000 | 8 | 2 |  | 2018-10-07 09:38 | 1569 | 117 |  | 44 | [16 empty] | 63 | 100 | 0 | 3180 | 0 |  | 500 |  | 선택 | 선택 | 0 | 3400 | 0 |  | 500 |  | 선택 | 선택 | 해제 | 미정 | 미정 | 선택 | 미정 |  | 미정 | BT180180 | C
B48255 | 2018-10-07 | 2 | C | 잔강최소화전 | 7 | A | SNCM8 | 합금강 | SNCM439계 | BM#2 | 1605 | 44 | 1624 | 1554 | 38 | 6800 |  | 1 | 0.3 | 17 |  | 0 | 1560 | 1617 | 0.13 | 0 | 0 | 36 | 68 | 52 | Y |  | 2018-10-07 10:07 | 71 | 1102 | 29 | 31 | 33 | 35 | 36 | 36 | 36 | 35 | 35 | 34 | 33 | 32 | 31 | 31 | 34 | 36 | 31 | 36 | -0.12 | Y | 40 | Y | -0.2 |  |  |  | 1.06 |  |  |  | N | N | N | N | 180 | 0.5 | 61 | 84301 | 99450 | 2130 | 3000 | 9 | 1 | 10 | 2018-10-07 10:14 | 1560 | 141 |  | 37 |  | * STR#1,2 Edge heater 설비이상으로 미적용 이상공정 등록 및 생관통보. | [14 empty] | 80.29 | 70 | 0 | 3100 | 0 |  | 650 | 400 | 해제 | 선택 | 0 | 3100 | 0 |  | 650 | 400 | 해제 | 선택 | 선택 | 미정 | 미정 | 미정 | 미정 |  | 미정 | BT180180 | H
A48366 | 2018-10-07 | 1 | C | 잔강최소화 | 4 | A | SM25C | 탄소강 | A | BM#1 | 1544 | 43 | 1621 | 1525 | 39 | 6800 |  | 3 | 0.32 | 13 |  | -2.23 | 1583 | 1621 | 0.07 | 0 |  | 6 | 21 | 61 | Y |  | 2018-10-07 10:36 | 73 | 1098 | 14 | -55 | 20 | 23 | 24 | 26 | 26 | 26 | 26 | 25 | 25 | 23 |  | 23 | 24 | 26 | 23 | 26 | -0.09 | Y | 29.98 | Y | -0.4 | [7 empty] | N | N | N | N | 130 | 0.52 | 51 | 101508 | 101290 | 1540 | 15300 | 18 | 2 |  | 2018-10-07 10:41 | 1583 | 126 |  | 58 |  | *전공정지연 감속주입 | [14 empty] | 97.84 | 100 | 2500 | 0 | 0 |  | 460 |  | 선택 | 해제 | 2500 | 0 | 0 |  | 460 |  | 선택 | 해제 | 해제 | 미정 | 미정 | 미정 | 미정 |  | 미정 | BT180180 | H
B48256 | 2018-10-07 | 2 | C | 잔강최소화 | 8 | B | SNCM5 | 합금강 | SNCM439계 | BM#2 | 1606 | 3 | 1615 | 1525 | 0 | 9500 |  | 1 | 0.3 | 17 |  | 0 | 1570 | 1620 | 0.13 | 0 | 0 | 1 | 47 | 41 | Y |  | 2018-10-07 11:13 | 78 | 1090 | -193 | 27 | 37 | 38 | 39 | 40 | 40 | 40 | 39 | 39 | 38 | 37 |  | 37 | 31 | 40 | 37 | 40 | -0.09 | Y | 30.02 | Y | -0.2 | [7 empty] | N | N | N | N | 170 | 0.48 | 57 | 84590 | 104080 | -6200 | 15500 | 9 | 1 |  | 2018-10-07 11:18 | 1570 | 158 |  | 48 |  | * STR#1,2 Edge heater 설비이상으로 미적용 이상공정 등록 및 생관통보. | [14 empty] | 81.69 | 100 | 3200 | 0 | 0 |  | 650 | 400 | 해제 | 선택 | 3200 | 0 | 0 |  | 650 | 400 | 해제 | 선택 | 선택 | 미정 | 미정 | 미정 | 선택 | 3 | 미정 | BT180180 | H
A48367 | 2018-10-07 | 1 | C |  | 5 | B | SM25C | 탄소강 | A | BM#1 | 1708 | 64 | 1613 | 1595 | 27 | 3400 |  | 3 | 0.32 | 13 |  | -2.27 | 1574 | 1613 | 0.17 | 0 |  | 21 | 27 | 56 | Y |  | 2018-10-07 12:00 | 64 | 1102 | 22 | 29 | 33 | 35 | 36 | 35 | 34 | 33 | 32 | 29 | 27 | 24 | 21 | 17 | 30 | 36 | 17 | 0 | -0.42 | Y | 45 | Y | -0.8 | [7 empty] | N | N | N | N | 110 | 0.51 | 65 | 101508 | 107020 | 2890 | 15500 | 18 | 2 |  | 2018-10-07 12:05 | 1574 | 118 |  | 26 |  | *전공정지연 감속주입 | [14 empty] | 92.45 | 100 | 0 | 0 | 0 |  | 460 |  | 선택 | 해제 | 0 | 0 | 0 |  | 460 |  | 선택 | 해제 | 해제 | 미정 | 미정 | 미정 | 미정 |  | 미정 | BT180180 | C
B48257 | 2018-10-07 | 2 | D |  | 9 | A | SNCM5 | 합금강 | SNCM439계 | BM#2 | 1606 | 61 | 1626 | 1574 | 58 | 9900 |  | 1 | 0.34 | 16 |  | 0 | 1556 | 1618 | 0.13 | 0 | 0 | 33 | 21 | 1089 | Y |  | 2018-10-07 12:43 | 64 | 1080 | 35 | 32 | 32 | 32 | 31 | 30 | 29 | 28 | 27 | 26 | 25 | 24 | 23 | 23 | 29 | 32 | 23 | 32 | -0.18 |  | 50 | Y | -0.2 | [7 empty] | N | N | N | N | 160 | 0.5 | 63 | 101508 | 103640 | 1130 | 14400 | 9 | 1 | 40 | 2018-10-07 12:49 | 1556 | 144 |  | 17 |  | * STR#1,2 Edge heater 설비이상으로 미적용 이상공정 등록 및 생관통보. | [14 empty] | 97.51 | 100 | 0 | 0 | 0 |  | 650 | 400 | 해제 | 선택 | 0 | 0 | 0 |  | 650 | 400 | 해제 | 선택 | 선택 | 미정 | 미정 | 미정 | 미정 |  | 미정 | BT180180 | H
A48368 | 2018-10-07 | 1 | D |  | 6 | A | SM25C | 탄소강 | A | BM#1 | 1578 | 42 | 1622 | 1539 | 35 | 5500 |  | 3 | 0.32 | 16 |  | -2.34 | 1576 | 1622 | 0.08 | 0 |  | 2 | 27 | 77 | Y |  | 2018-10-07 13:05 | 66 | 1095 | 16 | 22 | 27 | 31 | 32 | 33 | 32 | 32 | 31 | 31 | 30 | 29 | 28 | 28 | 29 | 33 | 28 | 32 | -0.14 | Y | 34.98 | Y | -0.2 | [7 empty] | N | N | N | N | 100 | 0.47 | 65 | 101159 | 97410 | 3900 | 15600 | 18 | 2 |  | 2018-10-07 13:11 | 1576 | 106 |  | 29 |  | *전공정지연 감속주입 | [14 empty] | 99.32 | 100 | 0 | 0 | 0 |  | 460 |  | 선택 | 해제 | 0 | 0 | 0 |  | 460 |  | 선택 | 해제 | 해제 | 미정 | 미정 | 미정 | 미정 |  | 미정 | RB120.00 | C
B48258 | 2018-10-07 | 2 | D |  | 10 | A | SNCM5 | 합금강 | SNCM439계 | BM#2 | 1623 | 48 | 1627 | 1575 | 44 | 7500 |  | 1 | 0.3 | 16 |  | 0 | 1570 | 1617 | 0.13 | 0 | 0 | 30 | 32 | 58 | Y |  | 2018-10-07 13:24 | 78 | 1096 | 21 | 32 | 36 | 39 | 41 | 41 | 41 | 41 | 41 | 40 | 39 | 38 | 38 | 38 | 37 | 41 | 38 | 41 | -0.08 | Y | 35.78 | Y | 0 | [7 empty] | N | N | N | N | 150 | 0.49 | 60 | 101508 | 96770 | 4040 | 15100 | 9 | 1 | 10 | 2018-10-07 13:35 | 1570 | 133 |  | 42 |  | * STR#1,2 Edge heater 설비이상으로 미적용 이상공정 등록 및 생관통보. | [14 empty] | 101.1 | 100 | 0 | 0 | 0 |  | 650 | 400 | 해제 | 선택 | 0 | 0 | 0 |  | 650 | 400 | 해제 | 선택 | 선택 | 미정 | 미정 | 미정 | 미정 |  | 미정 | BT180180 | H
A48369 | 2018-10-07 | 1 | D |  | 7 | A | SM25C | 탄소강 | A | BM#1 | 1559 | 38 | 1632 | 1538 | 30 | 5000 |  | 3 | 0.32 | 15 |  | -2.74 | 1579 | 1632 | 0.09 | 0 |  | 12 | 15 | 69 | Y |  | 2018-10-07 13:59 | 69 | 1092 | 26 | 27 | 29 | 30 | 31 | 31 | 31 | 30 | 30 | 29 | 28 | 27 | 26 | 26 | 29 | 31 | 26 | 31 | -0.12 | Y | 40 | Y | -0.2 | [7 empty] | N | N | N | N | 150 | 0.47 | 61 | 100780 | 92090 | 2670 | 15600 | 18 | 2 |  | 2018-10-07 14:09 | 1579 | 105 |  | 41 |  | *전공정 작업지연, 감속주입 | [14 empty] | 105.75 | 100 | 0 | 0 | 0 |  | 460 |  | 선택 | 해제 | 0 | 0 | 0 |  | 460 |  | 선택 | 해제 | 해제 | 미정 | 미정 | 미정 | 미정 |  | 미정 | BT180180 | C
B48259 | 2018-10-07 | 2 | D |  | 11 | A | SNCM5 | 합금강 | SNCM439계 | BM#2 | 1648 | 40 | 1625 | 1624 | 34 | 5700 |  | 1 | 0.3 | 17 |  | -1.95 | 1556 | 1611 | 0.13 | 0 | 0 | 36 | 69 | 60 | Y |  | 2018-10-07 14:44 | 64 | 1089 | 35 | 35 | 37 | 37 | 37 | 37 | 36 | 35 | 34 | 33 | 32 | 30 | 29 | 29 | 35 | 37 | 29 | 37 | -0.16 |  | 49.98 | Y | -0.2 | [7 empty] | N | N | N | N | 190 | 0.5 | 61 | 101508 | 100990 | 20 | 15400 | 9 | 1 | 20 | 2018-10-07 14:49 | 1556 | 133 |  | 26 |  | * STR#1,2 Edge heater 설비이상으로 미적용 이상공정 등록 및 생관통보. | [14 empty] | 100.5 | 100 | 0 | 0 | 0 |  | 650 | 400 | 해제 | 선택 | 0 | 0 | 0 |  | 650 | 400 | 해제 | 선택 | 선택 | 미정 | 미정 | 미정 | 미정 |  | 미정 | BT180180 | H
A48370 | 2018-10-07 | 1 | D |  | 8 | A | SM25C | 탄소강 | A | BM#1 | 1626 | 49 | 1611 | 1568 | 46 | 4800 |  | 3 | 0.32 | 14 |  | -1.78 | 1580 | 1611 | 0.15 | 0 |  | 6 | 22 | 59 | Y |  | 2018-10-07 15:19 | 70 | 1100 | 24 | 30 | 35 | 38 | 39 | 39 | 39 | 38 | 38 | 37 | 37 | 36 |  | 36 | 36 | 39 | 36 | 39 | -0.08 | Y | 35 | Y | -0.2 | [7 empty] | N | N | N | N | 140 | 0.49 | 60 | 84590 | 92610 | 5980 | 15200 | 18 | 2 |  | 2018-10-07 15:26 | 1580 | 105 |  | 24 |  | *전공정 작업지연, 감속주입 | [14 empty] | 85.32 | 100 | 0 | 0 | 0 |  | 460 |  | 선택 | 해제 | 0 | 0 | 0 |  | 460 |  | 선택 | 해제 | 해제 | 미정 | 미정 | 미정 | 미정 |  | 미정 | BT180180 | C
B48260 | 2018-10-07 | 2 | D | TUNDISH교체전 | 12 | A | SNCM5 | 합금강 | SNCM439계 | BM#2 | 1635 | 40 | 1615 | 1584 | 36 | 6800 |  | 1 | 0.3 | 17 |  | -2.13 | 1567 | 1618 | 0.13 | 0 | 0 | 1 | 48 | 42 | Y |  | 2018-10-07 15:32 | 75 | 1096 | 27 | 30 | 32 | 33 | 33 | 33 | 32 | 31 | 30 | 29 | 28 | 26 |  | 26 | 31 | 33 | 26 | 33 | -0.18 | Y | 39.98 | Y | -0.4 | [7 empty] | N | N | N | N | 180 | 0.5 | 56 | 90988 | 93130 | 1870 | 2000 | 9 | 1 | 30 | 2018-10-07 15:50 | 1567 | 136 |  | 42 |  | * STR#1,2 Edge heater 설비이상으로 미적용 이상공정 등록 및 생관통보. | A7BB49D6E869429BBD263D4F1AE4F527 | 5022511C44074D2C8C7B2BC67095DD46 | A51231874F304035979D1642DF783BA4 | [11 empty] | 95.78 | 100 | 0 | 2640 | 0 |  | 650 | 400 | 해제 | 선택 | 0 | 2510 | 0 |  | 650 | 400 | 해제 | 선택 | 선택 | 미정 | 미정 | 미정 | 미정 |  | 미정 | BT180180 | H
B48261 | 2018-10-07 | 2 | D |  | 9 | A | SM25C | 탄소강 | A | BM#1 | 1593 | 36 | 1625 | 1546 | 30 | 4900 |  | 1 | 0.31 | 14 |  | -2.35 | 1579 | 1619 | 0.08 | 0 | 0 | 21 | 28 | 68 | Y |  | 2018-10-07 16:12 | 69 | 1089 | 34 | 32 | 31 | 30 | 29 | 28 | 27 | 26 | 25 | 23 | 22 |  |  | 22 | 28 | 31 | 22 | 0 | -0.22 |  | 40 | Y | -0.2 | [7 empty] | N | N | N | N | 130 | 0.5 | 55 | 84590 | 88680 | 2030 | 15400 | 18 | 2 |  | 2018-10-07 16:16 | 1579 | 108 |  | 31 |  | *전공정 작업지연, 감속주입 | [14 empty] | 92.45 | 100 | 0 | 0 | 0 |  | 460 |  | 선택 | 해제 | 0 | 0 | 0 |  | 460 |  | 선택 | 해제 | 해제 | 미정 | 미정 | 미정 | 미정 |  | 미정 | BT180180 | H
A48371 | 2018-10-07 | 1 | D | TUNDISH교체 | 1 | A | STB2 | 베어링강 | STB (SF) | BM#2 | 1625 | 43 | 1596 | 1559 | 37 | 5900 |  | 3 | 0.32 | 25 |  | -1.8 | 1543 | 1596 | 0.17 | 0 |  | 33 | 22 | 48 | Y |  | 2018-10-07 16:40 | 87 | 1090 | -581 | -155 | 27 | 27 | 25 | 24 | 24 | 28 | 35 | 36 | 39 | 41 | 42 | 43 | 34 | 43 | 43 | 43 | 0 |  | 9.98 | Y | 0 |  | 2.12 | 2.12 |  |  |  |  | Y | N | N | M | 230 | 0.46 | 61 | 84590 | 97500 | 7140 | 14400 | 7 | 2 | 10 | 2018-10-07 16:55 | 1543 | 139 |  | 55 |  | * T/D FLUX 용탕부: 275KG / 유탕부: 15KG 투입 * 탄화왕겨200KG투입 | [14 empty] | 80.37 | 100 | 1540 | 0 | 0 |  | 650 | 450 | 해제 | 해제 | 1550 | 0 | 0 |  | 650 | 450 | 해제 | 해제 | 선택 | 미정 | 미정 | 선택 | 미정 |  | 미정 | BT180180 | H
B48262 | 2018-10-07 | 2 | D |  | 10 | A | SM25C | 탄소강 | A | BM#1 | 1581 | 37 | 1635 | 1545 | 34 | 4900 |  | 1 | 0.29 | 13 |  | -1.89 | 1584 | 1616 | 0.11 | 0 | 0 | 30 | 33 | 28 | Y |  | 2018-10-07 17:17 | 74 | 1089 | 17 | 27 | 33 | 37 | 38 | 38 | 38 | 38 | 37 | 36 | 35 | 33 |  | 33 | 34 | 38 | 33 | 38 | -0.14 | Y | 35 | Y | -0.4 | [7 empty] | N | N | N | N | 120 | 0.5 | 59 | 101508 | 93410 | 3870 | 14900 | 18 | 2 |  | 2018-10-07 17:25 | 1584 | 107 |  | 22 |  | *전공정 작업지연, 감속주입 | [14 empty] | 103.79 | 100 | 0 | 0 | 0 |  | 460 |  | 선택 | 해제 | 0 | 0 | 0 |  | 460 |  | 선택 | 해제 | 해제 | 미정 | 미정 | 미정 | 미정 |  | 미정 | BT180180 | C
B48263 | 2018-10-07 | 2 | D | TUNDISH교체전 | 11 | A | SM25C | 탄소강 | A | BM#1 | 1589 | 36 | 1636 | 1557 | 29 | 5200 |  | 1 | 0.29 | 13 |  | -2.17 | 1588 | 1625 | 0.11 | 0 | 0 | 36 | 70 | 32 | Y |  | 2018-10-07 18:14 | 78 | 1088 | 30 | 35 | 37 | 39 | 40 | 40 | 39 | 39 | 38 | 37 | 36 |  |  | 36 | 37 | 40 | 36 | 39 | -0.13 | Y | 29.97 | Y | -0.2 | [7 empty] | N | N | N | N | 110 | 0.5 | 59 | 88919 | 97590 | 3410 | 1500 | 18 | 2 |  | 2018-10-07 18:18 | 1588 | 108 |  | 26 |  |  |  | 65B9081BAD9A410DA493951B5F21805E | 27815A6AB4534474BF91135ACFC85CE7 | 2463688AD372456F999F985005339453 | [10 empty] | 88.04 | 100 | 0 | 2500 | 0 |  | 460 |  | 선택 | 해제 | 0 | 2500 | 0 |  | 460 |  | 선택 | 해제 | 해제 | 미정 | 미정 | 미정 | 미정 |  | 미정 | BT180180 | C
A48372 | 2018-10-07 | 1 | D |  | 2 | A | STB2 | 베어링강 | STB (SF) | BM#2 | 1613 | 50 | 1555 | 1551 | 47 | 5000 |  | 3 | 0.31 | 25 |  | -1.31 | 1517 | 1555 | 0.15 | 0 |  | 2 | 28 | 86 | Y |  | 2018-10-07 17:47 | 61 | 1089 | 42 | 33 | 30 | 28 | 27 | 27 | 27 | 26 | 26 | 26 | 25 | 25 | 25 | 25 | 28 | 30 | 25 | 27 | -0.1 |  | 49.98 | Y | 0 |  |  |  | 0.94 |  |  |  | Y | Y | Y | Y | 220 | 0.48 | 61 | 93049 | 96620 | 7190 | 15900 | 7 | 2 | 10 | 2018-10-07 18:12 | 1517 | 142 |  | 53 | [16 empty] | 89.73 | 100 | 0 | 0 | 500 |  | 650 | 450 | 해제 | 해제 | 0 | 0 | 500 |  | 650 | 450 | 해제 | 해제 | 선택 | 미정 | 미정 | 선택 | 미정 |  | 미정 | BT180180 | H
A48373 | 2018-10-07 | 1 | D |  | 3 | A | STB2 | 베어링강 | STB (SF) | BM#2 | 1582 | 44 | 1562 | 1530 | 41 | 5700 |  | 3 | 0.31 | 26 |  | -1.39 | 1521 | 1562 | 0.13 | 0 |  | 12 | 16 | 90 | Y |  | 2018-10-07 19:00 | 65 | 1088 | 24 | 25 | 27 | 27 | 28 | 29 | 28 | 27 | 27 | 27 | 27 | 27 |  | 27 | 27 | 29 | 27 | 27 | -0.07 | Y | 30 | Y | 0 |  |  |  | 0.8 |  |  |  | Y | Y | Y | Y | 210 | 0.48 | 59 | 92550 | 92880 | 7100 | 15300 | 7 | 2 | 10 | 2018-10-07 19:09 | 1521 | 127 |  | 43 | 18 | [15 empty] | 92.55 | 100 | 0 | 0 | 0 |  | 650 | 450 | 해제 | 해제 | 0 | 0 | 0 |  | 650 | 450 | 해제 | 해제 | 선택 | 미정 | 미정 | 선택 | 미정 |  | 미정 | BT180180 | H
B48264 | 2018-10-07 | 2 | D | TUNDISH교체 | 1 | A | SM45C | 탄소강 | SM45C | BM#1 | 1562 | 42 | 1655 | 1535 | 38 | 7600 |  | 1 | 0.3 | 21 |  | -2.3 | 1586 | 1653 | 0 | 0.29 | 0 | 6 | 23 | 56 | Y |  | 2018-10-07 19:32 | 93 | 1087 | 34 | 36 | 33 | 40 | 42 | 45 | 46 | 46 | 47 | 46 | 46 | 44 |  | 44 | 43 | 47 | 44 | 46 | -0.08 |  | 15.02 | Y | -0.4 |  | 2.88 | 2.75 | 2.06 |  |  |  | N | N | N | N | 190 | 0.48 | 61 | 96992 | 96150 | 2380 | 16100 | 4 | 1 |  | 2018-10-07 19:38 | 1586 | 126 |  | 35 |  | *T/Dflux 유15kg 용120kg *수소측정 기준초과(10분)이상재 ID:101.102.201.202 생관통보 | [14 empty] | 97.97 | 100 | 700 | 0 | 0 |  | 700 |  | 선택 | 해제 | 700 | 0 | 0 |  | 700 |  | 선택 | 해제 | 해제 | 미정 | 미정 | 미정 | 선택 |  | 미정 | RB170.00 | H
A48374 | 2018-10-07 | 1 | D |  | 4 | A | STB2 | 베어링강 | STB (SF) | BM#2 | 1625 | 49 | 1576 | 1554 | 28 | 4600 |  | 3 | 0.31 | 25 |  | -1.57 | 1530 | 1576 | 0.13 | 0 |  | 1 | 49 | 74 | Y |  | 2018-10-07 20:09 | 74 | 1088 | 25 | 36 | 41 | 45 | 47 | 47 | 47 | 47 | 46 | 46 | 46 | 46 | 45 | 45 | 43 | 47 | 45 | 47 | -0.05 | Y | 40 | Y | -0.2 |  |  |  | 0.78 |  |  |  | Y | Y | Y | Y | 190 | 0.48 | 62 | 101508 | 98930 | 7120 | 13800 | 7 | 2 | 10 | 2018-10-07 20:13 | 1530 | 126 |  | 36 | [16 empty] | 95.76 | 100 | 0 | 0 | 0 |  | 650 | 450 | 해제 | 해제 | 0 | 0 | 0 |  | 650 | 450 | 해제 | 해제 | 선택 | 미정 | 미정 | 선택 | 미정 |  | 미정 | BT180180 | H
B48265 | 2018-10-07 | 2 | B |  | 2 | A | SM45C | 탄소강 | SM45C | BM#1 | 1575 | 37 | 1626 | 1544 | 30 | 5400 |  | 1 | 0.28 | 15 |  | -2.33 | 1561 | 1611 | 0 | 0.36 | 0 | 21 | 29 | 64 | Y |  | 2018-10-07 20:28 | 68 | 1089 | 43 | 36 | 31 | 29 | 27 | 26 | 25 | 24 | 23 | 23 | 21 | 20 |  | 20 | 27 | 31 | 20 | 0 | -0.24 |  | 45 | Y | -0.2 | [7 empty] | N | N | N | N | 180 | 0.51 | 58 | 99170 | 95340 | 2210 | 14700 | 4 | 1 |  | 2018-10-07 20:35 | 1561 | 126 |  | 41 | [16 empty] | 102.24 | 100 | 0 | 0 | 0 |  | 700 |  | 선택 | 해제 | 0 | 0 | 0 |  | 700 |  | 선택 | 해제 | 해제 | 미정 | 미정 | 미정 | 미정 |  | 미정 | SB180180 | H
A48375 | 2018-10-07 | 1 | B |  | 5 | A | STB2 | 베어링강 | STB (SF) | BM#2 | 1601 | 41 | 1561 | 1538 | 32 | 4800 |  | 3 | 0.31 | 25 |  | -1.59 | 1515 | 1561 | 0.12 | 0 |  | 33 | 23 | 54 | Y |  | 2018-10-07 21:15 | 59 | 1088 | 44 | 39 | 37 | 36 | 36 | 35 | 35 | 35 | 34 | 34 | 33 | 33 |  | 33 | 36 | 37 | 33 | 35 | -0.09 |  | 45 | Y | 0 |  |  |  | 0.82 |  |  |  | Y | Y | Y | Y | 190 | 0.48 | 59 | 101508 | 94830 | 7340 | 15200 | 7 | 2 | 10 | 2018-10-07 21:19 | 1515 | 117 |  | 36 | [16 empty] | 101.41 | 100 | 0 | 0 | 0 |  | 650 | 450 | 해제 | 해제 | 0 | 0 | 0 |  | 650 | 450 | 해제 | 해제 | 선택 | 미정 | 미정 | 선택 | 미정 |  | 미정 | BT180180 | H
B48266 | 2018-10-07 | 2 | B |  | 3 | A | SM45C | 탄소강 | SM45C | BM#1 | 1574 | 37 | 1616 | 1555 | 30 | 5000 |  | 1 | 0.25 | 15 |  | -2.01 | 1564 | 1601 | 0 | 0.17 | 0 | 30 | 34 | 69 | Y |  | 2018-10-07 21:27 | 71 | 1089 | 17 | 21 | 23 | 24 | 24 | 24 | 24 | 24 | 24 | 23 | 23 | 21 |  | 21 | 23 | 24 | 21 | 24 | -0.07 | Y | 40 | Y | -0.39 | [7 empty] | N | N | N | N | 170 | 0.52 | 59 | 97796 | 99900 | 1990 | 15800 | 4 | 1 |  | 2018-10-07 21:33 | 1564 | 127 |  | 42 | [16 empty] | 96.35 | 100 | 0 | 0 | 0 |  | 700 |  | 선택 | 해제 | 0 | 0 | 0 |  | 700 |  | 선택 | 해제 | 해제 | 미정 | 미정 | 미정 | 미정 |  | 미정 | RB145.00 | C
A48376 | 2018-10-07 | 1 | B |  | 6 | A | STB2 | 베어링강 | STB (SF) | BM#2 | 1620 | 43 | 1549 | 1541 | 41 | 5700 |  | 3 | 0.31 | 27 |  | -1.04 | 1517 | 1549 | 0.12 | 0 |  | 2 | 29 | 57 | Y |  | 2018-10-07 22:20 | 61 | 1087 | 33 | 35 | 37 | 38 | 38 | 38 | 37 | 37 | 36 | 36 | 36 | 35 | 35 | 35 | 36 | 38 | 35 | 38 | -0.06 | Y | 44.52 | Y | 0 |  |  |  | 0.76 |  |  |  | Y | Y | Y | Y | 180 | 0.48 | 64 | 101508 | 102620 | 7230 | 15700 | 7 | 2 |  | 2018-10-07 22:36 | 1517 | 118 |  | 33 | [16 empty] | 92.57 | 100 | 0 | 0 | 0 |  | 650 | 450 | 해제 | 해제 | 0 | 0 | 0 |  | 650 | 450 | 해제 | 해제 | 선택 | 미정 | 미정 | 선택 | 미정 |  | 미정 | BT180180 | H
B48267 | 2018-10-07 | 2 | B |  | 4 | A | SM45C | 탄소강 | SM45C | BM#1 | 1534 | 42 | 1616 | 1537 | 36 | 5900 |  | 1 | 0.31 | 15 |  | -2.08 | 1562 | 1605 | 0 | 0.56 | 0 | 36 | 71 | 68 | Y |  | 2018-10-07 22:29 | 69 | 1089 | 18 | 23 | 26 | 28 | 28 | 29 | 28 | 27 | 26 | 26 | 24 | 22 |  | 22 | 26 | 29 | 22 | 28 | -0.23 | Y | 29.98 | Y | -0.4 | [7 empty] | N | N | N | N | 160 | 0.51 | 55 | 92928 | 92070 | 2970 | 14300 | 4 | 1 |  | 2018-10-07 22:45 | 1562 | 126 |  | 41 | [16 empty] | 98.44 | 100 | 0 | 0 | 0 |  | 700 |  | 선택 | 해제 | 0 | 0 | 0 |  | 700 |  | 선택 | 해제 | 해제 | 미정 | 미정 | 미정 | 미정 |  | 미정 | RB150.00 | H
A48377 | 2018-10-07 | 1 | B |  | 7 | A | STB2 | 베어링강 | STB (SF) | BM#2 | 1633 | 50 | 1563 | 1576 | 32 | 4600 |  | 3 | 0.32 | 28 |  | -1.54 | 1514 | 1563 | 0.18 | 0 |  | 12 | 17 | 48 | Y |  | 2018-10-07 23:33 | 58 | 1096 | 35 | 34 | 33 | 33 | 33 | 32 | 32 | 31 | 30 | 30 | 30 | 29 | 28 | 28 | 32 | 33 | 28 | 33 | -0.1 |  | 50 | Y | -0.2 |  |  |  | 0.61 |  |  |  | Y | Y | Y | Y | 230 | 0.48 | 61 | 101508 | 96680 | 7190 | 14900 | 7 | 2 |  | 2018-10-07 23:56 | 1514 | 124 |  | 27 | [16 empty] | 97.79 | 100 | 0 | 0 | 0 |  | 650 | 450 | 해제 | 해제 | 0 | 0 | 0 |  | 650 | 450 | 해제 | 해제 | 선택 | 미정 | 미정 | 선택 | 미정 |  | 미정 | BT180180 | H
B48268 | 2018-10-07 | 2 | B |  | 5 | A | SM45C | 탄소강 | SM45C | BM#1 | 1592 | 40 | 1606 | 1586 | 35 | 4300 |  | 1 | 0.31 | 16 |  | -1.73 | 1568 | 1606 | 0 | 0.35 | 0 | 6 | 24 | 39 | Y |  | 2018-10-07 23:25 | 75 | 1090 | 19 | 28 | 31 | 33 | 34 | 34 | 33 | 33 | 32 | 31 | 30 | 28 |  | 28 | 31 | 34 | 28 | 33 | -0.17 | Y | 35.02 | Y | -0.4 | [7 empty] | N | N | N | N | 150 | 0.5 | 59 | 96322 | 94860 | 2800 | 15000 | 4 | 1 |  | 2018-10-07 23:37 | 1568 | 117 |  | 43 | [16 empty] | 98.29 | 100 | 0 | 0 | 0 |  | 700 |  | 선택 | 해제 | 0 | 0 | 0 |  | 700 |  | 선택 | 해제 | 해제 | 미정 | 미정 | 미정 | 미정 |  | 미정 | RB150.00 | C
A48378 | 2018-10-07 | 1 | B |  | 8 | A | STB2 | 베어링강 | STB (SF) | BM#2 | 1589 | 43 | 1564 | 1530 | 40 | 6200 |  | 3 | 0.32 | 28 |  | -1.5 | 1516 | 1564 | 0.18 | 0 |  | 1 | 50 | 70 | Y |  | 2018-10-08 00:43 | 60 | 1078 | 27 | 31 | 34 | 35 | 35 | 35 | 35 | 34 | 34 | 33 | 32 | 32 |  | 32 | 33 | 35 | 32 | 35 | -0.07 | Y | 40.02 | Y | 0 |  |  |  | 0.63 |  |  |  | Y | Y | Y | Y | 220 | 0.48 | 59 | 101508 | 93480 | 7330 | 14300 | 7 | 2 |  | 2018-10-08 00:56 | 1516 | 108 |  | 21 | 18 | [15 empty] | 10150800 | 100 | 0 | 0 | 0 |  | 650 | 450 | 해제 | 해제 | 0 | 0 | 0 |  | 650 | 450 | 해제 | 해제 | 선택 | 미정 | 미정 | 선택 | 미정 |  | 미정 | BT180180 | H
B48269 | 2018-10-07 | 2 | B |  | 6 | A | SM45C | 탄소강 | SM45C | BM#1 | 1584 | 45 | 1615 | 1554 | 40 | 5300 |  | 1 | 0.34 | 15 |  | -2.22 | 1560 | 1609 | 0 | 0.58 | 0 | 21 | 30 | 33 | Y |  | 2018-10-08 00:35 | 67 | 1091 | 26 | 29 | 30 | 31 | 32 | 32 | 32 | 31 | 31 | 30 | 29 | 27 |  | 27 | 30 | 32 | 27 | 32 | -0.14 | Y | 35 | Y | -0.4 | [7 empty] | N | N | N | N | 190 | 0.5 | 59 | 92980 | 96990 | 1980 | 14700 | 4 | 1 |  | 2018-10-08 00:40 | 1560 | 116 |  | 33 | [16 empty] | 94.83 | 100 | 0 | 0 | 0 |  | 700 |  | 선택 | 해제 | 0 | 0 | 0 |  | 700 |  | 선택 | 해제 | 해제 | 미정 | 미정 | 미정 | 미정 |  | 미정 | RB150.00 | H
A48379 | 2018-10-07 | 1 | B |  | 9 | A | STB2 | 베어링강 | STB (SF) | BM#2 | 1625 | 40 | 1562 | 1556 | 31 | 4600 |  | 3 | 0.32 | 28 |  | -1.57 | 1512 | 1562 | 0.18 | 0 |  | 33 | 24 | 81 | Y |  | 2018-10-08 01:55 | 56 | 1075 | 30 | 34 | 36 | 37 | 37 | 37 | 36 | 35 | 35 | 34 | 33 | 33 | 32 | 32 | 35 | 37 | 32 | 37 | -0.11 | Y | 45.02 | Y | -0.2 |  |  |  | 0.8 |  |  |  | Y | Y | Y | Y | 210 | 0.48 | 61 | 140515 | 98960 | 7360 | 13400 | 7 | 2 |  | 2018-10-08 01:59 | 1512 | 100 |  | 12 |  | * 후 HEAT L/D 강제개공 ID: 305,306,405,406 | [14 empty] | 132.56 | 100 | 0 | 0 | 0 |  | 650 | 450 | 해제 | 해제 | 0 | 0 | 0 |  | 650 | 450 | 해제 | 해제 | 선택 | 미정 | 미정 | 선택 | 미정 |  | 미정 | BT180180 | H
B48270 | 2018-10-07 | 2 | B |  | 7 | A | SM45C | 탄소강 | SM45C | BM#1 | 1591 | 39 | 1607 | 1534 | 31 | 5200 |  | 1 | 0.32 | 15 |  | -2.2 | 1555 | 1602 | 0 | 0.53 | 0 | 30 | 35 | 42 | Y |  | 2018-10-08 01:52 | 62 | 1087 | 24 | 28 | 30 | 30 | 31 | 31 | 30 | 30 | 29 | 28 | 27 | 25 |  | 25 | 29 | 31 | 25 | 30 | -0.17 | Y | 35 | Y | -0.4 | [7 empty] | N | N | N | N | 180 | 0.47 | 59 | 96562 | 89710 | 3520 | 16600 | 4 | 1 |  | 2018-10-08 01:57 | 1555 | 93 |  | 18 |  | *전공정 지연 감속주입 | [14 empty] | 103.66 | 100 | 0 | 0 | 0 |  | 700 |  | 선택 | 해제 | 0 | 0 | 0 |  | 700 |  | 선택 | 해제 | 해제 | 미정 | 미정 | 미정 | 미정 |  | 미정 | RB130.00 | C
A48380 | 2018-10-07 | 1 | B | TUNDISH교체전 | 10 | A | STB2N | 베어링강 | STB (SF) | BM#2 | 1642 | 42 | 1555 | 1596 | 37 | 4600 |  | 3 | 0.31 | 28 |  | 0 | 1512 | 1555 | 0.18 | 0 |  | 2 | 30 | 63 | N | 1 | 2018-10-08 02:53 | 57 | 1083 | 31 | 34 | 35 | 36 | 36 | 36 | 35 | 35 | 34 | 33 | 33 | 32 | 32 | 32 | 34 | 36 | 32 | 36 | -0.09 | Y | 45 | Y | 0 |  |  |  | 0.61 |  |  |  | Y | N | N | M | 200 | 0.48 | 62 | 44615 | 100570 | 7030 | 2000 | 7 | 2 |  | 2018-10-08 03:01 | 1512 | 105 |  | 20 |  |  | F192E90A5D8B4BB7BB776D02F9E8D3A1 | 688730A1DA144FE09D53E9B4DC18C0F6 | E2C32D2DAC4D4F8A9E6B6473875E1DD7 | [11 empty] | 41.46 | 83.33 | 0 | 3500 | 0 |  | 650 | 450 | 해제 | 해제 | 0 | 3500 | 0 |  | 650 | 450 | 해제 | 해제 | 선택 | 미정 | 미정 | 선택 | 미정 |  | 미정 | BT180180 | H
B48271 | 2018-10-07 | 2 | B | TUNDISH교체전 | 8 | A | SM45C | 탄소강 | SM45C | BM#1 | 1601 | 36 | 1615 | 1544 | 33 | 5700 |  | 1 | 0.32 | 16 |  | -2.09 | 1565 | 1612 | 0 | 0.62 | 0 | 36 | 72 | 65 | Y |  | 2018-10-08 02:59 | 72 | 1089 | 22 | 31 | 38 | 41 | 42 | 43 | 42 | 41 | 40 | 39 | 37 | 35 | 34 | 34 | 37 | 43 | 34 | 0 | -0.26 | Y | 34.98 | Y | -0.2 | [7 empty] | N | N | N | N | 170 | 0.42 | 70 | 83116 | 96600 | 2100 | 2000 | 4 | 1 |  | 2018-10-08 03:05 | 1565 | 89 |  | 10 |  | *전공정 지연 감속주입 *20%이상 감속주입 이상공정 등록 및 생관통보 | 3F8092059C9D49388C2E54829C1B25EA | 2CF3B16729034686BAB99FF5C5E0E738 | BA22EB443DD945BC90DE9509806C8B68 | [11 empty] | 84.81 | 100 | 0 | 2500 | 0 |  | 700 |  | 선택 | 해제 | 0 | 2700 | 0 |  | 700 |  | 선택 | 해제 | 해제 | 미정 | 미정 | 미정 | 미정 |  | 미정 | RB140.00 | C
B48272 | 2018-10-07 | 2 | B | TUNDISH교체 | 1 | B | AE1510M2 | 합금강 | C | BM#1 | 1588 | 44 | 1675 | 1574 | 42 | 7800 |  | 1 | 0.32 | 20 |  | -2.29 | 1603 | 1663 | 0.26 | 0 | 0 | 6 | 25 | 71 | Y |  | 2018-10-08 04:22 | 87 | 1083 | 27 | 31 | 30 | 33 | 35 | 37 | 38 | 39 | 39 | 39 | 39 |  |  | 39 | 36 | 39 | 39 | 39 | 0 |  | 15 | Y | 0 |  | 2.85 | 2.85 | 1.85 |  |  |  | N | N | N | N | 150 | 0.5 | 57 | 101208 | 94570 | 5000 | 15100 | 13 | 2 |  | 2018-10-08 04:27 | 1603 | 121 |  | 24 |  | *T/Dflux 유15kg 용120kg *수소 기준초과 ID:101.102.201.202 | [14 empty] | 102.23 | 100 | 1000 | 0 | 0 |  | 560 |  | 선택 | 선택 | 1000 | 0 | 0 |  | 560 |  | 선택 | 선택 | 해제 | 미정 | 선택 | 미정 | 미정 |  | 미정 | RB150.00 | H
A48381 | 2018-10-07 | 1 | B | TUNDISH교체 | 1 | A | STB3D | 베어링강 | STB (SF) | BM#2 | 1568 | 61 | 1573 | 1537 | 54 | 8300 |  | 3 | 0.32 | 28 |  | -1.08 | 1538 | 1573 | 0.2 | 0 |  | 12 | 18 | 67 | Y |  | 2018-10-08 04:14 | 87 | 1092 | 8542 | -167 | 37 | 37 | 36 | 35 | 27 | 32 | 35 | 38 | 38 | 40 | 40 | 41 | 37 | 41 | 41 | 41 | 0 |  | 10.02 | Y | 0 |  | 2.31 | 2.24 | 1.11 |  |  |  | Y | N | N | M | 230 | 0.46 | 61 | 88692 | 99300 | -1420 | 14800 | 15 | 1 |  | 2018-10-08 04:13 | 1538 | 133 |  | 30 |  | * T/D 용강량 실측:1070mm / 18.8 TON * T/D FLUX 용탕부: 275 KG / 유탕부: 15KG 투입 * 슬리브 롱노즐( Y자형 ) 사용 * STR#1,2 Edge heater 설비이상으로 미적용 이상공정 등록 및 생관통보. | [14 empty] | 8869200 | 75 | 1500 | 0 | 0 |  | 650 | 450 | 해제 | 해제 | 1500 | 0 | 0 |  | 650 | 450 | 해제 | 해제 | 선택 | 미정 | 미정 | 선택 | 미정 |  | 미정 | BT180180 | H
B48273 | 2018-10-07 | 2 | C |  | 2 | A | AE1510M2 | 합금강 | C | BM#1 | 1617 | 47 | 1634 | 1565 | 43 | 7900 |  | 1 | 0.31 | 19 |  | -2.03 | 1590 | 1647 | 0.18 | 0 | 0 | 21 | 31 | 89 | Y |  | 2018-10-08 05:17 | 74 | 1087 | 38 | 38 | 38 | 38 | 38 | 37 | 36 | 35 | 34 | 33 | 32 | 30 |  | 30 | 36 | 38 | 30 | 38 | -0.18 |  | 45 | Y | -0.4 | [7 empty] | N | N | N | N | 140 | 0.51 | 60 | 84340 | 99710 | 5090 | 15200 | 13 | 2 |  | 2018-10-08 05:22 | 1590 | 116 |  | 27 |  | *전공정 요청 감속주입 | [14 empty] | 80.48 | 100 | 0 | 0 | 0 |  | 560 |  | 선택 | 선택 | 0 | 0 | 0 |  | 560 |  | 선택 | 선택 | 해제 | 미정 | 선택 | 미정 | 미정 |  | 미정 | RB150.00 | H
A48382 | 2018-10-07 | 1 | C |  | 2 | A | STB3D | 베어링강 | STB (SF) | BM#2 | 1622 | 47 | 1554 | 1530 | 43 | 6900 |  | 3 | 0.32 | 28 |  | -1.15 | 1517 | 1554 | 0.18 | 0 |  | 1 | 51 | 99 | Y |  | 2018-10-08 05:23 | 66 | 1090 | 40 | 36 | 34 | 33 | 32 | 32 | 31 | 30 | 30 | 29 | 29 | 28 | 28 | 29 | 32 | 34 | 28 | 29 | -0.12 | Y | 49.98 | Y | 0.2 | [7 empty] | Y | Y | Y | Y | 220 | 0.48 | 65 | 147820 | 103920 | 7080 | 15200 | 15 | 1 |  | 2018-10-08 05:26 | 1517 | 120 |  | 26 |  | * STR#1,2 Edge heater 설비이상으로 미적용 이상공정 등록 및 생관통보. *연연주 혼탕부 성분확인 ID:308~310,408~410 | [14 empty] | 133.23 | 70 | 0 | 0 | 0 |  | 650 | 450 | 해제 | 해제 | 0 | 0 | 0 |  | 650 | 450 | 해제 | 해제 | 선택 | 미정 | 미정 | 선택 | 미정 |  | 미정 | BT180180 | H
B48274 | 2018-10-07 | 2 | C |  | 3 | A | AE1510M2 | 합금강 | C | BM#1 | 1653 | 42 | 1666 | 1585 | 38 | 6600 |  | 1 | 0.31 | 19 |  | 0 | 1575 | 1648 | 0.21 | 0 | 0 | 30 | 36 | 81 | Y |  | 2018-10-08 06:19 | 59 | 1088 | 27 | 26 | 26 | 26 | 25 | 24 | 23 | 21 | 20 | 19 | 16 | 14 |  | 14 | 23 | 26 | 14 | 26 | -0.27 |  | 45 | Y | -0.4 | [7 empty] | N | N | N | N | 130 | 0.5 | 57 | 84340 | 91420 | 7500 | 14600 | 13 | 2 |  | 2018-10-08 06:21 | 1575 | 119 |  | 27 |  | *전공정 요청 감속주입 *L/D잔강 7.5TON 슬러그 나옴 | [14 empty] | 91.67 | 100 | 0 | 0 | 0 |  | 560 |  | 선택 | 선택 | 0 | 0 | 0 |  | 560 |  | 선택 | 선택 | 해제 | 미정 | 해제 | 미정 | 미정 |  | 미정 | RB150.00 | H
A48383 | 2018-10-07 | 1 | C |  | 3 | B | P-STB3D | 베어링강 | STB (SF) | BM#2 | 1583 | 57 | 1559 | 1509 | 49 | 7600 |  | 3 | 0.31 | 30 |  | -1.25 | 1516 | 1559 | 0.16 | 0 |  | 33 | 25 | 92 | Y |  | 2018-10-08 06:35 | 66 | 1091 | 29 | 35 | 38 | 40 | 41 | 41 | 40 | 39 | 39 | 38 | 38 | 38 | 37 | 37 | 38 | 41 | 37 | 38 | -0.1 | Y | 40 | Y | -0.2 | [7 empty] | Y | Y | Y | Y | 210 | 0.48 | 64 | 50754 | 101180 | 6860 | 15800 | 15 | 1 |  | 2018-10-08 06:43 | 1516 | 123 |  | 22 |  | * STR#1,2 Edge heater 설비이상으로 미적용 이상공정 등록 및 생관통보. *연연주 혼탕부 성분확인 ID:301.401 | [14 empty] | 46.91 | 83.33 | 0 | 0 | 0 |  | 650 | 450 | 해제 | 해제 | 0 | 0 | 0 |  | 650 | 450 | 해제 | 해제 | 선택 | 미정 | 미정 | 선택 | 미정 |  | 미정 | BT180180 | H
B48275 | 2018-10-07 | 2 | C |  | 4 | A | AE1510M2 | 합금강 | C | BM#1 | 1585 | 49 | 1634 | 1556 | 46 | 7800 |  | 1 | 0.32 | 18 |  | 0 | 1574 | 1642 | 0.15 | 0 | 0 | 36 | 73 | 68 | Y |  | 2018-10-08 07:35 | 58 | 1085 | 12 | 21 | 24 | 25 | 26 | 26 | 25 | 24 | 23 | 22 | 20 | 19 | 17 | 17 | 22 | 26 | 17 | 0 | -0.22 | Y | 40 | Y | -0.4 | [7 empty] | N | N | N | N | 120 | 0.45 | 65 | 101208 | 94920 | 5110 |  | 13 | 2 |  | 2018-10-08 07:32 | 1574 | 112 |  | 9 |  | *전공정 요청 감속주입 | [14 empty] | 101.21 | 100 | 0 | 0 | 0 |  | 560 |  | 선택 | 선택 | 0 | 0 | 0 |  | 560 |  | 선택 | 선택 | 해제 | 미정 | 선택 | 미정 | 미정 |  | 미정 | RB150.00 | H
A48384 | 2018-10-07 | 1 | C |  | 4 | B | P-STB3D | 베어링강 | STB (SF) | BM#2 | 1593 | 49 | 1568 | 1548 | 46 | 6400 |  | 3 | 0.33 | 30 |  | -1.4 | 1520 | 1568 | 0.32 | 0 |  | 2 | 31 | 90 | Y |  | 2018-10-08 07:36 | 70 | 1100 | 37 | 40 | 42 | 43 | 43 | 43 | 43 | 41 | 41 | 40 | 40 | 40 | 39 | 39 | 41 | 43 | 39 | 43 | -0.08 | Y | 45 | Y | -0.2 | [7 empty] | Y | Y | Y | Y | 200 | 0.48 | 64 | 101508 | 101020 | 7020 | 12300 | 15 | 1 |  | 2018-10-08 07:45 | 1520 | 124 |  | 28 |  | * STR#1,2 Edge heater 설비이상으로 미적용 이상공정 등록 및 생관통보 | [14 empty] | 93.82 | 75 | 0 | 0 | 0 |  | 650 | 450 | 해제 | 해제 | 0 | 0 | 0 |  | 650 | 450 | 해제 | 해제 | 선택 | 미정 | 미정 | 선택 | 미정 |  | 미정 | BT180180 | H
B48276 | 2018-10-08 | 2 | C |  | 5 | A | AE1510M2 | 합금강 | C | BM#1 | 1622 | 53 | 1644 | 1597 | 47 | 7200 |  | 1 | 0.34 | 18 |  | 0 | 1585 | 1646 | 0.15 | 0 | 0 | 6 | 26 | 48 | Y |  | 2018-10-08 08:38 | 69 | 1077 | 14 | 20 | 30 | 35 | 37 | 38 | 39 | 38 | 38 | 36 | 35 | 34 | 33 | 29 | 32 | 39 | 29 | 38 | -0.25 | Y | 39.98 | Y | -0.4 | [7 empty] | N | N | N | N | 110 | 0.43 | 75 | 101208 | 101550 | 5020 | 15030 | 13 | 2 |  | 2018-10-08 08:41 | 1585 | 112 |  | 10 |  | *주입중 전공정 지연으로 감속주입-감속주입 20%이상으로 이상재등록및 생관통보 ID:103~106.203~206 | [14 empty] | 94.99 | 100 | 0 | 0 | 0 |  | 560 |  | 선택 | 선택 | 0 | 0 | 0 |  | 560 |  | 선택 | 선택 | 해제 | 미정 | 선택 | 미정 | 미정 |  | 미정 | RB150.00 | H
A48385 | 2018-10-08 | 1 | C |  | 5 | B | P-STB3D | 베어링강 | STB (SF) | BM#2 | 1578 | 48 | 1561 | 1536 | 41 | 6400 |  | 3 | 0.31 | 31 |  | -1.44 | 1511 | 1561 | 0.2 | 0 |  | 12 | 19 | 65 | Y |  | 2018-10-08 08:49 | 61 | 1091 | 38 | 39 | 39 | 39 | 39 | 38 | 38 | 37 | 37 | 37 | 36 | 36 | 36 | 36 | 38 | 39 | 36 | 39 | -0.06 | Y | 47.98 | Y | 0 | [7 empty] | Y | Y | Y | Y | 190 | 0.48 | 63 | 101508 | 99520 | 5760 | 15700 | 15 | 1 |  | 2018-10-08 09:00 | 1511 | 121 |  | 23 |  | * STR#1,2 Edge heater 설비이상으로 미적용 이상공정 등록 및 생관통보 | [14 empty] | 95.22 | 75 | 0 | 0 | 0 |  | 650 | 450 | 해제 | 해제 | 0 | 0 | 0 |  | 650 | 450 | 해제 | 해제 | 선택 | 미정 | 미정 | 선택 | 선택 | 4 | 미정 | BT180180 | H
B48277 | 2018-10-08 | 2 | C |  | 6 | A | AE1510M2 | 합금강 | C | BM#1 | 1635 | 39 | 1656 | 1614 | 35 | 5800 |  | 1 | 0.33 | 18 |  | 0 | 1582 | 1645 | 0.15 | 0 | 0 | 21 | 32 | 61 | Y |  | 2018-10-08 09:43 | 66 | 1105 | 25 | 29 | 31 | 32 | 33 | 32 | 32 | 31 | 30 | 29 | 28 | 27 | 25 | 24 | 29 | 33 | 24 | 32 | -0.2 | Y | 45.02 | Y | -0.2 | [7 empty] | N | N | N | N | 100 | 0.45 | 68 | 101208 | 101060 | 40 | 15920 | 13 | 2 |  | 2018-10-08 09:45 | 1582 | 112 |  | 24 |  | *전공정 지연으로 감속주입 | [14 empty] | 100.21 | 100 | 0 | 0 | 0 |  | 560 |  | 선택 | 선택 | 0 | 0 | 0 |  | 560 |  | 선택 | 선택 | 해제 | 미정 | 해제 | 미정 | 미정 |  | 미정 | RB150.00 | H
A48386 | 2018-10-08 | 1 | C |  | 6 | B | P-STB3D | 베어링강 | STB (SF) | BM#2 | 1573 | 49 | 1561 | 1534 | 45 | 6200 |  | 3 | 0.32 | 30 |  | -1.14 | 1522 | 1561 | 0.21 | 0 |  | 1 | 52 | 71 | Y |  | 2018-10-08 09:50 | 72 | 1086 | 35 | 38 | 40 | 41 | 42 | 42 | 42 | 41 | 41 | 41 | 40 | 40 | 40 | 40 | 40 | 42 | 40 | 42 | -0.04 | Y | 44.98 | Y | 0 | [7 empty] | Y | Y | Y | Y | 180 | 0.48 | 67 | 118426 | 105580 | 2530 | 15300 | 15 | 1 |  | 2018-10-08 10:07 | 1522 | 123 |  | 27 |  | * STR#1,2 Edge heater 설비이상으로 미적용 이상공정 등록 및 생관통보 *전공정 요청 L/D잔강 이월 미실시,이상공정 등록 | [14 empty] | 109.65 | 78.57 | 0 | 0 | 0 |  | 650 | 450 | 해제 | 해제 | 0 | 0 | 0 |  | 650 | 450 | 해제 | 해제 | 선택 | 미정 | 미정 | 해제 | 미정 |  | 미정 | BT180180 | H
B48278 | 2018-10-08 | 2 | C |  | 7 | A | AE1510M2 | 합금강 | C | BM#1 | 1620 | 55 | 1647 | 1527 | 52 | 9300 |  | 1 | 0.35 | 18 |  | -2.07 | 1580 | 1637 | 0.15 | 0 | 0 | 30 | 37 | 67 | Y |  | 2018-10-08 10:56 | 64 | 1099 | 20 | 25 | 29 | 31 | 31 | 31 | 31 | 30 | 29 | 28 | 26 | 26 | 24 | 22 | 28 | 31 | 22 | 31 | -0.18 | Y | 50.08 | Y | -0.4 | [7 empty] | N | N | N | N | 150 | 0.49 | 67 | 92774 | 108840 | 60 | 13820 | 13 | 2 |  | 2018-10-08 10:59 | 1580 | 127 |  | 22 |  | *전공정 지연으로 감속주입 *STR#1,#2 Edge Heater 퓨즈교체로 적용不-이상재등록ID:105.106.205 | [14 empty] | 85.9 | 27.27 | 0 | 0 | 0 |  | 560 |  | 선택 | 선택 | 0 | 0 | 0 |  | 560 |  | 선택 | 선택 | 해제 | 미정 | 미정 | 미정 | 미정 |  | 미정 | RB150.00 | H
A48387 | 2018-10-08 | 1 | C |  | 7 | B | P-STB3D | 베어링강 | STB (SF) | BM#2 | 1562 | 55 | 1559 | 1532 | 52 | 7100 |  | 3 | 0.35 | 30 |  | -1.35 | 1513 | 1559 | 0.31 | 0 |  | 33 | 26 | 64 | Y |  | 2018-10-08 10:56 | 63 | 1109 | 40 | 40 | 41 | 42 | 42 | 42 | 41 | 41 | 40 | 40 | 39 | 38 | 38 | 37 | 40 | 42 | 37 | 42 | -0.1 | Y | 50 | Y | -0.2 | [7 empty] | Y | Y | Y | Y | 230 | 0.48 | 66 | 101508 | 104960 | 7070 | 16000 | 15 | 1 |  | 2018-10-08 11:18 | 1513 | 129 |  | 31 |  | * STR#1,2 Edge heater 설비이상으로 미적용 이상공정 등록 및 생관통보 | [14 empty] | 90.63 | 100 | 0 | 0 | 0 |  | 650 | 450 | 해제 | 해제 | 0 | 0 | 0 |  | 650 | 450 | 해제 | 해제 | 선택 | 미정 | 미정 | 선택 | 미정 |  | 미정 | BT180180 | H
B48279 | 2018-10-08 | 2 | C | 잔강최소화전 | 8 | A | AE1510M2 | 합금강 | C | BM#1 | 1628 | 50 | 1635 | 1555 | 42 | 8400 |  | 1 | 0.36 | 19 |  | 0 | 1589 | 1649 | 0.17 | 0 | 0 | 36 | 74 | 70 | Y |  | 2018-10-08 12:15 | 73 | 1085 | 18 | 31 | 37 | 40 | 41 | 41 | 41 | 40 | 39 | 37 | 36 | 35 | 33 | 30 | 36 | 41 | 30 | 41 | -0.24 | Y | 44.98 | Y | -0.6 | [7 empty] | N | N | N | N | 140 | 0.5 | 66 | 118410 | 110610 | 430 | 3000 | 13 | 2 |  | 2018-10-08 12:17 | 1596 | 113 |  | 14 |  | *전공정 지연으로 감속주입 *STR#1,#2 Edge Heater 퓨즈교체로 적용不-이상재등록 TAIL부 HEAT NO B48280 으로 실적처리함 | [14 empty] | 106.01 | 100 | 0 | 0 | 0 |  | 560 |  | 해제 | 선택 | 0 | 0 | 0 |  | 560 |  | 해제 | 선택 | 해제 | 미정 | 미정 | 미정 | 선택 | 7 | 미정 | RB150.00 | C
A48388 | 2018-10-08 | 1 | C | 연주종료 | 8 | B | P-STB3D | 베어링강 | STB (SF) | BM#2 | 1647 | 47 | 1572 | 1585 | 34 | 5000 |  | 3 | 0.35 | 30 |  | 0 | 1541 | 1572 | 0.31 | 0 |  | 2 | 32 | 72 | Y |  | 2018-10-08 11:55 | 91 | 1097 | 36 | 41 | 44 | 47 | 48 | 49 | 49 | 49 | 49 | 48 | 48 | 48 | 47 | 47 | 46 | 49 | 47 | 49 | -0.05 | Y | 35 | Y | -0.2 | [7 empty] | Y | Y | Y | M | 220 | 0.48 | 62 | 89156 | 97430 | 6970 | 2500 | 15 | 1 |  | 2018-10-08 12:11 | 1541 | 127 |  | 40 |  | * STR#1,2 Edge heater 설비이상으로 미적용 이상공정 등록 및 생관통보 | D9650721E76C42728F7044C7C0067D03 | 22B1C5DDB3BD429384323EB2F0E97D15 | BE1A3C5CB17C48AC9A5D3B39EE8A26EF | 64139E226962483DB4BB6291AB9745E9 |  | 3A5D5E90405849D6B317127F4C965F4C | 0149FE529CD7463886AC62E6FCB61C5C |  |  | 4F5F60BB451F41D1ABE877AC75CD16CD | 011F2548D49543C09F86B185FF2D2CA8 |  |  |  | 85.4 | 100 | 0 | 3765 | 0 |  | 650 | 450 | 해제 | 해제 | 0 | 3700 | 0 |  | 650 | 450 | 해제 | 해제 | 선택 | 미정 | 미정 | 선택 | 미정 |  | 미정 | BT180180 | H
B48280 | 2018-10-08 | 2 | A | 잔강최소화, 교체전 | 9 | A | SCM910M | 합금강 | C | BM#1 | 1602 | 55 | 1656 | 1584 | 51 | 8700 |  | 1 | 0.3 | 20 |  | -2.41 | 1587 | 1650 | 0.17 | 0 | 0 | 6 | 27 | 75 | Y |  | 2018-10-08 13:23 | 69 | 1092 | 26 | 32 | 32 | 33 | 33 | 33 | 32 | 31 | 30 | 29 |  |  |  | 29 | 31 | 33 | 29 | 33 | -0.13 | Y | 30.03 | Y | -0.2 |  |  |  | 1.53 |  |  |  | N | N | N | N | 130 | 0.55 | 52 | 114479 | 106570 | 430 | 1500 | 13 | 2 |  | 2018-10-08 13:31 | 1587 | 133 |  | 29 |  | *잔강최소화 *STR#1,#2 Edge Heater 퓨즈교체로 적용不-이상재등록 | AF72E66966D04DC19320C2901D80F4BA | 3969FA6BAEBC4CE581C4EB753D914FD1 |  | 0951AD0E4FCE4599925568FFF100CF76 | [10 empty] | 106.99 | 100 | 0 | 3000 | 0 |  | 460 |  | 해제 | 선택 | 0 | 3000 | 0 |  | 460 |  | 해제 | 선택 | 해제 | 미정 | 미정 | 미정 | 선택 |  | 미정 | RB150.00 | C
B48281 | 2018-10-08 | 2 | A | TUNDISH교체 | 1 | B | SCR423PRH | 소입성보증강 | C2 | BM#1 | 1583 | 58 | 1665 | 1524 | 0 | 9100 |  | 1 | 0.37 | 20 |  | 0 | 1600 | 1667 | 0.13 | 0.46 | 0 | 21 | 33 | 76 | Y |  | 2018-10-08 14:46 | 97 | 1085 | 36 | 37 | 38 | 44 | 47 | 49 | 50 | 51 | 52 | 52 | 52 |  |  | 52 | 47 | 52 | 52 | 52 | 0 |  | 9.97 | Y | 0 | 1.3 | 3.09 | 3.09 | 1.82 |  |  |  | N | N | N | N | 150 | 0.51 | 55 | 101508 | 99260 | 5290 | 15110 | 6 | 1 |  | 2018-10-08 14:48 | 1600 | 136 |  | 23 |  | *T/D가열온도:자동-1350`.수동건-1307.STR#1:941.STR#2:1010.T/D FLUX 유:15,용:120 *STR#2 Edge Heater 코일부 이상으로 적용不 | [14 empty] | 64.37 | 100 | 1000 | 0 | 0 |  | 460 |  | 선택 | 해제 | 1000 | 0 | 0 |  | 460 |  | 해제 | 선택 | 해제 | 미정 | 선택 | 해제 | 선택 |  | 미정 | BT180180 | H
A48389 | 2018-10-08 | 1 | A |  | 2 | A | SCR423PRH | 소입성보증강 | C2 | BM#1 | 1583 | 51 | 1644 | 1551 | 49 | 8300 |  | 3 | 0.33 | 19 |  | -2.56 | 1591 | 1651 | 0 | 13.37 |  | 12 | 20 | 184 | Y |  | 2018-10-08 15:23 | 88 | 1077 | 50 | 41 | 38 | 37 | 37 | 37 | 37 | 36 | 36 | 36 | 36 |  |  | 36 | 38 | 38 | 36 | 37 | -0.03 |  | 40 | Y | 0 | [7 empty] | N | N | N | N | 140 | 0.54 | 52 | 84590 | 93200 | 7020 | 15440 | 6 | 1 |  | 2018-10-08 15:35 | 1591 | 154 |  | 43 |  | *STR#2 Edge Heater 코일부 이상으로 적용不 | [14 empty] | 84.46 | 100 | 0 | 0 | 0 |  | 460 |  | 선택 | 해제 | 0 | 0 | 0 |  | 460 |  | 해제 | 선택 | 해제 | 미정 | 미정 | 선택 | 미정 |  | 미정 | BT180180 | H
A48390 | 2018-10-08 | 1 | A |  | 3 | A | SCR423PRH | 소입성보증강 | C2 | BM#1 | 1568 | 48 | 1653 | 1517 | 46 | 7700 |  | 3 | 0.34 | 17 |  | -3.61 | 1577 | 1653 | 0 | 11.69 |  | 33 | 27 | 112 | Y |  | 2018-10-08 16:23 | 74 | 1122 | 34 | 32 | 33 | 33 | 33 | 33 | 33 | 32 | 31 | 30 | 30 |  |  | 30 | 32 | 33 | 30 | 33 | -0.07 |  | 40.02 | Y | 0 | [7 empty] | N | N | N | N | 130 | 0.55 | 51 | 84590 | 91730 | 7060 | 14800 | 6 | 1 |  | 2018-10-08 16:29 | 1577 | 143 |  | 37 |  | *STR#2 Edge Heater 코일부 이상으로 적용不 | [14 empty] | 85.66 | 100 | 0 | 0 | 0 |  | 460 |  | 선택 | 해제 | 0 | 0 | 0 |  | 460 |  | 해제 | 선택 | 해제 | 미정 | 미정 | 선택 | 미정 |  | 미정 | BT180180 | H
A48391 | 2018-10-08 | 1 | A |  | 4 | A | SCR423PRH | 소입성보증강 | C2 | BM#1 | 1596 | 40 | 1618 | 1533 | 37 | 6100 |  | 3 | 0.33 | 19 |  | -1.04 | 1594 | 1618 | 0 | 1626.25 |  | 6 | 28 | 43 | Y |  | 2018-10-08 17:31 | 91 | 1142 | 29 | 31 | 33 | 32 | 32 | 30 | 29 | 28 | 26 | 24 | 23 | 21 | 20 | 18 | 28 | 33 | 18 | 0 | -0.27 |  | 54.98 | Y | -0.4 | [7 empty] | N | N | N | N | 120 | 0.48 | 66 | 101508 | 103640 | 10 | 13430 | 6 | 1 |  | 2018-10-08 17:39 | 1594 | 94 |  | 23 |  | *STR#2 Edge Heater 코일부 이상으로 적용不 *전공정 지연으로 감속주입-감속주입 20%이상으로 이상재등록및 생관통보ID:104~106.204~206 *전공정 지연으로 L/D도착 지연되어 L/D잔강 이월 안함-이상재 등록 | [14 empty] | 98.55 | 100 | 0 | 0 | 0 |  | 460 |  | 선택 | 해제 | 0 | 0 | 0 |  | 460 |  | 해제 | 선택 | 해제 | 미정 | 미정 | 해제 | 미정 |  | 미정 | BT180180 | H
B48285 | 2018-10-08 | 2 | A |  | 5 | B | SCR423PRH | 소입성보증강 | C2 | BM#1 | 1610 | 41 | 1636 | 1547 | 36 | 7100 |  | 1 | 0.27 | 17 |  | 0 | 1585 | 1635 | 0 | 0.66 | 0 | 30 | 39 | 58 | Y |  | 2018-10-08 19:01 | 82 | 1136 | 44 | 50 | 50 | 50 | 49 | 48 | 47 | [6 empty] | 47 | 48 | 50 | 47 | 50 | -0.12 |  | 20 | Y | -0.2 | [7 empty] | N | N | N | N | 110 | 0.54 | 47 | 84590 | 86010 | 5020 | 16500 | 6 | 1 |  | 2018-10-08 19:05 | 1569 | 101 |  | 5 |  | *STR#2 Edge Heater 코일부 이상으로 적용不 | [14 empty] | 91.95 | 100 | 0 | 0 | 0 |  | 460 |  | 선택 | 해제 | 0 | 0 | 0 |  | 460 |  | 해제 | 선택 | 해제 | 미정 | 선택 | 미정 | 미정 |  | 미정 | BT180180 | H
A48392 | 2018-10-08 | 1 | A |  | 6 | A | SCR423PRH | 소입성보증강 | C2 | BM#1 | 1591 | 48 | 1619 | 1540 | 42 | 7400 |  | 3 | 0.33 | 18 |  | -1.3 | 1591 | 1619 | 0 | 12.23 |  | 21 | 34 | 62 | Y |  | 2018-10-08 19:03 | 88 | 1119 | 44 | 42 | 41 | 41 | 42 | 42 | 41 | 41 | 41 | 41 | 40 |  |  | 40 | 41 | 42 | 40 | 42 | -0.04 | Y | 30 | Y | -0.2 | [7 empty] | N | N | N | N | 100 | 0.55 | 54 | 101508 | 98440 | 7090 | 15670 | 6 | 1 |  | 2018-10-08 19:28 | 1591 | 147 |  | 52 |  | *STR#2 Edge Heater 코일부 이상으로 적용不 | [14 empty] | 96.31 | 100 | 0 | 0 | 0 |  | 460 |  | 선택 | 해제 | 0 | 0 | 0 |  | 460 |  | 해제 | 선택 | 해제 | 미정 | 미정 | 선택 | 미정 |  | 미정 | BT180180 | H
A48393 | 2018-10-08 | 1 | A |  | 7 | A | SCR423PRH | 소입성보증강 | C2 | BM#1 | 1586 | 40 | 1623 | 1529 | 36 | 6400 |  | 3 | 0.34 | 17 |  | -2.53 | 1576 | 1631 | 0 | 11.18 |  | 12 | 21 | 88 | Y |  | 2018-10-08 20:20 | 73 | 1120 | 39 | 36 | 33 | 32 | 31 | 30 | 29 | 28 | 27 | 27 |  |  |  | 27 | 32 | 33 | 27 | 0 | -0.17 |  | 35 | Y | 0 | [7 empty] | N | N | N | N | 150 | 0.55 | 46 | 84590 | 84770 | 7030 | 16080 | 6 | 1 |  | 2018-10-08 20:26 | 1576 | 131 |  | 32 |  | *STR#2 Edge Heater 코일부 이상으로 적용不 | [14 empty] | 92.2 | 100 | 0 | 0 | 0 |  | 460 |  | 선택 | 해제 | 0 | 0 | 0 |  | 460 |  | 해제 | 선택 | 해제 | 미정 | 미정 | 선택 | 미정 |  | 미정 | BT180180 | H
B48287 | 2018-10-08 | 2 | B | 연주시작 | 1 | A | SCM440 | 합금강 | D | BM#2 | 1588 | 54 | 1645 | 1547 | 46 | 9700 |  | 1 | 0.24 | 20 |  | 0 | 1590 | 1657 | 0 | 1.57 | 0 | 1 | 53 | 460 | Y |  | 2018-10-08 21:12 | 94 | 1126 | 38 | 38 | 34 | 39 | 42 | 44 | 45 | 46 | 47 | 47 | 47 | 46 |  | 46 | 43 | 47 | 46 | 47 | -0.07 |  | 15 | Y | -0.2 |  | 2.29 | 2.02 |  |  |  |  | N | N | N | N | 150 | 0.47 | 60 | 96610 | 97430 | 70 | 15800 | 2 | 2 | 10 | 2018-10-08 21:21 | 1590 | 114 |  | 10 |  | *T/D 플럭스 120/15KG *T/D 슬리브롱노즐사용 *L/D첫 HEAT 생왕겨 투입 *수소 10분측정 값 3PPM초과 재측정 (재측정 시간 13분 초과로 이상공정등록) | 415353B7EBBE49DC909BAA2E78756F71 |  | A154029BE0A44669BB682E9B61F48DAB | [11 empty] | 98.03 | 100 | 1000 | 0 | 0 |  | 650 | 400 | 해제 | 해제 | 1000 | 0 | 0 |  | 650 | 400 | 해제 | 해제 | 해제 | 미정 | 미정 | 미정 | 미정 |  | 미정 | RB140.00 | C
A48394 | 2018-10-08 | 1 | B | TUNDISH교체전 | 8 | A | SCR423PRH | 소입성보증강 | C2 | BM#1 | 1604 | 47 | 1610 | 1532 | 45 | 7700 |  | 3 | 0.34 | 18 |  | -1.18 | 1586 | 1613 | 0 | 11.87 |  | 33 | 28 | 99 | Y |  | 2018-10-08 21:14 | 83 | 1134 | 25 | 28 | 31 | 32 | 31 | 30 | 30 | 29 | 27 | 27 | 25 | 24 |  | 24 | 28 | 32 | 24 | 0 | -0.2 | Y | 40.02 | Y | -0.2 | [7 empty] | N | N | N | N | 140 | 0.55 | 57 | 106512 | 103980 | 6970 | 2000 | 6 | 1 |  | 2018-10-08 21:20 | 1586 | 115 |  | 26 |  | *STR#2 Edge Heater 코일부 이상으로 적용不 |  | 165F368D67D04F5DB6534C422AA68432 | BF5BC2AAD682421F882E1F5C29FCFCB3 | 2851A684D83241FBB433AE8D6C573A7F | [10 empty] | 96 | 100 | 0 | 3000 | 0 |  | 460 |  | 선택 | 해제 | 0 | 3000 | 0 |  | 460 |  | 해제 | 선택 | 해제 | 미정 | 미정 | 선택 | 미정 |  | 미정 | BT180180 | H
B48286 | 2018-10-08 | 2 | B |  | 2 | A | SCM440 | 합금강 | D | BM#2 | 1643 | 23 | 1628 | 1605 | 15 | 9200 |  | 1 | 0.3 | 16 |  | 0 | 1564 | 1631 | 0 | 0.5 | 0 | 2 | 34 | 39 | Y |  | 2018-10-08 22:09 | 68 | 1133 | 43 | 43 | 44 | 43 | 42 | 42 | 40 | 40 | 38 | 36 | 34 |  |  | 34 | 41 | 44 | 34 | 43 | -0.25 |  | 39.98 | Y | -0.4 |  |  |  | 1.25 |  |  |  | N | N | N | N | 140 | 0.48 | 58 | 86420 | 92230 | 850 | 15400 | 2 | 2 | 20 | 2018-10-08 22:06 | 1564 | 239 |  | 16 |  | * T/D 델타티 높아 사이즈 변경 요청 생관통보 | [14 empty] | 92.87 | 100 | 0 | 0 | 0 |  | 650 | 400 | 해제 | 해제 | 0 | 0 | 0 |  | 650 | 400 | 해제 | 해제 | 해제 | 미정 | 미정 | 미정 | 미정 |  | 미정 | BM510510 | C
A48395 | 2018-10-08 | 1 | B | TUNDISH교체 | 1 | A | SCR415HM | 소입성보증강 | C1 | BM#1 | 1598 | 50 | 1643 | 1540 | 48 | 7700 |  | 3 | 0.34 | 20 |  | -2.04 | 1599 | 1650 | 0 | 22.6 |  | 6 | 29 | 96 | Y |  | 2018-10-08 22:22 | 87 | 1130 | 19 | 19 | 12 | 21 | 27 | 30 | 32 | 34 | 35 | 36 | 36 |  |  | 36 | 28 | 36 | 36 | 0 | 0 |  | 5 | Y | 0 |  | 2.66 | 2.66 | 1.92 |  |  |  | N | N | N | N | 150 | 0.5 | 57 | 101508 | 96000 | 7030 | 15200 | 11 | 2 |  | 2018-10-08 22:33 | 1599 | 125 |  | 40 |  | *T/Dflux 유15kg 용120kg *STR#2 Edge Heater 코일부 이상으로 적용不 *수소기준초과 ID:101.102.201.202 | [14 empty] | 98.55 | 100 | 700 | 0 | 0 |  | 500 |  | 선택 | 선택 | 700 | 0 | 0 |  | 500 |  | 해제 | 선택 | 해제 | 미정 | 미정 | 선택 | 미정 |  | 미정 | BT180180 | H
B48288 | 2018-10-08 | 2 | B |  | 3 | A | SCM440 | 합금강 | D | BM#2 | 1595 | 64 | 1645 | 1546 | 41 | 8300 |  | 1 | 0.31 | 20 |  | -2.17 | 1554 | 1620 | 0 | 0.82 | 0 | 36 | 76 | 71 | Y |  | 2018-10-08 22:50 | 58 | 1115 | 30 | 28 | 27 | 28 | 28 | 26 | 26 | 25 | 24 | 23 | 23 | 21 | 20 | 20 | 25 | 28 | 20 | 28 | -0.18 | Y | 45 | Y | -0.2 |  |  |  | 0.9 |  |  |  | Y | Y | Y | Y | 130 | 0.47 | 63 | 152818 | 100290 | 180 | 14700 | 2 | 2 | 30 | 2018-10-08 22:57 | 1554 | 166 |  | 38 | [16 empty] | 152.29 | 100 | 0 | 0 | 0 |  | 650 | 400 | 해제 | 해제 | 0 | 0 | 0 |  | 650 | 400 | 선택 | 해제 | 해제 | 미정 | 미정 | 미정 | 미정 |  | 미정 | RB350.00 | C
A48396 | 2018-10-08 | 1 | B |  | 2 | A | SCR415HM | 소입성보증강 | C1 | BM#1 | 1602 | 43 | 1623 | 1540 | 36 | 6600 |  | 3 | 0.34 | 17 |  | -1.75 | 1589 | 1625 | 0 | 19.17 |  | 21 | 35 | 51 | Y |  | 2018-10-08 23:13 | 77 | 1082 | 35 | 32 | 32 | 32 | 32 | 31 | 31 | 31 | 31 | 30 | 30 | 30 |  | 30 | 31 | 32 | 30 | 32 | -0.04 | Y | 45 | Y | 0 | [7 empty] | N | N | N | N | 140 | 0.52 | 57 | 84590 | 95410 | 7080 | 15800 | 11 | 2 |  | 2018-10-08 23:19 | 1589 | 123 |  | 49 |  | *STR#2 Edge Heater 코일부 이상으로 적용不 | [14 empty] | 82.61 | 100 | 0 | 0 | 0 |  | 500 |  | 선택 | 선택 | 0 | 0 | 0 |  | 500 |  | 해제 | 선택 | 해제 | 미정 | 미정 | 선택 | 미정 |  | 미정 | BT180180 | H
B48289 | 2018-10-08 | 2 | B |  | 4 | A | SCM440HM2 | 소입성보증강 | D | BM#2 | 1598 | 42 | 1636 | 1557 | 35 | 7400 |  | 1 | 0.27 | 21 |  | -2.2 | 1551 | 1623 | 0.31 | 0 | 0 | 30 | 40 | 120 | Y |  | 2018-10-08 23:55 | 58 | 1086 | 19 | 21 | 23 | 25 | 25 | 24 | 23 | 23 | 22 | 20 | 20 | 17 | 16 | 16 | 22 | 25 | 16 | 23 | -0.2 | Y | 44.98 | Y | -0.2 |  |  |  | 0.98 |  |  |  | Y | Y | Y | Y | 120 | 0.48 | 61 | 37768 | 97350 | 2390 | 13600 | 2 | 2 | 35 | 2018-10-08 23:58 | 1551 | 143 |  | 39 | 11 | [15 empty] | 36.09 | 100 | 0 | 0 | 0 |  | 650 | 400 | 해제 | 해제 | 0 | 0 | 0 |  | 650 | 400 | 선택 | 해제 | 해제 | 미정 | 미정 | 미정 | 미정 |  | 미정 | RB145.00 | C
A48397 | 2018-10-08 | 1 | B | 연주종료 | 3 | A | SCR415HM | 소입성보증강 | C1 | BM#1 | 1592 | 43 | 1617 | 1561 | 41 | 6300 |  | 3 | 0.34 | 16 |  | -1.98 | 1585 | 1625 | 0 | 19.19 |  | 12 | 22 | 62 | Y |  | 2018-10-09 00:15 | 73 | 1086 | 28 | 27 | 28 | 28 | 28 | 28 | 28 | 28 | 27 | 26 | 26 | 25 |  | 25 | 27 | 28 | 25 | 28 | -0.05 |  | 44.97 | Y | -0.2 | [7 empty] | N | N | N | N | 130 | 0.52 | 57 | 75264 | 93710 | 6940 | 13000 | 11 | 2 |  | 2018-10-09 00:25 | 1585 | 117 |  | 45 |  | *STR#2 Edge Heater 코일부 이상으로 적용不 *T/D유압배관 누유로 연주 중단 발생 *연주종료 01:57 *T/D잔강 13TON 남음 *램핑다운 미준수 500MM 추가절단함 |  | 67C446D944B7488FB49B6A7A3B735D2B | D7F7F55D190C4762BF7E57E630F492CD | 6BC37C7FE93F49E4886B7BBA7D3B59E8 | [10 empty] | 74.78 | 100 | 0 | 3500 | 0 |  | 500 |  | 선택 | 선택 | 0 | 3500 | 0 |  | 500 |  | 해제 | 선택 | 해제 | 미정 | 미정 | 선택 | 미정 |  | 미정 | BT180180 | H
B48290 | 2018-10-08 | 2 | B |  | 5 | A | SCM440HM2 | 소입성보증강 | D | BM#2 | 1598 | 44 | 1635 | 1567 | 40 | 6700 |  | 1 | 0.27 | 19 |  | -2.18 | 1567 | 1620 | 0.24 | 0 | 0 | 1 | 54 | 32 | Y |  | 2018-10-09 00:45 | 74 | 1080 | 12 | 20 | 25 | 27 | 29 | 29 | 28 | 28 | 27 | 27 | 25 | 24 | 23 | 23 | 25 | 29 | 23 | 27 | -0.15 | Y | 40 | Y | -0.2 |  |  |  | 1.19 |  |  |  | N | N | N | N | 110 | 0.48 | 62 | 98150 | 99410 | 2590 | 13800 | 2 | 2 | 40 | 2018-10-09 01:04 | 1567 | 147 |  | 53 | [16 empty] | 96.27 | 100 | 0 | 0 | 0 |  | 650 | 400 | 해제 | 해제 | 0 | 0 | 0 |  | 650 | 400 | 선택 | 해제 | 해제 | 미정 | 미정 | 미정 | 미정 |  | 미정 | RB145.00 | H
B48291 | 2018-10-08 | 2 | B |  | 6 | A | SCM440HM2 | 소입성보증강 | D | BM#2 | 1596 | 58 | 1624 | 1525 | 53 | 8200 |  | 1 | 0.28 | 20 |  | -2.05 | 1563 | 1619 | 0.39 | 0 | 0 | 2 | 35 | 34 | Y |  | 2018-10-09 01:59 | 70 | 1083 | 18 | 27 | 31 | 34 | 35 | 36 | 35 | 35 | 34 | 33 | 32 | 30 |  | 30 | 32 | 36 | 30 | 35 | -0.2 | Y | 30.02 | Y | -0.4 |  |  |  | 1.25 |  |  |  | N | N | N | N | 100 | 0.5 | 57 | 103080 | 95500 | 2600 | 15200 | 2 | 2 | 50 | 2018-10-09 02:20 | 1563 | 155 |  | 46 | 16 | [15 empty] | 99.5 | 100 | 0 | 0 | 0 |  | 650 | 400 | 해제 | 해제 | 0 | 0 | 0 |  | 650 | 400 | 선택 | 해제 | 해제 | 미정 | 미정 | 미정 | 미정 |  | 미정 | RB165.10 | C
B48292 | 2018-10-08 | 2 | B |  | 7 | A | SCM440HM2 | 소입성보증강 | D | BM#2 | 1583 | 41 | 1635 | 1547 | 37 | 7300 |  | 1 | 0.3 | 21 |  | -2.32 | 1562 | 1628 | 0.42 | 0 | 0 | 36 | 77 | 39 | Y |  | 2018-10-09 02:54 | 69 | 1085 | 26 | 28 | 31 | 32 | 32 | 33 | 33 | 32 | 31 | 30 | 29 | 27 |  | 27 | 30 | 33 | 27 | 32 | -0.2 | Y | 30.02 | Y | -0.4 |  |  |  | 1.46 |  |  |  | N | N | N | N | 150 | 0.5 | 59 | 94490 | 98220 | 280 | 15300 | 2 | 2 | 10 | 2018-10-09 02:53 | 1562 | 141 |  | 52 | [16 empty] | 95.98 | 100 | 0 | 0 | 0 |  | 650 | 400 | 해제 | 해제 | 0 | 0 | 0 |  | 650 | 400 | 선택 | 해제 | 해제 | 미정 | 미정 | 미정 | 미정 |  | 미정 | RB165.10 | C
B48293 | 2018-10-08 | 2 | B | TUNDISH교체전 | 8 | A | SCM440HM2 | 소입성보증강 | D | BM#2 | 1632 | 56 | 1645 | 1537 | 49 | 8000 |  | 1 | 0.27 | 21 |  | -1.97 | 1572 | 1626 | 0.36 | 0 | 0 | 30 | 41 | 30 | Y |  | 2018-10-09 04:08 | 79 | 1080 | 23 | 31 | 38 | 41 | 43 | 43 | 43 | 42 | 42 | 41 | 40 | 38 | 36 | 36 | 39 | 43 | 36 | 43 | -0.18 | Y | 39.98 | Y | -0.4 |  |  |  | 0.92 |  |  |  | N | N | N | N | 140 | 0.49 | 64 | 104732 | 103720 | -220 | 2000 | 2 | 2 | 20 | 2018-10-09 04:41 | 1572 | 144 |  | 40 |  |  | CEABE02597B94A4598A6C09324828154 | A66D128FC5BA4E76852A9BC69B845476 | 317389DD78244531927AF051301B74BC | [11 empty] | 101.19 | 78.57 | 0 | 3300 | 0 |  | 650 | 400 | 해제 | 해제 | 0 | 3200 | 0 |  | 650 | 400 | 해제 | 해제 | 해제 | 미정 | 미정 | 미정 | 미정 |  | 미정 | RB158.75 | C
B48294 | 2018-10-08 | 2 | C | TUNDISH교체 | 1 | A | SBC70L | 특수용도강 | D3 | BM#2 | 1585 | 44 | 1667 | 1587 | 40 | 7500 |  | 1 | 0.3 | 21 |  | -2.39 | 1589 | 1666 | 0.32 | 0 | 0 | 1 | 55 | 36 | Y |  | 2018-10-09 05:29 | 91 | 1091 | -448 | -55 | 27 | 22 | 27 | 27 | 33 | 39 | 41 | 42 | 43 | 43 | 43 | 42 | 34 | 43 | 42 | 43 | -0.06 |  | 14.98 | Y | -0.2 | 1.1 | 3.13 | 3.13 | 1.12 |  |  |  | N | N | N | M | 130 | 0.48 | 59 | 92983 | 98920 | 1680 | 15100 | 1 | 1 |  | 2018-10-09 05:31 | 1587 | 152 |  | 50 |  | *T/D플럭스 120/15KG *롱노즐 실리부 부착 *탄화왕겨 투입 * STR#1,2 Edge heater 설비이상으로 미적용 이상공정 등록 및 생관통보. *수소 10분 측정값 기준치 초과,생관통보 | [14 empty] | 92.66 | 72.73 | 700 | 0 | 0 |  | 650 | 400 | 해제 | 선택 | 700 | 0 | 0 |  | 650 | 400 | 해제 | 선택 | 선택 | 미정 | 미정 | 미정 | 선택 |  | 미정 | RB146.05 | C
A48398 | 2018-10-08 | 1 | C | 연주시작 | 1 | A | SCR415HM | 소입성보증강 | C1 | BM#1 | 1556 | 100 | 1666 | 1538 | 83 | 18000 |  | 1 | 1.28 | 21 |  | -2.09 | 1609 | 1674 | 0 | 1.02 | 0 | 33 | 29 |  | Y |  | 2018-10-09 06:18 | 97 | 1095 | 33 | 35 | 34 | 41 | 45 | 48 | 50 | 51 | 51 | 51 | 51 |  |  | 51 | 46 | 51 | 51 | 51 | 0 |  | 15 | Y | 0 |  | 2.84 | 2.84 | 1.71 |  |  |  | N | N | N | N | 120 | 0.48 | 57 | 99360 | 96000 | 5000 | 15400 | 16 | 1 |  | 2018-10-09 06:11 | 1579 | 382 |  | 15 |  | *STR#2 Edge Heater 코일부 이상으로 적용不 *T/D플럭스 유15 용120KG *탄화왕겨200KG *Hydris 수소 기준 초과(10분)ID:101.102.201.202생관통보 |  | 59E400511C664D4DAA05AADC7CC9C21C | 3BBD367ED8A042B0A8E74191BC140737 | [11 empty] | 94.58 | 100 | 700 | 0 | 0 |  | 500 |  | 선택 | 선택 | 700 | 0 | 0 |  | 500 |  | 해제 | 선택 | 해제 | 미정 | 선택 | 해제 | 미정 |  | 미정 | BT180180 | H
B48295 | 2018-10-08 | 2 | C |  | 2 | A | SBC70L | 특수용도강 | D3 | BM#2 | 1612 | 51 | 1667 | 1574 | 46 | 6900 |  | 2 | 0 | 20 |  | -2.26 | 1598 | 1652 | 37.8 | 0 | 7 | 33 | 30 | -183 | Y |  | 2018-10-09 06:22 | 100 | 1097 | 40 | 40 | 45 | 49 | 50 | 50 | 50 | 48 | 48 | 48 | 46 | 45 | 43 | 43 | 47 | 50 | 43 | 50 | -0.17 | Y | 40 | Y | -0.4 |  |  |  | 1.01 |  |  |  | N | N | N | Y | 140 | 0.5 | 61 | 92983 | 101710 | 80 | 13200 | 1 | 1 | 20 | 2018-10-09 06:50 | 1598 | 154 |  | 60 |  | * STR#1,2 Edge heater 설비이상으로 미적용 이상공정 등록 및 생관통보. *후속 B48296 래들 미개공 강제렌싱 2회 실시 ID:306.405 | [14 empty] | 92.98 | 72.73 | 0 | 0 | 0 |  | 650 | 400 | 해제 | 선택 | 0 | 0 | 0 |  | 650 | 400 | 해제 | 선택 | 선택 | 미정 | 미정 | 미정 | 미정 |  | 미정 | RB146.05 | H
A48399 | 2018-10-08 | 1 | C |  | 2 | A | SCR415HM | 소입성보증강 | C1 | BM#1 | 1589 | 68 | 1654 | 1606 | 57 | 17200 |  | 1 | 0.28 | 17 |  | -2.36 | 1577 | 1648 | 0 | 0.43 | 0 | 6 | 30 |  | Y |  | 2018-10-09 07:05 | 65 | 1070 | 49 | 41 | 38 | 35 | 32 | 31 | 30 | 29 | 27 | 26 | 24 | 22 |  | 22 | 32 | 38 | 22 | 0 | -0.36 |  | 45 | Y | -0.4 | [7 empty] | N | N | N | N | 140 | 0.52 | 58 | 84590 | 98000 | 5000 | 15800 | 16 | 1 |  | 2018-10-09 07:05 | 1594 | 366 |  | 27 |  | *STR#2 Edge Heater 코일부 이상으로 적용不 | [14 empty] | 82.89 | 100 | 0 | 0 | 0 |  | 500 |  | 선택 | 선택 | 0 | 0 | 0 |  | 500 |  | 해제 | 선택 | 해제 | 미정 | 선택 | 해제 | 미정 |  | 미정 | BT180180 | H
B48296 | 2018-10-08 | 2 | C |  | 3 | A | SBC70L | 특수용도강 | D3 | BM#2 | 1599 | 44 | 1654 | 1544 | 40 | 7800 |  | 1 | 0.3 | 20 |  | 0 | 1580 | 1645 | 0.2 | 0 | 0 | 36 | 78 | 40 | N | 2 | 2018-10-09 07:41 | 82 | 1089 | 38 | 36 | 37 | 38 | 39 | 39 | 39 | 37 | 37 | 36 | 36 | 35 | 32 | 32 | 37 | 39 | 32 | 39 | -0.17 | Y | 40 | Y | -0.6 |  |  |  | 1.16 |  |  |  | N | N | N | Y | 130 | 0.49 | 58 | 101436 | 96310 | 60 | 14600 | 1 | 1 | 40 | 2018-10-09 08:06 | 1580 | 158 |  | 45 |  | * STR#1,2 Edge heater 설비이상으로 미적용 이상공정 등록 및 생관통보. * 래들 미개공 강제렌싱 2회 실시 ID:301.401 | [14 empty] | 105.83 | 75 | 0 | 0 | 0 |  | 650 | 400 | 해제 | 선택 | 0 | 0 | 0 |  | 650 | 400 | 해제 | 선택 | 선택 | 미정 | 미정 | 미정 | 미정 |  | 미정 | RB146.05 | H
A48400 | 2018-10-08 | 1 | C |  | 3 | A | SCR415HM | 소입성보증강 | C1 | BM#1 | 1600 | 49 | 1649 | 1562 | 45 | 7300 |  | 1 | 0.3 | 16 |  | -2.07 | 1588 | 1645 | 0 | 0.29 | 0 | 6 | 31 | -152 | Y |  | 2018-10-09 08:06 | 76 | 1092 | 19 | 29 | 37 | 39 | 41 | 41 | 41 | 40 | 39 | 38 | 37 | 35 |  | 35 | 36 | 41 | 35 | 41 | -0.17 | Y | 35 | Y | -0.4 | [7 empty] | N | N | N | N | 130 | 0.52 | 59 | 101508 | 97000 | 5000 | 14300 | 16 | 1 |  | 2018-10-09 08:08 | 1588 | 153 |  | 26 |  | *STR#2 Edge Heater 코일부 이상으로 적용不 *Ladle 강제 개공 나탕주입 ID:106.206 | [14 empty] | 100.5 | 100 | 0 | 0 | 0 |  | 500 |  | 선택 | 선택 | 0 | 0 | 0 |  | 500 |  | 해제 | 선택 | 해제 | 미정 | 선택 | 해제 | 미정 |  | 미정 | BT180180 | H
B48297 | 2018-10-09 | 2 | C |  | 4 | A | SBC70L | 특수용도강 | D3 | BM#2 | 1600 | 66 | 1636 | 1545 | 46 | 7600 |  | 1 | 0.26 | 20 |  | 0 | 1576 | 1631 | 0.15 | 0 | 0 | 30 | 42 | 38 | Y |  | 2018-10-09 08:56 | 78 | 1090 | 29 | 35 | 37 | 39 | 39 | 39 | 39 | 37 | 36 | 34 | 33 | 32 | 30 | 28 | 35 | 39 | 28 | 39 | -0.22 | Y | 50.02 | Y | -0.4 |  |  |  | 1.38 |  |  |  | N | N | N | Y | 120 | 0.45 | 66 | 103476 | 96180 | 2660 | 15700 | 1 | 1 | 10 | 2018-10-09 09:10 | 1576 | 162 |  | 31 |  | * STR#1,2 Edge heater 설비이상으로 미적용 이상공정 등록 및 생관통보 *전공정 요청 10%이상 감속주입, 이상공정 등록 및 생관통보 | [14 empty] | 104.68 | 75 | 0 | 0 | 0 |  | 650 | 400 | 해제 | 선택 | 0 | 0 | 0 |  | 650 | 400 | 해제 | 선택 | 선택 | 미정 | 미정 | 미정 | 미정 |  | 미정 | RB146.05 | H
A48401 | 2018-10-09 | 1 | C |  | 4 | A | SCR415HM | 소입성보증강 | C1 | BM#1 | 1581 | 54 | 1629 | 1560 | 50 | 7500 |  | 3 | 0.36 | 18 |  | -2.24 | 1583 | 1633 | 0 | 18.22 |  | 12 | 23 | 304 | Y |  | 2018-10-09 08:51 | 71 | 1090 | 31 | 30 | 31 | 33 | 34 | 34 | 33 | 33 | 32 | 31 | 31 | 30 | 30 | 30 | 32 | 34 | 30 | 33 | -0.1 | Y | 39.97 | Y | 0 | [7 empty] | N | N | N | N | 120 | 0.51 | 62 | 101508 | 106200 | 7000 | 15300 | 16 | 1 |  | 2018-10-09 08:56 | 1583 | 140 |  | 42 |  | *Ladle 강제 개공 나탕주입 ID:101.201 *STR#2 Edge Heater 코일부 이상으로 적용不 | [14 empty] | 89.67 | 100 | 0 | 0 | 0 |  | 500 |  | 선택 | 선택 | 0 | 0 | 0 |  | 500 |  | 해제 | 선택 | 해제 | 미정 | 미정 | 선택 | 미정 |  | 미정 | BT180180 | H
A48402 | 2018-10-09 | 1 | C |  | 5 | A | SCR415HM | 소입성보증강 | C1 | BM#1 | 1613 | 40 | 1632 | 1568 | 36 | 5300 |  | 3 | 0.38 | 17 |  | -2.31 | 1583 | 1632 | 0 | 17.43 |  | 21 | 37 | 45 | Y |  | 2018-10-09 09:43 | 71 | 1085 | 28 | 30 | 32 | 34 | 34 | 35 | 34 | 34 | 34 | 33 | 32 | 32 |  | 32 | 33 | 35 | 32 | 34 | -0.05 | Y | 30.02 | Y | 0 | [7 empty] | N | N | N | N | 110 | 0.52 | 57 | 101508 | 95600 | 7000 | 15900 | 16 | 1 |  | 2018-10-09 09:50 | 1583 | 129 |  | 54 | 17 | *STR#2 Edge Heater 코일부 이상으로 적용不 | [14 empty] | 98.94 | 100 | 0 | 0 | 0 |  | 500 |  | 선택 | 선택 | 0 | 0 | 0 |  | 500 |  | 해제 | 선택 | 해제 | 미정 | 미정 | 선택 | 선택 | 4 | 미정 | BT180180 | H
B48298 | 2018-10-09 | 2 | C |  | 5 | A | SBC70L | 특수용도강 | D3 | BM#2 | 1622 | 42 | 1644 | 1524 | 38 | 7200 |  | 1 | 0.26 | 25 |  | 0 | 1571 | 1634 | 0.32 | 0 | 0 | 1 | 56 | 32 | Y |  | 2018-10-09 09:51 | 73 | 1066 | 25 | 26 | 28 | 32 | 32 | 32 | 32 | 31 | 30 | 30 | 29 | 28 | 27 | 27 | 29 | 32 | 27 | 32 | -0.11 | Y | 45 | Y | -0.2 |  |  |  | 1.01 |  |  |  | N | N | N | Y | 1571 | 0.46 | 63 | 92983 | 96010 | 1030 | 14600 | 1 | 1 | 20 | 2018-10-09 10:03 | 1571 | 147 |  | 45 |  | * STR#1,2 Edge heater 설비이상으로 미적용 이상공정 등록 및 생관통보. *전공정 요청 감속주입 | [14 empty] | 95.91 | 72.73 | 0 | 0 | 0 |  | 650 | 400 | 해제 | 선택 | 0 | 0 | 0 |  | 650 | 400 | 해제 | 선택 | 선택 | 미정 | 미정 | 미정 | 미정 |  | 미정 | RB146.05 | H
A48403 | 2018-10-09 | 1 | C |  | 6 | A | SCR415HM | 소입성보증강 | C1 | BM#1 | 1546 | 47 | 1617 | 1523 | 40 | 6900 |  | 3 | 0.35 | 16 |  | -2.11 | 1575 | 1617 | 0 | 14.27 |  | 33 | 31 | 43 | Y |  | 2018-10-09 11:01 | 63 | 1113 | 30 | 30 | 31 | 31 | 31 | 31 | 30 | 28 | 28 | 27 | 26 | 25 | 24 | 24 | 29 | 31 | 24 | 31 | -0.14 |  | 50.02 | Y | -0.2 | [7 empty] | N | N | N | N | 100 | 0.47 | 65 | 84590 | 96800 | 7000 | 16400 | 16 | 1 |  | 2018-10-09 11:06 | 1575 | 109 |  | 34 |  | *STR#2 Edge Heater 코일부 이상으로 적용不 *전공정지연 감속주입 | [14 empty] | 79.8 | 100 | 0 | 0 | 0 |  | 500 |  | 선택 | 선택 | 0 | 0 | 0 |  | 500 |  | 해제 | 선택 | 해제 | 미정 | 미정 | 선택 | 미정 |  | 미정 | BT180180 | H
B48299 | 2018-10-09 | 2 | C |  | 6 | A | SBC70L | 특수용도강 | D3 | BM#2 | 1556 | 2 | 1637 | 1526 | 0 | 0 |  | 1 | 0.27 | 20 |  | 0 | 1625 | 1625 | 0.21 | 0 | 0 | 35 | 54 | 2843 | Y |  | 2018-10-09 11:27 | 127 | 1080 | 23 | 33 | 35 | 38 | 39 | 39 | 39 | 38 | 37 | 36 | 35 | 34 |  | 34 | 36 | 39 | 34 | 39 | -0.14 | Y | 34.92 | Y | -0.2 |  |  |  | 1.02 |  |  |  | N | N | N | Y | 100 | 0.5 | 58 | 92983 | 96160 | 880 | 13800 | 1 | 1 | 30 | 2018-10-09 11:33 | 1571 | 141 |  | 16 |  | * STR#1,2 Edge heater 설비이상으로 미적용 이상공정 등록 및 생관통보. | [14 empty] | 95.76 | 100 | 0 | 0 | 0 |  | 650 | 400 | 해제 | 선택 | 0 | 0 | 0 |  | 650 | 400 | 해제 | 선택 | 선택 | 미정 | 미정 | 미정 | 미정 |  | 미정 | RB146.05 | H
A48404 | 2018-10-09 | 1 | C |  | 7 | A | SCR415HM | 소입성보증강 | C1 | BM#1 | 1618 | 46 | 1631 | 1544 | 36 | 6300 |  | 3 | 0.36 | 16 |  | -2.73 | 1577 | 1631 | 0 | 7.42 |  | 2 | 37 | 120 | Y |  | 2018-10-09 12:04 | 65 | 1092 | 20 | 26 | 30 | 33 | 34 | 34 | 34 | 33 | 33 | 32 | 31 | 31 | 30 | 28 | 31 | 34 | 28 | 34 | -0.13 | Y | 44.98 | Y | -0.4 | [7 empty] | N | N | N | N | 150 | 0.47 | 69 | 101508 | 104450 | 7000 | 16510 | 16 | 1 |  | 2018-10-09 12:13 | 1577 | 114 |  | 38 |  | *STR#2 Edge Heater 코일부 이상으로 적용不 | [14 empty] | 91.08 | 100 | 0 | 0 | 0 |  | 500 |  | 선택 | 선택 | 0 | 0 | 0 |  | 500 |  | 해제 | 선택 | 해제 | 미정 | 미정 | 선택 | 미정 |  | 미정 | BT180180 | H
C46817 | 2018-10-09 | 3 | C |  | 7 | A | SBC70L | 특수용도강 | D3 | BM#2 | 1551 | 43 | 1623 | 1538 | 39 | 7600 |  | 2 | 0 | 20 | 40 | -2.44 | 1571 | 1630 | 30.6 | 0 | 8 | 36 | 79 | 81 | Y |  | 2018-10-09 12:29 | 73 | 1060 | 32 | 36 | 38 | 40 | 39 | 40 | 39 | 38 | 38 | 36 | 35 | 34 | 33 | 32 | 37 | 40 | 32 | 38 | -0.16 | Y | 50 | Y | -0.2 |  |  |  | 1.08 |  |  |  | N | N | N | Y | 150 | 0.48 | 68 | 101436 | 106040 | 90 | 15900 | 1 | 1 | 10 | 2018-10-09 12:39 | 1571 | 104 |  | 14 |  | * STR#1,2 Edge heater 설비이상으로 미적용 이상공정 등록 및 생관통보. *전공정 요청 감속주입 | [14 empty] | 90.77 | 100 | 0 | 0 | 0 |  | 650 | 400 | 해제 | 선택 | 0 | 0 | 0 |  | 650 | 400 | 해제 | 선택 | 선택 | 미정 | 미정 | 미정 | 미정 |  | 미정 | RB146.05 | H
B48300 | 2018-10-09 | 2 | A |  | 8 | A | SBC70L | 특수용도강 | D3 | BM#2 | 1601 | 51 | 1617 | 1545 | 47 | 7100 |  | 1 | 0.25 | 20 |  | 0 | 1557 | 1608 | 0.2 | 0 | 0 | 6 | 32 | 90 | Y |  | 2018-10-09 13:26 | 59 | 1097 | 28 | 27 | 27 | 26 | 26 | 25 | 25 | 24 | 23 | 22 | 22 | 22 | 21 | 21 | 24 | 27 | 21 | 22 | -0.11 |  | 55 | Y | 0 |  |  |  | 1.03 |  |  |  | N | N | N | Y | 140 | 0.48 | 64 | 101436 | 102270 | 20 | 14600 | 1 | 1 |  | 2018-10-09 13:40 | 1557 | 129 |  | 29 |  | * STR#1 Edge heater 설비이상으로 미적용 이상공정 등록 및 생관통보. * STR#2 EDGE HEATER 700KW에 실제값 630KW 적용되는중 이상공정등록및생관통보. * 전공정 요청 감속주입 | [14 empty] | 99.94 | 100 | 0 | 0 | 0 |  | 650 | 400 | 해제 | 선택 | 0 | 0 | 0 |  | 650 | 400 | 선택 | 선택 | 선택 | 미정 | 미정 | 미정 | 선택 | 8 | 미정 | RB146.05 | H
A48405 | 2018-10-09 | 1 | A | TUNDISH교체전 | 8 | A | SCR415HM | 소입성보증강 | C1 | BM#1 | 1563 | 50 | 1606 | 1524 | 44 | 7700 |  | 3 | 0.36 | 16 |  | -1.9 | 1568 | 1606 | 0 | 7.04 |  | 12 | 24 | 55 | Y |  | 2018-10-09 13:35 | 56 | 1068 | 27 | 28 | 31 | 33 | 32 | 32 | 31 | 30 | 28 | 28 | 27 | 26 | 25 | 24 | 29 | 33 | 24 | 28 | -0.18 | Y | 49.98 | Y | -0.2 | [7 empty] | N | N | N | N | 140 | 0.47 | 67 | 116670 | 102680 | 5820 | 1600 | 16 | 1 |  | 2018-10-09 13:39 | 1568 | 98 |  | 17 |  | *STR#2 Edge Heater 코일부 이상으로 적용不 *전공정요청 L/D잔강 이월 안함-이상재등록 | C492D2CCDE9A42D2BE73B62F0A36ECAD | 9B4A0F44AEC94304BAC3C42365368F93 |  | 8B63FEC892A04EF7A18E6ABADD1CBB4F | [10 empty] | 107.53 | 100 | 0 | 2500 | 0 |  | 500 |  | 선택 | 선택 | 0 | 2500 | 0 |  | 500 |  | 해제 | 선택 | 해제 | 미정 | 미정 | 해제 | 미정 |  | 미정 | BT180180 | H
B48301 | 2018-10-09 | 2 | A |  | 9 | A | SBC70L | 특수용도강 | D3 | BM#2 | 1592 | 43 | 1624 | 1555 | 34 | 6400 |  | 1 | 0.25 | 21 |  | -1.71 | 1571 | 1612 | 0.17 | 0 | 0 | 30 | 43 | 120 | Y |  | 2018-10-09 14:42 | 73 | 1105 | 17 | 22 | 24 | 27 | 27 | 27 | 26 | 26 | 25 | 25 | 24 | 23 | 22 | 22 | 24 | 27 | 22 | 27 | -0.12 | Y | 41.67 | Y | -0.2 |  |  |  | 1.78 |  |  |  | N | N | N | Y | 130 | 0.47 | 61 | 101436 | 97160 | 940 | 15200 | 1 | 1 |  | 2018-10-09 14:41 | 1571 | 120 |  | 20 |  | * STR#1 Edge heater 설비이상으로 미적용 이상공정 등록 및 생관통보. * STR#2 EDGE HEATER 700KW에 실제값630KW 적용되는중 * 전공정 지연 감속주입 | [14 empty] | 104.36 | 100 | 0 | 0 | 0 |  | 650 | 400 | 해제 | 선택 | 0 | 0 | 0 |  | 650 | 400 | 선택 | 선택 | 선택 | 미정 | 미정 | 미정 | 미정 |  | 미정 | RB146.05 | H
A48406 | 2018-10-09 | 1 | A | TUNDISH교체 | 1 | A | SM55C | 탄소강 | B | BM#1 | 1562 | 43 | 1595 | 1525 | 41 | 6900 |  | 3 | 0.37 | 17 |  | -2.29 | 1574 | 1621 | 0.06 | 0 |  | 21 | 38 | 84 | Y |  | 2018-10-09 14:51 | 86 | 1090 | -106 | 25 | 20 | 26 | 31 | 32 | 33 | 34 | 34 | 35 | 35 | 35 |  | 35 | 31 | 35 | 35 | 35 | 0 |  | 10 | Y | 0 |  | 2.61 | 2.55 | 1.91 |  |  |  | N | N | N | N | 230 | 0.49 | 59 | 148675 | 98580 | 5070 | 15330 | 3 | 2 |  | 2018-10-09 14:58 | 1574 | 108 |  | 33 |  | *T/D가열온도:자동-1354`.수동건-1346`.STR#1:1107.STR#2:1087.T/D FLUX 유:15,용:225 *유사강종 연연주 혼탕부 성분 확인 ID:108~110.208~210 *STR#2 Edge Heater 코일부 이상으로 적용不 *첫Heat 수소측정치 OVER되어 이상재 등록및 생관통보-ID:101.102.201.202 *전공정 지연으로 감속주입-정속주입 강종 감속으로 이상재 등록ID:110.210 | [14 empty] | 143.44 | 100 | 700 | 0 | 0 |  | 700 |  | 선택 | 해제 | 700 | 0 | 0 |  | 700 |  | 해제 | 해제 | 해제 | 미정 | 미정 | 선택 | 선택 |  | 미정 | SB110110 | C
B48302 | 2018-10-09 | 2 | A |  | 10 | A | SBC70L | 특수용도강 | D3 | BM#2 | 1571 | 45 | 1636 | 1544 | 37 | 7100 |  | 1 | 0.32 | 20 |  | -2.42 | 1555 | 1626 | 0.3 | 0 | 0 | 1 | 57 | 133 | Y |  | 2018-10-09 15:55 | 57 | 1127 | 17 | 23 | 26 | 27 | 27 | 28 | 27 | 26 | 25 | 24 | 23 | 21 | 19 | 19 | 24 | 28 | 19 | 27 | -0.26 | Y | 35 | Y | -0.4 |  |  |  | 0.84 |  |  |  | N | N | N | Y | 120 | 0.45 | 61 | 103476 | 92410 | 1620 | 15200 | 1 | 1 |  | 2018-10-09 15:52 | 1555 | 128 |  | 13 |  | * STR#1 Edge heater 설비이상으로 미적용 이상공정 등록 및 생관통보. * STR#2 EDGE HEATER 700KW에 실제값630KW 적용되는중 *전공정 지연 감속주입 * 전공정 요청 10%이상 감속주입 이상공정등록및생관통보 | [14 empty] | 110.08 | 100 | 0 | 0 | 0 |  | 650 | 400 | 해제 | 선택 | 0 | 0 | 0 |  | 650 | 400 | 선택 | 선택 | 선택 | 미정 | 미정 | 미정 | 미정 |  | 미정 | RB146.05 | H
A48407 | 2018-10-09 | 1 | A |  | 2 | A | AE1055LS | 탄소강 | G-AE1055LS | BM#1 | 1582 | 41 | 1585 | 1528 | 40 | 5900 |  | 3 | 0.35 | 26 |  | -1.39 | 1543 | 1585 | 0 | 9.34 |  | 33 | 32 | 105 | Y |  | 2018-10-09 16:06 | 59 | 1114 | 37 | 33 | 31 | 29 | 28 | 27 | 26 | 25 | 24 | 23 | 22 | 22 |  | 22 | 27 | 31 | 22 | 0 | -0.2 |  | 44.98 | Y | 0 | [7 empty] | Y | Y | Y | Y | 220 | 0.48 | 59 | 50754 | 91770 | 7110 | 16230 | 3 | 2 |  | 2018-10-09 16:15 | 1543 | 104 |  | 20 |  | *유사강종 연연주 혼탕부 성분 확인 ID:101.201 *STR#2 Edge Heater 코일부 이상으로 적용不 *전공정 지연으로 감속주입-정속주입 강종 감속으로 이상재 등록 | [14 empty] | 51.37 | 100 | 0 | 0 | 0 |  | 450 |  | 선택 | 해제 | 0 | 0 | 0 |  | 450 |  | 해제 | 해제 | 해제 | 미정 | 미정 | 선택 | 미정 |  | 미정 | BT180180 | H
B48303 | 2018-10-09 | 2 | A |  | 11 | A | SBC70L | 특수용도강 | D3 | BM#2 | 1590 | 42 | 1635 | 1544 | 35 | 7400 |  | 1 | 0.31 | 21 |  | -2.68 | 1569 | 1635 | 0.27 | 0 | 0 | 35 | 55 | 139 | Y |  | 2018-10-09 16:59 | 71 | 1121 | 15 | 25 | 29 | 31 | 33 | 33 | 33 | 32 | 31 | 31 | 29 | 27 |  | 27 | 29 | 33 | 27 | 33 | -0.17 | Y | 35 | Y | -0.4 |  |  |  | 0.73 |  |  |  | N | N | N | Y | 110 | 0.47 | 58 | 86230 | 90380 | 790 | 15000 | 1 | 1 |  | 2018-10-09 16:59 | 1569 | 99 |  | 13 |  | * STR#1 Edge heater 설비이상으로 미적용 이상공정 등록 및 생관통보. * STR#2 EDGE HEATER 700KW에 실제값630KW 적용되는중 * 주입 초 전공정 지연 10%이상감속주입 이상공정등록및 생관통보 *전공정 지연 감속주입 | [14 empty] | 94.6 | 100 | 0 | 0 | 0 |  | 650 | 400 | 해제 | 선택 | 0 | 0 | 0 |  | 650 | 400 | 선택 | 선택 | 선택 | 미정 | 미정 | 미정 | 미정 |  | 미정 | RB146.05 | H
A48408 | 2018-10-09 | 1 | A |  | 3 | A | AE1055LS | 탄소강 | G-AE1055LS | BM#1 | 1567 | 41 | 1584 | 1539 | 38 | 5900 |  | 3 | 0.34 | 25 |  | -1.38 | 1543 | 1584 | 0 | 9.88 |  | 2 | 38 | 92 | Y |  | 2018-10-09 17:08 | 59 | 1112 | 20 | 23 | 25 | 26 | 26 | 26 | 25 | 24 | 23 | 22 | 22 | 21 | 21 | 20 | 23 | 26 | 20 | 26 | -0.12 | Y | 50 | Y | -0.2 | [7 empty] | Y | Y | Y | Y | 210 | 0.45 | 67 | 84590 | 99410 | 7120 | 13900 | 3 | 2 |  | 2018-10-09 17:15 | 1543 | 105 |  | 20 |  | *STR#2 Edge Heater 코일부 이상으로 적용不 *전공정 지연으로 감속주입-정속주입 강종 감속으로 이상재 등록 | [14 empty] | 79.46 | 100 | 0 | 0 | 0 |  | 450 |  | 선택 | 해제 | 0 | 0 | 0 |  | 450 |  | 해제 | 해제 | 해제 | 미정 | 미정 | 선택 | 미정 |  | 미정 | BT180180 | H
B48304 | 2018-10-09 | 2 | A | TUNDISH교체전 | 12 | A | SBC70L | 특수용도강 | D3 | BM#2 | 1570 | 41 | 1634 | 1536 | 36 | 7000 |  | 1 | 0.35 | 20 |  | -2.28 | 1570 | 1627 | 0.21 | 0 | 0 | 6 | 33 | 71 | Y |  | 2018-10-09 18:01 | 72 | 1124 | 23 | 32 | 36 | 38 | 39 | 39 | 39 | 38 | 36 | 36 | 35 | 33 | 32 | 32 | 35 | 39 | 32 | 39 | -0.17 | Y | 40.02 | Y | -0.2 |  |  |  | 0.95 |  |  |  | N | N | N | M | 100 | 0.47 | 62 | 94793 | 97300 | 400 | 2500 | 1 | 1 |  | 2018-10-09 18:00 | 1570 | 103 |  | 13 |  | * STR#1 Edge heater 설비이상으로 미적용 이상공정 등록 및 생관통보. * STR#2 EDGE HEATER 700KW에 실제값630KW 적용되는중 *전공정 지연 감속주입 | AB2C8B73032F4F4F90A8E02DE809B782 | 3C8ED2844426497BB0A47C3712BF3742 | 63EED87684AC4355B7C50EFBEF50C874 | [11 empty] | 97.02 | 100 | 0 | 2500 | 0 |  | 650 | 400 | 해제 | 선택 | 0 | 2500 | 0 |  | 650 | 400 | 선택 | 선택 | 선택 | 미정 | 미정 | 미정 | 미정 |  | 미정 | RB130.00 | C
A48409 | 2018-10-09 | 1 | A |  | 4 | A | AE1055LS | 탄소강 | G-AE1055LS | BM#1 | 1541 | 45 | 1593 | 1509 | 43 | 7000 |  | 3 | 0.34 | 25 |  | -1.61 | 1546 | 1593 | 0 | 9.7 |  | 12 | 25 | 86 | Y |  | 2018-10-09 18:23 | 62 | 1121 | 18 | 25 | 29 | 30 | 31 | 31 | 31 | 30 | 29 | 29 | 28 | 27 |  | 27 | 28 | 31 | 27 | 31 | -0.11 | Y | 34.97 | Y | -0.2 | [7 empty] | Y | Y | Y | Y | 200 | 0.45 | 60 | 84590 | 91420 | 7120 | 16210 | 3 | 2 |  | 2018-10-09 18:30 | 1546 | 102 |  | 16 |  | *STR#2 Edge Heater 코일부 이상으로 적용不 *전공정 지연으로 감속주입-정속주입 강종 감속으로 이상재 등록 | [14 empty] | 85.92 | 100 | 0 | 0 | 0 |  | 450 |  | 선택 | 해제 | 0 | 0 | 0 |  | 450 |  | 해제 | 해제 | 해제 | 미정 | 미정 | 선택 | 미정 |  | 미정 | BT180180 | H
A48410 | 2018-10-09 | 1 | A |  | 5 | A | AE1055LS | 탄소강 | G-AE1055LS | BM#1 | 1591 | 42 | 1593 | 1541 | 36 | 5800 |  | 3 | 0.34 | 26 |  | -1.18 | 1557 | 1593 | 0 | 10.61 |  | 21 | 39 | 80 | Y |  | 2018-10-09 19:26 | 73 | 1123 | 26 | 32 | 36 | 38 | 39 | 39 | 38 | 38 | 37 | 37 | 37 | 36 | 36 | 36 | 36 | 39 | 36 | 38 | -0.04 | Y | 40 | Y | 0 | [7 empty] | Y | Y | Y | Y | 190 | 0.47 | 63 | 101508 | 97220 | 7030 | 16300 | 3 | 2 |  | 2018-10-09 19:32 | 1557 | 98 |  | 17 |  | *STR#2 Edge Heater 코일부 이상으로 적용不 *전공정 지연으로 감속주입-정속주입 강종 감속으로 이상재 등록ID:101.102.201.202 | [14 empty] | 97.42 | 100 | 0 | 0 | 0 |  | 450 |  | 선택 | 해제 | 0 | 0 | 0 |  | 450 |  | 해제 | 해제 | 해제 | 미정 | 미정 | 선택 | 미정 |  | 미정 | BT180180 | H
B48305 | 2018-10-09 | 2 | A | TUNDISH교체 | 1 | A | 34CRMO4 | 합금강 | AE4130M6 | BM#2 | 1611 | 52 | 1654 | 1556 | 49 | 9900 |  | 1 | 0.6 | 21 |  | -2.46 | 1594 | 1664 | 0.31 | 0 | 0 | 30 | 44 | 66 | Y |  | 2018-10-09 19:21 | 94 | 1146 | -320 | -109 | 29 | 29 | 27 | 28 | 33 | 36 | 38 | 38 | 39 | 39 | 39 | 35 | 32 | 39 | 35 | 39 | -0.13 |  | 30.47 | Y | -0.2 | 1.1 | 2.86 | 2.68 | 1.42 |  |  |  | N | N | N | N | 150 | 0.36 | 77 | 93588 | 99140 | 1910 | 15900 | 18 | 2 |  | 2018-10-09 19:17 | 1594 | 134 |  | 24 |  | *T/D 플럭스 120/15KG *T/D 교체 슬리브롱노즐사용 *L/D첫 HEAT 탄화왕겨 투입 * STR#1 Edge heater 설비이상으로 미적용 이상공정 등록 및 생관통보. * STR#2 EDGE HEATER 700KW에 실제값630KW 적용되는중 *전공정 요청 정속미준수 이상공정등록및생관통보 *전공정 요청 20%이상감속주입 이상공정등록 및 생관통보 *전공정 지연 0.40미만 작업 ID: 304~306 // 404~406 * 주속 감소로 S/R 미적용 사무실 협의.(이상공정미등록) | [14 empty] | 92.62 | 100 | 700 | 0 | 0 |  | 650 | 1000 | 해제 | 선택 | 700 | 0 | 0 |  | 650 | 1000 | 선택 | 선택 | 해제 | 미정 | 미정 | 미정 | 미정 |  | 미정 | RB220.00 | C
A48411 | 2018-10-09 | 1 | A |  | 6 | A | AE1055LS | 탄소강 | G-AE1055LS | BM#1 | 1601 | 42 | 1584 | 1510 | 38 | 6400 |  | 3 | 0.34 | 25 |  | -0.67 | 1564 | 1584 | 0 | 12.8 |  | 33 | 33 | 80 | Y |  | 2018-10-09 20:29 | 80 | 1133 | 34 | 35 | 36 | 35 | 35 | 34 | 33 | 32 | 31 | 30 | 30 | 29 |  | 29 | 33 | 36 | 29 | 35 | -0.16 |  | 45.02 | Y | -0.2 | [7 empty] | Y | Y | Y | Y | 180 | 0.5 | 59 | 101508 | 97210 | 7150 | 16180 | 3 | 2 |  | 2018-10-09 20:35 | 1564 | 104 |  | 19 |  | *STR#2 Edge Heater 코일부 이상으로 적용不 | [14 empty] | 97.37 | 100 | 0 | 0 | 0 |  | 450 |  | 선택 | 해제 | 0 | 0 | 0 |  | 450 |  | 해제 | 해제 | 해제 | 미정 | 미정 | 선택 | 미정 |  | 미정 | BT180180 | H
B48306 | 2018-10-09 | 2 | B |  | 2 | A | 34CRMO4 | 합금강 | AE4130M6 | BM#2 | 1586 | 58 | 1625 | 1534 | 55 | 9100 |  | 1 | 0.33 | 15 |  | 0 | 1630 | 1630 | 0.17 | 0 | 0 | 1 | 58 | 72 | Y |  | 2018-10-09 20:59 | 130 | 1125 | 30 | 30 | 33 | 34 | 34 | 33 | 33 | 31 | 31 | 30 | 28 | 26 | 25 | 21 | 29 | 34 | 21 | 33 | -0.22 | Y | 60 | Y | 0 |  |  |  | 1.18 |  |  |  | Y | Y | Y | Y | 140 | 0.4 | 76 | 109186 | 100660 | 80 | 14800 | 18 | 2 | 20 | 2018-10-09 21:02 | 1569 | 115 |  | 7 |  | * STR#1 Edge heater 설비이상으로 미적용 이상공정 등록 및 생관통보. * STR#2 EDGE HEATER 700KW에 실제값630KW 적용되는중 * 전공정 요청 20%이상감속 및 정속미준수 이상공정등록및 생관통보 * 진공도 부족 . | [14 empty] | 107.47 | 100 | 0 | 0 | 0 |  | 650 | 1000 | 해제 | 선택 | 0 | 0 | 0 |  | 650 | 1000 | 해제 | 선택 | 해제 | 미정 | 미정 | 미정 | 미정 |  | 미정 | RB220.00 | C
A48412 | 2018-10-09 | 1 | B |  | 7 | A | AE1055LS | 탄소강 | G-AE1055LS | BM#1 | 1578 | 40 | 1608 | 1546 | 32 | 5300 |  | 3 | 0.35 | 25 |  | -1.58 | 1561 | 1608 | 0 | 11.34 |  | 2 | 39 | 68 | Y |  | 2018-10-09 21:21 | 77 | 1128 | 29 | 32 | 34 | 36 | 37 | 37 | 36 | 36 | 35 | 34 | 34 | 34 | 33 | 33 | 34 | 37 | 33 | 36 | -0.1 | Y | 40.02 | Y | -0.2 | [7 empty] | Y | Y | Y | Y | 230 | 0.5 | 62 | 152262 | 99150 | 7070 | 15500 | 3 | 2 |  | 2018-10-09 21:27 | 1561 | 106 |  | 28 |  | *STR#2 Edge Heater 코일부 이상으로 적용不 *혼탕부 성분확인 ID:107~109.207~209 | [14 empty] | 143.51 | 100 | 0 | 0 | 0 |  | 450 |  | 선택 | 해제 | 0 | 0 | 0 |  | 450 |  | 해제 | 해제 | 해제 | 미정 | 미정 | 선택 | 미정 |  | 미정 | BT180180 | H
B48307 | 2018-10-09 | 2 | B |  | 3 | A | 34CRMO4 | 합금강 | AE4130M6 | BM#2 | 1571 | 47 | 1625 | 1536 | 43 | 9000 |  | 1 | 0.33 | 18 |  | -2.44 | 1558 | 1630 | 0.32 | 0 | 0 | 35 | 56 | 114 | Y |  | 2018-10-09 22:03 | 58 | 1120 | 16 | 18 | 19 | 21 | 21 | 21 | 20 | 18 | 16 | 15 | 13 | 11 | 7 | 7 | 17 | 21 | 7 | 21 | -0.31 | Y | 44.98 | Y | -0.8 |  |  |  | 1.07 |  |  |  | Y | Y | Y | Y | 130 | 0.48 | 63 | 99697 | 100360 | 990 |  | 18 | 2 | 30 | 2018-10-09 22:01 | 1558 | 124 |  | 23 |  | * STR#1 Edge heater 설비이상으로 미적용 이상공정 등록 및 생관통보. * STR#2 EDGE HEATER 700KW에 실제값630KW 적용되는중 * 주속 감속으로 인해 STR#1,2 W/M 압력 초과로 S/R 재 셋팅 함. | [14 empty] | 98.18 | 100 | 0 | 0 | 0 |  | 650 | 1000 | 해제 | 선택 | 0 | 0 | 0 |  | 650 | 1000 | 선택 | 선택 | 해제 | 미정 | 미정 | 미정 | 미정 |  | 미정 | RB220.00 | C
A48413 | 2018-10-09 | 1 | B |  | 8 | A | P-AE1055LSM | 탄소강 | G-AE1055LS | BM#1 | 1616 | 41 | 1586 | 1573 | 39 | 3700 |  | 3 | 0.34 | 25 |  | -1.23 | 1545 | 1581 | 0 | 12.27 |  | 12 | 26 | 61 | Y |  | 2018-10-09 22:26 | 61 | 1126 | 32 | 30 | 28 | 28 | 28 | 27 | 26 | 25 | 25 | 24 | 24 | 23 | 24 | 24 | 27 | 28 | 23 | 28 | -0.11 | Y | 45 | Y | 0.2 | [7 empty] | Y | Y | Y | Y | 220 | 0.48 | 61 | 50754 | 97110 | 7120 | 15800 | 3 | 2 |  | 2018-10-09 22:33 | 1545 | 109 |  | 27 |  | *STR#2 Edge Heater 코일부 이상으로 적용不 *혼탕부 성분확인 ID:101.201 | [14 empty] | 48.76 | 100 | 0 | 0 | 0 |  | 450 |  | 선택 | 해제 | 0 | 0 | 0 |  | 450 |  | 해제 | 해제 | 해제 | 미정 | 미정 | 선택 | 미정 |  | 미정 | BT180180 | H
B48308 | 2018-10-09 | 2 | B |  | 4 | A | 34CRMO4 | 합금강 | AE4130M6 | BM#2 | 1568 | 47 | 1624 | 1564 | 44 | 7800 |  | 1 | 0.31 | 19 |  | -1.98 | 1575 | 1631 | 0.16 | 0 | 0 | 6 | 34 | 109 | Y |  | 2018-10-09 23:03 | 75 | 1138 | 2 | 19 | 29 | 34 | 37 | 38 | 38 | 37 | 36 | 36 | 34 | 33 | 31 | 31 | 31 | 38 | 31 | 0 | -0.2 | Y | 35 | Y | -0.4 |  |  |  | 0.77 |  |  |  | Y | Y | Y | Y | 120 | 0.48 | 63 | 99697 | 100230 | 1200 | 14900 | 18 | 2 | 50 | 2018-10-09 23:06 | 1575 | 124 |  | 28 |  | * STR#1 Edge heater 설비이상으로 미적용 이상공정 등록 및 생관통보. * STR#2 EDGE HEATER 700KW에 실제값630KW 적용되는중 | [14 empty] | 98.37 | 100 | 0 | 0 | 0 |  | 650 | 1000 | 해제 | 선택 | 0 | 0 | 0 |  | 650 | 1000 | 선택 | 선택 | 해제 | 미정 | 미정 | 미정 | 미정 |  | 미정 | RB220.00 | H
A48414 | 2018-10-09 | 1 | B |  | 9 | A | P-AE1055LSM | 탄소강 | G-AE1055LS | BM#1 | 1576 | 41 | 1586 | 1530 | 37 | 5800 |  | 3 | 0.33 | 25 |  | -1.51 | 1542 | 1586 | 0 | 13.09 |  | 21 | 40 | 60 | Y |  | 2018-10-09 23:36 | 58 | 1085 | 23 | 25 | 26 | 28 | 28 | 27 | 26 | 26 | 25 | 25 | 24 | 24 | 23 | 23 | 25 | 28 | 23 | 26 | -0.11 | Y | 45 | Y | -0.2 | [7 empty] | Y | Y | Y | Y | 210 | 0.48 | 65 | 84590 | 95700 | 8150 | 14600 | 3 | 2 |  | 2018-10-09 23:44 | 1542 | 100 |  | 20 |  | *STR#2 Edge Heater 코일부 이상으로 적용不 | [14 empty] | 82.37 | 100 | 0 | 0 | 0 |  | 450 |  | 선택 | 해제 | 0 | 0 | 0 |  | 450 |  | 해제 | 해제 | 해제 | 미정 | 미정 | 선택 | 미정 |  | 미정 | BT180180 | H
B48309 | 2018-10-09 | 2 | B |  | 5 | A | 34CRMO4 | 합금강 | AE4130M6 | BM#2 | 1584 | 43 | 1647 | 1576 | 40 | 7000 |  | 1 | 0.34 | 19 |  | -2.08 | 1577 | 1636 | 0.3 | 0 | 0 | 30 | 45 | 68 | Y |  | 2018-10-10 00:01 | 77 | 1082 | 26 | 32 | 36 | 38 | 39 | 39 | 38 | 37 | 36 | 35 | 34 | 32 | 30 | 30 | 35 | 39 | 30 | 0 | -0.22 | Y | 40 | Y | -0.4 |  |  |  | 0.97 |  |  |  | Y | Y | Y | Y | 110 | 0.48 | 63 | 99697 | 101300 | 110 | 14400 | 18 | 2 | 10 | 2018-10-10 00:03 | 1577 | 131 |  | 37 |  | * STR#1 Edge heater 설비이상으로 미적용 이상공정 등록 및 생관통보. * STR#2 EDGE HEATER 700KW에 실제값630KW 적용되는중 | [14 empty] | 98.51 | 100 | 0 | 0 | 0 |  | 650 | 1000 | 해제 | 선택 | 0 | 0 | 0 |  | 650 | 1000 | 선택 | 선택 | 해제 | 미정 | 미정 | 미정 | 미정 |  | 미정 | RB220.00 | H
A48415 | 2018-10-09 | 1 | B |  | 10 | A | P-AE1055LSM | 탄소강 | G-AE1055LS | BM#1 | 1599 | 44 | 1590 | 1530 | 34 | 5100 |  | 3 | 0.33 | 25 |  | -1.44 | 1546 | 1588 | 0 | 13.13 |  | 33 | 34 | 71 | Y |  | 2018-10-10 00:39 | 62 | 1090 | 21 | 26 | 28 | 30 | 31 | 31 | 31 | 31 | 30 | 30 | 30 | 29 | 29 | 29 | 29 | 31 | 29 | 31 | -0.05 | Y | 40 | Y | 0 | [7 empty] | Y | Y | Y | Y | 200 | 0.48 | 62 | 101508 | 98120 | 7030 | 15400 | 3 | 2 |  | 2018-10-10 00:48 | 1546 | 106 |  | 23 |  | *STR#2 Edge Heater 코일부 이상으로 적용不 | [14 empty] | 96.54 | 100 | 0 | 0 | 0 |  | 450 |  | 선택 | 해제 | 0 | 0 | 0 |  | 450 |  | 해제 | 해제 | 해제 | 미정 | 미정 | 선택 | 미정 |  | 미정 | BT180180 | H
B48310 | 2018-10-09 | 2 | B |  | 6 | B | 34CRMO4 | 합금강 | AE4130M6 | BM#2 | 1585 | 52 | 1635 | 1555 | 47 | 7500 |  | 1 | 0.3 | 20 |  | -1.75 | 1570 | 1625 | 0.15 | 0 | 0 | 1 | 59 | 48 | Y |  | 2018-10-10 01:19 | 70 | 1087 | 24 | 31 | 34 | 35 | 36 | 35 | 34 | 33 | 33 | 32 | 30 | 29 | 27 | 27 | 32 | 36 | 27 | 0 | -0.22 | Y | 40.02 | Y | -0.4 |  |  |  | 0.87 |  |  |  | Y | Y | Y | Y | 100 | 0.48 | 65 | 99697 | 103560 | 1450 | 15000 | 18 | 2 | 40 | 2018-10-10 01:26 | 1570 | 137 |  | 26 |  | * STR#1 Edge heater 설비이상으로 미적용 이상공정 등록 및 생관통보. * STR#2 EDGE HEATER 700KW에 실제값630KW 적용되는중 | [14 empty] | 95.04 | 100 | 0 | 0 | 0 |  | 650 | 1000 | 해제 | 선택 | 0 | 0 | 0 |  | 650 | 1000 | 선택 | 선택 | 해제 | 미정 | 미정 | 미정 | 미정 |  | 미정 | RB220.00 | H
A48416 | 2018-10-09 | 1 | B |  | 11 | A | P-AE1055LSM | 탄소강 | G-AE1055LS | BM#1 | 1599 | 40 | 1591 | 1544 | 30 | 4200 |  | 3 | 0.33 | 25 |  | -1.11 | 1551 | 1583 | 0 | 13 |  | 2 | 40 | 63 | Y |  | 2018-10-10 01:33 | 67 | 1093 | 27 | 28 | 28 | 29 | 29 | 29 | 29 | 29 | 28 | 28 | 28 | 28 | 27 | 27 | 28 | 29 | 27 | 29 | -0.04 | Y | 45.1 | Y | -0.2 | [7 empty] | Y | Y | Y | Y | 190 | 0.48 | 61 | 101508 | 93950 | 7110 | 15800 | 3 | 2 |  | 2018-10-10 01:40 | 1551 | 110 |  | 33 |  | *STR#2 Edge Heater 코일부 이상으로 적용不 | [14 empty] | 100.55 | 100 | 0 | 0 | 0 |  | 450 |  | 선택 | 해제 | 0 | 0 | 0 |  | 450 |  | 해제 | 해제 | 해제 | 미정 | 미정 | 선택 | 미정 |  | 미정 | BT180180 | H
B48311 | 2018-10-09 | 2 | B |  | 7 | A | 34CRMO4 | 합금강 | AE4130M6 | BM#2 | 1607 | 51 | 1584 | 1544 | 49 | 8200 |  | 1 | 0.35 | 18 |  | -1.72 | 1559 | 1623 | 0.27 | 0 | 0 | 35 | 57 | 47 | Y |  | 2018-10-10 02:22 | 59 | 1083 | 21 | 24 | 27 | 28 | 28 | 28 | 28 | 27 | 27 | 25 | 23 | 22 | 21 | 19 | 24 | 28 | 19 | 28 | -0.19 | Y | 46.63 | Y | -0.4 |  |  |  | 1.12 |  |  |  | Y | Y | Y | Y | 150 | 0.48 | 66 | 99697 | 104940 | 30 | 15500 | 18 | 2 | 10 | 2018-10-10 02:22 | 1559 | 141 |  | 32 |  | * STR#1 Edge heater 설비이상으로 미적용 이상공정 등록 및 생관통보. * STR#2 EDGE HEATER 700KW에 실제값630KW 적용되는중 | [14 empty] | 94.99 | 100 | 0 | 0 | 0 |  | 650 | 1000 | 해제 | 선택 | 0 | 0 | 0 |  | 650 | 1000 | 선택 | 선택 | 해제 | 미정 | 미정 | 미정 | 미정 |  | 미정 | RB220.00 | C
A48417 | 2018-10-09 | 1 | B |  | 12 | A | P-AE1055LSM | 탄소강 | G-AE1055LS | BM#1 | 1590 | 40 | 1606 | 1530 | 34 | 5200 |  | 3 | 0.34 | 25 |  | -1.53 | 1547 | 1592 | 0 | 13.21 |  | 12 | 27 | 59 | Y |  | 2018-10-10 02:37 | 63 | 1083 | 26 | 28 | 29 | 30 | 31 | 30 | 30 | 30 | 29 | 29 | 29 | 29 |  | 29 | 29 | 31 | 29 | 30 | -0.06 | Y | 35.02 | Y | 0 | [7 empty] | Y | Y | Y | Y | 180 | 0.48 | 58 | 101508 | 90980 | 7120 | 15400 | 3 | 2 |  | 2018-10-10 02:48 | 1547 | 112 |  | 30 |  | *STR#2 Edge Heater 코일부 이상으로 적용不 | [14 empty] | 103.58 | 100 | 0 | 0 | 0 |  | 450 |  | 선택 | 해제 | 0 | 0 | 0 |  | 450 |  | 해제 | 해제 | 해제 | 미정 | 미정 | 선택 | 미정 |  | 미정 | BT180180 | H
B48312 | 2018-10-09 | 2 | B |  | 8 | A | 34CRMO4 | 합금강 | AE4130M6 | BM#2 | 1563 | 44 | 1614 | 1536 | 40 | 7600 |  | 1 | 0.29 | 20 |  | -1.87 | 1573 | 1631 | 0.15 | 0 | 0 | 6 | 35 | 51 | Y |  | 2018-10-10 03:37 | 73 | 1077 | 14 | 22 | 21 | 27 | 30 | 32 | 33 | 33 | 32 | 32 | 31 | 30 | 29 | 29 | 28 | 33 | 29 | 32 | -0.13 | Y | 29.98 | Y | -0.2 |  |  |  | 1.45 |  |  |  | Y | Y | Y | Y | 140 | 0.48 | 62 | 99697 | 97740 | 650 | 14300 | 18 | 2 | 20 | 2018-10-10 03:34 | 1573 | 130 |  | 25 |  | * STR#1 Edge heater 설비이상으로 미적용 이상공정 등록 및 생관통보. * STR#2 EDGE HEATER 700KW에 실제값630KW 적용되는중 * L/D OPEN 시 롱노즐 하단부 절손으로 L/D 강제개공 ID: 301,401 | [14 empty] | 101.37 | 100 | 0 | 0 | 0 |  | 650 | 1000 | 해제 | 선택 | 0 | 0 | 0 |  | 650 | 1000 | 선택 | 선택 | 해제 | 미정 | 미정 | 미정 | 선택 | 7 | 미정 | RB220.00 | H
A48418 | 2018-10-09 | 1 | B |  | 13 | A | P-AE1055LSM | 탄소강 | G-AE1055LS | BM#1 | 1554 | 49 | 1585 | 1539 | 37 | 6000 |  | 3 | 0.34 | 25 |  | -1.2 | 1553 | 1588 | 0 | 13.12 |  | 21 | 41 | 54 | Y |  | 2018-10-10 03:45 | 69 | 1086 | 29 | 28 | 31 | 32 | 33 | 33 | 32 | 31 | 31 | 30 | 29 | 29 | 28 | 28 | 30 | 33 | 28 | 31 | -0.11 | Y | 45.02 | Y | 0 | [7 empty] | Y | Y | Y | Y | 230 | 0.48 | 68 | 101508 | 101080 | 7000 | 16300 | 3 | 2 |  | 2018-10-10 04:00 | 1553 | 110 |  | 21 |  | *STR#2 Edge Heater 코일부 이상으로 적용不 | [14 empty] | 93.95 | 100 | 0 | 0 | 0 |  | 450 |  | 선택 | 해제 | 0 | 0 | 0 |  | 450 |  | 해제 | 해제 | 해제 | 미정 | 미정 | 선택 | 미정 |  | 미정 | BT180180 | H
B48313 | 2018-10-09 | 2 | D |  | 9 | A | 34CRMO4 | 합금강 | AE4130M6 | BM#2 | 1595 | 43 | 1646 | 1565 | 37 | 7500 |  | 1 | 0.31 | 22 |  | -2.22 | 1571 | 1643 | 0.36 | 0 | 0 | 30 | 46 | 52 | Y |  | 2018-10-10 04:43 | 71 | 1088 | 23 | 32 | 36 | 38 | 38 | 38 | 37 | 37 | 35 | 34 | 32 | 32 | 29 | 28 | 34 | 38 | 28 | 38 | -0.2 | Y | 50 | Y | -0.2 |  |  |  | 0.8 |  |  |  | Y | Y | Y | Y | 130 | 0.48 | 66 | 107366 | 104890 | 340 | 13400 | 18 | 2 | 30 | 2018-10-10 04:52 | 1571 | 127 |  | 25 |  | * STR#1 Edge heater 설비이상으로 미적용 이상공정 등록 및 생관통보. * STR#2 EDGE HEATER 700KW에 실제값630KW 적용되는중 | [14 empty] | 102.16 | 100 | 0 | 0 | 0 |  | 650 | 1000 | 해제 | 선택 | 0 | 0 | 0 |  | 650 | 1000 | 선택 | 선택 | 해제 | 미정 | 미정 | 미정 | 미정 |  | 미정 | RB220.00 | H
A48419 | 2018-10-09 | 1 | D | TUNDISH교체전 | 14 | A | P-AE1055LSM | 탄소강 | G-AE1055LS | BM#1 | 1579 | 46 | 1589 | 1530 | 38 | 6100 |  | 3 | 0.33 | 25 |  | -0.75 | 1567 | 1589 | 0 | 13.05 |  | 33 | 35 | 61 | Y |  | 2018-10-10 04:41 | 83 | 1080 | 26 | 30 | 33 | 35 | 35 | 36 | 35 | 35 | 35 | 34 | 33 | 33 | 33 | 33 | 33 | 36 | 33 | 35 | -0.04 | Y | 34.97 | Y | 0 | [7 empty] | N | Y | Y | N | 220 | 0.48 | 64 | 87189 | 101300 | 7000 | 1500 | 3 | 2 |  | 2018-10-10 04:52 | 1567 | 118 |  | 34 |  | *STR#2 Edge Heater 코일부 이상으로 적용不 | 846036AEA04345929905394B23CFCCEF | C6DE342583B74515B38CD6E08D881541 | 0CA7EA580D8245E5A7BAE05D6610082E | [11 empty] | 80.51 | 100 | 0 | 3500 | 0 |  | 450 |  | 선택 | 해제 | 0 | 3500 | 0 |  | 450 |  | 해제 | 해제 | 해제 | 미정 | 미정 | 선택 | 미정 |  | 미정 | BT180180 | H
B48314 | 2018-10-09 | 2 | D |  | 10 | A | 34CRMO4 | 합금강 | AE4130M6 | BM#2 | 1583 | 42 | 1647 | 1554 | 39 | 8000 |  | 1 | 0.34 | 22 |  | -2 | 1571 | 1643 | 0.31 | 0 | 0 | 1 | 60 | 50 | Y |  | 2018-10-10 05:41 | 71 | 1084 | 22 | 29 | 33 | 35 | 36 | 36 | 36 | 35 | 34 | 34 | 33 | 32 | 31 | 28 | 33 | 36 | 28 | 36 | -0.18 | Y | 45.02 | Y | -0.6 |  |  |  | 0.84 |  |  |  | Y | Y | Y | Y | 120 | 0.48 | 67 | 107366 | 107090 | 130 | 14400 | 18 | 2 | 40 | 2018-10-10 05:46 | 1571 | 138 |  | 36 |  | * STR#1 Edge heater 설비이상으로 미적용/STR#2 Edge heater 700KW에 실제값630KW 나와 이상공정 등록 및 생관통보. | [14 empty] | 100.53 | 100 | 0 | 0 | 0 |  | 650 | 1000 | 해제 | 선택 | 0 | 0 | 0 |  | 650 | 1000 | 선택 | 선택 | 해제 | 미정 | 미정 | 미정 | 미정 |  | 미정 | RB220.00 | C
A48420 | 2018-10-09 | 1 | D | TUNDISH교체 | 1 | A | SM48CM1 | 탄소강 | SM48CM1 | BM#1 | 1568 | 42 | 1624 | 1519 | 41 | 7200 |  | 3 | 0.35 | 19 |  | -1.73 | 1590 | 1629 | 0.12 | 0 |  | 2 | 41 | 53 | Y |  | 2018-10-10 05:53 | 103 | 1085 | 25 | 31 | 27 | 32 | 37 | 41 | 43 | 45 | 45 | 46 | 46 | 47 |  | 47 | 40 | 47 | 47 | 0 | 0 |  |  | Y | 0.2 |  | 2.17 | 2.17 |  |  |  |  | N | N | N | N | 190 | 0.46 | 63 | 85690 | 94190 | 5460 | 15100 | 17 | 1 |  | 2018-10-10 06:08 | 1590 | 131 |  | 52 |  | *T/Dflux 유15kg 용120kg *STR#2 Edge Heater 코일부 이상으로 적용不 래들미개공으로 강제개공실시 이상공정등록 ID 105.205 | [14 empty] | 85.99 | 100 | 700 | 0 | 0 |  | 700 |  | 선택 | 해제 | 700 | 0 | 0 |  | 700 |  | 해제 | 해제 | 해제 | 미정 | 미정 | 미정 | 선택 |  | 미정 | RB350.00 | H
B48315 | 2018-10-09 | 2 | D |  | 11 | A | 34CRMO4 | 합금강 | AE4130M6 | BM#2 | 1579 | 47 | 1635 | 1536 | 44 | 8300 |  | 1 | 0.34 | 17 |  | -2.08 | 1559 | 1635 | 0.16 | 0 | 0 | 35 | 58 | 41 | Y |  | 2018-10-10 07:03 | 59 | 1087 | 24 | 27 | 29 | 29 | 28 | 27 | 26 | 25 | 25 | 24 | 22 | 21 | 20 | 17 | 25 | 29 | 17 | 0 | -0.22 |  | 55.03 | Y | -0.6 |  |  |  | 1 |  |  |  | Y | Y | Y | Y | 110 | 0.48 | 66 | 107366 | 104190 | 860 | 13800 | 18 | 2 | 10 | 2018-10-10 07:08 | 1559 | 139 |  | 24 |  | * STR#1 Edge heater 설비이상으로 미적용/STR#2 Edge heater 700KW에 실제값630KW 나와 이상공정 등록 및 생관통보. | [14 empty] | 102.25 | 100 | 0 | 0 | 0 |  | 650 | 1000 | 해제 | 선택 | 0 | 0 | 0 |  | 650 | 1000 | 선택 | 선택 | 해제 | 미정 | 미정 | 미정 | 미정 |  | 미정 | RB220.00 | C
A48421 | 2018-10-09 | 1 | D |  | 2 | A | SM48CM1 | 탄소강 | SM48CM1 | BM#1 | 1570 | 41 | 1598 | 1523 | 33 | 5700 |  | 3 | 0.35 | 18 |  | -2.16 | 1551 | 1598 | 0.09 | 0 |  | 12 | 28 | 69 | N | 2 | 2018-10-10 06:49 | 64 | 1090 | 45 | 31 | 25 | 22 | 21 | 19 | 19 | 18 | 18 | 18 | 18 | 18 | 18 | 18 | 22 | 25 | 18 | 18 | -0.14 |  | 50 | Y | 0 |  |  |  | 1.58 |  |  |  | Y | N | N | Y | 180 | 0.47 | 62 | 102828 | 95250 | 3950 | 15100 | 17 | 1 |  | 2018-10-10 06:59 | 1551 | 133 |  | 61 |  | *STR#2 Edge Heater 코일부 이상으로 적용不 래들미개공으로 강제개공실시 이상공정등록 ID 101.201 | [14 empty] | 103.03 | 100 | 0 | 0 | 0 |  | 700 |  | 선택 | 해제 | 0 | 0 | 0 |  | 700 |  | 해제 | 해제 | 해제 | 미정 | 미정 | 미정 | 미정 |  | 미정 | RB350.00 | H
B48316 | 2018-10-10 | 2 | D | TUNDISH교체전 | 12 | A | 34CRMO4 | 합금강 | AE4130M6 | BM#2 | 1603 | 57 | 1626 | 1564 | 47 | 8600 |  | 1 | 0.31 | 19 |  | -2 | 1573 | 1646 | 0.11 | 0 | 0 | 6 | 36 | 46 | Y |  | 2018-10-10 08:10 | 73 | 1089 | 13 | 28 | 35 | 38 | 39 | 40 | 39 | 38 | 37 | 36 | 35 | 33 | 32 | 32 | 34 | 40 | 32 | 0 | -0.23 | Y | 35 | Y | -0.2 |  |  |  | 0.84 |  |  |  | N | Y | Y | M | 100 | 0.48 | 63 | 97866 | 101270 | 880 | 2000 | 18 | 2 | 20 | 2018-10-10 08:14 | 1573 | 147 |  | 26 |  | * STR#1,2 Edge heater 설비이상으로 미적용. | 3CB37ABA40C04B32942F7EDA2789764D | B675A9AE7A584F84A3F8D35A617EF62C | C0C27A787317436CB12CB3CB697F0568 | [11 empty] | 95.81 | 100 | 0 | 3600 | 0 |  | 650 | 1000 | 해제 | 선택 | 0 | 3720 | 0 |  | 650 | 1000 | 선택 | 선택 | 해제 | 미정 | 미정 | 미정 | 미정 |  | 미정 | RB220.00 | C
A48422 | 2018-10-10 | 1 | D |  | 3 | A | SM48CM1 | 탄소강 | SM48CM1 | BM#1 | 1611 | 56 | 1602 | 1542 | 53 | 5600 |  | 3 | 0.4 | 18 |  | -1.92 | 1560 | 1602 | 0.09 | 0 |  | 21 | 42 | 69 | Y |  | 2018-10-10 08:11 | 73 | 1089 | 16 | 24 | 27 | 30 | 31 | 32 | 32 | 32 | 31 | 31 | 31 | 30 | 30 | 29 | 29 | 32 | 29 | 32 | -0.07 | Y | 40.02 | Y | -0.2 |  |  |  | 1.48 |  |  |  | Y | N | N | Y | 170 | 0.47 | 66 | 102828 | 99530 | 4360 | 14600 | 17 | 1 |  | 2018-10-10 08:24 | 1560 | 135 |  | 44 |  | *STR#2 Edge Heater 코일부 이상으로 적용不 | [14 empty] | 98.4 | 100 | 0 | 0 | 0 |  | 700 |  | 선택 | 해제 | 0 | 0 | 0 |  | 700 |  | 해제 | 해제 | 해제 | 미정 | 미정 | 미정 | 미정 |  | 미정 | RB350.00 | H
A48423 | 2018-10-10 | 1 | D |  | 4 | A | SM48CM1 | 탄소강 | SM48CM1 | BM#1 | 1617 | 40 | 1594 | 1548 | 34 | 4800 |  | 3 | 0.34 | 18 |  | 72.09 | 1556 | 0 | 0.07 | 0 |  | 33 | 36 | 81 | Y |  | 2018-10-10 09:26 | 69 | 1090 | 26 | 29 | 30 | 31 | 32 | 32 | 32 | 32 | 32 | 31 | 31 | 31 | 30 | 30 | 31 | 32 | 30 | 32 | -0.05 | Y | 39.98 | Y | -0.2 |  |  |  | 1.43 |  |  |  | Y | N | N | Y | 160 | 0.47 | 62 | 102828 | 95860 | 6040 | 16100 | 17 | 1 |  | 2018-10-10 09:34 | 1556 | 119 |  | 36 | 20 | *STR#2 Edge Heater 코일부 이상으로 적용不 | [14 empty] | 100.91 | 100 | 0 | 0 | 0 |  | 700 |  | 선택 | 해제 | 0 | 0 | 0 |  | 700 |  | 해제 | 해제 | 해제 | 미정 | 미정 | 미정 | 미정 |  | 미정 | RB350.00 | H
B48317 | 2018-10-10 | 2 | D | TUNDISH교체 | 1 | A | SF40CVM | 합금강 | D | BM#2 | 1602 | 49 | 1635 | 1570 | 44 | 7000 |  | 3 | 0.33 | 17 |  | -1.53 | 1602 | 1635 | 0 | 9.11 |  | 30 | 47 | 52 | Y |  | 2018-10-10 08:59 | 104 | 1088 | -908 | -241 | 23 | 18 | 26 | 31 | 35 | 38 | 39 | 40 | 41 | 42 | 41 | 42 | 35 | 42 | 41 | 0 | -0.2 |  | 4.98 | Y | 0.2 |  | 2.28 | 2.28 |  |  |  |  | N | N | N | M | 150 | 0.46 | 64 | 93049 | 100780 | 5190 | 15600 | 8 | 1 | 10 | 2018-10-10 09:08 | 1602 | 157 |  | 68 |  | * T/D FLUX 용탕부: 225KG / 유탕부: 15KG 투입 * 탄화왕겨200KG투입 * STR#1 Edge heater 설비이상으로 미적용/STR#2 Edge heater 650KW에 실제값630KW 나와 이상공정 등록 및 생관통보. | [14 empty] | 87.49 | 100 | 1050 | 0 | 0 |  | 650 | 400 | 해제 | 선택 | 1060 | 0 | 0 |  | 650 | 400 | 해제 | 선택 | 해제 | 미정 | 선택 | 미정 | 미정 |  | 미정 | BT180180 | C
B48318 | 2018-10-10 | 2 | D |  | 2 | A | SF40CVM | 합금강 | D | BM#2 | 1626 | 36 | 1624 | 1557 | 31 | 5900 |  | 1 | 1000 |  |  | 0 | 1555 | 1592 | 0 | 0 | 0 | 1 | 61 | 56 | Y |  | 2018-10-10 10:17 | 57 | 1091 | 29 | 21 | 16 | 13 | 11 | 10 | 8 | 7 | 7 |  |  |  |  | 7 | 14 | 16 | 7 | 0 | -0.3 |  | 30 | Y | 0 | [7 empty] | N | N | N | Y | 140 | 0.48 | 49 | 93049 | 79080 | 15250 | 14400 | 8 | 1 | 10 | 2018-10-10 10:26 | 1555 | 156 |  | 57 |  | * STR#1 Edge heater 설비이상으로 미적용/STR#2 Edge heater 650KW에 실제값630KW 나와 이상공정 등록 및 생관통보. * T/D 온도낮아 래들조기교체로 용강량 15톤 내림. | [14 empty] | 98.26 | 100 | 0 | 0 | 0 |  | 650 | 400 | 해제 | 선택 | 0 | 0 | 0 |  | 650 | 400 | 선택 | 선택 | 해제 | 미정 | 선택 | 미정 | 미정 |  | 미정 | BT180180 | C
A48424 | 2018-10-10 | 1 | D |  | 5 | A | SM48CM1 | 탄소강 | SM48CM1 | BM#1 | 1609 | 41 | 1594 | 1543 | 32 | 4400 |  | 3 | 0.34 | 18 |  | -2 | 1550 | 1594 | 0.09 | 0 |  | 2 | 42 | 57 | Y |  | 2018-10-10 10:18 | 63 | 1089 | 28 | 27 | 27 | 28 | 28 | 28 | 28 | 27 | 27 | 26 | 26 | 26 | 25 | 25 | 27 | 28 | 25 | 28 | -0.05 | Y | 44.97 | Y | -0.2 |  |  |  | 1.49 |  |  |  | Y | N | Y | Y | 150 | 0.47 | 64 | 102344 | 94910 | 3590 | 15200 | 17 | 1 |  | 2018-10-10 10:29 | 1550 | 119 |  | 47 |  | *STR#2 Edge Heater 코일부 이상으로 적용不 | [14 empty] | 104.01 | 100 | 0 | 0 | 500 |  | 700 |  | 선택 | 해제 | 0 | 0 | 500 |  | 700 |  | 해제 | 해제 | 해제 | 미정 | 미정 | 미정 | 미정 |  | 미정 | RB350.00 | H
B48319 | 2018-10-10 | 2 | D |  | 3 | A | SF40CVM | 합금강 | D | BM#2 | 1592 | 38 | 1644 | 1546 | 34 | 6800 |  | 1 | 1000 |  |  | 0 | 1585 | 1592 | 0 | 0 | 0 | 35 | 59 | 42 | Y |  | 2018-10-10 11:23 | 87 | 1088 | 4 | 17 | 25 | 28 | 31 | 31 | 32 | 32 | 31 | 29 | 28 | 27 | 26 | 26 | 26 | 32 | 26 | 31 | -0.2 | Y | 30 | Y | -0.2 | [7 empty] | N | N | N | Y | 130 | 0.48 | 62 | 93049 | 96540 | 5060 | 14900 | 8 | 1 | 10 | 2018-10-10 11:38 | 1585 | 145 |  | 43 |  | * STR#1 Edge heater 설비이상으로 미적용/STR#2 Edge heater 650KW에 실제값630KW 나와 이상공정 등록 및 생관통보. * 샘플채취 ID:303/403(300mm) | [14 empty] | 91.58 | 100 | 0 | 0 | 300 |  | 650 | 400 | 해제 | 선택 | 0 | 0 | 300 |  | 650 | 400 | 선택 | 선택 | 해제 | 미정 | 선택 | 미정 | 선택 | 2 | 미정 | BT180180 | C
A48425 | 2018-10-10 | 1 | D |  | 6 | A | SM48CM1 | 탄소강 | SM48CM1 | BM#1 | 1612 | 43 | 1596 | 1552 | 39 | 4500 |  | 3 | 0.34 | 19 |  | -2.19 | 1547 | 1596 | 0.09 | 0 |  | 12 | 29 | 53 | Y |  | 2018-10-10 11:38 | 60 | 1089 | 22 | 23 | 25 | 25 | 25 | 25 | 25 | 24 | 24 | 23 | 22 | 21 | 20 | 20 | 24 | 25 | 20 | 25 | -0.1 |  | 50.03 | Y | -0.2 |  |  |  | 1.3 |  |  |  | Y | Y | Y | Y | 190 | 0.47 | 62 | 85690 | 95800 | 4960 | 14800 | 17 | 1 |  | 2018-10-10 11:52 | 1547 | 122 |  | 33 |  | *STR#2 Edge Heater 코일부 이상으로 적용不 | [14 empty] | 84.59 | 100 | 0 | 0 | 0 |  | 700 |  | 선택 | 해제 | 0 | 0 | 0 |  | 700 |  | 해제 | 해제 | 해제 | 미정 | 미정 | 미정 | 미정 |  | 미정 | RB350.00 | H
B48320 | 2018-10-10 | 2 | A |  | 4 | A | SF40CVM | 합금강 | D | BM#2 | 1570 | 47 | 1655 | 1564 | 35 | 6700 |  | 1 | 0.42 | 13 |  | -2.19 | 1564 | 1628 | 0 | 0.13 | 0 | 6 | 37 | 43 | Y |  | 2018-10-10 12:42 | 66 | 1088 | 23 | 28 | 31 | 32 | 33 | 32 | 32 | 31 | 30 | 29 | 27 | 26 |  | 26 | 30 | 33 | 26 | 32 | -0.2 | Y | 34.98 | Y | -0.2 | [7 empty] | N | N | N | Y | 120 | 0.47 | 58 | 91289 | 90880 | 5250 | 15400 | 8 | 1 | 10 | 2018-10-10 12:48 | 1582 | 147 |  | 28 |  | * STR#1 Edge heater 설비이상으로 미적용/STR#2 Edge heater 650KW에 실제값630KW 나와 이상공정 등록 및 생관통보. | [14 empty] | 95.09 | 100 | 0 | 0 | 0 |  | 650 | 400 | 해제 | 선택 | 0 | 0 | 0 |  | 650 | 400 | 선택 | 선택 | 해제 | 미정 | 선택 | 미정 | 미정 |  | 미정 | BT180180 | C
A48426 | 2018-10-10 | 1 | A |  | 7 | A | SM48CM1 | 탄소강 | SM48CM1 | BM#1 | 1607 | 43 | 1598 | 1557 | 41 | 4200 |  | 3 | 0.34 | 18 |  | -1.81 | 1558 | 1598 | 0.08 | 0 |  | 21 | 43 | 59 | Y |  | 2018-10-10 12:36 | 71 | 1088 | 16 | 24 | 26 | 28 | 30 | 30 | 30 | 30 | 30 | 30 | 30 | 30 |  | 30 | 28 | 30 | 30 | 30 | 0 |  | 35 | Y | 0 |  |  |  | 1.37 |  |  |  | Y | Y | Y | Y | 180 | 0.47 | 58 | 85690 | 92300 | 5770 | 16620 | 17 | 1 |  | 2018-10-10 12:43 | 1547 | 110 |  | 39 |  | *STR#2 Edge Heater 코일부 이상으로 적용不 | [14 empty] | 87.44 | 100 | 0 | 0 | 0 |  | 700 |  | 선택 | 해제 | 0 | 0 | 0 |  | 700 |  | 해제 | 해제 | 해제 | 미정 | 미정 | 미정 | 미정 |  | 미정 | RB350.00 | H
B48321 | 2018-10-10 | 2 | A |  | 5 | B | SF40CVM | 합금강 | D | BM#2 | 1578 | 42 | 1645 | 1537 | 38 | 6900 |  | 1 | 0.42 | 13 |  | -2.91 | 1571 | 1646 | 0 | 0.22 | 0 | 5 | 1 | 14946 | Y |  | 2018-10-10 13:53 | 73 | 1163 | 24 | 23 | 24 | 24 | 23 | 22 | 21 | 20 | 18 | 17 | 15 |  |  | 15 | 21 | 24 | 15 | 24 | -0.22 |  | 40 | Y | -0.4 | [7 empty] | N | N | N | Y | 110 | 0.48 | 52 | 82990 | 83380 | 5150 | 15300 | 8 | 1 |  | 2018-10-10 13:59 | 1571 | 129 |  | 19 |  | * STR#1 Edge heater 설비이상으로 미적용/STR#2 Edge heater 650KW에 실제값630KW 나와 이상공정 등록 및 생관통보. | [14 empty] | 93.77 | 100 | 0 | 0 | 0 |  | 650 | 400 | 해제 | 선택 | 0 | 0 | 0 |  | 650 | 400 | 선택 | 선택 | 해제 | 미정 | 선택 | 미정 | 미정 |  | 미정 | BT180180 | C
A48427 | 2018-10-10 | 1 | A |  | 8 | A | SM48CM1 | 탄소강 | SM48CM1 | BM#1 | 1562 | 39 | 1612 | 1518 | 34 | 6100 |  | 3 | 0.35 | 18 |  | -2.37 | 1559 | 1612 | 0.08 | 0 |  | 33 | 37 | 56 | Y |  | 2018-10-10 13:43 | 72 | 1088 | 27 | 30 | 32 | 34 | 35 | 36 | 35 | 35 | 35 | 35 | 34 | 34 |  | 34 | 34 | 36 | 34 | 35 | -0.03 | Y | 30 | Y | 0 |  |  |  | 1.41 |  |  |  | Y | Y | Y | Y | 170 | 0.47 | 59 | 85206 | 94140 | 2840 | 14800 | 17 | 1 |  | 2018-10-10 13:49 | 1559 | 110 |  | 35 |  | *STR#2 Edge Heater 코일부 이상으로 적용不 *Sample채취 ID:103.203 | [14 empty] | 87.98 | 100 | 0 | 0 | 500 |  | 700 |  | 선택 | 해제 | 0 | 0 | 500 |  | 700 |  | 해제 | 해제 | 해제 | 미정 | 미정 | 미정 | 미정 |  | 미정 | RB350.00 | H
B48322 | 2018-10-10 | 2 | A |  | 6 | A | SF40CVM | 합금강 | D | BM#2 | 1594 | 49 | 1626 | 1544 | 46 | 7500 |  | 1 | 0.43 | 14 |  | -2.47 | 1574 | 1631 | 0 | 0.53 | 0 | 30 | 48 | 96 | Y |  | 2018-10-10 14:53 | 76 | 1089 | 12 | 23 | 30 | 33 | 34 | 35 | 34 | 33 | 32 | 31 | 30 | 28 | 26 | 26 | 29 | 35 | 26 | 0 | -0.26 | Y | 35 | Y | -0.4 | [7 empty] | N | N | N | Y | 100 | 0.47 | 60 | 99588 | 94740 | 5170 | 15000 | 8 | 1 |  | 2018-10-10 14:57 | 1574 | 119 |  | 14 |  | * STR#1 Edge heater 설비이상으로 미적용/STR#2 Edge heater 650KW에 실제값630KW 나와 이상공정 등록 및 생관통보. | [14 empty] | 100.64 | 100 | 0 | 0 | 0 |  | 650 | 400 | 해제 | 선택 | 0 | 0 | 0 |  | 650 | 400 | 선택 | 선택 | 해제 | 미정 | 선택 | 미정 | 미정 |  | 미정 | BT180180 | C
A48428 | 2018-10-10 | 1 | A |  | 9 | A | SM48CM1 | 탄소강 | SM48CM1 | BM#1 | 1581 | 40 | 1630 | 1536 | 37 | 6100 |  | 1 | 0.3 | 18 |  | 0 | 1558 | 1584 | 0.14 | 0 | 0 | 2 | 43 | 51 | Y |  | 2018-10-10 15:16 | 71 | 1090 | 31 | 40 | 43 | 44 | 44 | 44 | 44 | 43 | 42 | 41 | 40 | 39 |  | 39 | 41 | 44 | 39 | 44 | -0.12 | Y | 40.02 | Y | -0.2 |  |  |  | 1.58 |  |  |  | Y | Y | Y | Y | 160 | 0.47 | 58 | 82374 | 91910 | 1950 | 16000 | 17 | 1 |  | 2018-10-10 15:19 | 1558 | 100 |  | 5 |  | *STR#2 Edge Heater 코일부 이상으로 적용不 | [14 empty] | 88.15 | 100 | 0 | 0 | 0 |  | 700 |  | 선택 | 해제 | 0 | 0 | 0 |  | 700 |  | 해제 | 해제 | 해제 | 미정 | 미정 | 미정 | 미정 |  | 미정 | RB250.00 | C
B48323 | 2018-10-10 | 2 | A |  | 7 | A | SF40CVM | 합금강 | D | BM#2 | 1599 | 47 | 1636 | 1537 | 43 | 7600 |  | 1 | 0.38 | 13 |  | -0.11 | 1575 | 1584 | 0 | 0.49 | 0 | 35 | 60 | 47 | Y |  | 2018-10-10 15:58 | 77 | 1088 | 23 | 31 | 39 | 41 | 40 | 40 | 40 | 40 | 39 | 38 | 38 | 37 | 35 | 33 | 37 | 41 | 33 | 40 | -0.15 | Y | 55.02 | Y | -0.2 | [7 empty] | N | N | N | Y | 150 | 0.47 | 67 | 99588 | 104290 | 5080 | 14800 | 8 | 1 |  | 2018-10-10 16:05 | 1575 | 121 |  | 13 |  | * STR#1 Edge heater 설비이상으로 미적용 이상공정 등록 및 생관통보. * STR#2 EDGE HEATER 700KW에 실제값630KW 적용되는중 | [14 empty] | 91.07 | 100 | 0 | 0 | 0 |  | 650 | 400 | 해제 | 선택 | 0 | 0 | 0 |  | 650 | 400 | 선택 | 선택 | 해제 | 미정 | 선택 | 미정 | 미정 |  | 미정 | BT180180 | C
A48429 | 2018-10-10 | 1 | A |  | 10 | A | SM48CM1 | 탄소강 | SM48CM1 | BM#1 | 1578 | 40 | 1593 | 1523 | 35 | 5600 |  | 3 | 0.35 | 19 |  | -1.87 | 1553 | 1596 | 0.09 | 0 |  | 12 | 30 | 67 | Y |  | 2018-10-10 15:51 | 66 | 1116 | 35 | 33 | 31 | 31 | 30 | 30 | 29 | 27 | 27 | 27 | 26 | 26 | 25 | 25 | 29 | 31 | 25 | 27 | -0.12 |  | 50 | Y | -0.2 |  |  |  | 1.53 |  |  |  | Y | Y | Y | Y | 150 | 0.47 | 61 | 92880 | 94950 | 4040 | 16840 | 17 | 1 |  | 2018-10-10 15:57 | 1553 | 103 |  | 31 |  | *STR#2 Edge Heater 코일부 이상으로 적용不 | [14 empty] | 93.96 | 100 | 0 | 0 | 0 |  | 700 |  | 선택 | 해제 | 0 | 0 | 0 |  | 700 |  | 해제 | 해제 | 해제 | 미정 | 미정 | 미정 | 미정 |  | 미정 | RB250.00 | C
B48324 | 2018-10-10 | 2 | A | TUNDISH교체전 | 8 | A | SF40CVM | 합금강 | D | BM#2 | 1618 | 58 | 1644 | 1556 | 38 | 6300 |  | 1 | 0.38 | 14 |  | 0 | 1572 | 1634 | 0 | 0.55 | 0 | 6 | 38 | 51 | Y |  | 2018-10-10 17:03 | 74 | 1124 | 30 | 33 | 34 | 35 | 35 | 35 | 34 | 33 | 32 | 31 | 30 | 28 | 26 | 26 | 32 | 35 | 26 | 35 | -0.2 | Y | 44.23 | Y | -0.4 | [7 empty] | N | N | N | M | 140 | 0.47 | 62 | 82265 | 96100 | 1780 | 3000 | 8 | 1 | 0 | 2018-10-10 17:08 | 1572 | 132 |  | 17 |  | * STR#1 Edge heater 설비이상으로 미적용 이상공정 등록 및 생관통보. * STR#2 EDGE HEATER 700KW에 실제값630KW 적용되는중 | 83543F0324E74183B8039FC6FB423406 | 8C49C20992F147008B1B21F2A4A4A9FD | ED195536B7214B8C8251CE216555B216 | [11 empty] | 81.45 | 100 | 0 | 3000 | 0 |  | 650 | 400 | 해제 | 선택 | 0 | 3000 | 0 |  | 650 | 400 | 선택 | 선택 | 해제 | 미정 | 선택 | 미정 | 미정 |  | 미정 | BT180180 | C
A48430 | 2018-10-10 | 1 | A | TUNDISH교체전 | 11 | A | SM48CM1 | 탄소강 | SM48CM1 | BM#1 | 1569 | 41 | 1596 | 1545 | 35 | 5500 |  | 3 | 0.35 | 18 |  | -2.21 | 1547 | 1596 | 0.13 | 0 |  | 21 | 44 | 77 | Y |  | 2018-10-10 17:01 | 60 | 1129 | 25 | 24 | 25 | 25 | 26 | 25 | 24 | 23 | 22 | 22 | 21 |  |  | 21 | 24 | 26 | 21 | 25 | -0.17 | Y | 30 | Y | -0.2 |  |  |  | 1.48 |  |  |  | Y | Y | Y | M | 190 | 0.47 | 62 | 109463 | 92700 | 1850 | 1700 | 17 | 1 |  | 2018-10-10 17:10 | 1547 | 108 |  | 24 |  | *STR#2 Edge Heater 코일부 이상으로 적용不 | 731844F9B68E4331B1718412BC428BDC | 3BCB563D554B42DF8673FEC49E7A2BF7 |  | 34659225341D4A2BAC94B55D534E730D | [10 empty] | 116.39 | 100 | 0 | 3200 | 0 |  | 700 |  | 선택 | 해제 | 0 | 2840 | 0 |  | 700 |  | 해제 | 해제 | 해제 | 미정 | 미정 | 미정 | 미정 |  | 미정 | RB250.00 | C
B48325 | 2018-10-10 | 2 | A | TUNDISH교체 | 1 | B | KSG4120H | 소입성보증강 | C | BM#1 | 1621 | 53 | 1667 | 1575 | 46 | 9600 |  | 1 | 0.33 | 21 |  | -3.16 | 1609 | 1697 | 0 | 0.48 | 0 | 5 | 2 | 54 | Y |  | 2018-10-10 18:07 | 96 | 1137 | 13 | 13 | 13 | 19 | 24 | 29 | 30 | 31 | 30 |  |  |  |  | 30 | 23 | 31 | 30 | 13 | -0.2 |  | 5 | Y | -0.2 | 1.1 | 2.46 | 2.46 |  |  |  |  | N | N | N | N | 150 | 0.52 | 47 | 84590 | 86470 | 5160 | 15440 | 12 | 1 |  | 2018-10-10 18:07 | 1609 | 164 |  | 46 |  | *T/D가열온도:자동-1354`.수동건-1293`.STR#1:978.STR#2:957.T/D FLUX 유:15,용:225,탄화왕겨 200kg 투입 *STR#2 Edge Heater 코일부 이상으로 적용不 | [14 empty] | 92.4 | 100 | 1000 | 0 | 0 |  | 460 |  | 선택 | 선택 | 1000 | 0 | 0 |  | 460 |  | 해제 | 선택 | 해제 | 미정 | 선택 | 미정 | 선택 |  | 미정 | BT180180 | C
A48431 | 2018-10-10 | 1 | A | TUNDISH교체 | 1 | A | 42CRMO4MS2 | 합금강 | E1 | BM#2 | 1610 | 46 | 1613 | 1551 | 45 | 7500 |  | 3 | 0.33 | 25 |  | -1.22 | 1577 | 1613 | 0.11 | 0 |  | 33 | 38 | 66 | Y |  | 2018-10-10 18:17 | 84 | 1133 | -414 | -176 | 19 | 18 | 18 | 15 | 12 | 20 | 23 | 27 | 29 | 29 | 30 | 31 | 24 | 31 | 31 | 0 | 0 |  |  | Y | 0.2 |  | 2.4 | 2.27 |  |  |  |  | N | N | N | N | 230 | 0.46 | 61 | 113880 | 93990 | 7170 | 15300 | 9 | 2 |  | 2018-10-10 18:19 | 1577 | 123 |  | 33 |  | * T/D FLUX 용탕부: 225KG / 유탕부: 15KG 투입 * 탄화왕겨200KG투입 * STR#1 Edge heater 설비이상으로 미적용 * STR#2 EDGE HEATER 700KW에 실제값630KW 적용되는중 | [14 empty] | 111.16 | 100 | 1500 | 0 | 0 |  | 650 | 400 | 해제 | 해제 | 1500 | 0 | 0 |  | 650 | 400 | 선택 | 해제 | 해제 | 미정 | 미정 | 선택 | 미정 |  | 미정 | BM510510 | C
B48326 | 2018-10-10 | 2 | A |  | 2 | B | KSG4120H | 소입성보증강 | C | BM#1 | 1579 | 52 | 1674 | 1587 | 48 | 8900 |  | 1 | 0.35 | 19 |  | -2.33 | 1594 | 1666 | 0 | 0.59 | 0 | 30 | 49 | 53 | Y |  | 2018-10-10 19:04 | 81 | 1135 | 31 | 31 | 35 | 37 | 38 | 39 | 38 | 37 | 37 | 35 | 34 | 32 |  | 32 | 35 | 39 | 32 | 37 | -0.23 | Y | 30 | Y | -0.4 | [7 empty] | N | N | N | N | 140 | 0.55 | 57 | 84590 | 101230 | 5110 | 15330 | 12 | 2 |  | 2018-10-10 19:09 | 1594 | 148 |  | 38 |  | *STR#2 Edge Heater 코일부 이상으로 적용不 | [14 empty] | 79.65 | 100 | 0 | 0 | 300 |  | 460 |  | 선택 | 선택 | 0 | 0 | 300 |  | 460 |  | 해제 | 선택 | 해제 | 미정 | 선택 | 미정 | 미정 |  | 미정 | BT180180 | H
A48432 | 2018-10-10 | 1 | A |  | 2 | A | 42CRMO4MS2 | 합금강 | E1 | BM#2 | 1576 | 41 | 1609 | 1540 | 38 | 6300 |  | 3 | 0.33 | 26 |  | -1.2 | 1561 | 1597 | 0.14 | 0 |  | 2 | 44 | 71 | Y |  | 2018-10-10 19:11 | 68 | 1128 | 29 | 26 | 24 | 23 | 23 | 23 | 23 | 22 | 21 | 20 | 20 | 19 | 19 | 19 | 23 | 24 | 19 | 23 | -0.1 |  | 49.98 | Y | 0 |  |  |  | 1.06 | 1.05 |  |  | N | N | N | N | 220 | 0.48 | 61 | 94900 | 96740 | 7170 | 15700 | 9 | 2 |  | 2018-10-10 19:14 | 1561 | 128 |  | 42 |  | * STR#1 Edge heater 설비이상으로 미적용 * STR#2 EDGE HEATER 700KW에 실제값630KW 적용되는중 * 샘플채취 303 수소측정 | [14 empty] | 91.38 | 100 | 0 | 0 | 300 |  | 650 | 400 | 해제 | 해제 | 0 | 0 | 0 |  | 650 | 400 | 선택 | 해제 | 해제 | 미정 | 미정 | 선택 | 미정 |  | 미정 | BM510510 | C
B48327 | 2018-10-10 | 2 | A |  | 3 | A | KSG4120H | 소입성보증강 | C | BM#1 | 1585 | 53 | 1655 | 1565 | 46 | 8300 |  | 1 | 0.35 | 18 |  | -2.69 | 1582 | 1652 | 0 | 0.56 | 0 | 35 | 61 | 47 | Y |  | 2018-10-10 20:13 | 69 | 1133 | 29 | 30 | 31 | 32 | 32 | 32 | 31 | 30 | 29 | 27 | 26 | 24 |  | 24 | 30 | 32 | 24 | 32 | -0.2 | Y | 39.98 | Y | -0.4 | [7 empty] | N | N | N | N | 130 | 0.55 | 57 | 101508 | 101760 | 5060 | 15960 | 12 | 2 |  | 2018-10-10 20:16 | 1582 | 147 |  | 29 |  | *STR#2 Edge Heater 코일부 이상으로 적용不 | [14 empty] | 95.09 | 100 | 0 | 0 | 0 |  | 460 |  | 선택 | 선택 | 0 | 0 | 0 |  | 460 |  | 해제 | 선택 | 해제 | 미정 | 선택 | 미정 | 미정 |  | 미정 | BT180180 | H
A48433 | 2018-10-10 | 1 | A |  | 3 | A | 42CRMO4MS2 | 합금강 | E1 | BM#2 | 1573 | 48 | 1606 | 1519 | 46 | 7900 |  | 3 | 0.33 | 25 |  | -1.37 | 1551 | 1591 | 0.1 | 0 |  | 12 | 31 | 65 | Y |  | 2018-10-10 20:29 | 58 | 1133 | 18 | 19 | 20 | 20 | 20 | 19 | 18 | 18 | 17 | 16 | 15 | 14 |  | 14 | 18 | 20 | 14 | 20 | -0.13 |  | 45.02 | Y | -0.2 | [7 empty] | N | N | N | N | 210 | 0.49 | 58 | 94900 | 94360 | 7040 | 15600 | 9 | 2 |  | 2018-10-10 20:33 | 1551 | 120 |  | 29 |  | * STR#1 Edge heater 설비이상으로 미적용 * STR#2 EDGE HEATER 700KW에 실제값630KW 적용되는중 | [14 empty] | 93.64 | 100 | 0 | 0 | 0 |  | 650 | 400 | 해제 | 해제 | 0 | 0 | 0 |  | 650 | 400 | 선택 | 해제 | 해제 | 미정 | 미정 | 선택 | 미정 |  | 미정 | BM510510 | C
B48328 | 2018-10-10 | 2 | B |  | 4 | A | FPA-KSG4120H | 소입성보증강 | C | BM#1 | 1605 | 44 | 1664 | 1587 | 34 | 6700 |  | 1 | 0.6 | 19 |  | -2.18 | 1592 | 1655 | 0 | 0.44 | 0 | 6 | 39 | 45 | Y |  | 2018-10-10 21:12 | 79 | 1037 | 21 | 25 | 29 | 31 | 31 | 32 | 31 | 31 | 30 | 28 | 27 |  |  | 27 | 29 | 32 | 27 | 31 | -0.2 | Y | 25 | Y | -0.2 | [7 empty] | N | N | N | Y | 120 | 0.55 | 50 | 101508 | 88290 | 4960 | 15600 | 12 | 2 |  | 2018-10-10 21:15 | 1592 | 142 |  | 31 |  | *STR#2 Edge Heater 코일부 이상으로 적용不 | [14 empty] | 108.86 | 100 | 0 | 0 | 0 |  | 460 |  | 선택 | 선택 | 0 | 0 | 0 |  | 460 |  | 해제 | 선택 | 해제 | 미정 | 선택 | 미정 | 미정 |  | 미정 | BT180180 | C
A48434 | 2018-10-10 | 1 | B |  | 4 | A | 42CRMO4MS2 | 합금강 | E1 | BM#2 | 1565 | 44 | 1610 | 1522 | 42 | 7100 |  | 3 | 0.34 | 27 |  | -1.31 | 1570 | 1610 | 0.11 | 0 |  | 21 | 45 | 79 | Y |  | 2018-10-10 21:29 | 77 | 1080 | 12 | 24 | 29 | 32 | 34 | 34 | 35 | 35 | 33 | 32 | 31 | 31 | 30 | 30 | 30 | 35 | 30 | 0 | -0.14 | Y | 35 | Y | 0 | [7 empty] | N | N | N | N | 200 | 0.46 | 64 | 94900 | 96360 | 7240 | 15000 | 9 | 2 |  | 2018-10-10 21:31 | 1570 | 120 |  | 30 |  | * STR#1 Edge heater 설비이상으로 미적용 * STR#2 EDGE HEATER 650KW에 실제값630KW 적용되는중 | [14 empty] | 91.78 | 100 | 0 | 0 | 0 |  | 650 | 400 | 해제 | 해제 | 0 | 0 | 0 |  | 650 | 400 | 선택 | 해제 | 해제 | 미정 | 미정 | 선택 | 미정 |  | 미정 | BM510510 | C
B48329 | 2018-10-10 | 2 | B |  | 5 | B | KSG4120H | 소입성보증강 | C | BM#1 | 1606 | 59 | 1665 | 1565 | 55 | 9800 |  | 1 | 0.32 | 19 |  | -2.51 | 1590 | 1660 | 0 | 0.36 | 0 | 1 | 62 | 482 | Y |  | 2018-10-10 22:09 | 77 | 1138 | 26 | 31 | 34 | 36 | 37 | 37 | 36 | 35 | 35 | 33 | 32 | 30 |  | 30 | 34 | 37 | 30 | 0 | -0.2 | Y | 35.03 | Y | -0.4 | [7 empty] | N | N | N | N | 110 | 0.55 | 58 | 101508 | 102030 | 6820 | 15000 | 12 | 2 |  | 2018-10-10 22:17 | 1590 | 136 |  | 25 |  | *STR#2 Edge Heater 코일부 이상으로 적용不 | [14 empty] | 93.25 | 100 | 0 | 0 | 0 |  | 460 |  | 선택 | 선택 | 0 | 0 | 0 |  | 460 |  | 해제 | 선택 | 해제 | 미정 | 해제 | 선택 | 미정 |  | 미정 | BT180180 | H
A48435 | 2018-10-10 | 1 | B |  | 5 | A | 42CRMO4MS2 | 합금강 | E1 | BM#2 | 1611 | 49 | 1591 | 1538 | 42 | 6800 |  | 3 | 0.33 | 25 |  | -1.26 | 1555 | 1591 | 0.12 | 0 |  | 33 | 39 | 52 | Y |  | 2018-10-10 22:33 | 62 | 1139 | 27 | 26 | 25 | 26 | 26 | 25 | 25 | 23 | 23 | 22 | 23 | 21 | 20 | 20 | 24 | 26 | 20 | 26 | -0.13 | Y | 44.98 | Y | -0.2 |  |  |  | 0.74 | 0.75 |  |  | N | N | N | N | 190 | 0.47 | 64 | 94900 | 101670 | 7280 | 15600 | 9 | 2 |  | 2018-10-10 22:35 | 1555 | 122 |  | 33 |  | * STR#1 Edge heater 설비이상으로 미적용 * STR#2 EDGE HEATER 650KW에 실제값630KW 적용되는중 * 샘플채취 ID: 403 | [14 empty] | 87.3 | 100 | 0 | 0 | 0 |  | 650 | 400 | 해제 | 해제 | 0 | 0 | 300 |  | 650 | 400 | 선택 | 해제 | 해제 | 미정 | 미정 | 선택 | 미정 |  | 미정 | BM510510 | C
C46848 | 2018-10-10 | 3 | B |  | 6 | A | KSG4120H | 소입성보증강 | C | BM#1 | 1614 | 59 | 1707 | 1580 | 44 | 7700 |  | 2 | 0 | 18 |  | -2.73 | 1574 | 1640 | 15.5 | 31.2 | 10 | 16 | 60 | 99 | Y |  | 2018-10-10 23:15 | 61 | 1082 | 28 | 30 | 32 | 32 | 32 | 30 | 29 | 27 | 26 | 24 | 22 |  |  | 22 | 28 | 32 | 22 | 32 | -0.25 |  | 40 | Y | -0.4 | [7 empty] | N | N | N | N | 100 | 0.55 | 55 | 101508 | 96350 | 4990 | 15300 | 12 | 2 |  | 2018-10-10 23:31 | 1574 | 121 |  | 17 |  | *STR#2 Edge Heater 코일부 이상으로 적용不 | [14 empty] | 99.13 | 100 | 0 | 0 | 0 |  | 460 |  | 선택 | 선택 | 0 | 0 | 0 |  | 460 |  | 해제 | 선택 | 해제 | 미정 | 선택 | 미정 | 미정 |  | 미정 | BT180180 | H
A48436 | 2018-10-10 | 1 | B |  | 6 | A | 42CRMO4MS2 | 합금강 | E1 | BM#2 | 1545 | 54 | 1594 | 1520 | 49 | 8800 |  | 3 | 0.33 | 25 |  | -1.52 | 1548 | 1592 | 0.13 | 0 |  | 2 | 45 | 55 | Y |  | 2018-10-10 23:58 | 55 | 1085 | 19 | 22 | 24 | 26 | 25 | 25 | 24 | 23 | 23 | 22 | 21 | 20 | 21 | 21 | 23 | 26 | 20 | 0 | -0.15 | Y | 39.98 | Y | 0.2 | [7 empty] | N | N | N | N | 180 | 0.48 | 64 | 94900 | 101030 | 7150 | 14300 | 9 | 2 |  | 2018-10-11 00:03 | 1548 | 111 |  | 16 |  | * STR#1 Edge heater 설비이상으로 미적용 * STR#2 EDGE HEATER 650KW에 실제값630KW 적용되는중 | [14 empty] | 87.83 | 100 | 0 | 0 | 0 |  | 650 | 400 | 해제 | 해제 | 0 | 0 | 0 |  | 650 | 400 | 선택 | 해제 | 해제 | 미정 | 미정 | 선택 | 미정 |  | 미정 | BM510510 | C
B48330 | 2018-10-10 | 2 | B |  | 7 | A | KSG4120H | 소입성보증강 | C | BM#1 | 1616 | 59 | 1646 | 1584 | 55 | 9400 |  | 1 | 0.34 | 18 |  | 0 | 1579 | 1648 | 0 | 0.44 | 0 | 30 | 50 | 56 | Y |  | 2018-10-11 00:11 | 66 | 1080 | 19 | 25 | 30 | 32 | 33 | 33 | 32 | 31 | 30 | 29 | 29 | 27 |  | 27 | 29 | 33 | 27 | 0 | -0.17 | Y | 35.02 | Y | -0.4 | [7 empty] | N | N | N | N | 150 | 0.55 | 59 | 101508 | 105630 | 5000 | 15300 | 12 | 2 |  | 2018-10-11 00:16 | 1579 | 148 |  | 18 |  | *STR#2 Edge Heater 코일부 이상으로 적용不 | [14 empty] | 91.78 | 100 | 0 | 0 | 0 |  | 460 |  | 선택 | 선택 | 0 | 0 | 0 |  | 460 |  | 해제 | 선택 | 해제 | 미정 | 선택 | 미정 | 미정 |  | 미정 | BT180180 | C
A48437 | 2018-10-10 | 1 | B |  | 7 | A | 42CRMO4MS2 | 합금강 | E1 | BM#2 | 1611 | 46 | 1588 | 1555 | 40 | 6500 |  | 3 | 0.33 | 25 |  | -1.43 | 1551 | 1592 | 0.12 | 0 |  | 12 | 32 | 89 | Y |  | 2018-10-11 01:02 | 58 | 1090 | 17 | 24 | 27 | 27 | 28 | 27 | 27 | 26 | 26 | 25 | 24 | 23 | 22 | 21 | 25 | 28 | 21 | 27 | -0.16 | Y | 44.98 | Y | -0.2 | [7 empty] | N | N | N | N | 230 | 0.46 | 65 | 94900 | 100870 | 7360 | 15000 | 9 | 2 |  | 2018-10-11 01:07 | 1551 | 104 |  | 19 |  | * STR#1 Edge heater 설비이상으로 미적용 * STR#2 EDGE HEATER 650KW에 실제값630KW 적용되는중 | [14 empty] | 87.95 | 100 | 0 | 0 | 0 |  | 650 | 400 | 해제 | 해제 | 0 | 0 | 0 |  | 650 | 400 | 선택 | 해제 | 해제 | 미정 | 미정 | 선택 | 미정 |  | 미정 | BM510510 | C
B48331 | 2018-10-10 | 2 | B |  | 8 | A | KSG4120H | 소입성보증강 | C | BM#1 | 1646 | 48 | 1645 | 1595 | 43 | 7700 |  | 1 | 0.33 | 19 |  | -2.41 | 1584 | 1656 | 0 | 0.46 | 0 | 5 | 3 | 189 | Y |  | 2018-10-11 00:54 | 71 | 1087 | 23 | 27 | 31 | 33 | 34 | 34 | 33 | 33 | 32 | 31 | 30 | 28 |  | 28 | 31 | 34 | 28 | 33 | -0.17 | Y | 35 | Y | -0.4 | [7 empty] | N | N | N | N | 140 | 0.55 | 58 | 101508 | 100670 | 5070 | 15200 | 12 | 2 |  | 2018-10-11 01:00 | 1584 | 134 |  | 35 |  | *STR#2 Edge Heater 코일부 이상으로 적용不 | [14 empty] | 96.08 | 100 | 0 | 0 | 0 |  | 460 |  | 선택 | 선택 | 0 | 0 | 0 |  | 460 |  | 해제 | 선택 | 해제 | 미정 | 선택 | 미정 | 미정 |  | 미정 | BT180180 | H
B48332 | 2018-10-10 | 2 | B |  | 9 | A | KSG4120H | 소입성보증강 | C | BM#1 | 1644 | 45 | 1617 | 1545 | 38 | 7900 |  | 1 | 0.34 | 19 |  | -2.23 | 1568 | 1643 | 0 | 0.67 | 0 | 6 | 40 | 82 | Y |  | 2018-10-11 02:02 | 55 | 1088 | 25 | 26 | 26 | 26 | 26 | 25 | 24 | 23 | 21 | 19 | 19 | 18 |  | 18 | 24 | 26 | 18 | 26 | -0.18 |  | 45 | Y | -0.2 | [7 empty] | N | N | N | N | 130 | 0.53 | 56 | 101508 | 97350 | 5090 | 14600 | 12 | 2 |  | 2018-10-11 02:09 | 1568 | 134 |  | 26 |  | *STR#2 Edge Heater 코일부 이상으로 적용不 | [14 empty] | 99.18 | 0 | 0 | 0 | 0 |  | 460 |  | 선택 | 선택 | 0 | 0 | 0 |  | 460 |  | 해제 | 선택 | 해제 | 미정 | 선택 | 미정 | 미정 |  | 미정 | BT180180 | C
A48438 | 2018-10-10 | 1 | B |  | 8 | A | 42CRMO4MS2 | 합금강 | E1 | BM#2 | 1581 | 45 | 1586 | 1552 | 43 | 6200 |  | 3 | 0.35 | 25 |  | -1.28 | 1549 | 1586 | 0.13 | 0 |  | 21 | 46 | 75 | Y |  | 2018-10-11 02:17 | 56 | 1090 | 18 | 25 | 27 | 28 | 29 | 28 | 27 | 26 | 25 | 24 | 24 | 22 | 22 | 22 | 25 | 29 | 22 | 0 | -0.18 | Y | 39.98 | Y | 0 | [7 empty] | N | N | N | N | 220 | 0.47 | 61 | 94900 | 94440 | 7270 | 15000 | 9 | 2 |  | 2018-10-11 02:24 | 1549 | 98 |  | 13 |  | * STR#1 Edge heater 설비이상으로 미적용 * STR#2 EDGE HEATER 650KW에 실제값630KW 적용되는중 | [14 empty] | 93.54 | 100 | 0 | 0 | 0 |  | 650 | 400 | 해제 | 해제 | 0 | 0 | 0 |  | 650 | 400 | 선택 | 해제 | 해제 | 미정 | 미정 | 선택 | 미정 |  | 미정 | BM510510 | C
A48439 | 2018-10-10 | 1 | B |  | 9 | A | 42CRMO4MS2 | 합금강 | E1 | BM#2 | 1597 | 48 | 1588 | 1546 | 40 | 7200 |  | 3 | 0.34 | 25 |  | -1.42 | 1547 | 1588 | 0.12 | 0 |  | 33 | 40 | 76 | Y |  | 2018-10-11 03:23 | 54 | 1087 | 19 | 25 | 27 | 28 | 26 | 27 | 26 | 25 | 24 | 22 | 23 | 23 | 22 | 22 | 24 | 28 | 22 | 22 | -0.12 | Y | 50 | Y | 0 |  |  |  | 0.87 | 0.36 |  |  | N | N | N | N | 210 | 0.47 | 69 | 104390 | 108720 | 7360 | 14600 | 9 | 2 |  | 2018-10-11 03:24 | 1547 | 101 |  | 11 |  | * STR#1 Edge heater 설비이상으로 미적용 * STR#2 EDGE HEATER 650KW에 실제값630KW 적용되는중 * 샘플채취 ID: 303 | [14 empty] | 90.19 | 100 | 0 | 0 | 300 |  | 650 | 400 | 해제 | 해제 | 0 | 0 | 0 |  | 650 | 400 | 선택 | 해제 | 해제 | 미정 | 미정 | 선택 | 미정 |  | 미정 | BM510510 | C
A48440 | 2018-10-10 | 1 | B | TUNDISH교체전 | 10 | A | 42CRMO4MS2 | 합금강 | E1 | BM#2 | 1609 | 48 | 1596 | 1536 | 41 | 7000 |  | 3 | 0.34 | 25 |  | -1.56 | 1552 | 1597 | 0.12 | 0 |  | 2 | 46 | 77 | Y |  | 2018-10-11 04:24 | 59 | 1091 | 18 | 24 | 28 | 30 | 30 | 30 | 29 | 29 | 29 | 28 | 26 | 26 | 25 | 26 | 27 | 30 | 25 | 30 | -0.11 | Y | 45 | Y | 0.2 | [7 empty] | N | N | N | N | 200 | 0.47 | 68 | 95276 | 103630 | -5750 | 2000 | 9 | 2 |  | 2018-10-11 04:27 | 1552 | 110 |  | 23 |  | * STR#1 Edge heater 설비이상으로 미적용 * STR#2 EDGE HEATER 650KW에 실제값630KW 적용되는중 | 2A50A122CCD1438384CB9BC112698587 | 7652C536A8C44ED982F15C39010F86D0 | 2A4199DD019B4C4BAC0DB186CED2C260 | [11 empty] | 86.11 | 100 | 0 | 3560 | 0 |  | 650 | 400 | 해제 | 해제 | 0 | 3600 | 0 |  | 650 | 400 | 선택 | 해제 | 해제 | 미정 | 미정 | 선택 | 미정 |  | 미정 | BM510510 | C
B48334 | 2018-10-10 | 2 | B | TUNDISH교체 | 1 | A | FPA-20NICRMOHM2 | 소입성보증강 | C1 | BM#1 | 1618 | 51 | 1674 | 1565 | 48 | 9600 |  | 1 | 0.4 | 21 |  | -2.32 | 1596 | 1672 | 0 | 0.88 | 0 | 30 | 51 | 33 | Y |  | 2018-10-11 04:11 | 88 | 1089 | 26 | 30 | 23 | 30 | 32 | 33 | 35 | 36 | 37 | 37 | 37 | 37 | 35 | 35 | 33 | 37 | 35 | 37 | -0.1 |  | 19.98 | Y | -0.4 | 0.8 | 2.6 | 2.6 | 1.62 |  |  |  |  | N | N | M | 150 | 0.45 | 67 | 101508 | 103210 | 2190 | 16000 | 4 | 2 |  | 2018-10-11 04:18 | 1596 | 154 |  | 41 |  | *STR#2 Edge Heater 코일부 이상으로 적용不 *T/Dflux 유15kg 용120kg *수소기준초과 ID:101.102.201.202 | [14 empty] | 96.31 | 100 | 700 | 0 | 0 |  | 700 |  | 선택 | 선택 | 700 | 0 | 0 |  | 700 |  | 해제 | 선택 | 해제 | 미정 | 해제 | 미정 | 미정 |  | 미정 | BT180180 | C
A48441 | 2018-10-10 | 1 | D |  | 2 | A | FPA-20NICRMOHM2 | 소입성보증강 | C1 | BM#1 | 1639 | 43 | 1615 | 1593 | 38 | 6500 |  | 3 | 0.34 | 19 |  | -2.13 | 1574 | 1622 | 0.03 | 1.92 |  | 12 | 33 | 82 | Y |  | 2018-10-11 05:20 | 66 | 1086 | 33 | 28 | 28 | 27 | 26 | 25 | 25 | 24 | 24 | 24 | 23 | 22 | 22 | 20 | 25 | 28 | 20 | 24 | -0.13 |  | 60.02 | Y | -0.4 | [8 empty] | N | N | Y | 140 | 0.47 | 75 | 101508 | 109080 | 90 | 14100 | 4 | 1 |  | 2018-10-11 05:33 | 1574 | 122 |  | 41 |  | *STR#2 Edge Heater 코일부 이상으로 적용不 | [14 empty] | 93 | 100 | 0 | 0 | 0 |  | 700 |  | 선택 | 선택 | 0 | 0 | 0 |  | 700 |  | 해제 | 선택 | 해제 | 미정 | 미정 | 미정 | 미정 |  | 미정 | BT180180 | H
B48335 | 2018-10-10 | 2 | D | TUNDISH교체 | 1 | A | SCM440 | 합금강 | D | BM#2 | 1597 | 70 | 1635 | 1564 | 68 | 9000 |  | 1 | 0.35 | 21 |  | -2.03 | 1584 | 1663 | 0 | 0.7 | 0 | 5 | 4 | 43 | Y |  | 2018-10-11 05:35 | 88 | 1083 | -848 | -176 | 19 | 20 | 23 | 27 | 32 | 35 | 38 | 38 | 39 | 38 | 38 | 39 | 33 | 39 | 38 | 38 | -0.1 |  | 10 | Y | 0.2 | 1.1 | 2.71 | 2.71 | 1.71 |  |  |  | N | N | N | N | 150 | 0.48 | 63 | 100586 | 103090 | 510 | 15200 | 15 | 1 | 10 | 2018-10-11 05:36 | 1584 | 180 |  | 46 |  | * T/D FLUX 용탕부: 120KG / 유탕부: 15KG 투입 * 탄화왕겨200KG투입 * 첫 HEAT 수소측정 기준초과(10분)이상공정 등록 및 생관통보. | [14 empty] | 96.67 | 100 | 1050 | 0 | 0 |  | 650 | 400 | 해제 | 해제 | 1050 | 0 | 0 |  | 650 | 400 | 선택 | 해제 | 해제 | 미정 | 미정 | 미정 | 미정 |  | 미정 | BM510510 | C
A48442 | 2018-10-10 | 1 | D |  | 3 | A | FPA-20NICRMOHM2 | 소입성보증강 | C1 | BM#1 | 1650 | 44 | 1624 | 1564 | 40 | 6700 |  | 3 | 0.34 | 22 |  | -1.83 | 1577 | 1624 | 0.07 | 1.68 |  | 21 | 47 | 72 | Y |  | 2018-10-11 06:32 | 69 | 1087 | 16 | 19 | 22 | 24 | 24 | 25 | 24 | 24 | 23 | 22 | 21 | 21 | 20 | 18 | 22 | 25 | 18 | 24 | -0.16 | Y | 45 | Y | -0.2 | [7 empty] | N | N | N | Y | 130 | 0.47 | 72 | 118426 | 110050 | 1960 | 15900 | 4 | 1 |  | 2018-10-11 06:46 | 1577 | 132 |  | 45 |  | *STR#2 Edge Heater 코일부 이상으로 적용不 | [14 empty] | 104.25 | 100 | 0 | 0 | 0 |  | 700 |  | 선택 | 선택 | 0 | 0 | 0 |  | 700 |  | 해제 | 선택 | 해제 | 미정 | 미정 | 미정 | 선택 | 2 | 미정 | BT180180 | H
B48336 | 2018-10-10 | 2 | D |  | 2 | A | SCM440 | 합금강 | D | BM#2 | 1603 | 49 | 1634 | 1576 | 46 | 6500 |  | 1 | 0.35 | 18 |  | -1.97 | 1569 | 1634 | 0 | 0.37 | 0 | 6 | 41 | 64 | Y |  | 2018-10-11 06:33 | 73 | 1091 | 35 | 31 | 29 | 29 | 28 | 27 | 25 | 25 | 25 | 23 | 21 | 19 | 17 | 16 | 26 | 29 | 16 | 25 | -0.24 |  | 54.98 | Y | -0.2 |  |  |  | 1.21 |  |  |  | N | N | N | N | 140 | 0.47 | 66 | 97734 | 99160 | 860 | 15400 | 15 | 1 | 20 | 2018-10-11 06:53 | 1569 | 166 |  | 54 |  | * 전공정 요청 감속20%이상주입 이상공정 등록 및 생관통보. | [14 empty] | 98.23 | 100 | 0 | 0 | 0 |  | 650 | 400 | 해제 | 해제 | 0 | 0 | 0 |  | 650 | 400 | 선택 | 해제 | 해제 | 미정 | 미정 | 미정 | 미정 |  | 미정 | RB160.00 | C
A48443 | 2018-10-11 | 1 | D |  | 4 | A | FPA-20NICRMOHM2 | 소입성보증강 | C1 | BM#1 | 1628 | 45 | 1626 | 1537 | 43 | 7200 |  | 3 | 0.34 | 16 |  | -2.1 | 1583 | 1626 | 0.05 | 2.19 |  | 33 | 41 | 69 | Y |  | 2018-10-11 07:47 | 75 | 1089 | 16 | 22 | 27 | 29 | 31 | 32 | 32 | 32 | 32 | 31 | 31 | 31 | 31 | 29 | 29 | 32 | 29 | 32 | -0.07 | Y | 40 | Y | -0.4 | [8 empty] | N | N | Y | 120 | 0.47 | 66 | 101508 | 96170 | 2030 | 12800 | 4 | 1 |  | 2018-10-11 07:55 | 1583 | 120 |  | 43 |  | *STR#2 Edge Heater 코일부 이상으로 적용不 | [14 empty] | 102.79 | 100 | 0 | 0 | 0 |  | 700 |  | 선택 | 선택 | 0 | 0 | 0 |  | 700 |  | 해제 | 선택 | 해제 | 미정 | 미정 | 미정 | 미정 |  | 미정 | BT180180 | H
B48337 | 2018-10-10 | 2 | D |  | 3 | B | SCM440 | 합금강 | D | BM#2 | 1592 | 41 | 1655 | 1607 | 37 | 6100 |  | 1 | 0.57 | 17 |  | -2.04 | 1570 | 1654 | 0 | 1.8 | 0 | 1 | 64 | -326 | Y |  | 2018-10-11 07:59 | 74 | 1088 | 13 | 21 | 27 | 31 | 32 | 33 | 33 | 30 | 31 | 30 | 28 | 27 | 25 | 25 | 28 | 33 | 25 | 0 | -0.23 | Y | 35.02 | Y | -0.4 |  |  |  | 0.85 |  |  |  | Y | Y | Y | Y | 130 | 0.47 | 65 | 152307 | 100510 | 400 | 14400 | 15 | 1 | 30 | 2018-10-11 08:02 | 1570 | 172 |  | 37 |  | * 유사강종 연연주 혼탕부 ID:307~309/407~409이상재등록 | [14 empty] | 151.1 | 100 | 0 | 0 | 0 |  | 650 | 400 | 해제 | 해제 | 0 | 0 | 0 |  | 650 | 400 | 선택 | 해제 | 해제 | 미정 | 미정 | 미정 | 미정 |  | 미정 | RB250.00 | C
A48444 | 2018-10-11 | 1 | D |  | 5 | A | FPA-20NICRMOHM2 | 소입성보증강 | C1 | BM#1 | 1643 | 42 | 1643 | 1570 | 36 | 6900 |  | 3 | 0.33 | 18 |  | -2.97 | 1579 | 1643 | 0.01 | 1.89 |  | 30 | 52 | 79 | Y |  | 2018-10-11 09:06 | 71 | 1089 | 27 | 38 | 42 | 45 | 45 | 45 | 45 | 44 | 44 | 43 | 42 | 41 | 39 | 38 | 41 | 45 | 38 | 45 | -0.14 | Y | 50.02 | Y | -0.2 | [8 empty] | N | N | Y | 110 | 0.47 | 67 | 101508 | 104650 | 1950 | 14500 | 4 | 1 |  | 2018-10-11 09:15 | 1579 | 106 |  | 31 |  | *STR#2 Edge Heater 코일부 이상으로 적용不 | [14 empty] | 94.51 | 100 | 0 | 0 | 0 |  | 700 |  | 선택 | 선택 | 0 | 0 | 0 |  | 700 |  | 해제 | 선택 | 해제 | 미정 | 미정 | 미정 | 선택 | 2 | 미정 | BT180180 | H
B48338 | 2018-10-11 | 2 | D |  | 4 | A | AE4140Q | 합금강 | D4 | BM#2 | 1586 | 60 | 1634 | 1546 | 44 | 8500 |  | 1 | 0.36 | 20 |  | -2.34 | 1566 | 1647 | 0.34 | 0 | 0 | 2 | 47 | 33 | Y |  | 2018-10-11 08:56 | 72 | 1091 | 22 | 28 | 30 | 31 | 32 | 31 | 31 | 30 | 29 | 27 | 27 | 26 | 24 | 24 | 28 | 32 | 24 | 31 | -0.2 | Y | 40.05 | Y | -0.4 |  |  |  | 1.03 |  |  |  | Y | Y | Y | Y | 120 | 0.47 | 64 | 46964 | 100200 | 730 | 13600 | 15 | 1 | 40 | 2018-10-11 09:14 | 1566 | 179 |  | 49 |  | * 유사강종 연연주 혼탕부 ID:301/401 이상재등록 * STR#1 Edge heater 설비이상으로 미적용 * STR#2 EDGE HEATER 650KW에 실제값630KW 적용되는중 * 전공정 요청 래들잔강 이월 미실시 이상공정 등록. | [14 empty] | 46.59 | 100 | 0 | 0 | 0 |  | 650 | 1100 | 해제 | 선택 | 0 | 0 | 0 |  | 650 | 1100 | 선택 | 선택 | 선택 | 미정 | 미정 | 미정 | 미정 |  | 미정 | RB200.00 | C
B48333 | 2018-10-10 | 2 | D | TUNDISH교체전 | 6 | A | KSG4120H | 소입성보증강 | C | BM#1 | 1643 | 51 | 1655 | 1574 | 44 | 7800 |  | 1 | 0.38 | 18 |  | -2.08 | 1584 | 1642 | 0 | 1.07 | 0 | 1 | 63 | 83 | Y |  | 2018-10-11 02:53 | 71 | 1092 | 16 | 25 | 31 | 34 | 34 | 34 | 34 | 33 | 32 | 31 | 30 | 28 | 31 | 34 | 31 | 0 | 0 | 0 | 0 |  | 0 | Y | 0.62 | [7 empty] | N | N | N | N | 120 | 0.47 | 5 | 95168 | 105070 | 380 | 2000 | 12 | 1 |  | 2018-10-11 10:42 | 1584 | 577 |  | 474 |  | *STR#2 Edge Heater 코일부 이상으로 적용不 *전공정 요청 L/D잔강이월 미실시 | 056AB98D3FEE48B7868D2CB13383601B | 0C4E249698E84A9390A1EB42F61AF048 | 594ABD54DFBF46C28121F7755FDFBC83 | [11 empty] | 90.25 | 100 | 0 | 3000 | 0 |  | 460 |  | 선택 | 선택 | 0 | 3000 | 0 |  | 460 |  | 해제 | 선택 | 해제 | 미정 | 해제 | 미정 | 미정 |  | 미정 | BT180180 | C
B48340 | 2018-10-11 | 2 | D |  | 7 | A | FPA-20NICRMOHM2 | 소입성보증강 | C1 | BM#1 | 1596 | 41 | 1634 | 1556 | 36 | 6600 |  | 3 | 0.35 | 16 |  | -2.83 | 1577 | 1634 | 0.03 | 1.86 |  | 5 | 5 | 90 | Y |  | 2018-10-11 10:22 | 69 | 1089 | 40 | 41 | 42 | 42 | 41 | 40 | 40 | 39 | 38 | 38 | 38 |  |  | 38 | 40 | 42 | 38 | 40 | -0.1 |  | 39.97 | Y | 0 | [8 empty] | N | N | Y | 100 | 0.47 | 58 | 101508 | 94380 | 3070 | 15000 | 4 | 1 |  | 2018-10-11 10:30 | 1577 | 103 |  | 31 |  | *STR#2 Edge Heater 코일부 이상으로 적용不 | [14 empty] | 103.58 | 100 | 0 | 0 | 0 |  | 700 |  | 선택 | 선택 | 0 | 0 | 0 |  | 700 |  | 해제 | 선택 | 해제 | 미정 | 미정 | 미정 | 미정 |  | 미정 | BT180180 | H
B48339 | 2018-10-11 | 2 | D |  | 5 | A | AE4140Q | 합금강 | D4 | BM#2 | 1578 | 50 | 1656 | 1575 | 44 | 7600 |  | 1 | 0.35 | 20 |  | -2.2 | 1555 | 1648 | 0.13 | 0 | 0 | 12 | 34 | 42 | Y |  | 2018-10-11 10:26 | 61 | 1089 | 17 | 24 | 27 | 28 | 28 | 28 | 27 | 26 | 25 | 23 | 21 | 18 | 14 | 14 | 24 | 28 | 14 | 28 | -0.31 | Y | 44.97 | Y | -0.8 |  |  |  | 1.28 |  |  |  | N | N | N | Y | 110 | 0.48 | 60 | 96644 | 96600 | 1940 | 14700 | 15 | 1 | 10 | 2018-10-11 10:42 | 1555 | 171 |  | 26 | 16 | * STR#1 Edge heater 설비이상으로 미적용 * STR#2 EDGE HEATER 650KW에 실제값630KW 적용되는중 * 전공정 요청 래들잔강 이월 미실시 이상공정 등록. | [14 empty] | 98.12 | 100 | 0 | 0 | 0 |  | 650 | 1100 | 해제 | 선택 | 0 | 0 | 0 |  | 650 | 1100 | 선택 | 선택 | 선택 | 미정 | 미정 | 미정 | 선택 | 4 | 미정 | RB230.00 | C
A48445 | 2018-10-11 | 1 | D |  | 8 | A | FPA-20NICRMOHM2 | 소입성보증강 | C1 | BM#1 | 1610 | 53 | 1639 | 1562 | 34 | 6100 |  | 3 | 0.34 | 16 |  | -2.95 | 1581 | 1639 | 0.02 | 2.23 |  | 20 | 1 | 26159 | Y |  | 2018-10-11 10:51 | 73 | 1196 | 35 | 27 | 28 | 30 | 30 | 31 | 31 | 30 | 29 | 28 | 27 | 26 |  | 26 | 29 | 31 | 26 | 30 | -0.17 | Y | 29.98 | Y | -0.2 | [7 empty] | N | N | N | Y | 150 | 0.47 | 60 | 84590 | 91780 | 5650 | 15400 | 4 | 1 |  | 2018-10-11 11:03 | 1581 | 141 |  | 60 |  | *STR#2 Edge Heater 코일부 이상으로 적용不 | [14 empty] | 87.84 | 100 | 0 | 0 | 0 |  | 700 |  | 선택 | 선택 | 0 | 0 | 0 |  | 700 |  | 해제 | 선택 | 해제 | 미정 | 미정 | 미정 | 미정 |  | 미정 | BT180180 | H
B48341 | 2018-10-11 | 2 | D |  | 6 | A | AE4140Q | 합금강 | D4 | BM#2 | 1587 | 41 | 1624 | 1546 | 38 | 7100 |  | 1 | 0.33 | 20 |  | -2.08 | 1555 | 1618 | 0.13 | 0 | 0 | 6 | 42 | 73 | Y |  | 2018-10-11 11:40 | 61 | 1089 | 9 | 18 | 24 | 26 | 28 | 26 | 26 | 24 | 25 | 24 | 23 | 22 | 20 | 20 | 23 | 28 | 20 | 26 | -0.2 | Y | 39.97 | Y | -0.4 |  |  |  | 1.41 |  |  |  | N | N | N | N | 100 | 0.48 | 62 | 97418 | 99600 | 40 | 14600 | 15 | 1 | 40 | 2018-10-11 11:47 | 1555 | 105 |  | 17 |  | * STR#1 Edge heater 설비이상으로 미적용 * STR#2 EDGE HEATER 650KW에 실제값630KW 적용되는중 * 전공정 요청 래들잔강 이월 미실시 이상공정 등록. | [14 empty] | 97.91 | 100 | 0 | 0 | 0 |  | 650 | 1100 | 해제 | 선택 | 0 | 0 | 0 |  | 650 | 1100 | 선택 | 선택 | 선택 | 미정 | 미정 | 미정 | 미정 |  | 미정 | RB150.00 | C
A48446 | 2018-10-11 | 1 | D |  | 9 | A | FPA-20NICRMOHM2 | 소입성보증강 | C1 | BM#1 | 1627 | 46 | 1648 | 1560 | 38 | 6800 |  | 3 | 0.35 | 16 |  | -3.22 | 1583 | 1648 | 0.05 | 3.66 |  | 21 | 48 | 107 | Y |  | 2018-10-11 11:56 | 75 | 1089 | 23 | 24 | 26 | 27 | 28 | 29 | 29 | 28 | 28 | 27 | 26 | 25 | 23 | 23 | 27 | 29 | 23 | 28 | -0.17 | Y | 34.98 | Y | -0.4 | [7 empty] | N | N | N | N | 140 | 0.47 | 62 | 84590 | 96960 | 4150 | 15500 | 4 | 1 |  | 2018-10-11 12:07 | 1583 | 138 |  | 58 |  | *STR#2 Edge Heater 코일부 이상으로 적용不 | [14 empty] | 83.75 | 100 | 0 | 0 | 0 |  | 700 |  | 선택 | 선택 | 0 | 0 | 0 |  | 700 |  | 해제 | 선택 | 해제 | 미정 | 미정 | 미정 | 미정 |  | 미정 | BT180180 | H
B48342 | 2018-10-11 | 2 | A | 잔강최소화전 | 7 | A | AE4140Q | 합금강 | D4 | BM#2 | 1556 | 41 | 1624 | 1534 | 37 | 6700 |  | 1 | 0.35 | 18 |  | -2.31 | 1557 | 1619 | 0.29 | 0 | 0 | 1 | 65 | 72 | Y |  | 2018-10-11 12:43 | 63 | 1088 | 16 | 24 | 28 | 30 | 30 | 31 | 31 | 30 | 29 | 28 | 27 | 26 | 25 | 25 | 27 | 31 | 25 | 30 | -0.17 | Y | 35 | Y | -0.2 |  |  |  | 1.07 |  |  |  | N | N | N | N | 150 | 0.49 | 60 | 92704 | 97930 | 5150 | 3000 | 15 | 1 | 10 | 2018-10-11 12:45 | 1557 | 110 |  | 19 |  | * STR#1 Edge heater 설비이상으로 미적용 * STR#2 EDGE HEATER 650KW에 실제값630KW 적용되는중 *L/D 잔강 5.6T에 슬러그나와 미이월 이상공정등록 및생관통보 | [14 empty] | 93.64 | 100 | 0 | 3870 | 0 |  | 650 | 1100 | 해제 | 선택 | 0 | 3900 | 0 |  | 650 | 1100 | 선택 | 선택 | 선택 | 미정 | 선택 | 미정 | 미정 |  | 미정 | RB190.00 | C
A48447 | 2018-10-11 | 1 | A |  | 10 | A | FPA-20NICRMOHM2 | 소입성보증강 | C1 | BM#1 | 1561 | 50 | 1639 | 1524 | 42 | 8400 |  | 3 | 0.35 | 16 |  | -2.16 | 1596 | 1639 | 0.07 | 3.33 |  | 33 | 42 | 104 | Y |  | 2018-10-11 13:01 | 88 | 1089 | 19 | 25 | 30 | 34 | 36 | 37 | 38 | 38 | 38 | 37 | 37 | 36 | 36 | 36 | 34 | 38 | 36 | 38 | -0.06 | Y | 30 | Y | 0 | [8 empty] | N | N | Y | 130 | 0.47 | 65 | 101508 | 100460 | 3630 | 15500 | 4 | 1 |  | 2018-10-11 13:09 | 1596 | 138 |  | 58 |  | *STR#2 Edge Heater 코일부 이상으로 적용不 | [14 empty] | 976.04 | 100 | 0 | 0 | 0 |  | 700 |  | 선택 | 선택 | 0 | 0 | 0 |  | 700 |  | 해제 | 선택 | 해제 | 미정 | 미정 | 미정 | 미정 |  | 미정 | BT180180 | C
B48343 | 2018-10-11 | 2 | A | 잔강최소화 | 8 | B | AE4145MD | 합금강 | AE4145M계 | BM#2 | 1584 | 47 | 1624 | 1547 | 43 | 7900 |  | 1 | 0.31 | 22 |  | -2.21 | 1549 | 1632 | 0.19 | 0 | 0 | 2 | 48 | 72 | Y |  | 2018-10-11 13:59 | 61 | 1088 | -155 | 24 | 31 | 30 | 31 | 30 | 30 | 29 | 28 | 28 | 26 | 25 |  | 25 | 23 | 31 | 25 | 30 | -0.13 | Y | 44.98 | Y | -0.2 |  |  |  | 0.93 |  |  |  | N | N | N | N | 140 | 0.44 | 60 | 157326 | 100230 | 280 | 14200 | 15 | 1 |  | 2018-10-11 13:58 | 1549 | 125 |  | 18 |  | * STR#1 Edge heater 설비이상으로 미적용 * STR#2 EDGE HEATER 650KW에 실제값630KW 적용되는중 *연연주 혼탕부 309~311,410~412 | [14 empty] | 157.96 | 100 | 2600 | 0 | 0 |  | 650 | 400 | 해제 | 선택 | 2600 | 0 | 0 |  | 650 | 400 | 선택 | 선택 | 선택 | 미정 | 미정 | 미정 | 미정 |  | 미정 | RB215.90 | C
A48448 | 2018-10-11 | 1 | A |  | 11 | A | FPA-20NICRMOHM2 | 소입성보증강 | C1 | BM#1 | 1558 | 49 | 1631 | 1522 | 46 | 7800 |  | 3 | 0.36 | 18 |  | -2.09 | 1584 | 1631 | 0.06 | 2.52 |  | 30 | 53 | 103 | Y |  | 2018-10-11 14:15 | 76 | 1089 | 34 | 35 | 35 | 36 | 37 | 38 | 38 | 38 | 38 | 38 | 37 | 37 | 36 | 36 | 37 | 38 | 36 | 38 | -0.06 | Y | 35.03 | Y | -0.2 | [8 empty] | N | N | Y | 120 | 0.47 | 61 | 101508 | 97770 | 2610 | 16340 | 4 | 1 |  | 2018-10-11 14:22 | 1584 | 143 |  | 51 |  | *STR#2 Edge Heater 코일부 이상으로 적용不 | [14 empty] | 104.06 | 100 | 0 | 0 | 0 |  | 700 |  | 선택 | 선택 | 0 | 0 | 0 |  | 700 |  | 해제 | 선택 | 해제 | 미정 | 미정 | 미정 | 미정 |  | 미정 | BT180180 | H
B48344 | 2018-10-11 | 2 | A |  | 9 | A | AE4145MA | 합금강 | AE4145M계 | BM#2 | 1613 | 49 | 1627 | 1545 | 46 | 7900 |  | 1 | 0.46 | 21 |  | -2.33 | 1545 | 1624 | 0.55 | 0 | 0 | 12 | 35 | 68 | Y |  | 2018-10-11 15:03 | 58 | 1089 | 20 | 26 | 28 | 30 | 30 | 30 | 29 | 27 | 26 | 26 | 25 | 24 | 22 | 21 | 26 | 30 | 21 | 30 | -0.18 | Y | 50 | Y | -0.2 |  |  |  | 0.93 |  |  |  | N | N | N | N |  | 0.46 | 66 | 46392 | 100930 | 2160 | 15200 | 15 | 1 |  | 2018-10-11 15:07 | 1545 | 130 |  | 17 |  | * STR#1 Edge heater 설비이상으로 미적용 * 연연주 혼탕부 301 401 *샘플 303.403 500mm | [14 empty] | 44.95 | 100 | 0 | 0 | 500 |  | 650 | 400 | 해제 | 선택 | 0 | 0 | 500 |  | 650 | 400 | 선택 | 선택 | 선택 | 미정 | 미정 | 미정 | 미정 |  | 미정 | RB241.30 | C
A48449 | 2018-10-11 | 1 | A |  | 12 | A | FPA-20NICRMOHM2 | 소입성보증강 | C1 | BM#1 | 1584 | 49 | 1635 | 1534 | 45 | 8000 |  | 3 | 0.34 | 19 |  | -2.32 | 1587 | 1643 | 0.12 | 0 |  | 5 | 6 | 105 | Y |  | 2018-10-11 15:14 | 79 | 1089 | 33 | 32 | 30 | 32 | 32 | 33 | 33 | 33 | 32 | 32 | 31 | 30 | 29 | 29 | 32 | 33 | 29 | 33 | -0.11 | Y | 34.97 | Y | -0.2 | [8 empty] | N | N | Y | 110 | 0.47 | 63 | 101508 | 97330 | 1720 | 16640 | 4 | 1 |  | 2018-10-11 15:26 | 1587 | 147 |  | 57 |  | *STR#2 Edge Heater 코일부 이상으로 적용不 | [14 empty] | 102.48 | 100 | 0 | 0 | 0 |  | 700 |  | 선택 | 선택 | 0 | 0 | 0 |  | 700 |  | 해제 | 선택 | 해제 | 미정 | 미정 | 미정 | 미정 |  | 미정 | BT180180 | H
B48345 | 2018-10-11 | 2 | A |  | 10 | B | AE4145MA | 합금강 | AE4145M계 | BM#2 | 1593 | 49 | 1647 | 1544 | 42 | 8100 |  | 1 | 0.36 | 20 |  | -2.48 | 1544 | 1636 | 0.6 | 0 | 0 | 6 | 43 | 62 | Y |  | 2018-10-11 16:09 | 57 | 1134 | 16 | 21 | 25 | 26 | 27 | 26 | 26 | 25 | 25 | 23 | 23 | 21 | 21 | 18 | 23 | 27 | 18 | 26 | -0.22 | Y | 40.5 | Y | -0.61 |  |  |  | 0.84 |  |  |  | N | N | N | N | 120 | 0.46 | 61 | 94468 | 94500 | 1200 | 14880 | 15 | 1 |  | 2018-10-11 16:16 | 1544 | 137 |  | 21 |  | * STR#1 Edge heater 설비이상으로 미적용 이상공정등록및생관통보 | [14 empty] | 98.82 | 100 | 0 | 0 | 0 |  | 650 | 400 | 해제 | 선택 | 0 | 0 | 0 |  | 650 | 400 | 선택 | 선택 | 선택 | 미정 | 미정 | 미정 | 미정 |  | 미정 | RB254.00 | C
A48450 | 2018-10-11 | 1 | A | TUNDISH교체전 | 13 | A | FPA-20NICRMOHM2 | 소입성보증강 | C1 | BM#1 | 1601 | 41 | 1666 | 1565 | 39 | 7000 |  | 3 | 0.37 | 18 |  | -1.87 | 1608 | 1650 | 0.07 | 2.6 |  | 21 | 49 | 38 | Y |  | 2018-10-11 16:12 | 100 | 1136 | 26 | 34 | 43 | 47 | 49 | 51 | 52 | 52 | 52 | 51 | 51 | 50 | 49 | 48 | 47 | 52 | 48 | 52 | -0.11 | Y | 35 | Y | -0.2 | [8 empty] | N | N | M | 100 | 0.46 | 65 | 97468 | 99070 | -70 | 2000 | 4 | 1 |  | 2018-10-11 16:21 | 1608 | 151 |  | 65 |  | *STR#2 Edge Heater 코일부 이상으로 적용不 | 83FB10D5941842D0BC34F43A1B6CF16F | DD733EBB5ABB4CA6B3008FFBCBFE8AF1 |  | D8A6CCEA1B2F4DB2A4AB85C281D42BBC | [10 empty] | 98.45 | 100 | 0 | 2500 | 0 |  | 700 |  | 선택 | 선택 | 0 | 2500 | 0 |  | 700 |  | 해제 | 선택 | 해제 | 미정 | 미정 | 미정 | 미정 |  | 미정 | BT180180 | H
B48346 | 2018-10-11 | 2 | A |  | 11 | A | AE4145MA | 합금강 | AE4145M계 | BM#2 | 1604 | 49 | 1627 | 1567 | 46 | 7700 |  | 1 | 0.34 | 21 |  | -2.16 | 1545 | 1620 | 0.65 | 0 | 0 | 1 | 66 | 58 | Y |  | 2018-10-11 17:11 | 58 | 1137 | 14 | 19 | 23 | 25 | 26 | 26 | 25 | 24 | 23 | 22 | 21 | 21 | 20 | 19 | 22 | 26 | 19 | 0 | -0.16 | Y | 45.02 | Y | -0.2 |  |  |  | 0.78 |  |  |  | N | N | N | N | 110 | 0.47 | 68 | 86420 | 107150 | 100 | 15200 | 15 | 1 |  | 2018-10-11 17:20 | 1545 | 140 |  | 24 |  | * STR#1 Edge heater 설비이상으로 미적용 이상공정등록및생관통보 | [14 empty] | 80.62 | 100 | 0 | 0 | 0 |  | 650 | 400 | 해제 | 선택 | 0 | 0 | 0 |  | 650 | 400 | 선택 | 선택 | 선택 | 미정 | 미정 | 미정 | 미정 |  | 미정 | RB209.55 | H
A48452 | 2018-10-11 | 1 | A | TUNDISH교체 | 1 | A | STB2 | 베어링강 | STB (SF) | BM#1 | 1559 | 46 | 1570 | 1538 | 43 | 7300 |  | 3 | 0.37 | 26 |  | -0.97 | 1541 | 1570 | 0.11 | 0 |  | 33 | 43 | 83 | Y |  | 2018-10-11 18:19 | 85 | 1121 | 24 | 24 | 22 | 28 | 31 | 34 | 35 | 36 | 36 | 36 | 25 |  |  | 25 | 31 | 36 | 25 | 36 | -0.73 |  | 14.97 | Y | -2.21 |  | 2.33 | 2.33 | 1.91 |  |  |  | Y | N | N | M | 230 | 0.46 | 56 | 101508 | 91450 | 7030 | 14810 | 7 | 2 |  | 2018-10-11 18:25 | 1541 | 122 |  | 30 |  | *T/D가열온도:자동-1364`.수동건-1294`.STR#1:1007.STR#2:929.T/D FLUX 유:15,용:275,탄화왕겨 200kg 투입 *STR#2 Edge Heater 코일부 이상으로 적용不 | [14 empty] | 103.11 | 100 | 1500 | 0 | 0 |  | 700 |  | 선택 | 해제 | 1500 | 0 | 0 |  | 700 |  | 해제 | 해제 | 선택 | 미정 | 미정 | 선택 | 선택 |  | 미정 | BT180180 | H
B48347 | 2018-10-11 | 2 | A |  | 12 | A | AE4145MA | 합금강 | AE4145M계 | BM#2 | 1582 | 46 | 1635 | 1564 | 39 | 7900 |  | 1 | 0.34 | 23 |  | -2.13 | 1559 | 1629 | 0.47 | 0 | 0 | 2 | 49 | 49 | Y |  | 2018-10-11 18:05 | 72 | 1138 | 16 | 21 | 26 | 29 | 30 | 30 | 30 | 29 | 29 | 28 | 27 | 25 | 24 | 23 | 26 | 30 | 23 | 30 | -0.16 | Y | 45.03 | Y | -0.2 |  |  |  | 0.85 |  |  |  | Y | Y | Y | N | 100 | 0.45 | 70 | 103704 | 104100 | 900 | 14800 | 15 | 1 |  | 2018-10-11 18:19 | 1559 | 150 |  | 41 |  | * 사무실 요청 TEST 방안서 STR#1,2 위드롤9,10번 4mm 강압하실시 * STR#1 Edge heater 설비이상으로 미적용 이상공정등록및생관통보 * 샘플 303 403 500mm | [14 empty] | 98.77 | 100 | 0 | 0 | 500 |  | 650 | 400 | 해제 | 선택 | 0 | 0 | 500 |  | 650 | 400 | 선택 | 선택 | 선택 | 미정 | 미정 | 미정 | 미정 |  | 미정 | RB209.55 | H
A48453 | 2018-10-11 | 1 | A |  | 2 | A | STB2 | 베어링강 | STB (SF) | BM#1 | 1600 | 40 | 1575 | 1557 | 32 | 4600 |  | 3 | 0.37 | 27 |  | -1.39 | 1532 | 1575 | 0.11 | 0 |  | 30 | 54 | 86 | Y |  | 2018-10-11 19:10 | 76 | 1132 | 36 | 34 | 34 | 35 | 35 | 35 | 34 | 34 | 35 | 34 | 34 | 34 |  | 34 | 35 | 35 | 34 | 35 | -0.03 | Y | 40 | Y | 0 |  |  |  | 1.37 |  |  |  | Y | Y | Y | Y | 220 | 0.48 | 58 | 84590 | 92930 | 7010 | 15320 | 7 | 2 |  | 2018-10-11 19:15 | 1532 | 116 |  | 38 |  | *STR#2 Edge Heater 코일부 이상으로 적용不 | [14 empty] | 84.67 | 100 | 0 | 0 | 0 |  | 700 |  | 선택 | 해제 | 0 | 0 | 0 |  | 700 |  | 해제 | 해제 | 선택 | 미정 | 미정 | 선택 | 미정 |  | 미정 | BT180180 | H
B48348 | 2018-10-11 | 2 | A |  | 13 | A | AE4145MA | 합금강 | AE4145M계 | BM#2 | 1605 | 46 | 1625 | 1566 | 40 | 8000 |  | 1 | 0.37 | 21 |  | -2.45 | 1554 | 1628 | 0.49 | 0 | 0 | 12 | 36 | 39 | Y |  | 2018-10-11 19:16 | 67 | 1134 | 19 | 21 | 24 | 26 | 26 | 26 | 26 | 25 | 25 | 24 | 23 | 22 | 21 | 19 | 23 | 26 | 19 | 26 | -0.14 | Y | 49.9 | Y | -0.4 |  |  |  | 0.87 |  |  |  | Y | Y | Y | N | 150 | 0.45 | 69 | 97260 | 102580 | 1470 | 15500 | 15 | 1 |  | 2018-10-11 19:15 | 1554 | 161 |  | 43 |  | * 사무실 요청 TEST 방안서 STR#1,2 위드롤9,10번 4mm 강압하실시 * STR#1 Edge heater 설비이상으로 미적용 이상공정등록및생관통보 | [14 empty] | 93.47 | 75 | 0 | 0 | 0 |  | 650 | 400 | 해제 | 선택 | 0 | 0 | 0 |  | 650 | 400 | 선택 | 선택 | 선택 | 미정 | 미정 | 미정 | 미정 |  | 미정 | RB215.90 | C
A48454 | 2018-10-11 | 1 | A |  | 3 | A | STB2 | 베어링강 | STB (SF) | BM#1 | 1568 | 49 | 1556 | 1534 | 40 | 6800 |  | 3 | 0.34 | 26 |  | -0.98 | 1526 | 1556 | 0.16 | 0 |  | 5 | 7 | 71 | Y |  | 2018-10-11 20:24 | 70 | 1136 | 33 | 31 | 30 | 30 | 31 | 30 | 30 | 28 | 27 | 27 | 27 | 26 | 26 | 26 | 29 | 31 | 26 | 30 | -0.13 | Y | 39.97 | Y | 0 |  |  |  | 1.59 |  |  |  | Y | Y | Y | Y | 210 | 0.48 | 65 | 84590 | 100650 | 6980 | 14600 | 7 | 2 |  | 2018-10-11 20:31 | 1526 | 116 |  | 25 |  | *STR#2 Edge Heater 코일부 이상으로 적용不 | [14 empty] | 78.58 | 100 | 0 | 0 | 0 |  | 700 |  | 선택 | 해제 | 0 | 0 | 0 |  | 700 |  | 해제 | 해제 | 선택 | 미정 | 미정 | 선택 | 미정 |  | 미정 | BT180180 | H
B48349 | 2018-10-11 | 2 | C |  | 14 | A | AE4145MA | 합금강 | AE4145M계 | BM#2 | 1605 | 43 | 1647 | 1577 | 39 | 7700 |  | 1 | 0.35 | 23 |  | -2.18 | 1557 | 1634 | 0.55 | 0 | 0 | 6 | 44 | 42 | Y |  | 2018-10-11 20:09 | 70 | 1121 | 16 | 17 | 20 | 23 | 23 | 23 | 23 | 23 | 23 | 22 | 21 | 20 | 20 | 19 | 21 | 23 | 19 | 23 | -0.08 | Y | 50.02 | Y | -0.2 |  |  |  | 0.7 |  |  |  | N | N | N | N | 140 | 0.45 | 68 | 99213 | 100460 | 790 | 15500 | 15 | 1 | 10 | 2018-10-11 20:13 | 1557 | 168 |  | 62 |  | * STR#1 Edge heater 설비이상으로 미적용 이상공정등록및생관통보 *STR#2 코너히터기 LIGTHT FAULT 로 (14번에러코드) 500KW적용중. | [14 empty] | 97.99 | 78.57 | 0 | 0 | 0 |  | 650 | 400 | 해제 | 선택 | 0 | 0 | 0 |  | 650 | 400 | 선택 | 선택 | 선택 | 미정 | 미정 | 미정 | 미정 |  | 미정 | RB215.90 | C
A48455 | 2018-10-11 | 1 | C |  | 4 | A | STB2 | 베어링강 | STB (SF) | BM#1 | 1583 | 41 | 1574 | 1544 | 38 | 5600 |  | 3 | 0.35 | 26 |  | -1.06 | 1542 | 1574 | 0.15 | 0 |  | 21 | 50 | 78 | Y |  | 2018-10-11 21:26 | 86 | 1128 | 25 | 28 | 34 | 36 | 37 | 37 | 37 | 36 | 36 | 36 | 35 | 35 | 34 | 34 | 34 | 37 | 34 | 37 | -0.07 | Y | 40 | Y | -0.2 |  |  |  | 1.49 |  |  |  | Y | Y | Y | Y | 200 | 0.48 | 65 | 101508 | 98300 | 6130 | 15900 | 7 | 2 |  | 2018-10-11 21:32 | 1542 | 123 |  | 28 |  | *STR#2 Edge Heater 코일부 이상으로 적용不 | [14 empty] | 96.4 | 100 | 0 | 0 | 0 |  | 700 |  | 선택 | 해제 | 0 | 0 | 0 |  | 700 |  | 해제 | 해제 | 선택 | 미정 | 미정 | 선택 | 선택 | 3 | 미정 | BT180180 | H
B48350 | 2018-10-11 | 2 | C | TUNDISH교체전 | 15 | B | AE4145MA | 합금강 | AE4145M계 | BM#2 | 1588 | 45 | 1645 | 1564 | 42 | 8000 |  | 1 | 0.33 | 22 |  | -2.32 | 1572 | 1647 | 0.38 | 0 | 0 | 20 | 3 | 29 | Y |  | 2018-10-11 21:10 | 85 | 1112 | 18 | 20 | 23 | 27 | 30 | 31 | 31 | 31 | 31 | 31 | 30 | 30 | 28 | 28 | 28 | 31 | 28 | 31 | -0.08 | Y | 35 | Y | -0.4 |  |  |  | 0.75 |  |  |  | N | N | N | N | 130 | 0.45 | 61 | 97662 | 91410 | 3490 | 2000 | 15 | 1 | 20 | 2018-10-11 21:24 | 1572 | 179 |  | 72 |  | * STR#1 Edge heater 설비이상으로 미적용 이상공정등록및생관통보 *STR#2 코너히터기 LIGTHT FAULT 로 (14번에러코드) 500KW적용중. | 3BA0149CD84C4DDDBB2154574E403022 | 34A8C9D9D10148508D15F95AFE790113 | DC5AEF6B5936459790539D5863EDC403 | [11 empty] | 102.91 | 78.57 | 0 | 2787 | 0 |  | 650 | 400 | 해제 | 선택 | 0 | 2858 | 0 |  | 650 | 400 | 해제 | 선택 | 선택 | 미정 | 미정 | 미정 | 미정 |  | 미정 | RB184.15 | C
A48456 | 2018-10-11 | 1 | C |  | 5 | A | STB2 | 베어링강 | STB (SF) | BM#1 | 1561 | 41 | 1547 | 1533 | 40 | 6000 |  | 3 | 0.37 | 25 |  | -0.65 | 1528 | 1547 | 0.19 | 0 |  | 33 | 44 | 49 | Y |  | 2018-10-11 22:13 | 72 | 1128 | 34 | 32 | 32 | 32 | 33 | 32 | 32 | 32 | 31 | 31 | 30 | 30 | 29 | 29 | 32 | 33 | 29 | 32 | -0.1 | Y | 40 | Y | -0.2 |  |  |  | 1.37 |  |  |  | Y | Y | Y | Y | 190 | 0.48 | 64 | 101508 | 99800 | 7070 | 16000 | 7 | 2 |  | 2018-10-11 22:18 | 1528 | 129 |  | 47 |  | *STR#2 Edge Heater 코일부 이상으로 적용不 | [14 empty] | 95.04 | 100 | 0 | 0 | 0 |  | 700 |  | 선택 | 해제 | 0 | 0 | 0 |  | 700 |  | 해제 | 해제 | 선택 | 미정 | 미정 | 선택 | 미정 |  | 미정 | BT180180 | H
B48352 | 2018-10-11 | 2 | C | TUNDISH교체 | 1 | A | SM58CM2 | 탄소강 | B | BM#2 | 1600 | 47 | 1644 | 1575 | 42 | 7700 |  | 1 | 0.58 | 21 |  | 0 | 1572 | 1645 | 0.25 | 0 | 0 | 2 | 50 | 76 | Y |  | 2018-10-11 23:13 | 88 | 1091 | -513 | -88 | 22 | 22 | 25 | 31 | 34 | 36 | 38 | 38 | 38 | 38 | 39 | 38 | 31 | 39 | 38 | 38 | -0.2 |  | 5 | Y | -0.2 | 1.3 | 2.7 | 2.58 | 1.75 |  |  |  | N | N | N | N | 150 | 0.48 | 63 | 95914 | 103790 | 3410 | 15500 | 6 | 2 |  | 2018-10-11 23:46 | 1572 | 140 |  | 33 |  | *T/D플럭스 120/15KG *롱노즐 실리부 부착 *탄화왕겨 투입 *수소 10분 측정값 기준치 초과,생관통과 | [14 empty] | 89.47 | 76.47 | 728 | 0 | 0 |  | 650 | 400 | 해제 | 선택 | 718 | 0 | 0 |  | 650 | 400 | 해제 | 선택 | 해제 | 미정 | 미정 | 미정 | 미정 |  | 미정 | SB083083 | H
A48457 | 2018-10-11 | 1 | C |  | 6 | A | STB2 | 베어링강 | STB (SF) | BM#1 | 1592 | 50 | 1557 | 1539 | 47 | 6500 |  | 3 | 0.36 | 25 |  | -0.95 | 1529 | 1557 | 0.22 | 0 |  | 30 | 55 | 49 | Y |  | 2018-10-11 23:24 | 73 | 1086 | 29 | 31 | 34 | 36 | 37 | 37 | 37 | 37 | 37 | 37 | 37 | 37 | 36 | 36 | 36 | 37 | 36 | 37 | -0.02 | Y | 45 | Y | 0 |  |  |  | 1.37 |  |  |  | Y | Y | Y | Y | 180 | 0.48 | 65 | 101508 | 98700 | 6990 | 15000 | 7 | 2 |  | 2018-10-11 23:31 | 1529 | 131 |  | 43 |  | *STR#2 Edge Heater 코일부 이상으로 적용不 | [14 empty] | 96.03 | 100 | 0 | 0 | 0 |  | 700 |  | 선택 | 해제 | 0 | 0 | 0 |  | 700 |  | 해제 | 해제 | 선택 | 미정 | 미정 | 선택 | 미정 |  | 미정 | BT180180 | H
B48353 | 2018-10-11 | 2 | C |  | 2 | A | SM58CM2 | 탄소강 | B | BM#2 | 1561 | 42 | 1617 | 1515 | 39 | 7500 |  | 1 | 0.36 | 15 |  | 0 | 1540 | 1598 | 0.14 | 0 | 0 | 12 | 37 | 70 | Y |  | 2018-10-12 00:30 | 56 | 1090 | 35 | 28 | 26 | 24 | 22 | 21 | 21 | 20 | 18 | 17 | 16 | 14 | 14 | 14 | 22 | 26 | 14 | 0 | -0.24 |  | 50.02 | Y | 0 | [7 empty] | N | N | N | N | 140 | 0.52 | 61 | 95914 | 103770 | 580 | 14600 | 6 | 2 |  | 2018-10-12 00:50 | 1540 | 133 |  | 22 | [16 empty] | 91.92 | 76.47 | 0 | 0 | 0 |  | 650 | 400 | 해제 | 선택 | 0 | 0 | 0 |  | 650 | 400 | 해제 | 선택 | 해제 | 미정 | 미정 | 미정 | 미정 |  | 미정 | SB083083 | H
A48458 | 2018-10-11 | 1 | C |  | 7 | A | STB2 | 베어링강 | STB (SF) | BM#1 | 1587 | 44 | 1569 | 1555 | 41 | 5700 |  | 3 | 0.35 | 25 |  | -1.49 | 1525 | 1569 | 0.17 | 0 |  | 5 | 8 | 51 | Y |  | 2018-10-12 00:21 | 69 | 1105 | 35 | 31 | 30 | 30 | 31 | 30 | 30 | 30 | 29 | 29 | 28 | 28 | 28 | 28 | 30 | 31 | 28 | 30 | -0.04 | Y | 40.02 | Y | 0 |  |  |  | 1.42 |  |  |  | Y | Y | Y | Y | 230 | 0.48 | 60 | 84590 | 95950 | 7050 | 16400 | 7 | 2 |  | 2018-10-12 00:29 | 1525 | 138 |  | 52 |  | *STR#2 Edge Heater 코일부 이상으로 적용不 | [14 empty] | 82.17 | 100 | 0 | 0 | 0 |  | 700 |  | 선택 | 해제 | 0 | 0 | 0 |  | 700 |  | 해제 | 해제 | 선택 | 미정 | 미정 | 선택 | 미정 |  | 미정 | BT180180 | H
B48354 | 2018-10-11 | 2 | C |  | 3 | A | SM58CM2 | 탄소강 | B | BM#2 | 1596 | 48 | 1636 | 1535 | 37 | 7100 |  | 1 | 0.47 | 16 |  | 0 | 1566 | 1629 | 0.17 | 0 | 0 | 6 | 45 | 59 | Y |  | 2018-10-12 01:25 | 82 | 1068 | 11 | 25 | 33 | 37 | 38 | 38 | 39 | 37 | 36 | 35 | 34 | 31 |  | 31 | 33 | 39 | 31 | 0 | -0.32 | Y | 25.02 | Y | -0.6 | [7 empty] | N | N | N | N | 130 | 0.5 | 60 | 101556 | 99460 | 2120 | 13900 | 6 | 2 |  | 2018-10-12 01:30 | 1566 | 135 |  | 32 |  | *샘플채취 300mm ID:303.403 | [14 empty] | 100.1 | 77.78 | 0 | 0 | 300 |  | 650 | 400 | 해제 | 선택 | 0 | 0 | 300 |  | 650 | 400 | 해제 | 선택 | 해제 | 미정 | 미정 | 미정 | 미정 |  | 미정 | SB083083 | H
A48459 | 2018-10-11 | 1 | C |  | 8 | A | STB2 | 베어링강 | STB (SF) | BM#1 | 1581 | 43 | 1573 | 1530 | 38 | 5700 |  | 3 | 0.36 | 25 |  | -1.44 | 1531 | 1573 | 0.25 | 0 |  | 21 | 51 | 50 | Y |  | 2018-10-12 01:43 | 75 | 1092 | 28 | 30 | 33 | 35 | 36 | 36 | 36 | 35 | 34 | 34 | 33 | 33 | 33 | 33 | 34 | 36 | 33 | 36 | -0.07 | Y | 39.98 | Y | 0 |  |  |  | 1.35 |  |  |  | Y | Y | Y | Y | 220 | 0.48 | 61 | 101508 | 94500 | 6910 | 16100 | 7 | 2 |  | 2018-10-12 01:55 | 1531 | 112 |  | 32 |  | *STR#2 Edge Heater 코일부 이상으로 적용不 | [14 empty] | 100.01 | 100 | 0 | 0 | 0 |  | 700 |  | 선택 | 해제 | 0 | 0 | 0 |  | 700 |  | 해제 | 해제 | 선택 | 미정 | 미정 | 선택 | 미정 |  | 미정 | BT180180 | H
B48355 | 2018-10-11 | 2 | C |  | 4 | A | SM58CM2 | 탄소강 | B | BM#2 | 1581 | 50 | 1615 | 1527 | 48 | 8900 |  | 2 | 0.32 | 15 | 40 | -2.44 | 1564 | 1617 | 152 | 0 | 11 | 1 | 68 | 74 | Y |  | 2018-10-12 02:31 | 80 | 1088 | 28 | 32 | 36 | 39 | 38 | 38 | 37 | 36 | 35 | 33 | 31 | 30 | 27 | 25 | 34 | 39 | 25 | 0 | -0.28 | Y | 50.02 | Y | -0.4 | [7 empty] | N | N | N | N | 120 | 0.5 | 67 | 101556 | 109350 | 670 | 14900 | 6 | 2 | 40 | 2018-10-12 02:51 | 1564 | 127 |  | 28 | 11 | [15 empty] | 88.89 | 77.78 | 0 | 0 | 0 |  | 650 | 400 | 해제 | 선택 | 0 | 0 | 0 |  | 650 | 400 | 해제 | 선택 | 해제 | 미정 | 미정 | 미정 | 선택 | 3 | 미정 | SB083083 | H
A48460 | 2018-10-11 | 1 | C |  | 9 | A | STB2 | 베어링강 | STB (SF) | BM#1 | 1558 | 40 | 1570 | 1545 | 34 | 5200 |  | 3 | 0.37 | 25 |  | -1.54 | 1524 | 1570 | 0.29 | 0 |  | 33 | 45 | 58 | Y |  | 2018-10-12 02:51 | 68 | 1077 | 32 | 33 | 34 | 35 | 35 | 35 | 34 | 34 | 33 | 33 | 32 | 31 | 31 | 30 | 33 | 35 | 30 | 35 | -0.1 | Y | 50 | Y | -0.2 |  |  |  | 1.25 |  |  |  | Y | Y | Y | Y | 210 | 0.42 | 68 | 84590 | 91150 | 7080 | 16000 | 7 | 2 |  | 2018-10-12 02:57 | 1524 | 103 |  | 26 |  | *STR#2 Edge Heater 코일부 이상으로 적용不 *전공정지연 감속주입 정속유지 미준수ID:101~105.201~205 | [14 empty] | 86.18 | 100 | 0 | 0 | 0 |  | 700 |  | 선택 | 해제 | 0 | 0 | 0 |  | 700 |  | 해제 | 해제 | 선택 | 미정 | 미정 | 선택 | 미정 |  | 미정 | BT180180 | H
B48356 | 2018-10-11 | 2 | C |  | 5 | A | SM58CM2 | 탄소강 | B | BM#2 | 1594 | 42 | 1636 | 1554 | 38 | 6900 |  | 1 | 0.39 | 18 |  | 0 | 1557 | 1581 | 0.19 | 0 | 0 | 2 | 51 | 49 | Y |  | 2018-10-12 03:32 | 73 | 1069 | 23 | 33 | 36 | 38 | 39 | 39 | 38 | 38 | 37 | 36 | 34 | 33 | 31 | 29 | 35 | 39 | 29 | 38 | -0.22 | Y | 45 | Y | -0.4 | [7 empty] | N | N | N | N | 110 | 0.5 | 66 | 101556 | 108380 | 720 | 16000 | 6 | 2 |  | 2018-10-12 04:02 | 1557 | 134 |  | 37 | [16 empty] | 91.29 | 100 | 0 | 0 | 0 |  | 650 | 400 | 해제 | 선택 | 0 | 0 | 0 |  | 650 | 400 | 해제 | 선택 | 해제 | 미정 | 미정 | 미정 | 미정 |  | 미정 | SB083083 | H
A48461 | 2018-10-11 | 1 | C |  | 10 | A | STB2 | 베어링강 | STB (SF) | BM#1 | 1563 | 44 | 1557 | 1530 | 40 | 6300 |  | 3 | 0.35 | 25 |  | -1.6 | 1510 | 1557 | 0.16 | 0 |  | 30 | 56 | 59 | Y |  | 2018-10-12 04:15 | 54 | 1092 | 30 | 30 | 32 | 32 | 33 | 32 | 31 | 31 | 30 | 29 | 28 | 28 | 27 | 27 | 30 | 33 | 27 | 32 | -0.13 | Y | 45.02 | Y | 0 |  |  |  | 1.52 |  |  |  | Y | Y | Y | Y | 200 | 0.47 | 69 | 101508 | 102400 | 7070 | 15800 | 7 | 2 |  | 2018-10-12 04:23 | 1510 | 93 |  | 10 |  | *STR#2 Edge Heater 코일부 이상으로 적용不 | [14 empty] | 92.79 | 100 | 0 | 0 | 0 |  | 700 |  | 해제 | 해제 | 0 | 0 | 0 |  | 700 |  | 해제 | 해제 | 선택 | 미정 | 미정 | 미정 | 미정 |  | 미정 | BT180180 | H
B48357 | 2018-10-11 | 2 | D |  | 6 | A | SM58CM2 | 탄소강 | B | BM#2 | 1570 | 47 | 1636 | 1527 | 43 | 7900 |  | 1 | 0.39 | 18 |  | 0 | 1555 | 1623 | 0.19 | 0 | 0 | 12 | 38 | 52 | Y |  | 2018-10-12 04:38 | 71 | 1109 | 24 | 27 | 30 | 32 | 31 | 32 | 32 | 31 | 31 | 30 | 29 | 29 | 27 | 27 | 30 | 32 | 27 | 32 | -0.12 | Y | 43 | Y | -0.4 | [7 empty] | N | N | N | N | 100 | 0.5 | 61 | 101414 | 100490 | 1750 | 15300 | 6 | 2 | 40 | 2018-10-12 04:58 | 1555 | 138 |  | 40 | [16 empty] | 99.33 | 100 | 0 | 0 | 0 |  | 650 | 400 | 해제 | 선택 | 0 | 0 | 0 |  | 650 | 400 | 해제 | 선택 | 해제 | 미정 | 미정 | 미정 | 미정 |  | 미정 | SB100100 | H
A48462 | 2018-10-11 | 1 | D |  | 11 | A | STB2 | 베어링강 | STB (SF) | BM#1 | 1568 | 45 | 1550 | 1536 | 39 | 6100 |  | 3 | 0.34 | 25 |  | -1.55 | 1505 | 1550 | 0.12 | 0 |  | 5 | 9 | 82 | Y |  | 2018-10-12 05:24 | 49 | 1098 | 25 | 27 | 27 | 27 | 27 | 26 | 25 | 24 | 23 | 22 | 22 | 21 | 21 | 21 | 24 | 27 | 21 | 27 | -0.12 |  | 50.02 | Y | 0 |  |  |  | 1.62 |  |  |  | Y | Y | Y | Y | 190 | 0.48 | 63 | 101508 | 97320 | 7110 | 15400 | 7 | 2 |  | 2018-10-12 05:29 | 1505 | 98 |  | 12 |  | *STR#2 Edge Heater 코일부 이상으로 적용不 | [14 empty] | 96.72 | 100 | 0 | 0 | 0 |  | 700 |  | 선택 | 해제 | 0 | 0 | 0 |  | 700 |  | 해제 | 해제 | 선택 | 미정 | 미정 | 선택 | 미정 |  | 미정 | BT180180 | H
B48358 | 2018-10-11 | 2 | D |  | 7 | A | SM58CM2 | 탄소강 | B | BM#2 | 1591 | 47 | 1647 | 1544 | 35 | 7100 |  | 1 | 0.35 | 18 |  | -2.34 | 1570 | 1633 | 0.19 | 0 | 0 | 6 | 46 | 49 | Y |  | 2018-10-12 05:38 | 86 | 1087 | 26 | 36 | 41 | 43 | 44 | 45 | 45 | 44 | 43 | 42 | 41 | 39 |  | 39 | 41 | 45 | 39 | 0 | -0.2 | Y | 29.98 | Y | -0.4 | [7 empty] | N | N | N | N | 150 | 0.49 | 60 | 104986 | 97720 | 2390 | 12700 | 11 | 2 | 10 | 2018-10-12 06:08 | 1570 | 143 |  | 45 | [16 empty] | 113.62 | 100 | 0 | 0 | 0 |  | 650 | 400 | 해제 | 선택 | 0 | 0 | 0 |  | 650 | 400 | 선택 | 선택 | 해제 | 미정 | 미정 | 미정 | 미정 |  | 미정 | SB100100 | H
A48463 | 2018-10-11 | 1 | D |  | 12 | A | STB2 | 베어링강 | STB (SF) | BM#1 | 1576 | 51 | 1559 | 1537 | 45 | 6600 |  | 3 | 0.35 | 25 |  | -1.28 | 1521 | 1559 | 0.15 | 0 |  | 21 | 52 | 84 | Y |  | 2018-10-12 06:31 | 65 | 1090 | 19 | 28 | 34 | 37 | 38 | 38 | 37 | 36 | 35 | 34 | 34 | 33 | 33 | 32 | 33 | 38 | 32 | 34 | -0.13 | Y | 45.02 | Y | -0.2 |  |  |  | 1.44 |  |  |  | Y | Y | Y | Y | 180 | 0.48 | 69 | 101508 | 105290 | 7060 | 15400 | 7 | 2 |  | 2018-10-12 06:38 | 1521 | 100 |  | 9 |  | *STR#2 Edge Heater 코일부 이상으로 적용不 | [14 empty] | 88.27 | 100 | 0 | 0 | 0 |  | 700 |  | 선택 | 해제 | 0 | 0 | 0 |  | 700 |  | 해제 | 해제 | 선택 | 미정 | 미정 | 선택 | 미정 |  | 미정 | BT180180 | H
B48359 | 2018-10-11 | 2 | D | TUNDISH교체전 | 8 | A | SM58CM2 | 탄소강 | B | BM#2 | 1665 | 40 | 1645 | 1577 | 32 | 5500 |  | 1 | 0.38 | 18 |  | -2.54 | 1560 | 1637 | 0.2 | 0 | 0 | 1 | 69 | 44 | N | 1 | 2018-10-12 06:55 | 76 | 1083 | 30 | 36 | 38 | 39 | 40 | 39 | 38 | 37 | 37 | 35 | 34 |  |  | 34 | 37 | 40 | 34 | 0 | -0.2 | Y | 30.03 | Y | -0.2 | [7 empty] | N | N | N | N | 140 | 0.49 | 54 | 104986 | 92960 | 2490 | 2000 | 11 | 2 | 20 | 2018-10-12 07:04 | 1560 | 144 |  | 32 |  | * 래들 강제개공 나탕주입 ID:301/401 이상재등록. | A52740CC38804D53999F6F0DCB3DC1A1 | 4D151F70230B4DCF9C787C0D4AA4024D | A39D883C7D6B48C1A3195526D88FB779 | [11 empty] | 109.99 | 100 | 0 | 3730 | 0 |  | 650 | 400 | 해제 | 선택 | 0 | 3610 | 0 |  | 650 | 400 | 선택 | 선택 | 해제 | 미정 | 미정 | 미정 | 미정 |  | 미정 | SB100100 | H
A48464 | 2018-10-12 | 1 | D |  | 13 | A | STB2 | 베어링강 | STB (SF) | BM#1 | 1625 | 42 | 1566 | 1551 | 32 | 4700 |  | 3 | 0.34 | 25 |  | -1.64 | 1518 | 1566 | 0.13 | 0 |  | 33 | 46 | 95 | Y |  | 2018-10-12 07:29 | 62 | 1089 | 32 | 33 | 33 | 34 | 33 | 33 | 32 | 31 | 30 | 29 | 29 | 28 | 28 | 27 | 31 | 34 | 27 | 33 | -0.14 | Y | 49.95 | Y | -0.2 |  |  |  | 1.42 |  |  |  | Y | Y | Y | Y | 230 | 0.48 | 69 | 118426 | 107210 | 7020 | 16900 | 7 | 2 |  | 2018-10-12 07:36 | 1518 | 101 |  | 21 |  | *STR#2 Edge Heater 코일부 이상으로 적용不 | [14 empty] | 103.07 | 100 | 0 | 0 | 0 |  | 700 |  | 선택 | 해제 | 0 | 0 | 0 |  | 700 |  | 해제 | 해제 | 선택 | 미정 | 미정 | 선택 | 미정 |  | 미정 | BT180180 | H
B48360 | 2018-10-11 | 2 | D | TUNDISH교체 | 1 | B | AE4137HMA | 소입성보증강 | AE4137HMA | BM#2 | 1618 | 55 | 1677 | 1566 | 49 | 9200 |  | 1 | 0.38 | 20 |  | -2.37 | 1589 | 1670 | 0.22 | 0 | 0 | 2 | 52 | 28 | Y |  | 2018-10-12 07:59 | 92 | 1087 | -727 | -104 | 26 | 24 | 23 | 22 | 21 | 21 | 19 | 26 | 31 | 33 | 36 | 37 | 30 | 38 | 37 | 0 | -0.2 |  | 5 | Y | -0.2 |  | 2.34 | 2.34 |  |  |  |  | N | N | N | N | 150 | 0.5 | 55 | 96447 | 95200 | 1830 | 15100 | 6 | 1 | 10 | 2018-10-12 08:15 | 1589 | 167 |  | 48 |  | * T/D FLUX 용탕부: 225KG / 유탕부: 15KG 투입 *탄화왕겨200KG투입 * STR#1 Edge heater 설비이상으로 미적용 * STR#2 Edge heater 600KW사용 이상공정 등록 및 생관통보. * 래들 잔강 이월 미실시 이상공정 등록. | [14 empty] | 99.43 | 100 | 770 | 0 | 0 |  | 650 | 400 | 해제 | 선택 | 790 | 0 | 0 |  | 650 | 400 | 선택 | 선택 | 선택 | 미정 | 미정 | 미정 | 미정 |  | 미정 | SB110110 | C
A48465 | 2018-10-12 | 1 | D | TUNDISH교체전 | 14 | A | STB2 | 베어링강 | STB (SF) | BM#1 | 1603 | 40 | 1564 | 1533 | 38 | 5700 |  | 3 | 0.34 | 25 |  | -1.77 | 1512 | 1564 | 0.13 | 0 |  | 30 | 57 | 75 | Y |  | 2018-10-12 08:47 | 56 | 1088 | 26 | 28 | 30 | 31 | 31 | 30 | 30 | 28 | 28 | 28 | 27 | 27 | 26 | 25 | 28 | 31 | 25 | 30 | -0.12 | Y | 50.03 | Y | -0.2 |  |  |  | 1.46 |  |  |  | Y | Y | Y | M | 220 | 0.48 | 70 | 108693 | 108510 | 7690 | 1500 | 7 | 2 |  | 2018-10-12 08:57 | 1512 | 102 |  | 13 |  | *STR#2 Edge Heater 코일부 이상으로 적용不 | 1DD0B17280374BF9BDC61196C0E5C594 | EDB581A78B904FADB7BE4DB054845E1A | 9EA93171D56B4E2E82DFDE8CEF4DE727 | [11 empty] | 93.54 | 100 | 0 | 3500 | 0 |  | 700 |  | 선택 | 해제 | 0 | 3500 | 0 |  | 700 |  | 해제 | 해제 | 선택 | 미정 | 미정 | 선택 | 미정 |  | 미정 | BT180180 | H
B48361 | 2018-10-12 | 2 | D |  | 2 | A | AE4137HMA | 소입성보증강 | AE4137HMA | BM#2 | 1577 | 47 | 1655 | 1565 | 41 | 7900 |  | 1 | 0.35 | 19 |  | -2.31 | 1573 | 1640 | 0.19 | 0 | 0 | 12 | 39 | 41 | Y |  | 2018-10-12 09:02 | 76 | 1089 | 38 | 31 | 29 | 27 | 26 | 25 | 25 | 23 | 23 | 22 | 21 |  |  | 21 | 26 | 29 | 21 | 0 | -0.2 |  | 40 | Y | -0.2 |  |  |  | 1.38 |  |  |  | N | N | N | N | 140 | 0.53 | 54 | 96447 | 95490 | 5110 | 14700 | 6 | 1 | 20 | 2018-10-12 09:12 | 1573 | 155 |  | 42 |  | * STR#1 Edge heater 설비이상으로 미적용 * STR#2 Edge heater 600KW사용 이상공정 등록 및 생관통보. | [14 empty] | 95.92 | 100 | 0 | 0 | 0 |  | 650 | 400 | 해제 | 선택 | 0 | 0 | 0 |  | 650 | 400 | 선택 | 선택 | 선택 | 미정 | 선택 | 미정 | 미정 |  | 미정 | SB110110 | C
A48466 | 2018-10-12 | 1 | D | TUNDISH교체 | 1 | A | BP-SCR420HB2 | 소입성보증강 | C2 | BM#1 | 1625 | 45 | 1634 | 1625 | 38 | 6900 |  | 3 | 0.33 | 18 |  | -1.95 | 1590 | 1634 | 0 | 10.66 |  | 5 | 10 | 91 | Y |  | 2018-10-12 09:42 | 81 | 1025 | 4 | 5 | 11 | 15 | 18 | 20 | 20 | 20 | 21 | 22 |  |  |  | 22 | 16 | 22 | 22 | 20 | 0 |  |  | Y | 0.2 |  | 2.35 | 2.35 |  |  |  |  | N | N | N | N | 150 | 0.55 | 54 | 101508 | 99640 | 7610 | 15800 | 2 | 1 |  | 2018-10-12 09:49 | 1590 | 128 |  | 55 |  | *STR#2 Edge Heater 코일부 이상으로 적용不 *T/Dflux 유15kg 용225kg *T/D 자동온도 1519 수동온도 1520 | [14 empty] | 94.65 | 100 | 1000 | 0 | 0 |  | 500 |  | 선택 | 선택 | 1000 | 0 | 0 |  | 500 |  | 해제 | 선택 | 해제 | 미정 | 미정 | 선택 | 선택 |  | 미정 | BT180180 | H
B48362 | 2018-10-12 | 2 | D |  | 3 | A | AE4137HMA | 소입성보증강 | AE4137HMA | BM#2 | 1598 | 60 | 1645 | 1525 | 55 | 9900 |  | 1 | 0.38 | 21 |  | -2.37 | 1570 | 1639 | 0.28 | 0 | 0 | 6 | 47 | 38 | Y |  | 2018-10-12 10:18 | 73 | 1088 | 19 | 27 | 33 | 36 | 38 | 38 | 38 | 37 | 36 | 36 | 34 | 33 |  | 33 | 34 | 38 | 33 | 38 | -0.14 | Y | 35 | Y | -0.2 |  |  |  | 1.15 |  |  |  | N | N | N | N | 130 | 0.5 | 57 | 96447 | 95000 | 5280 | 15200 | 6 | 1 | 30 | 2018-10-12 10:16 | 1570 | 150 |  | 24 |  | * STR#1 Edge heater 설비이상으로 미적용 * STR#2 Edge heater 600KW사용 이상공정 등록 및 생관통보. * 전공정 작업지연 감속주입 요청. | [14 empty] | 96.3 | 100 | 0 | 0 | 0 |  | 650 | 400 | 해제 | 선택 | 0 | 0 | 0 |  | 650 | 400 | 선택 | 선택 | 선택 | 미정 | 선택 | 미정 | 선택 | 2 | 미정 | SB110110 | C
A48467 | 2018-10-12 | 1 | D |  | 2 | A | BP-SCR420HB2 | 소입성보증강 | C2 | BM#1 | 1648 | 43 | 1634 | 1580 | 30 | 5500 |  | 3 | 0.33 | 18 |  | -2.35 | 1579 | 1634 | 0 | 16.23 |  | 21 | 53 | 73 | Y |  | 2018-10-12 10:46 | 70 | 1087 | 21 | 19 | 19 | 19 | 20 | 20 | 19 | 18 | 19 | 19 | 19 | 19 |  | 19 | 19 | 20 | 18 | 19 | -0.13 | Y | 14.98 | Y | 0 | [7 empty] | N | N | N | N | 140 | 0.54 | 58 | 101508 | 99380 | 7020 | 15000 | 2 | 1 |  | 2018-10-12 10:58 | 1579 | 120 |  | 47 |  | *STR#2 Edge Heater 코일부 이상으로 적용不 | [14 empty] | 94.87 | 100 | 0 | 0 | 0 |  | 500 |  | 선택 | 선택 | 0 | 0 | 0 |  | 500 |  | 해제 | 선택 | 해제 | 미정 | 미정 | 선택 | 미정 |  | 미정 | BT180180 | H
B48363 | 2018-10-12 | 2 | D |  | 4 | A | AE4137HMA | 소입성보증강 | AE4137HMA | BM#2 | 1604 | 41 | 1646 | 1556 | 38 | 7400 |  | 1 | 0.36 | 19 |  | -2.22 | 1566 | 1627 | 0.3 | 0 | 0 | 1 | 70 | 64 | Y |  | 2018-10-12 11:15 | 69 | 1086 | 29 | 28 | 31 | 30 | 30 | 31 | 30 | 29 | 28 | 27 | 26 | 24 |  | 24 | 29 | 31 | 24 | 30 | -0.16 | Y | 45 | Y | -0.4 |  |  |  | 1.12 |  |  |  | N | N | N | N | 120 | 0.5 | 55 | 96447 | 92440 | 5080 | 14900 | 6 | 1 | 40 | 2018-10-12 11:26 | 1566 | 124 |  | 27 |  | * STR#1 Edge heater 설비이상으로 미적용 * STR#2 Edge heater 600KW사용 이상공정 등록 및 생관통보. * 전공정 작업지연 감속주입 요청. | [14 empty] | 98.92 | 100 | 0 | 0 | 0 |  | 650 | 400 | 해제 | 선택 | 0 | 0 | 0 |  | 650 | 400 | 선택 | 선택 | 선택 | 미정 | 선택 | 미정 | 미정 |  | 미정 | SB110110 | H
A48468 | 2018-10-12 | 1 | D |  | 3 | A | SCR420HB2 | 소입성보증강 | C2 | BM#1 | 1596 | 40 | 1628 | 1542 | 33 | 6900 |  | 3 | 0.33 | 18 |  | 70.01 | 1580 | 0 | 0 | 14.85 |  | 33 | 47 | 76 | Y |  | 2018-10-12 12:09 | 71 | 1088 | 18 | 24 | 28 | 30 | 31 | 31 | 30 | 30 | 30 | 29 | 27 | 27 |  | 27 | 28 | 31 | 27 | 30 | -0.07 | Y | 35.03 | Y | 0 | [7 empty] | N | N | N | N | 130 | 0.55 | 55 | 101508 | 98200 | 7050 | 15700 | 2 | 1 |  | 2018-10-12 12:19 | 1580 | 122 |  | 23 |  | *STR#2 Edge Heater 코일부 이상으로 적용不 | [14 empty] | 95.94 | 100 | 0 | 0 | 0 |  | 500 |  | 선택 | 선택 | 0 | 0 | 0 |  | 500 |  | 해제 | 선택 | 해제 | 미정 | 미정 | 선택 | 미정 |  | 미정 | BT180180 | H
B48364 | 2018-10-12 | 2 | D |  | 5 | A | AE4137HMA | 소입성보증강 | AE4137HMA | BM#2 | 1564 | 51 | 1644 | 1535 | 41 | 7800 |  | 1 | 0.34 | 18 |  | -1.86 | 1567 | 1623 | 0.13 | 0 | 0 | 2 | 53 | 48 | Y |  | 2018-10-12 12:25 | 70 | 1091 | 22 | 26 | 30 | 31 | 32 | 31 | 31 | 30 | 29 | 28 | 26 | 24 |  | 24 | 28 | 32 | 24 | 31 | -0.23 | Y | 34.98 | Y | -0.4 |  |  |  | 1.53 |  |  |  | N | N | N | N | 110 | 0.5 | 58 | 89028 | 96940 | 5140 | 14800 | 6 | 1 | 10 | 2018-10-12 12:31 | 1567 | 119 |  | 15 |  | * STR#1 Edge heater 설비이상으로 미적용 * STR#2 Edge heater 600KW사용 이상공정 등록 및 생관통보. * 전공정 작업지연 감속주입 요청. | [14 empty] | 87.71 | 100 | 0 | 0 | 0 |  | 650 | 400 | 해제 | 선택 | 0 | 0 | 0 |  | 650 | 400 | 선택 | 선택 | 선택 | 미정 | 선택 | 미정 | 미정 |  | 미정 | SB110110 | C
A48469 | 2018-10-12 | 1 | A |  | 4 | A | SCR420HB2 | 소입성보증강 | C2 | BM#1 | 1681 | 60 | 1642 | 1601 | 24 | 3400 |  | 3 | 0.35 | 18 |  | -1.56 | 1594 | 1629 | 0 | 15.6 |  | 12 | 40 | 26 | Y |  | 2018-10-12 13:01 | 85 | 1089 | 26 | 36 | 44 | 49 | 50 | 50 | 50 | 50 | 49 | 48 | 47 | 46 |  | 46 | 45 | 50 | 46 | 50 | -0.11 | Y | 35.02 | Y | -0.2 | [7 empty] | N | N | N | N | 120 | 0.54 | 59 | 101508 | 104940 | 7090 | 13700 | 2 | 1 |  | 2018-10-12 13:08 | 1594 | 122 |  | 28 |  | *STR#2 Edge Heater 코일부 이상으로 적용不 | [14 empty] | 90.71 | 100 | 0 | 0 | 0 |  | 500 |  | 선택 | 선택 | 0 | 0 | 0 |  | 500 |  | 해제 | 선택 | 해제 | 미정 | 미정 | 선택 | 미정 |  | 미정 | BT180180 | H
B48365 | 2018-10-12 | 2 | A |  | 6 | A | AE4137HMA | 소입성보증강 | AE4137HMA | BM#2 | 1583 | 53 | 1636 | 1515 | 44 | 9300 |  | 1 | 0.35 | 17 |  | -2.65 | 1577 | 1633 | 0.13 | 0 | 0 | 30 | 58 | 64 | Y |  | 2018-10-12 13:33 | 80 | 1088 | 22 | 30 | 35 | 37 | 38 | 37 | 36 | 35 | 33 | 32 | 30 | 28 | 25 | 25 | 33 | 38 | 25 | 0 | -0.33 | Y | 39.58 | Y | -0.6 |  |  |  | 1.15 |  |  |  | N | N | N | N | 100 | 0.47 | 64 | 106246 | 97750 | 1380 | 13100 | 6 | 1 | 10 | 2018-10-12 13:33 | 1577 | 104 |  | 9 |  | * STR#1 Edge heater 설비이상으로 미적용 * STR#2 Edge heater 600KW사용 이상공정 등록 및 생관통보. * 전공정 지연 10%이상 감속주입 이상공정등록및 생관통보 *전공정 요청 L/D 잔강 미이월 *전공정 지연 0.40 미만 작업 ID: 305.306//405.406 | [14 empty] | 107.32 | 100 | 0 | 0 | 0 |  | 650 | 400 | 해제 | 선택 | 0 | 0 | 0 |  | 650 | 400 | 선택 | 선택 | 선택 | 미정 | 선택 | 미정 | 미정 |  | 미정 | SB110110 | C
A48470 | 2018-10-12 | 1 | A |  | 5 | A | SCR420HB2 | 소입성보증강 | C2 | BM#1 | 1597 | 47 | 1628 | 1538 | 34 | 6200 |  | 3 | 0.34 | 18 |  | -2.11 | 1579 | 1628 | 0 | 14.73 |  | 5 | 11 | 51 | Y |  | 2018-10-12 14:06 | 70 | 1089 | 43 | 39 | 36 | 35 | 34 | 32 | 31 | 31 | 30 | 29 | 29 |  |  | 29 | 34 | 36 | 29 | 0 | -0.17 |  | 40 | Y | 0 | [7 empty] | N | N | N | N | 110 | 0.55 | 52 | 84590 | 96340 | 7110 | 16100 | 2 | 1 |  | 2018-10-12 14:12 | 1579 | 109 |  | 26 |  | *STR#2 Edge Heater 코일부 이상으로 적용不 | [14 empty] | 81.89 | 100 | 0 | 0 | 0 |  | 500 |  | 선택 | 선택 | 0 | 0 | 0 |  | 500 |  | 해제 | 선택 | 해제 | 미정 | 미정 | 선택 | 미정 |  | 미정 | BT180180 | H
B48366 | 2018-10-12 | 2 | A |  | 7 | A | AE4137HMA | 소입성보증강 | AE4137HMA | BM#2 | 1561 | 51 | 1635 | 1544 | 42 | 7100 |  | 1 | 0.39 | 15 |  | -2.33 | 1572 | 1627 | 0.53 | 0 | 0 | 6 | 48 | 68 | Y |  | 2018-10-12 14:40 | 75 | 1088 | 20 | 29 | 33 | 35 | 36 | 35 | 35 | 33 | 32 | 32 | 31 | 30 |  | 30 | 32 | 36 | 30 | 35 | -0.17 | Y | 35.02 | Y | -0.2 |  |  |  | 1.03 |  |  |  | N | N | N | N | 150 | 0.53 | 55 | 103866 | 97770 | 5190 | 13600 | 6 | 1 |  | 2018-10-12 14:43 | 1572 | 107 |  | 10 |  | * STR#1 Edge heater 설비이상으로 미적용 * STR#2 Edge heater 600KW사용 이상공정 등록 및 생관통보. *진공 시간 3분 미달 수소측정 * 주입 초 전공정 지연 감속주입 | [14 empty] | 100.99 | 100 | 0 | 0 | 0 |  | 650 | 400 | 해제 | 선택 | 0 | 0 | 0 |  | 650 | 400 | 선택 | 선택 | 선택 | 미정 | 선택 | 미정 | 미정 |  | 미정 | SB110110 | H
A48471 | 2018-10-12 | 1 | A |  | 6 | A | SCR420HB2 | 소입성보증강 | C2 | BM#1 | 1587 | 40 | 1619 | 1558 | 31 | 5600 |  | 3 | 0.33 | 18 |  | -1.63 | 1583 | 1619 | 0 | 12.38 |  | 21 | 54 | 50 | Y |  | 2018-10-12 14:53 | 74 | 1116 | 27 | 24 | 24 | 24 | 23 | 23 | 23 | 22 | 21 | 21 | 20 |  |  | 20 | 23 | 24 | 20 | 24 | -0.1 |  | 40.02 | Y | -0.2 | [7 empty] | N | N | N | N | 100 | 0.54 | 54 | 84590 | 96980 | 7090 | 16500 | 2 | 1 |  | 2018-10-12 14:58 | 1583 | 105 |  | 34 |  | *STR#2 Edge Heater 코일부 이상으로 적용不 *롱노즐 SEN내부 크랙으로 교체-5회사용 *주입중 전공정 지연으로 감속주입 | [14 empty] | 81.38 | 100 | 0 | 0 | 0 |  | 500 |  | 선택 | 선택 | 0 | 0 | 0 |  | 500 |  | 해제 | 선택 | 해제 | 미정 | 미정 | 선택 | 선택 | 5 | 미정 | BT180180 | H
C46878 | 2018-10-12 | 3 | A |  | 8 | A | AE4137HMA | 소입성보증강 | AE4137HMA | BM#2 | 1622 | 53 | 1655 | 1574 | 42 | 8000 |  | 2 | 0.28 | 19 |  | 0 | 1574 | 1646 | 25.4 | 0 | 0 | 16 | 68 | 80 | Y |  | 2018-10-12 15:28 | 77 | 1101 | 28 | 34 | 37 | 39 | 40 | 40 | 39 | 37 | 38 | 37 | 35 | 33 |  | 33 | 37 | 40 | 33 | 37 | -0.2 | Y | 35 | Y | -0.4 |  |  |  | 1.05 |  |  |  | N | N | N | N | 140 | 0.53 | 55 | 103866 | 98720 | 5170 | 15300 | 6 | 1 |  | 2018-10-12 15:28 | 1574 | 124 |  | 21 |  | * STR#1 Edge heater 설비이상으로 미적용 * STR#2 Edge heater 600KW사용 이상공정 등록 및 생관통보. | [14 empty] | 100.02 | 100 | 0 | 0 | 0 |  | 650 | 400 | 해제 | 선택 | 0 | 0 | 0 |  | 650 | 400 | 선택 | 선택 | 선택 | 미정 | 선택 | 미정 | 미정 |  | 미정 | SB110110 | H
A48472 | 2018-10-12 | 1 | A |  | 7 | A | SCR420HB2 | 소입성보증강 | C2 | BM#1 | 1617 | 41 | 1617 | 1563 | 35 | 5700 |  | 3 | 0.34 | 18 |  | -0.91 | 1596 | 1617 | 0 | 12.63 |  | 33 | 48 | 52 | Y |  | 2018-10-12 15:59 | 87 | 1122 | 18 | 24 | 27 | 30 | 31 | 31 | 31 | 30 | 29 | 29 | 28 | 27 |  | 27 | 28 | 31 | 27 | 31 | -0.11 | Y | 35 | Y | -0.2 | [7 empty] | N | N | N | N | 150 | 0.5 | 60 | 101508 | 99260 | 7090 | 16590 | 2 | 1 |  | 2018-10-12 16:04 | 1596 | 105 |  | 26 |  | *STR#2 Edge Heater 코일부 이상으로 적용不 *전공정 지연으로 감속주입 | [14 empty] | 95.54 | 100 | 0 | 0 | 0 |  | 500 |  | 선택 | 선택 | 0 | 0 | 0 |  | 500 |  | 해제 | 선택 | 해제 | 미정 | 미정 | 선택 | 미정 |  | 미정 | BT180180 | H
B48367 | 2018-10-12 | 2 | A |  | 9 | A | AE4137HMA | 소입성보증강 | AE4137HMA | BM#2 | 1585 | 49 | 1644 | 1527 | 44 | 9300 |  | 1 | 0.46 | 19 |  | -2.55 | 1561 | 1641 | 0.96 | 0 | 0 | 1 | 71 | 73 | Y |  | 2018-10-12 16:19 | 64 | 1088 | 31 | 29 | 29 | 29 | 29 | 28 | 27 | 26 | 25 | 24 | 22 | 20 |  | 20 | 27 | 29 | 20 | 29 | -0.2 |  | 45 | Y | -0.4 |  |  |  | 0.8 |  |  |  | N | N | N | N | 130 | 0.51 | 58 | 91068 | 96020 | 5230 | 15700 | 6 | 1 |  | 2018-10-12 16:18 | 1561 | 144 |  | 29 |  | * STR#1 Edge heater 설비이상으로 미적용 * STR#2 Edge heater 600KW사용 이상공정 등록 및 생관통보. * 전기로2기 전극봉 빠져 10%이상 감속주입 이상공정등록및 생관통보 *0.494이하 작업 냉재 처리 생관통보 | [14 empty] | 90.03 | 100 | 0 | 0 | 0 |  | 650 | 400 | 해제 | 선택 | 0 | 0 | 0 |  | 650 | 400 | 선택 | 선택 | 선택 | 미정 | 선택 | 미정 | 미정 |  | 미정 | SB110110 | C
A48473 | 2018-10-12 | 1 | A | 잔강최소화전 | 8 | A | SCR420HB2 | 소입성보증강 | C2 | BM#1 | 1576 | 43 | 1593 | 1532 | 39 | 6700 |  | 3 | 0.32 | 19 |  | -0.12 | 1590 | 1593 | 0 | 16.94 |  | 12 | 41 | 66 | Y |  | 2018-10-12 17:05 | 81 | 1102 | 28 | 31 | 32 | 33 | 33 | 33 | 32 | 32 | 31 | 30 | 29 | 29 |  | 29 | 31 | 33 | 29 | 33 | -0.1 | Y | 39.98 | Y | 0 | [7 empty] | N | N | N | N | 140 | 0.5 | 64 | 113270 | 102820 | 7020 | 3000 | 2 | 1 |  | 2018-10-12 17:16 | 1590 | 99 |  | 20 |  | *STR#2 Edge Heater 코일부 이상으로 적용不 *전공정 지연으로 감속주입 | [14 empty] | 103.16 | 100 | 0 | 3100 | 0 |  | 500 |  | 선택 | 선택 | 0 | 3100 | 0 |  | 500 |  | 해제 | 선택 | 해제 | 미정 | 미정 | 선택 | 미정 |  | 미정 | BT180180 | H
B48368 | 2018-10-12 | 2 | A |  | 10 | A | AE4137HMA | 소입성보증강 | AE4137HMA | BM#2 | 1590 | 44 | 1635 | 1554 | 42 | 8500 |  | 1 | 0.37 | 23 |  | -2.59 | 1563 | 1651 | 0.79 | 0 | 0 | 2 | 54 | 91 | Y |  | 2018-10-12 17:15 | 66 | 1124 | 17 | 19 | 21 | 22 | 22 | 22 | 21 | 20 | 19 | 18 | 17 | 16 | 14 | 11 | 18 | 22 | 11 | 22 | -0.2 | Y | 55.02 | Y | -0.2 |  |  |  | 0.73 |  |  |  | N | N | N | N | 120 | 0.43 | 72 | 91068 | 100940 | 790 | 15800 | 6 | 1 |  | 2018-10-12 17:18 | 1563 | 137 |  | 33 |  | * STR#1 Edge heater 설비이상으로 미적용 * STR#2 Edge heater 600KW사용 이상공정 등록 및 생관통보. * 전기로2기 전극봉 빠져 10%이상 감속주입 이상공정등록및 생관통보 *0.494이하 작업 냉재 처리 생관통보 *전공정 요청 L/D 잔강 미이월 이상공정등록 생관통보 | [14 empty] | 89.63 | 100 | 0 | 0 | 0 |  | 650 | 400 | 해제 | 선택 | 0 | 0 | 0 |  | 650 | 400 | 선택 | 선택 | 선택 | 미정 | 해제 | 미정 | 미정 |  | 미정 | SB110110 | C
A48474 | 2018-10-12 | 1 | A | 잔강최소화 | 9 | A | SCR420HB | 소입성보증강 | C2 | BM#1 | 1597 | 42 | 1603 | 1523 | 36 | 6400 |  | 3 | 0.34 | 18 |  | -1.23 | 1575 | 1603 | 0 | 12.91 |  | 5 | 12 | 71 | Y |  | 2018-10-12 18:14 | 67 | 1128 | 19 | 25 | 25 | 25 | 26 | 27 | 26 | 26 | 25 | 25 | 25 |  |  | 25 | 25 | 27 | 25 | 26 | -0.08 | Y | 25.03 | Y | 0 | [7 empty] | N | N | N | N | 130 | 0.46 | 55 | 101508 | 93560 | 6990 | 17000 | 2 | 1 |  | 2018-10-12 18:22 | 1575 | 104 |  | 30 |  | *STR#2 Edge Heater 코일부 이상으로 적용不 *전공정 지연으로 감속주입 *잔강최소화 | [14 empty] | 100.45 | 100 | 3000 | 0 | 0 |  | 500 |  | 선택 | 선택 | 3000 | 0 | 0 |  | 500 |  | 해제 | 선택 | 해제 | 미정 | 미정 | 선택 | 미정 |  | 미정 | BT180180 | H
C46881 | 2018-10-12 | 3 | A | TUNDISH교체전 | 11 | A | AE4137HMA | 소입성보증강 | AE4137HMA | BM#2 | 1614 | 50 | 1651 | 1557 | 44 | 8800 |  | 1 | 0.32 | 18 |  | -2.6 | 1577 | 1644 | 1.18 | 0 | 0 | 32 | 86 | 116 | Y |  | 2018-10-12 18:51 | 80 | 1080 | 9 | 23 | 30 | 34 | 35 | 36 | 36 | 35 | 34 | 33 | 32 | 32 | 30 | 30 | 31 | 36 | 30 | 0 | -0.17 | Y | 35 | Y | -0.4 |  |  |  | 0.74 |  |  |  | N | N | N | N | 110 | 0.5 | 63 | 90982 | 104110 | 2290 | 2500 | 6 | 1 |  | 2018-10-12 18:51 | 1577 | 114 |  | 12 |  | * STR#1 Edge heater 설비이상으로 미적용 * STR#2 Edge heater 600KW사용 이상공정 등록 및 생관통보. *전공정 요청 L/D 잔강 미이월 이상공정등록 생관통보 *전공정 지연 감속주입 | BC1594868342455999690ED8B6FCE62E | 4D6D592FE4634138BA97E54590D78BB2 | 5B9A38FC87AF4F7AA4056C4F907F9389 | [11 empty] | 85.51 | 100 | 0 | 2586 | 0 |  | 650 | 400 | 해제 | 선택 | 0 | 2500 | 0 |  | 650 | 400 | 선택 | 선택 | 선택 | 미정 | 미정 | 미정 | 미정 |  | 미정 | SB110110 | H
A48475 | 2018-10-12 | 1 | A |  | 10 | A | SCR420HB | 소입성보증강 | C2 | BM#1 | 1602 | 41 | 1605 | 1541 | 38 | 6600 |  | 3 | 0.34 | 18 |  | -1.23 | 1577 | 1605 | 0 | 11.52 |  | 21 | 55 | 89 | Y |  | 2018-10-12 19:21 | 69 | 1121 | 24 | 27 | 28 | 30 | 32 | 31 | 30 | 29 | 29 | 28 | 28 | 27 | 26 | 25 | 28 | 32 | 25 | 28 | -0.16 | Y | 44.97 | Y | -0.2 | [7 empty] | N | N | N | N | 120 | 0.46 | 66 | 84590 | 100840 | 7080 | 16720 | 2 | 1 |  | 2018-10-12 19:26 | 1577 | 99 |  | 22 |  | *STR#2 Edge Heater 코일부 이상으로 적용不 *전공정 지연으로 감속주입 | [14 empty] | 78.43 | 100 | 0 | 0 | 0 |  | 500 |  | 선택 | 선택 | 0 | 0 | 0 |  | 500 |  | 해제 | 선택 | 해제 | 미정 | 미정 | 선택 | 미정 |  | 미정 | BT180180 | H
B48370 | 2018-10-12 | 2 | A | TUNDISH교체 | 1 | B | AE1548 | 합금강 | AE4130M6 | BM#2 | 1629 | 63 | 1664 | 1544 | 0 | 0 |  | 1 | 0.39 | 20 |  | -2.51 | 1585 | 1660 | 0.52 | 0 | 0 | 6 | 49 | 103 | Y |  | 2018-10-12 20:07 | 97 | 1138 | -319 | -209 | 29 | 31 | 31 | 31 | 32 | 37 | 40 | 42 | 43 | 44 | 45 | 45 | 41 | 46 | 45 | 31 | -0.1 |  | 10.02 | Y | -0.2 | 1.2 | 2.54 | 2.42 | 1.49 |  |  |  | N | N | N | M | 150 | 0.45 | 65 | 105154 | 101620 | 5130 | 14200 | 13 | 2 |  | 2018-10-12 20:04 | 1585 | 147 |  | 27 |  | *T/D 플럭스 120/15KG *T/D 교체 슬리브롱노즐사용 *L/D첫 HEAT 탄화왕겨 투입 * STR#1 Edge heater 설비이상으로 미적용 * STR#2 Edge heater 600KW사용 이상공정 등록 및 생관통보. * 10분 수소값 초과 생관통보및 이상공정등록 | [14 empty] | 98.5 | 78.57 | 700 | 0 | 0 |  | 650 | 700 | 해제 | 해제 | 700 | 0 | 0 |  | 650 | 700 | 선택 | 해제 | 해제 | 미정 | 선택 | 미정 | 미정 |  | 미정 | SB135135 | C
A48476 | 2018-10-12 | 1 | C |  | 11 | A | SCR420HB | 소입성보증강 | C2 | BM#1 | 1600 | 41 | 1609 | 1555 | 37 | 6200 |  | 3 | 0.34 | 19 |  | -1.64 | 1570 | 1609 | 0 | 12.78 |  | 33 | 49 | 84 | Y |  | 2018-10-12 20:24 | 62 | 1130 | 24 | 27 | 28 | 30 | 31 | 31 | 30 | 29 | 29 | 28 | 27 | 26 | 25 | 25 | 28 | 31 | 25 | 25 | -0.12 | Y | 50 | Y | 0 | [7 empty] | N | N | N | N | 110 | 0.46 | 71 | 101508 | 104740 | 2410 | 16300 | 2 | 1 |  | 2018-10-12 20:30 | 1570 | 106 |  | 28 |  | *STR#2 Edge Heater 코일부 이상으로 적용不 *전공정요청 L/D잔강 이월 미실시 *HEAT내 주속 20%이상 감속주입 ID:104~106.204~206 | [14 empty] | 94.73 | 100 | 0 | 0 | 0 |  | 500 |  | 선택 | 선택 | 0 | 0 | 0 |  | 500 |  | 해제 | 선택 | 해제 | 미정 | 미정 | 해제 | 미정 |  | 미정 | BT180180 | H
B48371 | 2018-10-12 | 2 | C |  | 2 | A | AE1548 | 합금강 | AE4130M6 | BM#2 | 1616 | 38 | 1634 | 1564 | 30 | 5900 |  | 1 | 0.38 | 16 |  | -2.72 | 1554 | 1623 | 0.26 | 0 | 0 | 1 | 72 | 80 | Y |  | 2018-10-12 21:02 | 66 | 1139 | 40 | 34 | 30 | 25 | 23 | 24 | 24 | 23 | 22 | 21 | 20 | 20 |  | 20 | 26 | 30 | 20 | 0 | -0.22 |  | 45.02 | Y | 0 |  |  |  | 0.87 |  |  |  | N | N | N | Y | 140 | 0.48 | 58 | 95979 | 92570 | 5130 | 14800 | 13 | 2 |  | 2018-10-12 20:55 | 1554 | 133 |  | 41 | [16 empty] | 98.34 | 76.92 | 0 | 0 | 0 |  | 650 | 700 | 해제 | 해제 | 0 | 0 | 0 |  | 650 | 700 | 선택 | 해제 | 해제 | 미정 | 선택 | 미정 | 미정 |  | 미정 | SB135135 | C
A48477 | 2018-10-12 | 1 | C |  | 12 | A | SCR420HB | 소입성보증강 | C2 | BM#1 | 1593 | 40 | 1621 | 1530 | 35 | 6200 |  | 3 | 0.36 | 18 |  | -1.74 | 1582 | 1621 | 0 | 13.18 |  | 12 | 42 | 76 | Y |  | 2018-10-12 21:21 | 74 | 1132 | 22 | 23 | 25 | 27 | 28 | 28 | 28 | 28 | 27 | 26 | 25 | 25 | 24 | 23 | 25 | 28 | 23 | 28 | -0.1 | Y | 50 | Y | 0 | [7 empty] | N | N | N | N | 100 | 0.4 | 75 | 84590 | 96350 | 2030 | 16100 | 2 | 1 |  | 2018-10-12 21:26 | 1582 | 115 |  | 45 |  | *STR#2 Edge Heater 코일부 이상으로 적용不 *전공정요청 L/D잔강 이월 미실시 *HEAT 평균 주속 20%이상 감속주입 ID:101~105.201~205 | [14 empty] | 86.01 | 100 | 0 | 0 | 0 |  | 500 |  | 선택 | 선택 | 0 | 0 | 0 |  | 500 |  | 해제 | 선택 | 해제 | 미정 | 미정 | 해제 | 미정 |  | 미정 | BT180180 | H
B48372 | 2018-10-12 | 2 | C |  | 3 | A | AE1548 | 합금강 | AE4130M6 | BM#2 | 1576 | 45 | 1625 | 1564 | 42 | 7600 |  | 1 | 0.38 | 16 |  | -2.47 | 1566 | 1631 | 0.24 | 0 | 0 | 2 | 55 | 69 | Y |  | 2018-10-12 22:03 | 78 | 1136 | 16 | 27 | 32 | 33 | 34 | 34 | 33 | 33 | 33 | 32 | 31 | 28 | 27 | 25 | 30 | 34 | 25 | 33 | -0.2 | Y | 44.98 | Y | -0.4 |  |  |  | 0.96 |  |  |  | N | N | N | Y | 130 | 0.48 | 65 | 95979 | 102450 | 7060 | 16300 | 13 | 2 |  | 2018-10-12 22:14 | 1566 | 134 |  | 40 | [16 empty] | 87.61 | 76.92 | 0 | 0 | 0 |  | 650 | 700 | 해제 | 해제 | 0 | 0 | 0 |  | 650 | 700 | 해제 | 해제 | 해제 | 미정 | 선택 | 미정 | 미정 |  | 미정 | SB135135 | C
B48373 | 2018-10-12 | 2 | C |  | 13 | A | SCR420HB | 소입성보증강 | C2 | BM#1 | 1617 | 41 | 1645 | 1576 | 38 | 7200 |  | 1 | 0.34 | 19 |  | 0 | 1586 | 1643 | 0 | 0.31 | 0 | 30 | 60 | 58 | Y |  | 2018-10-12 23:03 | 78 | 1133 | 20 | 31 | 35 | 37 | 38 | 39 | 39 | 38 | 38 | 37 | 36 | 35 | 34 | 30 | 35 | 39 | 30 | 38 | -0.18 | Y | 50 | Y | -0.2 | [7 empty] | N | N | N | N | 150 | 0.4 | 77 | 101508 | 100480 | 1880 | 16600 | 2 | 1 |  | 2018-10-12 23:06 | 1586 | 108 |  | 18 |  | *STR#2 Edge Heater 코일부 이상으로 적용不 *전공정요청 L/D잔강 이월 미실시 *HEAT 평균 주속 20%이상 감속주입 ID:101~106.201~206 | [14 empty] | 99.23 | 100 | 0 | 0 | 0 |  | 500 |  | 선택 | 선택 | 0 | 0 | 0 |  | 500 |  | 해제 | 선택 | 해제 | 미정 | 미정 | 해제 | 미정 |  | 미정 | BT180180 | H
C46885 | 2018-10-12 | 3 | C |  | 4 | A | AE1548 | 합금강 | AE4130M6 | BM#2 | 1596 | 42 | 1564 | 1564 | 40 | 6800 |  | 2 | 0.27 | 15 | 40 | -2.7 | 1556 | 1615 | 263.4 | 0 | 14 | 32 | 87 | 80 | Y |  | 2018-10-12 23:14 | 68 | 1080 | 22 | 24 | 26 | 26 | 27 | 27 | 26 | 26 | 24 | 22 | 24 | 23 | 21 | 21 | 24 | 27 | 21 | 26 | -0.15 | Y | 39.98 | Y | -0.4 |  |  |  | 0.92 |  |  |  | N | N | N | Y | 130 | 0.48 | 64 | 95979 | 101460 | 1010 | 16500 | 13 | 2 | 10 | 2018-10-12 23:28 | 1556 | 137 |  | 37 |  | *전공정 요청 L/D 잔강이월 미실시,이상공정 등록 | [14 empty] | 93.64 | 84.62 | 0 | 0 | 0 |  | 650 | 700 | 해제 | 해제 | 0 | 0 | 0 |  | 650 | 700 | 해제 | 해제 | 해제 | 미정 | 미정 | 미정 | 미정 |  | 미정 | SB135135 | C
B48374 | 2018-10-12 | 2 | C |  | 14 | A | SCR420HB | 소입성보증강 | C2 | BM#1 | 1599 | 46 | 1635 | 1554 | 36 | 7800 |  | 1 | 0.35 | 19 |  | 0 | 1580 | 1641 | 0 | 0.33 | 0 | 6 | 50 | 36 | Y |  | 2018-10-13 00:18 | 72 | 1098 | 29 | 28 | 32 | 35 | 36 | 37 | 36 | 36 | 36 | 34 | 33 | 33 | 31 | 28 | 33 | 37 | 28 | 36 | -0.2 | Y | 44.98 | Y | -0.4 | [7 empty] | N | N | N | N | 140 | 0.46 | 72 | 101508 | 104440 | 80 | 16200 | 2 | 1 |  | 2018-10-13 00:21 | 1580 | 115 |  | 21 |  | *STR#2 Edge Heater 코일부 이상으로 적용不 *전공정요청 L/D잔강 이월 미실시 *전공정지연 감속주입 | [14 empty] | 97.89 | 100 | 0 | 0 | 0 |  | 500 |  | 선택 | 선택 | 0 | 0 | 0 |  | 500 |  | 해제 | 선택 | 해제 | 미정 | 미정 | 선택 | 미정 |  | 미정 | BT180180 | H
C46886 | 2018-10-12 | 3 | C | 잔강최소화전 | 5 | A | AE1548 | 합금강 | AE4130M6 | BM#2 | 1608 | 47 | 1621 | 1553 | 44 | 7000 |  | 2 | 0.28 | 15 |  | -2.5 | 1562 | 1616 | 47.7 | 0 | 11 | 35 | 71 | -84914 | Y |  | 2018-10-13 00:19 | 74 | 1060 | 18 | 25 | 30 | 33 | 34 | 34 | 34 | 34 | 33 | 31 | 31 | 28 | 31 | 31 | 30 | 34 | 28 | 34 | -0.06 | Y | 34.97 | Y | 0 |  |  |  | 1.08 |  |  |  | N | N | N | Y | 110 | 0.48 | 67 | 95979 | 105200 | 480 | 3000 | 13 | 2 | 20 | 2018-10-13 00:42 | 1562 | 138 |  | 39 |  | *전공정 요청 L/D 잔강이월 미실시,이상공정 등록 | [14 empty] | 91.1 | 76.92 | 0 | 4500 | 0 |  | 650 | 700 | 해제 | 해제 | 0 | 4350 | 0 |  | 650 | 700 | 해제 | 해제 | 해제 | 미정 | 미정 | 미정 | 미정 |  | 미정 | SB135135 | C
B48375 | 2018-10-12 | 2 | C |  | 15 | A | SCR420HB | 소입성보증강 | C2 | BM#1 | 1555 | 49 | 1644 | 1547 | 41 | 8500 |  | 1 | 0.37 | 18 |  | 0 | 1583 | 1634 | 0 | 0.32 | 0 | 1 | 73 | 45 | Y |  | 2018-10-13 01:29 | 75 | 1090 | 26 | 33 | 38 | 41 | 42 | 42 | 42 | 41 | 40 | 39 | 38 | 37 | 36 | 34 | 38 | 42 | 34 | 42 | -0.18 | Y | 45.03 | Y | -0.4 | [7 empty] | N | N | N | N | 130 | 0.47 | 70 | 118426 | 107260 | -360 | 15600 | 2 | 1 |  | 2018-10-13 01:33 | 1583 | 121 |  | 24 |  | *STR#2 Edge Heater 코일부 이상으로 적용不 *전공정요청 L/D잔강 이월 미실시 *전공정지연 감속주입 | [14 empty] | 110.78 | 100 | 0 | 0 | 0 |  | 500 |  | 선택 | 선택 | 0 | 0 | 0 |  | 500 |  | 해제 | 선택 | 해제 | 미정 | 미정 | 미정 | 선택 | 6 | 미정 | BT180180 | C
C46887 | 2018-10-12 | 3 | C | 잔강최소화 | 6 | A | SFMN438VM2 | 합금강 | KFMN443계 | BM#2 | 1583 | 46 | 1643 | 1546 | 44 | 8100 |  | 2 | 0.28 | 18 | 40 | -2.53 | 1574 | 1643 | 2.8 | 12.7 | 14 | 16 | 70 | 131 | Y |  | 2018-10-13 01:37 | 83 | 1060 | -180 | 30 | 40 | 40 | 40 | 41 | 39 | 40 | 39 | 39 | 38 | 37 | 35 | 32 | 35 | 41 | 32 | 40 | -0.22 | Y | 40.02 | Y | -0.6 |  |  |  | 1.09 |  |  |  | N | N | N | Y | 100 | 0.43 | 65 | 97508 | 105060 | 1390 | 15600 | 13 | 2 | 30 | 2018-10-13 01:55 | 1574 | 153 |  | 43 |  | *전공정 요청 감속주입 (L/D Ar투입구 막힘으로 인한 L/D교체) | [14 empty] | 91.6 | 75 | 3050 | 0 | 0 |  | 650 | 400 | 해제 | 해제 | 3050 | 0 | 0 |  | 650 | 400 | 해제 | 해제 | 미정 | 미정 | 미정 | 미정 | 선택 | 5 | 미정 | SB125125 | C
B48376 | 2018-10-12 | 2 | C |  | 16 | A | SCR420HB | 소입성보증강 | C2 | BM#1 | 1580 | 45 | 1646 | 1557 | 39 | 7300 |  | 1 | 0.38 | 19 |  | 0 | 1579 | 1634 | 0 | 0.4 | 0 | 2 | 56 | 45 | Y |  | 2018-10-13 02:34 | 71 | 1088 | 31 | 32 | 35 | 36 | 38 | 37 | 37 | 36 | 35 | 34 | 33 | 32 | 29 | 29 | 35 | 38 | 29 | 0 | -0.22 | Y | 40 | Y | -0.6 | [7 empty] | N | N | N | N | 120 | 0.5 | 62 | 101508 | 95900 | 1110 | 15900 | 2 | 1 |  | 2018-10-13 02:37 | 1579 | 130 |  | 29 |  | *STR#2 Edge Heater 코일부 이상으로 적용不 *전공정요청 L/D잔강 이월 미실시 *전공정지연 감속주입 | [14 empty] | 104.7 | 100 | 0 | 0 | 0 |  | 500 |  | 선택 | 선택 | 0 | 0 | 0 |  | 500 |  | 해제 | 선택 | 해제 | 미정 | 미정 | 미정 | 미정 |  | 미정 | BT180180 | C
C46888 | 2018-10-12 | 3 | C |  | 7 | A | SFMN438VM2 | 합금강 | KFMN443계 | BM#2 | 1573 | 76 | 1599 | 1533 | 73 | 9500 |  | 2 | 0.28 | 14 | 40 | -2.27 | 1560 | 1616 | 1.6 | 8.9 | 8 | 31 | 90 |  | Y |  | 2018-10-13 03:14 | 69 | 1060 | 27 | 30 | 30 | 30 | 29 | 28 | 25 | 25 | 25 | 24 | 22 | 20 |  | 20 | 26 | 30 | 20 | 30 | -0.22 |  | 45.02 | Y | -0.4 |  |  |  | 0.83 |  |  |  | N | N | N | Y | 150 | 0.47 | 59 | 93156 | 92480 | 40 | 15600 | 13 | 2 | 40 | 2018-10-13 03:25 | 1560 | 137 |  | 14 |  | *전공정 요청 감속주입 | [14 empty] | 100.55 | 75 | 0 | 0 | 0 |  | 650 | 400 | 해제 | 해제 | 0 | 0 | 0 |  | 650 | 400 | 해제 | 해제 | 미정 | 미정 | 미정 | 미정 | 미정 |  | 미정 | SB125125 | C
B48377 | 2018-10-12 | 2 | C |  | 17 | A | SCR420HB | 소입성보증강 | C2 | BM#1 | 1569 | 45 | 1635 | 1546 | 41 | 8100 |  | 1 | 0.35 | 18 |  | 0 | 1576 | 1629 | 0 | 0.46 | 0 | 30 | 61 | 66 | Y |  | 2018-10-13 03:36 | 68 | 1097 | 29 | 31 | 31 | 31 | 29 | 28 | 27 | 26 | 25 | 24 | 22 | 20 | 18 | 18 | 26 | 31 | 18 | 31 | -0.26 |  | 49.98 | Y | -0.4 | [7 empty] | N | N | N | N | 110 | 0.45 | 70 | 101508 | 102240 | 20 | 16000 | 2 | 1 |  | 2018-10-13 03:58 | 1576 | 123 |  | 30 |  | *STR#2 Edge Heater 코일부 이상으로 적용不 *전공정요청 L/D잔강 이월 미실시 *HEAT 평균 주속 20%이상 감속주입 ID:101~106.201~206 | [14 empty] | 99.96 | 100 | 0 | 0 | 0 |  | 500 |  | 선택 | 선택 | 0 | 0 | 0 |  | 500 |  | 해제 | 선택 | 해제 | 미정 | 미정 | 미정 | 미정 |  | 미정 | BT180180 | C
C46889 | 2018-10-12 | 3 | C | 연주종료 | 8 | A | SFMN438VM2 | 합금강 | KFMN443계 | BM#2 | 1557 | 41 | 1618 | 1532 | 34 | 6700 |  | 2 | 0.36 | 18 | 40 | -2.09 | 1563 | 1625 | 2 | 10.2 | 8 | 35 | 72 | 30 | Y |  | 2018-10-13 04:09 | 72 | 1060 | 14 | 24 | 30 | 33 | 34 | 35 | 34 | 33 | 33 | 32 | 29 | 26 | 25 | 25 | 30 | 35 | 25 | 33 | -0.29 | Y | 35 | Y | -0.2 |  |  |  | 1.01 |  |  |  | N | N | N | M | 140 | 0.53 | 61 | 93156 | 106050 | -400 | 2000 | 13 | 2 |  | 2018-10-13 04:21 | 1563 | 105 |  | 21 |  | *연주 종료 05:50 (체육대회) | 5E398DF42CEF457CB34667950F3B15A3 | 45A46B4826E14AC89BE084B89EB63193 | D47350D3755E4BE49BE386D3225BC8F1 | [11 empty] | 88.17 | 41.67 | 0 | 3950 | 0 |  | 650 | 400 | 해제 | 해제 | 0 | 3850 | 0 |  | 650 | 400 | 해제 | 해제 | 미정 | 미정 | 미정 | 미정 | 미정 |  | 미정 | SB125125 | C
B48378 | 2018-10-12 | 2 | D | 연주종료 | 18 | A | SCR420HB | 소입성보증강 | C2 | BM#1 | 1622 | 65 | 1655 | 1590 | 48 | 5300 |  | 1 | 0.34 | 19 |  | 0 | 1645 | 1645 | 0 | 0.39 | 0 | 6 | 51 | 58 | Y |  | 2018-10-13 05:05 | 137 | 1105 | 16 | 27 | 36 | 42 | 44 | 45 | 45 | 44 | 44 | 43 | 42 |  |  | 42 | 39 | 45 | 42 | 44 | -0.06 | Y | 25.02 | Y | -0.2 | [7 empty] | N | N | N | N | 100 | 0.55 | 54 | 83830 | 90960 | 1130 | 2000 | 2 | 1 |  | 2018-10-13 05:08 | 1589 | 127 |  | 10 |  | *STR#2 Edge Heater 코일부 이상으로 적용不 *전공정요청 L/D잔강 이월 미실시 | 46C9CCBDC2F547DEA0D52CFE554BBE88 | 1BF49C3FCF334B09A4ADAC32C0821A4C | 735B01777BE7466BA7406444E6D57A39 | [11 empty] | 91.12 | 100 | 0 | 3100 | 0 |  | 500 |  | 선택 | 선택 | 0 | 3360 | 0 |  | 500 |  | 해제 | 선택 | 해제 | 미정 | 미정 | 미정 | 미정 |  | 미정 | BT180180 | C
A48485 | 2018-10-14 | 1 | B | 연주시작 | 1 | A | SCR420HON2 | 소입성보증강 | C | BM#1 | 1576 | 54 | 1675 | 1528 | 49 | 9700 |  | 1 | 0.32 | 20 |  | -2.69 | 1595 | 1678 | 0 | 0.88 | 0 | 21 | 58 | 2048 | Y |  | 2018-10-14 19:12 | 84 | 1080 | 26 | 29 | 25 | 31 | 34 | 36 | 37 | 37 | 37 |  |  |  |  | 37 | 33 | 37 | 37 | 37 | 0 |  | 10 | Y | 0 |  | 2.39 | 2.39 |  |  |  |  | N | N | N | N | 150 | 0.52 | 50 | 81498 | 89870 | 5150 | 15700 | 3 | 2 |  | 2018-10-14 18:37 | 1595 | 121 |  | 8 |  | *T/Dflux 유15kg 용120kg |  | 2D27D8D243B04A97A5BB5F130517C520 | E10756CB4D944EACA4C9BBFF75077A0D | [11 empty] | 85.88 | 100 | 1000 | 0 | 0 |  | 460 |  | 선택 | 선택 | 1000 | 0 | 0 |  | 460 |  | 선택 | 선택 | 해제 | 미정 | 선택 | 미정 | 미정 |  | 미정 | BT180180 | H
A48484 | 2018-10-14 | 1 | B |  | 2 | A | SCR420HON2 | 소입성보증강 | C | BM#1 | 1558 | 137 | 1676 | 1554 | 19 | 3700 |  | 1 | 0.35 | 17 |  | -2.7 | 1594 | 1665 | 0 | 0.74 | 0 | 5 | 15 | 2051 | Y |  | 2018-10-14 19:57 | 83 | 1075 | 35 | 41 | 45 | 46 | 47 | 48 | 46 | 46 | 45 | 43 | 41 |  |  | 41 | 44 | 48 | 41 | 46 | -0.28 | Y | 25 | Y | -0.4 | [7 empty] | N | N | N | N | 140 | 0.55 | 54 | 84590 | 93770 | 5030 | 9100 | 3 | 2 |  | 2018-10-14 19:59 | 1594 | 248 |  | 15 |  | *강제개공 및 나탕주입 ID:105.205*T/D잔강 12TON 이하 발생 ID:105.205 *20%이상 감속주입 ID:105.205 | [14 empty] | 85.66 | 100 | 0 | 0 | 0 |  | 460 |  | 선택 | 선택 | 0 | 0 | 0 |  | 460 |  | 선택 | 선택 | 해제 | 미정 | 선택 | 미정 | 미정 |  | 미정 | BT180180 | H
A48486 | 2018-10-14 | 1 | C |  | 3 | A | SCR420HON2 | 소입성보증강 | C | BM#1 | 1601 | 54 | 1645 | 1540 | 47 | 9100 |  | 3 | 0.4 | 21 |  | -2.89 | 1598 | 1673 | 0 | 22.08 |  | 20 | 4 | 4007 | N | 5 | 2018-10-14 19:56 | 87 | 1076 | -28 | 17 | 19 | 20 | 22 | 23 | 24 | 25 | 25 | 25 | 25 |  |  | 25 | 19 | 25 | 25 | 25 | 0 |  | 15.02 | Y | 0 | [7 empty] | N | N | N | N | 130 | 0.53 | 51 | 101508 | 95750 | 7020 | 15200 | 3 | 2 |  | 2018-10-14 20:23 | 1598 | 168 |  | 76 |  | *강제개공 및 나탕주입 ID:101.201 *T/D잔강 12TON 이하 발생 ID:101.201 | [14 empty] | 98.79 | 100 | 0 | 0 | 0 |  | 460 |  | 선택 | 선택 | 0 | 0 | 0 |  | 460 |  | 선택 | 선택 | 해제 | 미정 | 미정 | 선택 | 미정 |  | 미정 | BT180180 | H
C46892 | 2018-10-14 | 3 | C | 연주시작 | 1 | A | AE4137HMA | 소입성보증강 | AE4137HMA | BM#2 | 1585 | 62 | 1651 | 1520 | 55 | 12000 |  | 2 | 0.29 | 20 |  | -2.98 | 1584 | 1659 | 83.1 | 0 | 10 | 6 | 52 | 2180 | Y |  | 2018-10-14 20:45 | 87 | 1066 | 6 | 12 | 13 | 11 | 12 | 20 | 23 | 26 | 24 | 21 | 19 | 19 | 21 | 19 | 19 | 26 | 19 | 19 | -0.2 |  | 34.98 | Y | 0 |  | 2 | 2 | 1.27 |  |  |  | N | N | N | N | 150 | 0.43 | 66 | 98196 | 100480 | 740 | 15700 | 8 | 2 | 10 | 2018-10-14 20:44 | 1584 | 138 |  | 17 |  | * T/D 용강량 실측:1130mm / 18.2 TON * T/D FLUX 용탕부: 225 KG / 유탕부: 15KG 투입 * 슬리브 롱노즐( Y자형 ) 사용 * STR#1.2 Edge heater 코일 건조로 미적용(전장요청). 이상공정 등록 *전공정 요청 10%이상 감속주입( 0.40),이상공정 등록 및 냉재 요청 *전공정 요청 L/D 잔강이월 미실시, 이상공정 등록 |  | 27C1472B4F9F41529272E76C3FCBE821 | 7BA8C5A6397647E2BE9A6B9D2D351BA0 | [11 empty] | 96.94 | 58.33 | 732 | 0 | 0 |  | 650 | 400 | 해제 | 선택 | 722 | 0 | 0 |  | 650 | 400 | 해제 | 선택 | 선택 | 미정 | 미정 | 미정 | 미정 |  | 미정 | SB140140 | C
A48487 | 2018-10-14 | 1 | C |  | 4 | A | SCR420HON2 | 소입성보증강 | C | BM#1 | 1603 | 45 | 1676 | 1572 | 41 | 7200 |  | 3 | 0.4 | 20 |  | -2.5 | 1612 | 1677 | 0 | 20.69 |  | 37 | 1 | 15840 | Y |  | 2018-10-14 21:17 | 101 | 1133 | 24 | 29 | 36 | 43 | 47 | 50 | 51 | 51 | 51 | 52 | 51 | 51 |  | 51 | 44 | 52 | 51 | 51 | -0.1 | Y | 10.03 | Y | 0 | [7 empty] | N | N | N | N | 120 | 0.53 | 56 | 84590 | 93900 | 7020 | 15600 | 3 | 2 |  | 2018-10-14 21:33 | 1607 | 155 |  | 47 | [16 empty] | 83.84 | 100 | 0 | 0 | 0 |  | 460 |  | 선택 | 선택 | 0 | 0 | 0 |  | 460 |  | 선택 | 선택 | 해제 | 미정 | 미정 | 선택 | 선택 | 3 | 미정 | BT180180 | H
C46893 | 2018-10-14 | 3 | C |  | 2 | A | AE4137HMA | 소입성보증강 | AE4137HMA | BM#2 | 1583 | 52 | 1637 | 1535 | 45 | 10000 |  | 2 | 0.28 | 18 | 40 | -2.55 | 1575 | 1635 | 87.1 | 0 | 8 | 16 | 72 | 78 | Y |  | 2018-10-14 21:57 | 78 | 1068 | 17 | 27 | 34 | 37 | 40 | 40 | 38 | 39 | 36 | 34 | 35 | 31 | 29 | 29 | 34 | 40 | 29 | 0 | -0.28 | Y | 39.98 | Y | -0.4 |  |  |  | 0.88 |  |  |  | N | N | N | N | 140 | 0.49 | 62 | 96276 | 102830 | 5150 | 14500 | 8 | 2 |  | 2018-10-14 22:08 | 1575 | 123 |  | 15 |  | * STR#1.2 Edge heater 코일 건조로 미적용(전장요청). 이상공정 등록 *전공정 작업지연 감속주입 | [14 empty] | 89.27 | 75 | 0 | 0 | 0 |  | 650 | 400 | 해제 | 선택 | 0 | 0 | 0 |  | 650 | 400 | 해제 | 선택 | 선택 | 미정 | 선택 | 미정 | 미정 |  | 미정 | SB140140 | H
A48488 | 2018-10-14 | 1 | C |  | 5 | B | SCR420HON2 | 소입성보증강 | C | BM#1 | 1608 | 92 | 1622 | 1559 | 55 | 10300 |  | 3 | 0.37 | 22 |  | -1.95 | 1568 | 1622 | 0 | 18.67 |  | 30 | 62 | 2334 | Y |  | 2018-10-14 22:41 | 57 | 1082 | 50 | 42 | 38 | 35 | 32 | 30 | 28 | 26 | 26 | 25 | 24 | 23 |  | 23 | 32 | 38 | 23 | 0 | -0.33 |  | 45.02 | Y | -0.2 | [7 empty] | N | N | N | N | 110 | 0.55 | 59 | 101508 | 105000 | 6910 | 16100 | 3 | 2 |  | 2018-10-14 22:47 | 1568 | 148 |  | 20 | [16 empty] | 90.63 | 100 | 0 | 0 | 0 |  | 460 |  | 선택 | 선택 | 0 | 0 | 0 |  | 460 |  | 선택 | 선택 | 해제 | 미정 | 미정 | 선택 | 미정 |  | 미정 | BT180180 | H
C46894 | 2018-10-14 | 3 | C |  | 3 | A | AE4137HMA | 소입성보증강 | AE4137HMA | BM#2 | 1564 | 44 | 1620 | 1526 | 39 | 8200 |  | 2 | 0.27 | 18 | 40 | -2.51 | 1562 | 1619 | 29 | 0 | 9 | 35 | 74 | 70 | Y |  | 2018-10-14 22:58 | 65 | 1070 | 26 | 24 | 24 | 22 | 23 | 22 | 21 | 20 | 18 | 18 | 17 | 16 |  | 16 | 21 | 24 | 16 | 0 | -0.18 | Y | 45.02 | Y | -0.2 |  |  |  | 0.97 |  |  |  | N | N | N | N | 130 | 0.5 | 57 | 96276 | 94620 | 5120 | 12600 | 8 | 2 |  | 2018-10-14 23:09 | 1562 | 113 |  | 20 |  | *전공정 작업지연 감속주입 | [14 empty] | 96.61 | 75 | 0 | 0 | 0 |  | 650 | 400 | 선택 | 선택 | 0 | 0 | 0 |  | 650 | 400 | 선택 | 선택 | 선택 | 미정 | 선택 | 미정 | 미정 |  | 미정 | SB140140 | H
A48489 | 2018-10-14 | 1 | C |  | 6 | A | SCR420HON2 | 소입성보증강 | C | BM#1 | 1587 | 68 | 1655 | 1524 | 43 | 8000 |  | 1 | 0.31 | 20 |  | -2.19 | 1582 | 1644 | 0 | 0.35 | 0 | 21 | 59 | 75 | Y |  | 2018-10-14 23:50 | 71 | 1086 | 22 | 31 | 36 | 39 | 40 | 39 | 39 | 38 | 36 | 35 | 32 |  |  | 32 | 35 | 40 | 32 | 39 | -0.27 | Y | 30 | Y | -0.6 | [7 empty] | N | N | N | N | 100 | 0.55 | 55 | 101508 | 95960 | 940 | 15200 | 3 | 2 |  | 2018-10-14 23:52 | 1582 | 140 |  | 12 |  | *전공정요청 L/D잔강 이월 미실시 | [14 empty] | 104.76 | 100 | 0 | 0 | 0 |  | 460 |  | 선택 | 선택 | 0 | 0 | 0 |  | 460 |  | 선택 | 선택 | 해제 | 미정 | 미정 | 해제 | 미정 |  | 미정 | BT180180 | H
C46895 | 2018-10-14 | 3 | C |  | 4 | A | AE4137HMA | 소입성보증강 | AE4137HMA | BM#2 | 1612 | 44 | 1646 | 1569 | 41 | 8600 |  | 2 | 0.28 | 18 | 40 | -2.6 | 1570 | 1628 | 18.1 | 0 | 9 | 33 | 51 | 2604 | Y |  | 2018-10-15 00:02 | 73 | 1060 | 12 | 16 | 20 | 20 | 20 | 20 | 20 | 17 | 17 | 16 | 14 | 15 | 13 | 13 | 17 | 20 | 13 | 20 | -0.14 | Y | 49.98 | Y | -0.4 |  |  |  | 1.6 |  |  |  | N | N | N | N | 120 | 0.5 | 60 | 96276 | 101860 | 690 | 14600 | 8 | 2 | 20 | 2018-10-15 00:14 | 1570 | 111 |  | 17 |  | *전공정 작업지연 감속주입 *전공정 요청 L/D 잔강이월 미실시, 이상공정 등록 | [14 empty] | 93.97 | 75 | 0 | 0 | 0 |  | 650 | 400 | 선택 | 선택 | 0 | 0 | 0 |  | 650 | 400 | 선택 | 선택 | 선택 | 미정 | 해제 | 미정 | 선택 | 3 | 미정 | SB140140 | H
A48490 | 2018-10-14 | 1 | C |  | 7 | A | SCR420HON2 | 소입성보증강 | C | BM#1 | 1592 | 48 | 1628 | 1534 | 45 | 7600 |  | 3 | 0.37 | 21 |  | -1.48 | 1589 | 1628 | 0 | 14.45 |  | 5 | 16 | 69 | Y |  | 2018-10-15 00:05 | 78 | 1089 | 28 | 31 | 34 | 37 | 38 | 38 | 38 | 37 | 37 | 36 | 36 | 36 |  | 36 | 35 | 38 | 36 | 38 | -0.06 | Y | 35.03 | Y | 0 | [7 empty] | N | N | N | N | 150 | 0.55 | 56 | 101508 | 100930 | 1390 | 14900 | 3 | 2 |  | 2018-10-15 00:11 | 1589 | 137 |  | 52 |  | *전공정요청 L/D잔강 이월 미실시 | [14 empty] | 99.23 | 100 | 0 | 0 | 0 |  | 460 |  | 선택 | 선택 | 0 | 0 | 0 |  | 460 |  | 선택 | 선택 | 해제 | 미정 | 미정 | 해제 | 미정 |  | 미정 | BT180180 | H
C46896 | 2018-10-14 | 3 | C |  | 5 | A | AE4137HMA | 소입성보증강 | AE4137HMA | BM#2 | 1535 | 50 | 1599 | 1519 | 42 | 8500 |  | 2 | 0.27 | 18 | 40 | -2.18 | 1560 | 1608 | 14.3 | 0 | 9 | 6 | 53 | 66 | Y |  | 2018-10-15 01:09 | 63 | 1060 | 11 | 20 | 23 | 24 | 24 | 23 | 23 | 21 | 19 | 21 | 21 | 19 | 15 | 15 | 20 | 24 | 15 | 23 | -0.2 | Y | 45 | Y | -0.8 |  |  |  | 1.93 |  |  |  | N | N | N | N | 110 | 0.5 | 64 | 104299 | 106010 | 970 | 15500 | 8 | 2 |  | 2018-10-15 01:18 | 1560 | 110 |  | 14 |  | *전공정 작업지연 감속주입 *전공정 요청 L/D 잔강이월 미실시, 이상공정 등록 | [14 empty] | 97.52 | 76.92 | 0 | 0 | 0 |  | 650 | 400 | 선택 | 선택 | 0 | 0 | 0 |  | 650 | 400 | 선택 | 선택 | 선택 | 미정 | 미정 | 미정 | 미정 |  | 미정 | SB140140 | H
A48491 | 2018-10-14 | 1 | C | TUNDISH교체전 | 8 | A | SCR420HON2 | 소입성보증강 | C | BM#1 | 1601 | 50 | 1624 | 1531 | 41 | 7400 |  | 3 | 0.37 | 21 |  | -1.36 | 1588 | 1624 | 0 | 13.77 |  | 20 | 5 | 77 | Y |  | 2018-10-15 01:09 | 77 | 1083 | 33 | 32 | 32 | 34 | 34 | 35 | 35 | 35 | 35 | 35 | 35 | 35 |  | 35 | 34 | 35 | 35 | 35 | 0 |  | 29.98 | Y | 0 | [7 empty] | N | N | N | N | 140 | 0.55 | 57 | 106490 | 100690 | 2560 | 2000 | 3 | 2 |  | 2018-10-15 01:15 | 1588 | 131 |  | 47 |  | *전공정요청 L/D잔강 이월 미실시 | FDC5EC9F88974CB49A9D2BD2E7BCEF1F | 59AA8A83D9FD42DB9A1A1B49C679D6EF | 1136137D6CD4426782DC367916A0E8C3 | [11 empty] | 103.14 | 100 | 0 | 3000 | 0 |  | 460 |  | 선택 | 선택 | 0 | 3000 | 0 |  | 460 |  | 선택 | 선택 | 해제 | 미정 | 미정 | 해제 | 미정 |  | 미정 | BT180180 | H
C46897 | 2018-10-14 | 3 | C |  | 6 | A | AE4137HMA | 소입성보증강 | AE4137HMA | BM#2 | 1629 | 46 | 1641 | 1562 | 34 | 7100 |  | 2 | 0.26 | 18 |  | -2.58 | 1577 | 1634 | 25.5 | 0 | 8 | 16 | 73 | 75 | Y |  | 2018-10-15 02:03 | 80 | 1060 | 15 | 28 | 35 | 38 | 40 | 45 | 45 | 41 | 44 | 39 | 38 | 36 | 33 | 33 | 37 | 45 | 33 | 0 | -0.36 | Y | 33.02 | Y | -0.6 |  |  |  | 1 |  |  |  | N | N | N | N | 150 | 0.52 | 62 | 104299 | 105650 | 4980 | 15200 | 8 | 2 |  | 2018-10-15 02:26 | 1577 | 111 |  | 27 |  | *전공정 요청 감속주입 | [14 empty] | 94.3 | 76.92 | 0 | 0 | 0 |  | 650 | 400 | 선택 | 선택 | 0 | 0 | 0 |  | 650 | 400 | 선택 | 선택 | 선택 | 미정 | 선택 | 미정 | 미정 |  | 미정 | SB140140 | H
A48492 | 2018-10-14 | 1 | C | TUNDISH교체 | 1 | A | AE1055LS | 탄소강 | G-AE1055LS | BM#1 | 1568 | 52 | 1626 | 1541 | 46 | 7500 |  | 3 | 0.38 | 25 |  | -1.71 | 1574 | 1626 | 0 | 14.61 |  | 37 | 2 | 75 | Y |  | 2018-10-15 02:23 | 90 | 1098 | 3 | 18 | 15 | 24 | 28 | 30 | 32 | 33 | 34 | 35 | 35 |  |  | 35 | 28 | 35 | 35 | 0 | 0 |  | 5.02 | Y | 0 |  | 2.21 | 2.21 |  |  |  |  | Y | N | N | M | 230 | 0.48 | 58 | 84590 | 95000 | 7050 | 15600 | 17 | 1 |  | 2018-10-15 02:30 | 1574 | 147 |  | 52 |  | *T/D플럭스 유15 용225KG | [14 empty] | 82.93 | 100 | 1500 | 0 | 0 |  | 450 |  | 선택 | 해제 | 1500 | 0 | 0 |  | 450 |  | 선택 | 해제 | 해제 | 미정 | 미정 | 선택 | 미정 |  | 미정 | BT180180 | H
C46898 | 2018-10-14 | 3 | C |  | 7 | A | AE4137HMA | 소입성보증강 | AE4137HMA | BM#2 | 1631 | 38 | 1622 | 1569 | 34 | 6300 |  | 2 | 0.28 | 18 | 40 | -2.74 | 1559 | 1620 | 29.3 | 0 | 14 | 35 | 75 | 75 | Y |  | 2018-10-15 03:14 | 62 | 1060 | 31 | 31 | 31 | 30 | 29 | 28 | 27 | 26 | 25 | 24 | 22 | 23 |  | 23 | 27 | 31 | 22 | 31 | -0.23 | Y | 39.98 | Y | 0.2 |  |  |  | 1.31 |  |  |  | N | N | N | N | 140 | 0.5 | 59 | 96276 | 96850 | 5190 | 15900 | 8 | 2 |  | 2018-10-15 03:28 | 1559 | 113 |  | 20 |  | *전공정 요청 감속주입 | [14 empty] | 94.48 | 75 | 0 | 0 | 0 |  | 650 | 400 | 선택 | 선택 | 0 | 0 | 0 |  | 650 | 400 | 선택 | 선택 | 선택 | 미정 | 선택 | 미정 | 미정 |  | 미정 | SB140140 | H
A48493 | 2018-10-14 | 1 | C |  | 2 | A | AE1055LS | 탄소강 | G-AE1055LS | BM#1 | 1554 | 53 | 1610 | 1531 | 44 | 7000 |  | 3 | 0.36 | 25 |  | -1.96 | 1552 | 1610 | 0 | 11.46 |  | 11 | 1 | 19518 | Y |  | 2018-10-15 03:34 | 68 | 1291 | 36 | 28 | 25 | 24 | 24 | 24 | 23 | 23 | 23 | 23 | 22 | 22 | 21 | 21 | 25 | 25 | 21 | 24 | -0.08 |  | 50.02 | Y | -0.2 | [7 empty] | Y | Y | Y | Y | 220 | 0.5 | 62 | 101508 | 98500 | 7070 | 15800 | 17 | 1 |  | 2018-10-15 03:40 | 1552 | 140 |  | 40 |  | *수동온도1508℃ 자동온도 1507℃ | [14 empty] | 96.22 | 100 | 0 | 0 | 0 |  | 450 |  | 선택 | 해제 | 0 | 0 | 0 |  | 450 |  | 선택 | 해제 | 해제 | 미정 | 미정 | 선택 | 미정 |  | 미정 | BT180180 | H
B48379 | 2018-10-14 | 2 | C |  | 8 | A | AE4137HMA | 소입성보증강 | AE4137HMA | BM#2 | 1607 | 63 | 1654 | 1564 | 47 | 9100 |  | 1 | 0.29 | 21 |  | 0 | 1563 | 1649 | 0.24 | 0 | 0 | 30 | 63 | 105 | Y |  | 2018-10-15 04:12 | 66 | 1090 | 18 | 20 | 24 | 26 | 26 | 25 | 24 | 23 | 23 | 22 |  |  |  | 22 | 23 | 26 | 22 | 0 | -0.13 | Y | 30 | Y | -0.2 |  |  |  | 1.02 |  |  |  | N | N | N | N | 130 | 0.53 | 48 | 96276 | 84960 | 5060 | 15700 | 8 | 2 |  | 2018-10-15 04:17 | 1563 | 153 |  | 24 | [16 empty] | 104.65 | 100 | 0 | 0 | 0 |  | 650 | 400 | 선택 | 선택 | 0 | 0 | 0 |  | 650 | 400 | 선택 | 선택 | 선택 | 미정 | 선택 | 미정 | 미정 |  | 미정 | SB140140 | H
A48494 | 2018-10-14 | 1 | D |  | 3 | A | AE1055LS | 탄소강 | G-AE1055LS | BM#1 | 1603 | 44 | 1611 | 1548 | 37 | 5700 |  | 3 | 0.36 | 25 |  | -1.55 | 1565 | 1611 | 0 | 11.16 |  | 5 | 17 | 46 | Y |  | 2018-10-15 04:35 | 81 | 1098 | 20 | 28 | 34 | 38 | 40 | 41 | 42 | 42 | 41 | 41 | 40 | 40 |  | 40 | 37 | 42 | 40 | 41 | -0.03 | Y | 25 | Y | 0 | [7 empty] | Y | Y | Y | Y | 210 | 0.5 | 55 | 101508 | 89780 | 7000 | 15500 | 17 | 1 |  | 2018-10-15 04:41 | 1565 | 128 |  | 42 | [16 empty] | 104.27 | 100 | 0 | 0 | 0 |  | 450 |  | 선택 | 해제 | 0 | 0 | 0 |  | 450 |  | 선택 | 해제 | 해제 | 미정 | 미정 | 선택 | 미정 |  | 미정 | BT180180 | H
B48380 | 2018-10-14 | 2 | D | TUNDISH교체전 | 9 | A | AE4137HMA | 소입성보증강 | AE4137HMA | BM#2 | 1599 | 56 | 1647 | 1526 | 47 | 8400 |  | 1 | 0.25 | 19 |  | -2.21 | 1569 | 1634 | 0.14 | 0 | 0 | 21 | 60 | 134 | Y |  | 2018-10-15 05:08 | 72 | 1090 | 21 | 26 | 30 | 35 | 37 | 36 | 34 | 32 | 31 | 29 | 29 | 28 |  | 28 | 31 | 37 | 28 | 0 | -0.26 | Y | 35 | Y | -0.2 |  |  |  | 1.25 |  |  |  | N | N | N | N | 120 | 0.51 | 58 | 90055 | 94910 | 7940 | 2000 | 8 | 2 | 20 | 2018-10-15 05:20 | 1569 | 126 |  | 19 |  | *전공정 요청 감속주입 | 2FCAC627C91F4D4F8CE6D0C3212156E7 | 580E4903E82F440C8838A8C98BD63103 | 5647F30BDF294D40A0465141C86A0A68 | [11 empty] | 90.06 | 100 | 0 | 2700 | 0 |  | 650 | 400 | 선택 | 선택 | 0 | 3110 | 0 |  | 650 | 400 | 선택 | 선택 | 선택 | 미정 | 선택 | 미정 | 미정 |  | 미정 | SB140140 | H
A48495 | 2018-10-14 | 1 | D |  | 4 | A | AE1055LS | 탄소강 | G-AE1055LS | BM#1 | 1620 | 44 | 1613 | 1559 | 36 | 5100 |  | 3 | 0.37 | 25 |  | -1.64 | 1563 | 1613 | 0 | 12.76 |  | 20 | 6 | 60 | Y |  | 2018-10-15 05:42 | 79 | 1099 | 39 | 39 | 42 | 45 | 46 | 46 | 45 | 45 | 45 | 44 | 44 | 44 |  | 44 | 44 | 46 | 44 | 45 | -0.06 | Y | 35 | Y | 0 | [7 empty] | Y | Y | Y | Y | 200 | 0.5 | 59 | 84590 | 94600 | 6990 | 14900 | 17 | 1 |  | 2018-10-15 05:48 | 1563 | 122 |  | 33 | [16 empty] | 82.77 | 100 | 0 | 0 | 0 |  | 450 |  | 선택 | 해제 | 0 | 0 | 0 |  | 450 |  | 선택 | 해제 | 해제 | 미정 | 미정 | 선택 | 미정 |  | 미정 | BT180180 | H
B48381 | 2018-10-14 | 2 | D | TUNDISH교체 | 1 | A | AE4137HMA | 소입성보증강 | AE4137HMA | BM#2 | 1582 | 60 | 1657 | 1565 | 51 | 9700 |  | 1 | 0.28 | 18 |  | -2.76 | 1583 | 1659 | 0.12 | 0 | 0 | 2 | 57 | 2885 | Y |  | 2018-10-15 06:23 | 86 | 1084 | -745 | -205 | 4 | 1 | 17 | 21 | 25 | 27 | 29 | 30 | 31 | 31 |  | 31 | 14 | 31 | 31 | 0 | 0 |  | 5 | Y | 0 |  | 2.78 | 2.78 | 1.56 |  |  |  | N | N | N | N | 150 | 0.49 | 54 | 96596 | 93610 | 5230 | 15000 | 16 | 1 | 10 | 2018-10-15 06:21 | 1583 | 142 |  | 29 |  | * T/D FLUX 용탕부: 225KG / 유탕부: 15KG 투입 *탄화왕겨200KG투입 * 전공정 작업지연 감속주입 요청 함. * 첫 HEAT 수소측정 기준초과(10분)이상공정 등록 및 생관통보. | [14 empty] | 98.57 | 100 | 810 | 0 | 0 |  | 650 | 400 | 선택 | 선택 | 800 | 0 | 0 |  | 650 | 400 | 선택 | 선택 | 선택 | 미정 | 선택 | 미정 | 미정 |  | 미정 | SB140140 | H
A48496 | 2018-10-14 | 1 | D |  | 5 | A | AE1055LS | 탄소강 | G-AE1055LS | BM#1 | 1586 | 42 | 1605 | 1546 | 34 | 5300 |  | 3 | 0.37 | 25 |  | -1.79 | 1552 | 1605 | 0 | 16.83 |  | 37 | 3 | 52 | Y |  | 2018-10-15 06:45 | 68 | 1086 | 43 | 39 | 37 | 37 | 36 | 34 | 34 | 33 | 34 | 33 | 33 | 33 |  | 33 | 36 | 37 | 33 | 34 | -0.09 | Y | 45 | Y | 0 | [7 empty] | Y | Y | Y | Y | 190 | 0.5 | 56 | 101508 | 91340 | 7000 | 15000 | 17 | 1 |  | 2018-10-15 06:56 | 1552 | 115 |  | 29 | 10 | [15 empty] | 102.64 | 100 | 0 | 0 | 0 |  | 450 |  | 선택 | 해제 | 0 | 0 | 0 |  | 450 |  | 선택 | 해제 | 해제 | 미정 | 미정 | 선택 | 미정 |  | 미정 | BT180180 | H
B48382 | 2018-10-14 | 2 | D |  | 2 | A | AE4137HMA | 소입성보증강 | AE4137HMA | BM#2 | 1639 | 55 | 1636 | 1576 | 46 | 8300 |  | 1 | 0.3 | 18 |  | -2.89 | 1576 | 1657 | 0.23 | 0 | 0 | 1 | 74 | 3021 | Y |  | 2018-10-15 07:30 | 79 | 1091 | 27 | 31 | 36 | 37 | 38 | 37 | 36 | 38 | 36 | 35 | 34 | 34 |  | 34 | 35 | 38 | 34 | 36 | -0.11 | Y | 35.03 | Y | 0 |  |  |  | 1.76 |  |  |  | N | N | N | N | 140 | 0.5 | 59 | 96276 | 97500 | 5080 | 15700 | 16 | 1 | 10 | 2018-10-15 07:34 | 1576 | 125 |  | 19 |  | * 전공정 작업지연 감속주입 요청 함. | [14 empty] | 93.93 | 100 | 0 | 0 | 0 |  | 650 | 400 | 선택 | 선택 | 0 | 0 | 0 |  | 650 | 400 | 선택 | 선택 | 선택 | 미정 | 선택 | 미정 | 미정 |  | 미정 | SB140140 | H
A48497 | 2018-10-15 | 1 | D |  | 6 | A | AE1055LS | 탄소강 | G-AE1055LS | BM#1 | 1574 | 42 | 1605 | 1523 | 30 | 5500 |  | 3 | 0.36 | 25 |  | -1.77 | 1553 | 1605 | 0 | 16.28 |  | 11 | 2 | 46 | Y |  | 2018-10-15 07:43 | 69 | 1088 | 31 | 31 | 32 | 32 | 32 | 32 | 31 | 31 | 30 | 29 | 29 | 29 |  | 29 | 31 | 32 | 29 | 32 | -0.06 |  | 45 | Y | 0 | [7 empty] | Y | Y | Y | Y | 180 | 0.5 | 58 | 84590 | 92370 | 7000 | 14700 | 17 | 1 |  | 2018-10-15 07:50 | 1553 | 111 |  | 30 | [16 empty] | 84.63 | 100 | 0 | 0 | 0 |  | 450 |  | 선택 | 해제 | 0 | 0 | 0 |  | 450 |  | 선택 | 해제 | 해제 | 미정 | 미정 | 선택 | 미정 |  | 미정 | BT180180 | H
B48383 | 2018-10-15 | 2 | D |  | 3 | A | AE4137HMA | 소입성보증강 | AE4137HMA | BM#2 | 1604 | 47 | 1647 | 1547 | 36 | 7400 |  | 1 | 0.27 | 18 |  | -2.36 | 1577 | 1634 | 0.14 | 0 | 0 | 30 | 64 | 78 | Y |  | 2018-10-15 08:20 | 80 | 1089 | 32 | 33 | 35 | 36 | 36 | 36 | 33 | 32 | 32 | 32 | 31 | 29 |  | 29 | 33 | 36 | 29 | 36 | -0.17 | Y | 40.02 | Y | -0.4 |  |  |  | 1.18 |  |  |  | N | N | N | N | 130 | 0.5 | 55 | 94612 | 92430 | 5180 | 14300 | 16 | 1 | 10 | 2018-10-15 08:45 | 1577 | 120 |  | 31 |  | * 전공정 작업지연 감속주입 요청 함. | [14 empty] | 97.04 | 100 | 0 | 0 | 0 |  | 650 | 400 | 선택 | 선택 | 0 | 0 | 0 |  | 650 | 400 | 선택 | 선택 | 선택 | 미정 | 선택 | 미정 | 미정 |  | 미정 | SB160160 | H
A48498 | 2018-10-15 | 1 | D |  | 7 | A | AE1055LS | 탄소강 | G-AE1055LS | BM#1 | 1573 | 48 | 1600 | 1540 | 27 | 5400 |  | 3 | 0.35 | 26 |  | -1.48 | 1555 | 1600 | 0 | 16.88 |  | 5 | 18 | 47 | Y |  | 2018-10-15 08:59 | 71 | 1088 | 28 | 34 | 38 | 40 | 40 | 40 | 39 | 38 | 36 | 35 | 35 | 35 |  | 35 | 37 | 40 | 35 | 40 | -0.12 | Y | 40.02 | Y | 0 | [7 empty] | Y | Y | Y | Y | 230 | 0.5 | 59 | 101508 | 96390 | 7110 | 15200 | 17 | 1 |  | 2018-10-15 09:04 | 1555 | 95 |  | 14 | [16 empty] | 10150800 | 100 | 0 | 0 | 0 |  | 450 |  | 선택 | 해제 | 0 | 0 | 0 |  | 450 |  | 선택 | 해제 | 해제 | 미정 | 미정 | 선택 | 미정 |  | 미정 | BT180180 | H
B48384 | 2018-10-15 | 2 | D |  | 4 | A | AE4137HMA | 소입성보증강 | AE4137HMA | BM#2 | 1613 | 47 | 1645 | 1565 | 39 | 6700 |  | 1 | 0.26 | 18 |  | -1.99 | 1560 | 1618 | 0.13 | 0 | 0 | 21 | 61 | 73 | Y |  | 2018-10-15 09:39 | 63 | 1087 | 25 | 27 | 30 | 31 | 31 | 30 | 29 | 27 | 28 | 26 | 25 | 25 |  | 25 | 28 | 31 | 25 | 25 | -0.15 | Y | 39.98 | Y | 0 |  |  |  | 1.58 |  |  |  | N | N | N | N | 120 | 0.5 | 58 | 93780 | 96780 | 520 | 13100 | 16 | 1 | 10 | 2018-10-15 09:39 | 1560 | 119 |  | 10 |  | * 전공정 작업지연 감속주입 요청 함. * 전공정 요청 래들잔강 이월 미실시 이상공정 등록. | [14 empty] | 96.38 | 100 | 0 | 0 | 0 |  | 650 | 400 | 선택 | 선택 | 0 | 0 | 0 |  | 650 | 400 | 선택 | 선택 | 선택 | 미정 | 해제 | 미정 | 미정 |  | 미정 | SB160160 | H
C46902 | 2018-10-15 | 3 | D |  | 8 | B | AE1055LS | 탄소강 | G-AE1055LS | BM#1 | 1612 | 41 | 1550 | 1568 | 27 | 8700 |  | 3 | 0.36 | 25 |  | -1.38 | 1555 | 1595 | 0 | 20.15 |  | 35 | 76 | 67 | Y |  | 2018-10-15 09:48 | 71 | 1060 | 34 | 36 | 39 | 42 | 43 | 43 | 43 | 43 | 43 | 43 | 42 | 40 | 40 | 39 | 41 | 43 | 39 | 43 | -0.1 | Y | 41.25 | Y | -0.81 | [7 empty] | Y | Y | Y | Y | 220 | 0.5 | 61 | 101508 | 97680 | 7060 | 15600 | 17 | 1 |  | 2018-10-15 09:55 | 1555 | 244 |  | 25 | [16 empty] | 93.47 | 100 | 0 | 0 | 0 |  | 450 |  | 선택 | 해제 | 0 | 0 | 0 |  | 450 |  | 선택 | 해제 | 해제 | 미정 | 미정 | 선택 | 미정 |  | 미정 | BT180180 | H
B48385 | 2018-10-15 | 2 | D |  | 5 | A | AE4137HMA | 소입성보증강 | AE4137HMA | BM#2 | 1563 | 53 | 1627 | 1537 | 48 | 8100 |  | 1 | 0.31 | 16 |  | -2.22 | 1565 | 1622 | 0.18 | 0 | 0 | 2 | 58 | 59 | Y |  | 2018-10-15 10:44 | 68 | 1091 | 20 | 30 | 34 | 34 | 34 | 34 | 32 | 31 | 31 | 30 | 30 | 29 | 28 | 28 | 31 | 34 | 28 | 34 | -0.12 |  | 49.98 | Y | -0.2 |  |  |  | 1.37 |  |  |  | N | N | N | N | 110 | 0.5 | 60 | 93780 | 101110 | 2960 | 13900 | 16 | 1 | 20 | 2018-10-15 10:42 | 1565 | 115 |  | 7 |  | * 전공정 작업지연 감속주입 요청 함. * 전공정 요청 래들잔강 이월 미실시 이상공정 등록. | [14 empty] | 91.05 | 100 | 0 | 0 | 0 |  | 650 | 400 | 선택 | 선택 | 0 | 0 | 0 |  | 650 | 400 | 선택 | 선택 | 선택 | 미정 | 미정 | 미정 | 미정 |  | 미정 | SB160160 | H
A48499 | 2018-10-15 | 1 | D |  | 9 | A | AE1055LS | 탄소강 | G-AE1055LS | BM#1 | 1603 | 38 | 1599 | 1542 | 28 | 4700 |  | 3 | 0.35 | 25 |  | -1.84 | 1545 | 1599 | 0 | 21.18 |  | 20 | 7 | 71 | Y |  | 2018-10-15 10:43 | 61 | 1089 | 38 | 32 | 30 | 27 | 27 | 27 | 27 | 26 | 26 | 25 | 25 | 24 |  | 24 | 28 | 30 | 24 | 27 | -0.13 |  | 44.98 | Y | -0.2 | [7 empty] | Y | Y | Y | Y | 210 | 0.49 | 59 | 84590 | 91020 | 7050 | 15900 | 17 | 1 |  | 2018-10-15 10:53 | 1545 | 156 |  | 33 |  | *전공정지연으로 정속미준수 이상공정등록 ID 102~105.202~205 | [14 empty] | 8459000 | 100 | 0 | 0 | 0 |  | 450 |  | 선택 | 해제 | 0 | 0 | 0 |  | 450 |  | 선택 | 해제 | 해제 | 미정 | 미정 | 선택 | 선택 | 8 | 미정 | BT180180 | H
B48386 | 2018-10-15 | 2 | D |  | 6 | A | AE4137HMA | 소입성보증강 | AE4137HMA | BM#2 | 1611 | 48 | 1627 | 1544 | 40 | 7700 |  | 1 | 0.31 | 16 |  | -2.14 | 1569 | 1626 | 0.13 | 0 | 0 | 1 | 75 | 68 | Y |  | 2018-10-15 11:44 | 72 | 1088 | 24 | 33 | 35 | 37 | 38 | 36 | 35 | 33 | 32 | 31 | 30 | 27 | 29 | 29 | 33 | 38 | 27 | 0 | -0.32 | Y | 34.08 | Y | 0.4 |  |  |  | 0.95 |  |  |  | N | N | N | N | 100 | 0.5 | 60 | 93780 | 99010 | 2420 | 14500 | 16 | 1 | 40 | 2018-10-15 11:48 | 1569 | 103 |  | 11 |  | * 전공정 작업지연 감속주입 요청 함. * 전공정 요청 래들잔강 이월 미실시 이상공정 등록. | [14 empty] | 92.53 | 100 | 0 | 0 | 0 |  | 650 | 400 | 선택 | 선택 | 0 | 0 | 0 |  | 650 | 400 | 선택 | 선택 | 선택 | 미정 | 미정 | 미정 | 미정 |  | 미정 | SB160160 | H
A48500 | 2018-10-15 | 1 | D |  | 10 | B | AE1055LS | 탄소강 | G-AE1055LS | BM#1 | 1608 | 51 | 1603 | 1542 | 29 | 4700 |  | 3 | 0.35 | 25 |  | -1.72 | 1553 | 1603 | 0 | 13.36 |  | 37 | 4 | 94 | Y |  | 2018-10-15 11:27 | 69 | 1087 | 22 | 20 | 21 | 23 | 23 | 23 | 24 | 23 | 23 | 23 | 23 | 23 |  | 23 | 23 | 24 | 23 | 23 | -0.04 | Y | 25.05 | Y | 0 | [7 empty] | Y | Y | Y | Y | 200 | 0.5 | 59 | 101508 | 97040 | 7050 | 15700 | 17 | 1 |  | 2018-10-15 12:03 | 1553 | 140 |  | 51 | [16 empty] | 96.95 | 100 | 0 | 0 | 0 |  | 450 |  | 선택 | 해제 | 0 | 0 | 0 |  | 450 |  | 선택 | 해제 | 해제 | 미정 | 미정 | 선택 | 미정 |  | 미정 | BT180180 | H
B48387 | 2018-10-15 | 2 | D |  | 7 | A | AE4137HMA | 소입성보증강 | AE4137HMA | BM#2 | 1577 | 45 | 1636 | 1566 | 39 | 6400 |  | 1 | 0.3 | 18 |  | 0 | 1567 | 1632 | 0.18 | 0 | 0 | 30 | 65 | 74 | Y |  | 2018-10-15 12:42 | 70 | 1089 | 25 | 30 | 35 | 35 | 35 | 35 | 34 | 33 | 32 | 31 | 29 | 27 |  | 27 | 32 | 35 | 27 | 35 | -0.18 |  | 45 | Y | -0.4 |  |  |  | 1.06 |  |  |  | N | N | N | N | 150 | 0.5 | 58 | 93780 | 96490 | 540 | 15100 | 16 | 1 | 10 | 2018-10-15 12:50 | 1567 | 105 |  | 16 |  | * 전공정 작업지연 감속주입 요청 함. * 전공정 요청 래들잔강 이월 미실시 이상공정 등록. | [14 empty] | 96.63 | 100 | 0 | 0 | 0 |  | 650 | 400 | 선택 | 선택 | 0 | 0 | 0 |  | 650 | 400 | 선택 | 선택 | 선택 | 미정 | 미정 | 미정 | 미정 |  | 미정 | SB160160 | H
A48501 | 2018-10-15 | 1 | B |  | 11 | A | AE1055LS | 탄소강 | G-AE1055LS | BM#1 | 1590 | 43 | 1590 | 1521 | 34 | 5800 |  | 3 | 0.34 | 25 |  | -1.56 | 1545 | 1590 | 0 | 17.46 |  | 11 | 3 | 95 | Y |  | 2018-10-15 12:29 | 61 | 1088 | 22 | 18 | 16 | 17 | 17 | 16 | 16 | 16 | 16 | 15 | 15 | 14 | 15 | 15 | 16 | 17 | 14 | 16 | -0.02 | Y | 40.02 | Y | 0.2 | [7 empty] | Y | Y | Y | Y | 190 | 0.5 | 61 | 101508 | 97670 | 7080 | 14700 | 17 | 1 |  | 2018-10-15 12:35 | 1545 | 136 |  | 49 | [16 empty] | 96.95 | 100 | 0 | 0 | 0 |  | 450 |  | 선택 | 해제 | 0 | 0 | 0 |  | 450 |  | 선택 | 해제 | 해제 | 미정 | 미정 | 선택 | 미정 |  | 미정 | BT180180 | H
B48388 | 2018-10-15 | 2 | B | TUNDISH교체전 | 8 | A | AE4137HMA | 소입성보증강 | AE4137HMA | BM#2 | 1620 | 42 | 1634 | 1567 | 37 | 6700 |  | 1 | 0.3 | 14 |  | 0 | 1573 | 1623 | 0.13 | 0 | 0 | 21 | 62 | 72 | Y |  | 2018-10-15 13:48 | 76 | 1087 | 24 | 33 | 36 | 40 | 40 | 40 | 38 | 37 | 35 | 34 | 33 | 31 |  | 31 | 35 | 40 | 31 | 40 | -0.22 | Y | 40 | Y | -0.4 |  |  |  | 1.48 |  |  |  | N | N | N | N | 140 | 0.5 | 57 | 98580 | 95030 | 620 | 2000 | 16 | 1 | 20 | 2018-10-15 13:47 | 1573 | 103 |  | 11 |  | * 전공정 작업지연 감속주입 요청 함. * 전공정 요청 래들잔강 이월 미실시 이상공정 등록. | 7AEE19D8444D4F408294227DCB6473DA | 79E404232CF4485492D65F795335A77F | 186C6C730A634DC891140B76BD379C7B | [11 empty] | 103.06 | 100 | 0 | 2700 | 0 |  | 650 | 400 | 선택 | 선택 | 0 | 2900 | 0 |  | 650 | 400 | 선택 | 선택 | 선택 | 미정 | 미정 | 미정 | 미정 |  | 미정 | SB160160 | H
A48502 | 2018-10-15 | 1 | B |  | 12 | A | AE1055LS | 탄소강 | G-AE1055LS | BM#1 | 1589 | 48 | 1599 | 1529 | 39 | 6500 |  | 3 | 0.34 | 25 |  | -1.56 | 1554 | 1599 | 0 | 16.07 |  | 5 | 19 | 93 | Y |  | 2018-10-15 13:34 | 70 | 1086 | 13 | 21 | 25 | 28 | 30 | 30 | 31 | 31 | 31 | 31 | 31 | 31 | 31 | 31 | 28 | 31 | 31 | 31 | 0 |  | 29.98 | Y | 0 | [7 empty] | Y | Y | Y | Y | 180 | 0.5 | 61 | 101508 | 99230 | 7040 | 15300 | 17 | 1 |  | 2018-10-15 13:41 | 1554 | 132 |  | 48 | [16 empty] | 95.54 | 100 | 0 | 0 | 0 |  | 450 |  | 선택 | 해제 | 0 | 0 | 0 |  | 450 |  | 선택 | 해제 | 해제 | 미정 | 미정 | 선택 | 미정 |  | 미정 | BT180180 | H
B48389 | 2018-10-15 | 2 | B | TUNDISH교체 | 1 | A | SMN455M1 | 합금강 | D1 | BM#2 | 1592 | 46 | 1657 | 1554 | 39 | 7700 |  | 1 | 0.32 | 22 |  | -2.71 | 1569 | 1651 | 0.71 | 0 | 0 | 2 | 59 | 74 | Y |  | 2018-10-15 14:52 | 86 | 1088 | -224 | -222 | 30 | 30 | 24 | 32 | 34 | 38 | 37 | 39 | -157 | 44 |  | 44 | 13 | 44 | 44 | 0 | 0 |  |  | Y | 9.99 |  | 2.45 | 2.45 | 1.48 |  |  |  | N | N | N | N | 150 | 0.47 | 54 | 84590 | 89150 | 3890 | 15300 | 16 | 2 | 10 | 2018-10-15 14:51 | 1569 | 129 |  | 34 |  | * T/D 용강량 실측:1130mm / 18.2 TON * T/D FLUX 용탕부: 120 KG / 유탕부: 15KG 투입 * 슬리브 롱노즐( Y자형 ) 사용 | [14 empty] | 90.33 | 100 | 700 | 0 | 0 |  | 650 | 400 | 선택 | 해제 | 700 | 0 | 0 |  | 650 | 400 | 선택 | 해제 | 선택 | 미정 | 미정 | 미정 | 미정 |  | 미정 | BT180180 | H
A48503 | 2018-10-15 | 1 | B |  | 13 | A | AE1055LS | 탄소강 | G-AE1055LS | BM#1 | 1548 | 58 | 1581 | 1517 | 40 | 6700 |  | 3 | 0.35 | 25 |  | -1.53 | 1540 | 1585 | 0 | 19.39 |  | 20 | 8 | 36 | Y |  | 2018-10-15 14:52 | 56 | 1086 | 29 | 28 | 28 | 28 | 28 | 27 | 26 | 26 | 25 | 26 | 25 | 25 | 24 | 24 | 27 | 28 | 24 | 28 | -0.08 | Y | 49.98 | Y | -0.2 | [7 empty] | Y | Y | Y | Y | 230 | 0.5 | 63 | 101508 | 102910 | 7070 | 16400 | 17 | 1 |  | 2018-10-15 15:03 | 1540 | 128 |  | 32 | [16 empty] | 91.53 | 100 | 0 | 0 | 0 |  | 450 |  | 선택 | 해제 | 0 | 0 | 0 |  | 450 |  | 선택 | 해제 | 해제 | 미정 | 미정 | 선택 | 미정 |  | 미정 | BT180180 | H
B48390 | 2018-10-15 | 2 | B |  | 2 | A | SMN455M1 | 합금강 | D1 | BM#2 | 1615 | 46 | 1604 | 1554 | 43 | 6000 |  | 1 | 0.3 | 20 |  | -2.73 | 1541 | 1616 | 0.47 | 0 | 0 | 1 | 76 | 66 | Y |  | 2018-10-15 15:59 | 58 | 1082 | 44 | 37 | 33 | 31 | 29 | 28 | 27 | 26 | 25 | 24 | 23 | 22 |  | 22 | 29 | 33 | 22 | 0 | -0.24 |  | 45 | Y | -0.2 |  |  |  | 1.01 |  |  |  | N | N | N | N | 140 | 0.5 | 56 | 84590 | 94200 | 670 | 14300 | 16 | 2 | 20 | 2018-10-15 16:14 | 1541 | 119 |  | 25 | [16 empty] | 89.18 | 100 | 0 | 0 | 0 |  | 650 | 400 | 선택 | 해제 | 0 | 0 | 0 |  | 650 | 400 | 선택 | 해제 | 선택 | 미정 | 미정 | 미정 | 미정 |  | 미정 | BT180180 | H
A48504 | 2018-10-15 | 1 | B |  | 14 | B | AE1055LS | 탄소강 | G-AE1055LS | BM#1 | 1583 | 51 | 1588 | 1540 | 37 | 5800 |  | 3 | 0.34 | 25 |  | -1.48 | 1552 | 1596 | 0 | 20.1 |  | 37 | 5 | 55 | Y |  | 2018-10-15 15:56 | 68 | 1090 | 23 | 28 | 30 | 32 | 33 | 33 | 33 | 33 | 33 | 31 | 32 | 31 |  | 31 | 31 | 33 | 31 | 33 | -0.05 | Y | 35 | Y | -0.2 | [7 empty] | Y | Y | Y | Y | 220 | 0.5 | 59 | 101508 | 95380 | 2830 | 15400 | 17 | 1 |  | 2018-10-15 16:04 | 1552 | 127 |  | 33 | [16 empty] | 99.13 | 100 | 0 | 0 | 0 |  | 450 |  | 선택 | 해제 | 0 | 0 | 0 |  | 450 |  | 선택 | 해제 | 해제 | 미정 | 미정 | 선택 | 미정 |  | 미정 | BT180180 | H
B48391 | 2018-10-15 | 2 | B |  | 3 | A | SMN455M1 | 합금강 | D1 | BM#2 | 1612 | 46 | 1574 | 1546 | 33 | 6800 |  | 1 | 0.29 | 18 |  | -2.46 | 1547 | 1614 | 0.48 | 0 | 0 | 30 | 66 | 64 | Y |  | 2018-10-15 16:57 | 64 | 1095 | 20 | 27 | 32 | 35 | 36 | 36 | 35 | 35 | 34 | 33 | 32 | 30 |  | 30 | 32 | 36 | 30 | 35 | -0.17 | Y | 34.98 | Y | -0.4 |  |  |  | 0.89 |  |  |  | N | N | N | N | 130 | 0.49 | 56 | 84590 | 92060 | 790 | 14600 | 16 | 2 | 30 | 2018-10-15 17:13 | 1547 | 121 |  | 26 |  | *전공정 요청으로 감속주입 | [14 empty] | 91.15 | 100 | 0 | 0 | 0 |  | 650 | 400 | 선택 | 해제 | 0 | 0 | 0 |  | 650 | 400 | 선택 | 해제 | 선택 | 미정 | 미정 | 미정 | 미정 |  | 미정 | BT180180 | H
A48505 | 2018-10-15 | 1 | B |  | 15 | A | AE1055LS | 탄소강 | G-AE1055LS | BM#1 | 1534 | 52 | 1607 | 1513 | 43 | 6500 |  | 3 | 0.34 | 25 |  | -1.57 | 1548 | 1595 | 0 | 19.99 |  | 11 | 4 | 61 | Y |  | 2018-10-15 17:14 | 64 | 1085 | 29 | 32 | 34 | 35 | 34 | 34 | 33 | 33 | 32 | 31 | 31 | 31 |  | 31 | 33 | 35 | 31 | 34 | -0.1 | Y | 40 | Y | 0 | [7 empty] | Y | Y | Y | Y | 210 | 0.5 | 56 | 84590 | 91220 | 7100 | 15400 | 17 | 1 |  | 2018-10-15 17:21 | 1548 | 106 |  | 15 | [16 empty] | 86.14 | 100 | 0 | 0 | 0 |  | 450 |  | 선택 | 해제 | 0 | 0 | 0 |  | 450 |  | 선택 | 해제 | 해제 | 미정 | 미정 | 선택 | 미정 |  | 미정 | BT180180 | H
B48392 | 2018-10-15 | 2 | B |  | 4 | A | SMN455M1 | 합금강 | D1 | BM#2 | 1585 | 42 | 1617 | 1535 | 31 | 6400 |  | 1 | 0.29 | 16 |  | -2.45 | 1542 | 1603 | 0.42 | 0 | 0 | 21 | 63 | 69 | Y |  | 2018-10-15 18:04 | 59 | 1080 | 28 | 29 | 31 | 32 | 32 | 32 | 31 | 31 | 29 | 28 | 27 | 25 | 24 | 24 | 29 | 32 | 24 | 32 | -0.18 | Y | 44.98 | Y | -0.2 |  |  |  | 1.17 |  |  |  | N | N | N | N | 120 | 0.43 | 65 | 152262 | 92260 | 2240 | 15300 | 16 | 2 | 35 | 2018-10-15 18:12 | 1542 | 104 |  | 19 |  | *전공정 요청 감속주입 0.40 이상공정 등록 및 생관통보 | [14 empty] | 161.29 | 100 | 0 | 0 | 0 |  | 650 | 400 | 선택 | 해제 | 0 | 0 | 0 |  | 650 | 400 | 선택 | 해제 | 선택 | 미정 | 미정 | 미정 | 미정 |  | 미정 | BT180180 | H
A48506 | 2018-10-15 | 1 | B |  | 16 | A | AE1055LS | 탄소강 | G-AE1055LS | BM#1 | 1573 | 45 | 1591 | 1517 | 37 | 6100 |  | 3 | 0.34 | 25 |  | -1.78 | 1538 | 1591 | 0 | 20.68 |  | 5 | 20 | 68 | Y |  | 2018-10-15 18:15 | 54 | 1080 | 31 | 30 | 31 | 31 | 30 | 29 | 29 | 28 | 27 | 26 | 26 | 24 | 24 | 22 | 28 | 31 | 22 | 31 | -0.16 |  | 55.02 | Y | -0.4 | [7 empty] | Y | Y | Y | Y | 200 | 0.5 | 65 | 101508 | 98850 | 7090 | 14000 | 17 | 1 |  | 2018-10-15 18:22 | 1538 | 97 |  | 10 | [16 empty] | 95.9 | 100 | 0 | 0 | 0 |  | 450 |  | 선택 | 해제 | 0 | 0 | 0 |  | 405 |  | 선택 | 해제 | 해제 | 미정 | 미정 | 선택 | 미정 |  | 미정 | BT180180 | H
A48507 | 2018-10-15 | 1 | B |  | 17 | A | AE1055LS | 탄소강 | G-AE1055LS | BM#1 | 1573 | 44 | 1581 | 1523 | 42 | 6100 |  | 3 | 0.33 | 25 |  | -1.34 | 1541 | 1581 | 0 | 19.69 |  | 20 | 9 | 63 | Y |  | 2018-10-15 19:21 | 57 | 1091 | 20 | 27 | 31 | 32 | 33 | 32 | 32 | 31 | 31 | 30 | 29 | 28 |  | 28 | 30 | 33 | 28 | 32 | -0.14 | Y | 35.02 | Y | -0.2 | [7 empty] | Y | Y | Y | Y | 190 | 0.5 | 59 | 101508 | 98690 | 7070 | 16500 | 17 | 1 |  | 2018-10-15 19:29 | 1541 | 92 |  | 10 | [16 empty] | 96.03 | 100 | 0 | 0 | 0 |  | 450 |  | 선택 | 해제 | 0 | 0 | 0 |  | 450 |  | 선택 | 해제 | 해제 | 미정 | 미정 | 선택 | 미정 |  | 미정 | BT180180 | H
B48393 | 2018-10-15 | 2 | B |  | 5 | A | SMN455M | 합금강 | D1 | BM#2 | 1561 | 45 | 1594 | 1555 | 42 | 6800 |  | 1 | 0.29 | 18 |  | -1.98 | 1545 | 1602 | 0.39 | 0 | 0 | 2 | 60 | 60 | Y |  | 2018-10-15 19:21 | 64 | 1092 | 23 | 31 | 36 | 39 | 41 | 41 | 41 | 40 | 39 | 38 | 37 | 36 | 34 | 32 | 36 | 41 | 32 | 41 | -0.2 | Y | 44.97 | Y | -0.4 |  |  |  | 0.73 |  |  |  | N | N | N | N | 110 | 0.43 | 68 | 44904 | 97660 | 780 | 14500 | 16 | 2 | 50 | 2018-10-15 19:18 | 1545 | 97 |  | 10 |  | *전공정 요청으로 감속주입 | [14 empty] | 45.66 | 83.33 | 0 | 0 | 0 |  | 650 | 400 | 선택 | 해제 | 0 | 0 | 0 |  | 650 | 400 | 선택 | 해제 | 선택 | 미정 | 미정 | 미정 | 미정 |  | 미정 | LT160160 | H
A48508 | 2018-10-15 | 1 | B |  | 18 | A | AE1055LS | 탄소강 | G-AE1055LS | BM#1 | 1586 | 40 | 1597 | 1528 | 32 | 5300 |  | 3 | 0.33 | 25 |  | -1.57 | 1547 | 1597 | 0 | 21.23 |  | 37 | 6 | 79 | Y |  | 2018-10-15 20:20 | 63 | 1096 | 27 | 32 | 34 | 36 | 37 | 37 | 36 | 36 | 35 | 34 | 32 | 33 | 32 | 32 | 34 | 37 | 32 | 36 | -0.13 | Y | 39.97 | Y | -0.2 | [7 empty] | Y | Y | Y | Y | 180 | 0.49 | 61 | 101508 | 92980 | 7120 | 15200 | 17 | 1 |  | 2018-10-15 20:27 | 1547 | 92 |  | 12 |  | *전공정 지연 감속주입 *정속유지 강종 감속ID:103~106.203~206 | [14 empty] | 10150800 | 100 | 0 | 0 | 0 |  | 450 |  | 선택 | 해제 | 0 | 0 | 0 |  | 450 |  | 선택 | 해제 | 해제 | 미정 | 미정 | 선택 | 미정 |  | 미정 | BT180180 | H
B48394 | 2018-10-15 | 2 | B |  | 6 | B | SMN455M | 합금강 | D1 | BM#2 | 1597 | 37 | 1604 | 1545 | 28 | 5700 |  | 1 | 0.29 | 20 |  | -2.46 | 1535 | 1604 | 0.52 | 0 | 0 | 1 | 77 | 66 | Y |  | 2018-10-15 20:26 | 54 | 1094 | 29 | 29 | 30 | 30 | 30 | 29 | 28 | 27 | 26 | 25 | 24 | 23 | 21 | 18 | 26 | 30 | 18 | 30 | -0.2 |  | 58.93 | Y | -0.4 |  |  |  | 0.95 |  |  |  | N | N | N | N | 100 | 0.43 | 70 | 97292 | 99880 | 50 | 14600 | 16 | 2 | 10 | 2018-10-15 20:23 | 1535 | 91 |  | 17 |  | *전공정 요청으로 감속주입 | [14 empty] | 97.54 | 69.23 | 0 | 0 | 0 |  | 650 | 400 | 선택 | 해제 | 0 | 0 | 0 |  | 650 | 400 | 선택 | 해제 | 선택 | 미정 | 미정 | 미정 | 미정 |  | 미정 | LT160160 | H
A48509 | 2018-10-15 | 1 | C |  | 19 | A | AE1055LS | 탄소강 | G-AE1055LS | BM#1 | 1579 | 46 | 1582 | 1514 | 39 | 6300 |  | 3 | 0.33 | 25 |  | -1.28 | 1544 | 1582 | 0 | 22.7 |  | 11 | 5 | 70 | Y |  | 2018-10-15 21:27 | 60 | 1087 | 30 | 33 | 33 | 33 | 32 | 31 | 30 | 28 | 27 | 26 | 25 | 24 | 24 | 23 | 29 | 33 | 23 | 33 | -0.18 |  | 55.02 | Y | -0.2 | [7 empty] | Y | Y | Y | Y | 230 | 0.47 | 65 | 84590 | 102000 | 7020 | 15600 | 17 | 1 |  | 2018-10-15 21:33 | 1544 | 93 |  | 8 |  | *전공정 지연 감속주입 *정속유지 강종 감속 이상공정 등록ID:101~105.201~205 | [14 empty] | 77.61 | 100 | 0 | 0 | 0 |  | 450 |  | 선택 | 해제 | 0 | 0 | 0 |  | 450 |  | 선택 | 해제 | 해제 | 미정 | 미정 | 선택 | 미정 |  | 미정 | BT180180 | H
B48395 | 2018-10-15 | 2 | C |  | 7 | A | SMN455M | 합금강 | D1 | BM#2 | 1577 | 45 | 1594 | 1536 | 39 | 7300 |  | 1 | 0.25 | 18 |  | -2.17 | 1549 | 1604 | 0.29 | 0 | 0 | 30 | 67 | 96 | Y |  | 2018-10-15 21:43 | 68 | 1083 | 16 | 28 | 33 | 36 | 37 | 38 | 38 | 38 | 37 | 37 | 35 | 34 | 32 | 30 | 34 | 38 | 30 | 38 | -0.2 | Y | 39.98 | Y | -0.4 |  |  |  | 0.84 |  |  |  | N | N | N | N | 150 | 0.43 | 66 | 97292 | 94660 | 1320 | 15400 | 12 | 2 | 10 | 2018-10-15 21:44 | 1549 | 101 |  | 13 |  | *전공정 요청 감속주입 | [14 empty] | 101.4 | 76.92 | 0 | 0 | 0 |  | 650 | 400 | 선택 | 해제 | 0 | 0 | 0 |  | 650 | 400 | 선택 | 해제 | 선택 | 미정 | 미정 | 미정 | 미정 |  | 미정 | LT160160 | H
A48510 | 2018-10-15 | 1 | C | TUNDISH교체전 | 20 | A | AE1055LS | 탄소강 | G-AE1055LS | BM#1 | 1575 | 44 | 1584 | 1515 | 40 | 6600 |  | 3 | 0.33 | 25 |  | -1.17 | 1549 | 1584 | 0 | 19.82 |  | 5 | 21 | 73 | Y |  | 2018-10-15 22:27 | 65 | 1089 | 22 | 29 | 33 | 35 | 36 | 36 | 36 | 35 | 34 | 33 | 33 | 32 | 32 | 32 | 33 | 36 | 32 | 36 | -0.1 | Y | 40.02 | Y | 0 | [7 empty] | Y | Y | Y | M | 220 | 0.47 | 72 | 102565 | 99650 | 7000 | 2000 | 17 | 1 |  | 2018-10-15 22:33 | 1549 | 98 |  | 14 |  | *전공정 지연 감속주입 *정속유지 강종 감속 이상공정 등록ID:101~107.201~207 | B5F365692FA04EA7BA1CB5EA7E21FAC7 | 5765C02F2A8B44FC8FB943CC945AD5C0 | F6FD70D4278B451EA65E5E2508920C5B | [11 empty] | 96.17 | 100 | 0 | 3500 | 0 |  | 450 |  | 선택 | 해제 | 0 | 3500 | 0 |  | 450 |  | 선택 | 해제 | 해제 | 미정 | 미정 | 선택 | 미정 |  | 미정 | BT180180 | H
B48396 | 2018-10-15 | 2 | C | TUNDISH교체전 | 8 | A | SMN455M | 합금강 | D1 | BM#2 | 1647 | 47 | 1615 | 1555 | 39 | 6700 |  | 1 | 0.24 | 19 |  | 0 | 1553 | 1612 | 0.14 | 0 | 0 | 21 | 64 | 88 | Y |  | 2018-10-15 22:51 | 72 | 1075 | 28 | 34 | 40 | 44 | 44 | 45 | 44 | 44 | 42 | 41 | 40 | 39 | 37 | 35 | 40 | 45 | 35 | 44 | -0.25 | Y | 40 | Y | -0.4 |  |  |  | 0.9 |  |  |  | N | N | N | N | 140 | 0.46 | 65 | 104776 | 98750 | -50 | 2000 | 12 | 2 | 10 | 2018-10-15 22:57 | 1553 | 109 |  | 15 |  | *전공정 작업지연 감속주입 | 3EE1B50A2BBD40E796E5F3E31581B596 | 5966AAD52E7345F1B191F7B96D20CD5C | 3A213C9C461443B18C89E71176B86CC3 | [11 empty] | 106.16 | 78.57 | 0 | 3048 | 0 |  | 650 | 400 | 선택 | 해제 | 0 | 2938 | 0 |  | 650 | 400 | 선택 | 해제 | 선택 | 미정 | 미정 | 미정 | 미정 |  | 미정 | LT160160 | H
A48511 | 2018-10-15 | 1 | C | TUNDISH교체 | 1 | A | STB2 | 베어링강 | STB (SF) | BM#1 | 1560 | 54 | 1587 | 1511 | 45 | 7500 |  | 3 | 0.33 | 25 |  | -1.58 | 1541 | 1587 | 0.13 | 0 |  | 20 | 10 | 78 | Y |  | 2018-10-15 23:47 | 85 | 1092 | -3 | 31 | 27 | 27 | 29 | 31 | 33 | 34 | 34 | 35 | 35 | 35 | 35 | 35 | 31 | 35 | 35 | 35 | 0 |  | 15 | Y | 0 |  | 1.92 | 1.92 |  |  |  |  | Y | N | N | M | 230 | 0.39 | 68 | 84590 |  | 101250 | 16300 | 9 | 2 |  | 2018-10-15 23:53 | 1541 | 119 |  | 25 |  | *T/D플럭스 유15 용275KG *전공정 지연 감속주입 *정속유지 강종 주속 미준수 ID:101~105.201~205 | [14 empty] | 83.55 | 100 | 1500 | 0 | 0 |  | 700 |  | 선택 | 해제 | 1500 | 0 | 0 |  | 700 |  | 선택 | 해제 | 선택 | 미정 | 미정 | 선택 | 선택 |  | 미정 | BT180180 | H
B48397 | 2018-10-15 | 2 | C | TUNDISH교체 | 1 | A | AE1548M | 합금강 | AE4130M6 | BM#2 | 1595 | 53 | 1635 | 1535 | 46 | 8700 |  | 1 | 0.27 | 20 |  | 0 | 1647 | 1647 | 0.23 | 0 | 0 | 2 | 61 | 85 | Y |  | 2018-10-16 00:12 | 160 | 1075 | -516 | -137 | 46 | 46 | 46 | 45 | 43 | 41 | 40 | 39 | 39 | 38 | 36 | 53 | 45 | 53 | 53 | 53 | 0 |  | 15 | Y | 0 | 1 | 2.86 | 2.74 | 1.23 |  |  |  | N | N | N | M | 150 | 0.44 | 60 | 92628 | 93340 | 5510 | 13200 | 15 | 1 |  | 2018-10-16 00:16 | 1590 | 137 |  | 25 |  | *T/D플럭스 120/15KG *롱노즐 실리부 부착 *수소 10분 측정값 기준치 초과,생관통보( 9분 3.14PPM, 12분 2.86PPM) *후속B48398 래들 미개공 강제렌싱 1회 실시 ID:306.406 | [14 empty] | 93.71 | 75 | 718 | 0 | 0 |  | 650 | 700 | 선택 | 해제 | 728 | 0 | 0 |  | 650 | 700 | 선택 | 해제 | 해제 | 미정 | 선택 | 미정 | 선택 |  | 미정 | SB152152 | H
A48512 | 2018-10-15 | 1 | C |  | 2 | A | STB2 | 베어링강 | STB (SF) | BM#1 | 1567 | 53 | 1567 | 1537 | 46 | 7300 |  | 3 | 0.33 | 25 |  | -1.29 | 1529 | 1567 | 0.14 | 0 |  | 37 | 7 | 87 | Y |  | 2018-10-16 00:56 | 73 | 1098 | 33 | 32 | 32 | 33 | 33 | 32 | 32 | 31 | 31 | 30 | 29 | 29 | 28 | 27 | 30 | 33 | 27 | 33 | -0.1 | Y | 59.98 | Y | -0.2 |  |  |  | 1.72 |  |  |  | Y | Y | Y | Y | 220 | 0.4 | 80 | 101508 | 102170 | 7110 | 16100 | 9 | 2 |  | 2018-10-16 01:02 | 1529 | 122 |  | 26 |  | *전공정 지연 감속주입 *수동온도 1489℃ 자동온도1488℃ *정속유지강종 주속 미준수 ID:101~106.201~206 | [14 empty] | 92.96 | 100 | 0 | 0 | 0 |  | 700 |  | 선택 | 해제 | 0 | 0 | 0 |  | 700 |  | 선택 | 해제 | 선택 | 미정 | 미정 | 선택 | 미정 |  | 미정 | BT180180 | H
B48398 | 2018-10-15 | 2 | C |  | 2 | A | AE1548M | 합금강 | AE4130M6 | BM#2 | 1613 | 49 | 1624 | 1544 | 38 | 7300 |  | 1 | 0.26 | 18 |  | 0 | 1552 | 1618 | 0.18 | 0 | 0 | 1 | 78 | 87 | N | 1 | 2018-10-16 01:19 | 65 | 1065 | 52 | 45 | 42 | 40 | 39 | 38 | 37 | 35 | 35 | 33 | 32 | 31 | 29 | 29 | 38 | 42 | 29 | 0 | -0.26 |  | 49.98 | Y | -0.4 |  |  |  | 1.28 |  |  |  | N | N | N | Y | 140 | 0.47 | 60 | 92628 | 95990 | 4310 | 15200 | 15 | 1 |  | 2018-10-16 01:30 | 1552 | 130 |  | 22 | [16 empty] | 92.35 | 75 | 0 | 0 | 0 |  | 650 | 700 | 선택 | 해제 | 0 | 0 | 0 |  | 650 | 700 | 선택 | 해제 | 해제 | 미정 | 선택 | 미정 | 미정 |  | 미정 | SB152152 | H
B48399 | 2018-10-15 | 2 | C |  | 3 | A | AE1548M | 합금강 | AE4130M6 | BM#2 | 1599 | 42 | 1627 | 1536 | 38 | 7000 |  | 1 | 0.25 | 20 |  | 0 | 1556 | 1621 | 0.34 | 0 | 0 | 30 | 68 | 84 | Y |  | 2018-10-16 02:19 | 69 | 1074 | 28 | 31 | 34 | 36 | 37 | 37 | 36 | 35 | 34 | 33 | 32 | 30 |  | 30 | 34 | 37 | 30 | 0 | -0.2 | Y | 35 | Y | -0.4 |  |  |  | 1.39 |  |  |  | N | N | N | Y | 130 | 0.48 | 60 | 100347 | 93940 | 5060 | 14600 | 15 | 1 |  | 2018-10-16 02:29 | 1556 | 126 |  | 26 | [16 empty] | 101.36 | 76.92 | 0 | 0 | 0 |  | 650 | 700 | 선택 | 해제 | 0 | 0 | 0 |  | 650 | 700 | 선택 | 해제 | 해제 | 미정 | 선택 | 미정 | 미정 |  | 미정 | SB152152 | H
A48513 | 2018-10-15 | 1 | C |  | 3 | A | STB2 | 베어링강 | STB (SF) | BM#1 | 1572 | 49 | 1562 | 1535 | 40 | 6300 |  | 3 | 0.34 | 25 |  | -1.63 | 1514 | 1562 | 0.11 | 0 |  | 11 | 6 | 90 | Y |  | 2018-10-16 02:30 | 58 | 1108 | 26 | 26 | 27 | 26 | 26 | 25 | 24 | 22 | 21 | 21 | 20 | 19 | 19 | 18 | 23 | 27 | 18 | 26 | -0.16 |  | 55.02 | Y | -0.2 |  |  |  | 1.68 |  |  |  | Y | Y | Y | Y | 210 | 0.45 | 66 | 84590 | 95450 | 6920 | 16200 | 9 | 2 |  | 2018-10-16 02:37 | 1514 | 101 |  | 13 |  | *전공정 지연 감속주입 *정속유지강종 주속 미준수 ID:101~105.201~205 | [14 empty] | 82.57 | 100 | 0 | 0 | 0 |  | 700 |  | 선택 | 해제 | 0 | 0 | 0 |  | 700 |  | 선택 | 해제 | 선택 | 미정 | 미정 | 선택 | 미정 |  | 미정 | BT180180 | H
B48400 | 2018-10-15 | 2 | C |  | 4 | A | AE1548M | 합금강 | AE4130M6 | BM#2 | 1591 | 51 | 1637 | 1534 | 43 | 8400 |  | 1 | 0.25 | 19 |  | 0 | 1561 | 1635 | 0.22 | 0 | 0 | 12 | 44 | 4150 | Y |  | 2018-10-16 03:29 | 74 | 1090 | 28 | 35 | 38 | 40 | 42 | 42 | 41 | 41 | 40 | 39 | 38 | 37 | 37 | 37 | 38 | 42 | 37 | 0 | -0.12 | Y | 40.02 | Y | 0 |  |  |  | 1.32 |  |  |  | N | N | N | Y | 120 | 0.47 | 64 | 100347 | 99190 | 5110 | 14600 | 15 | 1 |  | 2018-10-16 03:42 | 1561 | 123 |  | 19 | [16 empty] | 96.26 | 100 | 0 | 0 | 0 |  | 650 | 700 | 선택 | 해제 | 0 | 0 | 0 |  | 650 | 700 | 선택 | 해제 | 해제 | 미정 | 선택 | 미정 | 미정 |  | 미정 | SB152152 | H
A48514 | 2018-10-15 | 1 | C |  | 4 | A | STB2 | 베어링강 | STB (SF) | BM#1 | 1567 | 51 | 1557 | 1533 | 47 | 7000 |  | 3 | 0.33 | 25 |  | -1.35 | 1517 | 1557 | 0.12 | 0 |  | 5 | 22 | 116 | Y |  | 2018-10-16 03:37 | 61 | 1098 | 17 | 25 | 30 | 32 | 33 | 32 | 32 | 31 | 30 | 29 | 28 | 28 | 28 | 28 | 29 | 33 | 28 | 32 | -0.11 | Y | 44.97 | Y | 0 |  |  |  | 1.55 |  |  |  | Y | Y | Y | Y | 200 | 0.48 | 69 | 101508 | 106100 | 7030 | 15700 | 9 | 2 |  | 2018-10-16 03:42 | 1517 | 104 |  | 14 | [16 empty] | 89.75 | 100 | 0 | 0 | 0 |  | 700 |  | 선택 | 해제 | 0 | 0 | 0 |  | 700 |  | 선택 | 해제 | 선택 | 미정 | 미정 | 선택 | 미정 |  | 미정 | BT180180 | H
A48515 | 2018-10-15 | 1 | C |  | 5 | A | STB2 | 베어링강 | STB (SF) | BM#1 | 1632 | 40 | 1561 | 1560 | 35 | 5200 |  | 3 | 0.34 | 25 |  | -1.34 | 1521 | 1561 | 0.13 | 0 |  | 20 | 11 | 90 | Y |  | 2018-10-16 04:32 | 65 | 1095 | 26 | 28 | 30 | 31 | 31 | 31 | 31 | 30 | 30 | 29 | 29 | 28 |  | 28 | 30 | 31 | 28 | 31 | -0.07 | Y | 40.02 | Y | -0.2 |  |  |  | 1.33 |  |  |  | Y | Y | Y | Y | 190 | 0.48 | 56 | 101508 | 88700 | 7070 | 15360 | 9 | 2 |  | 2018-10-16 04:38 | 1521 | 108 |  | 29 | [16 empty] | 106.07 | 100 | 0 | 0 | 0 |  | 700 |  | 선택 | 해제 | 0 | 0 | 0 |  | 700 |  | 선택 | 해제 | 선택 | 미정 | 미정 | 선택 | 미정 |  | 미정 | BT180180 | H
B48401 | 2018-10-15 | 2 | C |  | 5 | B | AE1548M | 합금강 | AE4130M6 | BM#2 | 1614 | 44 | 1627 | 1567 | 32 | 6200 |  | 1 | 0.25 | 18 |  | 0 | 1559 | 1622 | 0.21 | 0 | 0 | 2 | 62 | 53 | Y |  | 2018-10-16 04:27 | 72 | 1087 | 36 | 38 | 40 | 41 | 41 | 41 | 41 | 39 | 38 | 37 | 36 | 34 | 33 | 33 | 38 | 41 | 33 | 41 | -0.18 | Y | 45 | Y | -0.2 |  |  |  | 1.12 |  |  |  | N | N | N | Y | 110 | 0.47 | 64 | 100366 | 99470 | 5180 | 15000 | 15 | 1 |  | 2018-10-16 04:46 | 1559 | 125 |  | 28 | [16 empty] | 96 | 100 | 0 | 0 | 0 |  | 650 | 700 | 선택 | 해제 | 0 | 0 | 0 |  | 650 | 700 | 선택 | 해제 | 해제 | 미정 | 선택 | 미정 | 미정 |  | 미정 | SB120120 | C
B48402 | 2018-10-15 | 2 | A |  | 6 | A | AE1548 | 합금강 | AE4130M6 | BM#2 | 1635 | 42 | 1624 | 1556 | 33 | 5700 |  | 1 | 0.23 | 15 |  | -2.46 | 1551 | 1614 | 0.13 | 0 | 0 | 1 | 79 | 48 | Y |  | 2018-10-16 05:45 | 63 | 1093 | 29 | 32 | 34 | 36 | 37 | 37 | 36 | 35 | 34 | 34 | 32 | 31 | 29 | 29 | 34 | 37 | 29 | 34 | -0.2 | Y | 40 | Y | -0.4 |  |  |  | 1.42 |  |  |  | N | N | N | Y | 100 | 0.48 | 62 | 103082 | 98380 | 5170 | 14600 | 15 | 1 |  | 2018-10-16 05:55 | 1551 | 127 |  | 17 | [16 empty] | 99.6 | 100 | 0 | 0 | 0 |  | 650 | 700 | 선택 | 해제 | 0 | 0 | 0 |  | 650 | 700 | 선택 | 해제 | 해제 | 미정 | 선택 | 미정 | 미정 |  | 미정 | SB129129 | C
A48516 | 2018-10-15 | 1 | A |  | 6 | A | STB2 | 베어링강 | STB (SF) | BM#1 | 1603 | 45 | 1556 | 1536 | 38 | 6100 |  | 3 | 0.35 | 25 |  | -1.22 | 1520 | 1556 | 0.17 | 0 |  | 37 | 8 | 68 | Y |  | 2018-10-16 05:38 | 64 | 1089 | 28 | 29 | 33 | 34 | 35 | 35 | 35 | 34 | 33 | 32 | 33 | 32 | 31 | 31 | 33 | 35 | 31 | 35 | -0.09 | Y | 45 | Y | 0 |  |  |  | 1.48 |  |  |  | Y | Y | Y | Y | 180 | 0.48 | 67 | 101508 | 103550 | 7080 | 16940 | 9 | 2 |  | 2018-10-16 05:53 | 1520 | 106 |  | 20 | [16 empty] | 91.86 | 100 | 0 | 0 | 0 |  | 700 |  | 선택 | 해제 | 0 | 0 | 0 |  | 700 |  | 선택 | 해제 | 선택 | 미정 | 미정 | 선택 | 미정 |  | 미정 | BT180180 | H
A48517 | 2018-10-15 | 1 | A |  | 7 | A | STB2 | 베어링강 | STB (SF) | BM#1 | 1595 | 43 | 1569 | 1534 | 36 | 5300 |  | 3 | 0.33 | 25 |  | -1.78 | 1516 | 1569 | 0.16 | 0 |  | 11 | 7 | 61 | Y |  | 2018-10-16 06:50 | 60 | 1088 | 31 | 30 | 29 | 29 | 28 | 27 | 26 | 25 | 24 | 23 | 22 | 21 |  | 21 | 26 | 29 | 21 | 0 | -0.18 |  | 45 | Y | -0.2 |  |  |  | 1.52 |  |  |  | Y | Y | Y | Y | 230 | 0.48 | 57 | 101508 | 91340 | 7080 | 16560 | 9 | 2 |  | 2018-10-16 06:58 | 1516 | 105 |  | 19 | [16 empty] | 103.21 | 100 | 0 | 0 | 0 |  | 700 |  | 선택 | 해제 | 0 | 0 | 0 |  | 700 |  | 선택 | 해제 | 선택 | 미정 | 미정 | 선택 | 미정 |  | 미정 | BT180180 | H
B48403 | 2018-10-15 | 2 | A |  | 7 | A | AE1548 | 합금강 | AE4130M6 | BM#2 | 1607 | 47 | 1617 | 1535 | 39 | 7400 |  | 1 | 0.26 | 19 |  | -2.7 | 1549 | 1622 | 0.38 | 0 | 0 | 30 | 69 | 48 | Y |  | 2018-10-16 06:53 | 61 | 1085 | 27 | 31 | 34 | 35 | 36 | 36 | 36 | 35 | 34 | 33 | 32 | 31 | 30 | 30 | 33 | 36 | 30 | 36 | -0.15 | Y | 40.02 | Y | -0.2 |  |  |  | 0.98 |  |  |  | N | N | N | Y | 150 | 0.48 | 62 | 108388 | 98870 | 5250 | 13600 | 15 | 1 |  | 2018-10-16 06:55 | 1549 | 119 |  | 15 | [16 empty] | 104.02 | 100 | 0 | 0 | 0 |  | 650 | 700 | 선택 | 해제 | 0 | 0 | 0 |  | 650 | 700 | 선택 | 해제 | 해제 | 미정 | 선택 | 미정 | 미정 |  | 미정 | SB131131 | H
A48518 | 2018-10-16 | 1 | A |  | 8 | A | STB2 | 베어링강 | STB (SF) | BM#1 | 1596 | 42 | 1565 | 1536 | 39 | 5900 |  | 3 | 0.32 | 25 |  | -1.58 | 1518 | 1565 | 0.13 | 0 |  | 5 | 23 | 69 | Y |  | 2018-10-16 07:47 | 62 | 1099 | 21 | 25 | 28 | 30 | 31 | 32 | 32 | 31 | 30 | 30 | 29 | 29 | 28 | 28 | 29 | 32 | 28 | 30 | -0.11 | Y | 34.97 | Y | -0.2 |  |  |  | 1.45 |  |  |  | Y | Y | Y | Y | 220 | 0.48 | 64 | 101508 | 101750 | 7130 | 16650 | 9 | 2 |  | 2018-10-16 07:51 | 1518 | 105 |  | 22 | [16 empty] | 93.34 | 100 | 0 | 0 | 0 |  | 700 |  | 선택 | 해제 | 0 | 0 | 0 |  | 700 |  | 선택 | 해제 | 선택 | 미정 | 미정 | 선택 | 미정 |  | 미정 | BT180180 | H
B48404 | 2018-10-16 | 2 | A |  | 8 | A | AE1548 | 합금강 | AE4130M6 | BM#2 | 1619 | 43 | 1624 | 1564 | 30 | 5900 |  | 1 | 0.23 | 16 |  | -2.53 | 1548 | 1611 | 0.18 | 0 | 0 | 12 | 45 | 63 | Y |  | 2018-10-16 07:43 | 60 | 1089 | 28 | 28 | 29 | 29 | 30 | 30 | 29 | 29 | 28 | 27 | 26 | 25 | 24 | 24 | 28 | 30 | 24 | 29 | -0.15 | Y | 39.98 | Y | -0.2 |  |  |  | 1.42 |  |  |  | N | N | N | Y | 140 | 0.48 | 60 | 93646 | 97830 | 1630 | 15400 | 15 | 1 |  | 2018-10-16 08:04 | 1548 | 123 |  | 31 | [16 empty] | 91.05 | 100 | 0 | 0 | 0 |  | 650 | 700 | 선택 | 해제 | 0 | 0 | 0 |  | 650 | 700 | 선택 | 해제 | 해제 | 미정 | 선택 | 미정 | 선택 | 7 | 미정 | SB129129 | C
B48405 | 2018-10-16 | 2 | A |  | 9 | A | AE1548 | 합금강 | AE4130M6 | BM#2 | 1583 | 44 | 1604 | 1554 | 41 | 6500 |  | 1 | 0.23 | 16 |  | -2.23 | 1559 | 1618 | 0.28 | 0 | 0 | 2 | 63 | 52 | Y |  | 2018-10-16 08:55 | 71 | 1099 | 23 | 32 | 38 | 42 | 44 | 45 | 45 | 45 | 44 | 43 | 43 | 42 | 41 | 41 | 40 | 45 | 41 | 45 | -0.11 | Y | 35.07 | Y | -0.2 |  |  |  | 1.21 |  |  |  | N | N | N | Y | 130 | 0.47 | 60 | 95850 | 94430 | 5030 | 12100 | 15 | 1 |  | 2018-10-16 08:55 | 1559 | 125 |  | 22 |  | *후 HEAT 강제개공 실시 305.306/405.406 이상재 등록 *후 HEAT 강제개공 으로 정속 미준수 305.306/405.406 | [14 empty] | 96.38 | 100 | 0 | 0 | 0 |  | 650 | 700 | 선택 | 해제 | 0 | 0 | 0 |  | 650 | 700 | 선택 | 해제 | 해제 | 미정 | 선택 | 미정 | 미정 |  | 미정 | SB129129 | C
A48519 | 2018-10-16 | 1 | A |  | 9 | A | STB2 | 베어링강 | STB (SF) | BM#1 | 1567 | 44 | 1562 | 1532 | 39 | 6100 |  | 3 | 0.32 | 25 |  | -1.6 | 1515 | 1562 | 0.13 | 0 |  | 20 | 12 | 68 | Y |  | 2018-10-16 08:51 | 59 | 1101 | 27 | 27 | 28 | 28 | 28 | 28 | 27 | 26 | 26 | 25 | 25 | 24 | 23 | 24 | 26 | 28 | 23 | 28 | -0.1 | Y | 49.98 | Y | 0.2 |  |  |  | 1.54 |  |  |  | Y | Y | Y | Y | 210 | 0.48 | 65 | 101508 | 103070 | 7070 | 16570 | 9 | 2 |  | 2018-10-16 08:58 | 1515 | 110 |  | 25 | [16 empty] | 92.24 | 100 | 0 | 0 | 0 |  | 700 |  | 선택 | 해제 | 0 | 0 | 0 |  | 700 |  | 선택 | 해제 | 선택 | 미정 | 미정 | 선택 | 미정 |  | 미정 | BT180180 | H
B48406 | 2018-10-16 | 2 | A |  | 10 | A | AE1548 | 합금강 | AE4130M6 | BM#2 | 1579 | 42 | 1605 | 1556 | 35 | 5800 |  | 1 | 0.24 | 15 |  | -2.3 | 1545 | 1604 | 0.21 | 0 | 0 | 1 | 80 | 62 | N | 2 | 2018-10-16 09:49 | 57 | 1098 | 38 | 36 | 31 | 29 | 28 | 28 | 27 | 26 | 25 | 25 | 23 | 23 | 22 | 21 | 27 | 31 | 21 | 0 | -0.18 |  | 55.68 | Y | 0 |  |  |  | 1.35 |  |  |  | N | N | N | Y | 120 | 0.47 | 62 | 96708 | 100010 | 5080 | 15900 | 15 | 1 |  | 2018-10-16 09:55 | 1545 | 128 |  | 35 |  | * L/D 강제개공실시. 이전 HEAT ID이상재등록함. | [14 empty] | 91.41 | 100 | 0 | 0 | 0 |  | 650 | 700 | 선택 | 해제 | 0 | 0 | 0 |  | 650 | 700 | 선택 | 해제 | 해제 | 미정 | 선택 | 미정 | 미정 |  | 미정 | SB129129 | H
A48520 | 2018-10-16 | 1 | A |  | 10 | A | STB2 | 베어링강 | STB (SF) | BM#1 | 1595 | 42 | 1563 | 1543 | 39 | 6100 |  | 3 | 0.32 | 25 |  | -1.24 | 1526 | 1563 | 0.16 | 0 |  | 37 | 9 | 69 | Y |  | 2018-10-16 09:49 | 70 | 1101 | 23 | 23 | 27 | 30 | 32 | 33 | 34 | 33 | 33 | 32 | 32 | 31 | 30 | 30 | 30 | 34 | 30 | 33 | -0.13 | Y | 29.98 | Y | -0.2 |  |  |  | 1.56 |  |  |  | Y | Y | Y | Y | 200 | 0.48 | 65 | 101508 | 99320 | 7070 | 15080 | 9 | 2 |  | 2018-10-16 09:56 | 1526 | 116 |  | 33 | [16 empty] | 95.49 | 100 | 0 | 0 | 0 |  | 700 |  | 선택 | 해제 | 0 | 0 | 0 |  | 700 |  | 선택 | 해제 | 선택 | 미정 | 미정 | 선택 | 선택 | 9 | 미정 | BT180180 | H
A48521 | 2018-10-16 | 1 | A |  | 11 | A | STB2 | 베어링강 | STB (SF) | BM#1 | 1553 | 48 | 1563 | 1533 | 43 | 6700 |  | 3 | 0.32 | 26 |  | -1.53 | 1517 | 1563 | 0.15 | 0 |  | 11 | 8 | 64 | Y |  | 2018-10-16 11:01 | 61 | 1103 | 27 | 26 | 26 | 26 | 25 | 25 | 23 | 22 | 22 | 21 | 20 |  |  | 20 | 24 | 26 | 20 | 26 | -0.15 |  | 40 | Y | -0.2 |  |  |  | 1.47 |  |  |  | Y | Y | Y | Y | 190 | 0.48 | 58 | 101508 | 93110 | 7050 | 16900 | 9 | 2 |  | 2018-10-16 11:07 | 1517 | 121 |  | 30 | [16 empty] | 101.41 | 100 | 0 | 0 | 0 |  | 700 |  | 선택 | 해제 | 0 | 0 | 0 |  | 700 |  | 선택 | 해제 | 선택 | 미정 | 미정 | 선택 | 미정 |  | 미정 | BT180180 | H
B48407 | 2018-10-16 | 2 | A |  | 11 | A | AE1548 | 합금강 | AE4130M6 | BM#2 | 1580 | 43 | 1617 | 1546 | 40 | 6800 |  | 1 | 0.24 | 16 |  | -2.54 | 1553 | 1616 | 0.27 | 0 | 0 | 30 | 70 | 39 | Y |  | 2018-10-16 10:57 | 65 | 1102 | 20 | 25 | 30 | 34 | 35 | 35 | 35 | 35 | 34 | 33 | 32 | 32 | 31 | 31 | 32 | 35 | 31 | 35 | -0.1 | Y | 40 | Y | -0.2 |  |  |  | 1.15 |  |  |  | N | N | N | Y | 110 | 0.48 | 62 | 96708 | 98910 | 5140 | 15200 | 15 | 1 |  | 2018-10-16 11:03 | 1553 | 126 |  | 31 |  | *STR#2 코너히터기 EMERGENCY STOP 으로 죽음. 미적용중. 전장과 확인 후 중간부터 재적용. | [14 empty] | 91.93 | 100 | 0 | 0 | 0 |  | 650 | 700 | 선택 | 해제 | 0 | 0 | 0 |  | 650 | 700 | 선택 | 해제 | 해제 | 미정 | 선택 | 미정 | 미정 |  | 미정 | SB129129 | C
B48408 | 2018-10-16 | 2 | A |  | 12 | A | AE1548 | 합금강 | AE4130M6 | BM#2 | 1587 | 43 | 1614 | 1550 | 35 | 6200 |  | 1 | 0.22 | 15 |  | -2.6 | 1544 | 1607 | 0.24 | 0 | 0 | 12 | 46 | 48 | Y |  | 2018-10-16 12:11 | 56 | 1103 | 29 | 29 | 29 | 29 | 29 | 29 | 29 | 28 | 27 | 26 | 25 | 24 | 23 | 23 | 28 | 29 | 23 | 29 | -0.12 |  | 48.4 | Y | -0.29 |  |  |  | 1.18 |  |  |  | N | N | N | Y | 100 | 0.48 | 60 | 96708 | 95900 | 5140 | 15100 | 15 | 1 |  | 2018-10-16 12:17 | 1544 | 119 |  | 22 | [16 empty] | 95.56 | 100 | 0 | 0 | 0 |  | 650 | 700 | 선택 | 해제 | 0 | 0 | 0 |  | 650 | 700 | 선택 | 해제 | 해제 | 미정 | 선택 | 미정 | 미정 |  | 미정 | SB129129 | H
A48522 | 2018-10-16 | 1 | A |  | 12 | A | STB2 | 베어링강 | STB (SF) | BM#1 | 1561 | 53 | 1554 | 1532 | 50 | 7800 |  | 3 | 0.32 | 25 |  | -0.85 | 1528 | 1554 | 0.13 | 0 |  | 5 | 24 | 66 | Y |  | 2018-10-16 12:11 | 72 | 1089 | 20 | 28 | 34 | 38 | 40 | 41 | 41 | 40 | 40 | 40 | 40 | 39 | 38 | 38 | 37 | 41 | 38 | 40 | -0.04 | Y | 40.03 | Y | 0 |  |  |  | 1.47 |  |  |  | Y | Y | Y | Y | 180 | 0.48 | 67 | 101508 | 106880 | 7030 | 16640 | 9 | 2 |  | 2018-10-16 12:17 | 1528 | 118 |  | 21 | [16 empty] | 89.16 | 100 | 0 | 0 | 0 |  | 700 |  | 선택 | 해제 | 0 | 0 | 0 |  | 700 |  | 선택 | 해제 | 선택 | 미정 | 미정 | 선택 | 미정 |  | 미정 | BT180180 | H
B48409 | 2018-10-16 | 2 | B |  | 13 | A | AE1548 | 합금강 | AE4130M6 | BM#2 | 1584 | 48 | 1604 | 1536 | 37 | 7200 |  | 1 | 0.23 | 16 |  | -2.29 | 1563 | 1609 | 0.28 | 0 | 0 | 2 | 64 | 60 | Y |  | 2018-10-16 13:18 | 75 | 1110 | 22 | 30 | 37 | 41 | 43 | 44 | 43 | 43 | 42 | 42 | 40 | 40 | 38 | 38 | 39 | 44 | 38 | 43 | -0.17 | Y | 35 | Y | -0.4 |  |  |  | 1.41 |  |  |  | N | N | N | Y | 150 | 0.47 | 64 | 94633 | 100120 | 5090 | 15400 | 15 | 1 |  | 2018-10-16 13:17 | 1563 | 113 |  | 19 | [16 empty] | 90 | 100 | 0 | 0 | 0 |  | 650 | 700 | 선택 | 해제 | 0 | 0 | 0 |  | 650 | 700 | 선택 | 해제 | 해제 | 미정 | 선택 | 미정 | 미정 |  | 미정 | SB125125 | C
A48523 | 2018-10-16 | 1 | B |  | 13 | B | STB2 | 베어링강 | STB (SF) | BM#1 | 1560 | 49 | 1560 | 1531 | 43 | 6800 |  | 3 | 0.32 | 26 |  | -1.37 | 1519 | 1560 | 0.13 | 0 |  | 20 | 13 | 69 | Y |  | 2018-10-16 13:14 | 63 | 1089 | 36 | 35 | 36 | 36 | 35 | 34 | 33 | 31 | 30 | 30 | 30 | 29 | 29 | 29 | 32 | 36 | 29 | 36 | -0.13 |  | 55 | Y | 0 |  |  |  | 1.36 |  |  |  | Y | Y | Y | Y | 230 | 0.48 | 68 | 101508 | 105620 | 7060 | 15700 | 9 | 2 |  | 2018-10-16 13:20 | 1519 | 124 |  | 28 | [16 empty] | 90.11 | 100 | 0 | 0 | 0 |  | 700 |  | 선택 | 해제 | 0 | 0 | 0 |  | 700 |  | 선택 | 해제 | 선택 | 미정 | 미정 | 선택 | 미정 |  | 미정 | BT180180 | H
B48410 | 2018-10-16 | 2 | B | TUNDISH교체전 | 14 | A | AE1548 | 합금강 | AE4130M6 | BM#2 | 1618 | 48 | 1617 | 1574 | 34 | 6100 |  | 1 | 0.28 | 16 |  | -2.34 | 1559 | 1616 | 0.47 | 0 | 0 | 1 | 81 | 69 | Y |  | 2018-10-16 14:23 | 71 | 1103 | 36 | 40 | 43 | 45 | 46 | 46 | 46 | 45 | 44 | 44 | 43 | 41 | 39 | 39 | 43 | 46 | 39 | 46 | -0.17 | Y | 40 | Y | -0.4 |  |  |  | 0.95 |  |  |  | N | N | N | M | 140 | 0.47 | 61 | 85068 | 94770 | 5080 | 2000 | 15 | 1 |  | 2018-10-16 14:22 | 1559 | 109 |  | 20 |  | * 샘플채취 ID:303/403(300mm) | F7BF4C895A60421898DDD5F7820219C2 | C8084F36B83345AE85B254E642E05855 | DD7D83AAB2F9441585C160A6C7B3592F | [11 empty] | 85.2 | 100 | 0 | 2860 | 300 |  | 650 | 700 | 선택 | 해제 | 0 | 2620 | 300 |  | 650 | 700 | 선택 | 해제 | 해제 | 미정 | 선택 | 미정 | 미정 |  | 미정 | SB129129 | C
A48524 | 2018-10-16 | 1 | B |  | 14 | A | STB2 | 베어링강 | STB (SF) | BM#1 | 1575 | 47 | 1558 | 1530 | 42 | 6900 |  | 3 | 0.34 | 28 |  | -1.21 | 1528 | 1567 | 0.18 | 0 |  | 37 | 10 | 58 | Y |  | 2018-10-16 14:13 | 72 | 1088 | 28 | 30 | 33 | 34 | 35 | 35 | 35 | 35 | 35 | 34 | 34 | 34 | 34 | 33 | 34 | 35 | 33 | 35 | -0.04 | Y | 45 | Y | -0.2 |  |  |  | 1.23 |  |  |  | Y | Y | Y | Y | 220 | 0.48 | 66 | 101508 | 102250 | 7000 | 15300 | 9 | 2 |  | 2018-10-16 14:24 | 1528 | 130 |  | 40 | [16 empty] | 92.96 | 100 | 0 | 0 | 0 |  | 700 |  | 선택 | 해제 | 0 | 0 | 0 |  | 700 |  | 선택 | 해제 | 선택 | 미정 | 미정 | 선택 | 미정 |  | 미정 | BT180180 | H
A48525 | 2018-10-16 | 1 | B | TUNDISH교체전 | 15 | A | STB2 | 베어링강 | STB (SF) | BM#1 | 1569 | 49 | 1574 | 1530 | 43 | 7000 |  | 3 | 0.33 | 28 |  | -1.46 | 1527 | 1574 | 0.19 | 0 |  | 11 | 9 | 61 | Y |  | 2018-10-16 15:13 | 71 | 1096 | 31 | 31 | 31 | 31 | 32 | 32 | 31 | 31 | 31 | 30 | 29 | 29 |  | 29 | 31 | 32 | 29 | 31 | -0.03 | Y | 35.03 | Y | 0 |  |  |  | 1.16 |  |  |  | N | N | N | N | 210 | 0.48 | 61 | 97945 | 96540 | 7010 | 2000 | 9 | 2 |  | 2018-10-16 15:22 | 1527 | 138 |  | 46 |  |  |  | 6A87659ED50E44BF9A85FBC6C247410B | E7AC321C67134A2F967246DD1ECBB2B7 | EF2623F892E14667B9DB02DA5603D863 | [10 empty] | 94.59 | 100 | 0 | 3500 | 0 |  | 700 |  | 선택 | 해제 | 0 | 3500 | 0 |  | 700 |  | 선택 | 해제 | 선택 | 미정 | 미정 | 선택 | 미정 |  | 미정 | BT180180 | H
B48411 | 2018-10-16 | 2 | B | TUNDISH교체 | 1 | A | SFMN438VM2 | 합금강 | KFMN443계 | BM#2 | 1576 | 48 | 1674 | 1535 | 39 | 8600 |  | 1 | 0.36 | 20 |  | -2.79 | 1580 | 1666 | 1.73 | 0.35 | 0 | 30 | 71 | 70 | Y |  | 2018-10-16 15:41 | 89 | 1083 | -302 | -57 | 41 | 41 | 44 | 40 | 39 | 37 | 35 | 34 | 35 | 40 | 43 | 47 | 41 | 48 | 47 | 47 | -0.1 |  | 10 | Y | 0 |  | 2.26 | 2.26 |  |  |  |  | N | N | N | M | 150 | 0.49 | 53 | 99480 | 91130 | 2900 | 15600 | 7 | 2 | 10 | 2018-10-16 15:40 | 1580 | 137 |  | 33 |  | * T/D 용강량 실측:1180mm / 18.9 TON * T/D FLUX 용탕부: 120 KG / 유탕부: 15KG 투입 * 슬리브 롱노즐( Y자형 ) 사용 * L/D첫 HEAT 탄화왕겨 200KG 투입 | [14 empty] | 105.55 | 100 | 1000 | 0 | 0 |  | 650 | 400 | 선택 | 해제 | 1100 | 0 | 0 |  | 650 | 400 | 선택 | 해제 | 미정 | 미정 | 미정 | 미정 | 미정 |  | 미정 | SB150150 | C
B48412 | 2018-10-16 | 2 | B |  | 2 | A | SFMN438VM2 | 합금강 | KFMN443계 | BM#2 | 1585 | 47 | 1667 | 1545 | 43 | 8200 |  | 1 | 0.28 | 20 |  | -2.75 | 1573 | 1649 | 0 | 0.67 | 0 | 12 | 47 | 67 | Y |  | 2018-10-16 16:54 | 82 | 1083 | 45 | 49 | 51 | 52 | 53 | 52 | 51 | 50 | 49 | 48 | 47 | 45 |  | 45 | 49 | 53 | 45 | 0 | -0.23 | Y | 34.98 | Y | -0.4 |  |  |  | 0.98 |  |  |  | N | N | N | Y | 140 | 0.5 | 59 | 95658 | 99030 | 110 | 15400 | 7 | 2 | 20 | 2018-10-16 17:00 | 1573 | 116 |  | 15 | [16 empty] | 98.21 | 100 | 0 | 0 | 0 |  | 650 | 400 | 선택 | 해제 | 0 | 0 | 0 |  | 650 | 400 | 선택 | 해제 | 미정 | 미정 | 미정 | 미정 | 미정 |  | 미정 | SB125125 | C
A48526 | 2018-10-16 | 1 | B | TUNDISH교체 | 1 | A | AE4140MR | 합금강 | D | BM#1 | 1588 | 71 | 1628 | 1550 | 47 | 8300 |  | 3 | 0.33 | 18 |  | -1.77 | 1586 | 1627 | 0 | 16.13 |  | 5 | 25 | 51 | Y |  | 2018-10-16 16:37 | 91 | 1086 | 22 | 26 | 22 | 30 | 33 | 36 | 38 | 41 | 42 | 42 | 43 | 43 |  | 43 | 36 | 43 | 43 | 0 | 0 |  | 5 | Y | 0 |  | 2.3 | 2.3 |  |  |  |  | N | N | N | N | 150 | 0.48 | 63 | 101508 | 101680 | 7020 | 15700 | 10 | 2 |  | 2018-10-16 16:50 | 1586 | 164 |  | 49 |  | *T/Dflux 유15kg 용120kg | [14 empty] | 93.38 | 100 | 700 | 0 | 0 |  | 700 |  | 선택 | 선택 | 700 | 0 | 0 |  | 700 |  | 선택 | 선택 | 해제 | 미정 | 미정 | 선택 | 미정 |  | 미정 | BT180180 | H
B48413 | 2018-10-16 | 2 | B |  | 3 | A | SFMN438VM2 | 합금강 | KFMN443계 | BM#2 | 1594 | 49 | 1637 | 1554 | 38 | 7200 |  | 1 | 0.25 | 18 |  | -2.16 | 1552 | 1610 | 0 | 0.4 | 0 | 2 | 65 | 85 | Y |  | 2018-10-16 17:55 | 61 | 1088 | 41 | 37 | 35 | 33 | 32 | 30 | 29 | 28 | 27 | 25 | 24 | 23 |  | 23 | 30 | 35 | 23 | 0 | -0.27 |  | 44.98 | Y | -0.2 |  |  |  | 0.81 |  |  |  | N | N | N | Y | 130 | 0.53 | 59 | 92928 | 103540 | 120 | 14500 | 7 | 2 | 40 | 2018-10-16 18:03 | 1552 | 116 |  | 17 | [16 empty] | 90.18 | 100 | 0 | 0 | 0 |  | 650 | 400 | 선택 | 해제 | 0 | 0 | 0 |  | 650 | 400 | 선택 | 해제 | 미정 | 미정 | 미정 | 미정 | 미정 |  | 미정 | SB125125 | H
A48527 | 2018-10-16 | 1 | B |  | 2 | A | AE4140MR | 합금강 | D | BM#1 | 1559 | 51 | 1608 | 1514 | 45 | 8100 |  | 3 | 0.33 | 16 |  | -1.91 | 1567 | 1606 | 0 | 16.83 |  | 20 | 14 | 60 | Y |  | 2018-10-16 17:38 | 72 | 1087 | 41 | 34 | 31 | 29 | 29 | 28 | 28 | 28 | 28 | 28 | 28 | 28 |  | 28 | 30 | 31 | 28 | 28 | -0.07 | Y | 45.05 | Y | 0 | [7 empty] | N | N | N | N | 140 | 0.5 | 58 | 84590 | 94820 | 7090 | 15600 | 10 | 1 |  | 2018-10-16 17:44 | 1567 | 146 |  | 52 | 23 | [15 empty] | 83.05 | 100 | 0 | 0 | 0 |  | 700 |  | 선택 | 선택 | 0 | 0 | 0 |  | 700 |  | 선택 | 선택 | 해제 | 미정 | 미정 | 선택 | 미정 |  | 미정 | BT180180 | H
B48414 | 2018-10-16 | 2 | B |  | 4 | A | SFMN438VM2 | 합금강 | KFMN443계 | BM#2 | 1620 | 51 | 1616 | 1566 | 42 | 6900 |  | 1 | 0.27 | 19 |  | -2.11 | 1556 | 1611 | 0 | 0.71 | 0 | 1 | 82 | 78 | Y |  | 2018-10-16 18:55 | 65 | 1085 | 19 | 27 | 31 | 34 | 35 | 35 | 35 | 35 | 34 | 33 | 31 | 29 |  | 29 | 32 | 35 | 29 | 35 | -0.17 | Y | 35 | Y | -0.4 |  |  |  | 0.69 |  |  |  | N | N | N | Y | 120 | 0.53 | 57 | 92928 | 102030 | 10 | 14800 | 7 | 2 | 30 | 2018-10-16 19:03 | 1556 | 116 |  | 19 | [16 empty] | 88.59 | 100 | 0 | 0 | 0 |  | 650 | 400 | 선택 | 해제 | 0 | 0 | 0 |  | 650 | 400 | 선택 | 해제 | 미정 | 미정 | 미정 | 미정 | 미정 |  | 미정 | SB125125 | C
A48528 | 2018-10-16 | 1 | B |  | 3 | A | AE4140MR | 합금강 | D | BM#1 | 1560 | 50 | 1604 | 1539 | 40 | 7200 |  | 3 | 0.34 | 17 |  | -2.13 | 1558 | 1604 | 0 | 17.51 |  | 37 | 11 | 48 | Y |  | 2018-10-16 18:50 | 63 | 1090 | 28 | 26 | 26 | 27 | 26 | 26 | 27 | 26 | 26 | 25 | 25 | 25 | 23 | 23 | 26 | 27 | 23 | 26 | -0.09 | Y | 44.97 | Y | -0.4 | [7 empty] | N | N | N | N | 130 | 0.51 | 62 | 101508 | 99180 | 7050 | 15800 | 10 | 1 |  | 2018-10-16 18:57 | 1558 | 142 |  | 38 | [16 empty] | 95.58 | 100 | 0 | 0 | 0 |  | 700 |  | 선택 | 선택 | 0 | 0 | 0 |  | 700 |  | 선택 | 선택 | 해제 | 미정 | 미정 | 선택 | 미정 |  | 미정 | BT180180 | H
B48415 | 2018-10-16 | 2 | B | 잔강최소화전 | 5 | A | SFMN438VM2 | 합금강 | KFMN443계 | BM#2 | 1600 | 45 | 1624 | 1544 | 43 | 7500 |  | 1 | 0.3 | 19 |  | -2.18 | 1563 | 1622 | 0 | 0.77 | 0 | 30 | 72 | 61 | Y |  | 2018-10-16 19:54 | 72 | 1079 | 26 | 35 | 40 | 43 | 44 | 44 | 44 | 43 | 42 | 40 | 39 | 38 | 35 | 35 | 40 | 44 | 35 | 44 | -0.23 | Y | 39.98 | Y | -0.6 |  |  |  | 0.81 |  |  |  | N | N | N | Y | 110 | 0.52 | 60 | 110054 |  | 850 | 3000 | 7 | 2 | 10 | 2018-10-16 20:02 | 1563 | 115 |  | 21 | [16 empty] | 103.82 | 78.57 | 0 | 3200 | 0 |  | 650 | 400 | 선택 | 해제 | 0 | 3300 | 0 |  | 650 | 400 | 선택 | 해제 | 미정 | 미정 | 미정 | 미정 | 미정 |  | 미정 | SB150150 | C
A48529 | 2018-10-16 | 1 | B |  | 4 | A | AE4140MR | 합금강 | D | BM#1 | 1577 | 46 | 1623 | 1532 | 41 | 7800 |  | 3 | 0.34 | 16 |  | -1.88 | 1571 | 1610 | 0 | 16.88 |  | 11 | 10 | 51 | Y |  | 2018-10-16 19:58 | 76 | 1078 | 22 | 28 | 34 | 37 | 38 | 38 | 38 | 38 | 37 | 37 | 36 | 34 |  | 34 | 35 | 38 | 34 | 38 | -0.11 | Y | 34.97 | Y | -0.4 | [7 empty] | N | N | N | N | 120 | 0.5 | 57 | 101508 | 92030 | 7060 | 15400 | 10 | 1 |  | 2018-10-16 20:06 | 1571 | 140 |  | 33 | [16 empty] | 102.53 | 100 | 0 | 0 | 0 |  | 700 |  | 선택 | 선택 | 0 | 0 | 0 |  | 700 |  | 선택 | 선택 | 해제 | 미정 | 미정 | 선택 | 미정 |  | 미정 | BT180180 | H
B48416 | 2018-10-16 | 2 | C | 잔강최소화 | 6 | A | 38MNS6 | 합금강 | KFMN443계 | BM#2 | 1609 | 51 | 1624 | 1566 | 47 | 7100 |  | 1 | 0.27 | 18 |  | -2.16 | 1559 | 1621 | 0 | 0.57 | 0 | 12 | 48 | 58 | Y |  | 2018-10-16 21:12 | 66 | 1084 | -173 | 31 | 35 | 35 | 35 | 35 | 33 | 32 | 31 | 29 | 28 | 26 |  | 26 | 27 | 35 | 26 | 35 | -0.2 |  | 45.02 | Y | -0.4 |  |  |  | 0.96 |  |  |  | N | N | N | Y | 150 | 0.5 | 59 | 94182 | 110300 | 1200 | 14800 | 7 | 2 | 20 | 2018-10-16 21:11 | 1559 | 124 |  | 21 |  | *전공정 요청 감속주입 | [14 empty] | 84.47 | 75 | 2200 | 0 | 0 |  | 650 | 400 | 선택 | 선택 | 2200 | 0 | 0 |  | 650 | 400 | 선택 | 선택 | 미정 | 미정 | 미정 | 미정 | 미정 |  | 미정 | SB120120 | H
A48530 | 2018-10-16 | 1 | C |  | 5 | A | AE4140MR | 합금강 | D | BM#1 | 1586 | 61 | 1614 | 1550 | 54 | 8000 |  | 3 | 0.33 | 16 |  | -1.94 | 1572 | 1614 | 0 | 17.9 |  | 5 | 26 | 21 | Y |  | 2018-10-16 20:59 | 77 | 1081 | 32 | 37 | 39 | 42 | 44 | 44 | 44 | 43 | 43 | 42 | 41 | 41 | 41 | 39 | 41 | 44 | 39 | 44 | -0.11 | Y | 45.02 | Y | -0.4 | [7 empty] | N | N | N | N | 110 | 0.49 | 66 | 84590 | 103400 | 7030 | 15600 | 10 | 1 |  | 2018-10-16 21:07 | 1572 | 137 |  | 31 | [16 empty] | 76.62 | 100 | 0 | 0 | 0 |  | 700 |  | 선택 | 선택 | 0 | 0 | 0 |  | 700 |  | 선택 | 선택 | 해제 | 미정 | 미정 | 선택 | 미정 |  | 미정 | BT180180 | H
A48531 | 2018-10-16 | 1 | C |  | 6 | A | AE4140MR | 합금강 | D | BM#1 | 1587 | 46 | 1614 | 1542 | 41 | 7200 |  | 3 | 0.33 | 18 |  | -1.68 | 1577 | 1614 | 0 | 19.81 |  | 20 | 15 | 37 | Y |  | 2018-10-16 21:55 | 82 | 1074 | 37 | 37 | 37 | 39 | 39 | 40 | 40 | 40 | 39 | 39 | 39 | 38 | 37 | 37 | 39 | 40 | 37 | 40 | -0.08 | Y | 34.98 | Y | -0.2 | [7 empty] | N | N | N | N | 100 | 0.48 | 61 | 101508 | 97100 | 7000 | 16500 | 10 | 1 |  | 2018-10-16 22:09 | 1577 | 124 |  | 43 | [16 empty] | 97.51 | 100 | 0 | 0 | 0 |  | 700 |  | 선택 | 선택 | 0 | 0 | 0 |  | 700 |  | 선택 | 선택 | 해제 | 미정 | 미정 | 선택 | 미정 |  | 미정 | BT180180 | H
B48417 | 2018-10-16 | 2 | C |  | 7 | A | 38MNS6 | 합금강 | KFMN443계 | BM#2 | 1589 | 57 | 1636 | 1556 | 46 | 7700 |  | 1 | 0.25 | 18 |  | 0 | 1559 | 1631 | 0 | 0.28 | 0 | 2 | 66 | 74 | Y |  | 2018-10-16 22:24 | 66 | 1085 | 22 | 33 | 39 | 43 | 44 | 45 | 44 | 44 | 42 | 41 | 41 | 39 | 37 | 37 | 39 | 45 | 37 | 44 | -0.23 | Y | 35 | Y | -0.4 |  |  |  | 1.27 |  |  |  | N | N | N | Y | 150 | 0.48 | 65 | 95704 | 100120 | 30 | 14500 | 7 | 2 | 10 | 2018-10-16 22:29 | 1559 | 121 |  | 10 |  | *전공정 요청 감속주입 | [14 empty] | 97.31 | 78.57 | 0 | 0 | 0 |  | 650 | 400 | 선택 | 선택 | 0 | 0 | 0 |  | 650 | 400 | 선택 | 선택 | 미정 | 미정 | 미정 | 미정 | 미정 |  | 미정 | SB120120 | C
B48418 | 2018-10-16 | 2 | C |  | 8 | A | 38MNS6 | 합금강 | KFMN443계 | BM#2 | 1634 | 46 | 1626 | 1585 | 40 | 6100 |  | 1 | 0.26 | 18 |  | 0 | 1625 | 1625 | 0 | 0.34 | 0 | 1 | 83 | 78 | Y |  | 2018-10-16 23:24 | 132 | 1072 | 34 | 34 | 34 | 33 | 33 | 32 | 32 | 30 | 30 | 29 | 28 | 27 | 25 | 25 | 31 | 34 | 25 | 34 | -0.18 |  | 49.5 | Y | -0.4 |  |  |  | 0.83 |  |  |  | N | N | N | Y | 140 | 0.48 | 62 | 102994 | 97770 | 1320 | 15300 | 7 | 2 | 10 | 2018-10-16 23:31 | 1566 | 116 |  | 15 |  | *전공정 요청 감속주입 | [14 empty] | 104.03 | 78.57 | 0 | 0 | 0 |  | 650 | 400 | 선택 | 선택 | 0 | 0 | 0 |  | 650 | 400 | 선택 | 선택 | 미정 | 미정 | 미정 | 미정 | 미정 |  | 미정 | SB125125 | C
A48532 | 2018-10-16 | 1 | C |  | 7 | A | AE4140MR | 합금강 | D | BM#1 | 1570 | 46 | 1603 | 1525 | 36 | 6900 |  | 3 | 0.32 | 18 |  | -1.53 | 1569 | 1603 | 0 | 16.22 |  | 37 | 12 | 47 | Y |  | 2018-10-16 22:52 | 74 | 1079 | 36 | 33 | 32 | 33 | 33 | 32 | 32 | 32 | 31 | 31 | 30 | 29 | 29 | 29 | 32 | 33 | 29 | 33 | -0.09 | Y | 44.95 | Y | 0 | [7 empty] | N | N | N | N | 150 | 0.49 | 65 | 101508 | 101450 | 7030 | 16200 | 10 | 1 |  | 2018-10-16 22:59 | 1569 | 125 |  | 48 | [16 empty] | 93.6 | 100 | 0 | 0 | 0 |  | 700 |  | 선택 | 선택 | 0 | 0 | 0 |  | 700 |  | 선택 | 선택 | 해제 | 미정 | 미정 | 선택 | 미정 |  | 미정 | BT180180 | H
A48533 | 2018-10-16 | 1 | C | TUNDISH교체전 | 8 | A | AE4140MR | 합금강 | D | BM#1 | 1583 | 47 | 1609 | 1539 | 39 | 6700 |  | 3 | 0.34 | 18 |  | -1.7 | 1565 | 1609 | 0 | 1475.1 |  | 11 | 11 | 62 | Y |  | 2018-10-17 00:01 | 70 | 1096 | 28 | 28 | 29 | 30 | 31 | 31 | 31 | 30 | 31 | 30 | 30 | 29 |  | 29 | 30 | 31 | 29 | 31 | -0.05 | Y | 35 | Y | -0.2 | [7 empty] | N | N | N | N | 140 | 0.51 | 60 | 102100 | 99050 | 7000 | 2000 | 10 | 1 |  | 2018-10-17 00:06 | 1565 | 129 |  | 45 |  |  | A689424BF4A941BE8A17245B8EE3CC36 | C860C51260034E6BB717A4FAE78C1881 | 68C07817626648F2BF6EB6C4ADB6DDB1 | [11 empty] | 96.28 | 100 | 0 | 2500 | 0 |  | 700 |  | 선택 | 선택 | 0 | 2500 | 0 |  | 700 |  | 선택 | 선택 | 해제 | 미정 | 미정 | 선택 | 미정 |  | 미정 | BT180180 | H
B48419 | 2018-10-16 | 2 | C |  | 9 | A | 38MNS6 | 합금강 | KFMN443계 | BM#2 | 1602 | 40 | 1635 | 1567 | 33 | 5500 |  | 1 | 0.26 | 18 |  | 0 | 1557 | 1628 | 0 | 0.35 | 0 | 30 | 73 | 74 | Y |  | 2018-10-17 00:22 | 64 | 1090 | 23 | 30 | 34 | 36 | 37 | 37 | 37 | 36 | 35 | 34 | 33 | 32 | 31 | 31 | 34 | 37 | 31 | 37 | -0.15 | Y | 40.02 | Y | -0.2 |  |  |  | 1.03 |  |  |  | N | N | N | Y | 130 | 0.48 | 63 | 95704 | 99690 | 60 | 15400 | 7 | 2 | 20 | 2018-10-17 00:35 | 1557 | 120 |  | 22 |  | *전공정 요청 감속주입 | [14 empty] | 95.85 | 78.57 | 0 | 0 | 0 |  | 650 | 400 | 선택 | 선택 | 0 | 0 | 0 |  | 650 | 400 | 선택 | 선택 | 미정 | 미정 | 미정 | 미정 | 미정 |  | 미정 | SB120120 | C
B48420 | 2018-10-16 | 2 | C |  | 10 | A | 38MNS6 | 합금강 | KFMN443계 | BM#2 | 1570 | 45 | 1624 | 1534 | 36 | 7300 |  | 1 | 0.28 | 19 |  | 0 | 1551 | 1626 | 0 | 0.33 | 0 | 12 | 49 | 59 | Y |  | 2018-10-17 01:34 | 58 | 1102 | 28 | 30 | 32 | 33 | 32 | 32 | 31 | 29 | 29 | 28 | 27 | 26 | 24 | 24 | 29 | 33 | 24 | 32 | -0.2 | Y | 45.02 | Y | -0.4 |  |  |  | 0.96 |  |  |  | N | N | N | Y | 120 | 0.5 | 63 | 95704 | 103370 | 10 | 14900 | 7 | 2 | 30 | 2018-10-17 01:43 | 1551 | 115 |  | 16 |  | *전공정 요청 감속주입 | [14 empty] | 93.78 | 78.57 | 0 | 0 | 0 |  | 650 | 400 | 선택 | 선택 | 0 | 0 | 0 |  | 650 | 400 | 선택 | 선택 | 미정 | 미정 | 미정 | 미정 | 미정 |  | 미정 | SB120120 | C
A48534 | 2018-10-16 | 1 | C | TUNDISH교체 | 1 | A | BP-SCM415HS | 소입성보증강 | C | BM#1 | 1617 | 58 | 1653 | 1548 | 53 | 8600 |  | 3 | 0.34 | 20 |  | -1.73 | 1609 | 1653 | 0 | 700 |  | 5 | 27 | 39 | Y |  | 2018-10-17 01:06 | 96 | 1098 | -103 | 26 | 22 | 27 | 33 | 37 | 39 | 40 | 41 | 42 | 41 |  |  | 41 | 31 | 42 | 41 | 0 | -0.2 |  | 5.02 | Y | -0.2 |  | 2.7 | 2.7 | 1.77 |  |  |  | N | N | N | N | 150 | 0.52 | 54 | 84590 | 99900 | 7060 | 15700 | 4 | 2 |  | 2018-10-17 01:18 | 1609 | 158 |  | 66 |  | *T/D플럭스 유15 용120KG *탄화왕겨200KG *Hydris 수소 기준 초과(10분)ID:101.102.201.202 (생관통보) | [14 empty] | 79.13 | 100 | 1000 | 0 | 0 |  | 700 |  | 선택 | 선택 | 1000 | 0 | 0 |  | 700 |  | 선택 | 선택 | 해제 | 미정 | 미정 | 선택 | 미정 |  | 미정 | BT180180 | H
B48421 | 2018-10-16 | 2 | C | TUNDISH교체전 | 11 | A | 38MNS6 | 합금강 | KFMN443계 | BM#2 | 1595 | 43 | 1654 | 1546 | 39 | 7200 |  | 1 | 0.3 | 19 |  | 0 | 1567 | 1647 | 0 | 0.36 | 0 | 2 | 67 | 61 | Y |  | 2018-10-17 02:34 | 74 | 1108 | 22 | 34 | 41 | 44 | 45 | 45 | 44 | 44 | 43 | 41 | 40 | 39 |  | 39 | 40 | 45 | 39 | 44 | -0.17 | Y | 35 | Y | -0.2 |  |  |  | 1.15 |  |  |  | N | N | N | M | 110 | 0.52 | 60 | 111404 | 102820 | -1920 | 2000 | 7 | 2 | 40 | 2018-10-17 02:45 | 1567 | 121 |  | 21 |  |  | C59FC8723C154ADE8DA6CC9D7B8A6343 | B0BBA39F239F455DBB09D298F2B61DC8 | A7348CDB261945FFB1FB5109E4373D88 | [11 empty] | 110.41 | 100 | 0 | 3000 | 0 |  | 650 | 400 | 선택 | 선택 | 0 | 3000 | 0 |  | 650 | 400 | 선택 | 선택 | 미정 | 미정 | 미정 | 미정 | 미정 |  | 미정 | SB125125 | C
A48535 | 2018-10-16 | 1 | C |  | 2 | A | BP-SCM415HS | 소입성보증강 | C | BM#1 | 1626 | 41 | 1630 | 1563 | 38 | 6100 |  | 3 | 0.35 | 18 |  | -1.6 | 1593 | 1630 | 0 | 700 |  | 20 | 16 | 52 | Y |  | 2018-10-17 02:20 | 80 | 1094 | 40 | 36 | 35 | 36 | 36 | 36 | 36 | 35 | 34 | 33 | 33 | 33 |  | 33 | 35 | 36 | 33 | 36 | -0.06 | Y | 39.98 | Y | 0 | [7 empty] | N | N | N | N | 140 | 0.53 | 58 | 101508 | 99150 | 6980 | 16000 | 4 | 2 |  | 2018-10-17 02:30 | 1593 | 124 |  | 47 | [16 empty] | 95.63 | 100 | 0 | 0 | 0 |  | 700 |  | 선택 | 선택 | 0 | 0 | 0 |  | 700 |  | 선택 | 선택 | 해제 | 미정 | 미정 | 선택 | 미정 |  | 미정 | BT180180 | H
A48536 | 2018-10-16 | 1 | C |  | 3 | A | BP-SCM415HS | 소입성보증강 | C | BM#1 | 1576 | 47 | 1623 | 1545 | 39 | 6700 |  | 3 | 0.41 | 22 |  | -1.57 | 1581 | 1623 | 0 | 22.68 |  | 37 | 13 | 64 | Y |  | 2018-10-17 03:26 | 68 | 1091 | 33 | 30 | 28 | 30 | 30 | 30 | 30 | 30 | 29 | 28 | 28 | 27 |  | 27 | 29 | 30 | 27 | 30 | -0.06 | Y | 39.97 | Y | -0.2 | [7 empty] | N | N | N | N | 130 | 0.52 | 59 | 101508 | 96000 | 6930 | 15800 | 4 | 2 |  | 2018-10-17 03:43 | 1581 | 120 |  | 40 | [16 empty] | 98.55 | 100 | 0 | 0 | 0 |  | 700 |  | 선택 | 선택 | 0 | 0 | 0 |  | 700 |  | 선택 | 선택 | 해제 | 미정 | 미정 | 선택 | 미정 |  | 미정 | BT180180 | H
B48422 | 2018-10-16 | 2 | C | TUNDISH교체 | 1 | A | AE1548 | 합금강 | AE4130M6 | BM#2 | 1583 | 44 | 1655 | 1536 | 37 | 7800 |  | 1 | 0.27 | 20 |  | 0 | 1574 | 1652 | 0.23 | 0 | 0 | 1 | 84 | 54 | Y |  | 2018-10-17 03:37 | 86 | 1096 | -447 | -170 | 25 | 25 | 23 | 17 | 23 | 28 | 31 | 32 | 32 | 32 | 32 | 30 | 24 | 32 | 30 | 32 | -0.08 |  | 24.98 | Y | -0.2 | 1.1 | 3.16 | 3.09 | 1.31 |  |  |  | N | N | N | M | 150 | 0.46 | 58 | 94878 |  | 99500 | 15800 | 6 | 1 |  | 2018-10-17 03:50 | 1574 | 144 |  | 45 |  | *T/D플럭스 120/15KG *롱노즐 실리부 부착 *수소 10분 측정값 기준치 초과,생관통보( 9분 3.19PPM, 11분 3.16PPM) * STR#1 코너히터기 온도 올라가서 미적용중 (소요시간 30분 적용완료) | [14 empty] | 95.35 | 100 | 700 | 0 | 0 |  | 650 | 700 | 선택 | 해제 | 700 | 0 | 0 |  | 650 | 700 | 선택 | 해제 | 해제 | 미정 | 선택 | 미정 | 선택 |  | 미정 | SB120120 | C
A48537 | 2018-10-16 | 1 | A |  | 4 | A | SCM415HS | 소입성보증강 | C | BM#1 | 1590 | 48 | 1617 | 1526 | 40 | 7100 |  | 3 | 0.42 | 19 |  | -1.36 | 1585 | 1617 | 0 | 18.59 |  | 11 | 12 | 65 | Y |  | 2018-10-17 04:37 | 72 | 1090 | 26 | 29 | 32 | 33 | 33 | 34 | 34 | 33 | 32 | 32 | 31 | 31 | 30 | 30 | 32 | 34 | 30 | 33 | -0.11 | Y | 35.02 | Y | -0.2 | [7 empty] | N | N | N | Y | 120 | 0.47 | 64 | 97714 | 98670 | 6980 | 15270 | 4 | 2 |  | 2018-10-17 04:43 | 1585 | 112 |  | 29 | [16 empty] | 92.49 | 100 | 0 | 0 | 0 |  | 540 |  | 선택 | 선택 | 0 | 0 | 0 |  | 540 |  | 선택 | 선택 | 해제 | 미정 | 미정 | 선택 | 미정 |  | 미정 | BT180180 | C
B48423 | 2018-10-16 | 2 | A |  | 2 | A | AE1548 | 합금강 | AE4130M6 | BM#2 | 1594 | 40 | 1645 | 1547 | 34 | 6800 |  | 1 | 0.25 | 20 |  | 0 | 1553 | 1635 | 0.24 | 0 | 0 | 30 | 74 | 53 | Y |  | 2018-10-17 04:55 | 65 | 1105 | 28 | 30 | 31 | 32 | 33 | 32 | 32 | 30 | 30 | 29 | 27 | 26 |  | 26 | 30 | 33 | 26 | 32 | -0.2 | Y | 34.97 | Y | -0.2 |  |  |  | 0.94 |  |  |  | N | N | N | Y | 140 | 0.48 | 58 | 96378 | 91870 | 5150 | 15700 | 6 | 1 |  | 2018-10-17 05:07 | 1553 | 148 |  | 28 | [16 empty] | 99.36 | 100 | 0 | 0 | 0 |  | 650 | 700 | 선택 | 해제 | 0 | 0 | 0 |  | 650 | 700 | 선택 | 해제 | 해제 | 미정 | 선택 | 미정 | 미정 |  | 미정 | SB120120 | C
A48538 | 2018-10-16 | 1 | A |  | 5 | A | BP-SCM415HS | 소입성보증강 | C | BM#1 | 1581 | 49 | 1614 | 1531 | 41 | 7300 |  | 3 | 0.44 | 19 |  | -1.41 | 1580 | 1614 | 0 | 19.14 |  | 5 | 28 | 48 | Y |  | 2018-10-17 05:36 | 67 | 1093 | 28 | 30 | 31 | 32 | 33 | 32 | 31 | 32 | 31 | 31 | 30 | 29 |  | 29 | 31 | 33 | 29 | 32 | -0.11 | Y | 34.97 | Y | -0.2 | [7 empty] | N | N | N | N | 110 | 0.55 | 59 | 101508 | 107220 | 7040 | 14340 | 4 | 2 |  | 2018-10-17 05:44 | 1580 | 118 |  | 37 | [16 empty] | 88.89 | 100 | 0 | 0 | 0 |  | 700 |  | 선택 | 선택 | 0 | 0 | 0 |  | 700 |  | 선택 | 선택 | 해제 | 미정 | 미정 | 선택 | 미정 |  | 미정 | BT180180 | H
B48424 | 2018-10-16 | 2 | A |  | 3 | A | AE1548 | 합금강 | AE4130M6 | BM#2 | 1606 | 62 | 1616 | 1564 | 60 | 7000 |  | 1 | 0.24 | 16 |  | 0 | 1552 | 1604 | 0.12 | 0 | 0 | 12 | 50 | 37 | Y |  | 2018-10-17 06:11 | 64 | 1101 | 23 | 29 | 33 | 34 | 35 | 35 | 34 | 33 | 32 | 31 | 30 | 29 |  | 29 | 31 | 35 | 29 | 0 | -0.17 | Y | 34.98 | Y | -0.2 |  |  |  | 1.44 |  |  |  | N | N | N | Y | 130 | 0.48 | 59 | 100128 | 94880 | 5210 | 15200 | 6 | 1 |  | 2018-10-17 06:11 | 1552 | 135 |  | 13 |  | * STR#2 코너히터기 후HEAT 10M 내려가는 중 스톱됨 | [14 empty] | 99.73 | 100 | 0 | 0 | 0 |  | 650 | 700 | 선택 | 해제 | 0 | 0 | 0 |  | 650 | 700 | 선택 | 해제 | 해제 | 미정 | 선택 | 미정 | 미정 |  | 미정 | SB120120 | C
A48539 | 2018-10-16 | 1 | A |  | 6 | A | BP-SCM415HS | 소입성보증강 | C | BM#1 | 1596 | 40 | 1619 | 1550 | 32 | 6100 |  | 3 | 0.42 | 17 |  | -1.49 | 1587 | 1619 | 0 | 10.71 |  | 20 | 17 | 50 | Y |  | 2018-10-17 06:29 | 74 | 1098 | 27 | 27 | 27 | 28 | 29 | 29 | 28 | 28 | 28 | 27 | 27 |  |  | 27 | 28 | 29 | 27 | 28 | -0.07 | Y | 30.02 | Y | 0 | [7 empty] | N | N | N | N | 100 | 0.55 | 54 | 101508 | 99090 | 7030 | 16540 | 4 | 2 |  | 2018-10-17 06:39 | 1587 | 117 |  | 46 | [16 empty] | 95.76 | 100 | 0 | 0 | 0 |  | 700 |  | 선택 | 선택 | 0 | 0 | 0 |  | 700 |  | 선택 | 선택 | 해제 | 미정 | 미정 | 선택 | 미정 |  | 미정 | BT180180 | H
B48425 | 2018-10-16 | 2 | A |  | 4 | A | AE1548 | 합금강 | AE4130M6 | BM#2 | 1615 | 48 | 1625 | 1556 | 36 | 5500 |  | 1 | 0.25 | 19 |  | -2.47 | 1552 | 1628 | 0.3 | 0 | 0 | 2 | 68 | 75 | Y |  | 2018-10-17 07:11 | 64 | 1086 | 26 | 34 | 38 | 40 | 40 | 40 | 39 | 38 | 37 | 36 | 35 | 34 | 32 | 32 | 36 | 40 | 32 | 40 | -0.18 | Y | 45 | Y | -0.4 |  |  |  | 0.93 |  |  |  | N | N | N | Y | 120 | 0.47 | 62 | 100128 | 98090 | 5180 | 14400 | 6 | 1 |  | 2018-10-17 07:10 | 1552 | 114 |  | 15 |  | * STR#2 코너히터기 콘덴서 과열로 미적용중.(08:57 정상작동) | [14 empty] | 97.92 | 100 | 0 | 0 | 0 |  | 650 | 700 | 선택 | 해제 | 0 | 0 | 0 |  | 650 | 700 | 선택 | 해제 | 해제 | 미정 | 선택 | 미정 | 미정 |  | 미정 | SB120120 | H
A48540 | 2018-10-17 | 1 | A |  | 7 | A | BP-SCM415HS | 소입성보증강 | C | BM#1 | 1586 | 47 | 1616 | 1553 | 42 | 7000 |  | 3 | 0.39 | 16 |  | -1.35 | 1586 | 1616 | 0 | 10.94 |  | 37 | 14 | 55 | Y |  | 2018-10-17 07:41 | 73 | 1127 | 25 | 27 | 29 | 31 | 31 | 31 | 31 | 30 | 30 | 30 | 29 | 28 |  | 28 | 29 | 31 | 28 | 31 | -0.07 | Y | 40 | Y | -0.2 | [7 empty] | N | N | N | N | 150 | 0.55 | 57 | 101508 | 102640 | 7080 | 15400 | 4 | 2 |  | 2018-10-17 07:57 | 1586 | 111 |  | 31 | [16 empty] | 92.62 | 100 | 0 | 0 | 0 |  | 700 |  | 선택 | 선택 | 0 | 0 | 0 |  | 700 |  | 선택 | 선택 | 해제 | 미정 | 미정 | 선택 | 미정 |  | 미정 | BT180180 | H
B48426 | 2018-10-17 | 2 | A |  | 5 | B | AE1548 | 합금강 | AE4130M6 | BM#2 | 1595 | 43 | 1615 | 1564 | 34 | 5800 |  | 1 | 0.23 | 16 |  | -2.29 | 1564 | 1608 | 0.17 | 0 | 0 | 1 | 85 | 55 | Y |  | 2018-10-17 08:16 | 76 | 1132 | 34 | 37 | 38 | 38 | 37 | 37 | 36 | 35 | 34 | 33 | 31 |  |  | 31 | 35 | 38 | 31 | 37 | -0.17 |  | 40 | Y | -0.4 |  |  |  | 0.96 |  |  |  | N | N | N | Y | 110 | 0.47 | 60 | 100128 | 95720 | 5150 | 16400 | 6 | 1 |  | 2018-10-17 08:22 | 1564 | 119 |  | 18 | [16 empty] | 99.33 | 100 | 0 | 0 | 0 |  | 650 | 700 | 선택 | 해제 | 0 | 0 | 0 |  | 650 | 700 | 선택 | 해제 | 해제 | 미정 | 선택 | 미정 | 선택 | 4 | 미정 | SB120120 | H
A48541 | 2018-10-17 | 1 | A |  | 8 | A | BP-SCM415HS | 소입성보증강 | C | BM#1 | 1590 | 42 | 1632 | 1541 | 32 | 6000 |  | 3 | 0.32 | 15 |  | -2.28 | 1587 | 1632 | 0 | 9.5 |  | 11 | 13 | 60 | Y |  | 2018-10-17 08:39 | 74 | 1133 | 26 | 30 | 31 | 33 | 34 | 34 | 34 | 34 | 33 | 32 | 32 | 31 |  | 31 | 32 | 34 | 31 | 34 | -0.08 | Y | 34.97 | Y | -0.2 | [7 empty] | N | N | N | N | 140 | 0.55 | 58 | 152262 | 105990 | 7160 | 15800 | 4 | 2 |  | 2018-10-17 08:45 | 1587 | 106 |  | 33 | [16 empty] | 134.75 | 100 | 0 | 0 | 0 |  | 700 |  | 선택 | 선택 | 0 | 0 | 0 |  | 700 |  | 선택 | 선택 | 해제 | 미정 | 미정 | 선택 | 선택 | 7 | 미정 | BT180180 | H
B48427 | 2018-10-17 | 2 | A |  | 6 | A | AE1548 | 합금강 | AE4130M6 | BM#2 | 1586 | 45 | 1614 | 1546 | 32 | 6000 |  | 1 | 0.24 | 16 |  | -2.24 | 1550 | 1612 | 0.28 | 0 | 0 | 30 | 75 | 57 | Y |  | 2018-10-17 09:10 | 62 | 1137 | 28 | 31 | 35 | 37 | 38 | 38 | 37 | 37 | 36 | 35 | 34 | 33 | 32 | 32 | 35 | 38 | 32 | 37 | -0.15 | Y | 40 | Y | -0.2 |  |  |  | 1.04 |  |  |  | N | N | N | Y | 100 | 0.48 | 60 | 85824 | 94690 | 5220 | 14700 | 6 | 1 |  | 2018-10-17 09:19 | 1550 | 121 |  | 27 | [16 empty] | 86 | 100 | 0 | 0 | 0 |  | 650 | 700 | 선택 | 해제 | 0 | 0 | 0 |  | 650 | 700 | 선택 | 해제 | 해제 | 미정 | 선택 | 미정 | 미정 |  | 미정 | SB120120 | C
A48542 | 2018-10-17 | 1 | A |  | 9 | A | SCM415 | 합금강 | C | BM#1 | 1647 | 45 | 1621 | 1541 | 37 | 5400 |  | 3 | 0.55 | 14 |  | -1.91 | 1583 | 1621 | 0.08 | 0 |  | 5 | 29 | 56 | Y |  | 2018-10-17 09:44 | 67 | 1134 | 26 | 28 | 30 | 32 | 34 | 34 | 33 | 33 | 32 | 31 | 31 |  |  | 31 | 31 | 34 | 31 | 0 | -0.1 | Y | 30 | Y | 0 | [7 empty] | N | N | N | N | 130 | 0.55 | 54 | 101508 | 97960 | 6140 | 15760 | 4 | 2 |  | 2018-10-17 09:50 | 1583 | 104 |  | 29 | [16 empty] | 10150800 | 100 | 0 | 0 | 0 |  | 460 |  | 선택 | 선택 | 0 | 0 | 0 |  | 460 |  | 선택 | 선택 | 해제 | 미정 | 미정 | 미정 | 미정 |  | 미정 | BT180180 | H
B48428 | 2018-10-17 | 2 | A |  | 7 | A | AE1548 | 합금강 | AE4130M6 | BM#2 | 1584 | 44 | 1616 | 1547 | 38 | 7100 |  | 1 | 0.25 | 16 |  | -2.59 | 1548 | 1611 | 0.2 | 0 | 0 | 12 | 51 | 55 | Y |  | 2018-10-17 10:10 | 60 | 1133 | 30 | 35 | 39 | 41 | 42 | 42 | 41 | 40 | 40 | 39 | 38 | 37 | 36 | 36 | 39 | 42 | 36 | 0 | -0.15 | Y | 40.02 | Y | -0.2 |  |  |  | 1.39 |  |  |  | N | N | N | Y | 150 | 0.47 | 63 | 100128 | 98900 | 5190 | 14700 | 6 | 1 |  | 2018-10-17 10:08 | 1561 | 121 |  | 30 | [16 empty] | 95.95 | 100 | 0 | 0 | 0 |  | 650 | 700 | 선택 | 해제 | 0 | 0 | 0 |  | 650 | 700 | 선택 | 해제 | 해제 | 미정 | 선택 | 미정 | 미정 |  | 미정 | SB120120 | H
A48543 | 2018-10-17 | 1 | A |  | 10 | A | SCM415W | 소입성보증강 | C | BM#1 | 1613 | 42 | 1630 | 1540 | 34 | 6200 |  | 1 | 0.3 | 13 |  | -2.79 | 1571 | 1635 | 0 | 0.3 | 0 | 20 | 18 | 63 | Y |  | 2018-10-17 11:01 | 56 | 1130 | 28 | 35 | 38 | 38 | 39 | 39 | 38 | 37 | 36 | 34 | 33 | 31 |  | 31 | 36 | 39 | 31 | 38 | -0.23 | Y | 35 | Y | -0.4 | [7 empty] | N | N | N | N | 120 | 0.53 | 55 | 44346 | 94840 | 2800 | 14500 | 4 | 2 |  | 2018-10-17 11:01 | 1585 | 97 |  | 7 |  | *전공정 지연으로 감속주입 | [14 empty] | 45.44 | 100 | 0 | 0 | 0 |  | 460 |  | 선택 | 선택 | 0 | 0 | 0 |  | 460 |  | 선택 | 선택 | 해제 | 미정 | 미정 | 미정 | 미정 |  | 미정 | BT180180 | H
B48429 | 2018-10-17 | 2 | A |  | 8 | A | AE1548 | 합금강 | AE4130M6 | BM#2 | 1597 | 48 | 1627 | 1557 | 31 | 6300 |  | 1 | 0.27 | 15 |  | -2.33 | 1551 | 1610 | 0.22 | 0 | 0 | 2 | 69 | 56 | Y |  | 2018-10-17 11:58 | 63 | 1134 | 33 | 36 | 39 | 40 | 40 | 40 | 39 | 38 | 37 | 36 | 35 | 34 |  | 34 | 37 | 40 | 34 | 40 | -0.15 | Y | 40.02 | Y | -0.2 |  |  |  | 1.01 |  |  |  | N | N | N | Y | 140 | 0.47 | 60 | 100128 | 94190 | 5190 | 16400 | 6 | 1 |  | 2018-10-17 11:28 | 1551 | 121 |  | -12 | [16 empty] | 99.93 | 100 | 0 | 0 | 0 |  | 650 | 700 | 선택 | 해제 | 0 | 0 | 0 |  | 650 | 700 | 선택 | 해제 | 해제 | 미정 | 선택 | 미정 | 미정 |  | 미정 | SB120120 | H
C46948 | 2018-10-17 | 3 | A | TUNDISH교체전 | 11 | A | SCM415W | 소입성보증강 | C | BM#1 | 1646 | 43 | 1655 | 1595 | 38 | 6300 |  | 2 | 0.26 | 13 |  | -2.07 | 1588 | 1639 | 14.4 | 40.3 |  | 33 | 64 | 62 | Y |  | 2018-10-17 11:50 | 73 | 1080 | 25 | 34 | 37 | 38 | 37 | 37 | 37 | 36 | 34 | 33 | 31 | 30 |  | 30 | 34 | 38 | 30 | 37 | -0.2 | Y | 40.03 | Y | -0.2 | [7 empty] | N | N | N | N | 110 | 0.5 | 58 | 105976 | 97960 | 1140 | 1500 | 4 | 2 |  | 2018-10-17 12:06 | 1588 | 108 |  | 19 |  | *전공정 지연으로 감속주입 |  | 3D51910D68E04687B0B538597F625374 | 4698495FD8844C61A61015042F0C1D19 | 81EFCDC0DD73476BAA5838870E8A035A | [10 empty] | 106.94 | 100 | 0 | 2840 | 0 |  | 460 |  | 선택 | 선택 | 0 | 2620 | 0 |  | 460 |  | 선택 | 선택 | 해제 | 미정 | 미정 | 미정 | 미정 |  | 미정 | BT180180 | H
B48430 | 2018-10-17 | 2 | A |  | 9 | A | AE1548 | 합금강 | AE4130M6 | BM#2 | 1599 | 45 | 1626 | 1564 | 33 | 6300 |  | 1 | 0.32 | 17 |  | 0 | 1559 | 1620 | 0.34 | 0 | 0 | 1 | 86 | 50 | Y |  | 2018-10-17 12:19 | 71 | 1135 | 31 | 34 | 39 | 41 | 42 | 41 | 40 | 40 | 39 | 38 | 37 | 35 | 34 | 34 | 38 | 42 | 34 | 0 | -0.2 | Y | 40 | Y | -0.2 |  |  |  | 0.87 |  |  |  | N | N | N | Y | 130 | 0.47 | 62 | 85824 | 97960 | 5090 | 15400 | 6 | 1 |  | 2018-10-17 12:39 | 1559 | 126 |  | 30 | [16 empty] | 83.73 | 100 | 0 | 0 | 0 |  | 650 | 700 | 선택 | 해제 | 0 | 0 | 0 |  | 650 | 700 | 선택 | 해제 | 해제 | 미정 | 선택 | 미정 | 미정 |  | 미정 | SB120120 | H
C46949 | 2018-10-17 | 3 | B | TUNDISH교체 | 1 | A | SCR420HCS | 소입성보증강 | C | BM#1 | 1646 | 49 | 1697 | 1591 | 45 | 8390 |  | 2 | 0.27 | 20 |  | -2.25 | 1607 | 1683 | 0 | 45.5 | 0 | 30 | 76 | 29 | Y |  | 2018-10-17 13:16 | 96 | 1097 | 15 | 32 | 30 | 37 | 42 | 45 | 47 | 47 | 47 | 47 | 47 |  |  | 47 | 42 | 47 | 47 | 47 | 0 |  | 20 | Y | 0 |  | 2.39 | 2.39 |  |  |  |  | N | N | N | N | 150 | 0.52 | 57 | 152262 | 99520 | 5040 | 15200 | 18 | 1 |  | 2018-10-17 13:11 | 1607 | 130 |  | 16 |  | *T/D가열온도:자동-1350`.수동건-1317`. STR#1:864.STR#2:870.T/D FLUX 유:15,용:120,탄화왕겨 200kg 투입 | [14 empty] | 145.57 | 100 | 700 | 0 | 0 |  | 460 |  | 선택 | 선택 | 700 | 0 | 0 |  | 460 |  | 선택 | 선택 | 해제 | 미정 | 선택 | 미정 | 선택 |  | 미정 | BT180180 | H
B48431 | 2018-10-17 | 2 | B | TUNDISH교체전 | 10 | A | AE1548 | 합금강 | AE4130M6 | BM#2 | 1597 | 48 | 1626 | 1555 | 38 | 7700 |  | 1 | 0.28 | 15 |  | -2.86 | 1563 | 1646 | 0.29 | 0 | 0 | 19 | 1 | 34864 | Y |  | 2018-10-17 13:31 | 75 | 1188 | 31 | 36 | 39 | 42 | 42 | 42 | 40 | 40 | 39 | 37 | 36 | 35 | 34 | 34 | 38 | 42 | 34 | 42 | -0.18 | Y | 44.98 | Y | -0.2 |  |  |  | 1.24 |  |  |  | N | N | N | M | 120 | 0.47 | 61 | 85824 | 95810 | 5040 | 2000 | 6 | 1 |  | 2018-10-17 13:28 | 1563 | 129 |  | 24 |  | * L/D 대보수 | 71D756AA36534273B4A929D54B3B6AE4 | 235B6B4B7C1D49B7BD7539E93123E551 | 1240DB4CEB73435D951355B14C3EF3DC | [11 empty] | 85.1 | 100 | 0 | 3100 | 0 |  | 650 | 700 | 선택 | 해제 | 0 | 2900 | 0 |  | 650 | 700 | 선택 | 해제 | 해제 | 미정 | 선택 | 미정 | 미정 |  | 미정 | SB129129 | C
A48544 | 2018-10-17 | 1 | B |  | 2 | A | SCR420HON | 소입성보증강 | C | BM#1 | 1614 | 47 | 1647 | 1550 | 44 | 8200 |  | 2 | 0.23 | 16 |  | -2.46 | 1583 | 1656 | 0 | 43.3 | 0 | 11 | 14 | 90 | Y |  | 2018-10-17 13:47 | 73 | 1146 | 46 | 38 | 34 | 31 | 29 | 27 | 27 | 27 | 26 | 25 | 24 |  |  | 24 | 30 | 34 | 24 | 27 | -0.25 |  | 39.97 | Y | -0.2 | [7 empty] | N | N | N | N | 140 | 0.55 | 53 | 46392 | 93200 | 5120 | 15200 | 18 | 1 |  | 2018-10-17 14:00 | 1583 | 144 |  | 44 |  | *전공정 지연 감속주입 *20%이상감속 ID:103.203 | [14 empty] | 47.24 | 100 | 0 | 0 | 0 |  | 460 |  | 선택 | 선택 | 0 | 0 | 0 |  | 460 |  | 선택 | 선택 | 해제 | 미정 | 선택 | 해제 | 미정 |  | 미정 | BT180180 | H
B48432 | 2018-10-17 | 2 | B | TUNDISH교체 | 1 | A | SM45C | 탄소강 | SM45C | BM#2 | 1595 | 60 | 1654 | 1515 | 53 | 9800 |  | 1 | 0.28 | 20 |  | -2.23 | 1582 | 1648 | 0 | 0.69 | 0 | 12 | 52 | 51 | Y |  | 2018-10-17 14:41 | 89 | 1126 | -243 | -120 | 38 | 37 | 35 | 29 | 35 | 40 | 43 | 45 | 46 | 47 | 47 | 46 | 42 | 47 | 46 | 47 | -0.07 |  | 15 | Y | -0.2 | 1 | 2.26 | 2.26 |  |  |  |  | N | N | N | N | 190 | 0.48 | 60 | 96789 | 97800 | 3250 | 15100 | 2 | 2 | 10 | 2018-10-17 14:42 | 1582 | 158 |  | 43 |  | * T/D 용강량 실측:1180mm / 19.2 TON * T/D FLUX 용탕부: 120 KG / 유탕부: 15KG 투입 * 슬리브 롱노즐( Y자형 ) 사용 * L/D첫 HEAT 탄화왕겨 200KG 투입 | [14 empty] | 95.78 | 100 | 950 | 0 | 0 |  | 650 | 400 | 선택 | 해제 | 1000 | 0 | 0 |  | 650 | 400 | 선택 | 해제 | 해제 | 미정 | 미정 | 미정 | 미정 |  | 미정 | SB120120 | H
A48545 | 2018-10-17 | 1 | B |  | 3 | A | SCR420HON | 소입성보증강 | C | BM#1 | 1587 | 48 | 1652 | 1537 | 44 | 8000 |  | 3 | 0.59 | 20 |  | -1.73 | 1596 | 1644 | 0 | 18.87 |  | 37 | 15 | 236 | Y |  | 2018-10-17 14:50 | 86 | 1149 | 20 | 30 | 33 | 36 | 37 | 38 | 38 | 38 | 38 | 37 | 36 | 36 | 36 | 35 | 35 | 38 | 35 | 38 | -0.07 | Y | 39.98 | Y | -0.2 | [7 empty] | N | N | N | N | 130 | 0.41 | 68 | 92784 | 91760 | 7120 | 16900 | 18 | 1 |  | 2018-10-17 15:00 | 1596 | 131 |  | 35 |  | *전공정 지연 감속주입 *20%이상감속 ID:101~106.201~206 | [14 empty] | 93.91 | 100 | 0 | 0 | 0 |  | 460 |  | 선택 | 선택 | 0 | 0 | 0 |  | 460 |  | 선택 | 선택 | 해제 | 미정 | 미정 | 선택 | 미정 |  | 미정 | BT180180 | H
B48433 | 2018-10-17 | 2 | B |  | 2 | A | SM45C | 탄소강 | SM45C | BM#2 | 1602 | 56 | 1624 | 1556 | 26 | 5400 |  | 1 | 0.31 | 15 |  | -2.11 | 1553 | 1610 | 0 | 0.95 | 0 | 2 | 70 | 59 | Y |  | 2018-10-17 15:51 | 60 | 1136 | 45 | 39 | 36 | 34 | 32 | 31 | 31 | 29 | 29 | 28 | 26 | 25 |  | 25 | 32 | 36 | 25 | 0 | -0.24 |  | 44.98 | Y | -0.2 | [7 empty] | N | N | N | N | 180 | 0.5 | 57 | 90888 | 94760 | 120 | 11000 | 2 | 2 | 20 | 2018-10-17 16:02 | 1553 | 149 |  | 37 |  | * 후 HEAT L/D 강제 랜싱 ID: 307,407 | [14 empty] | 95.92 | 100 | 0 | 0 | 0 |  | 650 | 400 | 선택 | 해제 | 0 | 0 | 0 |  | 650 | 400 | 선택 | 해제 | 해제 | 미정 | 미정 | 미정 | 미정 |  | 미정 | SB120120 | H
A48546 | 2018-10-17 | 1 | B |  | 4 | A | SCR420HON | 소입성보증강 | C | BM#1 | 1548 | 57 | 1614 | 1522 | 51 | 9200 |  | 3 | 0.57 | 18 |  | -1.82 | 1583 | 1628 | 0 | 15.14 |  | 5 | 30 | 174 | Y |  | 2018-10-17 16:14 | 73 | 1080 | 33 | 33 | 33 | 33 | 33 | 33 | 32 | 31 | 30 | 29 | 28 | 27 | 25 | 20 | 29 | 33 | 20 | 33 | -0.19 |  | 70 | Y | -0.6 | [7 empty] | N | N | N |  | 120 | 0.4 | 80 | 100516 | 100780 | 7080 | 14700 | 18 | 1 |  | 2018-10-17 16:21 | 1583 | 116 |  | 22 |  | *전공정 지연 감속주입 *20%이상감속 ID:101~107.201~206 | [14 empty] | 93.24 | 100 | 0 | 0 | 0 |  | 460 |  | 선택 | 선택 | 0 | 0 | 0 |  | 460 |  | 선택 | 선택 | 해제 | 미정 | 미정 | 선택 | 미정 |  | 미정 | BT180180 | H
B48434 | 2018-10-17 | 2 | B |  | 3 | A | SM45C | 탄소강 | SM45C | BM#2 | 1630 | 54 | 1624 | 1555 | 47 | 5500 |  | 1 | 0.27 | 23 |  | -2.03 | 1555 | 1619 | 0 | 0.95 | 0 | 1 | 87 | 58 | N | 3 | 2018-10-17 16:57 | 62 | 1086 | 21 | 20 | 29 | 32 | 33 | 34 | 34 | 34 | 33 | 33 | 32 | 31 | 28 | 28 | 31 | 34 | 28 | 34 | -0.17 | Y | 35.02 | Y | -0.6 | [7 empty] | N | N | N | N | 170 | 0.49 | 57 | 97380 | 98600 | 630 | 14100 | 2 | 2 | 30 | 2018-10-17 16:55 | 1555 | 141 |  | 34 |  | * L/D 강제 랜싱 ID: 301,401 | [14 empty] | 98.21 | 100 | 0 | 0 | 0 |  | 650 | 400 | 선택 | 해제 | 0 | 0 | 0 |  | 650 | 400 | 선택 | 해제 | 해제 | 미정 | 미정 | 미정 | 미정 |  | 미정 | SB120120 | H
A48547 | 2018-10-17 | 1 | B |  | 5 | A | SCR420HON | 소입성보증강 | C | BM#1 | 1576 | 51 | 1637 | 1534 | 43 | 7900 |  | 3 | 0.49 | 19 |  | -1.96 | 1589 | 1637 | 0 | 15.06 |  | 20 | 19 | 206 | Y |  | 2018-10-17 17:17 | 79 | 1082 | 19 | 22 | 23 | 25 | 27 | 27 | 28 | 28 | 26 | 24 | 24 | 24 | 23 | 22 | 24 | 28 | 22 | 24 | -0.15 | Y | 40.02 | Y | -0.2 | [7 empty] | N | N | N | N | 110 | 0.4 | 75 | 100516 | 98000 | 7000 | 16000 | 18 | 1 |  | 2018-10-17 17:25 | 1589 | 129 |  | 39 |  | *전공정 지연 감속주입 *20%이상감속 ID:101~106.201~207 | [14 empty] | 95.73 | 100 | 0 | 0 | 0 |  | 460 |  | 선택 | 선택 | 0 | 0 | 0 |  | 460 |  | 선택 | 선택 | 해제 | 미정 | 미정 | 선택 | 미정 |  | 미정 | BT180180 | H
B48435 | 2018-10-17 | 2 | B |  | 4 | A | SM45C | 탄소강 | SM45C | BM#2 | 1579 | 44 | 1615 | 1525 | 38 | 6100 |  | 1 | 0.3 | 17 |  | -2.22 | 1553 | 1608 | 0 | 0.6 | 0 | 19 | 2 | 64 | Y |  | 2018-10-17 17:52 | 60 | 1086 | 26 | 26 | 26 | 26 | 27 | 26 | 26 | 25 | 24 | 23 | 22 |  |  | 22 | 25 | 27 | 22 | 26 | -0.17 | Y | 29.98 | Y | -0.2 | [7 empty] | N | N | N | N | 160 | 0.51 | 54 | 97380 | 92010 | 4130 | 14000 | 2 | 2 | 35 | 2018-10-17 17:58 | 1553 | 125 |  | 39 |  | * 샘플채취 ID:303/403(300mm) | [14 empty] | 101.33 | 100 | 0 | 0 | 300 |  | 650 | 400 | 선택 | 해제 | 0 | 0 | 300 |  | 650 | 400 | 선택 | 해제 | 해제 | 미정 | 미정 | 미정 | 미정 |  | 미정 | SB120120 | H
A48548 | 2018-10-17 | 1 | B |  | 6 | B | SCR420HON | 소입성보증강 | C | BM#1 | 1577 | 39 | 1609 | 1524 | 38 | 7700 |  | 3 | 0.3 | 19 |  | -1.23 | 1580 | 1609 | 0 | 13.76 |  | 11 | 15 | 86 | Y |  | 2018-10-17 18:46 | 70 | 1093 | 20 | 23 | 29 | 31 | 32 | 32 | 32 | 30 | 29 | 30 | 29 | 28 | 28 | 27 | 29 | 32 | 27 | 32 | -0.11 | Y | 45.02 | Y | -0.2 | [7 empty] | N | N | N | N | 100 | 0.5 | 66 | 92784 | 104290 | 7070 | 15400 | 18 | 1 |  | 2018-10-17 18:53 | 1580 | 99 |  | 26 |  | *전공정 지연 감속주입 | [14 empty] | 83.36 | 100 | 0 | 0 | 0 |  | 460 |  | 선택 | 선택 | 0 | 0 | 0 |  | 460 |  | 선택 | 선택 | 해제 | 미정 | 미정 | 선택 | 미정 |  | 미정 | BT180180 | H
B48436 | 2018-10-17 | 2 | B |  | 5 | A | SM45C | 탄소강 | SM45C | BM#2 | 1607 | 50 | 1594 | 1536 | 33 | 6600 |  | 1 | 0.3 | 15 |  | -2.28 | 1555 | 1603 | 0 | 0.61 | 0 | 12 | 53 | 41 | Y |  | 2018-10-17 19:05 | 62 | 1090 | 21 | 30 | 34 | 36 | 37 | 37 | 36 | 36 | 35 | 34 | 33 | 32 | 30 | 30 | 33 | 37 | 30 | 36 | -0.17 | Y | 40.03 | Y | -0.4 | [7 empty] | N | N | N | N | 150 | 0.5 | 63 | 97380 | 104620 | 1930 | 14800 | 2 | 2 | 40 | 2018-10-17 19:19 | 1555 | 116 |  | 24 | [16 empty] | 91.44 | 100 | 0 | 0 | 0 |  | 650 | 400 | 해제 | 해제 | 0 | 0 | 0 |  | 650 | 400 | 해제 | 해제 | 해제 | 미정 | 미정 | 미정 | 미정 |  | 미정 | SB120120 | H
A48549 | 2018-10-17 | 1 | B |  | 7 | A | SCR420HON | 소입성보증강 | C | BM#1 | 1593 | 41 | 1629 | 1530 | 37 | 6800 |  | 3 | 0.31 | 20 |  | -1.74 | 1579 | 1621 | 0 | 13.84 |  | 37 | 16 | 97 | Y |  | 2018-10-17 19:48 | 69 | 1094 | 25 | 24 | 24 | 26 | 25 | 24 | 23 | 23 | 21 | 21 | 20 | 20 |  | 20 | 23 | 26 | 20 | 24 | -0.15 | Y | 39.97 | Y | 0 | [7 empty] | N | N | N | N | 150 | 0.5 | 56 | 92784 | 91860 | 7020 | 15900 | 18 | 1 |  | 2018-10-17 20:04 | 1579 | 105 |  | 31 |  | *전공정 지연 감속주입 | [14 empty] | 93.86 | 100 | 0 | 0 | 0 |  | 460 |  | 선택 | 선택 | 0 | 0 | 0 |  | 460 |  | 선택 | 선택 | 해제 | 미정 | 미정 | 선택 | 미정 |  | 미정 | BT180180 | H
B48437 | 2018-10-17 | 2 | B |  | 6 | A | SM45C | 탄소강 | SM45C | BM#2 | 1581 | 49 | 1604 | 1555 | 44 | 5900 |  | 1 | 0.29 | 15 |  | -2.03 | 1546 | 1596 | 0 | 0.61 | 0 | 2 | 71 | 60 | Y |  | 2018-10-17 20:10 | 53 | 1085 | 27 | 28 | 30 | 30 | 30 | 29 | 29 | 28 | 27 | 26 | 25 | 24 | 22 | 22 | 28 | 30 | 22 | 30 | -0.16 |  | 50.02 | Y | -0.4 | [7 empty] | N | N | N | N | 190 | 0.5 | 61 | 97380 | 101810 | 2510 | 15000 | 2 | 2 | 50 | 2018-10-17 20:16 | 1546 | 113 |  | 25 | [16 empty] | 93.37 | 100 | 0 | 0 | 0 |  | 650 | 400 | 선택 | 해제 | 0 | 0 | 0 |  | 650 | 400 | 선택 | 해제 | 해제 | 미정 | 미정 | 미정 | 미정 |  | 미정 | SB120120 | H
A48550 | 2018-10-17 | 1 | D |  | 8 | A | SCR420HON | 소입성보증강 | C | BM#1 | 1588 | 40 | 1616 | 1542 | 36 | 6800 |  | 3 | 0.31 | 20 |  | -1.98 | 1567 | 1616 | 0 | 16.79 |  | 5 | 31 | 78 | Y |  | 2018-10-17 21:02 | 57 | 1087 | 18 | 23 | 27 | 29 | 29 | 28 | 28 | 28 | 27 | 25 | 23 | 22 | 21 | 21 | 25 | 29 | 21 | 28 | -0.18 | Y | 45.02 | Y | -0.2 | [7 empty] | N | N | N | N | 140 | 0.51 | 62 | 108248 | 100430 | 7060 | 15100 | 18 | 1 |  | 2018-10-17 21:09 | 1567 | 98 |  | 16 |  | *전공정 지연 감속주입 | [14 empty] | 100.18 | 100 | 0 | 0 | 0 |  | 460 |  | 선택 | 선택 | 0 | 0 | 0 |  | 460 |  | 선택 | 선택 | 해제 | 미정 | 미정 | 선택 | 미정 |  | 미정 | BT180180 | H
B48438 | 2018-10-17 | 2 | D |  | 7 | A | SM45C | 탄소강 | SM45C | BM#2 | 1600 | 43 | 1606 | 1567 | 24 | 4800 |  | 1 | 0.28 | 15 |  | -1.89 | 1551 | 1597 | 0 | 0.45 | 0 | 1 | 88 | 59 | Y |  | 2018-10-17 21:11 | 58 | 1088 | 20 | 25 | 29 | 30 | 31 | 32 | 31 | 31 | 30 | 30 | 29 | 28 | 27 | 26 | 29 | 32 | 26 | 31 | -0.15 | Y | 40 | Y | -0.2 | [7 empty] | N | N | N | N | 180 | 0.5 | 67 | 103872 | 111310 | 70 | 13300 | 2 | 2 | 40 | 2018-10-17 21:15 | 1551 | 114 |  | 29 |  | * STR#2기 엣지히터 FAULT 발생으로 정지됨 미적용 이상공정 등록 및 생관통보 | [14 empty] | 95.08 | 100 | 0 | 0 | 0 |  | 650 | 400 | 선택 | 해제 | 0 | 0 | 0 |  | 650 | 400 | 선택 | 해제 | 해제 | 미정 | 미정 | 미정 | 미정 |  | 미정 | SB120120 | H
A48551 | 2018-10-17 | 1 | D |  | 9 | A | SCR420HON | 소입성보증강 | C | BM#1 | 1582 | 41 | 1623 | 1527 | 36 | 6600 |  | 3 | 0.31 | 21 |  | -1.59 | 1582 | 1623 | 0 | 15.29 |  | 20 | 20 | 64 | Y |  | 2018-10-17 21:59 | 72 | 1091 | 20 | 26 | 33 | 36 | 37 | 36 | 36 | 36 | 35 | 34 | 33 | 32 |  | 32 | 33 | 37 | 32 | 36 | -0.14 | Y | 35.03 | Y | -0.2 | [7 empty] | N | N | N | N | 130 | 0.55 | 57 | 92784 | 100570 | 7050 | 14700 | 18 | 1 |  | 2018-10-17 22:06 | 1582 | 94 |  | 21 | [16 empty] | 85.75 | 100 | 0 | 0 | 0 |  | 460 |  | 선택 | 선택 | 0 | 0 | 0 |  | 460 |  | 선택 | 선택 | 해제 | 미정 | 미정 | 선택 | 미정 |  | 미정 | BT180180 | H
B48439 | 2018-10-17 | 2 | D |  | 8 | A | SM45C | 탄소강 | SM45C | BM#2 | 1599 | 37 | 1617 | 1565 | 29 | 4500 |  | 1 | 0.25 | 15 |  | -1.88 | 1555 | 1599 | 0 | 0.34 | 0 | 19 | 3 | 64 | Y |  | 2018-10-17 22:12 | 62 | 1093 | 23 | 24 | 24 | 24 | 23 | 22 | 21 | 20 | 19 | 18 | 17 | 15 |  | 15 | 21 | 24 | 15 | 24 | -0.2 |  | 45 | Y | -0.4 | [7 empty] | Y | Y | Y | Y | 170 | 0.48 | 60 | 101291 | 95270 | 1020 | 13700 | 2 | 2 | 10 | 2018-10-17 22:20 | 1555 | 122 |  | 38 | [16 empty] | 105.24 | 100 | 0 | 0 | 0 |  | 650 | 700 | 선택 | 해제 | 0 | 0 | 0 |  | 650 | 700 | 선택 | 해제 | 해제 | 미정 | 미정 | 미정 | 미정 |  | 미정 | RB240.00 | C
A48552 | 2018-10-17 | 1 | D | TUNDISH교체전 | 10 | A | SCR420HON | 소입성보증강 | C | BM#1 | 1619 | 40 | 1612 | 1558 | 32 | 5600 |  | 3 | 0.31 | 20 |  | -1.27 | 1581 | 1612 | 0 | 17.96 |  | 11 | 16 | 75 | Y |  | 2018-10-17 22:56 | 71 | 1096 | 30 | 32 | 32 | 32 | 32 | 30 | 30 | 28 | 27 | 27 | 27 |  |  | 27 | 30 | 32 | 27 | 32 | -0.1 |  | 40 | Y | 0 | [7 empty] | N | N | N | N | 120 | 0.55 | 56 | 92784 | 100840 | 7660 | 1500 | 18 | 1 |  | 2018-10-17 23:04 | 1581 | 89 |  | 23 |  |  | 502DB56B695D474DBE3EDC5007924519 | 70E54B3B045642E9B6197AC708640B14 | 8DBE00162388427EABBA6A6E83FF1153 | [11 empty] | 85.52 | 100 | 0 | 3600 | 0 |  | 460 |  | 선택 | 선택 | 0 | 3800 | 0 |  | 460 |  | 선택 | 선택 | 해제 | 미정 | 미정 | 선택 | 미정 |  | 미정 | BT180180 | H
B48440 | 2018-10-17 | 2 | D |  | 9 | A | SM45C | 탄소강 | SM45C | BM#2 | 1583 | 42 | 1617 | 1546 | 32 | 6000 |  | 1 | 0.28 | 16 |  | -1.62 | 1558 | 1604 | 0 | 0.29 | 0 | 12 | 54 | 43 | Y |  | 2018-10-17 23:25 | 65 | 1087 | 11 | 24 | 31 | 35 | 37 | 38 | 38 | 38 | 38 | 37 | 36 | 34 | 33 | 33 | 33 | 38 | 33 | 38 | -0.14 | Y | 35 | Y | -0.2 | [7 empty] | Y | Y | Y | Y | 160 | 0.47 | 62 | 98933 | 97810 | 1240 | 13900 | 2 | 2 | 20 | 2018-10-17 23:43 | 1558 | 124 |  | 30 | [16 empty] | 99.93 | 100 | 0 | 0 | 0 |  | 650 | 700 | 선택 | 해제 | 0 | 0 | 0 |  | 650 | 700 | 선택 | 해제 | 해제 | 미정 | 미정 | 미정 | 선택 | 8 | 미정 | RB250.00 | C
A48553 | 2018-10-17 | 1 | D | TUNDISH교체 | 1 | A | BP-SCR420HC | 소입성보증강 | C | BM#1 | 1614 | 43 | 1639 | 1549 | 36 | 6100 |  | 3 | 0.31 | 17 |  | -1.68 | 1602 | 1639 | 0 | 14.16 |  | 37 | 17 | 70 | Y |  | 2018-10-17 23:59 | 91 | 1088 | 9 | 12 | 16 | 24 | 29 | 30 | 32 | 32 | 31 | 32 |  |  |  | 32 | 26 | 32 | 31 | 32 | -0.1 |  | 10.03 | Y | 0.2 |  | 2.45 | 2.45 |  |  |  |  | N | N | N | N | 150 | 0.52 | 51 | 84590 | 89760 | 7440 | 14200 | 14 | 2 |  | 2018-10-18 00:07 | 1602 | 112 |  | 41 |  | *T/Dflux 유15kg 용120kg *탄화왕겨200KG투입 | [14 empty] | 87.03 | 100 | 1000 | 0 | 0 |  | 700 |  | 선택 | 선택 | 1000 | 0 | 0 |  | 700 |  | 선택 | 선택 | 해제 | 미정 | 미정 | 선택 | 선택 |  | 미정 | BT180180 | H
B48441 | 2018-10-17 | 2 | D |  | 10 | A | SM45C | 탄소강 | SM45C | BM#2 | 1603 | 43 | 1606 | 1556 | 31 | 5400 |  | 1 | 0.28 | 17 |  | -2 | 1546 | 1606 | 0 | 0.32 | 0 | 2 | 72 | 64 | Y |  | 2018-10-18 00:29 | 53 | 1089 | 30 | 30 | 29 | 29 | 29 | 29 | 28 | 27 | 26 | 25 | 24 | 23 | 22 | 22 | 27 | 29 | 22 | 29 | -0.14 |  | 50 | Y | -0.2 | [7 empty] | Y | Y | Y | Y | 150 | 0.47 | 64 | 95062 | 100840 | 200 | 15000 | 2 | 2 | 20 | 2018-10-18 00:33 | 1546 | 121 |  | 31 | [16 empty] | 94.12 | 100 | 0 | 0 | 0 |  | 650 | 700 | 선택 | 해제 | 0 | 0 | 0 |  | 650 | 700 | 선택 | 해제 | 해제 | 미정 | 미정 | 미정 | 미정 |  | 미정 | RB230.00 | C
C46959 | 2018-10-17 | 3 | D |  | 2 | B | BP-SCR420HC | 소입성보증강 | C | BM#1 | 1570 | 49 | 1639 | 1530 | 47 | 8890 |  | 3 | 0.31 | 19 |  | 65.07 | 1603 | 0 | 0 | 15.75 |  | 6 | 69 | 77 | Y |  | 2018-10-18 00:37 | 92 | 1101 | 30 | 36 | 39 | 42 | 42 | 43 | 43 | 42 | 42 | 41 | 40 | 39 |  | 39 | 40 | 43 | 39 | 42 | -0.13 | Y | 29.98 | Y | -0.2 | [7 empty] | N | N | N | N | 140 | 0.55 | 59 | 101508 | 102960 | 7000 | 15300 | 14 | 2 |  | 2018-10-18 00:58 | 1603 | 161 |  | 56 | [16 empty] | 91.78 | 100 | 0 | 0 | 0 |  | 700 |  | 선택 | 선택 | 0 | 0 | 0 |  | 700 |  | 선택 | 선택 | 해제 | 미정 | 미정 | 선택 | 미정 |  | 미정 | BT180180 | H
B48442 | 2018-10-17 | 2 | D |  | 11 | A | SM45C | 탄소강 | SM45C | BM#2 | 1588 | 49 | 1635 | 1535 | 35 | 6500 |  | 1 | 0.27 | 16 |  | -2.02 | 1575 | 1630 | 0 | 0.28 | 0 | 10 | 1 | 24067 | Y |  | 2018-10-18 01:38 | 82 | 1197 | 19 | 32 | 40 | 45 | 47 | 48 | 47 | 47 | 46 | 45 | 44 | 43 | 42 | 42 | 42 | 48 | 42 | 47 | -0.17 | Y | 34.98 | Y | -0.2 |  |  |  | 1.53 |  |  |  | N | Y | Y | N | 190 | 0.47 | 64 | 106050 | 100330 | 950 | 14300 | 2 | 2 | 40 | 2018-10-18 01:42 | 1575 | 129 |  | 29 |  | * 래들 대보수 후 첫 HEAT | [14 empty] | 104.84 | 100 | 0 | 0 | 0 |  | 650 | 400 | 선택 | 해제 | 0 | 0 | 0 |  | 650 | 400 | 선택 | 해제 | 해제 | 미정 | 미정 | 미정 | 미정 |  | 미정 | RB130.00 | C
A48554 | 2018-10-17 | 1 | D |  | 3 | B | BP-SCR420HC | 소입성보증강 | C | BM#1 | 1594 | 51 | 1637 | 1529 | 44 | 8600 |  | 3 | 0.31 | 17 |  | -1.55 | 1604 | 1637 | 0 | 13.67 |  | 5 | 32 | 71 | Y |  | 2018-10-18 01:36 | 93 | 1089 | 36 | 36 | 37 | 38 | 38 | 39 | 38 | 37 | 38 | 37 | 37 | 36 |  | 36 | 37 | 39 | 36 | 38 | -0.1 | Y | 30.02 | Y | -0.2 | [7 empty] | N | N | N | N | 130 | 0.55 | 56 | 101508 | 99380 | 7100 |  | 14 | 2 |  | 2018-10-18 02:12 | 1604 | 165 |  | 56 | [16 empty] | 94.87 | 100 | 0 | 0 | 0 |  | 700 |  | 선택 | 선택 | 0 | 0 | 0 |  | 700 |  | 선택 | 선택 | 해제 | 미정 | 미정 | 선택 | 미정 |  | 미정 | BT180180 | H
B48443 | 2018-10-17 | 2 | D | TUNDISH교체전 | 12 | A | SM45C | 탄소강 | SM45C | BM#2 | 1603 | 40 | 1604 | 1554 | 34 | 5200 |  | 1 | 0.26 | 15 |  | 0 | 1556 | 1603 | 0 | 0.31 | 0 | 19 | 4 | 60 | Y |  | 2018-10-18 02:46 | 63 | 1088 | 38 | 36 | 35 | 35 | 34 | 33 | 32 | 31 | 30 | 29 | 28 |  |  | 28 | 33 | 35 | 28 | 0 | -0.18 |  | 39.98 | Y | -0.2 | [7 empty] | N | N | N | N | 180 | 0.49 | 54 | 100913 | 89940 | 810 | 2000 | 2 | 2 | 10 | 2018-10-18 03:01 | 1556 | 133 |  | 30 |  |  | 52333087D34D480D9C01686438CD9A78 | D8F5A25DDAE54B6E89146F832A684CFD | 33E755AF7B10426E95A39FED50AB0576 | [11 empty] | 111.2 | 100 | 0 | 2500 | 0 |  | 650 | 400 | 선택 | 해제 | 0 | 2500 | 0 |  | 650 | 400 | 선택 | 해제 | 해제 | 미정 | 미정 | 미정 | 미정 |  | 미정 | RB160.00 | C
A48555 | 2018-10-17 | 1 | D |  | 4 | A | BP-SCR420HC | 소입성보증강 | C | BM#1 | 1641 | 49 | 1642 | 1600 | 37 | 6400 |  | 3 | 0.31 | 17 |  | -2.55 | 1588 | 1642 | 0 | 15.19 |  | 20 | 21 | 80 | Y |  | 2018-10-18 02:35 | 77 | 1088 | 34 | 32 | 32 | 32 | 32 | 32 | 32 | 31 | 31 | 30 | 30 | 29 |  | 29 | 31 | 32 | 29 | 32 | -0.06 |  | 45.03 | Y | -0.2 | [7 empty] | N | N | N | N | 120 | 0.55 | 59 | 101508 | 100380 | 7050 | 14800 | 14 | 2 |  | 2018-10-18 02:48 | 1588 | 159 |  | 55 | [16 empty] | 93.99 | 100 | 0 | 0 | 0 |  | 700 |  | 선택 | 선택 | 0 | 0 | 0 |  | 700 |  | 선택 | 선택 | 해제 | 미정 | 미정 | 선택 | 미정 |  | 미정 | BT180180 | H
A48556 | 2018-10-17 | 1 | D |  | 5 | A | BP-SCR420HC | 소입성보증강 | C | BM#1 | 1631 | 50 | 1635 | 1556 | 32 | 6100 |  | 3 | 0.3 | 17 |  | -2.21 | 1586 | 1635 | 0 | 15.36 |  | 11 | 17 | 85 | Y |  | 2018-10-18 03:33 | 75 | 1088 | 25 | 25 | 26 | 27 | 26 | 27 | 26 | 25 | 25 | 24 | 23 | 22 |  | 22 | 25 | 27 | 22 | 26 | -0.12 | Y | 40 | Y | -0.2 | [7 empty] | N | N | N | N | 110 | 0.55 | 55 | 101508 | 99380 | 7020 | 15100 | 14 | 2 |  | 2018-10-18 03:41 | 1586 | 156 |  | 57 | [16 empty] | 94.87 | 100 | 0 | 0 | 0 |  | 700 |  | 선택 | 선택 | 0 | 0 | 0 |  | 700 |  | 선택 | 선택 | 해제 | 미정 | 미정 | 선택 | 미정 |  | 미정 | BT180180 | H
B48444 | 2018-10-17 | 2 | D | TUNDISH교체 | 1 | A | SCM415 | 합금강 | C | BM#2 | 1597 | 45 | 1687 | 1565 | 42 | 8500 |  | 1 | 0.3 | 22 |  | -2.52 | 1607 | 1683 | 0.3 | 0 | 0 | 12 | 55 | 59 | Y |  | 2018-10-18 03:48 | 91 | 1089 | -486 | -174 | 31 | 29 | 27 | 26 | 26 | 25 | 21 | 21 | 28 | 35 | 39 | 45 | 36 | 45 | 45 | 0 | 0 |  | 3.1 | Y | 0 | 1 | 2.83 | 2.83 | 1.63 |  |  |  | N | N | N | N | 150 | 0.53 | 53 | 94198 | 94220 | 2480 | 14900 | 1 | 1 | 10 | 2018-10-18 03:56 | 1607 | 151 |  | 49 |  | * T/D FLUX 용탕부: 120KG / 유탕부: 15KG 투입 * 첫 HEAT 수소측정 기준초과(10분)이상공정 등록 및 생관통보. * STR#2 코너히터기 과열로 STOP됨 이상공정등록 및생관통보. | [14 empty] | 97.41 | 100 | 1000 | 0 | 0 |  | 410 | 300 | 선택 | 선택 | 1000 | 0 | 0 |  | 410 | 300 | 선택 | 선택 | 해제 | 미정 | 미정 | 미정 | 미정 |  | 미정 | RB130.00 | C
A48557 | 2018-10-17 | 1 | A |  | 6 | A | BP-SCR420HC | 소입성보증강 | C | BM#1 | 1602 | 44 | 1624 | 1549 | 34 | 6400 |  | 3 | 0.3 | 16 |  | -2.22 | 1578 | 1624 | 0 | 13.04 |  | 37 | 18 | 72 | Y |  | 2018-10-18 04:32 | 67 | 1088 | 22 | 19 | 19 | 20 | 19 | 19 | 19 | 17 | 16 | 15 | 15 | 14 |  | 14 | 18 | 20 | 14 | 19 | -0.15 | Y | 40.03 | Y | -0.2 | [7 empty] | N | N | N | N | 100 | 0.55 | 56 | 101508 | 100230 | 7050 | 15370 | 14 | 2 |  | 2018-10-18 04:42 | 1578 | 131 |  | 53 | [16 empty] | 94.65 | 100 | 0 | 0 | 0 |  | 700 |  | 선택 | 선택 | 0 | 0 | 0 |  | 700 |  | 선택 | 선택 | 해제 | 미정 | 미정 | 선택 | 미정 |  | 미정 | BT180180 | H
B48445 | 2018-10-17 | 2 | A |  | 2 | A | SCM415 | 합금강 | C | BM#2 | 1586 | 41 | 1654 | 1545 | 37 | 7400 |  | 1 | 0.3 | 16 |  | -2.12 | 1588 | 1648 | 0.19 | 0 | 0 | 2 | 73 | 53 | Y |  | 2018-10-18 04:44 | 72 | 1089 | 43 | 38 | 36 | 36 | 35 | 35 | 34 | 33 | 32 | 31 | 31 | 29 |  | 29 | 35 | 36 | 29 | 0 | -0.16 |  | 45 | Y | -0.4 | [7 empty] | N | N | N | N | 140 | 0.55 | 57 | 100419 | 103270 | 680 | 14200 | 1 | 1 | 20 | 2018-10-18 05:05 | 1588 | 144 |  | 48 |  | * STR#2 코너히터기 과열로 STOP됨 이상공정등록 및생관통보. (06:18 정상적 작동완료) | [14 empty] | 96.65 | 100 | 0 | 0 | 0 |  | 410 | 300 | 선택 | 선택 | 0 | 0 | 0 |  | 410 | 300 | 선택 | 선택 | 해제 | 미정 | 미정 | 미정 | 미정 |  | 미정 | RB130.00 | C
A48558 | 2018-10-17 | 1 | A |  | 7 | A | BP-SCR420HC | 소입성보증강 | C | BM#1 | 1625 | 45 | 1645 | 1551 | 35 | 5800 |  | 3 | 0.31 | 16 |  | -2.08 | 1599 | 1645 | 0 | 17.74 |  | 28 | 1 | 18608 | Y |  | 2018-10-18 05:29 | 88 | 1245 | 13 | 20 | 27 | 32 | 36 | 37 | 37 | 37 | 37 | 37 | 38 |  |  | 38 | 32 | 38 | 38 | 37 | 0 |  |  | Y | 0.19 | [7 empty] | N | N | N | N | 150 | 0.55 | 53 | 101508 | 96390 | 7130 | 14920 | 14 | 2 |  | 2018-10-18 05:40 | 1599 | 129 |  | 55 | [16 empty] | 98.17 | 0 | 0 | 0 | 0 |  | 700 |  | 선택 | 선택 | 0 | 0 | 0 |  | 700 |  | 선택 | 선택 | 해제 | 미정 | 미정 | 선택 | 미정 |  | 미정 | BT180180 | H
B48446 | 2018-10-17 | 2 | A |  | 3 | A | SCM415 | 합금강 | C | BM#2 | 1589 | 42 | 1654 | 1537 | 34 | 7200 |  | 1 | 0.21 | 18 |  | 0 | 1593 | 1644 | 0.12 | 0 | 0 | 10 | 2 | 41 | Y |  | 2018-10-18 05:59 | 77 | 1088 | 25 | 26 | 27 | 28 | 28 | 27 | 27 | 26 | 25 | 24 | 22 | 20 |  | 20 | 26 | 28 | 20 | 27 | -0.2 | Y | 40.03 | Y | -0.4 | [7 empty] | N | N | N | N | 130 | 0.52 | 55 | 97779 | 95520 | 120 | 14300 | 1 | 1 |  | 2018-10-18 06:08 | 1593 | 147 |  | 34 |  | *전공정 요청 감속주입 | [14 empty] | 103.47 | 100 | 0 | 0 | 0 |  | 410 | 300 | 선택 | 선택 | 0 | 0 | 0 |  | 410 | 300 | 선택 | 선택 | 해제 | 미정 | 미정 | 미정 | 미정 |  | 미정 | RB160.00 | C
A48559 | 2018-10-17 | 1 | A | TUNDISH교체전 | 8 | A | BP-SCR420HC | 소입성보증강 | C | BM#1 | 1598 | 47 | 1608 | 1546 | 40 | 7200 |  | 3 | 0.3 | 16 |  | -1.7 | 1583 | 1619 | 0 | 7.22 |  | 5 | 33 | 97 | Y |  | 2018-10-18 06:36 | 72 | 1088 | 36 | 32 | 31 | 31 | 30 | 28 | 28 | 28 | 27 | 26 | 26 |  |  | 26 | 29 | 31 | 26 | 28 | -0.12 |  | 40.02 | Y | 0 | [7 empty] | N | N | N | N | 140 | 0.55 | 57 | 93942 | 102470 | 6980 | 1400 | 14 | 2 |  | 2018-10-18 06:44 | 1583 | 122 |  | 43 |  |  | C680CAE8C8C1429E87B8058142788A3B | 72939CCAE73243FA8FF4797F5C90C830 |  | E4C9C68FC3564CD287E82FA5E32F1002 | [10 empty] | 85.83 | 100 | 0 | 3000 | 0 |  | 700 |  | 선택 | 선택 | 0 | 3000 | 0 |  | 700 |  | 선택 | 선택 | 해제 | 미정 | 미정 | 선택 | 미정 |  | 미정 | BT180180 | H
B48447 | 2018-10-17 | 2 | A |  | 4 | A | SCM415 | 합금강 | C | BM#2 | 1592 | 48 | 1655 | 1546 | 32 | 6700 |  | 3 | 0.31 | 16 |  | 77.36 | 1573 | 0 | 0.06 | 0 | 0 | 19 | 5 | 45 | Y |  | 2018-10-18 07:12 | 57 | 1088 | 18 | 24 | 28 | 30 | 30 | 30 | 30 | 29 | 28 | 28 | 27 | 26 |  | 26 | 27 | 30 | 26 | 30 | -0.1 | Y | 40 | Y | -0.2 | [7 empty] | Y | Y | Y | Y | 120 | 0.48 | 57 | 86420 | 90500 | 540 | 14900 | 1 | 1 |  | 2018-10-18 07:17 | 1573 | 131 |  | 20 | [16 empty] | 94.97 | 100 | 0 | 0 | 0 |  | 490 | 300 | 선택 | 선택 | 0 | 0 | 0 |  | 490 | 300 | 선택 | 선택 | 해제 | 미정 | 미정 | 미정 | 미정 |  | 미정 | RB210.00 | C
A48560 | 2018-10-18 | 1 | A | TUNDISH교체 | 1 | A | SM48CH | 탄소강 | B | BM#1 | 1598 | 54 | 1624 | 1539 | 42 | 7400 |  | 3 | 0.3 | 21 |  | -1.78 | 1588 | 1631 | 0 | 10.39 |  | 20 | 22 | 90 | Y |  | 2018-10-18 07:47 | 97 | 1091 | 16 | 29 | 26 | 32 | 37 | 39 | 40 | 42 | 42 | 42 | 41 |  |  | 41 | 36 | 42 | 41 | 42 | -0.07 |  | 15.02 | Y | -0.2 |  | 2.61 | 2.61 | 1.74 |  |  |  | N | N | N | N | 150 | 0.48 | 56 | 101508 | 92380 | 7070 | 16230 | 3 | 2 |  | 2018-10-18 07:57 | 1588 | 143 |  | 55 |  | *T/D가열온도:자동-1342`.수동건-1291`.STR#1:879.STR#2:909.T/D FLUX 유:15,용:120,탄화왕겨 200kg 투입 *첫Heat 수소측정치 OVER되어 이상재 등록및 생관통보-ID:101.102.201.202 | [14 empty] | 101.66 | 100 | 1000 | 0 | 0 |  | 700 |  | 선택 | 해제 | 1000 | 0 | 0 |  | 700 |  | 선택 | 해제 | 해제 | 미정 | 미정 | 선택 | 선택 |  | 미정 | BT180180 | H
B48448 | 2018-10-18 | 2 | A |  | 5 | A | SCM415 | 합금강 | C | BM#2 | 1587 | 54 | 1625 | 1544 | 47 | 8800 |  | 1 | 0.47 | 16 |  | -2.2 | 1576 | 1638 | 0.38 | 0 | 0 | 12 | 56 | 43 | Y |  | 2018-10-18 08:17 | 60 | 1101 | 24 | 27 | 29 | 31 | 32 | 32 | 32 | 31 | 30 | 30 | 29 | 28 | 27 | 24 | 29 | 32 | 24 | 32 | -0.16 | Y | 50 | Y | -0.2 | [7 empty] | Y | Y | Y | Y | 110 | 0.47 | 69 | 102605 | 107210 | 1840 | 14300 | 1 | 1 |  | 2018-10-18 08:18 | 1576 | 125 |  | 16 | [16 empty] | 93.7 | 100 | 0 | 0 | 0 |  | 490 | 300 | 선택 | 선택 | 0 | 0 | 0 |  | 490 | 300 | 선택 | 선택 | 해제 | 미정 | 선택 | 미정 | 미정 |  | 미정 | RB120.00 | C
A48561 | 2018-10-18 | 1 | A |  | 2 | A | SM48CH | 탄소강 | B | BM#1 | 1572 | 41 | 1615 | 1532 | 33 | 5800 |  | 3 | 0.31 | 16 |  | -1.42 | 1575 | 1605 | 0 | 8.3 |  | 37 | 19 | 42 | Y |  | 2018-10-18 08:37 | 84 | 1125 | 40 | 36 | 35 | 36 | 37 | 37 | 38 | 38 | 38 | 38 | 39 | 38 | 38 | 38 | 38 | 39 | 38 | 38 | -0.1 | Y | 10 | Y | 0 | [7 empty] | N | N | N | N | 140 | 0.5 | 63 | 84590 | 100060 | 7050 | 15900 | 3 | 1 |  | 2018-10-18 08:46 | 1575 | 141 |  | 64 | [16 empty] | 79.02 | 100 | 0 | 0 | 0 |  | 700 |  | 선택 | 해제 | 0 | 0 | 0 |  | 700 |  | 선택 | 해제 | 해제 | 미정 | 미정 | 선택 | 미정 |  | 미정 | BT180180 | H
B48449 | 2018-10-18 | 2 | A |  | 6 | A | SCM415C1 | 합금강 | C | BM#2 | 1611 | 43 | 1644 | 1586 | 29 | 5800 |  | 1 | 0.39 | 18 |  | -2.23 | 1570 | 1631 | 0.47 | 0 | 0 | 2 | 74 | 50 | Y |  | 2018-10-18 09:13 | 54 | 1138 | 21 | 21 | 23 | 23 | 23 | 23 | 22 | 22 | 21 | 20 | 19 | 18 | 17 | 17 | 21 | 23 | 17 | 23 | -0.12 |  | 48.68 | Y | -0.2 |  |  |  | 1.04 |  |  |  | Y | Y | Y | Y | 100 | 0.48 | 63 | 92910 | 101150 | 70 | 13700 | 1 | 1 |  | 2018-10-18 09:13 | 1570 | 130 |  | 32 | [16 empty] | 91.81 | 100 | 0 | 0 | 0 |  | 490 | 300 | 선택 | 선택 | 0 | 0 | 0 |  | 490 | 300 | 선택 | 선택 | 해제 | 미정 | 미정 | 미정 | 미정 |  | 미정 | SB310310 | C
A48562 | 2018-10-18 | 1 | A |  | 3 | A | SM48CH | 탄소강 | B | BM#1 | 1568 | 43 | 1635 | 1537 | 41 | 6200 |  | 3 | 0.31 | 17 |  | -1.85 | 1568 | 1609 | 0 | 12.35 |  | 28 | 2 | 43 | Y |  | 2018-10-18 10:02 | 77 | 1130 | 36 | 34 | 35 | 36 | 37 | 37 | 36 | 36 | 36 | 35 | 36 | 35 |  | 35 | 36 | 37 | 35 | 36 | -0.02 | Y | 35 | Y | -0.2 | [7 empty] | N | N | N | N | 130 | 0.5 | 58 | 84590 | 96060 | 7060 | 15340 | 3 | 1 |  | 2018-10-18 10:11 | 1568 | 135 |  | 43 | [16 empty] | 82.09 | 100 | 0 | 0 | 0 |  | 700 |  | 선택 | 해제 | 0 | 0 | 0 |  | 700 |  | 선택 | 해제 | 해제 | 미정 | 미정 | 선택 | 미정 |  | 미정 | BT180180 | H
B48450 | 2018-10-18 | 2 | A |  | 7 | A | SCM415 | 합금강 | C | BM#2 | 1604 | 43 | 1654 | 1566 | 36 | 7100 |  | 1 | 0.27 | 15 |  | -2.51 | 1578 | 1639 | 0.27 | 0 | 0 | 11 | 18 | 165 | Y |  | 2018-10-18 10:18 | 62 | 1141 | 13 | 17 | 20 | 21 | 22 | 23 | 22 | 21 | 20 | 19 | 18 | 18 | 16 | 16 | 19 | 23 | 16 | 0 | -0.2 | Y | 34.98 | Y | -0.4 | [7 empty] | Y | Y | Y | Y | 150 | 0.48 | 61 | 102499 | 100040 | 240 | 14000 | 1 | 1 |  | 2018-10-18 10:22 | 1578 | 134 |  | 34 | [16 empty] | 102.35 | 100 | 0 | 0 | 0 |  | 490 | 300 | 선택 | 선택 | 0 | 0 | 0 |  | 490 | 300 | 선택 | 선택 | 해제 | 미정 | 미정 | 미정 | 선택 | 6 | 미정 | RB120.00 | C
A48563 | 2018-10-18 | 1 | A |  | 4 | A | SM48CH | 탄소강 | B | BM#1 | 1571 | 41 | 1615 | 1555 | 35 | 5600 |  | 3 | 0.3 | 17 |  | -2.61 | 1560 | 1615 | 0 | 9.71 |  | 5 | 34 | 59 | Y |  | 2018-10-18 11:08 | 69 | 1134 | 33 | 31 | 31 | 31 | 30 | 29 | 29 | 30 | 27 | 27 | 27 | 26 | 27 | 27 | 29 | 31 | 26 | 31 | -0.11 | Y | 45.02 | Y | 0.2 | [7 empty] | N | N | N | N | 120 | 0.5 | 60 | 101508 | 99920 | 7000 | 15350 | 3 | 1 |  | 2018-10-18 11:13 | 1560 | 133 |  | 38 | [16 empty] | 94.96 | 100 | 0 | 0 | 0 |  | 700 |  | 선택 | 해제 | 0 | 0 | 0 |  | 700 |  | 선택 | 해제 | 해제 | 미정 | 미정 | 선택 | 미정 |  | 미정 | BT180180 | H
B48451 | 2018-10-18 | 2 | A |  | 8 | A | SCM415 | 합금강 | C | BM#2 | 1588 | 47 | 1635 | 1577 | 41 | 6700 |  | 1 | 0.27 | 16 |  | -1.8 | 1582 | 1625 | 0.18 | 0 | 0 | 10 | 3 | 114 | Y |  | 2018-10-18 11:18 | 66 | 1133 | 16 | 21 | 24 | 25 | 25 | 25 | 24 | 23 | 22 | 21 | 20 | 19 |  | 19 | 22 | 25 | 19 | 25 | -0.15 | Y | 40.02 | Y | -0.2 | [7 empty] | N | N | N | N | 140 | 0.48 | 59 | 102931 | 95540 | 3530 | 14800 | 1 | 1 |  | 2018-10-18 11:23 | 1582 | 140 |  | 39 |  | *빅사이즈 후속 | [14 empty] | 103.97 | 100 | 0 | 0 | 0 |  | 410 | 300 | 선택 | 선택 | 0 | 0 | 0 |  | 410 | 300 | 선택 | 선택 | 해제 | 미정 | 미정 | 미정 | 미정 |  | 미정 | RB150.00 | C
A48564 | 2018-10-18 | 1 | A |  | 5 | A | SM48CH | 탄소강 | B | BM#1 | 1579 | 43 | 1617 | 1537 | 40 | 6200 |  | 3 | 0.31 | 17 |  | -2.44 | 1565 | 1617 | 0 | 9.77 |  | 20 | 23 | 36 | Y |  | 2018-10-18 12:11 | 74 | 1124 | 25 | 32 | 36 | 39 | 41 | 42 | 42 | 42 | 41 | 41 | 41 | 40 |  | 40 | 38 | 42 | 40 | 42 | -0.06 | Y | 29.98 | Y | -0.2 | [7 empty] | N | N | N | N | 110 | 0.49 | 59 | 101508 | 96390 | 7050 | 15300 | 3 | 1 |  | 2018-10-18 12:19 | 1565 | 139 |  | 39 | [16 empty] | 98.17 | 0 | 0 | 0 | 0 |  | 700 |  | 선택 | 해제 | 0 | 0 | 0 |  | 700 |  | 선택 | 해제 | 해제 | 미정 | 미정 | 선택 | 미정 |  | 미정 | BT180180 | H
B48452 | 2018-10-18 | 2 | A |  | 9 | A | SCM415 | 합금강 | C | BM#2 | 1610 | 43 | 1637 | 1577 | 38 | 6300 |  | 1 | 0.27 | 15 |  | -2.79 | 1583 | 1635 | 0.22 | 0 | 0 | 19 | 6 | 119 | Y |  | 2018-10-18 12:16 | 67 | 1142 | 17 | 22 | 24 | 27 | 28 | 28 | 28 | 27 | 26 | 25 | 24 |  |  | 24 | 25 | 28 | 24 | 28 | -0.13 | Y | 30.02 | Y | -0.2 | [7 empty] | N | N | N | N | 130 | 0.53 | 52 | 93682 | 92490 | 2080 | 14600 | 1 | 1 | 20 | 2018-10-18 12:21 | 1583 | 136 |  | 43 | [16 empty] | 99.4 | 100 | 0 | 0 | 0 |  | 410 | 300 | 선택 | 선택 | 0 | 0 | 0 |  | 410 | 300 | 선택 | 선택 | 해제 | 미정 | 미정 | 미정 | 미정 |  | 미정 | RB140.00 | C
B48453 | 2018-10-18 | 2 | B | 잔강최소화전 | 10 | A | SCM415 | 합금강 | C | BM#2 | 1627 | 43 | 1656 | 1547 | 36 | 7600 |  | 1 | 0.3 | 17 |  | -2.74 | 1583 | 1654 | 0.35 | 0 | 0 | 12 | 57 | 105 | Y |  | 2018-10-18 13:20 | 67 | 1120 | 21 | 27 | 30 | 31 | 32 | 33 | 33 | 32 | 31 | 30 | 29 |  |  | 29 | 30 | 33 | 29 | 0 | -0.16 | Y | 25.02 | Y | -0.2 | [7 empty] | N | N | N | N | 120 | 0.52 | 53 | 94034 | 93220 | 1700 | 3000 | 1 | 1 | 30 | 2018-10-18 13:21 | 1583 | 123 |  | 34 | [16 empty] | 99.19 | 100 | 0 | 3100 | 0 |  | 410 | 300 | 선택 | 선택 | 0 | 3100 | 0 |  | 410 | 300 | 선택 | 선택 | 해제 | 미정 | 미정 | 미정 | 미정 |  | 미정 | RB150.00 | C
A48565 | 2018-10-18 | 1 | B |  | 6 | A | SM48CH | 탄소강 | B | BM#1 | 1583 | 40 | 1600 | 1538 | 38 | 5800 |  | 3 | 0.49 | 17 |  | -1.25 | 1566 | 1594 | 0 | 8.71 |  | 37 | 20 | 31 | Y |  | 2018-10-18 13:09 | 75 | 1127 | 39 | 35 | 35 | 34 | 34 | 36 | 36 | 36 | 34 | 32 | 32 | 34 | 34 | 34 | 35 | 36 | 32 | 36 | -0.05 | Y | 25.02 | Y | 0 | [7 empty] | N | N | N | N | 100 | 0.5 | 62 | 101508 | 99080 | 7010 | 16000 | 3 | 1 |  | 2018-10-18 13:15 | 1566 | 129 |  | 42 | [16 empty] | 95.72 | 100 | 0 | 0 | 0 |  | 700 |  | 선택 | 해제 | 0 | 0 | 0 |  | 700 |  | 선택 | 해제 | 해제 | 미정 | 미정 | 선택 | 미정 |  | 미정 | BT180180 | H
A48566 | 2018-10-18 | 1 | B |  | 7 | A | SM48CH | 탄소강 | B | BM#1 | 1611 | 40 | 1608 | 1540 | 31 | 5300 |  | 3 | 0.31 | 18 |  | -2.25 | 1556 | 1606 | 0 | 11.98 |  | 28 | 3 | 41 | Y |  | 2018-10-18 14:15 | 65 | 1133 | 32 | 31 | 31 | 31 | 30 | 30 | 30 | 30 | 29 | 27 | 28 | 27 |  | 27 | 30 | 31 | 27 | 31 | -0.09 | Y | 44.97 | Y | -0.2 | [7 empty] | N | N | N | N | 150 | 0.5 | 59 | 101508 | 96150 | 6840 | 15700 | 3 | 1 |  | 2018-10-18 14:22 | 1556 | 129 |  | 39 | [16 empty] | 98.7 | 100 | 0 | 0 | 0 |  | 700 |  | 선택 | 해제 | 0 | 0 | 0 |  | 700 |  | 선택 | 해제 | 해제 | 미정 | 미정 | 선택 | 미정 |  | 미정 | BT180180 | H
B48454 | 2018-10-18 | 2 | B | 잔강최소화 | 11 | A | KST523 | 합금강 | C1 | BM#2 | 1600 | 51 | 1657 | 1545 | 45 | 8000 |  | 1 | 0.27 | 18 |  | -2.54 | 1584 | 1645 | 0.27 | 0 | 0 | 2 | 75 | 104 | Y |  | 2018-10-18 14:32 | 75 | 1114 | -209 | 29 | 37 | 37 | 37 | 38 | 37 | 37 | 36 | 35 | 34 |  |  | 34 | 29 | 38 | 34 | 37 | -0.16 | Y | 25 | Y | -0.2 | [7 empty] | N | N | N | N | 110 | 0.51 | 54 | 96004 | 101610 | 2060 | 15100 | 1 | 1 | 10 | 2018-10-18 14:30 | 1584 | 128 |  | 30 | [16 empty] | 92.67 | 100 | 2500 | 0 | 0 |  | 450 | 300 | 선택 | 선택 | 2500 | 0 | 0 |  | 450 | 300 | 선택 | 선택 | 해제 | 미정 | 미정 | 미정 | 선택 | 4 | 미정 | RB133.35 | C
A48567 | 2018-10-18 | 1 | B | TUNDISH교체전 | 8 | A | SM48CH | 탄소강 | B | BM#1 | 1574 | 43 | 1623 | 1531 | 33 | 5900 |  | 3 | 0.31 | 17 |  | -1.84 | 1568 | 1607 | 0 | 11.11 |  | 5 | 35 | 37 | Y |  | 2018-10-18 15:15 | 77 | 1130 | 25 | 29 | 33 | 36 | 37 | 37 | 37 | 37 | 36 | 35 |  |  |  | 35 | 34 | 37 | 35 | 37 | -0.08 | Y | 24.98 | Y | -0.2 | [7 empty] | N | N | N | N | 140 | 0.5 | 51 | 80832 | 84560 | 6990 | 2000 | 3 | 1 |  | 2018-10-18 15:23 | 1568 | 132 |  | 41 |  |  |  | 31DB4829226249DBB4AC45A410ECFEA0 | E4B4C76E5E8C46779877BCC5DBC8847E | 5070C63E8F8B4F0EB450F9DF11D7245E | [10 empty] | 88.29 | 100 | 0 | 3000 | 0 |  | 700 |  | 선택 | 해제 | 0 | 3000 | 0 |  | 700 |  | 선택 | 해제 | 해제 | 미정 | 미정 | 선택 | 미정 |  | 미정 | BT180180 | H
B48455 | 2018-10-18 | 2 | B |  | 12 | A | KST523 | 합금강 | C1 | BM#2 | 1587 | 43 | 1636 | 1564 | 39 | 5900 |  | 1 | 0.24 | 15 |  | 0 | 1565 | 1627 | 0.28 | 0 | 0 | 11 | 19 | 107 | Y |  | 2018-10-18 15:35 | 56 | 1132 | 31 | 27 | 25 | 24 | 23 | 21 | 21 | 20 | 19 | 18 | 16 | 15 |  | 15 | 22 | 25 | 15 | 0 | -0.22 |  | 44.82 | Y | -0.2 | [7 empty] | N | N | N | Y | 100 | 0.47 | 57 | 97956 | 88720 | 1580 | 14500 | 1 | 1 | 20 | 2018-10-18 15:37 | 1565 | 122 |  | 24 | [16 empty] | 108.6 | 100 | 0 | 0 | 0 |  | 490 | 600 | 선택 | 선택 | 0 | 0 | 0 |  | 490 | 600 | 선택 | 선택 | 해제 | 미정 | 미정 | 미정 | 미정 |  | 미정 | RB230.00 | C
B48456 | 2018-10-18 | 2 | B |  | 13 | A | KST523 | 합금강 | C1 | BM#2 | 1633 | 45 | 1647 | 1565 | 31 | 6600 |  | 1 | 0.23 | 15 |  | -2.22 | 1577 | 1636 | 0.18 | 0 | 0 | 19 | 7 | 47 | Y |  | 2018-10-18 16:32 | 68 | 1085 | 13 | 26 | 28 | 32 | 35 | 35 | 36 | 36 | 35 | 34 | 34 | 33 | 31 | 28 | 31 | 36 | 28 | 35 | -0.2 | Y | 39.82 | Y | -0.4 | [7 empty] | N | N | N | Y | 150 | 0.47 | 66 | 96564 | 103440 | 550 | 15800 | 1 | 1 | 40 | 2018-10-18 16:35 | 1577 | 127 |  | 27 | [16 empty] | 92.94 | 100 | 0 | 0 | 0 |  | 490 | 300 | 선택 | 선택 | 0 | 0 | 0 |  | 490 | 300 | 선택 | 선택 | 해제 | 미정 | 미정 | 미정 | 미정 |  | 미정 | RB200.00 | C
A48568 | 2018-10-18 | 1 | B | TUNDISH교체 | 1 | A | AE1055LS | 탄소강 | G-AE1055LS | BM#1 | 1564 | 50 | 1636 | 1516 | 40 | 6700 |  | 3 | 0.31 | 25 |  | -1.37 | 1579 | 1619 | 0 | 13.43 |  | 20 | 24 | 38 | Y |  | 2018-10-18 16:23 | 95 | 1133 | 21 | 31 | 26 | 31 | 38 | 40 | 43 | 44 | 46 | 48 | 49 | 49 |  | 49 | 40 | 49 | 49 | 0 | 0 |  | 5 | Y | 0 |  | 2.21 | 2.21 | [5 empty] | N | N | M | 230 | 0.46 | 62 | 101508 | 98760 | 7160 | 15800 | 13 | 2 |  | 2018-10-18 16:30 | 1579 | 143 |  | 48 |  | *T/Dflux 유15kg 용225kg *탄화왕겨 200KG 투입 *L/D잔강 7.2TON 슬러그나옴 | [14 empty] | 95.76 | 100 | 1500 | 0 | 0 |  | 450 |  | 선택 | 해제 | 1500 | 0 | 0 |  | 450 |  | 선택 | 해제 | 해제 | 미정 | 미정 | 선택 | 미정 |  | 미정 | BT180180 | H
B48457 | 2018-10-18 | 2 | B |  | 14 | A | KST523 | 합금강 | C1 | BM#2 | 1666 | 44 | 1644 | 1607 | 23 | 4300 |  | 1 | 0.26 | 16 |  | -2.78 | 1569 | 1637 | 0.39 | 0 | 0 | 12 | 58 | 52 | Y |  | 2018-10-18 17:40 | 60 | 1090 | 25 | 25 | 26 | 27 | 28 | 27 | 27 | 26 | 25 | 24 | 23 |  |  | 23 | 26 | 28 | 23 | 27 | -0.17 | Y | 29.98 | Y | -0.2 | [7 empty] | N | N | N | N | 140 | 0.47 | 54 | 84274 | 85470 | 10000 | 17000 | 1 | 1 | 10 | 2018-10-18 17:55 | 1569 | 128 |  | 28 |  | * 주입말기 STR#1,2 크로깅 발생으로 감속주입 L/D 10TON 내림 | [14 empty] | 88.29 | 100 | 0 | 0 | 0 |  | 450 | 300 | 선택 | 선택 | 0 | 0 | 0 |  | 450 | 300 | 선택 | 선택 | 해제 | 미정 | 미정 | 미정 | 미정 |  | 미정 | RB150.00 | C
A48569 | 2018-10-18 | 1 | B |  | 2 | A | AE1055LS | 탄소강 | G-AE1055LS | BM#1 | 1627 | 45 | 1592 | 1582 | 36 | 5500 |  | 3 | 0.3 | 25 |  | -1.4 | 1549 | 1589 | 0 | 13.01 |  | 10 | 4 | 174 | Y |  | 2018-10-18 17:41 | 65 | 1086 | 48 | 39 | 33 | 30 | 28 | 27 | 26 | 26 | 25 | 24 | 24 | 23 | 23 | 23 | 29 | 33 | 23 | 0 | -0.2 |  | 49.98 | Y | 0 | [7 empty] | Y | Y | Y | Y | 220 | 0.5 | 62 | 84590 | 98280 | 7130 | 15500 | 13 | 2 |  | 2018-10-18 17:48 | 1549 | 126 |  | 33 | [16 empty] | 8459000 | 100 | 0 | 0 | 0 |  | 450 |  | 선택 | 해제 | 0 | 0 | 0 |  | 450 |  | 선택 | 해제 | 해제 | 미정 | 미정 | 선택 | 미정 |  | 미정 | BT180180 | H
B48458 | 2018-10-18 | 2 | B | TUNDISH교체전 | 15 | A | KST523 | 합금강 | C1 | BM#2 | 1639 | 42 | 1645 | 1564 | 26 | 5100 |  | 1 | 0.25 | 15 |  | -2.58 | 1575 | 1640 | 0.32 | 0 | 0 | 2 | 76 | 46 | Y |  | 2018-10-18 18:52 | 66 | 1088 | 20 | 26 | 33 | 35 | 37 | 37 | 36 | 36 | 35 | 34 | 33 | 31 | 29 | 29 | 33 | 37 | 29 | 0 | -0.2 | Y | 40.02 | Y | -0.4 | [7 empty] | N | N | N | N | 130 | 0.48 | 62 | 90710 | 96370 | 1880 | 2000 | 1 | 1 | 20 | 2018-10-18 18:56 | 1575 | 112 |  | 14 |  | * STR#1,2 크로깅 발생으로 감속주입 0.40 이상공정 등록 및 생관통보 | 1D6183E807A14DE6A76D20F8D382CE0F | 9BB53A21E24B40129760F6A24B11F54B | 55147EE9DE994D11806EE1BE4CF5A65F | [11 empty] | 92.33 | 100 | 0 | 2520 | 0 |  | 450 | 300 | 선택 | 선택 | 0 | 2520 | 0 |  | 450 | 300 | 선택 | 선택 | 해제 | 미정 | 미정 | 미정 | 미정 |  | 미정 | BT180180 | C
A48570 | 2018-10-18 | 1 | B |  | 3 | A | AE1055LS | 탄소강 | G-AE1055LS | BM#1 | 1591 | 44 | 1598 | 1537 | 35 | 5600 |  | 3 | 0.3 | 25 |  | -1.83 | 1545 | 1598 | 0 | 16.05 |  | 28 | 4 | 66 | Y |  | 2018-10-18 18:39 | 61 | 1097 | 22 | 21 | 21 | 22 | 22 | 20 | 20 | 19 | 20 | 20 | 18 | 17 |  | 17 | 20 | 22 | 17 | 22 | -0.13 | Y | 39.97 | Y | -0.2 | [7 empty] | Y | Y | Y | Y | 210 | 0.5 | 60 | 101508 | 98800 | 4970 | 16900 | 13 | 2 |  | 2018-10-18 18:47 | 1545 | 126 |  | 39 | [16 empty] | 95.94 | 100 | 0 | 0 | 0 |  | 450 |  | 선택 | 해제 | 0 | 0 | 0 |  | 450 |  | 선택 | 해제 | 해제 | 미정 | 미정 | 선택 | 미정 |  | 미정 | BT180180 | H
A48571 | 2018-10-18 | 1 | B |  | 4 | A | AE1055LS | 탄소강 | G-AE1055LS | BM#1 | 1561 | 52 | 1608 | 1526 | 37 | 6300 |  | 3 | 0.3 | 25 |  | -1.55 | 1551 | 1596 | 0 | 15.07 |  | 5 | 36 | 77 | Y |  | 2018-10-18 19:45 | 67 | 1083 | 16 | 23 | 27 | 30 | 31 | 31 | 32 | 32 | 32 | 31 | 30 | 31 | 31 | 31 | 29 | 32 | 30 | 32 | -0.03 | Y | 20 | Y | 0 | [7 empty] | Y | Y | Y | Y | 200 | 0.5 | 61 | 101508 | 96680 | 6800 | 15600 | 13 | 2 |  | 2018-10-18 19:53 | 1551 | 124 |  | 35 | [16 empty] | 97.84 | 100 | 0 | 0 | 0 |  | 450 |  | 선택 | 해제 | 0 | 0 | 0 |  | 450 |  | 선택 | 해제 | 해제 | 미정 | 미정 | 선택 | 미정 |  | 미정 | BT180180 | H
B48459 | 2018-10-18 | 2 | B | TUNDISH교체 | 1 | A | SCM420HT | 소입성보증강 | C | BM#2 | 1628 | 52 | 1664 | 1594 | 44 | 8300 |  | 1 | 0.28 | 20 |  | -2.63 | 1596 | 1670 | 0 | 0.71 | 0 | 11 | 20 | 54 | Y |  | 2018-10-18 19:50 | 86 | 1078 | -464 | -98 | 31 | 24 | 28 | 35 | 37 | 39 | 40 | 41 | 43 | 42 |  | 42 | 31 | 43 | 42 | 0 | -0.2 |  | 5 | Y | -0.2 | 1.1 | 2.56 | 2.56 | 1.8 |  |  |  | N | N | N | N | 150 | 0.49 | 54 | 90390 |  | 1930 | 14400 | 16 | 2 | 10 | 2018-10-18 19:52 | 1596 | 145 |  | 45 |  | * T/D 용강량 실측:1210mm / 19.2 TON * T/D FLUX 용탕부: 120 KG / 유탕부: 15KG 투입 * 슬리브 롱노즐( Y자형 ) 사용 * 첫 HEAT 수소측정 기준초과(10분)이상공정 등록 및 생관통보. | [14 empty] | 87.33 | 100 | 730 | 0 | 0 |  | 410 | 300 | 선택 | 선택 | 700 | 0 | 0 |  | 410 | 300 | 선택 | 선택 | 해제 | 미정 | 미정 | 미정 | 미정 |  | 미정 | RB120.00 | C
A48572 | 2018-10-18 | 1 | D |  | 5 | A | AE1055LS | 탄소강 | G-AE1055LS | BM#1 | 1578 | 40 | 1589 | 1516 | 33 | 5500 |  | 3 | 0.3 | 25 |  | -1.73 | 1532 | 1582 | 0 | 13.07 |  | 37 | 21 | 259 | Y |  | 2018-10-18 21:02 | 48 | 1086 | 29 | 23 | 21 | 20 | 16 | 16 | 15 | 15 | 14 | 13 | 13 | 13 | 13 | 13 | 17 | 21 | 13 | 13 | -0.16 |  | 50 | Y | 0 | [7 empty] | Y | Y | Y | Y | 190 | 0.5 | 60 | 101508 | 97840 | 7030 | 14200 | 13 | 2 |  | 2018-10-18 21:08 | 1532 | 106 |  | 20 | [16 empty] | 96.26 | 100 | 0 | 0 | 0 |  | 450 |  | 선택 | 해제 | 0 | 0 | 0 |  | 450 |  | 선택 | 해제 | 해제 | 미정 | 미정 | 선택 | 미정 |  | 미정 | BT180180 | H
B48460 | 2018-10-18 | 2 | D |  | 2 | A | SCM420HT | 소입성보증강 | C | BM#2 | 1658 | 46 | 1665 | 1616 | 34 | 6000 |  | 1 | 0.25 | 18 |  | -1.8 | 1588 | 1641 | 0 | 0.71 | 0 | 19 | 8 | 47 | Y |  | 2018-10-18 20:48 | 78 | 1084 | 41 | 40 | 39 | 39 | 39 | 39 | 38 | 37 | 37 | 36 | 35 | 34 |  | 34 | 38 | 39 | 34 | 39 | -0.11 |  | 44.97 | Y | -0.2 | [7 empty] | N | N | N | N | 140 | 0.52 | 59 | 100178 | 103030 | 60 | 14200 | 16 | 2 | 20 | 2018-10-18 20:55 | 1588 | 140 |  | 45 | [16 empty] | 98.12 | 100 | 0 | 0 | 0 |  | 410 | 300 | 선택 | 선택 | 0 | 0 | 0 |  | 410 | 300 | 선택 | 선택 | 해제 | 미정 | 미정 | 미정 | 미정 |  | 미정 | RB120.00 | C
A48573 | 2018-10-18 | 1 | D |  | 6 | A | AE1055LS | 탄소강 | G-AE1055LS | BM#1 | 1608 | 43 | 1600 | 1553 | 31 | 4600 |  | 3 | 0.3 | 25 |  | -1.56 | 1555 | 1600 | 0 | 12.78 |  | 20 | 25 | 118 | Y |  | 2018-10-18 21:55 | 71 | 1091 | 12 | 22 | 29 | 34 | 36 | 36 | 36 | 36 | 35 | 35 | 35 | 35 | 34 | 34 | 32 | 36 | 34 | 36 | -0.05 | Y | 39.98 | Y | -0.2 | [7 empty] | Y | Y | Y | Y | 180 | 0.5 | 64 | 101508 | 98420 | 7080 | 14500 | 13 | 2 |  | 2018-10-18 22:05 | 1555 | 103 |  | 28 | [16 empty] | 95.72 | 100 | 0 | 0 | 0 |  | 450 |  | 선택 | 해제 | 0 | 0 | 0 |  | 450 |  | 선택 | 해제 | 해제 | 미정 | 미정 | 선택 | 미정 |  | 미정 | BT180180 | H
B48461 | 2018-10-18 | 2 | D |  | 3 | A | SCM420HT | 소입성보증강 | C | BM#2 | 1576 | 47 | 1667 | 1565 | 43 | 7800 |  | 1 | 0.27 | 18 |  | -2.12 | 1571 | 1644 | 0 | 0.67 | 0 | 12 | 59 | 54 | Y |  | 2018-10-18 22:09 | 61 | 1087 | 31 | 33 | 34 | 34 | 34 | 33 | 32 | 32 | 31 | 30 | 29 | 27 | 25 | 25 | 31 | 34 | 25 | 34 | -0.18 |  | 49.98 | Y | -0.4 | [7 empty] | Y | Y | Y | Y | 130 | 0.47 | 65 | 110323 | 101550 | 1290 | 14900 | 16 | 2 | 30 | 2018-10-18 22:18 | 1571 | 142 |  | 26 | [16 empty] | 107.42 | 100 | 0 | 0 | 0 |  | 490 | 300 | 선택 | 선택 | 0 | 0 | 0 |  | 490 | 300 | 선택 | 선택 | 해제 | 미정 | 미정 | 미정 | 미정 |  | 미정 | RB240.00 | C
A48574 | 2018-10-18 | 1 | D |  | 7 | A | AE1055LS | 탄소강 | G-AE1055LS | BM#1 | 1585 | 37 | 1598 | 1527 | 29 | 5000 |  | 3 | 0.3 | 25 |  | -1.59 | 1552 | 1598 | 0 | 12.82 |  | 28 | 5 | 60 | Y |  | 2018-10-18 22:53 | 68 | 1087 | 31 | 30 | 29 | 29 | 30 | 29 | 29 | 28 | 27 | 27 | 27 | 27 | 26 | 26 | 28 | 30 | 26 | 29 | -0.1 | Y | 39.97 | Y | -0.2 | [7 empty] | Y | Y | Y | Y | 230 | 0.5 | 62 | 101508 | 102140 | 7040 | 14700 | 13 | 2 |  | 2018-10-18 22:59 | 1552 | 109 |  | 36 | [16 empty] | 92.45 | 100 | 0 | 0 | 0 |  | 450 |  | 선택 | 해제 | 0 | 0 | 0 |  | 450 |  | 선택 | 해제 | 해제 | 미정 | 미정 | 선택 | 미정 |  | 미정 | BT180180 | H
B48462 | 2018-10-18 | 2 | D |  | 4 | A | SCM420HT | 소입성보증강 | C | BM#2 | 1621 | 48 | 1656 | 1545 | 39 | 7900 |  | 1 | 0.28 | 19 |  | -2.12 | 1578 | 1656 | 0 | 0.49 | 0 | 2 | 77 | 45 | Y |  | 2018-10-18 23:05 | 68 | 1094 | 21 | 28 | 33 | 35 | 36 | 37 | 36 | 36 | 36 | 35 | 33 | 32 | 31 | 31 | 33 | 37 | 31 | 36 | -0.17 | Y | 35 | Y | -0.2 | [7 empty] | N | N | N | N | 120 | 0.47 | 63 | 97776 | 97700 | 1250 | 14000 | 16 | 2 | 40 | 2018-10-18 23:07 | 1578 | 151 |  | 37 | [16 empty] | 98.91 | 100 | 0 | 0 | 0 |  | 410 | 300 | 선택 | 선택 | 0 | 0 | 0 |  | 410 | 300 | 선택 | 선택 | 해제 | 미정 | 미정 | 미정 | 미정 |  | 미정 | RB130.00 | H
A48575 | 2018-10-18 | 1 | D |  | 8 | B | AE1055LS | 탄소강 | G-AE1055LS | BM#1 | 1589 | 40 | 1585 | 1546 | 36 | 5000 |  | 3 | 0.3 | 25 |  | -0.9 | 1559 | 1585 | 0 | 15.79 |  | 5 | 37 | 54 | Y |  | 2018-10-18 23:59 | 75 | 1089 | 23 | 31 | 31 | 33 | 33 | 34 | 34 | 33 | 33 | 33 | 32 | 33 | 32 | 32 | 32 | 34 | 32 | 33 | -0.02 | Y | 34.98 | Y | -0.2 | [7 empty] | Y | Y | Y | Y | 220 | 0.5 | 60 | 101508 | 96900 | 7100 | 15600 | 13 | 2 |  | 2018-10-19 00:07 | 1559 | 113 |  | 33 | [16 empty] | 97 | 100 | 0 | 0 | 0 |  | 450 |  | 선택 | 해제 | 0 | 0 | 0 |  | 450 |  | 선택 | 해제 | 해제 | 미정 | 미정 | 선택 | 미정 |  | 미정 | BT180180 | H
B48463 | 2018-10-18 | 2 | D |  | 5 | A | SCM420HT | 소입성보증강 | C | BM#2 | 1611 | 44 | 1644 | 1546 | 40 | 7900 |  | 1 | 0.24 | 18 |  | -1.94 | 1582 | 1648 | 0 | 0.27 | 0 | 11 | 21 | 31 | Y |  | 2018-10-19 00:22 | 72 | 1089 | 27 | 34 | 35 | 37 | 39 | 39 | 38 | 38 | 37 | 36 | 35 |  |  | 35 | 36 | 39 | 35 | 0 | -0.13 | Y | 30 | Y | -0.2 | [7 empty] | N | N | N | N | 110 | 0.52 | 54 | 92493 | 94080 | 2240 | 14300 | 16 | 2 | 10 | 2018-10-19 00:29 | 1582 | 146 |  | 27 | [16 empty] | 96.05 | 100 | 0 | 0 | 0 |  | 410 | 300 | 선택 | 선택 | 0 | 0 | 0 |  | 410 | 300 | 선택 | 선택 | 해제 | 미정 | 미정 | 미정 | 미정 |  | 미정 | RB130.00 | H
A48576 | 2018-10-18 | 1 | D |  | 9 | A | AE1055LS | 탄소강 | G-AE1055LS | BM#1 | 1600 | 53 | 1598 | 1554 | 44 | 4400 |  | 3 | 0.3 | 25 |  | -2.02 | 1539 | 1598 | 0 | 14.73 |  | 37 | 22 | 58 | Y |  | 2018-10-19 01:09 | 55 | 1089 | 30 | 27 | 26 | 24 | 24 | 23 | 22 | 21 | 20 | 20 | 20 | 19 |  | 19 | 23 | 26 | 19 | 20 | -0.16 |  | 45 | Y | -0.2 | [7 empty] | Y | Y | Y | Y | 210 | 0.5 | 60 | 101508 | 96390 | 7060 | 15400 | 13 | 2 |  | 2018-10-19 01:19 | 1539 | 112 |  | 25 | [16 empty] | 97.6 | 100 | 0 | 0 | 0 |  | 450 |  | 선택 | 해제 | 0 | 0 | 0 |  | 450 |  | 선택 | 해제 | 해제 | 미정 | 미정 | 선택 | 미정 |  | 미정 | BT180180 | H
B48464 | 2018-10-18 | 2 | D |  | 6 | A | SCM420HT | 소입성보증강 | C | BM#2 | 1596 | 52 | 1644 | 1567 | 38 | 7500 |  | 1 | 0.24 | 18 |  | -1.88 | 1583 | 1643 | 0 | 0.25 | 0 | 19 | 9 | 37 | Y |  | 2018-10-19 01:18 | 73 | 1088 | 31 | 37 | 42 | 44 | 45 | 45 | 45 | 44 | 43 | 42 | 41 | 39 |  | 39 | 42 | 45 | 39 | 45 | -0.17 | Y | 35 | Y | -0.4 | [7 empty] | N | N | N | N | 100 | 0.52 | 58 | 105740 | 101760 | 250 | 15000 | 16 | 2 | 20 | 2018-10-19 01:23 | 1583 | 142 |  | 30 | [16 empty] | 103.62 | 100 | 0 | 0 | 0 |  | 410 | 300 | 선택 | 선택 | 0 | 0 | 0 |  | 410 | 300 | 선택 | 선택 | 해제 | 미정 | 미정 | 미정 | 선택 | 5 | 미정 | RB130.00 | H
A48577 | 2018-10-18 | 1 | D |  | 10 | A | AE1055LS | 탄소강 | G-AE1055LS | BM#1 | 1584 | 49 | 1608 | 1514 | 40 | 5900 |  | 3 | 0.31 | 25 |  | -2 | 1551 | 1608 | 0 | 16.72 |  | 20 | 26 | 65 | Y |  | 2018-10-19 02:17 | 67 | 1091 | 16 | 29 | 36 | 39 | 41 | 41 | 40 | 40 | 40 | 40 | 39 | 38 | 39 | 39 | 37 | 41 | 38 | 40 | -0.03 | Y | 35 | Y | 0.2 | [7 empty] | Y | Y | Y | Y | 200 | 0.5 | 61 | 101508 | 99280 | 7080 | 16800 | 13 | 2 |  | 2018-10-19 02:24 | 1551 | 105 |  | 20 | [16 empty] | 94.96 | 100 | 0 | 0 | 0 |  | 450 |  | 선택 | 해제 | 0 | 0 | 0 |  | 450 |  | 선택 | 해제 | 해제 | 미정 | 미정 | 선택 | 선택 | 9 | 미정 | BT180180 | H
B48465 | 2018-10-18 | 2 | D |  | 7 | A | SCM420HT | 소입성보증강 | C | BM#2 | 1614 | 42 | 1634 | 1594 | 37 | 6500 |  | 1 | 0.25 | 19 |  | -2.01 | 1581 | 1641 | 0 | 0.59 | 0 | 12 | 60 | 40 | Y |  | 2018-10-19 02:22 | 71 | 1088 | 36 | 38 | 39 | 40 | 40 | 39 | 39 | 38 | 37 | 36 | 35 | 33 |  | 33 | 37 | 40 | 33 | 39 | -0.17 | Y | 40 | Y | -0.4 | [7 empty] | N | N | N | N | 150 | 0.52 | 59 | 90374 | 102730 | 290 | 14100 | 16 | 2 | 30 | 2018-10-19 02:23 | 1581 | 136 |  | 27 | [16 empty] | 87.74 | 100 | 0 | 0 | 0 |  | 410 | 300 | 선택 | 선택 | 0 | 0 | 0 |  | 410 | 300 | 선택 | 선택 | 해제 | 미정 | 미정 | 미정 | 미정 |  | 미정 | RB130.00 | H
A48578 | 2018-10-18 | 1 | D |  | 11 | A | AE1055LS | 탄소강 | G-AE1055LS | BM#1 | 1599 | 46 | 1597 | 1554 | 40 | 4600 |  | 3 | 0.31 | 25 |  | -1.87 | 1541 | 1597 | 0 | 13.7 |  | 28 | 6 | 65 | Y |  | 2018-10-19 03:17 | 57 | 1089 | 38 | 33 | 30 | 28 | 27 | 25 | 23 | 22 | 21 | 20 | 18 | 20 | 20 | 20 | 25 | 30 | 18 | 20 | -0.3 |  | 39.98 | Y | 0 | [7 empty] | Y | Y | Y | Y | 190 | 0.5 | 62 | 152262 | 98870 | 7020 | 16200 | 13 | 2 |  | 2018-10-19 03:24 | 1541 | 106 |  | 22 |  | *유사강종 연연주 혼탕부 성분확인 ID:107~109.207~209 | [14 empty] | 142.97 | 100 | 0 | 0 | 0 |  | 450 |  | 선택 | 해제 | 0 | 0 | 0 |  | 450 |  | 선택 | 해제 | 해제 | 미정 | 미정 | 선택 | 미정 |  | 미정 | BT180180 | H
B48466 | 2018-10-18 | 2 | D |  | 8 | A | SCM420HT | 소입성보증강 | C | BM#2 | 1584 | 42 | 1644 | 1557 | 36 | 7400 |  | 1 | 0.24 | 19 |  | -2.23 | 1578 | 1640 | 0 | 0.27 | 0 | 10 | 5 | 358 | Y |  | 2018-10-19 03:06 | 68 | 1091 | 29 | 26 | 25 | 25 | 24 | 23 | 22 | 22 | 21 | 19 | 17 | 15 |  | 15 | 23 | 25 | 15 | 0 | -0.22 |  | 44.98 | Y | -0.4 | [7 empty] | N | N | N | N | 140 | 0.52 | 56 | 91710 | 98110 | 3050 | 14800 | 16 | 2 | 40 | 2018-10-19 03:22 | 1578 | 137 |  | 46 | [16 empty] | 90.71 | 100 | 0 | 0 | 0 |  | 410 | 300 | 선택 | 선택 | 0 | 0 | 0 |  | 410 | 300 | 선택 | 선택 | 해제 | 미정 | 미정 | 미정 | 미정 |  | 미정 | RB135.00 | C
A48579 | 2018-10-18 | 1 | D |  | 12 | B | P-AE1055LSM | 탄소강 | G-AE1055LS | BM#1 | 1598 | 40 | 1602 | 1546 | 30 | 4800 |  | 3 | 0.32 | 25 |  | -1.82 | 1548 | 1602 | 0 | 14.8 |  | 5 | 38 | 62 | Y |  | 2018-10-19 04:11 | 64 | 1089 | 19 | 23 | 27 | 30 | 31 | 30 | 31 | 30 | 28 | 27 | 28 | 27 | 29 | 29 | 28 | 31 | 27 | 30 | -0.11 | Y | 35 | Y | 0.4 | [7 empty] | Y | Y | Y | Y | 180 | 0.48 | 64 | 33836 | 96390 | 7000 | 15900 | 13 | 2 |  | 2018-10-19 04:18 | 1548 | 110 |  | 31 |  | *유사강종 연연주 혼탕부 성분확인 ID:101.201 | [14 empty] | 32.53 | 100 | 0 | 0 | 0 |  | 450 |  | 선택 | 해제 | 0 | 0 | 0 |  | 450 |  | 선택 | 해제 | 해제 | 미정 | 미정 | 선택 | 미정 |  | 미정 | BT180180 | H
B48467 | 2018-10-18 | 2 | D |  | 9 | B | SCM420HT | 소입성보증강 | C | BM#2 | 1601 | 41 | 1624 | 1565 | 36 | 7500 |  | 1 | 0.26 | 18 |  | -1.96 | 1573 | 1625 | 0 | 0.4 | 0 | 2 | 78 | 89 | Y |  | 2018-10-19 04:13 | 63 | 1088 | 14 | 20 | 25 | 27 | 28 | 28 | 28 | 27 | 26 | 25 | 24 | 23 | 22 | 22 | 24 | 28 | 22 | 28 | -0.15 | Y | 40 | Y | -0.2 | [7 empty] | N | N | N | N | 130 | 0.52 | 63 | 97737 | 108060 | 1010 | 14400 | 16 | 2 | 10 | 2018-10-19 04:34 | 1573 | 127 |  | 38 | [16 empty] | 89.67 | 100 | 0 | 0 | 0 |  | 410 | 300 | 선택 | 선택 | 0 | 0 | 0 |  | 410 | 300 | 선택 | 선택 | 해제 | 미정 | 미정 | 미정 | 미정 |  | 미정 | RB140.00 | C
A48580 | 2018-10-18 | 1 | A |  | 13 | A | P-AE1055LSM | 탄소강 | G-AE1055LS | BM#1 | 1584 | 42 | 1590 | 1538 | 33 | 4900 |  | 3 | 0.33 | 25 |  | -1.37 | 1550 | 1590 | 0 | 12.99 |  | 37 | 23 | 67 | Y |  | 2018-10-19 05:14 | 66 | 1089 | 29 | 25 | 26 | 27 | 28 | 27 | 26 | 25 | 25 | 25 | 24 | 23 | 23 | 23 | 26 | 28 | 23 | 25 | -0.12 | Y | 40.02 | Y | 0 | [7 empty] | Y | Y | Y | Y | 230 | 0.48 | 63 | 101508 | 98440 | 7070 | 16970 | 13 | 2 |  | 2018-10-19 05:24 | 1550 | 112 |  | 32 | [16 empty] | 96.31 | 100 | 0 | 0 | 0 |  | 450 |  | 선택 | 해제 | 0 | 0 | 0 |  | 450 |  | 선택 | 해제 | 해제 | 미정 | 미정 | 선택 | 미정 |  | 미정 | BT180180 | H
B48468 | 2018-10-18 | 2 | A | TUNDISH교체전 | 10 | A | SCM420HT | 소입성보증강 | C | BM#2 | 1636 | 43 | 1634 | 1586 | 32 | 4900 |  | 1 | 0.24 | 17 |  | 0 | 1583 | 1636 | 0 | 0.26 | 0 | 11 | 22 | 105 | Y |  | 2018-10-19 05:09 | 73 | 1089 | 19 | 26 | 29 | 32 | 33 | 34 | 33 | 33 | 32 | 32 | 30 | 29 |  | 29 | 30 | 34 | 29 | 33 | -0.17 | Y | 29.98 | Y | -0.2 | [7 empty] | N | N | N | N | 120 | 0.52 | 56 | 114039 | 96530 | 1420 | 2500 | 16 | 2 |  | 2018-10-19 05:13 | 1583 | 137 |  | 48 |  |  | 24DF68D9880547B6A8CB8F42456B1C3C | 0F7983AA06204927B4F2B8C734CF2DCD | AF539C83337645D8856C2CA13C55AD74 | D78DEB42F60445219D22FB748C857877 | [10 empty] | 116.43 | 100 | 0 | 2500 | 0 |  | 410 | 300 | 선택 | 선택 | 0 | 2595 | 0 |  | 410 | 300 | 선택 | 선택 | 해제 | 미정 | 미정 | 미정 | 미정 |  | 미정 | RB120.00 | C
A48581 | 2018-10-18 | 1 | A |  | 14 | A | P-AE1055LSM | 탄소강 | G-AE1055LS | BM#1 | 1560 | 40 | 1593 | 1531 | 38 | 5700 |  | 3 | 0.32 | 25 |  | -1.16 | 1549 | 1583 | 0 | 13.05 |  | 20 | 27 | 65 | Y |  | 2018-10-19 06:20 | 65 | 1089 | 25 | 25 | 27 | 28 | 29 | 29 | 29 | 28 | 27 | 27 | 27 | 26 | 26 | 26 | 27 | 29 | 26 | 29 | -0.07 | Y | 40 | Y | 0 | [7 empty] | Y | Y | Y | Y | 220 | 0.48 | 65 | 84590 | 99270 | 5950 | 15610 | 13 | 2 |  | 2018-10-19 06:29 | 1549 | 110 |  | 29 | [16 empty] | 79.61 | 100 | 0 | 0 | 0 |  | 450 |  | 선택 | 해제 | 0 | 0 | 0 |  | 450 |  | 선택 | 해제 | 해제 | 미정 | 미정 | 선택 | 미정 |  | 미정 | BT180180 | H
B48469 | 2018-10-18 | 2 | A | TUNDISH교체 | 1 | A | 42CRMOS4HAM | 소입성보증강 | 42CRMOS4H | BM#2 | 1657 | 45 | 1665 | 1606 | 37 | 7300 |  | 1 | 0.23 | 21 |  | -2.13 | 1597 | 1666 | 0 | 0.23 | 0 | 19 | 10 | 97 | Y |  | 2018-10-19 06:42 | 105 | 1089 | 36 | 34 | 27 | 33 | 37 | 40 | 42 | 43 | 44 | 45 | 45 | 45 |  | 45 | 40 | 45 | 45 | 45 | 0 |  | 10 | Y | 0 | 1.1 | 2.77 | 2.65 | 1.76 |  |  |  | N | N | N | N | 150 | 0.47 | 61 | 99684 | 97960 | 1680 | 15300 | 12 | 1 |  | 2018-10-19 06:42 | 1597 | 164 |  | 39 |  | *T/D 플럭스 120/15KG *T/D 교체 슬리브롱노즐사용 *L/D첫 HEAT 탄화왕겨 투입 *10분 수소 측정값 초과 이상공정등록 및 생관통보 * 주입말 전공정 지연 감속주입 | [14 empty] | 99.68 | 100 | 700 | 0 | 0 |  | 650 | 400 | 선택 | 선택 | 700 | 0 | 0 |  | 650 | 400 | 선택 | 선택 | 해제 | 미정 | 미정 | 미정 | 미정 |  | 미정 | RB125.00 | C
A48582 | 2018-10-18 | 1 | A |  | 15 | A | P-AE1055LSM | 탄소강 | G-AE1055LS | BM#1 | 1564 | 46 | 1603 | 1536 | 38 | 6000 |  | 3 | 0.3 | 26 |  | -1.45 | 1560 | 1603 | 0 | 13.13 |  | 28 | 7 | 61 | Y |  | 2018-10-19 07:27 | 76 | 1090 | 23 | 30 | 33 | 35 | 36 | 36 | 36 | 36 | 36 | 35 | 34 | 34 | 33 | 33 | 34 | 36 | 33 | 36 | -0.07 | Y | 39.97 | Y | -0.2 | [7 empty] | Y | Y | Y | Y | 210 | 0.48 | 62 | 101508 | 98180 | 7140 | 16660 | 13 | 2 |  | 2018-10-19 07:38 | 1560 | 118 |  | 30 | [16 empty] | 96.49 | 100 | 0 | 0 | 0 |  | 450 |  | 선택 | 해제 | 0 | 0 | 0 |  | 450 |  | 선택 | 해제 | 해제 | 미정 | 미정 | 선택 | 미정 |  | 미정 | BT180180 | H
B48471 | 2018-10-19 | 2 | A |  | 2 | A | 42CRMOS4HAM | 소입성보증강 | 42CRMOS4H | BM#2 | 1587 | 45 | 1627 | 1555 | 37 | 6600 |  | 1 | 0.2 | 18 |  | -2.19 | 1555 | 1616 | 0 | 0.36 | 0 | 10 | 6 | 87 | Y |  | 2018-10-19 08:13 | 63 | 1133 | 43 | 40 | 37 | 36 | 35 | 34 | 33 | 31 | 31 | 30 | 28 | 26 |  | 26 | 34 | 37 | 26 | 0 | -0.24 |  | 45.02 | Y | -0.4 | [7 empty] | N | N | N | N | 140 | 0.48 | 60 | 102252 | 94770 | 1590 | 15800 | 12 | 1 |  | 2018-10-19 08:17 | 1565 | 113 |  | 11 |  | *주입말 전공정 지연 20%이상 감속주입 이상공정등록 및생관통보 | [14 empty] | 106.18 | 100 | 0 | 0 | 0 |  | 650 | 400 | 선택 | 선택 | 0 | 0 | 0 |  | 650 | 400 | 선택 | 선택 | 해제 | 미정 | 미정 | 미정 | 미정 |  | 미정 | RB130.00 | H
A48583 | 2018-10-19 | 1 | A |  | 16 | A | P-AE1055LSM | 탄소강 | G-AE1055LS | BM#1 | 1555 | 45 | 1589 | 1538 | 41 | 6300 |  | 3 | 0.31 | 26 |  | -1.24 | 1551 | 1589 | 0 | 15.22 |  | 5 | 39 | 32 | Y |  | 2018-10-19 08:44 | 67 | 1120 | 33 | 32 | 32 | 32 | 32 | 32 | 31 | 30 | 30 | 29 | 28 | 28 | 27 | 27 | 31 | 32 | 27 | 32 | -0.1 |  | 50.07 | Y | -0.2 | [7 empty] | Y | Y | Y | Y | 200 | 0.48 | 61 | 101508 | 94560 | 7110 | 16350 | 13 | 2 |  | 2018-10-19 08:50 | 1551 | 106 |  | 17 | [16 empty] | 99.96 | 100 | 0 | 0 | 0 |  | 450 |  | 선택 | 해제 | 0 | 0 | 0 |  | 450 |  | 선택 | 해제 | 해제 | 미정 | 미정 | 선택 | 선택 | 6 | 미정 | BT180180 | H
B48472 | 2018-10-19 | 2 | A |  | 3 | A | 42CRMOS4HAM | 소입성보증강 | 42CRMOS4H | BM#2 | 1597 | 46 | 1624 | 1556 | 42 | 8700 |  | 1 | 0.24 | 18 |  | -2.46 | 1555 | 1630 | 0 | 0.55 | 0 | 2 | 79 | 86 | Y |  | 2018-10-19 09:20 | 63 | 1136 | 22 | 32 | 40 | 43 | 45 | 45 | 45 | 44 | 42 | 41 | 40 | 38 | 36 | 34 | 39 | 45 | 34 | 45 | -0.24 | Y | 45.02 | Y | -0.4 | [7 empty] | N | N | N | N | 130 | 0.48 | 68 | 93491 | 109150 | 70 | 16400 | 12 | 1 |  | 2018-10-19 09:18 | 1563 | 116 |  | 8 |  | * 주입 초 전공정 지연 감속주입 | [14 empty] | 85.93 | 100 | 0 | 0 | 0 |  | 650 | 400 | 선택 | 선택 | 0 | 0 | 0 |  | 650 | 400 | 선택 | 선택 | 해제 | 미정 | 미정 | 미정 | 미정 |  | 미정 | RB140.00 | C
A48584 | 2018-10-19 | 1 | A |  | 17 | A | P-AE1055LSM | 탄소강 | G-AE1055LS | BM#1 | 1556 | 46 | 1581 | 1530 | 40 | 6600 |  | 3 | 0.3 | 26 |  | -1.09 | 1548 | 1581 | 0 | 14.99 |  | 37 | 24 | 75 | Y |  | 2018-10-19 09:54 | 64 | 1126 | 25 | 30 | 33 | 33 | 33 | 33 | 32 | 32 | 31 | 30 | 30 | 29 | 28 | 28 | 31 | 33 | 28 | 33 | -0.1 |  | 49.98 | Y | -0.2 | [7 empty] | Y | Y | Y | Y | 190 | 0.48 | 63 | 101508 | 99820 | 7080 | 15080 | 13 | 2 |  | 2018-10-19 09:59 | 1548 | 99 |  | 10 |  | *STR#2 Edge Heater 퓨즈 교체로 적용不-이상재ID:205.206 | [14 empty] | 95.04 | 100 | 0 | 0 | 0 |  | 450 |  | 선택 | 해제 | 0 | 0 | 0 |  | 450 |  | 선택 | 해제 | 해제 | 미정 | 미정 | 선택 | 미정 |  | 미정 | BT180180 | H
B48473 | 2018-10-19 | 2 | A | 잔강최소화전 | 4 | A | 42CRMOS4HAM | 소입성보증강 | 42CRMOS4H | BM#2 | 1598 | 48 | 1645 | 1575 | 38 | 7400 |  | 1 | 0.23 | 18 |  | -2.75 | 1553 | 1626 | 0 | 0.5 | 0 | 11 | 23 | 86 | Y |  | 2018-10-19 10:33 | 61 | 1121 | 30 | 33 | 34 | 35 | 36 | 35 | 35 | 34 | 33 | 32 | 30 | 29 |  | 29 | 33 | 36 | 29 | 35 | -0.2 | Y | 34.98 | Y | -0.2 | [7 empty] | N | N | N | N | 120 | 0.49 | 59 | 90656 | 96270 | 1220 | 3000 | 12 | 1 |  | 2018-10-19 10:23 | 1553 | 127 |  | 7 | [16 empty] | 93.03 | 100 | 0 | 3657 | 0 |  | 650 | 400 | 선택 | 선택 | 0 | 3694 | 0 |  | 650 | 400 | 선택 | 선택 | 해제 | 미정 | 미정 | 미정 | 미정 |  | 미정 | SB090090 | C
A48585 | 2018-10-19 | 1 | A |  | 18 | A | P-AE1055LSM | 탄소강 | G-AE1055LS | BM#1 | 1558 | 43 | 1577 | 1534 | 37 | 6100 |  | 3 | 0.31 | 25 |  | -1.38 | 1536 | 1577 | 0 | 12.07 |  | 20 | 28 | 78 | Y |  | 2018-10-19 11:04 | 52 | 1120 | 25 | 26 | 27 | 26 | 26 | 25 | 23 | 22 | 21 | 21 | 20 | 19 | 19 | 19 | 23 | 27 | 19 | 26 | -0.16 |  | 50.02 | Y | 0 | [7 empty] | Y | Y | Y | Y | 180 | 0.48 | 64 | 101508 | 103020 | 7090 | 16110 | 13 | 2 |  | 2018-10-19 11:10 | 1536 | 93 |  | 8 |  | *STR#2 Edge Heater 퓨즈교체로 적용不-이상재ID:102~106.201~205 | [14 empty] | 92.28 | 100 | 0 | 0 | 0 |  | 450 |  | 선택 | 해제 | 0 | 0 | 0 |  | 450 |  | 선택 | 해제 | 해제 | 미정 | 미정 | 선택 | 미정 |  | 미정 | BT180180 | H
B48474 | 2018-10-19 | 2 | A | 잔강최소화 | 5 | A | SBC70L | 특수용도강 | D3 | BM#2 | 1596 | 48 | 1645 | 1555 | 42 | 7500 |  | 1 | 0.21 | 21 |  | -2.14 | 1577 | 1645 | 0.46 | 0.23 | 0 | 19 | 11 | 66 | Y |  | 2018-10-19 11:28 | 79 | 1134 | -208 | 30 | 40 | 41 | 42 | 43 | 43 | 42 | 42 | 41 | 40 |  |  | 40 | 33 | 43 | 40 | 42 | -0.06 | Y | 25 | Y | -0.2 |  |  |  | 1.45 |  |  |  | N | N | N | Y | 110 | 0.49 | 55 | 94490 | 101870 | 2830 | 15800 | 12 | 1 |  | 2018-10-19 11:35 | 1577 | 135 |  | 26 |  | * 헤드부 3500 절단. (사무실 협의 윤보희대리) | [14 empty] | 92.55 | 72.73 | 3500 | 0 | 0 |  | 650 | 400 | 선택 | 선택 | 3500 | 0 | 0 |  | 650 | 400 | 선택 | 선택 | 선택 | 미정 | 미정 | 미정 | 선택 | 4 | 미정 | RB130.00 | H
A48586 | 2018-10-19 | 1 | A |  | 19 | A | P-AE1055LSM | 탄소강 | G-AE1055LS | BM#1 | 1563 | 43 | 1579 | 1535 | 38 | 6200 |  | 3 | 0.33 | 26 |  | -1.1 | 1546 | 1579 | 0 | 12.56 |  | 28 | 8 | 83 | Y |  | 2018-10-19 12:06 | 62 | 1128 | 16 | 25 | 30 | 32 | 33 | 32 | 32 | 31 | 30 | 30 | 29 | 28 | 27 | 26 | 29 | 33 | 26 | 32 | -0.16 | Y | 45.03 | Y | -0.2 | [7 empty] | Y | Y | Y | Y | 230 | 0.47 | 65 | 101508 | 100610 | 7070 | 16400 | 13 | 2 |  | 2018-10-19 12:11 | 1546 | 97 |  | 12 |  | *STR#1.#2 Edge Heater 이상으로 적용不-이상재ID:101~103.105.106.203~206 *전공정 지연으로 감속주입-정속주입 강종 감속으로 이상재 등록ID:105.106.205.206 | [14 empty] | 92.66 | 100 | 0 | 0 | 0 |  | 450 |  | 선택 | 해제 | 0 | 0 | 0 |  | 450 |  | 선택 | 해제 | 해제 | 미정 | 미정 | 선택 | 미정 |  | 미정 | BT180180 | H
B48475 | 2018-10-19 | 2 | A |  | 6 | A | SBC70L | 특수용도강 | D3 | BM#2 | 1575 | 49 | 1625 | 1546 | 38 | 7900 |  | 1 | 0.22 | 21 |  | -2.35 | 1559 | 1628 | 0.22 | 0 | 0 | 12 | 62 | 167 | Y |  | 2018-10-19 12:32 | 61 | 1104 | 35 | 34 | 34 | 33 | 32 | 32 | 30 | 30 | 29 | 28 | 27 | 27 | 26 | 26 | 31 | 34 | 26 | 0 | -0.18 |  | 45.15 | Y | -0.2 |  |  |  | 1.11 |  |  |  | N | N | N | Y | 100 | 0.5 | 62 | 94490 | 102780 | 70 | 15600 | 12 | 1 | 30 | 2018-10-19 12:29 | 1559 | 123 |  | 21 | [16 empty] | 92.5 | 72.73 | 0 | 0 | 0 |  | 650 | 400 | 선택 | 선택 | 0 | 0 | 0 |  | 650 | 400 | 선택 | 선택 | 선택 | 미정 | 미정 | 미정 | 미정 |  | 미정 | RB130.00 | H
A48587 | 2018-10-19 | 1 | C | TUNDISH교체전 | 20 | A | P-AE1055LSM | 탄소강 | G-AE1055LS | BM#1 | 1564 | 44 | 1585 | 1530 | 41 | 6700 |  | 3 | 0.34 | 25 |  | -1.16 | 1550 | 1585 | 0 | 16.03 |  | 5 | 40 | 84 | Y |  | 2018-10-19 13:08 | 66 | 1114 | 24 | 28 | 31 | 32 | 32 | 31 | 31 | 30 | 29 | 28 | 28 | 27 | 26 | 26 | 29 | 32 | 26 | 31 | -0.13 | Y | 45 | Y | -0.2 | [7 empty] | Y | Y | Y | M | 220 | 0.44 | 73 | 97761 | 95940 | 6960 | 2000 | 13 | 2 |  | 2018-10-19 13:15 | 1550 | 103 |  | 18 |  | *STR#2 Edge Heater 이상으로 적용不-이상재등록ID:101~106.201~203 *전공정지연으로감속주입-정속주입강종감속으로이상재등록ID:101~106.201~206 | FC4A74E62774474BAA0124627111346F | 9C216C1632714AD3A3E6E602E1C72AE5 | D18706C3E34D44829667810A5D5725C6 | [11 empty] | 95.01 | 100 | 0 | 3500 | 0 |  | 450 |  | 해제 | 해제 | 0 | 3800 | 0 |  | 450 |  | 선택 | 해제 | 해제 | 미정 | 미정 | 선택 | 미정 |  | 미정 | BT180180 | H
B48476 | 2018-10-19 | 2 | C |  | 7 | A | SBC70L | 특수용도강 | D3 | BM#2 | 1589 | 37 | 1636 | 1555 | 30 | 5900 |  | 1 | 0.24 | 20 |  | -2.61 | 1558 | 1624 | 0.23 | 0 | 0 | 2 | 80 | 64 | Y |  | 2018-10-19 13:28 | 60 | 1133 | 24 | 28 | 30 | 32 | 33 | 34 | 33 | 32 | 32 | 31 | 30 | 29 |  | 29 | 31 | 34 | 29 | 32 | -0.17 | Y | 30 | Y | -0.2 |  |  |  | 1.06 |  |  |  | N | N | N | Y | 150 | 0.5 | 59 | 94490 | 97670 | 70 | 15300 | 12 | 1 |  | 2018-10-19 13:42 | 1558 | 120 |  | 29 | [16 empty] | 96.71 | 72.73 | 0 | 0 | 0 |  | 650 | 400 | 선택 | 선택 | 0 | 0 | 0 |  | 650 | 400 | 선택 | 선택 | 선택 | 미정 | 미정 | 미정 | 미정 |  | 미정 | RB130.00 | H
B48477 | 2018-10-19 | 2 | C |  | 8 | A | SBC70L | 특수용도강 | D3 | BM#2 | 1570 | 41 | 1627 | 1535 | 33 | 6500 |  | 1 | 0.25 | 20 |  | 0 | 1556 | 1625 | 0.13 | 0 | 0 | 11 | 24 | 61 | Y |  | 2018-10-19 14:27 | 58 | 1126 | 26 | 26 | 28 | 28 | 29 | 28 | 28 | 27 | 26 | 25 | 24 | 23 |  | 23 | 27 | 29 | 23 | 28 | -0.17 | Y | 34.98 | Y | -0.2 |  |  |  | 1.15 |  |  |  | N | N | N | Y | 140 | 0.5 | 58 | 100186 | 94980 | 1140 | 16400 | 12 | 1 | 40 | 2018-10-19 14:41 | 1556 | 119 |  | 32 |  | * 증류수펌프1번 고장으로 증류수량이 적어 히터기 코일에 영향을주어 정상적으로 (700KW)적용하지못함.(650KW사용함) | [14 empty] | 104.09 | 76.92 | 0 | 0 | 0 |  | 650 | 400 | 선택 | 선택 | 0 | 0 | 0 |  | 650 | 400 | 선택 | 선택 | 선택 | 미정 | 미정 | 미정 | 미정 |  | 미정 | RB098.00 | C
A48588 | 2018-10-19 | 1 | C | TUNDISH교체 | 1 | A | AE1070LS | 탄소강 | E1 | BM#1 | 1519 | 52 | 1604 | 1521 | 47 | 7900 |  | 3 | 0.34 | 25 |  | -0.49 | 1559 | 1574 | 0 | 1006.2 |  | 37 | 25 | 81 | Y |  | 2018-10-19 14:31 | 84 | 1126 | 10 | 23 | 22 | 26 | 29 | 31 | 32 | 33 | 34 | 35 | 35 | 35 |  | 35 | 30 | 35 | 35 | 35 | 0 |  | 9.98 | Y | 0 |  | 2.63 | 2.63 | 2.15 |  |  |  | N | N | N | N | 230 | 0.46 | 63 | 84590 | 98200 | 7430 | 16200 | 17 | 1 |  | 2018-10-19 14:37 | 1559 | 118 |  | 26 |  | *T/D플럭스 유15 용225KG **STR#1 Edge Heater 코일누수 적용不 *Hydris 수소 기준 초과(10분)ID:1010102.201.202(생관통보) **L/D잔강 8톤에 슬라그 나옴 잔강이월 미실시 | [14 empty] | 79.69 | 100 | 1500 | 0 | 0 |  | 500 |  | 해제 | 해제 | 1500 | 0 | 0 |  | 500 |  | 선택 | 해제 | 해제 | 미정 | 미정 | 해제 | 미정 |  | 미정 | BT180180 | H
B48478 | 2018-10-19 | 2 | C | TUNDISH교체전 | 9 | A | SBC70L | 특수용도강 | D3 | BM#2 | 1555 | 46 | 1635 | 1544 | 43 | 8600 |  | 1 | 0.27 | 21 |  | 0 | 1569 | 1634 | 0.15 | 0 | 0 | 19 | 12 | 46 | Y |  | 2018-10-19 15:45 | 71 | 1141 | 20 | 33 | 40 | 43 | 44 | 44 | 44 | 43 | 42 | 41 | 39 | 38 |  | 38 | 39 | 44 | 38 | 44 | -0.17 | Y | 35 | Y | -0.2 |  |  |  | 0.96 |  |  |  | N | N | N | M | 130 | 0.5 | 58 | 91504 | 97490 | -1440 | 2000 | 12 | 1 | 10 | 2018-10-19 15:52 | 1569 | 113 |  | 15 |  | * 증류수펌프1번 고장으로 증류수량이 적어 히터기 코일에 영향을주어 정상적으로 (700KW)적용하지못함.(650KW사용 | BA213D73654949FBA0C08798039E8759 | 77482BFD504847B2928D0D435834FBEB | 8AF57F43F44C4502A84384159A4E1FD9 | [11 empty] | 95.27 | 81.25 | 0 | 2938 | 0 |  | 650 | 400 | 선택 | 선택 | 0 | 3128 | 0 |  | 650 | 400 | 선택 | 선택 | 선택 | 미정 | 미정 | 미정 | 미정 |  | 미정 | RB098.00 | C
A48589 | 2018-10-19 | 1 | C |  | 2 | A | AE1070LS | 탄소강 | E1 | BM#1 | 1512 | 46 | 1581 | 1516 | 42 | 6800 |  | 3 | 0.35 | 25 |  | -1.34 | 1541 | 1581 | 0 | 17.32 |  | 20 | 29 | 95 | Y |  | 2018-10-19 15:40 | 66 | 1090 | 34 | 32 | 32 | 32 | 31 | 31 | 31 | 30 | 30 | 30 | 30 | 30 | 29 | 30 | 31 | 32 | 29 | 32 | -0.03 | Y | 50.02 | Y | 0.2 | [7 empty] | N | N | N | N | 220 | 0.47 | 67 | 84590 | 98350 | 6780 | 16000 | 17 | 1 |  | 2018-10-19 15:53 | 1559 | 106 |  | 22 |  | *STR#1 Edge Heater 코일누수 적용不- | [14 empty] | 80.29 | 100 | 0 | 0 | 0 |  | 500 |  | 해제 | 해제 | 0 | 0 | 0 |  | 500 |  | 선택 | 해제 | 해제 | 미정 | 미정 | 선택 | 미정 |  | 미정 | BT180180 | H
A48590 | 2018-10-19 | 1 | C |  | 3 | A | AE1070LS | 탄소강 | E1 | BM#1 | 1555 | 43 | 1590 | 1528 | 35 | 5400 |  | 3 | 0.35 | 25 |  | -1.77 | 1538 | 1590 | 0 | 26.15 |  | 10 | 7 | 348 | Y |  | 2018-10-19 16:46 | 63 | 1088 | 28 | 29 | 29 | 28 | 28 | 27 | 27 | 26 | 25 | 25 | 24 | 23 | 23 | 23 | 26 | 29 | 23 | 28 | -0.12 |  | 49.98 | Y | 0 | [7 empty] | N | N | N | N | 210 | 0.49 | 60 | 84590 | 95800 | 6960 | 16000 | 17 | 1 |  | 2018-10-19 16:55 | 1538 | 107 |  | 23 |  | *STR#1 Edge Heater 코일누수 적용不- | [14 empty] | 82.29 | 100 | 0 | 0 | 0 |  | 500 |  | 해제 | 해제 | 0 | 0 | 0 |  | 500 |  | 선택 | 해제 | 해제 | 미정 | 미정 | 선택 | 미정 |  | 미정 | BT180180 | H
B48479 | 2018-10-19 | 2 | C | TUNDISH교체 | 1 | A | SNCM439P | 합금강 | SNCM439계 | BM#2 | 1604 | 44 | 1644 | 1557 | 38 | 8300 |  | 1 | 0.26 | 20 |  | -2.14 | 1577 | 1640 | 0.18 | 0 | 0 | 12 | 63 | 56 | Y |  | 2018-10-19 16:47 | 90 | 1085 | 7 | [12 empty] | 7 | 7 | 0 | 0 | 0 | 0 |  | 0 | Y | 0 | 1.4 | 2.45 | 2.32 | 0.88 |  |  |  | N | N | N | N | 150 | 0.18 | 62 | 101508 | 96720 | 850 | 15200 | 9 | 2 | 10 | 2018-10-19 16:52 | 1577 | 131 |  | 36 |  | *T/D플럭스 120/15KG *롱노즐 실리부 부착 | [14 empty] | 102.07 | 75 | 700 | 0 | 0 |  | 650 | 400 | 선택 | 해제 | 700 | 0 | 0 |  | 650 | 400 | 선택 | 해제 | 선택 | 미정 | 미정 | 미정 | 선택 |  | 미정 | BT180180 | H
A48591 | 2018-10-19 | 1 | C |  | 4 | A | AE1070LS | 탄소강 | E1 | BM#1 | 1534 | 45 | 1576 | 1512 | 38 | 6200 |  | 3 | 0.32 | 25 |  | -1.6 | 1530 | 1576 | 0 | 12.87 |  | 5 | 41 | 91 | Y |  | 2018-10-19 17:59 | 55 | 1091 | 22 | 23 | 25 | 25 | 26 | 25 | 23 | 22 | 22 | 21 | 19 | 19 | 19 | 18 | 22 | 26 | 18 | 25 | -0.18 | Y | 45 | Y | -0.2 | [7 empty] | N | N | N | N | 200 | 0.46 | 65 | 101508 | 93750 | 6880 | 15400 | 17 | 1 |  | 2018-10-19 18:04 | 1530 | 99 |  | 13 |  | *STR#1 Edge Heater 코일누수 적용不- *전공정지연 감속주입 | [14 empty] | 100.75 | 100 | 0 | 0 | 0 |  | 500 |  | 해제 | 해제 | 0 | 0 | 0 |  | 500 |  | 선택 | 해제 | 해제 | 미정 | 미정 | 선택 | 미정 |  | 미정 | BT180180 | H
B48480 | 2018-10-19 | 2 | C |  | 2 | A | SNCM439P | 합금강 | SNCM439계 | BM#2 | 1586 | 51 | 1615 | 1535 | 38 | 8000 |  | 1 | 0.25 | 18 |  | 0 | 1556 | 1614 | 0.23 | 0 | 0 | 2 | 81 | 54 | Y |  | 2018-10-19 17:55 | 69 | 1107 | 8506 | 8506 | 8506 | 8506 | 14 | 34 | 33 | 32 | 31 | 30 | 28 | 27 | 26 | 26 | 999 | 8506 | 14 | 8506 | 9.99 | Y | 9.98 | Y | -0.2 | [7 empty] | N | N | N | N | 180 | 0.5 | 63 | 86138 | 103240 | 210 | 15900 | 9 | 2 |  | 2018-10-19 17:59 | 1556 | 132 |  | 31 | [16 empty] | 82.86 | 78.57 | 0 | 0 | 0 |  | 650 | 400 | 선택 | 해제 | 0 | 0 | 0 |  | 650 | 400 | 선택 | 해제 | 선택 | 미정 | 미정 | 미정 | 미정 |  | 미정 | RB150.00 | C
A48592 | 2018-10-19 | 1 | C |  | 5 | A | AE1070LS | 탄소강 | E1 | BM#1 | 1584 | 39 | 1590 | 1525 | 34 | 5200 |  | 3 | 0.32 | 25 |  | -1.44 | 1548 | 1590 | 0 | 9.77 |  | 37 | 26 | 80 | Y |  | 2018-10-19 18:51 | 73 | 1099 | 17 | 25 | 29 | 32 | 33 | 34 | 34 | 34 | 34 | 33 | 34 | 33 | 33 | 32 | 31 | 34 | 32 | 34 | -0.05 | Y | 39.97 | Y | -0.2 | [7 empty] | N | N | N | N | 190 | 0.43 | 69 | 101508 | 96650 | 7060 | 16100 | 17 | 1 |  | 2018-10-19 18:57 | 1548 | 103 |  | 27 |  | *STR#1 Edge Heater 코일누수 적용不- *전공정지연 감속주입 | [14 empty] | 97.93 | 100 | 0 | 0 | 0 |  | 500 |  | 해제 | 해제 | 0 | 0 | 0 |  | 500 |  | 선택 | 해제 | 해제 | 미정 | 미정 | 선택 | 미정 |  | 미정 | BT180180 | H
B48481 | 2018-10-19 | 2 | C |  | 3 | A | SNCM439P | 합금강 | SNCM439계 | BM#2 | 1617 | 46 | 1614 | 1534 | 38 | 7800 |  | 1 | 0.23 | 18 |  | 0 | 1545 | 1613 | 0.16 | 0 | 0 | 11 | 25 | 65 | Y |  | 2018-10-19 19:04 | 58 | 1068 | 22 | 23 | 25 | 26 | 27 | 27 | 26 | 25 | 24 | 22 | 21 | 20 | 18 | 17 | 23 | 27 | 17 | 0 | -0.22 | Y | 45.07 | Y | -0.2 |  |  |  | 1.07 |  |  |  | N | N | N | N | 170 | 0.46 | 66 | 92240 | 100270 | 30 | 15600 | 9 | 2 | 30 | 2018-10-19 19:09 | 1542 | 134 |  | 29 | [16 empty] | 91.87 | 100 | 0 | 0 | 0 |  | 650 | 600 | 선택 | 해제 | 0 | 0 | 0 |  | 650 | 600 | 선택 | 해제 | 선택 | 미정 | 미정 | 미정 | 미정 |  | 미정 | RB114.30 | C
A48593 | 2018-10-19 | 1 | C |  | 6 | A | AE1070LS | 탄소강 | E1 | BM#1 | 1594 | 39 | 1594 | 1540 | 28 | 4400 |  | 3 | 0.32 | 25 |  | -1.6 | 1547 | 1594 | 0 | 12.07 |  | 20 | 30 | 71 | Y |  | 2018-10-19 19:58 | 72 | 1095 | 30 | 30 | 31 | 32 | 31 | 32 | 32 | 31 | 30 | 29 | 29 | 29 | 29 | 29 | 30 | 32 | 29 | 32 | -0.07 | Y | 45 | Y | 0 | [7 empty] | N | N | N | N |  | 0.46 | 61 | 101508 | 87950 | 6930 | 16200 | 17 | 1 |  | 2018-10-19 20:05 | 1547 | 105 |  | 30 |  | *STR#1 Edge Heater 코일누수 적용不- | [14 empty] | 106.91 | 100 | 0 | 0 | 0 |  | 500 |  | 해제 | 해제 | 0 | 0 | 0 |  | 500 |  | 선택 | 해제 | 해제 | 미정 | 미정 | 선택 | 미정 |  | 미정 | BT180180 | H
B48482 | 2018-10-19 | 2 | C |  | 4 | B | SNCM439P | 합금강 | SNCM439계 | BM#2 | 1593 | 48 | 1617 | 1544 | 41 | 7700 |  | 1 | 0.23 | 18 |  | 0 | 1548 | 1618 | 0.13 | 0 | 0 | 19 | 13 | 62 | Y |  | 2018-10-19 20:08 | 61 | 1102 | 13 | 20 | 24 | 27 | 28 | 28 | 28 | 27 | 27 | -278 | 25 | 23 | 22 | 21 | 2 | 28 | 21 | 28 | -0.16 | Y | 25.03 | Y | -0.2 | [7 empty] | N | N | N | N | 160 | 0.45 | 67 | 100126 | 100580 | 540 | 15500 | 9 | 2 | 10 | 2018-10-19 20:27 | 1542 | 144 |  | 35 |  | *빅사이즈 후속 | [14 empty] | 98.99 | 100 | 0 | 0 | 0 |  | 650 | 400 | 해제 | 해제 | 0 | 0 | 0 |  | 650 | 400 | 해제 | 해제 | 선택 | 미정 | 미정 | 미정 | 미정 |  | 미정 | RB114.30 | C
A48594 | 2018-10-19 | 1 | D |  | 7 | A | AE1070LS | 탄소강 | E1 | BM#1 | 1592 | 39 | 1580 | 1529 | 35 | 5100 |  | 3 | 0.32 | 25 |  | -1.48 | 1537 | 1580 | 0 | 9.96 |  | 10 | 8 | 70 | Y |  | 2018-10-19 21:06 | 62 | 1091 | 27 | 28 | 29 | 28 | 28 | 27 | 25 | 23 | 23 | 22 | 22 | 22 | 23 | 23 | 25 | 29 | 22 | 28 | -0.16 | Y | 44.98 | Y | 0.2 | [7 empty] | N | N | N | N | 230 | 0.49 | 62 | 101508 | 98780 | 7040 | 15900 | 17 | 1 |  | 2018-10-19 21:16 | 1537 | 103 |  | 24 |  | *STR#1 Edge Heater 코일누수 적용不- | [14 empty] | 95.4 | 100 | 0 | 0 | 0 |  | 500 |  | 해제 | 해제 | 0 | 0 | 0 |  | 500 |  | 선택 | 해제 | 해제 | 미정 | 미정 | 선택 | 미정 |  | 미정 | BT180180 | H
B48483 | 2018-10-19 | 2 | D |  | 5 | A | SNCM439P | 합금강 | SNCM439계 | BM#2 | 1606 | 42 | 1624 | 1564 | 39 | 7300 |  | 1 | 0.23 | 18 |  | 0 | 1548 | 1617 | 0.13 | 0 | 0 | 12 | 64 | 40 | Y |  | 2018-10-19 21:17 | 61 | 1105 | 17 | 24 | 28 | 31 | 33 | 32 | 32 | 32 | 31 | 30 | 29 | 28 | 26 | 26 | 29 | 33 | 26 | 32 | -0.18 | Y | 39.98 | Y | -0.4 | [7 empty] | Y | N | N | N | 190 | 0.5 | 62 | 95058 | 104340 | 40 | 15400 | 9 | 2 | 40 | 2018-10-19 21:41 | 1548 | 153 |  | 37 | [16 empty] | 91.53 | 100 | 0 | 0 | 0 |  | 650 | 400 | 선택 | 해제 | 0 | 0 | 0 |  | 650 | 400 | 선택 | 해제 | 선택 | 미정 | 미정 | 미정 | 미정 |  | 미정 | BT180180 | C
A48595 | 2018-10-19 | 1 | D | TUNDISH교체전 | 8 | A | AE1070LS | 탄소강 | E1 | BM#1 | 1556 | 42 | 1575 | 1513 | 35 | 5700 |  | 3 | 0.32 | 25 |  | -1.23 | 1538 | 1575 | 0 | 16.6 |  | 5 | 42 | 68 | Y |  | 2018-10-19 22:18 | 63 | 1090 | 21 | 26 | 28 | 29 | 29 | 29 | 28 | 28 | 26 | 25 | 26 | 25 |  | 25 | 27 | 29 | 25 | 29 | -0.1 | Y | 39.98 | Y | -0.2 | [7 empty] | N | N | N | N | 220 | 0.49 | 61 | 92276 | 95640 | 7610 | 1500 | 17 | 1 |  | 2018-10-19 22:29 | 1538 | 97 |  | 16 |  | *STR#1 Edge Heater 코일누수 적용不- | D25799DFD4824AB29BAC06D4BC9CBE29 | 2B11E03991BD445381CED153E7CBB032 | 3CB1B7883470406AA95459DBDAE32676 | [11 empty] | 89.37 | 100 | 0 | 3500 | 0 |  | 500 |  | 선택 | 해제 | 0 | 3500 | 0 |  | 500 |  | 선택 | 해제 | 해제 | 미정 | 미정 | 선택 | 미정 |  | 미정 | BT180180 | H
B48484 | 2018-10-19 | 2 | D |  | 6 | B | SNCM439P | 합금강 | SNCM439계 | BM#2 | 1624 | 52 | 1646 | 1567 | 38 | 7700 |  | 1 | 0.23 | 21 |  | -2.4 | 1558 | 1639 | 0.26 | 0 | 0 | 2 | 82 | 33 | Y |  | 2018-10-19 22:16 | 71 | 1062 | 23 | 28 | 33 | 36 | 36 | 36 | 35 | 34 | 33 | 31 | 30 | 28 | 26 | 26 | 32 | 36 | 26 | 36 | -0.22 | Y | 45.03 | Y | -0.39 | [7 empty] | N | N | N | N | 180 | 0.5 | 62 | 118140 | 102710 | 60 | 15100 | 9 | 2 | 10 | 2018-10-19 22:41 | 1558 | 159 |  | 43 | [16 empty] | 116.39 | 100 | 0 | 0 | 0 |  | 650 | 400 | 선택 | 해제 | 0 | 0 | 0 |  | 650 | 400 | 선택 | 해제 | 선택 | 미정 | 미정 | 미정 | 미정 |  | 미정 | RB120.00 | C
A48596 | 2018-10-19 | 1 | D | TUNDISH교체 | 1 | A | AE5120M | 합금강 | C1 | BM#1 | 1623 | 43 | 1640 | 1555 | 36 | 6400 |  | 3 | 0.32 | 17 |  | -1.82 | 1602 | 1640 | 0 | 12.53 |  | 37 | 27 | 68 | Y |  | 2018-10-19 23:08 | 94 | 1096 | 8 | 16 | 16 | 22 | 28 | 30 | 31 | 33 | 35 | 35 |  |  |  | 35 | 27 | 35 | 35 | 0 | 0 |  | 4.97 | Y | 0 |  | 2.86 | 2.8 | 2.1 |  |  |  | N | N | N | N | 150 | 0.5 | 54 | 84590 | 93540 | 7860 | 16100 | 10 | 1 |  | 2018-10-19 23:19 | 1602 | 120 |  | 51 |  | *STR#1 Edge Heater 코일누수 적용不- *T/Dflux 유15kg 용120kg *수소측정 기준초과(10분) 이상재 ID: 101.102.201.202 생관통보 | [14 empty] | 83.42 | 100 | 1000 | 0 | 0 |  | 500 |  | 선택 | 선택 | 1000 | 0 | 0 |  | 500 |  | 선택 | 선택 | 미정 | 미정 | 미정 | 선택 | 선택 |  | 미정 | BT180180 | H
B48485 | 2018-10-19 | 2 | D |  | 7 | A | SNCM439P | 합금강 | SNCM439계 | BM#2 | 1612 | 48 | 1637 | 1564 | 44 | 7700 |  | 1 | 0.23 | 20 |  | -1.77 | 1570 | 1622 | 0.1 | 0 | 0 | 11 | 26 | 29 | Y |  | 2018-10-19 23:09 | 83 | 1085 | 22 | 31 | 35 | 38 | 38 | 38 | 38 | 37 | 36 | 35 | 34 | 32 | 31 | 31 | 34 | 38 | 31 | 38 | -0.16 | Y | 45 | Y | -0.2 | [7 empty] | N | N | N | N | 170 | 0.5 | 63 | 101256 | 102410 | 530 | 14200 | 9 | 2 | 20 | 2018-10-19 23:10 | 1570 | 159 |  | 55 | [16 empty] | 98.88 | 100 | 0 | 0 | 0 |  | 650 | 400 | 선택 | 해제 | 0 | 0 | 0 |  | 650 | 400 | 선택 | 해제 | 선택 | 미정 | 미정 | 미정 | 미정 |  | 미정 | RB120.00 | C
A48597 | 2018-10-19 | 1 | D |  | 2 | A | AE5120M | 합금강 | C1 | BM#1 | 1577 | 50 | 1606 | 1531 | 43 | 7400 |  | 3 | 0.32 | 16 |  | -1 | 1585 | 1606 | 0 | 12.7 |  | 20 | 31 | 71 | Y |  | 2018-10-20 00:13 | 77 | 1089 | 33 | 30 | 29 | 28 | 29 | 28 | 27 | 27 | 26 | 26 | 25 | 24 | 25 | 25 | 28 | 29 | 24 | 0 | -0.11 | Y | 45.08 | Y | 0.2 | [7 empty] | N | N | N | N | 140 | 0.52 | 62 | 101508 | 102360 | 7040 | 15500 | 10 | 2 |  | 2018-10-20 00:20 | 1585 | 117 |  | 42 |  | *STR#1 Edge Heater 코일누수 적용不- | [14 empty] | 92.28 | 100 | 0 | 0 | 0 |  | 500 |  | 선택 | 선택 | 0 | 0 | 0 |  | 500 |  | 선택 | 선택 | 미정 | 미정 | 미정 | 선택 | 미정 |  | 미정 | BT180180 | H
B48486 | 2018-10-19 | 2 | D | TUNDISH교체전 | 8 | A | SNCM439P | 합금강 | SNCM439계 | BM#2 | 1586 | 49 | 1625 | 1547 | 44 | 8100 |  | 1 | 0.24 | 19 |  | -1.87 | 1564 | 1622 | 0.11 | 0 | 0 | 19 | 14 | 30 | Y |  | 2018-10-20 00:47 | 77 | 1088 | 27 | 36 | 38 | 40 | 41 | 41 | 41 | 40 | 39 | 38 | 36 | 34 |  | 34 | 38 | 41 | 34 | 41 | -0.2 | Y | 34.98 | Y | -0.4 | [7 empty] | N | N | N | N | 160 | 0.49 | 59 | 105476 | 97080 | 70 | 2000 | 9 | 2 | 30 | 2018-10-20 00:49 | 1564 | 150 |  | 23 |  |  | A1B60943131043BBBBA55F2449E872D2 | 75D6B342914C4C64AD9667AD1E1E9499 | CDE1EC2926FC43D68175065D288CEAC6 | [11 empty] | 108.57 | 100 | 0 | 2900 | 0 |  | 650 | 400 | 선택 | 해제 | 0 | 2800 | 0 |  | 650 | 400 | 선택 | 해제 | 선택 | 미정 | 미정 | 미정 | 미정 |  | 미정 | RB120.00 | C
A48598 | 2018-10-19 | 1 | D |  | 3 | A | AE5120M | 합금강 | C1 | BM#1 | 1611 | 53 | 1621 | 1524 | 39 | 7400 |  | 3 | 0.33 | 16 |  | -2.01 | 1581 | 1621 | 0 | 11.59 |  | 10 | 9 | 73 | Y |  | 2018-10-20 01:24 | 73 | 1091 | 24 | 26 | 28 | 28 | 27 | 26 | 25 | 24 | 23 | 22 | 22 | 22 |  | 22 | 25 | 28 | 22 | 22 | -0.13 |  | 44.98 | Y | 0 | [7 empty] | N | N | N | N | 130 | 0.53 | 59 | 101508 | 100480 | 2880 | 14600 | 10 | 2 |  | 2018-10-20 01:34 | 1581 | 108 |  | 34 |  | *STR#1 Edge Heater 코일누수 적용不- | [14 empty] | 93.9 | 100 | 0 | 0 | 0 |  | 500 |  | 선택 | 선택 | 0 | 0 | 0 |  | 500 |  | 선택 | 선택 | 미정 | 미정 | 미정 | 선택 | 미정 |  | 미정 | BT180180 | H
B48487 | 2018-10-19 | 2 | D | TUNDISH교체 | 1 | A | SCM440 | 합금강 | D | BM#2 | 1584 | 56 | 1654 | 1534 | 51 | 9300 |  | 1 | 0.29 | 20 |  | -2.08 | 1584 | 1664 | 0 | 0.34 | 0 | 12 | 65 | 37 | Y |  | 2018-10-20 01:53 | 88 | 1087 | -523 | -260 | 30 | 28 | 25 | 32 | 36 | 39 | 40 | 41 | 41 | 41 | 40 | 40 | 36 | 41 | 40 | 41 | -0.06 |  | 14.93 | Y | -0.2 |  | 2.95 | 2.95 | 1.5 |  |  |  | N | N | N | N | 150 | 0.48 | 57 | 93101 | 94580 | 2510 | 14200 | 6 | 1 | 10 | 2018-10-20 02:00 | 1584 | 163 |  | 43 | 15 | * T/D FLUX 용탕부: 120KG / 유탕부: 15KG 투입 * 첫 HEAT 수소측정 기준초과(10분)이상공정 등록 및 생관통보. | [14 empty] | 96.38 | 100 | 1080 | 0 | 0 |  | 650 | 400 | 선택 | 해제 | 1080 | 0 | 0 |  | 650 | 400 | 선택 | 해제 | 해제 | 미정 | 미정 | 미정 | 미정 |  | 미정 | RB190.00 | C
A48599 | 2018-10-19 | 1 | D |  | 4 | A | AE5120M | 합금강 | C1 | BM#1 | 1629 | 44 | 1618 | 1564 | 36 | 5500 |  | 3 | 0.32 | 16 |  | -2.16 | 1575 | 1618 | 0 | 11.64 |  | 5 | 43 | 90 | Y |  | 2018-10-20 02:16 | 67 | 1089 | 20 | 20 | 21 | 21 | 21 | 22 | 21 | 20 | 20 | 20 | 19 | 20 |  | 20 | 20 | 22 | 19 | 21 | -0.02 | Y | 24.98 | Y | 0.2 | [7 empty] | N | N | N | N | 120 | 0.53 | 57 | 152262 | 96410 | 7030 | 14900 | 10 | 2 |  | 2018-10-20 02:23 | 1575 | 110 |  | 43 |  | *STR#1 Edge Heater 코일누수 적용不- *유사강종 연연주 혼탕부 성분확인 ID : 107~109.207~209 | [14 empty] | 146.41 | 100 | 0 | 0 | 0 |  | 500 |  | 선택 | 선택 | 0 | 0 | 0 |  | 500 |  | 선택 | 선택 | 미정 | 미정 | 미정 | 선택 | 미정 |  | 미정 | BT180180 | H
B48488 | 2018-10-19 | 2 | D |  | 2 | A | SCM440 | 합금강 | D | BM#2 | 1592 | 48 | 1627 | 1535 | 42 | 7600 |  | 1 | 0.26 | 15 |  | -2.16 | 1562 | 1613 | 0 | 0.2 | 0 | 2 | 83 | 51 | Y |  | 2018-10-20 02:58 | 66 | 1089 | 34 | 30 | 29 | 28 | 27 | 27 | 25 | 25 | 24 | 22 | 22 | 20 | 19 | 17 | 25 | 29 | 17 | 0 | -0.22 |  | 54.98 | Y | -0.4 |  |  |  | 0.94 |  |  |  | Y | Y | Y | Y | 140 | 0.48 | 67 | 99212 | 106790 | 130 | 14300 | 6 | 1 | 20 | 2018-10-20 02:59 | 1562 | 154 |  | 40 | [16 empty] | 94.8 | 100 | 0 | 0 | 0 |  | 650 | 400 | 선택 | 해제 | 0 | 0 | 0 |  | 650 | 400 | 선택 | 해제 | 해제 | 미정 | 미정 | 미정 | 미정 |  | 미정 | RB200.00 | C
A48600 | 2018-10-19 | 1 | D |  | 5 | A | AE5120HM | 소입성보증강 | C1 | BM#1 | 1657 | 41 | 1622 | 1590 | 28 | 5200 |  | 3 | 0.33 | 16 |  | -2.26 | 1576 | 1622 | 0 | 14.12 |  | 37 | 28 | 61 | Y |  | 2018-10-20 03:22 | 68 | 1089 | 18 | 21 | 24 | 26 | 27 | 26 | 25 | 25 | 24 | 23 | 22 | 22 | 21 | 21 | 23 | 27 | 21 | 0 | -0.15 | Y | 40 | Y | -0.2 | [7 empty] | N | N | N | N | 110 | 0.53 | 62 | 50754 | 105750 | 7010 | 1450 | 10 | 2 |  | 2018-10-20 03:27 | 1576 | 105 |  | 35 |  | *STR#1 Edge Heater 코일누수 적용不- *유사강종 연연주 혼탕부 성분확인 ID : 101.201 | [14 empty] | 44.76 | 100 | 0 | 0 | 0 |  | 500 |  | 선택 | 선택 | 0 | 0 | 0 |  | 500 |  | 선택 | 선택 | 해제 | 미정 | 미정 | 선택 | 미정 |  | 미정 | BT180180 | H
B48489 | 2018-10-19 | 2 | D |  | 3 | A | SCM440 | 합금강 | D | BM#2 | 1597 | 43 | 1615 | 1564 | 37 | 6600 |  | 1 | 0.26 | 15 |  | -2.09 | 1550 | 1621 | 0 | 0.19 | 0 | 11 | 27 | 64 | Y |  | 2018-10-20 04:14 | 54 | 1089 | 14 | 17 | 19 | 20 | 21 | 22 | 22 | 21 | 20 | 20 | 19 | 18 | 17 | 15 | 19 | 22 | 15 | 20 | -0.17 | Y | 40.03 | Y | -0.4 |  |  |  | 1.08 |  |  |  | Y | Y | Y | Y | 130 | 0.49 | 61 | 95062 | 98830 | 60 | 14300 | 6 | 1 | 30 | 2018-10-20 04:20 | 1550 | 149 |  | 34 | 10 | [15 empty] | 96.31 | 100 | 0 | 0 | 0 |  | 650 | 400 | 선택 | 해제 | 0 | 0 | 0 |  | 650 | 400 | 선택 | 해제 | 해제 | 미정 | 미정 | 미정 | 미정 |  | 미정 | RB340.00 | C
A48601 | 2018-10-19 | 1 | D |  | 6 | A | AE5120HM | 소입성보증강 | C1 | BM#1 | 1606 | 44 | 1625 | 1554 | 31 | 6000 |  | 3 | 0.33 | 16 |  | -2.3 | 1579 | 1625 | 0 | 13.96 |  | 20 | 32 | 56 | Y |  | 2018-10-20 04:21 | 71 | 1089 | 19 | 25 | 28 | 30 | 31 | 31 | 29 | 29 | 29 | 28 | 27 | 27 |  | 27 | 28 | 31 | 27 | 29 | -0.07 | Y | 35 | Y | 0 | [7 empty] | N | N | N | N | 100 | 0.52 | 58 | 101508 | 100040 | 7060 | 15350 | 10 | 2 |  | 2018-10-20 04:27 | 1579 | 112 |  | 40 |  | *STR#1 Edge Heater 코일누수 적용不 | [14 empty] | 94.87 | 100 | 0 | 0 | 0 |  | 500 |  | 선택 | 선택 | 0 | 0 | 0 |  | 500 |  | 선택 | 선택 | 해제 | 미정 | 미정 | 선택 | 미정 |  | 미정 | BT180180 | H
B48490 | 2018-10-19 | 2 | A |  | 4 | A | SCM440 | 합금강 | D | BM#2 | 1570 | 46 | 1615 | 1537 | 41 | 7200 |  | 1 | 0.27 | 15 |  | -2.01 | 1554 | 1619 | 0 | 0.17 | 0 | 19 | 15 | 51 | Y |  | 2018-10-20 05:16 | 58 | 1088 | 12 | 19 | 21 | 23 | 23 | 24 | 23 | 23 | 22 | 21 | 20 | 20 | 18 | 18 | 21 | 24 | 18 | 23 | -0.17 | Y | 35 | Y | -0.4 |  |  |  | 1.28 |  |  |  | Y | Y | Y | Y | 120 | 0.48 | 62 | 149797 | 100300 | 200 | 14900 | 6 | 1 |  | 2018-10-20 05:28 | 1554 | 152 |  | 36 |  | *연연주 혼탕부 307~309//407~409 | [14 empty] | 149.05 | 100 | 0 | 0 | 0 |  | 650 | 400 | 선택 | 해제 | 0 | 0 | 0 |  | 650 | 400 | 선택 | 해제 | 해제 | 미정 | 미정 | 미정 | 미정 |  | 미정 | RB340.00 | C
A48602 | 2018-10-19 | 1 | A |  | 7 | A | AE5120HM | 소입성보증강 | C1 | BM#1 | 1606 | 54 | 1615 | 1540 | 42 | 7000 |  | 3 | 0.33 | 16 |  | -1.42 | 1587 | 1615 | 0 | 13.81 |  | 10 | 10 | 55 | Y |  | 2018-10-20 05:30 | 79 | 1089 | 24 | 29 | 33 | 34 | 34 | 36 | 36 | 36 | 35 | 34 | 34 | 33 |  | 33 | 33 | 36 | 33 | 36 | -0.09 | Y | 30.02 | Y | -0.2 | [7 empty] | N | N | N | N | 150 | 0.52 | 60 | 101508 | 102790 | 6960 | 15960 | 10 | 2 |  | 2018-10-20 05:38 | 1587 | 114 |  | 32 |  | *STR#1 Edge Heater 코일누수 적용不 | [14 empty] | 92.49 | 100 | 0 | 0 | 0 |  | 500 |  | 해제 | 선택 | 0 | 0 | 0 |  | 500 |  | 선택 | 선택 | 해제 | 미정 | 미정 | 선택 | 미정 |  | 미정 | BT180180 | H
A48603 | 2018-10-19 | 1 | A |  | 8 | A | AE5120HM | 소입성보증강 | C1 | BM#1 | 1610 | 42 | 1631 | 1542 | 39 | 6700 |  | 3 | 0.32 | 16 |  | -3.02 | 1571 | 1631 | 0 | 9.81 |  | 5 | 44 | 67 | Y |  | 2018-10-20 06:32 | 63 | 1089 | 30 | 29 | 28 | 27 | 26 | 25 | 25 | 24 | 24 | 23 | 22 | 21 |  | 21 | 26 | 28 | 21 | 0 | -0.16 |  | 45 | Y | -0.2 | [7 empty] | N | N | N | N | 140 | 0.51 | 57 | 101508 | 95360 | 6990 | 15960 | 10 | 2 |  | 2018-10-20 06:42 | 1571 | 108 |  | 32 |  | *STR#1 Edge Heater 코일누수 적용不 *주입중 전공정 지연으로 감속주입 | [14 empty] | 99.18 | 100 | 0 | 0 | 0 |  | 500 |  | 해제 | 선택 | 0 | 0 | 0 |  | 500 |  | 선택 | 선택 | 해제 | 미정 | 미정 | 선택 | 미정 |  | 미정 | BT180180 | H
B48491 | 2018-10-19 | 2 | A |  | 5 | A | SCM440HM2 | 소입성보증강 | D | BM#2 | 1590 | 46 | 1625 | 1554 | 40 | 8000 |  | 1 | 0.24 | 20 |  | -1.86 | 1560 | 1636 | 0.16 | 0 | 0 | 12 | 66 | 6 | Y |  | 2018-10-20 06:38 | 67 | 1088 | 18 | 27 | 32 | 35 | 36 | 36 | 36 | 35 | 34 | 33 | 32 | 31 | 30 | 28 | 32 | 36 | 28 | 36 | -0.18 | Y | 45 | Y | -0.4 |  |  |  | 1.02 |  |  |  | N | Y | Y | N | 110 | 0.47 | 65 | 49200 | 102880 | 250 | 14900 | 6 | 1 |  | 2018-10-20 06:39 | 1560 | 145 |  | 21 |  | * 연연주 혼탕부 301 401 *턴디쉬 기준온도 초과로 빅사이즈 해제함. *빅사이즈 후속작업 | [14 empty] | 47.77 | 100 | 0 | 0 | 0 |  | 650 | 400 | 선택 | 해제 | 0 | 0 | 0 |  | 650 | 400 | 선택 | 해제 | 해제 | 미정 | 미정 | 미정 | 미정 |  | 미정 | RB158.75 | C
A48604 | 2018-10-20 | 1 | A |  | 9 | A | AE5120HM | 소입성보증강 | C1 | BM#1 | 1586 | 46 | 1622 | 1521 | 38 | 6900 |  | 3 | 0.33 | 16 |  | -1.88 | 1584 | 1622 | 0 | 13.06 |  | 37 | 29 | 68 | Y |  | 2018-10-20 07:34 | 76 | 1089 | 19 | 27 | 32 | 34 | 35 | 35 | 35 | 35 | 34 | 33 | 32 | 31 |  | 31 | 32 | 35 | 31 | 35 | -0.11 | Y | 35.02 | Y | -0.2 | [7 empty] | N | N | N | N | 130 | 0.49 | 59 | 101508 | 94790 | 7010 | 13270 | 10 | 2 |  | 2018-10-20 07:43 | 1584 | 104 |  | 29 |  | *STR#1 Edge Heater 코일누수 적용不 *전공정 지연으로 감속주입 | [14 empty] | 99.71 | 100 | 0 | 0 | 0 |  | 500 |  | 해제 | 선택 | 0 | 0 | 0 |  | 500 |  | 선택 | 선택 | 해제 | 미정 | 미정 | 선택 | 미정 |  | 미정 | BT180180 | H
B48492 | 2018-10-19 | 2 | A |  | 6 | A | SCM440HM2 | 소입성보증강 | D | BM#2 | 1587 | 53 | 1625 | 1544 | 38 | 7500 |  | 1 | 0.24 | 23 |  | -2.19 | 1554 | 1620 | 0.45 | 0 | 0 | 2 | 84 | 38 | Y |  | 2018-10-20 07:32 | 61 | 1087 | 25 | 26 | 28 | 29 | 29 | 28 | 28 | 28 | 27 | 25 | 24 | 23 | 22 | 22 | 26 | 29 | 22 | 28 | -0.16 | Y | 44.97 | Y | -0.2 |  |  |  | 0.79 |  |  |  | Y | Y | Y | Y | 100 | 0.47 | 62 | 97440 | 98260 | 610 | 14500 | 6 | 1 |  | 2018-10-20 07:38 | 1554 | 147 |  | 36 | [16 empty] | 98.62 | 100 | 0 | 0 | 0 |  | 650 | 400 | 선택 | 해제 | 0 | 0 | 0 |  | 650 | 400 | 선택 | 해제 | 해제 | 미정 | 미정 | 미정 | 미정 |  | 미정 | RB260.00 | H
A48605 | 2018-10-20 | 1 | A |  | 10 | A | AE5120HM | 소입성보증강 | C1 | BM#1 | 1622 | 41 | 1622 | 1561 | 35 | 5700 |  | 3 | 0.32 | 16 |  | -2.23 | 1577 | 1622 | 0 | 16.07 |  | 11 | 28 | 70 | Y |  | 2018-10-20 08:39 | 69 | 1097 | 28 | 27 | 30 | 29 | 29 | 29 | 28 | 27 | 26 | 25 | 24 | 22 |  | 22 | 27 | 30 | 22 | 29 | -0.18 |  | 44.97 | Y | -0.4 | [7 empty] | N | N | N | N | 120 | 0.49 | 57 | 84590 | 91880 | 7070 | 16430 | 10 | 2 |  | 2018-10-20 08:45 | 1577 | 98 |  | 27 |  | *STR#1 Edge Heater 코일누수 적용不 *전공정 지연으로 감속주입 | [14 empty] | 85.57 | 100 | 0 | 0 | 0 |  | 500 |  | 해제 | 선택 | 0 | 0 | 0 |  | 500 |  | 선택 | 선택 | 해제 | 미정 | 미정 | 선택 | 선택 | 9 | 미정 | BT180180 | H
B48493 | 2018-10-20 | 2 | A |  | 7 | A | SCM440HM2 | 소입성보증강 | D | BM#2 | 1554 | 56 | 1645 | 1526 | 31 | 7000 |  | 1 | 0.27 | 20 |  | -2.51 | 1551 | 1631 | 0.53 | 0 | 0 | 20 | 33 | 39 | Y |  | 2018-10-20 08:51 | 58 | 1101 | 18 | 24 | 28 | 30 | 31 | 31 | 31 | 31 | 30 | 29 | 27 |  |  | 27 | 28 | 31 | 27 | 31 | -0.13 | Y | 26.08 | Y | -0.4 |  |  |  | 0.76 |  |  |  | Y | Y | Y | Y | 150 | 0.47 | 50 | 97440 | 80860 | 2200 | 13700 | 6 | 1 |  | 2018-10-20 08:54 | 1551 | 133 |  | 23 | [16 empty] | 118.83 | 100 | 0 | 0 | 0 |  | 650 | 400 | 선택 | 해제 | 0 | 0 | 0 |  | 650 | 400 | 선택 | 해제 | 해제 | 미정 | 미정 | 미정 | 미정 |  | 미정 | RB260.00 | H
A48606 | 2018-10-20 | 1 | A |  | 11 | A | AE5120HM | 소입성보증강 | C1 | BM#1 | 1584 | 43 | 1607 | 1532 | 39 | 6800 |  | 3 | 0.34 | 16 |  | -1.62 | 1574 | 1607 | 0 | 13.47 |  | 10 | 11 | 65 | Y |  | 2018-10-20 09:56 | 66 | 1103 | 19 | 26 | 31 | 33 | 33 | 32 | 31 | 30 | 29 | 27 | 27 | 25 | 23 | 23 | 28 | 33 | 23 | 0 | -0.22 | Y | 44.97 | Y | -0.4 | [7 empty] | N | N | N | N | 110 | 0.48 | 65 | 101508 | 102190 | 6810 | 16330 | 10 | 2 |  | 2018-10-20 10:02 | 1574 | 81 |  | 8 |  | *STR#1 Edge Heater 코일누수 적용不 *전공정 지연으로 감속주입 | [14 empty] | 92.91 | 100 | 0 | 0 | 0 |  | 500 |  | 해제 | 선택 | 0 | 0 | 0 |  | 500 |  | 선택 | 선택 | 해제 | 미정 | 미정 | 선택 | 미정 |  | 미정 | BT180180 | H
B48494 | 2018-10-20 | 2 | A |  | 8 | A | SCM440HM2 | 소입성보증강 | D | BM#2 | 1570 | 50 | 1607 | 1535 | 44 | 8300 |  | 1 | 0.24 | 19 |  | -2.34 | 1555 | 1617 | 0.2 | 0 | 0 | 19 | 16 | 58 | Y |  | 2018-10-20 09:53 | 62 | 1101 | 23 | 30 | 33 | 34 | 35 | 35 | 34 | 33 | 32 | 31 | 30 | 28 | 27 | 27 | 31 | 35 | 27 | 0 | -0.2 | Y | 40.02 | Y | -0.2 |  |  |  | 0.94 |  |  |  | Y | Y | Y | Y | 140 | 0.47 | 64 | 97440 | 101480 | 90 | 14100 | 6 | 1 |  | 2018-10-20 09:51 | 1555 | 113 |  | 15 | [16 empty] | 97 | 100 | 0 | 0 | 0 |  | 650 | 400 | 선택 | 해제 | 0 | 0 | 0 |  | 650 | 400 | 선택 | 해제 | 해제 | 미정 | 미정 | 미정 | 선택 | 7 | 미정 | RB260.00 | H
A48607 | 2018-10-20 | 1 | A | TUNDISH교체전 | 12 | A | AE5120HM | 소입성보증강 | C1 | BM#1 | 1602 | 42 | 1603 | 1525 | 39 | 6700 |  | 3 | 0.32 | 16 |  | -1.37 | 1575 | 1603 | 0 | 12.4 |  | 5 | 45 | 84 | Y |  | 2018-10-20 10:57 | 67 | 1099 | 20 | 27 | 29 | 31 | 32 | 32 | 31 | 30 | 29 | 28 | 27 | 26 | 26 | 26 | 28 | 32 | 26 | 0 | -0.15 | Y | 40.03 | Y | 0 | [7 empty] | N | N | N | N | 100 | 0.47 | 66 | 103415 | 101990 | 7010 | 1700 | 10 | 2 |  | 2018-10-20 11:03 | 1575 | 82 |  | 16 |  | *STR#1 Edge Heater 코일누수 적용不 *전공정 지연으로 감속주입 | 1591FDBD970647E987AA8904BFC9F7C2 | 222DEC31E7684066A4C29C6CB2CAB3A3 | [12 empty] | 10341500 | 100 | 0 | 2500 | 0 |  | 500 |  | 해제 | 선택 | 0 | 2500 | 0 |  | 500 |  | 선택 | 선택 | 해제 | 미정 | 미정 | 선택 | 미정 |  | 미정 | BT180180 | H
B48495 | 2018-10-20 | 2 | A |  | 9 | A | SCM440HM2 | 소입성보증강 | D | BM#2 | 1580 | 47 | 1606 | 1535 | 40 | 8200 |  | 1 | 0.24 | 20 |  | -1.82 | 1552 | 1610 | 0.22 | 0 | 0 | 12 | 67 | 56 | Y |  | 2018-10-20 10:57 | 59 | 1099 | 22 | 28 | 30 | 31 | 32 | 32 | 32 | 31 | 30 | 29 | 28 | 27 | 26 | 23 | 29 | 32 | 23 | 32 | -0.18 | Y | 50.02 | Y | -0.4 |  |  |  | 0.97 |  |  |  | Y | Y | Y | Y | 130 | 0.47 | 71 | 114240 | 111130 | 1750 | 15300 | 6 | 1 |  | 2018-10-20 10:57 | 1552 | 121 |  | 19 | [16 empty] | 101.32 | 100 | 0 | 0 | 0 |  | 650 | 400 | 선택 | 해제 | 0 | 0 | 0 |  | 650 | 400 | 선택 | 해제 | 해제 | 미정 | 미정 | 미정 | 미정 |  | 미정 | RB158.75 | C
B48496 | 2018-10-20 | 2 | A |  | 10 | A | SCM440HM2 | 소입성보증강 | D | BM#2 | 1589 | 47 | 1615 | 1545 | 40 | 7700 |  | 1 | 0.25 | 20 |  | -1.81 | 1553 | 1612 | 0.33 | 0 | 0 | 2 | 85 | 46 | Y |  | 2018-10-20 11:59 | 60 | 1095 | 20 | 22 | 26 | 27 | 28 | 28 | 27 | 27 | 25 | 25 | 23 | 22 | 21 | 20 | 24 | 28 | 20 | 27 | -0.19 | Y | 42.92 | Y | -0.2 |  |  |  | 0.91 |  |  |  | N | Y | Y | N | 120 | 0.48 | 67 | 98400 | 105340 | 70 | 15900 | 6 | 1 |  | 2018-10-20 12:09 | 1553 | 132 |  | 31 |  | *빅사이즈 후속 | [14 empty] | 93.58 | 75 | 0 | 0 | 0 |  | 650 | 400 | 선택 | 해제 | 0 | 0 | 0 |  | 650 | 400 | 선택 | 해제 | 해제 | 미정 | 미정 | 미정 | 미정 |  | 미정 | RB158.75 | C
A48608 | 2018-10-20 | 1 | A | TUNDISH교체 | 1 | A | AE15B34M | 합금강 | 보론강 | BM#1 | 1579 | 43 | 1630 | 1524 | 39 | 7500 |  | 3 | 0.34 | 18 |  | -2.06 | 1583 | 1630 | 0.1 | 0 |  | 37 | 30 | 86 | Y |  | 2018-10-20 12:09 | 86 | 1102 | 15 | 11 | 16 | 20 | 23 | 24 | 26 | 26 | 26 | 26 | 26 |  |  | 26 | 22 | 26 | 26 | 26 | 0 |  | 20.12 | Y | 0 |  | 2.35 | 2.35 |  |  |  |  | N | N | N | N | 150 | 0.49 | 60 | 101508 | 99740 | 4280 | 14300 | 15 | 1 |  | 2018-10-20 12:17 | 1583 | 113 |  | 37 |  | *STR#1 Edge Heater 코일누수 적용不 *전공정 지연으로 감속주입 *T/D가열온도:자동-1362`.수동건-1340`.STR#1:933.STR#2:866.T/D FLUX 유:15,용:120 | [14 empty] | 97.18 | 100 | 700 | 0 | 0 |  | 350 |  | 해제 | 선택 | 700 | 0 | 0 |  | 350 |  | 선택 | 선택 | 해제 | 미정 | 선택 | 미정 | 선택 |  | 미정 | BT180180 | H
A48609 | 2018-10-20 | 1 | C |  | 11 | A | SCM440HM2 | 소입성보증강 | D | BM#2 | 1578 | 42 | 1596 | 1523 | 37 | 6800 |  | 3 | 0.34 | 18 |  | -1.63 | 1560 | 1596 | 0.1 | 0 |  | 11 | 29 | 94 | Y |  | 2018-10-20 13:17 | 67 | 1097 | 16 | 23 | 29 | 31 | 31 | 32 | 31 | 30 | 28 | 28 | 27 | 25 | 24 | 24 | 28 | 32 | 24 | 31 | -0.23 | Y | 35.03 | Y | -0.2 |  |  |  | 0.94 |  |  |  | N | N | N | N | 110 | 0.5 | 60 | 98400 | 98370 | 3940 | 15000 | 6 | 1 | 10 | 2018-10-20 13:24 | 1560 | 95 |  | 23 | [16 empty] | 96.28 | 75 | 0 | 0 | 0 |  | 650 | 400 | 선택 | 해제 | 0 | 0 | 0 |  | 650 | 400 | 선택 | 해제 | 해제 | 미정 | 미정 | 미정 | 미정 |  | 미정 | RB158.75 | C
B48497 | 2018-10-20 | 2 | C |  | 2 | A | AE15B34M | 합금강 | 보론강 | BM#1 | 1584 | 46 | 1646 | 1544 | 40 | 7400 |  | 1 | 0.28 | 13 |  | -2.74 | 1583 | 1643 | 0.32 | 0 | 0 | 20 | 34 | 58 | Y |  | 2018-10-20 12:58 | 86 | 1121 | 22 | 24 | 28 | 30 | 29 | 29 | 28 | 28 | 27 | 26 | 24 | 22 | 21 | 21 | 26 | 30 | 21 | 28 | -0.2 | Y | 45.02 | Y | -0.2 | [7 empty] | N | N | N | N | 140 | 0.49 | 63 | 84590 | 99340 | 120 | 15500 | 15 | 1 |  | 2018-10-20 12:47 | 1583 | 149 |  | 51 |  | *STR#1 Edge Heater 코일누수 적용不 | [14 empty] | 85.75 | 100 | 0 | 0 | 0 |  | 350 |  | 해제 | 선택 | 0 | 0 | 0 |  | 350 |  | 선택 | 선택 | 해제 | 미정 | 미정 | 미정 | 미정 |  | 미정 | BT180180 | H
A48610 | 2018-10-20 | 1 | C | TUNDISH교체전 | 12 | A | SCM440HM2 | 소입성보증강 | D | BM#2 | 1541 | 46 | 1587 | 1519 | 39 | 7300 |  | 3 | 0.34 | 18 |  | -1.79 | 1547 | 1587 | 5.4 | 250 |  | 10 | 12 | 95 | Y |  | 2018-10-20 14:34 | 54 | 1102 | 23 | 28 | 30 | 31 | 32 | 31 | 30 | 29 | 28 | 27 | 26 | 25 | 25 | 25 | 28 | 32 | 25 | 0 | -0.17 | Y | 40 | Y | 0 |  |  |  | 1 |  |  |  | N | N | N | N | 100 | 0.51 | 61 | 103056 | 101570 | 2330 | 2000 | 6 | 1 | 10 | 2018-10-20 14:40 | 1549 | 89 |  | 8 |  |  | ED5540BAF240467087CD42C964A039F6 | 475B036B9F1E4084818D494AC617E4F4 | B0DD458A00484C5FB43500524C55D78D | [11 empty] | 99.19 | 75 | 0 | 3778 | 0 |  | 650 | 400 | 선택 | 해제 | 0 | 3548 | 0 |  | 650 | 400 | 선택 | 해제 | 해제 | 미정 | 미정 | 미정 | 미정 |  | 미정 | RB145.00 | C
B48498 | 2018-10-20 | 2 | C |  | 3 | A | AE15B34M | 합금강 | 보론강 | BM#1 | 1558 | 42 | 1644 | 1524 | 40 | 7800 |  | 1 | 0.24 | 17 |  | 0 | 1565 | 1643 | 0.19 | 0 | 0 | 19 | 17 | 48 | Y |  | 2018-10-20 14:13 | 68 | 1097 | 18 | 17 | 19 | 20 | 20 | 19 | 19 | 19 | 18 | 17 | 16 | 15 | 13 | 13 | 18 | 20 | 13 | 19 | -0.16 | Y | 45.05 | Y | -0.39 | [7 empty] | N | N | N | N | 130 | 0.5 | 62 | 101508 | 101030 | 170 | 14100 | 15 | 1 |  | 2018-10-20 14:22 | 1565 | 151 |  | 41 |  | *STR#1 Edge Heater 코일누수 적용不 | [14 empty] | 100.3 | 100 | 0 | 0 | 0 |  | 350 |  | 해제 | 선택 | 0 | 0 | 0 |  | 350 |  | 선택 | 선택 | 해제 | 미정 | 미정 | 미정 | 선택 | 2 | 미정 | BT180180 | H
B48499 | 2018-10-20 | 2 | C |  | 4 | A | AE15B34M | 합금강 | 보론강 | BM#1 | 1568 | 52 | 1645 | 1535 | 41 | 7900 |  | 1 | 0.25 | 14 |  | -2.23 | 1566 | 1636 | 0.13 | 0 | 0 | 12 | 68 | 38 | Y |  | 2018-10-20 15:25 | 69 | 1096 | 4 | 17 | 24 | 26 | 26 | 26 | 26 | 26 | 25 | 24 | 23 | 21 | 18 | 18 | 22 | 26 | 18 | 26 | -0.18 | Y | 45.02 | Y | -0.6 | [7 empty] | N | N | N | N | 120 | 0.49 | 60 | 101508 | 96760 | 290 | 15900 | 15 | 1 |  | 2018-10-20 15:27 | 1566 | 153 |  | 34 |  | *STR#1 Edge Heater 코일누수 적용不 | [14 empty] | 10.38 | 100 | 0 | 0 | 0 |  | 350 |  | 해제 | 선택 | 0 | 0 | 0 |  | 350 |  | 선택 | 선택 | 해제 | 미정 | 미정 | 미정 | 미정 |  | 미정 | BT180180 | H
A48611 | 2018-10-20 | 1 | C | TUNDISH교체 | 1 | A | SMNB440HA | 합금강 | D1 | BM#2 | 1574 | 45 | 1630 | 1525 | 42 | 6900 |  | 3 | 0.34 | 20 |  | -2.2 | 1578 | 1630 | 0.1 | 0 |  | 5 | 46 | 102 | Y |  | 2018-10-20 15:36 | 83 | 1091 | -409 | -89 | 26 | 23 | 26 | 31 | 36 | 38 | 39 | 39 | 40 | 40 | 41 | 41 | 33 | 41 | 41 | 0 | 0 |  |  | Y | 0.2 |  | 2.4 | 2.4 |  |  |  |  | N | N | N | N | 150 | 0.47 | 61 | 93584 | 98880 | 3240 | 15500 | 14 | 2 | 10 | 2018-10-20 15:43 | 1578 | 112 |  | 32 |  | *T/D플럭스 120/15KG *롱노즐 실리부 부착 | [14 empty] | 90.59 | 75 | 718 | 0 | 0 |  | 650 | 400 | 선택 | 선택 | 718 | 0 | 0 |  | 650 | 400 | 선택 | 선택 | 해제 | 미정 | 미정 | 미정 | 선택 |  | 미정 | RB120.00 | C
B48500 | 2018-10-20 | 2 | C |  | 5 | A | AE15B34M | 합금강 | 보론강 | BM#1 | 1584 | 47 | 1637 | 1534 | 39 | 7800 |  | 1 | 0.26 | 14 |  | 0 | 1571 | 1635 | 0.17 | 0 | 0 | 2 | 86 | 41 | Y |  | 2018-10-20 16:25 | 74 | 1102 | 17 | 22 | 27 | 30 | 30 | 31 | 30 | 30 | 29 | 28 | 27 | 25 | 24 | 24 | 27 | 31 | 24 | 30 | -0.2 | Y | 35 | Y | -0.2 | [7 empty] | N | N | N | N | 110 | 0.49 | 62 | 101508 | 100070 | 110 | 15300 | 15 | 1 |  | 2018-10-20 16:28 | 1571 | 138 |  | 34 |  | *STR#1 Edge Heater 코일누수 적용不 | [14 empty] | 103.16 | 100 | 0 | 0 | 0 |  | 350 |  | 해제 | 선택 | 0 | 0 | 0 |  | 350 |  | 선택 | 선택 | 해제 | 미정 | 미정 | 미정 | 미정 |  | 미정 | BT180180 | H
C47043 | 2018-10-20 | 3 | C |  | 2 | A | SMNB440HA | 합금강 | D1 | BM#2 | 1576 | 49 | 1640 | 1542 | 41 | 7900 |  | 2 | 0.23 | 18 | 40 | -2.39 | 1577 | 1634 | 36.6 | 0 |  | 30 | 92 | 71 | Y |  | 2018-10-20 16:37 | 82 | 1060 | 39 | 41 | 44 | 46 | 46 | 46 | 45 | 45 | 44 | 43 | 42 | 40 | 39 | 39 | 43 | 46 | 39 | 46 | -0.16 | Y | 45 | Y | -0.2 | [7 empty] | N | N | N | N | 140 | 0.49 | 64 | 92763 | 102890 | 220 | 15700 | 14 | 2 | 20 | 2018-10-20 16:53 | 1577 | 144 |  | 35 | [16 empty] | 90.06 | 72.73 | 0 | 0 | 0 |  | 650 | 400 | 선택 | 선택 | 0 | 0 | 0 |  | 650 | 400 | 해제 | 선택 | 해제 | 미정 | 미정 | 미정 | 미정 |  | 미정 | RB120.00 | H
B48501 | 2018-10-20 | 2 | C |  | 6 | A | AE15B34M | 합금강 | 보론강 | BM#1 | 1651 | 42 | 1637 | 1606 | 39 | 5500 |  | 1 | 0.28 | 13 |  | 0 | 1565 | 1635 | 0.2 | 0 | 0 | 20 | 35 | 35 | Y |  | 2018-10-20 17:32 | 68 | 1092 | 21 | 23 | 29 | 30 | 30 | 30 | 29 | 28 | 25 | 25 | 25 | 24 | 22 | 22 | 26 | 30 | 22 | 30 | -0.18 | Y | 45 | Y | -0.41 | [7 empty] | N | N | N | N | 100 | 0.49 | 63 | 101508 | 97010 | 990 | 14900 | 15 | 1 |  | 2018-10-20 17:36 | 1565 | 143 |  | 33 |  | *STR#1 Edge Heater 코일누수 적용不 | [14 empty] | 103.58 | 100 | 0 | 0 | 0 |  | 350 |  | 해제 | 선택 | 0 | 0 | 0 |  | 350 |  | 선택 | 선택 | 해제 | 미정 | 미정 | 미정 | 미정 |  | 미정 | BT180180 | H
C47044 | 2018-10-20 | 3 | C |  | 3 | B | SMNB440HA | 합금강 | D1 | BM#2 | 1589 | 46 | 1628 | 1546 | 41 | 7300 |  | 2 | 0.23 | 18 | 40 | -2.41 | 1572 | 1626 | 29.3 | 0 | 9 | 21 | 89 | 80 | Y |  | 2018-10-20 17:41 | 77 | 1060 | 35 | 37 | 40 | 42 | 42 | 41 | 40 | 40 | 39 | 38 | 36 | 35 | 33 | 33 | 38 | 42 | 33 | 40 | -0.2 | Y | 45 | Y | -0.4 | [7 empty] | N | N | N | N | 130 | 0.49 | 65 | 92763 | 104110 | 70 | 14500 | 14 | 2 | 30 | 2018-10-20 17:54 | 1572 | 135 |  | 37 | 6 | [15 empty] | 90.19 | 72.73 | 0 | 0 | 0 |  | 650 | 400 | 선택 | 선택 | 0 | 0 | 0 |  | 650 | 400 | 선택 | 선택 | 해제 | 미정 | 미정 | 미정 | 미정 |  | 미정 | RB120.00 | C
B48502 | 2018-10-20 | 2 | C |  | 7 | A | AE15B34M | 합금강 | 보론강 | BM#1 | 1613 | 44 | 1655 | 1567 | 34 | 7000 |  | 1 | 0.31 | 14 |  | -2.54 | 1569 | 1645 | 0.19 | 0 | 0 | 19 | 18 | 30 | Y |  | 2018-10-20 18:33 | 72 | 1065 | 14 | 26 | 33 | 35 | 36 | 36 | 36 | 36 | 35 | 33 | 33 | 31 | 30 | 27 | 31 | 36 | 27 | 36 | -0.2 | Y | 45.02 | Y | -0.6 | [7 empty] | N | N | N | N | 150 | 0.44 | 69 | 84590 | 99110 | 10 | 16400 | 15 | 1 |  | 2018-10-20 18:38 | 1569 | 145 |  | 35 |  | *STR#1 Edge Heater 코일누수 적용不 *전공정지연 감속주입 정속유지 미준수 | [14 empty] | 86.32 | 100 | 0 | 0 | 0 |  | 350 |  | 해제 | 선택 | 0 | 0 | 0 |  | 350 |  | 선택 | 선택 | 해제 | 미정 | 미정 | 미정 | 미정 |  | 미정 | BT180180 | H
C47045 | 2018-10-20 | 3 | C | 잔강최소화전 | 4 | A | SMNB440HA | 합금강 | D1 | BM#2 | 1585 | 47 | 1584 | 1540 | 43 | 8000 |  | 2 | 0.23 | 19 | 40 | -2.51 | 1569 | 1629 | 37.5 | 0 |  | 6 | 83 | 110 | Y |  | 2018-10-20 18:50 | 74 | 1060 | 29 | 32 | 32 | 34 | 35 | 35 | 35 | 35 | 34 | 33 | 33 | 33 | 32 | 32 | 33 | 35 | 32 | 35 | -0.07 | Y | 40.02 | Y | -0.2 | [7 empty] | N | N | N | N | 120 | 0.49 | 60 | 113684 | 97980 | 2170 | 3000 | 14 | 2 | 10 | 2018-10-20 19:07 | 1569 | 136 |  | 36 | [16 empty] | 113.51 | 100 | 0 | 3290 | 0 |  | 650 | 400 | 선택 | 선택 | 0 | 3290 | 0 |  | 650 | 400 | 선택 | 선택 | 해제 | 미정 | 미정 | 미정 | 미정 |  | 미정 | RB120.00 | C
B48503 | 2018-10-20 | 2 | C | TUNDISH교체전 | 8 | A | AE15B34M | 합금강 | 보론강 | BM#1 | 1616 | 42 | 1666 | 1565 | 37 | 6700 |  | 1 | 0.28 | 14 |  | 0 | 1582 | 1652 | 0.18 | 0 | 0 | 12 | 69 | 36 | Y |  | 2018-10-20 19:40 | 85 | 1091 | 24 | 35 | 39 | 41 | 43 | 44 | 44 | 43 | 42 | 41 | 39 | 38 |  | 38 | 39 | 44 | 38 | 0 | -0.2 | Y | 30 | Y | -0.2 | [7 empty] | N | N | N | N | 140 | 0.43 | 65 | 93930 | 87440 | 560 | 2000 | 15 | 1 |  | 2018-10-20 19:45 | 1582 | 152 |  | 39 |  | *STR#1 Edge Heater 코일누수 적용不 *전공정지연 감속주입 정속유지 미준수 | D6C2AA0F09874E93AD795EF32C587FAE | 9D10F01ED5DC4F0690952CC0F15F52B7 | 59D9200F72AE48D08EB462453C1FB354 | [11 empty] | 106.74 | 100 | 0 | 2500 | 0 |  | 350 |  | 해제 | 선택 | 0 | 2500 | 0 |  | 350 |  | 선택 | 선택 | 해제 | 미정 | 미정 | 미정 | 미정 |  | 미정 | BT180180 | H
C47046 | 2018-10-20 | 3 | C | 잔강최소화 | 5 | A | SBC70L | 특수용도강 | D3 | BM#2 | 1594 | 43 | 1646 | 1551 | 40 | 7300 |  | 2 | 0.23 | 20 | 40 | -2.24 | 1572 | 1635 | 46.2 | 0 | 8 | 33 | 81 | 112 | N | 1 | 2018-10-20 19:58 | 74 | 1060 | -170 | 25 | 32 | 32 | 33 | 34 | 34 | 33 | 33 | 33 | 32 |  |  | 32 | 26 | 34 | 32 | 33 | -0.08 | Y | 25 | Y | -0.2 |  |  |  | 0.98 |  |  |  | N | N | N | Y | 110 | 0.48 | 55 | 93159 | 98410 | 4180 | 13200 | 14 | 2 |  | 2018-10-20 20:13 | 1572 | 140 |  | 43 |  | *래들 미개공 강제렌싱 1회 실시 ID:301.401 *전공정 요청 감속주입 *후속 B48504 래들 미개공 강제렌싱 1회 실시 ID:305.405 | [14 empty] | 92.05 | 100 | 2500 | 0 | 0 |  | 650 | 400 | 선택 | 선택 | 2500 | 0 | 0 |  | 650 | 400 | 선택 | 선택 | 선택 | 미정 | 미정 | 미정 | 선택 | 4 | 미정 | RB120.00 | H
B48504 | 2018-10-20 | 2 | D |  | 6 | A | SBC70L | 특수용도강 | D3 | BM#2 | 1641 | 44 | 1656 | 1586 | 36 | 6400 |  | 1 | 0.26 | 20 |  | 0 | 1566 | 1651 | 0.26 | 0 | 0 | 2 | 87 | 33 | N | 1 | 2018-10-20 21:04 | 68 | 1088 | 34 | 37 | 39 | 40 | 41 | 40 | 40 | 39 | 39 | 38 | 37 |  |  | 37 | 39 | 41 | 37 | 40 | -0.13 | Y | 30.03 | Y | -0.2 |  |  |  | 0.97 |  |  |  | N | N | N | Y | 100 | 0.5 | 59 | 93159 | 99050 | 970 | 13800 | 14 | 2 | 20 | 2018-10-20 21:13 | 1566 | 174 |  | 36 | [16 empty] | 931.59 | 100 | 0 | 0 | 0 |  | 650 | 400 | 선택 | 선택 | 0 | 0 | 0 |  | 650 | 400 | 선택 | 선택 | 선택 | 미정 | 미정 | 미정 | 미정 |  | 미정 | RB120.00 | H
A48616 | 2018-10-20 | 1 | D | TUNDISH교체 | 1 | A | P-STB3D | 베어링강 | STB (SF) | BM#1 | 1573 | 50 | 1580 | 1533 | 44 | 7200 |  | 3 | 0.33 | 30 |  | -1.29 | 1534 | 1580 | 0.14 | 0 |  | 37 | 32 | 75 | Y |  | 2018-10-20 21:15 | 84 | 1095 | 2 | 30 | 27 | 31 | 34 | 35 | 36 | 37 | 38 | 38 | 37 | 39 |  | 39 | 34 | 39 | 39 | 0 | 0 |  |  | Y | 0.4 |  | 2.41 | 2.41 |  |  |  |  | Y | N | N | M | 230 | 0.46 | 62 | 101508 | 99470 | 7430 | 14200 | 7 | 2 |  | 2018-10-20 21:20 | 1534 | 128 |  | 31 |  | *T/D 플럭스 유15 용275KG *STR#1 Edge Heater 코일누수 적용不 | [14 empty] | 94.96 | 100 | 1500 | 0 | 0 |  | 700 |  | 해제 | 해제 | 1500 | 0 | 0 |  | 700 |  | 선택 | 해제 | 선택 | 미정 | 미정 | 선택 | 선택 |  | 미정 | BT180180 | H
B48506 | 2018-10-20 | 2 | D |  | 7 | A | SBC70L | 특수용도강 | D3 | BM#2 | 1630 | 36 | 1654 | 1585 | 34 | 5600 |  | 1 | 0.28 | 21 |  | -2.32 | 1579 | 1649 | 0.25 | 0 | 0 | 15 | 1 | 268491 | Y |  | 2018-10-20 22:27 | 81 | 1228 | 34 | 41 | 45 | 48 | 48 | 48 | 47 | 46 | 45 | 43 | 41 | 40 | 37 | 37 | 44 | 48 | 37 | 48 | -0.24 | Y | 45 | Y | -0.6 |  |  |  | 1.42 |  |  |  | N | N | N | Y | 150 | 0.48 | 61 | 103704 | 96700 | 340 | 15000 | 14 | 2 | 40 | 2018-10-20 22:35 | 1579 | 110 |  | 16 |  | * 주입중 전공정 작업지연 감속10%이상 주입 이상공정 등록 및 생관통보. | [14 empty] | 102.27 | 100 | 0 | 0 | 0 |  | 650 | 400 | 선택 | 선택 | 0 | 0 | 0 |  | 650 | 400 | 선택 | 선택 | 선택 | 미정 | 미정 | 미정 | 미정 |  | 미정 | RB120.00 | C
A48617 | 2018-10-20 | 1 | D |  | 2 | A | P-STB3D | 베어링강 | STB (SF) | BM#1 | 1572 | 59 | 1573 | 1544 | 50 | 7100 |  | 3 | 0.33 | 30 |  | -1.68 | 1516 | 1573 | 0.11 | 0 |  | 11 | 31 | 72 | Y |  | 2018-10-20 22:29 | 66 | 1108 | 36 | 36 | 36 | 35 | 34 | 33 | 32 | 32 | 31 | 30 | 29 | 28 | 28 | 28 | 32 | 36 | 28 | 36 | -0.16 |  | 49.85 | Y | 0 | [7 empty] | Y | Y | Y | Y | 220 | 0.48 | 62 | 101508 | 95520 | 7080 | 15300 | 7 | 2 |  | 2018-10-20 22:39 | 1516 | 128 |  | 21 |  | *STR#1 Edge Heater 코일누수 적용不 | [14 empty] | 99.03 | 100 | 0 | 0 | 0 |  | 700 |  | 해제 | 해제 | 0 | 0 | 0 |  | 700 |  | 선택 | 해제 | 선택 | 미정 | 미정 | 선택 | 미정 |  | 미정 | BT180180 | H
B48507 | 2018-10-20 | 2 | D |  | 8 | C | SBC70L | 특수용도강 | D3 | BM#2 | 1609 | 44 | 1636 | 1547 | 36 | 6500 |  | 1 | 0.24 | 20 |  | -2 | 1572 | 1623 | 0.12 | 0 | 0 | 19 | 19 | 83 | Y |  | 2018-10-20 23:40 | 74 | 1026 | 35 | 35 | 37 | 38 | 37 | 36 | 34 | 33 | 31 | 30 | 27 |  |  | 27 | 34 | 38 | 27 | 0 | -0.31 | Y | 35.02 | Y | -0.6 |  |  |  | 1.01 |  |  |  | N | N | N | Y | 140 | 0.45 | 53 | 86420 | 77440 | 17120 | 14300 | 14 | 2 | 10 | 2018-10-20 23:39 | 1572 | 116 |  | 7 |  | * 전공정(전기로#2기) 작업지연 감속주입 요청 함. * 성분 C급 발생 감속10%이상 주입 및 래들 조기교체 로 이상공정 등록 생관통보 함. | [14 empty] | 91.45 | 100 | 0 | 0 | 0 |  | 650 | 400 | 선택 | 선택 | 0 | 0 | 0 |  | 650 | 400 | 선택 | 선택 | 선택 | 미정 | 미정 | 미정 | 미정 |  | 미정 | RB124.00 | C
A48618 | 2018-10-20 | 1 | D |  | 3 | A | P-STB3D | 베어링강 | STB (SF) | BM#1 | 1572 | 44 | 1572 | 1535 | 43 | 6600 |  | 3 | 0.33 | 30 |  | -1.46 | 1523 | 1572 | 0.14 | 0 |  | 10 | 14 | 68 | Y |  | 2018-10-20 23:36 | 73 | 1025 | 26 | 31 | 35 | 37 | 37 | 37 | 37 | 36 | 36 | 35 | 35 | 34 | 33 | 33 | 35 | 37 | 33 | 37 | -0.09 | Y | 45.02 | Y | -0.2 | [7 empty] | Y | Y | Y | Y | 210 | 0.48 | 63 | 84590 | 99020 | 7030 | 13300 | 7 | 2 |  | 2018-10-20 23:47 | 1523 | 116 |  | 17 |  | *STR#1 Edge Heater 코일누수 적용不 | [14 empty] | 79.91 | 100 | 0 | 0 | 0 |  | 700 |  | 해제 | 해제 | 0 | 0 | 0 |  | 700 |  | 선택 | 해제 | 선택 | 미정 | 미정 | 선택 | 미정 |  | 미정 | BT180180 | H
B48508 | 2018-10-20 | 2 | D |  | 9 | A | SBC70L | 특수용도강 | D3 | BM#2 | 1598 | 46 | 1615 | 1527 | 38 | 7500 |  | 1 | 0.25 | 21 |  | -2.31 | 1567 | 1626 | 0.19 | 0 | 0 | 12 | 70 | 69 | Y |  | 2018-10-21 00:32 | 69 | 1023 | 25 | 31 | 34 | 36 | 37 | 37 | 36 | 35 | 34 | 33 | 32 | 31 | 29 | 29 | 33 | 37 | 29 | 0 | -0.2 | Y | 40 | Y | -0.4 |  |  |  | 0.8 |  |  |  | N | N | N | Y | 130 | 0.46 | 63 | 84690 | 95200 | 1330 | 14500 | 14 | 2 | 30 | 2018-10-21 00:39 | 1567 | 109 |  | 11 |  | * 전공정(전기로#2기) 작업지연 감속주입 요청 함. | [14 empty] | 87.76 | 100 | 0 | 0 | 0 |  | 650 | 400 | 선택 | 선택 | 0 | 0 | 0 |  | 650 | 400 | 선택 | 선택 | 선택 | 미정 | 미정 | 미정 | 미정 |  | 미정 | RB120.00 | C
A48619 | 2018-10-20 | 1 | D |  | 4 | A | P-STB3D | 베어링강 | STB (SF) | BM#1 | 1552 | 45 | 1571 | 1532 | 40 | 6500 |  | 3 | 0.33 | 30 |  | -1.42 | 1523 | 1571 | 0.14 | 0 |  | 5 | 48 | 105 | Y |  | 2018-10-21 00:38 | 73 | 1025 | 31 | 34 | 38 | 40 | 41 | 41 | 40 | 40 | 39 | 38 | 38 | 37 | 37 | 36 | 38 | 41 | 36 | 40 | -0.11 | Y | 44.98 | Y | -0.2 | [7 empty] | Y | Y | Y | Y | 200 | 0.48 | 67 | 101508 | 103190 | 7010 | 14900 | 7 | 2 |  | 2018-10-21 00:45 | 1523 | 111 |  | 21 |  | *STR#1 Edge Heater 코일누수 적용不 | [14 empty] | 92.11 | 100 | 0 | 0 | 0 |  | 700 |  | 해제 | 해제 | 0 | 0 | 0 |  | 700 |  | 선택 | 해제 | 선택 | 미정 | 미정 | 선택 | 미정 |  | 미정 | BT180180 | H
B48509 | 2018-10-20 | 2 | D |  | 10 | A | SBC70L | 특수용도강 | D3 | BM#2 | 1643 | 42 | 1604 | 1584 | 32 | 6100 |  | 1 | 0.23 | 20 |  | -1.96 | 1560 | 1627 | 0.12 | 0 | 0 | 20 | 37 | 80 | Y |  | 2018-10-21 01:28 | 62 | 1028 | 26 | 33 | 36 | 38 | 39 | 39 | 38 | 37 | 36 | 35 | 34 | 33 | 31 | 31 | 35 | 39 | 31 | 0 | -0.2 | Y | 40 | Y | -0.4 |  |  |  | 1.14 |  |  |  | N | N | N | Y | 120 | 0.49 | 64 | 101628 | 104330 | 700 | 14900 | 14 | 2 | 40 | 2018-10-21 01:28 | 1560 | 114 |  | 22 | [16 empty] | 96.79 | 100 | 0 | 0 | 0 |  | 650 | 400 | 선택 | 선택 | 0 | 0 | 0 |  | 650 | 400 | 선택 | 선택 | 선택 | 미정 | 미정 | 미정 | 미정 |  | 미정 | RB120.00 | C
A48620 | 2018-10-20 | 1 | D |  | 5 | A | P-STB3D | 베어링강 | STB (SF) | BM#1 | 1585 | 46 | 1560 | 1535 | 42 | 6300 |  | 3 | 0.32 | 31 |  | -1.39 | 1512 | 1560 | 0.13 | 0 |  | 37 | 33 | 77 | Y |  | 2018-10-21 01:49 | 62 | 1028 | 34 | 34 | 34 | 34 | 33 | 33 | 31 | 30 | 29 | 28 | 28 | 27 | 26 | 26 | 31 | 34 | 26 | 34 | -0.15 |  | 55 | Y | 0 | [7 empty] | Y | Y | Y | Y | 190 | 0.48 | 69 | 101508 | 106090 | 6960 | 15300 | 7 | 2 |  | 2018-10-21 01:58 | 1512 | 117 |  | 18 |  | *STR#1 Edge Heater 코일누수 적용不 | [14 empty] | 89.79 | 100 | 0 | 0 | 0 |  | 700 |  | 해제 | 해제 | 0 | 0 | 0 |  | 700 |  | 선택 | 해제 | 선택 | 미정 | 미정 | 선택 | 미정 |  | 미정 | BT180180 | H
B48510 | 2018-10-20 | 2 | D |  | 11 | A | SBC70L | 특수용도강 | D3 | BM#2 | 1633 | 36 | 1627 | 1566 | 31 | 5600 |  | 1 | 0.23 | 20 |  | -1.97 | 1557 | 1621 | 0.12 | 0 | 0 | 11 | 32 | 45 | Y |  | 2018-10-21 02:25 | 59 | 1028 | 28 | 29 | 29 | 30 | 30 | 30 | 29 | 28 | 27 | 27 | 25 | 24 | 23 | 23 | 28 | 30 | 23 | 30 | -0.16 | Y | 44.98 | Y | -0.2 |  |  |  | 1.41 |  |  |  | N | N | N | Y | 110 | 0.5 | 61 | 101628 | 101670 | 1000 | 13900 | 14 | 2 | 10 | 2018-10-21 02:24 | 1557 | 116 |  | 32 | [16 empty] | 99.15 | 100 | 0 | 0 | 0 |  | 650 | 400 | 선택 | 선택 | 0 | 0 | 0 |  | 650 | 400 | 선택 | 선택 | 선택 | 미정 | 미정 | 미정 | 미정 |  | 미정 | RB120.00 | H
A48621 | 2018-10-20 | 1 | D |  | 6 | A | P-STB3D | 베어링강 | STB (SF) | BM#1 | 1578 | 50 | 1572 | 1536 | 39 | 6000 |  | 3 | 0.33 | 31 |  | -1.33 | 1525 | 1572 | 0.18 | 0 |  | 15 | 2 | 72 | Y |  | 2018-10-21 02:47 | 75 | 1025 | 24 | 32 | 37 | 40 | 41 | 41 | 42 | 41 | 40 | 40 | 40 | 40 | 39 | 39 | 38 | 42 | 39 | 41 | -0.04 | Y | 29.98 | Y | -0.2 | [7 empty] | Y | Y | Y | Y | 180 | 0.48 | 65 | 101508 | 99680 | 7020 | 16000 | 7 | 2 |  | 2018-10-21 02:53 | 1525 | 126 |  | 30 |  | *STR#1 Edge Heater 코일누수 적용不 | [14 empty] | 95.13 | 100 | 0 | 0 | 0 |  | 700 |  | 해제 | 해제 | 0 | 0 | 0 |  | 700 |  | 선택 | 해제 | 선택 | 미정 | 미정 | 선택 | 미정 |  | 미정 | BT180180 | H
B48511 | 2018-10-20 | 2 | D |  | 12 | A | SBC70L | 특수용도강 | D3 | BM#2 | 1590 | 45 | 1614 | 1534 | 40 | 7500 |  | 1 | 0.22 | 20 |  | -2.01 | 1559 | 1616 | 0.11 | 0 | 0 | 19 | 20 | 58 | Y |  | 2018-10-21 03:30 | 61 | 1026 | 21 | 26 | 29 | 31 | 32 | 31 | 31 | 29 | 28 | 27 | 26 | 25 | 24 | 24 | 28 | 32 | 24 | 31 | -0.2 | Y | 40.02 | Y | -0.2 |  |  |  | 1.11 |  |  |  | N | N | N | Y | 100 | 0.5 | 63 | 101628 | 106710 | 50 | 15300 | 14 | 2 | 20 | 2018-10-21 03:37 | 1559 | 124 |  | 32 | [16 empty] | 96.93 | 100 | 0 | 0 | 0 |  | 650 | 400 | 선택 | 선택 | 0 | 0 | 0 |  | 650 | 400 | 선택 | 선택 | 선택 | 미정 | 미정 | 미정 | 선택 | 7 | 미정 | RB120.00 | H
A48622 | 2018-10-20 | 1 | D |  | 7 | A | P-STB3D | 베어링강 | STB (SF) | BM#1 | 1600 | 51 | 1559 | 1530 | 35 | 5300 |  | 3 | 0.32 | 30 |  | -1.35 | 1513 | 1559 | 0.16 | 0 |  | 10 | 15 | 66 | Y |  | 2018-10-21 03:49 | 63 | 1028 | 37 | 34 | 32 | 30 | 29 | 28 | 27 | 26 | 26 | 25 | 24 | 25 | 24 | 24 | 28 | 32 | 24 | 0 | -0.16 |  | 50 | Y | -0.2 | [7 empty] | Y | Y | Y | Y | 230 | 0.48 | 63 | 101508 | 97540 | 7010 | 14900 | 7 | 2 |  | 2018-10-21 03:56 | 1513 | 129 |  | 34 |  | *STR#1 Edge Heater 코일누수 적용不 | [14 empty] | 97.09 | 100 | 0 | 0 | 0 |  | 700 |  | 해제 | 해제 | 0 | 0 | 0 |  | 700 |  | 선택 | 해제 | 선택 | 미정 | 미정 | 선택 | 미정 |  | 미정 | BT180180 | H
B48512 | 2018-10-20 | 2 | B |  | 13 | A | SBC70L | 특수용도강 | D3 | BM#2 | 1596 | 43 | 1634 | 1544 | 34 | 6000 |  | 1 | 0.25 | 20 |  | -2.43 | 1556 | 1632 | 0.34 | 0 | 0 | 12 | 71 | 59 | Y |  | 2018-10-21 04:30 | 58 | 1025 | 21 | 25 | 28 | 30 | 30 | 31 | 30 | 30 | 30 | 29 | 29 |  |  | 29 | 28 | 31 | 29 | 30 | -0.08 | Y | 25 | Y | 0 |  |  |  | 0.81 |  |  |  | N | N | N | Y | 150 | 0.5 | 54 | 101628 | 89340 | 3060 | 15900 | 14 | 2 | 40 | 2018-10-21 04:36 | 1556 | 134 |  | 37 | [16 empty] | 110.11 | 100 | 0 | 0 | 0 |  | 650 | 400 | 선택 | 선택 | 0 | 0 | 0 |  | 650 | 400 | 선택 | 선택 | 선택 | 미정 | 미정 | 미정 | 미정 |  | 미정 | RB120.00 | H
A48623 | 2018-10-20 | 1 | B |  | 8 | A | P-STB3D | 베어링강 | STB (SF) | BM#1 | 1553 | 46 | 1559 | 1536 | 39 | 5900 |  | 3 | 0.32 | 30 |  | -1.37 | 1512 | 1559 | 0.15 | 0 |  | 5 | 49 | 62 | Y |  | 2018-10-21 05:00 | 62 | 1026 | 22 | 25 | 27 | 28 | 29 | 30 | 29 | 28 | 28 | 28 | 28 | 27 | 27 | 27 | 27 | 30 | 27 | 28 | -0.02 | Y | 35.02 | Y | 0 | [7 empty] | Y | Y | Y | Y | 220 | 0.48 | 65 | 101508 | 98920 | 7030 | 16000 | 7 | 2 |  | 2018-10-21 05:08 | 1512 | 116 |  | 28 |  | *STR#1 Edge Heater 코일누수 적용不 *STR#2 모바블 롤쪽 니뿔부위 누수 발생 표면 과냉 발생 이상재ID:201~206 | [14 empty] | 96.72 | 100 | 0 | 0 | 0 |  | 700 |  | 해제 | 해제 | 0 | 0 | 0 |  | 700 |  | 선택 | 해제 | 선택 | 미정 | 미정 | 선택 | 미정 |  | 미정 | BT180180 | H
B48513 | 2018-10-20 | 2 | B |  | 14 | A | SBC70L | 특수용도강 | D3 | BM#2 | 1619 | 38 | 1636 | 1564 | 33 | 5500 |  | 1 | 0.24 | 20 |  | -2.36 | 1562 | 1622 | 0.13 | 0 | 0 | 20 | 38 | 47 | Y |  | 2018-10-21 05:23 | 64 | 1023 | 26 | 25 | 26 | 25 | 25 | 24 | 23 | 22 | 20 | 19 | 16 | 14 |  | 14 | 23 | 26 | 14 | 25 | -0.27 |  | 45 | Y | -0.4 |  |  |  | 1.1 |  |  |  | N | N | N | Y | 140 | 0.5 | 56 | 93159 | 94300 | 150 | 14500 | 14 | 2 | 30 | 2018-10-21 05:26 | 1562 | 133 |  | 42 | [16 empty] | 98.74 | 100 | 0 | 0 | 0 |  | 650 | 400 | 선택 | 선택 | 0 | 0 | 0 |  | 650 | 400 | 선택 | 선택 | 선택 | 미정 | 미정 | 미정 | 미정 |  | 미정 | RB120.00 | H
A48624 | 2018-10-20 | 1 | B |  | 9 | A | P-STB3D | 베어링강 | STB (SF) | BM#1 | 1560 | 49 | 1561 | 1532 | 39 | 5900 |  | 3 | 0.32 | 30 |  | -1.29 | 1517 | 1561 | 0.14 | 0 |  | 37 | 34 | 65 | Y |  | 2018-10-21 06:04 | 67 | 1028 | 26 | 29 | 32 | 34 | 34 | 34 | 34 | 34 | 34 | 33 | 33 | 32 | 33 | 33 | 32 | 34 | 32 | 34 | -0.05 | Y | 40 | Y | 0 | [7 empty] | Y | Y | Y | Y | 210 | 0.48 | 68 | 101508 | 105400 | 7000 | 15100 | 7 | 2 |  | 2018-10-21 06:10 | 1517 | 123 |  | 30 |  | *STR#1 Edge Heater 코일누수 적용不 *STR#2 모바블 롤쪽 니뿔부위 누수 발생 표면 과냉 발생 이상재ID:201~206 | [14 empty] | 90.31 | 100 | 0 | 0 | 0 |  | 700 |  | 해제 | 해제 | 0 | 0 | 0 |  | 700 |  | 선택 | 해제 | 선택 | 미정 | 미정 | 선택 | 미정 |  | 미정 | BT180180 | H
B48514 | 2018-10-20 | 2 | B |  | 15 | A | SBC70L | 특수용도강 | D3 | BM#2 | 1609 | 38 | 1635 | 1575 | 30 | 5700 |  | 1 | 0.24 | 20 |  | -2.23 | 1563 | 1632 | 0.15 | 0 | 0 | 11 | 33 | 35 | Y |  | 2018-10-21 06:25 | 65 | 1027 | 12 | 23 | 30 | 34 | 35 | 35 | 35 | 34 | 34 | 33 | 32 | 31 |  | 31 | 31 | 35 | 31 | 35 | -0.11 | Y | 35.02 | Y | -0.2 |  |  |  | 1.09 |  |  |  | N | N | N | Y | 130 | 0.51 | 59 | 91206 | 98850 | 230 | 13300 | 14 | 2 | 35 | 2018-10-21 06:25 | 1563 | 132 |  | 39 | [16 empty] | 92.13 | 100 | 0 | 0 | 0 |  | 650 | 400 | 선택 | 선택 | 0 | 0 | 0 |  | 650 | 400 | 선택 | 선택 | 선택 | 미정 | 미정 | 미정 | 미정 |  | 미정 | RB120.00 | H
A48625 | 2018-10-20 | 1 | B |  | 10 | A | P-STB3D | 베어링강 | STB (SF) | BM#1 | 1571 | 51 | 1559 | 1555 | 39 | 6100 |  | 3 | 0.33 | 30 |  | -1.23 | 1514 | 1556 | 0.15 | 0 |  | 15 | 3 | 58 | Y |  | 2018-10-21 07:09 | 64 | 1029 | 30 | 31 | 31 | 31 | 30 | 30 | 29 | 29 | 27 | 26 | 27 | 26 | 24 | 24 | 28 | 31 | 24 | 31 | -0.13 | Y | 55 | Y | 0 | [7 empty] | Y | Y | Y | Y | 200 | 0.48 | 66 | 101508 | 99680 | 7020 | 14600 | 7 | 2 |  | 2018-10-21 07:22 | 1514 | 129 |  | 34 |  | *STR#1 Edge Heater 코일누수 적용不 *STR#2 모바블 롤쪽 니뿔부위 누수 발생 표면 과냉 발생 이상재ID:201~206 | [14 empty] | 95.13 | 100 | 0 | 0 | 0 |  | 700 |  | 해제 | 해제 | 0 | 0 | 0 |  | 700 |  | 선택 | 해제 | 선택 | 미정 | 미정 | 선택 | 미정 |  | 미정 | BT180180 | H
B48515 | 2018-10-20 | 2 | B | TUNDISH교체전 | 16 | A | SBC70L | 특수용도강 | D3 | BM#2 | 1607 | 45 | 1636 | 1567 | 34 | 6800 |  | 1 | 0.24 | 22 |  | 0 | 1565 | 1630 | 0.17 | 0 | 0 | 19 | 21 | 30 | Y |  | 2018-10-21 07:46 | 67 | 1025 | 28 | 36 | 39 | 42 | 43 | 43 | 43 | 42 | 41 | 40 | 39 | 37 |  | 37 | 40 | 43 | 37 | 43 | -0.17 | Y | 35 | Y | -0.4 |  |  |  | 0.7 |  |  |  | N | N | N | M | 120 | 0.5 | 57 | 97199 | 95980 | 820 | 2000 | 14 | 2 | 50 | 2018-10-21 07:54 | 1565 | 132 |  | 21 |  |  | C1C2B2A2927F4B57AAD68773D8D6ECF1 | 4FC0F549394F4D368CB5421DE01D2D98 | CC33C5E0229F45A994B135A0561EBE6F | [11 empty] | 100.41 | 100 | 0 | 2560 | 0 |  | 650 | 400 | 선택 | 선택 | 0 | 2330 | 0 |  | 650 | 400 | 선택 | 선택 | 선택 | 미정 | 미정 | 미정 | 미정 |  | 미정 | RB092.00 | C
A48626 | 2018-10-21 | 1 | B |  | 11 | A | P-STB3D | 베어링강 | STB (SF) | BM#1 | 1578 | 57 | 1555 | 1539 | 45 | 7200 |  | 3 | 0.32 | 30 |  | -1.23 | 1516 | 1558 | 0.15 | 0 |  | 10 | 16 | 59 | Y |  | 2018-10-21 08:21 | 66 | 1086 | 22 | 27 | 30 | 32 | 33 | 33 | 32 | 32 | 32 | 31 | 30 | 30 | 29 | 29 | 30 | 33 | 29 | 32 | -0.1 | Y | 40 | Y | -0.2 | [7 empty] | Y | Y | Y | Y | 190 | 0.48 | 63 | 101508 | 100320 | 7070 | 14600 | 7 | 2 |  | 2018-10-21 08:28 | 1516 | 136 |  | 28 |  | *STR#1 Edge Heater 코일누수 적용不 *STR#2 모바블 롤쪽 니뿔부위 누수 발생 표면 과냉 발생 이상재ID:201~206 | [14 empty] | 94.6 | 100 | 0 | 0 | 0 |  | 700 |  | 해제 | 해제 | 0 | 0 | 0 |  | 700 |  | 선택 | 해제 | 선택 | 미정 | 미정 | 선택 | 미정 |  | 미정 | BT180180 | H
B48516 | 2018-10-21 | 2 | B | TUNDISH교체 | 1 | A | SM45CM | 탄소강 | SM45C | BM#2 | 1603 | 42 | 1657 | 1534 | 36 | 7500 |  | 1 | 0.32 | 21 |  | -2.35 | 1578 | 1647 | 0.22 | 0 | 0 | 12 | 72 | 44 | Y |  | 2018-10-21 08:39 | 86 | 1082 | -363 | -267 | 28 | 27 | 23 | 21 | 21 | 20 | 24 | 32 | 35 | 38 | 39 | 41 | 33 | 41 | 41 | 0 | 0 |  | 5 | Y | 0 |  | 2.69 | 2.69 | 1.1 |  |  |  | N | N | N | N | 190 | 0.48 | 50 | 93049 | 84710 | 5360 | 15400 | 18 | 1 |  | 2018-10-21 08:40 | 1578 | 145 |  | 53 |  | * T/D 용강량 실측:1120mm / 18.4 TON * T/D FLUX 용탕부: 120 KG / 유탕부: 15KG 투입 * 슬리브 롱노즐( Y자형 ) 사용 * 첫 HEAT 수소측정 기준초과(10분)이상공정 등록 및 생관통보. | [14 empty] | 103.68 | 100 | 700 | 0 | 0 |  | 650 | 400 | 선택 | 해제 | 700 | 0 | 0 |  | 650 | 400 | 선택 | 해제 | 해제 | 미정 | 선택 | 미정 | 미정 |  | 미정 | RB085.00 | C
A48627 | 2018-10-21 | 1 | B |  | 12 | A | P-STB3D | 베어링강 | STB (SF) | BM#1 | 1582 | 59 | 1557 | 1536 | 41 | 6700 |  | 3 | 0.32 | 30 |  | -1.11 | 1515 | 1553 | 0.15 | 0 |  | 5 | 50 | 53 | Y |  | 2018-10-21 09:27 | 65 | 1092 | 29 | 31 | 33 | 33 | 34 | 34 | 34 | 34 | 33 | 33 | 32 | 32 | 31 | 31 | 32 | 34 | 31 | 34 | -0.06 | Y | 45.02 | Y | 0 | [7 empty] | Y | Y | Y | Y | 180 | 0.48 | 68 | 101508 | 103640 | 7070 | 16700 | 7 | 2 |  | 2018-10-21 09:36 | 1515 | 133 |  | 28 |  | *STR#1 Edge Heater 코일누수 적용不 | [14 empty] | 91.74 | 100 | 0 | 0 | 0 |  | 700 |  | 해제 | 해제 | 0 | 0 | 0 |  | 700 |  | 선택 | 해제 | 선택 | 미정 | 미정 | 선택 | 미정 |  | 미정 | BT180180 | H
B48517 | 2018-10-21 | 2 | B |  | 2 | A | SM45CM | 탄소강 | SM45C | BM#2 | 1583 | 51 | 1614 | 1567 | 41 | 7100 |  | 1 | 0.34 | 13 |  | 0 | 1561 | 1611 | 0.12 | 0 | 0 | 20 | 39 | 44 | Y |  | 2018-10-21 09:51 | 69 | 1084 | 39 | 37 | 38 | 37 | 37 | 37 | 36 | 36 | 35 | 34 | 33 | 32 | 31 | 31 | 36 | 38 | 31 | 37 | -0.14 |  | 49.97 | Y | -0.2 | [7 empty] | N | N | N | N | 180 | 0.5 | 60 | 93049 | 100950 | 5420 | 14400 | 18 | 1 |  | 2018-10-21 09:50 | 1561 | 132 |  | 34 | [16 empty] | 87.78 | 100 | 0 | 0 | 0 |  | 650 | 400 | 선택 | 해제 | 0 | 0 | 0 |  | 650 | 400 | 선택 | 해제 | 해제 | 미정 | 선택 | 미정 | 미정 |  | 미정 | BT180180 | H
A48628 | 2018-10-21 | 1 | B |  | 13 | A | P-STB3D | 베어링강 | STB (SF) | BM#1 | 1585 | 42 | 1557 | 1533 | 39 | 6300 |  | 3 | 0.32 | 30 |  | -1.25 | 1513 | 1556 | 0.17 | 0 |  | 37 | 35 | 64 | Y |  | 2018-10-21 10:41 | 63 | 1083 | 30 | 31 | 32 | 33 | 32 | 32 | 31 | 30 | 29 | 29 | 28 | 27 | 28 | 28 | 30 | 33 | 27 | 32 | -0.15 | Y | 39.97 | Y | 0.2 | [7 empty] | Y | Y | Y | Y | 230 | 0.48 | 65 | 101508 | 100930 | 7020 | 16000 | 7 | 2 |  | 2018-10-21 10:48 | 1513 | 111 |  | 22 | 26 | *STR#1 Edge Heater 코일누수 적용不 | [14 empty] | 94.12 | 100 | 0 | 0 | 0 |  | 700 |  | 해제 | 해제 | 0 | 0 | 0 |  | 700 |  | 선택 | 해제 | 선택 | 미정 | 미정 | 선택 | 미정 |  | 미정 | BT180180 | H
B48518 | 2018-10-21 | 2 | B |  | 3 | A | SM45CM | 탄소강 | SM45C | BM#2 | 1626 | 43 | 1625 | 1594 | 40 | 5600 |  | 1 | 0.32 | 16 |  | -2.64 | 1579 | 1637 | 0.13 | 0 | 0 | 29 | 1 | 24231 | Y |  | 2018-10-21 10:48 | 87 | 1110 | 29 | 33 | 37 | 38 | 40 | 39 | 39 | 39 | 38 | 37 | 36 | 34 |  | 34 | 37 | 40 | 34 | 39 | -0.17 | Y | 35 | Y | -0.4 |  |  |  | 0.96 |  |  |  | N | N | N | N | 170 | 0.5 | 57 | 90814 | 94800 | 5070 | 14800 | 18 | 1 |  | 2018-10-21 10:55 | 1579 | 129 |  | 41 |  | * L/D 대보수 | [14 empty] | 91.45 | 100 | 0 | 0 | 0 |  | 650 | 400 | 선택 | 해제 | 0 | 0 | 0 |  | 650 | 400 | 선택 | 해제 | 해제 | 미정 | 선택 | 미정 | 미정 |  | 미정 | RB085.00 | C
A48629 | 2018-10-21 | 1 | B | TUNDISH교체전 | 14 | B | P-STB3D | 베어링강 | STB (SF) | BM#1 | 1596 | 45 | 1562 | 1554 | 37 | 5800 |  | 3 | 0.33 | 30 |  | -1.28 | 1511 | 1557 | 0.15 | 0 |  | 15 | 4 | 61 | Y |  | 2018-10-21 11:49 | 61 | 1087 | 26 | 28 | 30 | 30 | 30 | 30 | 30 | 29 | 28 | 28 | 27 | 27 | 26 | 26 | 28 | 30 | 26 | 30 | -0.08 |  | 50 | Y | -0.2 | [7 empty] | N | Y | Y | N | 220 | 0.48 | 67 | 105694 | 106490 | 7010 | 2000 | 7 | 2 |  | 2018-10-21 11:56 | 1511 | 118 |  | 21 |  | *STR#1 Edge Heater 코일누수 적용不 | 14668605C3D54BC09BC54BEEA9EADB7F | A690C284C8EB4C4BAF349CAD12DE9A45 | D345052A39274C8D807D980836B79937 | [11 empty] | 93.12 | 100 | 0 | 3500 | 0 |  | 700 |  | 해제 | 해제 | 0 | 3500 | 0 |  | 700 |  | 선택 | 해제 | 선택 | 미정 | 미정 | 선택 | 미정 |  | 미정 | BT180180 | H
B48519 | 2018-10-21 | 2 | B |  | 4 | B | SM45CB | 탄소강 | SM45C | BM#2 | 1621 | 44 | 1624 | 1585 | 26 | 5200 |  | 1 | 0.33 | 16 |  | 0 | 1559 | 1608 | 0.14 | 0 | 0 | 19 | 22 | 58 | Y |  | 2018-10-21 12:01 | 66 | 1078 | 31 | 33 | 35 | 35 | 36 | 35 | 35 | 34 | 33 | 31 | 30 | 29 |  | 29 | 33 | 36 | 29 | 35 | -0.2 | Y | 35.03 | Y | -0.2 | [7 empty] | N | N | N | N | 160 | 0.5 | 57 | 99372 | 95780 | 5400 | 14700 | 18 | 1 |  | 2018-10-21 11:59 | 1559 | 131 |  | 28 | [16 empty] | 98.58 | 76.92 | 0 | 0 | 0 |  | 650 | 400 | 선택 | 해제 | 0 | 0 | 0 |  | 650 | 400 | 선택 | 해제 | 해제 | 미정 | 선택 | 미정 | 미정 |  | 미정 | RB120.00 | C
B48520 | 2018-10-21 | 2 | C |  | 5 | A | SM45CB | 탄소강 | SM45C | BM#2 | 1620 | 51 | 1614 | 1587 | 47 | 5200 |  | 1 | 0.31 | 18 |  | 0 | 1562 | 1620 | 0 | 0.57 | 0 | 12 | 73 | 44 | Y |  | 2018-10-21 13:03 | 69 | 1089 | 26 | 36 | 42 | 44 | 45 | 45 | 45 | 44 | 43 | 42 | 41 | 39 | 38 | 38 | 41 | 45 | 38 | 45 | -0.17 | Y | 40.02 | Y | -0.2 | [7 empty] | N | N | N | N | 150 | 0.49 | 62 | 98547 | 101310 | 920 | 14200 | 18 | 1 |  | 2018-10-21 13:08 | 1562 | 133 |  | 26 | [16 empty] | 96.52 | 75 | 0 | 0 | 0 |  | 650 | 400 | 선택 | 해제 | 0 | 0 | 0 |  | 650 | 400 | 선택 | 해제 | 해제 | 미정 | 미정 | 미정 | 미정 |  | 미정 | RB120.00 | C
A48630 | 2018-10-21 | 1 | C | TUNDISH교체 | 1 | A | SCR420HB | 소입성보증강 | C2 | BM#1 | 1604 | 52 | 1641 | 1559 | 41 | 8400 |  | 3 | 0.32 | 20 |  | -1.99 | 1607 | 1657 | 0 | 13.36 |  | 10 | 17 | 62 | Y |  | 2018-10-21 12:49 | 99 | 1083 | 2 | 22 | 18 | 26 | 33 | 37 | 39 | 40 | 41 | 43 | 44 |  |  | 44 | 34 | 44 | 44 | 0 | 0 |  |  | Y | 0.2 |  | 2.37 | 2.37 |  |  |  |  | N | N | N | N | 150 | 0.5 | 58 | 101508 | 99500 | 7010 | 16200 | 3 | 2 |  | 2018-10-21 12:55 | 1607 | 151 |  | 54 |  | *STR#1 Edge Heater 코일누수 적용不 *T/Dflux 유15kg 용225kg | [14 empty] | 95.31 | 100 | 1000 | 0 | 0 |  | 500 |  | 해제 | 선택 | 1000 | 0 | 0 |  | 500 |  | 선택 | 선택 | 해제 | 미정 | 미정 | 선택 | 미정 |  | 미정 | BT180180 | H
B48521 | 2018-10-21 | 2 | C |  | 6 | A | SM45CB | 탄소강 | SM45C | BM#2 | 1646 | 44 | 1614 | 1566 | 27 | 5300 |  | 1 | 0.41 | 16 |  | -1.81 | 1567 | 1610 | 0 | 0.29 | 0 | 20 | 40 | 47 | Y |  | 2018-10-21 13:55 | 74 | 1083 | 34 | 35 | 36 | 37 | 37 | 36 | 35 | 35 | 34 | 32 | 32 | 31 | 30 | 30 | 34 | 37 | 30 | 35 | -0.16 | Y | 45 | Y | -0.2 | [7 empty] | N | N | N | N | 190 | 0.5 | 61 | 92763 | 100910 | 60 | 16200 | 18 | 1 | 20 | 2018-10-21 14:08 | 1567 | 132 |  | 39 | [16 empty] | 91.44 | 72.73 | 0 | 0 | 0 |  | 650 | 400 | 선택 | 해제 | 0 | 0 | 0 |  | 650 | 400 | 선택 | 해제 | 해제 | 미정 | 미정 | 미정 | 미정 |  | 미정 | RB120.00 | H
A48631 | 2018-10-21 | 1 | C |  | 2 | A | SCR420HB | 소입성보증강 | C2 | BM#1 | 1605 | 46 | 1631 | 1555 | 43 | 7300 |  | 3 | 0.33 | 20 |  | 63.16 | 1580 | 0 | 0 | 12.82 |  | 5 | 51 | 52 | Y |  | 2018-10-21 14:04 | 72 | 1091 | 42 | 39 | 36 | 36 | 35 | 36 | 35 | 32 | 33 | 33 | 33 | 31 |  | 31 | 35 | 36 | 31 | 36 | -0.11 | Y | 45.02 | Y | -0.4 | [7 empty] | N | N | N | N | 140 | 0.55 | 56 | 84590 | 97600 | 6850 | 16100 | 3 | 1 |  | 2018-10-21 14:12 | 1580 | 150 |  | 38 |  | *STR#1 Edge Heater 코일누수 적용不 | [14 empty] | 80.87 | 100 | 0 | 0 | 300 |  | 500 |  | 해제 | 선택 | 0 | 0 | 300 |  | 500 |  | 선택 | 선택 | 해제 | 미정 | 미정 | 선택 | 미정 |  | 미정 | BT180180 | H
A48632 | 2018-10-21 | 1 | C |  | 3 | A | SCR420HB | 소입성보증강 | C2 | BM#1 | 1696 | 71 | 1630 | 1628 | 35 | 4700 |  | 3 | 0.31 | 20 |  | -1.54 | 1591 | 1630 | 0 | 14.72 |  | 37 | 36 | 47 | Y |  | 2018-10-21 14:53 | 83 | 1084 | 29 | 33 | 35 | 37 | 37 | 37 | 37 | 37 | 36 | 36 | 36 | 36 |  | 36 | 35 | 37 | 36 | 37 | -0.03 | Y | 39.98 | Y | 0 | [7 empty] | N | N | N | N | 130 | 0.55 | 55 | 101508 | 98000 | 7000 | 16200 | 3 | 1 |  | 2018-10-21 15:13 | 1591 | 148 |  | 45 |  | *STR#1 Edge Heater 코일누수 적용不 | [14 empty] | 96.67 | 100 | 0 | 0 | 0 |  | 500 |  | 해제 | 선택 | 0 | 0 | 0 |  | 500 |  | 선택 | 선택 | 해제 | 미정 | 미정 | 선택 | 미정 |  | 미정 | BT180180 | H
B48522 | 2018-10-21 | 2 | C |  | 7 | A | SM45CB | 탄소강 | SM45C | BM#2 | 1641 | 47 | 1635 | 1585 | 40 | 5700 |  | 1 | 0.52 | 15 |  | 0 | 1560 | 1629 | 0 | 0.33 | 0 | 29 | 2 | 52 | Y |  | 2018-10-21 15:10 | 67 | 1090 | 28 | 31 | 33 | 34 | 34 | 33 | 32 | 33 | 31 | 30 | 29 | 28 |  | 28 | 31 | 34 | 28 | 33 | -0.15 | Y | 39.98 | Y | -0.2 | [7 empty] | N | N | N | N | 180 | 0.5 | 57 | 93390 | 93740 | 1280 | 15700 | 18 | 1 | 30 | 2018-10-21 15:19 | 1560 | 131 |  | 28 | [16 empty] | 98.72 | 72.73 | 0 | 0 | 0 |  | 650 | 400 | 선택 | 해제 | 0 | 0 | 0 |  | 650 | 400 | 선택 | 해제 | 해제 | 미정 | 미정 | 미정 | 미정 |  | 미정 | RB120.00 | H
A48633 | 2018-10-21 | 1 | C |  | 4 | A | SCR420HB | 소입성보증강 | C2 | BM#1 | 1628 | 44 | 1617 | 1568 | 31 | 5500 |  | 3 | 0.32 | 20 |  | -1.49 | 1581 | 1617 | 0 | 14.65 |  | 15 | 5 | 67 | Y |  | 2018-10-21 15:57 | 73 | 1085 | 34 | 31 | 30 | 31 | 31 | 29 | 29 | 28 | 28 | 27 | 27 | 28 |  | 28 | 29 | 31 | 27 | 31 | -0.06 | Y | 35.02 | Y | 0.2 | [7 empty] | N | N | N | N | 120 | 0.52 | 57 | 84590 | 94350 | 7090 | 15800 | 3 | 1 |  | 2018-10-21 16:07 | 1581 | 116 |  | 38 |  | *STR#1 Edge Heater 코일누수 적용不 | [14 empty] | 83.46 | 100 | 0 | 0 | 0 |  | 500 |  | 해제 | 선택 | 0 | 0 | 0 |  | 500 |  | 선택 | 선택 | 해제 | 미정 | 미정 | 선택 | 선택 | 3 | 미정 | BT180180 | H
B48523 | 2018-10-21 | 2 | C |  | 8 | A | SM45CB | 탄소강 | SM45C | BM#2 | 1635 | 38 | 1624 | 1596 | 34 | 4800 |  | 1 | 0.56 | 16 |  | 0 | 1556 | 1622 | 0 | 0.27 | 0 | 19 | 23 | 44 | Y |  | 2018-10-21 16:08 | 63 | 1090 | 26 | 30 | 32 | 33 | 34 | 33 | 33 | 32 | 32 | 30 | 29 | 28 | 26 | 26 | 31 | 34 | 26 | 33 | -0.2 | Y | 39.98 | Y | -0.4 | [7 empty] | N | N | N | N | 170 | 0.5 | 60 | 155556 | 99350 | 1750 | 13900 | 18 | 1 | 10 | 2018-10-21 16:13 | 1556 | 132 |  | 30 |  | *연연주 혼탕부 성분확인 ID:307~309,407~409 | [14 empty] | 155.56 | 77.78 | 0 | 0 | 0 |  | 650 | 400 | 선택 | 해제 | 0 | 0 | 0 |  | 650 | 400 | 선택 | 해제 | 해제 | 미정 | 미정 | 미정 | 미정 |  | 미정 | RB120.00 | H
A48634 | 2018-10-21 | 1 | C |  | 5 | A | SCR420HB | 소입성보증강 | C2 | BM#1 | 1623 | 48 | 1614 | 1545 | 42 | 7000 |  | 3 | 0.34 | 20 |  | -1.46 | 1577 | 1614 | 0 | 15.66 |  | 10 | 18 | 40 | Y |  | 2018-10-21 17:08 | 69 | 1100 | 25 | 29 | 32 | 33 | 33 | 32 | 32 | 31 | 30 | 29 | 28 | 27 |  | 27 | 30 | 33 | 27 | 32 | -0.15 | Y | 39.98 | Y | -0.2 | [7 empty] | N | N | N | N | 110 | 0.52 | 59 | 101508 | 99450 | 6610 | 15800 | 3 | 1 |  | 2018-10-21 17:20 | 1577 | 112 |  | 25 |  | *STR#1 Edge Heater 코일누수 적용不 | [14 empty] | 95.36 | 100 | 0 | 0 | 0 |  | 500 |  | 해제 | 선택 | 0 | 0 | 0 |  | 500 |  | 선택 | 선택 | 해제 | 미정 | 미정 | 선택 | 미정 |  | 미정 | BT180180 | H
B48524 | 2018-10-21 | 2 | C |  | 9 | A | SM45C | 탄소강 | SM45C | BM#2 | 1572 | 39 | 1615 | 1525 | 32 | 6600 |  | 1 | 0.6 | 15 |  | 0 | 1552 | 1616 | 0 | 0.32 | 0 | 12 | 74 | 33 | Y |  | 2018-10-21 17:09 | 59 | 1096 | 23 | 26 | 28 | 30 | 30 | 29 | 29 | 28 | 27 | 26 | 25 | 24 | 22 | 22 | 27 | 30 | 22 | 0 | -0.18 | Y | 43.97 | Y | -0.5 | [7 empty] | N | N | N | N | 160 | 0.47 | 62 | 38418 | 98870 | 1240 | 14200 | 18 | 1 | 20 | 2018-10-21 17:36 | 1552 | 134 |  | 33 |  | *연연주 혼탕부 성분확인 ID:301.401 *전공정 요청 감속주입 | [14 empty] | 38.4 | 100 | 0 | 0 | 0 |  | 650 | 400 | 선택 | 해제 | 0 | 0 | 0 |  | 650 | 400 | 선택 | 해제 | 해제 | 미정 | 미정 | 미정 | 선택 | 8 | 미정 | RB120.00 | H
A48635 | 2018-10-21 | 1 | C |  | 6 | A | SCR420HB | 소입성보증강 | C2 | BM#1 | 1575 | 45 | 1619 | 1540 | 36 | 6200 |  | 3 | 0.34 | 20 |  | -1.52 | 1581 | 1619 | 0 | 18.33 |  | 5 | 52 | 43 | Y |  | 2018-10-21 18:07 | 73 | 1098 | 23 | 28 | 32 | 33 | 33 | 32 | 32 | 31 | 30 | 29 | 27 |  |  | 27 | 30 | 33 | 27 | 32 | -0.17 | Y | 34.97 | Y | -0.4 | [7 empty] | N | N | N | N | 100 | 0.52 | 54 | 101508 | 90500 | 6940 | 15400 | 3 | 1 |  | 2018-10-21 18:16 | 1581 | 105 |  | 27 |  | *STR#1 Edge Heater 코일누수 적용不 | [14 empty] | 104.11 | 100 | 0 | 0 | 0 |  | 500 |  | 해제 | 선택 | 0 | 0 | 0 |  | 500 |  | 선택 | 선택 | 해제 | 미정 | 미정 | 선택 | 미정 |  | 미정 | BT180180 | H
B48525 | 2018-10-21 | 2 | C |  | 10 | A | SM45C | 탄소강 | SM45C | BM#2 | 1625 | 37 | 1625 | 1585 | 27 | 5000 |  | 1 | 0.58 | 16 |  | -2.29 | 1562 | 1628 | 0 | 0.24 | 0 | 20 | 41 | 30 | Y |  | 2018-10-21 18:07 | 69 | 1065 | 19 | 27 | 32 | 36 | 37 | 37 | 37 | 37 | 36 | 35 | 34 | 33 | 32 | 32 | 33 | 37 | 32 | 37 | -0.12 | Y | 40.03 | Y | -0.2 | [7 empty] | N | N | N | N | 150 | 0.47 | 63 | 92611 | 98650 | 1440 | 16100 | 18 | 1 | 10 | 2018-10-21 18:14 | 1562 | 134 |  | 42 |  | *전공정 요청 감속주입 | [14 empty] | 92.33 | 72.73 | 0 | 0 | 0 |  | 650 | 400 | 선택 | 해제 | 0 | 0 | 0 |  | 650 | 400 | 선택 | 해제 | 해제 | 미정 | 미정 | 미정 | 미정 |  | 미정 | RB120.00 | H
A48636 | 2018-10-21 | 1 | C |  | 7 | A | SCR420HB | 소입성보증강 | C2 | BM#1 | 1611 | 45 | 1622 | 1563 | 38 | 6200 |  | 3 | 0.35 | 20 |  | -1.62 | 1581 | 1622 | 0 | 19.54 |  | 31 | 1 | 12302 | Y |  | 2018-10-21 19:07 | 73 | 1090 | 24 | 27 | 29 | 30 | 31 | 30 | 27 | 26 | 26 | 25 | 24 | 25 |  | 25 | 27 | 31 | 24 | 0 | -0.23 | Y | 29.98 | Y | 0.2 | [7 empty] | N | N | N | N | 150 | 0.5 | 60 | 101508 | 97900 | 6200 | 15900 | 3 | 1 |  | 2018-10-21 19:13 | 1581 | 102 |  | 23 |  | *STR#1 Edge Heater 코일누수 적용不 *전공정지연 감속주입 | [14 empty] | 96.77 | 100 | 0 | 0 | 0 |  | 500 |  | 해제 | 선택 | 0 | 0 | 0 |  | 500 |  | 선택 | 선택 | 해제 | 미정 | 미정 | 선택 | 미정 |  | 미정 | BT180180 | H
B48526 | 2018-10-21 | 2 | C |  | 11 | A | SM45C | 탄소강 | SM45C | BM#2 | 1609 | 42 | 1624 | 1576 | 36 | 5800 |  | 1 | 0.61 | 15 |  | 0 | 1568 | 1626 | 0 | 0.32 | 0 | 29 | 3 | 34 | Y |  | 2018-10-21 19:17 | 75 | 1108 | 29 | 32 | 36 | 37 | 39 | 39 | 38 | 37 | 36 | 35 | 34 | 33 | 32 | 32 | 35 | 39 | 32 | 0 | -0.17 | Y | 40.02 | Y | -0.2 | [7 empty] | N | N | N | N | 190 | 0.47 | 65 | 94950 | 99490 | 520 | 15200 | 18 | 1 | 20 | 2018-10-21 19:35 | 1568 | 135 |  | 37 |  | *전공정 요청 감속주입 | [14 empty] | 94.29 | 100 | 0 | 0 | 0 |  | 650 | 400 | 선택 | 해제 | 0 | 0 | 0 |  | 650 | 400 | 선택 | 해제 | 해제 | 미정 | 미정 | 미정 | 미정 |  | 미정 | RB120.00 | H
A48637 | 2018-10-21 | 1 | C |  | 8 | A | SCR420HB | 소입성보증강 | C2 | BM#1 | 1583 | 50 | 1603 | 1543 | 41 | 7000 |  | 3 | 0.35 | 23 |  | -1.08 | 1573 | 1603 | 0 | 17.25 |  | 19 | 24 | 62 | Y |  | 2018-10-21 20:17 | 65 | 1099 | 24 | 29 | 31 | 32 | 31 | 30 | 29 | 28 | 27 | 26 | 25 | 25 | 24 | 23 | 28 | 32 | 23 | 0 | -0.18 | Y | 49.98 | Y | -0.2 | [7 empty] | N | N | N | N | 140 | 0.5 | 65 | 101508 | 104650 | 1800 | 16600 | 3 | 1 |  | 2018-10-21 20:22 | 1573 | 102 |  | 14 |  | *STR#1 Edge Heater 코일누수 적용不 *전공정지연 감속주입 | [14 empty] | 90.92 | 100 | 0 | 0 | 0 |  | 500 |  | 해제 | 선택 | 0 | 0 | 0 |  | 500 |  | 선택 | 선택 | 해제 | 미정 | 미정 | 선택 | 미정 |  | 미정 | BT180180 | H
B48527 | 2018-10-21 | 2 | D |  | 12 | A | SM45C | 탄소강 | SM45C | BM#2 | 1599 | 36 | 1624 | 1556 | 32 | 5700 |  | 1 | 0.8 | 15 |  | 0 | 1619 | 1619 | 0 | 0.29 | 0 | 15 | 6 | 48 | Y |  | 2018-10-21 20:48 | 126 | 1127 | 29 | 37 | 41 | 43 | 44 | 44 | 43 | 42 | 41 | 39 | 38 | 36 |  | 36 | 40 | 44 | 36 | 0 | -0.23 | Y | 35 | Y | -0.4 | [7 empty] | N | N | N | N | 180 | 0.47 | 60 | 114623 | 91790 | 2650 | 13600 | 18 | 1 | 40 | 2018-10-21 20:55 | 1570 | 104 |  | 13 |  | *전공정 요청 감속주입 | [14 empty] | 120.66 | 100 | 0 | 0 | 0 |  | 650 | 400 | 선택 | 해제 | 0 | 0 | 0 |  | 650 | 400 | 선택 | 해제 | 해제 | 미정 | 미정 | 미정 | 미정 |  | 미정 | RB125.00 | C
A48638 | 2018-10-21 | 1 | D |  | 9 | A | SCR420HB | 소입성보증강 | C2 | BM#1 | 1581 | 46 | 1613 | 1545 | 38 | 6600 |  | 3 | 0.35 | 21 |  | -1.38 | 1578 | 1613 | 0 | 16.5 |  | 10 | 19 | 58 | Y |  | 2018-10-21 21:09 | 70 | 1090 | 22 | 25 | 29 | 31 | 29 | 27 | 25 | 24 | 23 | 22 | 22 | 22 |  | 22 | 25 | 31 | 22 | 22 | -0.22 |  | 40 | Y | 0 | [7 empty] | N | N | N | N | 130 | 0.52 | 59 | 101508 | 98290 | 7060 | 15400 | 3 | 1 |  | 2018-10-21 21:15 | 1578 | 108 |  | 29 |  | *STR#1 Edge Heater 코일누수 적용不 *전공정지연 감속주입 | [14 empty] | 95.85 | 100 | 0 | 0 | 0 |  | 500 |  | 해제 | 선택 | 0 | 0 | 0 |  | 500 |  | 선택 | 선택 | 해제 | 미정 | 미정 | 선택 | 미정 |  | 미정 | BT180180 | H
B48528 | 2018-10-21 | 2 | D |  | 13 | A | SM45C | 탄소강 | SM45C | BM#2 | 1627 | 37 | 1625 | 1584 | 31 | 5000 |  | 1 | 0.58 | 15 |  | -2.4 | 1565 | 1617 | 0 | 0.3 | 0 | 28 | 14 | 97 | Y |  | 2018-10-21 21:39 | 72 | 1077 | 31 | 35 | 37 | 38 | 39 | 38 | 36 | 36 | 35 | 34 | 34 | 32 | 32 | 31 | 35 | 39 | 31 | 0 | -0.19 | Y | 42.17 | Y | -0.2 | [7 empty] | N | N | N | N | 170 | 0.47 | 62 | 163753 | 98610 | 2840 | 14200 | 18 | 1 | 40 | 2018-10-21 21:47 | 1565 | 107 |  | 26 |  | * 전공정 작업지연 감속주입 요청 함. * 유사강종 연연주 혼탕부 ID:308~310/408~410이상재등록 | [14 empty] | 161.57 | 100 | 0 | 0 | 0 |  | 650 | 400 | 선택 | 해제 | 0 | 0 | 0 |  | 650 | 400 | 선택 | 해제 | 해제 | 미정 | 미정 | 미정 | 미정 |  | 미정 | RB160.00 | C
A48639 | 2018-10-21 | 1 | D |  | 10 | A | SCR420HB | 소입성보증강 | C2 | BM#1 | 1604 | 45 | 1617 | 1556 | 37 | 6400 |  | 3 | 0.34 | 19 |  | -1.69 | 1576 | 1617 | 0 | 15.53 |  | 5 | 53 | 62 | Y |  | 2018-10-21 22:08 | 68 | 1096 | 19 | 30 | 33 | 35 | 35 | 35 | 34 | 34 | 34 | 34 | 32 | 31 |  | 31 | 32 | 35 | 31 | 35 | -0.1 | Y | 40 | Y | -0.2 | [7 empty] | N | N | N | N | 120 | 0.55 | 56 | 101508 | 98500 | 5860 | 15800 | 3 | 1 |  | 2018-10-21 22:17 | 1576 | 111 |  | 31 |  | *STR#1 Edge Heater 코일누수 적용不 | [14 empty] | 95.67 | 100 | 0 | 0 | 0 |  | 500 |  | 선택 | 선택 | 0 | 0 | 0 |  | 500 |  | 선택 | 선택 | 해제 | 미정 | 미정 | 선택 | 미정 |  | 미정 | BT180180 | H
B48529 | 2018-10-21 | 2 | D |  | 14 | A | SM45CS | 탄소강 | B | BM#2 | 1644 | 37 | 1616 | 1594 | 31 | 4500 |  | 1 | 0.82 | 15 |  | -1.96 | 1569 | 1613 | 0 | 0.2 | 0 | 20 | 42 | 64 | Y |  | 2018-10-21 22:42 | 76 | 1105 | 28 | 32 | 35 | 36 | 36 | 36 | 34 | 34 | 33 | 31 | 31 | 29 | 29 | 28 | 33 | 36 | 28 | 36 | -0.18 | Y | 45.22 | Y | -0.2 | [7 empty] | N | N | N | N | 160 | 0.47 | 63 | 38281 | 97840 | 50 | 13900 | 18 | 1 | 10 | 2018-10-21 22:49 | 1569 | 113 |  | 28 |  | * 유사강종 연연주 혼탕부 ID:301/401 이상재등록 * 전공정 작업지연 감속주입 요청 함. * 래들잔강 이월 미실시 이상공정등록. | [14 empty] | 39.28 | 100 | 0 | 0 | 0 |  | 650 | 700 | 선택 | 선택 | 0 | 0 | 0 |  | 650 | 700 | 선택 | 선택 | 해제 | 미정 | 미정 | 미정 | 미정 |  | 미정 | RB080.00 | C
A48640 | 2018-10-21 | 1 | D |  | 11 | A | SCR420HB | 소입성보증강 | C2 | BM#1 | 1627 | 41 | 1624 | 1563 | 33 | 5800 |  | 3 | 0.34 | 18 |  | -1.82 | 1582 | 1624 | 0 | 15.13 |  | 31 | 2 | 60 | Y |  | 2018-10-21 23:03 | 74 | 1090 | 27 | 25 | 26 | 27 | 25 | 26 | 25 | 24 | 24 | 23 | 23 |  |  | 23 | 25 | 27 | 23 | 25 | -0.11 | Y | 35 | Y | 0 | [7 empty] | N | N | N | N | 110 | 0.55 | 54 | 101508 | 97400 | 7100 | 16000 | 3 | 1 |  | 2018-10-21 23:10 | 1582 | 104 |  | 34 |  | *STR#1 Edge Heater 코일누수 적용不 | [14 empty] | 96.67 | 100 | 0 | 0 | 0 |  | 500 |  | 선택 | 선택 | 0 | 0 | 0 |  | 500 |  | 선택 | 선택 | 해제 | 미정 | 미정 | 선택 | 선택 | 7 | 미정 | BT180180 | H
B48530 | 2018-10-21 | 2 | D |  | 15 | B | SM45C | 탄소강 | SM45C | BM#2 | 1648 | 37 | 1617 | 1597 | 30 | 4500 |  | 1 | 0.8 | 15 |  | -2.28 | 1566 | 1613 | 0.09 | 0 | 0 | 29 | 4 | 57 | Y |  | 2018-10-21 23:38 | 73 | 1089 | 25 | 27 | 30 | 31 | 31 | 31 | 31 | 29 | 28 | 27 | 26 | 25 |  | 25 | 28 | 31 | 25 | 31 | -0.15 | Y | 40 | Y | -0.2 | [7 empty] | N | N | N | N | 150 | 0.48 | 58 | 95356 | 92700 | 1890 | 14200 | 18 | 1 | 20 | 2018-10-21 23:42 | 1566 | 117 |  | 38 |  | * 전공정 작업지연 감속주입 요청 함. * 래들잔강 이월 미실시 이상공정등록. | [14 empty] | 100.85 | 100 | 0 | 0 | 0 |  | 650 | 700 | 선택 | 해제 | 0 | 0 | 0 |  | 650 | 700 | 선택 | 해제 | 해제 | 미정 | 미정 | 미정 | 미정 |  | 미정 | RB160.00 | C
A48641 | 2018-10-21 | 1 | D |  | 12 | A | SCR420HB | 소입성보증강 | C2 | BM#1 | 1621 | 40 | 1615 | 1544 | 37 | 5900 |  | 3 | 0.49 | 19 |  | -1.7 | 1574 | 1615 | 0 | 16.16 |  | 19 | 25 | 58 | Y |  | 2018-10-22 00:10 | 66 | 1091 | 19 | 25 | 28 | 28 | 27 | 25 | 28 | 27 | 27 | 25 | 21 |  |  | 21 | 26 | 28 | 21 | 28 | -0.17 | Y | 40.02 | Y | -0.79 | [7 empty] | N | N | N | N | 100 | 0.55 | 55 | 101508 | 97380 | 7080 | 16500 | 3 | 1 |  | 2018-10-22 00:17 | 1574 | 93 |  | 24 |  | *STR#1 Edge Heater 코일누수 적용不 | [14 empty] | 96.67 | 100 | 0 | 0 | 0 |  | 500 |  | 선택 | 선택 | 0 | 0 | 0 |  | 500 |  | 선택 | 선택 | 해제 | 미정 | 미정 | 선택 | 미정 |  | 미정 | BT180180 | H
B48531 | 2018-10-21 | 2 | D | TUNDISH교체전 | 16 | B | SM45C | 탄소강 | SM45C | BM#2 | 1579 | 40 | 1605 | 1546 | 33 | 5500 |  | 1 | 0.67 | 15 |  | -2.09 | 1567 | 1610 | 0.05 | 0.09 | 0 | 15 | 7 | 58 | Y |  | 2018-10-22 00:41 | 74 | 1088 | 22 | 27 | 30 | 32 | 33 | 33 | 32 | 31 | 30 | 29 | 28 | 27 |  | 27 | 30 | 33 | 27 | 0 | -0.17 | Y | 35 | Y | -0.2 | [7 empty] | N | N | N | N | 190 | 0.5 | 58 | 90494 | 97060 | 940 | 2000 | 18 | 1 | 30 | 2018-10-22 00:48 | 1567 | 116 |  | 37 |  | * 래들잔강 이월 미실시 이상공정등록. | 424D4152C9AF49279DC926087412DCBA | 02C874DEE4F34D0E9D347E22E2717964 | DB0325FA8F8C444EA9A2018DDADBE77E | [11 empty] | 92.34 | 100 | 0 | 3550 | 0 |  | 650 | 700 | 선택 | 해제 | 0 | 3580 | 0 |  | 650 | 700 | 선택 | 해제 | 해제 | 미정 | 미정 | 미정 | 미정 |  | 미정 | RB190.00 | C
A48642 | 2018-10-21 | 1 | D |  | 13 | A | SCR420HB | 소입성보증강 | C2 | BM#1 | 1598 | 46 | 1616 | 1534 | 38 | 6600 |  | 3 | 0.34 | 18 |  | -1.63 | 1578 | 1616 | 0 | 15.78 |  | 10 | 20 | 63 | Y |  | 2018-10-22 01:13 | 70 | 1089 | 19 | 27 | 31 | 32 | 33 | 33 | 32 | 34 | 32 | 31 | 30 |  |  | 30 | 30 | 34 | 30 | 32 | -0.27 | Y | 14.98 | Y | -0.2 | [7 empty] | N | N | N | N | 150 | 0.55 | 54 | 84590 | 96940 | 7060 | 15800 | 3 | 1 |  | 2018-10-22 01:22 | 1578 | 90 |  | 16 |  | *STR#1 Edge Heater 코일누수 적용不 | [14 empty] | 80.87 | 100 | 0 | 0 | 0 |  | 500 |  | 선택 | 선택 | 0 | 0 | 0 |  | 500 |  | 선택 | 선택 | 해제 | 미정 | 미정 | 선택 | 미정 |  | 미정 | BT180180 | H
B48532 | 2018-10-21 | 2 | D | TUNDISH교체전 | 14 | A | SCR420HB | 소입성보증강 | C2 | BM#1 | 1621 | 47 | 1647 | 1565 | 42 | 7500 |  | 1 | 0.52 | 18 |  | -2.12 | 1574 | 1632 | 0 | 0.31 | 0 | 28 | 15 | 53 | Y |  | 2018-10-22 02:01 | 66 | 1088 | 26 | 28 | 29 | 28 | 27 | 27 | 26 | 25 | 24 | 22 |  |  |  | 22 | 26 | 29 | 22 | 0 | -0.2 |  | 34.98 | Y | -0.4 | [7 empty] | N | N | N | N | 140 | 0.51 | 56 | 91555 | 93830 | 5620 | 1500 | 3 | 1 |  | 2018-10-22 02:08 |  | 127 |  | 25 |  | *STR#1 Edge Heater 코일누수 적용不 *전공정 작업지연, 감속주입 | 798E4CA0DBB14E8EB901F3EE6555B300 | 323E505F8C5F4E2D9F637B81F39DA022 | 6B7C9F1B1E0846839A5B2DB290E873EE | [11 empty] | 92.06 | 100 | 0 | 3000 | 0 |  | 500 |  | 선택 | 선택 | 0 | 3000 | 0 |  | 500 |  | 선택 | 선택 | 해제 | 미정 | 미정 | 해제 | 미정 |  | 미정 | BT180180 | H
A48643 | 2018-10-21 | 1 | D | TUNDISH교체 | 1 | A | AE1055M1 | 탄소강 | AE1055LS계 | BM#2 | 1558 | 42 | 1608 | 1511 | 34 | 6900 |  | 3 | 0.33 | 20 |  | -1.68 | 1566 | 1608 | 0 | 1241.3 |  | 5 | 54 | 65 | Y |  | 2018-10-22 02:10 | 80 | 1089 | -155 | -34 | 26 | 24 | 26 | 30 | 33 | 35 | 37 | 38 | 39 | 39 | 39 | 39 | 33 | 39 | 39 | 39 | 0 |  | 15.02 | Y | 0 |  | 1.89 | 1.89 |  |  |  |  | N | N | N | N | 230 | 0.46 | 61 | 93049 | 98540 | 7180 | 14000 | 5 | 2 | 10 | 2018-10-22 02:13 | 1564 | 106 |  | 33 |  | * T/D FLUX 용탕부: 225KG / 유탕부: 15KG 투입 | [14 empty] | 88.62 | 100 | 1530 | 0 | 0 |  | 400 | 400 | 선택 | 해제 | 1530 | 0 | 0 |  | 400 | 400 | 선택 | 해제 | 해제 | 미정 | 미정 | 선택 | 미정 |  | 미정 | BT180180 | H
B48533 | 2018-10-21 | 2 | D | TUNDISH교체 | 1 | A | AE15B36C3 | 합금강 | 보론강 | BM#1 | 1570 | 51 | 1656 | 1515 | 41 | 8300 |  | 1 | 0.79 | 15 |  | -2.35 | 1575 | 1649 | 0.13 | 0 | 0 | 20 | 43 | 57 | Y |  | 2018-10-22 03:33 | 77 | 1088 | -18 | 20 | 19 | 24 | 27 | 29 | 30 | 31 | 31 | 30 | 31 |  |  | 31 | 25 | 31 | 30 | 31 | -0.1 |  | 10.02 | Y | 0.2 |  | 2.9 | 2.9 | 2.12 |  |  |  | N | N | N | N | 150 | 0.45 | 56 | 81750 | 89560 | 5090 |  | 2 | 2 |  | 2018-10-22 03:36 | 1575 | 127 |  | 14 |  | *STR#1 Edge Heater 코일누수 적용不 *T/Dflux 유15kg 용120kg *수소측정 기준초과(10분) 이상재 ID:101.102.201.202 생관통보 | [14 empty] | 86.05 | 100 | 700 | 0 | 0 |  | 500 |  | 선택 | 선택 | 700 | 0 | 0 |  | 500 |  | 선택 | 선택 | 해제 | 미정 | 선택 | 해제 | 선택 |  | 미정 | RB120.00 | H
A48644 | 2018-10-21 | 1 | D |  | 2 | A | AE1055M1 | 탄소강 | AE1055LS계 | BM#2 | 1611 | 39 | 1595 | 1567 | 21 | 3900 |  | 3 | 0.49 | 20 |  | -1.91 | 1544 | 1595 | 0 | 11.98 |  | 31 | 3 | 69 | Y |  | 2018-10-22 03:21 | 58 | 1091 | 38 | 31 | 29 | 27 | 26 | 25 | 25 | 24 | 23 | 22 | 21 | 21 |  | 21 | 26 | 29 | 21 | 0 | -0.18 |  | 45.02 | Y | 0 | [7 empty] | N | N | N | N | 220 | 0.48 | 60 | 93049 | 94980 | 7140 | 14800 | 5 | 2 | 10 | 2018-10-22 03:34 | 1544 | 107 |  | 26 | [16 empty] | 91.22 | 100 | 0 | 0 | 0 |  | 400 | 400 | 선택 | 해제 | 0 | 0 | 0 |  | 400 | 400 | 선택 | 해제 | 해제 | 미정 | 미정 | 선택 | 미정 |  | 미정 | BT180180 | H
A48645 | 2018-10-21 | 1 | D |  | 3 | A | AE1055M1 | 탄소강 | AE1055LS계 | BM#2 | 1604 | 41 | 1590 | 1560 | 39 | 4400 |  | 3 | 0.33 | 20 |  | -1.29 | 1558 | 1590 | 0 | 11.55 |  | 19 | 26 | 77 | Y |  | 2018-10-22 04:25 | 72 | 1090 | 19 | 28 | 34 | 37 | 38 | 39 | 39 | 38 | 38 | 37 | 37 | 37 |  | 37 | 35 | 39 | 37 | 38 | -0.03 | Y | 30 | Y | 0 | [7 empty] | N | N | N | N | 210 | 0.48 | 60 | 93049 | 95740 | 7080 | 14900 | 5 | 2 | 10 | 2018-10-22 04:30 | 1558 | 106 |  | 25 | [16 empty] | 90.56 | 100 | 0 | 0 | 0 |  | 400 | 400 | 선택 | 해제 | 0 | 0 | 0 |  | 400 | 400 | 선택 | 해제 | 해제 | 미정 | 미정 | 선택 | 미정 |  | 미정 | BT180180 | H
B48534 | 2018-10-21 | 2 | D |  | 2 | A | AE15B36C3 | 합금강 | 보론강 | BM#1 | 1596 | 47 | 1604 | 1535 | 37 | 7000 |  | 1 | 0.8 | 14 |  | -2.33 | 1565 | 1630 | 0.08 | 0 | 0 | 29 | 5 | 80 | Y |  | 2018-10-22 04:37 | 67 | 1088 | 30 | 31 | 32 | 32 | 30 | 29 | 28 | 26 | 26 | 25 | 24 | 22 | 22 | 22 | 27 | 32 | 22 | 22 | -0.18 |  | 54.98 | Y | 0 |  |  |  | 2.23 |  |  |  | N | N | N | N | 130 | 0.47 | 67 | 98100 | 98590 | 5070 | 14400 | 2 | 2 |  | 2018-10-22 04:40 | 1565 | 115 |  | 8 |  | *STR#1 Edge Heater 코일누수 적용不 | [14 empty] | 94.15 | 100 | 0 | 0 | 0 |  | 500 |  | 선택 | 선택 | 0 | 0 | 0 |  | 500 |  | 선택 | 선택 | 해제 | 미정 | 선택 | 미정 | 미정 |  | 미정 | RB120.00 | H
B48535 | 2018-10-21 | 2 | B |  | 3 | A | AE15B36C3 | 합금강 | 보론강 | BM#1 | 1574 | 45 | 1607 | 1535 | 38 | 7000 |  | 1 | 0.8 | 15 |  | -2.56 | 1560 | 1625 | 0.09 | 0 | 0 | 15 | 8 | 84 | Y |  | 2018-10-22 05:31 | 62 | 1089 | 19 | 22 | 22 | 22 | 21 | 21 | 20 | 19 | 18 | 17 | 16 | 16 | 15 | 15 | 19 | 22 | 15 | 22 | -0.14 |  | 49.98 | Y | -0.2 | [7 empty] | N | N | N | N | 130 | 0.47 | 62 | 98100 | 95720 | 5150 | 14800 | 2 | 2 |  | 2018-10-22 05:37 | 1560 | 122 |  | 22 |  | *STR#1 Edge Heater 코일누수 적용不 | [14 empty] | 97.37 | 100 | 0 | 0 | 0 |  | 500 |  | 해제 | 선택 | 0 | 0 | 0 |  | 500 |  | 선택 | 선택 | 해제 | 미정 | 선택 | 미정 | 미정 |  | 미정 | RB120.00 | H
A48646 | 2018-10-21 | 1 | B |  | 4 | A | AE1055M1 | 탄소강 | AE1055LS계 | BM#2 | 1573 | 41 | 1612 | 1522 | 34 | 5800 |  | 3 | 0.33 | 20 |  | -2.02 | 1563 | 1612 | 0 | 11.01 |  | 10 | 21 | 86 | Y |  | 2018-10-22 05:20 | 77 | 1088 | 35 | 37 | 39 | 40 | 41 | 41 | 40 | 40 | 39 | 39 | 38 | 38 | 38 | 38 | 39 | 41 | 38 | 40 | -0.04 | Y | 40 | Y | 0 | [7 empty] | N | N | N | N | 200 | 0.48 | 62 | 93049 | 98230 | 7160 | 14900 | 5 | 2 |  | 2018-10-22 05:37 | 1563 | 111 |  | 33 | [16 empty] | 88.91 | 100 | 0 | 0 | 0 |  | 400 | 400 | 선택 | 해제 | 0 | 0 | 0 |  | 400 | 400 | 선택 | 해제 | 해제 | 미정 | 미정 | 선택 | 미정 |  | 미정 | BT180180 | H
A48647 | 2018-10-21 | 1 | B |  | 5 | A | AE1055M1 | 탄소강 | AE1055LS계 | BM#2 | 1558 | 40 | 1593 | 1509 | 36 | 5600 |  | 3 | 0.34 | 21 |  | -1.6 | 1545 | 1588 | 0 | 17.61 |  | 28 | 16 | 86 | Y |  | 2018-10-22 06:27 | 59 | 1089 | 37 | 33 | 31 | 30 | 29 | 29 | 28 | 27 | 27 | 26 | 25 | 24 | 23 | 23 | 29 | 31 | 23 | 0 | -0.16 |  | 49.98 | Y | -0.2 | [7 empty] | N | N | N | N | 190 | 0.48 | 60 | 109967 | 95950 | 7050 | 15100 | 5 | 2 |  | 2018-10-22 06:41 | 1545 | 108 |  | 31 | [16 empty] | 110.35 | 100 | 0 | 0 | 0 |  | 400 | 400 | 선택 | 해제 | 0 | 0 | 0 |  | 400 | 400 | 선택 | 해제 | 해제 | 미정 | 미정 | 선택 | 미정 |  | 미정 | BT180180 | H
B48536 | 2018-10-21 | 2 | B |  | 4 | B | AE15B36C3 | 합금강 | 보론강 | BM#1 | 1609 | 42 | 1614 | 1566 | 34 | 6500 |  | 1 | 0.95 | 15 |  | 0 | 1559 | 1623 | 0.09 | 0 | 0 | 5 | 55 | 52 | Y |  | 2018-10-22 06:36 | 61 | 1088 | 12 | 18 | 21 | 22 | 22 | 22 | 21 | 20 | 19 | 18 | 17 | 15 | 13 | 12 | 18 | 22 | 12 | 22 | -0.2 | Y | 50.02 | Y | -0.2 | [7 empty] | N | N | N | N | 120 | 0.47 | 67 | 98100 | 101780 | 4980 | 15400 | 2 | 2 |  | 2018-10-22 06:46 | 1559 | 130 |  | 22 |  | *STR#1 Edge Heater 코일누수 적용不 | [14 empty] | 91.9 | 100 | 0 | 0 | 0 |  | 500 |  | 해제 | 선택 | 0 | 0 | 0 |  | 500 |  | 선택 | 선택 | 해제 | 미정 | 선택 | 미정 | 미정 |  | 미정 | RB120.00 | H
A48648 | 2018-10-22 | 1 | B |  | 6 | A | AE1055M1 | 탄소강 | AE1055LS계 | BM#2 | 1608 | 41 | 1590 | 1555 | 34 | 4700 |  | 3 | 0.33 | 21 |  | -1.76 | 1549 | 1593 | 0 | 16.98 |  | 31 | 4 | 63 | Y |  | 2018-10-22 07:26 | 63 | 1081 | 21 | 23 | 25 | 27 | 28 | 28 | 27 | 27 | 26 | 26 | 25 | 24 |  | 24 | 26 | 28 | 24 | 27 | -0.12 | Y | 34.73 | Y | -0.21 | [7 empty] | N | N | N | N | 180 | 0.48 | 60 | 93049 | 95680 | 7460 | 14900 | 5 | 2 |  | 2018-10-22 07:56 | 1549 | 110 |  | 36 | [16 empty] | 90.6 | 100 | 0 | 0 | 0 |  | 400 | 400 | 선택 | 해제 | 0 | 0 | 0 |  | 400 | 400 | 선택 | 해제 | 해제 | 미정 | 미정 | 선택 | 미정 |  | 미정 | BT180180 | H
B48537 | 2018-10-21 | 2 | B |  | 5 | A | AE15B36C3 | 합금강 | 보론강 | BM#1 | 1560 | 46 | 1655 | 1556 | 40 | 6900 |  | 1 | 0.9 | 15 |  | -2.35 | 1562 | 1637 | 0.15 | 0 | 0 | 20 | 44 | 47 | Y |  | 2018-10-22 07:35 | 64 | 1088 | 9 | 19 | 24 | 27 | 29 | 29 | 28 | 28 | 26 | 25 | 24 | 22 | 20 | 20 | 24 | 29 | 20 | 0 | -0.22 | Y | 40 | Y | -0.4 | [7 empty] | N | N | N | N | 110 | 0.47 | 63 | 114450 | 96530 | 20 | 15700 | 2 | 2 |  | 2018-10-22 07:41 | 1562 | 138 |  | 31 |  | *STR#1 Edge Heater 코일누수 적용不 *샘플채취 ID:103.203 300MM | [14 empty] | 118.54 | 100 | 0 | 0 | 300 |  | 500 |  | 해제 | 선택 | 0 | 0 | 300 |  | 500 |  | 선택 | 선택 | 해제 | 미정 | 해제 | 해제 | 미정 |  | 미정 | RB120.00 | H
A48649 | 2018-10-22 | 1 | B |  | 7 | A | AE1055M1 | 탄소강 | AE1055LS계 | BM#2 | 1563 | 45 | 1580 | 1528 | 36 | 6000 |  | 3 | 0.33 | 20 |  | -1.74 | 1545 | 1588 | 0 | 16.86 |  | 19 | 27 | 60 | Y |  | 2018-10-22 08:45 | 59 | 1091 | 23 | 27 | 31 | 33 | 34 | 34 | 34 | 33 | 32 | 32 | 31 | 30 | 30 | 30 | 31 | 34 | 30 | 34 | -0.1 | Y | 40 | Y | 0 | [7 empty] | N | N | N | N | 230 | 0.48 | 62 | 93049 | 99540 | 7450 | 14900 | 5 | 2 |  | 2018-10-22 08:53 | 1545 | 104 |  | 20 | [16 empty] | 87.29 | 100 | 0 | 0 | 0 |  | 400 | 400 | 선택 | 해제 | 0 | 0 | 0 |  | 400 | 400 | 선택 | 해제 | 해제 | 미정 | 미정 | 선택 | 미정 |  | 미정 | BT180180 | H
B48538 | 2018-10-22 | 2 | B | 잔강최소화전 | 6 | A | AE15B36C3 | 합금강 | 보론강 | BM#1 | 1624 | 41 | 1647 | 1586 | 36 | 6200 |  | 1 | 0.51 | 15 |  | -2.28 | 1571 | 1633 | 0.14 | 0 | 0 | 29 | 6 | 38 | Y |  | 2018-10-22 08:29 | 73 | 1082 | 18 | 19 | 24 | 26 | 27 | 28 | 27 | 27 | 26 | 24 | 22 | 22 | 20 | 17 | 24 | 28 | 17 | 27 | -0.27 | Y | 40 | Y | -0.6 | [7 empty] | N | N | N | N | 100 | 0.47 | 65 | 81181 | 100090 | 50 | 3000 | 2 | 2 |  | 2018-10-22 08:36 | 1571 | 141 |  | 40 |  | *STR#1 Edge Heater 코일누수 적용不 *STR#1 코일교체로 STR#2 미적용함 | [14 empty] | 79.01 | 100 | 0 | 3100 | 0 |  | 500 |  | 해제 | 선택 | 0 | 3100 | 0 |  | 500 |  | 해제 | 선택 | 해제 | 미정 | 미정 | 미정 | 미정 |  | 미정 | RB120.00 | H
A48650 | 2018-10-22 | 1 | B |  | 8 | A | AE1055M1 | 탄소강 | AE1055LS계 | BM#2 | 1580 | 40 | 1601 | 1534 | 34 | 5500 |  | 3 | 0.33 | 20 |  | -1.87 | 1555 | 1601 | 0 | 20.25 |  | 10 | 22 | 65 | Y |  | 2018-10-22 09:44 | 69 | 1072 | 29 | 32 | 35 | 36 | 36 | 36 | 35 | 35 | 35 | 34 | 33 | 32 |  | 32 | 34 | 36 | 32 | 36 | -0.1 | Y | 40.02 | Y | -0.2 | [7 empty] | N | N | N | N | 220 | 0.48 | 59 | 93049 | 94300 | 7250 | 13200 | 5 | 2 |  | 2018-10-22 09:58 | 1555 | 101 |  | 27 | [16 empty] | 91.76 | 100 | 0 | 0 | 0 |  | 400 | 400 | 선택 | 해제 | 0 | 0 | 0 |  | 400 | 400 | 선택 | 해제 | 해제 | 미정 | 미정 | 선택 | 미정 |  | 미정 | BT180180 | H
B48539 | 2018-10-22 | 2 | B | 잔강최소화 | 7 | A | AE15B35C | 합금강 | 보론강 | BM#1 | 1605 | 43 | 1637 | 1565 | 40 | 6600 |  | 2 | 0.24 | 15 |  | -2.79 | 1578 | 1632 | 353 | 0 | 0 | 15 | 9 | 30 | Y |  | 2018-10-22 09:13 | 80 | 1085 | -47 | 16 | 20 | 21 | 22 | 22 | 22 | 21 | 21 | 19 |  |  |  | 19 | 13 | 22 | 19 | 22 | -0.12 | Y | 24.98 | Y | -0.4 | [7 empty] | N | N | N | N | 150 | 0.49 | 53 | 93471 | 96710 | 40 | 15900 | 2 | 2 |  | 2018-10-22 09:44 | 1576 | 164 |  | 79 |  | *잔강최소화 *STR#1 Edge Heater 코일누수 적용不 *STR#1 코일교체로 STR#2 미적용함 | [14 empty] | 97.31 | 100 | 2500 | 0 | 0 |  | 350 |  | 해제 | 선택 | 2500 | 0 | 0 |  | 350 |  | 해제 | 선택 | 해제 | 미정 | 미정 | 미정 | 미정 |  | 미정 | RB120.00 | H
A48651 | 2018-10-22 | 1 | B |  | 9 | A | AE1055M1 | 탄소강 | AE1055LS계 | BM#2 | 1614 | 43 | 1588 | 1565 | 29 | 4500 |  | 3 | 0.32 | 20 |  | 64.89 | 1554 | 0 | 0 | 14.96 |  | 28 | 17 | 87 | Y |  | 2018-10-22 10:52 | 68 | 1089 | 31 | 35 | 38 | 39 | 40 | 40 | 40 | 39 | 39 | 38 | 38 | 38 | 38 | 37 | 38 | 40 | 37 | 40 | -0.07 | Y | 38.08 | Y | -0.2 | [7 empty] | N | N | N | N | 210 | 0.48 | 61 | 101508 | 98090 | 7040 | 14600 | 5 | 2 |  | 2018-10-22 11:06 | 1554 | 99 |  | 22 | [16 empty] | 96.58 | 100 | 0 | 0 | 0 |  | 400 | 400 | 선택 | 해제 | 0 | 0 | 0 |  | 400 | 400 | 선택 | 해제 | 해제 | 미정 | 미정 | 선택 | 선택 | 8 | 미정 | BT180180 | H
B48540 | 2018-10-22 | 2 | B |  | 8 | A | AE15B35C | 합금강 | 보론강 | BM#1 | 1601 | 60 | 1606 | 1555 | 37 | 6400 |  | 3 | 0.34 | 15 |  | -1.34 | 1576 | 1606 | 0.09 | 0 | 0 | 5 | 56 | 25 | Y |  | 2018-10-22 10:45 | 78 | 1082 | 16 | 25 | 31 | 34 | 36 | 37 | 37 | 37 | 37 | 36 | 37 | 36 | 35 | 34 | 33 | 37 | 34 | 37 | -0.07 | Y | 40.02 | Y | -0.2 | [7 empty] | N | N | N | N | 140 | 0.49 | 68 | 93851 | 103490 | 1260 | 14300 | 2 | 2 |  | 2018-10-22 10:53 | 1581 | 154 |  | 42 |  | *STR#1 Edge Heater 코일누수 적용不 *STR#1 코일교체로 STR#2 미적용함 | [14 empty] | 89.6 | 100 | 0 | 0 | 0 |  | 350 |  | 해제 | 선택 | 0 | 0 | 0 |  | 350 |  | 해제 | 선택 | 해제 | 미정 | 미정 | 해제 | 미정 |  | 미정 | RB120.00 | H
A48652 | 2018-10-22 | 1 | B |  | 10 | A | AE1055M1 | 탄소강 | AE1055LS계 | BM#2 | 1582 | 41 | 1592 | 1527 | 33 | 5500 |  | 3 | 0.33 | 20 |  | 64.95 | 1549 | 0 | 0 | 15.23 |  | 31 | 5 | 69 | Y |  | 2018-10-22 11:59 | 63 | 1086 | 36 | 37 | 36 | 36 | 35 | 35 | 33 | 32 | 31 | 30 | 29 | 28 | 28 | 27 | 33 | 36 | 27 | 36 | -0.16 |  | 54.98 | Y | -0.2 | [7 empty] | N | N | N | N | 200 | 0.44 | 66 | 101508 | 96950 | 7310 | 15400 | 5 | 2 |  | 2018-10-22 12:05 | 1549 | 101 |  | 20 |  | * 전공정 요청으로 감속주입 이상공정 등록 생관통보 | [14 empty] | 97.18 | 75 | 0 | 0 | 0 |  | 400 | 400 | 선택 | 해제 | 0 | 0 | 0 |  | 400 | 400 | 선택 | 해제 | 해제 | 미정 | 미정 | 선택 | 미정 |  | 미정 | BT180180 | H
B48541 | 2018-10-22 | 2 | B |  | 9 | A | AE15B35C | 합금강 | 보론강 | BM#1 | 1600 | 42 | 1616 | 1526 | 32 | 6600 |  | 3 | 0.33 | 15 |  | -2.2 | 1571 | 1616 | 0.09 | 0 | 0 | 20 | 45 | 42 | Y |  | 2018-10-22 11:51 | 73 | 1083 | 31 | 28 | 28 | 28 | 29 | 29 | 29 | 29 | 28 | 28 | 28 | 28 | 27 | 27 | 28 | 29 | 27 | 29 | -0.05 | Y | 39.98 | Y | -0.2 | [7 empty] | N | N | N | N | 130 | 0.49 | 63 | 101196 | 103400 | 2120 | 14800 | 2 | 2 |  | 2018-10-22 12:11 | 1575 | 144 |  | 44 |  | *STR#1 Edge Heater 코일누수 적용不 *STR#1 코일교체로 STR#2 미적용함 | [14 empty] | 95.92 | 100 | 0 | 0 | 0 |  | 350 |  | 해제 | 선택 | 0 | 0 | 0 |  | 350 |  | 해제 | 선택 | 해제 | 미정 | 미정 | 미정 | 미정 |  | 미정 | RB120.00 | H
A48653 | 2018-10-22 | 1 | C |  | 11 | A | AE1055M1 | 탄소강 | AE1055LS계 | BM#2 | 1594 | 42 | 1588 | 1552 | 31 | 5100 |  | 3 | 0.32 | 21 |  | 63.64 | 1537 | 0 | 0 | 12.39 |  | 29 | 7 | 65 | Y |  | 2018-10-22 13:18 | 51 | 1087 | 27 | 29 | 30 | 31 | 30 | 30 | 28 | 27 | 27 | 26 | 25 | 24 | 23 | 23 | 28 | 31 | 23 | 30 | -0.18 | Y | 45 | Y | -0.2 | [7 empty] | N | N | N | N | 190 | 0.48 | 63 | 101508 | 100610 | 7170 | 14500 | 5 | 2 |  | 2018-10-22 13:07 | 1537 | 109 |  | 11 | [16 empty] | 94.25 | 75 | 0 | 0 | 0 |  | 400 | 400 | 선택 | 해제 | 0 | 0 | 0 |  | 400 | 400 | 선택 | 해제 | 해제 | 미정 | 미정 | 선택 | 미정 |  | 미정 | BT180180 | H
B48542 | 2018-10-22 | 2 | C | 잔강최소화전 | 10 | A | AE15B35C | 합금강 | 보론강 | BM#1 | 1584 | 46 | 1625 | 1584 | 28 | 5300 |  | 3 | 0.33 | 15 |  | 84.99 | 1575 | 0 | 0.08 | 0 | 0 | 19 | 28 | 43 | Y |  | 2018-10-22 12:57 | 77 | 1081 | 24 | 27 | 29 | 32 | 33 | 34 | 34 | 34 | 33 | 33 | 32 | 32 | 32 | 32 | 31 | 34 | 32 | 34 | -0.05 | Y | 34.98 | Y | 0 | [7 empty] | N | N | N | N | 120 | 0.49 | 63 | 96513 | 99910 | 2990 | 3000 | 2 | 2 |  | 2018-10-22 13:03 | 1585 | 148 |  | 44 | [16 empty] | 93.84 | 100 | 0 | 3100 | 0 |  | 350 |  | 선택 | 선택 | 0 | 3100 | 0 |  | 350 |  | 선택 | 선택 | 해제 | 미정 | 미정 | 미정 | 미정 |  | 미정 | RB160.00 | C
A48654 | 2018-10-22 | 1 | C | TUNDISH교체전 | 12 | A | AE1055M1 | 탄소강 | AE1055LS계 | BM#2 | 1577 | 43 | 1595 | 1517 | 35 | 5600 |  | 3 | 0.32 | 20 |  | -1.53 | 1558 | 1595 | 0 | 16.48 |  | 15 | 10 | 50 | Y |  | 2018-10-22 14:01 | 72 | 1088 | 22 | 28 | 33 | 36 | 38 | 38 | 39 | 38 | 37 | 37 | 37 | 37 | 37 | 37 | 35 | 39 | 37 | 38 | -0.02 | Y | 29.98 | Y | 0 | [7 empty] | N | N | N | N | 180 | 0.48 | 60 | 90956 | 96430 | 7070 | 2000 | 5 | 2 |  | 2018-10-22 14:18 | 1558 | 109 |  | 34 |  |  | 68C0E190D56F41A69A83C8DBEEC114EB | B6AE35A7DEFD470F99E288ADEA4B9AC1 | 91D3831BD13C438D8AFA74DFA1F4EC02 | [11 empty] | 87.88 | 75 | 0 | 3598 | 0 |  | 400 | 400 | 선택 | 해제 | 0 | 3568 | 0 |  | 400 | 400 | 선택 | 해제 | 해제 | 미정 | 미정 | 선택 | 미정 |  | 미정 | BT180180 | H
B48543 | 2018-10-22 | 2 | C | 잔강최소화 | 11 | A | SM48CM7 | 탄소강 | B | BM#1 | 1594 | 50 | 1635 | 1566 | 48 | 7700 |  | 1 | 0.27 | 19 |  | -2.45 | 1566 | 1634 | 0.13 | 0 | 0 | 10 | 23 | 45 | Y |  | 2018-10-22 14:05 | 79 | 1090 | -12 | 30 | 32 | 33 | 34 | 34 | 34 | 33 | 32 | 31 |  |  |  | 31 | 28 | 34 | 31 | 34 | -0.11 | Y | 25 | Y | -0.2 |  |  |  | 1.33 | 0.71 |  |  | N | N | N | N | 110 | 0.5 | 51 | 84850 | 94600 | 4970 | 16400 | 2 | 2 |  | 2018-10-22 14:08 | 1581 | 154 |  | 53 |  | *샘플채취ID:103 | [14 empty] | 85.19 | 100 | 4300 | 0 | 300 |  | 700 |  | 선택 | 해제 | 4300 | 0 | 0 |  | 700 |  | 선택 | 해제 | 해제 | 미정 | 선택 | 해제 | 미정 |  | 미정 | BM510510 | C
B48544 | 2018-10-22 | 2 | C |  | 12 | A | SM48CM7 | 탄소강 | B | BM#1 | 1601 | 42 | 1634 | 1566 | 35 | 6100 |  | 1 | 0.26 | 21 |  | -2.21 | 1564 | 1630 | 0.17 | 0 | 0 | 5 | 57 | 35 | Y |  | 2018-10-22 15:13 | 77 | 1094 | 29 | 33 | 38 | 40 | 41 | 40 | 40 | 40 | 39 | 38 | 37 | 36 |  | 36 | 38 | 41 | 36 | 40 | -0.14 | Y | 34.97 | Y | -0.2 |  |  |  |  | 0.49 |  |  | N | N | N | N | 100 | 0.5 | 58 | 84850 | 93750 | 5060 | 16200 | 2 | 2 |  | 2018-10-22 15:12 | 1564 | 141 |  | 37 | [16 empty] | 85.92 | 100 | 0 | 0 | 0 |  | 700 |  | 선택 | 해제 | 0 | 0 | 0 |  | 700 |  | 선택 | 해제 | 해제 | 미정 | 선택 | 미정 | 미정 |  | 미정 | BM510510 | C
A48655 | 2018-10-22 | 1 | C | TUNDISH교체 | 1 | A | AE1055LS | 탄소강 | G-AE1055LS | BM#2 | 1587 | 48 | 1614 | 1526 | 41 | 7000 |  | 3 | 0.32 | 25 |  | -1.57 | 1567 | 1614 | 0 | 16.08 |  | 28 | 18 | 68 | Y |  | 2018-10-22 15:21 | 83 | 1071 | 23 | 22 | 22 | 21 | 19 | 19 | 26 | 31 | 34 | 36 | 38 | 39 | 39 | 40 | 32 | 40 | 40 | 0 | 0 |  |  | Y | 0.2 |  | 2.9 | 2.9 | 1.34 |  |  |  | Y | N | N | M | 230 | 0.49 | 59 | 101508 | 98270 | 6980 | 14700 | 12 | 1 |  | 2018-10-22 15:31 | 1567 | 127 |  | 40 |  | *T/D플럭스 225/15KG *롱노즐 슬리부 장착 *수소 10분 측정값 기준치 초과, 생관통보 (10분 2.9PPM,30분 1.34PPM) | [14 empty] | 95.99 | 75 | 1518 | 0 | 0 |  | 400 | 400 | 선택 | 해제 | 1538 | 0 | 0 |  | 400 | 400 | 선택 | 해제 | 해제 | 미정 | 미정 | 선택 | 선택 |  | 미정 | BT180180 | H
B48545 | 2018-10-22 | 2 | C |  | 13 | A | SM48CM7 | 탄소강 | B | BM#1 | 1625 | 42 | 1627 | 1554 | 31 | 5800 |  | 1 | 0.28 | 18 |  | 0 | 1561 | 1620 | 0.14 | 0 | 0 | 20 | 46 | 31 | Y |  | 2018-10-22 16:15 | 74 | 1098 | 34 | 37 | 40 | 43 | 43 | 43 | 41 | 40 | 40 | 38 | 35 |  |  | 35 | 39 | 43 | 35 | 43 | -0.2 | Y | 40 | Y | -0.3 |  |  |  |  | 0.6 |  |  | N | N | N | N | 150 | 0.49 | 59 | 84850 |  | 99550 | 15700 | 2 | 2 |  | 2018-10-22 16:17 | 1561 | 131 |  | 34 | [16 empty] | 85.23 | 100 | 0 | 0 | 0 |  | 700 |  | 선택 | 해제 | 0 | 0 | 0 |  | 700 |  | 선택 | 해제 | 해제 | 미정 | 선택 | 미정 | 미정 |  | 미정 | BM510510 | C
A48656 | 2018-10-22 | 1 | C |  | 2 | A | AE1055LS | 탄소강 | G-AE1055LS | BM#2 | 1593 | 44 | 1605 | 1535 | 35 | 5400 |  | 3 | 0.33 | 25 |  | -1.59 | 1558 | 1605 | 0 | 22.39 |  | 31 | 6 | 73 | Y |  | 2018-10-22 16:26 | 74 | 1090 | 39 | 36 | 34 | 34 | 33 | 33 | 32 | 32 | 31 | 30 | 31 |  |  | 31 | 33 | 34 | 30 | 0 | -0.11 | Y | 34.98 | Y | 0.2 | [7 empty] | Y | Y | Y | Y | 220 | 0.5 | 55 | 101508 | 89980 | 7130 | 13000 | 12 | 1 |  | 2018-10-22 16:59 | 1558 | 118 |  | 36 | [16 empty] | 104.49 | 75 | 0 | 0 | 0 |  | 400 | 400 | 선택 | 해제 | 0 | 0 | 0 |  | 400 | 400 | 선택 | 해제 | 해제 | 미정 | 미정 | 선택 | 미정 |  | 미정 | BT180180 | H
B48546 | 2018-10-22 | 2 | C |  | 14 | A | SM48CM7 | 탄소강 | B | BM#1 | 1626 | 37 | 1627 | 1575 | 34 | 5200 |  | 1 | 0.25 | 18 |  | 0 | 1566 | 1625 | 0.13 | 0 | 0 | 19 | 29 | 33 | Y |  | 2018-10-22 17:08 | 79 | 1105 | 33 | 35 | 38 | 40 | 40 | 41 | 40 | 40 | 39 | 37 | 36 | 36 | 35 | 35 | 38 | 41 | 35 | 40 | -0.17 | Y | 35.02 | Y | -0.2 |  |  |  |  | 0.75 |  |  | N | N | N | N | 140 | 0.49 | 63 | 101820 | 98600 | 4830 | 16100 | 2 | 2 |  | 2018-10-22 17:15 | 1566 | 127 |  | 42 | [16 empty] | 61.12 | 100 | 0 | 0 | 0 |  | 700 |  | 선택 | 해제 | 0 | 0 | 0 |  | 700 |  | 선택 | 해제 | 해제 | 미정 | 선택 | 미정 | 미정 |  | 미정 | BM510510 | C
A48657 | 2018-10-22 | 1 | C |  | 3 | A | AE1055LS | 탄소강 | G-AE1055LS | BM#2 | 1587 | 41 | 1596 | 1549 | 38 | 5400 |  | 3 | 0.32 | 25 |  | -1.39 | 1555 | 1596 | 0 | 19.04 |  | 29 | 8 | 73 | Y |  | 2018-10-22 17:22 | 71 | 1093 | 27 | 31 | 33 | 34 | 35 | 35 | 34 | 34 | 34 | 33 | 33 | 32 |  | 32 | 33 | 35 | 32 | 34 | -0.05 | Y | 35 | Y | -0.2 | [7 empty] | Y | Y | Y | Y | 210 | 0.5 | 58 | 101508 | 96790 | 7040 | 13900 | 12 | 1 |  | 2018-10-22 17:49 | 1555 | 118 |  | 39 | [16 empty] | 97.74 | 75 | 0 | 0 | 0 |  | 400 | 400 | 선택 | 해제 | 0 | 0 | 0 |  | 400 | 400 | 선택 | 해제 | 해제 | 미정 | 미정 | 선택 | 미정 |  | 미정 | BT180180 | H
B48547 | 2018-10-22 | 2 | C |  | 15 | A | SM48CM7 | 탄소강 | B | BM#1 | 1620 | 41 | 1625 | 1567 | 36 | 6000 |  | 1 | 0.24 | 18 |  | 0 | 1563 | 1617 | 0.14 | 0 | 0 | 15 | 11 | 50 | Y |  | 2018-10-22 18:21 | 76 | 1102 | 31 | 34 | 36 | 37 | 37 | 36 | 36 | 35 | 33 | 33 | 31 | 30 | 29 | 29 | 34 | 37 | 29 | 36 | -0.18 | Y | 45.07 | Y | -0.2 |  |  |  |  | 0.93 |  |  | N | N | N | N | 130 | 0.5 | 62 | 101820 |  | 5110 | 16100 | 2 | 2 |  | 2018-10-22 18:24 | 1563 | 131 |  | 33 | [16 empty] | 10182000 | 100 | 0 | 0 | 0 |  | 700 |  | 선택 | 해제 | 0 | 0 | 0 |  | 700 |  | 선택 | 해제 | 해제 | 미정 | 미정 | 선택 | 미정 |  | 미정 | BM510510 | C
A48658 | 2018-10-22 | 1 | C |  | 4 | B | AE1055LS | 탄소강 | G-AE1055LS | BM#2 | 1592 | 50 | 1590 | 1549 | 43 | 6700 |  | 3 | 0.33 | 25 |  | -1.24 | 1553 | 1590 | 0 | 19.87 |  | 10 | 24 | 52 | Y |  | 2018-10-22 18:31 | 69 | 1085 | 30 | 35 | 37 | 39 | 40 | 40 | 39 | 39 | 38 | 38 | 37 | 37 | 36 | 36 | 37 | 40 | 36 | 39 | -0.1 | Y | 40.03 | Y | -0.2 | [7 empty] | Y | Y | Y | Y | 200 | 0.5 | 65 | 101508 | 107800 | 7130 | 16100 | 12 | 1 |  | 2018-10-22 18:58 | 1553 | 119 |  | 31 | [16 empty] | 88.89 | 75 | 0 | 0 | 0 |  | 400 | 400 | 선택 | 해제 | 0 | 0 | 0 |  | 400 | 400 | 선택 | 해제 | 해제 | 미정 | 미정 | 선택 | 미정 |  | 미정 | BT180180 | H
B48548 | 2018-10-22 | 2 | C | 연주종료 | 16 | A | SM48CM7 | 탄소강 | B | BM#1 | 1665 | 40 | 1644 | 1617 | 28 | 4900 |  | 1 | 0.25 | 20 |  | 0 | 1563 | 1628 | 0.18 | 0 | 0 | 5 | 58 | 41 | Y |  | 2018-10-22 19:17 | 76 | 1089 | 32 | 35 | 37 | 37 | 38 | 38 | 37 | 36 | 35 | 33 |  |  |  | 33 | 36 | 38 | 33 | 37 | -0.2 | Y | 25 | Y | -0.4 |  |  |  |  | 0.82 |  |  | N | N | N | N | 120 | 0.5 | 56 | 91700 | 90000 | 5000 | 2000 | 2 | 2 |  | 2018-10-22 19:20 | 1563 | 133 |  | 41 |  |  | D729627BEC6743A6BAC2168C0CF3CE3E | 67CEE0D1967A43139030979E0F312199 |  | F9A7ACD808784C27A373E5C9DE92FA79 | [10 empty] | 9170000 | 100 | 0 | 3000 | 0 |  | 700 |  | 선택 | 해제 | 0 | 3000 | 0 |  | 700 |  | 선택 | 해제 | 해제 | 미정 | 미정 | 선택 | 미정 |  | 미정 | BM510510 | C
A48659 | 2018-10-22 | 1 | C |  | 5 | A | AE1055LS | 탄소강 | G-AE1055LS | BM#2 | 1572 | 39 | 1604 | 1533 | 35 | 5300 |  | 3 | 0.32 | 25 |  | -1.59 | 1557 | 1604 | 0 | 19.82 |  | 28 | 19 | 46 | Y |  | 2018-10-22 19:34 | 73 | 1092 | 34 | 36 | 38 | 39 | 40 | 40 | 40 | 39 | 39 | 38 | 38 | 38 |  | 38 | 38 | 40 | 38 | 40 | -0.06 | Y | 35 | Y | 0 | [7 empty] | Y | Y | Y | Y | 190 | 0.5 | 60 | 152262 | 97760 | 6920 | 15700 | 12 | 1 |  | 2018-10-22 19:41 | 1557 | 114 |  | 35 | 13 | *연연주 혼탕부 성분확인 ID:307~309,407~409 | [14 empty] | 145.36 | 100 | 0 | 0 | 0 |  | 400 | 400 | 선택 | 해제 | 0 | 0 | 0 |  | 400 | 400 | 선택 | 해제 | 해제 | 미정 | 미정 | 선택 | 미정 |  | 미정 | BT180180 | H
A48660 | 2018-10-22 | 1 | A |  | 6 | B | P-AE1055LS | 탄소강 | G-AE1055LS | BM#2 | 1633 | 45 | 1603 | 1590 | 29 | 4700 |  | 3 | 0.35 | 25 |  | -1.6 | 1555 | 1603 | 0 | 20.04 |  | 31 | 7 | 53 | Y |  | 2018-10-22 20:35 | 70 | 1096 | 35 | 35 | 35 | 35 | 35 | 35 | 35 | 33 | 33 | 32 | 31 | 32 |  | 32 | 34 | 35 | 31 | 35 | -0.05 | Y | 40 | Y | 0.2 | [7 empty] | Y | Y | Y | Y | 180 | 0.48 | 58 | 50754 | 91270 | 6590 | 15700 | 12 | 1 |  | 2018-10-22 21:07 | 1555 | 115 |  | 36 |  | *연연주 혼탕부 성분확인 ID;301.401 | [14 empty] | 5075400 | 100 | 0 | 0 | 0 |  | 650 | 400 | 선택 | 해제 | 0 | 0 | 0 |  | 650 | 400 | 선택 | 해제 | 해제 | 미정 | 미정 | 선택 | 미정 |  | 미정 | BT180180 | H
A48661 | 2018-10-22 | 1 | A |  | 7 | A | P-AE1055LS | 탄소강 | G-AE1055LS | BM#2 | 1601 | 44 | 1597 | 1542 | 34 | 5500 |  | 3 | 0.32 | 26 |  | -1.28 | 1558 | 1597 | 0 | 20.35 |  | 29 | 9 | 52 | Y |  | 2018-10-22 21:42 | 73 | 1102 | 30 | 33 | 36 | 37 | 38 | 38 | 37 | 36 | 36 | 35 | 35 | 34 |  | 34 | 36 | 38 | 34 | 36 | -0.11 | Y | 35 | Y | -0.2 | [7 empty] | Y | Y | Y | Y | 230 | 0.48 | 60 | 101508 | 94570 | 7170 | 16200 | 12 | 1 |  | 2018-10-22 21:52 | 1558 | 117 |  | 30 | [16 empty] | 99.86 | 100 | 0 | 0 | 0 |  | 650 | 400 | 선택 | 해제 | 0 | 0 | 0 |  | 650 | 400 | 선택 | 해제 | 해제 | 미정 | 미정 | 선택 | 미정 |  | 미정 | BT180180 | H
A48662 | 2018-10-22 | 1 | A |  | 8 | A | P-AE1055LS | 탄소강 | G-AE1055LS | BM#2 | 1604 | 44 | 1603 | 1553 | 37 | 5500 |  | 3 | 0.33 | 25 |  | -1.51 | 1558 | 1603 | 0 | 20.55 |  | 10 | 25 | 51 | Y |  | 2018-10-22 22:44 | 73 | 1087 | 32 | 37 | 41 | 43 | 44 | 44 | 43 | 43 | 42 | 41 | 41 | 40 | 40 | 40 | 41 | 44 | 40 | 43 | -0.1 | Y | 40.02 | Y | 0 | [7 empty] | Y | Y | Y | Y | 220 | 0.48 | 64 | 101508 | 101730 | 7160 | 15400 | 12 | 1 |  | 2018-10-22 22:55 | 1558 | 117 |  | 31 | [16 empty] | 93.3 | 100 | 0 | 0 | 0 |  | 650 | 400 | 선택 | 해제 | 0 | 0 | 0 |  | 650 | 400 | 선택 | 해제 | 해제 | 미정 | 미정 | 선택 | 미정 |  | 미정 | BT180180 | H
A48663 | 2018-10-22 | 1 | A |  | 9 | A | P-AE1055LS | 탄소강 | G-AE1055LS | BM#2 | 1580 | 47 | 1590 | 1537 | 44 | 6600 |  | 3 | 0.32 | 26 |  | -1.17 | 1554 | 1590 | 0 | 18.94 |  | 5 | 59 | 71 | Y |  | 2018-10-22 23:56 | 69 | 1136 | 38 | 41 | 42 | 43 | 44 | 43 | 43 | 43 | 42 | 42 | 41 | 40 | 40 | 40 | 42 | 44 | 40 | 43 | -0.09 | Y | 45.02 | Y | 0 | [7 empty] | Y | Y | Y | Y | 210 | 0.48 | 68 | 101508 | 107020 | 7170 | 16100 | 12 | 1 |  | 2018-10-23 | 1554 | 120 |  | 26 | [16 empty] | 88.96 | 100 | 0 | 0 | 0 |  | 650 | 400 | 선택 | 해제 | 0 | 0 | 0 |  | 650 | 400 | 선택 | 해제 | 해제 | 미정 | 미정 | 선택 | 미정 |  | 미정 | BT180180 | H
A48664 | 2018-10-22 | 1 | A |  | 10 | A | P-AE1055LS | 탄소강 | G-AE1055LS | BM#2 | 1561 | 53 | 1604 | 1533 | 43 | 7000 |  | 3 | 0.72 | 26 |  | -1.52 | 1549 | 1604 | 0 | 22.93 |  | 31 | 8 | 65 | Y |  | 2018-10-23 01:13 | 64 | 1133 | 38 | 39 | 40 | 40 | 40 | 39 | 39 | 38 | 38 | 36 | 36 | 35 | 35 | 34 | 38 | 40 | 34 | 40 | -0.12 |  | 50.52 | Y | -0.2 |  |  |  | 0.68 |  |  |  | Y | Y | Y | Y | 200 | 0.48 | 61 | 101508 | 97240 | 7250 | 13700 | 12 | 1 |  | 2018-10-23 01:20 | 1549 | 123 |  | 20 |  | *RH 요청 진공 미달 수소측정 | [14 empty] | 97.28 | 100 | 0 | 0 | 0 |  | 650 | 400 | 선택 | 해제 | 0 | 0 | 0 |  | 650 | 400 | 선택 | 해제 | 해제 | 미정 | 미정 | 선택 | 미정 |  | 미정 | BT180180 | H
B48552 | 2018-10-22 | 2 | A | 연주시작 | 1 | A | SNCM21 | 합금강 | C | BM#1 | 1592 | 49 | 1694 | 1576 | 39 | 7700 |  | 1 | 0.25 | 20 |  | -2.77 | 1600 | 1683 | 0.27 | 0 | 0 | 20 | 48 | 51 | Y |  | 2018-10-23 02:13 | 90 | 1137 | -26 | 22 | 23 | 30 | 35 | 38 | 40 | 40 | 41 | 40 |  |  |  | 40 | 32 | 41 | 40 | 40 | -0.2 |  | 4.97 | Y | -0.2 |  | 2.48 | 2.48 |  |  |  |  | N | N | N | N | 150 | 0.52 | 50 | 90999 | 92180 | 30 | 14600 | 17 | 1 |  | 2018-10-23 02:33 | 1600 | 149 |  | 28 |  | *T/D가열온도:자동-1350`.수동건-1341`.STR#1:886.STR#2:953.T/D FLUX 유:15,용:120 *STR#2 STOPPER CONTROL 안되어 용강 조기 주입-추가 절단 +500mm | [14 empty] | 100.89 | 100 | 700 | 0 | 0 |  | 410 |  | 선택 | 선택 | 1200 | 0 | 0 |  | 410 |  | 선택 | 선택 | 해제 | 미정 | 해제 | 미정 | 선택 |  | 미정 | RB190.00 | C
A48665 | 2018-10-22 | 1 | A |  | 11 | A | P-AE1055LS | 탄소강 | G-AE1055LS | BM#2 | 1572 | 49 | 1597 | 1547 | 41 | 6300 |  | 3 | 0.32 | 26 |  | -1.48 | 1551 | 1597 | 0 | 17.51 |  | 29 | 10 | 71 | Y |  | 2018-10-23 02:14 | 66 | 1141 | 32 | 35 | 37 | 37 | 37 | 38 | 38 | 37 | 37 | 36 | 35 | 35 | 34 | 33 | 36 | 38 | 33 | 37 | -0.11 | Y | 45 | Y | 0 | [7 empty] | Y | Y | Y | Y | 190 | 0.48 | 64 | 101508 | 104970 | 7180 | 15000 | 12 | 1 |  | 2018-10-23 02:18 | 1551 | 120 |  | 25 | [16 empty] | 90.59 | 100 | 0 | 0 | 0 |  | 650 | 400 | 선택 | 해제 | 0 | 0 | 0 |  | 650 | 400 | 선택 | 해제 | 해제 | 미정 | 미정 | 선택 | 선택 | 7 | 미정 | BT180180 | H
B48553 | 2018-10-22 | 2 | A |  | 2 | A | SNCM21 | 합금강 | C | BM#1 | 1596 | 39 | 1656 | 1566 | 34 | 6400 |  | 1 | 0.23 | 20 |  | -2.2 | 1580 | 1647 | 0.25 | 0 | 0 | 19 | 31 | 61 | Y |  | 2018-10-23 02:56 | 70 | 1136 | 37 | 30 | 27 | 25 | 23 | 22 | 21 | 20 | 20 | 18 | 17 |  |  | 17 | 24 | 27 | 17 | 0 | -0.25 |  | 40 | Y | -0.2 | [7 empty] | N | N | N | N | 140 | 0.55 | 52 | 96359 | 96190 | 70 | 15200 | 17 | 1 |  | 2018-10-23 03:00 | 1580 | 132 |  | 38 | [16 empty] | 100.58 | 100 | 0 | 0 | 0 |  | 410 |  | 선택 | 선택 | 0 | 0 | 0 |  | 410 |  | 선택 | 선택 | 해제 | 미정 | 미정 | 미정 | 미정 |  | 미정 | RB150.00 | C
A48666 | 2018-10-22 | 1 | A |  | 12 | A | P-AE1055LS | 탄소강 | G-AE1055LS | BM#2 | 1589 | 45 | 1600 | 1565 | 39 | 5400 |  | 3 | 0.32 | 26 |  | -1.45 | 1556 | 1600 | 0 | 17.06 |  | 10 | 26 | 69 | Y |  | 2018-10-23 03:12 | 71 | 1125 | 31 | 34 | 38 | 39 | 40 | 40 | 40 | 39 | 39 | 38 | 38 | 38 | 37 | 37 | 38 | 40 | 37 | 40 | -0.07 | Y | 39.98 | Y | -0.2 | [7 empty] | Y | Y | Y | Y | 180 | 0.48 | 64 | 101508 | 101830 | 7160 | 14600 | 12 | 1 |  | 2018-10-23 03:17 | 1556 | 128 |  | 35 | [16 empty] | 93.21 | 0 | 0 | 0 | 0 |  | 650 | 400 | 선택 | 해제 | 0 | 0 | 0 |  | 650 | 400 | 선택 | 해제 | 해제 | 미정 | 미정 | 선택 | 미정 |  | 미정 | BT180180 | H
B48554 | 2018-10-22 | 2 | A |  | 3 | A | SNCM21 | 합금강 | C | BM#1 | 1615 | 44 | 1655 | 1546 | 40 | 7600 |  | 1 | 0.21 | 19 |  | -2.54 | 1580 | 1653 | 0.17 | 0 | 0 | 22 | 1 | 19623 | Y |  | 2018-10-23 03:54 | 70 | 1100 | 13 | 15 | 17 | 18 | 18 | 17 | 17 | 16 | 16 | 14 | 13 |  |  | 13 | 16 | 18 | 13 | 17 | -0.14 | Y | 34.97 | Y | -0.2 | [7 empty] | N | N | N | N | 130 | 0.56 | 54 | 94286 | 100930 | 1480 | 13100 | 17 | 1 |  | 2018-10-23 03:57 | 1580 | 130 |  | 36 | [16 empty] | 92.21 | 100 | 0 | 0 | 0 |  | 410 |  | 선택 | 선택 | 0 | 0 | 0 |  | 410 |  | 선택 | 선택 | 해제 | 미정 | 미정 | 미정 | 미정 |  | 미정 | RB130.00 | C
A48667 | 2018-10-22 | 1 | A |  | 13 | A | P-AE1055LS | 탄소강 | G-AE1055LS | BM#2 | 1586 | 46 | 1595 | 1543 | 43 | 5900 |  | 3 | 0.32 | 26 |  | -1.12 | 1560 | 1595 | 0 | 17.54 |  | 15 | 13 | 44 | Y |  | 2018-10-23 04:13 | 75 | 1121 | 36 | 39 | 39 | 40 | 41 | 42 | 43 | 42 | 42 | 42 | 42 | 41 | 41 | 41 | 41 | 43 | 41 | 42 | -0.02 | Y | 35.02 | Y | 0 | [7 empty] | Y | Y | Y | Y | 230 | 0.48 | 61 | 84590 | 97230 | 7290 | 16300 | 12 | 1 |  | 2018-10-23 04:18 | 1560 | 138 |  | 42 | [16 empty] | 81.14 | 100 | 0 | 0 | 0 |  | 650 | 400 | 선택 | 해제 | 0 | 0 | 0 |  | 650 | 400 | 선택 | 해제 | 해제 | 미정 | 미정 | 선택 | 미정 |  | 미정 | BT180180 | H
B48555 | 2018-10-22 | 2 | B |  | 4 | A | SNCM21 | 합금강 | C | BM#1 | 1592 | 44 | 1654 | 1566 | 37 | 7400 |  | 1 | 0.21 | 18 |  | 0 | 1635 | 1635 | 0.25 | 0 | 0 | 5 | 60 | 98 | Y |  | 2018-10-23 04:59 | 125 | 1097 | 5 | 15 | 19 | 20 | 20 | 20 | 18 | 17 | 16 | 16 | 14 | 13 | 12 | 12 | 16 | 20 | 12 | 20 | -0.18 | Y | 44.97 | Y | -0.2 | [8 empty] | N | N | Y | 120 | 0.5 | 63 | 92674 | 100750 | 2750 | 14900 | 17 | 1 |  | 2018-10-23 05:01 | 1580 | 129 |  | 29 |  | *샘플채취ID103.203 | [14 empty] | 89.54 | 100 | 0 | 0 | 300 |  | 490 |  | 선택 | 선택 | 0 | 0 | 300 |  | 490 |  | 선택 | 선택 | 해제 | 미정 | 미정 | 미정 | 미정 |  | 미정 | RB180.00 | C
A48668 | 2018-10-22 | 1 | B | TUNDISH교체전 | 14 | A | P-AE1055LS | 탄소강 | G-AE1055LS | BM#2 | 1575 | 46 | 1594 | 1535 | 39 | 6200 |  | 3 | 0.32 | 26 |  | -1.42 | 1551 | 1594 | 0 | 16.91 |  | 31 | 9 | 46 | Y |  | 2018-10-23 05:19 | 66 | 1131 | 41 | 39 | 38 | 37 | 37 | 37 | 36 | 36 | 35 | 35 | 34 | 33 |  | 33 | 36 | 38 | 33 | 37 | -0.11 |  | 45 | Y | -0.2 | [7 empty] | Y | N | N | M | 220 | 0.48 | 59 | 81027 | 94590 | 7060 | 2000 | 12 | 1 |  | 2018-10-23 05:24 | 1551 | 142 |  | 39 |  |  | 9FFC990557674F6D8F919F5863B58965 | B458245681294CC3B616D5896A4B75F4 | E4DDE340D6564CF693DB18E63C464713 | [11 empty] | 79.71 | 100 | 0 | 3550 | 0 |  | 650 | 400 | 선택 | 해제 | 0 | 3570 | 0 |  | 650 | 400 | 선택 | 해제 | 해제 | 미정 | 미정 | 선택 | 미정 |  | 미정 | BT180180 | H
B48556 | 2018-10-22 | 2 | B |  | 5 | A | SNCM21 | 합금강 | C | BM#1 | 1591 | 43 | 1654 | 1554 | 36 | 7300 |  | 1 | 0.31 | 19 |  | -2.42 | 1588 | 1652 | 0.23 | 0 | 0 | 20 | 49 | 31 | Y |  | 2018-10-23 05:53 | 78 | 1127 | 8 | 22 | 29 | 33 | 35 | 36 | 36 | 35 | 34 | 33 | 31 | 32 | 31 | 29 | 30 | 36 | 29 | 0 | -0.18 | Y | 39.98 | Y | -0.4 | [7 empty] | N | N | N | N | 110 | 0.47 | 67 | 107525 | 104590 | 80 | 14300 | 17 | 1 |  | 2018-10-23 06:12 | 1588 | 133 |  | 39 |  | *준빅사이즈 후속 HEAT 준빅사이즈 주속적용 | [14 empty] | 103.44 | 100 | 0 | 0 | 0 |  | 410 |  | 선택 | 선택 | 0 | 0 | 0 |  | 410 |  | 선택 | 선택 | 해제 | 미정 | 미정 | 미정 | 미정 |  | 미정 | RB120.00 | C
B48557 | 2018-10-22 | 2 | B | TUNDISH교체 | 1 | A | AE15B38M | 탄소강 | 보론강 | BM#2 | 1565 | 42 | 1666 | 1535 | 39 | 7700 |  | 1 | 0.26 | 20 |  | -2.61 | 1587 | 1669 | 0.35 | 0 | 0 | 19 | 32 | 33 | Y |  | 2018-10-23 06:55 | 90 | 1128 | -45 | 44 | 43 | 34 | 38 | 44 | 47 | 48 | 49 | 50 | 50 | 50 | 50 | 50 | 44 | 50 | 50 | 50 | 0 |  | 15 | Y | 0 |  | 2.03 | 2.03 |  |  |  |  | N | N | N | N | 150 | 0.47 | 57 | 93049 | 93950 | 2300 | 14800 | 4 | 2 | 10 | 2018-10-23 06:54 | 1587 | 127 |  | 31 |  | * T/D 용강량 실측:1190mm / 19 TON * T/D FLUX 용탕부: 120 KG / 유탕부: 15KG 투입 * 슬리브 롱노즐( Y자형 ) 사용 | [14 empty] | 99.25 | 100 | 1000 | 0 | 0 |  | 300 | 400 | 선택 | 선택 | 1000 | 0 | 0 |  | 300 | 400 | 선택 | 선택 | 해제 | 미정 | 미정 | 미정 | 미정 |  | 미정 | BT180180 | H
A48669 | 2018-10-22 | 1 | B |  | 6 | A | SNCM21 | 합금강 | C | BM#1 | 1613 | 55 | 1656 | 1579 | 51 | 7100 |  | 3 | 0.33 | 18 |  | -2.65 | 1592 | 1651 | 0.11 | 0 |  | 29 | 11 | 40 | Y |  | 2018-10-23 06:47 | 82 | 1136 | 27 | 29 | 33 | 36 | 37 | 38 | 38 | 39 | 38 | 37 | 36 | 35 |  | 35 | 35 | 39 | 35 | 38 | -0.2 | Y | 19.95 | Y | -0.2 | [7 empty] | N | N | N | N | 100 | 0.55 | 56 | 99722 | 99950 | 3750 | 14500 | 17 | 1 |  | 2018-10-23 06:54 | 1592 | 187 |  | 53 | [16 empty] | 96.16 | 100 | 0 | 0 | 0 |  | 410 |  | 선택 | 선택 | 0 | 0 | 0 |  | 410 |  | 선택 | 선택 | 해제 | 미정 | 미정 | 해제 | 미정 |  | 미정 | RB140.00 | C
B48558 | 2018-10-23 | 2 | B |  | 2 | A | AE15B38M | 탄소강 | 보론강 | BM#2 | 1596 | 47 | 1646 | 1556 | 31 | 6500 |  | 1 | 0.29 | 14 |  | -2.48 | 1574 | 1635 | 0.23 | 0 | 0 | 22 | 2 | 41 | Y |  | 2018-10-23 07:54 | 77 | 1086 | 48 | 44 | 43 | 42 | 42 | 41 | 41 | 40 | 39 | 38 | 37 | 36 |  | 36 | 41 | 43 | 36 | 0 | -0.16 |  | 45.02 | Y | -0.2 | [7 empty] | N | N | N | N | 140 | 0.49 | 58 | 93049 | 95160 | 1270 | 15100 | 4 | 2 | 20 | 2018-10-23 07:56 | 1574 | 132 |  | 33 | [16 empty] | 96.52 | 100 | 0 | 0 | 0 |  | 300 | 400 | 선택 | 선택 | 0 | 0 | 0 |  | 300 | 400 | 선택 | 선택 | 해제 | 미정 | 미정 | 미정 | 미정 |  | 미정 | BT180180 | H
A48670 | 2018-10-22 | 1 | B | 잔강최소화전 | 7 | A | SNCM21 | 합금강 | C | BM#1 | 1610 | 77 | 1657 | 1587 | 56 | 9900 |  | 3 | 0.33 | 18 |  | -2.07 | 1611 | 1657 | 0.13 | 0 |  | 36 | 1 | 17801 | Y |  | 2018-10-23 07:45 | 101 | 900 | 33 | 33 | 34 | 36 | 37 | 39 | 40 | 40 | 40 | 40 | 41 |  |  | 41 | 38 | 41 | 41 | 40 | 0 |  |  | Y | 0.2 | [7 empty] | N | N | N | N | 150 | 0.55 | 53 | 95662 | 96380 | 6770 | 3000 | 17 | 1 |  | 2018-10-23 07:53 | 1611 | 179 |  | 53 | [16 empty] | 92.74 | 100 | 0 | 3100 | 0 |  | 410 |  | 선택 | 선택 | 0 | 3200 | 0 |  | 410 |  | 선택 | 선택 | 해제 | 미정 | 미정 | 해제 | 미정 |  | 미정 | RB105.00 | C
B48559 | 2018-10-23 | 2 | B |  | 3 | A | AE15B38M | 탄소강 | 보론강 | BM#2 | 1602 | 43 | 1645 | 1564 | 31 | 5800 |  | 2 | 0.26 | 13 |  | -2.68 | 1579 | 1628 | 26.1 | 0 | 10 | 15 | 14 | 70 | Y |  | 2018-10-23 08:57 | 82 | 1090 | 34 | 37 | 40 | 41 | 41 | 42 | 42 | 41 | 40 | 39 | 37 | 36 |  | 36 | 39 | 42 | 36 | 41 | -0.2 | Y | 29.98 | Y | -0.2 | [7 empty] | N | N | N | N | 130 | 0.49 | 59 | 93049 | 95660 | -460 | 15000 | 4 | 2 | 30 | 2018-10-23 09:03 | 1579 | 124 |  | 31 |  | * 샘플채취 ID:303/403(300mm) | [14 empty] | 97.74 | 100 | 0 | 0 | 300 |  | 300 | 400 | 선택 | 선택 | 0 | 0 | 300 |  | 300 | 400 | 선택 | 선택 | 해제 | 미정 | 미정 | 미정 | 미정 |  | 미정 | BT180180 | H
A48671 | 2018-10-23 | 1 | B | 잔강최소화 | 8 | B | 16MNCR5HM | 소입성보증강 | C1 | BM#1 | 1601 | 68 | 1654 | 1565 | 53 | 9200 |  | 1 | 0.25 | 17 |  | -2.48 | 1587 | 1657 | 0 | 0.3 | 0 | 10 | 27 | 120 | Y |  | 2018-10-23 09:15 | 74 | 1072 | -13 | 27 | 29 | 30 | 30 | 30 | 29 | 28 | 28 | 27 |  |  |  | 27 | 24 | 30 | 27 | 30 | -0.09 | Y | 30.02 | Y | -0.2 | [7 empty] | N | N | N | N | 140 | 0.52 | 53 | 84590 | 98700 | 5050 | 15900 | 17 | 1 |  | 2018-10-23 09:19 | 1587 | 153 |  | 32 | 32 | *잔강최소화 샘플 ID 103 203 | [14 empty] | 81.53 | 100 | 3400 | 0 | 300 |  | 450 |  | 선택 | 선택 | 3400 | 0 | 300 |  | 450 |  | 선택 | 선택 | 해제 | 미정 | 선택 | 해제 | 미정 |  | 미정 | BT180180 | H
B48560 | 2018-10-23 | 2 | B |  | 4 | A | AE15B38M | 탄소강 | 보론강 | BM#2 | 1578 | 35 | 1636 | 1555 | 33 | 5600 |  | 1 | 0.28 | 13 |  | 0 | 1568 | 1625 | 0.22 | 0 | 0 | 5 | 61 | 92 | Y |  | 2018-10-23 10:04 | 71 | 1082 | 33 | 33 | 33 | 33 | 32 | 31 | 31 | 30 | 28 | 27 | 25 |  |  | 25 | 31 | 33 | 25 | 33 | -0.2 |  | 39.98 | Y | -0.4 | [7 empty] | N | N | N | N | 120 | 0.49 | 54 | 93049 | 88960 | 1240 | 14600 | 4 | 2 | 35 | 2018-10-23 10:05 | 1568 | 110 |  | 26 | [16 empty] | 103.16 | 100 | 0 | 0 | 0 |  | 300 | 400 | 선택 | 선택 | 0 | 0 | 0 |  | 300 | 400 | 선택 | 선택 | 해제 | 미정 | 미정 | 미정 | 미정 |  | 미정 | BT180180 | H
A48672 | 2018-10-23 | 1 | B |  | 9 | A | 16MNCR5HM | 소입성보증강 | C1 | BM#1 | 1593 | 54 | 1642 | 1552 | 50 | 8600 |  | 1 | 0.61 | 17 |  | 0 | 1581 | 1642 | 0 | 0.49 | 0 | 31 | 10 | 75 | Y |  | 2018-10-23 10:36 | 68 | 1093 | 24 | 30 | 33 | 35 | 35 | 34 | 33 | 32 | 31 | 29 | 28 | 26 |  | 26 | 31 | 35 | 26 | 0 | -0.23 | Y | 39.98 | Y | -0.4 | [7 empty] | N | N | N | N | 130 | 0.48 | 59 | 84590 | 89000 | 5120 | 16000 | 17 | 1 |  | 2018-10-23 10:35 | 1581 | 129 |  | 6 | 17 | 전공정요청 감속주입 HEAT 평균 주속 20% 이상감속 ID 101~105 ID 201~205 | [14 empty] | 89.42 | 100 | 0 | 0 | 0 |  | 450 |  | 선택 | 선택 | 0 | 0 | 0 |  | 450 |  | 선택 | 선택 | 해제 | 미정 | 선택 | 미정 | 미정 |  | 미정 | BT180180 | H
B48561 | 2018-10-23 | 2 | B |  | 5 | A | AE15B38M | 탄소강 | 보론강 | BM#2 | 1574 | 41 | 1625 | 1544 | 33 | 6300 |  | 1 | 0.25 | 14 |  | -1.95 | 1559 | 1604 | 0.12 | 0 | 0 | 20 | 50 | 91 | Y |  | 2018-10-23 11:10 | 62 | 1085 | 21 | 27 | 27 | 29 | 31 | 31 | 31 | 31 | 30 | 29 | 28 | 27 | 26 | 22 | 28 | 31 | 22 | 31 | -0.18 | Y | 49.92 | Y | -0.2 | [7 empty] | N | N | N | N | 110 | 0.49 | 63 | 101508 | 103880 | 120 | 14700 | 4 | 2 | 50 | 2018-10-23 11:09 | 1559 | 104 |  | 18 | [16 empty] | 97.89 | 100 | 0 | 0 | 0 |  | 300 | 400 | 선택 | 선택 | 0 | 0 | 0 |  | 300 | 400 | 선택 | 선택 | 해제 | 미정 | 미정 | 미정 | 미정 |  | 미정 | BT180180 | H
A48673 | 2018-10-23 | 1 | B |  | 10 | A | 16MNCR5HM | 소입성보증강 | C1 | BM#1 | 1547 | 52 | 1662 | 1528 | 43 | 8300 |  | 1 | 0.25 | 16 |  | 0 | 1575 | 1575 | 0 | 50.2 | 10 | 29 | 12 | 50 | Y |  | 2018-10-23 13:05 | 62 | 1070 | 21 | 30 | 34 | 36 | 37 | 37 | 35 | 35 | 35 | 34 | 33 | 31 | 31 | 28 | 32 | 37 | 28 | 35 | -0.18 | Y | 50.03 | Y | -0.4 | [7 empty] | N | N | N | N | 120 | 0.4 | 75 | 101508 | 96070 | 5120 | 15600 | 17 | 1 |  | 2018-10-23 11:39 | 1588 | 129 |  | -82 |  | 전공정요청 감속주입 HEAT 평균주속 20%이상 감속 ID 101~106. 201~206 | [14 empty] | 100.4 | 100 | 0 | 0 | 0 |  | 450 |  | 선택 | 선택 | 0 | 0 | 0 |  | 450 |  | 선택 | 선택 | 해제 | 미정 | 선택 | 미정 | 미정 |  | 미정 | BT180180 | H
B48562 | 2018-10-23 | 2 | B |  | 6 | A | AE15B38M | 탄소강 | 보론강 | BM#2 | 1600 | 42 | 1624 | 1554 | 31 | 6500 |  | 1 | 0.26 | 13 |  | 0 | 1561 | 1613 | 0.16 | 0 | 0 | 19 | 33 | 122 | Y |  | 2018-10-23 12:23 | 64 | 1088 | 18 | 25 | 31 | 33 | 34 | 33 | 33 | 32 | 32 | 30 | 29 | 27 | 26 | 26 | 30 | 34 | 26 | 33 | -0.2 | Y | 40.02 | Y | -0.2 | [7 empty] | N | N | N | N | 100 | 0.49 | 61 | 101508 | 100250 | 640 | 14800 | 4 | 2 | 10 | 2018-10-23 12:16 | 1561 | 109 |  | 13 | [16 empty] | 100.65 | 75 | 0 | 0 | 0 |  | 300 | 400 | 선택 | 선택 | 0 | 0 | 0 |  | 300 | 400 | 선택 | 선택 | 해제 | 미정 | 미정 | 미정 | 미정 |  | 미정 | BT180180 | C
A48674 | 2018-10-23 | 1 | C | TUNDISH교체전 | 11 | A | 16MNCR5HM | 소입성보증강 | C1 | BM#1 | 1562 | 51 | 1655 | 1523 | 43 | 8800 |  | 1 | 0.27 | 16 |  | -2.65 | 1572 | 1634 | 0.39 | 0.14 | 0 | 36 | 2 | 62 | Y |  | 2018-10-23 12:51 | 59 | 1091 | 23 | 27 | 28 | 27 | 27 | 27 | 26 | 24 | 23 | 22 | 20 | 19 | 18 | 18 | 24 | 28 | 18 | 27 | -0.2 |  | 50 | Y | -0.2 | [7 empty] | N | N | N | N | 110 | 0.4 | 68 | 82111 | 92260 | 790 | 2000 | 17 | 1 |  | 2018-10-23 12:53 | 1572 | 131 |  | 7 |  | 전공정요청 감속주입 HEAT 평균주속 20%이상 감속 ID 101~105.201~205 *전공정 요청 L/D잔강이월 미실시 | E88277459FAF4A4DB0E66FF7138D1A41 | E31056BDF4CF42E3A9778EBE29C61E08 | 663EA7AFBA68422185B108A0B735A02F | [11 empty] | 88.24 | 100 | 0 | 3000 | 0 |  | 450 |  | 선택 | 선택 | 0 | 3000 | 0 |  | 450 |  | 선택 | 선택 | 해제 | 미정 | 선택 | 미정 | 미정 |  | 미정 | BT180180 | H
B48563 | 2018-10-23 | 2 | C |  | 7 | A | AE15B38M | 탄소강 | 보론강 | BM#2 | 1557 | 43 | 1626 | 1537 | 36 | 6900 |  | 1 | 0.23 | 16 |  | -2.6 | 1556 | 1618 | 0.19 | 0 | 0 | 15 | 15 | 68 | Y |  | 2018-10-23 13:18 | 59 | 1080 | 23 | 25 | 28 | 29 | 29 | 28 | 28 | 27 | 26 | 25 | 23 | 22 |  | 22 | 26 | 29 | 22 | 28 | -0.17 | Y | 40.02 | Y | -0.2 | [7 empty] | N | N | N | N | 150 | 0.49 | 59 | 93049 | 96470 | 110 | 14500 | 4 | 2 | 20 | 2018-10-23 13:18 | 1556 | 113 |  | 22 | [16 empty] | 97.89 | 72.73 | 0 | 0 | 0 |  | 300 | 400 | 선택 | 선택 | 0 | 0 | 0 |  | 300 | 400 | 선택 | 선택 | 해제 | 미정 | 미정 | 미정 | 미정 |  | 미정 | BT180180 | C
A48675 | 2018-10-23 | 1 | C | TUNDISH교체 | 1 | A | KSG4120H | 소입성보증강 | C | BM#1 | 1569 | 64 | 1683 | 1524 | 53 | 10300 |  | 2 | 0.21 | 21 | 40 | -2.02 | 1607 | 1666 | 0 | 40.6 | 3 | 10 | 28 | 65 | Y |  | 2018-10-23 13:45 | 94 | 1075 | -22 | 11 | 15 | 20 | 23 | 27 | 28 | 30 | 30 | 32 | 32 |  |  | 32 | 23 | 32 | 32 | 0 | 0 |  | 4.98 | Y | 0 |  | 2.4 | 2.4 |  |  |  |  | N | N | N | N | 150 | 0.5 | 53 | 84590 | 94100 | 5050 | 15300 | 2 | 2 |  | 2018-10-23 14:02 | 1607 | 155 |  | 49 |  | *T/D플럭스 유15 용225KG | [14 empty] | 8459000 | 100 | 1000 | 0 | 0 |  | 410 |  | 선택 | 선택 | 1000 | 0 | 0 |  | 410 |  | 선택 | 선택 | 해제 | 미정 | 선택 | 해제 | 미정 |  | 미정 | BT180180 | H
B48564 | 2018-10-23 | 2 | C |  | 8 | A | AE15B38M | 탄소강 | 보론강 | BM#2 | 1553 | 39 | 1634 | 1526 | 32 | 7200 |  | 1 | 0.26 | 13 |  | 0 | 1558 | 1623 | 0.13 | 0 | 0 | 5 | 62 | 66 | Y |  | 2018-10-23 14:21 | 61 | 1093 | 18 | 23 | 25 | 27 | 28 | 28 | 28 | 27 | 27 | 25 | 24 | 24 | 22 | 19 | 24 | 28 | 19 | 28 | -0.18 | Y | 50 | Y | -0.4 | [7 empty] | N | N | N | N | 140 | 0.4 | 73 | 93049 | 97280 | 70 | 15800 | 4 | 2 | 10 | 2018-10-23 14:28 | 1558 | 106 |  | 21 |  | * 전공정 작업지연 요청으로 speed20%이상 감속 주입, 생관통보,이상공정등록 | [14 empty] | 95.93 | 72.73 | 0 | 0 | 0 |  | 300 | 400 | 선택 | 선택 | 0 | 0 | 0 |  | 300 | 400 | 선택 | 선택 | 해제 | 미정 | 미정 | 미정 | 선택 | 7 | 미정 | BT180180 | C
A48676 | 2018-10-23 | 1 | C |  | 2 | B | KSG4120H | 소입성보증강 | C | BM#1 | 1579 | 59 | 1626 | 1531 | 49 | 9700 |  | 1 | 0.21 | 19 |  | 0 | 1568 | 1626 | 0 | 0.29 | 0 | 31 | 11 | 73 | Y |  | 2018-10-23 15:01 | 55 | 1071 | 30 | 24 | 22 | 20 | 18 | 17 | 16 | 16 | 15 | 14 | 14 | 13 | 12 | 12 | 18 | 22 | 12 | 0 | -0.2 |  | 49.98 | Y | -0.2 | [7 empty] | N | N | N | N | 140 | 0.5 | 61 | 101508 | 99000 | 4950 | 16200 | 13 | 2 |  | 2018-10-23 15:06 | 1568 | 135 |  | 27 |  | *전공정지연 감속주입 | [14 empty] | 99.52 | 100 | 0 | 0 | 0 |  | 410 |  | 선택 | 선택 | 0 | 0 | 0 |  | 410 |  | 선택 | 선택 | 해제 | 미정 | 선택 | 해제 | 미정 |  | 미정 | BT180180 | H
B48565 | 2018-10-23 | 2 | C |  | 9 | B | AE15B38M | 탄소강 | 보론강 | BM#2 | 1605 | 52 | 1637 | 1555 | 50 | 7700 |  | 1 | 0.28 | 13 |  | 0 | 1578 | 1635 | 0.14 | 0 | 0 | 20 | 51 | 59 | Y |  | 2018-10-23 15:43 | 81 | 1085 | 16 | 29 | 38 | 43 | 47 | 48 | 48 | 47 | 48 | 47 | 46 | 45 | 44 | 40 | 42 | 48 | 40 | 48 | -0.16 | Y | 50.08 | Y | -0.2 | [7 empty] | N | N | N | N | 130 | 0.4 | 80 | 101508 | 104650 | 40 | 15600 | 4 | 2 | 20 | 2018-10-23 15:54 | 1578 | 115 |  | 15 |  | * 전공정 작업지연 요청으로 speed20%이상 감속 주입, 생관통보,이상공정등록 | [14 empty] | 100.4 | 75 | 0 | 0 | 0 |  | 300 | 400 | 선택 | 선택 | 0 | 0 | 0 |  | 300 | 400 | 선택 | 선택 | 해제 | 미정 | 미정 | 미정 | 미정 |  | 미정 | BT180180 | C
A48677 | 2018-10-23 | 1 | C |  | 3 | A | KSG4120H | 소입성보증강 | C | BM#1 | 1589 | 54 | 1655 | 1573 | 45 | 8300 |  | 1 | 0.26 | 18 |  | 0 | 1638 | 1638 | 0 | 0.37 | 0 | 29 | 13 | 67 | Y |  | 2018-10-23 16:31 | 125 | 1100 | 9 | 18 | 24 | 27 | 28 | 29 | 29 | 28 | 27 | 26 | 24 | 22 | 22 | 22 | 24 | 29 | 22 | 0 | -0.2 | Y | 35 | Y | 0 | [7 empty] | N | N | N | N | 130 | 0.5 | 61 | 101508 | 98750 | 4990 | 16000 | 13 | 2 |  | 2018-10-23 16:21 | 1590 | 126 |  | 0 |  | *전공정지연 감속주입 | [14 empty] | 97.84 | 100 | 0 | 0 | 0 |  | 410 |  | 선택 | 선택 | 0 | 0 | 0 |  | 410 |  | 선택 | 선택 | 해제 | 미정 | 선택 | 미정 | 미정 |  | 미정 | BT180180 | H
B48566 | 2018-10-23 | 2 | C |  | 10 | A | AE15B38M | 탄소강 | 보론강 | BM#2 | 1593 | 56 | 1644 | 1555 | 35 | 6400 |  | 1 |  |  |  | 0 | 1567 | 1627 | 0 | 0 | 0 | 19 | 34 | 84 | Y |  | 2018-10-23 16:57 | 70 | 1089 | 37 | 37 | 39 | 40 | 40 | 39 | 39 | 38 | 37 | 36 | 35 | 34 | 32 | 32 | 37 | 40 | 32 | 39 | -0.18 | Y | 45 | Y | -0.4 | [7 empty] | N | N | N | N | 120 | 0.49 | 63 | 101508 | 100040 | -40 | 14300 | 4 | 2 | 30 | 2018-10-23 17:03 | 1567 | 127 |  | 23 | [16 empty] | 101.51 | 75 | 0 | 0 | 0 |  | 300 | 400 | 선택 | 선택 | 0 | 0 | 0 |  | 300 | 400 | 선택 | 선택 | 해제 | 미정 | 미정 | 미정 | 미정 |  | 미정 | BT180180 | C
A48678 | 2018-10-23 | 1 | C |  | 4 | A | KSG4120H | 소입성보증강 | C | BM#1 | 1580 | 51 | 1625 | 1531 | 45 | 7500 |  | 3 | 0.3 | 18 |  | -2 | 1577 | 1625 | 0 | 61.57 |  | 36 | 3 | 68 | Y |  | 2018-10-23 17:00 | 64 | 1090 | 19 | 20 | 21 | 22 | 21 | 20 | 20 | 19 | 18 | 17 | 17 |  |  | 17 | 20 | 22 | 17 | 20 | -0.14 | Y | 34.98 | Y | 0 | [7 empty] | N | N | N | N | 120 | 0.5 | 53 | 84590 | 88100 | 6860 | 15900 | 13 | 2 |  | 2018-10-23 17:10 | 1577 | 124 |  | 33 |  | *전공정지연 감속주입 | [14 empty] | 88.95 | 100 | 0 | 0 | 0 |  | 410 |  | 선택 | 선택 | 0 | 0 | 0 |  | 410 |  | 선택 | 선택 | 해제 | 미정 | 미정 | 선택 | 미정 |  | 미정 | BT180180 | H
A48679 | 2018-10-23 | 1 | C |  | 5 | A | KSG4120H | 소입성보증강 | C | BM#1 | 1620 | 44 | 1619 | 1582 | 38 | 5900 |  | 3 | 0.34 | 19 |  | -1.39 | 1586 | 1619 | 0 | 13.95 |  | 10 | 29 | 53 | Y |  | 2018-10-23 17:56 | 73 | 1093 | 12 | 19 | 24 | 26 | 27 | 27 | 25 | 24 | 24 | 23 | 21 | 20 |  | 20 | 23 | 27 | 20 | 24 | -0.2 | Y | 35.03 | Y | -0.2 | [7 empty] | N | N | N | N | 110 | 0.5 | 55 | 84590 | 88850 | 7000 | 15800 | 13 | 2 |  | 2018-10-23 18:06 | 1586 | 113 |  | 33 |  | *전공정지연 감속주입 | [14 empty] | 88.25 | 100 | 0 | 0 | 0 |  | 410 |  | 선택 | 선택 | 0 | 0 | 0 |  | 410 |  | 선택 | 선택 | 해제 | 미정 | 미정 | 선택 | 미정 |  | 미정 | BT180180 | C
B48567 | 2018-10-23 | 2 | C | TUNDISH교체전 | 11 | A | AE15B38M | 탄소강 | 보론강 | BM#2 | 1570 | 37 | 1646 | 1564 | 33 | 6000 |  | 1 | 0.25 | 19 |  | 0 | 1563 | 1638 | 0.13 | 0 | 0 | 15 | 16 | 69 | Y |  | 2018-10-23 17:56 | 66 | 1108 | 30 | 31 | 33 | 34 | 34 | 34 | 33 | 32 | 31 | 30 | 29 | 28 |  | 28 | 32 | 34 | 28 | 34 | -0.15 | Y | 39.93 | Y | -0.2 | [7 empty] | N | N | N | N | 110 | 0.49 | 59 | 98306 | 96030 | -330 | 2000 | 4 | 2 | 40 | 2018-10-23 18:09 | 1563 | 119 |  | 30 |  |  | 11D674D366A848BEA401670A4E0EF045 | 20A0975CB5FE4159AB16EE3CEB77A71B | F7357EECE8B94894982157988F4F9662 | [11 empty] | 102.72 | 75 | 0 | 3088 | 0 |  | 300 | 400 | 선택 | 선택 | 0 | 3038 | 0 |  | 300 | 400 | 선택 | 선택 | 해제 | 미정 | 미정 | 미정 | 미정 |  | 미정 | BT180180 | C
A48680 | 2018-10-23 | 1 | C |  | 6 | A | KSG4120H | 소입성보증강 | C | BM#1 | 1617 | 54 | 1623 | 1573 | 46 | 8000 |  | 3 | 0.33 | 18 |  | -2.03 | 1576 | 1623 | 0 | 9.06 |  | 31 | 12 | 46 | Y |  | 2018-10-23 19:07 | 63 | 1101 | 17 | 22 | 8 | 8 | 29 | 28 | 28 | 28 | 27 | 26 | 25 |  |  | 25 | 19 | 29 | 25 | 28 | -0.13 | Y | 30.02 | Y | -0.2 | [7 empty] | N | N | N | N | 100 | 0.5 | 68 | 101508 | 110000 | 7050 | 16600 | 13 | 2 |  | 2018-10-23 19:12 | 1576 | 105 |  | 18 |  | *전공정지연 감속주입 *HEAT내 주속 감속20%이상 ID:105.106.205.206 | [14 empty] | 86.76 | 100 | 0 | 0 | 0 |  | 410 |  | 선택 | 선택 | 0 | 0 | 0 |  | 410 |  | 선택 | 선택 | 해제 | 미정 | 미정 | 선택 | 미정 |  | 미정 | BT180180 | C
B48568 | 2018-10-23 | 2 | C | TUNDISH교체 | 1 | A | SM45CB | 탄소강 | SM45C | BM#2 | 1595 | 49 | 1646 | 1536 | 43 | 7600 |  | 1 | 0.27 | 21 |  | 0 | 1576 | 1641 | 0 | 0.35 | 0 | 5 | 63 | 63 | Y |  | 2018-10-23 19:16 | 83 | 1086 | -454 | -66 | -30 | 24 | 23 | 20 | 20 | 22 | 28 | 31 | 32 | 35 | 35 | 37 | 31 | 37 | 37 | 35 | 0 |  |  | Y | 0.2 | 1.4 | 3.06 | 3.06 | 1.77 |  |  |  | N | N | N | N | 190 | 0.48 | 65 | 100268 | 107010 | 80 | 14500 | 16 | 1 | 10 | 2018-10-23 19:19 | 1576 | 136 |  | 34 |  | *T/D플럭스 120/15KG *롱노즐 실리부 부착 *수소 10분 측정값 기준치 초과, 생관통보 (1차 3.06PPM,2차 3.03PPM,3차 1.77PPM) | [14 empty] | 93.27 | 100 | 718 | 0 | 0 |  | 650 | 400 | 선택 | 해제 | 728 | 0 | 0 |  | 650 | 400 | 선택 | 해제 | 해제 | 미정 | 미정 | 미정 | 선택 |  | 미정 | RB180.00 | C
A48681 | 2018-10-23 | 1 | C |  | 7 | A | KSG4120H | 소입성보증강 | C | BM#1 | 1583 | 45 | 1631 | 1557 | 42 | 7000 |  | 3 | 0.33 | 18 |  | -2.01 | 1584 | 1631 | 0 | 10.51 |  | 29 | 14 | 63 | Y |  | 2018-10-23 20:13 | 71 | 1124 | 23 | 28 | 33 | 36 | 37 | 37 | 37 | 37 | 36 | 35 | 34 | 33 | 32 | 31 | 34 | 37 | 31 | 37 | -0.13 | Y | 45.05 | Y | -0.2 | [7 empty] | N | N | N | N | 150 | 0.43 | 68 | 101508 | 93650 | 6960 | 16600 | 13 | 2 |  | 2018-10-23 20:20 | 1584 | 104 |  | 22 |  | *전공정지연 감속주입 *HEAT평균 주속 감속20%이상 ID:101~106.201~206 | [14 empty] | 100.85 | 100 | 0 | 0 | 0 |  | 410 |  | 선택 | 선택 | 0 | 0 | 0 |  | 410 |  | 선택 | 선택 | 해제 | 미정 | 미정 | 선택 | 미정 |  | 미정 | BT180180 | C
B48569 | 2018-10-23 | 2 | C |  | 2 | A | SM45CB | 탄소강 | SM45C | BM#2 | 1607 | 40 | 1635 | 1564 | 34 | 6100 |  | 1 | 0.27 | 19 |  | 0 | 1570 | 1632 | 0 | 0.32 | 0 | 20 | 52 | 63 | Y |  | 2018-10-23 20:15 | 77 | 1100 | 33 | 33 | 33 | 32 | 32 | 31 | 30 | 30 | 29 | 28 | 26 | 25 | 22 | 22 | 30 | 33 | 22 | 33 | -0.22 |  | 50.02 | Y | -0.6 | [7 empty] | N | N | N | N | 180 | 0.5 | 60 | 99450 | 99600 | 90 | 14700 | 16 | 1 |  | 2018-10-23 20:27 | 1570 | 137 |  | 43 | [16 empty] | 99.45 | 100 | 0 | 0 | 0 |  | 650 | 400 | 선택 | 해제 | 0 | 0 | 0 |  | 650 | 400 | 선택 | 해제 | 해제 | 미정 | 미정 | 미정 | 미정 |  | 미정 | RB140.00 | H
A48682 | 2018-10-23 | 1 | A |  | 8 | A | KSG4120H | 소입성보증강 | C | BM#1 | 1575 | 48 | 1628 | 1525 | 42 | 7500 |  | 3 | 0.31 | 18 |  | -2.1 | 1580 | 1628 | 0 | 9.99 |  | 36 | 4 | 66 | Y |  | 2018-10-23 21:17 | 67 | 1087 | 30 | 30 | 31 | 32 | 32 | 31 | 30 | 29 | 28 | 27 | 26 | 25 | 24 | 21 | 28 | 32 | 21 | 30 | -0.2 | Y | 55 | Y | -0.4 | [7 empty] | N | N | N | N | 140 | 0.4 | 71 | 101508 | 93550 | 7090 | 16750 | 13 | 2 |  | 2018-10-23 21:26 | 1580 | 112 |  | 27 |  | *전공정 지연으로 감속주입-감속주입 20%이상으로 이상재등록및 생관통보 | [14 empty] | 100.95 | 100 | 0 | 0 | 0 |  | 410 |  | 선택 | 선택 | 0 | 0 | 0 |  | 410 |  | 선택 | 선택 | 해제 | 미정 | 미정 | 선택 | 미정 |  | 미정 | BT180180 | H
B48570 | 2018-10-23 | 2 | A |  | 3 | A | SM45CB | 탄소강 | SM45C | BM#2 | 1598 | 36 | 1617 | 1555 | 32 | 5800 |  | 1 | 0.25 | 16 |  | 0 | 1551 | 1617 | 0 | 0.29 | 0 | 19 | 35 | 58 | Y |  | 2018-10-23 21:25 | 58 | 1090 | 19 | 19 | 20 | 20 | 20 | 19 | 18 | 17 | 17 | 16 | 15 |  |  | 15 | 18 | 20 | 15 | 20 | -0.12 |  | 40 | Y | -0.2 | [7 empty] | N | N | N | N | 170 | 0.52 | 54 | 91800 | 94610 | 1530 | 13600 | 16 | 1 |  | 2018-10-23 21:39 | 1551 | 136 |  | 37 | [16 empty] | 95.63 | 100 | 0 | 0 | 0 |  | 650 | 400 | 선택 | 해제 | 0 | 0 | 0 |  | 650 | 400 | 선택 | 해제 | 해제 | 미정 | 미정 | 미정 | 미정 |  | 미정 | RB140.00 | H
A48683 | 2018-10-23 | 1 | A |  | 9 | A | KSG4120H | 소입성보증강 | C | BM#1 | 1580 | 47 | 1598 | 1526 | 42 | 7800 |  | 3 | 0.3 | 18 |  | -1.34 | 1567 | 1598 | 0 | 8.73 |  | 10 | 30 | 71 | Y |  | 2018-10-23 22:39 | 54 | 1085 | 20 | 19 | 20 | 20 | 19 | 19 | 18 | 17 | 16 | 15 | 14 | 13 |  | 13 | 18 | 20 | 13 | 20 | -0.16 |  | 45 | Y | -0.2 | [7 empty] | N | N | N | N | 130 | 0.5 | 58 | 101508 | 95640 | 7020 | 16330 | 13 | 2 |  | 2018-10-23 22:49 | 1567 | 98 |  | 18 |  | *전공정 지연으로 감속주입 | [14 empty] | 98.84 | 100 | 0 | 0 | 0 |  | 410 |  | 선택 | 선택 | 0 | 0 | 0 |  | 410 |  | 선택 | 선택 | 해제 | 미정 | 미정 | 선택 | 미정 |  | 미정 | BT180180 | H
B48571 | 2018-10-23 | 2 | A |  | 4 | A | SM45CB | 탄소강 | SM45C | BM#2 | 1627 | 39 | 1626 | 1555 | 31 | 6000 |  | 1 | 0.27 | 16 |  | -2.64 | 1565 | 1630 | 0 | 0.52 | 0 | 15 | 17 | 56 | Y |  | 2018-10-23 22:15 | 72 | 1099 | 12 | 23 | 29 | 32 | 34 | 34 | 34 | 33 | 32 | 31 | 30 | 29 |  | 29 | 29 | 34 | 29 | 34 | -0.14 | Y | 35.03 | Y | -0.2 | [7 empty] | N | N | N | N | 160 | 0.51 | 58 | 90329 | 98070 | 2020 | 14100 | 16 | 1 |  | 2018-10-23 22:14 | 1571 | 133 |  | 44 | [16 empty] | 90.97 | 100 | 0 | 0 | 0 |  | 650 | 400 | 선택 | 해제 | 0 | 0 | 0 |  | 650 | 400 | 선택 | 해제 | 해제 | 미정 | 미정 | 미정 | 미정 |  | 미정 | RB140.00 | H
B48572 | 2018-10-23 | 2 | A |  | 5 | A | SM45CB | 탄소강 | SM45C | BM#2 | 1586 | 34 | 1605 | 1584 | 30 | 5100 |  | 1 | 0.25 | 20 |  | -2.46 | 1554 | 1628 | 0 | 1.31 | 0 | 5 | 64 | 30 | Y |  | 2018-10-23 23:29 | 61 | 1093 | 25 | 29 | 30 | 31 | 32 | 32 | 31 | 31 | 30 | 29 | 28 | 26 |  | 26 | 30 | 32 | 26 | 31 | -0.17 | Y | 34.98 | Y | -0.4 | [7 empty] | N | N | N | N | 150 | 0.5 | 55 | 94428 | 93350 | 2480 | 14400 | 16 | 1 |  | 2018-10-23 23:28 | 1554 | 137 |  | 32 | [16 empty] | 98.62 | 100 | 0 | 0 | 0 |  | 650 | 400 | 선택 | 해제 | 0 | 0 | 0 |  | 650 | 400 | 선택 | 해제 | 해제 | 미정 | 미정 | 미정 | 미정 |  | 미정 | RB140.00 | H
A48684 | 2018-10-23 | 1 | A |  | 10 | A | KSG4120H | 소입성보증강 | C | BM#1 | 1609 | 54 | 1579 | 1524 | 49 | 8700 |  | 3 | 0.33 | 18 |  | -0.13 | 1576 | 1579 | 0 | 9.12 |  | 31 | 13 | 92 | Y |  | 2018-10-23 23:42 | 63 | 1124 | 12 | 19 | 25 | 27 | 28 | 28 | 27 | 27 | 26 | 25 | 23 | 23 | 22 | 21 | 24 | 28 | 21 | 27 | -0.16 | Y | 45.02 | Y | -0.2 | [7 empty] | N | N | N | N | 120 | 0.5 | 67 | 101508 | 115820 | 10 | 15860 | 13 | 2 |  | 2018-10-23 23:52 | 1576 | 103 |  | 16 |  | *전공정 지연으로 감속주입 *전공정요청 L/D잔강 이월 안함-이상재등록 | [14 empty] | 88.89 | 100 | 0 | 0 | 0 |  | 410 |  | 선택 | 선택 | 0 | 0 | 0 |  | 410 |  | 선택 | 선택 | 해제 | 미정 | 미정 | 미정 | 미정 |  | 미정 | BT180180 | H
B48573 | 2018-10-23 | 2 | A |  | 6 | A | SM45CB | 탄소강 | SM45C | BM#2 | 1599 | 43 | 1614 | 1556 | 40 | 6500 |  | 1 | 0.3 | 20 |  | -2.43 | 1547 | 1623 | 0 | 1.29 | 0 | 20 | 53 | 27 | Y |  | 2018-10-24 00:38 | 54 | 1133 | 24 | 25 | 26 | 27 | 27 | 27 | 27 | 26 | 25 | 24 | 22 | 21 |  | 21 | 25 | 27 | 21 | 27 | -0.15 | Y | 40 | Y | -0.2 | [7 empty] | Y | Y | Y | Y | 190 | 0.47 | 59 | 149263 | 94250 | 1860 | 14300 | 16 | 1 |  | 2018-10-24 00:39 | 1547 | 127 |  | 22 |  | * 연연주혼탕부 ID: 307 308 309//407 408 409 | [14 empty] | 156.79 | 100 | 0 | 0 | 0 |  | 650 | 600 | 선택 | 해제 | 0 | 0 | 0 |  | 650 | 600 | 선택 | 해제 | 해제 | 미정 | 미정 | 미정 | 미정 |  | 미정 | RB200.00 | C
A48685 | 2018-10-23 | 1 | A |  | 11 | A | KSG4120H | 소입성보증강 | C | BM#1 | 1594 | 52 | 1609 | 1527 | 47 | 8400 |  | 3 | 0.31 | 19 |  | -1.47 | 1574 | 1609 | 0 | 9.59 |  | 29 | 15 | 84 | Y |  | 2018-10-24 00:49 | 61 | 1137 | 20 | 22 | 23 | 24 | 25 | 24 | 23 | 22 | 21 | 20 | 19 | 18 |  | 18 | 22 | 25 | 18 | 0 | -0.2 | Y | 35 | Y | -0.2 | [7 empty] | N | N | N | N | 110 | 0.55 | 57 | 101508 | 104950 | 1740 | 15820 | 13 | 2 |  | 2018-10-24 00:56 | 1574 | 106 |  | 20 |  | *전공정 지연으로 감속주입 *전공정요청 L/D잔강 이월 안함-이상재등록 | [14 empty] | 95.27 | 100 | 0 | 0 | 0 |  | 410 |  | 선택 | 선택 | 0 | 0 | 0 |  | 410 |  | 선택 | 선택 | 해제 | 미정 | 미정 | 미정 | 미정 |  | 미정 | BT180180 | H
B48574 | 2018-10-23 | 2 | A |  | 7 | A | SM45C | 탄소강 | SM45C | BM#2 | 1578 | 37 | 1615 | 1544 | 30 | 5700 |  | 1 | 0.26 | 15 |  | -2.41 | 1548 | 1611 | 0 | 0.82 | 0 | 19 | 36 | 49 | Y |  | 2018-10-24 01:33 | 55 | 1124 | 16 | 19 | 21 | 23 | 23 | 23 | 23 | 22 | 21 | 21 | 19 | 18 | 17 | 17 | 21 | 23 | 17 | 23 | -0.13 | Y | 45 | Y | -0.2 | [7 empty] | Y | Y | Y | Y |  | 0.47 | 61 | 51852 | 95130 | 1470 | 14300 | 16 | 1 |  | 2018-10-24 01:49 | 1548 | 128 |  | 30 |  | *연연주 혼탕부 301 401 | [14 empty] | 53.73 | 100 | 0 | 0 | 0 |  | 650 | 700 | 선택 | 해제 | 0 | 0 | 0 |  | 650 | 700 | 선택 | 해제 | 해제 | 미정 | 미정 | 미정 | 미정 |  | 미정 | RB340.00 | H
A48686 | 2018-10-23 | 1 | A | TUNDISH교체전 | 12 | A | KSG4120H | 소입성보증강 | C | BM#1 | 1625 | 45 | 1603 | 1556 | 39 | 6900 |  | 3 | 0.31 | 20 |  | -1.51 | 1566 | 1603 | 0 | 8.72 |  | 36 | 5 | 85 | Y |  | 2018-10-24 01:48 | 53 | 1120 | 16 | 17 | 17 | 17 | 17 | 16 | 15 | 14 | 13 | 11 | 10 |  |  | 10 | 14 | 17 | 10 | 17 | -0.17 |  | 40.02 | Y | -0.2 | [7 empty] | N | N | N | N | 100 | 0.56 | 58 | 109776 | 108050 | 2550 | 1400 | 13 | 2 |  | 2018-10-24 01:55 | 1566 | 102 |  | 22 |  | *전공정요청 L/D잔강 이월 안함-이상재등록 | 5A901FCDF9434146A57145DAF888B64F | 0CAD981AA0894EC2A8EA617B7F093333 |  | C578A4B16B614B72ABA3732A62487E2B | [10 empty] | 99.25 | 100 | 0 | 3000 | 0 |  | 410 |  | 선택 | 선택 | 0 | 3000 | 0 |  | 410 |  | 선택 | 선택 | 해제 | 미정 | 미정 | 미정 | 미정 |  | 미정 | BT180180 | H
B48575 | 2018-10-23 | 2 | A |  | 8 | A | SM45C | 탄소강 | SM45C | BM#2 | 1589 | 38 | 1626 | 1555 | 30 | 5700 |  | 1 | 0.27 | 15 |  | -2.16 | 1542 | 1615 | 0 | 0.82 | 0 | 15 | 18 | 40 | Y |  | 2018-10-24 02:41 | 49 | 1129 | 14 | 21 | 25 | 27 | 28 | 29 | 28 | 28 | 27 | 26 | 25 | 24 | 22 | 22 | 25 | 29 | 22 | 28 | -0.2 | Y | 35 | Y | -0.4 | [7 empty] | Y | Y | Y | Y | 170 | 0.47 | 62 | 103704 | 97670 | 1130 | 14300 | 16 | 1 |  | 2018-10-24 02:40 | 1542 | 133 |  | 27 |  | *샘플채취 303 403 500MM. | [14 empty] | 105.02 | 100 | 0 | 0 | 500 |  | 650 | 700 | 선택 | 해제 | 0 | 0 | 500 |  | 650 | 700 | 선택 | 해제 | 해제 | 미정 | 미정 | 미정 | 선택 | 7 | 미정 | RB340.00 | H
A48687 | 2018-10-23 | 1 | A | TUNDISH교체 | 1 | A | SCR420HC | 소입성보증강 | C | BM#1 | 1604 | 44 | 1642 | 1537 | 42 | 7500 |  | 3 | 0.31 | 20 |  | -1.47 | 1605 | 1642 | 0 | 10.07 |  | 10 | 31 | 74 | Y |  | 2018-10-24 02:50 | 94 | 1134 | 21 | 22 | 20 | 24 | 29 | 32 | 33 | 34 | 34 | 34 |  |  |  | 34 | 29 | 34 | 34 | 34 | 0 |  | 10.02 | Y | 0 |  | 2.74 | 2.57 | 2.01 |  |  |  | N | N | N | N | 150 | 0.52 | 53 | 101508 | 95840 | 7050 | 14500 | 9 | 1 |  | 2018-10-24 02:58 | 1605 | 126 |  | 43 |  | *T/D가열온도:자동-1370`.수동건-1298`.STR#1:797.STR#2:887.T/D FLUX 유:15,용:120 *첫Heat 수소측정치 OVER되어 이상재 등록및 생관통보-ID:101.102.201.202 | [14 empty] | 98.5 | 100 | 700 | 0 | 0 |  | 410 |  | 선택 | 선택 | 700 | 0 | 0 |  | 410 |  | 선택 | 선택 | 해제 | 미정 | 미정 | 선택 | 선택 |  | 미정 | BT180180 | C
B48576 | 2018-10-23 | 2 | A |  | 9 | A | SM45C | 탄소강 | SM45C | BM#2 | 1589 | 42 | 1626 | 1534 | 34 | 6500 |  | 1 | 0.34 | 17 |  | -2.35 | 1552 | 1621 | 0 | 1.32 | 0 | 5 | 65 | 35 | Y |  | 2018-10-24 03:29 | 59 | 1134 | 22 | 24 | 25 | 26 | 26 | 26 | 25 | 25 | 23 | 22 | 21 | 20 |  | 20 | 24 | 26 | 20 | 26 | -0.15 | Y | 40 | Y | -0.2 | [7 empty] | Y | Y | Y | Y | 160 | 0.47 | 61 | 86420 | 96730 | 1030 | 13600 | 16 | 1 |  | 2018-10-24 03:37 | 1552 | 142 |  | 46 |  | *샘플 채취 303 403 (500MM) | [14 empty] | 88.45 | 100 | 0 | 0 | 500 |  | 650 | 700 | 선택 | 해제 | 0 | 0 | 500 |  | 650 | 700 | 선택 | 해제 | 해제 | 미정 | 미정 | 미정 | 미정 |  | 미정 | RB340.00 | H
A48688 | 2018-10-23 | 1 | A |  | 2 | A | SCR420HC | 소입성보증강 | C | BM#1 | 1619 | 45 | 1615 | 1551 | 43 | 7200 |  | 3 | 0.3 | 20 |  | -1.57 | 1596 | 1636 | 0 | 12.54 |  | 31 | 14 | 67 | Y |  | 2018-10-24 03:52 | 85 | 1135 | 33 | 34 | 35 | 36 | 36 | 35 | 35 | 34 | 33 | 33 | 32 |  |  | 32 | 34 | 36 | 32 | 35 | -0.11 | Y | 35.02 | Y | -0.2 | [7 empty] | N | N | N | N | 140 | 0.55 | 52 | 84590 | 95670 | 7110 | 15900 | 9 | 1 |  | 2018-10-24 03:59 | 1596 | 125 |  | 38 | [16 empty] | 82.41 | 100 | 0 | 0 | 0 |  | 410 |  | 선택 | 선택 | 0 | 0 | 0 |  | 410 |  | 선택 | 선택 | 해제 | 미정 | 미정 | 선택 | 미정 |  | 미정 | BT180180 | C
A48689 | 2018-10-23 | 1 | B |  | 3 | A | SCR420HC | 소입성보증강 | C | BM#1 | 1630 | 40 | 1638 | 1546 | 34 | 6300 |  | 3 | 0.31 | 20 |  | -1.48 | 1583 | 1619 | 0 | 12.73 |  | 29 | 16 | 63 | Y |  | 2018-10-24 04:52 | 72 | 1128 | 30 | 32 | 33 | 34 | 33 | 33 | 32 | 32 | 30 | 29 | 28 |  |  | 28 | 31 | 34 | 28 | 33 | -0.17 | Y | 35.02 | Y | -0.2 | [7 empty] | N | N | N | N | 130 | 0.55 | 54 | 101508 | 94650 | 7130 | 15500 | 9 | 1 |  | 2018-10-24 05:00 | 1583 | 124 |  | 32 | [16 empty] | 99.86 | 100 | 0 | 0 | 0 |  | 410 |  | 선택 | 선택 | 0 | 0 | 0 |  | 410 |  | 선택 | 선택 | 해제 | 미정 | 미정 | 선택 | 미정 |  | 미정 | BT180180 | C
B48577 | 2018-10-23 | 2 | B |  | 10 | A | SM45C | 탄소강 | SM45C | BM#2 | 1590 | 43 | 1634 | 1557 | 33 | 5800 |  | 1 | 0.28 | 15 |  | -2.5 | 1558 | 1622 | 0 | 1.11 | 0 | 20 | 54 | 34 | Y |  | 2018-10-24 04:25 | 65 | 1137 | 22 | 23 | 25 | 25 | 26 | 25 | 25 | 25 | 24 | 24 | 23 | 22 |  | 22 | 24 | 26 | 22 | 25 | -0.11 | Y | 35 | Y | -0.2 | [7 empty] | N | N | N | N | 150 | 0.47 | 60 | 100761 | 94630 | 2200 | 13500 | 16 | 1 | 30 | 2018-10-24 04:39 | 1558 | 149 |  | 54 |  | * 빅사이즈 후속 | [14 empty] | 104.15 | 100 | 0 | 0 | 0 |  | 650 | 400 | 선택 | 해제 | 0 | 0 | 0 |  | 650 | 400 | 선택 | 해제 | 해제 | 미정 | 미정 | 미정 | 미정 |  | 미정 | RB190.00 | C
A48690 | 2018-10-23 | 1 | B |  | 4 | A | SCR420HC | 소입성보증강 | C | BM#1 | 1617 | 45 | 1600 | 1534 | 43 | 7100 |  | 3 | 0.32 | 22 |  | -0.6 | 1584 | 1600 | 0 | 9.48 |  | 36 | 6 | 51 | Y |  | 2018-10-24 05:47 | 73 | 1137 | 26 | 31 | 33 | 34 | 34 | 34 | 33 | 32 | 32 | 30 | 29 |  |  | 29 | 32 | 34 | 29 | 34 | -0.14 | Y | 35 | Y | -0.2 | [7 empty] | N | N | N | N | 120 | 0.55 | 54 | 101508 | 97020 | 7050 | 15600 | 9 | 1 |  | 2018-10-24 06:01 | 1584 | 120 |  | 32 | [16 empty] | 97.6 | 100 | 0 | 0 | 0 |  | 410 |  | 선택 | 선택 | 0 | 0 | 0 |  | 410 |  | 선택 | 선택 | 해제 | 미정 | 미정 | 선택 | 미정 |  | 미정 | BT180180 | C
B48578 | 2018-10-23 | 2 | B | TUNDISH교체전 | 11 | A | SM45C | 탄소강 | SM45C | BM#2 | 1558 | 46 | 1626 | 1534 | 41 | 6700 |  | 1 | 0.25 | 15 |  | -2.4 | 1565 | 1617 | 0 | 0.71 | 0 | 19 | 37 | 28 | Y |  | 2018-10-24 05:28 | 72 | 1133 | 20 | 26 | 28 | 30 | 31 | 31 | 31 | 30 | 30 | 29 | 28 | 25 |  | 25 | 28 | 31 | 25 | 31 | -0.17 | Y | 35 | Y | -0.6 | [7 empty] | N | N | N | N | 190 | 0.5 | 56 | 93904 | 95490 | 2060 | 2000 | 16 | 1 | 50 | 2018-10-24 05:33 | 1565 | 153 |  | 55 |  |  | E599B52BC3D3482E96CE882971280EF7 | D89DC6B5C2FD4C52B25B0612F71E85B7 | 3F447371883942EF87B172892F595F7B | [11 empty] | 96.26 | 100 | 0 | 2660 | 0 |  | 650 | 400 | 선택 | 해제 | 0 | 2540 | 0 |  | 650 | 400 | 선택 | 해제 | 해제 | 미정 | 미정 | 미정 | 미정 |  | 미정 | RB110.00 | C
A48691 | 2018-10-23 | 1 | B |  | 5 | A | SCR420HC | 소입성보증강 | C | BM#1 | 1607 | 43 | 1612 | 1578 | 36 | 6200 |  | 3 | 0.31 | 17 |  | -1.55 | 1577 | 1612 | 0 | 10.3 |  | 10 | 32 | 40 | Y |  | 2018-10-24 06:36 | 66 | 1127 | 27 | 29 | 29 | 30 | 30 | 29 | 28 | 27 | 26 | 26 | 25 | 24 |  | 24 | 28 | 30 | 24 | 29 | -0.15 | Y | 40 | Y | -0.2 | [7 empty] | N | N | N | N | 110 | 0.55 | 58 | 101508 | 101450 | 7080 | 15700 | 9 | 1 |  | 2018-10-24 06:42 | 1577 | 117 |  | 39 | [16 empty] | 93.6 | 100 | 0 | 0 | 0 |  | 410 |  | 선택 | 선택 | 0 | 0 | 0 |  | 410 |  | 선택 | 선택 | 해제 | 미정 | 미정 | 선택 | 미정 |  | 미정 | BT180180 | C
B48579 | 2018-10-23 | 2 | B | TUNDISH교체 | 1 | B | SNCM8 | 합금강 | SNCM439계 | BM#2 | 1617 | 58 | 1674 | 1576 | 47 | 9000 |  | 1 | 0.26 | 21 |  | -2.58 | 1582 | 1657 | 0.2 | 0 | 0 | 22 | 3 | 1158 | Y |  | 2018-10-24 06:44 | 93 | 1148 | -327 | -91 | 22 | 20 | 19 | 19 | 26 | 32 | 32 | 35 | 36 | 37 | 37 | 36 | 28 | 37 | 36 | 0 | -0.1 |  | 9.98 | Y | -0.2 | 1.2 | 2.28 | 2.28 |  |  |  |  | N | N | N | N | 190 | 0.47 | 57 | 93109 | 94710 | 3080 | 14700 | 1 | 2 | 10 | 2018-10-24 06:48 | 1582 | 173 |  | 64 |  | * T/D 용강량 실측:1180mm / 18.4 TON * T/D FLUX 용탕부: 120 KG / 유탕부: 15KG 투입 * 슬리브 롱노즐( Y자형 ) 사용 | [14 empty] | 95.5 | 100 | 700 | 0 | 0 |  | 650 | 400 | 선택 | 선택 | 700 | 0 | 0 |  | 650 | 400 | 선택 | 선택 | 선택 | 미정 | 미정 | 미정 | 미정 |  | 미정 | RB120.00 | C
A48692 | 2018-10-24 | 1 | B |  | 6 | A | SCR420HC | 소입성보증강 | C | BM#1 | 1607 | 50 | 1626 | 1564 | 37 | 6800 |  | 3 | 0.31 | 18 |  | -1.74 | 1585 | 1626 | 0 | 12.79 |  | 31 | 15 | 39 | Y |  | 2018-10-24 07:47 | 74 | 1090 | 22 | 30 | 35 | 38 | 39 | 38 | 37 | 37 | 36 | 36 | 35 | 35 |  | 35 | 35 | 39 | 35 | 35 | -0.11 | Y | 35.12 | Y | 0 | [7 empty] | N | N | N | N | 100 | 0.55 | 57 | 101508 | 102050 | 7130 | 14300 | 9 | 1 |  | 2018-10-24 07:53 | 1585 | 115 |  | 27 | [16 empty] | 93.08 | 100 | 0 | 0 | 0 |  | 410 |  | 선택 | 선택 | 0 | 0 | 0 |  | 410 |  | 선택 | 선택 | 해제 | 미정 | 미정 | 선택 | 미정 |  | 미정 | BT180180 | C
B48580 | 2018-10-24 | 2 | B |  | 2 | A | SNCM8 | 합금강 | SNCM439계 | BM#2 | 1583 | 48 | 1617 | 1555 | 38 | 7300 |  | 1 | 0.29 | 18 |  | -2.61 | 1556 | 1628 | 0.46 | 0 | 0 | 5 | 66 | 35 | Y |  | 2018-10-24 08:08 | 67 | 1095 | 33 | 32 | 32 | 32 | 32 | 31 | 30 | 30 | 28 | 28 | 27 | 25 |  | 25 | 30 | 32 | 25 | 32 | -0.16 |  | 44.98 | Y | -0.4 |  |  |  | 0.93 |  |  |  | N | N | N | N | 180 | 0.45 | 64 | 153770 | 95680 | 1650 | 14600 | 1 | 2 | 20 | 2018-10-24 08:10 | 1556 | 155 |  | 39 |  | *준빅사이즈 | [14 empty] | 158.2 | 100 | 0 | 0 | 0 |  | 650 | 400 | 선택 | 선택 | 0 | 0 | 0 |  | 650 | 400 | 선택 | 선택 | 선택 | 미정 | 미정 | 미정 | 미정 |  | 미정 | RB120.00 | C
A48693 | 2018-10-24 | 1 | B |  | 7 | A | SCR420HC | 소입성보증강 | C | BM#1 | 1610 | 41 | 1623 | 1567 | 31 | 5600 |  | 3 | 0.31 | 17 |  | -1.62 | 1582 | 1619 | 0 | 12.69 |  | 29 | 17 | 57 | Y |  | 2018-10-24 08:38 | 71 | 1088 | 33 | 34 | 34 | 34 | 34 | 34 | 33 | 32 | 31 | 30 | 29 | 28 |  | 28 | 32 | 34 | 28 | 34 | -0.13 |  | 45.02 | Y | -0.2 | [7 empty] | N | N | N | N | 150 | 0.55 | 58 | 101508 | 102160 | 700 | 15100 | 9 | 1 |  | 2018-10-24 08:46 | 1582 | 111 |  | 35 | [16 empty] | 93 | 100 | 0 | 0 | 0 |  | 410 |  | 선택 | 선택 | 0 | 0 | 0 |  | 410 |  | 선택 | 선택 | 해제 | 미정 | 미정 | 선택 | 미정 |  | 미정 | BT180180 | C
B48581 | 2018-10-24 | 2 | B |  | 3 | A | AE4340 | 합금강 | SNCM439계 | BM#2 | 1606 | 48 | 1644 | 1554 | 45 | 8500 |  | 1 | 0.26 | 19 |  | -2.49 | 1570 | 1637 | 0.29 | 0 | 0 | 15 | 19 | 168 | Y |  | 2018-10-24 09:00 | 81 | 1094 | 20 | 25 | 28 | 31 | 32 | 33 | 33 | 33 | 32 | 31 | 30 | 30 | 29 | 27 | 30 | 33 | 27 | 33 | -0.15 | Y | 40 | Y | -0.4 |  |  |  | 1.02 |  |  |  | N | N | N | N | 170 | 0.45 | 67 | 41414 | 102050 | 120 | 14400 | 1 | 2 | 30 | 2018-10-24 09:05 | 1570 | 150 |  | 54 | [16 empty] | 40.15 | 100 | 0 | 0 | 0 |  | 650 | 400 | 선택 | 선택 | 0 | 0 | 0 |  | 650 | 400 | 선택 | 선택 | 선택 | 미정 | 미정 | 미정 | 미정 |  | 미정 | RB250.00 | C
A48694 | 2018-10-24 | 1 | B | TUNDISH교체전 | 8 | A | SCR420HC | 소입성보증강 | C | BM#1 | 1584 | 42 | 1620 | 1536 | 37 | 6700 |  | 3 | 0.3 | 17 |  | -2.13 | 1574 | 1620 | 0 | 12.86 |  | 36 | 7 | 47 | Y |  | 2018-10-24 09:48 | 63 | 1080 | 26 | 30 | 31 | 32 | 32 | 32 | 31 | 30 | 30 | 29 | 28 |  |  | 28 | 30 | 32 | 28 | 32 | -0.11 | Y | 34.98 | Y | -0.2 | [7 empty] | N | N | N | N | 140 | 0.55 | 52 | 79808 | 95870 | 6980 | 2000 | 9 | 1 |  | 2018-10-24 09:55 | 1574 | 97 |  | 24 |  | A48694 교체시 1기와 2기의 컴파운드 길이를 바꿔어서 입력하여 절단함 1기 고철길이추가절단 700MM 2기 고철길이 추가절단 3200MM 하여 2기는 앞 고철을 3600MM는 시압연제용도로 별도로 관리함 |  | 0E04617B5DA64844A31BAB0AADD4CD1E | B6B66682B4FA41B49F6311958F25D701 | CCF72BEA87D94925A125FC80D031B77B | 69D81BFE22364D408A98D7BB38A2DDEE | [9 empty] | 77.6 | 0 | 0 | 3280 | 0 |  | 410 |  | 선택 | 선택 | 0 | 5700 | 0 |  | 410 |  | 선택 | 선택 | 해제 | 미정 | 미정 | 선택 | 미정 |  | 미정 | BT180180 | C
B48582 | 2018-10-24 | 2 | B |  | 4 | A | AE4340 | 합금강 | SNCM439계 | BM#2 | 1593 | 54 | 1636 | 1556 | 42 | 8400 |  | 1 | 0.26 | 19 |  | -2.32 | 1563 | 1629 | 0.19 | 0 | 0 | 19 | 38 | 51 | Y |  | 2018-10-24 10:21 | 74 | 1078 | 24 | 32 | 36 | 38 | 40 | 40 | 40 | 39 | 39 | 38 | 37 | 36 | 34 | 32 | 36 | 40 | 32 | 40 | -0.18 | Y | 43.72 | Y | -0.4 |  |  |  | 1.01 |  |  |  | N | N | N | N | 160 | 0.45 | 65 | 102803 | 97530 | 1310 | 14600 | 1 | 2 | 50 | 2018-10-24 10:20 | 1563 | 160 |  | 45 |  | * 준 빅사이즈 T/D 델타티 기준초과로 사이즈 변경 요청하였으나 준빅사이즈로 작업 함. | [14 empty] | 104.05 | 100 | 0 | 0 | 0 |  | 650 | 400 | 선택 | 선택 | 0 | 0 | 0 |  | 650 | 400 | 선택 | 선택 | 선택 | 미정 | 미정 | 미정 | 미정 |  | 미정 | RB150.00 | C
A48695 | 2018-10-24 | 1 | B | TUNDISH교체 | 1 | A | SCR423PRH | 소입성보증강 | C2 | BM#1 | 1654 | 47 | 1654 | 1619 | 38 | 5900 |  | 3 | 0.3 | 19 |  | -1.58 | 1607 | 1645 | 0 | 13.36 |  | 10 | 33 | 67 | Y |  | 2018-10-24 10:55 | 104 | 1090 | -49 | 47 | 36 | 41 | 47 | 50 | 52 | 53 | 54 | 54 | 55 | 54 |  | 54 | 45 | 55 | 54 | 54 | -0.68 |  | 1.47 | Y | -0.68 |  | 2.26 | 2.26 |  |  |  |  | N | N | N | N | 150 | 0.51 | 55 | 84590 | 92690 | 6980 | 14800 | 6 | 2 |  | 2018-10-24 11:04 | 1607 | 114 |  | 33 |  | *T/Dflux 유15kg 용120kg | [14 empty] | 84.67 | 0 | 1000 | 0 | 0 |  | 410 |  | 선택 | 해제 | 1000 | 0 | 0 |  | 410 |  | 선택 | 선택 | 해제 | 미정 | 미정 | 선택 | 미정 |  | 미정 | BT180180 | C
B48584 | 2018-10-24 | 2 | B |  | 2 | A | SCR423PRH | 소입성보증강 | C2 | BM#1 | 1575 | 43 | 1617 | 1544 | 30 | 6400 |  | 3 | 0.29 | 17 |  | 75.96 | 1580 | 0 | 0 | 10.8 |  | 31 | 16 | 76 | Y |  | 2018-10-24 12:00 | 77 | 1094 | 53 | 48 | 45 | 44 | 43 | 43 | 42 | 41 | 41 | 41 | 40 |  |  | 40 | 44 | 45 | 40 | 41 | -0.12 |  | 40.02 | Y | -0.2 | [7 empty] | N | N | N | N | 140 | 0.54 | 53 | 101508 | 95510 | 7060 | 15200 | 6 | 2 |  | 2018-10-24 12:06 | 1580 | 101 |  | 25 | [16 empty] | 99.03 | 100 | 0 | 0 | 0 |  | 410 |  | 선택 | 해제 | 0 | 0 | 0 |  | 410 |  | 선택 | 선택 | 해제 | 미정 | 미정 | 선택 | 미정 |  | 미정 | BT180180 | C
B48583 | 2018-10-24 | 2 | B | 연주종료 | 5 | A | AE4340 | 합금강 | SNCM439계 | BM#2 | 1635 | 48 | 1625 | 1586 | 32 | 6400 |  | 3 | 0.31 | 18 |  | -1.29 | 1573 | 1602 | 0.1 | 0 |  | 22 | 4 | 40 | Y |  | 2018-10-24 11:34 | 84 | 1087 | 35 | 39 | 41 | 43 | 44 | 43 | 43 | 43 | 42 | 41 | 41 | 40 | 40 | 40 | 41 | 44 | 40 | 43 | -0.1 | Y | 40 | Y | 0 |  |  |  | 0.94 |  |  |  | N | N | N | N | 150 | 0.46 | 65 | 88005 | 101190 | -3310 | 2000 | 1 | 2 | 10 | 2018-10-24 11:38 | 1573 | 159 |  | 41 |  | * 작업종료 : 13시 39분 | 92B01FC278BC40C6844E15887C3C3F64 | F35C82F84E6B49B1804C98B5A574409E | 2C654BABE741485BAE48A27D3A02DCFD | [11 empty] | 8800500 | 100 | 0 | 3340 | 0 |  | 650 | 400 | 선택 | 선택 | 0 | 2600 | 0 |  | 650 | 400 | 선택 | 선택 | 선택 | 미정 | 미정 | 미정 | 미정 |  | 미정 | RB140.00 | C
B48585 | 2018-10-24 | 2 | D |  | 3 | A | SCR423PRH | 소입성보증강 | C2 | BM#1 | 1584 | 44 | 1596 | 1547 | 32 | 6400 |  | 3 | 0.31 | 18 |  | -1.24 | 1568 | 1596 | 0 | 17.44 |  | 29 | 18 | 84 | Y |  | 2018-10-24 13:05 | 65 | 1082 | 40 | 40 | 41 | 40 | 40 | 39 | 38 | 37 | 36 | 34 | 34 | 33 |  | 33 | 38 | 41 | 33 | 40 | -0.18 |  | 45 | Y | -0.2 | [7 empty] | N | N | N | N | 130 | 0.55 | 58 | 101508 | 99420 | 6990 | 15200 | 6 | 2 |  | 2018-10-24 13:11 | 1568 | 91 |  | 15 | [16 empty] | 94.82 | 100 | 0 | 0 | 0 |  | 410 |  | 선택 | 해제 | 0 | 0 | 0 |  | 410 |  | 선택 | 선택 | 해제 | 미정 | 미정 | 선택 | 미정 |  | 미정 | BT180180 | C
A48696 | 2018-10-24 | 1 | D |  | 4 | A | SCR423PRH | 소입성보증강 | C2 | BM#1 | 1563 | 52 | 1600 | 1519 | 38 | 7300 |  | 3 | 0.3 | 17 |  | -1.82 | 1561 | 1600 | 0 | 10.87 |  | 36 | 8 | 71 | Y |  | 2018-10-24 13:58 | 58 | 1075 | 31 | 29 | 29 | 28 | 27 | 26 | 25 | 24 | 22 | 20 | 18 | 17 | 33 | 51 | 36 | 54 | 51 | 54 | -0.1 | Y | 30.02 | Y | -0.2 | [7 empty] | N | N | N | N | 120 | 0.5 | 110 | 84590 | 93940 | 7080 | 16300 | 6 | 2 |  | 2018-10-24 14:07 | 1561 | 107 |  | 21 |  | *전공정 작업지연, 감속주입 | [14 empty] | 83.3 | 100 | 0 | 0 | 0 |  | 410 |  | 선택 | 해제 | 0 | 0 | 0 |  | 410 |  | 선택 | 선택 | 해제 | 미정 | 미정 | 선택 | 미정 |  | 미정 | BT180180 | C
A48697 | 2018-10-24 | 1 | D |  | 5 | A | SCR423PRH | 소입성보증강 | C2 | BM#1 | 1587 | 61 | 1624 | 1527 | 39 | 7100 |  | 3 | 0.31 | 18 |  | -1.89 | 1584 | 1624 | 0 | 11.08 |  | 10 | 34 | 58 | Y |  | 2018-10-24 15:09 | 81 | 1097 | 50 | 49 | 49 | [10 empty] | 49 | 49 | 49 | 49 | 0 | 0 |  |  | Y | 0 | [7 empty] | N | N | N | N | 110 | 0.53 | 15 | 101508 | 107230 | 7020 | 15100 | 6 | 2 |  | 2018-10-24 15:15 | 1584 | 148 |  | 59 |  | *전공정 작업지연, 감속주입 | [14 empty] | 88.34 | 100 | 0 | 0 | 0 |  | 410 |  | 선택 | 해제 | 0 | 0 | 0 |  | 410 |  | 선택 | 선택 | 해제 | 미정 | 미정 | 선택 | 미정 |  | 미정 | BT180180 | H
A48698 | 2018-10-24 | 1 | D |  | 6 | A | SCR423PRH | 소입성보증강 | C2 | BM#1 | 1608 | 48 | 1616 | 1523 | 34 | 6500 |  | 3 | 0.32 | 16 |  | -1.95 | 1575 | 1616 | 0 | 16.93 |  | 31 | 17 | 82 | Y |  | 2018-10-24 15:57 | 72 | 1088 | 48 | 45 | 43 | 41 | 39 | 38 | 37 | 36 | 34 | 33 | 32 | 31 |  | 31 | 38 | 43 | 31 | 0 | -0.27 |  | 44.98 | Y | -0.2 | [7 empty] | N | N | N | N | 100 | 0.54 | 56 | 101508 | 98890 | 7020 | 15200 | 6 | 2 |  | 2018-10-24 16:09 | 1575 | 100 |  | 28 | [16 empty] | 95.31 | 100 | 0 | 0 | 0 |  | 410 |  | 선택 | 해제 | 0 | 0 | 0 |  | 410 |  | 선택 | 선택 | 해제 | 미정 | 미정 | 선택 | 미정 |  | 미정 | BT180180 | C
A48699 | 2018-10-24 | 1 | D |  | 7 | A | SCR423PRH | 소입성보증강 | C2 | BM#1 | 1628 | 40 | 1627 | 1545 | 34 | 6300 |  | 3 | 0.32 | 16 |  | -1.97 | 1584 | 1627 | 0 | 15.2 |  | 29 | 19 | 72 | Y |  | 2018-10-24 16:59 | 81 | 1089 | 29 | 37 | 42 | 45 | 46 | 46 | 45 | 44 | 41 | 40 | 39 | 38 |  | 38 | 41 | 46 | 38 | 0 | -0.23 | Y | 35.02 | Y | -0.2 | [7 empty] | N | N | N | N | 150 | 0.52 | 58 | 101508 | 96680 | 7020 | 16200 | 6 | 2 |  | 2018-10-24 17:13 | 1584 | 92 |  | 24 |  | *전공정 작업지연, 감속주입 | [14 empty] | 97.32 | 100 | 0 | 0 | 0 |  | 410 |  | 선택 | 해제 | 0 | 0 | 0 |  | 410 |  | 선택 | 선택 | 해제 | 미정 | 미정 | 선택 | 미정 |  | 미정 | BT180180 | H
B48589 | 2018-10-24 | 2 | D |  | 8 | A | SCR423PRH | 소입성보증강 | C2 | BM#1 | 1622 | 44 | 1637 | 1575 | 40 | 6200 |  | 1 | 0.25 | 16 |  | -2.21 | 1567 | 1619 | 0 | 0.19 | 0 | 22 | 5 | 175 | Y |  | 2018-10-24 18:03 | 64 | 1088 | 37 | 36 | 35 | 34 | 33 | 32 | 31 | 29 | 28 | 27 | 26 | 24 |  | 24 | 31 | 35 | 24 | 0 | -0.24 |  | 45.02 | Y | -0.4 | [7 empty] | N | N | N | N | 140 | 0.5 | 57 | 101508 | 91840 | 190 | 15400 | 6 | 2 |  | 2018-10-24 18:09 | 1567 | 113 |  | 18 |  | *전공정 작업지연, 감속주입 | [14 empty] | 109.62 | 100 | 0 | 0 | 0 |  | 410 |  | 선택 | 해제 | 0 | 0 | 0 |  | 410 |  | 선택 | 선택 | 해제 | 미정 | 미정 | 해제 | 미정 |  | 미정 | BT180180 | H
B48590 | 2018-10-24 | 2 | D | TUNDISH교체전 | 9 | A | SCR423PRH | 소입성보증강 | C2 | BM#1 | 1570 | 54 | 1635 | 1545 | 43 | 8000 |  | 1 | 0.26 | 14 |  | -1.96 | 1587 | 1628 | 0 | 0.26 | 0 | 15 | 21 | 100 | Y |  | 2018-10-24 19:10 | 84 | 1088 | 21 | 32 | 39 | 42 | 43 | 43 | 42 | 41 | 40 | 38 | 37 | 35 | 33 | 31 | 37 | 43 | 31 | 0 | -0.27 | Y | 44.98 | Y | -0.4 |  |  |  | 1.89 |  |  |  | N | N | N | N | 130 | 0.44 | 74 | 99375 | 107160 | -460 | 1500 | 6 | 2 |  | 2018-10-24 19:15 | 1587 | 106 |  | 11 |  | *전공정 작업지연, 감속주입 *전공정요청 L/D잔강 미이월 | 770F6E89A8B74389A82ADAC953CFD857 | 88718B89DC7F431BB4E0B11246B9769B |  | DBC93A558B614E58A7A23748B013D49C | [10 empty] | 93.13 | 100 | 0 | 3000 | 0 |  | 410 |  | 선택 | 해제 | 0 | 3000 | 0 |  | 410 |  | 선택 | 선택 | 해제 | 미정 | 미정 | 미정 | 미정 |  | 미정 | BT180180 | H
B48591 | 2018-10-24 | 2 | D | TUNDISH교체 | 1 | A | SCR420HQ | 소입성보증강 | C2 | BM#1 | 1585 | 8 | 1664 | 1555 | 0 | 9000 |  | 1 | 0.32 | 18 |  | -2.07 | 1601 | 1673 | 0 | 1.44 | 0 | 5 | 68 | 109 | Y |  | 2018-10-24 20:35 | 89 | 1087 | 22 | 29 | 29 | 35 | 39 | 41 | 41 | 42 | 42 | 41 |  |  |  | 41 | 37 | 42 | 41 | 41 | -0.1 |  | 9.97 | Y | -0.2 |  | 2.67 | 2.67 | 1.77 |  |  |  | N | N | N | N | 150 | 0.5 | 53 | 101508 | 92440 | 7460 | 16030 | 14 | 1 |  | 2018-10-24 20:40 | 1601 | 142 |  | 29 |  | *T/Dflux 유15kg 용120kg *수소측정기준초과(10분)이상재 ID: 101.102.201.202 생관통보 | [14 empty] | 101.61 | 100 | 1000 | 0 | 0 |  | 450 |  | 선택 | 선택 | 1000 | 0 | 0 |  | 450 |  | 선택 | 선택 | 해제 | 미정 | 해제 | 선택 | 선택 |  | 미정 | BT180180 | H
B48592 | 2018-10-24 | 2 | A |  | 2 | A | SCR420HQ | 소입성보증강 | C2 | BM#1 | 1602 | 46 | 1644 | 1566 | 43 | 8200 |  | 1 | 0.26 | 17 |  | -2.26 | 1584 | 1641 | 0 | 0.35 | 0 | 19 | 40 | 117 | Y |  | 2018-10-24 21:26 | 72 | 1088 | 39 | 36 | 34 | 33 | 32 | 31 | 30 | 29 | 27 | 26 |  |  |  | 26 | 32 | 34 | 26 | 0 | -0.23 |  | 35.02 | Y | -0.2 | [7 empty] | N | N | N | N | 140 | 0.52 | 48 | 84590 | 83850 | 5040 | 15600 | 14 | 1 |  | 2018-10-24 21:31 | 1584 | 124 |  | 34 |  | *전공정 지연으로 감속주입 | [14 empty] | 95.21 | 100 | 0 | 0 | 0 |  | 450 |  | 선택 | 선택 | 0 | 0 | 0 |  | 450 |  | 선택 | 선택 | 해제 | 미정 | 선택 | 미정 | 미정 |  | 미정 | BT180180 | H
B48593 | 2018-10-24 | 2 | A |  | 3 | A | SCR420HQ | 소입성보증강 | C2 | BM#1 | 1599 | 50 | 1644 | 1555 | 45 | 8100 |  | 1 | 0.28 | 17 |  | -2.33 | 1581 | 1636 | 0 | 0.32 | 0 | 29 | 20 | 153 | Y |  | 2018-10-24 22:35 | 69 | 1088 | 23 | 28 | 31 | 32 | 32 | 31 | 30 | 29 | 28 | 27 | 25 |  |  | 25 | 29 | 32 | 25 | 0 | -0.2 | Y | 35.08 | Y | -0.39 | [7 empty] | N | N | N | N | 130 | 0.55 | 55 | 84590 | 98500 | 5090 | 16100 | 14 | 1 |  | 2018-10-24 22:38 | 1586 | 109 |  | 16 | [16 empty] | 81.73 | 100 | 0 | 0 | 0 |  | 450 |  | 선택 | 선택 | 0 | 0 | 0 |  | 450 |  | 선택 | 선택 | 해제 | 미정 | 선택 | 미정 | 미정 |  | 미정 | BT180180 | H
B48594 | 2018-10-24 | 2 | A |  | 4 | A | SCR420HQ | 소입성보증강 | C2 | BM#1 | 1583 | 46 | 1644 | 1567 | 39 | 7400 |  | 1 | 0.26 | 16 |  | 0 | 1626 | 1626 | 0 | 0.38 | 0 | 15 | 22 | 72 | Y |  | 2018-10-24 23:42 | 114 | 1127 | 23 | 27 | 31 | 31 | 31 | 30 | 29 | 28 | 26 | 25 | 23 | 22 |  | 22 | 27 | 31 | 22 | 31 | -0.2 |  | 45.03 | Y | -0.2 | [7 empty] | N | N | N | N | 120 | 0.55 | 56 | 101508 | 101590 | 5130 | 15430 | 14 | 1 |  | 2018-10-24 23:44 | 1580 | 106 |  | 5 | [16 empty] | 95.22 | 100 | 0 | 0 | 0 |  | 450 |  | 선택 | 선택 | 0 | 0 | 0 |  | 450 |  | 선택 | 선택 | 해제 | 미정 | 선택 | 미정 | 미정 |  | 미정 | BT180180 | C
A48701 | 2018-10-24 | 1 | A | 연주시작 | 1 | A | 42CRMO4MS2 | 합금강 | E1 | BM#2 | 1546 | 49 | 1633 | 1584 | 21 | 10300 |  | 3 | 0.55 | 25 |  | -1.61 | 1586 | 1633 | 0.19 | 0 |  | 10 | 35 | 79 | Y |  | 2018-10-24 23:24 | 93 | 1091 | 50 | 50 | 47 | 47 | 41 | 44 | 48 | 52 | 53 | 55 | 56 | 58 | 58 | 58 | 53 | 58 | 58 | 58 | 0 |  | 19.98 | Y | 0 |  | 2.56 | 2.49 | 1.36 | 0.59 |  |  | N | N | N | N | 230 | 0.4 | 70 | 100400 | 100420 | 8580 | 15300 | 7 | 2 |  | 2018-10-24 23:28 | 1586 | 350 |  | 20 |  | * 샘플채취 303 (300MM) *START 시간 23:46 *T/D 교체 슬리브롱노즐사용 *L/D첫 HEAT 생왕겨 투입 *T/D 플럭스 225/15KG *첫 HEAT 10분 수소값 초과 생관통보 및 이상공정등록 | E09BE0B7A5E44D51B8636E8B76F065D9 | EF03757A80BE47559A58EA2213EA7D49 | [12 empty] | 93.83 | 100 | 1500 | 0 | 300 |  | 650 | 400 | 선택 | 해제 | 1500 | 0 | 0 |  | 650 | 400 | 선택 | 해제 | 해제 | 미정 | 미정 | 선택 | 미정 |  | 미정 | BM510510 | C
C47131 | 2018-10-24 | 3 | A |  | 5 | A | SCR420HQ | 소입성보증강 | C2 | BM#1 | 1625 | 49 | 1657 | 1578 | 42 | 8000 |  | 1 | 0.3 | 20 |  | 0 | 1582 | 1655 | 0 | 0.82 | 0 | 11 | 52 | 61 | Y |  | 2018-10-25 00:29 | 70 | 1100 | 20 | 30 | 36 | 39 | 40 | 40 | 38 | 38 | 37 | 35 | 34 |  |  | 34 | 35 | 40 | 34 | 0 | -0.2 | Y | 30.03 | Y | -0.2 | [7 empty] | N | N | N | N | 110 | 0.55 | 55 | 101508 | 99480 | 5050 | 15500 | 14 | 1 |  | 2018-10-25 00:29 | 1582 | 124 |  | 18 | [16 empty] | 97.14 | 100 | 0 | 0 | 0 |  | 450 |  | 선택 | 선택 | 0 | 0 | 0 |  | 450 |  | 선택 | 선택 | 해제 | 미정 | 선택 | 미정 | 미정 |  | 미정 | BT180180 | C
A48700 | 2018-10-24 | 1 | A |  | 2 | B | 42CRMO4MS2 | 합금강 | E1 | BM#2 | 1565 | 29 | 1659 | 1666 | 13 | 18000 |  | 3 | 0.57 | 26 |  | -1.3 | 1581 | 1620 | 0.22 | 0 |  | 36 | 9 |  | Y |  | 2018-10-25 00:24 | 88 | 1087 | 16 | 10 | 9 | 8 | 8 | 7 | 57 | 55 | 54 | 53 | 53 | 52 | 52 | 49 | 53 | 54 | 49 | 52 | -0.11 |  | 44.97 | Y | -0.2 |  |  |  |  | 0.71 |  |  | N | N | N | N | 220 | 0.41 | 56 | 91759 | 76770 | 21110 | 16100 | 7 | 2 |  | 2018-10-25 00:29 | 1581 | 486 |  | 34 |  | *연주종료시 ID301 생산으로 현HEAT에 편입시킴.(성분 미확인으로 이상재 등록 및 사무실 통보) | [14 empty] | 9175900 | 100 | 0 | 0 | 0 |  | 650 | 400 | 선택 | 해제 | 0 | 0 | 0 |  | 650 | 400 | 선택 | 해제 | 해제 | 미정 | 미정 | 선택 | 미정 |  | 미정 | BM510510 | C
B48595 | 2018-10-24 | 2 | A |  | 6 | A | SCR420HQ | 소입성보증강 | C2 | BM#1 | 1595 | 64 | 1644 | 1577 | 39 | 7700 |  | 1 | 0.28 | 17 |  | -2.17 | 1579 | 1638 | 0 | 0.64 | 0 | 5 | 69 | 58 | Y |  | 2018-10-25 00:58 | 67 | 1133 | 31 | 28 | 29 | 29 | 29 | 28 | 28 | 26 | 26 | 25 | 23 | 22 |  | 22 | 27 | 29 | 22 | 29 | -0.16 |  | 44.97 | Y | -0.2 | [7 empty] | N | N | N | N | 100 | 0.55 | 57 | 101508 | 102880 | 5000 | 16830 | 14 | 1 |  | 2018-10-25 01:15 | 1579 | 157 |  | 46 | [16 empty] | 94.12 | 100 | 0 | 0 | 0 |  | 450 |  | 선택 | 선택 | 0 | 0 | 0 |  | 450 |  | 선택 | 선택 | 해제 | 미정 | 선택 | 미정 | 미정 |  | 미정 | BT180180 | H
A48702 | 2018-10-24 | 1 | A |  | 3 | A | 42CRMO4MS | 합금강 | E1 | BM#2 | 1549 | 75 | 1652 | 1568 | 31 | 21700 |  | 3 | 0.51 | 26 |  | -1.42 | 1567 | 1610 | 0.21 | 0 |  | 31 | 18 | 81 | Y |  | 2018-10-25 01:32 | 74 | 1090 | 47 | 46 | 47 | 47 | 47 | 47 | 47 | 46 | 45 | 44 | 43 | 43 | 42 | 40 | 45 | 47 | 40 | 47 | -0.12 |  | 60 | Y | -0.2 | [7 empty] | N | N | N | N | 210 | 0.41 | 72 | 100500 | 97450 | 7110 | 16100 | 7 | 2 |  | 2018-10-25 01:38 | 1567 | 421 |  | 25 | [16 empty] | 97.43 | 100 | 0 | 0 | 0 |  | 650 | 400 | 선택 | 해제 | 0 | 0 | 0 |  | 650 | 400 | 선택 | 해제 | 해제 | 미정 | 미정 | 선택 | 미정 |  | 미정 | BM510510 | C
B48596 | 2018-10-24 | 2 | A |  | 7 | A | SCR420HQ | 소입성보증강 | C2 | BM#1 | 1610 | 46 | 1644 | 1554 | 43 | 7900 |  | 1 | 0.29 | 18 |  | -2.59 | 1573 | 1645 | 0 | 0.88 | 0 | 19 | 41 | 72 | Y |  | 2018-10-25 01:54 | 61 | 1092 | 21 | 18 | 18 | 18 | 18 | 18 | 17 | 17 | 16 | 15 | 14 |  |  | 14 | 18 | 18 | 14 | 18 | -0.1 |  | 40 | Y | -0.2 | [7 empty] | N | N | N | N | 150 | 0.56 | 51 | 101508 | 93390 | 5020 | 15580 | 14 | 1 |  | 2018-10-25 02:00 | 1579 | 149 |  | 49 | [16 empty] | 103.21 | 100 | 0 | 0 | 0 |  | 450 |  | 선택 | 선택 | 0 | 0 | 0 |  | 450 |  | 선택 | 선택 | 해제 | 미정 | 선택 | 미정 | 미정 |  | 미정 | BT180180 | H
A48703 | 2018-10-24 | 1 | A |  | 4 | A | 42CRMO4MS | 합금강 | E1 | BM#2 | 1543 | 64 | 1616 | 1526 | 57 | 7300 |  | 3 | 0.32 | 26 |  | -1.47 | 1564 | 1609 | 0.13 | 0 |  | 36 | 10 | -91 | Y |  | 2018-10-25 02:31 | 71 | 1138 | 39 | 34 | 31 | 29 | 28 | 28 | 27 | 26 | 25 | 25 | 24 | 23 | 23 | 23 | 28 | 31 | 23 | 23 | -0.15 |  | 55 | Y | 0 | [7 empty] | N | N | N | N | 200 | 0.46 | 66 | 83750 | 99910 | 6930 | 15100 | 7 | 2 |  | 2018-10-25 02:40 | 1564 | 151 |  | 40 | 18 | [15 empty] | 78.42 | 100 | 0 | 0 | 0 |  | 650 | 400 | 선택 | 해제 | 0 | 0 | 0 |  | 650 | 400 | 선택 | 해제 | 해제 | 미정 | 미정 | 선택 | 미정 |  | 미정 | BM510510 | C
B48597 | 2018-10-24 | 2 | A |  | 8 | A | SCR420HQ | 소입성보증강 | C2 | BM#1 | 1611 | 45 | 1637 | 1577 | 36 | 7000 |  | 1 | 0.23 | 16 |  | 0 | 1572 | 1636 | 0 | 0.47 | 0 | 29 | 21 | 78 | Y |  | 2018-10-25 03:00 | 60 | 1133 | 12 | 15 | 17 | 18 | 18 | 18 | 17 | 16 | 15 | 14 |  |  |  | 14 | 16 | 18 | 14 | 18 | -0.13 | Y | 30.02 | Y | -0.2 | [7 empty] | N | N | N | N | 140 | 0.56 | 49 | 84590 | 92460 | 5020 | 15210 | 14 | 1 |  | 2018-10-25 03:08 | 1572 | 134 |  | 36 | [16 empty] | 86.8 | 100 | 0 | 0 | 0 |  | 450 |  | 선택 | 선택 | 0 | 0 | 0 |  | 450 |  | 선택 | 선택 | 해제 | 미정 | 선택 | 미정 | 미정 |  | 미정 | BT180180 | H
B48598 | 2018-10-24 | 2 | A | TUNDISH교체전 | 9 | A | SCR420HQ | 소입성보증강 | C2 | BM#1 | 1582 | 46 | 1635 | 1556 | 41 | 7600 |  | 1 | 0.23 | 16 |  | -2.15 | 1567 | 1626 | 0 | 0.48 | 0 | 15 | 23 | 86 | Y |  | 2018-10-25 04:05 | 55 | 1133 | 11 | 18 | 23 | 25 | 27 | 26 | 26 | 25 | 25 | 24 | 23 |  |  | 23 | 23 | 27 | 23 | 25 | -0.13 | Y | 29.97 | Y | -0.2 | [7 empty] | N | N | N | N | 130 | 0.55 | 55 | 96887 | 101450 | 600 | 1800 | 14 | 1 |  | 2018-10-25 04:08 | 1567 | 128 |  | 25 |  | *전공정요청 L/D잔강 이월 안함-이상재등록 |  | FF87A7B5B43845A2978E29A920B938B6 | 68E7D158E6834A3AA080E6E3F8575D0E | A912D668E22147A1985F8D3F6F44018B | [10 empty] | 94.94 | 100 | 0 | 3000 | 0 |  | 450 |  | 선택 | 선택 | 0 | 3000 | 0 |  | 450 |  | 선택 | 선택 | 해제 | 미정 | 선택 | 미정 | 미정 |  | 미정 | BT180180 | H
A48704 | 2018-10-24 | 1 | A |  | 5 | A | 42CRMO4MS | 합금강 | E1 | BM#2 | 1548 | 57 | 1580 | 1507 | 48 | 8600 |  | 3 | 0.31 | 26 |  | -0.96 | 1568 | 1597 | 0.13 | 0 |  | 10 | 36 | 56 | Y |  | 2018-10-25 03:52 | 75 | 1136 | 30 | 36 | 38 | 39 | 39 | 39 | 38 | 38 | 37 | 37 | 36 | 35 | 35 | 35 | 37 | 39 | 35 | 39 | -0.09 | Y | 45.02 | Y | 0 | [7 empty] | N | N | N | N | 190 | 0.42 | 69 | 100500 | 97020 | 7120 | 15900 | 7 | 2 |  | 2018-10-25 03:58 | 1568 | 132 |  | 28 | 25 | [15 empty] | 96.54 | 100 | 0 | 0 | 0 |  | 650 | 400 | 선택 | 해제 | 0 | 0 | 0 |  | 650 | 400 | 선택 | 해제 | 해제 | 미정 | 미정 | 선택 | 미정 |  | 미정 | BM510510 | C
A48705 | 2018-10-24 | 1 | B |  | 6 | A | 42CRMO4MS | 합금강 | E1 | BM#2 | 1576 | 51 | 1580 | 1511 | 45 | 7600 |  | 3 | 0.31 | 26 |  | -1.4 | 1561 | 1602 | 0.17 | 0 |  | 22 | 7 | 75 | Y |  | 2018-10-25 04:56 | 68 | 1137 | 32 | 32 | 33 | 34 | 34 | 34 | 33 | 33 | 32 | 31 | 30 | 29 | 28 | 28 | 32 | 34 | 28 | 34 | -0.13 | Y | 45.03 | Y | -0.2 | [7 empty] | N | N | N | N | 230 | 0.43 | 62 | 100500 | 90480 | 7330 | 15000 | 7 | 2 |  | 2018-10-25 05:20 | 1561 | 134 |  | 38 | [16 empty] | 103.02 | 100 | 0 | 0 | 0 |  | 650 | 400 | 선택 | 해제 | 0 | 0 | 0 |  | 650 | 400 | 선택 | 해제 | 해제 | 미정 | 미정 | 선택 | 미정 |  | 미정 | BM510510 | C
B48599 | 2018-10-24 | 2 | B | TUNDISH교체 | 1 | A | SCR435B | 합금강 | D1 | BM#1 | 1602 | 51 | 1665 | 1565 | 41 | 8400 |  | 1 | 0.24 | 20 |  | -2.17 | 1598 | 1662 | 0.31 | 0 | 0 | 5 | 70 | 37 | Y |  | 2018-10-25 05:27 | 103 | 1136 | 35 | 35 | 31 | 36 | 40 | 43 | 44 | 45 | 45 | 46 | 46 | 45 |  | 45 | 41 | 46 | 45 | 45 | -0.1 |  | 10 | Y | -0.2 |  | 2.3 | 2.3 |  |  |  |  | N | N | N | N | 150 | 0.47 | 64 | 101508 | 104370 | 1800 | 16020 | 18 | 2 |  | 2018-10-25 05:30 | 1598 | 141 |  | 23 |  | *T/D가열온도:자동-1377`.수동건-1350`.STR#1:1044.STR#2:1062.T/D FLUX 유:15,용:120 | [14 empty] | 95.54 | 100 | 1000 | 0 | 0 |  | 650 |  | 선택 | 선택 | 1000 | 0 | 0 |  | 650 |  | 선택 | 선택 | 해제 | 미정 | 미정 | 미정 | 선택 |  | 미정 | BT180180 | H
A48706 | 2018-10-24 | 1 | B |  | 7 | A | 42CRMO4MS2 | 합금강 | E1 | BM#2 | 1580 | 53 | 1584 | 1541 | 49 | 7600 |  | 3 | 0.31 | 25 |  | -1.64 | 1551 | 1599 | 0.15 | 0 |  | 31 | 19 | 61 | Y |  | 2018-10-25 06:17 | 58 | 1138 | 27 | 29 | 29 | 30 | 31 | 31 | 30 | 29 | 28 | 28 | 27 | 26 | 25 | 24 | 28 | 31 | 24 | 29 | -0.16 | Y | 43.4 | Y | -1.36 |  |  |  | 0.81 | 0.45 |  |  | N | N | N | N | 220 | 0.47 | 68 | 94900 | 106060 | 7080 | 15400 | 7 | 2 |  | 2018-10-25 06:20 | 1551 | 136 |  | 23 |  | * 샘플채취 ID: 403 (300) | [14 empty] | 84.09 | 100 | 0 | 0 | 0 |  | 650 | 400 | 선택 | 해제 | 0 | 0 | 300 |  | 650 | 400 | 선택 | 해제 | 해제 | 미정 | 미정 | 선택 | 미정 |  | 미정 | BM510510 | C
B48600 | 2018-10-24 | 2 | B |  | 2 | A | SCR435B | 합금강 | D1 | BM#1 | 1568 | 51 | 1646 | 1515 | 42 | 7900 |  | 1 | 0.25 | 16 |  | 0 | 1568 | 1624 | 0.23 | 0 | 0 | 19 | 42 | 51 | Y |  | 2018-10-25 06:28 | 73 | 1136 | 45 | 40 | 37 | 35 | 34 | 33 | 32 | 31 | 30 | 29 | 28 | 27 | 26 | 26 | 33 | 37 | 26 | 0 | -0.22 |  | 49.98 | Y | -0.2 | [7 empty] | N | N | N | N | 140 | 0.5 | 64 | 101508 | 105620 | 40 | 15250 | 18 | 2 |  | 2018-10-25 06:34 | 1568 | 142 |  | 30 | [16 empty] | 96.95 | 100 | 0 | 0 | 0 |  | 650 |  | 선택 | 선택 | 0 | 0 | 0 |  | 650 |  | 선택 | 선택 | 해제 | 미정 | 미정 | 미정 | 미정 |  | 미정 | BT180180 | H
A48707 | 2018-10-24 | 1 | B |  | 8 | A | 42CRMO4MS2 | 합금강 | E1 | BM#2 | 1576 | 57 | 1588 | 1532 | 47 | 8300 |  | 3 | 0.31 | 25 |  | -1.35 | 1558 | 1597 | 0.12 | 0 |  | 36 | 11 | 58 | Y |  | 2018-10-25 07:06 | 65 | 1125 | 22 | 23 | 26 | 27 | 28 | 27 | 27 | 26 | 25 | 24 | 24 | 23 | 23 | 23 | 25 | 28 | 23 | 27 | -0.11 | Y | 45 | Y | 0 | [7 empty] | N | N | N | N | 210 | 0.47 | 66 | 94900 | 103660 | 7470 | 15100 | 7 | 2 |  | 2018-10-25 07:31 | 1558 | 143 |  | 45 | [16 empty] | 85.69 | 100 | 0 | 0 | 0 |  | 650 | 400 | 선택 | 해제 | 0 | 0 | 0 |  | 650 | 400 | 선택 | 해제 | 해제 | 미정 | 미정 | 선택 | 미정 |  | 미정 | BM510510 | C
B48601 | 2018-10-24 | 2 | B |  | 3 | A | SCR435B | 합금강 | D1 | BM#1 | 1588 | 56 | 1616 | 1555 | 46 | 6400 |  | 1 | 0.25 | 16 |  | -2.17 | 1558 | 1616 | 0.22 | 0 | 0 | 29 | 22 | 61 | Y |  | 2018-10-25 07:31 | 63 | 1135 | 23 | 22 | 22 | 23 | 25 | 25 | 25 | 25 | 24 | 23 | 22 |  |  | 22 | 24 | 25 | 22 | 25 | -0.09 | Y | 29.97 | Y | -0.2 | [7 empty] | N | N | N | N | 130 | 0.51 | 54 | 84590 | 89170 | 470 | 15800 | 18 | 2 |  | 2018-10-25 07:34 | 1558 | 142 |  | 32 |  | *롱노즐 SEN내부 크랙으로 교체-2회사용 | [14 empty] | 94.51 | 100 | 0 | 0 | 0 |  | 650 |  | 선택 | 선택 | 0 | 0 | 0 |  | 650 |  | 선택 | 선택 | 해제 | 미정 | 미정 | 미정 | 선택 | 2 | 미정 | BT180180 | H
B48602 | 2018-10-25 | 2 | B |  | 4 | A | SCR435B | 합금강 | D1 | BM#1 | 1632 | 45 | 1635 | 1567 | 38 | 5800 |  | 1 | 0.25 | 16 |  | 0 | 1563 | 1623 | 0.24 | 0 | 0 | 15 | 24 | 75 | Y |  | 2018-10-25 08:25 | 68 | 1082 | 19 | 20 | 23 | 26 | 27 | 28 | 28 | 28 | 27 | 26 | 25 |  |  | 25 | 25 | 28 | 25 | 28 | -0.1 | Y | 24.97 | Y | -0.2 | [7 empty] | N | N | N | N | 120 | 0.51 | 55 | 84590 | 91490 | 130 | 14700 | 18 | 2 |  | 2018-10-25 08:31 | 1563 | 134 |  | 36 | [16 empty] | 92.1 | 100 | 0 | 0 | 0 |  | 650 |  | 선택 | 선택 | 0 | 0 | 0 |  | 650 |  | 선택 | 선택 | 해제 | 미정 | 미정 | 미정 | 미정 |  | 미정 | BT180180 | H
A48708 | 2018-10-25 | 1 | B |  | 9 | A | 42CRMO4MS2 | 합금강 | E1 | BM#2 | 1617 | 61 | 1599 | 1554 | 46 | 7900 |  | 3 | 0.31 | 25 |  | -1.64 | 1563 | 1611 | 0.14 | 0 |  | 10 | 37 | 50 | Y |  | 2018-10-25 08:28 | 70 | 1082 | 32 | 37 | 40 | 41 | 41 | 41 | 41 | 40 | 39 | 38 | 37 | 36 | 35 | 33 | 38 | 41 | 33 | 41 | -0.15 | Y | 54.98 | Y | -0.2 | [7 empty] | N | N | N | N | 200 | 0.42 | 76 | 94900 | 104740 | 7330 | 15100 | 7 | 2 |  | 2018-10-25 08:28 | 1563 | 142 |  | 32 | [16 empty] | 84.85 | 100 | 0 | 0 | 0 |  | 650 | 400 | 선택 | 해제 | 0 | 0 | 0 |  | 650 | 400 | 선택 | 해제 | 해제 | 미정 | 미정 | 선택 | 미정 |  | 미정 | BM510510 | C
B48603 | 2018-10-25 | 2 | B |  | 5 | A | SCR435B | 합금강 | D1 | BM#1 | 1594 | 45 | 1634 | 1565 | 34 | 6600 |  | 1 | 0.28 | 17 |  | -2.19 | 1571 | 1624 | 0.26 | 0 | 0 | 5 | 71 | 36 | Y |  | 2018-10-25 09:23 | 76 | 1080 | 22 | 29 | 32 | 35 | 37 | 38 | 37 | 37 | 36 | 36 | 35 | 34 | 32 | 31 | 34 | 38 | 31 | 37 | -0.17 | Y | 40 | Y | -0.2 | [7 empty] | N | N | N | N | 110 | 0.49 | 70 | 101508 | 108340 | 1200 | 14400 | 18 | 2 |  | 2018-10-25 09:29 | 1571 | 131 |  | 35 | [16 empty] | 92.15 | 100 | 0 | 0 | 0 |  | 650 |  | 선택 | 선택 | 0 | 0 | 0 |  | 650 |  | 선택 | 선택 | 해제 | 미정 | 미정 | 미정 | 미정 |  | 미정 | BT180180 | H
A48709 | 2018-10-25 | 1 | B | TUNDISH교체전 | 10 | A | 42CRMO4MS2 | 합금강 | E1 | BM#2 | 1585 | 60 | 1595 | 1534 | 44 | 8100 |  | 3 | 0.31 | 25 |  | -1.61 | 1555 | 1602 | 0.15 | 0 |  | 22 | 8 | 64 | Y |  | 2018-10-25 09:40 | 62 | 1081 | 30 | 29 | 29 | 28 | 28 | 27 | 27 | 26 | 26 | 25 | 24 | 24 | 23 | 23 | 27 | 29 | 23 | 0 | -0.12 |  | 50.02 | Y | -0.2 |  |  |  | 0.74 | 0.65 |  |  | N | N | N | N | 190 | 0.49 | 61 | 101216 | 99070 | 7030 | 2000 | 7 | 2 |  | 2018-10-25 09:46 | 1555 | 144 |  | 40 | 18 | * 샘플채취 ID: 303 | 5936F65AFC0B437598F4FA47E60F0098 | 0A887B94443744E38CAFEB518FBE1C99 | 439C3B5F77F84A66BDE2C6C04A04C8E4 | [11 empty] | 95.4 | 100 | 0 | 3620 | 300 |  | 650 | 400 | 선택 | 해제 | 0 | 3540 | 0 |  | 650 | 400 | 선택 | 해제 | 해제 | 미정 | 미정 | 선택 | 미정 |  | 미정 | BM510510 | C
A48710 | 2018-10-25 | 1 | B |  | 6 | A | SCR435B | 합금강 | D1 | BM#1 | 1608 | 42 | 1619 | 1547 | 33 | 6300 |  | 3 | 0.31 | 19 |  | -1.8 | 1568 | 1609 | 0.13 | 0 |  | 31 | 20 | 57 | Y |  | 2018-10-25 10:27 | 73 | 1084 | 29 | 28 | 29 | 30 | 31 | 31 | 30 | 29 | 29 | 29 | 28 | 28 | 28 | 28 | 29 | 31 | 28 | 29 | -0.02 | Y | 39.98 | Y | 0 | [7 empty] | N | N | N | N | 100 | 0.5 | 60 | 101508 | 100570 | 3430 | 15400 | 18 | 2 |  | 2018-10-25 10:36 | 1568 | 122 |  | 42 | 10 | [15 empty] | 97.04 | 100 | 0 | 0 | 0 |  | 650 |  | 선택 | 선택 | 0 | 0 | 0 |  | 650 |  | 선택 | 선택 | 해제 | 미정 | 미정 | 미정 | 미정 |  | 미정 | BT180180 | H
B48604 | 2018-10-25 | 2 | B | TUNDISH교체 | 1 | A | 15CRMO5H | 소입성보증강 | C1 | BM#2 | 1620 | 3 | 1665 | 1565 | 0 | 10000 |  | 1 | 0.27 | 20 |  | 0 | 1597 | 1666 | 0 | 0.54 | 0 | 19 | 43 | 28 | N | 1 | 2018-10-25 11:10 | 84 | 1083 | 33 | 32 | 29 | 23 | 26 | 30 | 32 | 35 | 36 | 38 | 39 | 39 | 38 | 38 | 33 | 39 | 38 | 0 | -0.1 |  | 10.02 | Y | -0.2 |  | 2.19 | 2.19 |  |  |  |  | N | N | N | N | 150 | 0.45 | 60 | 93049 | 96210 | 5190 | 15000 | 3 | 1 |  | 2018-10-25 11:09 | 1597 | 184 |  | 40 |  | * T/D 용강량 실측:1170mm / 18.2 TON * T/D FLUX 용탕부: 120 KG / 유탕부: 15KG 투입 * 슬리브 롱노즐( Y자형 ) 사용 * L/D 강제랜싱 ID: 301,401 | [14 empty] | 91.63 | 100 | 1000 | 0 | 0 |  | 650 | 600 | 선택 | 선택 | 1000 | 0 | 0 |  | 650 | 600 | 선택 | 선택 | 해제 | 미정 | 선택 | 미정 | 미정 |  | 미정 | BT180180 | H
A48711 | 2018-10-25 | 1 | B |  | 7 | A | SCR435B | 합금강 | D1 | BM#1 | 1581 | 50 | 1605 | 1530 | 40 | 7000 |  | 3 | 0.31 | 16 |  | -1.53 | 1564 | 1595 | 0.11 | 0 |  | 29 | 23 | 48 | Y |  | 2018-10-25 11:33 | 69 | 1077 | 28 | 27 | 27 | 28 | 29 | 28 | 28 | 27 | 27 | 26 | 25 | 24 | 23 | 23 | 27 | 29 | 23 | 28 | -0.15 | Y | 40.03 | Y | -0.2 | [7 empty] | N | N | N | N | 150 | 0.51 | 61 | 118426 | 98950 | 1430 | 15100 | 18 | 2 |  | 2018-10-25 11:39 | 1564 | 123 |  | 38 | [16 empty] | 117.25 | 100 | 0 | 0 | 0 |  | 650 |  | 선택 | 선택 | 0 | 0 | 0 |  | 650 |  | 선택 | 선택 | 해제 | 미정 | 미정 | 미정 | 미정 |  | 미정 | BT180180 | H
B48605 | 2018-10-25 | 2 | B |  | 2 | A | 15CRMO5H | 소입성보증강 | C1 | BM#2 | 1606 | 53 | 1647 | 1565 | 50 | 9200 |  | 1 | 0.25 | 16 |  | 0 | 1585 | 1647 | 0 | 0.23 | 0 | 36 | 12 | 58 | Y |  | 2018-10-25 12:14 | 72 | 1084 | 36 | 32 | 29 | 27 | 26 | 24 | 23 | 22 | 21 | 19 | 17 | 16 | 13 | 11 | 23 | 29 | 11 | 0 | -0.33 |  | 55.02 | Y | -0.4 | [7 empty] | N | N | N | N | 140 | 0.47 | 65 | 93049 | 101360 | 4930 | 15500 | 3 | 1 | 10 | 2018-10-25 12:19 | 1585 | 148 |  | 39 | 10 | [15 empty] | 87.62 | 100 | 0 | 0 | 0 |  | 650 | 600 | 선택 | 선택 | 0 | 0 | 0 |  | 650 | 600 | 선택 | 선택 | 해제 | 미정 | 선택 | 미정 | 미정 |  | 미정 | BT180180 | C
A48712 | 2018-10-25 | 1 | D |  | 8 | A | SCR435B | 합금강 | D1 | BM#1 | 1590 | 47 | 1599 | 1514 | 39 | 6800 |  | 3 | 0.31 | 18 |  | -1.75 | 1566 | 1603 | 0.12 | 0 |  | 15 | 25 | 70 | Y |  | 2018-10-25 12:34 | 71 | 1084 | 22 | 24 | 27 | 29 | 30 | 31 | 30 | 30 | 29 | 28 | 27 | 26 |  | 26 | 28 | 31 | 26 | 30 | -0.17 | Y | 29.97 | Y | -0.2 | [7 empty] | N | N | N | N | 140 | 0.51 | 58 | 101508 | 95250 | 3980 | 15800 | 18 | 2 |  | 2018-10-25 12:42 | 1566 | 121 |  | 39 | [16 empty] | 100.9 | 100 | 0 | 0 | 0 |  | 650 |  | 선택 | 선택 | 0 | 0 | 0 |  | 650 |  | 선택 | 선택 | 해제 | 미정 | 미정 | 미정 | 미정 |  | 미정 | BT180180 | H
B48606 | 2018-10-25 | 2 | D |  | 3 | A | 15CRMO5H | 소입성보증강 | C1 | BM#2 | 1597 | 52 | 1667 | 1564 | 47 | 8800 |  | 1 | 0.27 | 16 |  | -2.5 | 1592 | 1656 | 0 | 0.39 | 0 | 10 | 38 | 54 | Y |  | 2018-10-25 13:19 | 79 | 1079 | 9 | 16 | 23 | 26 | 29 | 29 | 28 | 27 | 26 | 24 | 23 | 20 | 18 | 18 | 23 | 29 | 18 | 0 | -0.27 | Y | 40.02 | Y | -0.4 | [7 empty] | N | N | N | N | 130 | 0.47 | 63 | 93049 | 97270 | 5080 | 15800 | 3 | 1 | 10 | 2018-10-25 13:22 | 1592 | 150 |  | 42 | [16 empty] | 90.91 | 100 | 0 | 0 | 0 |  | 650 | 400 | 선택 | 선택 | 0 | 0 | 0 |  | 650 | 400 | 선택 | 선택 | 해제 | 미정 | 선택 | 미정 | 미정 |  | 미정 | BT180180 | H
A48713 | 2018-10-25 | 1 | D |  | 9 | A | SCR435B | 합금강 | D1 | BM#1 | 1567 | 47 | 1602 | 1519 | 38 | 6900 |  | 3 | 0.32 | 16 |  | -1.94 | 1561 | 1599 | 0.13 | 0 |  | 5 | 72 | 57 | Y |  | 2018-10-25 13:37 | 66 | 1088 | 24 | 26 | 28 | 30 | 31 | 31 | 30 | 30 | 29 | 28 | 28 | 27 | 26 | 26 | 28 | 31 | 26 | 30 | -0.12 | Y | 40 | Y | -0.2 | [7 empty] | N | N | N | N | 130 | 0.51 | 64 | 101508 | 102050 | 70 | 14300 | 18 | 2 |  | 2018-10-25 13:51 | 1561 | 115 |  | 36 | [16 empty] | 99.13 | 100 | 0 | 0 | 0 |  | 650 |  | 선택 | 선택 | 0 | 0 | 0 |  | 650 |  | 선택 | 선택 | 해제 | 미정 | 미정 | 미정 | 미정 |  | 미정 | BT180180 | H
B48607 | 2018-10-25 | 2 | D |  | 4 | B | 15CRMO5H | 소입성보증강 | C1 | BM#2 | 1607 | 63 | 1666 | 1564 | 43 | 8300 |  | 1 | 0.27 | 16 |  | -2.75 | 1586 | 1657 | 0 | 0.31 | 0 | 22 | 9 | 58 | Y |  | 2018-10-25 14:20 | 73 | 1085 | 14 | 19 | 24 | 27 | 29 | 30 | 30 | 30 | 29 | 28 | 28 | 26 |  | 26 | 26 | 30 | 26 | 30 | -0.13 | Y | 28.43 | Y | -0.4 | [7 empty] | N | N | N | N | 120 | 0.47 | 55 | 93049 | 85730 | 5070 | 15300 | 3 | 1 | 10 | 2018-10-25 14:26 | 1586 | 155 |  | 47 | [16 empty] | 102.48 | 100 | 0 | 0 | 0 |  | 650 | 600 | 선택 | 선택 | 0 | 0 | 0 |  | 650 | 600 | 선택 | 선택 | 해제 | 미정 | 선택 | 미정 | 미정 |  | 미정 | BT180180 | H
A48714 | 2018-10-25 | 1 | D | TUNDISH교체전 | 10 | A | SCR435B | 합금강 | D1 | BM#1 | 1593 | 47 | 1605 | 1538 | 43 | 7000 |  | 3 | 0.32 | 16 |  | -2.2 | 1561 | 1605 | 0.11 | 0 |  | 31 | 21 | 58 | Y |  | 2018-10-25 14:42 | 66 | 1088 | 25 | 27 | 28 | 29 | 29 | 28 | 28 | 27 | 27 | 26 | 25 | 24 |  | 24 | 27 | 29 | 24 | 28 | -0.13 | Y | 39.98 | Y | -0.2 | [7 empty] | N | N | N | N | 120 | 0.51 | 62 | 98558 | 104420 | 3780 | 1500 | 18 | 2 |  | 2018-10-25 15:00 | 1561 | 114 |  | 36 |  |  | CAEF351D68614457B5BD5A8CD9106D04 | 5C36316D349A4BF5BB0EAA87D4DCFE8B | 0631C85092B648A1BE3CCADC8F72A4AC | [11 empty] | 91.09 | 100 | 0 | 3000 | 0 |  | 650 |  | 선택 | 선택 | 0 | 3000 | 0 |  | 650 |  | 선택 | 선택 | 해제 | 미정 | 미정 | 미정 | 미정 |  | 미정 | BT180180 | H
B48608 | 2018-10-25 | 2 | D |  | 5 | A | 15CRMO5H | 소입성보증강 | C1 | BM#2 | 1601 | 55 | 1667 | 1556 | 47 | 7800 |  | 1 | 0.28 | 15 |  | -2.3 | 1574 | 1651 | 0 | 0.17 | 0 | 29 | 24 | 15 | Y |  | 2018-10-25 15:50 | 61 | 1087 | 25 | 27 | 28 | 29 | 29 | 28 | 26 | 25 | 23 | 22 | 20 | 18 |  | 18 | 25 | 29 | 18 | 0 | -0.28 | Y | 39.97 | Y | -0.4 | [7 empty] | N | N | N | N | 110 | 0.47 | 57 | 101508 | 88430 | 5020 | 15300 | 3 | 1 | 10 | 2018-10-25 15:51 | 1574 | 143 |  | 15 | [16 empty] | 108.62 | 100 | 0 | 0 | 0 |  | 650 | 600 | 선택 | 선택 | 0 | 0 | 0 |  | 650 | 600 | 선택 | 선택 | 해제 | 미정 | 선택 | 미정 | 미정 |  | 미정 | BT180180 | C
A48715 | 2018-10-25 | 1 | D | TUNDISH교체 | 1 | A | STB2 | 베어링강 | STB (SF) | BM#1 | 1585 | 46 | 1588 | 1530 | 39 | 6200 |  | 3 | 0.31 | 25 |  | -1.73 | 1538 | 1588 | 0.11 | 0 |  | 19 | 44 | 80 | Y |  | 2018-10-25 15:48 | 82 | 1088 | 25 | 20 | 23 | 28 | 31 | 33 | 33 | 34 | 34 | 34 | 33 |  |  | 33 | 30 | 34 | 33 | 34 | -0.07 |  | 15 | Y | -0.2 |  | 2.05 | 2.05 |  |  |  |  | N | N | N | N | 230 | 0.47 | 57 | 84590 | 91530 | 7070 | 16100 | 10 | 1 |  | 2018-10-25 15:55 | 1538 | 143 |  | 60 |  | *T/Dflux 유15kg 용275kg | [14 empty] | 85.79 | 100 | 1500 | 0 | 0 |  | 650 |  | 선택 | 해제 | 1500 | 0 | 0 |  | 650 |  | 선택 | 해제 | 선택 | 미정 | 미정 | 선택 | 선택 |  | 미정 | BT180180 | H
B48609 | 2018-10-25 | 2 | D |  | 6 | A | 15CRMO5H | 소입성보증강 | C1 | BM#2 | 1631 | 52 | 1664 | 1594 | 47 | 8300 |  | 1 | 0.24 | 18 |  | -2.35 | 1594 | 1673 | 0 | 0.29 | 0 | 23 | 1 | 131074 | Y |  | 2018-10-25 16:50 | 81 | 1203 | -581 | 31 | 41 | 46 | 47 | 48 | 48 | 47 | 45 | 44 | 43 | 41 | 39 | 36 | 0 | 48 | 36 | 0 | -0.29 | Y | 41.8 | Y | -0.4 | [7 empty] | N | N | N | N | 100 | 0.47 | 68 | 101508 | 105350 | 1200 | 14300 | 3 | 1 | 10 | 2018-10-25 16:57 | 1594 | 130 |  | 14 |  | * 전공정 요청 래들잔강 이월 미실시 이상공정 등록. | [14 empty] | 95.27 | 100 | 0 | 0 | 0 |  | 650 | 600 | 선택 | 선택 | 0 | 0 | 0 |  | 650 | 600 | 선택 | 선택 | 해제 | 미정 | 미정 | 미정 | 미정 |  | 미정 | BT180180 | C
A48716 | 2018-10-25 | 1 | D |  | 2 | A | STB2 | 베어링강 | STB (SF) | BM#1 | 1555 | 43 | 1566 | 1532 | 39 | 6300 |  | 3 | 0.31 | 25 |  | -1.45 | 1524 | 1566 | 0.12 | 0 |  | 36 | 13 | 73 | Y |  | 2018-10-25 17:04 | 68 | 1089 | 33 | 30 | 28 | 28 | 28 | 27 | 27 | 27 | 27 | 25 | 26 | 25 | 24 | 24 | 27 | 28 | 24 | 28 | -0.08 | Y | 49.98 | Y | -0.2 |  |  |  | 1.66 |  |  |  | Y | Y | Y | Y | 220 | 0.48 | 60 | 84590 | 93020 | 7040 | 16000 | 10 | 1 |  | 2018-10-25 17:24 | 1524 | 128 |  | 42 | [16 empty] | 84.59 | 100 | 0 | 0 | 0 |  | 650 |  | 선택 | 해제 | 0 | 0 | 0 |  | 650 |  | 선택 | 해제 | 선택 | 미정 | 미정 | 선택 | 미정 |  | 미정 | BT180180 | H
B48610 | 2018-10-25 | 2 | D |  | 7 | A | 15CRMO5H | 소입성보증강 | C1 | BM#2 | 1636 | 50 | 1665 | 1584 | 44 | 7500 |  | 1 | 0.25 | 16 |  | -2.63 | 1576 | 1650 | 0 | 0.27 | 0 | 15 | 26 | 99 | Y |  | 2018-10-25 17:42 | 63 | 1088 | 32 | -702 | [11 empty] | -702 | 0 | 0 | 0 | 0 | 0 |  | 0 | Y | 9.99 | [7 empty] | N | N | N | N | 150 | 0.47 | 66 | 101508 | 102400 | -400 | 14600 | 3 | 1 | 30 | 2018-10-25 17:46 | 1576 | 138 |  | 33 |  | * 전공정 요청 래들잔강 이월 미실시 이상공정 등록. | [14 empty] | 99.52 | 100 | 0 | 0 | 0 |  | 650 | 600 | 선택 | 선택 | 0 | 0 | 0 |  | 650 | 600 | 선택 | 선택 | 해제 | 미정 | 미정 | 미정 | 미정 |  | 미정 | BT180180 | C
A48717 | 2018-10-25 | 1 | D |  | 3 | A | STB2 | 베어링강 | STB (SF) | BM#1 | 1622 | 47 | 1559 | 1551 | 45 | 4800 |  | 3 | 0.31 | 25 |  | -1.23 | 1523 | 1559 | 0.14 | 0 |  | 10 | 39 | 78 | Y |  | 2018-10-25 18:10 | 67 | 1089 | 24 | 25 | 28 | 30 | 30 | 30 | 31 | 30 | 30 | 30 | 29 | 29 | 28 | 28 | 29 | 31 | 28 | 30 | -0.04 | Y | 30 | Y | -0.2 |  |  |  | 1.68 |  |  |  | Y | Y | Y | Y | 210 | 0.48 | 65 | 101508 | 97570 | 7070 | 15700 | 10 | 1 |  | 2018-10-25 18:17 | 1523 | 124 |  | 37 | [16 empty] | 96.13 | 100 | 0 | 0 | 0 |  | 650 |  | 선택 | 해제 | 0 | 0 | 0 |  | 650 |  | 선택 | 해제 | 선택 | 미정 | 미정 | 선택 | 미정 |  | 미정 | BT180180 | H
B48611 | 2018-10-25 | 2 | D | TUNDISH교체전 | 8 | A | 15CRMO5H | 소입성보증강 | C1 | BM#2 | 1604 | 61 | 1636 | 1555 | 54 | 9900 |  | 1 | 0.25 | 17 |  | -2.08 | 1581 | 1644 | 0 | 0.21 | 0 | 5 | 73 | 91 | Y |  | 2018-10-25 18:57 | 68 | 1089 | 13 | 20 | 24 | 26 | 27 | 27 | 27 | 25 | 24 | 23 | 21 | 20 | 18 | 14 | 22 | 27 | 14 | 27 | -0.26 | Y | 50 | Y | -0.4 | [7 empty] | N | N | N | N | 140 | 0.47 | 74 | 107436 | 114800 | -50 | 2000 | 3 | 1 | 10 | 2018-10-25 19:02 | 1581 | 141 |  | 28 |  | * 전공정 요청 래들잔강 이월 미실시 이상공정 등록. | AEB8FC1997624B69AD83C4B382DA3ED2 | B8E0A8703FC64A64BA7D688808F571FD | 68F3B8987BBE407581D360F2ED4DBDD5 |  | 4FBF52FBA7684C33BC3C31602D4C7B56 | [9 empty] | 93.63 | 100 | 0 | 3000 | 0 |  | 650 | 600 | 선택 | 선택 | 0 | 3000 | 0 |  | 650 | 600 | 선택 | 선택 | 해제 | 미정 | 미정 | 미정 | 미정 |  | 미정 | BT180180 | C
A48718 | 2018-10-25 | 1 | D |  | 4 | A | STB2 | 베어링강 | STB (SF) | BM#1 | 1569 | 46 | 1554 | 1530 | 40 | 5700 |  | 3 | 0.31 | 25 |  | -1.46 | 1512 | 1554 | 0.13 | 0 |  | 22 | 10 | 88 | Y |  | 2018-10-25 19:12 | 56 | 1088 | 28 | 24 | 22 | 22 | 21 | 21 | 20 | 19 | 18 | 18 | 17 | 17 | 16 | 16 | 20 | 22 | 16 | 0 | -0.12 |  | 50.02 | Y | -0.2 |  |  |  | 1.33 |  |  |  | Y | Y | Y | Y | 200 | 0.48 | 63 | 101508 | 97380 | 7000 | 15700 | 10 | 1 |  | 2018-10-25 19:19 | 1512 | 129 |  | 41 | [16 empty] | 96.67 | 100 | 0 | 0 | 0 |  | 650 |  | 선택 | 해제 | 0 | 0 | 0 |  | 650 |  | 선택 | 해제 | 선택 | 미정 | 미정 | 선택 | 미정 |  | 미정 | BT180180 | H
A48719 | 2018-10-25 | 1 | A |  | 5 | A | STB2 | 베어링강 | STB (SF) | BM#1 | 1559 | 43 | 1559 | 1530 | 42 | 6000 |  | 3 | 0.31 | 25 |  | -1.25 | 1523 | 1559 | 0.12 | 0 |  | 19 | 45 | 48 | Y |  | 2018-10-25 20:09 | 67 | 1088 | 15 | 18 | 24 | 27 | 28 | 28 | 29 | 28 | 28 | 28 | 28 | 27 | 27 | 26 | 26 | 29 | 26 | 28 | -0.04 | Y | 35 | Y | -0.2 |  |  |  | 1.37 |  |  |  | Y | Y | Y | Y | 190 | 0.48 | 67 | 95394 | 103680 | 7080 | 16080 | 10 | 1 |  | 2018-10-25 20:18 | 1523 | 130 |  | 47 | [16 empty] | 86.17 | 100 | 0 | 0 | 0 |  | 650 |  | 선택 | 해제 | 0 | 0 | 0 |  | 650 |  | 선택 | 해제 | 선택 | 미정 | 미정 | 선택 | 미정 |  | 미정 | BT180180 | H
B48612 | 2018-10-25 | 2 | A | TUNDISH교체 | 1 | A | SM45C | 탄소강 | SM45C | BM#2 | 1588 | 47 | 1674 | 1575 | 39 | 7900 |  | 1 | 0.23 | 20 |  | -2.28 | 1592 | 1665 | 0 | 0.24 | 0 | 31 | 22 | 105 | Y |  | 2018-10-25 19:56 | 99 | 1091 | -348 | -263 | 33 | 30 | 27 | 34 | 39 | 41 | 43 | 45 | 45 | 44 | 45 | 45 | 40 | 45 | 44 | 45 | 0 |  | 10 | Y | 0 | 1.1 | 2.11 | 2.11 |  |  |  |  | N | N | N | N | 190 | 0.45 | 62 | 93412 | 98350 | 1500 | 14100 | 5 | 2 | 10 | 2018-10-25 20:13 | 1592 | 174 |  | 72 |  | * T/D FLUX 용탕부: 120KG / 유탕부: 15KG 투입 * 전공정 작업지연 감속주입 요청 함. | [14 empty] | 93.55 | 100 | 700 | 0 | 0 |  | 650 | 400 | 선택 | 해제 | 700 | 0 | 0 |  | 650 | 400 | 선택 | 해제 | 해제 | 미정 | 미정 | 미정 | 미정 |  | 미정 | RB105.00 | C
A48720 | 2018-10-25 | 1 | A |  | 6 | A | STB2 | 베어링강 | STB (SF) | BM#1 | 1572 | 47 | 1557 | 1530 | 39 | 6200 |  | 3 | 0.31 | 25 |  | -0.97 | 1529 | 1557 | 0.13 | 0 |  | 36 | 14 | 47 | Y |  | 2018-10-25 21:10 | 73 | 1088 | 26 | 27 | 29 | 31 | 31 | 32 | 32 | 31 | 31 | 31 | 30 | 30 | 30 | 30 | 30 | 32 | 30 | 31 | -0.06 | Y | 35 | Y | 0 |  |  |  | 1.3 |  |  |  | Y | Y | Y | Y | 180 | 0.48 | 61 | 101508 | 96290 | 7040 | 17320 | 10 | 1 |  | 2018-10-25 21:17 | 1529 | 142 |  | 56 | [16 empty] | 98.27 | 100 | 0 | 0 | 0 |  | 650 |  | 선택 | 해제 | 0 | 0 | 0 |  | 650 |  | 선택 | 해제 | 선택 | 미정 | 미정 | 선택 | 미정 |  | 미정 | BT180180 | H
B48614 | 2018-10-25 | 2 | A |  | 2 | A | SM45C | 탄소강 | SM45C | BM#2 | 1584 | 42 | 1605 | 1546 | 32 | 5800 |  | 1 | 0 | 14 |  | -2.6 | 1560 | 1603 | 0 | 0.21 | 0 | 15 | 27 | 38 | Y |  | 2018-10-25 21:54 | 67 | 1091 | 41 | 41 | 42 | 42 | 42 | 42 | 41 | 30 | 29 | 28 | 27 | 26 | 24 | 24 | 35 | 42 | 24 | 42 | -0.36 |  | 49.98 | Y | -0.4 | [7 empty] | N | N | N | N | 180 | 0.49 | 62 | 103937 | 102440 | -440 | 14400 | 5 | 2 |  | 2018-10-25 22:03 | 1560 | 117 |  | 20 | [16 empty] | 101.9 | 100 | 0 | 0 | 0 |  | 650 | 400 | 선택 | 해제 | 0 | 0 | 0 |  | 650 | 400 | 선택 | 해제 | 해제 | 미정 | 미정 | 미정 | 미정 |  | 미정 | RB110.00 | C
A48721 | 2018-10-25 | 1 | A |  | 7 | A | STB2 | 베어링강 | STB (SF) | BM#1 | 1593 | 42 | 1575 | 1538 | 34 | 5600 |  | 3 | 0.31 | 25 |  | -1.61 | 1518 | 1565 | 0.13 | 0 |  | 10 | 40 | 43 | Y |  | 2018-10-25 22:34 | 62 | 1089 | 29 | 29 | 30 | 31 | 31 | 30 | 30 | 29 | 29 | 28 | 28 | 28 | 27 | 27 | 29 | 31 | 27 | 30 | -0.09 | Y | 44.97 | Y | -0.2 |  |  |  | 1.48 |  |  |  | Y | Y | Y | Y | 230 | 0.48 | 62 | 101508 | 98200 | 6960 | 17350 | 10 | 1 |  | 2018-10-25 22:42 | 1518 | 147 |  | 36 | [16 empty] | 96.54 | 100 | 0 | 0 | 0 |  | 650 |  | 선택 | 해제 | 0 | 0 | 0 |  | 650 |  | 선택 | 해제 | 선택 | 미정 | 미정 | 선택 | 미정 |  | 미정 | BT180180 | H
B48615 | 2018-10-25 | 2 | A |  | 3 | A | SM45C | 탄소강 | SM45C | BM#2 | 1530 | 32 | 1627 | 1539 | 28 | 5800 |  | 1 | 0.28 | 19 |  | -2.41 | 1559 | 1623 | 0.9 | 0 | 0 | 23 | 2 | 174 | Y |  | 2018-10-25 22:54 | 66 | 1090 | 21 | 24 | 26 | 28 | 29 | 28 | 27 | 26 | 26 | 25 | 24 |  |  | 24 | 26 | 29 | 24 | 26 | -0.17 | Y | 30 | Y | -0.2 | [7 empty] | N | N | N | N | 170 | 0.51 | 54 | 93800 | 91230 | 2770 | 14000 | 5 | 2 |  | 2018-10-25 22:54 | 1559 | 114 |  | 25 | [16 empty] | 99.79 | 100 | 0 | 0 | 0 |  | 650 | 400 | 선택 | 해제 | 0 | 0 | 0 |  | 650 | 400 | 선택 | 해제 | 해제 | 미정 | 미정 | 미정 | 미정 |  | 미정 | RB150.00 | C
A48722 | 2018-10-25 | 1 | A |  | 8 | A | STB2 | 베어링강 | STB (SF) | BM#1 | 1585 | 46 | 1579 | 1532 | 44 | 6400 |  | 3 | 0.31 | 25 |  | -1.13 | 1525 | 1558 | 0.14 | 0 |  | 22 | 11 | 32 | Y |  | 2018-10-25 23:31 | 69 | 1089 | 26 | 28 | 31 | 32 | 33 | 34 | 33 | 33 | 32 | 32 | 32 | 31 | 30 | 30 | 31 | 34 | 30 | 33 | -0.11 | Y | 35 | Y | -0.2 |  |  |  | 1.46 |  |  |  | Y | Y | Y | Y | 220 | 0.48 | 63 | 101508 | 98770 | 7040 | 15900 | 10 | 1 |  | 2018-10-25 23:37 | 1525 | 151 |  | 43 | [16 empty] | 95.99 | 100 | 0 | 0 | 0 |  | 650 |  | 선택 | 해제 | 0 | 0 | 0 |  | 650 |  | 선택 | 해제 | 선택 | 미정 | 미정 | 선택 | 미정 |  | 미정 | BT180180 | H
B48616 | 2018-10-25 | 2 | A |  | 4 | A | SM45C | 탄소강 | SM45C | BM#2 | 1599 | 40 | 1604 | 1557 | 32 | 6100 |  | 1 | 0.23 | 17 |  | -2.33 | 1555 | 1615 | 0 | 0.71 | 0 | 5 | 74 | 78 | Y |  | 2018-10-25 23:54 | 62 | 1130 | 20 | 24 | 25 | 26 | 27 | 27 | 27 | 26 | 25 | 24 | 24 | 22 | 21 | 21 | 24 | 27 | 21 | 27 | -0.15 | Y | 40 | Y | -0.2 | [7 empty] | Y | Y | Y | Y | 160 | 0.47 | 65 | 97773 | 101460 | 540 | 14100 | 5 | 2 |  | 2018-10-26 00:09 | 1562 | 112 |  | 22 |  | *STR#1 위드롤 2번 하이토크로 오픈작업 S/R 미적용 이상공정 등록 및 생관통보 (사무실협의 완료) | [14 empty] | 95.86 | 100 | 0 | 0 | 0 |  | 650 | 600 | 선택 | 해제 | 0 | 0 | 0 |  | 650 | 600 | 선택 | 해제 | 해제 | 미정 | 미정 | 미정 | 미정 |  | 미정 | RB200.00 | H
A48723 | 2018-10-25 | 1 | A |  | 9 | A | STB2 | 베어링강 | STB (SF) | BM#1 | 1587 | 49 | 1568 | 1530 | 41 | 6500 |  | 3 | 0.31 | 28 |  | -1.08 | 1527 | 1561 | 0.21 | 0 |  | 19 | 46 | 26 | Y |  | 2018-10-26 00:32 | 71 | 1101 | 30 | 29 | 30 | 32 | 33 | 33 | 33 | 33 | 32 | 32 | 31 | 31 | 30 | 30 | 32 | 33 | 30 | 33 | -0.07 | Y | 40.02 | Y | -0.2 |  |  |  | 1.24 |  |  |  | Y | Y | Y | Y | 210 | 0.48 | 61 | 95394 | 94810 | 7020 | 17340 | 10 | 1 |  | 2018-10-26 00:40 | 1527 | 149 |  | 46 | [16 empty] | 93.71 | 100 | 0 | 0 | 0 |  | 650 |  | 선택 | 해제 | 0 | 0 | 0 |  | 650 |  | 선택 | 해제 | 선택 | 미정 | 미정 | 선택 | 선택 | 8 | 미정 | BT180180 | H
B48617 | 2018-10-25 | 2 | A |  | 5 | A | SM45C | 탄소강 | SM45C | BM#2 | 1621 | 39 | 1616 | 1534 | 32 | 6100 |  | 1 | 0.24 | 16 |  | -2.47 | 1547 | 1611 | 0 | 0.6 | 0 | 29 | 26 | 62 | Y |  | 2018-10-26 00:57 | 54 | 11105 | 16 | 16 | 17 | 17 | 18 | 17 | 17 | 16 | 15 | 14 | 14 | 13 | 13 | 13 | 16 | 18 | 13 | 17 | -0.14 | Y | 36.23 | Y | 0 | [7 empty] | Y | Y | Y | Y | 150 | 0.47 | 58 | 95103 | 92820 | 1080 | 14400 | 5 | 2 |  | 2018-10-26 01:09 | 1547 | 124 |  | 28 |  | *STR#1 위드롤 2번 하이토크로 오픈작업 S/R 미적용 이상공정 등록 및 생관통보 * 샘플 채취 303 403 | [14 empty] | 101.28 | 100 | 0 | 0 | 300 |  | 650 | 600 | 선택 | 해제 | 0 | 0 | 300 |  | 650 | 600 | 선택 | 해제 | 해제 | 미정 | 미정 | 미정 | 선택 | 4 | 미정 | RB200.00 | H
A48725 | 2018-10-25 | 1 | A |  | 10 | A | STB2 | 베어링강 | STB (SF) | BM#1 | 1580 | 42 | 1554 | 1533 | 40 | 5900 |  | 3 | 0.31 | 26 |  | -1.09 | 1522 | 1554 | 0.21 | 0 |  | 31 | 23 | 135 | Y |  | 2018-10-26 02:12 | 66 | 1132 | 29 | 31 | 34 | 35 | 35 | 34 | 33 | 32 | 31 | 30 | 30 | 29 | 28 | 28 | 32 | 35 | 28 | 0 | -0.16 | Y | 45.02 | Y | -0.2 |  |  |  | 1.34 |  |  |  | Y | Y | Y | Y | 200 | 0.48 | 62 | 101508 | 98320 | 7100 | 16940 | 10 | 1 |  | 2018-10-26 02:18 | 1522 | 95 |  | 11 | [16 empty] | 96.4 | 100 | 0 | 0 | 0 |  | 650 |  | 선택 | 해제 | 0 | 0 | 0 |  | 650 |  | 선택 | 해제 | 선택 | 미정 | 미정 | 선택 | 미정 |  | 미정 | BT180180 | H
B48618 | 2018-10-25 | 2 | A |  | 6 | A | SM45C | 탄소강 | SM45C | BM#2 | 1576 | 44 | 1615 | 1527 | 32 | 6200 |  | 1 | 0.2 | 15 |  | -1.95 | 1559 | 1612 | 0 | 0.26 | 0 | 15 | 28 | 44 | Y |  | 2018-10-26 01:51 | 66 | 1130 | 11 | 19 | 24 | 26 | 28 | 29 | 29 | 29 | 28 | 28 | 27 | 25 | 24 | 24 | 25 | 29 | 24 | 29 | -0.14 | Y | 34.98 | Y | -0.2 | [7 empty] | Y | Y | Y | Y | 190 | 0.47 | 62 | 96092 | 96470 | 53530 | 16000 | 5 | 2 |  | 2018-10-26 01:50 | 1559 | 127 |  | 36 |  | *STR#1 위드롤 2번 하이토크로 오픈작업 S/R 미적용 이상공정 등록 및 생관통보 | [14 empty] | 96.28 | 100 | 0 | 0 | 0 |  | 650 | 600 | 선택 | 해제 | 0 | 0 | 0 |  | 650 | 600 | 선택 | 해제 | 해제 | 미정 | 미정 | 미정 | 미정 |  | 미정 | RB200.00 | C
A48726 | 2018-10-25 | 1 | A |  | 11 | B | STB2 | 베어링강 | STB (SF) | BM#1 | 1570 | 41 | 1554 | 1531 | 39 | 6300 |  | 3 | 0.31 | 26 |  | -0.88 | 1528 | 1554 | 0.2 | 0 |  | 10 | 41 | 79 | Y |  | 2018-10-26 03:12 | 72 | 1132 | 28 | 33 | 37 | 40 | 40 | 40 | 40 | 39 | 38 | 38 | 37 | 36 | 36 | 36 | 37 | 40 | 36 | 40 | -0.09 | Y | 44.98 | Y | 0 |  |  |  | 1.29 |  |  |  | Y | Y | Y | Y | 190 | 0.48 | 62 | 101508 | 98010 | 7030 | 16530 | 10 | 1 |  | 2018-10-26 03:24 | 1528 | 100 |  | 15 | [16 empty] | 96.67 | 100 | 0 | 0 | 0 |  | 650 |  | 선택 | 해제 | 0 | 0 | 0 |  | 650 |  | 선택 | 해제 | 선택 | 미정 | 미정 | 선택 | 미정 |  | 미정 | BT180180 | H
B48619 | 2018-10-25 | 2 | A |  | 7 | A | SM45C | 탄소강 | SM45C | BM#2 | 1593 | 38 | 1645 | 1545 | 34 | 6600 |  | 1 | 0.25 | 16 |  | -2.31 | 1565 | 1637 | 0.73 | 0 | 0 | 23 | 3 | 45 | Y |  | 2018-10-26 02:56 | 72 | 1133 | 21 | 28 | 33 | 36 | 37 | 38 | 38 | 37 | 37 | 36 | 35 | 34 | 33 | 33 | 34 | 38 | 33 | 37 | -0.14 | Y | 34.98 | Y | -0.2 | [7 empty] | N | N | N | N | 180 | 0.47 | 62 | 104735 | 97340 | 120 | 14600 | 5 | 2 |  | 2018-10-26 03:02 | 1570 | 136 |  | 36 |  | *준빅사이즈 후속 | [14 empty] | 107.37 | 100 | 0 | 0 | 0 |  | 650 | 400 | 선택 | 해제 | 0 | 0 | 0 |  | 650 | 400 | 선택 | 해제 | 해제 | 미정 | 미정 | 미정 | 미정 |  | 미정 | RB125.00 | C
A48727 | 2018-10-25 | 1 | A |  | 12 | A | STB2 | 베어링강 | STB (SF) | BM#1 | 1538 | 41 | 1565 | 1539 | 35 | 5700 |  | 3 | 0.31 | 27 |  | -1.45 | 1521 | 1565 | 0.2 | 0 |  | 22 | 12 | 70 | Y |  | 2018-10-26 04:12 | 65 | 1128 | 35 | 34 | 33 | 33 | 32 | 32 | 30 | 30 | 29 | 28 | 28 | 27 | 26 | 26 | 31 | 33 | 26 | 0 | -0.14 |  | 50 | Y | -0.2 |  |  |  | 1.34 |  |  |  | Y | Y | Y | Y | 180 | 0.48 | 60 | 84590 | 95850 | 7060 | 16770 | 10 | 1 |  | 2018-10-26 04:19 | 1521 | 102 |  | 20 | [16 empty] | 82.25 | 100 | 0 | 0 | 0 |  | 650 |  | 선택 | 해제 | 0 | 0 | 0 |  | 650 |  | 선택 | 해제 | 선택 | 미정 | 미정 | 선택 | 미정 |  | 미정 | BT180180 | H
B48620 | 2018-10-25 | 2 | A |  | 8 | A | SM45C | 탄소강 | SM45C | BM#2 | 1573 | 43 | 1626 | 1555 | 35 | 6300 |  | 1 | 0.23 | 16 |  | -2.1 | 1565 | 1622 | 0 | 0.62 | 0 | 5 | 75 | 33 | Y |  | 2018-10-26 03:47 | 72 | 1132 | 29 | 31 | 32 | 34 | 35 | 35 | 35 | 34 | 34 | 33 | 32 | 31 |  | 31 | 33 | 35 | 31 | 35 | -0.11 | Y | 35 | Y | -0.2 | [7 empty] | N | N | N | N | 170 | 0.49 | 59 | 91744 | 96680 | 1930 | 15000 | 5 | 2 |  | 2018-10-26 03:43 | 1565 | 147 |  | 51 |  | *전공정 요청 감속주입 | [14 empty] | 93.14 | 75 | 0 | 0 | 0 |  | 650 | 400 | 선택 | 해제 | 0 | 0 | 0 |  | 650 | 400 | 선택 | 해제 | 해제 | 미정 | 미정 | 미정 | 미정 |  | 미정 | SB090090 | C
B48621 | 2018-10-25 | 2 | C |  | 9 | A | SM45C | 탄소강 | SM45C | BM#2 | 1608 | 44 | 1646 | 1564 | 33 | 6100 |  | 1 | 0.27 | 15 |  | -2.52 | 1578 | 1637 | 0 | 0.66 | 0 | 36 | 16 | 50 | Y |  | 2018-10-26 04:49 | 85 | 1099 | 28 | 32 | 36 | 38 | 39 | 40 | 39 | 39 | 38 | 37 | 36 | 35 |  | 35 | 36 | 40 | 35 | 39 | -0.17 | Y | 30 | Y | -0.2 | [7 empty] | N | N | N | N | 160 | 0.5 | 58 | 101646 | 97610 | 40 | 15600 | 5 | 2 | 30 | 2018-10-26 05:02 | 1578 | 149 |  | 52 | [16 empty] | 67.36 | 78.57 | 0 | 0 | 0 |  | 650 | 400 | 선택 | 해제 | 0 | 0 | 0 |  | 650 | 400 | 선택 | 해제 | 해제 | 미정 | 미정 | 미정 | 미정 |  | 미정 | RB180.00 | C
A48728 | 2018-10-25 | 1 | C |  | 13 | A | STB2 | 베어링강 | STB (SF) | BM#1 | 1580 | 47 | 1556 | 1532 | 41 | 6300 |  | 3 | 0.31 | 26 |  | -1.39 | 1515 | 1556 | 0.23 | 0 |  | 19 | 47 | 69 | Y |  | 2018-10-26 05:18 | 59 | 1128 | 26 | 28 | 30 | 32 | 32 | 31 | 31 | 30 | 29 | 28 | 28 | 27 | 26 | 25 | 29 | 32 | 25 | 28 | -0.13 | Y | 55 | Y | 0 |  |  |  | 1.38 |  |  |  | Y | Y | Y | Y | 230 | 0.44 | 71 | 101508 | 103100 | 6640 | 16200 | 10 | 1 |  | 2018-10-26 05:26 | 1515 | 104 |  | 17 |  | *전공정 지연으로 감속주입-정속주입 강종 감속으로 이상재 등록 | [14 empty] | 92.2 | 100 | 0 | 0 | 0 |  | 650 |  | 선택 | 해제 | 0 | 0 | 0 |  | 650 |  | 선택 | 해제 | 선택 | 미정 | 미정 | 선택 | 미정 |  | 미정 | BT180180 | H
B48622 | 2018-10-25 | 2 | C |  | 10 | A | SM45C | 탄소강 | SM45C | BM#2 | 1628 | 42 | 1644 | 1574 | 32 | 6000 |  | 1 | 1000 | 24 |  | -1.61 | 1587 | 1632 | 0 | 0.55 | 0 | 29 | 27 | 91 | Y |  | 2018-10-26 05:37 | 94 | 1098 | 32 | 32 | 31 | 32 | 33 | 33 | 33 | 32 | 32 | 31 | 30 | 28 |  | 28 | 32 | 33 | 28 | 33 | -0.14 | Y | 34.82 | Y | -0.41 | [7 empty] | N | N | N | N | 150 | 0.5 | 58 | 84850 | 93810 | 3220 | 15700 | 5 | 2 | 10 | 2018-10-26 06:13 | 1577 | 153 |  | 64 | [16 empty] | 56.91 | 70 | 0 | 0 | 0 |  | 650 | 400 | 선택 | 해제 | 0 | 0 | 0 |  | 650 | 400 | 선택 | 해제 | 해제 | 미정 | 미정 | 미정 | 미정 |  | 미정 | BM510510 | C
A48729 | 2018-10-25 | 1 | C | TUNDISH교체전 | 14 | A | STB2 | 베어링강 | STB (SF) | BM#1 | 1585 | 42 | 1565 | 1530 | 37 | 5800 |  | 3 | 0.31 | 26 |  | -1.39 | 1524 | 1565 | 0.2 | 0 |  | 31 | 24 | 74 | Y |  | 2018-10-26 06:14 | 68 | 1131 | 24 | 27 | 28 | 29 | 29 | 29 | 28 | 28 | 27 | 26 | 25 | 25 | 24 | 21 | 26 | 29 | 21 | 29 | -0.13 | Y | 59.97 | Y | -0.2 |  |  |  | 1.51 |  |  |  | Y | Y | Y | M | 220 | 0.4 | 81 | 99343 | 98350 | 7000 | 2000 | 10 | 1 |  | 2018-10-26 06:23 | 1524 | 115 |  | 34 |  | *전공정 지연으로 감속주입-정속주입 강종 감속으로 이상재 등록ID:101~106.201~206 | 153046CF5E75455DA8FB6B62D7E04126 | 94EF638302BC418F941366855CA96788 | 15243DD1DBB84E568643EE5AF8103BBB | [11 empty] | 94.3 | 100 | 0 | 3500 | 0 |  | 650 |  | 선택 | 해제 | 0 | 3500 | 0 |  | 650 |  | 선택 | 해제 | 선택 | 미정 | 미정 | 선택 | 미정 |  | 미정 | BT180180 | H
B48623 | 2018-10-25 | 2 | C | TUNDISH교체전 | 11 | A | SM45C | 탄소강 | SM45C | BM#2 | 1587 | 46 | 1665 | 1535 | 40 | 7600 |  | 1 | 0.24 | 16 |  | 0 | 1569 | 1633 | 0 | 0.25 | 0 | 15 | 29 | 86 | Y |  | 2018-10-26 07:00 | 76 | 1134 | 25 | 31 | 35 | 38 | 38 | 39 | 38 | 37 | 37 | 35 | 33 |  |  | 33 | 35 | 39 | 33 | 38 | -0.24 | Y | 25.02 | Y | -0.4 | [7 empty] | N | N | N | N | 190 | 0.5 | 53 | 90335 | 88570 | 630 | 2000 | 5 | 2 | 20 | 2018-10-26 07:35 | 1569 | 160 |  | 42 |  |  | 72F2058EE71444139B1A862F80BE2A48 | 9BDA69E390FE443FA14ECBD8EFE24BA9 | 21FFF593B13B4DECB39756AD892A6D3C | [11 empty] | 101.27 | 75 | 0 | 2608 | 0 |  | 650 | 400 | 해제 | 해제 | 0 | 2588 | 0 |  | 650 | 400 | 해제 | 해제 | 해제 | 미정 | 미정 | 미정 | 미정 |  | 미정 | RB170.00 | C
B48624 | 2018-10-26 | 2 | C | TUNDISH교체 | 1 | A | 20NICRMOHM5 | 소입성보증강 | C1 | BM#1 | 1626 | 54 | 1655 | 1566 | 46 | 9200 |  | 1 | 0.27 | 20 |  | 0 | 1587 | 1667 | 0 | 0.41 | 0 | 23 | 4 | 86 | Y |  | 2018-10-26 08:02 | 78 | 1096 | -77 | 29 | 25 | 27 | 31 | 33 | 35 | 36 | 36 | 36 | 37 | 37 | 37 | 37 | 30 | 37 | 37 | 37 | 0 |  | 9.98 | Y | 0 | 1.1 | 2.51 | 2.51 | 1.64 |  |  |  | N | N | N | N | 150 | 0.45 | 64 | 101508 | 100000 | 5090 | 16000 | 18 | 2 |  | 2018-10-26 08:07 | 1587 | 128 |  | 27 |  | *T/D플럭스 유15 용120KG *Hydris 수소 기준 초과(10분) ID:101.102.201.202(생관통보) | [14 empty] | 96.67 | 100 | 700 | 0 | 0 |  | 650 |  | 선택 | 선택 | 700 | 0 | 0 |  | 650 |  | 선택 | 선택 | 해제 | 미정 | 선택 | 미정 | 미정 |  | 미정 | BT180180 | H
A48730 | 2018-10-26 | 1 | C | TUNDISH교체 | 1 | A | 42CRMO4MS2 | 합금강 | E1 | BM#2 | 1560 | 63 | 1622 | 1519 | 57 | 10000 |  | 3 | 0.32 | 25 |  | -1.32 | 1583 | 1622 | 0.18 | 0 |  | 10 | 42 | 65 | Y |  | 2018-10-26 07:57 | 90 | 1132 | -665 | -130 | 18 | 16 | 8 | 13 | 22 | 26 | 30 | 31 | 31 | 32 | 32 | 33 | 23 | 33 | 33 | 32 | 0 |  |  | Y | 0.2 |  | 2.49 | 2.49 |  |  |  |  | N | N | N | N | 230 | 0.44 | 67 | 94900 | 101130 | 6730 | 16100 | 17 | 1 |  | 2018-10-26 08:21 | 1583 | 163 |  | 61 |  | *T/D플럭스 225/15KG *롱노즐 실리부 부착 | [14 empty] | 86.86 | 70 | 1508 | 0 | 0 |  | 650 | 400 | 선택 | 해제 | 1508 | 0 | 0 |  | 650 | 400 | 선택 | 해제 | 해제 | 미정 | 미정 | 선택 | 미정 |  | 미정 | BM510510 | C
B48625 | 2018-10-26 | 2 | C |  | 2 | A | 20NICRMOHM5 | 소입성보증강 | C1 | BM#1 | 1628 | 47 | 1644 | 1587 | 43 | 7500 |  | 1 | 0.26 | 19 |  | 0 | 1571 | 1640 | 0 | 0.32 | 0 | 36 | 17 | 26 | Y |  | 2018-10-26 09:01 | 62 | 1085 | 36 | 33 | 31 | 29 | 28 | 27 | 26 | 24 | 23 | 22 | 21 | 19 | 17 | 15 | 26 | 31 | 15 | 0 | -0.29 |  | 54.98 | Y | -0.4 | [7 empty] | N | N | N | N | 140 | 0.47 | 66 | 84590 | 100370 | 5090 | 15800 | 18 | 2 |  | 2018-10-26 09:04 | 1571 | 129 |  | 32 | [16 empty] | 79.8 | 100 | 0 | 0 | 0 |  | 650 |  | 선택 | 선택 | 0 | 0 | 0 |  | 650 |  | 선택 | 선택 | 해제 | 미정 | 선택 | 미정 | 미정 |  | 미정 | BT180180 | H
A48731 | 2018-10-26 | 1 | C |  | 2 | A | 42CRMO4MS2 | 합금강 | E1 | BM#2 | 1570 | 55 | 1607 | 1510 | 52 | 8900 |  | 3 | 0.32 | 26 |  | -1.38 | 1566 | 1607 | 0.24 | 0 |  | 22 | 13 | 113 | Y |  | 2018-10-26 09:19 | 73 | 1099 | 33 | 30 | 28 | 28 | 28 | 28 | 28 | 28 | 27 | 26 | 26 | 26 | 24 | 24 | 28 | 28 | 24 | 28 | -0.08 | Y | 50 | Y | -0.4 |  |  |  | 0.86 | 0.49 |  |  | N | N | N | N | 220 | 0.46 | 62 | 104390 | 93590 | 6710 | 14300 | 17 | 1 |  | 2018-10-26 09:35 | 1566 | 144 |  | 49 | 14 | *샘플채취 300mm ID:303 | [14 empty] | 103.87 | 72.73 | 0 | 0 | 300 |  | 650 | 400 | 선택 | 해제 | 0 | 0 | 0 |  | 650 | 400 | 선택 | 해제 | 해제 | 미정 | 미정 | 선택 | 미정 |  | 미정 | BM510510 | C
B48626 | 2018-10-26 | 2 | C |  | 3 | A | 20NICRMOHM5 | 소입성보증강 | C1 | BM#1 | 1643 | 46 | 1635 | 1584 | 42 | 6800 |  | 1 | 0.23 | 19 |  | -2.25 | 1575 | 1631 | 0 | 0.29 | 0 | 29 | 28 | 26 | Y |  | 2018-10-26 10:09 | 66 | 1102 | 13 | 16 | 19 | 21 | 22 | 22 | 22 | 21 | 21 | 20 | 19 | 18 | 17 | 17 | 19 | 22 | 17 | 22 | -0.12 | Y | 40 | Y | -0.2 | [7 empty] | N | N | N | N | 130 | 0.47 | 63 | 101508 | 94400 | 5030 | 15400 | 18 | 2 |  | 2018-10-26 10:16 | 1575 | 135 |  | 32 | [16 empty] | 101.51 | 100 | 0 | 0 | 0 |  | 650 |  | 선택 | 선택 | 0 | 0 | 0 |  | 650 |  | 선택 | 선택 | 해제 | 미정 | 선택 | 미정 | 미정 |  | 미정 | BT180180 | H
A48732 | 2018-10-26 | 1 | C |  | 3 | A | 42CRMO4MS2 | 합금강 | E1 | BM#2 | 1525 | 63 | 1599 | 1517 | 58 | 10100 |  | 3 | 0.31 | 25 |  | -1.47 | 1556 | 1599 | 0.18 | 0 |  | 19 | 48 | 109 | Y |  | 2018-10-26 10:40 | 63 | 1086 | 18 | 21 | 23 | 24 | 24 | 24 | 23 | 22 | 21 | 21 | 20 | 20 | 20 | 19 | 22 | 24 | 19 | 24 | -0.1 | Y | 50 | Y | -0.2 | [7 empty] | N | N | N | N | 210 | 0.48 | 65 | 104390 | 103660 | 7100 | 14800 | 17 | 1 |  | 2018-10-26 10:50 | 1556 | 135 |  | 33 | 14 | [15 empty] | 94 | 100 | 0 | 0 | 0 |  | 650 | 400 | 선택 | 해제 | 0 | 0 | 0 |  | 650 | 400 | 선택 | 해제 | 해제 | 미정 | 미정 | 선택 | 미정 |  | 미정 | BM510510 | C
B48627 | 2018-10-26 | 2 | C | 잔강최소화전 | 4 | A | 20NICRMOHM5 | 소입성보증강 | C1 | BM#1 | 1606 | 58 | 1635 | 1544 | 56 | 9000 |  | 1 | 0.25 | 18 |  | 0 | 1572 | 1641 | 0 | 0.31 | 0 | 15 | 30 | 41 | Y |  | 2018-10-26 11:17 | 63 | 1090 | 15 | 20 | 24 | 26 | 27 | 27 | 26 | 25 | 24 | 23 | 21 | 19 | 17 | 17 | 23 | 27 | 17 | 0 | -0.25 | Y | 40.03 | Y | -0.4 | [7 empty] | N | N | N | N | 120 | 0.47 | 64 | 93628 | 97100 | 5050 | 3000 | 18 | 2 |  | 2018-10-26 11:21 | 1572 | 140 |  | 29 | [16 empty] | 91.12 | 100 | 0 | 3100 | 0 |  | 650 |  | 선택 | 선택 | 0 | 3100 | 0 |  | 650 |  | 선택 | 선택 | 해제 | 미정 | 선택 | 미정 | 미정 |  | 미정 | BT180180 | H
A48733 | 2018-10-26 | 1 | C |  | 4 | A | 42CRMO4MS2 | 합금강 | E1 | BM#2 | 1607 | 52 | 1584 | 1557 | 44 | 7700 |  | 3 | 0.31 | 26 |  | -0.81 | 1560 | 1584 | 0.2 | 0 |  | 31 | 25 | 109 | Y |  | 2018-10-26 11:43 | 67 | 1088 | 18 | 21 | 23 | 25 | 25 | 24 | 24 | 24 | 23 | 23 | 21 | 20 | 19 | 18 | 22 | 25 | 18 | 24 | -0.14 | Y | 50 | Y | -0.2 | [7 empty] | N | N | N | N | 200 | 0.48 | 65 | 94900 | 103840 | 7270 | 14500 | 17 | 1 |  | 2018-10-26 12:07 | 1560 | 131 |  | 38 | [16 empty] | 85.5 | 100 | 0 | 0 | 0 |  | 650 | 400 | 선택 | 해제 | 0 | 0 | 0 |  | 650 | 400 | 선택 | 해제 | 해제 | 미정 | 미정 | 선택 | 미정 |  | 미정 | BM510510 | C
B48628 | 2018-10-26 | 2 | C | 잔강최소화 | 5 | B | 20MNCRS5HA | 소입성보증강 | C1 | BM#1 | 1648 | 47 | 1646 | 1570 | 40 | 7500 |  | 1 | 0.28 | 19 |  | 0 | 1577 | 1651 | 0 | 0.34 | 0 | 5 | 77 | 72 | Y |  | 2018-10-26 12:27 | 67 | 1074 | 6 | 20 | 22 | 22 | 22 | 22 | 22 | 21 | 20 | 18 | 16 |  |  | 16 | 19 | 22 | 16 | 22 | -0.15 |  | 40 | Y | -0.4 | [7 empty] | N | N | N | N | 110 | 0.53 | 58 | 101508 | 108430 | 120 | 15300 | 18 | 2 |  | 2018-10-26 12:30 | 1577 | 146 |  | 35 | [16 empty] | 95.49 | 100 | 2700 | 0 | 0 |  | 450 |  | 선택 | 선택 | 2700 | 0 | 0 |  | 450 |  | 선택 | 선택 | 해제 | 미정 | 미정 | 미정 | 미정 |  | 미정 | BT180180 | H
A48734 | 2018-10-26 | 1 | D |  | 5 | A | 42CRMO4MS2 | 합금강 | E1 | BM#2 | 1607 | 48 | 1609 | 1541 | 36 | 6700 |  | 3 | 0.33 | 26 |  | -1.61 | 1561 | 1609 | 0.25 | 0 |  | 10 | 43 | 59 | Y |  | 2018-10-26 12:42 | 68 | 1105 | 16 | 20 | 24 | 26 | 28 | 29 | 29 | 29 | 28 | 28 | 28 | 27 |  | 27 | 26 | 29 | 27 | 29 | -0.06 | Y | 30 | Y | -0.2 | [7 empty] | N | N | N | N | 190 | 0.47 | 59 | 94900 | 93180 | 4930 | 16200 | 17 | 1 | 10 | 2018-10-26 12:55 | 1561 | 138 |  | 48 | [16 empty] | 94.66 | 100 | 0 | 0 | 0 |  | 650 | 400 | 선택 | 해제 | 0 | 0 | 0 |  | 650 | 400 | 선택 | 해제 | 해제 | 미정 | 미정 | 선택 | 선택 | 4 | 미정 | BM510510 | C
B48629 | 2018-10-26 | 2 | D |  | 6 | B | 20MNCRS5HA | 소입성보증강 | C1 | BM#1 | 1563 | 55 | 1636 | 1536 | 50 | 9200 |  | 1 | 0.27 | 16 |  | 0 | 1577 | 1639 | 0 | 0.28 | 0 | 23 | 5 | 106 | Y |  | 2018-10-26 13:28 | 67 | 1085 | 14 | 20 | 24 | 26 | 27 | 27 | 27 | 26 | 25 | 24 | 23 | 22 | 20 | 18 | 23 | 27 | 18 | 27 | -0.2 | Y | 45 | Y | -0.4 | [7 empty] | N | N | N | N | 100 | 0.48 | 67 | 101508 | 102910 | 2980 | 15900 | 18 | 2 |  | 2018-10-26 13:32 | 1577 | 141 |  | 33 |  | *전공정 작업지연, 감속주입 | [14 empty] | 95.27 | 100 | 0 | 0 | 0 |  | 450 |  | 선택 | 선택 | 0 | 0 | 0 |  | 450 |  | 선택 | 선택 | 해제 | 미정 | 미정 | 미정 | 미정 |  | 미정 | BT180180 | H
A48735 | 2018-10-26 | 1 | D |  | 6 | A | 42CRMO4MS | 합금강 | E1 | BM#2 | 1547 | 47 | 1601 | 1513 | 46 | 8000 |  | 3 | 0.32 | 25 |  | -1.21 | 1566 | 1601 | 0.29 | 0 |  | 22 | 14 | 50 | Y |  | 2018-10-26 13:51 | 73 | 1089 | 26 | 27 | 29 | 30 | 31 | 30 | 30 | 30 | 29 | 29 | 28 | 28 | 27 | 27 | 29 | 31 | 27 | 30 | -0.1 | Y | 39.98 | Y | -0.2 |  |  |  | 1.12 | 1.01 |  |  | N | N | N | N | 180 | 0.46 | 61 | 100720 | 91200 | 6900 | 15700 | 17 | 1 | 10 | 2018-10-26 14:14 | 1566 | 135 |  | 41 | [16 empty] | 102.67 | 100 | 0 | 0 | 0 |  | 650 | 400 | 선택 | 해제 | 0 | 0 | 300 |  | 650 | 400 | 선택 | 해제 | 해제 | 미정 | 미정 | 선택 | 미정 |  | 미정 | SB180180 | C
B48630 | 2018-10-26 | 2 | D |  | 7 | A | 20MNCRS5HA | 소입성보증강 | C1 | BM#1 | 1584 | 64 | 1626 | 1524 | 57 | 9800 |  | 1 | 0.23 | 16 |  | -1.96 | 1576 | 1628 | 0 | 0.17 | 0 | 36 | 18 | 106 | Y |  | 2018-10-26 14:53 | 66 | 1085 | 17 | 22 | 27 | 29 | 31 | 31 | 30 | 30 | 29 | 28 | 26 | 25 | 23 | 19 | 26 | 31 | 19 | 0 | -0.24 | Y | 50.02 | Y | -0.4 | [7 empty] | N | N | N | N | 150 | 0.47 | 71 | 101508 | 103770 | 70 | 15700 | 18 | 2 |  | 2018-10-26 14:59 | 1576 | 124 |  | 16 |  | *전공정 작업지연, 감속주입 | [14 empty] | 97.18 | 100 | 0 | 0 | 0 |  | 450 |  | 선택 | 선택 | 0 | 0 | 0 |  | 450 |  | 선택 | 선택 | 해제 | 미정 | 미정 | 미정 | 미정 |  | 미정 | BT180180 | H
A48736 | 2018-10-26 | 1 | D |  | 7 | A | 42CRMO4MS2 | 합금강 | E1 | BM#2 | 1553 | 57 | 1594 | 1536 | 43 | 7600 |  | 3 | 0.32 | 25 |  | -0.97 | 1566 | 1594 | 0.32 | 0 |  | 19 | 49 | 52 | Y |  | 2018-10-26 14:52 | 73 | 1100 | 26 | 28 | 30 | 32 | 33 | 33 | 33 | 33 | 32 | 31 | 30 | 29 | 29 | 28 | 30 | 33 | 28 | 33 | -0.1 | Y | 49.98 | Y | 0 | [7 empty] | N | N | N | N | 170 | 0.44 | 73 | 104390 | 105290 | 6910 | 14900 | 17 | 1 | 10 | 2018-10-26 15:26 | 1566 | 134 |  | 45 | [16 empty] | 93.04 | 100 | 0 | 0 | 0 |  | 650 | 400 | 선택 | 해제 | 0 | 0 | 0 |  | 650 | 400 | 선택 | 해제 | 해제 | 미정 | 미정 | 선택 | 미정 |  | 미정 | BM510510 | C
B48631 | 2018-10-26 | 2 | D | TUNDISH교체전 | 8 | A | 20MNCRS5HA | 소입성보증강 | C1 | BM#1 | 1593 | 49 | 1645 | 1555 | 41 | 7700 |  | 1 | 0.25 | 16 |  | -2.22 | 1581 | 1634 | 0 | 0.22 | 0 | 15 | 31 | 81 | Y |  | 2018-10-26 16:10 | 71 | 1089 | 18 | 25 | 31 | 34 | 36 | 37 | 36 | 35 | 35 | 33 | 31 |  |  | 31 | 32 | 37 | 31 | 0 | -0.24 | Y | 25 | Y | -0.4 | [7 empty] | N | N | N | N | 140 | 0.51 | 60 | 95704 | 99170 | -70 | 1500 | 18 | 2 |  | 2018-10-26 16:14 | 1581 | 118 |  | 10 |  |  | B5020F672B1A4D71BC515FD0C993905F | 7A228BF2EA224AF49B031ECBA9BBE803 | 831FC874708242C0BEAF1CBE1A9FB184 | [11 empty] | 96.57 | 100 | 0 | 2500 | 0 |  | 450 |  | 선택 | 선택 | 0 | 2500 | 0 |  | 450 |  | 선택 | 선택 | 해제 | 미정 | 미정 | 미정 | 선택 | 3 | 미정 | BT180180 | H
A48737 | 2018-10-26 | 1 | D |  | 8 | A | 42CRMO4MS2 | 합금강 | E1 | BM#2 | 1581 | 53 | 1598 | 1542 | 44 | 7000 |  | 3 | 0.31 | 25 |  | 53.72 | 1548 | 0 | 0.23 | 0 |  | 31 | 26 | 53 | Y |  | 2018-10-26 16:29 | 55 | 1085 | 26 | 28 | 28 | 28 | 28 | 27 | 27 | 26 | 25 | 24 | 24 | 23 | 23 | 22 | 26 | 28 | 22 | 28 | -0.11 |  | 55.1 | Y | -0.2 |  |  |  | 0.94 | 0.51 |  |  | N | N | N | N | 160 | 0.48 | 68 | 104390 | 108650 | 6900 | 15800 | 17 | 1 | 10 | 2018-10-26 16:37 | 1548 | 144 |  | 23 |  | * 증속 테스트 작업 샘플채취 ID:403(300mm) | [14 empty] | 90.34 | 100 | 0 | 0 | 0 |  | 650 | 400 | 선택 | 해제 | 0 | 0 | 300 |  | 650 | 400 | 선택 | 해제 | 해제 | 미정 | 미정 | 선택 | 미정 |  | 미정 | BM510510 | C
A48738 | 2018-10-26 | 1 | D | TUNDISH교체 | 1 | A | SCR420HB2 | 소입성보증강 | C2 | BM#1 | 1687 | 58 | 1643 | 1589 | 25 | 4400 |  | 3 | 0.3 | 18 |  | -2.19 | 1595 | 1643 | 0 | 10.58 |  | 5 | 78 | 89 | Y |  | 2018-10-26 17:03 | 86 | 1087 | 14 | 21 | 21 | 28 | 33 | 35 | 35 | 36 | 36 | 35 | 35 |  |  | 35 | 31 | 36 | 35 | 35 | -0.07 |  | 14.97 | Y | 0 |  | 2.75 | 2.69 | 1.65 |  |  |  | N | N | N | N | 150 | 0.53 | 58 | 101508 | 102670 | 7530 | 15300 | 12 | 1 |  | 2018-10-26 17:12 | 1595 | 125 |  | 40 |  | *T/Dflux 유15kg 용225kg *수소측정 기준초과(10분) 이상재 ID:101.102.201.202 생관통보 | [14 empty] | 92.11 | 100 | 1000 | 0 | 0 |  | 450 |  | 선택 | 선택 | 1000 | 0 | 0 |  | 450 |  | 선택 | 선택 | 해제 | 미정 | 미정 | 선택 | 선택 |  | 미정 | BT180180 | H
B48632 | 2018-10-26 | 2 | D |  | 9 | A | 42CRMO4MS2 | 합금강 | E1 | BM#2 | 1593 | 47 | 1616 | 1567 | 41 | 7800 |  | 3 | 0.29 | 25 |  | 53.13 | 1554 | 0 | 0 | 13.09 |  | 29 | 29 | 212 | Y |  | 2018-10-26 17:36 | 61 | 1088 | 20 | 24 | 27 | 29 | 30 | 30 | 29 | 28 | 28 | 27 | 26 | 25 | 24 | 24 | 27 | 30 | 24 | 0 | -0.15 | Y | 40 | Y | -0.2 |  |  |  | 0.87 | 0.5 |  |  | N | N | N | N | 210 | 0.49 | 62 | 94900 | 99950 | 7150 | 15700 | 17 | 1 | 10 | 2018-10-26 17:45 | 1554 | 158 |  | 28 |  | * 증속 테스트 작업 샘플채취 ID:303(300mm) | [14 empty] | 88.61 | 100 | 0 | 0 | 300 |  | 650 | 400 | 선택 | 해제 | 0 | 0 | 0 |  | 650 | 400 | 선택 | 해제 | 해제 | 미정 | 미정 | 선택 | 미정 |  | 미정 | BM510510 | C
B48633 | 2018-10-26 | 2 | D |  | 2 | A | SCR420HB2 | 소입성보증강 | C2 | BM#1 | 1625 | 38 | 1655 | 1574 | 32 | 6200 |  | 1 | 0.25 | 18 |  | -2.33 | 1586 | 1652 | 0 | 0.39 | 0 | 22 | 15 | 42 | Y |  | 2018-10-26 18:06 | 77 | 1086 | 34 | 32 | 32 | 31 | 31 | 31 | 31 | 30 | 29 | 28 | 27 |  |  | 27 | 31 | 32 | 27 | 31 | -0.13 |  | 39.98 | Y | -0.2 | [7 empty] | N | N | N | N | 140 | 0.5 | 54 | 84590 | 87930 | 5070 | 15600 | 12 | 1 |  | 2018-10-26 18:12 | 1586 | 138 |  | 36 |  | *전공정요청 감속주입 | [14 empty] | 90.47 | 100 | 0 | 0 | 0 |  | 450 |  | 선택 | 선택 | 0 | 0 | 0 |  | 450 |  | 선택 | 선택 | 해제 | 미정 | 선택 | 미정 | 미정 |  | 미정 | BT180180 | H
A48739 | 2018-10-26 | 1 | D | TUNDISH교체전 | 10 | A | 42CRMO4MS2 | 합금강 | E1 | BM#2 | 1557 | 56 | 1591 | 1522 | 43 | 7400 |  | 3 | 0.32 | 25 |  | -1.24 | 1555 | 1591 | 0.18 | 0 |  | 23 | 6 | 88 | Y |  | 2018-10-26 18:40 | 62 | 1085 | 22 | 25 | 28 | 29 | 30 | 29 | 29 | 28 | 27 | 26 | 25 | 25 | 24 | 23 | 27 | 30 | 23 | 29 | -0.16 | Y | 45.08 | Y | -0.2 | [7 empty] | N | N | N | N | 200 | 0.47 | 66 | 91553 | 101730 | -3850 | 2000 | 17 | 1 | 10 | 2018-10-26 18:45 | 1555 | 121 |  | 28 |  |  | 74CEC82F272F42AE8CC63613A414A0A5 | 76AECE9BF71C4342BE1932207E09506B | 14055B94EE1D4C0680437A1E4ACF59EC | [11 empty] | 84.15 | 100 | 0 | 3500 | 0 |  | 650 | 400 | 선택 | 해제 | 0 | 3500 | 0 |  | 650 | 400 | 선택 | 해제 | 해제 | 미정 | 미정 | 선택 | 미정 |  | 미정 | BM510510 | C
B48634 | 2018-10-26 | 2 | D |  | 3 | A | SCR420HB2 | 소입성보증강 | C2 | BM#1 | 1605 | 55 | 1634 | 1566 | 41 | 8500 |  | 1 | 0.24 | 18 |  | -1.95 | 1587 | 1647 | 0 | 0.27 | 0 | 36 | 19 | 49 | Y |  | 2018-10-26 19:20 | 78 | 1083 | 26 | 30 | 36 | 38 | 39 | 38 | 38 | 37 | 36 | 34 | 33 | 32 | 31 | 29 | 34 | 39 | 29 | 38 | -0.22 | Y | 45 | Y | -0.4 | [7 empty] | N | N | N | N | 130 | 0.5 | 67 | 101508 | 100380 | 5070 | 12400 | 12 | 1 |  | 2018-10-26 19:25 | 1587 | 131 |  | 16 |  | *전공정요청 감속주입 | [14 empty] | 95.76 | 100 | 0 | 0 | 0 |  | 450 |  | 선택 | 선택 | 0 | 0 | 0 |  | 450 |  | 선택 | 선택 | 해제 | 미정 | 선택 | 미정 | 미정 |  | 미정 | BT180180 | H
B48635 | 2018-10-26 | 2 | D |  | 4 | A | SCR420HB2 | 소입성보증강 | C2 | BM#1 | 1622 | 42 | 1647 | 1565 | 36 | 7000 |  | 1 | 0.23 | 17 |  | -1.91 | 1581 | 1639 | 0 | 0.34 | 0 | 15 | 32 | 60 | Y |  | 2018-10-26 20:22 | 72 | 1086 | 27 | 30 | 31 | 31 | 31 | 31 | 31 | 29 | 28 | 27 | 26 | 24 |  | 24 | 29 | 31 | 24 | 31 | -0.16 |  | 44.98 | Y | -0.4 | [7 empty] | N | N | N | N | 120 | 0.5 | 59 | 101508 | 97990 | 5100 | 15400 | 12 | 1 |  | 2018-10-26 20:27 | 1581 | 128 |  | 22 | 11 | *전공정요청 감속주입 | [14 empty] | 97.98 | 100 | 0 | 0 | 0 |  | 450 |  | 선택 | 선택 | 0 | 0 | 0 |  | 450 |  | 선택 | 선택 | 해제 | 미정 | 선택 | 미정 | 선택 | 3 | 미정 | BT180180 | H
A48740 | 2018-10-26 | 1 | D | TUNDISH교체 | 1 | A | 42CRMO4MS2 | 합금강 | E1 | BM#2 | 1577 | 45 | 1598 | 1519 | 38 | 6400 |  | 3 | 0.32 | 25 |  | -1.59 | 1580 | 1626 | 0.11 | 0 |  | 19 | 50 | 65 | Y |  | 2018-10-26 19:47 | 87 | 1089 | -546 | -142 | 25 | 24 | 19 | 23 | 30 | 33 | 35 | 36 | 37 | 37 | 37 | 36 | 29 | 37 | 36 | 37 | -0.04 |  | 20 | Y | -0.2 |  | 1.97 | 1.97 |  |  |  |  | N | N | N | N | 230 | 0.42 | 68 | 94900 | 100610 | 7170 | 17500 | 13 | 2 | 10 | 2018-10-26 19:56 | 1580 | 151 |  | 55 |  | * T/D FLUX 용탕부: 225KG / 유탕부: 15KG 투입 | [14 empty] | 88.28 | 100 | 1500 | 0 | 0 |  | 650 | 400 | 선택 | 해제 | 1500 | 0 | 0 |  | 650 | 400 | 선택 | 해제 | 해제 | 미정 | 미정 | 선택 | 미정 |  | 미정 | BM510510 | C
B48636 | 2018-10-26 | 2 | A |  | 5 | A | SCR420HB2 | 소입성보증강 | C2 | BM#1 | 1605 | 44 | 1655 | 1575 | 41 | 6700 |  | 1 | 0.24 | 18 |  | -2.22 | 1584 | 1645 | 0 | 0.3 | 0 | 5 | 79 | 43 | Y |  | 2018-10-26 21:18 | 75 | 1086 | 21 | 28 | 34 | 36 | 36 | 36 | 35 | 34 | 33 | 32 | 31 | 29 |  | 29 | 32 | 36 | 29 | 36 | -0.17 | Y | 40.02 | Y | -0.4 | [7 empty] | N | N | N | N | 110 | 0.5 | 58 | 84590 | 95020 | 5050 | 17300 | 12 | 1 |  | 2018-10-26 21:24 | 1584 | 129 |  | 27 |  | *전공정요청 감속주입 | [14 empty] | 84.59 | 100 | 0 | 0 | 0 |  | 450 |  | 선택 | 선택 | 0 | 0 | 0 |  | 450 |  | 선택 | 선택 | 해제 | 미정 | 선택 | 미정 | 미정 |  | 미정 | BT180180 | H
A48741 | 2018-10-26 | 1 | A |  | 2 | A | 42CRMO4MS2 | 합금강 | E1 | BM#2 | 1616 | 49 | 1616 | 1545 | 33 | 6200 |  | 3 | 0.32 | 25 |  | -1.74 | 1566 | 1616 | 0.12 | 0 |  | 31 | 27 | 59 | Y |  | 2018-10-26 20:48 | 73 | 1086 | 37 | 31 | 28 | 26 | 26 | 27 | 27 | 26 | 26 | 25 | 26 | 25 | 25 | 24 | 27 | 28 | 24 | 26 | -0.08 | Y | 51.1 | Y | -0.2 |  |  |  | 0.75 | 0.95 |  |  | N | N | N | N | 220 | 0.46 | 65 | 113880 | 98510 | 7090 | 15900 | 13 | 2 |  | 2018-10-26 21:07 | 1566 | 156 |  | 65 |  | *샘플 채취 403 | [14 empty] | 107.84 | 100 | 0 | 0 | 0 |  | 650 | 400 | 선택 | 해제 | 0 | 0 | 300 |  | 650 | 400 | 선택 | 해제 | 해제 | 미정 | 미정 | 선택 | 미정 |  | 미정 | BM510510 | C
B48637 | 2018-10-26 | 2 | A |  | 6 | A | SCR420HB2 | 소입성보증강 | C2 | BM#1 | 1603 | 45 | 1625 | 1574 | 37 | 6900 |  | 1 | 0.23 | 19 |  | -2.32 | 1573 | 1637 | 0 | 0.31 | 0 | 22 | 16 | 44 | Y |  | 2018-10-26 22:19 | 64 | 1086 | 25 | 27 | 29 | 30 | 30 | 30 | 29 | 29 | 28 | 27 | 25 |  |  | 25 | 28 | 30 | 25 | 30 | -0.14 | Y | 35 | Y | -0.4 | [7 empty] | N | N | N | N | 100 | 0.54 | 52 | 84590 | 93580 | 4990 | 15770 | 12 | 1 |  | 2018-10-26 22:19 | 1573 | 125 |  | 28 | [16 empty] | 85.83 | 100 | 0 | 0 | 0 |  | 450 |  | 선택 | 선택 | 0 | 0 | 0 |  | 450 |  | 선택 | 선택 | 해제 | 미정 | 선택 | 미정 | 미정 |  | 미정 | BT180180 | H
A48742 | 2018-10-26 | 1 | A |  | 3 | A | 42CRMO4MS2 | 합금강 | E1 | BM#2 | 1556 | 47 | 1602 | 1521 | 38 | 7800 |  | 3 | 0.31 | 26 |  | -1.15 | 1568 | 1602 | 0.12 | 0 |  | 29 | 30 | 49 | Y |  | 2018-10-26 21:47 | 75 | 1087 | 21 | 21 | 22 | 24 | 25 | 26 | 26 | 26 | 26 | 26 | 25 | 25 | 25 | 25 | 24 | 26 | 25 | 26 | -0.03 | Y | 35.02 | Y | 0 | [7 empty] | N | N | N | N | 210 | 0.47 | 61 | 94900 | 95650 | 7210 | 15500 | 13 | 2 |  | 2018-10-26 22:08 | 1568 | 163 |  | 74 | [16 empty] | 92.32 | 100 | 0 | 0 | 0 |  | 650 | 400 | 선택 | 해제 | 0 | 0 | 0 |  | 650 | 400 | 선택 | 해제 | 해제 | 미정 | 미정 | 선택 | 미정 |  | 미정 | BM510510 | C
B48638 | 2018-10-26 | 2 | A |  | 7 | A | SCR420HB2 | 소입성보증강 | C2 | BM#1 | 1602 | 46 | 1646 | 1575 | 33 | 6600 |  | 1 | 0.24 | 19 |  | -1.95 | 1594 | 1638 | 0 | 0.29 | 0 | 36 | 20 | 41 | Y |  | 2018-10-26 23:21 | 85 | 1085 | 23 | 30 | 34 | 36 | 36 | 36 | 35 | 34 | 34 | 33 | 31 | 31 |  | 31 | 33 | 36 | 31 | 36 | -0.12 | Y | 40 | Y | 0 | [7 empty] | N | N | N | N | 150 | 0.5 | 57 | 101508 | 94890 | 5100 | 16770 | 12 | 1 |  | 2018-10-26 23:25 | 1594 | 123 |  | 19 |  | *전공정 지연으로 감속주입 | [14 empty] | 101.61 | 100 | 0 | 0 | 0 |  | 450 |  | 선택 | 선택 | 0 | 0 | 0 |  | 450 |  | 선택 | 선택 | 해제 | 미정 | 선택 | 미정 | 미정 |  | 미정 | BT180180 | H
A48744 | 2018-10-26 | 1 | A |  | 4 | A | 42CRMO4MS2 | 합금강 | E1 | BM#2 | 1555 | 42 | 1612 | 1514 | 40 | 7000 |  | 3 | 0.32 | 25 |  | -1.46 | 1554 | 1597 | 0.13 | 0 |  | 10 | 44 | 448 | Y |  | 2018-10-26 23:47 | 61 | 1152 | 23 | 27 | 30 | 31 | 31 | 31 | 31 | 30 | 29 | 28 | 27 | 27 | 26 | 26 | 29 | 31 | 26 | 31 | -0.11 | Y | 45 | Y | -0.2 | [7 empty] | N | N | N | N | 200 | 0.43 | 63 | 94900 | 90250 | 7180 | 15900 | 13 | 2 |  | 2018-10-26 23:47 | 1554 | 106 |  | 19 |  | *전공정 지연 감속주입 | [14 empty] | 97.48 | 100 | 0 | 0 | 0 |  | 650 | 400 | 선택 | 해제 | 0 | 0 | 0 |  | 650 | 400 | 선택 | 해제 | 해제 | 미정 | 미정 | 선택 | 미정 |  | 미정 | BM510510 | C
B48639 | 2018-10-26 | 2 | A |  | 8 | A | SCR420HB2 | 소입성보증강 | C2 | BM#1 | 1584 | 50 | 1624 | 1557 | 47 | 8100 |  | 1 | 0.2 | 19 |  | -1.94 | 1584 | 1634 | 0 | 0.25 | 0 | 15 | 33 | 38 | Y |  | 2018-10-27 00:21 | 75 | 1116 | 28 | 34 | 37 | 40 | 40 | 39 | 38 | 37 | 36 | 35 | 34 | 33 |  | 33 | 36 | 40 | 33 | 0 | -0.17 | Y | 40 | Y | -0.2 | [7 empty] | N | N | N | N | 140 | 0.5 | 59 | 101508 | 96780 | 5090 | 17310 | 12 | 1 |  | 2018-10-27 00:27 | 1584 | 122 |  | 20 |  | *전공정 지연으로 감속주입 | [14 empty] | 99.76 | 100 | 0 | 0 | 0 |  | 450 |  | 선택 | 선택 | 0 | 0 | 0 |  | 450 |  | 선택 | 선택 | 해제 | 미정 | 선택 | 미정 | 미정 |  | 미정 | BT180180 | H
A48745 | 2018-10-26 | 1 | A |  | 5 | A | 42CRMO4MS2 | 합금강 | E1 | BM#2 | 1568 | 49 | 1586 | 1514 | 43 | 7700 |  | 3 | 0.32 | 25 |  | -1.3 | 1555 | 1593 | 0.13 | 0 |  | 19 | 51 | 77 | Y |  | 2018-10-27 01:01 | 62 | 1128 | 24 | 30 | 33 | 34 | 34 | 34 | 33 | 32 | 31 | 31 | 30 | 29 | 29 | 28 | 31 | 34 | 28 | 34 | -0.12 | Y | 50 | Y | -0.2 |  |  |  | 0.84 | 0.82 |  |  | N | N | N | N | 190 | 0.44 | 69 | 94900 | 101980 | 7040 | 14000 | 13 | 2 |  | 2018-10-27 01:03 | 1555 | 101 |  | 11 |  | *샘플채취 303 | [14 empty] | 87.06 | 100 | 0 | 0 | 300 |  | 650 | 400 | 선택 | 해제 | 0 | 0 | 0 |  | 650 | 400 | 선택 | 해제 | 해제 | 미정 | 미정 | 선택 | 미정 |  | 미정 | BM510510 | C
B48640 | 2018-10-26 | 2 | A |  | 9 | A | SCR420HB2 | 소입성보증강 | C2 | BM#1 | 1591 | 54 | 1634 | 1545 | 50 | 8500 |  | 1 | 0.24 | 18 |  | -1.68 | 1591 | 1634 | 0 | 0.29 | 0 | 5 | 80 | 41 | Y |  | 2018-10-27 01:26 | 82 | 1121 | 30 | 32 | 37 | 41 | 43 | 43 | 43 | 42 | 41 | 41 | 40 | 38 | 37 | 37 | 39 | 43 | 37 | 43 | -0.15 | Y | 40.02 | Y | -0.2 | [7 empty] | N | N | N | N | 130 | 0.5 | 65 | 101508 | 104520 | 5110 | 17210 | 12 | 1 |  | 2018-10-27 01:27 | 1591 | 124 |  | 15 | [16 empty] | 92.83 | 100 | 0 | 0 | 0 |  | 450 |  | 선택 | 선택 | 0 | 0 | 0 |  | 450 |  | 선택 | 선택 | 해제 | 미정 | 선택 | 미정 | 선택 | 8 | 미정 | BT180180 | H
A48746 | 2018-10-26 | 1 | A |  | 6 | A | 42CRMO4MS2 | 합금강 | E1 | BM#2 | 1567 | 41 | 1591 | 1540 | 34 | 6100 |  | 3 | 0.32 | 25 |  | -1.28 | 1554 | 1591 | 0.13 | 0 |  | 31 | 28 | 84 | Y |  | 2018-10-27 01:50 | 61 | 1127 | 24 | 26 | 27 | 27 | 28 | 28 | 27 | 26 | 25 | 24 | 24 | 23 |  | 23 | 26 | 28 | 23 | 27 | -0.14 | Y | 35 | Y | -0.2 | [7 empty] | N | N | N | N | 230 | 0.47 | 59 | 94900 | 93480 | 7050 | 15200 | 13 | 2 |  | 2018-10-27 01:57 | 1554 | 115 |  | 36 | [16 empty] | 94.47 | 100 | 0 | 0 | 0 |  | 650 | 400 | 선택 | 해제 | 0 | 0 | 0 |  | 650 | 400 | 선택 | 해제 | 해제 | 미정 | 미정 | 선택 | 미정 |  | 미정 | BM510510 | C
B48641 | 2018-10-26 | 2 | A |  | 10 | A | SCR420HB2 | 소입성보증강 | C2 | BM#1 | 1619 | 44 | 1644 | 1604 | 30 | 5500 |  | 1 | 0.22 | 19 |  | -2.26 | 1583 | 1634 | 0 | 0.39 | 0 | 22 | 17 | 54 | Y |  | 2018-10-27 02:15 | 74 | 1128 | 34 | 33 | 33 | 34 | 33 | 33 | 32 | 31 | 31 | 29 | 28 | 27 |  | 27 | 32 | 34 | 27 | 33 | -0.17 | Y | 40.07 | Y | -0.2 | [7 empty] | N | N | N | N | 120 | 0.54 | 56 | 101508 | 99800 | 5100 | 15520 | 12 | 1 |  | 2018-10-27 02:21 | 1583 | 124 |  | 33 | [16 empty] | 96.86 | 100 | 0 | 0 | 0 |  | 450 |  | 선택 | 선택 | 0 | 0 | 0 |  | 450 |  | 선택 | 선택 | 해제 | 미정 | 선택 | 미정 | 미정 |  | 미정 | BT180180 | H
A48747 | 2018-10-26 | 1 | A |  | 7 | A | 42CRMO4MS2 | 합금강 | E1 | BM#2 | 1573 | 46 | 1592 | 1509 | 39 | 6900 |  | 3 | 0.32 | 25 |  | -1.36 | 1552 | 1592 | 0.14 | 0 |  | 29 | 31 | 68 | Y |  | 2018-10-27 03:01 | 59 | 1119 | 22 | 23 | 25 | 26 | 26 | 26 | 25 | 24 | 24 | 23 | 23 | 22 |  | 22 | 24 | 26 | 22 | 26 | -0.1 | Y | 40.03 | Y | -0.2 | [7 empty] | N | N | N | N | 220 | 0.48 | 58 | 94900 | 92640 | 7120 | 16100 | 13 | 2 |  | 2018-10-27 03:05 | 1552 | 113 |  | 28 | [16 empty] | 95.14 | 100 | 0 | 0 | 0 |  | 650 | 400 | 선택 | 해제 | 0 | 0 | 0 |  | 650 | 400 | 선택 | 해제 | 해제 | 미정 | 미정 | 선택 | 미정 |  | 미정 | BM510510 | C
B48642 | 2018-10-26 | 2 | A |  | 11 | A | SCR420HB2 | 소입성보증강 | C2 | BM#1 | 1597 | 50 | 1624 | 1566 | 40 | 8200 |  | 1 | 0.21 | 18 |  | -2.29 | 1572 | 1631 | 0 | 0.22 | 0 | 23 | 8 | 137 | Y |  | 2018-10-27 03:33 | 63 | 1138 | 25 | 28 | 31 | 31 | 30 | 29 | 28 | 27 | 26 | 24 | 23 |  |  | 23 | 27 | 31 | 23 | 0 | -0.2 |  | 40.02 | Y | -0.2 | [7 empty] | N | N | N | N | 110 | 0.55 | 55 | 101508 | 99980 | 5190 | 17330 | 12 | 1 |  | 2018-10-27 03:34 | 1572 | 111 |  | 14 | [16 empty] | 96.67 | 100 | 0 | 0 | 0 |  | 450 |  | 선택 | 선택 | 0 | 0 | 0 |  | 450 |  | 선택 | 선택 | 해제 | 미정 | 선택 | 미정 | 미정 |  | 미정 | BT180180 | H
A48748 | 2018-10-26 | 1 | A |  | 8 | A | 42CRMO4MS2 | 합금강 | E1 | BM#2 | 1642 | 51 | 1578 | 1510 | 44 | 8100 |  | 3 | 0.33 | 27 |  | -0.52 | 1562 | 1578 | 0.14 | 0 |  | 10 | 45 | 72 | Y |  | 2018-10-27 04:04 | 69 | 1142 | 29 | 32 | 34 | 35 | 35 | 34 | 33 | 33 | 32 | 31 | 30 | 29 |  | 29 | 32 | 35 | 29 | 0 | -0.15 | Y | 40 | Y | -0.2 |  |  |  | 0.59 | 0.49 |  |  | N | N | N | N | 210 | 0.44 | 65 | 94900 | 95600 | 7140 | 14700 | 13 | 2 |  | 2018-10-27 04:07 | 1562 | 118 |  | 26 |  | *샘플채취 403 *후속 A48749 래들 막힘으로 강제렌싱 3회 실시 ID:305.405 | [14 empty] | 92.41 | 70 | 0 | 0 | 300 |  | 650 | 400 | 선택 | 해제 | 0 | 0 | 0 |  | 650 | 400 | 선택 | 해제 | 해제 | 미정 | 미정 | 선택 | 미정 |  | 미정 | BM510510 | C
B48643 | 2018-10-26 | 2 | A |  | 12 | A | SCR420HB2 | 소입성보증강 | C2 | BM#1 | 1630 | 45 | 1635 | 1565 | 39 | 7700 |  | 1 | 0.24 | 18 |  | 0 | 1575 | 1640 | 0 | 0.34 | 0 | 15 | 34 | 59 | Y |  | 2018-10-27 04:26 | 66 | 1139 | 19 | 30 | 37 | 40 | 41 | 41 | 40 | 39 | 38 | 37 | 35 | 33 |  | 33 | 36 | 41 | 33 | 0 | -0.23 | Y | 35.08 | Y | -0.39 | [7 empty] | N | N | N | N | 150 | 0.55 | 55 | 101508 | 100470 | 80 | 15310 | 12 | 1 |  | 2018-10-27 04:30 | 1589 | 110 |  | 19 |  | *전공정요청 L/D잔강 이월 안함-이상재등록 | [14 empty] | 96.4 | 100 | 0 | 0 | 0 |  | 450 |  | 선택 | 선택 | 0 | 0 | 0 |  | 450 |  | 선택 | 선택 | 해제 | 미정 | 해제 | 미정 | 미정 |  | 미정 | BT180180 | H
B48644 | 2018-10-26 | 2 | C |  | 13 | A | SCR420HB2 | 소입성보증강 | C2 | BM#1 | 1604 | 42 | 1635 | 1594 | 32 | 6100 |  | 1 | 0.24 | 18 |  | 0 | 1578 | 1633 | 0 | 0.68 | 0 | 5 | 81 | 51 | Y |  | 2018-10-27 05:22 | 69 | 1137 | 31 | 36 | 40 | 41 | 41 | 40 | 39 | 38 | 37 | 35 | 34 | 32 |  | 32 | 37 | 41 | 32 | 0 | -0.22 | Y | 40.08 | Y | -0.39 | [7 empty] | N | N | N | N | 150 | 0.55 | 58 | 101508 | 103570 | 590 | 15600 | 12 | 1 |  | 2018-10-27 05:25 | 1578 | 112 |  | 21 |  | *전공정요청 L/D잔강 이월 안함-이상재등록 | [14 empty] | 98.08 | 100 | 0 | 0 | 0 |  | 450 |  | 선택 | 선택 | 0 | 0 | 0 |  | 450 |  | 선택 | 선택 | 해제 | 미정 | 해제 | 미정 | 미정 |  | 미정 | BT180180 | H
A48749 | 2018-10-26 | 1 | C | TUNDISH교체전 | 9 | A | 42CRMO4MS2 | 합금강 | E1 | BM#2 | 1577 | 49 | 1587 | 1511 | 45 | 8100 |  | 3 | 0.32 | 29 |  | -1.27 | 1546 | 1587 | 0.19 | 0 |  | 19 | 52 | 56 | Y |  | 2018-10-27 05:12 | 53 | 1127 | 26 | 26 | 25 | 23 | 22 | 26 | 25 | 25 | 25 | 25 | 24 | 24 | 22 | 21 | 24 | 26 | 21 | 26 | -0.11 | Y | 44.98 | Y | 0 | [7 empty] | N | N | N | N | 200 | 0.46 | 61 | 69589 | 95630 | 10070 | 2000 | 13 | 2 |  | 2018-10-27 05:17 | 1546 | 126 |  | 28 |  | *L/D 오픈 직후 물량 보던중 막힘. *STR#1 클로킹 발생으로 감속주입 *STR#.12 클로킹 발생으로 래들잔강 10톤 내림 | 61027BD8AB224D83A7D22D2E541A11CF | A6E1A46E3B0A4A75975A4DDAFC3930A7 | A510F04783BD476CAD974B745425909A | [11 empty] | 65.84 | 75 | 0 | 3578 | 0 |  | 650 | 400 | 선택 | 해제 | 0 | 3578 | 0 |  | 650 | 400 | 선택 | 해제 | 해제 | 미정 | 미정 | 선택 | 선택 | 8 | 미정 | BM510510 | C
A48750 | 2018-10-26 | 1 | C | TUNDISH교체전 | 14 | A | SCR420HB2 | 소입성보증강 | C2 | BM#1 | 1599 | 44 | 1610 | 1523 | 36 | 6900 |  | 3 | 0.31 | 20 |  | -1.64 | 1582 | 1622 | 0 | 10.13 |  | 31 | 29 | 58 | Y |  | 2018-10-27 05:57 | 73 | 1133 | 29 | 30 | 30 | 31 | 31 | 31 | 30 | 29 | 28 | 27 | 27 | 26 |  | 26 | 29 | 31 | 26 | 31 | -0.12 | Y | 40 | Y | -0.2 | [7 empty] | N | N | N | N | 140 | 0.55 | 56 | 76382 | 100730 | 4070 | 2000 | 12 | 1 |  | 2018-10-27 06:11 | 1582 | 128 |  | 45 |  | *전공정요청 L/D잔강 이월 안함-이상재등록 *T/D교체후 램핑업중 STR#1 블랙아웃 발생 한줄종료 08시08분 *STR#2 램핑다운 미준수 테일 500mm추가 절단 *연주종료 08시54분 | 81910F1E1F414EE49F344F38ECE7DBB7 | ABC2419A2092468DAD8970255C6BCD94 | [12 empty] | 72.88 | 70 | 0 | 3000 | 18000 | 용강사고 | 450 |  | 선택 | 선택 | 0 | 3000 | 0 |  | 450 |  | 선택 | 선택 | 해제 | 미정 | 미정 | 미정 | 미정 |  | 미정 | BT180180 | C
B48645 | 2018-10-26 | 2 | C | TUNDISH교체 | 1 | A | AE15B35C | 합금강 | 보론강 | BM#2 | 1582 | 46 | 1657 | 1554 | 38 | 7500 |  | 1 | 0.22 | 20 |  | 0 | 1587 | 1649 | 0.15 | 0 | 0 | 22 | 18 | 53 | Y |  | 2018-10-27 06:33 | 89 | 1130 | -389 | -160 | 21 | 34 | 35 | 33 | 32 | 30 | 30 | 29 | 30 | 36 | 40 | 46 | 38 | 47 | 46 | 30 | -0.2 |  | 5.02 | Y | -0.2 | 1.3 | 3.46 | 3.46 | 1.82 |  |  |  | N | N | N | N | 150 | 0.46 | 61 | 90802 | 98330 | 7670 | 14600 | 16 | 1 | 10 | 2018-10-27 06:40 | 1587 | 135 |  | 34 |  | *T/D플럭스 120/15KG *롱노즐 실리부 부착 *수소 10분 측정값 기준치 초과, 생관통보(1차 3.46PPM,2차 3.54PPM, 3차 1.82PPM) | [14 empty] | 90.8 | 75 | 718 | 0 | 0 |  | 300 | 400 | 선택 | 선택 | 728 | 0 | 0 |  | 300 | 400 | 선택 | 선택 | 해제 | 미정 | 미정 | 미정 | 선택 |  | 미정 | RB095.00 | C
A48751 | 2018-10-26 | 1 | C | 교체연주종료 | 1 | A | SM35CH | 탄소강 | B | BM#1 | 1608 | 42 | 1649 | 1551 | 34 | 6000 |  | 3 | 0.33 | 20 |  | -1.84 | 1604 | 1649 | 0.12 | 0 |  | 29 | 32 | 51 | Y |  | 2018-10-27 06:46 | 103 | 1136 | 29 | 23 | 21 | [10 empty] | 21 | 23 | 21 | 21 | 0 | 0 |  |  | Y | -0.2 | [7 empty] | N | N | N | N | 150 | 0.45 | 50 | 24303 | 33000 | 66550 | 2000 | 12 | 2 |  | 2018-10-27 06:56 | 1604 | 149 |  | 78 |  | *T/D교체후 램핑업중 STR#1 블랙아웃 발생 한줄종료 08시08분 *STR#2 램핑다운 미준수 테일 500mm추가 절단 *연주종료 08시54분 | [14 empty] | 24.41 | 100 | 0 | 3500 | 0 |  | 650 |  | 해제 | 해제 | 1000 | 3500 | 0 |  | 650 |  | 해제 | 해제 | 해제 | 미정 | 미정 | 미정 | 미정 |  | 미정 | BT180180 | C
B48646 | 2018-10-26 | 2 | C |  | 2 | A | AE15B35C | 합금강 | 보론강 | BM#2 | 1589 | 49 | 1634 | 1536 | 39 | 7500 |  | 1 | 0.23 | 16 |  | 0 | 1566 | 1630 | 0.11 | 0 | 0 | 23 | 9 | 48 | Y |  | 2018-10-27 07:36 | 68 | 1145 | 45 | 40 | 37 | 36 | 35 | 33 | 32 | 31 | 30 | 29 | 28 | 27 |  | 27 | 34 | 37 | 27 | 0 | -0.22 |  | 45 | Y | -0.2 | [7 empty] | N | N | N | N | 140 | 0.49 | 60 | 96237 | 96970 | 5150 | 13600 | 16 | 1 | 20 | 2018-10-27 07:42 | 1566 | 141 |  | 34 |  | *전공정 요청 래들잔강 5톤 내림 | [14 empty] | 94.35 | 76.47 | 0 | 0 | 0 |  | 300 | 400 | 선택 | 선택 | 0 | 0 | 0 |  | 300 | 400 | 선택 | 선택 | 해제 | 미정 | 미정 | 미정 | 미정 |  | 미정 | RB095.00 | C
B48647 | 2018-10-27 | 2 | C |  | 3 | A | AE15B35C | 합금강 | 보론강 | BM#2 | 1568 | 49 | 1626 | 1535 | 44 | 8000 |  | 1 | 0.21 | 16 |  | 0 | 1564 | 1629 | 0.1 | 0 | 0 | 15 | 35 | 55 | Y |  | 2018-10-27 08:37 | 66 | 1087 | 22 | 26 | 29 | 30 | 30 | 30 | 30 | 28 | 27 | 26 | 25 | 22 | 21 | 21 | 27 | 30 | 21 | 30 | -0.2 | Y | 45 | Y | -0.2 | [7 empty] | N | N | N | N | 130 | 0.49 | 64 | 96589 | 105230 | 900 | 13700 | 16 | 1 | 30 | 2018-10-27 08:55 | 1564 | 142 |  | 37 | [16 empty] | 90.91 | 76.47 | 0 | 0 | 0 |  | 300 | 400 | 선택 | 선택 | 0 | 0 | 0 |  | 300 | 400 | 선택 | 선택 | 해제 | 미정 | 미정 | 미정 | 미정 |  | 미정 | RB100.00 | C
B48648 | 2018-10-27 | 2 | C |  | 4 | A | AE15B35C | 합금강 | 보론강 | BM#2 | 1598 | 44 | 1664 | 1564 | 36 | 7100 |  | 1 | 0.23 | 19 |  | -2.08 | 1567 | 1649 | 0.32 | 0 | 0 | 5 | 82 | 54 | Y |  | 2018-10-27 09:50 | 69 | 1092 | 16 | 27 | 31 | 34 | 35 | 36 | 36 | 36 | 35 | 34 | 32 | 30 |  | 30 | 32 | 36 | 30 | 36 | -0.2 | Y | 29.98 | Y | -0.4 | [7 empty] | N | N | N | N | 120 | 0.49 | 56 | 98384 | 92930 | 180 | 15200 | 16 | 1 | 10 | 2018-10-27 10:07 | 1567 | 150 |  | 33 | [16 empty] | 106.42 | 75 | 0 | 0 | 0 |  | 300 | 400 | 선택 | 선택 | 0 | 0 | 0 |  | 300 | 400 | 선택 | 선택 | 해제 | 미정 | 미정 | 미정 | 선택 | 3 | 미정 | RB105.00 | C
A48753 | 2018-10-27 | 1 | C |  | 5 | A | AE15B35C | 합금강 | 보론강 | BM#2 | 1591 | 83 | 1644 | 1543 | 55 | 8700 |  | 3 | 0.47 | 18 |  | -1.53 | 1609 | 1644 | 0.2 | 0 |  | 19 | 53 | 69 | Y |  | 2018-10-27 10:04 | 111 | 1085 | 27 | 35 | 40 | 44 | 46 | 47 | 47 | 47 | 46 | 46 | 46 | 45 |  | 45 | 43 | 47 | 45 | 47 | -0.06 | Y | 30 | Y | -0.2 | [7 empty] | N | N | N | N | 110 | 0.49 | 60 | 98111 | 96320 | 1900 | 15000 | 16 | 1 | 20 | 2018-10-27 11:14 | 1572 | 196 |  | 78 | [16 empty] | 100.01 | 100 | 0 | 0 | 0 |  | 300 | 400 | 선택 | 선택 | 0 | 0 | 0 |  | 300 | 400 | 선택 | 선택 | 해제 | 미정 | 미정 | 미정 | 미정 |  | 미정 | RB105.00 | C
B48650 | 2018-10-27 | 2 | C |  | 6 | A | AE15B35C | 합금강 | 보론강 | BM#2 | 1588 | 48 | 1656 | 1544 | 39 | 7700 |  | 1 | 0.19 | 22 |  | 0 | 1579 | 1646 | 0.18 | 0 | 0 | 23 | 10 | 45 | Y |  | 2018-10-27 11:48 | 81 | 1092 | 42 | 43 | 43 | 43 | 43 | 42 | 41 | 41 | 39 | 38 | 37 | 35 |  | 35 | 41 | 43 | 35 | 43 | -0.18 |  | 45.02 | Y | -0.4 | [7 empty] | N | N | N | N | 150 | 0.49 | 60 | 96293 | 95890 | 2180 | 14800 | 16 | 1 | 10 | 2018-10-27 12:11 | 1572 | 138 |  | 36 | [16 empty] | 98.26 | 100 | 0 | 0 | 0 |  | 300 | 400 | 선택 | 선택 | 0 | 0 | 0 |  | 300 | 400 | 선택 | 선택 | 해제 | 미정 | 미정 | 미정 | 미정 |  | 미정 | RB150.00 | C
B48651 | 2018-10-27 | 2 | D |  | 7 | A | AE15B35C | 합금강 | 보론강 | BM#2 | 1571 | 45 | 1644 | 1536 | 36 | 7500 |  | 1 | 0.2 | 18 |  | 0 | 1569 | 1634 | 0.16 | 0 | 0 | 15 | 36 | 34 | Y |  | 2018-10-27 12:55 | 71 | 1101 | 31 | 35 | 38 | 38 | 39 | 39 | 38 | 36 | 35 | 34 | 32 | 31 | 29 | 29 | 35 | 39 | 29 | 38 | -0.25 | Y | 39.97 | Y | -0.4 | [7 empty] | N | N | N | N | 140 | 0.49 | 62 | 101419 | 100450 | 40 | 14900 | 16 | 1 | 40 | 2018-10-27 13:19 | 1569 | 131 |  | 33 | [16 empty] | 101.07 | 100 | 0 | 0 | 0 |  | 300 | 400 | 선택 | 선택 | 0 | 0 | 0 |  | 300 | 400 | 선택 | 선택 | 해제 | 미정 | 미정 | 미정 | 미정 |  | 미정 | RB120.00 | C
B48652 | 2018-10-27 | 2 | D | TUNDISH교체전 | 8 | A | AE15B35C | 합금강 | 보론강 | BM#2 | 1539 | 55 | 1627 | 1526 | 39 | 8200 |  | 3 | 0.35 | 19 |  | 70.53 | 1587 | 0 | 0.25 | 0 |  | 5 | 83 | 46 | Y |  | 2018-10-27 13:47 | 89 | 1085 | 26 | 36 | 43 | 48 | 50 | 50 | 49 | 49 | 49 | 49 | 48 | 46 | 46 | 46 | 45 | 50 | 46 | 49 | -0.08 | Y | 45 | Y | 0 | [7 empty] | N | N | N | N | 130 | 0.48 | 67 | 105675 | 106400 | 450 | 2000 | 16 | 1 | 10 | 2018-10-27 14:08 | 1587 | 133 |  | 44 |  |  | DCDA2131FD524F3D9046F03082B6E182 | D788626463DF4DD7A151F405E4D575FA | 76EBB6C99A714F05992AC9A219065369 | [11 empty] | 98.9 | 100 | 0 | 2850 | 0 |  | 300 | 400 | 선택 | 선택 | 0 | 3810 | 0 |  | 300 | 400 | 선택 | 선택 | 해제 | 미정 | 미정 | 미정 | 미정 |  | 미정 | RB120.00 | C
B48653 | 2018-10-27 | 2 | D | TUNDISH교체 | 1 | A | SM45CS | 탄소강 | B | BM#2 | 1568 | 45 | 1637 | 1515 | 39 | 7900 |  | 3 | 0.35 | 15 |  | -2.71 | 1585 | 1637 | 0.11 | 0 |  | 31 | 31 | 116 | Y |  | 2018-10-27 15:02 | 92 | 1107 | -539 | -72 | 17 | 17 | 15 | 14 | 14 | 12 | 17 | 21 | 25 | 26 | 27 | 28 | 20 | 28 | 28 | 17 | 0.23 |  | 5.02 | Y | 0 |  | 2.05 | 2.05 |  |  |  |  | N | N | N | N | 190 | 0.48 | 54 | 95552 | 91600 | 7150 | 14900 | 6 | 2 | 10 | 2018-10-27 14:56 | 1585 | 153 |  | 64 |  | * T/D FLUX 용탕부: 120KG / 유탕부: 15KG 투입 | [14 empty] | 96.57 | 100 | 1550 | 0 | 0 |  | 650 | 700 | 선택 | 선택 | 1540 | 0 | 0 |  | 650 | 700 | 선택 | 선택 | 해제 | 미정 | 미정 | 선택 | 미정 |  | 미정 | RB110.00 | H
B48654 | 2018-10-27 | 2 | D |  | 2 | A | SM45CS | 탄소강 | B | BM#2 | 1606 | 45 | 1616 | 1555 | 33 | 6200 |  | 1 | 0.21 | 15 |  | -2.27 | 1569 | 1612 | 0.12 | 0 | 0 | 19 | 54 | 120 | Y |  | 2018-10-27 16:11 | 76 | 1089 | 27 | 23 | 22 | 23 | 24 | 23 | 23 | 23 | 23 | 23 | 22 | 22 |  | 22 | 23 | 24 | 22 | 23 | -0.06 | Y | 34.98 | Y | 0 | [7 empty] | N | N | N | N | 180 | 0.52 | 56 | 92045 | 94980 | 5150 | 14700 | 6 | 2 | 10 | 2018-10-27 16:11 | 1569 | 149 |  | 51 | [16 empty] | 92.05 | 100 | 0 | 0 | 0 |  | 650 | 700 | 선택 | 선택 | 0 | 0 | 0 |  | 650 | 700 | 선택 | 선택 | 해제 | 미정 | 선택 | 미정 | 미정 |  | 미정 | RB135.00 | C
B48655 | 2018-10-27 | 2 | D |  | 3 | A | SM45CS | 탄소강 | B | BM#2 | 1587 | 39 | 1645 | 1544 | 30 | 5800 |  | 1 | 0.21 | 15 |  | -2.56 | 1568 | 1633 | 0.1 | 0 | 0 | 23 | 11 | 116 | Y |  | 2018-10-27 17:14 | 75 | 1089 | 20 | 21 | 26 | 29 | 30 | 31 | 30 | 29 | 29 | 28 |  |  |  | 28 | 27 | 31 | 28 | 29 | -0.03 | Y | 20 | Y | -0.2 | [7 empty] | N | N | N | N | 170 | 0.51 | 47 | 97453 | 80720 | 5160 | 14600 | 6 | 2 | 10 | 2018-10-27 17:23 | 1568 | 151 |  | 47 | [16 empty] | 113.58 | 100 | 0 | 0 | 0 |  | 650 | 700 | 선택 | 선택 | 0 | 0 | 0 |  | 650 | 700 | 선택 | 선택 | 해제 | 미정 | 선택 | 미정 | 미정 |  | 미정 | RB114.30 | C
A48755 | 2018-10-27 | 1 | D | 연주시작 | 1 | A | SM35CH | 탄소강 | B | BM#1 | 1574 | 55 | 1656 | 1613 | 23 | 13500 |  | 3 | 0.48 | 16 |  | -2.01 | 1607 | 1648 | 0.16 | 0 |  | 10 | 47 | -140 | Y |  | 2018-10-27 17:57 | 106 | 1095 | 53 | 56 | 51 | 56 | 60 | 62 | 65 | 64 | 65 | 66 | 66 | 65 | 65 | 63 | 62 | 66 | 63 | 65 | -0.12 |  | 24.98 | Y | -0.2 |  | 1.95 | 1.95 |  |  |  |  | N | N | N | N | 150 | 0.4 | 75 | 99046 | 105880 | 940 | 16500 | 9 | 1 |  | 2018-10-27 18:05 | 607 | 274 |  | 16 | [16 empty] | 90.04 | 100 | 1000 | 0 | 0 |  | 650 |  | 선택 | 해제 | 1000 | 0 | 0 |  | 650 |  | 선택 | 해제 | 해제 | 미정 | 미정 | 미정 | 선택 |  | 미정 | BT180180 | H
B48656 | 2018-10-27 | 2 | D |  | 4 | A | SM45CS | 탄소강 | B | BM#2 | 1591 | 53 | 1626 | 1526 | 41 | 7500 |  | 1 | 0.21 | 15 |  | 0 | 1616 | 1616 | 0.11 | 0 | 0 | 15 | 37 | 99 | Y |  | 2018-10-27 18:12 | 123 | 1089 | 26 | 31 | 34 | 36 | 38 | 37 | 36 | 35 | 35 | 34 | 32 | 31 | 29 | 29 | 34 | 38 | 29 | 0 | -0.22 | Y | 40.03 | Y | -0.4 | [7 empty] | N | N | N | N | 160 | 0.5 | 63 | 100238 | 103780 | 5260 | 14200 | 6 | 2 | 10 | 2018-10-27 18:19 | 1571 | 142 |  | 39 | [16 empty] | 92.05 | 100 | 0 | 0 | 0 |  | 650 | 700 | 선택 | 선택 | 0 | 0 | 0 |  | 650 | 700 | 선택 | 선택 | 해제 | 미정 | 선택 | 미정 | 미정 |  | 미정 | RB114.30 | C
A48757 | 2018-10-27 | 1 | D |  | 2 | A | SM35CH | 탄소강 | B | BM#1 | 1620 | 49 | 1625 | 1562 | 41 | 5600 |  | 3 | 0.35 | 16 |  | -2.04 | 1584 | 1625 | 0.19 | 0 |  | 29 | 34 | 92 | Y |  | 2018-10-27 18:41 | 83 | 1088 | 61 | 53 | 47 | 41 | 38 | 35 | 34 | 32 | 31 | 30 | 29 | 28 | 26 | 26 | 37 | 47 | 26 | 0 | -0.42 |  | 50 | Y | -0.4 | [7 empty] | N | N | N | N | 140 | 0.49 | 64 | 101508 | 99390 | 3610 | 15100 | 9 | 1 |  | 2018-10-27 18:48 | 1584 | 140 |  | 50 | 42 | [15 empty] | 98.55 | 100 | 0 | 0 | 0 |  | 650 |  | 선택 | 해제 | 0 | 0 | 0 |  | 650 |  | 선택 | 해제 | 해제 | 미정 | 미정 | 미정 | 선택 | 1 | 미정 | BT180180 | H
B48657 | 2018-10-27 | 2 | D |  | 5 | A | SM45CS | 탄소강 | B | BM#2 | 1616 | 37 | 1594 | 1564 | 27 | 5400 |  | 1 | 0.21 | 15 |  | 0 | 1611 | 1611 | 0.09 | 0 | 0 | 5 | 84 | 108 | Y |  | 2018-10-27 19:11 | 118 | 1087 | 26 | 23 | 22 | 22 | 22 | 21 | 20 | 19 | 18 | 16 | 15 |  |  | 15 | 20 | 22 | 15 | 22 | -0.18 |  | 39.98 | Y | -0.2 | [7 empty] | N | N | N | N | 150 | 0.52 | 54 | 93620 | 93800 | 5170 | 14500 | 6 | 2 | 10 | 2018-10-27 19:43 | 1564 | 125 |  | 47 | [16 empty] | 94.71 | 100 | 0 | 0 | 0 |  | 650 | 700 | 선택 | 선택 | 0 | 0 | 0 |  | 650 | 700 | 선택 | 선택 | 해제 | 미정 | 선택 | 미정 | 미정 |  | 미정 | RB114.30 | C
A48758 | 2018-10-27 | 1 | D |  | 3 | A | SM35CH | 탄소강 | B | BM#1 | 1677 | 48 | 1619 | 1607 | 43 | 3900 |  | 3 | 0.35 | 20 |  | -1.98 | 1571 | 1619 | 0.18 | 0 |  | 31 | 32 | 61 | Y |  | 2018-10-27 19:49 | 70 | 1088 | 24 | 26 | 28 | 30 | 31 | 31 | 31 | 30 | 29 | 29 | 28 | 26 |  | 26 | 29 | 31 | 26 | 31 | -0.14 | Y | 34.98 | Y | -0.4 | [7 empty] | N | N | N | N | 130 | 0.5 | 59 | 101892 | 95450 | 5500 | 14200 | 9 | 1 |  | 2018-10-27 19:58 | 1571 | 134 |  | 47 | [16 empty] | 100.44 | 0 | 0 | 0 | 0 |  | 650 |  | 선택 | 해제 | 0 | 0 | 0 |  | 650 |  | 선택 | 해제 | 해제 | 미정 | 미정 | 미정 | 미정 |  | 미정 | BT180180 | H
B48658 | 2018-10-27 | 2 | D |  | 6 | A | SM45CS | 탄소강 | B | BM#2 | 1607 | 41 | 1624 | 1545 | 31 | 5800 |  | 1 | 0.21 | 15 |  | -2.11 | 1572 | 1614 | 0.1 | 0 | 0 | 19 | 55 | 33 | Y |  | 2018-10-27 20:16 | 79 | 1087 | 12 | 25 | 33 | 37 | 38 | 38 | 38 | 38 | 37 | 36 | 34 | 32 |  | 32 | 33 | 38 | 32 | 38 | -0.17 | Y | 35.02 | Y | -0.4 | [7 empty] | N | N | N | N | 180 | 0.51 | 57 | 85320 | 93920 | 5150 | 14400 | 6 | 2 | 10 | 2018-10-27 20:35 | 1572 | 118 |  | 38 | [16 empty] | 86.18 | 100 | 0 | 0 | 0 |  | 650 | 700 | 선택 | 선택 | 0 | 0 | 0 |  | 650 | 700 | 선택 | 선택 | 해제 | 미정 | 선택 | 미정 | 미정 |  | 미정 | RB180.00 | C
A48759 | 2018-10-27 | 1 | B |  | 4 | A | SM35CH | 탄소강 | B | BM#1 | 1590 | 41 | 1615 | 1542 | 34 | 5400 |  | 3 | 0.36 | 18 |  | -1.92 | 1573 | 1615 | 0.17 | 0 |  | 23 | 12 | 27 | Y |  | 2018-10-27 20:50 | 72 | 1089 | 22 | 29 | 31 | 33 | 34 | 35 | 35 | 35 | 35 | 34 | 34 | 33 | 32 | 32 | 33 | 35 | 32 | 35 | -0.08 | Y | 35.07 | Y | -0.2 | [7 empty] | N | N | N | N | 120 | 0.5 | 60 | 84910 | 97650 | 4500 | 14700 | 9 | 1 |  | 2018-10-27 20:57 | 1573 | 123 |  | 47 | [16 empty] | 83.12 | 100 | 0 | 0 | 0 |  | 650 |  | 선택 | 해제 | 0 | 0 | 0 |  | 650 |  | 선택 | 해제 | 해제 | 미정 | 미정 | 미정 | 미정 |  | 미정 | BT180180 | C
B48659 | 2018-10-27 | 2 | B |  | 7 | A | SM45C | 탄소강 | SM45C | BM#2 | 1592 | 39 | 1626 | 1547 | 34 | 5800 |  | 1 | 0.22 | 15 |  | 0 | 1565 | 1620 | 0 | 0.23 | 0 | 22 | 21 | 103 | Y |  | 2018-10-27 21:15 | 72 | 1088 | 29 | 32 | 34 | 35 | 36 | 35 | 35 | 34 | 33 | 32 | 31 | 29 |  | 29 | 33 | 36 | 29 | 35 | -0.2 | Y | 34.98 | Y | -0.4 | [7 empty] | N | N | N | N | 180 | 0.5 | 56 | 145162 | 92810 | 2650 | 13400 | 6 | 2 | 10 | 2018-10-27 21:13 | 1565 | 123 |  | 39 | [16 empty] | 152.24 | 100 | 0 | 0 | 0 |  | 650 | 400 | 선택 | 해제 | 0 | 0 | 0 |  | 650 | 400 | 선택 | 해제 | 해제 | 미정 | 미정 | 미정 | 미정 |  | 미정 | RB120.00 | C
A48760 | 2018-10-27 | 1 | B |  | 5 | A | SM35C | 탄소강 | B | BM#1 | 1595 | 44 | 1623 | 1541 | 28 | 5200 |  | 3 | 0.35 | 18 |  | -1.96 | 1581 | 1623 | 0.13 | 0 |  | 10 | 48 | 44 | Y |  | 2018-10-27 21:50 | 80 | 1088 | 31 | 33 | 34 | 36 | 37 | 37 | 37 | 37 | 36 | 36 | 35 | 34 |  | 34 | 35 | 37 | 34 | 37 | -0.08 | Y | 35.02 | Y | -0.2 | [7 empty] | N | N | N | N | 110 | 0.5 | 58 | 151794 | 95900 | 5510 | 15700 | 9 | 1 |  | 2018-10-27 22:12 |  | 128 |  | 49 |  | *유사강종 연연주 혼탕부 성분 확인ID:107~109.207~209 | [14 empty] | 149.92 | 100 | 0 | 0 | 0 |  | 650 |  | 선택 | 해제 | 0 | 0 | 0 |  | 650 |  | 선택 | 해제 | 해제 | 미정 | 미정 | 미정 | 미정 |  | 미정 | RB120.00 | C
B48660 | 2018-10-27 | 2 | B |  | 8 | A | SM45CM | 탄소강 | SM45C | BM#2 | 1622 | 41 | 1614 | 1576 | 28 | 5200 |  | 1 | 0.23 | 16 |  | -2.4 | 1558 | 1611 | 0.18 | 0 | 0 | 15 | 38 | 41 | Y |  | 2018-10-27 22:11 | 66 | 1087 | 26 | 29 | 31 | 32 | 33 | 33 | 32 | 32 | 31 | 30 | 29 | 27 | 26 | 26 | 31 | 33 | 26 | 32 | -0.19 | Y | 37.77 | Y | -0.36 | [7 empty] | N | N | N | N | 170 | 0.5 | 58 | 41120 | 95000 | 5110 | 14100 | 6 | 2 |  | 2018-10-27 22:19 | 1558 | 121 |  | 43 | [16 empty] | 40.83 | 100 | 0 | 0 | 0 |  | 650 | 400 | 선택 | 해제 | 0 | 0 | 0 |  | 650 | 400 | 선택 | 해제 | 해제 | 미정 | 선택 | 미정 | 선택 | 7 | 미정 | RB090.00 | C
A48761 | 2018-10-27 | 1 | B |  | 6 | A | SM35CH2 | 탄소강 | B | BM#1 | 1601 | 42 | 1622 | 1541 | 32 | 5500 |  | 3 | 0.35 | 17 |  | -1.92 | 1570 | 1611 | 0.13 | 0 |  | 29 | 35 | 40 | Y |  | 2018-10-27 23:00 | 71 | 1087 | 34 | 32 | 32 | 32 | 32 | 32 | 32 | 31 | 31 | 31 | 30 | 30 | 29 | 29 | 31 | 32 | 29 | 32 | -0.05 | Y | 50.02 | Y | -0.2 | [7 empty] | N | N | N | N | 100 | 0.5 | 61 | 50754 | 96030 | 990 | 16100 | 9 | 1 |  | 2018-10-27 23:06 | 1570 | 120 |  | 39 |  | 유사강종 연연주 혼탕부 성분 확인ID:101.201 | [14 empty] | 50.65 | 100 | 0 | 0 | 0 |  | 650 |  | 선택 | 해제 | 0 | 0 | 0 |  | 650 |  | 선택 | 해제 | 해제 | 미정 | 미정 | 미정 | 미정 |  | 미정 | BT180180 | H
B48661 | 2018-10-27 | 2 | B |  | 9 | A | SM45CM | 탄소강 | SM45C | BM#2 | 1578 | 43 | 1615 | 1537 | 35 | 5700 |  | 1 | 0.24 | 16 |  | -2.53 | 1560 | 1610 | 0.23 | 0 | 0 | 5 | 85 | 39 | Y |  | 2018-10-27 23:29 | 68 | 1089 | 23 | 28 | 31 | 32 | 32 | 32 | 31 | 30 | 28 | 27 | 26 |  |  | 26 | 29 | 32 | 26 | 32 | -0.17 | Y | 35.02 | Y | -0.2 | [7 empty] | N | N | N | N | 160 | 0.5 | 53 | 94521 | 89800 | 5440 | 14200 | 6 | 2 |  | 2018-10-27 23:35 | 1560 | 113 |  | 24 | [16 empty] | 99.76 | 100 | 0 | 0 | 0 |  | 650 | 400 | 선택 | 해제 | 0 | 0 | 0 |  | 650 | 400 | 선택 | 해제 | 해제 | 미정 | 선택 | 미정 | 미정 |  | 미정 | RB105.00 | C
A48762 | 2018-10-27 | 1 | B |  | 7 | A | SM35CH2 | 탄소강 | B | BM#1 | 1602 | 47 | 1626 | 1548 | 28 | 4600 |  | 3 | 0.36 | 17 |  | -1.72 | 1573 | 1611 | 0.13 | 0 |  | 31 | 33 | 40 | Y |  | 2018-10-27 23:57 | 74 | 1082 | 28 | 30 | 31 | 33 | 34 | 34 | 33 | 33 | 32 | 32 | 31 | 30 |  | 30 | 32 | 34 | 30 | 33 | -0.11 | Y | 35.02 | Y | -0.2 | [7 empty] | N | N | N | N | 150 | 0.5 | 55 | 84590 | 91140 | 1980 | 15700 | 9 | 1 |  | 2018-10-28 00:17 | 1573 | 124 |  | 44 | [16 empty] | 8459000 | 100 | 0 | 0 | 0 |  | 650 |  | 선택 | 해제 | 0 | 0 | 0 |  | 650 |  | 선택 | 해제 | 해제 | 미정 | 미정 | 미정 | 미정 |  | 미정 | BT180180 | H
B48662 | 2018-10-27 | 2 | B |  | 10 | A | SM45CM | 탄소강 | SM45C | BM#2 | 1627 | 42 | 1607 | 1586 | 30 | 4300 |  | 1 | 0.22 | 15 |  | -2.08 | 1560 | 1600 | 0.16 | 0 | 0 | 19 | 56 | 49 | Y |  | 2018-10-28 00:22 | 68 | 1083 | 22 | 28 | 30 | 32 | 32 | 32 | 31 | 30 | 30 | 29 | 27 | 26 |  | 26 | 29 | 32 | 26 | 32 | -0.15 | Y | 40 | Y | -0.2 | [7 empty] | N | N | N | N | 150 | 0.5 | 57 | 98169 | 95860 | 5050 | 14800 | 6 | 2 |  | 2018-10-28 00:23 | 1560 | 106 |  | 28 | [16 empty] | 94.85 | 100 | 0 | 0 | 0 |  | 650 | 400 | 선택 | 해제 | 0 | 0 | 0 |  | 650 | 400 | 선택 | 해제 | 해제 | 미정 | 선택 | 미정 | 미정 |  | 미정 | RB095.00 | C
A48763 | 2018-10-27 | 1 | B |  | 8 | A | SM35CH2 | 탄소강 | B | BM#1 | 1603 | 45 | 1630 | 1559 | 29 | 5000 |  | 3 | 0.35 | 18 |  | -1.79 | 1576 | 1617 | 0.13 | 0 |  | 23 | 13 | 37 | Y |  | 2018-10-28 01:10 | 77 | 1085 | 28 | 34 | 37 | 39 | 40 | 41 | 41 | 41 | 40 | 40 | 39 | 38 |  | 38 | 38 | 41 | 38 | 41 | -0.09 | Y | 30.02 | Y | -0.2 | [7 empty] | N | N | N | N | 140 | 0.5 | 59 | 101508 | 94600 | 1000 | 15900 | 9 | 1 |  | 2018-10-28 01:16 | 1576 | 120 |  | 29 | [16 empty] | 106.18 | 100 | 0 | 0 | 0 |  | 650 |  | 선택 | 해제 | 0 | 0 | 0 |  | 650 |  | 선택 | 해제 | 해제 | 미정 | 미정 | 미정 | 해제 |  | 미정 | BT180180 | H
B48663 | 2018-10-27 | 2 | B |  | 11 | A | SM45CM | 탄소강 | SM45C | BM#2 | 1606 | 42 | 1607 | 1525 | 27 | 5600 |  | 1 | 0.21 | 15 |  | -2.15 | 1552 | 1592 | 0.2 | 0 | 0 | 22 | 22 | 51 | Y |  | 2018-10-28 01:36 | 60 | 1086 | 23 | 27 | 30 | 31 | 31 | 30 | 29 | 28 | 27 | 26 | 24 |  |  | 24 | 28 | 31 | 24 | 0 | -0.2 | Y | 34.98 | Y | -0.4 | [7 empty] | N | N | N | N | 190 | 0.5 | 54 | 80144 | 90800 | 5360 | 14500 | 6 | 2 |  | 2018-10-28 01:43 | 1552 | 97 |  | 14 | [16 empty] | 83.66 | 100 | 0 | 0 | 0 |  | 650 | 400 | 선택 | 해제 | 0 | 0 | 0 |  | 650 | 400 | 선택 | 해제 | 해제 | 미정 | 선택 | 미정 | 미정 |  | 미정 | RB090.00 | C
A48764 | 2018-10-27 | 1 | B |  | 9 | A | SM35CH2 | 탄소강 | B | BM#1 | 1620 | 44 | 1617 | 1566 | 30 | 4300 |  | 3 | 0.36 | 17 |  | -1.56 | 1569 | 1602 | 0.13 | 0 |  | 10 | 49 | 50 | Y |  | 2018-10-28 02:11 | 70 | 1072 | 35 | 35 | 36 | 36 | 36 | 36 | 35 | 34 | 34 | 33 | 32 | 31 |  | 31 | 35 | 36 | 31 | 36 | -0.11 |  | 45.02 | Y | -0.2 | [7 empty] | N | N | N | N | 130 | 0.5 | 57 | 101508 | 96000 | 530 | 15900 | 9 | 1 |  | 2018-10-28 02:18 | 1569 | 118 |  | 29 | [16 empty] | 104.81 | 100 | 0 | 0 | 0 |  | 650 |  | 선택 | 해제 | 0 | 0 | 0 |  | 650 |  | 선택 | 해제 | 해제 | 미정 | 미정 | 미정 | 미정 |  | 미정 | BT180180 | H
B48664 | 2018-10-27 | 2 | B | TUNDISH교체전 | 12 | A | SM45CM | 탄소강 | SM45C | BM#2 | 1571 | 41 | 1614 | 1525 | 32 | 6300 |  | 1 | 0.23 | 15 |  | -1.99 | 1556 | 1594 | 0.17 | 0 | 0 | 15 | 39 | 60 | Y |  | 2018-10-28 02:35 | 64 | 1073 | 20 | 27 | 31 | 32 | 32 | 32 | 31 | 30 | 29 | 28 | 26 | 25 |  | 25 | 29 | 32 | 25 | 32 | -0.17 | Y | 40.02 | Y | -0.2 | [7 empty] | N | N | N | N | 180 | 0.5 | 56 | 86420 | 92860 | 5040 | 2000 | 6 | 2 |  | 2018-10-28 02:40 | 1556 | 96 |  | 13 |  | * 주입말기 전공정 작업지연 감속주입 | 46BE23C5E6CD403B9E47A02E49E062EB | 4A316AEC32834BA8AB0CCD901983DF6A | C3B6DF576BD44DF39F9AE525D08D6E44 | [11 empty] | 88.27 | 100 | 0 | 3448 | 0 |  | 650 | 400 | 선택 | 해제 | 0 | 3488 | 0 |  | 650 | 400 | 선택 | 해제 | 해제 | 미정 | 선택 | 미정 | 미정 |  | 미정 | RB090.00 | C
A48765 | 2018-10-27 | 1 | B | TUNDISH교체전 | 10 | A | SM35CH2 | 탄소강 | B | BM#1 | 1624 | 40 | 1612 | 1531 | 30 | 5400 |  | 3 | 0.35 | 17 |  | -1.78 | 1569 | 1608 | 0.13 | 0 |  | 29 | 36 | 40 | Y |  | 2018-10-28 03:16 | 70 | 1087 | 29 | 29 | 30 | 30 | 32 | 32 | 31 | 31 | 31 | 30 | 29 | 28 |  | 28 | 30 | 32 | 28 | 31 | -0.11 | Y | 34.98 | Y | -0.2 | [7 empty] | N | N | N | N | 120 | 0.5 | 61 | 83437 | 101000 | 950 | 2000 | 9 | 1 |  | 2018-10-28 03:22 | 1569 | 118 |  | 24 |  |  | D3119251A5BC40D8A042376018E2BBDB | 915EB2D7D279484BA4FD6F27C0286BA9 | 9B4CE1B75B0A459C9075DC9A3E9B69FB | [11 empty] | 81.84 | 100 | 0 | 3000 | 0 |  | 650 |  | 선택 | 해제 | 0 | 3100 | 0 |  | 650 |  | 선택 | 해제 | 해제 | 미정 | 미정 | 미정 | 미정 |  | 미정 | BT180180 | H
B48665 | 2018-10-27 | 2 | B | TUNDISH교체 | 1 | A | KFMN438S | 합금강 | D1 | BM#2 | 1622 | 45 | 1636 | 1535 | 38 | 8400 |  | 1 | 0.27 | 20 |  | -2.64 | 1581 | 1654 | 0.3 | 0 | 0 | 5 | 86 | 69 | Y |  | 2018-10-28 03:44 | 89 | 1081 | -276 | -134 | 40 | 39 | 37 | 40 | 41 | 44 | 46 | 47 | 47 | 47 | 48 | 47 | 39 | 48 | 47 | 47 | 0 |  | 5 | Y | -0.2 |  | 2.29 | 2.29 |  |  |  |  | N | N | N | M | 150 | 0.45 | 63 | 92592 | 100700 | 450 | 15500 | 14 | 1 | 10 | 2018-10-28 03:39 | 1581 | 124 |  | 30 |  | * T/D 용강량 실측:1170mm / 18.4 TON * T/D FLUX 용탕부: 120 KG / 유탕부: 15KG 투입 * 슬리브 롱노즐( Y자형 ) 사용 * STR#1 위드롤 2번 하이토크로 오픈작업 S/R 미적용 이상공정 등록 및 생관통보 | [14 empty] | 91.54 | 75 | 1000 | 0 | 0 |  | 650 | 400 | 선택 | 선택 | 1000 | 0 | 0 |  | 650 | 400 | 선택 | 선택 | 미정 | 미정 | 미정 | 미정 | 미정 |  | 미정 | RB098.00 | C
A48766 | 2018-10-27 | 1 | B | TUNDISH교체 | 1 | A | SM55CBQ | 탄소강 | AE1055M계 | BM#1 | 1544 | 56 | 1628 | 1528 | 41 | 7600 |  | 3 | 0.35 | 26 |  | -1.73 | 1567 | 1620 | 0.16 | 0 |  | 31 | 34 | 42 | Y |  | 2018-10-28 04:27 | 83 | 1079 | 23 | 25 | 22 | 26 | 29 | 31 | 33 | 33 | 34 | 34 | 34 |  |  | 34 | 30 | 34 | 34 | 34 | 0 |  | 10 | Y | 0 |  | 1.96 | 1.96 | [5 empty] | N | N | M | 230 | 0.46 | 56 | 84590 | 90000 | 6770 | 15800 | 3 | 2 |  | 2018-10-28 04:35 | 1567 | 128 |  | 36 | 15 | *T/D플럭스 유15 용225KG | [14 empty] | 8459000 | 100 | 1500 | 0 | 0 |  | 400 |  | 선택 | 해제 | 1500 | 0 | 0 |  | 400 |  | 선택 | 해제 | 해제 | 미정 | 미정 | 선택 | 미정 |  | 미정 | BT180180 | H
B48666 | 2018-10-27 | 2 | C |  | 2 | A | KFMN438S | 합금강 | D1 | BM#2 | 1614 | 43 | 1624 | 1557 | 38 | 6600 |  | 1 | 0.24 | 16 |  | -2.39 | 1555 | 1628 | 0.16 | 0 | 0 | 19 | 57 | 63 | Y |  | 2018-10-28 04:48 | 63 | 1084 | 45 | 40 | 37 | 36 | 35 | 34 | 32 | 31 | 28 | 26 | 24 | 22 | 19 | 19 | 32 | 37 | 19 | 0 | -0.36 |  | 50 | Y | -0.6 | [7 empty] | N | N | N | Y | 140 | 0.47 | 64 | 92341 | 99160 | 60 | 14400 | 14 | 1 | 20 | 2018-10-28 04:50 | 1555 | 129 |  | 32 |  | *STR#1 위드롤 2번 하이토크로 오픈작업 S/R 미적용 이상공정 등록 및 생관통보 | [14 empty] | 94.81 | 73.33 | 0 | 0 | 0 |  | 650 | 400 | 선택 | 선택 | 0 | 0 | 0 |  | 650 | 400 | 선택 | 선택 | 미정 | 미정 | 미정 | 미정 | 미정 |  | 미정 | RB105.00 | C
A48767 | 2018-10-27 | 1 | C |  | 2 | A | SM55CBQ | 탄소강 | AE1055M계 | BM#1 | 1576 | 45 | 1593 | 1530 | 41 | 5900 |  | 3 | 0.35 | 25 |  | -1.27 | 1555 | 1593 | 0.19 | 0 |  | 23 | 14 | 66 | Y |  | 2018-10-28 05:33 | 71 | 1095 | 33 | 35 | 36 | 38 | 38 | 39 | 39 | 38 | 38 | 38 | 37 | 36 | 36 | 36 | 37 | 39 | 36 | 38 | -0.04 | Y | 35 | Y | 0 | [8 empty] | N | N | Y | 220 | 0.48 | 63 | 101508 | 95600 | 4530 | 14800 | 3 | 2 |  | 2018-10-28 05:42 | 1555 | 124 |  | 28 | [16 empty] | 98.94 | 100 | 0 | 0 | 0 |  | 400 |  | 선택 | 해제 | 0 | 0 | 0 |  | 400 |  | 선택 | 해제 | 해제 | 미정 | 미정 | 선택 | 미정 |  | 미정 | BT180180 | H
B48667 | 2018-10-27 | 2 | C |  | 3 | A | KFMN438S | 합금강 | D1 | BM#2 | 1604 | 45 | 1624 | 1537 | 40 | 6500 |  | 1 | 0.24 | 15 |  | -2.69 | 1559 | 1620 | 0.15 | 0 | 0 | 22 | 23 | 71 | Y |  | 2018-10-28 05:59 | 67 | 1093 | 14 | 17 | 19 | 20 | 19 | 19 | 18 | 17 | 16 | 15 | 13 | 10 |  | 10 | 17 | 20 | 10 | 19 | -0.25 | Y | 40.02 | Y | -0.6 | [7 empty] | N | N | N | Y | 130 | 0.49 | 56 | 94960 | 91810 | 60 | 14100 | 14 | 1 | 30 | 2018-10-28 06:17 | 1559 | 136 |  | 27 |  | *STR#1 위드롤 2번 하이토크로 오픈작업 S/R 미적용 이상공정 등록 및 생관통보 | [14 empty] | 104.87 | 75 | 0 | 0 | 0 |  | 650 | 400 | 선택 | 선택 | 0 | 0 | 0 |  | 650 | 400 | 선택 | 선택 | 미정 | 미정 | 미정 | 미정 | 미정 |  | 미정 | RB100.00 | C
A48768 | 2018-10-27 | 1 | C |  | 3 | A | SM55CBQ | 탄소강 | AE1055M계 | BM#1 | 1558 | 42 | 1600 | 1538 | 30 | 5400 |  | 3 | 0.36 | 25 |  | -1.58 | 1554 | 1600 | 0.2 | 0 |  | 10 | 50 | 58 | Y |  | 2018-10-28 06:27 | 70 | 1088 | 33 | 32 | 31 | 31 | 30 | 30 | 29 | 28 | 27 | 27 | 26 | 25 |  | 25 | 29 | 31 | 25 | 0 | -0.13 |  | 45.02 | Y | -0.2 | [8 empty] | N | N | Y | 210 | 0.48 | 59 | 84590 | 93150 | 7000 | 16000 | 3 | 2 |  | 2018-10-28 06:46 | 1555 | 117 |  | 38 |  | *롱노즐SEN내부크랙으로교체 | [14 empty] | 84.46 | 100 | 0 | 0 | 0 |  | 400 |  | 선택 | 해제 | 0 | 0 | 0 |  | 400 |  | 선택 | 해제 | 해제 | 미정 | 미정 | 선택 | 선택 | 2 | 미정 | BT180180 | H
B48668 | 2018-10-27 | 2 | C |  | 4 | A | KFMN438S | 합금강 | D1 | BM#2 | 1606 | 51 | 1646 | 1556 | 46 | 7500 |  | 1 | 0.25 | 18 |  | -2.39 | 1563 | 1629 | 0.16 | 0 | 0 | 15 | 40 | 76 | Y |  | 2018-10-28 06:59 | 71 | 1080 | 8 | 21 | 27 | 30 | 31 | 32 | 31 | 30 | 29 | 28 | 26 | 23 | 20 | 20 | 26 | 32 | 20 | 0 | -0.34 | Y | 35.02 | Y | -0.6 | [7 empty] | N | N | N | Y | 120 | 0.47 | 63 | 99414 | 100310 | 90 | 14800 | 14 | 1 | 40 | 2018-10-28 07:13 | 1563 | 133 |  | 27 |  | *STR#1 위드롤 2번 하이토크로 오픈작업 S/R 미적용 이상공정 등록 및 생관통보 | [14 empty] | 100.93 | 77.78 | 0 | 0 | 0 |  | 650 | 400 | 선택 | 선택 | 0 | 0 | 0 |  | 650 | 400 | 선택 | 선택 | 미정 | 미정 | 미정 | 미정 | 선택 | 3 | 미정 | RB100.00 | C
A48769 | 2018-10-28 | 1 | C |  | 4 | A | SM55CBQ | 탄소강 | AE1055M계 | BM#1 | 1579 | 43 | 1601 | 1564 | 33 | 5200 |  | 3 | 0.36 | 25 |  | -1.48 | 1556 | 1601 | 0.24 | 0 |  | 29 | 37 | 64 | Y |  | 2018-10-28 07:32 | 72 | 1100 | 27 | 31 | 32 | 34 | 34 | 34 | 34 | 33 | 33 | 32 | 31 | 31 | 31 | 31 | 32 | 34 | 31 | 34 | -0.06 | Y | 45 | Y | 0 | [8 empty] | N | N | Y | 200 | 0.48 | 67 | 152262 | 99300 | 6970 | 2000 | 3 | 2 |  | 2018-10-28 07:45 | 1556 | 114 |  | 32 |  | *유사강종 연연주 혼탕부 ID:107~109.207~209 | [14 empty] | 143.24 | 100 | 0 | 0 | 0 |  | 400 |  | 선택 | 해제 | 0 | 0 | 0 |  | 400 |  | 선택 | 해제 | 해제 | 미정 | 미정 | 선택 | 미정 |  | 미정 | BT180180 | H
B48669 | 2018-10-28 | 2 | C |  | 5 | A | KFMN438S | 합금강 | D1 | BM#2 | 1566 | 49 | 1624 | 1535 | 42 | 7700 |  | 1 | 0.23 | 16 |  | -2.31 | 1547 | 1616 | 0.11 | 0 | 0 | 5 | 87 | 44 | Y |  | 2018-10-28 08:11 | 55 | 1085 | 17 | 23 | 26 | 27 | 28 | 28 | 27 | 27 | 25 | 24 | 23 | 21 | 19 | 17 | 24 | 28 | 17 | 27 | -0.24 | Y | 45 | Y | -0.4 | [7 empty] | N | N | N | Y | 110 | 0.48 | 67 | 93891 | 105000 | 70 | 15400 | 14 | 1 |  | 2018-10-28 08:23 | 1547 | 127 |  | 22 |  | *STR#1 위드롤 2번 하이토크로 오픈작업 S/R 미적용 이상공정 등록 및 생관통보 | [14 empty] | 89.25 | 70.59 | 0 | 0 | 0 |  | 650 | 400 | 선택 | 선택 | 0 | 0 | 0 |  | 650 | 400 | 선택 | 선택 | 미정 | 미정 | 미정 | 미정 | 미정 |  | 미정 | RB100.00 | C
A48770 | 2018-10-28 | 1 | C |  | 5 | A | AE1055LS | 탄소강 | G-AE1055LS | BM#1 | 1616 | 48 | 1591 | 1567 | 38 | 5600 |  | 3 | 0.36 | 25 |  | -1.11 | 1557 | 1591 | 0 | 29.19 |  | 31 | 35 | 54 | Y |  | 2018-10-28 08:37 | 73 | 1105 | 29 | 34 | 37 | 38 | 38 | 38 | 38 | 38 | 37 | 36 | 36 | 36 | 35 | 35 | 36 | 38 | 35 | 38 | -0.07 | Y | 45.02 | Y | -0.2 | [7 empty] | Y | Y | Y | Y | 190 | 0.48 | 61 | 50754 | 96600 | 6970 | 16300 | 3 | 2 |  | 2018-10-28 08:47 | 1557 | 122 |  | 35 |  | *유사강종 연연주 혼탕부 ID:101.201 *정속유지강종 주속 미준수ID:101~103.201~203 | [14 empty] | 48.99 | 100 | 0 | 0 | 0 |  | 400 |  | 선택 | 해제 | 0 | 0 | 0 |  | 400 |  | 선택 | 해제 | 해제 | 미정 | 미정 | 선택 | 미정 |  | 미정 | BT180180 | H
B48670 | 2018-10-28 | 2 | C |  | 6 | A | KFMN438S | 합금강 | D1 | BM#2 | 1551 | 50 | 1635 | 1515 | 41 | 8500 |  | 1 | 0.23 | 16 |  | 0 | 1561 | 1622 | 0.12 | 0 | 0 | 19 | 58 | 47 | Y |  | 2018-10-28 09:26 | 69 | 1089 | 14 | 25 | 31 | 34 | 36 | 36 | 36 | 35 | 34 | 33 | 31 | 29 | 26 | 24 | 30 | 36 | 24 | 36 | -0.27 | Y | 45 | Y | -0.4 | [7 empty] | N | N | N | Y | 100 | 0.47 | 69 | 99414 | 107480 | 530 | 15700 | 14 | 1 | 20 | 2018-10-28 09:34 | 1561 | 128 |  | 16 |  | *STR#1 위드롤 2번 하이토크로 오픈작업 S/R 미적용 이상공정 등록 및 생관통보 | [14 empty] | 91.92 | 72.22 | 0 | 0 | 0 |  | 650 | 400 | 선택 | 선택 | 0 | 0 | 0 |  | 650 | 400 | 선택 | 선택 | 미정 | 미정 | 미정 | 미정 | 미정 |  | 미정 | RB100.00 | C
A48771 | 2018-10-28 | 1 | C |  | 6 | A | AE1055LS | 탄소강 | G-AE1055LS | BM#1 | 1590 | 43 | 1606 | 1553 | 33 | 5400 |  | 3 | 0.36 | 25 |  | -1.57 | 1559 | 1606 | 0 | 35.57 |  | 22 | 24 | 37 | Y |  | 2018-10-28 09:46 | 75 | 1090 | 35 | 37 | 40 | 42 | 43 | 43 | 43 | 42 | 42 | 42 | 41 | 41 | 41 | 41 | 41 | 43 | 41 | 43 | -0.05 | Y | 40 | Y | 0 | [7 empty] | Y | Y | Y | Y | 180 | 0.5 | 64 | 84590 | 98450 | 6720 | 16100 | 3 | 2 |  | 2018-10-28 09:52 | 1559 | 113 |  | 27 | 10 | [15 empty] | 80.22 | 100 | 0 | 0 | 0 |  | 400 |  | 선택 | 해제 | 0 | 0 | 0 |  | 400 |  | 선택 | 해제 | 해제 | 미정 | 미정 | 선택 | 미정 |  | 미정 | BT180180 | H
B48671 | 2018-10-28 | 2 | C |  | 7 | A | KFMN438S | 합금강 | D1 | BM#2 | 1608 | 50 | 1634 | 1556 | 46 | 8500 |  | 1 | 0.22 | 16 |  | 0 | 1562 | 1636 | 0.13 | 0 | 0 | 36 | 21 | 1902 | Y |  | 2018-10-28 10:26 | 70 | 1080 | 18 | 21 | 24 | 28 | 28 | 29 | 28 | 28 | 27 | 26 | 25 | 25 | 24 | 23 | 25 | 29 | 23 | 28 | -0.15 | Y | 40 | Y | -0.2 | [7 empty] | N | N | N | Y | 150 | 0.48 | 69 | 110460 | 108220 | 130 | 15600 | 14 | 1 | 30 | 2018-10-28 10:43 | 1562 | 133 |  | 28 |  | *STR#1 위드롤 2번 하이토크로 오픈작업 S/R 미적용 이상공정 등록 및 생관통보 | [14 empty] | 104.7 | 70 | 0 | 0 | 0 |  | 650 | 400 | 선택 | 선택 | 0 | 0 | 0 |  | 650 | 400 | 선택 | 선택 | 미정 | 미정 | 미정 | 미정 | 미정 |  | 미정 | RB100.00 | C
A48772 | 2018-10-28 | 1 | C |  | 7 | A | AE1055LS | 탄소강 | G-AE1055LS | BM#1 | 1607 | 40 | 1598 | 1548 | 29 | 4600 |  | 3 | 0.34 | 25 |  | -1.55 | 1552 | 1598 | 0 | 30.02 |  | 10 | 51 | 61 | Y |  | 2018-10-28 10:44 | 68 | 1098 | 39 | 37 | 35 | 34 | 33 | 32 | 32 | 30 | 29 | 29 | 28 | 28 |  | 28 | 32 | 35 | 28 | 0 | -0.16 |  | 45.02 | Y | 0 | [7 empty] | Y | Y | Y | Y | 230 | 0.5 | 57 | 101508 | 93250 | 6830 | 16000 | 3 | 2 |  | 2018-10-28 10:55 | 1552 | 110 |  | 34 | [16 empty] | 101.25 | 100 | 0 | 0 | 0 |  | 400 |  | 선택 | 해제 | 0 | 0 | 0 |  | 400 |  | 선택 | 해제 | 해제 | 미정 | 미정 | 선택 | 미정 |  | 미정 | BT180180 | H
B48672 | 2018-10-28 | 2 | C | 잔강최소화전 | 8 | A | KFMN438S | 합금강 | D1 | BM#2 | 1585 | 50 | 1637 | 1537 | 43 | 8000 |  | 1 | 0.26 | 15 |  | -2.56 | 1569 | 1631 | 0.12 | 0 | 0 | 15 | 41 | 60 | Y |  | 2018-10-28 11:30 | 77 | 1090 | 21 | 27 | 31 | 33 | 33 | 33 | 31 | 31 | 31 | 29 | 27 | 26 | 24 | 21 | 29 | 33 | 21 | 33 | -0.24 | Y | 50 | Y | -0.6 | [7 empty] | N | N | N | Y | 1569 | 0.47 | 66 | 119284 | 101660 | 50 | 3000 | 14 | 1 | 10 | 2018-10-28 11:55 | 1569 | 139 |  | 36 |  | *STR#1 위드롤 2번 하이토크로 오픈작업 S/R 미적용 이상공정 등록 및 생관통보 | [14 empty] | 117.35 | 100 | 0 | 3720 | 0 |  | 650 | 400 | 선택 | 선택 | 0 | 3100 | 0 |  | 650 | 400 | 선택 | 선택 | 미정 | 미정 | 미정 | 미정 | 미정 |  | 미정 | RB105.00 | C
A48773 | 2018-10-28 | 1 | C |  | 8 | A | AE1055LS | 탄소강 | G-AE1055LS | BM#1 | 1618 | 40 | 1595 | 1564 | 30 | 4600 |  | 3 | 0.34 | 25 |  | -1.48 | 1551 | 1595 | 0 | 27.97 |  | 29 | 38 | 54 | Y |  | 2018-10-28 11:51 | 67 | 1085 | 27 | 29 | 32 | 33 | 34 | 34 | 34 | 34 | 33 | 33 | 32 | 32 | 32 | 32 | 32 | 34 | 32 | 34 | -0.05 | Y | 40 | Y | 0 | [7 empty] | Y | Y | Y | Y | 220 | 0.5 | 63 | 101508 | 98050 | 6810 | 16100 | 3 | 2 |  | 2018-10-28 11:56 | 1551 | 106 |  | 25 | [16 empty] | 96.63 | 100 | 0 | 0 | 0 |  | 400 |  | 선택 | 해제 | 0 | 0 | 0 |  | 400 |  | 선택 | 해제 | 해제 | 미정 | 미정 | 선택 | 미정 |  | 미정 | BT180180 | H
A48774 | 2018-10-28 | 1 | D |  | 9 | A | AE1055LS | 탄소강 | G-AE1055LS | BM#1 | 1585 | 40 | 1597 | 1546 | 31 | 4800 |  | 3 | 0.34 | 25 |  | -1.43 | 1554 | 1597 | 0 | 28.43 |  | 31 | 36 | 57 | Y |  | 2018-10-28 12:50 | 70 | 1090 | 31 | 33 | 35 | 36 | 36 | 36 | 35 | 34 | 33 | 33 | 32 | 32 | 31 | 31 | 34 | 36 | 31 | 36 | -0.11 | Y | 45 | Y | -0.2 | [7 empty] | Y | Y | Y | Y | 210 | 0.5 | 60 | 101508 | 96640 | 2940 | 13800 | 3 | 2 |  | 2018-10-28 12:57 | 1554 | 106 |  | 29 | [16 empty] | 97.37 | 100 | 0 | 0 | 0 |  | 400 |  | 선택 | 해제 | 0 | 0 | 0 |  | 400 |  | 선택 | 해제 | 해제 | 미정 | 미정 | 선택 | 미정 |  | 미정 | BT180180 | H
B48673 | 2018-10-28 | 2 | D | 잔강최소화 | 9 | A | SMN443H2 | 소입성보증강 | 보론강 | BM#2 | 1599 | 43 | 1634 | 1564 | 39 | 7200 |  | 1 | 0.24 | 18 |  | -2.32 | 1560 | 1637 | 0.12 | 0 | 0 | 5 | 88 | 56 | Y |  | 2018-10-28 12:40 | 69 | 1070 | -177 | 16 | 29 | 29 | 30 | 30 | 30 | 30 | 30 | 29 | 29 | 27 |  | 27 | 22 | 30 | 27 | 30 | -0.08 | Y | 35.02 | Y | -0.4 |  |  |  | 1.16 |  |  |  | N | N | N | N | 130 | 0.46 | 60 | 96798 | 104630 | 3200 | 15300 | 14 | 1 |  | 2018-10-28 12:52 | 1560 | 160 |  | 48 |  | *전공정 요청 감속주입 | [14 empty] | 92.19 | 100 | 3200 | 0 | 0 |  | 650 | 400 | 선택 | 선택 | 3200 | 0 | 0 |  | 650 | 400 | 선택 | 선택 | 미정 | 미정 | 미정 | 미정 | 선택 | 5 | 미정 | RB160.00 | C
A48775 | 2018-10-28 | 1 | D |  | 10 | A | AE1055LS | 탄소강 | G-AE1055LS | BM#1 | 1655 | 43 | 1597 | 1588 | 32 | 3700 |  | 3 | 0.35 | 25 |  | -1.39 | 1555 | 1597 | 0 | 29.5 |  | 22 | 25 | 51 | Y |  | 2018-10-28 13:50 | 71 | 1092 | 31 | 33 | 35 | 37 | 38 | 38 | 38 | 38 | 38 | 36 | 36 | 36 | 35 | 35 | 36 | 38 | 35 | 38 | -0.07 | Y | 40.03 | Y | -0.2 | [7 empty] | Y | Y | Y | Y | 200 | 0.5 | 60 | 84590 | 93000 | 7070 | 15400 | 3 | 2 |  | 2018-10-28 13:58 | 1555 | 108 |  | 30 | [16 empty] | 84.42 | 100 | 0 | 0 | 0 |  | 400 |  | 선택 | 해제 | 0 | 0 | 0 |  | 400 |  | 선택 | 해제 | 해제 | 미정 | 미정 | 선택 | 미정 |  | 미정 | BT180180 | H
B48674 | 2018-10-28 | 2 | D |  | 10 | A | SMN443H2 | 소입성보증강 | 보론강 | BM#2 | 1620 | 45 | 1646 | 1576 | 33 | 6700 |  | 1 | 0.25 | 21 |  | 0 | 1575 | 1645 | 0.25 | 0 | 0 | 19 | 59 | 42 | Y |  | 2018-10-28 13:37 | 84 | 1087 | 24 | 31 | 36 | 39 | 40 | 41 | 41 | 40 | 38 | 37 | 36 | 35 | 32 | 32 | 36 | 41 | 32 | 0 | -0.27 | Y | 33.58 | Y | -0.6 |  |  |  | 1.06 |  |  |  | N | N | N | N | 120 | 0.47 | 62 | 97883 | 96900 | 930 | 14100 | 14 | 1 | 40 | 2018-10-28 14:24 | 1575 | 161 |  | 54 |  | * 전공정 작업지연 감속주입 요청 함. | [14 empty] | 100.14 | 100 | 0 | 0 | 0 |  | 650 | 400 | 선택 | 선택 | 0 | 0 | 0 |  | 650 | 400 | 선택 | 선택 | 미정 | 미정 | 미정 | 미정 | 미정 |  | 미정 | RB100.00 | C
A48776 | 2018-10-28 | 1 | D |  | 11 | A | AE1055LS | 탄소강 | G-AE1055LS | BM#1 | 1561 | 42 | 1600 | 1530 | 31 | 4800 |  | 3 | 0.33 | 25 |  | -1.57 | 1554 | 1600 | 0 | 17.7 |  | 10 | 52 | 55 | Y |  | 2018-10-28 14:56 | 70 | 1109 | 34 | 34 | 35 | 36 | 35 | 35 | 35 | 34 | 34 | 33 | 33 | 33 |  | 33 | 34 | 36 | 33 | 35 | -0.04 | Y | 40.03 | Y | 0 | [7 empty] | Y | Y | Y | Y | 190 | 0.5 | 57 | 101508 | 91420 | 7050 | 16000 | 3 | 2 |  | 2018-10-28 15:03 | 1554 | 100 |  | 26 | [16 empty] | 102.53 | 100 | 0 | 0 | 0 |  | 400 |  | 선택 | 해제 | 0 | 0 | 0 |  | 400 |  | 선택 | 해제 | 해제 | 미정 | 미정 | 선택 | 미정 |  | 미정 | BT180180 | H
B48675 | 2018-10-28 | 2 | D |  | 11 | A | SMN443H2 | 소입성보증강 | 보론강 | BM#2 | 1561 | 52 | 1637 | 1545 | 44 | 8100 |  | 1 | 0.21 | 20 |  | -2.48 | 1581 | 1648 | 0.13 | 0 | 0 | 36 | 22 | 37 | Y |  | 2018-10-28 14:48 | 90 | 1098 | 29 | 28 | 29 | 29 | 33 | 36 | 37 | 38 | 38 | 37 | 36 | 35 | 33 | 27 | 34 | 38 | 27 | 29 | -0.26 | Y | 43 | Y | -0.4 |  |  |  | 0.95 |  |  |  | N | N | N | N | 110 | 0.41 | 69 | 94180 | 92960 | 80 | 14500 | 14 | 1 | 10 | 2018-10-28 14:54 | 1581 | 163 |  | 48 |  | * 전공정 작업지연 감속20%이상 주입 이상공정 등록 및 생관통보. * 래들 도착지연 SPEED 0.40이하작업 ID:306,307/406,407 이상재등록. | [14 empty] | 101.98 | 100 | 0 | 0 | 0 |  | 650 | 400 | 선택 | 선택 | 0 | 0 | 0 |  | 650 | 400 | 선택 | 선택 | 미정 | 미정 | 미정 | 미정 | 미정 |  | 미정 | RB100.00 | C
A48777 | 2018-10-28 | 1 | D |  | 12 | A | AE1055LS | 탄소강 | G-AE1055LS | BM#1 | 1658 | 39 | 1586 | 1578 | 34 | 3300 |  | 3 | 0.34 | 25 |  | -0.99 | 1557 | 1586 | 0 | 20.8 |  | 29 | 39 | 64 | Y |  | 2018-10-28 15:57 | 73 | 1086 | 32 | 35 | 37 | 38 | 38 | 38 | 38 | 37 | 36 | 36 | 35 | 35 | 35 | 35 | 36 | 38 | 35 | 38 | -0.06 | Y | 44.98 | Y | 0 | [7 empty] | Y | Y | Y | Y | 180 | 0.5 | 63 | 101508 | 99520 | 7020 | 15900 | 3 | 2 |  | 2018-10-28 16:04 | 1557 | 97 |  | 23 | [16 empty] | 94.69 | 100 | 0 | 0 | 0 |  | 400 |  | 선택 | 해제 | 0 | 0 | 0 |  | 400 |  | 선택 | 해제 | 해제 | 미정 | 미정 | 선택 | 미정 |  | 미정 | BT180180 | H
B48677 | 2018-10-28 | 2 | D | TUNDISH교체전 | 12 | A | SMN443H2 | 소입성보증강 | 보론강 | BM#2 | 1600 | 45 | 1635 | 1545 | 35 | 6500 |  | 1 | 0.21 | 18 |  | -2.3 | 1572 | 1621 | 0.13 | 0 | 0 | 5 | 89 | 22 | Y |  | 2018-10-28 16:36 | 81 | 1088 | 23 | 36 | 41 | 44 | 46 | 47 | 47 | 46 | 45 | 45 | 44 | 43 | 42 | 38 | 42 | 47 | 38 | 0 | -0.2 | Y | 44.98 | Y | -0.4 |  |  |  | 0.84 |  |  |  | N | N | N | N | 100 | 0.43 | 71 | 83100 | 101180 | 570 | 2000 | 14 | 1 | 20 | 2018-10-28 16:38 | 1572 | 110 |  | 13 |  | * 전공정 작업지연 감속20%이상 주입 이상공정 등록 및 생관통보. | A0BCC92DCC62487EBEE85A0553F90035 | DB996DF562964D1DAE7681B65BE9734D | CE1138A0164D4A41B24D2E5B9A78E46A | [11 empty] | 81.67 | 100 | 0 | 4530 | 0 |  | 650 | 400 | 선택 | 선택 | 0 | 4460 | 0 |  | 650 | 400 | 선택 | 선택 | 미정 | 미정 | 미정 | 미정 | 미정 |  | 미정 | RB100.00 | C
A48778 | 2018-10-28 | 1 | D |  | 13 | A | AE1055LS | 탄소강 | G-AE1055LS | BM#1 | 1626 | 41 | 1595 | 1565 | 29 | 4000 |  | 3 | 0.34 | 25 |  | -1.69 | 1545 | 1595 | 0 | 23.41 |  | 31 | 37 | 61 | Y |  | 2018-10-28 17:02 | 61 | 1088 | 33 | 33 | 33 | 33 | 32 | 31 | 31 | 29 | 28 | 28 | 27 | 26 |  | 26 | 30 | 33 | 26 | 33 | -0.16 |  | 45.03 | Y | -0.2 | [7 empty] | Y | Y | Y | Y | 230 | 0.5 | 60 | 152262 | 97180 | 7020 | 15500 | 3 | 2 |  | 2018-10-28 17:13 | 1545 | 102 |  | 22 |  | *유사강종 연연주 혼탕부 성분확인 ID; 107~109.207~209 | [14 empty] | 145.29 | 100 | 0 | 0 | 0 |  | 400 |  | 선택 | 해제 | 0 | 0 | 0 |  | 400 |  | 선택 | 해제 | 해제 | 미정 | 미정 | 선택 | 미정 |  | 미정 | BT180180 | H
B48678 | 2018-10-28 | 2 | D | TUNDISH교체 | 1 | A | AE15B36C2 | 합금강 | 보론강 | BM#2 | 1593 | 52 | 1665 | 1567 | 41 | 8000 |  | 1 | 0.21 | 20 |  | -2.4 | 1595 | 1663 | 0.13 | 0 | 0 | 22 | 26 | 37 | Y |  | 2018-10-28 17:58 | 97 | 1088 | -574 | -251 | 31 | 34 | 33 | 38 | 44 | 46 | 47 | 48 | 48 | 49 | 48 | 47 | 43 | 49 | 47 | 48 | -0.04 |  | 10 | Y | -0.2 |  | 2.93 | 2.93 | 1.6 |  |  |  | N | N | N | N | 150 | 0.47 | 60 | 91280 | 97520 | 1460 | 15700 | 7 | 2 | 10 | 2018-10-28 17:55 | 1595 | 143 |  | 30 |  | * T/D FLUX 용탕부: 120KG / 유탕부: 15KG 투입 * 첫 HEAT 수소측정 기준초과(10분)이상공정 등록 및 생관통보. | [14 empty] | 92.16 | 100 | 710 | 0 | 0 |  | 300 | 400 | 선택 | 선택 | 730 | 0 | 0 |  | 300 | 400 | 선택 | 선택 | 해제 | 미정 | 미정 | 미정 | 미정 |  | 미정 | RB100.00 | C
A48779 | 2018-10-28 | 1 | D |  | 14 | A | P-AE1055LSM | 탄소강 | G-AE1055LS | BM#1 | 1594 | 42 | 1597 | 1535 | 32 | 5000 |  | 3 | 0.35 | 25 |  | -1.42 | 1555 | 1597 | 0 | 23.2 |  | 19 | 60 | 49 | Y |  | 2018-10-28 18:02 | 71 | 1089 | 26 | 29 | 34 | 37 | 39 | 39 | 39 | 39 | 39 | 38 | 38 | 37 | 37 | 37 | 36 | 39 | 37 | 39 | -0.04 | Y | 45.02 | Y | 0 | [7 empty] | Y | Y | Y | Y | 220 | 0.48 | 66 | 50754 | 99380 | 7050 | 16800 | 3 | 2 |  | 2018-10-28 18:09 | 1555 | 104 |  | 23 |  | *유사강종 연연주 혼탕부 성분확인 ID; 101.201 | [14 empty] | 47.43 | 100 | 0 | 0 | 0 |  | 400 |  | 선택 | 해제 | 0 | 0 | 0 |  | 400 |  | 선택 | 해제 | 해제 | 미정 | 미정 | 선택 | 선택 | 3 | 미정 | BT180180 | H
A48780 | 2018-10-28 | 1 | D |  | 15 | B | P-AE1055LSM | 탄소강 | G-AE1055LS | BM#1 | 1597 | 41 | 1597 | 1544 | 28 | 4700 |  | 3 | 0.35 | 25 |  | 45.91 | 1551 | 0 | 0 | 15.23 |  | 15 | 43 | 49 | Y |  | 2018-10-28 19:19 | 67 | 1088 | 37 | 39 | 41 | 42 | 43 | 42 | 42 | 41 | 40 | 40 | 39 | 39 | 39 | 39 | 40 | 43 | 39 | 42 | -0.1 | Y | 40.02 | Y | 0 | [7 empty] | Y | Y | Y | Y | 210 | 0.48 | 60 | 84590 | 92420 | 7040 | 14500 | 3 | 2 |  | 2018-10-28 19:25 | 1551 | 108 |  | 13 |  | *래들 미개공으로 강제개공 이상재 ID:105.205 | [14 empty] | 84.59 | 100 | 0 | 0 | 0 |  | 400 |  | 선택 | 해제 | 0 | 0 | 0 |  | 400 |  | 선택 | 해제 | 해제 | 미정 | 미정 | 선택 | 미정 |  | 미정 | BT180180 | H
B48679 | 2018-10-28 | 2 | D |  | 2 | A | AE15B36C2 | 합금강 | 보론강 | BM#2 | 1625 | 39 | 1615 | 1565 | 30 | 5200 |  | 3 | 0.37 | 15 |  | 83.48 | 1575 | 0 | 0.1 | 0 |  | 10 | 53 | 40 | Y |  | 2018-10-28 18:25 | 77 | 1088 | 45 | 38 | 35 | 33 | 32 | 32 | 31 | 31 | 31 | 30 | 30 | 29 | 28 | 28 | 33 | 35 | 28 | 31 | -0.14 |  | 50.02 | Y | -0.2 | [7 empty] | N | N | N | N | 140 | 0.49 | 62 | 100656 | 100740 | 90 | 14100 | 7 | 2 | 20 | 2018-10-28 18:37 | 1575 | 143 |  | 66 | [16 empty] | 99.86 | 100 | 0 | 0 | 300 |  | 300 | 400 | 선택 | 선택 | 0 | 0 | 300 |  | 300 | 400 | 선택 | 선택 | 해제 | 미정 | 미정 | 미정 | 미정 |  | 미정 | RB100.00 | H
B48680 | 2018-10-28 | 2 | D |  | 3 | A | AE15B36C2 | 합금강 | 보론강 | BM#2 | 1579 | 45 | 1636 | 1534 | 38 | 7400 |  | 1 | 0.21 | 16 |  | -2.49 | 1571 | 1634 | 0.12 | 0 | 0 | 36 | 23 | 89 | Y |  | 2018-10-28 19:50 | 73 | 1088 | 26 | 27 | 27 | 28 | 29 | 29 | 29 | 28 | 27 | 26 | 25 | 23 | 23 | 23 | 27 | 29 | 23 | 29 | -0.15 | Y | 40 | Y | 0 | [7 empty] | N | N | N | N | 130 | 0.49 | 60 | 96985 | 98870 | 1320 | 14900 | 7 | 2 | 30 | 2018-10-28 19:51 | 1571 | 148 |  | 47 | [16 empty] | 96.89 | 100 | 0 | 0 | 0 |  | 300 | 400 | 선택 | 선택 | 0 | 0 | 0 |  | 300 | 400 | 선택 | 선택 | 해제 | 미정 | 미정 | 미정 | 미정 |  | 미정 | RB100.00 | C
A48781 | 2018-10-28 | 1 | D |  | 16 | A | P-AE1055LSM | 탄소강 | G-AE1055LS | BM#1 | 1574 | 45 | 1601 | 1534 | 38 | 5800 |  | 3 | 0.36 | 25 |  | -1.52 | 1550 | 1601 | 0 | 17.97 |  | 29 | 40 | 62 | N | 3 | 2018-10-28 20:11 | 66 | 1089 | 37 | 33 | 33 | 33 | 32 | 32 | 31 | 31 | 30 | 30 | 29 | 29 | 28 | 28 | 31 | 33 | 28 | 33 | -0.1 |  | 50.02 | Y | -0.2 | [7 empty] | Y | Y | Y | Y | 200 | 0.48 | 65 | 101508 | 98310 | 7080 | 14400 | 3 | 2 |  | 2018-10-28 20:19 | 1550 | 110 |  | 23 |  | *래들 미개공으로 강제개공 이상재 ID:101.201 | [14 empty] | 96.72 | 100 | 0 | 0 | 0 |  | 400 |  | 선택 | 해제 | 0 | 0 | 0 |  | 400 |  | 선택 | 해제 | 해제 | 미정 | 미정 | 선택 | 미정 |  | 미정 | BT180180 | H
B48681 | 2018-10-28 | 2 | B |  | 4 | A | AE15B36C2 | 합금강 | 보론강 | BM#2 | 1589 | 42 | 1637 | 1546 | 39 | 7500 |  | 1 | 0.24 | 16 |  | -2.37 | 1580 | 1640 | 0.14 | 0 | 0 | 5 | 90 | 56 | Y |  | 2018-10-28 20:53 | 82 | 1087 | 20 | 28 | 36 | 40 | 43 | 44 | 44 | 45 | 44 | 43 | 43 | 40 | 40 | 40 | 39 | 45 | 40 | 44 | -0.11 | Y | 25 | Y | 0 | [7 empty] | N | N | N | N | 120 | 0.49 | 61 | 96985 | 99540 | 230 | 14600 | 7 | 2 | 40 | 2018-10-28 21:04 | 1586 | 150 |  | 48 | [16 empty] | 97.28 | 100 | 0 | 0 | 0 |  | 300 | 400 | 선택 | 선택 | 0 | 0 | 0 |  | 300 | 400 | 선택 | 선택 | 해제 | 미정 | 미정 | 미정 | 미정 |  | 미정 | RB100.00 | H
A48782 | 2018-10-28 | 1 | B |  | 17 | A | P-AE1055LSM | 탄소강 | G-AE1055LS | BM#1 | 1564 | 43 | 1581 | 1533 | 40 | 6200 |  | 3 | 0.36 | 25 |  | -0.92 | 1549 | 1581 | 0 | 19.17 |  | 31 | 38 | 66 | Y |  | 2018-10-28 21:30 | 65 | 1089 | 27 | 32 | 34 | 35 | 35 | 34 | 33 | 33 | 33 | 32 | 32 | 31 | 31 | 31 | 33 | 35 | 31 | 33 | -0.09 | Y | 45 | Y | 0 | [7 empty] | Y | Y | Y | Y | 190 | 0.48 | 63 | 84590 | 98020 | 7640 | 15000 | 3 | 2 |  | 2018-10-28 21:37 | 1549 | 101 |  | 11 |  | *L/D잔강 7.8TON 슬러그 나옴 | [14 empty] | 80.03 | 100 | 0 | 0 | 0 |  | 400 |  | 선택 | 해제 | 0 | 0 | 0 |  | 400 |  | 선택 | 해제 | 해제 | 미정 | 미정 | 해제 | 선택 | 3 | 미정 | BT180180 | H
B48682 | 2018-10-28 | 2 | B |  | 5 | A | AE15B36C2 | 합금강 | 보론강 | BM#2 | 1574 | 41 | 1634 | 1544 | 37 | 6900 |  | 1 | 0.23 | 16 |  | -2.4 | 1573 | 1630 | 0.12 | 0 | 0 | 19 | 61 | 27 | Y |  | 2018-10-28 22:09 | 75 | 1088 | 38 | 37 | 37 | 38 | 37 | 37 | 36 | 35 | 34 | 33 | 32 | 30 |  | 30 | 35 | 38 | 30 | 37 | -0.2 | Y | 40 | Y | -0.4 | [7 empty] | N | N | N | N | 110 | 0.49 | 59 | 96985 | 96790 | 1220 | 14700 | 7 | 2 | 40 | 2018-10-28 22:25 | 1573 | 139 |  | 36 | [16 empty] | 98.96 | 100 | 0 | 0 | 0 |  | 300 | 400 | 선택 | 선택 | 0 | 0 | 0 |  | 300 | 400 | 선택 | 선택 | 해제 | 미정 | 미정 | 미정 | 미정 |  | 미정 | RB100.00 | C
A48783 | 2018-10-28 | 1 | B |  | 18 | A | P-AE1055LSM | 탄소강 | G-AE1055LS | BM#1 | 1603 | 43 | 1597 | 1553 | 29 | 4200 |  | 3 | 0.36 | 25 |  | -1.64 | 1549 | 1597 | 0 | 17.55 |  | 22 | 27 | 78 | Y |  | 2018-10-28 22:14 | 65 | 1089 | 29 | 32 | 32 | 33 | 33 | 32 | 32 | 32 | 32 | 31 | 31 | 31 | 30 | 29 | 32 | 33 | 29 | 32 | -0.08 | Y | 50.5 | Y | 0 | [7 empty] | Y | Y | Y | Y | 180 | 0.48 | 66 | 101508 | 100880 | 7090 | 16400 | 3 | 2 |  | 2018-10-28 22:21 | 1549 | 106 |  | 31 | [16 empty] | 10150800 | 100 | 0 | 0 | 0 |  | 400 |  | 선택 | 해제 | 0 | 0 | 0 |  | 400 |  | 선택 | 해제 | 해제 | 미정 | 미정 | 선택 | 미정 |  | 미정 | BT180180 | H
B48683 | 2018-10-28 | 2 | B |  | 6 | A | AE15B36C2 | 합금강 | 보론강 | BM#2 | 1574 | 47 | 1635 | 1557 | 31 | 6400 |  | 1 | 0.25 | 15 |  | -2.82 | 1568 | 1634 | 0.27 | 0 | 0 | 10 | 54 | 37 | Y |  | 2018-10-28 23:03 | 70 | 1089 | 25 | 28 | 30 | 33 | 33 | 34 | 33 | 33 | 32 | 31 | 30 | 28 |  | 28 | 31 | 34 | 28 | 33 | -0.2 | Y | 30 | Y | -0.4 | [7 empty] | N | N | N | N | 100 | 0.49 | 56 | 95064 | 92920 | 60 | 15400 | 7 | 2 | 10 | 2018-10-28 23:39 | 1568 | 143 |  | 45 | [16 empty] | 102.33 | 100 | 0 | 0 | 0 |  | 300 | 400 | 선택 | 선택 | 0 | 0 | 0 |  | 300 | 400 | 선택 | 선택 | 해제 | 미정 | 미정 | 미정 | 미정 |  | 미정 | RB100.00 | H
A48784 | 2018-10-28 | 1 | B |  | 19 | A | P-AE1055LSM | 탄소강 | G-AE1055LS | BM#1 | 1603 | 42 | 1594 | 1536 | 33 | 5400 |  | 3 | 0.35 | 25 |  | -1.36 | 1550 | 1591 | 0 | 26.04 |  | 15 | 44 | 64 | Y |  | 2018-10-28 23:28 | 66 | 1088 | 28 | 30 | 31 | 33 | 33 | 33 | 32 | 32 | 32 | 31 | 30 | 30 | 30 | 30 | 31 | 33 | 30 | 33 | -0.06 | Y | 45 | Y | 0 | [7 empty] | Y | Y | Y | Y | 230 | 0.48 | 62 | 101508 | 98460 | 7100 | 15400 | 3 | 2 |  | 2018-10-28 23:36 | 1550 | 113 |  | 24 | [16 empty] | 10150800 | 100 | 0 | 0 | 0 |  | 400 |  | 선택 | 해제 | 0 | 0 | 0 |  | 400 |  | 선택 | 해제 | 해제 | 미정 | 미정 | 선택 | 미정 |  | 미정 | BT180180 | H
B48684 | 2018-10-28 | 2 | B |  | 7 | A | AE15B36C2 | 합금강 | 보론강 | BM#2 | 1579 | 47 | 1626 | 1554 | 37 | 7100 |  | 1 | 0.27 | 16 |  | -2.69 | 1566 | 1639 | 0.25 | 0 | 0 | 36 | 24 | 28 | Y |  | 2018-10-29 00:12 | 68 | 1090 | 25 | 30 | 33 | 36 | 36 | 36 | 35 | 35 | 34 | 32 | 31 | 30 |  | 30 | 33 | 36 | 30 | 36 | -0.15 | Y | 40 | Y | -0.2 | [7 empty] | N | N | N | N | 150 | 0.49 | 59 | 95064 | 95970 | 150 | 14100 | 7 | 2 | 20 | 2018-10-29 00:18 | 1566 | 141 |  | 36 |  | * 후 HEAT L/D 강제개공 ID: 308,409 | [14 empty] | 98.97 | 100 | 0 | 0 | 0 |  | 300 | 400 | 선택 | 선택 | 0 | 0 | 0 |  | 300 | 400 | 선택 | 선택 | 해제 | 미정 | 미정 | 미정 | 미정 |  | 미정 | RB100.00 | H
A48785 | 2018-10-28 | 1 | B | TUNDISH교체전 | 20 | A | P-AE1055LSM | 탄소강 | G-AE1055LS | BM#1 | 1594 | 42 | 1599 | 1538 | 33 | 5300 |  | 3 | 0.36 | 25 |  | -1.46 | 1545 | 1590 | 0 | 20.52 |  | 29 | 41 | 57 | Y |  | 2018-10-29 00:30 | 61 | 1085 | 29 | 29 | 29 | 29 | 28 | 27 | 27 | 27 | 26 | 26 | 25 | 25 |  | 25 | 27 | 29 | 25 | 29 | -0.09 |  | 45.02 | Y | 0 | [7 empty] | N | N | N | N | 220 | 0.48 | 60 | 101662 | 96420 | 6980 | 2000 | 3 | 2 |  | 2018-10-29 00:38 | 1545 | 116 |  | 27 |  |  |  | B671F9B94EF84D72B627E0123C4846F8 | 2041C709975949EEADDA715BF6609E80 | B0A5B3C1C1F54646867661FEDE5A57C5 | [10 empty] | 10166200 | 100 | 0 | 3500 | 0 |  | 400 |  | 선택 | 해제 | 0 | 3500 | 0 |  | 400 |  | 선택 | 해제 | 해제 | 미정 | 미정 | 선택 | 미정 |  | 미정 | BT180180 | H
B48685 | 2018-10-28 | 2 | B |  | 8 | A | AE15B36C2 | 합금강 | 보론강 | BM#2 | 1606 | 45 | 1615 | 1555 | 36 | 7100 |  | 1 | 0.25 | 15 |  | -2.44 | 1572 | 1639 | 0.27 | 0 | 0 | 5 | 91 | 28 | N | 2 | 2018-10-29 01:04 | 74 | 1088 | 24 | 33 | 37 | 40 | 42 | 42 | 42 | 42 | 41 | 40 | 39 | 37 | 36 | 36 | 38 | 42 | 36 | 42 | -0.15 | Y | 39.98 | Y | -0.2 | [7 empty] | N | N | N | N | 140 | 0.49 | 64 | 96985 | 105190 | 130 | 14400 | 7 | 2 | 30 | 2018-10-29 01:10 | 1572 | 144 |  | 47 | [16 empty] | 92.5 | 100 | 0 | 0 | 0 |  | 300 | 400 | 선택 | 선택 | 0 | 0 | 0 |  | 300 | 400 | 선택 | 선택 | 해제 | 미정 | 미정 | 미정 | 미정 |  | 미정 | RB100.00 | C
A48786 | 2018-10-28 | 1 | B | TUNDISH교체 | 1 | A | STB2 | 베어링강 | STB (SF) | BM#1 | 1583 | 50 | 1585 | 1530 | 46 | 7400 |  | 3 | 0.41 | 29 |  | -1.38 | 1546 | 1593 | 0.18 | 0 |  | 31 | 39 | 57 | Y |  | 2018-10-29 01:45 | 90 | 1080 | 35 | 36 | 28 | 34 | 39 | 42 | 43 | 44 | 45 | 45 | 46 | 46 |  | 46 | 41 | 46 | 46 | 0 | 0 |  | 5 | Y | 0 |  | 2.32 | 2.32 | [5 empty] | N | N | M | 230 | 0.46 | 64 | 101508 | 100040 | 7140 | 15700 | 15 | 1 |  | 2018-10-29 01:52 | 546 | 136 |  | 37 |  | *T/Dflux 유15kg 용275kg | [14 empty] | 94.82 | 100 | 1500 | 0 | 0 |  | 650 |  | 선택 | 해제 | 1500 | 0 | 0 |  | 650 |  | 선택 | 해제 | 선택 | 미정 | 미정 | 선택 | 미정 |  | 미정 | BT180180 | H
B48686 | 2018-10-28 | 2 | B |  | 9 | A | AE15B36C2 | 합금강 | 보론강 | BM#2 | 1625 | 47 | 1626 | 1575 | 41 | 6800 |  | 1 | 0.23 | 16 |  | -2.48 | 1568 | 1628 | 0.18 | 0 | 0 | 23 | 15 | 1025 | Y |  | 2018-10-29 02:19 | 70 | 1094 | 29 | 28 | 27 | 28 | 27 | 26 | 25 | 24 | 23 | 22 | 21 | 20 |  | 20 | 25 | 28 | 20 | 0 | -0.2 | Y | 40 | Y | -0.2 | [7 empty] | N | N | N | N | 130 | 0.49 | 61 | 100656 | 100460 | 50 | 14400 | 7 | 2 | 35 | 2018-10-29 02:21 | 1568 | 150 |  | 40 | [16 empty] | 100.86 | 100 | 0 | 0 | 0 |  | 300 | 400 | 선택 | 선택 | 0 | 0 | 0 |  | 300 | 400 | 선택 | 선택 | 해제 | 미정 | 미정 | 미정 | 선택 | 8 | 미정 | RB100.00 | H
A48787 | 2018-10-28 | 1 | B |  | 2 | A | STB2 | 베어링강 | STB (SF) | BM#1 | 1581 | 44 | 1574 | 1530 | 36 | 6000 |  | 3 | 0.36 | 28 |  | -1.23 | 1529 | 1571 | 0.19 | 0 |  | 22 | 28 | 59 | Y |  | 2018-10-29 02:41 | 73 | 1085 | 45 | 39 | 36 | 35 | 35 | 35 | 34 | 34 | 33 | 32 | 32 | 32 | 32 | 32 | 35 | 36 | 32 | 35 | -0.07 | Y | 55.02 | Y | 0 |  |  |  | 1.71 |  |  |  | Y | Y | Y | Y | 220 | 0.48 | 66 | 101508 | 101730 | 6900 | 16100 | 15 | 1 |  | 2018-10-29 02:47 | 1529 | 140 |  | 47 | [16 empty] | 93.51 | 100 | 0 | 0 | 0 |  | 650 |  | 선택 | 해제 | 0 | 0 | 0 |  | 650 |  | 선택 | 해제 | 선택 | 미정 | 미정 | 선택 | 미정 |  | 미정 | BT180180 | H
B48687 | 2018-10-28 | 2 | B |  | 10 | A | AE15B36C2 | 합금강 | 보론강 | BM#2 | 1603 | 47 | 1627 | 1537 | 37 | 7300 |  | 1 | 0.23 | 15 |  | -2.63 | 1572 | 1637 | 0.14 | 0 | 0 | 19 | 62 | 91 | Y |  | 2018-10-29 03:16 | 74 | 1090 | 16 | 15 | 27 | 32 | 34 | 36 | 36 | 36 | 36 | 35 | 34 | 32 | 31 | 31 | 32 | 36 | 31 | 36 | -0.14 | Y | 34.98 | Y | -0.2 | [7 empty] | N | N | N | N | 120 | 0.49 | 60 | 100656 | 98960 | 40 | 15200 | 7 | 2 | 40 | 2018-10-29 03:22 | 1572 | 150 |  | 47 |  | * L/D 강제개공 ID: 301,401 | [14 empty] | 102.61 | 100 | 0 | 0 | 0 |  | 300 | 400 | 선택 | 선택 | 0 | 0 | 0 |  | 300 | 400 | 선택 | 선택 | 해제 | 미정 | 미정 | 미정 | 미정 |  | 미정 | RB100.00 | H
A48788 | 2018-10-28 | 1 | B |  | 3 | A | STB2 | 베어링강 | STB (SF) | BM#1 | 1559 | 43 | 1570 | 1534 | 39 | 6400 |  | 3 | 0.36 | 28 |  | -1.11 | 1529 | 1565 | 0.18 | 0 |  | 15 | 45 | 56 | Y |  | 2018-10-29 03:55 | 73 | 1087 | 32 | 32 | 33 | 34 | 35 | 35 | 35 | 35 | 35 | 34 | 34 | 33 | 33 | 33 | 34 | 35 | 33 | 35 | -0.05 | Y | 39.98 | Y | 0 |  |  |  | 1.73 |  |  |  | Y | Y | Y | Y | 210 | 0.48 | 64 | 84590 | 99960 | 7070 | 15600 | 15 | 1 |  | 2018-10-29 04:02 | 1529 | 125 |  | 39 | 15 | [15 empty] | 79.06 | 100 | 0 | 0 | 0 |  | 650 |  | 선택 | 해제 | 0 | 0 | 0 |  | 650 |  | 선택 | 해제 | 선택 | 미정 | 미정 | 선택 | 미정 |  | 미정 | BT180180 | H
B48688 | 2018-10-28 | 2 | C | TUNDISH교체전 | 11 | A | AE15B36C2 | 합금강 | 보론강 | BM#2 | 1580 | 48 | 1644 | 1537 | 42 | 8400 |  | 1 | 0.25 | 15 |  | -2.67 | 1567 | 1631 | 0.28 | 0 | 0 | 10 | 55 | 94 | Y |  | 2018-10-29 04:25 | 69 | 1090 | 27 | 29 | 30 | 31 | 31 | 31 | 30 | 30 | 29 | 27 | 26 | 25 | 22 | 22 | 29 | 31 | 22 | 31 | -0.2 | Y | 44.98 | Y | -0.6 | [7 empty] | N | N | N | N | 110 | 0.49 | 61 | 102690 | 99330 | -1030 | 2000 | 7 | 2 | 50 | 2018-10-29 04:31 | 1567 | 150 |  | 42 |  |  | D548F656A7B842659B837A80DB528E03 | 9F98BF051F5F4E758CDEC1953CF5A9C1 | 4FB394043AE1473E89ADEECDD1938F08 | [11 empty] | 104.47 | 77.78 | 0 | 4187 | 0 |  | 300 | 400 | 선택 | 선택 | 0 | 3938 | 0 |  | 300 | 400 | 선택 | 선택 | 해제 | 미정 | 미정 | 미정 | 미정 |  | 미정 | RB100.00 | H
A48789 | 2018-10-28 | 1 | C |  | 4 | A | STB2 | 베어링강 | STB (SF) | BM#1 | 1571 | 48 | 1556 | 1530 | 40 | 6300 |  | 3 | 0.35 | 28 |  | -1.1 | 1521 | 1557 | 0.18 | 0 |  | 29 | 42 | 78 | Y |  | 2018-10-29 05:19 | 65 | 1088 | 32 | 34 | 36 | 37 | 37 | 37 | 37 | 36 | 36 | 35 | 34 | 34 | 33 | 32 | 35 | 37 | 32 | 37 | -0.1 | Y | 50 | Y | -0.2 |  |  |  | 1.38 |  |  |  | Y | Y | Y | Y | 200 | 0.48 | 66 | 101508 | 101600 | 6950 | 15500 | 15 | 1 |  | 2018-10-29 05:27 | 1521 | 128 |  | 21 | [16 empty] | 93.47 | 100 | 0 | 0 | 0 |  | 650 |  | 선택 | 해제 | 0 | 0 | 0 |  | 650 |  | 선택 | 해제 | 선택 | 미정 | 미정 | 선택 | 미정 |  | 미정 | BT180180 | H
B48689 | 2018-10-28 | 2 | C | TUNDISH교체 | 1 | A | SCM440 | 합금강 | D | BM#2 | 1634 | 58 | 1626 | 1574 | 38 | 7800 |  | 1 | 0.24 | 20 |  | -2.29 | 1581 | 1648 | 0 | 0.62 | 0 | 36 | 25 | 99 | Y |  | 2018-10-29 05:37 | 85 | 1084 | -498 | -97 | 26 | 25 | 21 | 20 | 19 | 18 | 17 | 17 | 16 | 20 | 25 | 35 | 26 | 35 | 34 | 0 | -0.2 |  | 5 | Y | 0.2 | 1.1 | 2.49 | 2.49 |  |  |  |  | N | N | N | N | 150 | 0.47 | 55 | 144047 | 93330 | 770 | 14900 | 18 | 1 | 10 | 2018-10-29 05:42 | 1581 | 171 |  | 57 |  | *T/D플럭스 120/15KG *롱노즐 실리부 부착 *연연주 혼탕부 성분확인 ID:307~309,407~409 | [14 empty] | 153.08 | 77.78 | 1008 | 0 | 0 |  | 650 | 400 | 선택 | 해제 | 1048 | 0 | 0 |  | 650 | 400 | 선택 | 해제 | 해제 | 미정 | 미정 | 미정 | 선택 |  | 미정 | RB140.00 | C
A48790 | 2018-10-28 | 1 | C |  | 5 | A | STB2 | 베어링강 | STB (SF) | BM#1 | 1588 | 48 | 1559 | 1543 | 40 | 6100 |  | 3 | 0.36 | 25 |  | -1.13 | 1526 | 1559 | 0.17 | 0 |  | 31 | 40 | 53 | Y |  | 2018-10-29 06:13 | 70 | 1091 | 31 | 31 | 32 | 33 | 34 | 34 | 34 | 32 | 32 | 32 | 31 | 31 | 31 | 31 | 32 | 34 | 31 | 34 | -0.07 | Y | 40.02 | Y | 0 |  |  |  | 1.82 |  |  |  | Y | Y | Y | Y | 190 | 0.48 | 65 | 101508 | 101850 | 2070 | 16100 | 15 | 1 |  | 2018-10-29 06:19 | 1526 | 121 |  | 35 | 14 | [15 empty] | 93.25 | 100 | 0 | 0 | 0 |  | 650 |  | 선택 | 해제 | 0 | 0 | 0 |  | 650 |  | 선택 | 해제 | 선택 | 미정 | 미정 | 선택 | 선택 | 4 | 미정 | BT180180 | H
B48690 | 2018-10-28 | 2 | C |  | 2 | A | 42CRMOS4HAM | 소입성보증강 | 42CRMOS4H | BM#2 | 1596 | 50 | 1645 | 1555 | 41 | 7900 |  | 1 | 0.26 | 19 |  | 0 | 1565 | 1642 | 0 | 0.6 | 0 | 5 | 92 | 104 | Y |  | 2018-10-29 07:02 | 73 | 1094 | 36 | 36 | 37 | 37 | 37 | 37 | 36 | 35 | 34 | 33 | 31 | 29 | 27 | 27 | 34 | 37 | 27 | 37 | -0.2 |  | 50 | Y | -0.4 | [7 empty] | N | N | N | N | 140 | 0.49 | 63 | 45420 | 102540 | 80 | 14500 | 18 | 1 | 20 | 2018-10-29 07:26 | 1565 | 154 |  | 30 |  | *연연주 혼탕부 성분확인 ID:301.401 | [14 empty] | 44.57 | 83.33 | 0 | 0 | 0 |  | 650 | 400 | 선택 | 선택 | 0 | 0 | 0 |  | 650 | 400 | 선택 | 선택 | 해제 | 미정 | 미정 | 미정 | 미정 |  | 미정 | SB100100 | C
A48791 | 2018-10-28 | 1 | C |  | 6 | A | STB2 | 베어링강 | STB (SF) | BM#1 | 1616 | 48 | 1562 | 1564 | 33 | 5400 |  | 3 | 0.36 | 25 |  | -1.24 | 1525 | 1562 | 0.17 | 0 |  | 22 | 29 | 60 | Y |  | 2018-10-29 07:15 | 69 | 1084 | 30 | 31 | 33 | 35 | 35 | 35 | 35 | 35 | 34 | 34 | 34 | 33 | 33 | 33 | 34 | 35 | 33 | 35 | -0.04 | Y | 44.98 | Y | 0 |  |  |  | 1.48 |  |  |  | Y | Y | Y | Y | 180 | 0.48 | 64 | 84590 |  | 104350 | 15600 | 15 | 1 |  | 2018-10-29 07:27 | 1525 | 124 |  | 39 | [16 empty] | 81.06 | 100 | 0 | 0 | 0 |  | 650 |  | 선택 | 해제 | 0 | 0 | 0 |  | 650 |  | 선택 | 해제 | 선택 | 미정 | 미정 | 선택 | 미정 |  | 미정 | BT180180 | H
B48691 | 2018-10-28 | 2 | C |  | 3 | A | 42CRMOS4HAM | 소입성보증강 | 42CRMOS4H | BM#2 | 1614 | 50 | 1636 | 1577 | 46 | 8200 |  | 1 | 0.24 | 20 |  | 0 | 1564 | 1637 | 0 | 0.37 | 0 | 23 | 16 | 106 | Y |  | 2018-10-29 08:03 | 72 | 1105 | 23 | 26 | 28 | 29 | 31 | 31 | 30 | 30 | 29 | 28 | 26 | 26 | 24 | 23 | 28 | 31 | 23 | 26 | -0.18 | Y | 44.98 | Y | -0.2 | [7 empty] | N | N | N | N | 130 | 0.47 | 67 | 94224 | 104420 | 100 | 15800 | 18 | 1 | 30 | 2018-10-29 08:16 | 1564 | 160 |  | 36 |  | *전공정 요청 감속주입 | [14 empty] | 91.44 | 75 | 0 | 0 | 0 |  | 650 | 400 | 선택 | 선택 | 0 | 0 | 0 |  | 650 | 400 | 선택 | 선택 | 해제 | 미정 | 미정 | 미정 | 미정 |  | 미정 | SB155155 | C
A48792 | 2018-10-29 | 1 | C |  | 7 | A | STB2 | 베어링강 | STB (SF) | BM#1 | 1570 | 54 | 1552 | 1530 | 43 | 7000 |  | 3 | 0.35 | 25 |  | -1.03 | 1521 | 1552 | 0.17 | 0 |  | 15 | 46 | 56 | Y |  | 2018-10-29 08:31 | 65 | 1095 | 31 | 33 | 34 | 34 | 35 | 34 | 34 | 33 | 33 | 32 | 31 | 30 | 29 | 29 | 32 | 35 | 29 | 34 | -0.13 | Y | 45 | Y | 0 |  |  |  | 1.92 |  |  |  | Y | Y | Y | Y | 230 | 0.48 | 66 | 101508 |  | 7070 | 14800 | 15 | 1 |  | 2018-10-29 08:41 | 1521 | 127 |  | 29 | [16 empty] | 92.7 | 100 | 0 | 0 | 0 |  | 650 |  | 선택 | 해제 | 0 | 0 | 0 |  | 650 |  | 선택 | 해제 | 선택 | 미정 | 미정 | 선택 | 미정 |  | 미정 | BT180180 | H
B48692 | 2018-10-29 | 2 | C |  | 4 | A | 42CRMOS4HAM | 소입성보증강 | 42CRMOS4H | BM#2 | 1607 | 46 | 1654 | 1574 | 42 | 8200 |  | 1 | 0.24 | 19 |  | -2.44 | 1566 | 1642 | 0 | 0.4 | 0 | 19 | 63 | 102 | Y |  | 2018-10-29 09:11 | 74 | 1087 | 23 | 27 | 29 | 30 | 30 | 29 | 27 | 27 | 25 | 24 | 22 | 20 | 18 | 18 | 26 | 30 | 18 | 27 | -0.27 | Y | 45 | Y | -0.4 | [7 empty] | N | N | N | N | 120 | 0.47 | 69 | 95929 | 106500 | 30 | 14300 | 18 | 1 | 40 | 2018-10-29 09:22 | 1566 | 165 |  | 38 |  | *전공정 요청 감속주입 | [14 empty] | 91.32 | 80 | 0 | 0 | 0 |  | 650 | 400 | 선택 | 선택 | 0 | 0 | 0 |  | 650 | 400 | 선택 | 선택 | 해제 | 미정 | 미정 | 미정 | 미정 |  | 미정 | RB170.00 | C
A48793 | 2018-10-29 | 1 | C |  | 8 | A | STB2 | 베어링강 | STB (SF) | BM#1 | 1553 | 45 | 1563 | 1533 | 39 | 6400 |  | 3 | 0.36 | 25 |  | -1.38 | 1522 | 1563 | 0.24 | 0 |  | 29 | 43 | 58 | Y |  | 2018-10-29 09:45 | 66 | 1101 | 28 | 29 | 32 | 34 | 35 | 34 | 34 | 33 | 33 | 33 | 32 | 32 | 32 | 32 | 32 | 35 | 32 | 34 | -0.04 | Y | 40 | Y | 0 |  |  |  | 1.49 |  |  |  | Y | Y | Y | Y | 220 | 0.48 | 63 | 101508 | 94600 | 7090 | 15700 | 15 | 1 |  | 2018-10-29 09:50 | 1522 | 108 |  | 21 | [16 empty] | 99.91 | 100 | 0 | 0 | 0 |  | 650 |  | 선택 | 해제 | 0 | 0 | 0 |  | 650 |  | 선택 | 해제 | 선택 | 미정 | 미정 | 선택 | 미정 |  | 미정 | BT180180 | H
B48694 | 2018-10-29 | 2 | C | 잔강최소화전 | 5 | B | 42CRMOS4HAM | 소입성보증강 | 42CRMOS4H | BM#2 | 1607 | 41 | 1625 | 1564 | 35 | 7100 |  | 1 | 0.23 | 18 |  | 0 | 1615 | 1615 | 0 | 0.33 | 0 | 36 | 26 | 85 | Y |  | 2018-10-29 10:50 | 123 | 1090 | 13 | 25 | 30 | 33 | 33 | 33 | 33 | 32 | 31 | 29 | 28 | 27 | 26 | 24 | 29 | 33 | 24 | 33 | -0.18 | Y | 50 | Y | -0.4 | [7 empty] | N | N | N | N | 110 | 0.47 | 65 | 113371 | 102680 | 70 | 3000 | 18 | 1 | 10 | 2018-10-29 10:58 | 1564 | 107 |  | 11 |  | *전공정 요청 감속주입 | [14 empty] | 110.34 | 80 | 0 | 4790 | 0 |  | 650 | 400 | 선택 | 선택 | 0 | 4940 | 0 |  | 650 | 400 | 선택 | 선택 | 해제 | 미정 | 미정 | 미정 | 미정 |  | 미정 |  | C
A48794 | 2018-10-29 | 1 | C |  | 9 | A | STB2 | 베어링강 | STB (SF) | BM#1 | 1565 | 52 | 1559 | 1530 | 44 | 6500 |  | 3 | 0.36 | 25 |  | -1.38 | 1518 | 1559 | 0.29 | 0 |  | 31 | 41 | 75 | Y |  | 2018-10-29 10:56 | 62 | 1088 | 31 | 34 | 36 | 37 | 37 | 37 | 36 | 35 | 34 | 34 | 33 | 32 | 31 | 31 | 34 | 37 | 31 | 37 | -0.13 | Y | 45 | Y | -0.2 |  |  |  | 1.6 |  |  |  | Y | Y | Y | Y | 210 | 0.48 | 64 | 101508 | 99900 | 7070 | 15200 | 15 | 1 |  | 2018-10-29 11:05 | 1518 | 109 |  | 13 | [16 empty] | 95 | 100 | 0 | 0 | 0 |  | 650 |  | 선택 | 해제 | 0 | 0 | 0 |  | 650 |  | 선택 | 해제 | 선택 | 미정 | 미정 | 선택 | 미정 |  | 미정 | BT180180 | H
A48795 | 2018-10-29 | 1 | C |  | 10 | B | STB2 | 베어링강 | STB (SF) | BM#1 | 1594 | 48 | 1554 | 1550 | 39 | 6500 |  | 3 | 0.36 | 25 |  | -1.02 | 1523 | 1554 | 0.16 | 0 |  | 22 | 30 | 77 | Y |  | 2018-10-29 11:54 | 67 | 1082 | 30 | 34 | 36 | 37 | 37 | 36 | 36 | 35 | 34 | 34 | 33 | 33 | 32 | 31 | 34 | 37 | 31 | 36 | -0.12 | Y | 50.03 | Y | -0.2 |  |  |  | 1.35 |  |  |  | Y | Y | Y | Y | 200 | 0.48 | 67 | 101508 | 101500 | 7060 | 14400 | 15 | 1 |  | 2018-10-29 12:06 | 1523 | 112 |  | 21 | [16 empty] | 93.56 | 100 | 0 | 0 | 0 |  | 650 |  | 선택 | 해제 | 0 | 0 | 0 |  | 650 |  | 선택 | 해제 | 선택 | 미정 | 미정 | 선택 | 미정 |  | 미정 | BT180180 | H
B48695 | 2018-10-29 | 2 | C | 잔강최소화 | 6 | A | 31CRMOV9M3 | 합금강 | D3 | BM#2 | 1628 | 46 | 1625 | 1585 | 44 | 7300 |  | 1 | 0.23 | 19 |  | 0 | 1565 | 1619 | 0 | 0.29 | 0 | 23 | 17 | 19 | Y |  | 2018-10-29 11:59 | 66 | 1085 | -224 | 19 | 32 | 32 | 33 | 33 | 33 | 32 | 31 | 31 | 29 | 29 | 27 | 27 | 23 | 33 | 27 | 33 | -0.15 | Y | 40 | Y | -0.4 | [7 empty] | N | N | N | Y | 150 | 0.42 | 65 | 99169 | 102640 | 270 | 16700 | 18 | 1 | 20 | 2018-10-29 12:02 | 1565 | 127 |  | 23 |  | *전공정 요청 10%이상 감속주입,이상공정 등록 및 생관통보 *STR#1 위드롤#2번 설비이상으로 S/R 미적용,이상공정 등록 | [14 empty] | 98.19 | 100 | 3500 | 0 | 0 |  | 490 | 400 | 선택 | 해제 | 3500 | 0 | 0 |  | 490 | 400 | 선택 | 해제 | 선택 | 미정 | 미정 | 미정 | 선택 | 5 | 미정 | SB083083 | C
A48796 | 2018-10-29 | 1 | A |  | 11 | A | STB2 | 베어링강 | STB (SF) | BM#1 | 1555 | 49 | 1557 | 1531 | 45 | 7100 |  | 3 | 0.36 | 25 |  | -1.3 | 1518 | 1557 | 0.17 | 0 |  | 15 | 47 | 75 | Y |  | 2018-10-29 13:07 | 62 | 1089 | 30 | 33 | 34 | 35 | 35 | 35 | 35 | 34 | 33 | 33 | 32 | 31 | 30 | 30 | 33 | 35 | 30 | 35 | -0.11 | Y | 45 | Y | -0.2 |  |  |  | 1.62 |  |  |  | Y | Y | Y | Y | 190 | 0.48 | 62 | 101508 | 98530 | 7090 | 14600 | 15 | 1 |  | 2018-10-29 13:14 | 1518 | 104 |  | 16 | [16 empty] | 96.03 | 0 | 0 | 0 | 0 |  | 650 |  | 선택 | 해제 | 0 | 0 | 0 |  | 650 |  | 선택 | 해제 | 선택 | 미정 | 미정 | 선택 | 선택 | 6 | 미정 | BT180180 | H
B48696 | 2018-10-29 | 2 | A |  | 7 | A | 31CRMOV9M3 | 합금강 | D3 | BM#2 | 1630 | 66 | 1636 | 1577 | 50 | 8500 |  | 1 | 0.24 | 18 |  | 0 | 1635 | 1635 | 0 | 0.33 | 0 | 10 | 57 | 29 | Y |  | 2018-10-29 13:22 | 136 | 1092 | 23 | 36 | 45 | 50 | 53 | 54 | 53 | 53 | 52 | 50 | 49 | 48 | 46 | 46 | 47 | 54 | 46 | 53 | -0.23 | Y | 35 | Y | -0.4 | [7 empty] | N | N | N | Y | 140 | 0.48 | 60 | 89275 | 96600 | 10 | 15200 | 18 | 1 |  | 2018-10-29 13:27 | 1589 | 130 |  | 8 |  | *STR#1 위드롤 2번 하이토크로 오픈작업 S/R 미적용 이상공정 등록 및 생관통보 | [14 empty] | 93.19 | 100 | 0 | 0 | 0 |  | 490 | 400 | 선택 | 해제 | 0 | 0 | 0 |  | 490 | 400 | 선택 | 해제 | 선택 | 미정 | 미정 | 미정 | 미정 |  | 미정 | RB100.00 | C
A48797 | 2018-10-29 | 1 | A |  | 12 | A | STB2 | 베어링강 | STB (SF) | BM#1 | 1530 | 49 | 1542 | 1535 | 44 | 7300 |  | 3 | 0.36 | 25 |  | -0.84 | 1517 | 1542 | 0.17 | 0 |  | 29 | 44 | 80 | Y |  | 2018-10-29 14:20 | 61 | 1105 | 28 | 34 | 36 | 37 | 37 | 36 | 35 | 34 | 34 | 33 | 32 | 32 | 31 | 31 | 34 | 37 | 31 | 34 | -0.13 | Y | 45 | Y | -0.2 |  |  |  | 1.52 |  |  |  | Y | Y | Y | Y | 180 | 0.48 | 61 | 101508 | 99410 | 7080 | 16160 | 15 | 1 |  | 2018-10-29 14:27 | 1517 | 100 |  | 9 | [16 empty] | 95.4 | 100 | 0 | 0 | 0 |  | 650 |  | 선택 | 해제 | 0 | 0 | 0 |  | 650 |  | 선택 | 해제 | 선택 | 미정 | 미정 | 선택 | 미정 |  | 미정 | BT180180 | H
C47223 | 2018-10-29 | 3 | A |  | 8 | A | 31CRMOV9M3 | 합금강 | D3 | BM#2 | 1590 | 49 | 1640 | 1535 | 47 | 9500 |  | 2 | 0.27 | 21 | 40 | -2.35 | 1561 | 1638 | 23.8 | 0 | 0 | 11 | 75 | 54 | Y |  | 2018-10-29 14:12 | 62 | 1060 | 43 | 37 | 35 | 33 | 32 | 30 | 28 | 26 | 24 | 23 | 22 | 21 | 18 | 18 | 29 | 35 | 18 | 0 | -0.35 |  | 48.15 | Y | -0.6 | [7 empty] | N | N | N | Y | 130 | 0.48 | 60 | 98770 | 97010 | 1680 | 15800 | 18 | 1 |  | 2018-10-29 14:14 | 1571 | 151 |  | 22 |  | *STR#1 위드롤 2번 하이토크로 오픈작업 S/R 미적용 이상공정 등록 및 생관통보 *STR#2 W/M#2 과압발생으로 S/R재셋팅 실시 *주입말 전공정 지연 10% 이상 감속주입 이상공정 등록 | [14 empty] | 100.12 | 100 | 0 | 0 | 0 |  | 490 | 400 | 선택 | 해제 | 0 | 0 | 0 |  | 490 | 400 | 선택 | 해제 | 선택 | 미정 | 미정 | 미정 | 미정 |  | 미정 | RB100.00 | H
A48798 | 2018-10-29 | 1 | A |  | 13 | A | STB2 | 베어링강 | STB (SF) | BM#1 | 1575 | 50 | 1566 | 1543 | 41 | 6200 |  | 3 | 0.36 | 25 |  | -1.65 | 1512 | 1566 | 0.21 | 0 |  | 31 | 42 | 82 | Y |  | 2018-10-29 15:23 | 56 | 1118 | 30 | 32 | 32 | 32 | 32 | 31 | 30 | 29 | 27 | 27 | 26 | 25 | 24 | 24 | 29 | 32 | 24 | 32 | -0.16 |  | 49.98 | Y | -0.2 |  |  |  | 1.22 |  |  |  | Y | Y | Y | Y | 230 | 0.48 | 63 | 101508 | 100110 | 7030 | 16400 | 15 | 1 |  | 2018-10-29 15:29 | 1512 | 103 |  | 10 | [16 empty] | 94.82 | 100 | 0 | 0 | 0 |  | 650 |  | 선택 | 해제 | 0 | 0 | 0 |  | 650 |  | 선택 | 해제 | 선택 | 미정 | 미정 | 선택 | 미정 |  | 미정 | BT180180 | H
C47224 | 2018-10-29 | 3 | A | TUNDISH교체전 | 9 | A | 31CRMOV9M3 | 합금강 | D3 | BM#2 | 1596 | 91 | 1657 | 1537 | 53 | 10400 |  | 2 | 0.3 | 18 |  | -2.28 | 1581 | 1640 | 25 | 127.5 | 0 | 20 | 77 | 68 | Y |  | 2018-10-29 15:28 | 82 | 1060 | 15 | 29 | 37 | 42 | 43 | 44 | 43 | 43 | 43 | 41 | 40 | 39 | 37 | 37 | 38 | 44 | 37 | 43 | -0.2 | Y | 35 | Y | -0.4 | [7 empty] | N | N | N | M | 120 | 0.5 | 62 | 92960 | 103510 | 990 | 2700 | 18 | 1 |  | 2018-10-29 15:31 | 1581 | 143 |  | 9 | 7 | *STR#1 위드롤 2번 하이토크로 오픈작업 S/R 미적용 이상공정 등록 및 생관통보 | 9A2A115CFE054230A5B0BE4A12AAD273 | 995791637F3940EFBF46ECFD7452F637 | 8FD1BB84DAFB4BF7B31B031F82F47ED9 | 0436519C36344B05AC90BCCFB52A5F04 | [10 empty] | 88.96 | 100 | 0 | 2790 | 0 |  | 490 | 400 | 선택 | 해제 | 0 | 2801 | 0 |  | 490 | 400 | 선택 | 해제 | 선택 | 미정 | 미정 | 미정 | 미정 |  | 미정 | RB100.00 | H
A48799 | 2018-10-29 | 1 | A | TUNDISH교체전 | 14 | A | STB2 | 베어링강 | STB (SF) | BM#1 | 1579 | 41 | 1551 | 1538 | 37 | 5900 |  | 3 | 0.36 | 25 |  | -1.03 | 1520 | 1551 | 0.17 | 0 |  | 22 | 31 | 76 | Y |  | 2018-10-29 16:21 | 64 | 1130 | 22 | 28 | 32 | 33 | 34 | 34 | 33 | 32 | 31 | 31 | 30 | 29 | 28 | 28 | 31 | 34 | 28 | 0 | -0.15 | Y | 40 | Y | -0.2 |  |  |  | 1.33 |  |  |  | Y | Y | Y | M | 220 | 0.48 | 64 | 104057 | 100950 | 6950 | 1700 | 15 | 1 |  | 2018-10-29 16:29 | 1520 | 99 |  | 18 |  |  | 3B639095BE334F86A406E5C4AD46A0AC | 7D3C351FD3234BFDB5AD5B7AD03E67D5 |  | 0AF8B124C9B443AFA25E35F1522B81F5 | [10 empty] | 96.8 | 100 | 0 | 3500 | 0 |  | 650 |  | 선택 | 해제 | 0 | 3500 | 0 |  | 650 |  | 선택 | 해제 | 선택 | 미정 | 미정 | 선택 | 미정 |  | 미정 | BT180180 | H
B48697 | 2018-10-29 | 2 | A | TUNDISH교체 | 1 | A | AE51B35M | 합금강 | D | BM#2 | 1606 | 48 | 1685 | 1576 | 42 | 8400 |  | 1 | 0.27 | 22 |  | -2.36 | 1589 | 1673 | 0.31 | 0 | 0 | 36 | 27 | 109 | Y |  | 2018-10-29 16:14 | 93 | 1132 | -264 | -199 | 27 | 27 | 23 | 21 | 26 | 31 | 33 | 35 | 36 | 37 | 37 | 37 | 31 | 37 | 37 | 37 | 0 |  | 9.98 | Y | 0 |  | 2.97 | 2.76 | 1.53 |  |  |  | N | N | N | N | 150 | 0.48 | 56 | 101508 | 93910 | 2630 | 15000 | 13 | 2 |  | 2018-10-29 16:13 | 1589 | 177 |  | 53 |  | *T/D 플럭스 120/15KG *T/D 교체 슬리브롱노즐사용 *수소 10분 측정값 초과 생관통보및 이상공정 등록 *수소 10분값 3.0PPM초과로 재측정. | [14 empty] | 106.85 | 100 | 1000 | 0 | 0 |  | 650 | 400 | 선택 | 선택 | 1000 | 0 | 0 |  | 650 | 400 | 선택 | 선택 | 해제 | 미정 | 미정 | 미정 | 미정 |  | 미정 | BT180180 | H
B48698 | 2018-10-29 | 2 | A |  | 2 | A | AE51B35M | 합금강 | D | BM#2 | 1629 | 48 | 1654 | 1566 | 46 | 8700 |  | 1 | 0.28 | 17 |  | -2.77 | 1576 | 1662 | 0.26 | 0 | 0 | 19 | 64 | 246 | Y |  | 2018-10-29 17:14 | 80 | 1124 | 39 | 32 | 31 | 31 | 31 | 31 | 30 | 30 | 29 | 29 | 29 | 28 | 28 | 28 | 31 | 31 | 28 | 31 | -0.06 | Y | 50 | Y | 0 | [7 empty] | N | N | N | N | 140 | 0.47 | 63 | 99588 |  | 110 | 13100 | 13 | 2 |  | 2018-10-29 17:26 | 1576 | 171 |  | 52 |  | *전공정 요청 감속주입 * 평균주속 0.475 미만으로 정속미준수 이상공정등록 및 생관통보 *후 HEAT강제개공 실시 ID 305 405 이상재등록 | [14 empty] | 102.77 | 100 | 0 | 0 | 0 |  | 650 | 400 | 선택 | 선택 | 0 | 0 | 0 |  | 650 | 400 | 선택 | 선택 | 해제 | 미정 | 미정 | 미정 | 미정 |  | 미정 | BT180180 | C
A48800 | 2018-10-29 | 1 | A | TUNDISH교체 | 1 | A | SPS7 | 특수용도강 | D3 | BM#1 | 1602 | 46 | 1608 | 1501 | 45 | 7900 |  | 3 | 0.37 | 23 |  | -1.61 | 1574 | 1618 | 0.12 | 0 |  | 15 | 48 | 78 | Y |  | 2018-10-29 17:21 | 93 | 1130 | 20 | 26 | 24 | 29 | 33 | 35 | 37 | 38 | 39 | 40 | 40 | 40 |  | 40 | 34 | 40 | 40 | 40 | 0 |  | 9.98 | Y | 0 |  | 2.74 | 2.67 | 1.65 |  |  |  |  | N | N | M | 150 | 0.48 | 61 | 101508 | 102580 | 2470 | 14510 | 10 | 2 |  | 2018-10-29 17:37 | 1574 | 132 |  | 48 |  | *T/D가열온도:자동-1348`.수동건-1387`.STR#1:936.STR#2:1046.T/D FLUX 유:15,용:120 *첫Heat 수소측정치 OVER되어 이상재 등록및 생관통보-ID:101.102.201.202 | [14 empty] | 96.91 | 100 | 1000 | 0 | 0 |  | 490 |  | 선택 | 선택 | 1000 | 0 | 0 |  | 490 |  | 선택 | 선택 | 선택 | 미정 | 미정 | 해제 | 선택 |  | 미정 | BT180180 | H
B48699 | 2018-10-29 | 2 | A |  | 3 | B | AE51B35M | 합금강 | D | BM#2 | 1576 | 45 | 1664 | 1587 | 43 | 7600 |  | 1 | 0.26 | 16 |  | 0 | 1585 | 1661 | 0.29 | 0 | 0 | 23 | 18 | 156 | N | 1 | 2018-10-29 18:10 | 89 | 1123 | 24 | 31 | 36 | 39 | 40 | 41 | 41 | 40 | 40 | 39 | 38 | 37 | 36 | 36 | 37 | 41 | 36 | 40 | -0.14 | Y | 34.98 | Y | -0.2 | [7 empty] | N | N | N | N | 130 | 0.47 | 61 | 82990 | 97760 | 1370 | 16000 | 13 | 2 |  | 2018-10-29 18:52 | 1592 | 172 |  | 63 |  | *전공정 요청 감속주입 * 평균주속 0.475 미만으로 정속미준수 이상공정등록 및 생관통보 | [14 empty] | 83.41 | 100 | 0 | 0 | 0 |  | 650 | 400 | 선택 | 선택 | 0 | 0 | 0 |  | 650 | 400 | 선택 | 선택 | 해제 | 미정 | 미정 | 미정 | 미정 |  | 미정 | BT180180 | C
A48801 | 2018-10-29 | 1 | A |  | 2 | A | SPS7 | 특수용도강 | D3 | BM#1 | 1565 | 47 | 1594 | 1536 | 41 | 7200 |  | 1 | 0.24 | 16 |  | 0 | 1545 | 1606 | 0.16 | 0 | 0 | 29 | 45 | 74 | Y |  | 2018-10-29 18:45 | 64 | 1127 | 40 | 35 | 32 | 30 | 29 | 28 | 26 | 25 | 24 | 24 | 23 | 22 | 21 | 20 | 27 | 32 | 20 | 0 | -0.22 |  | 55.02 | Y | -0.2 | [8 empty] | N | N | Y | 140 | 0.5 | 65 | 101508 | 105330 | 30 | 14400 | 10 | 2 |  | 2018-10-29 18:46 | 1545 | 134 |  | 27 | [16 empty] | 96.35 | 100 | 0 | 0 | 0 |  | 490 |  | 선택 | 선택 | 0 | 0 | 0 |  | 490 |  | 선택 | 선택 | 선택 | 미정 | 미정 | 미정 | 미정 |  | 미정 | BT180180 | H
A48802 | 2018-10-29 | 1 | A |  | 3 | A | SPS7 | 특수용도강 | D3 | BM#1 | 1578 | 57 | 1624 | 1553 | 15 | 6800 |  | 2 | 0.23 | 17 |  | -2.31 | 1548 | 1613 | 46.2 | 0 | 0 | 31 | 43 | 67 | Y |  | 2018-10-29 19:44 | 67 | 1117 | 17 | 21 | 25 | 26 | 27 | 27 | 26 | 25 | 24 | 23 | 22 | 20 |  | 20 | 24 | 27 | 20 | 0 | -0.2 | Y | 35 | Y | -0.4 | [8 empty] | N | N | Y | 130 | 0.51 | 59 | 101508 | 99090 | 740 | 15270 | 10 | 2 |  | 2018-10-29 19:48 | 1560 | 138 |  | 36 | [16 empty] | 101.61 | 100 | 0 | 0 | 0 |  | 490 |  | 선택 | 선택 | 0 | 0 | 0 |  | 490 |  | 선택 | 선택 | 선택 | 미정 | 미정 | 미정 | 미정 |  | 미정 | BT180180 | H
B48701 | 2018-10-29 | 2 | A |  | 4 | A | AE51B35M | 합금강 | D | BM#2 | 1591 | 47 | 1644 | 1576 | 37 | 7000 |  | 1 | 0.31 | 16 |  | 0 | 1567 | 1642 | 0.28 | 0 | 0 | 16 | 1 | 17747 | Y |  | 2018-10-29 19:59 | 71 | 1122 | 33 | 33 | 33 | 34 | 35 | 35 | 34 | 33 | 32 | 32 | 31 | 30 | 28 | 28 | 33 | 35 | 28 | 33 | -0.17 | Y | 40.02 | Y | -0.4 |  |  |  | 1.84 |  |  |  | N | N | N | N | 120 | 0.47 | 65 | 99588 | 101470 | 130 | 14400 | 13 | 2 |  | 2018-10-29 20:02 | 1567 | 117 |  | 19 |  | *전공정 요청 감속주입 * 평균주속 0.475 미만으로 정속미준수 이상공정등록 및 생관통보 *대보수 L/D 수소 측정 | [14 empty] | 97.64 | 100 | 0 | 0 | 0 |  | 650 | 400 | 선택 | 선택 | 0 | 0 | 0 |  | 650 | 400 | 선택 | 선택 | 해제 | 미정 | 미정 | 미정 | 미정 |  | 미정 | BT180180 | C
A48803 | 2018-10-29 | 1 | B |  | 4 | A | SPS7 | 특수용도강 | D3 | BM#1 | 1584 | 44 | 1611 | 1527 | 42 | 7200 |  | 1 | 0.24 | 16 |  | 0 | 1550 | 1618 | 0.23 | 0 | 0 | 36 | 28 | 53 | Y |  | 2018-10-29 20:54 | 69 | 1115 | 16 | 23 | 27 | 30 | 31 | 31 | 31 | 30 | 29 | 29 | 27 | 25 |  | 25 | 28 | 31 | 25 | 31 | -0.17 | Y | 35.02 | Y | -0.4 | [8 empty] | N | N | Y | 120 | 0.51 | 58 | 84590 | 97090 | 110 | 15100 | 10 | 2 |  | 2018-10-29 20:56 | 1550 | 124 |  | 28 | [16 empty] | 89.14 | 100 | 0 | 0 | 0 |  | 490 |  | 선택 | 선택 | 0 | 0 | 0 |  | 490 |  | 선택 | 선택 | 선택 | 미정 | 미정 | 미정 | 미정 |  | 미정 | BT180180 | H
B48702 | 2018-10-29 | 2 | B |  | 5 | A | AE51B35M | 합금강 | D | BM#2 | 1599 | 49 | 1624 | 1564 | 38 | 6400 |  | 2 | 0.27 | 17 |  | 0 | 1558 | 1622 | 20.2 | 0 | 0 | 22 | 32 | 83 | Y |  | 2018-10-29 21:13 | 62 | 1118 | 23 | 26 | 27 | 27 | 27 | 26 | 25 | 25 | 24 | 23 | 22 | 22 | 21 | 16 | 23 | 27 | 16 | 27 | -0.2 |  | 56.35 | Y | -0.4 | [7 empty] | N | N | N | N | 110 | 0.43 | 70 | 99588 | 99610 | 710 | 15100 | 13 | 2 | 10 | 2018-10-29 21:10 | 1558 | 121 |  | 14 |  | * 전공정 요청 감속 주입 * 평균주속 0.475 미만으로 정속미준수 이상공정등록 및 생관통보 | [14 empty] | 99.29 | 100 | 0 | 0 | 0 |  | 650 | 400 | 선택 | 선택 | 0 | 0 | 0 |  | 650 | 400 | 선택 | 선택 | 해제 | 미정 | 미정 | 미정 | 미정 |  | 미정 | BT180180 | C
A48804 | 2018-10-29 | 1 | B |  | 5 | A | SPS7 | 특수용도강 | D3 | BM#1 | 1577 | 41 | 1612 | 1558 | 38 | 6800 |  | 1 | 0.24 | 16 |  | 0 | 1568 | 1617 | 0.19 | 0 | 0 | 15 | 49 | 46 | Y |  | 2018-10-29 21:56 | 87 | 1128 | 22 | 35 | 42 | 46 | 49 | 49 | 49 | 49 | 48 | 46 | 45 | 43 |  | 43 | 44 | 49 | 43 | 49 | -0.17 | Y | 35.02 | Y | -0.4 | [8 empty] | N | N | Y | 110 | 0.5 | 60 | 101508 | 98750 | 110 | 16100 | 10 | 2 |  | 2018-10-29 22:02 | 1568 | 123 |  | 25 | [16 empty] | 103.58 | 100 | 0 | 0 | 0 |  | 490 |  | 선택 | 선택 | 0 | 0 | 0 |  | 490 |  | 선택 | 선택 | 선택 | 미정 | 미정 | 미정 | 미정 |  | 미정 | BT180180 | H
B48703 | 2018-10-29 | 2 | B |  | 6 | A | AE51B35M | 합금강 | D | BM#2 | 1552 | 50 | 1637 | 1554 | 44 | 8300 |  | 1 | 0.28 | 16 |  | 0 | 1560 | 1616 | 0.29 | 0 | 0 | 19 | 65 | 66 | Y |  | 2018-10-29 22:29 | 64 | 1132 | 11 | 21 | 29 | 33 | 35 | 36 | 36 | 36 | 35 | 35 | 34 | 32 | 30 | 29 | 31 | 36 | 29 | 36 | -0.17 | Y | 40 | Y | -0.2 | [7 empty] | N | N | N | N | 100 | 0.45 | 66 | 99588 | 98380 | 80 | 15000 | 13 | 2 | 40 | 2018-10-29 22:31 | 1560 | 135 |  | 12 |  | * 전공정 요청 감속 주입 * 평균주속 0.475 미만으로 정속미준수 이상공정등록 및 생관통보 | [14 empty] | 102.04 | 100 | 0 | 0 | 0 |  | 650 | 400 | 선택 | 선택 | 0 | 0 | 0 |  | 650 | 400 | 선택 | 선택 | 해제 | 미정 | 미정 | 미정 | 미정 |  | 미정 | BT180180 | C
A48805 | 2018-10-29 | 1 | B |  | 6 | A | SPS7 | 특수용도강 | D3 | BM#1 | 1583 | 54 | 1606 | 1533 | 38 | 7400 |  | 1 | 0.24 | 18 |  | -0.79 | 1546 | 1571 | 0.16 | 0 | 0 | 29 | 46 | 54 | Y |  | 2018-10-29 23:02 | 65 | 1131 | 41 | 38 | 37 | 36 | 36 | 35 | 33 | 32 | 31 | 30 | 29 | 27 | 25 | 25 | 33 | 37 | 25 | 0 | -0.24 |  | 50 | Y | -0.4 | [8 empty] | N | N | Y | 100 | 0.5 | 62 | 101508 | 95990 | 110 | 15500 | 10 | 2 |  | 2018-10-29 23:08 | 1546 | 115 |  | 19 | [16 empty] | 106.74 | 100 | 0 | 0 | 0 |  | 490 |  | 선택 | 선택 | 0 | 0 | 0 |  | 490 |  | 선택 | 선택 | 선택 | 미정 | 미정 | 미정 | 미정 |  | 미정 | BT180180 | H
B48704 | 2018-10-29 | 2 | B |  | 7 | A | AE51B35M | 합금강 | D | BM#2 | 1600 | 47 | 1594 | 1557 | 40 | 7400 |  | 2 | 0.25 | 17 |  | -2.14 | 1570 | 1618 | 22.7 | 0 | 10 | 23 | 19 | 65 | Y |  | 2018-10-29 23:10 | 74 | 1137 | 26 | 30 | 32 | 35 | 36 | 36 | 36 | 35 | 35 | 34 | 32 | 31 | 30 | 28 | 33 | 36 | 28 | 36 | -0.18 | Y | 44.98 | Y | -0.4 | [7 empty] | N | N | N | N | 150 | 0.45 | 66 | 101508 | 99410 | 60 | 15200 | 13 | 2 | 10 | 2018-10-29 23:37 | 1570 | 139 |  | 39 |  | * 전공정 요청 감속 주입 * 평균주속 0.475 미만으로 정속미준수 이상공정등록 및 생관통보 | [14 empty] | 102.28 | 100 | 0 | 0 | 0 |  | 650 | 400 | 선택 | 선택 | 0 | 0 | 0 |  | 650 | 400 | 선택 | 선택 | 해제 | 미정 | 미정 | 미정 | 미정 |  | 미정 | BT180180 | H
A48806 | 2018-10-29 | 1 | B |  | 7 | A | SPS7 | 특수용도강 | D3 | BM#1 | 1627 | 41 | 1617 | 1563 | 34 | 6200 |  | 1 | 0.25 | 17 |  | -2.06 | 1551 | 1607 | 0.18 | 0 | 0 | 31 | 44 | 49 | Y |  | 2018-10-30 00:05 | 70 | 1087 | 22 | 30 | 35 | 37 | 38 | 38 | 38 | 37 | 36 | 35 | 34 | 32 | 30 | 30 | 34 | 38 | 30 | 38 | -0.2 | Y | 40 | Y | -0.4 | [8 empty] | N | N | Y | 150 | 0.5 | 62 | 101508 | 101190 | 170 | 15900 | 10 | 2 |  | 2018-10-30 00:09 | 1551 | 118 |  | 19 | [16 empty] | 100.16 | 100 | 0 | 0 | 0 |  | 490 |  | 선택 | 선택 | 0 | 0 | 0 |  | 490 |  | 선택 | 선택 | 선택 | 미정 | 미정 | 미정 | 미정 |  | 미정 | BT180180 | H
B48705 | 2018-10-29 | 2 | B | TUNDISH교체전 | 8 | A | AE51B35M | 합금강 | D | BM#2 | 1641 | 47 | 1647 | 1596 | 41 | 7100 |  | 1 | 0.28 | 17 |  | -2.29 | 1564 | 1622 | 0.17 | 0 | 0 | 16 | 2 | 47 | Y |  | 2018-10-30 00:38 | 68 | 1086 | 25 | 32 | 36 | 39 | 40 | 40 | 40 | 39 | 38 | 37 | 36 | 35 |  | 35 | 36 | 40 | 35 | 40 | -0.14 | Y | 35 | Y | -0.2 | [7 empty] | N | N | N | N | 140 | 0.49 | 60 | 91743 | 97920 | 130 | 2000 | 13 | 2 | 20 | 2018-10-30 00:37 | 1564 | 143 |  | 21 |  |  | D5E679E96B414A6BAA9B5A0488C311B4 | F29775D81D904F64BE0CB7FB5D27AD46 | 36E6C4C40D9349FAAC6E112A6FBABBF4 | [11 empty] | 93.57 | 100 | 0 | 3050 | 0 |  | 650 | 400 | 선택 | 선택 | 0 | 3050 | 0 |  | 650 | 400 | 선택 | 선택 | 해제 | 미정 | 미정 | 미정 | 미정 |  | 미정 | BT180180 | C
A48807 | 2018-10-29 | 1 | B | TUNDISH교체전 | 8 | A | SPS7 | 특수용도강 | D3 | BM#1 | 1584 | 46 | 1620 | 1529 | 36 | 6800 |  | 1 | 0.24 | 16 |  | -2.11 | 1550 | 1600 | 0.21 | 0 | 0 | 36 | 29 | 53 | Y |  | 2018-10-30 01:10 | 69 | 1079 | 27 | 32 | 36 | 37 | 38 | 39 | 38 | 37 | 36 | 36 | 35 | 33 |  | 33 | 35 | 39 | 33 | 36 | -0.2 | Y | 29.97 | Y | -0.4 | [7 empty] | N | N | N | N | 140 | 0.5 | 58 | 86287 | 95990 | 6910 | 2000 | 10 | 2 |  | 2018-10-30 01:14 | 1550 | 121 |  | 18 |  |  |  | CA9CD3A52EBD40ADB3A8137B80E20389 | E402A1CF510A45478692BDD23BAC356E | C93A4F074F7F445D9C85E50E901BF9A0 | [10 empty] | 83.86 | 100 | 0 | 3100 | 0 |  | 490 |  | 선택 | 선택 | 0 | 3000 | 0 |  | 490 |  | 선택 | 선택 | 선택 | 미정 | 미정 | 미정 | 미정 |  | 미정 | BT180180 | H
B48706 | 2018-10-29 | 2 | B | TUNDISH교체 | 1 | A | SBC70L | 특수용도강 | D3 | BM#2 | 1614 | 46 | 1644 | 1556 | 42 | 8000 |  | 2 | 0.23 | 20 |  | -2.69 | 1580 | 1651 | 36.1 | 0 | 10 | 22 | 33 | 50 | Y |  | 2018-10-30 01:29 | 82 | 1082 | -296 | -173 | 16 | 17 | 17 | 15 | 12 | 18 | 25 | 29 | 30 | 31 | 32 | 33 | 21 | 33 | 33 | 0 | 0 |  | 5.02 | Y | 0 |  | 2.89 | 2.77 | 1.16 |  |  |  | N | N | N | M | 150 | 0.48 | 56 | 92704 | 95230 | 920 | 13400 | 12 | 1 | 10 | 2018-10-30 01:38 | 1580 | 169 |  | 58 |  | * T/D 용강량 실측:1200mm / 18.6 TON * T/D FLUX 용탕부: 120 KG / 유탕부: 15KG 투입 * 슬리브 롱노즐( Y자형 ) 사용 * STR#1 위드롤 2번 하이토크로 오픈작업 S/R 미적용 이상공정 등록 및 생관통보 * 첫 HEAT 수소측정 기준초과(10분)이상공정 등록 및 생관통보. * 10분 수소측정값 3PPM 초과로 2회 측정. (1차:3.14PPM2차:2.89PPM) * 후 HEAT L/D 강제개공 ID: 307,308,407,408 | [14 empty] | 96.42 | 100 | 700 | 0 | 0 |  | 650 | 400 | 선택 | 선택 | 700 | 0 | 0 |  | 650 | 400 | 선택 | 선택 | 선택 | 미정 | 미정 | 미정 | 미정 |  | 미정 | RB095.00 | H
A48808 | 2018-10-29 | 1 | B | TUNDISH교체 | 1 | A | AE1055LS | 탄소강 | G-AE1055LS | BM#1 | 1594 | 47 | 1620 | 1535 | 44 | 7000 |  | 3 | 0.31 | 25 |  | -1.74 | 1574 | 1627 | 0 | 13.08 |  | 15 | 50 | 54 | Y |  | 2018-10-30 02:07 | 90 | 1083 | 22 | 29 | 29 | 33 | 37 | 39 | 40 | 42 | 43 | 43 | 43 |  |  | 43 | 37 | 43 | 43 | 43 | 0 |  | 9.98 | Y | 0 |  | 2.4 | 2.4 | [5 empty] | N | N | M | 230 | 0.48 | 58 | 84590 | 95440 | 7090 | 15500 | 17 | 1 |  | 2018-10-30 02:14 | 1574 | 136 |  | 43 |  | *T/Dflux 유15kg 용225kg | [14 empty] | 8459000 | 100 | 1500 | 0 | 0 |  | 400 |  | 선택 | 해제 | 1500 | 0 | 0 |  | 400 |  | 선택 | 해제 | 해제 | 미정 | 미정 | 선택 | 미정 |  | 미정 | BT180180 | H
B48707 | 2018-10-29 | 2 | B |  | 2 | A | SBC70L | 특수용도강 | D3 | BM#2 | 1595 | 48 | 1614 | 1554 | 36 | 7400 |  | 1 | 0.27 | 20 |  | -2.29 | 1565 | 1645 | 0.27 | 0 | 0 | 19 | 66 | 32 | N | 1 | 2018-10-30 02:31 | 67 | 1085 | 30 | 29 | 30 | 30 | 31 | 31 | 30 | 29 | 29 | 28 | 27 | 26 | 24 | 24 | 29 | 31 | 24 | 30 | -0.17 | Y | 40 | Y | -0.4 |  |  |  | 0.72 |  |  |  | N | N | N | Y | 140 | 0.5 | 60 | 98498 | 102010 | 690 | 15100 | 12 | 1 | 20 | 2018-10-30 02:31 | 1565 | 166 |  | 56 |  | * STR#1 위드롤 2번 하이토크로 오픈작업 S/R 미적용 이상공정 등록 및 생관통보 | [14 empty] | 96 | 100 | 0 | 0 | 0 |  | 650 | 400 | 선택 | 선택 | 0 | 0 | 0 |  | 650 | 400 | 선택 | 선택 | 선택 | 미정 | 미정 | 미정 | 미정 |  | 미정 | RB095.00 | H
A48809 | 2018-10-29 | 1 | B |  | 2 | A | AE1055LS | 탄소강 | G-AE1055LS | BM#1 | 1610 | 41 | 1599 | 1537 | 36 | 5600 |  | 3 | 0.3 | 25 |  | -1.57 | 1545 | 1593 | 0 | 13.8 |  | 29 | 47 | 52 | Y |  | 2018-10-30 03:20 | 61 | 1085 | 44 | 36 | 32 | 29 | 27 | 26 | 26 | 25 | 24 | 24 | 23 | 23 | 22 | 22 | 28 | 32 | 22 | 0 | -0.2 |  | 50.02 | Y | -0.2 | [7 empty] | Y | Y | Y | Y | 220 | 0.5 | 62 | 101240 | 94370 | 7050 | 14100 | 17 | 1 |  | 2018-10-30 03:27 | 1545 | 116 |  | 29 | 15 | [15 empty] | 99.89 | 100 | 0 | 0 | 0 |  | 400 |  | 선택 | 해제 | 0 | 0 | 0 |  | 400 |  | 선택 | 해제 | 해제 | 미정 | 미정 | 선택 | 미정 |  | 미정 | BT180180 | C
C47234 | 2018-10-29 | 3 | B |  | 3 | A | SBC70L | 특수용도강 | D3 | BM#2 | 1590 | 49 | 1651 | 1546 | 46 | 9000 |  | 1 | 0.25 | 20 |  | -3.04 | 1569 | 1659 | 0.35 | 0 | 0 | 37 | 78 | 118 | Y |  | 2018-10-30 03:30 | 71 | 1082 | 22 | 21 | 23 | 23 | 23 | 21 | 21 | 21 | 19 | 18 | 17 | 15 | 14 | 14 | 20 | 23 | 14 | 23 | -0.18 |  | 49.98 | Y | -0.2 |  |  |  | 0.8 |  |  |  | N | N | N | Y | 130 | 0.51 | 61 | 97121 | 102970 | 1150 | 14400 | 12 | 1 | 30 | 2018-10-30 03:32 | 1569 | 185 |  | 61 |  | * STR#1 위드롤 2번 하이토크로 오픈작업 S/R 미적용 이상공정 등록 및 생관통보 | [14 empty] | 93.39 | 76.47 | 0 | 0 | 0 |  | 650 | 400 | 선택 | 선택 | 0 | 0 | 0 |  | 650 | 400 | 선택 | 선택 | 선택 | 미정 | 미정 | 미정 | 미정 |  | 미정 | RB092.00 | C
A48810 | 2018-10-29 | 1 | B |  | 3 | A | AE1055LS | 탄소강 | G-AE1055LS | BM#1 | 1636 | 42 | 1599 | 1564 | 29 | 4400 |  | 3 | 0.3 | 25 |  | -1.58 | 1546 | 1593 | 0 | 15.7 |  | 31 | 45 | 68 | Y |  | 2018-10-30 04:20 | 62 | 1093 | 20 | 24 | 26 | 27 | 28 | 28 | 28 | 27 | 26 | 27 | 26 | 26 |  | 26 | 26 | 28 | 26 | 28 | -0.05 | Y | 34.98 | Y | 0 | [7 empty] | Y | Y | Y | Y | 210 | 0.5 | 57 | 84590 | 94290 | 7040 | 16200 | 17 | 1 |  | 2018-10-30 04:30 | 1546 | 114 |  | 31 | [16 empty] | 83.5 | 100 | 0 | 0 | 0 |  | 400 |  | 선택 | 해제 | 0 | 0 | 0 |  | 400 |  | 선택 | 해제 | 해제 | 미정 | 미정 | 선택 | 미정 |  | 미정 | BT180180 | H
B48709 | 2018-10-29 | 2 | C |  | 4 | A | SBC70L | 특수용도강 | D3 | BM#2 | 1617 | 48 | 1616 | 1565 | 45 | 6900 |  | 1 | 0.25 | 20 |  | -2.33 | 1581 | 1649 | 0.25 | 0 | 0 | 16 | 3 | 31 | Y |  | 2018-10-30 04:41 | 83 | 1087 | 10 | 24 | 33 | 38 | 41 | 42 | 41 | 40 | 38 | 38 | 37 | 35 |  | 35 | 35 | 42 | 35 | 38 | -0.23 | Y | 30.02 | Y | -0.4 |  |  |  | 0.97 |  |  |  | N | N | N | Y | 120 | 0.51 | 56 | 98498 | 94280 | 100 | 15400 | 12 | 1 | 40 | 2018-10-30 04:54 | 1581 | 153 |  | 54 |  | *STR#1 위드롤 2번 하이토크로 오픈작업 S/R 미적용 이상공정 등록 및 생관통보 | [14 empty] | 104.45 | 76.47 | 0 | 0 | 0 |  | 650 | 400 | 선택 | 선택 | 0 | 0 | 0 |  | 650 | 400 | 선택 | 선택 | 선택 | 미정 | 미정 | 미정 | 미정 |  | 미정 | RB095.00 | H
A48811 | 2018-10-29 | 1 | C |  | 4 | A | AE1055LS | 탄소강 | G-AE1055LS | BM#1 | 1645 | 39 | 1617 | 1575 | 33 | 5100 |  | 3 | 0.29 | 25 |  | -1.47 | 1561 | 1605 | 0 | 14.12 |  | 36 | 30 | 74 | Y |  | 2018-10-30 05:32 | 77 | 1094 | 25 | 35 | 41 | 44 | 46 | 46 | 45 | 45 | 44 | 43 | 43 | 43 | 43 | 43 | 42 | 46 | 43 | 43 | 0 | Y | 40 | Y | 0 | [7 empty] | Y | Y | Y | Y | 200 | 0.5 | 63 | 101508 | 99600 | 6520 | 15800 | 17 | 1 |  | 2018-10-30 05:38 | 1561 | 101 |  | 18 | [16 empty] | 95.22 | 100 | 0 | 0 | 0 |  | 400 |  | 선택 | 해제 | 0 | 0 | 0 |  | 400 |  | 선택 | 해제 | 해제 | 미정 | 미정 | 선택 | 미정 |  | 미정 | BT180180 | H
B48710 | 2018-10-29 | 2 | C |  | 5 | A | SBC70L | 특수용도강 | D3 | BM#2 | 1591 | 54 | 1645 | 1566 | 36 | 7100 |  | 1 | 0.26 | 22 |  | 0 | 1566 | 1646 | 0.44 | 0 | 0 | 22 | 34 | 24 | Y |  | 2018-10-30 06:08 | 68 | 1091 | 33 | 37 | 39 | 41 | 42 | 42 | 41 | 41 | 40 | 39 | 38 | 37 |  | 37 | 39 | 42 | 37 | 41 | -0.14 | Y | 35 | Y | -0.2 |  |  |  | 0.67 |  |  |  | N | N | N | Y |  | 0.5 | 58 | 98498 | 96200 | 840 | 14100 | 12 | 1 |  | 2018-10-30 06:16 | 1566 | 149 |  | 25 |  | *STR#1 위드롤 2번 하이토크로 오픈작업 S/R 미적용 이상공정 등록 및 생관통보 | [14 empty] | 100.51 | 76.47 | 0 | 0 | 0 |  | 650 | 400 | 선택 | 선택 | 0 | 0 | 0 |  | 650 | 400 | 선택 | 선택 | 선택 | 미정 | 미정 | 미정 | 미정 |  | 미정 | RB095.00 | H
A48812 | 2018-10-29 | 1 | C |  | 5 | A | AE1055LS | 탄소강 | G-AE1055LS | BM#1 | 1639 | 45 | 1592 | 1564 | 33 | 4900 |  | 3 | 0.3 | 25 |  | -1.38 | 1551 | 1592 | 0 | 18.13 |  | 15 | 51 | 57 | Y |  | 2018-10-30 06:30 | 67 | 1090 | 41 | 40 | 40 | 40 | 40 | 39 | 38 | 37 | 36 | 35 | 34 | 34 | 33 | 33 | 38 | 40 | 33 | 40 | -0.14 |  | 50 | Y | -0.2 | [7 empty] | Y | Y | Y | Y | 190 | 0.5 | 60 | 101508 | 98050 | 7020 | 15900 | 17 | 1 |  | 2018-10-30 06:40 | 1551 | 103 |  | 23 | [16 empty] | 96.63 | 100 | 0 | 0 | 0 |  | 400 |  | 선택 | 해제 | 0 | 0 | 0 |  | 400 |  | 선택 | 해제 | 해제 | 미정 | 미정 | 선택 | 미정 |  | 미정 | BT180180 | H
B48711 | 2018-10-29 | 2 | C |  | 6 | A | SBC70L | 특수용도강 | D3 | BM#2 | 1600 | 51 | 1636 | 1565 | 49 | 6100 |  | 1 | 0.23 | 20 |  | 0 | 1573 | 1627 | 0.14 | 0 | 0 | 23 | 21 | 28 | Y |  | 2018-10-30 07:06 | 75 | 1085 | 33 | 37 | 41 | 43 | 43 | 43 | 43 | 43 | 43 | 42 | 42 | 42 | 42 | 36 | 40 | 43 | 36 | 43 | -0.15 | Y | 45.37 | Y | -0.2 |  |  |  | 1.13 |  |  |  | N | N | N | Y | 100 | 0.47 | 64 | 99042 | 101240 | 20 | 15100 | 12 | 1 |  | 2018-10-30 07:25 | 1573 | 145 |  | 30 |  | *STR#1 위드롤 2번 하이토크로 오픈작업 S/R 미적용 이상공정 등록 및 생관통보 *전공정 요청 10% 이상 감속주입, 이상공정 등록 및 생관통보 | [14 empty] | 99.14 | 76.47 | 0 | 0 | 0 |  | 650 | 400 | 선택 | 선택 | 0 | 0 | 0 |  | 650 | 400 | 선택 | 선택 | 선택 | 미정 | 미정 | 미정 | 선택 | 5 | 미정 | RB092.00 | C
A48813 | 2018-10-30 | 1 | C |  | 6 | A | AE1055LS | 탄소강 | G-AE1055LS | BM#1 | 1597 | 47 | 1585 | 1555 | 35 | 5500 |  | 3 | 0.3 | 25 |  | -1.4 | 1543 | 1585 | 0 | 19.92 |  | 29 | 48 | 60 | Y |  | 2018-10-30 07:39 | 59 | 1102 | 33 | 33 | 34 | 34 | 33 | 32 | 30 | 29 | 28 | 27 | 25 | 24 | 23 | 23 | 30 | 34 | 23 | 33 | -0.22 |  | 50.02 | Y | -0.2 | [7 empty] | Y | Y | Y | Y | 180 | 0.5 | 62 | 101508 | 98750 | 6990 | 16000 | 17 | 1 |  | 2018-10-30 07:50 | 1543 | 99 |  | 16 | [16 empty] | 95.99 | 100 | 0 | 0 | 0 |  | 400 |  | 선택 | 해제 | 0 | 0 | 0 |  | 400 |  | 선택 | 해제 | 해제 | 미정 | 미정 | 선택 | 미정 |  | 미정 | BT180180 | H
B48712 | 2018-10-30 | 2 | C |  | 7 | A | SBC70L | 특수용도강 | D3 | BM#2 | 1600 | 56 | 1634 | 1556 | 46 | 8100 |  | 1 | 0.29 | 21 |  | 0 | 1559 | 1624 | 0.17 | 0 | 0 | 37 | 79 | 18 | Y |  | 2018-10-30 08:23 | 61 | 1088 | 33 | 34 | 34 | 34 | 34 | 33 | 32 | 31 | 28 | 28 | 27 | 26 | 24 | 22 | 30 | 34 | 22 | 34 | -0.22 |  | 55 | Y | -0.4 |  |  |  | 1.16 |  |  |  | N | N | N | Y | 150 | 0.5 | 67 | 98498 | 111200 | 10 | 14900 | 12 | 1 | 30 | 2018-10-30 08:28 | 1559 | 147 |  | 20 |  | *STR#1 위드롤 2번 하이토크로 오픈작업 S/R 미적용 이상공정 등록 및 생관통보 | [14 empty] | 89.02 | 76.47 | 0 | 0 | 0 |  | 650 | 400 | 선택 | 선택 | 0 | 0 | 0 |  | 650 | 400 | 선택 | 선택 | 선택 | 미정 | 미정 | 미정 | 미정 |  | 미정 | RB095.00 | H
A48814 | 2018-10-30 | 1 | C |  | 7 | A | AE1055LS | 탄소강 | G-AE1055LS | BM#1 | 1565 | 45 | 1597 | 1557 | 32 | 5100 |  | 3 | 0.3 | 25 |  | -1.58 | 1551 | 1597 | 0 | 17.74 |  | 31 | 46 | 67 | Y |  | 2018-10-30 08:37 | 67 | 1105 | 21 | 29 | 33 | 36 | 36 | 36 | 35 | 35 | 34 | 33 | 33 | 32 | 31 | 31 | 33 | 36 | 31 | 36 | -0.11 | Y | 45.02 | Y | -0.21 | [7 empty] | Y | Y | Y | Y | 230 | 0.48 | 65 | 101240 | 100930 | 7080 | 15600 | 17 | 1 |  | 2018-10-30 08:44 | 1551 | 99 |  | 21 |  | *기술연구소 TEST주속 0.48m/min 주입 | [14 empty] | 93.78 | 100 | 0 | 0 | 0 |  | 400 |  | 선택 | 해제 | 0 | 0 | 0 |  | 400 |  | 선택 | 해제 | 해제 | 미정 | 미정 | 선택 | 미정 |  | 미정 | BT180180 | C
B48713 | 2018-10-30 | 2 | C |  | 8 | A | SBC70L | 특수용도강 | D3 | BM#2 | 1579 | 44 | 1655 | 1536 | 37 | 7500 |  | 1 | 0.5 | 21 |  | -1.96 | 1575 | 1639 | 0.17 | 0 | 0 | 16 | 4 | 39 | Y |  | 2018-10-30 09:25 | 77 | 1087 | 28 | 34 | 37 | 38 | 39 | 38 | 38 | 37 | 36 | 35 | 34 |  |  | 34 | 36 | 39 | 34 | 38 | -0.17 | Y | 30.02 | Y | -0.2 |  |  |  | 1.15 |  |  |  | N | N | N | Y | 150 | 0.47 | 60 | 98498 | 94090 | 100 | 15400 | 12 | 1 | 10 | 2018-10-30 09:30 | 1559 | 148 |  | 29 |  | *STR#1 위드롤 2번 하이토크로 오픈작업 S/R 미적용 이상공정 등록 및 생관통보 *전공정 요청 감소주입 | [14 empty] | 104.79 | 76.47 | 0 | 0 | 0 |  | 650 | 400 | 선택 | 선택 | 0 | 0 | 0 |  | 650 | 400 | 선택 | 선택 | 선택 | 미정 | 미정 | 미정 | 미정 |  | 미정 | RB095.00 | H
A48815 | 2018-10-30 | 1 | C |  | 8 | A | AE1055LS | 탄소강 | G-AE1055LS | BM#1 | 1589 | 46 | 1599 | 1551 | 40 | 4600 |  | 3 | 0.3 | 25 |  | -1.71 | 1548 | 1599 | 0 | 19.74 |  | 36 | 31 | 71 | Y |  | 2018-10-30 09:41 | 64 | 1083 | 30 | 32 | 34 | 35 | 35 | 34 | 34 | 33 | 32 | 31 | 30 | 30 | 30 | 29 | 32 | 35 | 29 | 34 | -0.13 | Y | 47.92 | Y | -0.34 | [8 empty] | Y | Y | Y | 220 | 0.5 | 63 | 101508 | 99000 | 7030 | 15300 | 17 | 1 |  | 2018-10-30 09:48 | 1548 | 104 |  | 23 | [16 empty] | 95.58 | 100 | 0 | 0 | 0 |  | 400 |  | 선택 | 해제 | 0 | 0 | 0 |  | 400 |  | 선택 | 해제 | 해제 | 미정 | 미정 | 선택 | 미정 |  | 미정 | BT180180 | H
B48714 | 2018-10-30 | 2 | C | TUNDISH교체전 | 9 | A | SBC70L | 특수용도강 | D3 | BM#2 | 1564 | 54 | 1646 | 1525 | 47 | 9400 |  | 1 | 0.68 | 21 |  | 0 | 1567 | 1634 | 0.64 | 0 | 0 | 10 | 59 | 742 | Y |  | 2018-10-30 10:27 | 69 | 1083 | 30 | 29 | 30 | 31 | 31 | 30 | 29 | 28 | 26 | 26 | 25 | 23 | 23 | 23 | 28 | 31 | 23 | 30 | -0.18 | Y | 45 | Y | 0 |  |  |  | 1.93 |  |  |  | N | N | N | M | 130 | 0.49 | 64 | 106868 | 102180 | -2430 | 2000 | 12 | 1 | 20 | 2018-10-30 10:39 | 1569 | 146 |  | 30 |  | *STR#1 위드롤 2번 하이토크로 오픈작업 S/R 미적용 이상공정 등록 및 생관통보 *전공정 요청 감속주입 | D0DDB52534714A86AEE426ACEA579383 | B27F3BABA6DB4AFA82D4A733C8C46610 | F9423B0003E441D9A17644488984267C | 1D0592C258D145859FB72BF701A79CD4 | [10 empty] | 107.14 | 100 | 0 | 3000 | 0 |  | 650 | 400 | 선택 | 선택 | 0 | 3000 | 0 |  | 650 | 400 | 선택 | 선택 | 선택 | 미정 | 미정 | 미정 | 미정 |  | 미정 | RB117.00 | C
A48816 | 2018-10-30 | 1 | C |  | 9 | A | AE1055LS | 탄소강 | G-AE1055LS | BM#1 | 1609 | 42 | 1591 | 1552 | 30 | 4900 |  | 3 | 0.31 | 25 |  | -1.31 | 1552 | 1591 | 0 | 20.83 |  | 15 | 52 | 72 | Y |  | 2018-10-30 10:38 | 68 | 1090 | 28 | 29 | 31 | 33 | 33 | 33 | 33 | 33 | 32 | 31 | 31 | 30 |  | 30 | 32 | 33 | 30 | 33 | -0.07 | Y | 40 | Y | -0.2 | [7 empty] | Y | Y | Y | Y | 210 | 0.5 | 57 | 101508 | 93900 | 7000 | 15800 | 17 | 1 |  | 2018-10-30 10:45 | 1552 | 106 |  | 31 | [16 empty] | 10150800 | 100 | 0 | 0 | 0 |  | 400 |  | 선택 | 해제 | 0 | 0 | 0 |  | 400 |  | 선택 | 해제 | 해제 | 미정 | 미정 | 선택 | 선택 | 6 | 미정 | BT180180 | H
A48817 | 2018-10-30 | 1 | C |  | 10 | A | AE1055LS | 탄소강 | G-AE1055LS | BM#1 | 1581 | 43 | 1594 | 1536 | 34 | 5300 |  | 3 | 0.3 | 25 |  | -1.53 | 1548 | 1594 | 0 | 19.32 |  | 29 | 49 | 57 | Y |  | 2018-10-30 11:51 | 64 | 1112 | 29 | 32 | 34 | 34 | 34 | 34 | 33 | 32 | 31 | 31 | 30 | 29 | 29 | 29 | 32 | 34 | 29 | 34 | -0.1 |  | 50.03 | Y | 0 | [7 empty] | Y | Y | Y | Y | 200 | 0.5 | 61 | 84590 | 93800 | 7280 | 14400 | 17 | 1 |  | 2018-10-30 12:03 | 1548 | 96 |  | 16 |  | *L/D잔강 7.3TON에 슬라그 나옴 이월 미실시 | [14 empty] | 83.67 | 100 | 0 | 0 | 0 |  | 400 |  | 선택 | 해제 | 0 | 0 | 0 |  | 400 |  | 선택 | 해제 | 해제 | 미정 | 미정 | 선택 | 미정 |  | 미정 | BT180180 | H
B48715 | 2018-10-30 | 2 | C | TUNDISH교체 | 1 | A | AE15B38M | 탄소강 | 보론강 | BM#2 | 1575 | 49 | 1656 | 1544 | 38 | 8300 |  | 1 | 0.57 | 21 |  | 0 | 1572 | 1646 | 0.17 | 0 | 0 | 22 | 35 | 113 | Y |  | 2018-10-30 11:34 | 75 | 1088 | -475 | -144 | 21 | 21 | 15 | 20 | 23 | 24 | 25 | 26 | 26 | 27 | 27 | 28 | 19 | 28 | 28 | 0 | 0 |  |  | Y | 0.2 |  | 3.06 | 3 | 1.97 |  |  |  | N | N | N | N | 150 | 0.47 | 61 | 101508 | 102280 | 1720 | 15100 | 2 | 2 | 10 | 2018-10-30 11:36 | 1572 | 169 |  | 50 |  | *T/D플럭스 120/15KG *롱노즐 실리부 부착 *수소 10분 측정값 기준치 초과, 생관통보(1차 3.43PPM,2차 3.06PPM,3차 1.97PPM ) | [14 empty] | 97.6 | 100 | 1000 | 0 | 0 |  | 300 | 400 | 선택 | 선택 | 1000 | 0 | 0 |  | 300 | 400 | 선택 | 선택 | 해제 | 미정 | 미정 | 미정 | 미정 |  | 미정 | BT180180 | H
A48818 | 2018-10-30 | 1 | A |  | 11 | A | AE1055LS | 탄소강 | G-AE1055LS | BM#1 | 1570 | 41 | 1590 | 1539 | 31 | 5100 |  | 3 | 0.31 | 25 |  | -1.34 | 1550 | 1590 | 0 | 22.85 |  | 31 | 47 | 72 | Y |  | 2018-10-30 12:52 | 66 | 1090 | 27 | 32 | 34 | 36 | 36 | 36 | 35 | 34 | 34 | 33 | 32 | 32 | 32 | 32 | 33 | 36 | 32 | 36 | -0.09 | Y | 45.02 | Y | 0 | [7 empty] | Y | Y | Y | Y | 190 | 0.48 | 61 | 101508 | 95990 | 7060 | 16420 | 17 | 1 |  | 2018-10-30 12:59 | 1550 | 91 |  | 18 |  | *전공정 지연으로 감속주입-정속주입 강종 감속으로 이상재 등록 | [14 empty] | 98.55 | 100 | 0 | 0 | 0 |  | 400 |  | 선택 | 해제 | 0 | 0 | 0 |  | 400 |  | 선택 | 해제 | 해제 | 미정 | 미정 | 선택 | 선택 | 2 | 미정 | BT180180 | H
B48717 | 2018-10-30 | 2 | A |  | 2 | B | AE15B38M | 탄소강 | 보론강 | BM#2 | 1595 | 43 | 1644 | 1555 | 36 | 6400 |  | 1 | 0.71 | 14 |  | 0 | 1585 | 1637 | 0.13 | 0 | 0 | 16 | 5 | 42 | Y |  | 2018-10-30 13:17 | 88 | 1086 | 26 | 44 | 52 | 56 | 57 | 58 | 58 | 57 | 56 | 56 | 55 | 53 | 52 | 50 | 52 | 58 | 50 | 56 | -0.2 | Y | 40.02 | Y | -0.4 | [7 empty] | N | N | N | N | 140 | 0.45 | 68 | 101508 | 100050 | 100 | 15200 | 2 | 2 |  | 2018-10-30 13:25 | 1585 | 101 |  | 12 |  | *전공정 요청 감속주입 | [14 empty] | 104.27 | 100 | 0 | 0 | 0 |  | 300 | 400 | 선택 | 선택 | 0 | 0 | 0 |  | 300 | 400 | 선택 | 선택 | 해제 | 미정 | 미정 | 미정 | 미정 |  | 미정 | BT180180 | H
A48819 | 2018-10-30 | 1 | A |  | 12 | A | AE1055LS | 탄소강 | G-AE1055LS | BM#1 | 1572 | 42 | 1591 | 1538 | 30 | 5000 |  | 3 | 0.3 | 25 |  | -1.47 | 1547 | 1591 | 0 | 16.69 |  | 36 | 32 | 70 | Y |  | 2018-10-30 14:02 | 63 | 1092 | 32 | 32 | 34 | 36 | 36 | 35 | 34 | 33 | 33 | 32 | 31 | 30 | 29 | 28 | 33 | 36 | 28 | 32 | -0.16 | Y | 50.02 | Y | -0.2 | [7 empty] | Y | Y | Y | Y | 180 | 0.47 | 65 | 101508 | 97530 | 6990 | 17100 | 17 | 1 |  | 2018-10-30 14:09 | 1547 | 87 |  | 9 |  | *전공정 지연으로 감속주입-정속주입 강종 감속으로 이상재 등록 | [14 empty] | 97.14 | 100 | 0 | 0 | 0 |  | 400 |  | 선택 | 해제 | 0 | 0 | 0 |  | 400 |  | 선택 | 해제 | 해제 | 미정 | 미정 | 선택 | 미정 |  | 미정 | BT180180 | H
B48718 | 2018-10-30 | 2 | A |  | 3 | A | AE15B38M | 탄소강 | 보론강 | BM#2 | 1602 | 46 | 1634 | 1565 | 35 | 6800 |  | 1 | 0.6 | 13 |  | -2.9 | 1561 | 1631 | 0.24 | 0 | 0 | 10 | 60 | 30 | Y |  | 2018-10-30 14:29 | 64 | 1088 | 47 | 45 | 45 | 45 | 44 | 44 | 42 | 42 | 41 | 40 | 38 | 37 | 36 | 35 | 41 | 45 | 35 | 45 | -0.18 |  | 54.98 | Y | -0.2 | [7 empty] | N | N | N | N | 130 | 0.45 | 70 | 101508 | 104550 | 20 | 15100 | 2 | 2 |  | 2018-10-30 14:25 | 1570 | 109 |  | 11 | [16 empty] | 98.08 | 100 | 0 | 0 | 0 |  | 300 | 400 | 선택 | 선택 | 0 | 0 | 0 |  | 300 | 400 | 선택 | 선택 | 해제 | 미정 | 미정 | 미정 | 미정 |  | 미정 | BT180180 | C
A48820 | 2018-10-30 | 1 | A |  | 13 | A | AE1055LS | 탄소강 | G-AE1055LS | BM#1 | 1561 | 41 | 1585 | 1533 | 37 | 6000 |  | 3 | 0.3 | 26 |  | -1.12 | 1551 | 1585 | 0 | 18.7 |  | 15 | 53 | 70 | Y |  | 2018-10-30 15:09 | 67 | 1098 | 26 | 32 | 37 | 39 | 39 | 38 | 37 | 36 | 35 | 34 | 33 | 32 | 31 | 31 | 35 | 39 | 31 | 0 | -0.18 | Y | 44.93 | Y | -0.2 | [7 empty] | Y | Y | Y | Y | 230 | 0.48 | 61 | 101240 | 97110 | 7090 | 16430 | 17 | 1 |  | 2018-10-30 15:15 | 1551 | 93 |  | 10 |  | *기술연구소 TEST 주속 적용-0.48m/min *전공정 지연으로 감속주입-정속주입 강종 감속으로 이상재 등록 | [14 empty] | 100.64 | 100 | 0 | 0 | 0 |  | 400 |  | 선택 | 해제 | 0 | 0 | 0 |  | 400 |  | 선택 | 해제 | 해제 | 미정 | 미정 | 선택 | 미정 |  | 미정 | BT180180 | C
B48719 | 2018-10-30 | 2 | A |  | 4 | A | AE15B38M | 탄소강 | 보론강 | BM#2 | 1578 | 46 | 1634 | 1524 | 40 | 8000 |  | 1 | 0.58 | 14 |  | -2.3 | 1562 | 1629 | 0.27 | 0 | 0 | 23 | 23 | 14 | Y |  | 2018-10-30 15:28 | 65 | 1130 | 30 | 37 | 41 | 43 | 44 | 44 | 44 | 43 | 42 | 41 | 40 | 38 |  | 38 | 41 | 44 | 38 | 44 | -0.17 | Y | 34.98 | Y | -0.4 | [7 empty] | N | N | N | N | 120 | 0.49 | 58 | 101508 | 95130 | 40 | 14400 | 2 | 2 |  | 2018-10-30 15:32 | 1572 | 122 |  | 25 | [16 empty] | 106.91 | 100 | 0 | 0 | 0 |  | 300 | 400 | 선택 | 선택 | 0 | 0 | 0 |  | 300 | 400 | 선택 | 선택 | 해제 | 미정 | 미정 | 미정 | 미정 |  | 미정 | BT180180 | C
A48821 | 2018-10-30 | 1 | A | TUNDISH교체전 | 14 | A | AE1055LS | 탄소강 | G-AE1055LS | BM#1 | 1573 | 42 | 1583 | 1537 | 35 | 5800 |  | 3 | 0.3 | 25 |  | -1.32 | 1544 | 1583 | 0 | 17.36 |  | 29 | 50 | 77 | Y |  | 2018-10-30 16:07 | 60 | 1103 | 29 | 30 | 31 | 31 | 31 | 30 | 29 | 28 | 27 | 26 | 25 | 24 | 23 | 23 | 28 | 31 | 23 | 31 | -0.16 |  | 50 | Y | -0.2 | [7 empty] | Y | Y | Y | M | 220 | 0.5 | 61 | 89096 | 100910 | 6990 | 1700 | 17 | 1 |  | 2018-10-30 16:15 | 1544 | 96 |  | 16 |  |  | 0B87AC5977A64D1CA7B9D19836A410F0 | B3177EB6142042FE9F2C393FF5907722 |  | 26001303F4BE4828B5FAEE1A700C92F3 | [10 empty] | 82.57 | 100 | 0 | 3500 | 0 |  | 400 |  | 선택 | 해제 | 0 | 3500 | 0 |  | 400 |  | 선택 | 해제 | 해제 | 미정 | 미정 | 선택 | 미정 |  | 미정 | BT180180 | H
B48720 | 2018-10-30 | 2 | A |  | 5 | A | AE15B38M | 탄소강 | 보론강 | BM#2 | 1614 | 45 | 1635 | 1546 | 33 | 5900 |  | 1 | 0.68 | 13 |  | -2.11 | 1558 | 1615 | 0.22 | 0 | 0 | 22 | 36 | 76 | Y |  | 2018-10-30 16:30 | 61 | 1098 | 34 | 33 | 33 | 32 | 31 | 31 | 30 | 29 | 28 | 27 | 26 | 25 | 23 | 23 | 30 | 33 | 23 | 0 | -0.2 |  | 50 | Y | -0.41 | [7 empty] | N | N | N | N | 110 | 0.49 | 61 | 101508 | 100870 | 30 | 13700 | 2 | 2 |  | 2018-10-30 16:33 | 1558 | 122 |  | 26 | [16 empty] | 101.81 | 100 | 0 | 0 | 0 |  | 300 | 400 | 선택 | 선택 | 0 | 0 | 0 |  | 300 | 400 | 선택 | 선택 | 해제 | 미정 | 미정 | 미정 | 미정 |  | 미정 | BT180180 | H
A48822 | 2018-10-30 | 1 | A | TUNDISH교체 | 1 | A | SF40CVM2 | 합금강 | D | BM#1 | 1558 | 43 | 1640 | 1523 | 35 | 6400 |  | 3 | 0.31 | 20 |  | -1.5 | 1598 | 1635 | 0 | 12.71 |  | 16 | 6 | 51 | Y |  | 2018-10-30 17:15 | 101 | 1097 | -10 | 34 | 31 | 37 | 40 | 43 | 45 | 46 | 47 | 48 | 49 |  |  | 49 | 40 | 49 | 49 | 0 | 0 |  |  | Y | 0.2 |  | 2.37 | 2.37 |  |  |  |  | N | N | N | N | 150 | 0.47 | 56 | 93168 | 92730 | 7100 | 16130 | 5 | 2 |  | 2018-10-30 17:21 | 1598 | 114 |  | 36 |  | *T/D가열온도:자동-1333`.수동건-1314`.STR#1:958.STR#2:969.T/D FLUX 유:15,용:225 | [14 empty] | 93.54 | 100 | 1000 | 0 | 0 |  | 650 |  | 선택 | 선택 | 1000 | 0 | 0 |  | 650 |  | 선택 | 선택 | 해제 | 미정 | 미정 | 선택 | 선택 |  | 미정 | RB090.00 | H
B48721 | 2018-10-30 | 2 | A |  | 6 | A | AE15B38M | 탄소강 | 보론강 | BM#2 | 1589 | 43 | 1615 | 1544 | 35 | 6700 |  | 1 | 0.69 | 14 |  | 0 | 1558 | 1627 | 0.35 | 0 | 0 | 31 | 48 | 91 | Y |  | 2018-10-30 17:33 | 61 | 1101 | 19 | 20 | 21 | 22 | 21 | 21 | 20 | 19 | 18 | 17 | 16 | 15 |  | 15 | 19 | 22 | 15 | 21 | -0.18 | Y | 39.98 | Y | -0.2 | [7 empty] | N | N | N | N | 100 | 0.49 | 60 | 101508 | 99060 | -160 | 14500 | 2 | 2 |  | 2018-10-30 17:31 | 1558 | 124 |  | 28 | [16 empty] | 102.64 | 100 | 0 | 0 | 0 |  | 300 | 400 | 선택 | 선택 | 0 | 0 | 0 |  | 300 | 400 | 선택 | 선택 | 해제 | 미정 | 미정 | 미정 | 미정 |  | 미정 | BT180180 | H
A48823 | 2018-10-30 | 1 | A |  | 2 | A | SF40CVM2 | 합금강 | D | BM#1 | 1620 | 44 | 1590 | 1509 | 38 | 6700 |  | 3 | 0.31 | 20 |  | -1.03 | 1564 | 1590 | 0 | 16.8 |  | 36 | 33 | 88 | Y |  | 2018-10-30 18:23 | 67 | 1130 | 47 | 39 | 35 | 33 | 31 | 30 | 28 | 27 | 26 | 25 | 24 | 24 | 23 | 23 | 30 | 35 | 23 | 0 | -0.22 |  | 55 | Y | 0 | [7 empty] | N | N | N | N | 140 | 0.44 | 65 | 93168 | 94560 | 7020 | 15260 | 5 | 2 |  | 2018-10-30 18:30 | 1564 | 107 |  | 26 |  | *전공정 지연으로 감속주입 | [14 empty] | 91.75 | 100 | 0 | 0 | 0 |  | 650 |  | 선택 | 선택 | 0 | 0 | 0 |  | 650 |  | 선택 | 선택 | 해제 | 미정 | 미정 | 선택 | 미정 |  | 미정 | RB090.00 | H
B48722 | 2018-10-30 | 2 | A |  | 7 | A | AE15B38M | 탄소강 | 보론강 | BM#2 | 1646 | 37 | 1644 | 1565 | 30 | 5600 |  | 1 | 0.83 | 14 |  | -2.25 | 1559 | 1629 | 0.36 | 0 | 0 | 10 | 61 | 36 | Y |  | 2018-10-30 18:23 | 62 | 1131 | 11 | 21 | 26 | 28 | 30 | 30 | 30 | 30 | 29 | 29 | 27 | 26 |  | 26 | 26 | 30 | 26 | 30 | -0.11 | Y | 35.03 | Y | -0.2 | [7 empty] | N | N | N | N | 150 | 0.49 | 57 | 84590 | 93070 | 1830 | 12700 | 2 | 2 |  | 2018-10-30 18:26 | 1567 | 127 |  | 41 | [16 empty] | 89.14 | 100 | 0 | 0 | 0 |  | 300 | 400 | 선택 | 선택 | 0 | 0 | 0 |  | 300 | 400 | 선택 | 선택 | 해제 | 미정 | 미정 | 미정 | 미정 |  | 미정 | BT180180 | H
A48824 | 2018-10-30 | 1 | A |  | 3 | A | SF40CVM2 | 합금강 | D | BM#1 | 1599 | 41 | 1603 | 1544 | 30 | 5000 |  | 3 | 0.31 | 16 |  | -1.47 | 1563 | 1594 | 0 | 8.71 |  | 15 | 54 | 87 | Y |  | 2018-10-30 19:16 | 66 | 1126 | 21 | 21 | 21 | 21 | 22 | 22 | 21 | 20 | 20 | 20 | 19 | 19 | 18 | 18 | 20 | 22 | 18 | 21 | -0.1 | Y | 40 | Y | -0.2 | [7 empty] | N | N | N | N | 130 | 0.47 | 65 | 93168 | 100330 | 7050 | 15450 | 5 | 2 |  | 2018-10-30 19:23 | 1563 | 112 |  | 42 |  | *전공정 지연으로 감속주입 | [14 empty] | 86.79 | 100 | 0 | 0 | 0 |  | 650 |  | 선택 | 선택 | 0 | 0 | 0 |  | 650 |  | 선택 | 선택 | 해제 | 미정 | 미정 | 선택 | 미정 |  | 미정 | RB090.00 | H
B48723 | 2018-10-30 | 2 | A |  | 8 | A | AE15B38M | 탄소강 | 보론강 | BM#2 | 1570 | 44 | 1654 | 1544 | 33 | 6800 |  | 1 | 0.91 | 18 |  | -2.27 | 1566 | 1642 | 0.44 | 0 | 0 | 23 | 24 | 45 | Y |  | 2018-10-30 19:28 | 69 | 1129 | 21 | 31 | 35 | 37 | 38 | 38 | 37 | 37 | 36 | 35 | 34 | 32 |  | 32 | 34 | 38 | 32 | 37 | -0.17 | Y | 34.98 | Y | -0.4 | [7 empty] | N | N | N | N | 140 | 0.49 | 58 | 101508 | 97390 | 90 | 14400 | 2 | 2 |  | 2018-10-30 19:34 | 1566 | 130 |  | 38 | [16 empty] | 105.85 | 0 | 0 | 0 | 0 |  | 300 | 400 | 선택 | 선택 | 0 | 0 | 0 |  | 300 | 400 | 선택 | 선택 | 해제 | 미정 | 미정 | 미정 | 선택 | 7 | 미정 | BT180180 | H
A48825 | 2018-10-30 | 1 | B |  | 4 | A | SF40CVM2 | 합금강 | D | BM#1 | 1620 | 40 | 1609 | 1549 | 27 | 4500 |  | 3 | 0.31 | 16 |  | -2.01 | 1566 | 1609 | 0 | 9.21 |  | 29 | 51 | 95 | Y |  | 2018-10-30 20:35 | 69 | 1124 | 16 | 22 | 26 | 28 | 29 | 29 | 28 | 28 | 28 | 27 | 28 | 26 |  | 26 | 26 | 29 | 26 | 28 | -0.04 | Y | 34.95 | Y | -0.4 | [7 empty] | N | N | N | N | 120 | 0.51 | 60 | 93168 | 97000 | 7120 | 14800 | 5 | 2 |  | 2018-10-30 20:43 | 1566 | 95 |  | 31 | [16 empty] | 9316800 | 0 | 0 | 0 | 0 |  | 650 |  | 선택 | 선택 | 0 | 0 | 0 |  | 650 |  | 선택 | 선택 | 해제 | 미정 | 미정 | 선택 | 미정 |  | 미정 | RB090.00 | C
B48724 | 2018-10-30 | 2 | B |  | 9 | A | AE15B38M | 탄소강 | 보론강 | BM#2 | 1590 | 44 | 1635 | 1555 | 31 | 6000 |  | 1 | 0.87 | 14 |  | -2.47 | 1562 | 1630 | 0.41 | 0 | 0 | 22 | 37 | 35 | Y |  | 2018-10-30 20:26 | 65 | 1132 | 28 | 29 | 31 | 32 | 32 | 32 | 31 | 31 | 30 | 29 | 28 | 27 |  | 27 | 30 | 32 | 27 | 32 | -0.12 | Y | 40.03 | Y | -0.2 | [7 empty] | N | N | N | N | 130 | 0.49 | 59 | 101508 | 96800 | 60 | 14200 | 2 | 2 | 40 | 2018-10-30 20:24 | 1562 | 133 |  | 42 | [16 empty] | 104.86 | 100 | 0 | 0 | 0 |  | 300 | 400 | 선택 | 선택 | 0 | 0 | 0 |  | 300 | 400 | 선택 | 선택 | 해제 | 미정 | 미정 | 미정 | 미정 |  | 미정 | BT180180 | H
A48826 | 2018-10-30 | 1 | B |  | 5 | A | SF40CVM2 | 합금강 | D | BM#1 | 1570 | 40 | 1614 | 1511 | 30 | 3400 |  | 3 | 0.31 | 17 |  | -2.12 | 1567 | 1614 | 0 | 10.72 |  | 16 | 7 | 77 | Y |  | 2018-10-30 21:34 | 70 | 1135 | 25 | 32 | 34 | 35 | 37 | 37 | 36 | 37 | 36 | 36 | 35 |  |  | 35 | 35 | 37 | 35 | 37 | -0.06 | Y | 30 | Y | -0.2 | [7 empty] | N | N | N | N | 110 | 0.5 | 55 | 93168 | 89990 | 7130 | 15400 | 5 | 2 |  | 2018-10-30 21:41 | 1567 | 98 |  | 32 | [16 empty] | 96.05 | 0 | 0 | 0 | 0 |  | 650 |  | 선택 | 선택 | 0 | 0 | 0 |  | 650 |  | 선택 | 선택 | 해제 | 미정 | 미정 | 선택 | 미정 |  | 미정 | RB090.00 | C
B48725 | 2018-10-30 | 2 | B |  | 10 | A | AE15B38M | 탄소강 | 보론강 | BM#2 | 1603 | 42 | 1637 | 1557 | 30 | 5900 |  | 1 | 0.85 | 14 |  | -2.71 | 1563 | 1633 | 0.35 | 0 | 0 | 31 | 49 | 37 | Y |  | 2018-10-30 21:23 | 66 | 1133 | 24 | 26 | 27 | 29 | 29 | 29 | 28 | 28 | 28 | 26 | 26 | 25 |  | 25 | 27 | 29 | 25 | 29 | -0.09 | Y | 39.98 | Y | -0.2 | [7 empty] | N | N | N | N | 120 | 0.49 | 58 | 101508 | 95900 | 160 | 14600 | 2 | 2 | 10 | 2018-10-30 21:27 | 1563 | 130 |  | 47 | [16 empty] | 105.96 | 100 | 0 | 0 | 0 |  | 300 | 400 | 선택 | 선택 | 0 | 0 | 0 |  | 300 | 400 | 선택 | 선택 | 해제 | 미정 | 미정 | 미정 | 미정 |  | 미정 | BT180180 | H
A48827 | 2018-10-30 | 1 | B |  | 6 | A | SF40CVM2 | 합금강 | D | BM#1 | 1603 | 40 | 1599 | 1544 | 31 | 4500 |  | 3 | 0.31 | 16 |  | -1.85 | 1560 | 1599 | 0 | 10.78 |  | 36 | 34 | 65 | Y |  | 2018-10-30 22:40 | 63 | 1134 | 33 | 33 | 33 | 33 | 32 | 31 | 30 | 30 | 29 | 29 | 28 | 28 | 27 | 27 | 30 | 33 | 27 | 33 | -0.12 |  | 50 | Y | -0.2 | [7 empty] | N | N | N | N | 100 | 0.5 | 65 | 104814 | 103090 | 7110 | 15900 | 5 | 2 |  | 2018-10-30 22:47 | 1560 | 93 |  | 23 | [16 empty] | 95.2 | 100 | 0 | 0 | 0 |  | 650 |  | 선택 | 선택 | 0 | 0 | 0 |  | 650 |  | 선택 | 선택 | 해제 | 미정 | 미정 | 선택 | 미정 |  | 미정 | RB090.00 | H
B48726 | 2018-10-30 | 2 | B |  | 11 | A | AE15B38M | 탄소강 | 보론강 | BM#2 | 1655 | 45 | 1645 | 1524 | 37 | 7400 |  | 1 | 0.71 | 14 |  | -1.66 | 1575 | 1627 | 0.23 | 0 | 0 | 10 | 62 | 34 | Y |  | 2018-10-30 22:31 | 78 | 1137 | 22 | 32 | 37 | 40 | 41 | 42 | 42 | 41 | 41 | 40 | 38 | 38 |  | 38 | 38 | 42 | 38 | 41 | -0.08 | Y | 30 | Y | 0 | [7 empty] | N | N | N | N | 110 | 0.49 | 59 | 93049 | 97440 | -90 | 16100 | 2 | 2 | 40 | 2018-10-30 22:44 | 1575 | 135 |  | 41 |  | * STR#1 EDGE HEATER 펄트 발생(퓨즈용단)하여 히터기 미적용. 퓨즈교체로 인해 STR#1,2 미적용 이상공정 등록 생관통보 | [14 empty] | 95.58 | 100 | 0 | 0 | 0 |  | 300 | 400 | 해제 | 선택 | 0 | 0 | 0 |  | 300 | 400 | 해제 | 선택 | 해제 | 미정 | 미정 | 미정 | 미정 |  | 미정 | BT180180 | H
A48828 | 2018-10-30 | 1 | B |  | 7 | A | SF40CVM2 | 합금강 | D | BM#1 | 1613 | 40 | 1602 | 1544 | 30 | 4600 |  | 3 | 0.31 | 15 |  | -2.04 | 1563 | 1602 | 0 | 9.13 |  | 15 | 55 | 65 | Y |  | 2018-10-30 23:39 | 66 | 1086 | 26 | 27 | 28 | 29 | 29 | 29 | 29 | 29 | 28 | 28 | 27 | 27 |  | 27 | 28 | 29 | 27 | 29 | -0.04 | Y | 40 | Y | 0 | [7 empty] | N | N | N | N | 150 | 0.51 | 59 | 104814 | 98800 | 7120 | 15000 | 5 | 2 |  | 2018-10-30 23:46 | 1563 | 95 |  | 30 | [16 empty] | 99.07 | 100 | 0 | 0 | 0 |  | 650 |  | 선택 | 선택 | 0 | 0 | 0 |  | 650 |  | 선택 | 선택 | 해제 | 미정 | 미정 | 선택 | 미정 |  | 미정 | RB090.00 | H
B48727 | 2018-10-30 | 2 | B |  | 12 | B | AE15B38M | 탄소강 | 보론강 | BM#2 | 1582 | 43 | 1625 | 1546 | 37 | 6100 |  | 1 | 0.61 | 13 |  | -2 | 1562 | 1611 | 0.26 | 0 | 0 | 23 | 25 | 36 | Y |  | 2018-10-30 23:49 | 65 | 1082 | 35 | 35 | 36 | 36 | 36 | 35 | 35 | 34 | 33 | 32 | 31 | 30 | 28 | 28 | 34 | 36 | 28 | 36 | -0.16 |  | 50.02 | Y | -0.4 | [7 empty] | N | N | N | N | 100 | 0.49 | 62 | 93049 | 99870 | 80 | 15000 | 2 | 2 | 20 | 2018-10-30 23:54 | 1562 | 110 |  | 25 |  | * STR#1 EDGE HEATER 케스터블 파손 펄트 발생(퓨즈용단) 히터기 미적용 이상공정 등록 생관통보 | [14 empty] | 93.66 | 100 | 0 | 0 | 0 |  | 300 | 400 | 해제 | 선택 | 0 | 0 | 0 |  | 300 | 400 | 선택 | 선택 | 해제 | 미정 | 미정 | 미정 | 미정 |  | 미정 | BT180180 | H
A48829 | 2018-10-30 | 1 | B |  | 8 | A | SF40CVM2 | 합금강 | D | BM#1 | 1578 | 40 | 1598 | 1536 | 35 | 5200 |  | 3 | 0.31 | 16 |  | -1.91 | 1559 | 1598 | 0 | 9.67 |  | 29 | 52 | 67 | Y |  | 2018-10-31 00:41 | 62 | 1091 | 26 | 25 | 25 | 26 | 27 | 26 | 26 | 26 | 26 | 25 | 25 | 24 |  | 24 | 26 | 27 | 24 | 26 | -0.03 | Y | 35.1 | Y | -0.2 | [7 empty] | N | N | N | N | 140 | 0.51 | 60 | 93168 | 94830 | 7100 | 15200 | 5 | 2 |  | 2018-10-31 00:49 | 1559 | 94 |  | 28 | [16 empty] | 91.48 | 100 | 0 | 0 | 0 |  | 650 |  | 선택 | 선택 | 0 | 0 | 0 |  | 650 |  | 선택 | 선택 | 해제 | 미정 | 미정 | 선택 | 미정 |  | 미정 | RB090.00 | H
B48728 | 2018-10-30 | 2 | B |  | 13 | A | AE15B38M | 탄소강 | 보론강 | BM#2 | 1593 | 42 | 1627 | 1554 | 29 | 5700 |  | 1 | 0.78 | 13 |  | 0 | 1564 | 1614 | 0.26 | 0 | 0 | 22 | 38 | 54 | Y |  | 2018-10-31 01:07 | 67 | 1085 | 25 | 33 | 38 | 41 | 42 | 42 | 41 | 40 | 39 | 38 | 36 | 35 |  | 35 | 38 | 42 | 35 | 0 | -0.2 | Y | 34.98 | Y | -0.2 | [7 empty] | N | N | N | N | 150 | 0.48 | 57 | 93049 | 91980 | 20 | 15200 | 2 | 2 | 30 | 2018-10-31 01:07 | 1574 | 106 |  | 12 |  | * STR#1 EDGE HEATER 케스터블 파손 펄트 발생(퓨즈용단) 히터기 미적용 이상공정 등록 생관통보 * 전공정 작업지연 감속주입 | [14 empty] | 101.53 | 100 | 0 | 0 | 0 |  | 300 | 400 | 해제 | 선택 | 0 | 0 | 0 |  | 300 | 400 | 선택 | 선택 | 해제 | 미정 | 미정 | 미정 | 미정 |  | 미정 | BT180180 | H
A48830 | 2018-10-30 | 1 | B |  | 9 | A | SF40CVM2 | 합금강 | D | BM#1 | 1617 | 41 | 1599 | 1550 | 28 | 4600 |  | 3 | 0.3 | 16 |  | -2.21 | 1556 | 1599 | 0 | 10.9 |  | 16 | 8 | 66 | Y |  | 2018-10-31 01:56 | 59 | 1090 | 22 | 28 | 32 | 33 | 33 | 33 | 32 | 31 | 30 | 30 | 29 | 28 |  | 28 | 30 | 33 | 28 | 33 | -0.12 | Y | 40 | Y | -0.2 | [7 empty] | N | N | N | N | 130 | 0.5 | 57 | 93168 | 91920 | 7110 | 15900 | 5 | 2 |  | 2018-10-31 02:04 | 1556 | 85 |  | 13 | [16 empty] | 94.2 | 100 | 0 | 0 | 0 |  | 650 |  | 선택 | 선택 | 0 | 0 | 0 |  | 650 |  | 선택 | 선택 | 해제 | 미정 | 미정 | 선택 | 미정 |  | 미정 | RB090.00 | H
B48729 | 2018-10-30 | 2 | B | TUNDISH교체전 | 14 | A | AE15B38M | 탄소강 | 보론강 | BM#2 | 1588 | 39 | 1625 | 1564 | 28 | 5700 |  | 1 | 0.63 | 13 |  | 0 | 1562 | 1603 | 0.27 | 0 | 0 | 31 | 50 | 72 | Y |  | 2018-10-31 02:08 | 65 | 1086 | 32 | 35 | 39 | 39 | 39 | 39 | 37 | 36 | 35 | 33 | 32 | 32 | 32 | 28 | 35 | 39 | 28 | 39 | -0.19 |  | 56.53 | Y | -0.2 | [7 empty] | N | N | N | N | 140 | 0.45 | 70 | 95194 | 103630 | -830 | 2000 | 2 | 2 | 35 | 2018-10-31 02:08 | 1562 | 92 |  | 12 |  | * STR#1 EDGE HEATER 케스터블 파손 펄트 발생(퓨즈용단) 히터기 미적용 이상공정 등록 생관통보 * 전공정 요청으로 감속주입 0.40 | EB5B3DF56E944B199500A548C8C63168 | 6C9D80732BD743E2B21C076902BC4DCC | A43AC96332024AAF9DD944CF1FAA31FE | [11 empty] | 92.6 | 100 | 0 | 3000 | 0 |  | 300 | 400 | 해제 | 선택 | 0 | 2960 | 0 |  | 300 | 400 | 선택 | 선택 | 해제 | 미정 | 미정 | 미정 | 미정 |  | 미정 | BT180180 | H
A48831 | 2018-10-30 | 1 | B |  | 10 | A | SF40CVM2 | 합금강 | D | BM#1 | 1585 | 40 | 1600 | 1537 | 29 | 4700 |  | 3 | 0.3 | 16 |  | -2.11 | 1558 | 1600 | 0 | 9.26 |  | 36 | 35 | 69 | Y |  | 2018-10-31 02:51 | 61 | 1083 | 27 | 30 | 32 | 33 | 33 | 33 | 33 | 32 | 31 | 30 | 30 | 30 | 30 | 30 | 31 | 33 | 30 | 33 | -0.06 | Y | 45.02 | Y | 0 | [7 empty] | N | N | N | N | 120 | 0.49 | 63 | 104814 | 99310 | 7090 | 15600 | 5 | 2 |  | 2018-10-31 02:59 | 1558 | 84 |  | 17 | [16 empty] | 98.65 | 100 | 0 | 0 | 0 |  | 650 |  | 선택 | 선택 | 0 | 0 | 0 |  | 650 |  | 선택 | 선택 | 해제 | 미정 | 미정 | 선택 | 미정 |  | 미정 | RB090.00 | H
B48730 | 2018-10-30 | 2 | B | TUNDISH교체 | 1 | A | SCR420HON2 | 소입성보증강 | C | BM#2 | 1601 | 4 | 1666 | 1534 | 0 | 10300 |  | 1 | 0.72 | 20 |  | -1.77 | 1602 | 1661 | 0 | 0.5 | 0 | 10 | 63 | 79 | Y |  | 2018-10-31 03:25 | 91 | 1094 | -289 | -64 | 36 | 34 | 27 | 38 | 43 | 46 | 47 | 48 | 49 | 50 | 50 | 50 | 40 | 50 | 50 | 50 | 0 |  | 6.58 | Y | 0 |  | 2.12 | 2.12 |  |  |  |  | N | N | N | N | 150 | 0.49 | 58 | 93049 | 101080 | 5540 | 15000 | 1 | 1 |  | 2018-10-31 03:23 | 1602 | 134 |  | 34 |  | * T/D 용강량 실측:1120mm / 19 TON * T/D FLUX 용탕부: 120 KG / 유탕부: 15KG 투입 * 슬리브 롱노즐( Y자형 ) 사용 * STR#1 EDGE HEATER 케스터블 파손 펄트 발생(퓨즈용단) 히터기 미적용 이상공정 등록 생관통보 | [14 empty] | 88.03 | 100 | 1000 | 0 | 0 |  | 410 | 300 | 해제 | 선택 | 1000 | 0 | 0 |  | 410 | 300 | 선택 | 선택 | 해제 | 미정 | 선택 | 미정 | 미정 |  | 미정 | BT180180 | H
A48832 | 2018-10-30 | 1 | B | TUNDISH교체전 | 11 | A | SF40CVM2 | 합금강 | D | BM#1 | 1590 | 40 | 1595 | 1531 | 32 | 5200 |  | 3 | 0.3 | 15 |  | -1.62 | 1563 | 1595 | 0 | 10.23 |  | 15 | 56 | 72 | Y |  | 2018-10-31 03:56 | 66 | 1082 | 28 | 32 | 35 | 36 | 36 | 35 | 35 | 34 | 33 | 33 | 32 | 32 |  | 32 | 33 | 36 | 32 | 35 | -0.1 | Y | 40.03 | Y | 0 | [7 empty] | N | N | N | N | 110 | 0.49 | 62 | 81522 | 101000 | 7000 | 2500 | 5 | 2 |  | 2018-10-31 04:02 | 1563 | 81 |  | 16 |  |  | B0EDD9FB348F44B6B8FAFB0473E2E406 | F0D128CA979742E8A4B996D66A4B4000 | 9E3F8A5C60384ACDAB8DD69BC36D93E3 | [11 empty] | 75.48 | 100 | 0 | 3900 | 0 |  | 650 |  | 선택 | 선택 | 0 | 4940 | 0 |  | 650 |  | 선택 | 선택 | 해제 | 미정 | 미정 | 선택 | 미정 |  | 미정 | RB090.00 | H
B48731 | 2018-10-30 | 2 | B |  | 2 | A | SCR420HON2 | 소입성보증강 | C | BM#2 | 1590 | 43 | 1654 | 1567 | 39 | 7600 |  | 1 | 0.97 | 16 |  | -1.66 | 1575 | 1640 | 0 | 0.66 | 0 | 23 | 26 | 74 | Y |  | 2018-10-31 04:33 | 64 | 1087 | 48 | 42 | 38 | 36 | 35 | 34 | 33 | 31 | 30 | 29 | 28 | 26 |  | 26 | 35 | 38 | 26 | 0 | -0.27 |  | 44.98 | Y | -0.4 | [7 empty] | N | N | N | N | 140 | 0.51 | 57 | 93049 | 94590 | 5110 | 16200 | 1 | 1 | 10 | 2018-10-31 04:49 | 1575 | 126 |  | 27 |  | * STR#1 EDGE HEATER 케스터블 파손 펄트 발생(퓨즈용단) 히터기 미적용 이상공정 등록 생관통보 * 전공정 요청으로 감속주입 | [14 empty] | 93.38 | 100 | 0 | 0 | 0 |  | 410 | 300 | 해제 | 선택 | 0 | 0 | 0 |  | 410 | 300 | 선택 | 선택 | 해제 | 미정 | 선택 | 미정 | 미정 |  | 미정 | BT180180 | H
A48833 | 2018-10-30 | 1 | D | TUNDISH교체 | 1 | A | SCM440 | 합금강 | D | BM#1 | 1589 | 43 | 1618 | 1535 | 36 | 7700 |  | 3 | 0.3 | 19 |  | 0 | 0 | 0 | 0 | 14.07 |  | 29 | 53 | 77 | Y |  | 2018-10-31 09:10 | 122 | 1078 | 20 | 24 | 18 | 24 | 30 | 33 | 35 | 36 | 36 | 36 | 36 | 37 | 37 | 37 | 32 | 37 | 37 | 36 | 0 |  | 4.98 | Y | 0 |  | 2.54 | 2.54 | 2.03 |  |  |  | N | N | N | N | 150 | 0.47 | 66 | 90824 | 104490 | 1510 | 16000 | 6 | 1 |  | 2018-10-31 05:12 | 1576 | 110 |  | -211 |  | *T/Dflux 유15kg 용120kg *수소측정 기준초과(10분)이상재 ID:101.102.201.202 생관통보 | [14 empty] | 9082400 | 100 | 1000 | 0 | 0 |  | 650 |  | 선택 | 해제 | 1000 | 0 | 0 |  | 650 |  | 선택 | 해제 | 해제 | 미정 | 미정 | 미정 | 미정 |  | 미정 | RB110.00 | C
B48732 | 2018-10-30 | 2 | D |  | 3 | A | SCR420HON2 | 소입성보증강 | C | BM#2 | 1619 | 46 | 1655 | 1587 | 37 | 7400 |  | 1 | 0.57 | 17 |  | -1.97 | 1585 | 1645 | 0 | 0.56 | 0 | 22 | 39 | 78 | Y |  | 2018-10-31 05:32 | 74 | 1072 | 23 | 30 | 36 | 38 | 39 | 39 | 38 | 37 | 37 | 35 | 34 | 32 |  | 32 | 35 | 39 | 32 | 0 | -0.2 | Y | 35.03 | Y | -0.4 | [7 empty] | N | N | N | N | 130 | 0.47 | 58 | 93049 | 90460 | 5040 | 15200 | 1 | 1 | 10 | 2018-10-31 05:35 | 1585 | 115 |  | 27 |  | * STR#1 EDGE HEATER 케스터블 파손 펄트 발생(퓨즈용단) 히터기 미적용 이상공정 등록 생관통보 * 전공정 작업지연 감속주입 요청 함. | [14 empty] | 97.43 | 100 | 0 | 0 | 0 |  | 410 | 300 | 해제 | 선택 | 0 | 0 | 0 |  | 410 | 300 | 선택 | 선택 | 해제 | 미정 | 선택 | 미정 | 미정 |  | 미정 | BT180180 | H
A48834 | 2018-10-30 | 1 | D |  | 2 | A | SCM440 | 합금강 | D | BM#1 | 1640 | 40 | 1608 | 1568 | 31 | 5600 |  | 3 | 0.31 | 15 |  | -1.86 | 1573 | 1608 | 0 | 8.97 |  | 16 | 9 | 82 | Y |  | 2018-10-31 05:58 | 77 | 1089 | 36 | 31 | 29 | 28 | 28 | 27 | 27 | 26 | 26 | 24 | 24 | 24 | 23 | 23 | 27 | 29 | 23 | 24 | -0.12 |  | 50.02 | Y | -0.2 |  |  |  | 2.11 |  |  |  | N | N | N | N | 140 | 0.51 | 65 | 99606 | 106160 | 180 | 13700 | 6 | 1 |  | 2018-10-31 06:09 | 1573 | 114 |  | 49 | [16 empty] | 93.13 | 100 | 0 | 0 | 0 |  | 650 |  | 선택 | 해제 | 0 | 0 | 0 |  | 650 |  | 선택 | 해제 | 해제 | 미정 | 미정 | 미정 | 미정 |  | 미정 | RB160.00 | C
B48733 | 2018-10-30 | 2 | D |  | 4 | A | SCR420HON2 | 소입성보증강 | C | BM#2 | 1617 | 45 | 1645 | 1564 | 37 | 7700 |  | 1 | 0.79 | 16 |  | -1.97 | 1578 | 1635 | 0 | 0.58 | 0 | 31 | 51 | 75 | Y |  | 2018-10-31 06:50 | 67 | 1091 | 30 | 35 | 37 | 39 | 38 | 38 | 37 | 35 | 35 | 32 | 32 | 29 | 29 | 27 | 34 | 39 | 27 | 35 | -0.24 | Y | 49.92 | Y | -0.4 | [7 empty] | N | N | N | N | 120 | 0.47 | 67 | 93049 | 103360 | 5090 | 16200 | 1 | 1 | 10 | 2018-10-31 06:49 | 1578 | 108 |  | 10 |  | * STR#1 EDGE HEATER 케스터블 파손 펄트 발생(퓨즈용단) 히터기 미적용 이상공정 등록 생관통보 * STR#2기 #1기 보수로 인해 OFF시킴. * 전공정 작업지연 감속주입 요청 함. | [14 empty] | 85.8 | 100 | 0 | 0 | 0 |  | 410 | 300 | 해제 | 선택 | 0 | 0 | 0 |  | 410 | 300 | 해제 | 선택 | 해제 | 미정 | 선택 | 미정 | 미정 |  | 미정 | BT180180 | H
A48835 | 2018-10-30 | 1 | D |  | 3 | A | SCM440 | 합금강 | D | BM#1 | 1604 | 39 | 1606 | 1545 | 33 | 5900 |  | 3 | 0.31 | 16 |  | -2.06 | 1566 | 1606 | 0 | 13.11 |  | 36 | 36 | 79 | Y |  | 2018-10-31 07:01 | 70 | 1088 | 20 | 21 | 21 | 22 | 23 | 24 | 24 | 24 | 24 | 24 | 23 | 23 | 22 | 21 | 23 | 24 | 21 | 24 | -0.07 | Y | 40.02 | Y | -0.2 |  | 1.63 | 1.63 |  |  |  |  | Y | 8 | 8 | Y | 130 | 0.48 | 65 | 114708 | 100330 | 6260 | 14500 | 6 | 1 |  | 2018-10-31 07:21 | 1566 | 122 |  | 53 | [16 empty] | 107.05 | 100 | 0 | 0 | 0 |  | 650 |  | 선택 | 해제 | 0 | 0 | 0 |  | 650 |  | 선택 | 해제 | 해제 | 미정 | 미정 | 미정 | 미정 |  | 미정 | RB240.00 | C
B48734 | 2018-10-31 | 2 | D |  | 5 | A | SCR420HON2 | 소입성보증강 | C | BM#2 | 1603 | 45 | 1655 | 1566 | 38 | 7300 |  | 1 | 0.84 | 16 |  | -1.94 | 1581 | 1641 | 0 | 0.71 | 0 | 10 | 64 | 59 | Y |  | 2018-10-31 07:57 | 70 | 1089 | 25 | 32 | 37 | 39 | 40 | 39 | 39 | 38 | 37 | 36 | 35 | 34 | 32 | 32 | 36 | 40 | 32 | 39 | -0.21 | Y | 38.9 | Y | -0.4 | [7 empty] | N | N | N | N | 110 | 0.47 | 60 | 101508 | 93390 | 5060 | 15300 | 1 | 1 | 10 | 2018-10-31 07:55 | 1581 | 112 |  | 14 |  | * STR#1 EDGE HEATER 케스터블 파손 펄트 발생(퓨즈용단) 히터기 미적용 이상공정 등록 생관통보 * STR#2기 #1기 보수로 인해 OFF시킴. | [14 empty] | 103.11 | 100 | 0 | 0 | 0 |  | 410 | 300 | 해제 | 선택 | 0 | 0 | 0 |  | 410 | 300 | 해제 | 선택 | 해제 | 미정 | 선택 | 미정 | 미정 |  | 미정 | BT180180 | H
A48836 | 2018-10-31 | 1 | D |  | 4 | A | SCM440 | 합금강 | D | BM#1 | 1556 | 47 | 1592 | 1515 | 45 | 6900 |  | 3 | 0.31 | 15 |  | -1.75 | 1559 | 1592 | 0 | 13.36 |  | 15 | 57 | 81 | Y |  | 2018-10-31 08:08 | 63 | 1088 | 19 | 17 | 17 | 18 | 19 | 20 | 19 | 19 | 19 | 18 | 17 | 17 | 16 | 16 | 18 | 20 | 16 | 19 | -0.11 | Y | 35 | Y | -0.2 |  |  |  | 1.5 |  |  |  | Y | 8 | 8 | Y | 120 | 0.49 | 62 | 91032 | 98980 | 3610 | 14100 | 6 | 1 |  | 2018-10-31 08:16 | 1559 | 130 |  | 53 | [16 empty] | 88.25 | 100 | 0 | 0 | 0 |  | 650 |  | 선택 | 해제 | 0 | 0 | 0 |  | 650 |  | 선택 | 해제 | 해제 | 미정 | 미정 | 미정 | 미정 |  | 미정 | RB270.00 | C
B48735 | 2018-10-31 | 2 | D |  | 6 | A | SCR420HON2 | 소입성보증강 | C | BM#2 | 1587 | 44 | 1624 | 1564 | 40 | 6900 |  | 3 | 0.31 | 19 |  | 68.4 | 1579 | 0 | 0 | 17.89 |  | 23 | 27 | 69 | Y |  | 2018-10-31 08:41 | 68 | 1089 | 30 | 31 | 33 | 34 | 35 | 34 | 31 | 32 | 32 | 32 | 31 | 31 |  | 31 | 32 | 35 | 31 | 32 | -0.05 | Y | 30.25 | Y | 0 | [7 empty] | N | N | N | N | 100 | 0.54 | 55 | 101508 | 98570 | 7130 | 13700 | 1 | 1 | 10 | 2018-10-31 08:48 | 1579 | 112 |  | 32 |  | * STR#1 EDGE HEATER 케스터블 파손 펄트 발생(퓨즈용단) 히터기 미적용 이상공정 등록 생관통보 * STR#2기 #1기 보수로 인해 OFF시킴. | [14 empty] | 96.03 | 100 | 0 | 0 | 0 |  | 410 | 300 | 해제 | 선택 | 0 | 0 | 0 |  | 410 | 300 | 해제 | 선택 | 해제 | 미정 | 미정 | 선택 | 미정 |  | 미정 | BT180180 | H
B48736 | 2018-10-31 | 2 | D |  | 7 | A | SCR420HON2 | 소입성보증강 | C | BM#2 | 1581 | 41 | 1597 | 1546 | 33 | 6500 |  | 2 | 0.23 | 16 |  | -2.06 | 1564 | 1623 | 0 | 21.3 | 0 | 22 | 40 | 72 | Y |  | 2018-10-31 09:58 | 53 | 1088 | 30 | 31 | 31 | 30 | 29 | 28 | 27 | 26 | 24 |  |  |  |  | 24 | 28 | 31 | 24 | 0 | -0.23 |  | 30 | Y | -0.4 | [7 empty] | N | N | N | N | 150 | 0.55 | 49 | 93049 | 90760 | 4840 | 14100 | 1 | 1 | 10 | 2018-10-31 10:05 | 1564 | 110 |  | 12 |  | * STR#2 EDGE HEATER 케스터블 파손 펄트 발생으로 히터기 미적용 이상공정 등록 및 생관통보. | [14 empty] | 97.43 | 100 | 0 | 0 | 0 |  | 410 | 300 | 선택 | 선택 | 0 | 0 | 0 |  | 410 | 300 | 해제 | 선택 | 해제 | 미정 | 선택 | 미정 | 미정 |  | 미정 | BT180180 | H
A48837 | 2018-10-31 | 1 | D |  | 5 | A | SCM440 | 합금강 | D | BM#1 | 1572 | 42 | 1595 | 1524 | 36 | 6400 |  | 3 | 0.31 | 15 |  | -2.65 | 1542 | 1595 | 0 | 20.66 |  | 29 | 54 | 57 | Y |  | 2018-10-31 09:37 | 46 | 1089 | 12 | 13 | 14 | 15 | 14 | 14 | 13 | 12 | 12 | 11 | 10 | 9 | 8 | 8 | 12 | 15 | 8 | 14 | -0.16 | Y | 44.98 | Y | -0.2 |  |  |  | 1.54 |  |  |  | Y | 8 | 8 | Y | 110 | 0.49 | 67 | 91034 | 101170 | 3810 | 14800 | 6 | 1 |  | 2018-10-31 09:44 | 1542 | 122 |  | 26 | [16 empty] | 86.25 | 100 | 0 | 0 | 0 |  | 650 |  | 선택 | 해제 | 0 | 0 | 0 |  | 650 |  | 선택 | 해제 | 해제 | 미정 | 미정 | 미정 | 미정 |  | 미정 | RB220.00 | C
B48737 | 2018-10-31 | 2 | D | TUNDISH교체전 | 8 | A | SCR420HON2 | 소입성보증강 | C | BM#2 | 1594 | 44 | 1604 | 1535 | 35 | 7000 |  | 3 | 0.31 | 19 |  | -1.37 | 1573 | 1604 | 0 | 16.91 |  | 31 | 52 | 58 | Y |  | 2018-10-31 10:51 | 62 | 1087 | 19 | 30 | 34 | 37 | 37 | 38 | 36 | 36 | 35 | 34 | 33 |  |  | 33 | 34 | 38 | 33 | 0 | -0.2 | Y | 25 | Y | -0.2 | [7 empty] | N | N | N | N | 140 | 0.55 | 54 | 93049 | 99980 | 57820 | 2000 | 1 | 1 | 10 | 2018-10-31 10:57 | 1573 | 93 |  | 12 |  | * STR#2 EDGE HEATER 케스터블 파손 펄트 발생으로 히터기 미적용 이상공정 등록 및 생관통보. | 8E8C993B199D491AB3CAC6F9AC250B8B | A47043BE87634254966A11A20570148D | FF70DBB7011B4E7F9523D300EA7B9DC4 | [11 empty] | 88.03 | 100 | 0 | 3660 | 0 |  | 410 | 300 | 선택 | 선택 | 0 | 3500 | 0 |  | 410 | 300 | 해제 | 선택 | 해제 | 미정 | 미정 | 선택 | 선택 | 7 | 미정 | BT180180 | H
A48838 | 2018-10-31 | 1 | D |  | 6 | A | SCM440 | 합금강 | D | BM#1 | 1563 | 43 | 1600 | 1516 | 34 | 6200 |  | 3 | 0.31 | 15 |  | -1.76 | 1567 | 1600 | 0 | 10.75 |  | 16 | 10 | 54 | Y |  | 2018-10-31 10:13 | 71 | 1089 | 5 | 14 | 18 | 21 | 22 | 23 | 23 | 24 | 24 | 23 | 23 | 23 | 22 | 17 | 20 | 24 | 17 | 23 | -0.14 | Y | 30 | Y | -1 |  |  |  | 1.79 |  |  |  | Y | 8 | 8 | Y | 100 | 0.47 | 69 | 91552 | 95040 | 7350 | 7000 | 6 | 1 |  | 2018-10-31 10:21 | 1567 | 129 |  | 57 | [16 empty] | 95.07 | 100 | 0 | 0 | 0 |  | 650 |  | 해제 | 해제 | 0 | 0 | 0 |  | 650 |  | 해제 | 해제 | 해제 | 미정 | 미정 | 미정 | 미정 |  | 미정 | RB270.00 | C
A48839 | 2018-10-31 | 1 | D | TUNDISH교체 | 1 | A | STB2D | 베어링강 | STB (SF) | BM#2 | 1555 | 56 | 1591 | 1542 | 46 | 8100 |  | 3 | 0.32 | 26 |  | -1.61 | 1540 | 1591 | 0.17 | 0 |  | 36 | 37 | 45 | Y |  | 2018-10-31 11:49 | 86 | 1087 | -267 | -239 | 33 | 34 | 35 | 33 | 32 | 33 | 35 | 38 | 39 | 40 | 41 | 45 | 40 | 45 | 45 | 44 | 0 |  |  | Y | 0.2 |  | 2.28 | 2.28 | 1.36 |  |  |  | Y | N | N | M | 230 | 0.39 | 68 | 84590 | 94690 | 4410 | 11500 | 16 | 2 | 10 | 2018-10-31 11:53 | 1540 | 140 |  | 35 |  | * T/D FLUX 용탕부: 275KG / 유탕부: 15KG 투입 * 전공정 다음HEAT 작업지연 감속주입 요청으로 정속주입불가 이상공정 등록. * STR#2 EDGE HEATER 케스터블 파손 펄트 발생으로 히터기 미적용 이상공정 등록 및 생관통보. * 전공정 작업지연 래들 도착지연 래들 잔강 이월 미실시 이상공정 등록. * 전공정 작업지연 래들도착 지연으로 SPEED 0.40이하작업 ID:305/405 이상재등록. * T/D 잔강 12T 이하 작업 이상공정등록 및생관통보 * 주속20%이상 감속 주입 이상공정 등록 및 생관통보 *STR#1 위드롤 2번 하이토크로 오픈작업 S/R 미적용 이상공정 등록 및 생관통보 | [14 empty] | 85.36 | 100 | 1500 | 0 | 0 |  | 650 | 450 | 선택 | 해제 | 1500 | 0 | 0 |  | 650 | 450 | 해제 | 해제 | 선택 | 미정 | 미정 | 미정 | 미정 |  | 미정 | BT180180 | H
B48738 | 2018-10-31 | 2 | D | 잔강최소화전 | 7 | A | SCM440 | 합금강 | D | BM#1 | 1559 | 47 | 1616 | 1524 | 33 | 6900 |  | 3 | 0.32 | 15 |  | 85.26 | 1573 | 0 | 0.02 | 7.58 |  | 10 | 65 | 66 | Y |  | 2018-10-31 12:12 | 77 | 1089 | 30 | 40 | 42 | 42 | 42 | 42 | 42 | 41 | 40 | 40 | 39 | 38 | 36 | -41 | 35 | 42 | 36 | 42 | -0.12 |  | 54.98 | Y | 9.99 |  |  |  | 1.57 |  |  |  | N | N | N | N | 150 | 0.43 | 74 | 116378 | 95200 | 7250 | 3000 | 6 | 1 |  | 2018-10-31 12:18 | 1573 | 105 |  | 8 |  | *T/D잔강 12톤 이하 발생. 이상재 ID: 101.102.201~203 *빅사이즈 후속히트 빅사이즈 주속적용 | [14 empty] | 112.99 | 100 | 0 | 3100 | 0 |  | 650 |  | 선택 | 해제 | 0 | 3700 | 0 |  | 650 |  | 선택 | 해제 | 해제 | 미정 | 미정 | 미정 | 미정 |  | 미정 | RB120.00 | C
B48739 | 2018-10-31 | 2 | A | 잔강최소화 | 8 | A | SMN440 | 합금강 | D1 | BM#1 | 1539 | 59 | 1634 | 1524 | 46 | 8500 |  | 1 | 0.61 | 13 |  | -2.12 | 1581 | 1621 | 0.5 | 0 | 0 | 23 | 28 | 83 | Y |  | 2018-10-31 13:30 | 87 | 1087 | 41 | 48 | 47 | 46 | 46 | 46 | 46 | 46 | 44 | 43 | 42 | 42 |  | 42 | 45 | 47 | 42 | 46 | -0.11 |  | 45.02 | Y | 0 |  | 2.06 | 2.06 | 1.79 |  |  |  | N | N | N | N | 140 | 0.4 | 62 | 78480 | 95920 | 70 | 15230 | 6 | 1 |  | 2018-10-31 13:33 | 1581 | 104 |  | 7 |  | *전공정 지연으로 감속주입-감속주입 20%이상으로 이상재등록및 생관통보 | [14 empty] | 82.87 | 100 | 0 | 3600 | 0 |  | 650 |  | 선택 | 선택 | 0 | 3600 | 0 |  | 650 |  | 선택 | 선택 | 미정 | 미정 | 미정 | 미정 | 선택 |  | 미정 | RB160.00 | C
A48840 | 2018-10-31 | 1 | A |  | 2 | A | STB2D | 베어링강 | STB (SF) | BM#2 | 1620 | 85 | 1529 | 1514 | 74 | 9000 |  | 3 | 0.31 | 23 |  | -0.11 | 1526 | 1529 | 0.1 | 0 |  | 15 | 58 | 51 | Y |  | 2018-10-31 13:30 | 72 | 1089 | 32 | 38 | 38 | 38 | 39 | 39 | 39 | 39 | 39 | 39 | 39 | 38 | 38 | 38 | 38 | 39 | 38 | 39 | -0.03 | Y | 40 | Y | 0 |  |  |  | 1.02 |  |  |  | Y | Y | Y | Y | 220 | 0.46 | 61 | 101508 | 94940 | 7460 | 14500 | 16 | 2 |  | 2018-10-31 13:32 | 1505 | 148 |  | 10 |  | * STR#2 EDGE HEATER 케스터블 파손 펄트 발생으로 히터기 미적용 이상공정 등록 및 생관통보. * 전공정 작업지연 래들도착 지연으로 SPEED 0.40이하작업 ID:301/401 이상재등록. *진공미달로 수소측정. *STR#1,2 과압으로 S/R 해지후 180초 재실행 *STR#1 위드롤 2번 하이토크로 오픈작업 S/R 미적용 이상공정 등록 및 생관통보 | [14 empty] | 99.13 | 100 | 0 | 0 | 0 |  | 650 | 450 | 선택 | 해제 | 0 | 0 | 0 |  | 650 | 450 | 해제 | 해제 | 선택 | 미정 | 미정 | 선택 | 미정 |  | 미정 | BT180180 | H
A48841 | 2018-10-31 | 1 | A |  | 3 | A | STB2D | 베어링강 | STB (SF) | BM#2 | 1590 | 54 | 1566 | 1517 | 54 | 8100 |  | 3 | 0.3 | 25 |  | -1.85 | 1511 | 1566 | 0.14 | 0 |  | 29 | 55 | 89 | Y |  | 2018-10-31 14:29 | 57 | 1087 | 35 | 37 | 37 | 35 | 34 | 33 | 33 | 32 | 31 | 30 | 29 | 29 | 28 | 27 | 32 | 37 | 27 | 0 | -0.18 |  | 54.98 | Y | -0.2 | [7 empty] | Y | Y | Y | Y | 210 | 0.47 | 61 | 101508 | 95160 | 6790 | 14900 | 16 | 2 |  | 2018-10-31 14:33 | 1511 | 116 |  | 14 |  | *전공정 지연 정속 미준수 이상공정 등록및 생관통보 *STR#1 위드롤 2번 하이토크로 오픈작업 S/R 미적용 이상공정 등록 및 생관통보 | [14 empty] | 99.62 | 100 | 0 | 0 | 0 |  | 650 | 450 | 선택 | 해제 | 0 | 0 | 0 |  | 650 | 450 | 선택 | 해제 | 선택 | 미정 | 미정 | 선택 | 미정 |  | 미정 | BT180180 | H
B48740 | 2018-10-31 | 2 | A |  | 9 | A | SMN440 | 합금강 | D1 | BM#1 | 1546 | 48 | 1624 | 1534 | 45 | 7900 |  | 1 | 0.61 | 18 |  | -2.26 | 1566 | 1624 | 1.14 | 0 | 0 | 22 | 41 | 109 | Y |  | 2018-10-31 14:40 | 72 | 1088 | 37 | 42 | 43 | 44 | 44 | 43 | 42 | 40 | 39 | 38 | 37 | 36 | 35 | 33 | 40 | 44 | 33 | 0 | -0.22 | Y | 50 | Y | -0.4 |  |  |  | 1.4 |  |  |  | N | N | N | N | 130 | 0.4 | 69 | 94176 | 92640 | 50 | 16350 | 6 | 1 |  | 2018-10-31 14:42 | 1570 | 99 |  | 4 |  | *전공정 지연으로 감속주입-감속주입 20%이상으로 이상재등록및 생관통보 | [14 empty] | 102.59 | 100 | 0 | 0 | 0 |  | 650 |  | 선택 | 선택 | 0 | 0 | 0 |  | 650 |  | 선택 | 선택 | 미정 | 미정 | 미정 | 미정 | 미정 |  | 미정 | RB160.00 | C
A48842 | 2018-10-31 | 1 | A |  | 4 | A | STB2D | 베어링강 | STB (SF) | BM#2 | 1590 | 45 | 1564 | 1526 | 40 | 6200 |  | 3 | 0.31 | 25 |  | -1.55 | 1518 | 1564 | 0.13 | 0 |  | 16 | 11 | 86 | Y |  | 2018-10-31 15:32 | 64 | 1118 | 25 | 31 | 35 | 37 | 38 | 38 | 37 | 37 | 36 | 35 | 34 | 33 | 31 | 31 | 34 | 38 | 31 | 37 | -0.18 | Y | 39.98 | Y | -0.4 | [7 empty] | Y | Y | Y | Y | 200 | 0.46 | 62 | 101508 | 94880 | 6330 | 15700 | 16 | 2 |  | 2018-10-31 15:35 | 1518 | 108 |  | 16 |  | *STR#1 위드롤 2번 하이토크로 오픈작업 S/R 미적용 이상공정 등록 및 생관통보 *정속 미준수 이상공정 등록 및 생관통보 | [14 empty] | 99.52 | 100 | 0 | 0 | 0 |  | 650 | 450 | 선택 | 해제 | 0 | 0 | 0 |  | 650 | 450 | 선택 | 해제 | 선택 | 미정 | 미정 | 선택 | 미정 |  | 미정 | BT180180 | H
B48741 | 2018-10-31 | 2 | A |  | 10 | A | SMN440 | 합금강 | D1 | BM#1 | 1577 | 41 | 1637 | 1526 | 37 | 7800 |  | 1 | 0.53 | 19 |  | -2.49 | 1550 | 1628 | 0.68 | 0 | 0 | 31 | 53 | 126 | Y |  | 2018-10-31 15:50 | 56 | 1092 | 29 | 30 | 31 | 31 | 30 | 30 | 28 | 27 | 26 | 25 | 23 | 22 | 21 | 19 | 27 | 31 | 19 | 30 | -0.22 |  | 55 | Y | -0.4 |  |  |  | 1.76 |  |  |  | N | N | N | N | 120 | 0.4 | 69 | 86020 | 91760 | 2260 | 16700 | 6 | 1 |  | 2018-10-31 15:52 | 1559 | 100 |  | 6 |  | *전공정 지연으로 감속주입-감속주입 20%이상으로 이상재등록및 생관통보 | [14 empty] | 91.46 | 100 | 0 | 0 | 0 |  | 650 |  | 선택 | 선택 | 0 | 0 | 0 |  | 650 |  | 선택 | 선택 | 미정 | 미정 | 미정 | 미정 | 미정 |  | 미정 | RB120.00 | C
A48843 | 2018-10-31 | 1 | A |  | 5 | A | STB2D | 베어링강 | STB (SF) | BM#2 | 1541 | 53 | 1547 | 1519 | 47 | 7400 |  | 3 | 0.31 | 26 |  | -1.11 | 1514 | 1547 | 0.16 | 0 |  | 36 | 38 | 71 | Y |  | 2018-10-31 16:40 | 60 | 1116 | 29 | 32 | 34 | 35 | 35 | 35 | 34 | 34 | 33 | 32 | 31 | 31 | 30 | 30 | 33 | 35 | 30 | 35 | -0.11 | Y | 44.98 | Y | -0.2 | [7 empty] | Y | Y | Y | Y | 190 | 0.44 | 64 | 84590 | 94220 | 7100 | 13800 | 16 | 2 |  | 2018-10-31 16:44 | 1514 | 106 |  | 14 |  | *STR#1 위드롤 2번 하이토크로 오픈작업 S/R 미적용 이상공정 등록 및 생관통보 *전공정 지연 정속 미준수 이상공정등록및 생관통보 | [14 empty] | 85.7 | 100 | 0 | 0 | 0 |  | 650 | 450 | 선택 | 해제 | 0 | 0 | 0 |  | 650 | 450 | 선택 | 해제 | 선택 | 미정 | 미정 | 선택 | 미정 |  | 미정 | BT180180 | H
B48742 | 2018-10-31 | 2 | A |  | 11 | A | SMN440 | 합금강 | D1 | BM#1 | 1576 | 36 | 1625 | 1525 | 33 | 6800 |  | 1 | 0.53 | 18 |  | -2.65 | 1555 | 1617 | 0.5 | 0 | 0 | 10 | 66 | 81 | Y |  | 2018-10-31 16:50 | 61 | 1124 | 15 | 16 | 19 | 21 | 22 | 22 | 21 | 20 | 20 | 19 | 18 | 16 | 15 | 15 | 19 | 22 | 15 | 0 | -0.17 | Y | 40.02 | Y | -0.2 |  |  |  | 1.57 |  |  |  | Y | Y | Y | Y | 110 | 0.48 | 61 | 101626 | 99790 | 60 | 15880 | 6 | 1 |  | 2018-10-31 16:49 | 1555 | 113 |  | 20 | [16 empty] | 103.7 | 100 | 0 | 0 | 0 |  | 650 |  | 선택 | 선택 | 0 | 0 | 0 |  | 650 |  | 선택 | 선택 | 미정 | 미정 | 미정 | 미정 | 미정 |  | 미정 | RB240.00 | H
A48844 | 2018-10-31 | 1 | A |  | 6 | A | STB2D | 베어링강 | STB (SF) | BM#2 | 1576 | 53 | 1512 | 1521 | 44 | 6900 |  | 3 | 0.31 | 26 |  | -1.24 | 1501 | 1538 | 0.11 | 0 |  | 23 | 29 | 88 | Y |  | 2018-10-31 17:50 | 47 | 1113 | 25 | 25 | 25 | 25 | 25 | 24 | 24 | 22 | 21 | 21 | 20 | 19 | 19 | 19 | 23 | 25 | 19 | 25 | -0.12 |  | 49.98 | Y | 0 | [7 empty] | Y | Y | Y | Y | 230 | 0.48 | 64 | 101508 | 101990 | 7100 | 14300 | 16 | 2 |  | 2018-10-31 17:52 | 1501 | 107 |  | 13 |  | *STR#1 위드롤 2번 하이토크로 오픈작업 S/R 미적용 이상공정 등록 및 생관통보 | [14 empty] | 10150800 | 100 | 0 | 0 | 0 |  | 650 | 450 | 선택 | 해제 | 0 | 0 | 0 |  | 650 | 450 | 선택 | 해제 | 선택 | 미정 | 미정 | 선택 | 미정 |  | 미정 | BT180180 | H
B48743 | 2018-10-31 | 2 | A |  | 12 | A | SMN440 | 합금강 | D1 | BM#1 | 1622 | 33 | 1636 | 1577 | 25 | 5200 |  | 1 | 0.52 | 18 |  | -2.68 | 1560 | 1623 | 0.44 | 0 | 0 | 1 | 2 | 132 | Y |  | 2018-10-31 17:48 | 66 | 1128 | 12 | 13 | 15 | 16 | 16 | 16 | 15 | 14 | 13 | 12 | 11 | 9 |  | 9 | 14 | 16 | 9 | 16 | -0.17 | Y | 40 | Y | -0.4 |  |  |  | 1.76 |  |  |  | Y | Y | Y | Y | 100 | 0.49 | 57 | 101626 | 93050 | 1630 | 16500 | 6 | 1 |  | 2018-10-31 17:47 | 1560 | 115 |  | 27 | [16 empty] | 107.37 | 100 | 0 | 0 | 0 |  | 650 |  | 선택 | 선택 | 0 | 0 | 0 |  | 650 |  | 선택 | 선택 | 미정 | 미정 | 미정 | 미정 | 미정 |  | 미정 | RB120.00 | C
A48845 | 2018-10-31 | 1 | A |  | 7 | A | STB2D | 베어링강 | STB (SF) | BM#2 | 1613 | 40 | 1564 | 1572 | 36 | 5500 |  | 3 | 0.31 | 25 |  | -0.99 | 1526 | 1555 | 0.16 | 0 |  | 29 | 56 | 82 | Y |  | 2018-10-31 18:47 | 72 | 1122 | 15 | 28 | 33 | 37 | 38 | 39 | 39 | 39 | 39 | 39 | 38 | 38 | 37 | 37 | 35 | 39 | 37 | 39 | -0.05 | Y | 35 | Y | -0.2 | [7 empty] | Y | Y | Y | Y | 220 | 0.48 | 63 | 101508 | 102350 | 6910 | 15300 | 16 | 2 |  | 2018-10-31 18:50 | 1526 | 108 |  | 24 |  | *STR#1 위드롤 2번 하이토크로 오픈작업 S/R 미적용 이상공정 등록 및 생관통보 | [14 empty] | 92.96 | 100 | 0 | 0 | 0 |  | 650 | 450 | 선택 | 해제 | 0 | 0 | 0 |  | 650 | 450 | 선택 | 해제 | 선택 | 미정 | 미정 | 선택 | 선택 | 6 | 미정 | BT180180 | H
B48744 | 2018-10-31 | 2 | A | TUNDISH교체전 | 13 | A | SMN440 | 합금강 | D1 | BM#1 | 1587 | 43 | 1645 | 1556 | 30 | 6300 |  | 1 | 0.52 | 18 |  | -2.85 | 1565 | 1632 | 0.51 | 0 | 0 | 22 | 42 | 58 | Y |  | 2018-10-31 18:54 | 71 | 1110 | 8 | 12 | 20 | 24 | 26 | 28 | 28 | 27 | 26 | 26 | 25 |  |  | 25 | 23 | 28 | 25 | 26 | -0.02 | Y | 25.02 | Y | -0.2 |  |  |  | 1.77 |  |  |  | N | N | N | N | 150 | 0.48 | 62 | 89086 | 95230 | 170 | 2000 | 6 | 1 |  | 2018-10-31 18:58 | 1565 | 110 |  | 19 |  | *BIG SIZE 후속 HEAT BIG SIZE 주속적용 |  | BA57B09DC9644D628899E0221DC4C9CC | F5BBC31B888F486385E618FB6C04C533 | 4928207B3A924E7EB4CA1659362339DF | [10 empty] | 93.38 | 100 | 0 | 2500 | 0 |  | 650 |  | 선택 | 선택 | 0 | 2500 | 0 |  | 650 |  | 선택 | 선택 | 미정 | 미정 | 미정 | 미정 | 미정 |  | 미정 | RB160.00 | C
A48846 | 2018-10-31 | 1 | A | TUNDISH교체전 | 8 | A | STB2D | 베어링강 | STB (SF) | BM#2 | 1631 | 48 | 1564 | 1531 | 41 | 6700 |  | 3 | 0.32 | 27 |  | -1.29 | 1523 | 1564 | 0.19 | 0 |  | 16 | 12 | 81 | Y |  | 2018-10-31 19:58 | 69 | 1137 | 35 | 40 | 44 | 45 | 46 | 45 | 45 | 45 | 44 | 43 | 43 | 43 | 42 | 42 | 43 | 46 | 42 | 45 | -0.1 | Y | 40 | Y | -0.2 | [7 empty] | Y | N | N | M | 210 | 0.48 | 61 | 86460 | 96590 | 7110 | 2700 | 16 | 2 |  | 2018-10-31 20:06 | 1523 | 115 |  | 19 |  | *STR#1 위드롤 2번 하이토크로 오픈작업 S/R 미적용 이상공정 등록 및 생관통보 | 1C01112A94E841E9B9B0BF989C897B40 | 5B2EB8F87A0E4D66B3B84CA738018520 | DE16C04455A449408BBA3A52850CB74F | [11 empty] | 83.38 | 100 | 0 | 3520 | 0 |  | 650 | 450 | 선택 | 해제 | 0 | 3540 | 0 |  | 650 | 450 | 선택 | 해제 | 선택 | 미정 | 미정 | 선택 | 미정 |  | 미정 | BT180180 | H
B48745 | 2018-10-31 | 2 | A | TUNDISH교체 | 1 | A | SM48CM1 | 탄소강 | SM48CM1 | BM#1 | 1590 | 43 | 1655 | 1547 | 38 | 7800 |  | 1 | 0.52 |  |  | -2.67 | 1577 | 1648 | 0.54 | 0 | 0 | 31 | 54 | 49 | Y |  | 2018-10-31 19:56 | 90 | 1137 | 20 | 23 | 20 | 24 | 29 | 32 | 33 | 34 | 35 | 34 | 34 |  |  | 34 | 30 | 35 | 34 | 34 | -0.1 |  | 10.02 | Y | 0 | 1 | 2.42 | 2.42 | 2.03 |  |  |  | Y | N | N | M | 190 | 0.45 | 60 | 92856 | 96610 | 1130 | 15980 | 7 | 1 |  | 2018-10-31 19:57 | 1577 | 143 |  | 45 |  | *T/D가열온도:자동-1348`.수동건-1319`.STR#1:1028.STR#2:1092.T/D FLUX 유:15,용:120 | [14 empty] | 95.73 | 100 | 700 | 0 | 0 |  | 650 |  | 선택 | 해제 | 700 | 0 | 0 |  | 650 |  | 선택 | 해제 | 해제 | 미정 | 미정 | 미정 | 선택 |  | 미정 | RB250.00 | H
A48847 | 2018-10-31 | 1 | B | TUNDISH교체 | 1 | A | STB2 | 베어링강 | STB (SF) | BM#2 | 1562 | 55 | 1595 | 1538 | 54 | 8800 |  | 3 | 0.32 | 25 |  | -1.42 | 1546 | 1588 | 0.14 | 0 |  | 36 | 39 | 75 | Y |  | 2018-10-31 21:09 | 90 | 1138 | -273 | -171 | 37 | 33 | 31 | 33 | 37 | 40 | 41 | 42 | 43 | 44 | 44 | 45 | 40 | 45 | 45 | 0 | 0 |  | 4.95 | Y | 0 |  | 1.74 | 1.67 |  |  |  |  | Y | N | N | M | 230 | 0.47 | 65 | 101508 | 102520 | 6870 | 14900 | 16 | 1 |  | 2018-10-31 21:11 | 1546 | 132 |  | 36 |  | *T/D 교체 슬리브롱노즐사용 *L/D첫 HEAT 생왕겨 투입 *T/D 플럭스 275/15KG *STR#1 위드롤 2번 하이토크로 오픈작업 S/R 미적용 이상공정 등록 및 생관통보 | [14 empty] | 88.23 | 100 | 1500 | 0 | 0 |  | 650 | 450 | 선택 | 해제 | 1500 | 0 | 0 |  | 650 | 450 | 선택 | 해제 | 선택 | 미정 | 미정 | 선택 | 미정 |  | 미정 | BT180180 | H
B48746 | 2018-10-31 | 2 | B |  | 2 | A | SM48CM1 | 탄소강 | SM48CM1 | BM#1 | 1596 | 45 | 1644 | 1555 | 41 | 8000 |  | 1 | 0.47 | 19 |  | -2.85 | 1569 | 1636 | 0.16 | 0 | 0 | 15 | 59 | 254 | Y |  | 2018-10-31 21:03 | 82 | 1136 | 33 | 33 | 33 | 34 | 34 | 34 | 33 | 32 | 31 | 31 | 30 | 30 | 29 | 28 | 32 | 34 | 28 | 34 | -0.12 | Y | 50 | Y | -0.2 |  |  |  | 2.1 |  |  |  | Y | Y | Y | Y | 180 | 0.47 | 67 | 103516 | 99760 | 120 | 14800 | 7 | 2 |  | 2018-10-31 21:19 | 1569 | 138 |  | 40 | [16 empty] | 104.46 | 100 | 0 | 0 | 0 |  | 650 |  | 선택 | 해제 | 0 | 0 | 0 |  | 650 |  | 선택 | 해제 | 해제 | 미정 | 미정 | 미정 | 미정 |  | 미정 | RB300.00 | C
B48747 | 2018-10-31 | 2 | B |  | 3 | A | SM48CM1 | 탄소강 | SM48CM1 | BM#1 | 1595 | 42 | 1637 | 1565 | 34 | 5900 |  | 1 | 0.5 | 20 |  | -2.37 | 1558 | 1626 | 0.29 | 0 | 0 | 1 | 3 | 59 | Y |  | 2018-10-31 22:01 | 71 | 1132 | 26 | 24 | 24 | 23 | 23 | 23 | 22 | 21 | 20 | 19 | 18 | 17 | 14 | 14 | 22 | 24 | 14 | 23 | -0.2 |  | 50 | Y | -0.6 |  |  |  | 1.71 |  |  |  | Y | Y | Y | Y | 170 | 0.47 | 60 | 92856 | 93930 | 220 | 16100 | 7 | 2 |  | 2018-10-31 22:10 | 1558 | 143 |  | 50 | [16 empty] | 98.63 | 100 | 0 | 0 | 0 |  | 650 |  | 선택 | 해제 | 0 | 0 | 0 |  | 650 |  | 선택 | 해제 | 해제 | 미정 | 미정 | 미정 | 미정 |  | 미정 | RB250.00 | H
A48848 | 2018-10-31 | 1 | B |  | 2 | A | STB2 | 베어링강 | STB (SF) | BM#2 | 1593 | 46 | 1571 | 1576 | 38 | 6000 |  | 3 | 0.31 | 28 |  | -1.45 | 1524 | 1571 | 0.14 | 0 |  | 23 | 30 | 79 | Y |  | 2018-10-31 22:05 | 68 | 1134 | 43 | 39 | 37 | 37 | 37 | 37 | 37 | 36 | 36 | 36 | 36 | 36 | 35 | 35 | 37 | 37 | 35 | 37 | -0.04 | Y | 54.97 | Y | 0 |  |  |  | 0.77 |  |  |  | Y | Y | Y | Y | 220 | 0.48 | 66 | 101508 | 104670 | 7440 | 15100 | 16 | 1 |  | 2018-10-31 22:16 | 1524 | 136 |  | 48 |  | *STR#1 위드롤 2번 하이토크로 오픈작업 S/R 미적용 이상공정 등록 및 생관통보 | [14 empty] | 90.88 | 100 | 0 | 0 | 500 |  | 650 | 450 | 선택 | 해제 | 0 | 0 | 500 |  | 650 | 450 | 선택 | 해제 | 선택 | 미정 | 미정 | 선택 | 미정 |  | 미정 | BT180180 | H
B48748 | 2018-10-31 | 2 | B |  | 4 | A | SM48CM1 | 탄소강 | SM48CM1 | BM#1 | 1583 | 45 | 1614 | 1565 | 30 | 5800 |  | 1 | 0.5 | 19 |  | -1.98 | 1549 | 1599 | 0.48 | 0 | 0 | 22 | 43 | 50 | Y |  | 2018-10-31 23:00 | 62 | 1135 | 13 | 14 | 17 | 18 | 19 | 19 | 18 | 18 | 18 | 17 | 16 | 14 | 13 | 12 | 16 | 19 | 12 | 18 | -0.16 | Y | 44.98 | Y | -0.2 |  |  |  | 1.54 |  |  |  | Y | Y | Y | Y | 160 | 0.48 | 68 | 92856 | 103030 | -880 | 15500 | 7 | 2 |  | 2018-10-31 23:13 | 1549 | 144 |  | 54 | [16 empty] | 90.9 | 100 | 0 | 0 | 0 |  | 650 |  | 선택 | 해제 | 0 | 0 | 0 |  | 650 |  | 선택 | 해제 | 해제 | 미정 | 미정 | 미정 | 미정 |  | 미정 | RB250.00 | H
A48849 | 2018-10-31 | 1 | B |  | 3 | A | STB2 | 베어링강 | STB (SF) | BM#2 | 1600 | 43 | 1569 | 1535 | 38 | 6000 |  | 3 | 0.31 | 28 |  | -1.56 | 1519 | 1569 | 0.14 | 0 |  | 29 | 57 | 68 | Y |  | 2018-10-31 23:19 | 63 | 1130 | 34 | 31 | 31 | 30 | 31 | 30 | 30 | 30 | 29 | 28 | 28 | 28 | 27 | 27 | 30 | 31 | 27 | 31 | -0.08 | Y | 49.98 | Y | -0.2 |  |  |  | 0.72 |  |  |  | Y | Y | Y | Y | 210 | 0.48 | 62 | 101508 | 99760 | 7440 | 15400 | 16 | 1 |  | 2018-10-31 23:39 | 1519 | 144 |  | 44 |  | *STR#1 위드롤 2번 하이토크로 오픈작업 S/R 미적용 이상공정 등록 및 생관통보 | [14 empty] | 95.04 | 100 | 0 | 0 | 0 |  | 650 | 450 | 선택 | 해제 | 0 | 0 | 0 |  | 650 | 450 | 선택 | 해제 | 선택 | 미정 | 미정 | 선택 | 미정 |  | 미정 | BT180180 | H
B48749 | 2018-10-31 | 2 | B |  | 5 | A | SM48CM1 | 탄소강 | SM48CM1 | BM#1 | 1614 | 51 | 1626 | 1584 | 28 | 5300 |  | 1 | 0.49 | 18 |  | -1.92 | 1561 | 1609 | 0.48 | 0 | 0 | 31 | 55 | 29 | Y |  | 2018-11-01 00:06 | 74 | 1089 | 9 | 18 | 22 | 25 | 27 | 28 | 29 | 29 | 27 | 26 | 25 | 25 | 23 | 23 | 24 | 29 | 23 | 25 | -0.2 | Y | 30.02 | Y | -0.4 |  |  |  | 1.62 |  |  |  | Y | Y | Y | Y | 150 | 0.47 | 64 | 92856 | 99730 | 570 | 15500 | 7 | 2 |  | 2018-11-01 00:19 | 1561 | 155 |  | 57 | [16 empty] | 92.58 | 100 | 0 | 0 | 0 |  | 650 |  | 선택 | 해제 | 0 | 0 | 0 |  | 650 |  | 선택 | 해제 | 해제 | 미정 | 미정 | 미정 | 미정 |  | 미정 | RB250.00 | C
A48850 | 2018-10-31 | 1 | B |  | 4 | A | STB2 | 베어링강 | STB (SF) | BM#2 | 1648 | 51 | 1568 | 1594 | 35 | 4900 |  | 3 | 0.3 | 28 |  | -1.48 | 1515 | 1563 | 0.14 | 0 |  | 16 | 13 | 67 | Y |  | 2018-11-01 00:37 | 59 | 1085 | 26 | 28 | 31 | 33 | 34 | 34 | 34 | 33 | 33 | 33 | 32 | 32 | 32 | 32 | 32 | 34 | 32 | 34 | -0.05 | Y | 40 | Y | 0 |  |  |  | 0.67 |  |  |  | Y | Y | Y | Y | 200 | 0.48 | 62 | 101508 | 98280 | 7480 | 14700 | 16 | 1 |  | 2018-11-01 00:38 | 1515 | 137 |  | 31 |  | *STR#1 위드롤 2번 하이토크로 오픈작업 S/R 미적용 이상공정 등록 및 생관통보 | [14 empty] | 96.35 | 100 | 0 | 0 | 0 |  | 650 | 450 | 선택 | 해제 | 0 | 0 | 0 |  | 650 | 450 | 선택 | 해제 | 선택 | 미정 | 미정 | 선택 | 미정 |  | 미정 | BT180180 | H
B48750 | 2018-10-31 | 2 | B |  | 6 | A | SM48CM1 | 탄소강 | SM48CM1 | BM#1 | 1581 | 43 | 1646 | 1555 | 39 | 6600 |  | 1 | 0.52 | 19 |  | -2.2 | 1562 | 1622 | 0.83 | 0 | 0 | 15 | 60 | 25 | Y |  | 2018-11-01 01:14 | 75 | 1082 | 20 | 25 | 29 | 30 | 32 | 33 | 33 | 33 | 32 | 32 | 31 | 30 | 29 | 25 | 30 | 33 | 25 | 33 | -0.2 | Y | 40.02 | Y | -0.8 |  |  |  | 1.42 |  |  |  | Y | Y | Y | Y | 190 | 0.47 | 65 | 103516 | 97460 | 380 | 14600 | 7 | 2 |  | 2018-11-01 01:20 | 1562 | 157 |  | 56 | [16 empty] | 105.9 | 100 | 0 | 0 | 0 |  | 650 |  | 선택 | 해제 | 0 | 0 | 0 |  | 650 |  | 선택 | 해제 | 해제 | 미정 | 미정 | 미정 | 미정 |  | 미정 | RB300.00 | C
A48851 | 2018-10-31 | 1 | B |  | 5 | A | STB2 | 베어링강 | STB (SF) | BM#2 | 1635 | 48 | 1556 | 1565 | 37 | 5200 |  | 3 | 0.3 | 28 |  | -1.39 | 1508 | 1553 | 0.14 | 0 |  | 36 | 40 | 50 | Y |  | 2018-11-01 01:39 | 52 | 1075 | 30 | 29 | 28 | 28 | 28 | 28 | 28 | 27 | 26 | 26 | 25 | 25 | 24 | 24 | 27 | 28 | 24 | 28 | -0.08 |  | 50.02 | Y | -0.2 |  |  |  | 0.94 |  |  |  | Y | Y | Y | Y | 190 | 0.48 | 64 | 101508 | 101910 | 7070 | 14800 | 16 | 1 |  | 2018-11-01 01:48 | 1508 | 123 |  | 34 | 18 | *STR#1 위드롤 2번 하이토크로 오픈작업 S/R 미적용 이상공정 등록 및 생관통보 | [14 empty] | 93.17 | 100 | 0 | 0 | 0 |  | 650 | 450 | 선택 | 해제 | 0 | 0 | 0 |  | 650 | 450 | 선택 | 해제 | 선택 | 미정 | 미정 | 선택 | 미정 |  | 미정 | BT180180 | H
B48751 | 2018-10-31 | 2 | B |  | 7 | A | SM48CM1 | 탄소강 | SM48CM1 | BM#1 | 1593 | 52 | 1634 | 1565 | 48 | 7400 |  | 1 | 0.46 | 25 |  | -1.93 | 1571 | 1638 | 0.69 | 0 | 0 | 1 | 4 | 33 | Y |  | 2018-11-01 02:27 | 84 | 1089 | 24 | 33 | 37 | 40 | 41 | 42 | 42 | 41 | 40 | 40 | 39 | 37 | 35 | 34 | 38 | 42 | 34 | 40 | -0.21 | Y | 37.93 | Y | -0.34 |  |  |  | 1.59 |  |  |  | Y | Y | Y | Y | 180 | 0.47 | 63 | 108332 | 98440 | 30 | 13700 | 7 | 2 |  | 2018-11-01 02:33 | 1571 | 158 |  | 49 |  | *강제개공 및 나탕주입 ID:107.207 | [14 empty] | 111.11 | 100 | 0 | 0 | 0 |  | 650 |  | 선택 | 해제 | 0 | 0 | 0 |  | 650 |  | 선택 | 해제 | 해제 | 미정 | 미정 | 미정 | 미정 |  | 미정 | RB250.00 | C
A48852 | 2018-10-31 | 1 | B |  | 6 | A | STB2 | 베어링강 | STB (SF) | BM#2 | 1609 | 44 | 1560 | 1559 | 35 | 5700 |  | 3 | 0.31 | 28 |  | -1.08 | 1525 | 1560 | 0.14 | 0 |  | 23 | 31 | 59 | Y |  | 2018-11-01 02:35 | 69 | 1076 | 23 | 28 | 31 | 34 | 36 | 37 | 37 | 37 | 37 | 37 | 36 | 35 | 35 | 35 | 34 | 37 | 35 | 37 | -0.05 | Y | 34.98 | Y | 0 |  |  |  | 0.74 |  |  |  | Y | Y | Y | Y | 180 | 0.48 | 64 | 101508 | 102520 | 7230 | 15700 | 16 | 1 |  | 2018-11-01 02:41 | 1525 | 129 |  | 46 |  | *STR#1 위드롤 2번 하이토크로 오픈작업 S/R 미적용 이상공정 등록 및 생관통보 | [14 empty] | 92.62 | 100 | 0 | 0 | 0 |  | 650 | 450 | 선택 | 해제 | 0 | 0 | 0 |  | 650 | 450 | 선택 | 해제 | 선택 | 미정 | 미정 | 선택 | 미정 |  | 미정 | BT180180 | H
B48752 | 2018-10-31 | 2 | B | TUNDISH교체전 | 8 | A | SM48CM1 | 탄소강 | SM48CM1 | BM#1 | 1618 | 57 | 1645 | 1586 | 47 | 5700 |  | 1 | 0.46 | 18 |  | -1.93 | 1573 | 1624 | 0.49 | 0 | 0 | 22 | 44 | 26 | N | 1 | 2018-11-01 03:28 | 86 | 1090 | 29 | 36 | 39 | 43 | 43 | 43 | 43 | 43 | 43 | 42 | 40 |  |  | 40 | 40 | 43 | 40 | 43 | -0.07 | Y | 35 | Y | -0.4 |  |  |  | 1.5 |  |  |  | N | N | N | N | 170 | 0.47 | 60 | 90902 | 95480 | 2570 | 2000 | 7 | 2 |  | 2018-11-01 03:35 | 1573 | 164 |  | 55 |  | *강제개공 및 나탕주입 ID:101.201 | 3A326D0968724F9AA4064E7783DB0B86 | DFB7BEB9EE3944C8827A91CE87D4B786 | 39E9B5F6741E43BE988AA33E37C5D006 | [11 empty] | 92.71 | 100 | 0 | 2500 | 0 |  | 650 |  | 선택 | 해제 | 0 | 2600 | 0 |  | 650 |  | 선택 | 해제 | 해제 | 미정 | 미정 | 미정 | 미정 |  | 미정 | RB300.00 | C
A48853 | 2018-10-31 | 1 | B |  | 7 | A | STB2 | 베어링강 | STB (SF) | BM#2 | 1602 | 50 | 1573 | 1552 | 40 | 6500 |  | 3 | 0.3 | 28 |  | -1.34 | 1523 | 1566 | 0.16 | 0 |  | 29 | 58 | 50 | Y |  | 2018-11-01 03:49 | 67 | 1089 | 34 | 35 | 36 | 37 | 38 | 38 | 37 | 37 | 37 | 36 | 35 | 35 |  | 35 | 36 | 38 | 35 | 37 | -0.05 | Y | 35 | Y | 0 |  |  |  | 0.67 |  |  |  | Y | Y | Y | Y | 230 | 0.48 | 59 | 101508 | 96270 | 10560 | 15100 | 16 | 1 |  | 2018-11-01 03:58 | 1523 | 136 |  | 38 |  | *STR#1 위드롤 2번 하이토크로 오픈작업 S/R 미적용 이상공정 등록 및 생관통보 | [14 empty] | 98.22 | 100 | 0 | 0 | 0 |  | 650 | 450 | 선택 | 해제 | 0 | 0 | 0 |  | 650 | 450 | 선택 | 해제 | 선택 | 미정 | 미정 | 선택 | 미정 |  | 미정 | BT180180 | H
A48854 | 2018-10-31 | 1 | D |  | 8 | A | STB2 | 베어링강 | STB (SF) | BM#2 | 1605 | 48 | 1557 | 1564 | 42 | 6000 |  | 3 | 0.3 | 28 |  | -1.14 | 1521 | 1558 | 0.14 | 0 |  | 16 | 14 | 50 | Y |  | 2018-11-01 04:51 | 65 | 1090 | 34 | 35 | 35 | 36 | 37 | 36 | 36 | 35 | 34 | 34 | 33 | 32 | 31 | 30 | 34 | 37 | 30 | 36 | -0.16 | Y | 45.12 | Y | -0.2 |  |  |  | 0.61 |  |  |  | Y | Y | Y | Y | 220 | 0.48 | 66 | 101508 | 103940 | 7000 | 14800 | 16 | 1 | 10 | 2018-11-01 05:05 | 1521 | 134 |  | 41 |  | *STR#1 위드롤 2번 하이토크로 오픈작업 S/R 미적용 이상공정 등록 및 생관통보 | [14 empty] | 91.57 | 100 | 0 | 0 | 0 |  | 650 | 450 | 선택 | 해제 | 0 | 0 | 0 |  | 650 | 450 | 선택 | 해제 | 선택 | 미정 | 미정 | 선택 | 미정 |  | 미정 | BT180180 | H
B48753 | 2018-10-31 | 2 | D | TUNDISH교체 | 1 | B | AE1510M2 | 합금강 | C | BM#1 | 1649 | 52 | 1694 | 1607 | 41 | 8200 |  | 1 | 0.48 | 20 |  | -2.36 | 1600 | 1671 | 0.34 | 0 | 0 | 31 | 56 | 28 | Y |  | 2018-11-01 04:49 | 84 | 1085 | 9 | 14 | 16 | 19 | 23 | 25 | 27 | 27 | 27 | 27 | 27 | 27 | 27 | 27 | 23 | 27 | 27 | 27 | 0 |  | 30.02 | Y | 0 | 0.8 | 2.68 | 2.68 | 1.99 |  |  |  | N | N | N | N | 150 | 0.43 | 67 | 101208 | 98690 | 2210 | 15500 | 14 | 1 |  | 2018-11-01 04:55 | 1600 | 174 |  | 60 |  | *T/Dflux 유15kg 용120kg *전공정 작업지연, 감속주입(20%이상) ID:101~106.201~206 생관통보 *수소측정 기준초과(10분) 이상재 ID:101.102.201.202 생관통보 | [14 empty] | 100.31 | 100 | 1000 | 0 | 0 |  | 510 |  | 선택 | 선택 | 1000 | 0 | 0 |  | 510 |  | 선택 | 선택 | 해제 | 미정 | 미정 | 해제 | 미정 |  | 미정 | RB150.00 | H
A48855 | 2018-10-31 | 1 | D |  | 9 | A | STB2 | 베어링강 | STB (SF) | BM#2 | 1694 | 55 | 1562 | 1563 | 32 | 4200 |  | 3 | 0.3 | 25 |  | -1.18 | 1526 | 1561 | 0.16 | 0 |  | 36 | 41 | 46 | Y |  | 2018-11-01 06:02 | 70 | 1081 | 28 | 31 | 35 | 38 | 40 | 40 | 41 | 39 | 39 | 39 | 39 | 39 | 38 | 38 | 37 | 41 | 38 | 39 | -0.04 | Y | 29.98 | Y | -0.2 |  |  |  | 0.68 |  |  |  | Y | Y | Y | Y | 210 | 0.48 | 61 | 101508 | 97380 | 7190 | 14100 | 11 | 1 | 10 | 2018-11-01 06:12 | 1526 | 141 |  | 39 |  | * STR#1기 위드럴 2번 롤 하이토크 FAULT 로 S/R적용 못함. | [14 empty] | 97.18 | 100 | 0 | 0 | 0 |  | 650 | 450 | 선택 | 해제 | 0 | 0 | 0 |  | 650 | 450 | 선택 | 해제 | 선택 | 미정 | 미정 | 선택 | 선택 | 8 | 미정 | BT180180 | H
B48755 | 2018-10-31 | 2 | D |  | 2 | A | AE1510M2 | 합금강 | C | BM#1 | 1571 | 51 | 1634 | 1554 | 41 | 8500 |  | 1 | 0.49 | 18 |  | -2.67 | 1580 | 1651 | 0.24 | 0 | 0 | 15 | 61 | 90 | Y |  | 2018-11-01 06:47 | 64 | 1092 | 24 | 27 | 29 | 31 | 31 | 31 | 30 | 30 | 29 | 28 | 27 | 26 | 25 | 21 | 28 | 31 | 21 | 31 | -0.17 | Y | 60 | Y | -0.4 | [7 empty] | N | N | N | N | 140 | 0.4 | 76 | 118076 | 97990 | 30 | 15000 | 14 | 1 |  | 2018-11-01 06:53 | 1580 | 116 |  | 12 |  | *전공정 작업지연, 감속주입(20%이상) ID101~106.201~206 생관통보 | [14 empty] | 121.79 | 100 | 0 | 0 | 0 |  | 510 |  | 선택 | 선택 | 0 | 0 | 0 |  | 510 |  | 선택 | 선택 | 해제 | 미정 | 미정 | 미정 | 미정 |  | 미정 | RB150.00 | H
C47279 | 2018-10-31 | 3 | D |  | 10 | A | STB2 | 베어링강 | STB (SF) | BM#2 | 1564 | 46 | 1570 | 1539 | 44 | 6700 |  | 3 | 0.3 | 25 |  | -1.54 | 1524 | 1570 | 0.16 | 0 |  | 23 | 32 | 35 | Y |  | 2018-11-01 07:04 | 68 | 1070 | 36 | 39 | 38 | 40 | 40 | 40 | 39 | 39 | 38 | 38 | 38 | 37 | 37 | 36 | 38 | 40 | 36 | 40 | -0.08 | Y | 50.48 | Y | -0.2 |  |  |  | 0.64 |  |  |  | Y | Y | Y | Y | 200 | 0.48 | 68 | 135344 | 104570 | 6900 | 15800 | 11 | 1 | 10 | 2018-11-01 07:36 | 1524 | 113 |  | 40 |  | * STR#1기 위드럴 2번 롤 하이토크 FAULT 로 S/R적용 못함. | [14 empty] | 121.38 | 100 | 0 | 0 | 0 |  | 650 | 450 | 선택 | 해제 | 0 | 0 | 0 |  | 650 | 450 | 선택 | 해제 | 선택 | 미정 | 미정 | 선택 | 미정 |  | 미정 | BT180180 | H
B48756 | 2018-10-31 | 2 | D |  | 3 | A | AE1510M2 | 합금강 | C | BM#1 | 1601 | 54 | 1637 | 1574 | 44 | 7900 |  | 1 | 0.5 | 18 |  | -2.29 | 1579 | 1647 | 0.38 | 0 | 0 | 1 | 5 | 103 | Y |  | 2018-11-01 08:10 | 63 | 1088 | 19 | 28 | 30 | 31 | 32 | 34 | 34 | 34 | 33 | 32 | 31 | 30 | 30 | 29 | 31 | 34 | 29 | 34 | -0.13 | Y | 39.98 | Y | -0.2 | [7 empty] | N | N | N | N | 130 | 0.47 | 66 | 118076 | 100240 | 2150 | 14300 | 14 | 1 |  | 2018-11-01 08:15 | 1579 | 138 |  | 7 |  | *전공정 작업지연, 감속주입(20%이상) ID:101~105.201~205생관통보 | [14 empty] | 116.91 | 100 | 0 | 0 | 0 |  | 510 |  | 선택 | 선택 | 0 | 0 | 0 |  | 510 |  | 선택 | 선택 | 해제 | 미정 | 미정 | 미정 | 미정 |  | 미정 | RB150.00 | H
A48856 | 2018-11-01 | 1 | D |  | 11 | A | STB2 | 베어링강 | STB (SF) | BM#2 | 1649 | 42 | 1556 | 1572 | 40 | 4500 |  | 3 | 0.3 | 25 |  | -0.98 | 1527 | 1556 | 0.22 | 0 |  | 29 | 59 | 48 | Y |  | 2018-11-01 08:26 | 71 | 1087 | 35 | 38 | 40 | 41 | 42 | 42 | 42 | 41 | 40 | 40 | 40 | 39 | 39 | 39 | 40 | 42 | 39 | 42 | -0.07 | Y | 40 | Y | 0 |  |  |  | 0.6 |  |  |  | Y | Y | Y | Y | 190 | 0.48 | 62 | 84590 | 97930 | 7180 | 15100 | 11 | 1 | 10 | 2018-11-01 08:51 | 1527 | 109 |  | 28 |  | * STR#1기 위드럴 2번 롤 하이토크 FAULT 로 S/R적용 못함. | [14 empty] | 82.09 | 100 | 0 | 0 | 0 |  | 650 | 450 | 선택 | 해제 | 0 | 0 | 0 |  | 650 | 450 | 선택 | 해제 | 선택 | 미정 | 미정 | 선택 | 미정 |  | 미정 | BT180180 | H
B48757 | 2018-11-01 | 2 | D |  | 4 | A | AE1510M2 | 합금강 | C | BM#1 | 1601 | 43 | 1654 | 1564 | 38 | 7700 |  | 1 | 0.48 | 20 |  | -2.57 | 1572 | 1641 | 0.2 | 0 | 0 | 22 | 45 | 120 | Y |  | 2018-11-01 09:01 | 56 | 1088 | 27 | 24 | 22 | 22 | 20 | 20 | 19 | 18 | 17 | 16 | 15 | 14 | 14 | 14 | 19 | 22 | 14 | 0 | -0.16 |  | 50.08 | Y | 0 | [7 empty] | N | N | N | N | 120 | 0.49 | 63 | 67472 | 97180 | 3990 | 14700 | 14 | 1 |  | 2018-11-01 09:08 | 1572 | 113 |  | 24 |  | *전공정 작업지연, 감속주입 | [14 empty] | 66.28 | 100 | 0 | 0 | 0 |  | 510 |  | 선택 | 선택 | 0 | 0 | 0 |  | 510 |  | 선택 | 선택 | 해제 | 미정 | 미정 | 미정 | 미정 |  | 미정 | RB150.00 | H
A48857 | 2018-11-01 | 1 | D |  | 12 | A | STB2 | 베어링강 | STB (SF) | BM#2 | 1618 | 40 | 1562 | 1550 | 30 | 4600 |  | 3 | 0.3 | 25 |  | -1.13 | 1517 | 1550 | 0.24 | 0 |  | 16 | 15 | 73 | Y |  | 2018-11-01 09:24 | 61 | 1088 | 38 | 36 | 34 | 33 | 33 | 33 | 32 | 31 | 30 | 30 | 29 | 29 | 29 | 29 | 32 | 34 | 29 | 33 | -0.1 |  | 50.03 | Y | 0 |  |  |  | 0.65 |  |  |  | Y | Y | Y | Y | 180 | 0.48 | 63 | 83949 | 99450 | 7090 | 14700 | 11 | 1 | 10 | 2018-11-01 09:27 | 1517 | 110 |  | 35 |  | * STR#1기 위드럴 2번 롤 하이토크 FAULT 로 S/R적용 못함. | [14 empty] | 78.83 | 100 | 0 | 0 | 0 |  | 650 | 450 | 선택 | 해제 | 0 | 0 | 0 |  | 650 | 450 | 선택 | 해제 | 선택 | 미정 | 미정 | 선택 | 미정 |  | 미정 | BT180180 | H
B48758 | 2018-11-01 | 2 | D | 잔강최소화전 | 5 | A | AE1510M2 | 합금강 | C | BM#1 | 1595 | 44 | 1657 | 1565 | 34 | 7100 |  | 1 | 0.47 | 17 |  | -2.17 | 1583 | 1642 | 0.12 | 0 | 0 | 31 | 57 | 79 | Y |  | 2018-11-01 10:06 | 67 | 1087 | 11 | 19 | 24 | 27 | 29 | 30 | 30 | 29 | 29 | 28 | 27 | 27 | 26 | 25 | 26 | 30 | 25 | 29 | -0.12 | Y | 40 | Y | -0.2 | [7 empty] | N | N | N | N | 110 | 0.47 | 66 | 81298 | 102050 | 990 | 3000 | 14 | 1 |  | 2018-11-01 10:09 | 1583 | 118 |  | 23 |  | *전공정 작업지연, 감속주입 | [14 empty] | 78.47 | 100 | 0 | 3700 | 0 |  | 510 |  | 선택 | 선택 | 0 | 3500 | 0 |  | 510 |  | 선택 | 선택 | 해제 | 미정 | 미정 | 미정 | 미정 |  | 미정 | RB150.00 | H
A48858 | 2018-11-01 | 1 | D |  | 13 | A | STB2 | 베어링강 | STB (SF) | BM#2 | 1601 | 41 | 1554 | 1536 | 29 | 4800 |  | 3 | 0.3 | 26 |  | -1.23 | 1510 | 1547 | 0.14 | 0 |  | 36 | 42 | 68 | Y |  | 2018-11-01 10:27 | 54 | 1088 | 27 | 25 | 24 | 24 | 24 | 23 | 23 | 22 | 21 | 21 | 20 | 20 | 19 | 19 | 23 | 24 | 19 | 24 | -0.1 |  | 50 | Y | -0.2 |  |  |  | 0.78 |  |  |  | Y | Y | Y | Y | 230 | 0.48 | 63 | 101508 | 100430 | 7170 | 14200 | 11 | 1 | 10 | 2018-11-01 10:34 | 1510 | 115 |  | 37 |  | * STR#1기 위드럴 2번 롤 하이토크 FAULT 로 S/R적용 못함. | [14 empty] | 94.43 | 100 | 0 | 0 | 0 |  | 650 | 450 | 선택 | 해제 | 0 | 0 | 0 |  | 650 | 450 | 선택 | 해제 | 선택 | 미정 | 미정 | 선택 | 선택 | 5 | 미정 | BT180180 | H
B48759 | 2018-11-01 | 2 | D | 잔강최소화 | 6 | A | SM35CM5 | 탄소강 | B | BM#1 | 1581 | 42 | 1654 | 1554 | 33 | 6600 |  | 1 | 0.48 | 15 |  | -2.43 | 1571 | 1631 | 0.09 | 0 | 0 | 15 | 62 | 60 | Y |  | 2018-11-01 11:07 | 71 | 1091 | 16 | 30 | 30 | 32 | 31 | 32 | 31 | 31 | 31 | 30 | 30 |  |  | 30 | 29 | 32 | 30 | 31 | -0.03 | Y | 34.98 | Y | 0 | [7 empty] | N | N | N | N | 100 | 0.5 | 57 | 89577 | 101380 | 1820 | 15400 | 14 | 1 |  | 2018-11-01 11:12 | 1571 | 142 |  | 43 | [16 empty] | 87.56 | 100 | 2500 | 0 | 0 |  | 650 |  | 선택 | 해제 | 2500 | 0 | 0 |  | 650 |  | 선택 | 해제 | 해제 | 미정 | 미정 | 미정 | 미정 |  | 미정 | RB150.00 | H
A48859 | 2018-11-01 | 1 | D | TUNDISH교체전 | 14 | A | STB2 | 베어링강 | STB (SF) | BM#2 | 1632 | 41 | 1559 | 1571 | 35 | 3900 |  | 3 | 0.3 | 25 |  | -1.33 | 1516 | 1555 | 0.13 | 0 |  | 23 | 33 | 58 | Y |  | 2018-11-01 11:34 | 60 | 1088 | 17 | 23 | 28 | 31 | 32 | 32 | 32 | 32 | 31 | 31 | 30 | 30 | 29 | 29 | 29 | 32 | 29 | 32 | -0.07 | Y | 40 | Y | -0.2 |  |  |  | 0.79 |  |  |  | N | Y | N | M | 220 | 0.48 | 63 | 84590 | 100040 | 7060 | 2000 | 11 | 1 | 10 | 2018-11-01 11:45 | 1516 | 120 |  | 37 |  | * STR#1기 위드럴 2번 롤 하이토크 FAULT 로 S/R적용 못함. | CC8C1C9502F94AF398E3CA12745ED2B7 | 9237B245A2E14ED9AFC88E5A5E09D8B0 | 7F6CB4CB6FF14068B34CC9FA3614EF72 | [11 empty] | 78.98 | 100 | 0 | 3950 | 0 |  | 650 | 450 | 선택 | 해제 | 0 | 3800 | 0 |  | 650 | 450 | 선택 | 해제 | 선택 | 미정 | 미정 | 선택 | 미정 |  | 미정 | BT180180 | H
A48860 | 2018-11-01 | 1 | D |  | 7 | B | SM35CM5 | 탄소강 | B | BM#1 | 1583 | 40 | 1621 | 1520 | 30 | 5400 |  | 3 | 0.31 | 15 |  | -1.44 | 1566 | 1594 | 0.11 | 0 |  | 29 | 60 | 55 | Y |  | 2018-11-01 12:27 | 66 | 1088 | 28 | 30 | 32 | 33 | 33 | 32 | 32 | 31 | 31 | 30 | 30 | 29 | 28 | 28 | 31 | 33 | 28 | 32 | -0.11 | Y | 45 | Y | -0.2 | [7 empty] | N | N | N | N | 150 | 0.49 | 60 | 96216 | 94920 | 5860 | 16300 | 14 | 1 |  | 2018-11-01 12:36 | 1566 | 99 |  | 21 |  | *전공정 작업지연, 감속주입(20%이상) | [14 empty] | 97.09 | 100 | 0 | 0 | 0 |  | 650 |  | 선택 | 해제 | 0 | 0 | 0 |  | 650 |  | 선택 | 해제 | 해제 | 미정 | 미정 | 미정 | 미정 |  | 미정 | RB100.00 | C
B48760 | 2018-11-01 | 2 | A | TUNDISH교체 | 1 | A | SCR420HB | 소입성보증강 | C2 | BM#2 | 1621 | 54 | 1675 | 1586 | 51 | 9700 |  | 1 | 0.5 | 20 |  | -2.25 | 1608 | 1686 | 0 | 0.23 | 0 | 1 | 6 | 60 | Y |  | 2018-11-01 12:43 | 100 | 1091 | -734 | -228 | 30 | 30 | 25 | 31 | 35 | 37 | 39 | 41 | 41 | 41 | 42 | 41 | 37 | 42 | 41 | 41 | 0 |  | 10 | Y | -0.2 | 1.4 | 3.01 | 3.01 | 1.81 |  |  |  | N | N | N | N | 150 | 0.45 | 63 | 84590 | 97430 | 5140 | 15800 | 3 | 2 | 10 | 2018-11-01 12:52 | 1608 | 172 |  | 58 |  | * T/D FLUX 용탕부: 225KG / 유탕부: 15KG 투입 *수소 10분측정값 3PPM초과 재측정. *전공정 요청 감속주입(전기로1기문제로) * 첫 HEAT 수소측정 기준초과(10분)이상공정 등록 및 생관통보. | [14 empty] | 81.69 | 100 | 1000 | 0 | 0 |  | 450 | 300 | 선택 | 선택 | 1000 | 0 | 0 |  | 450 | 300 | 선택 | 선택 | 해제 | 미정 | 선택 | 미정 | 미정 |  | 미정 | BT180180 | C
A48861 | 2018-11-01 | 1 | A |  | 8 | A | SM35C | 탄소강 | B | BM#1 | 1558 | 40 | 1614 | 1518 | 31 | 5400 |  | 3 | 0.3 | 15 |  | -1.69 | 1562 | 1595 | 0.14 | 0 |  | 16 | 16 | 59 | Y |  | 2018-11-01 13:38 | 61 | 1087 | 25 | 25 | 27 | 28 | 28 | 28 | 27 | 26 | 26 | 25 | 24 | 23 | 22 | 23 | 25 | 28 | 22 | 28 | -0.13 | Y | 44.98 | Y | 0.2 | [7 empty] | N | N | N | N | 140 | 0.43 | 66 | 81655 | 93330 | 370 | 15980 | 14 | 1 |  | 2018-11-01 13:43 | 1562 | 93 |  | 12 |  | *전공정 지연으로 감속주입-감속주입 20%이상으로 이상재등록및 생관통보ID:101~103.201~203 | [14 empty] | 87.24 | 100 | 0 | 0 | 0 |  | 650 |  | 선택 | 해제 | 0 | 0 | 0 |  | 650 |  | 선택 | 해제 | 해제 | 미정 | 미정 | 미정 | 미정 |  | 미정 | RB100.00 | C
B48761 | 2018-11-01 | 2 | A |  | 2 | A | SCR420HB | 소입성보증강 | C2 | BM#2 | 1613 | 55 | 1655 | 1574 | 49 | 8900 |  | 1 | 0.52 |  |  | 0 | 1583 | 1578 | 0 | 0.38 | 0 | 22 | 46 | 75 | Y |  | 2018-11-01 14:00 | 75 | 1089 | 40 | 36 | 34 | 33 | 32 | 31 | 30 | 29 | 29 | 28 | 27 | 26 | 24 | 24 | 31 | 34 | 24 | 0 | -0.2 |  | 50.02 | Y | -0.4 | [7 empty] | N | N | N | N | 140 | 0.45 | 63 | 84590 | 92930 | 5150 | 14300 | 3 | 2 |  | 2018-11-01 14:01 | 1583 | 170 |  | 47 |  | *전공정 요청 감속주입 | [14 empty] | 85.62 | 100 | 0 | 0 | 300 |  | 450 | 300 | 선택 | 선택 | 0 | 0 | 300 |  | 450 | 300 | 선택 | 선택 | 해제 | 미정 | 선택 | 미정 | 미정 |  | 미정 | BT180180 | C
A48862 | 2018-11-01 | 1 | A |  | 9 | A | SM35C | 탄소강 | B | BM#1 | 1533 | 41 | 1618 | 1523 | 32 | 5600 |  | 3 | 0.31 | 17 |  | -2.12 | 1558 | 1603 | 0.14 | 0 |  | 36 | 43 | 61 | Y |  | 2018-11-01 14:39 | 57 | 1089 | 20 | 22 | 23 | 24 | 24 | 24 | 24 | 23 | 22 | 22 | 21 | 20 | 19 | 19 | 22 | 24 | 19 | 24 | -0.11 | Y | 44.98 | Y | -0.2 | [7 empty] | N | N | N | N | 130 | 0.45 | 64 | 96372 | 95700 | 4910 | 16520 | 14 | 1 |  | 2018-11-01 14:45 | 1558 | 97 |  | 21 | [16 empty] | 95.84 | 100 | 0 | 0 | 0 |  | 650 |  | 선택 | 해제 | 0 | 0 | 0 |  | 650 |  | 선택 | 해제 | 해제 | 미정 | 미정 | 미정 | 미정 |  | 미정 | RB130.00 | C
B48762 | 2018-11-01 | 2 | A |  | 3 | A | SCR420HB | 소입성보증강 | C2 | BM#2 | 1568 | 52 | 1657 | 1554 | 42 | 8500 |  | 1 | 0.52 | 19 |  | -2.99 | 1570 | 1653 | 0 | 0.44 | 0 | 31 | 58 | 78 | Y |  | 2018-11-01 14:54 | 62 | 1089 | 19 | 22 | 24 | 27 | 30 | 30 | 31 | 31 | 31 | 30 | 30 | 29 |  | 29 | 28 | 31 | 29 | 31 | -0.08 | Y | 24.97 | Y | -0.2 | [7 empty] | N | N | N | N | 130 | 0.49 | 57 | 101508 | 93680 | 5120 | 15600 | 3 | 2 |  | 2018-11-01 15:23 | 1595 | 170 |  | 59 |  | *전공정 지연 감속주입 | [14 empty] | 102.84 | 100 | 0 | 0 | 0 |  | 450 | 300 | 선택 | 선택 | 0 | 0 | 0 |  | 450 | 300 | 선택 | 선택 | 해제 | 미정 | 선택 | 미정 | 선택 | 2 | 미정 | BT180180 | C
B48763 | 2018-11-01 | 2 | A | TUNDISH교체전 | 10 | A | SM35C | 탄소강 | B | BM#1 | 1583 | 36 | 1614 | 1556 | 28 | 5400 |  | 3 | 0.31 | 16 |  | -1.92 | 1575 | 1614 | 0.12 | 0 |  | 15 | 63 | 68 | Y |  | 2018-11-01 16:01 | 74 | 1117 | 16 | 22 | 25 | 27 | 29 | 29 | 29 | 30 | 29 | 29 | 28 | 27 | 27 | 27 | 27 | 30 | 27 | 29 | -0.04 | Y | 25.02 | Y | 0 | [7 empty] | N | N | N | N | 120 | 0.45 | 67 | 107244 | 99090 | 3360 | 1600 | 14 | 1 |  | 2018-11-01 15:29 | 1575 | 118 |  | 6 |  | *BIG SIZE 후속 HEAT BIG SIZE 주속적용 | 12529CCCBBB940C9A138DA3C1D536C50 | A0341B48929D41839D4C4E994318C4AA |  | AA5278F5ADE041B38C369898792D058F | [10 empty] | 104.68 | 100 | 0 | 2500 | 0 |  | 650 |  | 선택 | 해제 | 0 | 2500 | 0 |  | 650 |  | 선택 | 해제 | 해제 | 미정 | 미정 | 미정 | 미정 |  | 미정 | RB110.00 | C
B48764 | 2018-11-01 | 2 | A |  | 4 | A | SCR420HB | 소입성보증강 | C2 | BM#2 | 1612 | 45 | 1636 | 1575 | 38 | 7800 |  | 1 | 0.5 | 19 |  | 0 | 1632 | 1632 | 0 | 0.53 | 0 | 29 | 61 | 65 | Y |  | 2018-11-01 16:40 | 124 | 1107 | 28 | 31 | 34 | 36 | 36 | 36 | 35 | 34 | 33 | 31 | 29 | 28 |  | 28 | 33 | 36 | 28 | 36 | -0.2 | Y | 39.98 | Y | -0.2 | [7 empty] | N | N | N | N | 120 | 0.51 | 59 | 101508 | 100250 | 5150 | 15000 | 3 | 2 |  | 2018-11-01 16:43 | 1576 | 111 |  | 13 |  | *전공정 요청 감속주입 | [14 empty] | 96.4 | 100 | 0 | 0 | 0 |  | 450 | 300 | 선택 | 선택 | 0 | 0 | 0 |  | 450 | 300 | 선택 | 선택 | 해제 | 미정 | 선택 | 미정 | 미정 |  | 미정 | BT180180 | H
A48863 | 2018-11-01 | 1 | A | TUNDISH교체 | 1 | A | SM45CB | 탄소강 | SM45C | BM#1 | 1588 | 42 | 1612 | 1541 | 39 | 6800 |  | 3 | 0.33 | 16 |  | -1.95 | 1585 | 1628 | 0.12 | 0 |  | 23 | 34 | 105 | Y |  | 2018-11-01 16:40 | 92 | 1136 | 18 | 23 | 17 | 24 | 27 | 32 | 34 | 36 | 37 | 37 | 38 | 38 |  | 38 | 31 | 38 | 38 | 0 | 0 |  | 5.02 | Y | 0 |  | 2.21 | 2.21 |  |  |  |  | N | N | N | N | 190 | 0.43 | 62 | 103704 | 93950 | 2890 | 15080 | 9 | 1 |  | 2018-11-01 16:51 | 1585 | 141 |  | 62 |  | *T/D가열온도:자동-1338`.수동건-1340`.STR#1:1075.STR#2:968.T/D FLUX 유:15,용:120 *전공정 지연으로 감속주입 | [14 empty] | 107.3 | 100 | 700 | 0 | 0 |  | 650 |  | 선택 | 해제 | 700 | 0 | 0 |  | 650 |  | 선택 | 해제 | 해제 | 미정 | 미정 | 미정 | 선택 |  | 미정 | RB130.00 | C
B48765 | 2018-11-01 | 2 | A |  | 5 | B | SCR420HB | 소입성보증강 | C2 | BM#2 | 1567 | 47 | 1625 | 1554 | 42 | 8000 |  | 1 | 0.52 | 18 |  | -2.04 | 1583 | 1629 | 0 | 0.56 | 0 | 1 | 7 | 61 | Y |  | 2018-11-01 17:37 | 75 | 1135 | 23 | 32 | 36 | 38 | 39 | 38 | 38 | 38 | 36 | 35 | 33 |  |  | 33 | 35 | 39 | 33 | 38 | -0.2 | Y | 30.02 | Y | -0.4 | [7 empty] | N | N | N | N | 110 | 0.55 | 54 | 101508 | 98970 | 5160 | 15100 | 3 | 2 |  | 2018-11-01 17:38 | 1583 | 115 |  | 18 | [16 empty] | 97.93 | 100 | 0 | 0 | 0 |  | 450 | 300 | 선택 | 선택 | 0 | 0 | 0 |  | 450 | 300 | 선택 | 선택 | 해제 | 미정 | 선택 | 미정 | 미정 |  | 미정 | BT180180 | H
B48766 | 2018-11-01 | 2 | A |  | 6 | B | SCR420HB | 소입성보증강 | C2 | BM#2 | 1588 | 45 | 1636 | 1584 | 35 | 6700 |  | 1 | 0.55 | 18 |  | -2.22 | 1578 | 1629 | 0 | 0.77 | 0 | 36 | 44 | 38 | Y |  | 2018-11-01 18:32 | 70 | 1127 | 29 | 33 | 35 | 37 | 37 | 37 | 36 | 35 | 35 | 33 | 32 |  |  | 32 | 35 | 37 | 32 | 37 | -0.14 | Y | 34.98 | Y | -0.2 | [7 empty] | N | N | N | N | 100 | 0.55 | 53 | 101508 | 97950 | 5110 | 15800 | 3 | 2 |  | 2018-11-01 18:28 | 1578 | 111 |  | 21 | [16 empty] | 99.81 | 100 | 0 | 0 | 0 |  | 450 | 300 | 선택 | 선택 | 0 | 0 | 0 |  | 450 | 300 | 선택 | 선택 | 해제 | 미정 | 선택 | 미정 | 미정 |  | 미정 | BT180180 | H
A48864 | 2018-11-01 | 1 | A |  | 2 | A | SM45CB | 탄소강 | SM45C | BM#1 | 1523 | 40 | 1611 | 1526 | 36 | 6200 |  | 3 | 0.33 | 15 |  | -2.62 | 1554 | 1611 | 0.11 | 0 |  | 16 | 17 | 65 | Y |  | 2018-11-01 18:03 | 61 | 1128 | 36 | 30 | 26 | 24 | 24 | 23 | 22 | 22 | 21 | 20 | 19 | 18 | 17 | 17 | 24 | 26 | 17 | 0 | -0.18 |  | 50 | Y | -0.2 | [7 empty] | N | N | N | N | 180 | 0.45 | 61 | 100674 | 90650 | 1180 | 15200 | 9 | 2 |  | 2018-11-01 18:16 | 1554 | 139 |  | 43 |  | *전공정 지연으로 감속주입 | [14 empty] | 109.67 | 100 | 0 | 0 | 0 |  | 650 |  | 선택 | 해제 | 0 | 0 | 0 |  | 650 |  | 선택 | 해제 | 해제 | 미정 | 미정 | 미정 | 미정 |  | 미정 | RB180.00 | C
A48865 | 2018-11-01 | 1 | A |  | 7 | A | SCR420HB | 소입성보증강 | C2 | BM#2 | 1577 | 44 | 1640 | 1524 | 42 | 7500 |  | 3 | 0.32 | 18 |  | -2.31 | 1589 | 1640 | 0 | 8.53 |  | 22 | 47 | 79 | Y |  | 2018-11-01 18:49 | 81 | 1128 | 27 | 30 | 30 | 32 | 34 | 35 | 36 | 36 | 36 | 35 | 35 | 34 |  | 34 | 34 | 36 | 34 | 36 | -0.08 | Y | 24.98 | Y | -0.2 | [7 empty] | N | N | N | N | 150 | 0.55 | 52 | 101508 | 96240 | 4770 | 14100 | 3 | 2 |  | 2018-11-01 19:01 | 1589 | 141 |  | 61 | [16 empty] | 103.9 | 100 | 0 | 0 | 0 |  | 450 | 300 | 선택 | 선택 | 0 | 0 | 0 |  | 450 | 300 | 선택 | 선택 | 해제 | 미정 | 선택 | 미정 | 미정 |  | 미정 | BT180180 | H
A48866 | 2018-11-01 | 1 | A |  | 3 | A | SM45CB | 탄소강 | SM45C | BM#1 | 1550 | 33 | 1602 | 1540 | 30 | 5100 |  | 3 | 0.32 | 15 |  | -2.02 | 1561 | 1602 | 0 | 13.78 |  | 31 | 59 | 85 | Y |  | 2018-11-01 19:39 | 68 | 1129 | 14 | 25 | 30 | 33 | 34 | 34 | 33 | 33 | 32 | 31 | 30 | 30 | 29 | 27 | 30 | 34 | 27 | 33 | -0.16 | Y | 44.97 | Y | -0.4 | [7 empty] | N | N | N | N | 170 | 0.45 | 67 | 83965 | 99290 | 2410 | 15170 | 9 | 2 |  | 2018-11-01 19:44 | 1561 | 80 |  | 11 |  | *전공정 지연으로 감속주입 | [14 empty] | 82.6 | 100 | 0 | 0 | 0 |  | 650 |  | 선택 | 해제 | 0 | 0 | 0 |  | 650 |  | 선택 | 해제 | 해제 | 미정 | 미정 | 미정 | 미정 |  | 미정 | RB170.00 | C
B48767 | 2018-11-01 | 2 | A |  | 8 | A | SCR420HB | 소입성보증강 | C2 | BM#2 | 1590 | 49 | 1647 | 1567 | 46 | 8000 |  | 1 | 0.53 | 18 |  | -2.21 | 1576 | 1646 | 0 | 0.82 | 0 | 32 | 2 | 552 | Y |  | 2018-11-01 19:48 | 68 | 1141 | 30 | 25 | 24 | 24 | 24 | 24 | 23 | 22 | 22 | 22 | 22 |  |  | 22 | 24 | 24 | 22 | 24 | -0.05 |  | 40 | Y | 0 | [7 empty] | N | N | N | N | 140 | 0.55 | 51 | 101508 | 94810 | 9200 | 13900 | 3 | 2 |  | 2018-11-01 20:01 | 1576 | 164 |  | 57 |  | *L/D 잔강 9T에 슬러그나와서 L/D잔강 미이월 이상공정등록 및 생관통보. | [14 empty] | 98.55 | 75 | 0 | 0 | 0 |  | 450 | 300 | 선택 | 선택 | 0 | 0 | 0 |  | 450 | 300 | 선택 | 선택 | 해제 | 미정 | 해제 | 미정 | 미정 |  | 미정 | BT180180 | H
A48867 | 2018-11-01 | 1 | C |  | 4 | A | SM45CB | 탄소강 | SM45C | BM#1 | 1568 | 40 | 1602 | 1541 | 28 | 5000 |  | 3 | 0.32 | 16 |  | -1.85 | 1564 | 1602 | 0 | 14.48 |  | 15 | 64 | 111 | Y |  | 2018-11-01 20:38 | 71 | 1136 | 24 | 30 | 34 | 36 | 37 | 37 | 37 | 37 | 36 | 36 | 35 | 34 | 34 | 33 | 34 | 37 | 33 | 37 | -0.09 | Y | 45 | Y | -0.2 | [7 empty] | N | N | N | N | 160 | 0.45 | 68 | 105350 | 98590 | 1360 | 15900 | 9 | 2 |  | 2018-11-01 20:43 | 1564 | 92 |  | 23 |  | *전공정 지연으로 감속주입 | [14 empty] | 105.4 | 100 | 0 | 0 | 0 |  | 650 |  | 선택 | 해제 | 0 | 0 | 0 |  | 650 |  | 선택 | 해제 | 해제 | 미정 | 미정 | 미정 | 미정 |  | 미정 | RB170.00 | C
B48768 | 2018-11-01 | 2 | C |  | 9 | A | SCR420HB | 소입성보증강 | C2 | BM#2 | 1579 | 50 | 1647 | 1564 | 41 | 8600 |  | 1 | 0.53 | 18 |  | -2.41 | 1585 | 1650 | 0 | 0.73 | 0 | 29 | 62 | 51 | Y |  | 2018-11-01 20:44 | 77 | 1121 | 19 | 25 | 29 | 32 | 33 | 34 | 34 | 34 | 33 | 32 | 31 | 30 |  | 30 | 31 | 34 | 30 | 34 | -0.13 | Y | 29.98 | Y | -0.2 | [7 empty] | N | N | N | N | 130 | 0.55 | 54 | 93049 | 99910 | 5080 | 15900 | 3 | 2 |  | 2018-11-01 20:58 | 1585 | 155 |  | 55 | [16 empty] | 88.66 | 72.73 | 0 | 0 | 0 |  | 450 | 300 | 선택 | 선택 | 0 | 0 | 0 |  | 450 | 300 | 선택 | 선택 | 해제 | 미정 | 선택 | 미정 | 미정 |  | 미정 | BT180180 | H
A48868 | 2018-11-01 | 1 | C |  | 5 | A | SM45CB | 탄소강 | SM45C | BM#1 | 1544 | 40 | 1605 | 1519 | 32 | 5600 |  | 3 | 0.32 | 20 |  | -1.91 | 1558 | 1605 | 0 | 19.56 |  | 23 | 35 | 83 | Y |  | 2018-11-01 21:46 | 65 | 1133 | 31 | 30 | 30 | 30 | 29 | 28 | 28 | 27 | 27 | 26 | 26 | 25 |  | 25 | 28 | 30 | 25 | 30 | -0.1 |  | 50 | Y | -0.2 | [7 empty] | Y | N | Y | Y | 150 | 0.47 | 62 | 89708 | 95320 | 2080 | 16000 | 9 | 2 |  | 2018-11-01 21:58 | 1558 | 102 |  | 23 |  | *준BIG SIZE *STR#1기 W/R#4 드라이브 펄트 SPEED STOP됨 메뉴얼 전환고철 (3000MM) *STR#1 위드롤#4번 전원 OFF OPEN하여 작업함.S/R해제 미적용 이상재등록ID:101~105. (생관) 일반사이즈 변경요청하였으나 변경 불가.(생관)요청으로 준BIG SIZE적용 조업함. | [14 empty] | 92.1 | 100 | 0 | 0 | 7200 | 매뉴얼작업 | 650 |  | 선택 | 해제 | 0 | 0 | 0 |  | 650 |  | 선택 | 해제 | 해제 | 미정 | 미정 | 미정 | 선택 | 4 | 미정 | RB210.00 | C
B48769 | 2018-11-01 | 2 | C |  | 10 | A | SCR420HB | 소입성보증강 | C2 | BM#2 | 1562 | 43 | 1664 | 1576 | 35 | 7000 |  | 1 | 0.51 | 18 |  | -2.36 | 1595 | 1657 | 0 | 0.65 | 0 | 1 | 8 | 61 | Y |  | 2018-11-01 21:35 | 87 | 1124 | 27 | 32 | 35 | 37 | 37 | 36 | 36 | 35 | 33 | 32 | 30 | 29 | 28 | 28 | 33 | 37 | 28 | 0 | -0.2 | Y | 44.98 | Y | -0.2 | [7 empty] | N | N | N | N | 120 | 0.47 | 60 | 93049 | 90450 | 5090 | 16700 | 3 | 2 | 20 | 2018-11-01 21:50 | 1595 | 153 |  | 61 |  | *전공정 요청 20%이상 감속주입, 이상공정 등록 및 생관통보 | [14 empty] | 97.48 | 72.73 | 0 | 0 | 0 |  | 450 | 300 | 선택 | 선택 | 0 | 0 | 0 |  | 450 | 300 | 선택 | 선택 | 해제 | 미정 | 선택 | 미정 | 미정 |  | 미정 | BT180180 | H
A48869 | 2018-11-01 | 1 | C |  | 6 | A | SM45CB | 탄소강 | SM45C | BM#1 | 1593 | 39 | 1611 | 1575 | 29 | 4100 |  | 3 | 0.31 | 20 |  | -1.31 | 1554 | 1586 | 0 | 16.74 |  | 16 | 18 | 83 | Y |  | 2018-11-01 22:47 | 61 | 1128 | 24 | 24 | 25 | 26 | 26 | 26 | 25 | 24 | 24 | 24 | 23 | 22 | 21 | 19 | 24 | 26 | 19 | 26 | -0.14 | Y | 50 | Y | -0.4 | [7 empty] | Y | Y | Y | Y | 190 | 0.47 | 65 | 103867 | 93690 | 1870 | 15600 | 9 | 2 |  | 2018-11-01 22:54 | 1558 | 104 |  | 25 |  | *준BIG SIZE *STR#1 위드롤#4 드라이브 펄트 발생 전원OFF OPEN하여 작업함 (이상재등록)ID:101~108 *사이즈변경 불가(생관)요청으로 준BIG SIZE 적용 작업함. | [14 empty] | 108.82 | 100 | 0 | 0 | 0 |  | 650 |  | 선택 | 해제 | 0 | 0 | 0 |  | 650 |  | 선택 | 해제 | 해제 | 미정 | 미정 | 미정 | 미정 |  | 미정 | RB190.00 | C
B48770 | 2018-11-01 | 2 | C |  | 11 | A | SCR420HB | 소입성보증강 | C2 | BM#2 | 1597 | 46 | 1674 | 1547 | 40 | 8800 |  | 1 | 0.52 | 20 |  | 0 | 1583 | 1665 | 0 | 0.37 | 0 | 36 | 45 | 59 | Y |  | 2018-11-01 22:54 | 75 | 1130 | 26 | 30 | 33 | 36 | 38 | 38 | 38 | 37 | 37 | 37 | 36 | 35 | 34 | 32 | 35 | 38 | 32 | 38 | -0.12 | Y | 50.02 | Y | 0 | [7 empty] | N | N | N | N | 110 | 0.4 | 72 | 101508 | 94800 | 5120 | 15500 | 3 | 2 |  | 2018-11-01 23:30 | 1583 | 156 |  | 45 |  | *전공정 요청 20%이상 감속주입, 이상공정 등록 및 생관통보 | [14 empty] | 98.03 | 75 | 0 | 0 | 0 |  | 450 | 300 | 선택 | 선택 | 0 | 0 | 0 |  | 450 | 300 | 선택 | 선택 | 해제 | 미정 | 선택 | 미정 | 미정 |  | 미정 | BT180180 | H
A48870 | 2018-11-01 | 1 | C |  | 7 | A | SM45CB | 탄소강 | SM45C | BM#1 | 1639 | 39 | 1606 | 1565 | 30 | 4900 |  | 3 | 0.3 | 18 |  | -1.26 | 1558 | 1588 | 0 | 9.22 |  | 31 | 60 | 73 | Y |  | 2018-11-01 23:47 | 65 | 1085 | 18 | 22 | 25 | 27 | 28 | 28 | 28 | 27 | 26 | 25 | 25 | 24 | 24 | 24 | 25 | 28 | 24 | 28 | -0.1 | Y | 39.98 | Y | 0 | [7 empty] | Y | Y | Y | Y | 180 | 0.47 | 64 | 119888 | 97630 | 2220 | 16100 | 9 | 2 |  | 2018-11-01 23:58 | 1558 | 109 |  | 31 |  | *BIG SIZE *STR#1 위드롤#4 드라이브 펄트 발생 전원OFF OPEN하여 작업함 (이상재등록)ID:101~107 *사이즈 변경 불가(생관)요청으로 BIG SIZE 적용 작업함. *유사강종 연연주 혼탕부 ID:105~107.206~208 | [14 empty] | 119.53 | 100 | 0 | 0 | 0 |  | 650 |  | 선택 | 해제 | 0 | 0 | 0 |  | 650 |  | 선택 | 해제 | 해제 | 미정 | 미정 | 미정 | 미정 |  | 미정 | RB270.00 | C
B48771 | 2018-11-01 | 2 | C | TUNDISH교체전 | 12 | A | SCR420HB | 소입성보증강 | C2 | BM#2 | 1633 | 62 | 1654 | 1596 | 55 | 8400 |  | 1 | 0.5 | 19 |  | 0 | 1594 | 1658 | 0 | 0.36 | 0 | 22 | 48 | 63 | Y |  | 2018-11-02 00:03 | 86 | 1076 | 37 | 40 | 44 | 46 | 46 | 47 | 47 | 46 | 45 | 45 | 44 | 43 | 42 | 39 | 44 | 47 | 39 | 46 | -0.18 | Y | 44.98 | Y | -0.4 | [7 empty] | N | N | N | N | 100 | 0.4 | 79 | 88131 | 103850 | -200 | 2000 | 3 | 2 |  | 2018-11-02 00:35 | 1605 | 171 |  | 52 |  | *전공정 요청 20%이상 감속주입, 이상공정 등록 및 생관통보 *전공정 요청 L/D잔강 이월 미실시, 이상공정 등록 | 991C1B4FB3EE477F9CEDF3F68F23060A | 641CFCB956664A8798FD1ECAF6105E4F | 646332DDA5E94F558626BACBCA01CC9D | [11 empty] | 85.03 | 75 | 0 | 3078 | 0 |  | 450 | 300 | 선택 | 선택 | 0 | 3000 | 0 |  | 450 | 300 | 선택 | 선택 | 해제 | 미정 | 선택 | 미정 | 미정 |  | 미정 | BT180180 | H
B48772 | 2018-11-01 | 2 | C |  | 8 | A | SM45C | 탄소강 | SM45C | BM#1 | 1556 | 43 | 1604 | 1524 | 37 | 6300 |  | 3 | 0.31 | 20 |  | -1.51 | 1554 | 1590 | 0 | 20.29 |  | 32 | 3 | 89 | Y |  | 2018-11-02 00:55 | 61 | 1091 | 22 | 22 | 23 | 24 | 24 | 24 | 23 | 22 | 21 | 20 | 19 | 18 | 18 | 14 | 21 | 24 | 14 | 24 | -0.19 | Y | 51.93 | Y | -1.04 | [7 empty] | Y | Y | Y | Y | 170 | 0.47 | 67 | 63510 | 100140 | -290 | 14900 | 9 | 2 |  | 2018-11-02 01:02 | 1554 | 113 |  | 29 |  | *BIG SIZE *STR#1 위드롤#4 드라이브 펄트 발생 전원OFF OPEN하여 작업함 (이상재등록)ID:101~ (생관)요청으로 BIG SIZE 적용 작업함. *유사강종 연연주 혼탕부 ID:101.201 | [14 empty] | 63.61 | 0 | 0 | 0 | 0 |  | 650 |  | 선택 | 해제 | 0 | 0 | 0 |  | 650 |  | 선택 | 해제 | 해제 | 미정 | 미정 | 미정 | 미정 |  | 미정 | RB210.00 | C
B48773 | 2018-11-01 | 2 | C | TUNDISH교체 | 1 | A | AE40B53M | 합금강 | AE1055M계 | BM#2 | 1585 | 0 | 1625 | 1525 | 42 | 7500 |  | 3 | 0.31 | 25 |  | -1.81 | 1573 | 1625 | 0.09 | 0 |  | 15 | 65 | 122 | Y |  | 2018-11-02 02:04 | 87 | 1088 | -476 | -165 | 25 | 22 | 17 | 26 | 30 | 32 | 35 | 36 | 37 | 36 | 36 | 36 | 31 | 37 | 36 | 36 | 0 |  | 15 | Y | 0 |  | 2.11 | 2.11 |  |  |  |  | Y | N | N | M | 230 | 0.46 | 60 | 93049 | 95540 | 7130 | 15000 | 15 | 1 |  | 2018-11-02 02:15 | 1573 | 121 |  | 36 |  | *T/D플럭스 120/15KG *롱노즐 실리부 부착 *STR#1 위드롤 2번 하이토크 발생으로 S/R 미적용, 이상공정 등록 | [14 empty] | 89.51 | 72.73 | 1518 | 0 | 0 |  | 400 | 400 | 선택 | 선택 | 1558 | 0 | 0 |  | 400 | 400 | 선택 | 선택 | 미정 | 미정 | 미정 | 선택 | 선택 |  | 미정 | BT180180 | H
A48871 | 2018-11-01 | 1 | C |  | 9 | A | SM45C | 탄소강 | SM45C | BM#1 | 1566 | 39 | 1606 | 1542 | 33 | 5400 |  | 1 | 0.47 | 16 |  | 0 | 1552 | 1606 | 0 | 0.28 | 0 | 23 | 36 | 53 | Y |  | 2018-11-02 01:58 | 59 | 1105 | 14 | 17 | 20 | 22 | 23 | 23 | 22 | 20 | 18 | 17 | 16 | 14 | 13 | 6 | 16 | 23 | 6 | 0 | -0.26 | Y | 65.02 | Y | -0.2 | [7 empty] | Y | N | Y | Y | 160 | 0.47 | 85 | 72220 | 92770 | 3640 | 17600 | 9 | 2 |  | 2018-11-02 02:01 | 1552 | 116 |  | 34 | 43 | *STR#1 위드롤#4 드라이브 펄트 발생 전원OFF OPEN하여 작업함 *BIG SIZE(생관)연락하여 일반사이즈 변경요청하여 사이즈 변경함. *STR#1 전장과 위드롤 판넬 인버터 교체후 프로그램 설치 전원 ON후 턴디쉬 S/G 오작동 한줄종료 02시 59분 *전공정지연 T/D온도 낮아 L/D주입 말 SPEED 0.58M/MIN 까지 증속 주입 ID:206.207 | 3E6451BE69AB416F86D2E6190137AC0F | 92714C8D0685432FBC81AB518EAE0A5B | [12 empty] | 74.45 | 100 | 0 | 3000 | 0 |  | 650 |  | 선택 | 해제 | 0 | 0 | 0 |  | 650 |  | 선택 | 해제 | 해제 | 미정 | 미정 | 미정 | 미정 |  | 미정 | RB170.00 | C
B48774 | 2018-11-01 | 2 | C |  | 2 | A | AE40B53M | 합금강 | AE1055M계 | BM#2 | 1606 | 42 | 1624 | 1575 | 29 | 5300 |  | 1 | 0.45 | 26 |  | 0 | 1618 | 1618 | 0.32 | 0 | 0 | 36 | 46 | 31 | Y |  | 2018-11-02 03:33 | 132 | 1083 | 34 | 35 | 37 | 38 | 38 | 38 | 38 | 37 | 35 | 33 | 33 | 32 | 31 | 31 | 35 | 38 | 31 | 38 | -0.16 | Y | 44.98 | Y | -0.2 | [7 empty] | Y | Y | Y | Y | 220 | 0.48 | 62 | 93049 | 98810 | 520 | 13700 | 15 | 1 | 10 | 2018-11-02 03:37 | 1559 | 113 |  | 10 |  | *STR#1 위드롤 2번 하이토크 발생으로 S/R 미적용, 이상공정 등록 *전공정 요청 L/D 잔강이월 미실시,이상공정 등록 | [14 empty] | 94.95 | 100 | 0 | 0 | 0 |  | 400 | 400 | 선택 | 선택 | 0 | 0 | 0 |  | 400 | 400 | 선택 | 선택 | 미정 | 미정 | 해제 | 미정 | 미정 |  | 미정 | BT180180 | H
B48775 | 2018-11-01 | 2 | C |  | 3 | A | AE40B53M | 합금강 | AE1055M계 | BM#2 | 1618 | 38 | 1626 | 1574 | 30 | 5300 |  | 1 | 0.43 | 26 |  | 0 | 1541 | 1618 | 0.32 | 0 | 0 | 31 | 61 | 78 | Y |  | 2018-11-02 04:32 | 55 | 1100 | 27 | 29 | 30 | 30 | 29 | 28 | 27 | 26 | 26 | 24 | 23 | 21 |  | 21 | 27 | 30 | 21 | 0 | -0.2 |  | 45 | Y | -0.4 | [7 empty] | Y | Y | Y | Y | 210 | 0.48 | 59 | 93049 | 94140 | 120 | 15000 | 15 | 1 | 10 | 2018-11-02 04:37 | 1541 | 114 |  | 17 |  | *STR#1 위드롤 2번 하이토크 발생으로 S/R 미적용, 이상공정 등록 *전공정 요청 L/D 잔강이월 미실시,이상공정 등록 | [14 empty] | 98.78 | 100 | 0 | 0 | 0 |  | 400 | 400 | 선택 | 선택 | 0 | 0 | 0 |  | 400 | 400 | 선택 | 선택 | 미정 | 미정 | 미정 | 미정 | 미정 |  | 미정 | BT180180 | H
A48872 | 2018-11-01 | 1 | C |  | 10 | A | SM45C | 탄소강 | SM45C | BM#1 | 1610 | 49 | 1602 | 1540 | 43 | 6100 |  | 3 | 0.32 | 7 |  | -1.75 | 1575 | 1594 | 0 | 5.5 |  | 1 | 9 | 97 | Y |  | 2018-11-02 03:50 | 82 | 1096 | 6 | 13 | 22 | 29 | 33 | 35 | 36 | 36 | 37 | 36 | 36 | 35 | 34 | 20 | 30 | 37 | 20 | 36 | -0.21 | Y | 79.92 | Y | -0.4 |  |  |  | 1.91 |  |  |  | N | N | N | N | 150 | 0.52 | 121 | 97927 | 94100 | 3480 | 16700 | 9 | 2 |  | 2018-11-02 03:57 | 1575 | 129 |  | 8 |  | *외줄작업으로 인하여 재가열및 진공 시간부족 | [14 empty] | 99.77 | 100 | 0 | 0 | 0 |  |  |  | 해제 | 해제 | 0 | 0 | 0 |  | 650 |  | 해제 | 해제 | 해제 | 미정 | 미정 | 미정 | 미정 |  | 미정 | RB190.00 | C
B48776 | 2018-11-01 | 2 | D | 연주종료 | 4 | A | AE40B53M | 합금강 | AE1055M계 | BM#2 | 1599 | 47 | 1625 | 1537 | 36 | 6700 |  | 1 | 0.4 | 26 |  | -1.97 | 1547 | 1620 | 0.22 | 0 | 0 | 22 | 49 | 86 | Y |  | 2018-11-02 05:37 | 61 | 1087 | 17 | 29 | 35 | 37 | 36 | 36 | 35 | 35 | 34 | 34 | 33 | 30 | 29 | 28 | 32 | 37 | 28 | 35 | -0.18 | Y | 49.92 | Y | -0.2 | [7 empty] | Y | Y | Y | Y | 200 | 0.48 | 65 | 98755 | 103330 | 670 | 1500 | 15 | 1 | 10 | 2018-11-02 05:44 | 1547 | 117 |  | 14 |  | * 연주종료:07시15분 * 전공정 요청 래들잔강 이월 미실시 이상공정 등록. | D7D4EE6B8BBF42F183AB4F250F258A08 | 19024E9881CF476CB04B619B5376BA05 | CD0D9269DC024758B3F3C7710B732159 |  |  | EA582FD2E92D48719B13415F3E0488DC |  |  |  | D2BDCE7AC4C0484EA4E095B645F45BB3 |  |  |  |  | 94.96 | 100 | 0 | 3670 | 0 |  | 400 | 400 | 선택 | 선택 | 0 | 3730 | 0 |  | 400 | 400 | 선택 | 선택 | 미정 | 미정 | 미정 | 미정 | 미정 |  | 미정 | BT180180 | H
A48873 | 2018-11-01 | 1 | D | TUNDISH교체전 | 11 | A | SM45C | 탄소강 | SM45C | BM#1 | 1593 | 73 | 1628 | 1537 | 69 | 9700 |  | 3 | 0.32 | 15 |  | -1.73 | 1578 | 1614 | 0 | 7.9 |  | 16 | 19 | 153 | Y |  | 2018-11-02 05:23 | 85 | 1095 | 19 | 24 | 28 | 30 | 33 | 36 | 37 | 39 | 38 | 37 | 38 | 38 | 37 | 34 | 34 | 39 | 34 | 38 | -0.07 | Y | 69.98 | Y | 0 | [7 empty] | N | N | N | N | 140 | 0.49 | 144 | 85775 | 91530 | 5170 | 1500 | 9 | 2 |  | 2018-11-02 05:31 | 1578 | 180 |  | 37 |  | *전공정 작업지연, 감속주입(20%이상) ID: 202.203 | 36989C0A8DCF4510BE74919DAD4E1CB7 | 0463FA48BF3A471AAEC0826117A56910 | [12 empty] | 89.07 | 100 | 0 | 2500 | 0 |  |  |  | 해제 | 해제 | 0 | 2500 | 0 |  | 650 |  | 선택 | 해제 | 해제 | 미정 | 미정 | 미정 | 미정 |  | 미정 | RB110.00 | C
A48876 | 2018-11-02 | 1 | D | TUNDISH교체 | 1 | A | AE1055LS | 탄소강 | G-AE1055LS | BM#1 | 1609 | 38 | 1633 | 1527 | 29 | 6300 |  | 3 | 0.31 | 25 |  | -1.77 | 1582 | 1633 | 0 | 25.11 |  | 1 | 10 | 51 | Y |  | 2018-11-02 08:15 | 98 | 1088 | 45 | 37 | 42 | 48 | 51 | 52 | 52 | 53 | 52 | 53 | 53 |  |  | 53 | 49 | 53 | 52 | 53 | -0.2 |  | 4.98 | Y | 0 |  | 3.04 | 2.97 | 1.67 |  |  |  | N | N | N | N | 230 | 0.47 | 58 | 84590 | 92240 | 7260 | 14100 | 13 | 1 |  | 2018-11-02 08:21 | 1582 | 96 |  | 27 |  | *T/Dflux 유15kg 용225kg *STR#1 한줄시작 08:44 *수소측정 기준초과(10분) 이상재 ID:101.102.201.202 생관통보 *STR#1 더미바 분리불가로 SR미적용 ID: 103~105 | [14 empty] | 85.02 | 100 | 1500 | 0 | 0 |  | 400 |  | 선택 | 해제 | 1500 | 0 | 0 |  | 400 |  | 선택 | 해제 | 해제 | 미정 | 미정 | 선택 | 선택 |  | 미정 | BT180180 | H
A48877 | 2018-11-02 | 1 | D |  | 2 | B | AE1055LS | 탄소강 | G-AE1055LS | BM#1 | 1577 | 43 | 1595 | 1530 | 33 | 5600 |  | 3 | 0.3 | 25 |  | -1.75 | 1544 | 1595 | 0 | 19.93 |  | 22 | 50 | 52 | Y |  | 2018-11-02 09:32 | 60 | 1089 | 52 | 44 | 39 | 36 | 33 | 32 | 31 | 29 | 28 | 27 | 26 | 26 | 25 | 23 | 32 | 39 | 23 | 0 | -0.27 |  | 60.02 | Y | -0.4 | [7 empty] | Y | Y | Y | Y | 220 | 0.46 | 71 | 93049 | 100210 | 7010 | 12800 | 13 | 1 |  | 2018-11-02 09:39 | 1544 | 85 |  | 10 |  | *STR#1 W/D#4 설비이상,SR미적용 *전공정 작업지연, 감속주입(정속유지강종) *STR#1 더미바 분리불가로 감속주입(20%이상) ID:102~104 | [14 empty] | 9304900 | 100 | 0 | 0 | 0 |  | 400 |  | 선택 | 해제 | 0 | 0 | 0 |  | 400 |  | 선택 | 해제 | 해제 | 미정 | 미정 | 선택 | 미정 |  | 미정 | BT180180 | H
A48878 | 2018-11-02 | 1 | D |  | 3 | A | AE1055LS | 탄소강 | G-AE1055LS | BM#1 | 1564 | 40 | 1581 | 1514 | 36 | 6500 |  | 3 | 0.3 | 25 |  | -1.47 | 1538 | 1581 | 0 | 16.63 |  | 32 | 5 | 115 | Y |  | 2018-11-02 10:47 | 54 | 1089 | 20 | 23 | 23 | 23 | 21 | 20 | 19 | 19 | 17 | 16 | 15 | 15 |  | 15 | 19 | 23 | 15 | 23 | -0.18 |  | 45 | Y | 0 | [7 empty] | Y | Y | Y | Y | 210 | 0.5 | 59 | 101508 | 96940 | 7060 | 15000 | 13 | 1 |  | 2018-11-02 10:52 | 1538 | 86 |  | 7 |  | *STR#1 W/D#4 설비이상,SR미적용 | [14 empty] | 97.09 | 100 | 0 | 0 | 0 |  | 400 |  | 선택 | 해제 | 0 | 0 | 0 |  | 400 |  | 선택 | 해제 | 해제 | 미정 | 미정 | 선택 | 미정 |  | 미정 | BT180180 | H
B48780 | 2018-11-02 | 2 | D |  | 4 | A | AE1055LS | 탄소강 | G-AE1055LS | BM#1 | 1587 | 44 | 1594 | 1544 | 38 | 6200 |  | 3 | 0.3 | 25 |  | 53.56 | 1554 | 0 | 0 | 16.17 |  | 23 | 38 | 84 | Y |  | 2018-11-02 11:22 | 70 | 1089 | 14 | 24 | 30 | 33 | 35 | 36 | 36 | 36 | 35 | 35 | 35 | 34 | 34 | 34 | 32 | 36 | 34 | 36 | -0.05 | Y | 35 | Y | 0 | [7 empty] | Y | Y | Y | Y | 200 | 0.5 | 63 | 101508 | 101010 | 7010 | 14200 | 13 | 1 |  | 2018-11-02 11:38 | 1554 | 125 |  | 31 |  | *STR#1 W/D#4 설비이상,SR미적용 | [14 empty] | 93.47 | 100 | 0 | 0 | 0 |  | 400 |  | 선택 | 해제 | 0 | 0 | 0 |  | 400 |  | 선택 | 해제 | 해제 | 미정 | 미정 | 선택 | 미정 |  | 미정 | BT180180 | H
A48879 | 2018-11-02 | 1 | D |  | 5 | A | AE1055LS | 탄소강 | G-AE1055LS | BM#1 | 1556 | 45 | 1606 | 1510 | 37 | 6500 |  | 3 | 0.29 | 25 |  | 41.2 | 1541 | 0 | 0 | 19.07 |  | 16 | 20 | 120 | Y |  | 2018-11-02 12:30 | 57 | 1089 | 32 | 29 | 27 | 26 | 25 | 24 | 24 | 22 | 23 | 21 | 21 |  |  | 21 | 25 | 27 | 21 | 0 | -0.15 | Y | 40 | Y | 0 | [7 empty] | Y | Y | Y | Y | 190 | 0.5 | 55 | 84590 | 91340 | 7020 | 16000 | 13 | 1 |  | 2018-11-02 12:38 | 1541 | 133 |  | 28 |  | *STR#1 W/D#4 설비이상,SR미적용 | [14 empty] | 86.05 | 100 | 0 | 0 | 0 |  | 400 |  | 선택 | 해제 | 0 | 0 | 0 |  | 400 |  | 선택 | 해제 | 해제 | 미정 | 미정 | 선택 | 미정 |  | 미정 | BT180180 | H
B48781 | 2018-11-02 | 2 | A | 연주시작 | 1 | A | AE15B36C2 | 합금강 | 보론강 | BM#2 | 1577 | 56 | 1676 | 1545 | 45 | 9300 |  | 1 | 0.45 | 20 |  | -2.33 | 1585 | 1657 | 0.1 | 0 | 0 | 36 | 48 | 90 | Y |  | 2018-11-02 12:54 | 87 | 1087 | 37 | 37 | 36 | 35 | 30 | 36 | 39 | 41 | 42 | 43 | 43 | 42 | 43 | 43 | 40 | 43 | 42 | 43 | 0 |  | 9.98 | Y | 0 |  | 3.33 | 3.33 | 1.81 |  |  |  | N | N | N | N | 150 | 0.44 | 64 | 100065 | 97670 | 360 | 14400 | 10 | 2 | 10 | 2018-11-02 12:55 | 1585 | 136 |  | 14 |  | * T/D FLUX 용탕부: 120KG / 유탕부: 15KG 투입 * 연주시작:13시10분 * 10분 수소측정값 3PPM 초과로 2회 측정.(1차:3.33PPM2차:3.03PPM) * 첫 HEAT 수소측정 기준초과(10분)이상공정 등록 및 생관통보. * 전공정 작업지연 감속주입 요청 함. |  | 257F5AABC1B649848C0FD913CEA3A9EF |  | D8FB7B64A7F8443483BE87DE0C3235FD | [10 empty] | 103.27 | 100 | 700 | 0 | 0 |  | 300 | 400 | 선택 | 선택 | 700 | 0 | 0 |  | 300 | 400 | 선택 | 선택 | 해제 | 미정 | 미정 | 미정 | 미정 |  | 미정 | RB120.00 | H
A48880 | 2018-11-02 | 1 | A |  | 6 | B | AE1055LS | 탄소강 | G-AE1055LS | BM#1 | 1550 | 42 | 1584 | 1530 | 38 | 6300 |  | 3 | 0.3 | 25 |  | -1.47 | 1540 | 1584 | 0 | 13.69 |  | 1 | 11 | 112 | Y |  | 2018-11-02 13:22 | 56 | 1087 | 20 | 20 | 19 | 19 | 18 | 18 | 17 | 16 | 16 | 15 | 14 | 14 |  | 14 | 17 | 19 | 14 | 0 | -0.11 |  | 44.88 | Y | 0 | [7 empty] | Y | Y | Y | Y | 180 | 0.5 | 59 | 101508 | 97050 | 7140 | 15240 | 13 | 1 |  | 2018-11-02 13:32 | 1540 | 115 |  | 33 |  | *STR#1 W/D#4 설비이상,SR미적용 | [14 empty] | 97.56 | 100 | 0 | 0 | 0 |  | 400 |  | 선택 | 해제 | 0 | 0 | 0 |  | 400 |  | 선택 | 해제 | 해제 | 미정 | 미정 | 선택 | 미정 |  | 미정 | BT180180 | H
B48782 | 2018-11-02 | 2 | A |  | 2 | A | AE15B36C2 | 합금강 | 보론강 | BM#2 | 1546 | 61 | 1624 | 1515 | 51 | 9100 |  | 1 | 0.51 | 15 |  | -2.62 | 1556 | 1617 | 0.09 | 0 | 0 | 15 | 67 | 55 | Y |  | 2018-11-02 14:01 | 58 | 1089 | 40 | 38 | 35 | 34 | 33 | 33 | 31 | 30 | 29 | 28 | 27 | 25 | 25 | 23 | 31 | 35 | 23 | 0 | -0.22 |  | 55 | Y | -0.4 | [7 empty] | N | N | N | N | 140 | 0.49 | 68 | 146666 | 109440 | 30 | 15200 | 10 | 2 |  | 2018-11-02 14:01 | 1556 | 128 |  | 14 |  | * 유사강종 연연주 혼탕부 ID:308~310/408~410이상재등록 *샘플채취 303 403 | [14 empty] | 135.18 | 100 | 0 | 0 | 300 |  | 300 | 400 | 선택 | 선택 | 0 | 0 | 300 |  | 300 | 400 | 선택 | 선택 | 해제 | 미정 | 미정 | 미정 | 미정 |  | 미정 | RB140.00 | C
A48881 | 2018-11-02 | 1 | A |  | 7 | A | AE1055LS | 탄소강 | G-AE1055LS | BM#1 | 1586 | 41 | 1583 | 1534 | 39 | 5900 |  | 3 | 0.31 | 25 |  | -1.21 | 1549 | 1584 | 0 | 13.11 |  | 22 | 51 | 97 | Y |  | 2018-11-02 14:24 | 65 | 1089 | 13 | 18 | 23 | 25 | 26 | 27 | 26 | 26 | 26 | 25 | 25 | 25 |  | 25 | 24 | 27 | 25 | 26 | -0.03 | Y | 30 | Y | 0 | [7 empty] | Y | Y | Y | Y | 230 | 0.5 | 58 | 101508 | 96360 | 7030 | 16750 | 13 | 1 |  | 2018-11-02 14:30 | 1549 | 116 |  | 34 |  | *STR#1 W/D#4 설비이상,SR미적용 | [14 empty] | 98.22 | 100 | 0 | 0 | 0 |  | 400 |  | 선택 | 해제 | 0 | 0 | 0 |  | 400 |  | 선택 | 해제 | 해제 | 미정 | 미정 | 선택 | 미정 |  | 미정 | BT180180 | H
B48783 | 2018-11-02 | 2 | A |  | 3 | A | AE15B36C3 | 합금강 | 보론강 | BM#2 | 1584 | 44 | 1625 | 1544 | 32 | 6300 |  | 1 | 0.54 | 16 |  | -2.52 | 1557 | 1619 | 0.39 | 0 | 0 | 31 | 63 | 70 | Y |  | 2018-11-02 15:00 | 59 | 1088 | 19 | 19 | 22 | 24 | 25 | 26 | 26 | 25 | 24 | 24 | 23 | 21 |  | 21 | 23 | 26 | 21 | 24 | -0.17 | Y | 30.03 | Y | -0.4 | [7 empty] | N | N | N | N | 130 | 0.48 | 59 | 49050 | 94520 | 40 | 15100 | 10 | 2 |  | 2018-11-02 15:03 | 1557 | 127 |  | 26 |  | *연연주 혼탕부 301 401 | [14 empty] | 51.9 | 100 | 0 | 0 | 0 |  | 450 | 400 | 선택 | 선택 | 0 | 0 | 0 |  | 450 | 400 | 선택 | 선택 | 해제 | 미정 | 미정 | 미정 | 미정 |  | 미정 | RB120.00 | C
A48882 | 2018-11-02 | 1 | A |  | 8 | A | AE1055LS | 탄소강 | G-AE1055LS | BM#1 | 1518 | 50 | 1585 | 1512 | 45 | 7000 |  | 3 | 0.33 | 26 |  | -1.87 | 1528 | 1585 | 0 | 13.78 |  | 32 | 6 | 115 | Y |  | 2018-11-02 15:39 | 44 | 1088 | 24 | 20 | 18 | 17 | 16 | 14 | 13 | 13 | 12 | 11 |  |  |  | 11 | 16 | 18 | 11 | 0 | -0.2 |  | 34.97 | Y | -0.2 | [7 empty] | Y | Y | Y | Y | 220 | 0.5 | 49 | 84590 | 82330 | 7110 | 16400 | 13 | 1 |  | 2018-11-02 15:45 | 1528 | 114 |  | 19 |  | *STR#1 W/D#4 설비이상,SR미적용 | [14 empty] | 94.73 | 100 | 0 | 0 | 0 |  | 400 |  | 선택 | 해제 | 0 | 0 | 0 |  | 400 |  | 선택 | 해제 | 해제 | 미정 | 미정 | 선택 | 미정 |  | 미정 | BT180180 | H
B48784 | 2018-11-02 | 2 | A |  | 4 | A | AE15B36C3 | 합금강 | 보론강 | BM#2 | 1594 | 43 | 1637 | 1576 | 35 | 5800 |  | 1 | 0.49 | 16 |  | -2.59 | 1556 | 1620 | 0.25 | 0 | 0 | 23 | 39 | 64 | Y |  | 2018-11-02 16:06 | 58 | 1128 | 17 | 23 | 26 | 28 | 28 | 28 | 27 | 26 | 25 | 24 | 23 | 22 | 20 | 20 | 25 | 28 | 20 | 28 | -0.18 | Y | 44.98 | Y | -0.4 | [7 empty] | N | N | N | N | 120 | 0.47 | 61 | 98100 | 96820 | 130 | 13900 | 10 | 2 |  | 2018-11-02 16:02 | 1556 | 114 |  | 23 | [16 empty] | 103.15 | 100 | 0 | 0 | 0 |  | 450 | 400 | 선택 | 선택 | 0 | 0 | 0 |  | 450 | 400 | 선택 | 선택 | 해제 | 미정 | 미정 | 미정 | 선택 | 3 | 미정 | RB120.00 | C
A48883 | 2018-11-02 | 1 | A |  | 9 | A | AE1055LS | 탄소강 | G-AE1055LS | BM#1 | 1590 | 41 | 1602 | 1553 | 34 | 5200 |  | 3 | 0.32 | 26 |  | -1.25 | 1560 | 1598 | 0 | 18.21 |  | 16 | 21 | 62 | Y |  | 2018-11-02 16:28 | 76 | 1130 | 11 | 19 | 31 | 38 | 41 | 43 | 43 | 43 | 42 | 42 | 42 | 42 |  | 42 | 36 | 43 | 42 | 43 | -0.03 | Y | 30 | Y | 0 | [7 empty] | Y | Y | Y | Y | 210 | 0.48 | 55 | 84590 | 85020 | 14940 | 15780 | 13 | 1 |  | 2018-11-02 16:41 | 1560 | 104 |  | 22 |  | *STR#1 W/D#4 설비이상,SR미적용 *전공정 지연으로 감속주입-정속주입 강종 감속으로 이상재 등록 *전공정 요청으로 L/D잔강 15ton이월 | [14 empty] | 84.67 | 100 | 0 | 0 | 0 |  | 400 |  | 선택 | 해제 | 0 | 0 | 0 |  | 400 |  | 선택 | 해제 | 해제 | 미정 | 미정 | 해제 | 선택 | 8 | 미정 | BT180180 | H
B48785 | 2018-11-02 | 2 | A |  | 5 | A | AE15B36C3 | 합금강 | 보론강 | BM#2 | 1582 | 42 | 1624 | 1555 | 31 | 6300 |  | 1 | 0.52 | 15 |  | 0 | 1560 | 1623 | 0.3 | 0 | 0 | 36 | 49 | 63 | Y |  | 2018-11-02 17:07 | 62 | 1124 | 15 | 22 | 25 | 27 | 28 | 27 | 26 | 27 | 26 | 25 | 24 | 23 | 22 | 22 | 24 | 28 | 22 | 27 | -0.15 | Y | 40 | Y | -0.2 | [7 empty] | N | N | N | N | 110 | 0.47 | 64 | 98100 | 100120 | 1050 | 15300 | 10 | 2 |  | 2018-11-02 17:06 | 1560 | 110 |  | 27 | [16 empty] | 96.94 | 100 | 0 | 0 | 0 |  | 450 | 400 | 선택 | 선택 | 0 | 0 | 0 |  | 450 | 400 | 선택 | 선택 | 해제 | 미정 | 미정 | 미정 | 미정 |  | 미정 | RB120.00 | H
A48884 | 2018-11-02 | 1 | A |  | 10 | A | AE1055LS | 탄소강 | G-AE1055LS | BM#1 | 1579 | 43 | 1579 | 1523 | 38 | 6200 |  | 3 | 0.31 | 26 |  | -0.99 | 1550 | 1579 | 0 | 17.87 |  | 1 | 12 | 50 | Y |  | 2018-11-02 17:27 | 66 | 1123 | 40 | 38 | 37 | 36 | 36 | 35 | 34 | 33 | 32 | 32 | 31 | 30 | 29 | 29 | 34 | 37 | 29 | 0 | -0.16 |  | 49.98 | Y | -0.2 | [7 empty] | Y | Y | Y | Y | 200 | 0.47 | 62 | 84590 | 95800 | 6460 | 14060 | 13 | 1 |  | 2018-11-02 17:34 | 1550 | 103 |  | 20 |  | *STR#1 W/D#4 설비이상,SR미적용 *전공정 지연으로 감속주입-정속주입 강종 감속으로 이상재 등록 | [14 empty] | 82.45 | 100 | 0 | 0 | 0 |  | 400 |  | 선택 | 해제 | 0 | 0 | 0 |  | 400 |  | 선택 | 해제 | 해제 | 미정 | 미정 | 선택 | 미정 |  | 미정 | BT180180 | H
B48786 | 2018-11-02 | 2 | A |  | 6 | A | AE15B36C3 | 합금강 | 보론강 | BM#2 | 1603 | 38 | 1615 | 1554 | 35 | 6400 |  | 1 | 0.52 | 16 |  | -2.8 | 1568 | 1627 | 0.41 | 0 | 0 | 15 | 68 | 52 | Y |  | 2018-11-02 18:20 | 70 | 1135 | 18 | 21 | 24 | 25 | 25 | 26 | 25 | 24 | 23 | 22 | 21 | 20 | 18 | 18 | 23 | 26 | 18 | 25 | -0.23 | Y | 35 | Y | -0.4 | [7 empty] | N | N | N | N | 150 | 0.47 | 62 | 98100 | 97420 | 360 | 15700 | 10 | 2 |  | 2018-11-02 18:19 | 1568 | 110 |  | 21 | [16 empty] | 100.46 | 100 | 0 | 0 | 0 |  | 450 | 400 | 선택 | 선택 | 0 | 0 | 0 |  | 450 | 400 | 선택 | 선택 | 해제 | 미정 | 미정 | 미정 | 미정 |  | 미정 | RB120.00 | H
A48885 | 2018-11-02 | 1 | A |  | 11 | A | AE1055LS | 탄소강 | G-AE1055LS | BM#1 | 1620 | 53 | 1597 | 1521 | 42 | 7200 |  | 3 | 0.31 | 25 |  | -1.22 | 1551 | 1587 | 0 | 15.14 |  | 22 | 52 | 52 | Y |  | 2018-11-02 18:47 | 67 | 1127 | 26 | 36 | 40 | 42 | 42 | 43 | 43 | 42 | 41 | 41 | 40 | 39 |  | 39 | 40 | 43 | 39 | 42 | -0.13 | Y | 29.98 | Y | -0.2 | [7 empty] | Y | Y | Y | Y | 190 | 0.46 | 59 | 84590 | 92120 | 7040 | 15810 | 13 | 1 |  | 2018-11-02 18:52 | 1551 | 108 |  | 7 |  | *STR#1 W/D#4 설비이상,SR미적용 *전공정 지연으로 감속주입-정속주입 강종 감속으로 이상재 등록 *롱노즐 SEN내부 지금융착으로 교체-2회사용 | [14 empty] | 8459000 | 100 | 0 | 0 | 0 |  | 400 |  | 선택 | 해제 | 0 | 0 | 0 |  | 400 |  | 선택 | 해제 | 해제 | 미정 | 미정 | 선택 | 선택 | 2 | 미정 | BT180180 | H
B48787 | 2018-11-02 | 2 | A |  | 7 | A | AE15B36C3 | 합금강 | 보론강 | BM#2 | 1570 | 42 | 1634 | 1524 | 35 | 7200 |  | 1 | 0.5 | 15 |  | -2.71 | 1555 | 1622 | 0.19 | 0 | 0 | 31 | 64 | 60 | Y |  | 2018-11-02 19:29 | 57 | 1137 | 14 | 23 | 30 | 33 | 35 | 35 | 35 | 35 | 34 | 33 | 32 | 31 | 29 | 29 | 31 | 35 | 29 | 35 | -0.15 | Y | 40.02 | Y | -0.4 | [7 empty] | N | N | N | N | 140 | 0.47 | 62 | 98100 | 97390 | 130 | 12300 | 10 | 2 |  | 2018-11-02 19:27 | 1571 | 106 |  | 18 |  | *후 HEAT 강제개공실시로 감속주입 정속 미준수로 이상공정등록 및 생관통보 | [14 empty] | 103.15 | 75 | 0 | 0 | 0 |  | 450 | 400 | 선택 | 선택 | 0 | 0 | 0 |  | 450 | 400 | 선택 | 선택 | 해제 | 미정 | 미정 | 미정 | 미정 |  | 미정 | RB120.00 | H
A48886 | 2018-11-02 | 1 | A |  | 12 | A | AE1055LS | 탄소강 | G-AE1055LS | BM#1 | 1569 | 40 | 1593 | 1545 | 30 | 4400 |  | 3 | 0.31 | 25 |  | -1.51 | 1549 | 1593 | 0 | 17.37 |  | 32 | 7 | 77 | Y |  | 2018-11-02 19:39 | 65 | 1129 | 37 | 38 | 38 | 38 | 37 | 37 | 35 | 35 | 33 | 33 | 32 | 31 |  | 31 | 35 | 38 | 31 | 38 | -0.16 |  | 44.97 | Y | -0.2 | [7 empty] | Y | Y | Y | Y | 180 | 0.46 | 59 | 101508 | 90010 | 7010 | 16650 | 13 | 1 |  | 2018-11-02 19:46 | 1549 | 89 |  | 16 |  | *STR#1 W/D#4 설비이상,SR미적용 *전공정 지연으로 감속주입-정속주입 강종 감속으로 이상재 등록 | [14 empty] | 10150800 | 100 | 0 | 0 | 0 |  | 400 |  | 선택 | 해제 | 0 | 0 | 0 |  | 400 |  | 선택 | 해제 | 해제 | 미정 | 미정 | 선택 | 미정 |  | 미정 | BT180180 | H
B48788 | 2018-11-02 | 2 | A |  | 8 | A | AE15B36C3 | 합금강 | 보론강 | BM#2 | 1595 | 37 | 1625 | 1574 | 30 | 5700 |  | 1 | 0.49 | 15 |  | -2.57 | 1555 | 1616 | 0.17 | 0 | 0 | 23 | 40 | 75 | Y |  | 2018-11-02 20:32 | 57 | 1127 | 23 | 18 | 25 | 26 | 28 | 28 | 28 | 27 | 26 | 24 | 24 | 23 | 22 | 20 | 25 | 28 | 20 | 28 | -0.18 | Y | 44.98 | Y | -0.4 | [7 empty] | N | N | N | N | 130 | 0.47 | 65 | 81750 | 102270 | 60 | 17200 | 10 | 2 | 20 | 2018-11-02 20:43 | 1567 | 103 |  | 21 |  | *강제개공실시해 은사만 빼서 롱노즐 채결함. | [14 empty] | 79.91 | 70 | 0 | 0 | 0 |  | 450 | 400 | 선택 | 선택 | 0 | 0 | 0 |  | 450 | 400 | 선택 | 선택 | 해제 | 미정 | 미정 | 미정 | 미정 |  | 미정 | RB120.00 | H
A48887 | 2018-11-02 | 1 | C |  | 13 | A | AE1055LS | 탄소강 | G-AE1055LS | BM#1 | 1559 | 40 | 1583 | 1524 | 36 | 5800 |  | 3 | 0.31 | 25 |  | -1 | 1553 | 1583 | 0 | 18.4 |  | 16 | 22 | 80 | Y |  | 2018-11-02 20:45 | 69 | 1128 | 31 | 35 | 40 | 41 | 42 | 41 | 40 | 39 | 39 | 38 | 37 | 37 | 36 | 35 | 38 | 42 | 35 | 0 | -0.16 | Y | 45 | Y | -0.2 | [7 empty] | Y | Y | Y | Y | 230 | 0.46 | 68 | 101508 | 100850 | 6200 | 16100 | 13 | 1 |  | 2018-11-02 20:52 | 1553 | 90 |  | 12 |  | *STR#1 W/D#4 설비이상,SR미적용 *전공정 지연으로 감속주입-정속주입 강종 감속으로 이상재 등록 | [14 empty] | 94.12 | 100 | 0 | 0 | 0 |  | 400 |  | 선택 | 해제 | 0 | 0 | 0 |  | 400 |  | 선택 | 해제 | 해제 | 미정 | 미정 | 선택 | 미정 |  | 미정 | BT180180 | H
B48789 | 2018-11-02 | 2 | C | TUNDISH교체전 | 9 | A | AE15B36C3 | 합금강 | 보론강 | BM#2 | 1614 | 39 | 1627 | 1545 | 31 | 6400 |  | 1 | 0.49 | 15 |  | 0 | 1560 | 1622 | 0.3 | 0 | 0 | 36 | 50 | 69 | Y |  | 2018-11-02 21:34 | 62 | 1133 | 17 | 23 | 27 | 30 | 30 | 30 | 30 | 29 | 28 | 28 | 27 | 25 | 24 | 24 | 27 | 30 | 24 | 30 | -0.13 | Y | 45.02 | Y | -0.2 | [7 empty] | N | N | N | N | 120 | 0.47 | 63 | 109908 | 95960 | 590 | 2000 | 10 | 2 | 30 | 2018-11-02 21:35 | 1560 | 109 |  | 26 |  |  | 465F1AB06F184C46A34196DC65881F06 | F36801FC8EC74200A46331701C6AAD46 | C6952E347B344DC7A935F31A208EBA1F | [11 empty] | 113.84 | 78.57 | 0 | 2598 | 0 |  | 450 | 400 | 선택 | 선택 | 0 | 2688 | 0 |  | 450 | 400 | 선택 | 선택 | 해제 | 미정 | 미정 | 미정 | 미정 |  | 미정 | RB120.00 | H
A48888 | 2018-11-02 | 1 | C |  | 14 | A | AE1055LS | 탄소강 | G-AE1055LS | BM#1 | 1554 | 41 | 1593 | 1540 | 32 | 5300 |  | 3 | 0.31 | 25 |  | 0 | 1593 | 1593 | 0 | 19.58 |  | 1 | 13 | 73 | Y |  | 2018-11-02 21:47 | 109 | 1131 | 34 | 36 | 38 | 39 | 39 | 39 | 38 | 37 | 36 | 36 | 35 | 35 | 34 | 34 | 37 | 39 | 34 | 39 | -0.11 | Y | 45.02 | Y | -0.2 | [7 empty] | Y | Y | Y | Y | 220 | 0.5 | 62 | 101508 | 100150 | 7000 | 15400 | 13 | 1 |  | 2018-11-02 21:53 | 0 | 98 |  | 19 | [16 empty] | 94.73 | 100 | 0 | 0 | 0 |  | 400 |  | 선택 | 해제 | 0 | 0 | 0 |  | 400 |  | 선택 | 해제 | 해제 | 미정 | 미정 | 선택 | 미정 |  | 미정 | BT180180 | H
A48889 | 2018-11-02 | 1 | C |  | 15 | A | AE1055LS | 탄소강 | G-AE1055LS | BM#1 | 1597 | 39 | 1600 | 1526 | 31 | 5100 |  | 3 | 0.31 | 25 |  | -1.48 | 1557 | 1600 | 0 | 19.4 |  | 22 | 53 | 74 | Y |  | 2018-11-02 22:44 | 73 | 1126 | 33 | 36 | 38 | 39 | 40 | 40 | 40 | 39 | 39 | 39 | 38 | 38 | 38 | 38 | 38 | 40 | 38 | 40 | -0.05 | Y | 40.02 | Y | 0 | [7 empty] | Y | Y | Y | Y | 210 | 0.5 | 62 | 101508 | 98100 | 7040 | 15700 | 13 | 1 |  | 2018-11-02 22:51 | 1557 | 102 |  | 26 | [16 empty] | 96.58 | 100 | 0 | 0 | 0 |  | 400 |  | 선택 | 해제 | 0 | 0 | 0 |  | 400 |  | 선택 | 해제 | 해제 | 미정 | 미정 | 선택 | 미정 |  | 미정 | BT180180 | H
B48790 | 2018-11-02 | 2 | C | TUNDISH교체 | 1 | A | SCM822HT | 소입성보증강 | C | BM#2 | 1640 | 45 | 1655 | 1574 | 41 | 8300 |  | 1 | 0.5 | 21 |  | 0 | 1590 | 1664 | 0 | 0.43 | 0 | 15 | 69 | 37 | Y |  | 2018-11-02 22:48 | 82 | 1131 | -455 | -121 | 20 | 27 | 27 | 25 | 24 | 23 | 23 | 22 | 22 | 28 | 33 | 40 | 32 | 40 | 40 | 0 | 0 |  |  | Y | 0.2 | 0.7 | 2.69 | 2.52 | 1.11 |  |  |  | N | N | N | N | 150 | 0.52 | 54 | 100324 | 96510 | 1140 | 16700 | 12 | 1 |  | 2018-11-02 22:57 | 1590 | 139 |  | 40 |  | *T/D플럭스 120/15KG *롱노즐 실리부 부착 *수소 10분 측정값 기준치 초과, 생관통보(1차 3.05PPM, 2차 2.69PPM,3차 1.11PPM) | [14 empty] | 102.74 | 75 | 700 | 0 | 0 |  | 410 | 300 | 선택 | 선택 | 718 | 0 | 0 |  | 410 | 300 | 선택 | 선택 | 해제 | 미정 | 미정 | 미정 | 선택 |  | 미정 | RB110.00 | C
B48791 | 2018-11-02 | 2 | C |  | 2 | A | SCM822HT | 소입성보증강 | C | BM#2 | 1611 | 40 | 1654 | 1577 | 32 | 6500 |  | 1 | 0.5 | 16 |  | 0 | 1576 | 1645 | 0 | 0.29 | 0 | 31 | 65 | 61 | Y |  | 2018-11-02 23:43 | 68 | 1090 | 38 | 33 | 31 | 31 | 30 | 30 | 30 | 29 | 29 | 28 |  |  |  | 28 | 31 | 31 | 28 | 30 | -0.07 |  | 34.98 | Y | -0.2 | [7 empty] | N | N | N | N | 140 | 0.55 | 48 | 97112 | 88490 | 70 | 15500 | 12 | 1 | 20 | 2018-11-02 23:59 | 1576 | 136 |  | 42 | [16 empty] | 111.18 | 75 | 0 | 0 | 0 |  | 410 | 300 | 선택 | 선택 | 0 | 0 | 0 |  | 410 | 300 | 선택 | 선택 | 해제 | 미정 | 미정 | 미정 | 미정 |  | 미정 | RB105.00 | C
A48890 | 2018-11-02 | 1 | C |  | 16 | A | AE1055LS | 탄소강 | G-AE1055LS | BM#1 | 1561 | 43 | 1591 | 1513 | 38 | 6000 |  | 3 | 0.31 | 25 |  | -1.41 | 1550 | 1591 | 0 | 19.45 |  | 32 | 8 | 70 | Y |  | 2018-11-02 23:58 | 66 | 1105 | 37 | 38 | 38 | 38 | 37 | 36 | 35 | 34 | 33 | 32 | 31 | 30 | 30 | 30 | 35 | 38 | 30 | 38 | -0.16 |  | 49.9 | Y | 0 | [7 empty] | Y | Y | Y | Y | 200 | 0.47 | 63 | 101508 | 95650 | 6240 | 16100 | 13 | 1 |  | 2018-11-03 00:04 | 1550 | 97 |  | 15 |  | *전공정지연 정속유지강종 주속 미준수 | [14 empty] | 98.89 | 100 | 0 | 0 | 0 |  | 400 |  | 선택 | 해제 | 0 | 0 | 0 |  | 400 |  | 선택 | 해제 | 해제 | 미정 | 미정 | 선택 | 미정 |  | 미정 | BT180180 | H
B48792 | 2018-11-02 | 2 | C |  | 3 | B | SCM822HT | 소입성보증강 | C | BM#2 | 1603 | 43 | 1637 | 1577 | 40 | 7500 |  | 1 | 0.49 | 18 |  | 0 | 1574 | 1639 | 0 | 0.34 | 0 | 23 | 41 | 47 | Y |  | 2018-11-03 00:50 | 66 | 1095 | 24 | 29 | 31 | 32 | 32 | 32 | 31 | 29 | 28 | 26 | 25 | 24 | 22 | 22 | 28 | 32 | 22 | 32 | -0.22 | Y | 45 | Y | -0.4 | [7 empty] | Y | Y | Y | Y | 130 | 0.48 | 65 | 102922 | 101600 | 40 | 14900 | 12 | 1 | 30 | 2018-11-03 01:10 | 1574 | 126 |  | 26 | [16 empty] | 102.92 | 78.57 | 0 | 0 | 0 |  | 490 | 300 | 선택 | 선택 | 0 | 0 | 0 |  | 490 | 300 | 선택 | 선택 | 해제 | 미정 | 미정 | 미정 | 미정 |  | 미정 | RB200.00 | C
A48891 | 2018-11-02 | 1 | C |  | 17 | A | AE1055LS | 탄소강 | G-AE1055LS | BM#1 | 1602 | 39 | 1593 | 1538 | 30 | 4600 |  | 3 | 0.31 | 25 |  | -1.47 | 1550 | 1593 | 0 | 19.6 |  | 16 | 23 | 74 | Y |  | 2018-11-03 00:56 | 66 | 1104 | 30 | 30 | 32 | 33 | 34 | 34 | 33 | 32 | 32 | 31 | 30 | 30 | 29 | 29 | 31 | 34 | 29 | 32 | -0.11 | Y | 44.98 | Y | 0 | [7 empty] | Y | Y | Y | Y | 190 | 0.44 | 69 | 84590 | 94200 | 6940 | 154000 | 13 | 1 |  | 2018-11-03 01:02 | 1550 | 97 |  | 21 |  | *전공정지연 HEAT평균 10%이상 감속주입ID:101~105.201~205 *전공정지연 정속유지강종 주속 미준수 | [14 empty] | 83.59 | 100 | 0 | 0 | 0 |  | 400 |  | 선택 | 해제 | 0 | 0 | 0 |  | 400 |  | 선택 | 해제 | 해제 | 미정 | 미정 | 선택 | 미정 |  | 미정 | BT180180 | H
B48793 | 2018-11-02 | 2 | C |  | 4 | A | SCM822HT | 소입성보증강 | C | BM#2 | 1582 | 45 | 1657 | 1544 | 37 | 8000 |  | 1 | 0.5 | 18 |  | 0 | 1580 | 1640 | 0 | 0.32 | 0 | 36 | 51 | 45 | Y |  | 2018-11-03 01:48 | 72 | 1092 | 17 | 26 | 29 | 32 | 33 | 34 | 33 | 32 | 30 | 30 | 28 | 26 | 24 | 24 | 29 | 34 | 24 | 0 | -0.29 | Y | 35.02 | Y | -0.4 | [7 empty] | N | N | N | N | 120 | 0.47 | 62 | 146347 | 98190 | 120 | 14500 | 12 | 1 | 40 | 2018-11-03 02:17 | 1580 | 135 |  | 37 |  | *빅사이즈 후속 *연연주 혼탕부 성분확인 ID:307~309,407~409 | [14 empty] | 150.41 | 77.78 | 0 | 0 | 0 |  | 410 | 300 | 선택 | 선택 | 0 | 0 | 0 |  | 410 | 300 | 선택 | 선택 | 해제 | 미정 | 미정 | 미정 | 선택 | 3 | 미정 | RB140.00 | C
A48892 | 2018-11-02 | 1 | C |  | 18 | A | AE1055LS | 탄소강 | G-AE1055LS | BM#1 | 1563 | 39 | 1592 | 1529 | 30 | 5000 |  | 3 | 0.3 | 25 |  | -1.41 | 1551 | 1592 | 0 | 16.45 |  | 1 | 14 | 66 | Y |  | 2018-11-03 01:57 | 67 | 1087 | 27 | 27 | 28 | 29 | 29 | 28 | 28 | 27 | 27 | 26 | 26 | 25 | 24 | 24 | 27 | 29 | 24 | 28 | -0.1 | Y | 50.02 | Y | 0 | [7 empty] | Y | Y | Y | Y | 180 | 0.43 | 67 | 101508 | 94900 | 6890 | 15900 | 13 | 1 |  | 2018-11-03 02:04 | 1551 | 106 |  | 31 |  | *전공정지연 HEAT평균 10%이상 감속주입ID:101~106..201~206 *전공정지연 정속유지강종 주속 미준수 | [14 empty] | 99.62 | 100 | 0 | 0 | 0 |  | 400 |  | 선택 | 해제 | 0 | 0 | 0 |  | 400 |  | 선택 | 해제 | 해제 | 미정 | 미정 | 선택 | 미정 |  | 미정 | BT180180 | H
B48794 | 2018-11-02 | 2 | C | 잔강최소화전 | 5 | A | SCM822HD2 | 소입성보증강 | C2 | BM#2 | 1593 | 49 | 1656 | 1554 | 40 | 8400 |  | 1 | 0.49 | 16 |  | 0 | 1588 | 1648 | 0 | 0.3 | 0 | 15 | 70 | 28 | Y |  | 2018-11-03 02:54 | 80 | 1085 | 19 | 35 | 40 | 43 | 45 | 45 | 45 | 44 | 43 | 42 | 41 | 40 |  | 40 | 40 | 45 | 40 | 45 | -0.14 | Y | 35 | Y | -0.2 | [7 empty] | N | N | N | N | 110 | 0.55 | 58 | 32659 | 105050 | -7170 | 3000 | 12 | 1 |  | 2018-11-03 02:58 | 1588 | 139 |  | 36 |  | *연연주 혼탕부 성분확인 ID:301.401 | [14 empty] | 29.69 | 100 | 0 | 3200 | 0 |  | 450 | 300 | 선택 | 선택 | 0 | 3310 | 0 |  | 450 | 300 | 선택 | 선택 | 해제 | 미정 | 선택 | 미정 | 미정 |  | 미정 | RB160.00 | C
A48893 | 2018-11-02 | 1 | C |  | 19 | A | AE1055LS | 탄소강 | G-AE1055LS | BM#1 | 1579 | 40 | 1597 | 1545 | 35 | 5100 |  | 3 | 0.29 | 25 |  | -1.52 | 1551 | 1597 | 0 | 16.95 |  | 22 | 54 | 63 | Y |  | 2018-11-03 03:06 | 67 | 1101 | 22 | 20 | 26 | 29 | 30 | 31 | 31 | 30 | 29 | 29 | 28 | 27 | 26 | 25 | 27 | 31 | 25 | 29 | -0.15 | Y | 40 | Y | -0.2 | [7 empty] | Y | Y | Y | Y | 230 | 0.43 | 69 | 101508 | 94850 | 7040 | 16100 | 13 | 1 |  | 2018-11-03 03:25 | 1551 | 112 |  | 31 |  | *전공정지연 HEAT평균 10%이상 감속주입ID:101~106.201~206 *전공정지연 정속유지강종 주속 미준수 | [14 empty] | 99.66 | 100 | 0 | 0 | 0 |  | 400 |  | 선택 | 해제 | 0 | 0 | 0 |  | 400 |  | 선택 | 해제 | 해제 | 미정 | 미정 | 선택 | 선택 | 8 | 미정 | BT180180 | H
B48795 | 2018-11-02 | 2 | C | 잔강최소화 | 6 | A | 16MNCRS5HAM | 소입성보증강 | C1 | BM#2 | 1626 | 46 | 1657 | 1594 | 39 | 7800 |  | 1 | 0.48 | 20 |  | 0 | 1585 | 1660 | 0 | 0.34 | 0 | 31 | 66 | 45 | Y |  | 2018-11-03 03:57 | 74 | 1085 | -195 | 26 | 32 | 32 | 32 | 33 | 33 | 32 | 31 | 29 | 27 |  |  | 27 | 24 | 33 | 27 | 32 | -0.24 | Y | 24.98 | Y | -0.4 | [7 empty] | N | N | N | N | 100 | 0.51 | 52 | 99888 | 99760 | 1520 | 14400 | 12 | 1 | 10 | 2018-11-03 04:09 | 1585 | 151 |  | 46 | [16 empty] | 99.39 | 100 | 0 | 3300 | 0 |  | 450 | 300 | 선택 | 선택 | 0 | 3300 | 0 |  | 450 | 300 | 선택 | 선택 | 해제 | 미정 | 미정 | 미정 | 선택 | 2 | 미정 | RB120.00 | H
A48894 | 2018-11-02 | 1 | C |  | 20 | A | AE1055LS | 탄소강 | G-AE1055LS | BM#1 | 1581 | 49 | 1578 | 1514 | 43 | 6900 |  | 3 | 0.29 | 25 |  | -1.1 | 1546 | 1578 | 0 | 14.49 |  | 32 | 9 | 66 | Y |  | 2018-11-03 04:36 | 62 | 1097 | 23 | 27 | 31 | 32 | 33 | 32 | 32 | 30 | 29 | 28 | 27 | 26 | 26 | 24 | 29 | 33 | 24 | 32 | -0.18 | Y | 50 | Y | -0.2 | [7 empty] | Y | Y | Y | Y | 220 | 0.43 | 71 | 101508 | 99030 | 7040 | 16500 | 13 | 1 |  | 2018-11-03 04:43 | 1546 | 99 |  | 11 |  | *전공정지연 HEAT평균 10%이상 감속주입ID:101~206..201~206 *전공정지연 정속유지강종 주속 미준수 | [14 empty] | 95.18 | 100 | 0 | 0 | 0 |  | 400 |  | 선택 | 해제 | 0 | 0 | 0 |  | 400 |  | 선택 | 해제 | 해제 | 미정 | 미정 | 선택 | 미정 |  | 미정 | BT180180 | H
B48796 | 2018-11-02 | 2 | D |  | 7 | A | 16MNCRS5HAM | 소입성보증강 | C1 | BM#2 | 1599 | 50 | 1646 | 1555 | 40 | 8100 |  | 1 | 0.46 | 19 |  | 0 | 1585 | 1650 | 0 | 0.36 | 0 | 23 | 42 | 31 | Y |  | 2018-11-03 05:11 | 74 | 1074 | 23 | 30 | 37 | 39 | 39 | 40 | 39 | 38 | 37 | 35 | 34 | 32 |  | 32 | 35 | 40 | 32 | 39 | -0.27 | Y | 29.97 | Y | -0.4 | [7 empty] | N | N | N | N | 150 | 0.52 | 58 | 99888 | 99910 | 130 | 14400 | 12 | 1 | 30 | 2018-11-03 05:29 | 1585 | 133 |  | 27 | [16 empty] | 100.9 | 100 | 0 | 0 | 0 |  | 450 | 300 | 선택 | 선택 | 0 | 0 | 0 |  | 450 | 300 | 선택 | 선택 | 해제 | 미정 | 미정 | 미정 | 미정 |  | 미정 | RB120.00 | H
A48895 | 2018-11-02 | 1 | D |  | 21 | A | AE1055LS | 탄소강 | G-AE1055LS | BM#1 | 1606 | 38 | 1591 | 1541 | 30 | 4900 |  | 3 | 0.29 | 25 |  | -1.42 | 1549 | 1591 | 0 | 14.43 |  | 16 | 24 | 84 | Y |  | 2018-11-03 05:32 | 65 | 1101 | 24 | 24 | 26 | 28 | 28 | 29 | 28 | 27 | 27 | 26 | 26 | 26 | 26 | 26 | 27 | 29 | 26 | 28 | -0.04 | Y | 35.02 | Y | 0 | [7 empty] | Y | Y | Y | Y | 210 | 0.46 | 64 | 152262 | 94210 | 7010 | 15800 | 13 | 1 |  | 2018-11-03 05:37 | 1549 | 105 |  | 28 |  | *전공정지연 정속유지강종 주속 미준수 *유사강종 연연주 혼탕부 성분확인 ID:107~109.207~209 | [14 empty] | 149.57 | 100 | 0 | 0 | 0 |  | 400 |  | 선택 | 해제 | 0 | 0 | 0 |  | 400 |  | 선택 | 해제 | 해제 | 미정 | 미정 | 선택 | 미정 |  | 미정 | BT180180 | H
B48797 | 2018-11-02 | 2 | D |  | 8 | A | 16MNCRS5HAM | 소입성보증강 | C1 | BM#2 | 1595 | 50 | 1644 | 1577 | 43 | 8600 |  | 1 | 0.44 | 18 |  | -2.34 | 1588 | 1652 | 0 | 0.25 | 0 | 36 | 52 | 46 | Y |  | 2018-11-03 06:28 | 77 | 1085 | 27 | 36 | 40 | 42 | 42 | 42 | 41 | 39 | 39 | 37 | 35 | 33 |  | 33 | 38 | 42 | 33 | 42 | -0.22 | Y | 40 | Y | -0.4 | [7 empty] | N | N | N | N | 140 | 0.52 | 59 | 96402 | 101500 | 50 | 12000 | 12 | 1 | 40 | 2018-11-03 06:31 | 1588 | 131 |  | 12 | [16 empty] | 95.92 | 100 | 0 | 0 | 0 |  | 450 | 300 | 선택 | 선택 | 0 | 0 | 0 |  | 450 | 300 | 선택 | 선택 | 해제 | 미정 | 미정 | 미정 | 미정 |  | 미정 | RB160.00 | C
A48896 | 2018-11-02 | 1 | D |  | 22 | A | P-AE1055LSM | 탄소강 | G-AE1055LS | BM#1 | 1599 | 42 | 1600 | 1535 | 36 | 5700 |  | 3 | 0.29 | 25 |  | -1.71 | 1548 | 1600 | 0 | 21.37 |  | 1 | 15 | 75 | Y |  | 2018-11-03 06:38 | 64 | 1093 | 25 | 26 | 29 | 31 | 31 | 30 | 29 | 29 | 28 | 27 | 26 | 26 | 26 | 26 | 28 | 31 | 26 | 29 | -0.11 | Y | 45.02 | Y | 0 | [7 empty] | Y | Y | Y | Y | 200 | 0.48 | 64 | 33836 | 99830 | 6980 | 14900 | 13 | 1 |  | 2018-11-03 06:47 | 1548 | 109 |  | 27 |  | *유사강종 연연주 혼탕부 성분확인 ID:101.201 | [14 empty] | 31.49 | 100 | 0 | 0 | 0 |  | 400 |  | 선택 | 해제 | 0 | 0 | 0 |  | 400 |  | 선택 | 해제 | 해제 | 미정 | 미정 | 선택 | 미정 |  | 미정 | BT180180 | H
B48798 | 2018-11-02 | 2 | D |  | 9 | A | 16MNCRS5HAM | 소입성보증강 | C1 | BM#2 | 1602 | 50 | 1655 | 1584 | 47 | 8600 |  | 1 | 0.42 | 19 |  | -2.68 | 1592 | 1668 | 0 | 0.25 | 0 | 35 | 1 | 26204 | Y |  | 2018-11-03 07:19 | 81 | 1280 | 25 | 42 | 46 | 49 | 50 | 50 | 50 | 49 | 48 | 47 | 45 | 43 |  | 43 | 46 | 50 | 43 | 50 | -0.2 | Y | 34.98 | Y | -0.4 |  |  |  | 1.05 |  |  |  | N | N | N | N | 130 | 0.5 | 57 | 97900 | 96620 | 3420 | 14900 | 12 | 1 | 10 | 2018-11-03 07:26 | 1592 | 131 |  | 24 |  | * 래들 대보수 후 첫HEAT | [14 empty] | 97.9 | 100 | 0 | 0 | 0 |  | 450 | 300 | 선택 | 선택 | 0 | 0 | 0 |  | 450 | 300 | 선택 | 선택 | 해제 | 미정 | 미정 | 미정 | 선택 | 3 | 미정 | RB085.00 | C
A48897 | 2018-11-03 | 1 | D |  | 23 | A | P-AE1055LSM | 탄소강 | G-AE1055LS | BM#1 | 1617 | 39 | 1604 | 1545 | 31 | 5100 |  | 3 | 0.3 | 25 |  | -1.48 | 1560 | 1604 | 0 | 26.18 |  | 22 | 55 | 79 | Y |  | 2018-11-03 07:34 | 76 | 1089 | 25 | 27 | 31 | 35 | 36 | 37 | 37 | 37 | 37 | 37 | 37 | 37 | 37 | 37 | 35 | 37 | 37 | 37 | 0 |  | 35.02 | Y | 0 | [7 empty] | Y | Y | Y | Y | 190 | 0.48 | 63 | 101508 | 95610 | 7010 | 16000 | 13 | 1 |  | 2018-11-03 07:44 | 1560 | 113 |  | 37 | [16 empty] | 99.32 | 100 | 0 | 0 | 0 |  | 400 |  | 선택 | 해제 | 0 | 0 | 0 |  | 400 |  | 선택 | 해제 | 해제 | 미정 | 미정 | 선택 | 미정 |  | 미정 | BT180180 | H
B48799 | 2018-11-03 | 2 | D | TUNDISH교체전 | 10 | A | 16MNCRS5HAM | 소입성보증강 | C1 | BM#2 | 1622 | 46 | 1646 | 1584 | 41 | 6700 |  | 1 | 0.41 | 20 |  | -2.34 | 1579 | 1640 | 0.3 | 0.09 | 0 | 31 | 67 | 49 | Y |  | 2018-11-03 08:19 | 68 | 1087 | 39 | 39 | 40 | 41 | 41 | 41 | 41 | 40 | 39 | 38 | 37 | 36 |  | 36 | 40 | 41 | 36 | 41 | -0.13 | Y | 39.98 | Y | -0.2 | [7 empty] | N | N | N | N | 120 | 0.52 | 56 | 83985 | 95940 | 1610 | 2000 | 12 | 1 | 20 | 2018-11-03 08:33 | 1579 | 126 |  | 23 |  |  | 01C777E4B8454F1696E4A82DF74BD80E | A98CC95DB8624DFCB159EC8B77B5ED28 | 3798BFF2DB7F4FA1A75236FBA3522A35 | [11 empty] | 86.09 | 100 | 0 | 2740 | 0 |  | 450 | 300 | 선택 | 선택 | 0 | 2860 | 0 |  | 450 | 300 | 선택 | 선택 | 해제 | 미정 | 미정 | 미정 | 미정 |  | 미정 | RB100.00 | C
A48898 | 2018-11-03 | 1 | D |  | 24 | A | P-AE1055LSM | 탄소강 | G-AE1055LS | BM#1 | 1580 | 42 | 1594 | 1533 | 37 | 5700 |  | 3 | 0.3 | 25 |  | -1.56 | 1547 | 1594 | 0 | 20.16 |  | 32 | 10 | 62 | Y |  | 2018-11-03 08:46 | 63 | 1083 | 37 | 34 | 33 | 32 | 31 | 30 | 29 | 29 | 28 | 27 | 26 | 26 | 26 | 26 | 30 | 33 | 26 | 26 | -0.14 |  | 50 | Y | 0 | [7 empty] | Y | Y | Y | Y | 180 | 0.48 | 63 | 101508 | 97870 | 7050 | 15700 | 13 | 1 |  | 2018-11-03 08:54 | 1547 | 110 |  | 29 | [16 empty] | 96.22 | 100 | 0 | 0 | 0 |  | 400 |  | 선택 | 해제 | 0 | 0 | 0 |  | 400 |  | 선택 | 해제 | 해제 | 미정 | 미정 | 선택 | 미정 |  | 미정 | BT180180 | H
B48800 | 2018-11-03 | 2 | D | TUNDISH교체 | 1 | A | SNCM439P | 합금강 | SNCM439계 | BM#2 | 1600 | 42 | 1654 | 1564 | 37 | 7400 |  | 1 | 0.38 | 20 |  | -2.3 | 1574 | 1636 | 0.12 | 0 | 0 | 23 | 43 | 54 | Y |  | 2018-11-03 09:14 | 87 | 1085 | -362 | -101 | 29 | 30 | 29 | 35 | 38 | 41 | 42 | 43 | 43 | 43 | 42 | 42 | 38 | 43 | 42 | 43 | -0.05 |  | 14.98 | Y | -0.2 | 0.9 | 2.41 | 2.41 |  |  |  |  | N | N | N | N | 190 | 0.47 | 60 | 101508 | 98640 | 2990 | 14900 | 2 | 2 | 10 | 2018-11-03 09:22 | 1574 | 145 |  | 49 |  | * T/D FLUX 용탕부: 120KG / 유탕부: 15KG 투입 | [14 empty] | 99.57 | 100 | 720 | 0 | 0 |  | 650 | 400 | 선택 | 해제 | 720 | 0 | 0 |  | 650 | 400 | 선택 | 해제 | 선택 | 미정 | 미정 | 미정 | 미정 |  | 미정 | BT180180 | H
A48899 | 2018-11-03 | 1 | D |  | 25 | A | P-AE1055LSM | 탄소강 | G-AE1055LS | BM#1 | 1601 | 40 | 1588 | 1545 | 33 | 5000 |  | 3 | 0.29 | 26 |  | -1.32 | 1549 | 1588 | 0 | 18.8 |  | 16 | 25 | 66 | Y |  | 2018-11-03 09:46 | 65 | 1086 | 26 | 25 | 26 | 28 | 29 | 30 | 30 | 29 | 29 | 28 | 28 | 28 | 27 | 26 | 28 | 30 | 26 | 29 | -0.09 | Y | 45 | Y | 0 | [7 empty] | Y | Y | Y | Y | 230 | 0.47 | 71 | 101508 | 104060 | 7100 | 14890 | 13 | 1 |  | 2018-11-03 09:51 | 1549 | 109 |  | 33 |  | *전공정요청 감속주입(정속유지강종) | [14 empty] | 91.41 | 100 | 0 | 0 | 0 |  | 400 |  | 선택 | 해제 | 0 | 0 | 0 |  | 400 |  | 선택 | 해제 | 해제 | 미정 | 미정 | 선택 | 선택 | 6 | 미정 | BT180180 | H
B48801 | 2018-11-03 | 2 | D |  | 2 | A | SNCM439P | 합금강 | SNCM439계 | BM#2 | 1585 | 44 | 1614 | 1585 | 39 | 6600 |  | 1 | 0.39 | 17 |  | -2.28 | 1567 | 1618 | 0.15 | 0 | 0 | 36 | 53 | 51 | Y |  | 2018-11-03 10:15 | 80 | 1086 | 39 | 39 | 38 | 38 | 38 | 38 | 37 | 36 | 35 | 34 | 33 | 32 | 31 | 31 | 36 | 38 | 31 | 38 | -0.14 |  | 49.98 | Y | -0.2 | [7 empty] | N | N | N | N | 180 | 0.49 | 62 | 101508 | 101370 | 70 | 14900 | 2 | 2 | 10 | 2018-11-03 10:13 | 1567 | 148 |  | 53 | [16 empty] | 101.41 | 100 | 0 | 0 | 0 |  | 650 | 400 | 선택 | 해제 | 0 | 0 | 0 |  | 650 | 400 | 선택 | 해제 | 선택 | 미정 | 미정 | 미정 | 미정 |  | 미정 | BT180180 | H
A48900 | 2018-11-03 | 1 | D |  | 26 | A | P-AE1055LSM | 탄소강 | G-AE1055LS | BM#1 | 1596 | 49 | 1591 | 1549 | 38 | 5800 |  | 3 | 0.29 | 25 |  | -1.2 | 1554 | 1591 | 0 | 14.64 |  | 22 | 56 |  | Y |  | 2018-11-03 11:22 | 70 | 1089 | 25 | 32 | 37 | 39 | 39 | 39 | 38 | 38 | 37 | 37 | 36 | 36 | 36 | 36 | 36 | 39 | 36 | 39 | -0.06 | Y | 44.97 | Y | 0 | [8 empty] | Y | Y |  | 220 | 0.48 | 62 | 101508 | 96390 | 7100 | 15600 | 13 | 1 |  | 2018-11-03 11:28 | 1554 | 117 |  | 9 | [16 empty] | 97.6 | 50 | 0 | 0 | 0 |  | 400 |  | 해제 | 해제 | 0 | 0 | 0 |  | 400 |  | 해제 | 해제 | 해제 | 미정 | 미정 | 미정 | 미정 |  | 미정 | BT180180 | C
B48802 | 2018-11-03 | 2 | D |  | 3 | A | SNCM439P | 합금강 | SNCM439계 | BM#2 | 1615 | 42 | 1627 | 1576 | 35 | 6300 |  | 1 | 0.37 | 17 |  | -2.48 | 1568 | 1619 | 0.1 | 0 | 0 | 35 | 2 | 53 | Y |  | 2018-11-03 11:15 | 81 | 1085 | 27 | 27 | 30 | 33 | 34 | 34 | 33 | 32 | 33 | 33 | 32 | 31 |  | 31 | 32 | 34 | 31 | 33 | -0.09 | Y | 35 | Y | -0.2 | [7 empty] | N | N | N | N | 170 | 0.5 | 55 | 101508 | 92540 | 60 | 14500 | 2 | 2 | 30 | 2018-11-03 11:33 | 1568 | 149 |  | 57 | [16 empty] | 109.62 | 100 | 0 | 0 | 0 |  | 650 | 400 | 선택 | 해제 | 0 | 0 | 0 |  | 650 | 400 | 선택 | 해제 | 선택 | 미정 | 미정 | 미정 | 미정 |  | 미정 | BT180180 | H
A48901 | 2018-11-03 | 1 | D |  | 27 | A | P-AE1055LSM | 탄소강 | G-AE1055LS | BM#1 | 1572 | 40 | 1590 | 1530 | 30 | 4900 |  | 3 | 0.29 | 25 |  | -1.21 | 1558 | 1593 | 0 | 17.78 |  | 1 | 17 | -103 | Y |  | 2018-11-03 12:10 | 74 | 1087 | 35 | 39 | 41 | 42 | 44 | 43 | 43 | 43 | 42 | 41 | 41 | 40 | 40 | 40 | 41 | 44 | 40 | 43 | -0.09 | Y | 44.98 | Y | 0 | [7 empty] | Y | Y | Y | Y | 210 | 0.48 | 65 | 101508 | 98830 | 7080 | 15100 | 13 | 1 |  | 2018-11-03 12:22 | 1558 | 100 |  | 25 | [16 empty] | 95.36 | 100 | 0 | 0 | 0 |  | 400 |  | 선택 | 해제 | 0 | 0 | 0 |  | 400 |  | 선택 | 해제 | 해제 | 미정 | 미정 | 선택 | 미정 |  | 미정 | BT180180 | H
B48803 | 2018-11-03 | 2 | B |  | 4 | A | SNCM439P | 합금강 | SNCM439계 | BM#2 | 1608 | 44 | 1597 | 1554 | 37 | 7500 |  | 1 | 0.38 | 20 |  | -1.98 | 1566 | 1623 | 0.13 | 0 | 0 | 31 | 68 | 59 | Y |  | 2018-11-03 12:34 | 79 | 1085 | 27 | 32 | 36 | 40 | 41 | 40 | 39 | 38 | 38 | 38 | 37 | 35 | 35 | 35 | 37 | 41 | 35 | 38 | -0.15 | Y | 40.02 | Y | 0 | [7 empty] | N | N | N | N | 160 | 0.49 | 63 | 92829 | 102800 | 30 | 14800 | 2 | 2 | 40 | 2018-11-03 12:39 | 1566 | 145 |  | 37 | [16 empty] | 90.3 | 100 | 0 | 0 | 0 |  | 650 | 400 | 선택 | 해제 | 0 | 0 | 0 |  | 650 | 400 | 선택 | 해제 | 선택 | 미정 | 미정 | 미정 | 미정 |  | 미정 | RB120.00 | H
A48902 | 2018-11-03 | 1 | B |  | 28 | A | P-AE1055LSM | 탄소강 | G-AE1055LS | BM#1 | 1563 | 40 | 1588 | 1533 | 38 | 5500 |  | 3 | 0.3 | 25 |  | -1.49 | 1543 | 1588 | 0 | 16.73 |  | 32 | 11 | 82 | Y |  | 2018-11-03 13:22 | 59 | 1085 | 39 | 36 | 34 | 32 | 31 | 29 | 28 | 27 | 26 | 25 | 24 | 24 | 24 | 24 | 29 | 34 | 24 | 24 | -0.18 |  | 55 | Y | 0 | [7 empty] | Y | Y | Y | Y | 200 | 0.48 | 65 | 101508 | 102580 | 7070 | 15600 | 13 | 1 |  | 2018-11-03 13:29 | 1543 | 107 |  | 19 | [16 empty] | 62.14 | 100 | 0 | 0 | 0 |  | 400 |  | 선택 | 해제 | 0 | 0 | 0 |  | 400 |  | 선택 | 해제 | 해제 | 미정 | 미정 | 선택 | 미정 |  | 미정 | BT180180 | C
B48804 | 2018-11-03 | 2 | B |  | 5 | A | SNCM439P | 합금강 | SNCM439계 | BM#2 | 1590 | 44 | 1624 | 1554 | 39 | 7700 |  | 1 | 0.41 | 19 |  | -2 | 1562 | 1618 | 0.12 | 0 | 0 | 23 | 44 | 24 | Y |  | 2018-11-03 13:23 | 75 | 1085 | 31 | 33 | 36 | 38 | 38 | 38 | 37 | 36 | 35 | 34 | 32 | 31 | 29 | 29 | 34 | 38 | 29 | 38 | -0.18 | Y | 49.97 | Y | 0 | [7 empty] | N | N | N | N | 150 | 0.5 | 65 | 90517 | 107360 | 1690 | 14600 | 2 | 2 | 30 | 2018-11-03 13:33 | 1562 | 149 |  | 54 | [16 empty] | 83.01 | 100 | 0 | 0 | 0 |  | 650 | 400 | 선택 | 해제 | 0 | 0 | 0 |  | 650 | 400 | 선택 | 해제 | 선택 | 미정 | 미정 | 미정 | 미정 |  | 미정 | RB105.00 | C
A48903 | 2018-11-03 | 1 | B |  | 29 | A | P-AE1055LSM | 탄소강 | G-AE1055LS | BM#1 | 1523 | 41 | 1585 | 1531 | 39 | 5900 |  | 3 | 0.31 | 26 |  | -1.33 | 1546 | 1585 | 0 | 21.19 |  | 16 | 26 | 70 | Y |  | 2018-11-03 14:22 | 62 | 1029 | 23 | 26 | 29 | 30 | 31 | 31 | 32 | 31 | 30 | 30 | 29 | 29 | 29 | 29 | 29 | 32 | 29 | 31 | -0.05 | Y | 30 | Y | 0 | [7 empty] | Y | Y | Y | Y | 190 | 0.48 | 62 | 101508 | 94950 | 7020 | 15800 | 13 | 1 |  | 2018-11-03 14:31 | 1546 | 108 |  | 27 | [16 empty] | 99.57 | 100 | 0 | 0 | 0 |  | 400 |  | 선택 | 해제 | 0 | 0 | 0 |  | 400 |  | 선택 | 해제 | 해제 | 미정 | 미정 | 선택 | 미정 |  | 미정 | BT180180 | H
B48805 | 2018-11-03 | 2 | B |  | 6 | A | SNCM439P | 합금강 | SNCM439계 | BM#2 | 1589 | 42 | 1597 | 1534 | 39 | 7700 |  | 1 | 0.45 | 19 |  | -2.09 | 1549 | 1618 | 0.21 | 0 | 0 | 36 | 54 | 19 | Y |  | 2018-11-03 14:46 | 62 | 1025 | 26 | 28 | 28 | 29 | 28 | 28 | 27 | 26 | 25 | 23 | 23 | 21 | 19 | 17 | 25 | 29 | 17 | 28 | -0.24 | Y | 50 | Y | -0.4 |  |  |  | 1.19 |  |  |  | N | N | N | N | 190 | 0.45 | 72 | 109807 | 108490 | 40 | 14900 | 2 | 2 | 10 | 2018-11-03 14:46 | 1549 | 157 |  | 40 | [16 empty] | 101.2 | 100 | 0 | 0 | 0 |  | 650 | 600 | 선택 | 해제 | 0 | 0 | 0 |  | 650 | 600 | 선택 | 해제 | 선택 | 미정 | 미정 | 미정 | 미정 |  | 미정 | RB170.00 | C
A48904 | 2018-11-03 | 1 | B | TUNDISH교체전 | 30 | A | P-AE1055LSM | 탄소강 | G-AE1055LS | BM#1 | 1585 | 40 | 1600 | 1530 | 32 | 5400 |  | 3 | 0.3 | 25 |  | -1.56 | 1553 | 1598 | 0 | 22.73 |  | 22 | 57 | 67 | Y |  | 2018-11-03 15:19 | 69 | 1087 | 28 | 29 | 32 | 33 | 34 | 34 | 34 | 34 | 34 | 33 | 33 |  |  | 33 | 33 | 34 | 33 | 34 | -0.03 | Y | 30.02 | Y | 0 | [7 empty] | N | N | N | N | 180 | 0.48 | 59 | 82389 | 93800 | 7050 | 200 | 13 | 1 |  | 2018-11-03 15:26 | 1553 | 113 |  | 33 |  |  |  | 547C4A1268E142FB90954D8FD579EEE7 | 09ADB89656404196BA95674A536A42ED | 86AE223C3AE14599BFD37C7F75C3C1D3 | [10 empty] | 81.69 | 100 | 0 | 3500 | 0 |  | 400 |  | 선택 | 해제 | 0 | 3500 | 0 |  | 400 |  | 선택 | 해제 | 해제 | 미정 | 미정 | 선택 | 미정 |  | 미정 | BT180180 | H
B48806 | 2018-11-03 | 2 | B |  | 7 | A | SNCM439P | 합금강 | SNCM439계 | BM#2 | 1586 | 45 | 1634 | 1546 | 39 | 8200 |  | 1 | 0.43 | 22 |  | -2.07 | 1556 | 1618 | 0.17 | 0 | 0 | 35 | 3 | 26 | Y |  | 2018-11-03 15:58 | 69 | 1083 | 13 | 20 | 24 | 27 | 29 | 30 | 29 | 29 | 28 | 28 | 27 | 25 | 26 | 23 | 26 | 30 | 23 | 29 | -0.17 | Y | 41.42 | Y | -0.4 | [7 empty] | N | N | N | N | 180 | 0.45 | 69 | 96116 | 102150 | 990 | 15000 | 2 | 2 | 10 | 2018-11-03 16:34 | 1556 | 147 |  | 44 | [16 empty] | 93.23 | 100 | 0 | 0 | 0 |  | 650 | 400 | 선택 | 해제 | 0 | 0 | 0 |  | 650 | 400 | 선택 | 해제 | 선택 | 미정 | 미정 | 미정 | 미정 |  | 미정 | RB114.30 | C
A48905 | 2018-11-03 | 1 | B | TUNDISH교체 | 1 | A | SCR420HON | 소입성보증강 | C | BM#1 | 1634 | 41 | 1648 | 1580 | 36 | 6300 |  | 3 | 0.32 | 20 |  | -1.7 | 1608 | 1650 | 0 | 20.64 |  | 1 | 18 | 55 | Y |  | 2018-11-03 16:27 | 98 | 1089 | -91 | 31 | 24 | 26 | 33 | 37 | 40 | 42 | 43 | 45 | 46 |  |  | 46 | 35 | 46 | 46 | 0 | 0 |  |  | Y | 0.2 |  | 2.61 | 2.61 | 1.48 |  |  |  | N | N | N | N | 150 | 0.52 | 54 | 92784 | 93140 | 7070 | 15200 | 5 | 2 |  | 2018-11-03 16:33 | 1608 | 128 |  | 48 |  | *T/Dflux 유15kg 용120kg *수소기준초과 ID:101.201.102.202 | [14 empty] | 92.65 | 100 | 1000 | 0 | 0 |  | 410 |  | 선택 | 선택 | 1000 | 0 | 0 |  | 410 |  | 선택 | 선택 | 해제 | 미정 | 미정 | 선택 | 미정 |  | 미정 | BT180180 | H
B48807 | 2018-11-03 | 2 | B | 잔강최소화전 | 8 | A | SNCM439P | 합금강 | SNCM439계 | BM#2 | 1607 | 50 | 1616 | 1554 | 38 | 7700 |  | 1 | 0.44 | 21 |  | -2.01 | 1559 | 1616 | 0.25 | 0 | 0 | 31 | 69 | 51 | Y |  | 2018-11-03 17:02 | 72 | 1084 | 20 | 24 | 28 | 30 | 30 | 31 | 31 | 30 | 29 | 29 | 27 | 26 | 24 | 24 | 28 | 31 | 24 | 30 | -0.2 | Y | 34.98 | Y | -0.4 | [7 empty] | N | N | N | N | 170 | 0.5 | 62 | 105216 | 103000 | 30 | 3000 | 2 | 2 | 20 | 2018-11-03 17:34 | 1559 | 156 |  | 52 | [16 empty] | 102.4 | 100 | 0 | 0 | 0 |  | 650 | 400 | 선택 | 해제 | 0 | 0 | 0 |  | 650 | 400 | 선택 | 해제 | 선택 | 미정 | 미정 | 미정 | 미정 |  | 미정 | RB114.30 | C
A48906 | 2018-11-03 | 1 | B |  | 2 | A | SCR420HON | 소입성보증강 | C | BM#1 | 1581 | 45 | 1615 | 1534 | 37 | 7000 |  | 3 | 0.32 | 18 |  | -1.53 | 1581 | 1617 | 0 | 19.12 |  | 32 | 12 | 58 | Y |  | 2018-11-03 17:24 | 71 | 1091 | 45 | 35 | 30 | 27 | 25 | 23 | 22 | 22 | 22 | 22 | 21 | 21 |  | 21 | 26 | 30 | 21 | 22 | -0.2 |  | 45.03 | Y | 0 | [7 empty] | N | N | N | N | 140 | 0.55 | 58 | 92784 | 102970 | 6880 | 14000 | 5 | 2 |  | 2018-11-03 17:30 | 1581 | 124 |  | 45 | [16 empty] | 84.46 | 100 | 0 | 0 | 0 |  | 410 |  | 선택 | 선택 | 0 | 0 | 0 |  | 410 |  | 선택 | 선택 | 해제 | 미정 | 미정 | 선택 | 미정 |  | 미정 | BT180180 | H
A48907 | 2018-11-03 | 1 | B |  | 3 | A | SCR420HON | 소입성보증강 | C | BM#1 | 1613 | 47 | 1623 | 1552 | 39 | 7600 |  | 3 | 0.32 | 19 |  | -2.13 | 1585 | 1635 | 0 | 18.78 |  | 6 | 1 | 19175 | Y |  | 2018-11-03 18:28 | 75 | 1092 | 21 | 16 | 16 | 17 | 18 | 19 | 20 | 19 | 19 | 19 | 19 | 19 |  | 19 | 18 | 20 | 19 | 19 | -0.04 | Y | 25.02 | Y | 0 | [7 empty] | N | N | N | N | 130 | 0.55 | 59 | 108248 | 103680 | 7050 | 15300 | 5 | 2 |  | 2018-11-03 18:41 | 1585 | 122 |  | 40 | [16 empty] | 97.83 | 100 | 0 | 0 | 0 |  | 410 |  | 선택 | 선택 | 0 | 0 | 0 |  | 410 |  | 선택 | 선택 | 해제 | 미정 | 미정 | 선택 | 미정 |  | 미정 | BT180180 | H
B48808 | 2018-11-03 | 2 | B | 잔강최소화, 연주종료 | 9 | A | SNCM830 | 합금강 | SNCM26V | BM#2 | 1586 | 56 | 1634 | 1574 | 53 | 9300 |  | 1 | 0.45 | 24 |  | -2.19 | 1572 | 1639 | 0.46 | 0 | 0 | 23 | 45 | 43 | Y |  | 2018-11-03 18:19 | 84 | 1085 | -183 | 32 | 42 | 42 | 43 | 44 | 44 | 44 | 42 | 41 | 40 | 38 | 36 | 35 | 34 | 44 | 35 | 44 | -0.22 | Y | 40.02 | Y | -0.2 | 1 |  |  | 1.13 |  |  |  | N | N | N | N | 160 | 0.39 | 67 | 107812 | 99780 | 820 | 2000 | 2 | 2 | 10 | 2018-11-03 18:21 | 1572 | 162 |  | 52 |  | * 샘플채취 ID:303/403(300mm) *후속 B48809 L/D 강제 랜싱 9회 실시 후 STR#1,2 주입. 주입중 STR#1 프리징 발생하여 용강 나오지 않음. STR#1 종료 21시 08분( 수동온도 3 ) STR#2 주입중 프리징 발생 종료 : 21시 14분 (수동온도 0 ) | 567AFF8364A14F188C55D58FFDD64368 | 4AF8AA7E63924DC4AD5D729A9C2D9920 | 2F63EB17001B41B0ADD758E12BDCC9B9 |  |  | 17260B9B41FF4F12B560EA76DF254B27 | 4C5103CA75E54FF7864FBA66F31678EA |  |  | 772505C266024993951F489E68269C93 | 180EED749B384B1390560FC449911644 |  |  |  | 107.17 | 50 | 0 | 2930 | 300 |  | 650 | 450 | 선택 | 선택 | 0 | 2890 | 300 |  | 650 | 450 | 선택 | 선택 | 선택 | 미정 | 미정 | 미정 | 선택 | 8 | 미정 | RB170.00 | C
A48908 | 2018-11-03 | 1 | B |  | 4 | B | SCR420HON | 소입성보증강 | C | BM#1 | 1612 | 46 | 1623 | 1564 | 32 | 6100 |  | 3 | 0.32 | 19 |  | -1.56 | 1584 | 1622 | 0 | 23.31 |  | 22 | 58 | 54 | Y |  | 2018-11-03 19:34 | 74 | 1080 | 19 | 25 | 31 | 34 | 36 | 36 | 36 | 37 | 37 | 37 | 37 |  |  | 37 | 33 | 37 | 37 | 37 | 0 |  | 15 | Y | 0 | [7 empty] | N | N | N | N | 120 | 0.55 | 53 | 92784 | 96340 | 7130 | 15100 | 5 | 2 |  | 2018-11-03 19:41 | 1584 | 120 |  | 34 | [16 empty] | 89.78 | 100 | 0 | 0 | 0 |  | 410 |  | 선택 | 선택 | 0 | 0 | 0 |  | 410 |  | 선택 | 선택 | 해제 | 미정 | 미정 | 선택 | 미정 |  | 미정 | BT180180 | H
A48909 | 2018-11-03 | 1 | C |  | 5 | A | SCR420HON | 소입성보증강 | C | BM#1 | 1606 | 49 | 1609 | 1560 | 33 | 6400 |  | 3 | 0.33 | 20 |  | -0.78 | 1590 | 1609 | 0 | 19.47 |  | 1 | 19 | 42 | Y |  | 2018-11-03 20:33 | 80 | 1082 | 35 | 37 | 40 | 41 | 41 | 41 | 40 | 40 | 40 | 39 | 38 | 37 | 37 | 37 | 39 | 41 | 37 | 41 | -0.09 | Y | 45.02 | Y | 0 | [7 empty] | N | N | N | N | 110 | 0.53 | 60 | 92784 | 102150 | 7070 | 15800 | 5 | 2 |  | 2018-11-03 20:40 | 1590 | 116 |  | 32 |  | *전공정 작업지연 감속주입 | [14 empty] | 85.01 | 100 | 0 | 0 | 0 |  | 410 |  | 선택 | 선택 | 0 | 0 | 0 |  | 410 |  | 선택 | 선택 | 해제 | 미정 | 미정 | 선택 | 미정 |  | 미정 | BT180180 | H
A48910 | 2018-11-03 | 1 | C |  | 6 | A | SCR420HON | 소입성보증강 | C | BM#1 | 1608 | 44 | 1619 | 1552 | 36 | 6500 |  | 3 | 0.33 | 19 |  | -1.31 | 1588 | 1619 | 0 | 18.93 |  | 32 | 13 | 46 | Y |  | 2018-11-03 21:35 | 78 | 1086 | 36 | 36 | 37 | 38 | 38 | 39 | 38 | 38 | 37 | 37 | 36 | 36 | 36 | 36 | 37 | 39 | 36 | 38 | -0.04 | Y | 35 | Y | 0 | [7 empty] | N | N | N | N | 100 | 0.5 | 62 | 108248 | 100900 | 6870 | 14700 | 5 | 2 |  | 2018-11-03 21:39 | 1588 | 118 |  | 30 |  | *전공정 작업지연 감속주입 | [14 empty] | 100.32 | 100 | 0 | 0 | 0 |  | 410 |  | 선택 | 선택 | 0 | 0 | 0 |  | 410 |  | 선택 | 선택 | 해제 | 미정 | 미정 | 선택 | 미정 |  | 미정 | BT180180 | H
A48911 | 2018-11-03 | 1 | C |  | 7 | A | SCR420HON | 소입성보증강 | C | BM#1 | 1586 | 45 | 1625 | 1543 | 41 | 7500 |  | 3 | 0.32 | 21 |  | -1.36 | 1590 | 1625 | 0 | 18.22 |  | 6 | 2 | 40 | Y |  | 2018-11-03 22:36 | 80 | 1082 | 35 | 33 | 33 | 34 | 35 | 35 | 35 | 34 | 34 | 34 | 33 | 33 | 32 | 32 | 34 | 35 | 32 | 35 | -0.05 | Y | 39.98 | Y | -0.2 | [7 empty] | N | N | N | N | 150 | 0.5 | 61 | 92784 | 97320 | 6980 | 16100 | 5 | 2 |  | 2018-11-03 22:44 | 1590 | 118 |  | 33 |  | *전공정 작업지연 감속주입 | [14 empty] | 88.96 | 100 | 0 | 0 | 0 |  | 410 |  | 선택 | 선택 | 0 | 0 | 0 |  | 410 |  | 선택 | 선택 | 해제 | 미정 | 미정 | 선택 | 미정 |  | 미정 | BT180180 | H
A48912 | 2018-11-03 | 1 | C |  | 8 | A | SCR420HON | 소입성보증강 | C | BM#1 | 1544 | 48 | 1610 | 1524 | 45 | 7700 |  | 3 | 0.32 | 19 |  | -1.34 | 1578 | 1610 | 0 | 17.83 |  | 22 | 59 | 53 | Y |  | 2018-11-03 23:53 | 68 | 1097 | 31 | 34 | 36 | 37 | 37 | 36 | 36 | 36 | 35 | 33 | 32 | 31 | 30 | 30 | 34 | 37 | 30 | 36 | -0.16 | Y | 45 | Y | -0.2 | [7 empty] | N | N | N | N | 140 | 0.46 | 63 | 92784 | 93900 | 7060 | 16200 | 5 | 2 |  | 2018-11-04 00:02 | 1578 | 100 |  | 19 |  | *HEAT내 주속 20%이상 감속주입 ID:104~106.204~206 | [14 empty] | 91.96 | 100 | 0 | 0 | 0 |  | 410 |  | 선택 | 선택 | 0 | 0 | 0 |  | 410 |  | 선택 | 선택 | 해제 | 미정 | 미정 | 선택 | 미정 |  | 미정 | BT180180 | H
B48810 | 2018-11-03 | 2 | C | 연주시작 | 1 | B | SBC70L | 특수용도강 | D3 | BM#2 | 1594 | 94 | 1695 | 1527 | 0 | 6800 |  | 1 | 0.43 | 20 |  | 0 | 1599 | 1692 | 0.21 | 0 | 0 | 35 | 4 |  | Y |  | 2018-11-04 00:59 | 101 | 1091 | 56 | 54 | 53 | 50 | 48 | 47 | 45 | 52 | 58 | 58 | 60 | 60 | 60 | 59 | 56 | 60 | 59 | 60 | -0.04 |  | 25.02 | Y | 0 |  | 2.69 | 2.62 | 1.37 |  |  |  | N | N | N | M | 150 | 0.45 | 64 | 99420 | 100790 | -1740 | 12000 | 16 | 2 |  | 2018-11-04 00:40 | 1599 | 377 |  | 12 |  | *START 01:14 *T/D플럭스 120/15KG *롱노즐 실리부 부착 *수소 10분 측정값 기준치 초과,생관통보(1차 2.69PPM,2차 1.37PPM) *후속 B48811 래들 미개공 강제렌싱 3회 실시 ID:306.406 |  | D9DDD11617364C9FA8421DA80A3B76F9 | D466B695805746A8A6FB4745544BC104 | [11 empty] | 100.37 | 58.33 | 722 | 0 | 0 |  | 650 | 400 | 선택 | 선택 | 703 | 0 | 0 |  | 650 | 400 | 선택 | 선택 | 선택 | 미정 | 미정 | 미정 | 선택 |  | 미정 | RB125.00 | H
A48913 | 2018-11-03 | 1 | C |  | 9 | A | SCR420HON | 소입성보증강 | C | BM#1 | 1610 | 42 | 1628 | 1565 | 32 | 5200 |  | 3 | 0.32 | 19 |  | -1.76 | 1585 | 1628 | 0 | 18.5 |  | 35 | 5 | -183 | Y |  | 2018-11-04 00:49 | 75 | 1090 | 27 | 31 | 35 | 37 | 38 | 39 | 39 | 39 | 39 | 38 | 38 | 37 | 36 | 35 | 36 | 39 | 35 | 39 | -0.08 | Y | 50.02 | Y | 0 | [7 empty] | N | N | N | N | 130 | 0.4 | 78 | 92784 | 97500 | 6950 | 16000 | 5 | 2 |  | 2018-11-04 00:55 | 1585 | 102 |  | 28 |  | *HEAT 평균주속 20%이상 감속주입 ID:101~106.201~206 | [14 empty] | 87.95 | 100 | 0 | 0 | 0 |  | 410 |  | 선택 | 선택 | 0 | 0 | 0 |  | 410 |  | 선택 | 선택 | 해제 | 미정 | 미정 | 선택 | 미정 |  | 미정 | BT180180 | H
B48811 | 2018-11-03 | 2 | C |  | 2 | A | SBC70L | 특수용도강 | D3 | BM#2 | 1597 | 45 | 1714 | 1565 | 35 | 13600 |  | 1 | 0.43 | 23 |  | 0 | 1599 | 1687 | 0.24 | 0 | 0 | 15 | 74 | 53 | N | 3 | 2018-11-04 01:47 | 101 | 1087 | 48 | 44 | 48 | 47 | 47 | 46 | 45 | 44 | 43 | 40 | 38 |  |  | 38 | 44 | 48 | 38 | 0 | -0.25 |  | 40.03 | Y | -0.4 |  |  |  | 1.41 |  |  |  | N | N | N | Y | 140 | 0.5 | 52 | 99420 | 89940 | 70 | 15400 | 16 | 2 | 20 | 2018-11-04 01:57 | 1570 | 389 |  | 34 |  | *래들 미개공 강제렌싱 3회 실시 ID:301.401 | [14 empty] | 109.19 | 75 | 0 | 0 | 0 |  | 650 | 400 | 선택 | 선택 | 0 | 0 | 0 |  | 650 | 400 | 선택 | 선택 | 선택 | 미정 | 미정 | 미정 | 미정 |  | 미정 | RB125.00 | H
A48914 | 2018-11-03 | 1 | C |  | 10 | A | SCR420HON | 소입성보증강 | C | BM#1 | 1589 | 45 | 1622 | 1557 | 37 | 7100 |  | 3 | 0.31 | 20 |  | -1.48 | 1585 | 1622 | 0 | 20.82 |  | 32 | 14 | 80 | Y |  | 2018-11-04 01:56 | 75 | 1083 | 32 | 32 | 32 | 33 | 34 | 34 | 34 | 33 | 33 | 32 | 32 | 31 | 30 | 30 | 32 | 34 | 30 | 34 | -0.08 | Y | 50 | Y | 0 | [7 empty] | N | N | N | N | 120 | 0.43 | 73 | 108248 | 102200 | 1480 | 16200 | 5 | 2 |  | 2018-11-04 02:03 | 1585 | 120 |  | 40 |  | *HEAT 평균주속 20%이상 감속주입 ID:101~107.201~207 | [14 empty] | 99.13 | 100 | 0 | 0 | 0 |  | 410 |  | 선택 | 선택 | 0 | 0 | 0 |  | 410 |  | 선택 | 선택 | 해제 | 미정 | 미정 | 선택 | 미정 |  | 미정 | BT180180 | H
B48809 | 2018-11-03 | 2 | C |  | 3 | A | SBC70L | 특수용도강 | D3 | BM#2 | 1613 | 60 | 1644 | 1535 | 46 | 18100 |  | 1 | 0.38 | 21 |  | 0 | 1559 | 1633 | 0.15 | 0 | 0 | 16 | 27 |  | Y | 0 | 2018-11-04 02:50 | 61 | 1087 | 8495 | 2 | 8 | 33 | 33 | 35 | 34 | 34 | 33 | 31 | 30 | 30 | 29 | 28 | 32 | 35 | 28 | 33 | -0.17 |  | 40.02 | Y | -0.2 | 1.1 |  |  | 0.78 |  |  |  | N | N | N | Y | 130 | 0.5 | 52 | 99420 | 87460 | 2610 | 14000 | 16 | 2 | 30 | 2018-11-04 03:10 | 1585 | 571 |  | 26 | 19 | [15 empty] | 100.37 | 100 | 0 | 0 | 0 |  | 650 | 400 | 선택 | 선택 | 0 | 0 | 0 |  | 650 | 400 | 선택 | 선택 | 선택 | 미정 | 미정 | 미정 | 미정 |  | 미정 | RB125.00 | H
A48915 | 2018-11-03 | 1 | C |  | 11 | A | SCR420HON | 소입성보증강 | C | BM#1 | 1600 | 42 | 1618 | 1542 | 36 | 6800 |  | 3 | 0.31 | 19 |  | -1.79 | 1575 | 1618 | 0 | 17.91 |  | 6 | 3 | 75 | Y |  | 2018-11-04 03:17 | 65 | 1088 | 28 | 28 | 27 | 27 | 27 | 27 | 27 | 26 | 25 | 25 | 24 | 23 | 23 | 23 | 26 | 27 | 23 | 27 | -0.08 |  | 50 | Y | 0 | [7 empty] | N | N | N | N | 110 | 0.5 | 60 | 92784 | 96750 | 6820 | 15600 | 5 | 2 |  | 2018-11-04 03:24 | 1575 | 113 |  | 34 |  | *전공정지연 감속주입 | [14 empty] | 89.43 | 100 | 0 | 0 | 0 |  | 410 |  | 선택 | 선택 | 0 | 0 | 0 |  | 410 |  | 선택 | 선택 | 해제 | 미정 | 미정 | 선택 | 미정 |  | 미정 | BT180180 | H
B48813 | 2018-11-03 | 2 | C |  | 4 | B | SBC70L | 특수용도강 | D3 | BM#2 | 1560 | 45 | 1637 | 1514 | 39 | 8300 |  | 1 | 0.38 | 20 |  | 0 | 1562 | 1630 | 0.14 | 0 | 0 | 16 | 28 | -134 | Y |  | 2018-11-04 03:45 | 64 | 1096 | 23 | 32 | 35 | 36 | 36 | 36 | 35 | 34 | 34 | 32 | 31 | 30 | 27 | 27 | 33 | 36 | 27 | 36 | -0.2 | Y | 44.98 | Y | -0.6 |  |  |  | 1.2 |  |  |  | N | N | N | Y | 120 | 0.5 | 61 | 99420 | 101750 | 40 | 14500 | 16 | 2 | 10 | 2018-11-04 04:07 | 1562 | 123 |  | 28 | [16 empty] | 98 | 100 | 0 | 0 | 0 |  | 650 | 400 | 선택 | 선택 | 0 | 0 | 0 |  | 650 | 400 | 선택 | 선택 | 선택 | 미정 | 미정 | 미정 | 미정 |  | 미정 | RB125.00 | H
A48916 | 2018-11-03 | 1 | C |  | 12 | A | SCR420HON | 소입성보증강 | C | BM#1 | 1610 | 40 | 1627 | 1554 | 34 | 6100 |  | 3 | 0.31 | 20 |  | -1.73 | 1583 | 1627 | 0 | 22.61 |  | 22 | 60 | 85 | Y |  | 2018-11-04 04:19 | 73 | 1085 | 21 | 26 | 29 | 32 | 33 | 33 | 34 | 34 | 33 | 33 | 33 | 33 |  | 33 | 31 | 34 | 33 | 33 | -0.04 | Y | 25 | Y | 0 | [7 empty] | N | N | N | N | 100 | 0.55 | 57 | 108248 | 101320 | 3020 | 15800 | 5 | 2 |  | 2018-11-04 04:28 | 1583 | 115 |  | 34 |  | 전공정요청 L/D잔강 이월 미실시 | [14 empty] | 103.19 | 100 | 0 | 0 | 0 |  | 410 |  | 선택 | 선택 | 0 | 0 | 0 |  | 410 |  | 선택 | 선택 | 해제 | 미정 | 미정 | 선택 | 미정 |  | 미정 | BT180180 | H
B48814 | 2018-11-03 | 2 | D |  | 5 | A | SBC70L | 특수용도강 | D3 | BM#2 | 1621 | 45 | 1635 | 1564 | 39 | 7000 |  | 1 | 0.36 | 21 |  | 0 | 1565 | 1630 | 0.14 | 0 | 0 | 1 | 21 | 42 | Y |  | 2018-11-04 04:51 | 67 | 1095 | 23 | 32 | 35 | 36 | 38 | 38 | 37 | 36 | 34 | 34 | 33 | 32 | 30 | 30 | 34 | 38 | 30 | 0 | -0.2 | Y | 40.02 | Y | -0.4 |  |  |  | 0.8 |  |  |  | N | N | N | Y | 110 | 0.5 | 61 | 99420 | 101570 | 1190 | 15000 | 16 | 2 | 40 | 2018-11-04 05:03 | 1565 | 120 |  | 26 | [16 empty] | 96.81 | 100 | 0 | 0 | 0 |  | 650 | 400 | 선택 | 선택 | 0 | 0 | 0 |  | 650 | 400 | 선택 | 선택 | 선택 | 미정 | 미정 | 미정 | 미정 |  | 미정 | RB125.00 | H
A48917 | 2018-11-03 | 1 | D |  | 13 | A | SCR420HON | 소입성보증강 | C | BM#1 | 1618 | 42 | 1622 | 1560 | 37 | 6400 |  | 3 | 0.31 | 19 |  | -1.32 | 1591 | 1622 | 0 | 21.97 |  | 35 | 6 | 65 | Y |  | 2018-11-04 05:24 | 81 | 1101 | 31 | 34 | 37 | 40 | 41 | 41 | 41 | 40 | 40 | 40 | 40 | 40 |  | 40 | 39 | 41 | 40 | 41 | -0.03 | Y | 35 | Y | 0 | [7 empty] | N | N | N | N | 150 | 0.55 | 59 | 108248 | 102220 | 4230 | 14700 | 5 | 2 |  | 2018-11-04 05:33 | 1591 | 103 |  | 28 |  | 전공정요청 L/D잔강 이월 미실시 | [14 empty] | 101.07 | 100 | 0 | 0 | 0 |  | 410 |  | 선택 | 선택 | 0 | 0 | 0 |  | 410 |  | 선택 | 선택 | 해제 | 미정 | 미정 | 해제 | 미정 |  | 미정 | BT180180 | H
B48815 | 2018-11-03 | 2 | D |  | 6 | A | SBC70L | 특수용도강 | D3 | BM#2 | 1616 | 41 | 1624 | 1567 | 32 | 6200 |  | 1 | 0.36 | 21 |  | 0 | 1561 | 1621 | 0.19 | 0 | 0 | 15 | 75 | 51 | Y |  | 2018-11-04 05:56 | 63 | 1096 | 26 | 31 | 34 | 35 | 34 | 34 | 33 | 32 | 31 | 29 | 27 | 25 | 24 | 24 | 31 | 35 | 24 | 34 | -0.24 | Y | 44.97 | Y | -0.2 |  |  |  | 0.91 |  |  |  | N | N | N | Y | 100 | 0.5 | 61 | 94404 | 101400 | 150 | 14700 | 16 | 2 | 10 | 2018-11-04 06:09 | 1561 | 124 |  | 26 | [16 empty] | 93.01 | 100 | 0 | 0 | 0 |  | 650 | 400 | 선택 | 선택 | 0 | 0 | 0 |  | 650 | 400 | 선택 | 선택 | 선택 | 미정 | 미정 | 미정 | 미정 |  | 미정 | RB117.00 | H
A48918 | 2018-11-03 | 1 | D | TUNDISH교체전 | 14 | A | SCR420HON | 소입성보증강 | C | BM#1 | 1596 | 43 | 1615 | 1547 | 35 | 6300 |  | 3 | 0.31 | 19 |  | -1.72 | 1574 | 1615 | 0 | 20.35 |  | 32 | 15 | 61 | Y |  | 2018-11-04 06:38 | 64 | 1085 | 37 | 36 | 35 | 34 | 33 | 31 | 30 | 29 | 28 | 27 | 27 | 26 |  | 26 | 31 | 35 | 26 | 0 | -0.2 |  | 45 | Y | -0.2 | [7 empty] | N | N | N | N | 140 | 0.55 | 65 | 106736 | 105670 | 3480 | 1500 | 5 | 2 |  | 2018-11-04 06:44 | 1574 | 104 |  | 13 |  | 전공정요청 L/D잔강 이월 미실시 | CCA62CAD4A9E410BB9B5882CB3A93C62 | ECAD4C263671469A9768DA8AEBE84DA4 | F145E7B552C8447D97B4822CCDE1BF66 | [11 empty] | 97.79 | 100 | 0 | 3000 | 0 |  | 410 |  | 선택 | 선택 | 0 | 3100 | 0 |  | 410 |  | 선택 | 선택 | 해제 | 미정 | 미정 | 미정 | 미정 |  | 미정 | BT180180 | H
B48816 | 2018-11-03 | 2 | D |  | 7 | A | SBC70L | 특수용도강 | D3 | BM#2 | 1606 | 50 | 1634 | 1565 | 47 | 6100 |  | 1 | 0.34 | 20 |  | -2.17 | 1556 | 1615 | 0.14 | 0 | 0 | 23 | 48 | 59 | Y |  | 2018-11-04 07:04 | 58 | 1090 | 20 | 26 | 30 | 32 | 33 | 33 | 33 | 31 | 31 | 30 | 29 | 27 | 24 | 24 | 30 | 33 | 24 | 33 | -0.23 | Y | 39.97 | Y | -0.6 |  |  |  | 0.9 |  |  |  | N | N | N | Y | 150 | 0.5 | 58 | 93948 | 97410 | 1470 | 15100 | 16 | 2 | 20 | 2018-11-04 07:08 | 1556 | 127 |  | 21 | [16 empty] | 95.04 | 100 | 0 | 0 | 0 |  | 650 | 400 | 선택 | 선택 | 0 | 0 | 0 |  | 650 | 400 | 선택 | 선택 | 선택 | 미정 | 미정 | 미정 | 미정 |  | 미정 | RB117.00 | H
A48919 | 2018-11-04 | 1 | D | TUNDISH교체 | 1 | A | P-AE1055LSM | 탄소강 | G-AE1055LS | BM#1 | 1624 | 44 | 1635 | 1553 | 36 | 5700 |  | 3 | 0.29 | 25 |  | -2.07 | 1571 | 1635 | 0 | 25.58 |  | 6 | 4 | 63 | Y |  | 2018-11-04 07:47 | 87 | 1060 | -104 | 30 | 23 | 29 | 33 | 35 | 39 | 39 | 40 | 41 | 40 | 40 |  | 40 | 35 | 41 | 40 | 40 | -0.1 |  | 10 | Y | 0 |  | 2.89 | 2.82 | 2.21 |  |  |  | N | N | N | N | 230 | 0.47 | 59 | 84590 | 92650 | 7400 | 15800 | 6 | 1 |  | 2018-11-04 07:55 | 1571 | 123 |  | 30 |  | *T/Dflux 유15kg 용225kg *수소측정 기준초과(10분) 이상재 ID:101.102.201.202 | [14 empty] | 84.55 | 100 | 1500 | 0 | 0 |  | 400 |  | 선택 | 해제 | 1500 | 0 | 0 |  | 400 |  | 선택 | 해제 | 해제 | 미정 | 미정 | 선택 | 선택 |  | 미정 | BT180180 | H
B48817 | 2018-11-04 | 2 | D |  | 8 | A | SBC70L | 특수용도강 | D3 | BM#2 | 1573 | 46 | 1615 | 1545 | 40 | 6700 |  | 1 | 0.38 | 22 |  | -2.26 | 1563 | 1625 | 0.24 | 0 | 0 | 16 | 29 | 56 | Y |  | 2018-11-04 08:15 | 65 | 1063 | 21 | 27 | 34 | 37 | 37 | 36 | 36 | 36 | 34 | 33 | 32 | 30 |  | 30 | 33 | 37 | 30 | 36 | -0.18 | Y | 39.98 | Y | -0.4 |  |  |  | 0.91 |  |  |  | N | N | N | Y | 140 | 0.5 | 57 | 93948 | 95650 | 20 | 14100 | 16 | 2 | 30 | 2018-11-04 08:18 | 1563 | 124 |  | 12 | [16 empty] | 98.89 | 100 | 0 | 0 | 0 |  | 650 | 400 | 선택 | 선택 | 0 | 0 | 0 |  | 650 | 400 | 선택 | 선택 | 선택 | 미정 | 미정 | 미정 | 미정 |  | 미정 | RB117.00 | H
A48920 | 2018-11-04 | 1 | D |  | 2 | A | P-AE1055LSM | 탄소강 | G-AE1055LS | BM#1 | 1575 | 43 | 1597 | 1538 | 33 | 5500 |  | 3 | 0.29 | 25 |  | -1.58 | 1550 | 1597 | 0 | 20.08 |  | 22 | 61 | 75 | Y |  | 2018-11-04 08:40 | 66 | 1088 | 39 | 34 | 32 | 31 | 30 | 29 | 29 | 29 | 29 | 29 | 28 | 27 | 26 | 26 | 30 | 32 | 26 | 29 | -0.12 |  | 50 | Y | -0.2 | [7 empty] | Y | Y | Y | Y | 220 | 0.48 | 64 | 101508 | 98830 | 1840 | 16700 | 6 | 1 |  | 2018-11-04 08:47 | 1550 | 122 |  | 36 | [16 empty] | 95.4 | 100 | 0 | 0 | 0 |  | 400 |  | 선택 | 해제 | 0 | 0 | 0 |  | 400 |  | 선택 | 해제 | 해제 | 미정 | 미정 | 선택 | 미정 |  | 미정 | BT180180 | H
B48818 | 2018-11-04 | 2 | D |  | 9 | A | SBC70L | 특수용도강 | D3 | BM#2 | 1584 | 40 | 1627 | 1544 | 35 | 6100 |  | 1 | 0.33 | 21 |  | -2.11 | 1561 | 1617 | 0.1 | 0 | 0 | 1 | 22 | 52 | Y |  | 2018-11-04 08:59 | 63 | 1089 | 25 | 31 | 32 | 34 | 34 | 34 | 34 | 32 | 31 | 30 | 30 | 28 |  | 28 | 31 | 34 | 28 | 34 | -0.15 | Y | 40.02 | Y | -0.4 |  |  |  | 1.05 |  |  |  | N | N | N | Y | 130 | 0.5 | 59 | 93948 | 99170 | 3330 | 15500 | 16 | 2 | 40 | 2018-11-04 09:02 | 1561 | 123 |  | 29 | [16 empty] | 94.52 | 100 | 0 | 0 | 0 |  | 650 | 400 | 선택 | 선택 | 0 | 0 | 0 |  | 650 | 400 | 선택 | 선택 | 선택 | 미정 | 미정 | 미정 | 선택 | 8 | 미정 | RB117.00 | H
A48921 | 2018-11-04 | 1 | D |  | 3 | A | P-AE1055LSM | 탄소강 | G-AE1055LS | BM#1 | 1565 | 41 | 1602 | 1533 | 38 | 6000 |  | 3 | 0.3 | 25 |  | -1.79 | 1546 | 1602 | 0 | 21.11 |  | 35 | 7 | 72 | Y |  | 2018-11-04 10:02 | 62 | 1089 | 26 | 27 | 29 | 30 | 29 | 29 | 29 | 28 | 27 | 27 | 26 | 26 | 26 | 26 | 28 | 30 | 26 | 29 | -0.09 | Y | 45.02 | Y | 0 | [7 empty] | Y | Y | Y | Y | 210 | 0.48 | 62 | 101508 | 93710 | 7070 | 15800 | 6 | 1 |  | 2018-11-04 10:08 | 1546 | 111 |  | 20 | [16 empty] | 99.81 | 100 | 0 | 0 | 0 |  | 400 |  | 선택 | 해제 | 0 | 0 | 0 |  | 400 |  | 선택 | 해제 | 해제 | 미정 | 미정 | 선택 | 미정 |  | 미정 | BT180180 | H
B48819 | 2018-11-04 | 2 | D |  | 10 | A | SBC70L | 특수용도강 | D3 | BM#2 | 1578 | 36 | 1635 | 1564 | 29 | 5800 |  | 1 | 0.3 | 21 |  | 0 | 1560 | 1618 | 0.14 | 0 | 0 | 15 | 76 | 48 | Y |  | 2018-11-04 09:59 | 62 | 1087 | 24 | 27 | 30 | 31 | 32 | 32 | 32 | 30 | 29 | 29 | 27 | 26 | 24 | 22 | 28 | 32 | 22 | 32 | -0.2 | Y | 50 | Y | 0 |  |  |  | 1.08 |  |  |  | N | N | N | Y | 120 | 0.42 | 71 | 94186 | 98800 | 90 | 15400 | 16 | 2 | 10 | 2018-11-04 10:17 | 1560 | 117 |  | 32 |  | * 전공정 작업지연 감속10%이상주입 이상공정 등록 및 생관통보. * 전공정 작업지연 래들도착 지연 SPEED 0.40미만작업 ID:306,406 이상재등록. * 다음 HEAT 전공정 작업지연 으로 래들도착지연 되어 SPEED 0.40m/min 이하작업 S/R 해제 함. | [14 empty] | 94.37 | 100 | 0 | 0 | 0 |  | 650 | 400 | 선택 | 선택 | 0 | 0 | 0 |  | 650 | 400 | 선택 | 선택 | 선택 | 미정 | 미정 | 미정 | 미정 |  | 미정 | RB105.00 | C
A48922 | 2018-11-04 | 1 | D |  | 4 | A | P-AE1055LSM | 탄소강 | G-AE1055LS | BM#1 | 1571 | 46 | 1585 | 1533 | 40 | 6300 |  | 3 | 0.3 | 25 |  | -1 | 1555 | 1585 | 0 | 19.95 |  | 32 | 16 | 83 | Y |  | 2018-11-04 11:00 | 71 | 1089 | 25 | 31 | 36 | 38 | 38 | 39 | 38 | 38 | 37 | 37 | 36 | 36 | 36 | 36 | 36 | 39 | 36 | 38 | -0.04 | Y | 35 | Y | 0 | [7 empty] | Y | Y | Y | Y | 200 | 0.48 | 64 | 101508 | 97380 | 7060 | 15500 | 6 | 1 |  | 2018-11-04 11:07 | 1555 | 110 |  | 26 | [16 empty] | 96.67 | 100 | 0 | 0 | 0 |  | 400 |  | 선택 | 해제 | 0 | 0 | 0 |  | 400 |  | 선택 | 해제 | 해제 | 미정 | 미정 | 선택 | 미정 |  | 미정 | BT180180 | H
B48820 | 2018-11-04 | 2 | D |  | 11 | A | SBC70L | 특수용도강 | D3 | BM#2 | 1594 | 36 | 1636 | 1557 | 30 | 5600 |  | 1 | 0.29 | 21 |  | 0 | 1627 | 1627 | 0.29 | 0 | 0 | 23 | 49 | 46 | Y |  | 2018-11-04 10:58 | 129 | 1087 | 18 | 21 | 25 | 27 | 28 | 29 | 28 | 27 | 27 | 27 | 26 | 25 | 25 | 23 | 25 | 29 | 23 | 27 | -0.13 | Y | 45 | Y | -0.2 |  |  |  | 1.16 |  |  |  | N | N | N | Y | 110 | 0.4 | 72 | 93184 | 94540 | 100 |  | 16 | 2 | 40 | 2018-11-04 10:55 | 1568 | 135 |  | 48 |  | * 전공정 작업지연 감속10%이상주입 이상공정 등록 및 생관통보. | [14 empty] | 99.45 | 100 | 0 | 0 | 0 |  | 650 | 400 | 선택 | 선택 | 0 | 0 | 0 |  | 650 | 400 | 선택 | 선택 | 선택 | 미정 | 미정 | 미정 | 미정 |  | 미정 | RB105.00 | C
C47322 | 2018-11-04 | 3 | D |  | 5 | A | P-AE1055LSM | 탄소강 | G-AE1055LS | BM#1 | 1632 | 42 | 1593 | 1564 | 29 | 4690 |  | 3 | 0.3 | 25 |  | -1.48 | 1549 | 1593 | 0 | 24.41 |  | 29 | 73 | 58 | Y |  | 2018-11-04 12:21 | 65 | 1101 | 33 | 37 | 39 | 39 | 39 | 39 | 38 | 37 | 36 | 36 | 35 | 34 | 33 | 33 | 37 | 39 | 33 | 39 | -0.12 |  | 50.02 | Y | -0.2 | [7 empty] | Y | Y | Y | Y | 190 | 0.48 | 63 | 101508 | 97270 | 7030 | 15400 | 6 | 1 |  | 2018-11-04 12:29 | 1549 | 85 |  | 10 | [16 empty] | 97.09 | 100 | 0 | 0 | 0 |  | 400 |  | 선택 | 해제 | 0 | 0 | 0 |  | 400 |  | 선택 | 해제 | 해제 | 미정 | 미정 | 선택 | 미정 |  | 미정 | BT180180 | H
B48821 | 2018-11-04 | 2 | B |  | 12 | A | SBC70L | 특수용도강 | D3 | BM#2 | 1585 | 35 | 1617 | 1545 | 31 | 6100 |  | 1 | 0.31 | 20 |  | 0 | 1613 | 1613 | 0.26 | 0 | 0 | 16 | 30 | 75 | Y |  | 2018-11-04 12:51 | 115 | 1091 | 20 | 26 | 29 | 31 | 31 | 31 | 30 | 29 | 28 | 27 | 26 | 24 | 23 | 19 | 26 | 31 | 19 | 31 | -0.22 | Y | 55.02 | Y | -0.4 |  |  |  | 0.99 |  |  |  | N | N | N | Y | 100 | 0.4 | 74 | 93184 | 98300 | 1490 | 16000 | 16 | 2 | 10 | 2018-11-04 12:51 | 1557 | 87 |  | 11 |  | * 전공정 작업지연 감속10%이상주입 이상공정 등록 및 생관통보. | [14 empty] | 93.84 | 100 | 0 | 0 | 0 |  | 650 | 400 | 선택 | 선택 | 0 | 0 | 0 |  | 650 | 400 | 선택 | 선택 | 선택 | 미정 | 미정 | 미정 | 미정 |  | 미정 | RB105.00 | C
A48923 | 2018-11-04 | 1 | B |  | 6 | A | P-AE1055LSM | 탄소강 | G-AE1055LS | BM#1 | 1597 | 49 | 1590 | 1535 | 36 | 5700 |  | 3 | 0.3 | 25 |  | -1.17 | 1556 | 1590 | 0 | 19.65 |  | 6 | 5 | 119 | Y |  | 2018-11-04 13:09 | 72 | 1089 | 31 | 33 | 34 | 34 | 34 | 34 | 33 | 32 | 31 | 31 | 31 | 31 | 30 | 30 | 32 | 34 | 30 | 34 | -0.08 |  | 50.02 | Y | -0.2 | [7 empty] | Y | Y | Y | Y | 180 | 0.48 | 63 | 101508 | 99010 | 7130 | 15100 | 6 | 1 |  | 2018-11-04 13:16 | 1556 | 117 |  | 26 | [16 empty] | 95.76 | 100 | 0 | 0 | 0 |  | 400 |  | 선택 | 해제 | 0 | 0 | 0 |  | 400 |  | 선택 | 해제 | 해제 | 미정 | 미정 | 선택 | 미정 |  | 미정 | BT180180 | H
B48822 | 2018-11-04 | 2 | B | TUNDISH교체전 | 13 | A | SBC70L | 특수용도강 | D3 | BM#2 | 1597 | 37 | 1624 | 1555 | 31 | 5800 |  | 1 | 0.35 | 21 |  | -2.57 | 1550 | 1618 | 0.38 | 0 | 0 | 22 | 62 | 109 | Y |  | 2018-11-04 13:51 | 52 | 1089 | 17 | 18 | 20 | 21 | 21 | 21 | 20 | 20 | 19 | 18 | 17 | 16 | 15 | 12 | 18 | 21 | 12 | 21 | -0.16 | Y | 55.02 | Y | -0.4 |  |  |  | 0.72 |  |  |  | N | N | N | M | 150 | 0.4 | 71 | 96383 | 94300 | -900 | 2000 | 16 | 2 |  | 2018-11-04 13:53 | 1550 | 111 |  | 28 |  | *전공정 요청 감속주입 0.40 이상공정 등록 및 생관통보 | 572BAB2DB7164864A8BEA8FE09C75ADB | 8B491A43A5554087834CCB9590AC6A51 | BAD008EEF02A4625B945268BBA276AC7 | [11 empty] | 103.19 | 100 | 0 | 2820 | 0 |  | 650 | 400 | 선택 | 선택 | 0 | 2840 | 0 |  | 650 | 400 | 선택 | 선택 | 선택 | 미정 | 미정 | 미정 | 미정 |  | 미정 | RB105.00 | C
A48924 | 2018-11-04 | 1 | B |  | 7 | A | P-AE1055LSM | 탄소강 | G-AE1055LS | BM#1 | 1576 | 42 | 1593 | 1531 | 38 | 5800 |  | 3 | 0.33 | 25 |  | -1.4 | 1552 | 1593 | 0 | 22.38 |  | 1 | 23 | 128 | Y |  | 2018-11-04 14:04 | 68 | 1089 | 28 | 29 | 29 | 31 | 31 | 30 | 30 | 29 | 29 | 28 | 28 | 27 | 27 | 27 | 29 | 31 | 27 | 29 | -0.08 | Y | 50.02 | Y | 0 | [7 empty] | Y | Y | Y | Y | 230 | 0.48 | 67 | 101508 | 104070 | 7130 | 15800 | 6 | 1 |  | 2018-11-04 14:11 | 1552 | 120 |  | 37 | [16 empty] | 91.37 | 100 | 0 | 0 | 0 |  | 400 |  | 선택 | 해제 | 0 | 0 | 0 |  | 400 |  | 선택 | 해제 | 해제 | 미정 | 미정 | 선택 | 해제 |  | 미정 | BT180180 | H
A48925 | 2018-11-04 | 1 | B |  | 8 | A | P-AE1055LSM | 탄소강 | G-AE1055LS | BM#1 | 1612 | 42 | 1600 | 1543 | 30 | 5000 |  | 3 | 0.31 | 25 |  | -1.45 | 1554 | 1596 | 0 | 22.73 |  | 35 | 8 | 121 | Y |  | 2018-11-04 15:15 | 70 | 1088 | 26 | 28 | 29 | 31 | 31 | 31 | 30 | 30 | 29 | 29 | 28 | 28 | 28 | 28 | 29 | 31 | 28 | 31 | -0.06 | Y | 45.02 | Y | 0 | [7 empty] | Y | Y | Y | Y | 220 | 0.48 | 63 | 101508 | 98060 | 7070 | 16900 | 6 | 1 |  | 2018-11-04 15:26 | 1554 | 129 |  | 34 | [16 empty] | 96.08 | 100 | 0 | 0 | 0 |  | 400 |  | 선택 | 해제 | 0 | 0 | 0 |  | 400 |  | 선택 | 해제 | 해제 | 미정 | 미정 | 선택 | 미정 |  | 미정 | BT180180 | H
B48823 | 2018-11-04 | 2 | B | TUNDISH교체 | 1 | A | 20MNCRS5HM2 | 소입성보증강 | C1 | BM#2 | 1621 | 50 | 1674 | 1575 | 43 | 9000 |  | 1 | 0.43 | 20 |  | -2.35 | 1598 | 1666 | 0 | 1.46 | 0 | 15 | 77 | 87 | Y |  | 2018-11-04 15:17 | 89 | 1088 | -366 | -162 | 23 | 18 | 25 | 31 | 35 | 37 | 38 | 38 | 39 | 38 |  | 38 | 28 | 39 | 38 | 38 | 0 |  | 4.98 | Y | -0.2 |  | 3.04 | 3.04 | 1.76 |  |  |  | N | N | N | N | 150 | 0.5 | 56 | 93731 | 96950 | 1050 | 14800 | 7 | 1 | 10 | 2018-11-04 15:21 | 1598 | 146 |  | 42 |  | * T/D 용강량 실측:1190mm / 18.9 TON * T/D FLUX 용탕부: 120 KG / 유탕부: 15KG 투입 * 슬리브 롱노즐( Y자형 ) 사용 * 첫 HEAT 수소측정 기준초과(10분)이상공정 등록 및 생관통보. * 10분 수소측정값 3PPM 초과로 2회측정. (1차:3.04PPM2차:2.88PPM) | [14 empty] | 95.3 | 100 | 700 | 0 | 0 |  | 450 | 300 | 선택 | 선택 | 700 | 0 | 0 |  | 450 | 300 | 선택 | 선택 | 해제 | 미정 | 미정 | 미정 | 미정 |  | 미정 | RB130.00 | H
B48824 | 2018-11-04 | 2 | B |  | 2 | A | 20MNCRS5HM2 | 소입성보증강 | C1 | BM#2 | 1640 | 43 | 1654 | 1585 | 36 | 7300 |  | 1 | 0.39 | 19 |  | -2.57 | 1572 | 1654 | 0 | 0.55 | 0 | 23 | 50 | 72 | Y |  | 2018-11-04 16:18 | 63 | 1075 | 34 | 30 | 28 | 28 | 27 | 25 | 25 | 24 | 25 | 24 | 22 | 22 |  | 22 | 26 | 28 | 22 | 25 | -0.13 | Y | 44.98 | Y | 0 | [7 empty] | N | N | N | N | 140 | 0.52 | 58 | 93731 | 101340 | 110 | 15000 | 7 | 1 | 20 | 2018-11-04 16:28 | 1572 | 145 |  | 40 | [16 empty] | 93.4 | 100 | 0 | 0 | 0 |  | 450 | 300 | 선택 | 선택 | 0 | 0 | 0 |  | 450 | 300 | 선택 | 선택 | 해제 | 미정 | 미정 | 미정 | 미정 |  | 미정 | RB130.00 | H
A48926 | 2018-11-04 | 1 | B |  | 9 | A | P-AE1055LSM | 탄소강 | G-AE1055LS | BM#1 | 1628 | 40 | 1610 | 1560 | 29 | 4900 |  | 3 | 0.31 | 25 |  | -1.32 | 1560 | 1598 | 0 | 22.73 |  | 32 | 17 | 123 | Y |  | 2018-11-04 16:09 | 76 | 1087 | 26 | 26 | 26 | 26 | 28 | 28 | 29 | 28 | 28 | 28 | 28 | 28 | 28 | 28 | 27 | 29 | 28 | 28 | -0.03 | Y | 30 | Y | 0 | [7 empty] | Y | Y | Y | Y | 210 | 0.48 | 62 | 84590 | 95930 | 7040 | 17300 | 6 | 1 |  | 2018-11-04 16:16 | 1560 | 123 |  | 46 | 11 | [15 empty] | 82.49 | 100 | 0 | 0 | 0 |  | 400 |  | 선택 | 해제 | 0 | 0 | 0 |  | 400 |  | 선택 | 해제 | 해제 | 미정 | 미정 | 선택 | 미정 |  | 미정 | BT180180 | H
A48927 | 2018-11-04 | 1 | B |  | 10 | A | P-AE1055LSM | 탄소강 | G-AE1055LS | BM#1 | 1607 | 41 | 1611 | 1546 | 29 | 5000 |  | 3 | 0.31 | 25 |  | -1.29 | 1562 | 1600 | 0 | 23.08 |  | 6 | 6 | 49 | Y |  | 2018-11-04 17:24 | 78 | 1094 | 27 | 31 | 35 | 37 | 37 | 37 | 37 | 37 | 36 | 36 | 35 | 35 | 35 | 35 | 35 | 37 | 35 | 37 | -0.04 | Y | 44.83 | Y | 0 | [7 empty] | Y | Y | Y | Y | 200 | 0.48 | 60 | 101508 | 94330 | 7120 | 16000 | 6 | 1 |  | 2018-11-04 17:33 | 1562 | 113 |  | 34 | 13 | [15 empty] | 100.16 | 100 | 0 | 0 | 0 |  | 400 |  | 선택 | 해제 | 0 | 0 | 0 |  | 400 |  | 선택 | 해제 | 해제 | 미정 | 미정 | 선택 | 미정 |  | 미정 | BT180180 | H
B48825 | 2018-11-04 | 2 | B |  | 3 | A | 20MNCRS5HM2 | 소입성보증강 | C1 | BM#2 | 1648 | 44 | 1677 | 1604 | 39 | 7200 |  | 1 | 0.38 | 18 |  | -2.21 | 1581 | 1640 | 0 | 0.38 | 0 | 16 | 31 | 53 | Y |  | 2018-11-04 17:12 | 72 | 1082 | 17 | 22 | 23 | 23 | 23 | 22 | 22 | 20 | 19 | 18 | 16 | 14 |  | 14 | 20 | 23 | 14 | 23 | -0.2 |  | 44.97 | Y | -0.4 | [7 empty] | N | N | N | N | 130 | 0.53 | 60 | 102252 | 106060 | 120 | 14700 | 7 | 1 | 30 | 2018-11-04 17:30 | 1581 | 151 |  | 47 | [16 empty] | 97.66 | 100 | 0 | 0 | 0 |  | 450 | 300 | 선택 | 선택 | 0 | 0 | 0 |  | 450 | 300 | 선택 | 선택 | 해제 | 미정 | 미정 | 미정 | 미정 |  | 미정 | RB130.00 | H
B48826 | 2018-11-04 | 2 | B |  | 4 | A | 20MNCRS5HM2 | 소입성보증강 | C1 | BM#2 | 1647 | 49 | 1645 | 1566 | 40 | 8400 |  | 1 | 0.38 | 18 |  | -2.72 | 1580 | 1646 | 0 | 0.74 | 0 | 22 | 63 | 45 | Y |  | 2018-11-04 18:42 | 71 | 1072 | 8 | 25 | 32 | 35 | 37 | 37 | 35 | 34 | 33 | 32 | 30 |  |  | 30 | 31 | 37 | 30 | 0 | -0.23 | Y | 30.03 | Y | -0.4 | [7 empty] | N | N | N | N | 120 | 0.52 | 55 | 102252 | 95830 | 30 | 15000 | 7 | 1 | 50 | 2018-11-04 18:44 | 1580 | 152 |  | 21 | [16 empty] | 107.29 | 100 | 0 | 0 | 0 |  | 450 | 300 | 선택 | 선택 | 0 | 0 | 0 |  | 450 | 300 | 선택 | 선택 | 해제 | 미정 | 미정 | 미정 | 미정 |  | 미정 | RB130.00 | H
A48928 | 2018-11-04 | 1 | B |  | 11 | B | P-AE1055LSM | 탄소강 | G-AE1055LS | BM#1 | 1613 | 49 | 1598 | 1557 | 32 | 5300 |  | 3 | 0.32 | 26 |  | -1.25 | 1554 | 1591 | 0 | 23.63 |  | 1 | 24 | 52 | Y |  | 2018-11-04 18:40 | 70 | 1085 | 33 | 37 | 39 | 40 | 40 | 40 | 39 | 39 | 38 | 37 | 37 | 37 | 36 | 36 | 38 | 40 | 36 | 40 | -0.08 | Y | 50 | Y | 0 | [7 empty] | Y | Y | Y | Y | 190 | 0.48 | 66 | 101508 | 101000 | 6980 | 17300 | 6 | 1 |  | 2018-11-04 18:47 | 1554 | 115 |  | 20 | [16 empty] | 94.03 | 100 | 0 | 0 | 0 |  | 400 |  | 선택 | 해제 | 0 | 0 | 0 |  | 400 |  | 선택 | 해제 | 해제 | 미정 | 미정 | 선택 | 미정 |  | 미정 | BT180180 | H
B48827 | 2018-11-04 | 2 | B |  | 5 | A | 20MNCRS5HM2 | 소입성보증강 | C1 | BM#2 | 1649 | 12 | 1647 | 1617 | 0 | 10900 |  | 1 | 0.35 | 18 |  | -2.7 | 1582 | 1655 | 0 | 0.43 | 0 | 30 | 1 | 21294 | Y |  | 2018-11-04 19:40 | 73 | 1090 | 24 | 26 | 29 | 29 | 28 | 27 | 25 | 24 | 22 | 21 | 19 |  |  | 19 | 25 | 29 | 19 | 0 | -0.25 |  | 40.02 | Y | -0.4 |  |  |  | 1.03 |  |  |  | N | N | N | N | 110 | 0.52 | 55 | 102252 | 95120 | 4530 | 13500 | 7 | 1 | 10 | 2018-11-04 19:40 | 1582 | 150 |  | 20 |  | * L/D 대보수 | [14 empty] | 102.71 | 75 | 0 | 0 | 0 |  | 450 | 300 | 선택 | 선택 | 0 | 0 | 0 |  | 450 | 300 | 선택 | 선택 | 해제 | 미정 | 미정 | 미정 | 미정 |  | 미정 | RB130.00 | H
A48929 | 2018-11-04 | 1 | B | TUNDISH교체전 | 12 | A | P-AE1055LSM | 탄소강 | G-AE1055LS | BM#1 | 1594 | 41 | 1602 | 1523 | 32 | 5200 |  | 3 | 0.31 | 25 |  | -1.36 | 1563 | 1603 | 0 | 23.13 |  | 35 | 9 | 68 | Y |  | 2018-11-04 19:32 | 79 | 1086 | 35 | 36 | 38 | 39 | 39 | 39 | 39 | 39 | 39 | 38 | 38 | 37 |  | 37 | 38 | 39 | 37 | 39 | -0.04 | Y | 39.98 | Y | -0.2 | [7 empty] | N | N | N | N | 180 | 0.48 | 60 | 78156 | 96350 | 7000 | 2000 | 6 | 1 |  | 2018-11-04 19:50 | 1563 | 113 |  | 35 | 11 |  | F032F7F3749B401C882CB9D8D7BDAD67 | 6D4CE5FADCAE4323AA6404C6E6376687 | 267673C762844CA09B82053F687EBFD3 | [11 empty] | 75.62 | 100 | 0 | 3500 | 0 |  | 400 |  | 선택 | 해제 | 0 | 3500 | 0 |  | 400 |  | 선택 | 해제 | 해제 | 미정 | 미정 | 선택 | 미정 |  | 미정 | BT180180 | H
B48828 | 2018-11-04 | 2 | C |  | 6 | A | 20MNCRS5HM2 | 소입성보증강 | C1 | BM#2 | 1572 | 53 | 1655 | 1535 | 47 | 9200 |  | 1 | 0.35 | 18 |  | -2.13 | 1586 | 1647 | 0 | 0.3 | 0 | 23 | 51 | 36 | Y |  | 2018-11-04 20:39 | 77 | 1090 | 13 | 32 | 39 | 42 | 43 | 43 | 43 | 41 | 40 | 39 | 37 | 36 | 34 | 32 | 37 | 43 | 32 | 43 | -0.26 | Y | 42.85 | Y | -0.71 | [7 empty] | N | N | N | N | 100 | 0.52 | 65 | 102252 | 110580 | 420 | 14800 | 7 | 1 | 20 | 2018-11-04 20:46 | 1586 | 126 |  | 19 | [16 empty] | 91.66 | 75 | 0 | 0 | 0 |  | 450 | 300 | 선택 | 선택 | 0 | 0 | 0 |  | 450 | 300 | 선택 | 선택 | 해제 | 미정 | 미정 | 미정 | 미정 |  | 미정 | RB130.00 | H
A48930 | 2018-11-04 | 1 | C | TUNDISH교체 | 1 | A | FPA-20NICRMOHM2 | 소입성보증강 | C1 | BM#1 | 1603 | 54 | 1645 | 1539 | 50 | 8600 |  | 3 | 0.32 | 20 |  | -1.65 | 1608 | 1650 | 0.13 | 0 |  | 32 | 18 | 53 | Y |  | 2018-11-04 20:46 | 100 | 1081 | -85 | 28 | 19 | 26 | 32 | 36 | 38 | 41 | 42 | 43 | 43 | 44 | 44 | 44 | 33 | 44 | 44 | 0 | 0 |  | 5.02 | Y | 0 |  | 2.89 | 2.89 | 1.57 |  |  |  |  | N | N | M | 150 | 0.45 | 65 | 101508 | 101100 | 1040 | 15700 | 1 | 2 |  | 2018-11-04 20:58 | 1608 | 134 |  | 43 |  | *T/Dflux 유15kg 용120kg *수소 기준 초과 (10분) ID:101.102.201.202 | [14 empty] | 97.51 | 100 | 700 | 0 | 0 |  | 650 |  | 선택 | 선택 | 700 | 0 | 0 |  | 650 |  | 선택 | 선택 | 해제 | 미정 | 미정 | 해제 | 미정 |  | 미정 | BT180180 | H
B48829 | 2018-11-04 | 2 | C | 잔강최소화전 | 7 | A | 20MNCRS5HM2 | 소입성보증강 | C1 | BM#2 | 1602 | 50 | 1645 | 1577 | 38 | 7700 |  | 1 | 0.42 | 18 |  | -2.24 | 1589 | 1648 | 0 | 0.43 | 0 | 16 | 32 | 41 | Y |  | 2018-11-04 21:44 | 80 | 1087 | 28 | 40 | 45 | 47 | 48 | 47 | 46 | 45 | 43 | 41 | 40 | 38 |  | 38 | 42 | 48 | 38 | 0 | -0.29 | Y | 35 | Y | -0.4 | [7 empty] | N | N | N | N | 150 | 0.51 | 58 | 98452 | 97390 | 1180 | 3000 | 7 | 1 | 10 | 2018-11-04 22:03 | 1589 | 128 |  | 22 | [16 empty] | 99.95 | 75 | 0 | 3150 | 0 |  | 450 | 300 | 선택 | 선택 | 0 | 3240 | 0 |  | 450 | 300 | 선택 | 선택 | 해제 | 미정 | 미정 | 미정 | 미정 |  | 미정 | RB130.00 | C
A48931 | 2018-11-04 | 1 | C |  | 2 | A | FPA-20NICRMOHM2 | 소입성보증강 | C1 | BM#1 | 1601 | 47 | 1634 | 1538 | 40 | 7100 |  | 3 | 0.32 | 18 |  | -1.93 | 1591 | 1634 | 0.11 | 0 |  | 6 | 7 | 62 | Y |  | 2018-11-04 21:49 | 83 | 1091 | 42 | 37 | 35 | 35 | 35 | 34 | 34 | 34 | 33 | 33 | 32 | 32 | 32 | 32 | 34 | 35 | 32 | 35 | -0.06 | Y | 50.02 | Y | 0 | [8 empty] | N | N | Y | 140 | 0.47 | 64 | 101508 | 97870 | 4880 | 15500 | 1 | 2 |  | 2018-11-04 22:10 | 1591 | 131 |  | 46 | 9 | [15 empty] | 98.84 | 100 | 0 | 0 | 0 |  | 650 |  | 선택 | 선택 | 0 | 0 | 0 |  | 650 |  | 선택 | 선택 | 해제 | 미정 | 미정 | 해제 | 미정 |  | 미정 | BT180180 | H
B48830 | 2018-11-04 | 2 | C | 잔강최소화 | 8 | A | 31CRMOV9M2 | 합금강 | D3 | BM#2 | 1599 | 57 | 1655 | 1554 | 54 | 9700 |  | 1 | 0.35 | 19 |  | 0 | 1589 | 1650 | 0 | 0.3 | 0 | 22 | 64 | 43 | Y |  | 2018-11-04 22:52 | 88 | 1087 | -200 | 38 | 53 | 54 | 55 | 55 | 55 | 54 | 54 | 52 | 51 | 49 |  | 49 | 45 | 55 | 49 | 55 | -0.17 | Y | 35 | Y | -0.4 | [7 empty] | N | N | N | Y | 140 | 0.47 | 58 | 96825 | 101780 | 1850 | 15500 | 7 | 1 | 20 | 2018-11-04 23:00 | 1589 | 139 |  | 26 | [16 empty] | 94.6 | 78.57 | 2500 | 0 | 0 |  | 490 | 400 | 선택 | 선택 | 2500 | 0 | 0 |  | 490 | 400 | 선택 | 선택 | 선택 | 미정 | 미정 | 미정 | 선택 | 7 | 미정 | RB150.00 | C
A48932 | 2018-11-04 | 1 | C |  | 3 | A | FPA-20NICRMOHM2 | 소입성보증강 | C1 | BM#1 | 1644 | 44 | 1623 | 1560 | 40 | 3400 |  | 3 | 0.32 | 17 |  | -1.65 | 1586 | 1623 | 0.09 | 0 |  | 1 | 25 | 62 | Y |  | 2018-11-04 22:49 | 78 | 1089 | 31 | 27 | 28 | 31 | 32 | 32 | 32 | 32 | 32 | 32 | 32 | 31 | 31 | 29 | 31 | 32 | 29 | 32 | -0.06 | Y | 50.02 | Y | -0.2 | [8 empty] | N | N | Y | 130 | 0.47 | 70 | 84590 | 102120 | 1950 | 15400 | 1 | 2 |  | 2018-11-04 23:10 | 1586 | 133 |  | 50 | [16 empty] | 81.34 | 100 | 0 | 0 | 0 |  | 650 |  | 선택 | 선택 | 0 | 0 | 0 |  | 650 |  | 선택 | 선택 | 해제 | 미정 | 미정 | 미정 | 미정 |  | 미정 | BT180180 | H
B48831 | 2018-11-04 | 2 | C |  | 9 | A | 31CRMOV9M2 | 합금강 | D3 | BM#2 | 1590 | 1 | 1635 | 1545 | 0 | 10400 |  | 1 | 0.33 | 18 |  | 0 | 1572 | 1639 | 0 | 0.38 | 0 | 30 | 2 | 55 | Y |  | 2018-11-05 00:06 | 71 | 1088 | 46 | 44 | 44 | 44 | 43 | 41 | 41 | 39 | 38 | 36 | 35 | 33 | 32 | 32 | 40 | 44 | 32 | 44 | -0.24 |  | 50 | Y | -0.2 | [7 empty] | N | N | N | Y | 130 | 0.48 | 62 | 90711 | 96880 | 3670 | 13000 | 7 | 1 | 30 | 2018-11-05 00:16 | 1589 | 128 |  | 13 |  | *전공정 요청 감속주입 | [14 empty] | 90.21 | 75 | 0 | 0 | 0 |  | 490 | 400 | 선택 | 선택 | 0 | 0 | 0 |  | 490 | 400 | 선택 | 선택 | 선택 | 미정 | 미정 | 미정 | 미정 |  | 미정 | RB135.00 | C
A48933 | 2018-11-04 | 1 | C |  | 4 | A | FPA-20NICRMOHM2 | 소입성보증강 | C1 | BM#1 | 1633 | 45 | 1621 | 1565 | 38 | 6500 |  | 3 | 0.31 | 16 |  | -2.18 | 1586 | 1621 | 0.1 | 0 |  | 35 | 10 | 63 | Y |  | 2018-11-05 00:04 | 78 | 1091 | 27 | 28 | 28 | 29 | 30 | 31 | 31 | 31 | 30 | 30 | 29 | 29 | 28 | 27 | 29 | 31 | 27 | 31 | -0.1 | Y | 39.98 | Y | -0.2 | [8 empty] | N | N | Y | 120 | 0.47 | 67 | 101508 | 103780 | 1340 | 16200 | 1 | 2 |  | 2018-11-05 00:17 | 1586 | 139 |  | 47 | [16 empty] | 96.58 | 100 | 0 | 0 | 0 |  | 650 |  | 선택 | 선택 | 0 | 0 | 0 |  | 650 |  | 선택 | 선택 | 해제 | 미정 | 미정 | 미정 | 미정 |  | 미정 | BT180180 | H
B48832 | 2018-11-04 | 2 | C | TUNDISH교체전 | 10 | A | 31CRMOV9M2 | 합금강 | D3 | BM#2 | 1594 | 2 | 1644 | 1515 | 0 | 11400 |  | 1 | 0.36 | 19 |  | 0 | 1582 | 1646 | 0 | 1.21 | 0 | 23 | 52 | 58 | Y |  | 2018-11-05 01:15 | 81 | 1083 | 26 | 49 | 56 | 59 | 60 | 60 | 59 | 58 | 58 | 56 | 55 | 54 | 51 | 49 | 54 | 60 | 49 | 0 | -0.24 | Y | 45.02 | Y | -0.4 | [7 empty] | N | N | N | M | 120 | 0.47 | 67 | 97056 | 105780 | -1330 | 2000 | 7 | 1 | 10 | 2018-11-05 01:23 | 1582 | 119 |  | 10 |  |  | 1CEBD1DF633B4B4FBCD4901840577B20 | 369E8EF79B644101B3BC4ACD12B01704 | 57DFD7D77D5C48E4B06DAAD7E15E64F9 | [11 empty] | 92.92 | 100 | 0 | 4208 | 0 |  | 490 | 400 | 선택 | 선택 | 0 | 4168 | 0 |  | 490 | 400 | 선택 | 선택 | 선택 | 미정 | 미정 | 미정 | 미정 |  | 미정 | RB080.00 | C
A48934 | 2018-11-04 | 1 | C |  | 5 | A | FPA-20NICRMOHM2 | 소입성보증강 | C1 | BM#1 | 1614 | 45 | 1635 | 1574 | 40 | 6500 |  | 3 | 0.32 | 17 |  | -1.95 | 1592 | 1635 | 0.1 | 0 |  | 32 | 19 | 46 | Y |  | 2018-11-05 01:17 | 84 | 1081 | 24 | 29 | 35 | 39 | 41 | 41 | 41 | 41 | 42 | 41 | 40 | 40 | 39 | 39 | 38 | 42 | 39 | 41 | -0.04 | Y | 25 | Y | 0 | [8 empty] | N | N | Y | 110 | 0.47 | 68 | 101508 | 101350 | 2620 | 16000 | 1 | 2 |  | 2018-11-05 01:27 | 1592 | 133 |  | 43 | [16 empty] | 97.65 | 100 | 0 | 0 | 0 |  | 650 |  | 선택 | 선택 | 0 | 0 | 0 |  | 650 |  | 선택 | 선택 | 해제 | 미정 | 미정 | 미정 | 미정 |  | 미정 | BT180180 | H
B48833 | 2018-11-04 | 2 | C | TUNDISH교체 | 1 | A | SNCMH2 | 소입성보증강 | C1 | BM#2 | 1647 | 48 | 1665 | 1596 | 41 | 8300 |  | 1 | 0.32 | 21 |  | -2.25 | 1592 | 1662 | 0 | 0.43 | 0 | 16 | 33 | 77 | Y |  | 2018-11-05 02:26 | 85 | 1090 | -543 | -82 | 29 | 29 | 28 | 22 | 27 | 33 | 36 | 39 | 39 | 40 | 41 | 39 | 32 | 41 | 39 | 39 | -0.2 |  | 9.98 | Y | -0.2 |  | 3.28 | 3.28 | 1.29 |  |  |  | N | N | N | N | 150 | 0.49 | 62 | 92532 | 103720 | 80 | 16500 | 11 | 2 | 10 | 2018-11-05 02:30 | 1592 | 138 |  | 31 |  | *T/D플럭스 120/15KG *롱노즐 실리부 부착 *수소 10분 측정값 기준치 초과, 생관통보(1차 3.28PPM,2차 3.81PPM, 3차 1.29PPM) *주입 말기 전공정 요청 감속주입 | [14 empty] | 88.42 | 72.73 | 700 | 0 | 0 |  | 450 | 300 | 선택 | 선택 | 700 | 0 | 0 |  | 450 | 300 | 선택 | 선택 | 해제 | 미정 | 미정 | 미정 | 선택 |  | 미정 | RB130.00 | H
A48935 | 2018-11-04 | 1 | C |  | 6 | A | FPA-20NICRMOHM2 | 소입성보증강 | C1 | BM#1 | 1649 | 45 | 1632 | 1589 | 40 | 5700 |  | 3 | 0.31 | 17 |  | -1.75 | 1595 | 1632 | 0.09 | 0 |  | 6 | 8 | 61 | Y |  | 2018-11-05 02:23 | 87 | 1098 | 36 | 36 | 37 | 39 | 40 | 41 | 40 | 40 | 39 | 38 | 38 | 37 | 35 | 34 | 38 | 41 | 34 | 40 | -0.18 | Y | 39.98 | Y | -0.2 | [8 empty] | N | N | Y | 100 | 0.47 | 66 | 101508 | 102090 | 630 | 15800 | 1 | 2 |  | 2018-11-05 02:35 | 1595 | 137 |  | 46 | [16 empty] | 98.84 | 100 | 0 | 0 | 0 |  | 650 |  | 선택 | 선택 | 0 | 0 | 0 |  | 650 |  | 선택 | 선택 | 해제 | 미정 | 미정 | 미정 | 미정 |  | 미정 | BT180180 | H
B48834 | 2018-11-04 | 2 | C |  | 2 | A | SNCMH2 | 소입성보증강 | C1 | BM#2 | 1588 | 48 | 1636 | 1577 | 40 | 7600 |  | 1 | 0.31 | 19 |  | 0 | 1577 | 1638 | 0 | 0.37 | 0 | 22 | 65 | 64 | Y |  | 2018-11-05 03:20 | 70 | 1091 | 38 | 32 | 30 | 29 | 27 | 26 | 24 | 23 | 22 | 21 | 18 | 16 | 16 | 16 | 25 | 30 | 16 | 0 | -0.28 |  | 49.98 | Y | 0 | [7 empty] | N | N | N | N | 140 | 0.49 | 65 | 100944 | 105040 | 80 | 13700 | 11 | 2 | 20 | 2018-11-05 03:37 | 1577 | 139 |  | 42 |  | *전공정 요청 감속주입 | [14 empty] | 98.15 | 100 | 0 | 0 | 0 |  | 450 | 300 | 선택 | 선택 | 0 | 0 | 0 |  | 450 | 300 | 선택 | 선택 | 해제 | 미정 | 미정 | 미정 | 미정 |  | 미정 | RB130.00 | H
A48936 | 2018-11-04 | 1 | C |  | 7 | A | FPA-20NICRMOHM2 | 소입성보증강 | C1 | BM#1 | 1624 | 43 | 1640 | 1577 | 35 | 6200 |  | 3 | 0.32 | 17 |  | -2.05 | 1596 | 1640 | 0.1 | 0 |  | 1 | 26 | 54 | Y |  | 2018-11-05 03:29 | 88 | 1099 | 32 | 38 | 41 | 44 | 46 | 46 | 46 | 46 | 45 | 44 | 44 | 43 | 43 | 42 | 43 | 46 | 42 | 46 | -0.09 | Y | 44.98 | Y | -0.2 | [8 empty] | N | N | Y | 150 | 0.47 | 66 | 101508 | 98900 | 3800 | 16100 | 1 | 2 |  | 2018-11-05 03:46 | 1596 | 127 |  | 48 | [16 empty] | 98.89 | 100 | 0 | 0 | 0 |  | 650 |  | 선택 | 선택 | 0 | 0 | 0 |  | 650 |  | 선택 | 선택 | 해제 | 미정 | 미정 | 미정 | 미정 |  | 미정 | BT180180 | H
C47337 | 2018-11-04 | 3 | A |  | 3 | A | SNCMH2 | 소입성보증강 | C1 | BM#2 | 1618 | 46 | 1623 | 1559 | 39 | 7600 |  | 2 | 0.22 | 18 | 40 | -2.23 | 1574 | 1628 | 20.2 | 0 | 8 | 31 | 77 | 56 | Y |  | 2018-11-05 04:44 | 67 | 1060 | 10 | 22 | 27 | 30 | 31 | 31 | 31 | 29 | 27 | 26 | 24 | 23 | 21 | 19 | 25 | 31 | 19 | 31 | -0.27 | Y | 45.02 | Y | -0.4 | [7 empty] | N | N | N | N | 130 | 0.46 | 69 | 109386 | 103430 | 1660 | 15600 | 11 | 2 |  | 2018-11-05 04:58 | 1574 | 116 |  | 26 |  | *전공정 요청 감속주입 *전공정 지연 20%이상 감속주입 이상공정 등록및 생관통보 | [14 empty] | 103.39 | 100 | 0 | 0 | 0 |  | 450 | 300 | 선택 | 선택 | 0 | 0 | 0 |  | 450 | 300 | 선택 | 선택 | 해제 | 미정 | 미정 | 미정 | 선택 | 2 | 미정 | RB100.00 | C
B48835 | 2018-11-04 | 2 | A |  | 8 | A | FPA-20NICRMOHM2 | 소입성보증강 | C1 | BM#1 | 1626 | 52 | 1605 | 1525 | 49 | 9700 |  | 1 | 0.52 | 17 |  | 0 | 1568 | 1642 | 0 | 0.33 | 0 | 30 | 3 | 65 | Y |  | 2018-11-05 04:48 | 60 | 1087 | 40 | 33 | 28 | 25 | 22 | 21 | 20 | 18 | 17 | 16 | 15 | 15 | 14 | 13 | 22 | 28 | 13 | 0 | -0.27 |  | 55 | Y | -0.2 | [8 empty] | N | N | Y | 140 | 0.43 | 70 | 101508 | 99060 | 100 | 16360 | 1 | 2 |  | 2018-11-05 04:51 | 1568 | 160 |  | 37 |  | *전공정 지연으로 감속주입-정속주입 강종 감속으로 이상재 등록ID:103~106.203~206 | [14 empty] | 101.76 | 100 | 0 | 0 | 0 |  | 650 |  | 선택 | 선택 | 0 | 0 | 0 |  | 650 |  | 선택 | 선택 | 해제 | 미정 | 미정 | 미정 | 선택 | 7 | 미정 | BT180180 | H
B48836 | 2018-11-04 | 2 | A | 연주종료 | 9 | B | FPA-20NICRMOHM2 | 소입성보증강 | C1 | BM#1 | 1620 | 51 | 1655 | 1555 | 48 | 9100 |  | 1 | 0.38 | 16 |  | -2.32 | 1581 | 1650 | 0.31 | 0.27 | 0 | 23 | 53 | 63 | Y |  | 2018-11-05 06:31 | 73 | 1084 | 9 | 25 | 34 | 40 | 43 | 44 | 44 | [6 empty] | 44 | 33 | 44 | 44 | 0 | 0 |  | 4.98 | Y | 0 | [8 empty] | N | N | Y | 130 | 0.45 | 34 | 42371 | 52590 | 45860 | 13500 | 1 | 2 |  | 2018-11-05 06:34 | 1581 | 149 |  | 7 | 26 | *클로깅발생으로 연주종료 07:20 *클로깅으로 L/D 잔강 46ton 내림 | 7072087640D741FBA568A205E1200482 | 778C376FB0C64237A62BA3C2628D9128 |  | 26CF5BC49A1549C59F1615484D9D0EDE |  | 1EE23140425B4BA288463A4872DF1A69 |  |  |  | 0796D3943D4B4D7A8D89C489DBEFCA40 |  |  |  |  | 43.04 | 100 | 0 | 3000 | 0 |  | 650 |  | 선택 | 선택 | 0 | 3000 | 0 |  | 650 |  | 선택 | 선택 | 해제 | 미정 | 미정 | 미정 | 미정 |  | 미정 | BT180180 | H
C47338 | 2018-11-04 | 3 | A |  | 4 | A | SNCMH2 | 소입성보증강 | C1 | BM#2 | 1618 | 46 | 1639 | 1568 | 37 | 7200 |  | 2 | 0.22 | 19 | 40 | -2.36 | 1575 | 1638 | 16.2 | 0 |  | 29 | 77 | 52 | Y |  | 2018-11-05 05:56 | 68 | 1060 | 15 | 24 | 26 | 27 | 29 | 29 | 29 | 29 | 28 | 27 | 26 | 25 | 24 | 19 | 26 | 29 | 19 | 29 | -0.2 | Y | 49.98 | Y | -0.6 | [7 empty] | N | N | N | N | 120 | 0.45 | 70 | 97161 | 105680 | 40 | 16100 | 11 | 2 |  | 2018-11-05 06:05 | 1575 | 126 |  | 27 |  | *전공정 요청 감속주입 | [14 empty] | 93.24 | 100 | 0 | 0 | 0 |  | 450 | 300 | 선택 | 선택 | 0 | 0 | 0 |  | 450 | 300 | 선택 | 선택 | 해제 | 미정 | 미정 | 미정 | 미정 |  | 미정 | RB160.00 | C
C47339 | 2018-11-04 | 3 | A |  | 5 | A | SNCMH2 | 소입성보증강 | C1 | BM#2 | 1592 | 54 | 1634 | 1542 | 45 | 9100 |  | 2 | 0.22 | 19 |  | -2.53 | 1579 | 1646 | 23.1 | 28.3 |  | 10 | 84 | 122 | Y |  | 2018-11-05 07:08 | 72 | 1060 | 16 | 21 | 24 | 27 | 29 | 29 | 28 | 29 | 29 | 27 | 27 | 26 | 24 | 14 | 25 | 29 | 14 | 29 | -0.23 | Y | 65.02 | Y | -0.4 | [7 empty] | N | N | N | N | 110 | 0.38 | 84 | 98043 | 102680 | 50 | 16100 | 11 | 2 |  | 2018-11-05 07:17 | 1579 | 127 |  | 28 |  | *전공정 요청 20%이상감속주입 이상공정등록및 생관통보 *전공정 지연 0.40 미만 작업 ID:305.306//405.406 | [14 empty] | 95.65 | 100 | 0 | 0 | 0 |  | 450 | 300 | 선택 | 선택 | 0 | 0 | 0 |  | 450 | 300 | 선택 | 선택 | 해제 | 미정 | 미정 | 미정 | 미정 |  | 미정 | BT180180 | C
B48839 | 2018-11-05 | 2 | A |  | 6 | B | SNCMH2 | 소입성보증강 | C1 | BM#2 | 1614 | 31 | 1636 | 1566 | 27 | 6100 |  | 1 | 0.3 | 18 |  | -2.14 | 1571 | 1618 | 0 | 0.24 | 0 | 22 | 66 | 132 | Y |  | 2018-11-05 08:57 | 64 | 1098 | 10 | 17 | 22 | 24 | 24 | 24 | 23 | 22 | 21 | 20 | 19 | 18 | 16 | 12 | 20 | 24 | 12 | 24 | -0.22 | Y | 55 | Y | -0.4 | [7 empty] | N | N | N | N | 100 | 0.49 | 71 | 100944 | 112530 | 10 | 15400 | 11 | 2 |  | 2018-11-05 08:55 | 1571 | 85 |  | 7 |  | *전공정 지연 감속주입 | [14 empty] | 90.05 | 100 | 0 | 0 | 0 |  | 450 | 300 | 선택 | 선택 | 0 | 0 | 0 |  | 450 | 300 | 선택 | 선택 | 해제 | 미정 | 미정 | 미정 | 미정 |  | 미정 | RB130.00 | C
B48840 | 2018-11-05 | 2 | A |  | 7 | B | SNCMH2 | 소입성보증강 | C1 | BM#2 | 1619 | 38 | 1625 | 1577 | 28 | 5600 |  | 1 | 0.31 | 19 |  | -2.17 | 1576 | 1637 | 0 | 0.26 | 0 | 30 | 4 | 93 | Y |  | 2018-11-05 10:01 | 69 | 1128 | 8 | 24 | 31 | 35 | 36 | 36 | 36 | 35 | 34 | 33 | 31 | 29 | 27 | 25 | 30 | 36 | 25 | 36 | -0.24 | Y | 45.08 | Y | -0.4 | [7 empty] | N | N | N | N | 150 | 0.48 | 67 | 113862 | 107620 | 70 | 15300 | 11 | 2 |  | 2018-11-05 10:02 | 1576 | 102 |  | 17 |  | *전공정 지연 감속주입 | [14 empty] | 106.41 | 100 | 0 | 0 | 0 |  | 450 | 300 | 선택 | 선택 | 0 | 0 | 0 |  | 450 | 300 | 선택 | 선택 | 해제 | 미정 | 미정 | 미정 | 미정 |  | 미정 | RB160.00 | C
B48841 | 2018-11-05 | 2 | A |  | 8 | B | SNCMH2 | 소입성보증강 | C1 | BM#2 | 1623 | 39 | 1643 | 1605 | 20 | 3400 |  | 1 | 0.31 | 19 |  | -1.92 | 1575 | 1625 | 0 | 0.25 | 0 | 23 | 54 | 138 | Y |  | 2018-11-05 11:10 | 68 | 1120 | 21 | 29 | 34 | 36 | 36 | 36 | 36 | 35 | 34 | 32 | 31 | 30 | 27 | 26 | 32 | 36 | 26 | 36 | -0.2 | Y | 49.98 | Y | -0.2 | [7 empty] | N | N | N | N | 140 | 0.51 | 67 | 114052 | 113170 | 120 | 13700 | 11 | 2 |  | 2018-11-05 11:09 | 1580 | 103 |  | 18 |  | *주입 초 전공정 요청 감속주입 | [14 empty] | 93.52 | 100 | 0 | 0 | 0 |  | 450 | 300 | 선택 | 선택 | 0 | 0 | 0 |  | 450 | 300 | 선택 | 선택 | 해제 | 미정 | 미정 | 미정 | 미정 |  | 미정 | RB120.00 | C
B48837 | 2018-11-04 | 2 | A | 잔강최소화전 | 9 | B | SNCMH2 | 소입성보증강 | C1 | BM#2 | 1609 | 77 | 1644 | 1616 | 38 | 23500 |  | 1 | 0.32 | 18 |  | -2.15 | 1587 | 1640 | 0 | 0.56 | 0 | 16 | 34 | 61 | N | 1 | 2018-11-05 12:03 | 80 | 1096 | 21 | 31 | 37 | 40 | 41 | 41 | 41 | 40 | 39 | 38 |  |  |  | 38 | 37 | 41 | 38 | 41 | -0.1 | Y | 25 | Y | -0.2 | [7 empty] | N | N | N | N | 130 | 0.52 | 49 | 104618 | 87100 | 2970 | 3000 | 11 | 2 |  | 2018-11-05 12:07 | 1587 | 422 |  | 37 |  | * L/D 강제개공 실시 ID: 301.401 이상재등록 | [14 empty] | 111.59 | 100 | 0 | 3100 | 0 |  | 450 | 300 | 선택 | 선택 | 0 | 3100 | 0 |  | 450 | 300 | 선택 | 선택 | 해제 | 미정 | 미정 | 미정 | 미정 |  | 미정 | BT180180 | C
B48838 | 2018-11-05 | 2 | B | 잔강최소화 | 10 | B | SCM440J | 합금강 | D4 | BM#2 | 1610 | 58 | 1637 | 1635 | 34 | 15300 |  | 1 | 0.29 | 15 |  | -2.56 | 1577 | 1634 | 0.2 | 0 | 0 | 1 | 27 | 60 | Y |  | 2018-11-05 12:54 | 82 | 1127 | -192 | 15 | 43 | 44 | 44 | 44 | 44 | 43 | 42 | 40 | 39 | 37 |  | 37 | 33 | 44 | 37 | 44 | -0.17 | Y | 40.02 | Y | -0.4 | [7 empty] | N | N | N | N | 120 | 0.45 | 56 | 155208 | 96440 | 2680 | 15800 | 11 | 2 |  | 2018-11-05 13:09 | 1586 | 426 |  | 50 |  | * 정속유지 강종인데 전공정 요청으로 감속주입 이상공정 등록 * M-18 기중기 모터 2번 펄트 발생하여 L/D 도착지연으로 감속주입 0.35 ID: 305,405 | [14 empty] | 158.78 | 100 | 2500 | 0 | 0 |  | 650 | 1100 | 선택 | 해제 | 2500 | 0 | 0 |  | 650 | 1100 | 선택 | 해제 | 해제 | 미정 | 미정 | 미정 | 미정 |  | 미정 | RB085.00 | C
B48842 | 2018-11-05 | 2 | B |  | 11 | A | AE4140Q | 합금강 | D4 | BM#2 | 1581 | 50 | 1644 | 1546 | 41 | 8600 |  | 1 | 0.3 | 19 |  | -2.34 | 1573 | 1640 | 0.23 | 0 | 0 | 6 | 10 | 205 | Y |  | 2018-11-05 14:24 | 79 | 1130 | 38 | 42 | 43 | 42 | 41 | 40 | 38 | 37 | 33 | 30 | 28 |  |  | 28 | 38 | 43 | 28 | 0 | -0.37 |  | 40.02 | Y | -0.4 |  |  |  | 1.28 |  |  |  | N | N | N | N | 110 | 0.45 | 60 | 40058 | 90050 | 5070 | 15400 | 11 | 2 |  | 2018-11-05 14:32 | 1573 | 115 |  | 20 |  | * 정속유지 강종인데 전공정 요청으로 감속주입 0.40 이상공정 등록 | [14 empty] | 42.12 | 100 | 0 | 0 | 0 |  | 650 | 1100 | 선택 | 선택 | 0 | 0 | 0 |  | 650 | 1100 | 선택 | 선택 | 선택 | 미정 | 선택 | 미정 | 미정 |  | 미정 | RB180.00 | C
B48843 | 2018-11-05 | 2 | B |  | 12 | B | AE4140Q | 합금강 | D4 | BM#2 | 1576 | 47 | 1635 | 1544 | 41 | 7000 |  | 1 | 0.3 | 18 |  | -1.86 | 1571 | 1621 | 0.23 | 0 | 0 | 23 | 55 | 72 | Y |  | 2018-11-05 15:27 | 77 | 1090 | 24 | 29 | 38 | 43 | 45 | 47 | 47 | 46 | 45 | 44 | 43 | 41 | 39 | 36 | 41 | 47 | 36 | 0 | -0.26 | Y | 41.67 | Y | -0.6 |  |  |  | 0.92 |  |  |  | N | N | N | N | 100 | 0.4 | 68 | 99423 | 91150 | 5380 | 15800 | 11 | 2 |  | 2018-11-05 15:36 | 1571 | 108 |  | 20 |  | * 정속유지 강종인데 전공정 요청으로 감속주입 0.40 이상공정 등록 | [14 empty] | 9942300 | 100 | 0 | 0 | 0 |  | 650 | 1100 | 선택 | 선택 | 0 | 0 | 0 |  | 650 | 1100 | 선택 | 선택 | 선택 | 미정 | 선택 | 미정 | 미정 |  | 미정 | RB170.00 | C
B48844 | 2018-11-05 | 2 | B |  | 13 | A | AE4140Q | 합금강 | D4 | BM#2 | 1608 | 43 | 1615 | 1575 | 30 | 5700 |  | 1 | 0.34 | 18 |  | -2.17 | 1552 | 1608 | 0.38 | 0 | 0 | 16 | 35 | 84 | Y |  | 2018-11-05 16:31 | 58 | 1092 | 33 | 32 | 32 | 32 | 31 | 29 | 28 | 27 | 26 | 24 | 22 | 20 |  | 20 | 28 | 32 | 20 | 32 | -0.27 |  | 45 | Y | -0.4 |  |  |  | 0.86 |  |  |  | N | N | N | Y | 150 | 0.47 | 58 | 88719 | 90670 | 5470 | 15300 | 11 | 2 |  | 2018-11-05 16:36 | 1552 | 113 |  | 28 | [16 empty] | 92.71 | 100 | 0 | 0 | 0 |  | 650 | 1100 | 선택 | 선택 | 0 | 0 | 0 |  | 650 | 1100 | 선택 | 선택 | 선택 | 미정 | 선택 | 미정 | 미정 |  | 미정 | RB184.15 | C
B48845 | 2018-11-05 | 2 | B |  | 14 | A | AE4140Q | 합금강 | D4 | BM#2 | 1584 | 52 | 1607 | 1534 | 39 | 7600 |  | 1 | 0.31 | 18 |  | -1.98 | 1553 | 1605 | 0.14 | 0 | 0 | 1 | 28 | 80 | Y |  | 2018-11-05 17:44 | 59 | 1076 | 17 | 24 | 28 | 30 | 30 | 29 | 29 | 27 | 26 | 25 | 24 | 22 | 21 | 19 | 25 | 30 | 19 | 0 | -0.22 | Y | 50.02 | Y | -0.4 |  |  |  | 0.96 |  |  |  | N | N | N | N | 140 | 0.48 | 66 | 80486 | 102750 | 720 | 16100 | 11 | 2 |  | 2018-11-05 17:44 | 1553 | 111 |  | 15 |  | * 전공정 요청으로 L/D 잔강 이월 미실시 | [14 empty] | 77.84 | 100 | 0 | 0 | 0 |  | 650 | 1100 | 선택 | 선택 | 0 | 0 | 0 |  | 650 | 1100 | 선택 | 선택 | 선택 | 미정 | 해제 | 미정 | 미정 |  | 미정 | RB160.00 | C
B48846 | 2018-11-05 | 2 | B | TUNDISH교체전 | 15 | A | AE4140Q | 합금강 | D4 | BM#2 | 1546 | 48 | 1626 | 1535 | 39 | 7700 |  | 1 | 0.32 | 18 |  | -1.95 | 1563 | 1614 | 0.17 | 0 | 0 | 6 | 11 | 83 | Y |  | 2018-11-05 18:53 | 69 | 1088 | 17 | 27 | 34 | 37 | 38 | 38 | 37 | 35 | 34 | 33 | 32 | 30 | 28 | 28 | 32 | 38 | 28 | 0 | -0.25 | Y | 40 | Y | -0.4 |  |  |  | 1.42 |  |  |  | N | N | N | N | 130 | 0.49 | 64 | 95588 | 103640 | -1440 | 2000 | 11 | 2 |  | 2018-11-05 18:53 | 1563 | 104 |  | 14 |  | * 전공정 요청으로 L/D 잔강 이월 미실시 | 78CB50E2B0A04C51B9B75690853040F4 | BB2444BA21D24715A2D00DA70EF69237 | 841FAC42B45C4F15BC7C3DB9911F65C6 | [11 empty] | 93.53 | 100 | 0 | 2728 | 0 |  | 650 | 1100 | 선택 | 선택 | 0 | 2668 | 0 |  | 650 | 1100 | 선택 | 선택 | 선택 | 미정 | 미정 | 미정 | 미정 |  | 미정 | RB160.00 | C
B48847 | 2018-11-05 | 2 | B | TUNDISH교체 | 1 | A | SM48CH | 탄소강 | B | BM#2 | 1619 | 50 | 1654 | 1554 | 41 | 8200 |  | 1 | 0.31 | 20 |  | -2.32 | 1585 | 1652 | 0 | 0.72 | 0 | 23 | 56 | 84 | Y |  | 2018-11-05 20:10 | 94 | 1076 | -116 | 44 | 43 | 41 | 40 | 41 | 47 | 49 | 51 | 53 | 54 | 53 | 54 | 53 | 44 | 54 | 53 | 53 | -0.07 |  | 14.98 | Y | -0.2 |  | 2.82 | 2.82 | 2.21 |  |  |  | N | N | N | N | 150 | 0.46 | 58 | 93049 | 95370 | 2510 | 15300 | 9 | 1 |  | 2018-11-05 20:05 | 1585 | 130 |  | 31 |  | * T/D 용강량 실측:1190mm / 19.1 TON * T/D FLUX 용탕부: 120 KG / 유탕부: 15KG 투입 * 슬리브 롱노즐( Y자형 ) 사용 * 첫 HEAT 수소측정 기준초과(10분)이상공정 등록 및 생관통보. | [14 empty] | 9304900 | 72.73 | 700 | 0 | 0 |  | 650 | 400 | 선택 | 해제 | 710 | 0 | 0 |  | 650 | 400 | 선택 | 해제 | 해제 | 미정 | 선택 | 미정 | 미정 |  | 미정 | BT180180 | C
B48848 | 2018-11-05 | 2 | C |  | 2 | A | SM48CH | 탄소강 | B | BM#2 | 1589 | 45 | 1635 | 1577 | 41 | 5300 |  | 1 | 0.3 | 16 |  | -2.27 | 1559 | 1622 | 0 | 0.84 | 0 | 16 | 36 | 79 | Y |  | 2018-11-05 21:12 | 68 | 1085 | 50 | 46 | 43 | 42 | 40 | 39 | 38 | 37 | 36 | 34 | 33 |  |  | 33 | 40 | 43 | 33 | 0 | -0.25 |  | 39.98 | Y | -0.2 | [7 empty] | N | N | N | N | 140 | 0.49 | 53 | 93049 | 87540 | 5060 | 16100 | 9 | 1 |  | 2018-11-05 21:19 | 1559 | 129 |  | 30 | [16 empty] | 100.48 | 72.73 | 0 | 0 | 0 |  | 650 | 400 | 선택 | 해제 | 0 | 0 | 0 |  | 650 | 400 | 선택 | 해제 | 해제 | 미정 | 선택 | 미정 | 미정 |  | 미정 | BT180180 | C
B48849 | 2018-11-05 | 2 | C |  | 3 | A | SM48CH | 탄소강 | B | BM#2 | 1610 | 42 | 1635 | 1565 | 29 | 6100 |  | 1 | 0.28 | 17 |  | 0 | 1560 | 1632 | 0 | 0.41 | 0 | 1 | 29 | 65 | Y |  | 2018-11-05 22:14 | 69 | 1091 | 30 | 33 | 36 | 36 | 36 | 35 | 33 | 32 | 31 | 31 | 29 |  |  | 29 | 33 | 36 | 29 | 36 | -0.17 |  | 40.02 | Y | -0.4 | [7 empty] | N | N | N | N | 130 | 0.5 | 54 | 93049 | 89460 | 4540 | 15300 | 9 | 1 |  | 2018-11-05 22:33 | 1560 | 124 |  | 24 | [16 empty] | 98.46 | 72.73 | 0 | 0 | 0 |  | 650 | 400 | 선택 | 해제 | 0 | 0 | 0 |  | 650 | 400 | 선택 | 해제 | 해제 | 미정 | 선택 | 미정 | 미정 |  | 미정 | BT180180 | C
B48850 | 2018-11-05 | 2 | C |  | 4 | A | SM48CH | 탄소강 | B | BM#2 | 1602 | 43 | 1647 | 1544 | 33 | 7000 |  | 1 | 0.23 | 20 |  | 0 | 1567 | 1637 | 0 | 0.36 | 0 | 6 | 12 | 55 | Y |  | 2018-11-05 23:10 | 76 | 1086 | 25 | 36 | 40 | 42 | 43 | 43 | 42 | 41 | 40 | 38 | 37 |  |  | 37 | 39 | 43 | 37 | 0 | -0.2 | Y | 30.02 | Y | -0.2 | [7 empty] | N | N | N | N | 120 | 0.49 | 55 | 93049 | 88950 | 5050 | 15500 | 9 | 1 |  | 2018-11-05 23:28 | 1567 | 121 |  | 25 | [16 empty] | 98.99 | 72.73 | 0 | 0 | 0 |  | 650 | 400 | 선택 | 해제 | 0 | 0 | 0 |  | 650 | 400 | 선택 | 해제 | 해제 | 미정 | 선택 | 미정 | 미정 |  | 미정 | BT180180 | H
B48851 | 2018-11-05 | 2 | C |  | 5 | A | SM48CH | 탄소강 | B | BM#2 | 1595 | 52 | 1646 | 1535 | 42 | 8600 |  | 1 | 0.23 | 17 |  | 0 | 1572 | 1634 | 0 | 0.32 | 0 | 32 | 21 | 873 | Y |  | 2018-11-06 00:18 | 81 | 1090 | 33 | 40 | 44 | 46 | 45 | 44 | 43 | 42 | 41 | 39 | 37 | 35 | 34 | 33 | 40 | 46 | 33 | 0 | -0.29 | Y | 45.43 | Y | -2.5 | [7 empty] | N | N | N | N | 110 | 0.49 | 64 | 93049 | 99910 | 5090 | 13200 | 9 | 1 |  | 2018-11-06 00:28 | 1572 | 120 |  | 14 |  | *주입 말기 M-18기중기 펄트 발생으로 20%이상 감속주입 ,이상공정 등록 및 생관통보 *후속B48852 래들 미개공 강제렌싱 2회 실시 ID:305.405 | [14 empty] | 88.62 | 72.73 | 0 | 0 | 0 |  | 650 | 400 | 선택 | 해제 | 0 | 0 | 0 |  | 650 | 400 | 선택 | 해제 | 해제 | 미정 | 선택 | 미정 | 미정 |  | 미정 | BT180180 | H
B48852 | 2018-11-05 | 2 | C |  | 6 | A | SM48CH | 탄소강 | B | BM#2 | 1606 | 45 | 1637 | 1547 | 36 | 6600 |  | 1 | 0.23 | 16 |  | 0 | 1566 | 1620 | 0 | 0.28 | 0 | 16 | 37 | 53 | N | 2 | 2018-11-06 01:15 | 75 | 1095 | 27 | 34 | 40 | 43 | 44 | 44 | 44 | 42 | 42 | 40 | 38 | 37 |  | 37 | 40 | 44 | 37 | 44 | -0.2 | Y | 35 | Y | -0.2 | [7 empty] | N | N | N | N | 150 | 0.49 | 60 | 93049 | 97910 | 5090 | 14400 | 9 | 1 |  | 2018-11-06 01:34 | 1566 | 116 |  | 25 | [16 empty] | 90.34 | 72.73 | 0 | 0 | 0 |  | 650 | 400 | 선택 | 해제 | 0 | 0 | 0 |  | 650 | 400 | 선택 | 해제 | 해제 | 미정 | 선택 | 미정 | 미정 |  | 미정 | BT180180 | H
B48853 | 2018-11-05 | 2 | C |  | 7 | A | SM48CH | 탄소강 | B | BM#2 | 1630 | 43 | 1626 | 1565 | 32 | 5700 |  | 1 | 0.24 | 16 |  | 0 | 1559 | 1611 | 0 | 0.28 | 0 | 1 | 30 | 58 | Y |  | 2018-11-06 02:25 | 68 | 1092 | 30 | 33 | 35 | 35 | 35 | 34 | 33 | 32 | 31 | 30 | 28 | 26 |  | 26 | 32 | 35 | 26 | 35 | -0.2 |  | 45 | Y | -0.4 | [7 empty] | N | N | N | N | 140 | 0.5 | 57 | 101508 | 95840 | 4740 | 14500 | 9 | 1 |  | 2018-11-06 02:33 | 1566 | 116 |  | 19 | [16 empty] | 100.65 | 75 | 0 | 0 | 0 |  | 650 | 400 | 선택 | 해제 | 0 | 0 | 0 |  | 650 | 400 | 선택 | 해제 | 해제 | 미정 | 선택 | 미정 | 선택 | 6 | 미정 | BT180180 | H
B48854 | 2018-11-05 | 2 | C |  | 8 | A | SM48CH | 탄소강 | B | BM#2 | 1614 | 43 | 1624 | 1557 | 37 | 5900 |  | 1 | 0.23 | 16 |  | 0 | 1611 | 1611 | 0 | 0.29 | 0 | 6 | 13 | 59 | Y |  | 2018-11-06 03:23 | 120 | 1102 | 23 | 34 | 38 | 40 | 40 | 40 | 39 | 38 | 37 | 36 | 35 | 34 | 32 | 32 | 36 | 40 | 32 | 40 | -0.18 | Y | 45.02 | Y | -0.4 | [7 empty] | N | N | N | N | 130 | 0.5 | 61 | 101508 | 99770 | 4960 | 15800 | 9 | 1 |  | 2018-11-06 03:36 | 1567 | 109 |  | 21 | [16 empty] | 97 | 100 | 0 | 0 | 0 |  | 650 | 400 | 선택 | 해제 | 0 | 0 | 0 |  | 650 | 400 | 선택 | 해제 | 해제 | 미정 | 선택 | 미정 | 미정 |  | 미정 | BT180180 | H
B48855 | 2018-11-05 | 2 | C |  | 9 | A | SM48CH | 탄소강 | B | BM#2 | 1636 | 44 | 1634 | 1576 | 36 | 5700 |  | 1 | 0.21 | 20 |  | 0 | 1550 | 1620 | 0 | 0.34 | 0 | 32 | 22 | 59 | Y |  | 2018-11-06 04:32 | 59 | 1098 | 29 | 33 | 36 | 37 | 37 | 37 | 35 | 34 | 33 | 31 | 30 | 28 |  | 28 | 33 | 37 | 28 | 37 | -0.22 | Y | 40 | Y | -0.4 | [7 empty] | N | N | N | N | 120 | 0.5 | 59 | 101508 | 97000 | 5030 | 15200 | 9 | 1 |  | 2018-11-06 04:39 | 1550 | 110 |  | 15 | [16 empty] | 99.52 | 100 | 0 | 0 | 0 |  | 650 | 400 | 선택 | 해제 | 0 | 0 | 0 |  | 650 | 400 | 선택 | 해제 | 해제 | 미정 | 선택 | 미정 | 미정 |  | 미정 | BT180180 | H
B48856 | 2018-11-05 | 2 | A |  | 10 | B | SM48CH | 탄소강 | B | BM#2 | 1590 | 45 | 1614 | 1524 | 35 | 6900 |  | 1 | 0.24 | 16 |  | 0 | 1555 | 1608 | 0 | 0.29 | 0 | 23 | 58 | 81 | Y |  | 2018-11-06 05:33 | 64 | 1060 | 25 | 29 | 32 | 33 | 34 | 33 | 32 | 31 | 30 | 29 | 28 | 26 | 24 | 24 | 30 | 34 | 24 | 0 | -0.25 | Y | 39.98 | Y | -0.4 | [7 empty] | N | N | N | N | 110 | 0.5 | 60 | 101508 | 99140 | 4910 | 14900 | 9 | 1 |  | 2018-11-06 05:38 | 1555 | 112 |  | 16 | [16 empty] | 10150800 | 100 | 0 | 0 | 0 |  | 650 | 400 | 선택 | 해제 | 0 | 0 | 0 |  | 650 | 400 | 선택 | 해제 | 해제 | 미정 | 선택 | 미정 | 미정 |  | 미정 | BT180180 | H
B48857 | 2018-11-05 | 2 | A | TUNDISH교체전 | 11 | A | SM48CH | 탄소강 | B | BM#2 | 1599 | 40 | 1624 | 1547 | 30 | 6200 |  | 1 | 0.2 | 16 |  | -2.11 | 1565 | 1620 | 0 | 0.36 | 0 | 1 | 31 | 59 | Y |  | 2018-11-06 06:32 | 74 | 1089 | 23 | 35 | 36 | 40 | 43 | 44 | 43 | 43 | 42 | 41 | 39 | 38 | 37 | 37 | 39 | 44 | 37 | 43 | -0.2 | Y | 34.97 | Y | -0.2 | [7 empty] | N | N | N | N | 100 | 0.5 | 57 | 78558 | 94450 | 5050 | 2500 | 9 | 1 |  | 2018-11-06 06:28 | 1565 | 110 |  | 19 |  |  | DA9192E53AE8499788B97395A917F295 | 9C64ADFB5F504E54A93BAD91E43DFF8B | 3414342C1CBB4944A1D398335C92019C | [11 empty] | 78.95 | 100 | 0 | 2500 | 0 |  | 650 | 400 | 선택 | 해제 | 0 | 2500 | 0 |  | 650 | 400 | 선택 | 해제 | 해제 | 미정 | 선택 | 미정 | 미정 |  | 미정 | BT180180 | H
B48858 | 2018-11-05 | 2 | A | TUNDISH교체 | 1 | B | AE1548 | 합금강 | AE4130M6 | BM#2 | 1569 | 50 | 1665 | 1556 | 43 | 7800 |  | 1 | 0.27 | 20 |  | -2.16 | 1579 | 1642 | 0.21 | 0 | 0 | 6 | 14 | 56 | Y |  | 2018-11-06 07:48 | 91 | 1096 | -276 | -106 | 34 | 34 | 33 | 29 | 33 | 37 | 39 | 40 | 41 | 42 | 43 | 43 | 38 | 43 | 43 | 43 | 0 |  | 9.97 | Y | 0 |  | 2.7 | 2.63 | 1.7 |  |  |  | N | N | N | M | 150 | 0.46 | 60 | 88629 | 94690 | 9760 | 15700 | 10 | 2 |  | 2018-11-06 07:44 | 1579 | 138 |  | 27 |  | *T/D 플럭스 120/15KG *T/D 교체 슬리브롱노즐사용 *L/D첫 HEAT 생왕겨 투입 *수소 10분 측정값 기준 초과 생관통보 및 이상공정등록 | [14 empty] | 88.76 | 100 | 700 | 0 | 0 |  | 650 | 700 | 선택 | 해제 | 700 | 0 | 0 |  | 650 | 700 | 선택 | 해제 | 해제 | 미정 | 선택 | 미정 | 미정 |  | 미정 | SB135135 | C
B48859 | 2018-11-06 | 2 | A |  | 2 | A | AE1548 | 합금강 | AE4130M6 | BM#2 | 1590 | 43 | 1605 | 1555 | 38 | 7400 |  | 1 | 0.28 | 18 |  | -2.32 | 1556 | 1621 | 0.12 | 0 | 0 | 32 | 23 | 62 | Y |  | 2018-11-06 08:53 | 68 | 1125 | 41 | 38 | 36 | 35 | 34 | 33 | 32 | 30 | 29 | 28 | 27 | 26 | 25 | 25 | 32 | 36 | 25 | 0 | -0.22 |  | 49.98 | Y | -0.2 |  |  |  | 1.06 |  |  |  | N | N | N | Y | 140 | 0.48 | 64 | 103082 | 101400 | 5130 | 15100 | 10 | 2 |  | 2018-11-06 08:53 | 1556 | 125 |  | 26 | [16 empty] | 96.84 | 100 | 0 | 0 | 0 |  | 650 | 700 | 선택 | 해제 | 0 | 0 | 0 |  | 650 | 700 | 선택 | 해제 | 해제 | 미정 | 선택 | 미정 | 미정 |  | 미정 | SB135135 | C
A48940 | 2018-11-06 | 1 | A | 연주시작 | 1 | B | KF70CVS | 합금강 | D4 | BM#1 | 1622 | 169 | 1642 | 1545 | 35 | 5600 |  | 3 | 0.32 | 21 |  | -2.33 | 1567 | 1628 | 0 | 71.24 |  | 30 | 5 | 1195 | Y |  | 2018-11-06 09:20 | 91 | 1147 | 32 | 37 | 34 | 37 | 40 | 42 | 43 | 44 | 44 | 44 | 43 | 42 |  | 42 | 41 | 44 | 42 | 44 | -0.09 |  | 20.03 | Y | -0.2 |  | 2.56 | 2.56 | 1.9 |  |  |  | N | N | N | N | 150 | 0.41 | 61 | 98730 | 92180 | 10 | 15030 | 14 | 1 |  | 2018-11-06 09:26 | 1567 | 108 |  | 14 |  | *T/D가열온도:자동-1364`.수동건-1341`.STR#1:941.STR#2:1011.T/D FLUX 유:15,용:120 *첫Heat 수소측정치 OVER되어 이상재 등록및 생관통보-ID:101.102.201.202 | [14 empty] | 108.79 | 100 | 1000 | 0 | 0 |  | 650 |  | 선택 | 해제 | 1000 | 0 | 0 |  | 650 |  | 선택 | 해제 | 미정 | 미정 | 미정 | 미정 | 선택 |  | 미정 | BT180180 | H
B48860 | 2018-11-06 | 2 | A |  | 3 | A | AE1548 | 합금강 | AE4130M6 | BM#2 | 1576 | 45 | 1637 | 1577 | 32 | 6300 |  | 1 | 0.28 | 16 |  | -2.66 | 1557 | 1626 | 0.21 | 0 | 0 | 23 | 59 | 66 | Y |  | 2018-11-06 09:47 | 69 | 1130 | 20 | 24 | 29 | 31 | 32 | 31 | 30 | 30 | 28 | 27 | 25 | 23 |  | 23 | 28 | 32 | 23 | 0 | -0.26 | Y | 34.98 | Y | -0.4 |  |  |  | 0.91 |  |  |  | N | N | N | Y | 130 | 0.48 | 58 | 103082 | 93880 | 5200 | 14600 | 10 | 2 |  | 2018-11-06 09:46 | 1557 | 130 |  | 40 |  | * 사무실 요청으로 샘플 채취: 303 403 | [14 empty] | 101.91 | 100 | 0 | 0 | 300 |  | 650 | 700 | 선택 | 해제 | 0 | 0 | 300 |  | 650 | 700 | 선택 | 해제 | 해제 | 미정 | 선택 | 미정 | 미정 |  | 미정 | SB135135 | C
A48941 | 2018-11-06 | 1 | A |  | 2 | A | KF70CVS | 합금강 | D4 | BM#1 | 1619 | 41 | 1608 | 1542 | 35 | 5300 |  | 3 | 0.32 | 19 |  | -1.47 | 1555 | 1591 | 0 | 11.19 |  | 35 | 14 | 860 | Y |  | 2018-11-06 10:19 | 79 | 1121 | 41 | 36 | 34 | 32 | 31 | 29 | 28 | 28 | 27 | 25 | 24 | 23 | 21 | 20 | 29 | 34 | 20 | 0 | -0.25 |  | 54.98 | Y | -0.2 | [7 empty] | N | N | N | N | 140 | 0.43 | 67 | 84590 | 91530 | 800 | 14980 | 14 | 1 |  | 2018-11-06 10:28 | 1555 | 95 |  | 17 | [16 empty] | 91.75 | 100 | 0 | 0 | 0 |  | 650 |  | 선택 | 해제 | 0 | 0 | 0 |  | 650 |  | 선택 | 해제 | 미정 | 미정 | 미정 | 미정 | 미정 |  | 미정 | BT180180 | H
B48861 | 2018-11-06 | 2 | A |  | 4 | A | AE1548 | 합금강 | AE4130M6 | BM#2 | 1577 | 46 | 1634 | 1554 | 43 | 7200 |  | 1 | 0.28 | 15 |  | -2.53 | 1559 | 1625 | 0.14 | 0 | 0 | 1 | 32 | 69 | Y |  | 2018-11-06 11:00 | 71 | 1128 | 17 | 28 | 32 | 35 | 36 | 37 | 36 | 35 | 34 | 33 | 32 | 30 |  | 30 | 32 | 37 | 30 | 0 | -0.23 | Y | 30.02 | Y | -0.4 |  |  |  | 1.2 |  |  |  | N | N | N | Y | 120 | 0.48 | 59 | 103082 | 94680 | 5180 | 15900 | 10 | 2 |  | 2018-11-06 10:57 | 1559 | 132 |  | 30 | [16 empty] | 103.29 | 100 | 0 | 0 | 0 |  | 650 | 700 | 선택 | 해제 | 0 | 0 | 0 |  | 650 | 700 | 선택 | 해제 | 해제 | 미정 | 선택 | 미정 | 선택 | 3 | 미정 | SB135135 | C
A48942 | 2018-11-06 | 1 | A |  | 3 | A | KF70CVS | 합금강 | D4 | BM#1 | 1590 | 42 | 1596 | 1527 | 35 | 5700 |  | 3 | 0.33 | 13 |  | -2.85 | 1543 | 1596 | 0 | 9.24 |  | 21 | 1 | 23899 | Y |  | 2018-11-06 11:23 | 67 | 972 | 17 | 18 | 19 | 20 | 20 | 19 | 19 | 18 | 18 | 17 | 16 | 15 | 14 | 14 | 18 | 20 | 14 | 19 | -0.13 | Y | 44.97 | Y | -0.2 | [7 empty] | N | N | N | N | 130 | 0.43 | 64 | 84590 | 91590 | 3390 | 16180 | 14 | 1 |  | 2018-11-06 11:29 | 1543 | 98 |  | 23 | [16 empty] | 89 | 100 | 0 | 0 | 0 |  | 650 |  | 선택 | 해제 | 0 | 0 | 0 |  | 650 |  | 선택 | 해제 | 미정 | 미정 | 미정 | 미정 | 미정 |  | 미정 | BT180180 | H
B48862 | 2018-11-06 | 2 | A | 잔강최소화전 | 5 | A | AE1548 | 합금강 | AE4130M6 | BM#2 | 1579 | 43 | 1634 | 1547 | 37 | 6400 |  | 1 | 0.33 | 15 |  | -2.49 | 1557 | 1619 | 0.15 | 0 | 0 | 6 | 15 | 44 | Y |  | 2018-11-06 12:02 | 69 | 1132 | 25 | 29 | 33 | 34 | 35 | 35 | 35 | 34 | 33 | 32 | 31 | 30 |  | 30 | 32 | 35 | 30 | 35 | -0.14 | Y | 35 | Y | -0.2 |  |  |  | 0.98 |  |  |  | N | N | N | Y | 110 | 0.48 | 59 | 69319 | 93920 | 5120 | 3000 | 10 | 2 |  | 2018-11-06 12:12 | 1557 | 129 |  | 30 | [16 empty] | 70.02 | 100 | 0 | 3100 | 0 |  | 650 | 700 | 선택 | 해제 | 0 | 3200 | 0 |  | 650 | 700 | 선택 | 해제 | 해제 | 미정 | 선택 | 미정 | 미정 |  | 미정 | SB120120 | C
A48943 | 2018-11-06 | 1 | B |  | 4 | A | KF70CVS | 합금강 | D4 | BM#1 | 1589 | 42 | 1602 | 1527 | 33 | 5300 |  | 3 | 0.32 | 17 |  | -1.76 | 1549 | 1588 | 0 | 9.85 |  | 32 | 24 | 27 | Y |  | 2018-11-06 12:25 | 73 | 1136 | 12 | 24 | 29 | 33 | 35 | 36 | 37 | 37 | 36 | 36 | 35 | 34 | 33 | 31 | 32 | 37 | 31 | 36 | -0.17 | Y | 35.02 | Y | -0.4 | [7 empty] | N | N | N | N | 120 | 0.43 | 67 | 84590 | 87430 | 3150 | 15300 | 14 | 1 |  | 2018-11-06 12:34 | 1549 | 101 |  | 28 |  | *샘플채취 ID:103.203 | [14 empty] | 90.18 | 100 | 0 | 0 | 300 |  | 650 |  | 선택 | 해제 | 0 | 0 | 300 |  | 650 |  | 선택 | 해제 | 미정 | 미정 | 미정 | 미정 | 미정 |  | 미정 | BT180180 | H
B48863 | 2018-11-06 | 2 | B | 잔강최소화 | 6 | A | SCM430M | 합금강 | D | BM#2 | 1581 | 50 | 1625 | 1556 | 44 | 8300 |  | 1 | 0.35 | 14 |  | -2.47 | 1572 | 1627 | 0.09 | 0 | 0 | 30 | 6 | 35 | Y |  | 2018-11-06 13:03 | 70 | 1135 | -195 | 18 | 24 | 24 | 25 | 25 | 25 | 25 | 24 | 24 | 23 | 21 |  | 21 | 18 | 25 | 21 | 25 | -0.11 | Y | 35 | Y | -0.4 | [7 empty] | N | N | N | N | 150 | 0.5 | 58 | 93049 | 107780 | 760 |  | 10 | 2 | 10 | 2018-11-06 13:03 | 1572 | 142 |  | 44 | [16 empty] | 87.04 | 100 | 2700 | 0 | 0 |  | 650 | 400 | 선택 | 선택 | 2700 | 0 | 0 |  | 650 | 400 | 선택 | 선택 | 해제 | 미정 | 해제 | 미정 | 선택 | 2 | 미정 | BT180180 | H
A48944 | 2018-11-06 | 1 | B |  | 5 | A | KF70CVS | 합금강 | D4 | BM#1 | 1578 | 45 | 1604 | 1528 | 40 | 6400 |  | 1 | 0.34 | 14 |  | 0 | 1544 | 1596 | 0 | 0.21 | 0 | 23 | 60 | 32 | Y |  | 2018-11-06 13:52 | 68 | 1128 | 28 | 31 | 33 | 34 | 33 | 32 | 30 | 29 | 28 | 27 | 25 | 23 | 21 | 18 | 29 | 34 | 18 | 0 | -0.32 | Y | 50 | Y | -0.6 | [7 empty] | N | N | N | N | 110 | 0.43 | 65 | 84590 | 93270 | 20 | 15500 | 14 | 1 |  | 2018-11-06 13:56 | 1544 | 109 |  | 10 | [16 empty] | 90.76 | 100 | 0 | 0 | 0 |  | 650 |  | 선택 | 해제 | 0 | 0 | 0 |  | 650 |  | 선택 | 해제 | 미정 | 미정 | 미정 | 미정 | 미정 |  | 미정 | BT180180 | H
B48864 | 2018-11-06 | 2 | B |  | 7 | A | SCM430M | 합금강 | D | BM#2 | 1592 | 49 | 1644 | 1564 | 46 | 8400 |  | 3 | 0.34 | 15 |  | -2.43 | 1586 | 1635 | 0.08 | 0 |  | 2 | 1 | 22741 | Y |  | 2018-11-06 13:53 | 84 | 891 | 18 | 16 | 18 | 20 | 22 | 22 | 21 | 22 | 21 | 21 | 20 | 19 |  | 19 | 20 | 22 | 19 | 22 | -0.09 | Y | 35 | Y | -0.2 |  |  |  | 1.36 |  |  |  | N | N | N | N | 140 | 0.52 | 58 | 100691 | 98440 | 1630 | 14100 | 10 | 2 | 20 | 2018-11-06 14:00 | 1586 | 138 |  | 54 |  | * L/D 대보수 | [14 empty] | 100.59 | 100 | 0 | 0 | 0 |  | 650 | 400 | 선택 | 선택 | 0 | 0 | 0 |  | 650 | 400 | 선택 | 선택 | 해제 | 미정 | 미정 | 미정 | 미정 |  | 미정 | RB140.00 | C
A48945 | 2018-11-06 | 1 | B |  | 6 | A | KF70CVS | 합금강 | D4 | BM#1 | 1546 | 44 | 1573 | 1519 | 38 | 6200 |  | 3 | 0.34 | 15 |  | -2 | 1534 | 1571 | 0 | 8.77 |  | 35 | 15 | 75 | Y |  | 2018-11-06 14:36 | 58 | 1116 | 15 | 14 | 14 | 13 | 12 | 12 | 12 | 11 | 10 | 9 | 8 | 8 | 6 | 5 | 11 | 14 | 5 | 12 | -0.16 |  | 55 | Y | -0.2 | [7 empty] | N | N | N | N | 100 | 0.43 | 68 | 101508 | 94140 | 3260 | 15400 | 14 | 1 |  | 2018-11-06 14:45 | 1534 | 109 |  | 33 | [16 empty] | 104.27 | 100 | 0 | 0 | 0 |  | 650 |  | 선택 | 해제 | 0 | 0 | 0 |  | 650 |  | 선택 | 해제 | 미정 | 미정 | 미정 | 미정 | 미정 |  | 미정 | BT180180 | H
B48865 | 2018-11-06 | 2 | B | TUNDISH교체전 | 8 | A | SCM430M | 합금강 | D | BM#2 | 1566 | 48 | 1625 | 1534 | 38 | 7500 |  | 1 | 0.39 | 14 |  | -2.47 | 1560 | 1620 | 0.21 | 0 | 0 | 1 | 33 | 40 | Y |  | 2018-11-06 15:09 | 58 | 1133 | 17 | 22 | 24 | 26 | 26 | 26 | 26 | 25 | 24 | 23 | 22 | 21 |  | 21 | 24 | 26 | 21 | 26 | -0.13 | Y | 39.98 | Y | -0.2 | [7 empty] | N | N | N | N | 130 | 0.51 | 57 | 96031 | 97790 | 1110 | 2000 | 10 | 2 | 40 | 2018-11-06 15:10 | 1560 | 133 |  | 39 |  |  | D1C5F06659CE4D179A0AFBF29E8775FC | 79701D573B3D4D5D9ADFF2C2D6C21C3A | 481691A4878B4666B2DB78F68A7299EE | [11 empty] | 97.1 | 100 | 0 | 2550 | 0 |  | 650 | 400 | 선택 | 선택 | 0 | 2630 | 0 |  | 650 | 400 | 선택 | 선택 | 해제 | 미정 | 미정 | 미정 | 미정 |  | 미정 | BT180180 | H
A48946 | 2018-11-06 | 1 | B |  | 7 | A | KF70CVS | 합금강 | D4 | BM#1 | 1674 | 45 | 1580 | 1550 | 40 | 5000 |  | 3 | 0.32 | 17 |  | -2.09 | 1540 | 1585 | 0 | 9.53 |  | 21 | 2 | 70 | Y |  | 2018-11-06 15:56 | 64 | 1086 | 1 | 13 | 17 | 20 | 21 | 22 | 21 | 21 | 21 | 20 | 19 | 18 | 17 | 15 | 18 | 22 | 15 | 21 | -0.17 | Y | 40 | Y | -0.4 | [7 empty] | N | N | N | N | 150 | 0.43 | 65 | 101508 | 92360 | 4450 | 16300 | 14 | 1 |  | 2018-11-06 16:03 | 1540 | 103 |  | 23 | [16 empty] | 104.92 | 100 | 0 | 0 | 0 |  | 650 |  | 선택 | 해제 | 0 | 0 | 0 |  | 650 |  | 선택 | 해제 | 미정 | 미정 | 미정 | 미정 | 미정 |  | 미정 | BT180180 | H
B48866 | 2018-11-06 | 2 | B | TUNDISH교체 | 1 | A | SCM420HT | 소입성보증강 | C | BM#2 | 1606 | 47 | 1676 | 1575 | 43 | 8400 |  | 1 | 0.38 | 20 |  | -2.37 | 1599 | 1664 | 0 | 0.43 | 0 | 6 | 16 | 50 | Y |  | 2018-11-06 16:20 | 89 | 1082 | -308 | -108 | 28 | 27 | 25 | 22 | 30 | 35 | 37 | 39 | 40 | 41 | 42 | 41 | 33 | 42 | 41 | 0 | -0.2 |  | 5 | Y | -0.2 | 1.1 | 2.96 | 2.96 | 1.16 |  |  |  | N | N | N | N | 150 | 0.5 | 58 | 98677 | 102460 | 860 | 15200 | 15 | 1 | 10 | 2018-11-06 16:23 | 1599 | 157 |  | 54 |  | * T/D 용강량 실측:1200mm / 18.8 TON * T/D FLUX 용탕부: 120 KG / 유탕부: 15KG 투입 * 슬리브 롱노즐( Y자형 ) 사용 * 첫 HEAT 수소측정 기준초과(10분)이상공정 등록 및 생관통보. * 10분 수소측정값 3PPM 초과로 2회 측정.(1차:2.96PPM2차:3.1PPM) | [14 empty] | 96.46 | 100 | 700 | 0 | 0 |  | 410 | 300 | 선택 | 선택 | 700 | 0 | 0 |  | 410 | 300 | 선택 | 선택 | 해제 | 미정 | 미정 | 미정 | 미정 |  | 미정 | RB135.00 | C
A48947 | 2018-11-06 | 1 | B | TUNDISH교체전 | 8 | A | KF70CVS | 합금강 | D4 | BM#1 | 1665 | 40 | 1606 | 1560 | 30 | 4300 |  | 3 | 0.35 | 14 |  | -2.34 | 1557 | 1602 | 0 | 11.05 |  | 32 | 25 | 74 | Y |  | 2018-11-06 16:48 | 81 | 1085 | 13 | 24 | 31 | 35 | 39 | 41 | 41 | 40 | 39 | 39 | 39 | 38 | 36 | 36 | 35 | 41 | 36 | 39 | -0.14 | Y | 35.02 | Y | -0.4 | [7 empty] | N | N | N | N | 140 | 0.43 | 67 | 85451 | 94570 | 3930 | 2000 | 14 | 1 |  | 2018-11-06 16:59 | 1557 | 109 |  | 38 |  |  |  | B58636F191334511B10577388337DD81 | D4943C2CD5294A3891EC5F7544226061 | 2A04CB666536432A83FA8F81B1F81B94 | [10 empty] | 86.75 | 100 | 0 | 3000 | 0 |  | 650 |  | 선택 | 해제 | 0 | 3000 | 0 |  | 650 |  | 선택 | 해제 | 미정 | 미정 | 미정 | 미정 | 미정 |  | 미정 | BT180180 | H
B48867 | 2018-11-06 | 2 | B |  | 2 | A | SCM420HT | 소입성보증강 | C | BM#2 | 1610 | 52 | 1664 | 1577 | 43 | 7700 |  | 1 | 0.39 | 19 |  | -2.14 | 1588 | 1655 | 0 | 0.46 | 0 | 30 | 7 | 49 | Y |  | 2018-11-06 17:27 | 78 | 1082 | 39 | 36 | 34 | 34 | 33 | 32 | 31 | 30 | 29 | 27 | 26 | 24 |  | 24 | 31 | 34 | 24 | 0 | -0.22 |  | 45 | Y | -0.4 | [7 empty] | N | N | N | N | 140 | 0.52 | 57 | 102990 | 98620 | 2390 | 14700 | 15 | 1 | 20 | 2018-11-06 17:38 | 1588 | 151 |  | 48 | [16 empty] | 101.57 | 100 | 0 | 0 | 0 |  | 410 | 300 | 선택 | 선택 | 0 | 0 | 0 |  | 410 | 300 | 선택 | 선택 | 해제 | 미정 | 미정 | 미정 | 미정 |  | 미정 | RB160.00 | C
C47370 | 2018-11-06 | 3 | B | TUNDISH교체 | 1 | B | SCR420HQ | 소입성보증강 | C2 | BM#1 | 1598 | 64 | 1666 | 1559 | 53 | 9600 |  | 2 | 0.28 | 20 |  | -2.45 | 1605 | 1672 | 0 | 75.3 | 5 | 16 | 41 | 44 | Y |  | 2018-11-06 18:31 | 93 | 1080 | 28 | 35 | 34 | 40 | 44 | 46 | 47 | 48 | 49 | 48 | 48 |  |  | 48 | 44 | 49 | 48 | 48 | -0.1 |  | 9.98 | Y | 0 |  | 1.99 | 1.99 |  |  |  |  | N | N | N | N | 150 | 0.52 | 57 | 101508 | 100150 | 5130 | 13600 | 3 | 2 |  | 2018-11-06 18:43 | 1605 | 129 |  | 28 |  | *T/Dflux 유15kg 용120kg | [14 empty] | 95.45 | 100 | 1000 | 0 | 0 |  | 450 |  | 선택 | 선택 | 1000 | 0 | 0 |  | 405 |  | 선택 | 선택 | 해제 | 미정 | 선택 | 해제 | 미정 |  | 미정 | BT180180 | H
B48868 | 2018-11-06 | 2 | B |  | 3 | A | SCM420HT | 소입성보증강 | C | BM#2 | 1624 | 52 | 1665 | 1564 | 46 | 7800 |  | 1 | 0.35 | 18 |  | -2.21 | 1575 | 1652 | 0 | 0.65 | 0 | 23 | 61 | 83 | Y |  | 2018-11-06 18:47 | 65 | 1086 | 20 | 27 | 31 | 34 | 34 | 34 | 33 | 32 | 31 | 29 | 28 | 25 | 22 | 22 | 30 | 34 | 22 | 34 | -0.27 | Y | 44.98 | Y | -0.6 | [7 empty] | Y | Y | Y | Y | 130 | 0.47 | 62 | 103704 | 97090 | 1250 | 14600 | 15 | 1 | 30 | 2018-11-06 18:49 | 1575 | 149 |  | 29 | [16 empty] | 105.55 | 100 | 0 | 0 | 0 |  | 490 | 300 | 선택 | 선택 | 0 | 0 | 0 |  | 490 | 300 | 선택 | 선택 | 해제 | 미정 | 미정 | 미정 | 미정 |  | 미정 | RB160.00 | C
A48948 | 2018-11-06 | 1 | B |  | 2 | A | SCR420HQ | 소입성보증강 | C2 | BM#1 | 1587 | 52 | 1617 | 1543 | 47 | 8300 |  | 3 | 0.33 | 16 |  | -2.78 | 1583 | 1639 | 0 | 9.98 |  | 2 | 2 | 63 | Y |  | 2018-11-06 19:02 | 71 | 1089 | 46 | 32 | 25 | 22 | 21 | 19 | 19 | 19 | 18 | 18 | 17 |  |  | 17 | 23 | 25 | 17 | 19 | -0.2 |  | 40.02 | Y | -0.2 | [7 empty] | N | N | N | N | 140 | 0.55 | 55 | 84590 | 95700 | 6980 | 15000 | 3 | 2 |  | 2018-11-06 19:17 | 1583 | 164 |  | 56 | [16 empty] | 8459000 | 100 | 0 | 0 | 0 |  | 450 |  | 선택 | 선택 | 0 | 0 | 0 |  | 450 |  | 선택 | 선택 | 해제 | 미정 | 미정 | 선택 | 미정 |  | 미정 | BT180180 | H
B48869 | 2018-11-06 | 2 | B |  | 4 | A | SCM420HT | 소입성보증강 | C | BM#2 | 1586 | 41 | 1666 | 1565 | 38 | 7300 |  | 1 | 0.38 | 19 |  | -2.18 | 1577 | 1651 | 0 | 0.58 | 0 | 1 | 34 | 45 | Y |  | 2018-11-06 19:47 | 67 | 1089 | 17 | 28 | 33 | 37 | 38 | 38 | 38 | 37 | 36 | 35 | 32 | 30 |  | 30 | 33 | 38 | 30 | 38 | -0.23 | Y | 35 | Y | -0.4 | [7 empty] | Y | Y | Y | Y | 120 | 0.49 | 57 | 89872 | 92750 | 3280 | 14600 | 15 | 1 |  | 2018-11-06 19:51 | 1577 | 146 |  | 35 | [16 empty] | 89.69 | 100 | 0 | 0 | 0 |  | 490 | 300 | 선택 | 선택 | 0 | 0 | 0 |  | 490 | 300 | 선택 | 선택 | 해제 | 미정 | 미정 | 미정 | 미정 |  | 미정 | RB120.00 | C
A48949 | 2018-11-06 | 1 | B |  | 3 | A | SCR420HQ | 소입성보증강 | C2 | BM#1 | 1626 | 56 | 1636 | 1565 | 41 | 7500 |  | 3 | 0.33 | 16 |  | -2.18 | 1589 | 1636 | 0 | 12.84 |  | 35 | 16 | 102 | Y |  | 2018-11-06 20:06 | 77 | 1084 | 14 | 19 | 24 | 26 | 27 | 26 | 26 | 26 | 25 | 24 | 23 |  |  | 23 | 24 | 27 | 23 | 26 | -0.13 | Y | 29.95 | Y | -0.2 | [7 empty] | N | N | N | N | 130 | 0.53 | 52 | 84590 | 89700 | 7050 | 15800 | 3 | 2 |  | 2018-11-06 20:29 | 1589 | 154 |  | 47 |  | *전공정 지연 감속주입 | [14 empty] | 87.57 | 100 | 0 | 0 | 0 |  | 450 |  | 선택 | 선택 | 0 | 0 | 0 |  | 450 |  | 선택 | 선택 | 해제 | 미정 | 미정 | 선택 | 미정 |  | 미정 | BT180180 | H
B48870 | 2018-11-06 | 2 | D |  | 5 | A | SCM420HT | 소입성보증강 | C | BM#2 | 1591 | 57 | 1665 | 1534 | 50 | 8600 |  | 1 | 0.33 | 18 |  | -1.91 | 1584 | 1643 | 0 | 0.47 | 0 | 6 | 17 | 35 | Y |  | 2018-11-06 20:49 | 74 | 1091 | 24 | 32 | 39 | 42 | 42 | 43 | 43 | 42 | 41 | 40 | 39 | 37 | 36 | 33 | 38 | 43 | 33 | 42 | -0.25 | Y | 40 | Y | -0.6 | [7 empty] | N | N | N | N | 110 | 0.47 | 66 | 151682 | 103950 | 10 | 14500 | 15 | 1 | 30 | 2018-11-06 20:51 | 1584 | 140 |  | 33 |  | * 유사강종 연연주 혼탕부 ID:308~310/407~409이상재등록 | [14 empty] | 147.26 | 100 | 0 | 0 | 0 |  | 410 | 300 | 선택 | 선택 | 0 | 0 | 0 |  | 410 | 300 | 선택 | 선택 | 해제 | 미정 | 미정 | 미정 | 미정 |  | 미정 | RB130.00 | C
A48950 | 2018-11-06 | 1 | D |  | 4 | A | SCR420HQ | 소입성보증강 | C2 | BM#1 | 1617 | 44 | 1642 | 1550 | 38 | 6800 |  | 3 | 0.34 | 16 |  | -2.76 | 1580 | 1638 | 0 | 12.61 |  | 21 | 3 | 113 | Y |  | 2018-11-06 21:14 | 68 | 1086 | 21 | 21 | 22 | 23 | 23 | 23 | 23 | 22 | 21 | 19 | 18 | 18 |  | 18 | 21 | 23 | 18 | 23 | -0.12 | Y | 40 | Y | 0 | [7 empty] | N | N | N | N | 120 | 0.52 | 57 | 101508 | 93960 | 7060 | 14800 | 3 | 2 |  | 2018-11-06 21:24 | 1580 | 134 |  | 33 | 15 | [15 empty] | 101.36 | 100 | 0 | 0 | 0 |  | 450 |  | 선택 | 선택 | 0 | 0 | 0 |  | 450 |  | 선택 | 선택 | 해제 | 미정 | 미정 | 선택 | 미정 |  | 미정 | BT180180 | H
B48871 | 2018-11-06 | 2 | D |  | 6 | A | SCM420HM | 소입성보증강 | C | BM#2 | 1626 | 46 | 1635 | 1564 | 42 | 7400 |  | 1 | 0.35 | 17 |  | -2.16 | 1582 | 1640 | 0 | 0.6 | 0 | 30 | 8 | 41 | Y |  | 2018-11-06 21:59 | 72 | 1090 | 29 | 31 | 35 | 35 | 35 | 34 | 34 | 33 | 32 | 30 | 29 | 27 |  | 27 | 32 | 35 | 27 | 35 | -0.18 |  | 44.98 | Y | -0.4 | [7 empty] | N | N | N | N | 100 | 0.54 | 57 | 42800 | 102250 | 1930 | 14200 | 15 | 1 | 40 | 2018-11-06 22:05 | 1582 | 139 |  | 32 |  | * 유사강종 연연주 혼탕부 ID:301/401 이상재등록 | [14 empty] | 41.11 | 100 | 0 | 0 | 0 |  | 410 | 300 | 선택 | 선택 | 0 | 0 | 0 |  | 410 | 300 | 선택 | 선택 | 해제 | 미정 | 미정 | 미정 | 미정 |  | 미정 | LT180180 | H
A48951 | 2018-11-06 | 1 | D |  | 5 | A | SCR420HQ | 소입성보증강 | C2 | BM#1 | 1604 | 46 | 1621 | 1549 | 41 | 6600 |  | 3 | 0.34 | 17 |  | -1.62 | 1585 | 1621 | 0 | 12.03 |  | 32 | 26 | 102 | Y |  | 2018-11-06 21:59 | 73 | 1088 | 17 | 20 | 22 | 22 | 23 | 24 | 23 | 22 | 22 | 21 | 20 | 19 |  | 19 | 21 | 24 | 19 | 22 | -0.17 | Y | 30 | Y | -0.2 | [7 empty] | N | N | N | N | 110 | 0.52 | 58 | 101508 | 97590 | 7050 | 14000 | 3 | 2 |  | 2018-11-06 22:09 | 1583 | 126 |  | 46 | 10 | [15 empty] | 96.49 | 100 | 0 | 0 | 0 |  | 50 |  | 선택 | 선택 | 0 | 0 | 0 |  | 450 |  | 선택 | 선택 | 해제 | 미정 | 미정 | 선택 | 미정 |  | 미정 | BT180180 | H
B48872 | 2018-11-06 | 2 | D |  | 7 | A | SCM420HM | 소입성보증강 | C | BM#2 | 1609 | 44 | 1656 | 1574 | 37 | 7200 |  | 1 | 0.38 | 16 |  | -2.18 | 1579 | 1647 | 0 | 0.33 | 0 | 23 | 62 | 33 | Y |  | 2018-11-06 23:01 | 69 | 1083 | 23 | 33 | 39 | 40 | 40 | 40 | 39 | 38 | 37 | 35 | 33 |  |  | 33 | 36 | 40 | 33 | 40 | -0.2 | Y | 35.02 | Y | -0.4 | [7 empty] | N | N | N | N | 150 | 0.55 | 55 | 94160 | 99580 | 30 | 13600 | 15 | 1 | 10 | 2018-11-06 23:15 | 1579 | 137 |  | 30 | [16 empty] | 94.59 | 100 | 0 | 0 | 0 |  | 410 | 300 | 선택 | 선택 | 0 | 0 | 0 |  | 410 | 300 | 선택 | 선택 | 해제 | 미정 | 미정 | 미정 | 미정 |  | 미정 | LT180180 | H
A48952 | 2018-11-06 | 1 | D |  | 6 | A | SCR420HQ | 소입성보증강 | C2 | BM#1 | 1655 | 51 | 1632 | 1584 | 36 | 6300 |  | 3 | 0.34 | 17 |  | -1.56 | 1597 | 1632 | 0 | 15.14 |  | 2 | 3 | 33 | Y |  | 2018-11-06 23:21 | 85 | 1087 | 16 | 32 | 39 | 42 | 44 | 43 | 43 | 42 | 41 | 40 | 39 | 39 | 37 | 37 | 38 | 44 | 37 | 39 | -0.17 | Y | 40 | Y | -0.4 | [7 empty] | N | N | N | N | 100 | 0.52 | 62 | 101508 | 102470 | 6930 | 15500 | 3 | 2 |  | 2018-11-06 23:30 | 1597 | 100 |  | 24 |  | *전공정요청 L/D잔강 미이월 | [14 empty] | 92.28 | 100 | 0 | 0 | 0 |  | 450 |  | 선택 | 선택 | 0 | 0 | 0 |  | 450 |  | 선택 | 선택 | 해제 | 미정 | 미정 | 미정 | 미정 |  | 미정 | BT180180 | H
B48873 | 2018-11-06 | 2 | D |  | 8 | A | SCM420HM | 소입성보증강 | C | BM#2 | 1614 | 46 | 1635 | 1575 | 37 | 6200 |  | 1 | 0.42 | 15 |  | -2.23 | 1584 | 1632 | 0 | 0.32 | 0 | 1 | 35 | 35 | Y |  | 2018-11-06 23:49 | 74 | 1029 | 27 | 32 | 35 | 35 | 35 | 35 | 33 | 33 | 32 | 30 | 28 |  |  | 28 | 32 | 35 | 28 | 35 | -0.17 |  | 40 | Y | -0.4 | [7 empty] | N | N | N | N | 140 | 0.55 | 52 | 94160 | 95860 | 710 | 13800 | 15 | 1 | 20 | 2018-11-06 23:50 | 1584 | 129 |  | 40 | [16 empty] | 97.58 | 100 | 0 | 0 | 0 |  | 410 | 300 | 선택 | 선택 | 0 | 0 | 0 |  | 410 | 300 | 선택 | 선택 | 해제 | 미정 | 미정 | 미정 | 미정 |  | 미정 | LT180180 | C
A48953 | 2018-11-06 | 1 | D |  | 7 | A | SCR420HQ | 소입성보증강 | C2 | BM#1 | 1666 | 42 | 1620 | 1578 | 33 | 4700 |  | 3 | 0.33 | 16 |  | -1.34 | 1591 | 1620 | 0 | 16.09 |  | 35 | 17 | 67 | Y |  | 2018-11-07 00:16 | 79 | 1086 | 35 | 37 | 38 | 38 | 38 | 38 | 39 | 38 | 38 | 35 | 36 | 35 |  | 35 | 37 | 39 | 35 | 38 | -0.07 | Y | 24.98 | Y | -0.2 | [7 empty] | N | N | N | N | 150 | 0.54 | 55 | 101508 | 96580 | 6040 | 15900 | 3 | 2 |  | 2018-11-07 00:30 | 1591 | 103 |  | 32 |  | *전공정요청 L/D잔강 미이월 | [14 empty] | 98.41 | 100 | 0 | 0 | 0 |  | 450 |  | 선택 | 선택 | 0 | 0 | 0 |  | 450 |  | 선택 | 선택 | 해제 | 미정 | 미정 | 미정 | 미정 |  | 미정 | BT180180 | H
B48874 | 2018-11-06 | 2 | D |  | 9 | A | SCM420HM | 소입성보증강 | C | BM#2 | 1586 | 41 | 1634 | 1547 | 35 | 7100 |  | 1 | 0.39 | 15 |  | -1.93 | 1589 | 1631 | 0 | 0.23 | 0 | 6 | 18 | 42 | Y |  | 2018-11-07 00:48 | 79 | 1085 | 25 | 34 | 38 | 40 | 40 | 40 | 40 | 39 | 38 | 37 | 36 | 35 |  | 35 | 37 | 40 | 35 | 40 | -0.12 | Y | 40.02 | Y | -0.2 | [7 empty] | N | N | N | N | 130 | 0.55 | 55 | 94160 | 100150 | 880 | 14000 | 15 | 1 | 40 | 2018-11-07 00:53 | 1589 | 117 |  | 35 | [16 empty] | 93.23 | 100 | 0 | 0 | 0 |  | 410 | 300 | 선택 | 선택 | 0 | 0 | 0 |  | 410 | 300 | 선택 | 선택 | 해제 | 미정 | 미정 | 미정 | 미정 |  | 미정 | LT180180 | H
A48954 | 2018-11-06 | 1 | D | TUNDISH교체전 | 8 | A | SCR420HQ | 소입성보증강 | C2 | BM#1 | 1650 | 40 | 1636 | 1572 | 30 | 5100 |  | 3 | 0.34 | 17 |  | -2.32 | 1585 | 1636 | 0 | 17.38 |  | 21 | 4 | 66 | Y |  | 2018-11-07 01:21 | 73 | 1086 | 35 | 32 | 32 | 33 | 33 | 32 | 30 | 28 | 27 | 26 | 24 | 22 | 21 | 21 | 29 | 33 | 21 | 32 | -0.27 | Y | 45.03 | Y | -0.2 | [7 empty] | N | N | N | N | 140 | 0.48 | 66 | 90622 | 97240 | 4660 | 1500 | 3 | 2 |  | 2018-11-07 01:27 | 1585 | 96 |  | 22 |  | *전공정요청 L/D잔강 미이월 *전공정 작업지연, 감속주입(20%이상) ID:103~106.203~206 | 2F709D487C2D44B398C00AA4745B253D | 3534D0D383FF496ABD446E9F043BBFDE | 9CDBE872F10242D4B62FCFB468418CC5 | [11 empty] | 88.93 | 100 | 0 | 3000 | 0 |  | 450 |  | 선택 | 선택 | 0 | 3000 | 0 |  | 450 |  | 선택 | 선택 | 해제 | 미정 | 미정 | 미정 | 미정 |  | 미정 | BT180180 | H
B48875 | 2018-11-06 | 2 | D | TUNDISH교체전 | 10 | A | SCM420HM | 소입성보증강 | C | BM#2 | 1600 | 47 | 1634 | 1575 | 36 | 6700 |  | 1 | 0.37 | 15 |  | -1.91 | 1589 | 1630 | 0 | 0.21 | 0 | 30 | 9 | 42 | Y |  | 2018-11-07 02:01 | 79 | 1087 | 31 | 41 | 44 | 46 | 47 | 46 | 45 | 44 | 43 | 42 | 41 | 39 |  | 39 | 43 | 47 | 39 | 0 | -0.23 | Y | 35.03 | Y | -0.4 | [7 empty] | N | N | N | N | 120 | 0.55 | 55 | 113302 | 100790 | 1160 | 2000 | 15 | 1 | 20 | 2018-11-07 02:07 | 1589 | 107 |  | 20 |  |  | 61CC065986DB48D0B24DCDF2B5B298EE | F7F26A45E145464A9C048ACECCDF5E27 | E2AEBB8A5DA14D11A76DD314B4CE1503 | [11 empty] | 111.13 | 100 | 0 | 3590 | 0 |  | 410 | 300 | 선택 | 선택 | 0 | 3640 | 0 |  | 410 | 300 | 선택 | 선택 | 해제 | 미정 | 미정 | 미정 | 미정 |  | 미정 | BT180180 | C
A48955 | 2018-11-06 | 1 | D | TUNDISH교체 | 1 | A | STB2 | 베어링강 | STB (SF) | BM#1 | 1559 | 54 | 1572 | 1533 | 52 | 7900 |  | 3 | 0.33 | 25 |  | -1 | 1542 | 1572 | 0.11 | 0 |  | 32 | 27 | 67 | Y |  | 2018-11-07 02:55 | 86 | 1086 | 3 | 33 | 28 | 32 | 37 | 38 | 39 | 40 | 40 | 40 | 40 | 39 | 38 | 38 | 36 | 40 | 38 | 40 | -0.08 |  | 24.98 | Y | -0.2 |  | 2.1 | 2.1 |  |  |  |  | N | N | N | N | 230 | 0.46 | 64 | 101508 | 104760 | 7000 | 15290 | 8 | 1 |  | 2018-11-07 03:03 | 1542 | 123 |  | 24 |  | *T/Dflux 유15kg 용275kg | [14 empty] | 91.37 | 100 | 1500 | 0 | 0 |  | 650 |  | 선택 | 해제 | 1500 | 0 | 0 |  | 650 |  | 선택 | 해제 | 선택 | 미정 | 미정 | 선택 | 선택 |  | 미정 | BT180180 | H
B48876 | 2018-11-06 | 2 | D | TUNDISH교체 | 1 | A | SM45CB | 탄소강 | SM45C | BM#2 | 1601 | 45 | 1657 | 1575 | 33 | 6200 |  | 1 | 0.35 | 20 |  | -2.07 | 1574 | 1634 | 0 | 0.3 | 0 | 23 | 63 | 57 | Y |  | 2018-11-07 03:13 | 81 | 1087 | -636 | -128 | -71 | 29 | 30 | 30 | 30 | 28 | 33 | 38 | 41 | 44 | 44 | 43 | 38 | 45 | 43 | 44 | -0.04 |  | 5 | Y | -0.4 | 1.5 | 2.83 | 2.83 | 1.86 |  |  |  | N | N | N | N | 190 | 0.47 | 62 | 99813 | 102580 | 2270 | 14700 | 12 | 2 | 10 | 2018-11-07 03:13 | 1574 | 130 |  | 31 |  | * T/D FLUX 용탕부: 120KG / 유탕부: 15KG 투입 * 첫 HEAT 수소측정 기준초과(10분)이상공정 등록 및 생관통보. | [14 empty] | 95.2 | 100 | 770 | 0 | 0 |  | 650 | 400 | 선택 | 해제 | 750 | 0 | 0 |  | 650 | 400 | 선택 | 해제 | 해제 | 미정 | 미정 | 미정 | 미정 |  | 미정 | RB110.00 | C
A48956 | 2018-11-06 | 1 | D |  | 2 | A | STB2 | 베어링강 | STB (SF) | BM#1 | 1575 | 42 | 1570 | 1530 | 34 | 5600 |  | 3 | 0.33 | 25 |  | -1.25 | 1521 | 1557 | 0.13 | 0 |  | 2 | 4 | 90 | Y |  | 2018-11-07 03:54 | 65 | 1028 | 37 | 33 | 30 | 28 | 27 | 26 | 25 | 25 | 24 | 23 | 23 | 22 | 21 | 21 | 27 | 30 | 21 | 0 | -0.18 |  | 50 | Y | -0.2 |  |  |  | 1.27 |  |  |  | Y | Y | Y | Y | 220 | 0.48 | 61 | 84590 | 93270 | 7050 |  | 8 | 1 |  | 2018-11-07 04:00 | 1521 | 120 |  | 32 | [16 empty] | 83.88 | 100 | 0 | 0 | 500 |  | 650 |  | 선택 | 해제 | 0 | 0 | 500 |  | 650 |  | 선택 | 해제 | 선택 | 미정 | 미정 | 선택 | 미정 |  | 미정 | BT180180 | H
B48877 | 2018-11-06 | 2 | D |  | 2 | A | SM45CB | 탄소강 | SM45C | BM#2 | 1620 | 42 | 1615 | 1585 | 34 | 4800 |  | 1 | 0.35 | 15 |  | -1.77 | 1552 | 1602 | 0 | 0.19 | 0 | 1 | 36 | 67 | Y |  | 2018-11-07 04:12 | 59 | 1065 | 40 | 35 | 32 | 31 | 29 | 27 | 26 | 25 | 25 | 23 | 22 | 21 | 19 | 19 | 28 | 32 | 19 | 0 | -0.26 |  | 49.98 | Y | -0.4 | [7 empty] | N | N | N | N | 180 | 0.51 | 61 | 94428 | 101900 | 160 | 14300 | 12 | 2 | 20 | 2018-11-07 04:14 | 1552 | 128 |  | 38 | [16 empty] | 92.58 | 100 | 0 | 0 | 0 |  | 650 | 400 | 선택 | 해제 | 0 | 0 | 0 |  | 650 | 400 | 선택 | 해제 | 해제 | 미정 | 미정 | 미정 | 미정 |  | 미정 | RB140.00 | C
A48957 | 2018-11-06 | 1 | A |  | 3 | A | STB2 | 베어링강 | STB (SF) | BM#1 | 1555 | 43 | 1555 | 1535 | 41 | 6300 |  | 3 | 0.32 | 27 |  | -1.3 | 1508 | 1548 | 0.13 | 0 |  | 35 | 18 | 87 | Y |  | 2018-11-07 04:55 | 52 | 1058 | 20 | 19 | 19 | 19 | 19 | 18 | 17 | 16 | 15 | 15 | 14 | 14 | 13 | 12 | 17 | 19 | 12 | 19 | -0.13 |  | 54.98 | Y | -0.2 |  |  |  | 1.52 |  |  |  | Y | Y | Y | Y | 210 | 0.48 | 66 | 101508 | 103450 | 7110 | 15070 | 8 | 1 |  | 2018-11-07 05:11 | 1508 | 121 |  | 33 | [16 empty] | 91.9 | 100 | 0 | 0 | 0 |  | 650 |  | 선택 | 해제 | 0 | 0 | 0 |  | 650 |  | 선택 | 해제 | 선택 | 미정 | 미정 | 선택 | 미정 |  | 미정 | BT180180 | H
B48878 | 2018-11-06 | 2 | A |  | 3 | A | SM45CB | 탄소강 | SM45C | BM#2 | 1611 | 38 | 1614 | 1577 | 28 | 4700 |  | 1 | 0.31 | 15 |  | -1.82 | 1548 | 1604 | 0 | 0.18 | 0 | 6 | 19 | 68 | Y |  | 2018-11-07 05:24 | 55 | 1028 | 15 | 19 | 20 | 22 | 22 | 21 | 21 | 20 | 19 | 19 | 18 | 17 | 16 | 15 | 19 | 22 | 15 | 19 | -0.14 | Y | 50 | Y | -0.2 | [7 empty] | Y | Y | Y | Y | 170 | 0.47 | 65 | 146914 | 101510 | 10 | 14600 | 12 | 2 |  | 2018-11-07 05:27 | 1548 | 131 |  | 29 |  | *연연주 혼탕부 ID : 306~308//407~409 | [14 empty] | 144.74 | 100 | 0 | 0 | 0 |  | 650 | 700 | 선택 | 해제 | 0 | 0 | 0 |  | 650 | 700 | 선택 | 해제 | 해제 | 미정 | 미정 | 미정 | 미정 |  | 미정 | RB200.00 | C
A48958 | 2018-11-06 | 1 | A |  | 4 | A | STB2 | 베어링강 | STB (SF) | BM#1 | 1641 | 44 | 1558 | 1560 | 38 | 5400 |  | 3 | 0.33 | 27 |  | -1.11 | 1524 | 1558 | 0.16 | 0 |  | 21 | 5 | 84 | Y |  | 2018-11-07 06:14 | 68 | 1029 | 11 | 23 | 30 | 32 | 34 | 34 | 33 | 32 | 31 | 31 | 30 | 29 | 29 | 29 | 29 | 34 | 29 | 0 | -0.13 | Y | 39.98 | Y | 0 |  |  |  | 1.36 |  |  |  | Y | Y | Y | Y | 200 | 0.48 | 61 | 101508 | 97460 | 7140 | 14840 | 8 | 1 |  | 2018-11-07 06:25 | 1524 | 118 |  | 22 | [16 empty] | 97.14 | 100 | 0 | 0 | 0 |  | 650 |  | 선택 | 해제 | 0 | 0 | 0 |  | 650 |  | 선택 | 해제 | 선택 | 미정 | 미정 | 선택 | 미정 |  | 미정 | BT180180 | H
B48879 | 2018-11-06 | 2 | A |  | 4 | A | SM45C | 탄소강 | SM45C | BM#2 | 1630 | 35 | 1624 | 1585 | 30 | 4600 |  | 1 | 0.35 | 19 |  | -2.31 | 1552 | 1617 | 0 | 0.21 | 0 | 30 | 10 | 70 | Y |  | 2018-11-07 06:23 | 59 | 1029 | 11 | 17 | 19 | 21 | 21 | 22 | 21 | 21 | 20 | 19 | 17 | 16 | 15 | 15 | 19 | 22 | 15 | 21 | -0.2 | Y | 34.98 | Y | -0.2 | [7 empty] | Y | Y | Y | Y | 160 | 0.47 | 63 | 39735 | 98830 | 700 | 12900 | 12 | 2 |  | 2018-11-07 06:30 | 1552 | 142 |  | 39 |  | * 유사강종 연연주 혼탕부 ID:301/401 이상재등록 | [14 empty] | 39.93 | 100 | 0 | 0 | 0 |  | 650 | 600 | 선택 | 해제 | 0 | 0 | 0 |  | 650 | 600 | 선택 | 해제 | 해제 | 미정 | 미정 | 미정 | 미정 |  | 미정 | RB200.00 | C
A48959 | 2018-11-06 | 1 | A |  | 5 | A | STB2 | 베어링강 | STB (SF) | BM#1 | 1661 | 43 | 1573 | 1569 | 37 | 5000 |  | 3 | 0.32 | 26 |  | -1.3 | 1520 | 1559 | 0.19 | 0 |  | 32 | 28 | 67 | Y |  | 2018-11-07 07:16 | 64 | 1089 | 27 | 30 | 31 | 32 | 32 | 32 | 32 | 31 | 31 | 30 | 30 | 29 | 30 | 30 | 31 | 32 | 29 | 32 | -0.04 | Y | 40.02 | Y | 0.2 |  |  |  | 1.17 |  |  |  | Y | Y | Y | Y | 190 | 0.48 | 60 | 84590 | 97870 | 7150 | 15400 | 8 | 1 |  | 2018-11-07 07:23 | 1520 | 115 |  | 26 | [16 empty] | 80.64 | 100 | 0 | 0 | 0 |  | 650 |  | 선택 | 해제 | 0 | 0 | 0 |  | 650 |  | 선택 | 해제 | 선택 | 미정 | 미정 | 선택 | 미정 |  | 미정 | BT180180 | H
B48880 | 2018-11-06 | 2 | A |  | 5 | A | SM45C | 탄소강 | SM45C | BM#2 | 1619 | 45 | 1635 | 1587 | 39 | 6000 |  | 1 | 0.38 | 20 |  | -2.17 | 1563 | 1643 | 0 | 0.72 | 0 | 23 | 64 | 29 | Y |  | 2018-11-07 07:43 | 70 | 1059 | 8 | 23 | 31 | 35 | 36 | 38 | 38 | 37 | 37 | 36 | 35 | 34 | 32 | 32 | 32 | 38 | 32 | 0 | -0.17 | Y | 35.02 | Y | -0.4 | [7 empty] | Y | Y | Y | Y | 150 | 0.47 | 62 | 102961 | 98630 | 2680 | 14600 | 12 | 2 |  | 2018-11-07 07:42 | 1563 | 153 |  | 27 |  | *T/D 할당온도 오버로 빅사이즈(270)에서 빅사이즈(230)로 사이즈 변경. | [14 empty] | 101.74 | 100 | 0 | 0 | 0 |  | 650 | 700 | 선택 | 해제 | 0 | 0 | 0 |  | 650 | 700 | 선택 | 해제 | 해제 | 미정 | 미정 | 미정 | 선택 | 4 | 미정 | RB230.00 | C
A48960 | 2018-11-07 | 1 | A |  | 6 | A | STB2 | 베어링강 | STB (SF) | BM#1 | 1637 | 45 | 1572 | 1556 | 32 | 5000 |  | 3 | 0.32 | 26 |  | -1.36 | 1520 | 1556 | 0.22 | 0 |  | 2 | 5 | 67 | Y |  | 2018-11-07 08:15 | 64 | 1123 | 28 | 28 | 28 | 28 | 28 | 28 | 27 | 26 | 25 | 25 | 24 | 23 | 23 | 23 | 26 | 28 | 23 | 28 | -0.1 |  | 50.03 | Y | 0 |  |  |  | 1.15 |  |  |  | Y | Y | Y | Y | 180 | 0.48 | 61 | 101579 | 96780 | 7020 | 15410 | 8 | 1 |  | 2018-11-07 08:23 | 1520 | 116 |  | 30 | [16 empty] | 97.91 | 100 | 0 | 0 | 0 |  | 650 |  | 선택 | 해제 | 0 | 0 | 0 |  | 650 |  | 선택 | 해제 | 선택 | 미정 | 미정 | 선택 | 미정 |  | 미정 | BT180180 | H
B48881 | 2018-11-07 | 2 | A |  | 6 | A | SM45C | 탄소강 | SM45C | BM#2 | 1576 | 44 | 1635 | 1537 | 33 | 6200 |  | 1 | 0.27 | 21 |  | -2.12 | 1550 | 1617 | 0 | 0.58 | 0 | 1 | 37 | 30 | Y |  | 2018-11-07 08:53 | 57 | 1133 | 27 | 29 | 30 | 31 | 31 | 31 | 30 | 30 | 29 | 28 | 27 | 26 | 25 | 25 | 29 | 31 | 25 | 31 | -0.13 | Y | 45 | Y | -0.2 | [7 empty] | Y | Y | Y | Y | 190 | 0.47 | 61 | 101751 | 95150 | 1860 | 15100 | 12 | 2 |  | 2018-11-07 08:50 | 1550 | 147 |  | 22 | [16 empty] | 104.95 | 100 | 0 | 0 | 0 |  | 650 | 700 | 선택 | 해제 | 0 | 0 | 0 |  | 650 | 700 | 선택 | 해제 | 해제 | 미정 | 미정 | 미정 | 미정 |  | 미정 | RB270.00 | C
A48961 | 2018-11-07 | 1 | A |  | 7 | A | STB2 | 베어링강 | STB (SF) | BM#1 | 1597 | 44 | 1582 | 1548 | 37 | 6100 |  | 3 | 0.32 | 26 |  | -1.26 | 1518 | 1556 | 0.2 | 0 |  | 35 | 19 | 50 | Y |  | 2018-11-07 09:23 | 62 | 1121 | 21 | 25 | 27 | 28 | 29 | 28 | 27 | 27 | 26 | 25 | 25 | 24 | 23 | 23 | 26 | 29 | 23 | 27 | -0.15 | Y | 40 | Y | -0.2 |  |  |  | 1.23 |  |  |  | Y | Y | Y | Y | 230 | 0.48 | 60 | 101508 | 95580 | 7020 | 15330 | 8 | 1 |  | 2018-11-07 09:31 | 1518 | 120 |  | 26 | [16 empty] | 98.98 | 100 | 0 | 0 | 0 |  | 650 |  | 선택 | 해제 | 0 | 0 | 0 |  | 650 |  | 선택 | 해제 | 선택 | 미정 | 미정 | 선택 | 미정 |  | 미정 | BT180180 | H
B48882 | 2018-11-07 | 2 | A |  | 7 | A | SM45C | 탄소강 | SM45C | BM#2 | 1595 | 44 | 1636 | 1524 | 39 | 7400 |  | 1 | 0.29 | 21 |  | -2.16 | 1548 | 1622 | 0 | 1.36 | 0 | 6 | 20 | 50 | Y |  | 2018-11-07 09:48 | 55 | 1112 | 21 | 24 | 25 | 26 | 27 | 27 | 26 | 25 | 25 | 24 | 23 | 22 | 20 | 20 | 24 | 27 | 20 | 25 | -0.18 | Y | 39.97 | Y | -0.4 | [7 empty] | Y | Y | Y | Y | 180 | 0.47 | 62 | 155263 | 98030 | 1810 | 14100 | 12 | 2 |  | 2018-11-07 09:44 | 1548 | 140 |  | 32 |  | * 유사 강종 연연주 혼탕부 ID : 307~309//407~409 | [14 empty] | 155.57 | 100 | 0 | 0 | 0 |  | 650 | 700 | 선택 | 해제 | 0 | 0 | 0 |  | 650 | 700 | 선택 | 해제 | 해제 | 미정 | 미정 | 미정 | 미정 |  | 미정 | RB270.00 | C
A48962 | 2018-11-07 | 1 | A |  | 8 | A | STB2 | 베어링강 | STB (SF) | BM#1 | 1619 | 41 | 1564 | 1560 | 39 | 5700 |  | 3 | 0.32 | 27 |  | -1.06 | 1529 | 1562 | 0.2 | 0 |  | 21 | 6 | 55 | Y |  | 2018-11-07 10:13 | 73 | 1130 | 22 | 27 | 29 | 30 | 32 | 31 | 31 | 31 | 30 | 30 | 29 | 28 | 28 | 28 | 29 | 32 | 28 | 31 | -0.1 | Y | 40.03 | Y | 0 |  |  |  | 1.09 |  |  |  | Y | Y | Y | Y | 220 | 0.48 | 63 | 101508 | 98190 | 7090 | 16400 | 8 | 1 |  | 2018-11-07 10:25 | 1529 | 126 |  | 40 | [16 empty] | 96.54 | 100 | 0 | 0 | 0 |  | 650 |  | 선택 | 해제 | 0 | 0 | 0 |  | 650 |  | 선택 | 해제 | 선택 | 미정 | 미정 | 선택 | 미정 |  | 미정 | BT180180 | H
B48883 | 2018-11-07 | 2 | A |  | 8 | A | SM45CM1 | 탄소강 | SM45C | BM#2 | 1620 | 44 | 1637 | 1565 | 33 | 5800 |  | 1 | 0.28 | 21 |  | -2.25 | 1556 | 1627 | 0 | 0.54 | 0 | 30 | 11 | 43 | Y |  | 2018-11-07 10:45 | 64 | 1135 | 15 | 23 | 28 | 31 | 33 | 33 | 32 | 30 | 31 | 29 | 28 | 28 |  | 28 | 28 | 33 | 28 | 28 | -0.14 | Y | 35 | Y | 0 | [7 empty] | Y | Y | Y | Y | 170 | 0.47 | 59 | 51378 | 93020 | 1560 | 14200 | 12 | 2 |  | 2018-11-07 10:43 | 1556 | 147 |  | 41 |  | * 유사강종 연연주 혼탕부 ID:301/401 이상재등록 | [14 empty] | 54.34 | 100 | 0 | 0 | 0 |  | 650 | 600 | 선택 | 해제 | 0 | 0 | 0 |  | 650 | 600 | 선택 | 해제 | 해제 | 미정 | 미정 | 미정 | 미정 |  | 미정 | RB200.00 | C
A48963 | 2018-11-07 | 1 | A |  | 9 | A | STB2 | 베어링강 | STB (SF) | BM#1 | 1589 | 46 | 1561 | 1544 | 39 | 6100 |  | 3 | 0.32 | 27 |  | -1.34 | 1523 | 1565 | 0.19 | 0 |  | 23 | 65 | 24 | Y |  | 2018-11-07 11:29 | 67 | 1101 | 27 | 31 | 34 | 37 | 37 | 38 | 37 | 36 | 35 | 34 | 34 | 33 | 31 | 31 | 34 | 38 | 31 | 37 | -0.2 | Y | 35 | Y | -0.4 |  |  |  | 1.28 |  |  |  | Y | Y | Y | Y | 210 | 0.48 | 64 | 101508 | 101130 | 7070 | 16300 | 08 | 1 |  | 2018-11-07 11:35 | 1523 | 122 |  | 28 | [16 empty] | 93.9 | 100 | 0 | 0 | 0 |  | 650 |  | 선택 | 해제 | 0 | 0 | 0 |  | 650 |  | 선택 | 해제 | 선택 | 미정 | 미정 | 선택 | 미정 |  | 미정 | BT180180 | H
B48884 | 2018-11-07 | 2 | A |  | 9 | A | SM45CM1 | 탄소강 | SM45C | BM#2 | 1585 | 49 | 1626 | 1555 | 46 | 6900 |  | 1 | 0.26 | 16 |  | -2.47 | 1545 | 1616 | 0 | 0.64 | 0 | 32 | 29 | 68 | Y |  | 2018-11-07 11:58 | 53 | 1108 | 23 | 25 | 23 | 23 | 23 | 22 | 21 | 21 | 20 | 19 | 18 | 18 | 16 | 14 | 21 | 23 | 14 | 23 | -0.18 |  | 51.27 | Y | -0.4 | [7 empty] | Y | Y | Y | Y | 160 | 0.47 | 62 | 102756 | 96560 | 1440 | 15100 | 12 | 2 |  | 2018-11-07 12:01 | 1545 | 146 |  | 30 | [16 empty] | 104.32 | 100 | 0 | 0 | 0 |  | 650 | 600 | 선택 | 해제 | 0 | 0 | 0 |  | 650 | 600 | 선택 | 해제 | 해제 | 미정 | 미정 | 미정 | 미정 |  | 미정 | RB200.00 | C
A48964 | 2018-11-07 | 1 | B |  | 10 | B | STB2 | 베어링강 | STB (SF) | BM#1 | 1574 | 48 | 1572 | 1534 | 42 | 6800 |  | 3 | 0.32 | 26 |  | -1.1 | 1522 | 1555 | 0.19 | 0 |  | 1 | 38 | 27 | Y |  | 2018-11-07 12:37 | 66 | 1137 | 29 | 31 | 34 | 36 | 37 | 37 | 36 | 35 | 34 | 34 | 33 | 31 | 30 | 29 | 33 | 37 | 29 | 34 | -0.18 | Y | 45.03 | Y | -0.2 |  |  |  | 1.44 |  |  |  | Y | Y | Y | Y | 200 | 0.48 | 67 | 101508 | 104020 | 7090 | 15800 | 8 | 1 |  | 2018-11-07 12:43 | 1522 | 125 |  | 28 | [16 empty] | 91.41 | 100 | 0 | 0 | 0 |  | 650 |  | 선택 | 해제 | 0 | 0 | 0 |  | 650 |  | 선택 | 해제 | 선택 | 미정 | 미정 | 선택 | 선택 | 9 | 미정 | BT180180 | H
B48885 | 2018-11-07 | 2 | B |  | 10 | A | SM45CM1 | 탄소강 | SM45C | BM#2 | 1553 | 43 | 1637 | 1535 | 37 | 7300 |  | 1 | 0.24 | 15 |  | -2.32 | 1554 | 1622 | 0 | 0.87 | 0 | 2 | 6 | 66 | Y |  | 2018-11-07 12:50 | 62 | 1131 | 10 | 19 | 22 | 24 | 25 | 26 | 26 | 25 | 24 | 24 | 23 | 22 | 21 | 21 | 22 | 26 | 21 | 24 | -0.14 | Y | 34.98 | Y | -0.2 | [7 empty] | Y | Y | Y | Y | 150 | 0.47 | 62 | 85630 | 97910 | 1390 | 16100 | 12 | 2 | 10 | 2018-11-07 13:03 | 1554 | 144 |  | 44 | 10 | [15 empty] | 86.23 | 100 | 0 | 0 | 0 |  | 650 | 600 | 선택 | 해제 | 0 | 0 | 0 |  | 650 | 600 | 선택 | 해제 | 해제 | 미정 | 미정 | 미정 | 미정 |  | 미정 | RB200.00 | C
A48965 | 2018-11-07 | 1 | B |  | 11 | A | STB2 | 베어링강 | STB (SF) | BM#1 | 1600 | 51 | 1559 | 1561 | 37 | 5800 |  | 3 | 0.32 | 26 |  | -1.25 | 1519 | 1556 | 0.19 | 0 |  | 35 | 20 | 54 | Y |  | 2018-11-07 13:34 | 63 | 1128 | 27 | 27 | 27 | 27 | 27 | 27 | 26 | 26 | 26 | 25 | 25 | 25 | 24 | 24 | 26 | 27 | 24 | 27 | -0.05 | Y | 50.02 | Y | -0.2 |  |  |  | 1.07 |  |  |  | Y | Y | Y | Y | 190 | 0.48 | 63 | 101508 | 99690 | 5660 | 15500 | 8 | 1 |  | 2018-11-07 13:41 | 1519 | 132 |  | 39 | [16 empty] | 93.38 | 100 | 0 | 0 | 0 |  | 650 |  | 선택 | 해제 | 0 | 0 | 0 |  | 650 |  | 선택 | 해제 | 선택 | 미정 | 미정 | 선택 | 미정 |  | 미정 | BT180180 | H
B48886 | 2018-11-07 | 2 | B |  | 11 | A | SM45CM1 | 탄소강 | SM45C | BM#2 | 1554 | 47 | 1615 | 1524 | 40 | 7400 |  | 1 | 0.25 | 16 |  | -2.18 | 1550 | 1615 | 0 | 0.94 | 0 | 6 | 21 | 36 | Y |  | 2018-11-07 14:06 | 58 | 1119 | 18 | 23 | 26 | 28 | 29 | 28 | 29 | 29 | 28 | 27 | 26 | 25 | 24 | 24 | 26 | 29 | 24 | 29 | -0.13 | Y | 39.98 | Y | -0.2 | [7 empty] | Y | Y | Y | Y | 190 | 0.47 | 62 | 85630 | 96260 | 80 | 14500 | 12 | 2 | 30 | 2018-11-07 14:05 | 1550 | 145 |  | 33 | [16 empty] | 89.24 | 100 | 0 | 0 | 0 |  | 650 | 600 | 선택 | 해제 | 0 | 0 | 0 |  | 650 | 600 | 선택 | 해제 | 해제 | 미정 | 미정 | 미정 | 미정 |  | 미정 | RB200.00 | H
A48966 | 2018-11-07 | 1 | B |  | 12 | A | STB2 | 베어링강 | STB (SF) | BM#1 | 1576 | 49 | 1573 | 1533 | 38 | 6000 |  | 3 | 0.32 | 28 |  | -1.35 | 1519 | 1562 | 0.17 | 0 |  | 21 | 7 | 54 | Y |  | 2018-11-07 14:49 | 63 | 1124 | 23 | 26 | 28 | 29 | 30 | 29 | 28 | 28 | 27 | 27 | 26 | 25 | 25 | 25 | 27 | 30 | 25 | 28 | -0.12 | Y | 40.03 | Y | 0 |  |  |  | 1.14 |  |  |  | Y | Y | Y | Y | 180 | 0.48 | 64 | 151722 | 98330 | 7020 | 15600 | 8 | 1 |  | 2018-11-07 14:56 | 1519 | 117 |  | 29 |  | *혼탕부 성분확인 ID:107~109.207~209 | [14 empty] | 144.02 | 100 | 0 | 0 | 0 |  | 650 |  | 선택 | 해제 | 0 | 0 | 0 |  | 650 |  | 선택 | 해제 | 선택 | 미정 | 미정 | 선택 | 미정 |  | 미정 | BT180180 | H
B48887 | 2018-11-07 | 2 | B | TUNDISH교체전 | 12 | A | SM45CM1 | 탄소강 | SM45C | BM#2 | 1543 | 66 | 1566 | 1524 | 46 | 8400 |  | 1 | 0.23 | 16 |  | -2.44 | 1557 | 1619 | 0 | 0.42 | 0 | 30 | 12 | 40 | Y |  | 2018-11-07 15:32 | 65 | 1115 | 20 | 31 | 35 | 37 | 38 | 38 | 37 | 36 | 33 | 33 |  |  |  | 33 | 34 | 38 | 33 | 0 | -0.2 | Y | 25 | Y | 0 | [7 empty] | N | N | N | N | 180 | 0.47 | 46 | 89208 | 73850 | 1600 | 2000 | 12 | 2 |  | 2018-11-07 15:31 | 1557 | 124 |  | 13 |  |  | B563755E3F424753A2E26BD180417608 | 85AEC3430C564DCEAD52D68153EA87DD | CCEE08B57BCC417584A195E7CCCE7828 | [11 empty] | 118.23 | 100 | 0 | 2660 | 0 |  | 650 | 400 | 선택 | 해제 | 0 | 2970 | 0 |  | 650 | 400 | 선택 | 해제 | 해제 | 미정 | 미정 | 미정 | 미정 |  | 미정 | RB160.00 | C
A48967 | 2018-11-07 | 1 | B |  | 13 | A | SP-STB2 | 베어링강 | STB (SF) | BM#1 | 1629 | 41 | 1569 | 1580 | 30 | 4900 |  | 3 | 0.32 | 30 |  | -1.2 | 1522 | 1563 | 0.18 | 0 |  | 32 | 30 | 35 | Y |  | 2018-11-07 15:50 | 67 | 1087 | 24 | 29 | 33 | 35 | 36 | 36 | 35 | 35 | 34 | 33 | 33 | 32 | 32 | 31 | 33 | 36 | 31 | 35 | -0.11 | Y | 45.07 | Y | -0.2 |  |  |  | 1.19 |  |  |  | Y | Y | Y | Y | 230 | 0.48 | 66 | 50754 | 103740 | 7040 | 16200 | 8 | 1 |  | 2018-11-07 15:58 | 1522 | 120 |  | 34 |  | *혼탕부 성분확인 ID:101.201 | [14 empty] | 45.83 | 100 | 0 | 0 | 0 |  | 650 |  | 선택 | 해제 | 0 | 0 | 0 |  | 650 |  | 선택 | 해제 | 선택 | 미정 | 미정 | 선택 | 미정 |  | 미정 | BT180180 | H
C47390 | 2018-11-07 | 3 | B | TUNDISH교체 | 1 | A | SCM415HS | 소입성보증강 | C | BM#2 | 1593 | 53 | 1681 | 1563 | 49 | 9100 |  | 2 | 0.23 | 21 |  | -2.98 | 1603 | 1687 | 6.8 | 37.8 | 10 | 16 | 46 | 31 | Y |  | 2018-11-07 16:28 | 90 | 1076 | -299 | -81 | 36 | 28 | 33 | 39 | 42 | 44 | 47 | 47 | 47 | 47 |  | 47 | 38 | 47 | 47 | 47 | 0 |  | 13.58 | Y | 0 |  | 2.66 | 2.66 | 1.48 |  |  |  | N | N | N | N | 150 | 0.5 | 54 | 100521 | 94270 | 4600 | 16000 | 13 | 1 |  | 2018-11-07 16:25 | 1603 | 148 |  | 32 |  | * T/D 용강량 실측:1200mm / 20 TON * T/D FLUX 용탕부: 120 KG / 유탕부: 15KG 투입 * 슬리브 롱노즐( Y자형 ) 사용 * 첫 HEAT 수소측정 기준초과(10분)이상공정 등록 및 생관통보. | [14 empty] | 102.94 | 100 | 700 | 0 | 0 |  | 410 | 300 | 선택 | 선택 | 700 | 0 | 0 |  | 410 | 300 | 선택 | 선택 | 해제 | 미정 | 선택 | 미정 | 미정 |  | 미정 | RB170.00 | C
A48968 | 2018-11-07 | 1 | B |  | 14 | B | SP-STB2 | 베어링강 | STB (SF) | BM#1 | 1588 | 59 | 1572 | 1539 | 41 | 6400 |  | 3 | 0.32 | 31 |  | -1.08 | 1519 | 1556 | 0.04 | 0 |  | 2 | 7 | 31 | Y |  | 2018-11-07 17:15 | 64 | 1095 | 30 | 33 | 36 | 38 | 38 | 38 | 37 | 36 | 35 | 34 | 34 | 32 | 32 | 32 | 35 | 38 | 32 | 38 | -0.13 | Y | 45 | Y | 0 |  |  |  | 1.16 |  |  |  | Y | Y | Y | Y | 220 | 0.48 | 65 | 101508 | 100070 | 7120 | 15700 | 8 | 1 |  | 2018-11-07 17:21 | 1519 | 127 |  | 17 | [16 empty] | 94.78 | 100 | 0 | 0 | 0 |  | 650 |  | 선택 | 해제 | 0 | 0 | 0 |  | 650 |  | 선택 | 해제 | 선택 | 미정 | 미정 | 선택 | 미정 |  | 미정 | BT180180 | H
B48888 | 2018-11-07 | 2 | B |  | 2 | A | SCM415HS | 소입성보증강 | C | BM#2 | 1581 | 58 | 1666 | 1564 | 51 | 9400 |  | 1 | 0.25 | 15 |  | -3.03 | 1599 | 1662 | 0 | 0.51 | 0 | 23 | 66 | 154 | Y |  | 2018-11-07 17:47 | 86 | 1082 | 51 | 54 | 55 | 55 | 54 | 53 | 52 | 50 | 48 | 47 | 44 |  |  | 44 | 52 | 55 | 44 | 0 | -0.27 |  | 40.03 | Y | -0.6 | [7 empty] | N | N | N | N | 140 | 0.52 | 57 | 94184 | 97120 | 5230 | 15300 | 13 | 1 |  | 2018-11-07 17:49 | 1599 | 112 |  | 8 | [16 empty] | 92.16 | 100 | 0 | 0 | 0 |  | 410 | 300 | 선택 | 선택 | 0 | 0 | 0 |  | 410 | 300 | 선택 | 선택 | 해제 | 미정 | 선택 | 미정 | 미정 |  | 미정 | RB140.00 | C
A48969 | 2018-11-07 | 1 | B |  | 15 | B | SP-STB2 | 베어링강 | STB (SF) | BM#1 | 1618 | 50 | 1567 | 1539 | 42 | 6200 |  | 3 | 0.32 | 31 |  | -1.34 | 1521 | 1567 | 0.18 | 0 |  | 35 | 21 | 64 | Y |  | 2018-11-07 18:15 | 66 | 1089 | 29 | 33 | 36 | 37 | 38 | 37 | 36 | 36 | 35 | 34 | 33 | 32 | 31 | 31 | 34 | 38 | 31 | 36 | -0.17 | Y | 40 | Y | -0.2 |  |  |  | 1 |  |  |  | Y | Y | Y | Y | 210 | 0.48 | 63 | 101508 | 97700 | 7080 | 16100 | 8 | 1 |  | 2018-11-07 18:22 | 1521 | 118 |  | 22 | [16 empty] | 96.95 | 100 | 0 | 0 | 0 |  | 650 |  | 선택 | 해제 | 0 | 0 | 0 |  | 650 |  | 선택 | 해제 | 선택 | 미정 | 미정 | 선택 | 미정 |  | 미정 | BT180180 | H
B48889 | 2018-11-07 | 2 | B |  | 3 | A | SCM415HS | 소입성보증강 | C | BM#2 | 1576 | 43 | 1636 | 1554 | 39 | 7200 |  | 1 | 0.27 | 15 |  | -2.8 | 1559 | 1630 | 0 | 0.59 | 0 | 1 | 39 | 158 | Y |  | 2018-11-07 18:44 | 46 | 1089 | 41 | 34 | 27 | 23 | 20 | 18 | 15 | 13 | 12 | 10 | 9 | 9 |  | 9 | 20 | 27 | 9 | 0 | -0.44 |  | 41.28 | Y | 0 | [7 empty] | Y | Y | Y | Y | 130 | 0.49 | 55 | 91124 | 88810 | 5480 | 16300 | 13 | 1 |  | 2018-11-07 18:49 | 1559 | 101 |  | 11 | [16 empty] | 97.1 | 100 | 0 | 0 | 0 |  | 490 | 300 | 선택 | 선택 | 0 | 0 | 0 |  | 490 | 300 | 선택 | 선택 | 해제 | 미정 | 선택 | 미정 | 미정 |  | 미정 | RB180.00 | C
A48970 | 2018-11-07 | 1 | B |  | 16 | A | SP-STB2 | 베어링강 | STB (SF) | BM#1 | 1601 | 42 | 1569 | 1538 | 38 | 5900 |  | 3 | 0.32 | 30 |  | -1.59 | 1515 | 1569 | 0.19 | 0 |  | 21 | 8 | 64 | Y |  | 2018-11-07 19:23 | 60 | 1091 | 30 | 29 | 32 | 33 | 32 | 31 | 31 | 30 | 29 | 28 | 27 | 26 | 25 | 25 | 29 | 33 | 25 | 0 | -0.18 | Y | 44.98 | Y | -0.2 |  |  |  | 1.15 |  |  |  | Y | Y | Y | Y | 200 | 0.48 | 64 | 101508 | 93140 | 7090 | 15100 | 8 | 1 |  | 2018-11-07 19:32 | 1515 | 115 |  | 17 | 11 | [15 empty] | 101.36 | 100 | 0 | 0 | 0 |  | 650 |  | 선택 | 해제 | 0 | 0 | 0 |  | 650 |  | 선택 | 해제 | 선택 | 미정 | 미정 | 선택 | 미정 |  | 미정 | BT180180 | H
C47391 | 2018-11-07 | 3 | B |  | 4 | B | SCM415HS | 소입성보증강 | C | BM#2 | 1606 | 19 | 1634 | 1566 | 18 | 13200 |  | 1 | 0.25 | 15 |  | 0 | 1589 | 1641 | 0 | 0.45 | 0 | 29 | 90 | 26 | Y |  | 2018-11-07 19:18 | 76 | 1078 | 7 | 23 | 31 | 36 | 38 | 39 | 39 | 38 | 36 | 35 | 33 | 31 | 29 | 29 | 32 | 39 | 29 | 0 | -0.29 | Y | 34.98 | Y | -0.4 | [7 empty] | N | N | N | N | 120 | 0.47 | 63 | 93216 | 97960 | 5480 | 15600 | 13 | 1 |  | 2018-11-07 19:33 | 1598 | 255 |  | 36 | [16 empty] | 90.15 | 100 | 0 | 0 | 0 |  | 410 | 300 | 선택 | 선택 | 0 | 0 | 0 |  | 410 | 300 | 선택 | 선택 | 해제 | 미정 | 선택 | 미정 | 미정 |  | 미정 | RB190.00 | C
B48890 | 2018-11-07 | 2 | B |  | 5 | A | SCM415 | 합금강 | C | BM#2 | 1602 | 45 | 1645 | 1554 | 39 | 7700 |  | 1 | 0.23 | 15 |  | -2.11 | 1577 | 1632 | 0.2 | 0 | 0 | 30 | 13 | 114 | Y |  | 2018-11-07 20:07 | 61 | 1092 | 18 | 14 | 14 | 14 | 14 | 13 | 12 | 10 | [5 empty] | 10 | 14 | 14 | 10 | 14 | -0.12 |  | 25 | Y | -0.4 | [7 empty] | N | N | N | N | 110 | 0.56 | 45 | 92449 | 83540 | 17260 | 14700 | 13 | 1 |  | 2018-11-07 20:38 | 1577 | 139 |  | 53 |  | * T/D 델타티 낮아 L/D 17 TON 내림 | [14 empty] | 91.72 | 100 | 0 | 0 | 0 |  | 410 | 300 | 선택 | 선택 | 0 | 0 | 0 |  | 410 | 300 | 선택 | 선택 | 해제 | 미정 | 미정 | 미정 | 미정 |  | 미정 | RB120.00 | C
A48971 | 2018-11-07 | 1 | B |  | 17 | A | SP-STB2 | 베어링강 | STB (SF) | BM#1 | 1606 | 54 | 1558 | 1535 | 45 | 6900 |  | 3 | 0.33 | 30 |  | -1.24 | 1516 | 1558 | 0.23 | 0 |  | 32 | 31 | 75 | Y |  | 2018-11-07 20:37 | 61 | 1091 | 23 | 31 | 35 | 37 | 38 | 37 | 36 | 35 | 34 | 33 | 32 | 31 | 29 | 29 | 33 | 38 | 29 | 0 | -0.2 | Y | 45.02 | Y | 0 |  |  |  | 1.25 |  |  |  | Y | Y | Y | Y | 190 | 0.48 | 67 | 101508 | 106270 | 7040 | 15400 | 8 | 1 |  | 2018-11-07 20:43 | 1516 | 107 |  | 8 | 12 | [15 empty] | 89.04 | 100 | 0 | 0 | 0 |  | 650 |  | 선택 | 해제 | 0 | 0 | 0 |  | 650 |  | 선택 | 해제 | 선택 | 미정 | 미정 | 선택 | 미정 |  | 미정 | BT180180 | H
B48891 | 2018-11-07 | 2 | D |  | 6 | A | SCM415 | 합금강 | C | BM#2 | 1601 | 45 | 1656 | 1565 | 36 | 7400 |  | 1 | 0.22 | 16 |  | -2.2 | 1596 | 1650 | 0.18 | 0 | 0 | 23 | 67 | 25 | Y |  | 2018-11-07 21:08 | 80 | 1088 | 5 | 27 | 35 | 39 | 40 | 41 | 40 | 39 | 39 | 38 | 36 | 35 | 33 | 33 | 34 | 41 | 33 | 39 | -0.23 | Y | 35.02 | Y | -0.4 | [7 empty] | N | N | N | N | 100 | 0.53 | 64 | 98609 | 110160 | 80 | 14900 | 13 | 1 | 20 | 2018-11-07 21:09 | 1596 | 129 |  | 39 | [16 empty] | 86.39 | 100 | 0 | 0 | 0 |  | 410 | 300 | 선택 | 선택 | 0 | 0 | 0 |  | 410 | 300 | 선택 | 선택 | 해제 | 미정 | 미정 | 미정 | 미정 |  | 미정 | RB180.00 | C
A48972 | 2018-11-07 | 1 | D |  | 18 | A | SP-STB2 | 베어링강 | STB (SF) | BM#1 | 1629 | 47 | 1558 | 1574 | 35 | 5600 |  | 3 | 0.32 | 30 |  | -1.09 | 1521 | 1558 | 0.19 | 0 |  | 2 | 8 | 63 | Y |  | 2018-11-07 21:33 | 66 | 1085 | 26 | 32 | 34 | 35 | 36 | 35 | 35 | 34 | 34 | 33 | 32 | 31 | 31 | 31 | 33 | 36 | 31 | 35 | -0.12 | Y | 40.02 | Y | 0 |  |  |  | 1.1 |  |  |  | Y | Y | Y | Y | 180 | 0.48 | 63 | 101508 | 96190 | 7080 | 17400 | 8 | 1 |  | 2018-11-07 21:39 | 1521 | 112 |  | 22 | [16 empty] | 97.79 | 100 | 0 | 0 | 0 |  | 650 |  | 선택 | 해제 | 0 | 0 | 0 |  | 650 |  | 선택 | 해제 | 선택 | 미정 | 미정 | 선택 | 미정 |  | 미정 | BT180180 | H
B48892 | 2018-11-07 | 2 | D |  | 7 | A | SCM415 | 합금강 | C | BM#2 | 1613 | 50 | 1664 | 1574 | 34 | 7000 |  | 1 | 0.24 | 18 |  | -1.95 | 1571 | 1643 | 0.55 | 0 | 0 | 1 | 40 | 29 | Y |  | 2018-11-07 22:32 | 55 | 1087 | 28 | 25 | 24 | 22 | 21 | 19 | 18 | 16 | 14 | 14 | 12 | 11 | 11 | 11 | 18 | 24 | 11 | 0 | -0.27 |  | 47.4 | Y | 0 | [7 empty] | Y | Y | Y | Y | 150 | 0.49 | 62 | 103704 | 100350 | 110 | 15700 | 13 | 1 | 30 | 2018-11-07 22:45 | 1571 | 136 |  | 23 | [16 empty] | 105.82 | 100 | 0 | 0 | 0 |  | 490 | 300 | 선택 | 선택 | 0 | 0 | 0 |  | 490 | 300 | 선택 | 선택 | 해제 | 미정 | 미정 | 미정 | 미정 |  | 미정 | RB105.00 | C
A48973 | 2018-11-07 | 1 | D |  | 19 | A | SP-STB2 | 베어링강 | STB (SF) | BM#1 | 1553 | 48 | 1549 | 1533 | 47 | 7100 |  | 3 | 0.32 | 30 |  | -1.06 | 1513 | 1549 | 0.16 | 0 |  | 35 | 22 | 65 | Y |  | 2018-11-07 22:51 | 58 | 1082 | 29 | 30 | 32 | 33 | 33 | 32 | 31 | 30 | 29 | 28 | 27 | 25 | 24 | 23 | 29 | 33 | 23 | 0 | -0.2 | Y | 50 | Y | -0.2 |  |  |  | 1.16 |  |  |  | Y | Y | Y | Y | 230 | 0.48 | 67 | 101508 | 103740 | 7000 | 16000 | 8 | 1 |  | 2018-11-07 22:56 | 1513 | 105 |  | 8 | [16 empty] | 91.12 | 100 | 0 | 0 | 0 |  | 650 |  | 선택 | 해제 | 0 | 0 | 0 |  | 650 |  | 선택 | 해제 | 선택 | 미정 | 미정 | 선택 | 미정 |  | 미정 | BT180180 | H
B48893 | 2018-11-07 | 2 | D |  | 8 | A | SCM415C1 | 합금강 | C | BM#2 | 1610 | 60 | 1637 | 1565 | 54 | 7300 |  | 1 | 0.34 | 15 |  | -2.05 | 1579 | 1631 | 0.15 | 0 | 0 | 29 | 91 | 32 | Y |  | 2018-11-07 23:36 | 63 | 1084 | 9 | 18 | 25 | 29 | 30 | 30 | 29 | 29 | 27 | 27 | 26 | 25 | 23 | 24 | 25 | 30 | 23 | 29 | -0.16 | Y | 45.02 | Y | 0.2 |  |  |  | 1.27 |  |  |  | Y | Y | Y | Y | 140 | 0.48 | 71 | 112000 | 110670 | 490 | 14900 | 13 | 1 | 40 | 2018-11-07 23:44 | 1579 | 132 |  | 23 | [16 empty] | 100.76 | 100 | 0 | 0 | 0 |  | 490 | 300 | 선택 | 선택 | 0 | 0 | 0 |  | 490 | 300 | 선택 | 선택 | 해제 | 미정 | 미정 | 미정 | 미정 |  | 미정 | SB230230 | C
A48974 | 2018-11-07 | 1 | D | TUNDISH교체전 | 20 | A | SP-STB2 | 베어링강 | STB (SF) | BM#1 | 1628 | 45 | 1575 | 1548 | 36 | 5700 |  | 3 | 0.32 | 30 |  | -1.63 | 1519 | 1575 | 0.18 | 0 |  | 21 | 9 | 83 | Y |  | 2018-11-07 23:46 | 64 | 1089 | 20 | 27 | 30 | 32 | 33 | 33 | 32 | 32 | 31 | 30 | 29 | 28 |  | 28 | 30 | 33 | 28 | 32 | -0.14 | Y | 35.02 | Y | -0.2 |  |  |  | 1.1 |  |  |  | Y | N | N | M | 220 | 0.48 | 63 | 86542 | 95550 | 7600 | 1500 | 8 | 1 |  | 2018-11-07 23:54 | 1519 | 111 |  | 22 |  |  | 5FE06089688749159EEDF7E79CB90381 | 06655023F52041A3927F7D46D0C77800 | BD23249F808446D5B83171F307D3CBBF | [11 empty] | 83.09 | 100 | 0 | 3500 | 0 |  | 650 |  | 선택 | 해제 | 0 | 3500 | 0 |  | 650 |  | 선택 | 해제 | 선택 | 미정 | 미정 | 선택 | 미정 |  | 미정 | BT180180 | H
B48894 | 2018-11-07 | 2 | D |  | 9 | A | SCM415C1 | 합금강 | C | BM#2 | 1606 | 41 | 1646 | 1574 | 37 | 6600 |  | 1 | 0.3 | 16 |  | -2.13 | 1575 | 1640 | 0.16 | 0 | 0 | 30 | 14 | 66 | Y |  | 2018-11-08 00:43 | 59 | 1090 | 19 | 25 | 27 | 28 | 28 | 28 | 27 | 26 | 25 | 24 | 23 | 22 | 20 | 20 | 25 | 28 | 20 | 28 | -0.18 | Y | 45.03 | Y | -0.4 |  |  |  | 1.26 |  |  |  | Y | Y | Y | Y | 130 | 0.48 | 62 | 101820 | 99080 | -580 | 15900 | 13 | 1 | 10 | 2018-11-08 00:44 | 1575 | 134 |  | 31 | [16 empty] | 104.54 | 100 | 0 | 0 | 0 |  | 490 | 300 | 선택 | 선택 | 0 | 0 | 0 |  | 490 | 300 | 선택 | 선택 | 해제 | 미정 | 미정 | 미정 | 미정 |  | 미정 | SB230230 | C
A48975 | 2018-11-07 | 1 | D | TUNDISH교체 | 1 | A | 28MN6 | 합금강 | C1 | BM#1 | 1619 | 44 | 1630 | 1558 | 40 | 6300 |  | 3 | 0.32 | 16 |  | -1.76 | 1587 | 1622 | 0.1 | 0 |  | 32 | 32 | 74 | Y |  | 2018-11-08 00:39 | 86 | 1088 | 3 | 12 | 11 | 16 | 19 | 21 | 22 | 22 | 23 | 25 | 25 |  |  | 25 | 19 | 25 | 25 | 0 | 0 |  | 4.98 | Y | 0 |  | 2.35 | 2.35 |  |  |  |  | N | N | N | N | 150 | 0.52 | 57 | 101508 | 99820 | 7530 | 15500 | 5 | 2 |  | 2018-11-08 00:48 | 1587 | 137 |  | 56 |  | *T/Dflux 유15kg 용120kg | [14 empty] | 94.56 | 100 | 700 | 0 | 0 |  | 650 |  | 선택 | 해제 | 700 | 0 | 0 |  | 650 |  | 선택 | 해제 | 해제 | 미정 | 미정 | 선택 | 미정 |  | 미정 | BT180180 | C
B48895 | 2018-11-07 | 2 | D |  | 10 | A | SCM415 | 합금강 | C | BM#2 | 1625 | 43 | 1634 | 1574 | 34 | 6000 |  | 1 | 0.39 | 15 |  | -1.84 | 1577 | 1632 | 0.1 | 0 | 0 | 2 | 9 | 45 | Y |  | 2018-11-08 01:35 | 61 | 1088 | 15 | 19 | 21 | 23 | 23 | 22 | 22 | 21 | 20 | 19 | 18 | 17 | 16 | 16 | 20 | 23 | 16 | 0 | -0.16 | Y | 44.97 | Y | -0.2 | [7 empty] | Y | Y | Y | Y | 120 | 0.48 | 60 | 145590 | 96680 | 1030 | 15500 | 13 | 1 | 10 | 2018-11-08 01:35 | 1577 | 138 |  | 45 |  | * 유사강종 연연주 혼탕부 ID:307~309/407~409이상재등록 | [14 empty] | 149.02 | 100 | 0 | 0 | 0 |  | 490 | 300 | 선택 | 선택 | 0 | 0 | 0 |  | 490 | 300 | 선택 | 선택 | 해제 | 미정 | 미정 | 미정 | 미정 |  | 미정 | RB105.00 | C
A48976 | 2018-11-07 | 1 | D |  | 2 | A | 28MN6 | 합금강 | C1 | BM#1 | 1603 | 45 | 1615 | 1530 | 38 | 6400 |  | 3 | 0.33 | 16 |  | -1.83 | 1580 | 1617 | 0.09 | 0 |  | 23 | 68 | 74 | Y |  | 2018-11-08 01:49 | 79 | 1088 | 25 | 26 | 30 | 32 | 33 | 33 | 33 | 33 | 32 | 32 | 31 | 29 | 28 | 28 | 31 | 33 | 28 | 33 | -0.12 | Y | 40 | Y | -0.2 | [7 empty] | N | N | N | N | 140 | 0.52 | 61 | 101508 | 100320 | 7080 | 16000 | 5 | 2 |  | 2018-11-08 01:57 | 1580 | 123 |  | 45 | [16 empty] | 94.03 | 100 | 0 | 0 | 0 |  | 650 |  | 선택 | 해제 | 0 | 0 | 0 |  | 650 |  | 선택 | 해제 | 해제 | 미정 | 미정 | 선택 | 미정 |  | 미정 | BT180180 | C
B48896 | 2018-11-07 | 2 | D |  | 11 | A | SCM415H1M | 소입성보증강 | C | BM#2 | 1615 | 41 | 1667 | 1585 | 34 | 6500 |  | 1 | 0.61 | 15 |  | -2.04 | 1581 | 1650 | 0 | 0.23 | 0 | 1 | 41 | 48 | Y |  | 2018-11-08 02:51 | 68 | 1088 | 16 | 24 | 29 | 32 | 32 | 31 | 30 | 29 | 29 | 28 | 26 | 25 | 23 | 23 | 27 | 32 | 23 | 29 | -0.2 | Y | 45.02 | Y | -0.4 | [7 empty] | Y | Y | Y | Y | 110 | 0.47 | 62 | 47477 | 97330 | 30 | 15700 | 13 | 1 | 40 | 2018-11-08 02:56 | 1581 | 134 |  | 32 |  | * 유사강종 연연주 혼탕부 ID:301/401 이상재등록 | [14 empty] | 48.95 | 100 | 0 | 0 | 0 |  | 490 | 300 | 선택 | 선택 | 0 | 0 | 0 |  | 490 | 300 | 선택 | 선택 | 해제 | 미정 | 미정 | 미정 | 미정 |  | 미정 | RB130.00 | C
A48977 | 2018-11-07 | 1 | D |  | 3 | A | 28MN6 | 합금강 | C1 | BM#1 | 1567 | 51 | 1616 | 1533 | 39 | 6800 |  | 3 | 0.34 | 16 |  | -1.75 | 1581 | 1616 | 0.11 | 0 |  | 35 | 23 | 71 | Y |  | 2018-11-08 02:50 | 80 | 1089 | 27 | 26 | 29 | 30 | 31 | 32 | 31 | 31 | 30 | 30 | 29 | 28 | 28 | 28 | 29 | 32 | 28 | 31 | -0.11 | Y | 35.02 | Y | 0 | [7 empty] | N | N | N | N | 130 | 0.52 | 61 | 101508 | 101650 | 7090 | 15100 | 5 | 2 |  | 2018-11-08 03:08 | 1581 | 121 |  | 45 | [16 empty] | 92.87 | 100 | 0 | 0 | 0 |  | 650 |  | 선택 | 해제 | 0 | 0 | 0 |  | 650 |  | 선택 | 해제 | 해제 | 미정 | 미정 | 선택 | 미정 |  | 미정 | BT180180 | C
B48897 | 2018-11-07 | 2 | D | TUNDISH교체전 | 12 | A | SCM415H1M | 소입성보증강 | C | BM#2 | 1625 | 44 | 1664 | 1576 | 35 | 6700 |  | 1 | 0.53 | 15 |  | -2.16 | 1590 | 1649 | 0.25 | 0.1 | 0 | 12 | 1 | 20298 | Y |  | 2018-11-08 03:46 | 77 | 1198 | 20 | 24 | 27 | 30 | 31 | 32 | 31 | 31 | 30 | 29 | 29 | 28 |  | 28 | 28 | 32 | 28 | 31 | -0.13 | Y | 30 | Y | -0.2 |  |  |  | 1.28 |  |  |  | N | N | N | N | 100 | 0.47 | 58 | 80444 | 91370 | 2130 | 2000 | 13 | 1 | 10 | 2018-11-08 03:49 | 1590 | 141 |  | 42 |  | * 래들 대보수 후 첫HEAT | 6DE5C0E10FF345018643A65DF83AAF1B | 8BADE4A08CEB4869AD2910DA13DBD67D | 046E3F4563E848E490135F4A02B3B059 | [11 empty] | 86.04 | 100 | 0 | 3220 | 0 |  | 410 | 300 | 선택 | 선택 | 0 | 3282 | 0 |  | 410 | 300 | 선택 | 선택 | 해제 | 미정 | 미정 | 미정 | 미정 |  | 미정 | RB190.00 | C
A48978 | 2018-11-07 | 1 | D |  | 4 | A | 28MN6 | 합금강 | C1 | BM#1 | 1635 | 48 | 1615 | 1554 | 31 | 6100 |  | 3 | 0.34 | 17 |  | -1.75 | 1578 | 1615 | 0.13 | 0 |  | 21 | 10 | 69 | Y |  | 2018-11-08 03:57 | 77 | 1088 | 26 | 28 | 30 | 31 | 32 | 32 | 31 | 30 | 29 | 29 | 28 | 27 | 26 | 26 | 29 | 32 | 26 | 0 | -0.15 | Y | 39.98 | Y | -0.2 | [7 empty] | N | N | N | N | 120 | 0.52 | 62 | 101508 | 101750 | 7000 | 15500 | 5 | 2 |  | 2018-11-08 04:11 | 1578 | 122 |  | 41 | [16 empty] | 92.79 | 100 | 0 | 0 | 0 |  | 650 |  | 선택 | 해제 | 0 | 0 | 0 |  | 650 |  | 선택 | 해제 | 해제 | 미정 | 미정 | 선택 | 미정 |  | 미정 | BT180180 | C
B48898 | 2018-11-07 | 2 | A |  | 5 | A | 28MN6 | 합금강 | C1 | BM#1 | 1599 | 42 | 1645 | 1564 | 35 | 6500 |  | 1 | 0.34 | 16 |  | -2.03 | 1569 | 1635 | 0.1 | 0 | 0 | 30 | 15 | 43 | Y |  | 2018-11-08 04:57 | 68 | 1087 | 23 | 29 | 33 | 35 | 35 | 35 | 34 | 33 | 32 | 31 | 31 |  |  | 31 | 32 | 35 | 31 | 35 | -0.11 | Y | 34.97 | Y | 0 | [7 empty] | N | N | N | N | 110 | 0.52 | 55 | 84590 | 94800 | 5050 | 15120 | 5 | 2 |  | 2018-11-08 05:04 | 1569 | 144 |  | 43 | [16 empty] | 84.8 | 100 | 0 | 0 | 0 |  | 650 |  | 선택 | 해제 | 0 | 0 | 0 |  | 650 |  | 선택 | 해제 | 해제 | 미정 | 선택 | 미정 | 미정 |  | 미정 | BT180180 | C
A48979 | 2018-11-07 | 1 | A | TUNDISH교체 | 1 | B | 42CRMO4MS2 | 합금강 | E1 | BM#2 | 1627 | 48 | 1645 | 1556 | 37 | 7000 |  | 3 | 0.33 | 25 |  | -1.65 | 1586 | 1634 | 0.14 | 0 |  | 32 | 33 | 53 | Y |  | 2018-11-08 05:06 | 93 | 1088 | -461 | -143 | 27 | 27 | 27 | 25 | 29 | 33 | 36 | 37 | 39 | 40 | 40 | 43 | 36 | 43 | 43 | 27 | 0 |  |  | Y | 0.2 |  | 2.6 | 2.43 | 1.44 | 0.68 |  |  | N | N | N | N | 230 | 0.41 | 70 | 94900 | 98030 | 9470 | 15500 | 6 | 2 | 10 | 2018-11-08 05:21 | 1586 | 138 |  | 47 |  | * T/D FLUX 용탕부: 225KG / 유탕부: 15KG 투입 * 10분 수소 측정값 기준치 초과 이상공정등록 및 생관통보 * L/D 잔강 7.5T에 슬러그 나와서 잔강 미이월 이상공정등록 및생관통보 | [14 empty] | 88.28 | 100 | 1500 | 0 | 0 |  | 650 | 400 | 선택 | 해제 | 1500 | 0 | 0 |  | 650 | 400 | 선택 | 해제 | 해제 | 미정 | 미정 | 미정 | 미정 |  | 미정 | BM510510 | C
B48899 | 2018-11-07 | 2 | A |  | 6 | A | 28MN6 | 합금강 | C1 | BM#1 | 1613 | 44 | 1644 | 1554 | 34 | 6500 |  | 1 | 0.3 | 16 |  | -1.97 | 1578 | 1638 | 0.11 | 0 | 0 | 23 | 69 | 29 | Y |  | 2018-11-08 05:59 | 77 | 1089 | 27 | 32 | 36 | 38 | 38 | 38 | 37 | 36 | 35 | 34 | 31 | 30 | 28 | 28 | 34 | 38 | 28 | 38 | -0.22 | Y | 45 | Y | -0.4 | [7 empty] | N | N | N | N | 100 | 0.52 | 60 | 84590 | 103750 | 5080 | 15440 | 5 | 2 |  | 2018-11-08 06:13 | 1578 | 141 |  | 40 | [16 empty] | 77.78 | 100 | 0 | 0 | 0 |  | 650 |  | 선택 | 해제 | 0 | 0 | 0 |  | 650 |  | 선택 | 해제 | 해제 | 미정 | 선택 | 미정 | 미정 |  | 미정 | BT180180 | C
A48980 | 2018-11-07 | 1 | A |  | 2 | A | 42CRMO4MS | 합금강 | E1 | BM#2 | 1582 | 51 | 1615 | 1513 | 34 | 6700 |  | 3 | 0.33 | 26 |  | -1.48 | 1571 | 1615 | 0.16 | 0 |  | 2 | 10 | 68 | Y |  | 2018-11-08 06:10 | 78 | 1090 | 41 | 37 | 34 | 33 | 32 | 32 | 31 | 31 | 30 | 30 | 29 | 29 | 29 | 29 | 32 | 34 | 29 | 29 | -0.1 |  | 50 | Y | 0 |  |  |  | 0.74 | 0.43 |  |  | N | N | N | N | 220 | 0.44 | 65 | 100500 | 94720 | 7180 | 15500 | 6 | 2 |  | 2018-11-08 06:15 | 1571 | 149 |  | 56 |  | *샘플채취 303 *샘플 채취로 수소 측정 | [14 empty] | 98.24 | 100 | 0 | 0 | 300 |  | 650 | 400 | 선택 | 해제 | 0 | 0 | 0 |  | 650 | 400 | 선택 | 해제 | 해제 | 미정 | 미정 | 선택 | 미정 |  | 미정 | BM510510 | C
B48900 | 2018-11-07 | 2 | A |  | 7 | A | 28MN6 | 합금강 | C1 | BM#1 | 1633 | 44 | 1657 | 1595 | 34 | 6200 |  | 1 | 0.36 | 16 |  | -2.7 | 1579 | 1650 | 0.19 | 0 | 0 | 1 | 42 | 36 | Y |  | 2018-11-08 07:01 | 78 | 1088 | 26 | 33 | 38 | 41 | 43 | 43 | 42 | 42 | 41 | 39 | 38 |  |  | 38 | 39 | 43 | 38 | 0 | -0.17 | Y | 30 | Y | -0.2 | [7 empty] | N | N | N | N | 150 | 0.52 | 53 | 101508 | 91650 | 5110 | 15760 | 5 | 2 |  | 2018-11-08 07:04 | 1579 | 145 |  | 40 | [16 empty] | 105.03 | 100 | 0 | 0 | 0 |  | 650 |  | 선택 | 해제 | 0 | 0 | 0 |  | 650 |  | 선택 | 해제 | 해제 | 미정 | 선택 | 미정 | 미정 |  | 미정 | BT180180 | C
A48981 | 2018-11-07 | 1 | A |  | 3 | A | 42CRMO4MS | 합금강 | E1 | BM#2 | 1603 | 51 | 1596 | 1536 | 44 | 7600 |  | 3 | 0.33 | 25 |  | -1.27 | 1572 | 1609 | 0.17 | 0 |  | 35 | 24 | 56 | Y |  | 2018-11-08 07:19 | 79 | 1087 | 26 | 28 | 31 | 33 | 34 | 35 | 35 | 35 | 35 | 34 | 34 | 33 | 33 | 32 | 33 | 35 | 32 | 35 | -0.07 | Y | 40.02 | Y | -0.2 | [7 empty] | N | N | N | N | 210 | 0.44 | 67 | 100500 | 96960 | 7180 | 15100 | 6 | 2 |  | 2018-11-08 07:22 | 1572 | 156 |  | 55 | [16 empty] | 96.59 | 100 | 0 | 0 | 0 |  | 650 | 400 | 선택 | 해제 | 0 | 0 | 0 |  | 650 | 400 | 선택 | 해제 | 해제 | 미정 | 미정 | 선택 | 미정 |  | 미정 | BM510510 | C
B48901 | 2018-11-08 | 2 | A | TUNDISH교체전 | 8 | A | 28MN6 | 합금강 | C1 | BM#1 | 1582 | 44 | 1665 | 1566 | 37 | 7100 |  | 1 | 0.36 | 17 |  | -2.42 | 1586 | 1655 | 0.21 | 0 | 0 | 12 | 2 | 36 | Y |  | 2018-11-08 08:07 | 85 | 1133 | 35 | 40 | 42 | 44 | 45 | 45 | 46 | 45 | 45 | 44 |  |  |  | 44 | 43 | 46 | 44 | 45 | -0.03 | Y | 15 | Y | -0.2 | [7 empty] | N | N | N | N | 140 | 0.51 | 51 | 99218 | 86390 | 4810 | 1900 | 5 | 2 |  | 2018-11-08 08:01 | 1586 | 142 |  | 31 |  |  | 9859DDE5F8644B5EABCD29A0E93372E8 | 18820FB7FCD54EEBB9C165CBA66F4AEA |  | BBF11EE51F534B1F8EC0A7F235A564C5 | [10 empty] | 108.79 | 100 | 0 | 2500 | 0 |  | 650 |  | 선택 | 해제 | 0 | 2500 | 0 |  | 650 |  | 선택 | 해제 | 해제 | 미정 | 선택 | 미정 | 미정 |  | 미정 | BT180180 | C
A48983 | 2018-11-08 | 1 | A |  | 4 | A | 42CRMO4MS | 합금강 | E1 | BM#2 | 1576 | 44 | 1582 | 1545 | 40 | 6600 |  | 3 | 0.33 | 25 |  | -0.71 | 1561 | 1582 | 0.22 | 0 |  | 32 | 34 | 20 | Y |  | 2018-11-08 09:13 | 68 | 1128 | 30 | 34 | 37 | 38 | 39 | 39 | 38 | 37 | 36 | 36 | 35 | 34 | 32 | 30 | 35 | 39 | 30 | 0 | -0.18 | Y | 50 | Y | -0.2 | [7 empty] | N | N | N | N | 200 | 0.42 | 72 | 100500 | 99770 | 630 | 14600 | 6 | 2 |  | 2018-11-08 09:18 | 1561 | 105 |  | 12 |  | *전공정 지연 감속주입 *L/D 슬러그 유입으로 슬러그잔강 미이월 이상공정 등록 및 생관통보 | [14 empty] | 100.1 | 100 | 0 | 0 | 0 |  | 650 | 400 | 선택 | 해제 | 0 | 0 | 0 |  | 650 | 400 | 선택 | 해제 | 해제 | 미정 | 미정 | 해제 | 해제 |  | 미정 | BT180180 | C
B48902 | 2018-11-08 | 2 | A | TUNDISH교체 | 1 | A | SCM440HF | 소입성보증강 | D | BM#1 | 1579 | 4 | 1665 | 1564 | 0 | 0 |  | 1 | 0.26 | 21 |  | 0 | 1584 | 1651 | 0.13 | 0 | 0 | 30 | 16 | 30 | Y |  | 2018-11-08 09:33 | 91 | 1137 | 25 | 38 | 34 | 41 | 45 | 47 | 48 | 50 | 51 | 51 | 50 | 49 | 50 | 50 | 45 | 51 | 49 | 50 | 0 |  | 15.02 | Y | 0.2 |  | 2.53 | 2.53 | 1.35 |  |  |  | N | N | N | N | 150 | 0.46 | 66 | 101983 | 106420 | 2080 | 15240 | 16 | 2 |  | 2018-11-08 09:36 | 1588 | 157 |  | 21 |  | *T/D가열온도:자동-1368`.수동건-1320`.STR#1:879.STR#2:872.T/D FLUX 유:15,용:120 *첫Heat 수소측정치 OVER되어 이상재 등록및 생관통보-ID:101.102.201.202 | [14 empty] | 93.05 | 100 | 1000 | 0 | 0 |  | 650 |  | 선택 | 해제 | 1000 | 0 | 0 |  | 650 |  | 선택 | 해제 | 해제 | 미정 | 미정 | 미정 | 선택 |  | 미정 | RB160.00 | C
A48984 | 2018-11-08 | 1 | A |  | 5 | A | 42CRMO4MS | 합금강 | E1 | BM#2 | 1590 | 39 | 1610 | 1538 | 38 | 5800 |  | 3 | 0.33 | 25 |  | -1.12 | 1557 | 1589 | 0.15 | 0 |  | 23 | 70 | 49 | Y |  | 2018-11-08 10:14 | 64 | 1133 | 26 | 31 | 32 | 33 | 34 | 35 | 35 | 34 | 34 | 33 | 32 | 32 | 31 | 29 | 32 | 35 | 29 | 34 | -0.12 | Y | 49.98 | Y | -0.2 | [7 empty] | N | N | N | N | 190 | 0.43 | 73 | 100500 | 103840 | 7060 | 13900 | 6 | 2 |  | 2018-11-08 10:29 | 1557 | 110 |  | 26 | [16 empty] | 90.7 | 100 | 0 | 0 | 0 |  | 650 | 400 | 선택 | 해제 | 0 | 0 | 0 |  | 650 | 400 | 선택 | 해제 | 해제 | 미정 | 미정 | 선택 | 미정 |  | 미정 | BM510510 | C
B48903 | 2018-11-08 | 2 | A |  | 2 | A | SCM440HF | 소입성보증강 | D | BM#1 | 1557 | 48 | 1644 | 1544 | 43 | 8300 |  | 1 | 0.29 | 19 |  | -1.76 | 1571 | 1632 | 0.13 | 0 | 0 | 2 | 11 | 29 | Y |  | 2018-11-08 10:38 | 78 | 1138 | 48 | 46 | 44 | 43 | 42 | 41 | 40 | 39 | 38 | 37 | 36 | 35 | 34 | 33 | 40 | 44 | 33 | 0 | -0.2 |  | 54.98 | Y | -0.2 |  |  |  | 1.45 |  |  |  | Y | Y | Y | Y | 140 | 0.47 | 66 | 145370 | 105900 | 110 | 15470 | 16 | 1 |  | 2018-11-08 10:42 | 1571 | 135 |  | 26 |  | *준 BIGSIZE 포함 *유사강종 연연주 혼탕부 성분 확인 ID:107~109.207~209 | [14 empty] | 139.85 | 100 | 0 | 0 | 0 |  | 650 |  | 선택 | 해제 | 0 | 0 | 0 |  | 650 |  | 선택 | 해제 | 해제 | 미정 | 미정 | 미정 | 미정 |  | 미정 | RB120.00 | C
A48985 | 2018-11-08 | 1 | A |  | 6 | A | 42CRMO4MS | 합금강 | E1 | BM#2 | 1574 | 43 | 1584 | 1510 | 40 | 7000 |  | 3 | 0.35 | 26 |  | -1.14 | 1555 | 1589 | 0.21 | 0 |  | 21 | 12 | 26 | Y |  | 2018-11-08 11:17 | 62 | 1129 | 24 | 24 | 25 | 25 | 25 | 25 | 24 | 23 | 22 | 22 | 21 | 20 | 19 | 19 | 23 | 25 | 19 | 25 | -0.12 |  | 50 | Y | -0.2 | [7 empty] | N | N | N | N | 230 | 0.48 | 61 | 96308 | 99070 | 7120 | 14800 | 6 | 2 |  | 2018-11-08 11:25 | 1555 | 121 |  | 40 | [16 empty] | 90.73 | 75 | 0 | 0 | 0 |  | 650 | 400 | 선택 | 해제 | 0 | 0 | 0 |  | 650 | 400 | 선택 | 해제 | 해제 | 미정 | 미정 | 선택 | 선택 | 5 | 미정 | BM510510 | C
B48904 | 2018-11-08 | 2 | A |  | 3 | B | 42CRMO4HM | 소입성보증강 | D | BM#1 | 1625 | 55 | 1635 | 1546 | 49 | 8900 |  | 1 | 0.39 | 20 |  | -2.23 | 1566 | 1634 | 0.17 | 0 | 0 | 1 | 43 | 67 | Y |  | 2018-11-08 11:56 | 73 | 1088 | 28 | 33 | 34 | 35 | 35 | 35 | 34 | 32 | 32 | 30 | 29 | 28 | 26 | 26 | 32 | 35 | 26 | 35 | -0.2 | Y | 45 | Y | -0.4 | [7 empty] | N | N | N | N | 130 | 0.47 | 63 | 50754 | 98510 | 5000 | 16100 | 16 | 1 |  | 2018-11-08 12:01 | 1566 | 144 |  | 17 |  | *준BIG SIZE 후속 HEAT 준BIG SIZE 주속적용 *유사강종 연연주 혼탕부 성분 확인 ID:101.201 | [14 empty] | 49.04 | 100 | 0 | 0 | 0 |  | 650 |  | 선택 | 선택 | 0 | 0 | 0 |  | 650 |  | 선택 | 선택 | 해제 | 미정 | 선택 | 미정 | 미정 |  | 미정 | BT180180 | C
A48986 | 2018-11-08 | 1 | C |  | 7 | A | 42CRMO4MS | 합금강 | E1 | BM#2 | 1544 | 45 | 1595 | 1521 | 42 | 7400 |  | 3 | 0.34 | 25 |  | -1.59 | 1552 | 1598 | 0.14 | 0 |  | 35 | 25 | 77 | Y |  | 2018-11-08 12:29 | 59 | 1127 | 17 | 20 | 22 | 23 | 23 | 23 | 23 | 22 | 21 | 20 | 19 | 17 |  | 17 | 21 | 23 | 17 | 23 | -0.15 | Y | 39.98 | Y | -0.4 |  |  |  | 0.94 | 0.58 |  |  | N | N | N | N | 220 | 0.48 | 58 | 100500 | 93590 | 7010 | 16300 | 6 | 2 |  | 2018-11-08 12:32 | 1552 | 124 |  | 33 |  | *샘플 채취 : 403 *샘플 채취로 수소측정 | [14 empty] | 99.9 | 75 | 0 | 0 | 0 |  | 650 | 400 | 선택 | 해제 | 0 | 0 | 300 |  | 650 | 400 | 선택 | 해제 | 해제 | 미정 | 미정 | 선택 | 해제 |  | 미정 | BM510510 | C
B48905 | 2018-11-08 | 2 | C |  | 4 | A | 42CRMO4HM | 소입성보증강 | D | BM#1 | 1608 | 42 | 1636 | 1584 | 36 | 6900 |  | 1 | 0.5 | 19 |  | -2.53 | 1559 | 1635 | 0.16 | 0 | 0 | 12 | 3 | 80 | Y |  | 2018-11-08 12:50 | 66 | 1133 | 22 | 28 | 30 | 32 | 33 | 33 | 33 | 32 | 30 | 29 | 28 | 27 |  | 27 | 30 | 33 | 27 | 33 | -0.17 | Y | 34.98 | Y | -0.2 | [7 empty] | N | N | N | N | 120 | 0.5 | 58 | 101508 | 93000 | 4660 | 16100 | 16 | 1 |  | 2018-11-08 12:53 | 1559 | 137 |  | 29 | [16 empty] | 103.58 | 100 | 0 | 0 | 0 |  | 650 |  | 선택 | 선택 | 0 | 0 | 0 |  | 650 |  | 선택 | 선택 | 해제 | 미정 | 선택 | 미정 | 미정 |  | 미정 | BT180180 | C
A48987 | 2018-11-08 | 1 | C |  | 8 | A | 42CRMO4MS | 합금강 | E1 | BM#2 | 1532 | 46 | 1593 | 1529 | 39 | 6900 |  | 3 | 0.33 | 26 |  | -1.41 | 1556 | 1598 | 0.13 | 0 |  | 32 | 35 | 63 | Y |  | 2018-11-08 13:33 | 63 | 1139 | 15 | 20 | 25 | 26 | 28 | 28 | 28 | 27 | 26 | 25 | 25 | 24 | 24 | 23 | 25 | 28 | 23 | 28 | -0.11 | Y | 44.98 | Y | -0.2 | [7 empty] | N | N | N | N | 210 | 0.47 | 68 | 100500 | 104690 | 6690 | 14100 | 6 | 2 |  | 2018-11-08 13:37 | 1556 | 123 |  | 29 | [16 empty] | 90.01 | 66.67 | 0 | 0 | 0 |  | 650 | 400 | 선택 | 해제 | 0 | 0 | 0 |  | 650 | 400 | 선택 | 해제 | 해제 | 미정 | 미정 | 선택 | 미정 |  | 미정 | BM510510 | C
B48906 | 2018-11-08 | 2 | C |  | 5 | A | 42CRMO4HM | 소입성보증강 | D | BM#1 | 1594 | 43 | 1636 | 1585 | 40 | 7100 |  | 1 | 0.67 | 19 |  | -2.21 | 1572 | 1627 | 0.36 | 0 | 0 | 30 | 17 | 54 | Y |  | 2018-11-08 13:47 | 79 | 1090 | 23 | 32 | 37 | 39 | 40 | 40 | 41 | 40 | 39 | 38 | 37 | 35 |  | 35 | 37 | 41 | 35 | 40 | -0.24 | Y | 24.98 | Y | -0.4 | [7 empty] | N | N | N | N | 110 | 0.5 | 59 | 84590 | 96200 | 5000 | 16200 | 16 | 1 |  | 2018-11-08 13:51 | 1572 | 132 |  | 30 | [16 empty] | 83.59 | 100 | 0 | 0 | 0 |  | 650 |  | 선택 | 선택 | 0 | 0 | 0 |  | 650 |  | 선택 | 선택 | 해제 | 미정 | 선택 | 미정 | 미정 |  | 미정 | BT180180 | C
B48907 | 2018-11-08 | 2 | C |  | 6 | A | 42CRMO4HM | 소입성보증강 | D | BM#1 | 1597 | 57 | 1625 | 1525 | 51 | 8400 |  | 1 | 0.47 | 19 |  | 0 | 1546 | 1618 | 0.19 | 0 | 0 | 23 | 71 | 65 | Y |  | 2018-11-08 15:03 | 53 | 1139 | 32 | 32 | 32 | 31 | 30 | 29 | 29 | 29 | 27 | 26 | 25 | 23 | 20 | 20 | 28 | 32 | 20 | 32 | -0.24 |  | 49.98 | Y | -0.6 | [7 empty] | N | N | N | N | 100 | 0.5 | 61 | 101508 | 98400 | 4980 | 16100 | 16 | 1 |  | 2018-11-08 15:06 | 1546 | 128 |  | 15 | [16 empty] | 98.17 | 100 | 0 | 0 | 0 |  | 650 |  | 선택 | 선택 | 0 | 0 | 0 |  | 650 |  | 선택 | 선택 | 해제 | 미정 | 선택 | 미정 | 미정 |  | 미정 | BT180180 | C
A48988 | 2018-11-08 | 1 | C |  | 9 | A | 42CRMO4MS | 합금강 | E1 | BM#2 | 1572 | 47 | 1606 | 1507 | 39 | 6900 |  | 3 | 0.33 | 25 |  | -1.56 | 1561 | 1606 | 0.28 | 0 |  | 2 | 12 | 39 | Y |  | 2018-11-08 14:42 | 68 | 1130 | 28 | 31 | 34 | 35 | 35 | 35 | 34 | 33 | 32 | 31 | 29 | 29 | 28 | 28 | 32 | 35 | 28 | 35 | -0.16 | Y | 44.98 | Y | -0.2 | [7 empty] | N | N | N | N | 200 | 0.44 | 66 | 100500 | 96760 | 7100 | 15200 | 6 | 2 |  | 2018-11-08 15:06 | 1561 | 124 |  | 32 | [16 empty] | 96.77 | 75 | 0 | 0 | 0 |  | 650 | 400 | 선택 | 해제 | 0 | 0 | 0 |  | 650 | 400 | 선택 | 해제 | 해제 | 미정 | 미정 | 선택 | 미정 |  | 미정 | BM510510 | C
B48908 | 2018-11-08 | 2 | C |  | 7 | A | 42CRMO4HM | 소입성보증강 | D | BM#1 | 1591 | 54 | 1614 | 1515 | 48 | 8800 |  | 1 | 0.47 | 18 |  | 0 | 1568 | 1625 | 0.15 | 0 | 0 | 21 | 13 | 66 | Y |  | 2018-11-08 16:11 | 75 | 1087 | 18 | 32 | 40 | 44 | 44 | 44 | 43 | 43 | 42 | 40 | 39 | 38 |  | 38 | 39 | 44 | 38 | 44 | -0.15 | Y | 40.02 | Y | -0.2 | [7 empty] | N | N | N | N | 150 | 0.5 | 60 | 101508 | 96500 | 5000 | 16300 | 16 | 1 |  | 2018-11-08 16:13 | 1568 | 119 |  | 10 | [16 empty] | 100.01 | 100 | 0 | 0 | 0 |  | 650 |  | 선택 | 선택 | 0 | 0 | 0 |  | 650 |  | 선택 | 선택 | 해제 | 미정 | 선택 | 미정 | 미정 |  | 미정 | BT180180 | C
A48989 | 2018-11-08 | 1 | C |  | 10 | A | 42CRMO4MS | 합금강 | E1 | BM#2 | 1560 | 46 | 1595 | 1522 | 43 | 7100 |  | 3 | 0.32 | 25 |  | -1.55 | 1550 | 1595 | 0.24 | 0 |  | 1 | 44 | 40 | Y |  | 2018-11-08 15:48 | 57 | 1090 | 25 | 25 | 26 | 25 | 24 | 23 | 23 | 23 | 21 | 21 | 21 | 19 | 18 | 18 | 23 | 26 | 18 | 25 | -0.16 |  | 50 | Y | -0.2 | [7 empty] | N | N | N | N | 190 | 0.48 | 65 | 93676 | 102330 | 6820 | 14400 | 6 | 2 |  | 2018-11-08 16:02 | 1550 | 121 |  | 35 | [16 empty] | 85.82 | 72.73 | 0 | 0 | 0 |  | 650 | 400 | 선택 | 해제 | 0 | 0 | 0 |  | 650 | 400 | 선택 | 해제 | 해제 | 미정 | 미정 | 선택 | 미정 |  | 미정 | BM510510 | C
B48909 | 2018-11-08 | 2 | C |  | 8 | A | 42CRMO4HM | 소입성보증강 | D | BM#1 | 1619 | 48 | 1625 | 1585 | 41 | 6800 |  | 1 | 0.47 | 19 |  | 0 | 1561 | 1622 | 0.15 | 0 | 0 | 12 | 4 | 59 | Y |  | 2018-11-08 17:13 | 68 | 1102 | 37 | 40 | 44 | 45 | 47 | 46 | 46 | 45 | 44 | 43 | 41 | 40 | 39 | 37 | 43 | 47 | 37 | 0 | -0.22 | Y | 45.08 | Y | -0.39 | [7 empty] | N | N | N | N | 140 | 0.49 | 69 | 101508 | 102800 | 90 | 15700 | 16 | 1 |  | 2018-11-08 17:17 | 1574 | 111 |  | 8 | [16 empty] | 93.3 | 100 | 0 | 0 | 0 |  | 650 |  | 선택 | 선택 | 0 | 0 | 0 |  | 650 |  | 선택 | 선택 | 해제 | 미정 | 선택 | 미정 | 미정 |  | 미정 | BT180180 | C
A48990 | 2018-11-08 | 1 | C |  | 11 | A | 42CRMO4MS | 합금강 | E1 | BM#2 | 1574 | 49 | 1600 | 1522 | 44 | 6700 |  | 3 | 0.32 | 25 |  | -1.95 | 1544 | 1600 | 0.11 | 0 |  | 35 | 26 | 65 | Y |  | 2018-11-08 16:52 | 51 | 1095 | 15 | 18 | 19 | 20 | 20 | 20 | 20 | 19 | 17 | 18 | 16 | 17 | 17 | 17 | 18 | 20 | 16 | 20 | -0.06 | Y | 34.98 | Y | 0 | [7 empty] | N | N | N | N | 180 | 0.49 | 62 | 93676 | 99780 | 7250 | 15200 | 6 | 2 |  | 2018-11-08 17:26 | 1544 | 131 |  | 39 | [16 empty] | 87.63 | 72.73 | 0 | 0 | 0 |  | 650 | 400 | 선택 | 해제 | 0 | 0 | 0 |  | 650 | 400 | 선택 | 해제 | 해제 | 미정 | 미정 | 선택 | 미정 |  | 미정 | BM510510 | C
B48910 | 2018-11-08 | 2 | C |  | 9 | A | 42CRMO4HM | 소입성보증강 | D | BM#1 | 1591 | 46 | 1626 | 1537 | 37 | 7100 |  | 1 | 0.49 | 20 |  | 0 | 1557 | 1621 | 0.15 | 0 | 0 | 30 | 18 | 64 | Y |  | 2018-11-08 18:10 | 64 | 1100 | 33 | 36 | 36 | 36 | 35 | 35 | 33 | 32 | 32 | 30 | 29 | 27 | 27 | 27 | 33 | 36 | 27 | 36 | -0.18 |  | 49.98 | Y | 0 | [7 empty] | N | N | N | N | 130 | 0.49 | 61 | 101508 | 98000 | 3890 | 16400 | 16 | 1 |  | 2018-11-08 18:17 | 1557 | 115 |  | 20 | [16 empty] | 99.03 | 100 | 0 | 0 | 0 |  | 650 |  | 선택 | 선택 | 0 | 0 | 0 |  | 650 |  | 선택 | 선택 | 해제 | 미정 | 선택 | 미정 | 미정 |  | 미정 | BT180180 | H
A48991 | 2018-11-08 | 1 | C |  | 12 | A | 42CRMO4MS | 합금강 | E1 | BM#2 | 1587 | 44 | 1597 | 1559 | 34 | 5800 |  | 3 | 0.32 | 25 |  | -1.29 | 1555 | 1592 | 0.1 | 0 |  | 32 | 36 | 54 | Y |  | 2018-11-08 17:52 | 62 | 1092 | 14 | 20 | 25 | 27 | 28 | 28 | 28 | 28 | 27 | 26 | 25 | 25 | 24 | 24 | 25 | 28 | 24 | 28 | -0.1 | Y | 40 | Y | -0.2 |  |  |  | 0.94 | 0.51 |  |  | N | N | N | N | 230 | 0.47 | 64 | 102192 | 99980 | 7070 | 15300 | 6 | 2 |  | 2018-11-08 18:26 | 1555 | 132 |  | 44 |  | *샘플채취 300mm ID303 | [14 empty] | 95.46 | 75 | 0 | 0 | 300 |  | 650 | 400 | 선택 | 해제 | 0 | 0 | 0 |  | 650 | 400 | 선택 | 해제 | 해제 | 미정 | 해제 | 선택 | 미정 |  | 미정 | BM510510 | C
B48911 | 2018-11-08 | 2 | C | TUNDISH교체전 | 10 | A | 42CRMO4HM | 소입성보증강 | D | BM#1 | 1563 | 61 | 1615 | 1514 | 54 | 7500 |  | 1 | 0.6 | 18 |  | 0 | 1556 | 1618 | 0.14 | 0 | 0 | 23 | 72 | 66 | Y |  | 2018-11-08 19:27 | 63 | 1092 | 24 | 33 | 39 | 41 | 42 | 42 | 41 | 40 | 39 | 38 | 37 | 36 | 35 | 35 | 37 | 42 | 35 | 0 | -0.17 | Y | 40.03 | Y | -0.2 | [7 empty] | N | N | N | N | 120 | 0.49 | 67 | 98448 | 104250 | 5000 | 2000 | 16 | 1 |  | 2018-11-08 19:30 | 1556 | 117 |  | 7 |  |  | E027E81E145B4F83813CA601EA746FA8 | 2787DD4CF2584B88B1294050B3CB3D67 | 70E7825EBC75429EB2DF0C24FAE461B5 | [11 empty] | 90.11 | 100 | 0 | 3000 | 0 |  | 650 |  | 선택 | 선택 | 0 | 3000 | 0 |  | 650 |  | 선택 | 선택 | 해제 | 미정 | 선택 | 미정 | 미정 |  | 미정 | BT180180 | C
A48992 | 2018-11-08 | 1 | C | TUNDISH교체전 | 13 | A | 42CRMO4MS2 | 합금강 | E1 | BM#2 | 1541 | 50 | 1590 | 1522 | 42 | 7700 |  | 3 | 0.32 | 25 |  | -1.21 | 1555 | 1590 | 0.22 | 0 |  | 2 | 13 | 50 | Y |  | 2018-11-08 19:07 | 62 | 1098 | 22 | 25 | 28 | 29 | 30 | 29 | 28 | 28 | 28 | 27 | 27 | 25 | 23 | 23 | 27 | 30 | 23 | 28 | -0.17 | Y | 40.02 | Y | -0.4 | [7 empty] | N | N | N | N | 220 | 0.46 | 62 | 88568 | 95500 | 7000 | 2000 | 6 | 2 |  | 2018-11-08 19:15 | 1555 | 124 |  | 36 |  |  | 46F05CA2365A411480BEB7CE2E0E227D | 8A27A1723A2442BCA9EDEF23B9BF89C0 | E53FE0EE7C7142FD91DBB94E63A9FB5F | [11 empty] | 86.41 | 100 | 0 | 3620 | 0 |  | 650 | 400 | 선택 | 해제 | 0 | 3540 | 0 |  | 650 | 400 | 선택 | 해제 | 해제 | 미정 | 미정 | 선택 | 미정 |  | 미정 | BM510510 | C
A48993 | 2018-11-08 | 1 | C | TUNDISH교체 | 1 | A | AE4144HM | 소입성보증강 | D | BM#1 | 1540 | 51 | 1621 | 1512 | 39 | 7800 |  | 3 | 0.31 | 20 |  | -1.88 | 1576 | 1621 | 0.11 | 0 |  | 1 | 45 | 57 | Y |  | 2018-11-08 20:19 | 87 | 1085 | 27 | 25 | 23 | 26 | 29 | 33 | 34 | 35 | 36 | 36 |  |  |  | 36 | 31 | 36 | 36 | 0 | 0 |  | 5 | Y | 0 |  | 2.18 | 2.18 | [5 empty] | N | N | M | 150 | 0.45 | 53 | 84590 | 85650 | 7000 | 14900 | 2 | 2 |  | 2018-11-08 20:27 | 1576 | 129 |  | 44 |  | *T/D플럭스 유15용120KG | [14 empty] | 91.3 | 100 | 700 | 0 | 0 |  | 650 |  | 선택 | 해제 | 700 | 0 | 0 |  | 650 |  | 선택 | 해제 | 선택 | 미정 | 미정 | 선택 | 미정 |  | 미정 | BT180180 | H
B48912 | 2018-11-08 | 2 | D | TUNDISH교체 | 1 | A | SM45CB | 탄소강 | SM45C | BM#2 | 1588 | 58 | 1655 | 1544 | 51 | 9100 |  | 1 | 0.67 | 21 |  | 0 | 1590 | 1656 | 0 | 0.36 | 0 | 21 | 14 | 75 | Y |  | 2018-11-08 20:50 | 97 | 1092 | -376 | -88 | 46 | 43 | 39 | 39 | 43 | 50 | 53 | 54 | 55 | 54 | 54 | 53 | 51 | 55 | 53 | 54 | -0.08 |  | 24.98 | Y | -0.2 |  | 2.58 | 2.51 | 1.6 |  |  |  | N | N | N | N | 190 | 0.46 | 65 | 93966 | 100660 | 130 | 14900 | 11 | 1 | 10 | 2018-11-08 20:54 | 1590 | 140 |  | 22 |  | *T/D 플럭스 120/15KG *롱노즐 실리부 부착 *수소 10분 측정값 기준치 초과, 생관통보 | [14 empty] | 93.97 | 100 | 730 | 0 | 0 |  | 650 | 400 | 선택 | 해제 | 720 | 0 | 0 |  | 650 | 400 | 선택 | 해제 | 해제 | 미정 | 미정 | 미정 | 선택 |  | 미정 | RB110.00 | C
A48994 | 2018-11-08 | 1 | D |  | 2 | A | AE4144HM | 소입성보증강 | D | BM#1 | 1606 | 54 | 1601 | 1554 | 46 | 7400 |  | 3 | 0.32 | 17 |  | -1.92 | 1561 | 1601 | 0.08 | 0 |  | 35 | 27 | 67 | Y |  | 2018-11-08 21:26 | 72 | 1095 | 35 | 34 | 34 | 35 | 34 | 34 | 33 | 33 | 32 | 32 | 31 | 31 | 31 | 30 | 33 | 35 | 30 | 34 | -0.09 | Y | 55 | Y | 0 | [7 empty] | Y | N | N | Y | 140 | 0.47 | 72 | 101508 | 107730 | 7010 | 15500 | 2 | 2 |  | 2018-11-08 21:34 | 1561 | 120 |  | 33 | [16 empty] | 87.96 | 100 | 0 | 0 | 0 |  | 650 |  | 선택 | 해제 | 0 | 0 | 0 |  | 650 |  | 선택 | 해제 | 선택 | 미정 | 미정 | 선택 | 미정 |  | 미정 | BT180180 | H
B48913 | 2018-11-08 | 2 | D |  | 2 | A | SM45CB | 탄소강 | SM45C | BM#2 | 1628 | 49 | 1617 | 1566 | 32 | 5500 |  | 1 | 0.66 | 16 |  | 0 | 1563 | 1614 | 0 | 0.31 | 0 | 12 | 5 | 91 | Y |  | 2018-11-08 21:54 | 70 | 1084 | 48 | 44 | 42 | 40 | 39 | 37 | 36 | 35 | 33 | 31 | 29 | 26 |  | 26 | 37 | 42 | 26 | 0 | -0.36 |  | 44.98 | Y | -0.6 | [7 empty] | N | N | N | N | 180 | 0.5 | 58 | 90615 | 96130 | 20 | 14600 | 11 | 1 | 20 | 2018-11-08 22:03 | 1563 | 129 |  | 26 | 18 | [15 empty] | 95.48 | 100 | 0 | 0 | 0 |  | 650 | 400 | 선택 | 해제 | 0 | 0 | 0 |  | 650 | 400 | 선택 | 해제 | 해제 | 미정 | 미정 | 미정 | 미정 |  | 미정 | RB160.00 | C
B48914 | 2018-11-08 | 2 | D |  | 3 | A | SM45CB | 탄소강 | SM45C | BM#2 | 1616 | 38 | 1636 | 1565 | 27 | 5200 |  | 1 | 0.5 | 17 |  | -2.02 | 1555 | 1623 | 0 | 0.32 | 0 | 30 | 19 | 89 | Y |  | 2018-11-08 22:55 | 62 | 1090 | 20 | 23 | 26 | 27 | 26 | 26 | 24 | 22 | 21 | 19 | 16 | 13 |  | 13 | 22 | 27 | 13 | 26 | -0.35 | Y | 40.02 | Y | -0.6 | [7 empty] | N | N | N | N | 170 | 0.5 | 56 | 101873 | 93010 | 50 | 14800 | 11 | 1 | 30 | 2018-11-08 23:00 | 1555 | 129 |  | 26 |  | * 주입중 전공정 작업지연 감속주입 요청 함. | [14 empty] | 111.34 | 100 | 0 | 0 | 0 |  | 650 | 400 | 선택 | 해제 | 0 | 0 | 0 |  | 650 | 400 | 선택 | 해제 | 해제 | 미정 | 미정 | 미정 | 미정 |  | 미정 | RB140.00 | C
A48995 | 2018-11-08 | 1 | D |  | 3 | A | AE4144HM | 소입성보증강 | D | BM#1 | 1604 | 61 | 1595 | 1557 | 44 | 7600 |  | 3 | 0.33 | 16 |  | -1.64 | 1562 | 1595 | 0.1 | 0 |  | 32 | 37 | 69 | Y |  | 2018-11-08 22:28 | 73 | 1102 | 28 | 29 | 31 | 32 | 33 | 32 | 32 | 31 | 30 | 29 | 29 | 29 | 28 | 27 | 30 | 33 | 27 | 32 | -0.12 | Y | 50 | Y | -0.2 | [7 empty] | Y | Y | Y | Y | 130 | 0.47 | 73 | 118426 | 110920 | 7080 | 16200 | 2 | 2 |  | 2018-11-08 22:35 | 1562 | 130 |  | 43 | [16 empty] | 99.85 | 100 | 0 | 0 | 0 |  | 650 |  | 선택 | 해제 | 0 | 0 | 0 |  | 650 |  | 선택 | 해제 | 선택 | 미정 | 미정 | 선택 | 미정 |  | 미정 | BT180180 | H
B48915 | 2018-11-08 | 2 | D |  | 4 | A | SM45CB | 탄소강 | SM45C | BM#2 | 1584 | 38 | 1617 | 1545 | 33 | 5700 |  | 1 | 0.45 | 15 |  | -2.09 | 1554 | 1605 | 0 | 0.2 | 0 | 23 | 73 | 75 | Y |  | 2018-11-08 23:40 | 61 | 1089 | 9 | 16 | 19 | 22 | 23 | 22 | 21 | 21 | 19 | 18 | 16 | 16 | 15 | 12 | 18 | 23 | 12 | 16 | -0.29 | Y | 38.07 | Y | -0.6 | [7 empty] | Y | Y | Y | Y | 160 | 0.47 | 59 | 93635 | 92610 | 70 | 14500 | 11 | 1 | 40 | 2018-11-08 23:57 | 1554 | 125 |  | 39 | [16 empty] | 101.72 | 100 | 0 | 0 | 0 |  | 650 | 700 | 선택 | 해제 | 0 | 0 | 0 |  | 650 | 700 | 선택 | 해제 | 해제 | 미정 | 미정 | 미정 | 미정 |  | 미정 | RB260.00 | C
A48996 | 2018-11-08 | 1 | D |  | 4 | A | AE4144HM | 소입성보증강 | D | BM#1 | 1615 | 41 | 1603 | 1557 | 39 | 6300 |  | 3 | 0.33 | 16 |  | -1.48 | 1573 | 1603 | 0.1 | 0 |  | 2 | 14 | 82 | Y |  | 2018-11-08 23:27 | 84 | 1089 | 26 | 28 | 31 | 33 | 34 | 34 | 34 | 34 | 34 | 33 | 32 | 32 | 31 | 31 | 32 | 34 | 31 | 34 | -0.06 | Y | 45 | Y | 0 | [7 empty] | Y | Y | Y | Y | 120 | 0.47 | 67 | 101508 | 98620 | 7020 | 15200 | 2 | 2 |  | 2018-11-08 23:43 | 1573 | 129 |  | 59 | [16 empty] | 95.76 | 100 | 0 | 0 | 0 |  | 650 |  | 선택 | 해제 | 0 | 0 | 0 |  | 650 |  | 선택 | 해제 | 선택 | 미정 | 미정 | 선택 | 미정 |  | 미정 | BT180180 | H
B48916 | 2018-11-08 | 2 | D |  | 5 | A | SM45CB | 탄소강 | SM45C | BM#2 | 1597 | 40 | 1617 | 1546 | 32 | 5400 |  | 1 | 0.46 | 16 |  | -2.14 | 1548 | 1613 | 0 | 0.16 | 0 | 21 | 15 | 39 | Y |  | 2018-11-09 01:02 | 55 | 1089 | 9 | 19 | 24 | 26 | 26 | 26 | 26 | 25 | 25 | 24 | 23 | 22 | 21 | 21 | 23 | 26 | 21 | 26 | -0.12 | Y | 41.43 | Y | -0.2 | [7 empty] | Y | Y | Y | Y | 150 | 0.47 | 57 | 145378 | 89090 | 2020 | 15000 | 11 | 1 | 10 | 2018-11-09 01:07 | 1548 | 118 |  | 20 |  | * 유사강종 연연주 혼탕부 ID:307~309/406~408이상재등록 | [14 empty] | 159.76 | 100 | 0 | 0 | 0 |  | 650 | 700 | 선택 | 해제 | 0 | 0 | 0 |  | 650 | 700 | 선택 | 해제 | 해제 | 미정 | 미정 | 미정 | 미정 |  | 미정 | RB300.00 | C
C47417 | 2018-11-08 | 3 | D |  | 5 | B | AE4144HM | 소입성보증강 | D | BM#1 | 1635 | 51 | 1620 | 1530 | 43 | 8390 |  | 2 | 0.22 | 16 | 40 | -2.52 | 1568 | 1621 | 30.1 | 0 | 10 | 22 | 84 | 87 | Y |  | 2018-11-09 00:23 | 79 | 1101 | 29 | 26 | 26 | 26 | 25 | 26 | 26 | 25 | 25 | 24 | 24 | 24 |  | 24 | 26 | 26 | 24 | 26 | -0.04 | Y | 45.02 | Y | 0 | [7 empty] | Y | Y | Y | Y | 110 | 0.47 | 55 | 84590 | 84760 | 5080 | 15700 | 2 | 2 |  | 2018-11-09 01:14 | 1568 | 169 |  | 71 | [16 empty] | 81.65 | 100 | 0 | 0 | 0 |  | 650 |  | 선택 | 해제 | 0 | 0 | 0 |  | 650 |  | 선택 | 해제 | 선택 | 미정 | 선택 | 미정 | 미정 |  | 미정 | BT180180 | H
B48917 | 2018-11-08 | 2 | D |  | 6 | A | SM45C | 탄소강 | SM45C | BM#2 | 1566 | 37 | 1614 | 1556 | 26 | 4900 |  | 1 | 0.49 | 15 |  | -2.09 | 1550 | 1604 | 0 | 0.13 | 0 | 12 | 6 | 52 | Y |  | 2018-11-09 02:09 | 57 | 1088 | 16 | 24 | 28 | 29 | 29 | 29 | 28 | 27 | 26 | 25 | 24 | 22 | 21 | 21 | 25 | 29 | 21 | 29 | -0.18 | Y | 45 | Y | -0.2 | [7 empty] | Y | Y | Y | Y | 190 | 0.47 | 62 | 41967 | 98260 | 120 | 15700 | 11 | 1 | 20 | 2018-11-09 02:14 | 1550 | 114 |  | 15 |  | * 유사강종 연연주 혼탕부 ID:301/401 이상재등록 | [14 empty] | 43.09 | 100 | 0 | 0 | 0 |  | 650 | 700 | 선택 | 해제 | 0 | 0 | 0 |  | 650 | 700 | 선택 | 해제 | 해제 | 미정 | 미정 | 미정 | 미정 |  | 미정 | RB290.00 | C
A48998 | 2018-11-08 | 1 | D |  | 6 | A | AE4144HM | 소입성보증강 | D | BM#1 | 1687 | 65 | 1628 | 1596 | 31 | 3900 |  | 3 | 0.33 | 18 |  | -2.22 | 1580 | 1628 | 0 | 15.6 |  | 35 | 28 | 53 | Y |  | 2018-11-09 02:04 | 91 | 1091 | 24 | 29 | 41 | 45 | 48 | 48 | 49 | 49 | 47 | 47 | 46 | 44 | 44 | 42 | 43 | 49 | 42 | 0 | -0.2 | Y | 35 | Y | -0.4 | [7 empty] | Y | Y | Y | Y | 100 | 0.47 | 68 | 101508 | 100020 | 6990 | 15000 | 2 | 2 |  | 2018-11-09 02:14 | 1580 | 122 |  | 26 | [16 empty] | 94.29 | 100 | 0 | 0 | 0 |  | 650 |  | 선택 | 해제 | 0 | 0 | 0 |  | 650 |  | 선택 | 해제 | 선택 | 미정 | 미정 | 선택 | 미정 |  | 미정 | BT180180 | H
B48918 | 2018-11-08 | 2 | D |  | 7 | A | SM45C | 탄소강 | SM45C | BM#2 | 1619 | 48 | 1616 | 1575 | 45 | 5400 |  | 1 | 0.54 | 16 |  | -1.68 | 1548 | 1606 | 0 | 0.2 | 0 | 32 | 38 | 50 | Y |  | 2018-11-09 03:14 | 55 | 1088 | 16 | 20 | 25 | 27 | 28 | 28 | 27 | 25 | 25 | 24 | 22 | 21 | 20 | 20 | 24 | 28 | 20 | 25 | -0.2 | Y | 40 | Y | -0.2 | [7 empty] | Y | Y | Y | Y | 180 | 0.47 | 63 | 93489 | 99040 | 90 | 14900 | 11 | 1 | 30 | 2018-11-09 03:18 | 1548 | 121 |  | 15 | [16 empty] | 95.45 | 100 | 0 | 0 | 0 |  | 650 | 700 | 선택 | 해제 | 0 | 0 | 0 |  | 650 | 700 | 선택 | 해제 | 해제 | 미정 | 미정 | 미정 | 미정 |  | 미정 | RB095.00 | C
A48999 | 2018-11-08 | 1 | D |  | 7 | A | AE4144HM | 소입성보증강 | D | BM#1 | 1642 | 40 | 1610 | 1565 | 30 | 5500 |  | 3 | 0.34 | 19 |  | -2.24 | 1559 | 1610 | 0.14 | 0 |  | 30 | 20 | 77 | Y |  | 2018-11-09 02:58 | 70 | 1091 | 38 | 35 | 32 | 30 | 30 | 29 | 28 | 27 | 27 | 26 | 25 | 25 |  | 25 | 30 | 32 | 25 | 0 | -0.16 |  | 44.98 | Y | 0 | [7 empty] | Y | Y | Y | Y | 150 | 0.47 | 57 | 84590 | 85700 | 7070 | 16000 | 2 | 2 |  | 2018-11-09 03:06 | 1559 | 115 |  | 41 | [16 empty] | 90.23 | 100 | 0 | 0 | 0 |  | 650 |  | 선택 | 해제 | 0 | 0 | 0 |  | 650 |  | 선택 | 해제 | 선택 | 미정 | 미정 | 선택 | 미정 |  | 미정 | BT180180 | H
B48919 | 2018-11-08 | 2 | D |  | 8 | A | SM45C | 탄소강 | SM45C | BM#2 | 1582 | 38 | 1605 | 1525 | 33 | 6000 |  | 1 | 0.55 | 16 |  | -2.18 | 1549 | 1613 | 0 | 0.22 | 0 | 23 | 74 | 61 | Y |  | 2018-11-09 04:03 | 56 | 1089 | 16 | 20 | 23 | 25 | 24 | 24 | 24 | 22 | 22 | 20 | 18 | 18 | 17 | 17 | 21 | 25 | 17 | 24 | -0.18 | Y | 45 | Y | -0.2 | [7 empty] | Y | Y | Y | Y | 170 | 0.47 | 60 | 95703 | 94800 | 890 | 14300 | 11 | 1 | 10 | 2018-11-09 04:05 | 1549 | 117 |  | 33 | [16 empty] | 100.11 | 100 | 0 | 0 | 0 |  | 650 | 700 | 선택 | 해제 | 0 | 0 | 0 |  | 650 | 700 | 선택 | 해제 | 해제 | 미정 | 미정 | 미정 | 미정 |  | 미정 | RB240.00 | C
A49000 | 2018-11-08 | 1 | D | 잔강최소화전 | 8 | A | AE4144HM | 소입성보증강 | D | BM#1 | 1614 | 48 | 1597 | 1548 | 39 | 6800 |  | 3 | 0.34 | 16 |  | -1.51 | 1567 | 1597 | 0.12 | 0 |  | 2 | 15 | 57 | Y |  | 2018-11-09 03:57 | 78 | 1087 | 24 | 27 | 31 | 33 | 34 | 34 | 34 | 34 | 32 | 32 | 31 | 31 | 30 | 28 | 31 | 34 | 28 | 34 | -0.12 | Y | 49.98 | Y | 0 | [7 empty] | Y | Y | Y | M | 140 | 0.47 | 72 | 99155 | 104540 | 4510 | 3000 | 2 | 2 |  | 2018-11-09 04:05 | 1567 | 113 |  | 40 |  | *전공정요청 L/D잔강 미이월 | [14 empty] | 90.47 | 100 | 0 | 3100 | 0 |  | 650 |  | 선택 | 해제 | 0 | 3100 | 0 |  | 650 |  | 선택 | 해제 | 선택 | 미정 | 미정 | 선택 | 미정 |  | 미정 | BT180180 | H
B48920 | 2018-11-08 | 2 | A |  | 9 | A | SM45C | 탄소강 | SM45C | BM#2 | 1575 | 42 | 1617 | 1554 | 37 | 6500 |  | 1 | 0.71 | 17 |  | -2.17 | 1566 | 1624 | 0 | 1.67 | 0 | 22 | 85 | 50 | Y |  | 2018-11-09 05:23 | 73 | 1088 | 13 | 31 | 38 | 42 | 44 | 44 | 44 | 43 | 42 | 41 | 40 | 38 | 35 | 35 | 38 | 44 | 35 | 44 | -0.23 | Y | 39.98 | Y | -0.6 | [7 empty] | N | N | N | N | 160 | 0.47 | 63 | 107946 | 99420 | 130 | 14800 | 11 | 1 |  | 2018-11-09 05:23 | 1566 | 107 |  | 18 |  | *빅사이즈 후속 | [14 empty] | 108.65 | 100 | 0 | 0 | 0 |  | 650 | 400 | 선택 | 해제 | 0 | 0 | 0 |  | 650 | 400 | 선택 | 해제 | 해제 | 미정 | 미정 | 미정 | 선택 | 8 | 미정 | RB114.30 | C
A49001 | 2018-11-08 | 1 | A | 잔강최소화 | 9 | B | SACM1 | 합금강 | D | BM#1 | 1581 | 57 | 1625 | 1545 | 36 | 6800 |  | 3 | 0.33 | 21 |  | -1.49 | 1588 | 1625 | 0.15 | 0 |  | 21 | 16 | 71 | Y |  | 2018-11-09 05:05 | 97 | 1087 | 25 | 44 | 45 | 45 | 46 | 46 | 46 | 46 | 45 | 44 | 43 | 42 |  | 42 | 43 | 46 | 42 | 46 | -0.11 | Y | 35 | Y | -0.2 | [8 empty] | N | N | Y | 130 | 0.45 | 61 | 98364 | 103940 | 840 | 9500 | 2 | 2 |  | 2018-11-09 05:12 | 1588 | 144 |  | 57 |  | *잔강최소화 *A49002Heat 개공중 OVERFLOW 발생되어 T/D잔강 미달및 나탕주입-이상재ID:106.206 | [14 empty] | 94.04 | 100 | 3000 | 0 | 0 |  | 650 |  | 선택 | 해제 | 3000 | 0 | 0 |  | 650 |  | 선택 | 해제 | 선택 | 미정 | 미정 | 미정 | 선택 | 8 | 미정 | RB190.00 | C
B48921 | 2018-11-08 | 2 | A |  | 10 | A | SM45C | 탄소강 | SM45C | BM#2 | 1570 | 39 | 1615 | 1545 | 32 | 5400 |  | 1 | 0.99 | 15 |  | -1.98 | 1560 | 1603 | 0 | 0.26 | 0 | 12 | 7 | 74 | Y | 0 | 2018-11-09 06:34 | 67 | 1089 | 31 | 32 | 32 | 31 | 31 | 30 | 29 | 28 | 27 | 27 | 26 | 24 |  | 24 | 29 | 32 | 24 | 31 | -0.18 |  | 43.42 | Y | -0.4 | [7 empty] | N | N | N | N | 150 | 0.5 | 56 | 92414 | 93590 | -890 | 13000 | 11 | 1 |  | 2018-11-09 06:28 | 1559 | 113 |  | 14 |  | *강제개공실시로 306.406 이상재등록 | [14 empty] | 99.37 | 100 | 0 | 0 | 0 |  | 650 | 400 | 선택 | 해제 | 0 | 0 | 0 |  | 650 | 400 | 선택 | 해제 | 해제 | 미정 | 미정 | 미정 | 미정 |  | 미정 | RB110.00 | C
C47423 | 2018-11-08 | 3 | A |  | 11 | A | SM45C | 탄소강 | SM45C | BM#2 | 1618 | 45 | 1645 | 1535 | 38 | 7800 |  | 1 | 0.93 | 16 |  | -2.06 | 1563 | 1632 | 0 | 0.33 | 0 | 6 | 29 | 88 | N | 1 | 2018-11-09 07:32 | 70 | 1101 | 18 | 33 | 38 | 42 | 42 | 41 | 40 | 40 | 39 | 38 |  |  |  | 38 | 37 | 42 | 38 | 0 | -0.13 | Y | 30.02 | Y | -0.2 | [7 empty] | N | N | N | N | 190 | 0.49 | 47 | 132992 | 80590 | 20130 | 15500 | 11 | 1 |  | 2018-11-09 07:35 | 1563 | 128 |  | 16 |  | *연연주 혼탕부 308~310//408~410 *샘플채취 303 403 | [14 empty] | 132.07 | 100 | 0 | 0 | 300 |  | 650 | 400 | 선택 | 해제 | 0 | 0 | 300 |  | 650 | 400 | 선택 | 해제 | 해제 | 미정 | 미정 | 미정 | 미정 |  | 미정 | RB150.00 | C
A49003 | 2018-11-08 | 1 | A |  | 10 | A | SACM1 | 합금강 | D | BM#1 | 1594 | 49 | 1611 | 1550 | 47 | 7700 |  | 3 | 0.33 | 20 |  | -1.47 | 1586 | 1621 | 0.14 | 0 |  | 30 | 21 | 57 | Y |  | 2018-11-09 07:31 | 95 | 1088 | 33 | 41 | 46 | 51 | 54 | 56 | 56 | 57 | 57 | 56 | 56 | 56 | 55 | 53 | 53 | 57 | 53 | 56 | -0.09 | Y | 45 | Y | -0.2 | [8 empty] | N | N | Y | 120 | 0.39 | 83 | 97578 | 103140 | 5670 | 14580 | 2 | 2 |  | 2018-11-09 07:39 | 1586 | 116 |  | 10 |  | *A49002Heat 개공중 OVERFLOW 발생되어 T/D잔강 미달및 나탕주입-이상재ID:101.102.201.202 *전공정 지연으로 감속주입 | [14 empty] | 89.85 | 100 | 0 | 0 | 0 |  | 650 |  | 선택 | 해제 | 0 | 0 | 0 |  | 650 |  | 선택 | 해제 | 선택 | 미정 | 미정 | 미정 | 선택 |  | 미정 | RB170.00 | C
B48922 | 2018-11-09 | 2 | A |  | 12 | A | SM45CM1 | 탄소강 | SM45C | BM#2 | 1614 | 36 | 1635 | 1545 | 31 | 6200 |  | 1 | 0.99 | 15 |  | -2.5 | 1559 | 1627 | 0 | 0.47 | 0 | 32 | 39 | 71 | Y |  | 2018-11-09 08:15 | 67 | 1088 | 37 | 38 | 38 | 38 | 38 | 37 | 36 | 35 | 33 | 32 | 30 | 27 |  | 27 | 35 | 38 | 27 | 38 | -0.24 |  | 45 | Y | -0.6 | [7 empty] | N | N | N | N | 180 | 0.5 | 59 | 41315 | 96950 | 1070 | 13100 | 11 | 1 |  | 2018-11-09 08:23 | 1559 | 117 |  | 22 |  | * 연연주 혼탕부 :301 401 *TCM요청 (샘플채취) 감속주입 | [14 empty] | 42.16 | 100 | 0 | 0 | 0 |  | 650 | 400 | 선택 | 해제 | 0 | 0 | 0 |  | 650 | 400 | 선택 | 해제 | 해제 | 미정 | 미정 | 미정 | 미정 |  | 미정 | RB160.00 | H
A49005 | 2018-11-09 | 1 | A |  | 11 | A | SACM1 | 합금강 | D | BM#1 | 1619 | 37 | 1607 | 1536 | 28 | 5000 |  | 3 | 0.34 | 20 |  | -1.75 | 1565 | 1607 | 0.17 | 0 |  | 21 | 17 | 37 | Y |  | 2018-11-09 08:59 | 74 | 1133 | 49 | 50 | 49 | 49 | 48 | 47 | 46 | 45 | 44 | 43 | 42 | 42 | 41 | 37 | 45 | 49 | 37 | 49 | -0.22 |  | 55.02 | Y | -0.8 | [7 empty] | N | N | N | Y | 110 | 0.45 | 67 | 94205 | 101050 | 1510 | 16830 | 2 | 2 |  | 2018-11-09 09:06 | 1565 | 77 |  | 9 | [16 empty] | 91.95 | 100 | 0 | 0 | 0 |  | 650 |  | 선택 | 해제 | 0 | 0 | 0 |  | 650 |  | 선택 | 해제 | 선택 | 미정 | 미정 | 미정 | 미정 |  | 미정 | RB210.00 | C
A49004 | 2018-11-09 | 1 | A |  | 13 | A | SM45CM1 | 탄소강 | SM45C | BM#2 | 1572 | 43 | 1666 | 1566 | 37 | 6200 |  | 1 | 0.99 | 19 |  | -2.27 | 1575 | 1648 | 0 | 0.39 | 0 | 2 | 16 | 50 | N | 1 | 2018-11-09 08:54 | 83 | 1137 | 21 | 35 | 41 | 44 | 45 | 45 | 44 | 44 | 43 | 42 | 40 | 37 |  | 37 | 41 | 45 | 37 | 44 | -0.23 | Y | 35 | Y | -0.6 | [7 empty] | N | N | N | N | 170 | 0.49 | 55 | 90893 | 93740 | 1450 | 12500 | 11 | 1 |  | 2018-11-09 08:53 | 1575 | 170 |  | 48 |  | *L/D 강제개공 실시 ID: 301.401 *후HEAT(B48923) L/D 강제개공 실시 306.405 | [14 empty] | 95.58 | 100 | 0 | 0 | 0 |  | 650 | 400 | 선택 | 해제 | 0 | 0 | 0 |  | 650 | 400 | 선택 | 해제 | 해제 | 미정 | 미정 | 미정 | 미정 |  | 미정 | RB160.00 | H
A49002 | 2018-11-08 | 1 | A | TUNDISH교체전 | 12 | B | SACM1 | 합금강 | D | BM#1 | 1590 | 42 | 1606 | 1545 | 30 | 12300 |  | 3 | 0.33 | 21 |  | -1.38 | 1573 | 1607 | 0.21 | 0 |  | 35 | 29 |  | Y |  | 2018-11-09 09:53 | 82 | 1087 | -121 | 25 | 36 | 35 | 33 | 32 | 38 | 40 | 42 | 43 | 44 | 44 | 43 | 36 | 41 | 44 | 36 | 0 | -0.18 | Y | 45 | Y | -0.2 | [8 empty] | N | N | M | 100 | 0.45 | 68 | 134528 | 101400 | 600 | 1500 | 2 | 2 |  | 2018-11-09 10:04 | 1573 | 338 |  | 27 |  |  | 0E80FB480D214CC1A81DEB23A2754F49 | 0629DD54BAEC457699AB16AE8FBD3684 |  | FCD4A0D8CC6E4C6798A31E176B20AC82 | [10 empty] | 123.76 | 100 | 0 | 2500 | 0 |  | 650 |  | 선택 | 해제 | 0 | 2500 | 0 |  | 650 |  | 선택 | 해제 | 선택 | 미정 | 미정 | 미정 | 미정 |  | 미정 | BT180180 | C
B48923 | 2018-11-09 | 2 | A | 연주종료 | 14 | A | SM45CM1 | 탄소강 | SM45C | BM#2 | 1617 | 54 | 1674 | 1545 | 32 | 6800 |  | 1 | 0.99 | 16 |  | -2.74 | 1569 | 1655 | 0 | 0.83 | 0 | 23 | 75 | 102 | N | 1 | 2018-11-09 09:45 | 77 | 1135 | 32 | 33 | 36 | 36 | 36 | 35 | 35 | 34 | 32 | 31 |  |  |  | 31 | 34 | 36 | 31 | 36 | -0.14 |  | 34.98 | Y | -0.2 | [7 empty] | N | N | N | N | 160 | 0.5 | 46 | 81857 | 79530 | 1470 | 2000 | 11 | 1 |  | 2018-11-09 09:54 | 1569 | 175 |  | 57 |  | * 종료:11시44분 |  | 116B7842AD2E4F208F811824635175E6 |  | 98CF08C069BE4BD1B0C7D47E2B87307F |  | 1D916B9F037846C9A1EE5188D440A934 |  |  |  | 14B855D7421A46539B41A9FFEB0E1D88 |  |  |  |  | 101.06 | 100 | 0 | 3760 | 0 |  | 650 | 400 | 선택 | 해제 | 0 | 3580 | 0 |  | 650 | 400 | 선택 | 해제 | 해제 | 미정 | 미정 | 미정 | 미정 |  | 미정 | RB160.00 | H
A49006 | 2018-11-09 | 1 | A | TUNDISH교체 | 1 | A | STB2 | 베어링강 | STB (SF) | BM#1 | 1586 | 44 | 1577 | 1545 | 43 | 6900 |  | 3 | 0.33 | 26 |  | -1.59 | 1544 | 1592 | 0.15 | 0 |  | 35 | 30 | -131 | Y |  | 2018-11-09 10:55 | 88 | 1127 | 14 | 28 | 25 | 29 | 34 | 36 | 38 | 39 | 41 | 41 | 41 | 41 |  | 41 | 35 | 41 | 41 | 41 | 0 |  | 14.97 | Y | 0 |  | 2.92 | 2.92 | 1.64 |  |  |  | Y | N | N | M | 230 | 0.46 | 63 | 101508 | 101140 | 6960 | 15040 | 17 | 1 |  | 2018-11-09 11:01 | 1544 | 147 |  | 59 |  | *T/D가열온도:자동-1340`.수동건-1349`.STR#1:893.STR#2:1032.T/D FLUX 유:15,용:275 *첫Heat 수소측정치 OVER되어 이상재 등록및 생관통보-ID:101.102.201.202 | [14 empty] | 93.9 | 100 | 1500 | 0 | 0 |  | 650 |  | 선택 | 해제 | 1500 | 0 | 0 |  | 650 |  | 선택 | 해제 | 선택 | 미정 | 미정 | 선택 | 선택 |  | 미정 | BT180180 | H
A49007 | 2018-11-09 | 1 | C |  | 2 | A | STB2 | 베어링강 | STB (SF) | BM#1 | 1566 | 42 | 1571 | 1539 | 40 | 6500 |  | 3 | 0.33 | 25 |  | -1.49 | 1521 | 1564 | 0.14 | 0 |  | 30 | 22 | 67 | Y |  | 2018-11-09 12:05 | 65 | 1128 | 40 | 33 | 28 | 27 | 26 | 25 | 24 | 23 | 23 | 22 | 22 | 21 |  | 21 | 26 | 28 | 21 | 0 | -0.16 |  | 45.02 | Y | -0.2 |  |  |  | 1.26 |  |  |  | Y | Y | Y | Y | 220 | 0.48 | 59 | 84590 | 93300 | 6990 | 15600 | 17 | 1 |  | 2018-11-09 12:25 | 1521 | 155 |  | 56 | [16 empty] | 84.34 | 100 | 0 | 0 | 0 |  | 650 |  | 선택 | 해제 | 0 | 0 | 0 |  | 650 |  | 선택 | 해제 | 선택 | 미정 | 미정 | 선택 | 미정 |  | 미정 | BT180180 | H
A49008 | 2018-11-09 | 1 | C |  | 3 | A | STB2 | 베어링강 | STB (SF) | BM#1 | 1569 | 56 | 1558 | 1532 | 51 | 8300 |  | 3 | 0.33 | 25 |  | -1.61 | 1522 | 1569 | 0.13 | 0 |  | 32 | 40 | 94 | Y |  | 2018-11-09 13:32 | 66 | 1132 | 19 | 24 | 27 | 30 | 30 | 30 | 30 | 30 | 28 | 28 | 28 | 27 |  | 27 | 28 | 30 | 27 | 30 | -0.07 | Y | 40 | Y | -0.2 |  |  |  | 1.27 |  |  |  | Y | Y | Y | Y | 210 | 0.48 | 56 | 83219 | 86000 | 7030 | 16000 | 17 | 1 |  | 2018-11-09 13:38 | 1522 | 129 |  | 30 | [16 empty] | 89.53 | 100 | 0 | 0 | 0 |  | 650 |  | 선택 | 해제 | 0 | 0 | 0 |  | 650 |  | 선택 | 해제 | 선택 | 미정 | 미정 | 선택 | 미정 |  | 미정 | BT180180 | H
A49009 | 2018-11-09 | 1 | C |  | 4 | A | STB2 | 베어링강 | STB (SF) | BM#1 | 1566 | 41 | 1556 | 1556 | 35 | 5600 |  | 3 | 0.33 | 25 |  | -0.83 | 1532 | 1556 | 0.14 | 0 |  | 12 | 9 | 77 | Y |  | 2018-11-09 14:22 | 76 | 1129 | 26 | 31 | 34 | 35 | 36 | 36 | 35 | 34 | 34 | 33 | 33 | 32 | 31 | 31 | 33 | 36 | 31 | 34 | -0.13 | Y | 39.98 | Y | -0.2 |  |  |  | 1.22 |  |  |  | Y | Y | Y | Y | 200 | 0.48 | 62 | 101508 | 97800 | 6940 | 16100 | 17 | 1 |  | 2018-11-09 14:28 | 1532 | 117 |  | 37 | [16 empty] | 96.86 | 100 | 0 | 0 | 0 |  | 650 |  | 선택 | 해제 | 0 | 0 | 0 |  | 650 |  | 선택 | 해제 | 선택 | 미정 | 미정 | 선택 | 미정 |  | 미정 | BT180180 | H
A49010 | 2018-11-09 | 1 | C |  | 5 | A | STB2 | 베어링강 | STB (SF) | BM#1 | 1579 | 49 | 1573 | 1553 | 41 | 5600 |  | 3 | 0.33 | 25 |  | -1.19 | 1525 | 1560 | 0.15 | 0 |  | 35 | 31 | 52 | Y |  | 2018-11-09 15:33 | 69 | 1090 | 31 | 34 | 36 | 38 | 38 | 38 | 38 | 37 | 36 | 36 | 35 | 34 | 34 | 34 | 36 | 38 | 34 | 38 | -0.09 | Y | 44.98 | Y | 0 |  |  |  | 1.19 |  |  |  | Y | Y | Y | Y | 190 | 0.48 | 65 | 84590 | 99400 | 6990 | 15600 | 17 | 1 |  | 2018-11-09 15:40 | 1525 | 119 |  | 31 | [16 empty] | 79.5 | 100 | 0 | 0 | 0 |  | 650 |  | 선택 | 해제 | 0 | 0 | 0 |  | 650 |  | 선택 | 해제 | 선택 | 미정 | 미정 | 선택 | 미정 |  | 미정 | BT180180 | H
A49011 | 2018-11-09 | 1 | C |  | 6 | A | STB2 | 베어링강 | STB (SF) | BM#1 | 1617 | 42 | 1570 | 1574 | 30 | 4600 |  | 3 | 0.33 | 25 |  | -1.55 | 1525 | 1570 | 0.18 | 0 |  | 30 | 23 | 60 | Y |  | 2018-11-09 16:28 | 69 | 1098 | 32 | 32 | 31 | 31 | 31 | 30 | 30 | 29 | 29 | 28 | 27 | 25 |  | 25 | 30 | 31 | 25 | 31 | -0.13 |  | 45.03 | Y | -0.4 |  |  |  | 1.19 |  |  |  | Y | Y | Y | Y | 180 | 0.48 | 58 | 101508 | 90800 | 7040 | 16100 | 17 | 1 |  | 2018-11-09 16:40 | 1525 | 120 |  | 41 | [16 empty] | 103.79 | 100 | 0 | 0 | 0 |  | 650 |  | 선택 | 해제 | 0 | 0 | 0 |  | 650 |  | 선택 | 해제 | 선택 | 미정 | 미정 | 선택 | 미정 |  | 미정 | BT180180 | H
A49012 | 2018-11-09 | 1 | C |  | 7 | A | STB2 | 베어링강 | STB (SF) | BM#1 | 1621 | 41 | 1556 | 1576 | 33 | 5000 |  | 3 | 0.33 | 25 |  | -1.17 | 1522 | 1556 | 0.17 | 0 |  | 32 | 41 | 57 | Y |  | 2018-11-09 17:33 | 66 | 1098 | 25 | 26 | 28 | 28 | 28 | 28 | 27 | 26 | 25 | 25 | 24 | 24 | 23 | 23 | 26 | 28 | 23 | 28 | -0.1 |  | 50 | Y | -0.2 |  |  |  | 1.22 |  |  |  | Y | Y | Y | Y | 230 | 0.48 | 64 | 101508 | 98500 | 6890 | 15900 | 17 | 1 |  | 2018-11-09 17:44 | 1522 | 114 |  | 36 | [16 empty] | 96.22 | 100 | 0 | 0 | 0 |  | 650 |  | 선택 | 해제 | 0 | 0 | 0 |  | 650 |  | 선택 | 해제 | 선택 | 미정 | 미정 | 선택 | 미정 |  | 미정 | BT180180 | H
A49013 | 2018-11-09 | 1 | C |  | 8 | A | STB2 | 베어링강 | STB (SF) | BM#1 | 1599 | 45 | 1562 | 1578 | 40 | 5100 |  | 3 | 0.33 | 25 |  | -1.49 | 1519 | 1562 | 0.17 | 0 |  | 12 | 10 | 63 | Y |  | 2018-11-09 18:33 | 63 | 1091 | 22 | 24 | 27 | 29 | 29 | 29 | 28 | 28 | 27 | 27 | 27 | 26 | 25 | 25 | 27 | 29 | 25 | 29 | -0.08 | Y | 49.97 | Y | 0 |  |  |  | 1.2 |  |  |  | Y | Y | Y | Y | 220 | 0.48 | 65 | 101508 | 101450 | 6880 | 15500 | 17 | 1 |  | 2018-11-09 18:39 | 1519 | 122 |  | 41 | [16 empty] | 93.6 | 100 | 0 | 0 | 0 |  | 650 |  | 선택 | 해제 | 0 | 0 | 0 |  | 650 |  | 선택 | 해제 | 선택 | 미정 | 미정 | 선택 | 미정 |  | 미정 | BT180180 | H
A49014 | 2018-11-09 | 1 | C |  | 9 | A | STB2 | 베어링강 | STB (SF) | BM#1 | 1555 | 45 | 1566 | 1539 | 40 | 6700 |  | 3 | 0.33 | 25 |  | -1.44 | 1524 | 1566 | 0.17 | 0 |  | 35 | 32 | 47 | Y |  | 2018-11-09 19:55 | 68 | 1087 | 25 | 28 | 32 | 34 | 35 | 35 | 35 | 35 | 34 | 34 | 33 | 32 | 33 | 32 | 33 | 35 | 32 | 35 | -0.07 | Y | 44.98 | Y | -0.2 |  |  |  | 1.28 |  |  |  | Y | Y | Y | Y | 210 | 0.48 | 67 | 101508 | 101800 | 7110 | 16900 | 17 | 1 |  | 2018-11-09 20:01 | 1519 | 110 |  | 25 | [16 empty] | 93.3 | 100 | 0 | 0 | 0 |  | 650 |  | 선택 | 해제 | 0 | 0 | 0 |  | 650 |  | 선택 | 해제 | 선택 | 미정 | 미정 | 선택 | 선택 | 8 | 미정 | BT180180 | H
A49015 | 2018-11-09 | 1 | D |  | 10 | A | STB2 | 베어링강 | STB (SF) | BM#1 | 1604 | 40 | 1564 | 1534 | 35 | 5300 |  | 3 | 0.33 | 25 |  | -1.44 | 1522 | 1564 | 0.17 | 0 |  | 30 | 24 | 63 | Y |  | 2018-11-09 20:51 | 66 | 1083 | 32 | 30 | 29 | 29 | 29 | 28 | 28 | 27 | 27 | 26 | 24 | 25 | 24 | 24 | 28 | 29 | 24 | 29 | -0.1 | Y | 49.97 | Y | -0.2 |  |  |  | 1.37 |  |  |  |  | Y | Y | Y | 200 | 0.48 | 64 | 101508 | 97930 | 7070 | 15000 | 17 | 1 |  | 2018-11-09 20:57 | 1522 | 115 |  | 37 | [16 empty] | 96.17 | 100 | 0 | 0 | 0 |  | 650 |  | 선택 | 해제 | 0 | 0 | 0 |  | 650 |  | 선택 | 해제 | 선택 | 미정 | 미정 | 선택 | 미정 |  | 미정 | BT180180 | H
A49016 | 2018-11-09 | 1 | D |  | 11 | A | STB2 | 베어링강 | STB (SF) | BM#1 | 1619 | 39 | 1568 | 1538 | 31 | 5200 |  | 3 | 0.33 | 25 |  | -1.54 | 1523 | 1568 | 0.17 | 0 |  | 32 | 42 | 57 | Y |  | 2018-11-09 21:53 | 67 | 1090 | 21 | 24 | 25 | 27 | 27 | 27 | 27 | 26 | 26 | 25 | 25 | 25 | 24 | 24 | 25 | 27 | 24 | 27 | -0.06 | Y | 45.1 | Y | -0.2 |  |  |  | 1.52 |  |  |  | Y | Y | Y | Y | 190 | 0.48 | 65 | 147659 | 99660 | 7050 | 16000 | 17 | 1 |  | 2018-11-09 22:14 | 1523 | 118 |  | 41 |  | *유사강종 연연주 혼탕부 성분확인 ID:107~109.207~209 | [14 empty] | 137.61 | 100 | 0 | 0 | 0 |  | 650 |  | 선택 | 해제 | 0 | 0 | 0 |  | 650 |  | 선택 | 해제 | 선택 | 미정 | 미정 | 선택 | 미정 |  | 미정 | BT180180 | H
A49017 | 2018-11-09 | 1 | D |  | 12 | A | STB2N | 베어링강 | STB (SF) | BM#1 | 1577 | 50 | 1558 | 1539 | 46 | 6300 |  | 3 | 0.33 | 25 |  | -1.04 | 1528 | 1558 | 0.21 | 0 |  | 12 | 11 | 51 | Y |  | 2018-11-09 23:15 | 73 | 1098 | 24 | 29 | 33 | 36 | 37 | 37 | 37 | 36 | 36 | 35 | 35 | 34 | 34 | 34 | 34 | 37 | 34 | 37 | -0.07 | Y | 39.98 | Y | 0 | [7 empty] | Y | Y | Y | Y | 180 | 0.48 | 64 | 44346 | 99170 | 7020 | 15700 | 17 | 1 |  | 2018-11-09 23:18 | 1528 | 117 |  | 25 |  | *유사강종 연연주 혼탕부 성분확인 ID:101.201 | [14 empty] | 41.52 | 100 | 0 | 0 | 0 |  | 650 |  | 선택 | 해제 | 0 | 0 | 0 |  | 650 |  | 선택 | 해제 | 선택 | 미정 | 미정 | 선택 | 미정 |  | 미정 | BT180180 | H
A49018 | 2018-11-09 | 1 | D |  | 13 | A | STB2N | 베어링강 | STB (SF) | BM#1 | 1629 | 41 | 1556 | 1560 | 27 | 4600 |  | 3 | 0.33 | 25 |  | 52.19 | 1517 | 0 | 0.17 | 0 |  | 35 | 33 | 68 | Y |  | 2018-11-10 00:11 | 62 | 1091 | 32 | 31 | 30 | 31 | 31 | 30 | 30 | 30 | 29 | 29 | 29 | 28 | 28 | 28 | 30 | 31 | 28 | 31 | -0.05 | Y | 45.02 | Y | 0 | [7 empty] | Y | Y | Y | Y | 230 | 0.48 | 63 | 103474 | 98530 | 7100 | 14800 | 17 | 1 |  | 2018-11-10 00:18 | 1517 | 124 |  | 36 | [16 empty] | 97.48 | 100 | 0 | 0 | 0 |  | 650 |  | 선택 | 해제 | 0 | 0 | 0 |  | 650 |  | 선택 | 해제 | 선택 | 미정 | 미정 | 선택 | 미정 |  | 미정 | BT180180 | H
A49019 | 2018-11-09 | 1 | D | TUNDISH교체전 | 14 | A | STB2N | 베어링강 | STB (SF) | BM#1 | 1583 | 46 | 1567 | 1534 | 35 | 6100 |  | 3 | 0.33 | 25 |  | -1.66 | 1519 | 1567 | 0.24 | 0 |  | 30 | 25 | 55 | Y |  | 2018-11-10 01:13 | 64 | 1088 | 26 | 28 | 28 | 29 | 29 | 29 | 29 | 29 | 28 | 28 | 27 | 27 |  | 27 | 28 | 29 | 27 | 29 | -0.04 | Y | 39.98 | Y | 0 | [7 empty] | Y | Y | Y | M | 220 | 0.48 | 65 | 100014 | 100270 | 7630 | 1500 | 17 | 1 |  | 2018-11-10 01:24 | 1519 | 124 |  | 38 |  |  | 125A069D77694B5EA41930BDCC6DFE87 | 6236DB1DBD1E46DABA1F9F9C3916B3D2 | 6CB5FE9CD1364E12A1D1B9F74FE24E2E | [11 empty] | 92.69 | 100 | 0 | 3500 | 0 |  | 650 |  | 선택 | 해제 | 0 | 3500 | 0 |  | 650 |  | 선택 | 해제 | 선택 | 미정 | 미정 | 선택 | 미정 |  | 미정 | BT180180 | H
A49020 | 2018-11-09 | 1 | D | TUNDISH교체 | 1 | A | STB3D | 베어링강 | STB (SF) | BM#1 | 1592 | 49 | 1587 | 1532 | 45 | 7100 |  | 3 | 0.33 | 26 |  | -1.52 | 1542 | 1587 | 0.16 | 0 |  | 32 | 43 | 51 | Y |  | 2018-11-10 02:34 | 91 | 1088 | 29 | 30 | 29 | 33 | 35 | 36 | 38 | 39 | 40 | 40 | 41 | 41 | 41 | 41 | 37 | 41 | 41 | 41 | 0 |  | 10.03 | Y | 0 |  | 2.4 | 2.27 |  |  |  |  | N | N | N | N | 230 | 0.42 | 69 | 101508 | 99780 | 7080 |  | 14 | 1 |  | 2018-11-10 02:39 | 1542 | 140 |  | 45 |  | *T/Dflux 유15kg 용275kg *전공정 작업지연, 감속주입(정속유지강종) | [14 empty] | 94.6 | 100 | 1500 | 0 | 0 |  | 650 |  | 선택 | 해제 | 1500 | 0 | 0 |  | 650 |  | 선택 | 해제 | 선택 | 미정 | 미정 | 선택 | 선택 |  | 미정 | BT180180 | H
A49021 | 2018-11-09 | 1 | D |  | 2 | A | STB3D | 베어링강 | STB (SF) | BM#1 | 1598 | 60 | 1557 | 1535 | 57 | 7800 |  | 3 | 0.34 | 25 |  | -1.46 | 1514 | 1557 | 0.13 | 0 |  | 12 | 12 | 68 | Y |  | 2018-11-10 04:17 | 63 | 1089 | 39 | 37 | 36 | 35 | 33 | 33 | 32 | 30 | 30 | 28 | 27 | 26 | 26 | 24 | 31 | 36 | 24 | 0 | -0.2 |  | 60.05 | Y | -0.2 | [7 empty] | Y | Y | Y | Y | 220 | 0.43 | 74 | 101508 | 102850 | 7000 | 15200 | 14 | 2 |  | 2018-11-10 04:25 | 1514 | 138 |  | 12 |  | *전공정 작업지연, 감속주입(정속유지강종) | [14 empty] | 91.86 | 100 | 0 | 0 | 0 |  | 650 |  | 선택 | 해제 | 0 | 0 | 0 |  | 650 |  | 선택 | 해제 | 선택 | 미정 | 미정 | 선택 | 미정 |  | 미정 | BT180180 | H
A49022 | 2018-11-09 | 1 | B |  | 3 | B | STB3D | 베어링강 | STB (SF) | BM#1 | 1613 | 43 | 1575 | 1543 | 38 | 5800 |  | 3 | 0.32 | 25 |  | 52.39 | 1515 | 0 | 0.15 | 0 |  | 35 | 34 | 56 | Y |  | 2018-11-10 04:56 | 64 | 1089 | 23 | 22 | 23 | 25 | 26 | 26 | 27 | 26 | 25 | 25 | 25 | 24 | 24 | 22 | 24 | 27 | 22 | 26 | -0.11 | Y | 45.07 | Y | 0 | [7 empty] | Y | Y | Y | Y | 210 | 0.43 | 78 | 152262 | 103500 | 7050 | 14600 | 14 | 2 |  | 2018-11-10 05:13 | 1515 | 149 |  | 48 |  | *전공정 작업지연, 감속주입(정속유지강종) *혼탕부 성분확인 ID:107~109.207~209 | [14 empty] | 137.79 | 100 | 0 | 0 | 0 |  | 650 |  | 선택 | 해제 | 0 | 0 | 0 |  | 650 |  | 선택 | 해제 | 선택 | 미정 | 미정 | 선택 | 미정 |  | 미정 | BT180180 | H
A49024 | 2018-11-09 | 1 | B |  | 4 | B | P-STB3D | 베어링강 | STB (SF) | BM#1 | 1626 | 58 | 1563 | 1568 | 46 | 6000 |  | 3 | 0.32 | 25 |  | -1.57 | 1517 | 1563 | 0.18 | 0 |  | 21 | 18 | 1127 | Y |  | 2018-11-10 06:53 | 67 | 1092 | 21 | 30 | 34 | 35 | 35 | 35 | 34 | 33 | 33 | 32 | 31 | 31 | 30 | 30 | 32 | 35 | 30 | 35 | -0.1 | Y | 49.98 | Y | 0 | [7 empty] | Y | Y | Y | Y | 200 | 0.43 | 68 | 42295 | 93190 | 7010 | 146000 | 14 | 2 |  | 2018-11-10 07:00 | 1517 | 106 |  | 9 |  | *전공정 작업지연, 감속주입(정속유지강종) *혼탕부 성분확인 ID:101.201 *진공기준미달 | [14 empty] | 42.21 | 100 | 0 | 0 | 0 |  | 650 |  | 선택 | 해제 | 0 | 0 | 0 |  | 650 |  | 선택 | 해제 | 선택 | 미정 | 미정 | 선택 | 미정 |  | 미정 | BT180180 | H
A49025 | 2018-11-10 | 1 | B |  | 5 | A | P-STB3D | 베어링강 | STB (SF) | BM#1 | 1598 | 56 | 1556 | 1539 | 43 | 6500 |  | 3 | 0.31 | 30 |  | -1.49 | 1506 | 1556 | 0.16 | 0 |  | 32 | 44 | 95 | Y |  | 2018-11-10 08:03 | 56 | 1085 | 27 | 31 | 32 | 32 | 32 | 30 | 29 | 28 | 27 | 27 | 26 | 25 | 24 | 24 | 28 | 32 | 24 | 32 | -0.16 |  | 50.03 | Y | -0.2 | [7 empty] | Y | Y | Y | Y | 190 | 0.47 | 64 | 93049 | 98110 | 7020 | 15300 | 14 | 2 |  | 2018-11-10 08:10 | 1506 | 108 |  | 9 | [16 empty] | 88.62 | 100 | 0 | 0 | 0 |  | 650 |  | 선택 | 해제 | 0 | 0 | 0 |  | 650 |  | 선택 | 해제 | 선택 | 미정 | 미정 | 선택 | 미정 |  | 미정 | BT180180 | H
A49026 | 2018-11-10 | 1 | B |  | 6 | A | P-STB3D | 베어링강 | STB (SF) | BM#1 | 1601 | 53 | 1563 | 1543 | 46 | 6800 |  | 3 | 0.31 | 30 |  | 0 | 1563 | 1563 | 0.18 | 0 |  | 12 | 13 | 95 | Y |  | 2018-11-10 09:07 | 113 | 1088 | 22 | 26 | 27 | 27 | 27 | 25 | 25 | 24 | 23 | 23 | 22 | 21 | 20 | 20 | 24 | 27 | 20 | 27 | -0.14 |  | 50 | Y | -0.2 | [7 empty] | Y | Y | Y | Y | 180 | 0.48 | 64 | 101508 | 100380 | 7060 | 15200 | 14 | 2 |  | 2018-11-10 09:13 | 1502 | 107 |  | 11 | [16 empty] | 94.51 | 100 | 0 | 0 | 0 |  | 650 |  | 선택 | 해제 | 0 | 0 | 0 |  | 650 |  | 선택 | 해제 | 선택 | 미정 | 미정 | 선택 | 미정 |  | 미정 | BT180180 | H
B48924 | 2018-11-10 | 2 | B | 연주시작 | 1 | A | SCM440J | 합금강 | D4 | BM#2 | 1588 | 47 | 1635 | 1567 | 41 | 8200 |  | 1 | 0.36 | 20 |  | -2.76 | 1581 | 1661 | 0.24 | 0 | 0 | 2 | 17 | 1248 | Y |  | 2018-11-10 09:23 | 86 | 1090 | 36 | 33 | 32 | 31 | 28 | 31 | 35 | 36 | 37 | 36 | 35 | 33 | 32 | 32 | 33 | 37 | 32 | 36 | -0.25 |  | 19.98 | Y | -0.2 |  | 2.33 | 2.27 |  |  |  |  | N | N | N | N | 150 | 0.43 | 57 | 84590 | 88040 | 3340 | 15600 | 9 | 2 | 10 | 2018-11-10 09:21 | 1581 | 113 |  | 12 |  | * T/D 용강량 실측:1110mm / 19.6 TON * T/D FLUX 용탕부: 120 KG / 유탕부: 15KG 투입 * 슬리브 롱노즐( Y자형 ) 사용 * 전공정 요청으로 감속주입 0.40 이상공정 등록 * STR#1,2 EDGE HEATER 코일 보호차원 미적용 | 55D4B0E990C047EA8F7C18D75362CC5F |  | 6A3107187B38468FA83084E7A6B61247 | [11 empty] | 93.16 | 100 | 1000 | 0 | 0 |  | 650 | 1100 | 해제 | 해제 | 1000 | 0 | 0 |  | 650 | 1100 | 해제 | 해제 | 해제 | 미정 | 미정 | 미정 | 미정 |  | 미정 | BT180180 | H
A49027 | 2018-11-10 | 1 | B |  | 7 | A | P-STB3D | 베어링강 | STB (SF) | BM#1 | 1600 | 51 | 1548 | 1549 | 41 | 6300 |  | 3 | 0.31 | 30 |  | -1.03 | 1513 | 1548 | 0.21 | 0 |  | 35 | 35 | 79 | Y |  | 2018-11-10 10:12 | 63 | 1086 | 17 | 28 | 33 | 35 | 36 | 36 | 36 | 35 | 35 | 34 | 34 | 33 | 33 | 33 | 33 | 36 | 33 | 36 | -0.07 | Y | 40 | Y | 0 | [7 empty] | Y | Y | Y | Y | 230 | 0.48 | 65 | 101508 | 100150 | 7090 | 15000 | 14 | 2 |  | 2018-11-10 10:19 | 1513 | 103 |  | 11 | 10 | [15 empty] | 94.73 | 100 | 0 | 0 | 0 |  | 650 |  | 선택 | 해제 | 0 | 0 | 0 |  | 650 |  | 선택 | 해제 | 선택 | 미정 | 미정 | 선택 | 미정 |  | 미정 | BT180180 | H
B48925 | 2018-11-10 | 2 | B |  | 2 | B | SCM440J | 합금강 | D4 | BM#2 | 1611 | 53 | 1654 | 1564 | 48 | 9100 |  | 1 | 0.43 | 16 |  | -2.89 | 1583 | 1652 | 0.2 | 0 | 0 | 23 | 76 | 1267 | Y |  | 2018-11-10 10:23 | 88 | 1091 | 29 | 37 | 43 | 45 | 46 | 47 | 46 | 46 | 45 | 44 | 43 | 42 | 40 | 36 | 42 | 47 | 36 | 46 | -0.24 | Y | 45 | Y | -0.4 | [7 empty] | N | N | N | N | 140 | 0.4 | 71 | 99378 | 92960 | 550 | 15800 | 9 | 2 | 20 | 2018-11-10 10:22 | 1583 | 111 |  | 13 |  | * 전공정 요청으로 감속주입 0.40 이상공정 등록 * STR#1,2 EDGE HEATER 코일 보호차원 미적용 | [14 empty] | 106.34 | 100 | 0 | 0 | 0 |  | 650 | 1100 | 해제 | 해제 | 0 | 0 | 0 |  | 650 | 1100 | 해제 | 해제 | 해제 | 미정 | 미정 | 미정 | 미정 |  | 미정 | RB080.00 | C
A49028 | 2018-11-10 | 1 | B |  | 8 | A | P-STB3D | 베어링강 | STB (SF) | BM#1 | 1649 | 41 | 1560 | 1581 | 33 | 5200 |  | 3 | 0.31 | 30 |  | -1.53 | 1508 | 1560 | 0.18 | 0 |  | 21 | 19 | 79 | Y |  | 2018-11-10 11:12 | 58 | 1080 | 32 | 32 | 32 | 32 | 30 | 30 | 28 | 27 | 26 | 26 | 24 | 24 | 24 | 24 | 28 | 32 | 24 | 32 | -0.15 |  | 55.03 | Y | 0 | [7 empty] | Y | Y | Y | Y | 220 | 0.48 | 66 | 101508 | 103370 | 7050 | 15700 | 14 | 2 |  | 2018-11-10 11:19 | 1508 | 103 |  | 18 | [16 empty] | 91.99 | 100 | 0 | 0 | 0 |  | 650 |  | 선택 | 해제 | 0 | 0 | 0 |  | 650 |  | 선택 | 해제 | 선택 | 미정 | 미정 | 선택 | 미정 |  | 미정 | BT180180 | H
B48926 | 2018-11-10 | 2 | B |  | 3 | A | SCM440J | 합금강 | D4 | BM#2 | 1594 | 47 | 1594 | 1515 | 34 | 7300 |  | 1 | 0.33 | 16 |  | -2.17 | 1560 | 1610 | 0.19 | 0 | 0 | 30 | 27 | 67 | Y |  | 2018-11-10 11:25 | 65 | 1085 | 32 | 33 | 34 | 34 | 35 | 34 | 33 | 31 | 30 | 29 | 27 | 25 | 22 | 22 | 31 | 35 | 22 | 34 | -0.33 | Y | 39.98 | Y | -0.6 | [7 empty] | N | N | N | N | 130 | 0.49 | 61 | 93100 | 99480 | 70 | 14900 | 9 | 2 | 30 | 2018-11-10 11:25 | 1560 | 115 |  | 25 | [16 empty] | 96.28 | 100 | 0 | 0 | 0 |  | 650 | 1100 | 선택 | 해제 | 0 | 0 | 0 |  | 650 | 1100 | 선택 | 해제 | 해제 | 미정 | 미정 | 미정 | 미정 |  | 미정 | RB090.00 | C
A49029 | 2018-11-10 | 1 | B |  | 9 | A | P-STB3D | 베어링강 | STB (SF) | BM#1 | 1598 | 43 | 1558 | 1532 | 40 | 6000 |  | 3 | 0.31 | 31 |  | -1.37 | 1510 | 1558 | 0.17 | 0 |  | 32 | 45 | 74 | Y |  | 2018-11-10 12:13 | 60 | 1090 | 23 | 27 | 28 | 28 | 29 | 29 | 28 | 27 | 26 | 26 | 26 | 26 | 26 | 26 | 27 | 29 | 26 | 28 | -0.04 | Y | 45.03 | Y | 0 | [7 empty] | Y | Y | Y | Y | 210 | 0.48 | 66 | 101508 | 101120 | 7110 | 14900 | 14 | 2 |  | 2018-11-10 12:23 | 1510 | 112 |  | 25 | [16 empty] | 93.86 | 100 | 0 | 0 | 0 |  | 650 |  | 선택 | 해제 | 0 | 0 | 0 |  | 650 |  | 선택 | 해제 | 선택 | 미정 | 미정 | 선택 | 미정 |  | 미정 | BT180180 | H
B48927 | 2018-11-10 | 2 | B |  | 4 | A | SCM440J | 합금강 | D4 | BM#2 | 1604 | 42 | 1614 | 1564 | 36 | 5900 |  | 2 | 0.26 | 15 |  | -2.19 | 1560 | 1602 | 22.3 | 0 |  | 2 | 18 | 17 | Y |  | 2018-11-10 12:22 | 65 | 1089 | 17 | 20 | 23 | 25 | 24 | 24 | 22 | 22 | 20 | 19 | 17 | 15 |  | 15 | 21 | 25 | 15 | 0 | -0.25 | Y | 40.03 | Y | -0.4 |  |  |  | 1.25 |  |  |  | N | N | N | Y | 120 | 0.48 | 56 | 98640 | 90950 | 140 | 14800 | 9 | 2 | 40 | 2018-11-10 12:33 | 1552 | 114 |  | 32 | [16 empty] | 108.99 | 76.92 | 0 | 0 | 0 |  | 650 | 1100 | 선택 | 해제 | 0 | 0 | 0 |  | 650 | 1100 | 선택 | 해제 | 해제 | 미정 | 미정 | 미정 | 미정 |  | 미정 | RB300.00 | C
A49030 | 2018-11-10 | 1 | C |  | 10 | A | P-STB3D | 베어링강 | STB (SF) | BM#1 | 1554 | 48 | 1562 | 1532 | 42 | 7000 |  | 3 | 0.31 | 30 |  | -1.36 | 1516 | 1562 | 0.18 | 0 |  | 12 | 14 | 64 | Y |  | 2018-11-10 13:23 | 66 | 1090 | 24 | 31 | 34 | 36 | 37 | 36 | 37 | 36 | 36 | 35 | 35 | 35 | 34 | 34 | 34 | 37 | 34 | 36 | -0.08 | Y | 39.98 | Y | -0.2 | [7 empty] | Y | Y | Y | Y | 200 | 0.48 | 63 | 101508 | 100200 | 6810 | 15900 | 14 | 2 |  | 2018-11-10 13:30 | 1516 | 119 |  | 22 | [16 empty] | 94.69 | 100 | 0 | 0 | 0 |  | 650 |  | 선택 | 해제 | 0 | 0 | 0 |  | 650 |  | 선택 | 해제 | 선택 | 미정 | 미정 | 선택 | 미정 |  | 미정 | BT180180 | H
B48928 | 2018-11-10 | 2 | C |  | 5 | B | SCM440 | 합금강 | D | BM#2 | 1614 | 43 | 1627 | 1635 | 29 | 3900 |  | 1 | 0.32 | 15 |  | -2.56 | 1558 | 1617 | 0.37 | 0 | 0 | 23 | 77 | 19 | Y |  | 2018-11-10 13:43 | 62 | 1097 | 10 | 27 | 32 | 33 | 34 | 34 | 34 | 34 | 32 | 30 | 29 | 27 |  | 27 | 30 | 34 | 27 | 34 | -0.2 | Y | 35.02 | Y | -0.4 |  |  |  | 0.99 |  |  |  | N | N | N | Y | 110 | 0.47 | 59 | 86420 | 92490 | 450 | 15700 | 9 | 2 | 10 | 2018-11-10 13:44 | 1558 | 99 |  | 11 | [16 empty] | 93.02 | 70 | 0 | 0 | 0 |  | 650 | 1100 | 선택 | 해제 | 0 | 0 | 0 |  | 650 | 1100 | 선택 | 해제 | 해제 | 미정 | 미정 | 미정 | 미정 |  | 미정 | RB230.00 | C
B48929 | 2018-11-10 | 2 | C |  | 6 | A | SCM440 | 합금강 | D | BM#2 | 1595 | 37 | 1616 | 1567 | 34 | 5200 |  | 1 | 0.28 | 18 |  | 0 | 1554 | 1610 | 0 | 0.33 | 0 | 6 | 33 | 48 | Y |  | 2018-11-10 14:43 | 58 | 1082 | 24 | 26 | 29 | 27 | 27 | 27 | 26 | 25 | 23 | 22 | 21 | 18 |  | 18 | 25 | 29 | 18 | 27 | -0.24 |  | 45.02 | Y | -0.6 |  |  |  | 0.9 |  |  |  | Y | Y | Y | Y | 100 | 0.48 | 58 | 96459 | 92070 | 60 | 14900 | 9 | 2 | 20 | 2018-11-10 14:48 | 1554 | 101 |  | 13 | [16 empty] | 102.62 | 75 | 0 | 0 | 0 |  | 650 | 400 | 선택 | 해제 | 0 | 0 | 0 |  | 650 | 400 | 선택 | 해제 | 해제 | 미정 | 미정 | 미정 | 미정 |  | 미정 | RB260.00 | C
A49031 | 2018-11-10 | 1 | C |  | 11 | A | P-STB3D | 베어링강 | STB (SF) | BM#1 | 1543 | 51 | 1558 | 1533 | 45 | 7200 |  | 3 | 0.3 | 30 |  | -1.45 | 1509 | 1558 | 0.15 | 0 |  | 35 | 36 | 61 | Y |  | 2018-11-10 14:26 | 59 | 1093 | 34 | 33 | 34 | 34 | 34 | 33 | 33 | 33 | 32 | 31 | 31 | 30 | 30 | 29 | 32 | 34 | 29 | 34 | -0.09 |  | 55 | Y | -0.2 | [7 empty] | Y | Y | Y | Y | 190 | 0.48 | 68 | 101508 | 101650 | 7030 | 15500 | 14 | 2 |  | 2018-11-10 14:35 | 1509 | 121 |  | 23 | [16 empty] | 93.43 | 100 | 0 | 0 | 0 |  | 650 |  | 선택 | 해제 | 0 | 0 | 0 |  | 650 |  | 선택 | 해제 | 선택 | 미정 | 미정 | 선택 | 미정 |  | 미정 | BT180180 | H
B48930 | 2018-11-10 | 2 | C |  | 7 | A | SCM440 | 합금강 | D | BM#2 | 1627 | 37 | 1617 | 1574 | 31 | 5500 |  | 1 | 0.28 | 20 |  | 0 | 1554 | 1618 | 0 | 0.34 | 0 | 30 | 28 | 59 | Y |  | 2018-11-10 15:39 | 58 | 1088 | 17 | 22 | 26 | 27 | 28 | 28 | 27 | 26 | 25 | 23 | 22 | 21 | 18 | 18 | 24 | 28 | 18 | 0 | -0.25 | Y | 40 | Y | -0.6 |  |  |  | 0.88 |  |  |  | Y | Y | Y | Y | 150 | 0.48 | 60 | 147876 | 95970 | 40 | 14600 | 9 | 2 | 30 | 2018-11-10 15:53 | 1554 | 104 |  | 18 |  | *연연주 혼탕부 성분확인 ID:307~309.407~409 | [14 empty] | 157.65 | 66.67 | 0 | 0 | 0 |  | 650 | 400 | 선택 | 해제 | 0 | 0 | 0 |  | 650 | 400 | 선택 | 해제 | 해제 | 미정 | 미정 | 미정 | 미정 |  | 미정 | RB130.00 | C
A49032 | 2018-11-10 | 1 | C |  | 12 | B | P-STB3D | 베어링강 | STB (SF) | BM#1 | 1576 | 51 | 1557 | 1534 | 42 | 6700 |  | 3 | 0.31 | 30 |  | -1.45 | 1508 | 1557 | 0.11 | 0 |  | 21 | 20 | 64 | Y |  | 2018-11-10 15:40 | 58 | 1090 | 28 | 30 | 31 | 31 | 31 | 31 | 30 | 30 | 29 | 28 | 27 | 27 | 26 | 26 | 29 | 31 | 26 | 31 | -0.09 |  | 54.92 | Y | 0 | [7 empty] | Y | Y | Y | Y | 180 | 0.48 | 67 | 101508 | 104350 | 7050 | 16400 | 14 | 2 |  | 2018-11-10 15:47 | 1508 | 112 |  | 18 | 19 | [15 empty] | 91.16 | 100 | 0 | 0 | 0 |  | 650 |  | 선택 | 해제 | 0 | 0 | 0 |  | 650 |  | 선택 | 해제 | 선택 | 미정 | 미정 | 선택 | 미정 |  | 미정 | BT180180 | H
B48931 | 2018-11-10 | 2 | C |  | 8 | A | SCM440HK | 소입성보증강 | D | BM#2 | 1613 | 35 | 1635 | 1564 | 30 | 5900 |  | 1 | 0.27 | 16 |  | 0 | 1561 | 1634 | 0 | 0.46 | 0 | 33 | 1 | 26976 | Y |  | 2018-11-10 16:46 | 67 | 1194 | 17 | 27 | 31 | 32 | 32 | 32 | 31 | 31 | 30 | 28 | 27 | 25 |  | 25 | 29 | 32 | 25 | 32 | -0.17 | Y | 40 | Y | -0.41 |  |  |  | 1.29 |  |  |  | N | N | N | N | 140 | 0.47 | 58 | 44184 | 90660 | 2440 | 16400 | 9 | 2 | 10 | 2018-11-10 16:50 | 1561 | 109 |  | 15 |  | *연연주 혼탕부 성분확인 ID:301.401 *빅사이즈 후속 *대보수 첫HEAT | [14 empty] | 47.64 | 83.33 | 0 | 0 | 0 |  | 650 | 400 | 선택 | 해제 | 0 | 0 | 0 |  | 650 | 400 | 선택 | 해제 | 해제 | 미정 | 미정 | 미정 | 미정 |  | 미정 | SB120120 | C
A49033 | 2018-11-10 | 1 | C |  | 13 | B | P-STB3D | 베어링강 | STB (SF) | BM#1 | 1574 | 44 | 1559 | 1533 | 37 | 5700 |  | 3 | 0.31 | 30 |  | -1.28 | 1516 | 1559 | 0.15 | 0 |  | 2 | 19 | 75 | Y |  | 2018-11-10 16:47 | 66 | 1093 | 25 | 30 | 34 | 35 | 36 | 36 | 35 | 35 | 34 | 34 | 33 | 33 | 32 | 32 | 33 | 36 | 32 | 35 | -0.1 | Y | 40.02 | Y | -0.2 | [7 empty] | Y | Y | Y | Y | 230 | 0.48 | 64 | 101508 | 98750 | 7020 | 16300 | 14 | 2 |  | 2018-11-10 16:53 | 1516 | 108 |  | 20 | [16 empty] | 95.99 | 100 | 0 | 0 | 0 |  | 650 |  | 선택 | 해제 | 0 | 0 | 0 |  | 650 |  | 선택 | 해제 | 선택 | 미정 | 미정 | 선택 | 미정 |  | 미정 | BT180180 | H
B48932 | 2018-11-10 | 2 | C | TUNDISH교체전 | 9 | A | SCM440HK | 소입성보증강 | D | BM#2 | 1631 | 37 | 1625 | 1575 | 29 | 5500 |  | 1 | 0.27 | 16 |  | 0 | 1615 | 1615 | 0.13 | 0 | 0 | 23 | 78 | 53 | Y |  | 2018-11-10 17:42 | 121 | 1087 | 21 | 27 | 31 | 33 | 34 | 34 | 32 | 33 | 32 | 30 | 29 | 28 | 26 | 26 | 30 | 34 | 26 | 0 | -0.2 | Y | 40.02 | Y | -0.4 | [7 empty] | N | N | N | N | 130 | 0.45 | 62 | 72278 | 91330 | 2420 | 2000 | 9 | 2 | 20 | 2018-11-10 17:55 | 1568 | 107 |  | 19 |  | *전공정 작업지연 감속주입 | 7C25A15F296E431B9DD5CC474D569FC5 | 05A9F2B7363F46F0AEDE7758E328D246 | DE999CA190CB4312B373FD8D4AD82347 | [11 empty] | 77.1 | 70 | 0 | 2800 | 0 |  | 650 | 400 | 선택 | 해제 | 0 | 2710 | 0 |  | 650 | 400 | 해제 | 해제 | 해제 | 미정 | 미정 | 미정 | 미정 |  | 미정 | SB120120 | C
A49034 | 2018-11-10 | 1 | C | TUNDISH교체전 | 14 | B | P-STB3D | 베어링강 | STB (SF) | BM#1 | 1613 | 46 | 1551 | 1551 | 38 | 5800 |  | 3 | 0.31 | 30 |  | -1.13 | 1513 | 1551 | 0.15 | 0 |  | 12 | 15 | 71 | Y |  | 2018-11-10 17:56 | 63 | 1099 | 31 | 34 | 36 | 37 | 36 | 36 | 35 | 35 | 34 | 34 | 33 | 32 | 31 | 31 | 34 | 37 | 31 | 36 | -0.12 | Y | 50.1 | Y | 0 | [7 empty] | Y | Y | Y | M | 220 | 0.48 | 69 | 101116 | 106550 | 7000 | 2000 | 14 | 2 |  | 2018-11-10 18:03 | 1513 | 114 |  | 16 |  |  | 58F033A9213042CFB06B8FB5A2FB075E | 3DD6F971CA5A4C19AC5F2C2386A5CDDC | 624150615C374CD09DB1D461CBE72DA9 | [11 empty] | 89.05 | 100 | 0 | 3500 | 0 |  | 650 |  | 선택 | 해제 | 0 | 3500 | 0 |  | 650 |  | 선택 | 해제 | 선택 | 미정 | 미정 | 선택 | 미정 |  | 미정 | BT180180 | H
B48933 | 2018-11-10 | 2 | C | TUNDISH교체 | 1 | A | SCR420HB2 | 소입성보증강 | C2 | BM#2 | 1631 | 57 | 1665 | 1564 | 44 | 8300 |  | 1 | 0.28 | 20 |  | 0 | 1670 | 1670 | 0 | 0.33 | 0 | 5 | 2 | 61 | Y |  | 2018-11-10 19:03 | 161 | 1087 | -455 | -299 | 19 | 21 | 22 | 20 | 21 | 30 | 34 | 36 | 37 | 37 | 38 | 38 | 32 | 38 | 38 | 0 | 0 |  | 5 | Y | 0 |  | 2.91 | 2.91 | 1.17 |  |  |  | N | N | N | N | 150 | 0.52 | 50 | 84590 | 90070 | 5050 | 15800 | 1 | 1 |  | 2018-11-10 19:09 | 1606 | 132 |  | 27 |  | *T/D플럭스 225/15KG *롱노즐 실리부 부착 *수소 10분 측정값 기준치 초과, 생관통보 | [14 empty] | 89.89 | 100 | 1100 | 0 | 0 |  | 450 | 300 | 선택 | 선택 | 1050 | 0 | 0 |  | 450 | 300 | 선택 | 선택 | 해제 | 미정 | 선택 | 미정 | 미정 |  | 미정 | BT180180 | H
A49035 | 2018-11-10 | 1 | C | TUNDISH교체 | 1 | A | AE1038M2 | 탄소강 | B | BM#1 | 1624 | 44 | 1628 | 1555 | 38 | 6100 |  | 3 | 0.31 | 20 |  | -1.61 | 1590 | 1628 | 0.08 | 0 |  | 35 | 37 | 71 | Y |  | 2018-11-10 18:45 | 93 | 1102 | -56 | 22 | 15 | 20 | 26 | 30 | 32 | 34 | 34 | 35 | 36 | 36 |  | 36 | 29 | 36 | 36 | 0 | 0 |  | 5 | Y | 0 |  | 2.65 | 2.65 | 1.98 |  |  |  | N | N | N | N | 150 | 0.49 | 55 | 84590 | 98650 | 6290 | 16100 | 10 | 1 |  | 2018-11-10 18:51 | 1572 | 150 |  | 66 |  | *T/D플럭스 유15 용120KG *Hydris 수소 기준 초과(10분)ID:101.102.201.202 | [14 empty] | 80.07 | 100 | 700 | 0 | 0 |  | 650 |  | 선택 | 해제 | 700 | 0 | 0 |  | 650 |  | 선택 | 해제 | 해제 | 미정 | 미정 | 선택 | 미정 |  | 미정 | BT180180 | H
A49036 | 2018-11-10 | 1 | C |  | 2 | A | SCR420HB2 | 소입성보증강 | C2 | BM#2 | 1627 | 45 | 1617 | 1550 | 40 | 6200 |  | 3 | 0.32 | 20 |  | -1.29 | 1586 | 1617 | 0 | 10.98 |  | 21 | 21 | 55 | Y |  | 2018-11-10 19:42 | 77 | 1089 | 34 | 31 | 30 | 30 | 31 | 30 | 29 | 28 | 27 | 26 | 27 |  |  | 27 | 29 | 31 | 26 | 30 | -0.2 | Y | 25.02 | Y | 0.2 | [7 empty] | N | N | N | N | 140 | 0.54 | 52 | 93049 | 94690 | 7170 | 13500 | 10 | 1 |  | 2018-11-10 20:14 | 1586 | 120 |  | 41 | [16 empty] | 91.45 | 100 | 0 | 0 | 0 |  | 450 | 300 | 선택 | 선택 | 0 | 0 | 0 |  | 450 | 300 | 선택 | 선택 | 해제 | 미정 | 미정 | 선택 | 미정 |  | 미정 | BT180180 | C
B48934 | 2018-11-10 | 2 | C |  | 2 | A | AE1038M2 | 탄소강 | B | BM#1 | 1538 | 51 | 1617 | 1526 | 45 | 7700 |  | 1 | 0.28 | 13 |  | 0 | 1556 | 1616 | 0.09 | 0 | 0 | 30 | 29 | 83 | Y |  | 2018-11-10 20:07 | 59 | 1085 | 36 | 27 | 23 | 20 | 19 | 16 | 16 | 16 | 15 | 14 | 14 | 14 |  | 14 | 19 | 23 | 14 | 16 | -0.2 |  | 45 | Y | 0 | [7 empty] | N | N | N | N | 140 | 0.52 | 56 | 84590 | 93200 | 4940 | 16200 | 10 | 1 |  | 2018-11-10 20:16 | 1556 | 139 |  | 40 | [16 empty] | 86.14 | 100 | 0 | 0 | 0 |  | 650 |  | 선택 | 해제 | 0 | 0 | 0 |  | 650 |  | 선택 | 해제 | 해제 | 미정 | 선택 | 해제 | 미정 |  | 미정 | BT180180 | H
A49037 | 2018-11-10 | 1 | D |  | 3 | A | SCR420HB2 | 소입성보증강 | C2 | BM#2 | 1602 | 47 | 1618 | 1566 | 41 | 6400 |  | 3 | 0.32 | 20 |  | -1.62 | 1579 | 1618 | 0 | 14 |  | 2 | 20 | 54 | Y |  | 2018-11-10 20:48 | 70 | 1091 | 21 | 28 | 34 | 35 | 36 | 36 | 35 | 34 | 33 | 33 | 33 |  |  | 33 | 33 | 36 | 33 | 33 | 0 | Y | 30 | Y | 0 | [7 empty] | N | N | N | N | 130 | 0.55 | 53 | 93049 | 98020 | 7180 | 14700 | 1 | 1 | 10 | 2018-11-10 21:13 | 1579 | 115 |  | 32 | [16 empty] | 88.53 | 100 | 0 | 0 | 0 |  | 450 | 300 | 선택 | 선택 | 0 | 0 | 0 |  | 450 | 300 | 선택 | 선택 | 해제 | 미정 | 미정 | 선택 | 선택 | 2 | 미정 | BT180180 | C
B48935 | 2018-11-10 | 2 | D |  | 3 | A | AE1038M2 | 탄소강 | B | BM#1 | 1626 | 40 | 1636 | 1564 | 37 | 6200 |  | 1 | 0.27 | 14 |  | 0 | 1577 | 1631 | 0.09 | 0 | 0 | 33 | 2 | 82 | Y |  | 2018-11-10 21:10 | 80 | 1098 | 13 | 20 | 25 | 28 | 30 | 32 | 31 | 30 | 29 | 29 | 28 | 26 |  | 26 | 27 | 32 | 26 | 0 | -0.2 | Y | 30.02 | Y | -0.4 | [7 empty] | N | N | N | N | 130 | 0.49 | 59 | 84590 | 91450 | 5000 | 15700 | 10 | 1 |  | 2018-11-10 21:18 | 1577 | 126 |  | 34 |  | *전공정지연 감속주입 | [14 empty] | 87.7 | 100 | 0 | 0 | 0 |  | 650 |  | 선택 | 해제 | 0 | 0 | 0 |  | 650 |  | 선택 | 해제 | 해제 | 미정 | 선택 | 미정 | 미정 |  | 미정 | BT180180 | H
A49038 | 2018-11-10 | 1 | D |  | 4 | A | SCR420HB2 | 소입성보증강 | C2 | BM#2 | 1596 | 49 | 1613 | 1562 | 41 | 6600 |  | 3 | 0.33 | 18 |  | -1.4 | 1582 | 1613 | 0 | 13.04 |  | 12 | 16 | 47 | Y |  | 2018-11-10 21:43 | 73 | 1090 | 29 | 33 | 35 | 36 | 36 | 35 | 35 | 34 | 33 | 33 | 32 | 31 |  | 31 | 34 | 36 | 31 | 35 | -0.13 | Y | 39.98 | Y | -0.2 | [7 empty] | N | N | N | N | 120 | 0.55 | 56 | 101508 | 102040 | 7080 | 14600 | 1 | 1 | 10 | 2018-11-10 22:08 | 1582 | 111 |  | 32 | [16 empty] | 93.04 | 100 | 0 | 0 | 0 |  | 450 | 300 | 선택 | 선택 | 0 | 0 | 0 |  | 450 | 300 | 선택 | 선택 | 해제 | 미정 | 미정 | 선택 | 미정 |  | 미정 | BT180180 | C
B48936 | 2018-11-10 | 2 | D |  | 4 | A | AE1038M2 | 탄소강 | B | BM#1 | 1617 | 38 | 1636 | 1576 | 32 | 5500 |  | 1 | 0.3 | 13 |  | -2.97 | 1560 | 1623 | 0.11 | 0 | 0 | 23 | 79 | 82 | Y |  | 2018-11-10 22:15 | 63 | 1085 | 23 | 25 | 27 | 29 | 29 | 28 | 28 | 28 | 28 | 28 | 27 | 26 |  | 26 | 27 | 29 | 26 | 28 | -0.06 | Y | 40 | Y | -0.2 | [7 empty] | N | N | N | N | 120 | 0.47 | 59 | 110012 | 92000 | 5000 | 15570 | 10 | 1 |  | 2018-11-10 22:20 | 1560 | 121 |  | 29 |  | * 전공정지연 감속주입 | [14 empty] | 113.41 | 100 | 0 | 0 | 0 |  | 650 |  | 선택 | 해제 | 0 | 0 | 0 |  | 650 |  | 선택 | 해제 | 해제 | 미정 | 선택 | 미정 | 미정 |  | 미정 | RB110.00 | C
A49039 | 2018-11-10 | 1 | D |  | 5 | A | SCR420HB2 | 소입성보증강 | C2 | BM#2 | 1621 | 42 | 1623 | 1565 | 34 | 5800 |  | 3 | 0.33 | 18 |  | -1.68 | 1586 | 1623 | 0 | 14.34 |  | 35 | 38 | 24 | Y |  | 2018-11-10 22:41 | 77 | 1099 | 27 | 36 | 39 | 41 | 41 | 41 | 40 | 40 | 39 | 38 | 37 |  |  | 37 | 38 | 41 | 37 | 41 | -0.12 | Y | 34.68 | Y | -0.21 | [7 empty] | N | N | N | N | 110 | 0.55 | 54 | 101508 | 98700 | 6900 | 14200 | 1 | 1 | 10 | 2018-11-10 22:50 | 1586 | 111 |  | 34 | [16 empty] | 96.13 | 100 | 0 | 0 | 0 |  | 450 | 300 | 선택 | 선택 | 0 | 0 | 0 |  | 450 | 300 | 선택 | 선택 | 해제 | 미정 | 미정 | 선택 | 미정 |  | 미정 | BT180180 | C
B48937 | 2018-11-10 | 2 | D |  | 5 | A | AE1038M2 | 탄소강 | B | BM#1 | 1606 | 53 | 1627 | 1547 | 31 | 5700 |  | 1 | 0.34 | 15 |  | -2.6 | 1567 | 1616 | 0.09 | 0 | 0 | 5 | 3 | 63 | Y |  | 2018-11-10 23:20 | 70 | 1087 | 23 | 25 | 27 | 28 | 28 | 27 | 27 | 26 | 26 | 24 | 23 | 22 |  | 22 | 26 | 28 | 22 | 27 | -0.15 | Y | 39.98 | Y | -0.2 | [7 empty] | N | N | N | N | 110 | 0.47 | 57 | 85051 | 85900 | 5000 | 15600 | 10 | 1 |  | 2018-11-10 23:25 | 1567 | 120 |  | 26 |  | * 전공정지연 감속주입 | [14 empty] | 93.57 | 100 | 0 | 0 | 0 |  | 650 |  | 선택 | 해제 | 0 | 0 | 0 |  | 650 |  | 선택 | 해제 | 해제 | 미정 | 선택 | 미정 | 미정 |  | 미정 | RB080.00 | C
A49040 | 2018-11-10 | 1 | D |  | 6 | B | SCR420HB2 | 소입성보증강 | C2 | BM#2 | 1575 | 43 | 1622 | 1516 | 34 | 6900 |  | 3 | 0.33 | 18 |  | -1.77 | 1582 | 1622 | 0 | 15.98 |  | 21 | 22 | 57 | Y |  | 2018-11-10 23:48 | 73 | 1088 | 36 | -274 | 36 | 37 | 38 | 37 | 38 | 37 | 36 | 36 | 35 | 35 |  | 35 | 9 | 38 | 35 | 37 | -0.09 | Y | 33.23 | Y | 0 | [7 empty] | N | N | N | N | 150 | 0.51 | 56 | 101508 | 92450 | 7110 | 14200 | 1 | 1 | 10 | 2018-11-10 23:52 | 1582 | 109 |  | 23 |  | * 전공정 작업지연 감속주입 요청 함. | [14 empty] | 102.02 | 100 | 0 | 0 | 0 |  | 450 | 300 | 선택 | 선택 | 0 | 0 | 0 |  | 450 | 300 | 선택 | 선택 | 해제 | 미정 | 미정 | 선택 | 미정 |  | 미정 | BT180180 | C
B48938 | 2018-11-10 | 2 | D |  | 6 | A | AE1038M2 | 탄소강 | B | BM#1 | 1612 | 41 | 1627 | 1566 | 33 | 5600 |  | 1 | 0.34 | 15 |  | -2.2 | 1570 | 1611 | 0.08 | 0 | 0 | 30 | 30 | 56 | Y |  | 2018-11-11 00:22 | 73 | 1090 | 19 | 24 | 28 | 29 | 30 | 31 | 29 | 28 | 27 | 26 | 26 | 25 | 23 | 23 | 27 | 31 | 23 | 0 | -0.23 | Y | 35 | Y | -0.4 | [7 empty] | N | N | N | N | 100 | 0.47 | 62 | 84590 | 94950 | 5090 | 15300 | 10 | 1 |  | 2018-11-11 00:28 | 1570 | 108 |  | 23 |  | * 전공정지연 감속주입 | [14 empty] | 84.21 | 100 | 0 | 0 | 0 |  | 650 |  | 선택 | 해제 | 0 | 0 | 0 |  | 650 |  | 선택 | 해제 | 해제 | 미정 | 선택 | 미정 | 미정 |  | 미정 | BT180180 | H
A49041 | 2018-11-10 | 1 | D |  | 7 | A | SCR420HB2 | 소입성보증강 | C2 | BM#2 | 1640 | 43 | 1621 | 1555 | 34 | 5400 |  | 3 | 0.32 | 18 |  | -1.93 | 1578 | 1621 | 0 | 18.23 |  | 2 | 21 | 55 | Y |  | 2018-11-11 00:49 | 69 | 1088 | 34 | 37 | 38 | 39 | 39 | 37 | 37 | 37 | 36 | 35 | 34 | 34 |  | 34 | 36 | 39 | 34 | 37 | -0.12 | Y | 40.02 | Y | 0 | [7 empty] | N | N | N | N | 150 | 0.5 | 58 | 93049 | 96270 | 7140 | 13600 | 1 | 1 |  | 2018-11-11 01:02 | 1578 | 99 |  | 21 |  | * 전공정 작업지연 감속주입 요청 함. | [14 empty] | 90.03 | 100 | 0 | 0 | 0 |  | 450 | 300 | 선택 | 선택 | 0 | 0 | 0 |  | 450 | 300 | 선택 | 선택 | 해제 | 미정 | 미정 | 선택 | 미정 |  | 미정 | BT180180 | H
B48939 | 2018-11-10 | 2 | D | 잔강최소화전 | 7 | A | AE1038M2 | 탄소강 | B | BM#1 | 1600 | 44 | 1615 | 1546 | 31 | 5700 |  | 1 | 0.34 | 15 |  | -2.03 | 1575 | 1613 | 0.08 | 0 | 0 | 33 | 3 | 59 | Y |  | 2018-11-11 01:21 | 78 | 1091 | 19 | 23 | 27 | 28 | 30 | 30 | 30 | 29 | 28 | 27 | 27 | 26 | 25 | 25 | 27 | 30 | 25 | 30 | -0.12 | Y | 40.02 | Y | -0.2 | [7 empty] | N | N | N | N | 150 | 0.47 | 61 | 104740 | 92700 | 4970 | 3000 | 10 | 1 |  | 2018-11-11 01:30 | 1575 | 110 |  | 28 |  | * 전공정지연 감속주입 | [14 empty] | 107.21 | 100 | 0 | 3400 | 0 |  | 650 |  | 선택 | 해제 | 0 | 3200 | 0 |  | 650 |  | 선택 | 해제 | 해제 | 미정 | 선택 | 미정 | 미정 |  | 미정 | RB110.00 | C
A49042 | 2018-11-10 | 1 | D |  | 8 | A | SCR420HB2 | 소입성보증강 | C2 | BM#2 | 1616 | 40 | 1617 | 1541 | 34 | 5600 |  | 3 | 0.33 | 18 |  | -1.78 | 1577 | 1617 | 0 | 15.44 |  | 12 | 17 | 67 | Y |  | 2018-11-11 01:47 | 68 | 1090 | 29 | 35 | 36 | 37 | 37 | 37 | 36 | 34 | 34 | 34 | 33 | 34 |  | 34 | 35 | 37 | 33 | 37 | -0.07 | Y | 35 | Y | 0.2 | [7 empty] | N | N | N | N | 140 | 0.5 | 57 | 93049 | 94840 | 7130 | 15400 | 1 | 1 | 10 | 2018-11-11 01:49 | 1577 | 94 |  | 25 |  | * 전공정 작업지연 감속주입 요청 함. | [14 empty] | 91.31 | 100 | 0 | 0 | 0 |  | 450 | 300 | 선택 | 선택 | 0 | 0 | 0 |  | 450 | 300 | 선택 | 선택 | 해제 | 미정 | 미정 | 선택 | 미정 |  | 미정 | BT180180 | H
B48940 | 2018-11-10 | 2 | D | 잔강최소화 | 8 | A | 30MNB5M | 합금강 | 30MNB5M계 | BM#1 | 1607 | 40 | 1625 | 1557 | 33 | 6500 |  | 1 | 0.34 | 15 |  | -2.42 | 1558 | 1625 | 0.1 | 0 | 0 | 23 | 80 | 54 | Y |  | 2018-11-11 02:36 | 60 | 1087 | 12 | 22 | 21 | 21 | 23 | 24 | 24 | 23 | 22 | 22 | 22 | 21 |  | 21 | 21 | 24 | 21 | 22 | -0.02 | Y | 30 | Y | -0.2 | [7 empty] | N | N | N | N | 140 | 0.4 | 63 | 95532 | 92900 | 5030 | 17200 | 10 | 1 |  | 2018-11-11 02:40 | 1558 | 117 |  | 28 | [16 empty] | 95.53 | 100 | 4500 | 0 | 0 |  | 400 |  | 선택 | 선택 | 4500 | 0 | 0 |  | 400 |  | 선택 | 선택 | 해제 | 미정 | 선택 | 미정 | 선택 |  | 미정 | RB107.95 | H
A49043 | 2018-11-10 | 1 | D |  | 9 | A | SCR420HB2 | 소입성보증강 | C2 | BM#2 | 1612 | 41 | 1586 | 1552 | 33 | 5400 |  | 3 | 0.33 | 18 |  | -0.72 | 1569 | 1586 | 0 | 16.11 |  | 35 | 39 | 72 | Y |  | 2018-11-11 02:49 | 60 | 1088 | 32 | 29 | 28 | 27 | 27 | 26 | 25 | 25 | 24 | 23 | 23 | 22 |  | 22 | 26 | 28 | 22 | 0 | -0.13 |  | 45 | Y | -0.2 | [7 empty] | N | N | N | N | 130 | 0.5 | 60 | 101508 | 99480 | 6630 | 16300 | 1 | 1 | 10 | 2018-11-11 02:59 | 1569 | 89 |  | 22 |  | * 전공정 작업지연 감속주입 요청 함. | [14 empty] | 95.72 | 100 | 0 | 0 | 0 |  | 450 | 300 | 선택 | 선택 | 0 | 0 | 0 |  | 450 | 300 | 선택 | 선택 | 해제 | 미정 | 미정 | 선택 | 선택 | 8 | 미정 | BT180180 | H
A49044 | 2018-11-10 | 1 | D |  | 10 | A | SCR420HB2 | 소입성보증강 | C2 | BM#2 | 1599 | 44 | 1614 | 1532 | 34 | 6300 |  | 3 | 0.32 | 20 |  | -1.53 | 1577 | 1614 | 0 | 14.51 |  | 21 | 23 | 73 | Y |  | 2018-11-11 03:49 | 68 | 1089 | 21 | 25 | 28 | 30 | 30 | 29 | 29 | 28 | 27 | 26 | 25 | 24 |  | 24 | 27 | 30 | 24 | 0 | -0.15 | Y | 39.98 | Y | -0.2 | [7 empty] | N | N | N | N | 120 | 0.5 | 59 | 101508 | 97440 | 7190 | 14600 | 1 | 1 | 10 | 2018-11-11 04:06 | 1577 | 95 |  | 24 |  | * 전공정 작업지연 감속주입 요청 함. | [14 empty] | 97.14 | 100 | 0 | 0 | 0 |  | 450 | 300 | 선택 | 선택 | 0 | 0 | 0 |  | 450 | 300 | 선택 | 선택 | 해제 | 미정 | 미정 | 선택 | 미정 |  | 미정 | BT180180 | H
B48941 | 2018-11-10 | 2 | D |  | 9 | A | 30MNB5M | 합금강 | 30MNB5M계 | BM#1 | 1622 | 37 | 1636 | 1556 | 32 | 6300 |  | 1 | 0.32 | 15 |  | -2.83 | 1563 | 1630 | 0.08 | 0 | 0 | 5 | 4 | 56 | Y |  | 2018-11-11 03:41 | 65 | 1087 | 20 | 23 | 23 | 24 | 24 | 24 | 23 | 22 | 21 | 20 | 19 | 18 | 17 | 16 | 21 | 24 | 16 | 24 | -0.16 | Y | 50 | Y | -0.2 | [7 empty] | N | N | N | N | 130 | 0.4 | 72 | 95532 | 90000 | 5050 | 16800 | 10 | 1 |  | 2018-11-11 03:46 | 1563 | 115 |  | 27 |  | *샘플채취ID:103.203 | [14 empty] | 100.51 | 0 | 0 | 0 | 300 |  | 400 |  | 선택 | 선택 | 0 | 0 | 300 |  | 400 |  | 선택 | 선택 | 해제 | 미정 | 선택 | 미정 | 미정 |  | 미정 | RB107.95 | C
A49045 | 2018-11-10 | 1 | B |  | 11 | A | SCR420HB2 | 소입성보증강 | C2 | BM#2 | 1588 | 41 | 1620 | 1528 | 36 | 6300 |  | 3 | 0.34 | 15 |  | -1.69 | 1556 | 1620 | 0 | 42.81 |  | 2 | 22 | 66 | Y |  | 2018-11-11 05:03 | 47 | 1088 | 22 | 23 | 24 | 23 | 22 | 21 | 19 | 19 | 18 | 17 |  |  |  | 17 | 21 | 24 | 17 | 0 | -0.2 |  | 35.03 | Y | -0.2 | [7 empty] | N | N | N | N | 110 | 0.52 | 54 | 93049 | 94090 | 7430 | 15600 | 1 | 1 | 10 | 2018-11-11 05:07 | 1557 | 100 |  | 12 | [16 empty] | 91.99 | 100 | 0 | 0 | 0 |  | 450 | 300 | 선택 | 선택 | 0 | 0 | 0 |  | 450 | 300 | 선택 | 선택 | 해제 | 미정 | 미정 | 선택 | 미정 |  | 미정 | BT180180 | H
B48942 | 2018-11-10 | 2 | B |  | 10 | A | 30MNB5M | 합금강 | 30MNB5M계 | BM#1 | 1597 | 43 | 1647 | 1537 | 39 | 7700 |  | 1 | 0.3 | 15 |  | -2.5 | 1571 | 1640 | 0.07 | 0 | 0 | 30 | 31 | 63 | Y |  | 2018-11-11 04:52 | 73 | 1087 | 13 | 21 | 25 | 28 | 29 | 30 | 30 | 30 | 29 | 28 | 28 | 27 | 26 | 25 | 26 | 30 | 25 | 30 | -0.11 | Y | 45.02 | Y | 0 | [7 empty] | N | N | N | N | 120 | 0.4 | 71 | 78896 | 92320 | 5120 | 16600 | 10 | 1 |  | 2018-11-11 04:58 | 1571 | 127 |  | 29 | [16 empty] | 80.92 | 100 | 0 | 0 | 0 |  | 400 |  | 선택 | 선택 | 0 | 0 | 0 |  | 400 |  | 선택 | 선택 | 해제 | 미정 | 선택 | 미정 | 미정 |  | 미정 | RB107.95 | H
A49046 | 2018-11-10 | 1 | B | TUNDISH교체전 | 12 | A | SCR420HB2 | 소입성보증강 | C2 | BM#2 | 1602 | 42 | 1619 | 1545 | 39 | 6600 |  | 3 | 0.33 | 18 |  | -1.59 | 1581 | 1619 | 0 | 27.71 |  | 12 | 18 | 67 | Y |  | 2018-11-11 05:53 | 72 | 1080 | 15 | 27 | 33 | 36 | 37 | 38 | 38 | 37 | 37 | 37 | 36 | 35 |  | 35 | 34 | 38 | 35 | 37 | -0.05 | Y | 29.98 | Y | -0.2 | [7 empty] | N | N | N | N | 100 | 0.52 | 57 | 91686 | 97960 | 6990 | 2000 | 1 | 1 |  | 2018-11-11 05:56 | 1581 | 96 |  | 19 |  |  | 612C7300786F4321BFDA1DDC5BECF72B | 270012B1E1754D4B9D967670743276F4 | 9407DB482E134472B1F49E33CD0B7835 | [11 empty] | 87.36 | 100 | 0 | 3100 | 0 |  | 450 | 300 | 선택 | 선택 | 0 | 3100 | 0 |  | 450 | 300 | 선택 | 선택 | 해제 | 미정 | 미정 | 선택 | 미정 |  | 미정 | BT180180 | H
B48943 | 2018-11-10 | 2 | B |  | 11 | A | 30MNB5M | 합금강 | 30MNB5M계 | BM#1 | 1616 | 42 | 1636 | 1555 | 34 | 6800 |  | 1 | 0.28 | 15 |  | -2.75 | 1570 | 1633 | 0.07 | 0 | 0 | 33 | 4 | 67 | Y |  | 2018-11-11 06:01 | 72 | 1083 | 22 | 23 | 23 | 24 | 24 | 24 | 24 | 23 | 23 | 22 | 22 | 21 | 19 | 19 | 22 | 24 | 19 | 24 | -0.1 | Y | 50 | Y | 0 | [7 empty] | N | N | N | N | 110 | 0.4 | 68 | 78590 | 87610 | 5090 | 14800 | 10 | 1 |  | 2018-11-11 06:10 | 1570 | 127 |  | 34 |  | *샘플채취 ID:103.203 | [14 empty] | 84.46 | 100 | 0 | 0 | 300 |  | 400 |  | 선택 | 선택 | 0 | 0 | 300 |  | 400 |  | 선택 | 선택 | 해제 | 미정 | 선택 | 미정 | 미정 |  | 미정 | RB107.95 | H
A49047 | 2018-11-10 | 1 | B | TUNDISH교체 | 1 | A | 20MNCRS5HM | 소입성보증강 | C1 | BM#2 | 1657 | 47 | 1641 | 1568 | 44 | 6800 |  | 3 | 0.33 | 19 |  | -1.91 | 1592 | 1642 | 0 | 28.57 |  | 35 | 40 | 73 | Y |  | 2018-11-11 07:06 | 86 | 1087 | -325 | -93 | 21 | 28 | 27 | 25 | 24 | 22 | 21 | 31 | 36 | 38 | 39 | 44 | 35 | 44 | 44 | 0 | 0 |  |  | Y | 0.2 |  | 2.95 | 2.95 | 1.06 |  |  |  | N | N | N | N | 150 | 0.5 | 60 | 92952 | 101560 | 3280 | 14500 | 12 | 2 | 10 | 2018-11-11 07:06 | 1592 | 120 |  | 30 |  | * T/D 용강량 실측:1200mm / 19.1 TON * T/D FLUX 용탕부: 120 KG / 유탕부: 15KG 투입 * 슬리브 롱노즐( Y자형 ) 사용 * 첫 HEAT 수소측정 기준초과(10분)이상공정 등록 및 생관통보. * 10분 수소측정값 3PPM 초과로 2회 측정. (1차:2.95PPM2차:3.05PPM) | [14 empty] | 87.12 | 100 | 1000 | 0 | 0 |  | 450 | 300 | 선택 | 선택 | 700 | 0 | 0 |  | 450 | 300 | 선택 | 선택 | 해제 | 미정 | 미정 | 미정 | 미정 |  | 미정 | RB110.00 | C
B48944 | 2018-11-10 | 2 | B |  | 12 | A | 30MNB5M | 합금강 | 30MNB5M계 | BM#1 | 1606 | 57 | 1647 | 1565 | 51 | 8200 |  | 1 | 0.25 | 15 |  | 0 | 1568 | 1641 | 0.12 | 0 | 0 | 20 | 1 | 16933 | Y |  | 2018-11-11 07:21 | 70 | 1164 | 14 | 18 | 21 | 22 | 23 | 22 | 22 | 20 | 20 | 18 | 18 | 16 | 15 | 13 | 19 | 23 | 13 | 22 | -0.2 | Y | 49.98 | Y | -0.2 | [7 empty] | N | N | N | N | 100 | 0.4 | 72 | 94834 | 95010 | 5070 | 16600 | 10 | 1 |  | 2018-11-11 07:28 | 1568 | 137 |  | 23 | [16 empty] | 94.79 | 100 | 0 | 0 | 0 |  | 400 |  | 선택 | 선택 | 0 | 0 | 0 |  | 400 |  | 선택 | 선택 | 해제 | 미정 | 선택 | 미정 | 미정 |  | 미정 | RB107.95 | H
A49048 | 2018-11-11 | 1 | B |  | 2 | A | 20MNCRS5HM | 소입성보증강 | C1 | BM#2 | 1675 | 40 | 1631 | 1577 | 30 | 5400 |  | 3 | 0.45 | 18 |  | -2.04 | 1579 | 1630 | 0 | 36.66 |  | 21 | 24 | 63 | Y |  | 2018-11-11 08:11 | 73 | 1086 | 41 | 39 | 38 | 38 | 37 | 38 | 37 | 37 | 36 | 36 | 34 | 34 |  | 34 | 37 | 38 | 34 | 38 | -0.09 | Y | 45 | Y | 0 | [7 empty] | N | N | N | N |  | 0.52 | 56 | 92952 | 97020 | 1690 | 14400 | 12 | 2 | 20 | 2018-11-11 08:32 | 1579 | 122 |  | 28 | [16 empty] | 94.18 | 100 | 0 | 0 | 0 |  | 450 | 300 | 선택 | 선택 | 0 | 0 | 0 |  | 450 | 300 | 선택 | 선택 | 해제 | 미정 | 미정 | 미정 | 미정 |  | 미정 | RB110.00 | C
B48945 | 2018-11-11 | 2 | B |  | 13 | A | 30MNB5M | 합금강 | 30MNB5M계 | BM#1 | 1586 | 54 | 1635 | 1547 | 44 | 7900 |  | 1 | 0.23 | 15 |  | -2.49 | 1568 | 1627 | 0.13 | 0 | 0 | 5 | 5 | 70 | Y |  | 2018-11-11 08:30 | 70 | 1090 | 11 | 16 | 21 | 24 | 25 | 25 | 25 | 24 | 24 | 22 | 21 | 21 | 20 | 15 | 21 | 25 | 15 | 25 | -0.18 | Y | 55 | Y | -0.6 | [7 empty] | N | N | N | N | 150 | 0.4 | 80 | 97464 | 100910 | 5070 | 14400 | 10 | 1 |  | 2018-11-11 08:36 | 1568 | 139 |  | 29 | [16 empty] | 91.64 | 100 | 0 | 0 | 0 |  | 400 |  | 선택 | 선택 | 0 | 0 | 0 |  | 400 |  | 선택 | 선택 | 해제 | 미정 | 선택 | 미정 | 미정 |  | 미정 | RB107.95 | H
A49049 | 2018-11-11 | 1 | B |  | 3 | B | 20MNCRS5HM | 소입성보증강 | C1 | BM#2 | 1604 | 45 | 1639 | 1544 | 40 | 7500 |  | 3 | 0.32 | 19 |  | -1.78 | 1588 | 1633 | 0 | 28.77 |  | 2 | 23 | 62 | Y |  | 2018-11-11 09:08 | 82 | 1087 | 30 | 38 | 41 | 44 | 45 | 45 | 45 | 44 | 44 | 43 | 42 | 41 |  | 41 | 42 | 45 | 41 | 45 | -0.11 | Y | 35 | Y | -0.2 | [7 empty] | N | N | N | N | 130 | 0.51 | 59 | 100698 | 100270 | 1660 | 15400 | 12 | 2 | 40 | 2018-11-11 09:12 | 1588 | 121 |  | 31 | [16 empty] | 98.87 | 100 | 0 | 0 | 0 |  | 450 | 300 | 선택 | 선택 | 0 | 0 | 0 |  | 450 | 300 | 선택 | 선택 | 해제 | 미정 | 미정 | 미정 | 미정 |  | 미정 | RB110.00 | C
B48946 | 2018-11-11 | 2 | B |  | 14 | A | 30MNB5M | 합금강 | 30MNB5M계 | BM#1 | 1571 | 51 | 1644 | 1565 | 48 | 8200 |  | 1 | 0.25 | 15 |  | -2.73 | 1579 | 1646 | 0.13 | 0 | 0 | 30 | 32 | 58 | Y |  | 2018-11-11 09:28 | 81 | 1089 | 11 | 23 | 27 | 29 | 31 | 31 | 32 | 32 | 31 | 30 | 30 | 29 | 28 | 26 | 28 | 32 | 26 | 31 | -0.15 | Y | 39.93 | Y | -0.2 | [7 empty] | N | N | N | N | 140 | 0.4 | 74 | 97464 | 97230 | 5040 | 15200 | 10 | 1 |  | 2018-11-11 09:45 | 1579 | 154 |  | 52 |  | *샘플채취 ID:103.203 | [14 empty] | 95.32 | 100 | 0 | 0 | 300 |  | 400 |  | 선택 | 선택 | 0 | 0 | 300 |  | 400 |  | 선택 | 선택 | 해제 | 미정 | 선택 | 미정 | 미정 |  | 미정 | RB107.95 | H
A49050 | 2018-11-11 | 1 | B |  | 4 | A | 20MNCRS5HM | 소입성보증강 | C1 | BM#2 | 1575 | 44 | 1632 | 1531 | 41 | 7500 |  | 3 | 0.32 | 18 |  | -1.7 | 1592 | 1632 | 0 | 27.28 |  | 12 | 19 | 69 | Y |  | 2018-11-11 10:02 | 86 | 1092 | 37 | 40 | 42 | 44 | 46 | 47 | 47 | 46 | 46 | 45 | 44 | 44 |  | 44 | 44 | 47 | 44 | 46 | -0.05 | Y | 30 | Y | 0 | [7 empty] | N | N | N | N | 120 | 0.51 | 58 | 100698 | 98070 | 3370 | 14800 | 12 | 2 | 10 | 2018-11-11 10:12 | 1592 | 120 |  | 38 | [16 empty] | 99.31 | 100 | 0 | 0 | 0 |  | 450 | 300 | 선택 | 선택 | 0 | 0 | 0 |  | 450 | 300 | 선택 | 선택 | 해제 | 미정 | 미정 | 미정 | 미정 |  | 미정 | RB110.00 | C
A49051 | 2018-11-11 | 1 | B |  | 5 | A | 20MNCRS5HM | 소입성보증강 | C1 | BM#2 | 1612 | 40 | 1627 | 1562 | 38 | 6300 |  | 3 | 0.33 | 18 |  | -1.63 | 1587 | 1627 | 0 | 30.72 |  | 35 | 41 | 44 | Y |  | 2018-11-11 11:09 | 81 | 1083 | 42 | 42 | 42 | 45 | 45 | 45 | 46 | 44 | 43 | 43 | 41 | 40 |  | 40 | 43 | 46 | 40 | 45 | -0.24 | Y | 24.98 | Y | -0.2 | [7 empty] | N | N | N | N | 110 | 0.51 | 57 | 100698 | 97500 | 2530 | 15000 | 12 | 2 | 20 | 2018-11-11 11:12 | 1587 | 121 |  | 32 | [16 empty] | 100.7 | 100 | 0 | 0 | 0 |  | 450 | 300 | 선택 | 선택 | 0 | 0 | 0 |  | 450 | 300 | 선택 | 선택 | 해제 | 미정 | 미정 | 미정 | 미정 |  | 미정 | RB110.00 | C
B48947 | 2018-11-11 | 2 | B | TUNDISH교체전 | 15 | A | 30MNB5M | 합금강 | 30MNB5M계 | BM#1 | 1591 | 55 | 1654 | 1537 | 52 | 8500 |  | 1 | 0.25 | 15 |  | -2.81 | 1580 | 1651 | 0.17 | 0 | 0 | 33 | 5 | 49 | Y |  | 2018-11-11 10:48 | 82 | 1086 | 21 | 25 | 29 | 30 | 32 | 34 | 34 | 34 | 33 | 33 | 32 | 32 |  | 32 | 31 | 34 | 32 | 34 | -0.05 | Y | 29.98 | Y | 0 | [7 empty] | N | N | N | N | 130 | 0.4 | 66 | 83864 | 87960 | 5040 | 2000 | 10 | 1 |  | 2018-11-11 10:54 | 1580 | 169 |  | 49 |  |  | 2D2FE0CE53734920929EB12282460A05 | 37224317467A48BD854E3201C5F106DF | 6E8C75842ED64D7BA5971D7A61BEAA15 | [11 empty] | 90.18 | 100 | 0 | 3100 | 0 |  | 400 |  | 선택 | 선택 | 0 | 2500 | 0 |  | 400 |  | 선택 | 선택 | 해제 | 미정 | 선택 | 미정 | 미정 |  | 미정 | RB107.95 | H
B48948 | 2018-11-11 | 2 | B |  | 6 | A | 20MNCRS5HM | 소입성보증강 | C1 | BM#2 | 1606 | 59 | 1657 | 1545 | 0 | 0 |  | 1 | 0.27 | 18 |  | -2.68 | 1581 | 1656 | 0 | 0.52 | 0 | 20 | 2 | 43 | Y |  | 2018-11-11 12:07 | 75 | 1076 | 36 | 37 | 36 | 36 | 36 | 35 | 33 | 31 | 31 | 30 | 29 | 28 |  | 28 | 33 | 36 | 28 | 36 | -0.18 |  | 44.98 | Y | -0.2 | [7 empty] | N | N | N | N | 100 | 0.52 | 56 | 100698 | 98050 | 70 | 15500 | 12 | 2 | 30 | 2018-11-11 12:17 | 1581 | 153 |  | 36 | [16 empty] | 104.62 | 76.92 | 0 | 0 | 0 |  | 450 | 300 | 선택 | 선택 | 0 | 0 | 0 |  | 450 | 300 | 선택 | 선택 | 해제 | 미정 | 미정 | 미정 | 미정 |  | 미정 | RB110.00 | C
A49052 | 2018-11-11 | 1 | C | TUNDISH교체 | 1 | A | AE1055LS | 탄소강 | G-AE1055LS | BM#1 | 1621 | 41 | 1629 | 1564 | 37 | 5800 |  | 3 | 0.31 | 25 |  | -1.93 | 1581 | 1639 | 0 | 27.2 |  | 21 | 25 | 43 | Y |  | 2018-11-11 12:23 | 97 | 1095 | 32 | 34 | 29 | 35 | 42 | 45 | 45 | 46 | 46 | 46 |  |  |  | 46 | 41 | 46 | 46 | 46 | 0 |  | 10 | Y | 0 |  | 2.18 | 2.18 |  |  |  |  | Y | N | N | M | 230 | 0.46 | 55 | 84590 | 88400 | 7000 | 16100 | 15 | 2 |  | 2018-11-11 12:29 | 1581 | 147 |  | 47 |  | *T/Dflux 유15kg 용225kg | [14 empty] | 88.67 | 100 | 1500 | 0 | 0 |  | 400 |  | 선택 | 해제 | 1500 | 0 | 0 |  | 400 |  | 선택 | 해제 | 해제 | 미정 | 미정 | 선택 | 미정 |  | 미정 | BT180180 | H
B48949 | 2018-11-11 | 2 | C |  | 7 | A | 20MNCRS5HM | 소입성보증강 | C1 | BM#2 | 1612 | 57 | 1647 | 1564 | 52 | 9000 |  | 1 | 0.24 | 18 |  | -2.76 | 1576 | 1648 | 0 | 0.28 | 0 | 5 | 6 | 41 | Y |  | 2018-11-11 13:19 | 70 | 1088 | 23 | 27 | 30 | 32 | 31 | 30 | 30 | 28 | 27 | 26 | 24 | 22 | 22 | 22 | 27 | 32 | 22 | 30 | -0.22 | Y | 45 | Y | 0 | [7 empty] | N | N | N | N | 150 | 0.52 | 62 | 100698 | 108170 | 140 | 14600 | 12 | 2 | 10 | 2018-11-11 13:08 | 1576 | 142 |  | 23 | [16 empty] | 94.55 | 76.92 | 0 | 0 | 0 |  | 450 | 300 | 선택 | 선택 | 0 | 0 | 0 |  | 450 | 300 | 선택 | 선택 | 해제 | 미정 | 미정 | 미정 | 미정 |  | 미정 | RB110.00 | C
A49053 | 2018-11-11 | 1 | C |  | 2 | A | AE1055LS | 탄소강 | G-AE1055LS | BM#1 | 1630 | 43 | 1620 | 1562 | 29 | 4900 |  | 3 | 0.31 | 25 |  | -1.59 | 1568 | 1620 | 0 | 31.79 |  | 2 | 24 | 43 | Y |  | 2018-11-11 13:29 | 84 | 1094 | 44 | 44 | 44 | 45 | 45 | 45 | 45 | 45 | 45 | 44 | 44 | 43 | 44 | 44 | 44 | 45 | 43 | 45 | -0.05 | Y | 40.03 | Y | 0.2 | [7 empty] | Y | Y | Y | Y | 220 | 0.49 | 63 | 84590 | 96400 | 6980 | 15700 | 15 | 2 |  | 2018-11-11 13:36 | 1568 | 138 |  | 38 | [16 empty] | 81.81 | 100 | 0 | 0 | 0 |  | 400 |  | 선택 | 해제 | 0 | 0 | 0 |  | 400 |  | 선택 | 해제 | 해제 | 미정 | 미정 | 선택 | 미정 |  | 미정 | BT180180 | H
B48950 | 2018-11-11 | 2 | C |  | 8 | B | 20MNCRS5HM | 소입성보증강 | C1 | BM#2 | 1598 | 57 | 1655 | 1547 | 52 | 8900 |  | 1 | 0.34 | 18 |  | 0 | 1571 | 1645 | 0 | 0.33 | 0 | 30 | 33 | 36 | Y |  | 2018-11-11 14:26 | 65 | 1090 | 17 | 29 | 34 | 36 | 37 | 38 | 37 | 36 | 34 | 33 | 32 | 30 | 28 | 28 | 33 | 38 | 28 | 0 | -0.29 | Y | 35.02 | Y | -0.4 | [7 empty] | N | N | N | N | 140 | 0.52 | 61 | 100698 | 105120 | 60 | 15700 | 12 | 2 | 20 | 2018-11-11 14:35 | 1571 | 139 |  | 21 | [16 empty] | 97.67 | 76.92 | 0 | 0 | 0 |  | 450 | 300 | 선택 | 선택 | 0 | 0 | 0 |  | 450 | 300 | 선택 | 선택 | 해제 | 미정 | 미정 | 미정 | 선택 | 7 | 미정 | RB110.00 | H
A49054 | 2018-11-11 | 1 | C |  | 3 | A | AE1055LS | 탄소강 | G-AE1055LS | BM#1 | 1614 | 42 | 1613 | 1550 | 34 | 5400 |  | 3 | 0.31 | 25 |  | -1.35 | 1559 | 1599 | 0 | 35.27 |  | 12 | 20 | 57 | Y |  | 2018-11-11 14:28 | 75 | 1079 | 42 | 39 | 38 | 38 | 38 | 37 | 36 | 36 | 35 | 35 | 34 | 34 |  | 34 | 37 | 38 | 34 | 38 | -0.09 |  | 45 | Y | 0 | [7 empty] | Y | Y | Y | Y | 210 | 0.5 | 57 | 101508 | 92200 | 6630 | 16200 | 15 | 2 |  | 2018-11-11 14:38 | 1559 | 124 |  | 42 | 19 | [15 empty] | 102.33 | 100 | 0 | 0 | 0 |  | 400 |  | 선택 | 해제 | 0 | 0 | 0 |  | 400 |  | 선택 | 해제 | 해제 | 미정 | 미정 | 선택 | 미정 |  | 미정 | BT180180 | H
B48951 | 2018-11-11 | 2 | C | TUNDISH교체전 | 9 | A | 20MNCRS5HM | 소입성보증강 | C1 | BM#2 | 1641 | 41 | 1656 | 1576 | 35 | 7400 |  | 1 | 0.33 | 18 |  | 0 | 1576 | 1647 | 0 | 0.29 | 0 | 33 | 6 | 37 | Y |  | 2018-11-11 15:23 | 70 | 1081 | 25 | 30 | 33 | 35 | 36 | 36 | 36 | 35 | 33 | 31 | 31 | 28 |  | 28 | 33 | 36 | 28 | 36 | -0.23 | Y | 35 | Y | -0.6 | [7 empty] | N | N | N | N | 130 | 0.52 | 58 | 110014 | 99720 | -1520 | 2000 | 12 | 2 | 30 | 2018-11-11 15:39 | 1576 | 132 |  | 28 |  |  | AF71609F7F5A40869EF0B2BE5D7C1F29 | A971184C446D4CFD8D0B1A9FDBC05ACE | 0EEA6DFA0D8142EF88241BCBC828D945 | 65ECFDBF7CBD4F0FA0EC74682EC30CDC | [10 empty] | 111.13 | 100 | 0 | 2800 | 0 |  | 450 | 300 | 선택 | 선택 | 0 | 2600 | 0 |  | 450 | 300 | 선택 | 선택 | 해제 | 미정 | 미정 | 미정 | 미정 |  | 미정 | RB110.00 | H
A49055 | 2018-11-11 | 1 | C |  | 4 | A | AE1055LS | 탄소강 | G-AE1055LS | BM#1 | 1637 | 40 | 1596 | 1563 | 32 | 4400 |  | 3 | 0.31 | 25 |  | -1.88 | 1540 | 1596 | 0 | 36.98 |  | 35 | 42 | 71 | Y |  | 2018-11-11 15:48 | 56 | 1092 | 33 | 31 | 29 | 29 | 28 | 27 | 26 | 25 | 24 | 24 | 23 | 23 | 23 | 23 | 27 | 29 | 23 | 23 | -0.12 |  | 50 | Y | 0 | [7 empty] | Y | Y | Y | Y | 200 | 0.5 | 62 | 101508 | 98400 | 6840 | 15600 | 15 | 2 |  | 2018-11-11 15:53 | 1540 | 110 |  | 20 | 13 | [15 empty] | 96.31 | 100 | 0 | 0 | 0 |  | 400 |  | 선택 | 해제 | 0 | 0 | 0 |  | 400 |  | 선택 | 해제 | 해제 | 미정 | 미정 | 선택 | 미정 |  | 미정 | BT180180 | H
A49056 | 2018-11-11 | 1 | C |  | 5 | B | AE1055LS | 탄소강 | G-AE1055LS | BM#1 | 1592 | 40 | 1598 | 1539 | 35 | 4600 |  | 3 | 0.32 | 25 |  | -1.44 | 1555 | 1598 | 0 | 28.74 |  | 21 | 26 | 58 | Y |  | 2018-11-11 16:41 | 71 | 1085 | 27 | 32 | 33 | 34 | 35 | 35 | 34 | 34 | 34 | 33 |  |  |  | 33 | 33 | 35 | 33 | 34 | -0.08 | Y | 25.02 | Y | -0.2 | [7 empty] | Y | Y | Y | Y | 190 | 0.5 | 52 | 84590 | 85900 | 7030 | 15700 | 15 | 2 |  | 2018-11-11 16:48 | 1555 | 110 |  | 31 | [16 empty] | 91.05 | 100 | 0 | 0 | 0 |  | 400 |  | 선택 | 해제 | 0 | 0 | 0 |  | 400 |  | 선택 | 해제 | 해제 | 미정 | 미정 | 선택 | 미정 |  | 미정 | BT180180 | H
B48952 | 2018-11-11 | 2 | C | TUNDISH교체 | 1 | A | SCM435HF | 소입성보증강 | D | BM#2 | 1592 | 57 | 1656 | 1514 | 0 | 0 |  | 1 | 0.34 | 20 |  | 0 | 1586 | 1651 | 0 | 0.36 | 0 | 20 | 3 | 42 | Y |  | 2018-11-11 16:30 | 89 | 1098 | -113 | 22 | 22 | 16 | 22 | 26 | 32 | 32 | 34 | 34 | 34 | 33 | 33 | 34 | 28 | 34 | 33 | 34 | 0 |  | 20 | Y | 0.2 | 1.1 | 2.9 | 2.73 | 1.83 |  |  |  | N | N | N | N | 150 | 0.48 | 65 | 96323 | 105850 | 80 | 16600 | 8 | 1 | 10 | 2018-11-11 16:43 | 1586 | 158 |  | 43 | 9 | *T/D플럭스 120/15KG *롱노즐 실리부 부착 *수소 10분 측정값 기준치 초과,생관통보(1차 3.03PPM,2차 2.9PPM, 3차 1.83PPM) | [14 empty] | 91.56 | 75 | 700 | 0 | 0 |  | 650 | 400 | 선택 | 선택 | 700 | 0 | 0 |  | 650 | 400 | 선택 | 선택 | 해제 | 미정 | 미정 | 미정 | 미정 |  | 미정 | RB110.00 | C
A49057 | 2018-11-11 | 1 | C |  | 6 | A | AE1055LS | 탄소강 | G-AE1055LS | BM#1 | 1644 | 40 | 1592 | 1565 | 33 | 3800 |  | 3 | 0.31 | 27 |  | -1.31 | 1550 | 1592 | 0 | 32.09 |  | 2 | 25 | 56 | Y |  | 2018-11-11 17:56 | 66 | 1089 | 33 | 34 | 36 | 37 | 37 | 37 | 36 | 36 | 35 | 35 | 34 | 34 | 34 | 34 | 35 | 37 | 34 | 37 | -0.06 | Y | 45 | Y | 0 | [7 empty] | Y | Y | Y | Y | 180 | 0.5 | 62 | 101508 | 96600 | 6870 | 16000 | 15 | 2 |  | 2018-11-11 17:51 | 1550 | 97 |  | 8 |  | *롱노즐SEN내부크랙으로교체 | [14 empty] | 97.98 | 100 | 0 | 0 | 0 |  | 400 |  | 선택 | 해제 | 0 | 0 | 0 |  | 400 |  | 선택 | 해제 | 해제 | 미정 | 미정 | 선택 | 선택 | 5 | 미정 | BT180180 | H
B48953 | 2018-11-11 | 2 | C |  | 2 | A | SCM435HF | 소입성보증강 | D | BM#2 | 1594 | 53 | 1634 | 1555 | 36 | 7600 |  | 1 | 0.34 | 18 |  | -2.19 | 1573 | 1636 | 0 | 0.33 | 0 | 5 | 7 | 46 | Y |  | 2018-11-11 17:41 | 76 | 1074 | 32 | 31 | 30 | 29 | 30 | 29 | 27 | 28 | 26 | 26 | 25 | 22 | 21 | 21 | 27 | 30 | 21 | 0 | -0.16 | Y | 55.03 | Y | 0 | [7 empty] | N | N | N | N | 140 | 0.51 | 66 | 101977 | 108380 | 90 | 15300 | 8 | 1 | 20 | 2018-11-11 18:03 | 1573 | 150 |  | 39 | [16 empty] | 96.2 | 75 | 0 | 0 | 0 |  | 650 | 400 | 선택 | 선택 | 0 | 0 | 0 |  | 650 | 400 | 선택 | 선택 | 해제 | 미정 | 미정 | 미정 | 미정 |  | 미정 | RB150.00 | C
A49058 | 2018-11-11 | 1 | C |  | 7 | A | AE1055LS | 탄소강 | G-AE1055LS | BM#1 | 1662 | 41 | 1600 | 1584 | 31 | 3600 |  | 3 | 0.31 | 25 |  | -1.68 | 1551 | 1600 | 0 | 30.29 |  | 12 | 21 | 59 | Y |  | 2018-11-11 18:50 | 67 | 1090 | 33 | 36 | 38 | 39 | 39 | 39 | 39 | 38 | 38 | 37 | 36 | 36 |  | 36 | 37 | 39 | 36 | 39 | -0.07 | Y | 40.02 | Y | 0 | [7 empty] | Y | Y | Y | Y | 230 | 0.5 | 58 | 101508 | 94350 | 6790 | 16200 | 15 | 2 |  | 2018-11-11 18:53 | 1551 | 102 |  | 17 | [16 empty] | 100.16 | 100 | 0 | 0 | 0 |  | 400 |  | 선택 | 해제 | 0 | 0 | 0 |  | 400 |  | 선택 | 해제 | 해제 | 미정 | 미정 | 선택 | 미정 |  | 미정 | BT180180 | H
B48954 | 2018-11-11 | 2 | C |  | 3 | A | SCM435HF | 소입성보증강 | D | BM#2 | 1633 | 48 | 1635 | 1586 | 45 | 6800 |  | 1 | 0.31 | 19 |  | 0 | 1559 | 1634 | 0 | 0.32 | 0 | 30 | 34 | 42 | Y |  | 2018-11-11 18:53 | 62 | 1096 | 17 | 19 | 27 | 29 | 29 | 30 | 29 | 28 | 27 | 26 | 26 | 24 | 22 | 22 | 27 | 30 | 22 | 29 | -0.18 | Y | 43.63 | Y | -2.14 | [7 empty] | N | N | N | N | 130 | 0.51 | 66 | 98420 | 103380 | 440 | 15200 | 8 | 1 | 10 | 2018-11-11 19:19 | 1559 | 159 |  | 37 | [16 empty] | 102.84 | 100 | 0 | 0 | 0 |  | 650 | 400 | 선택 | 선택 | 0 | 0 | 0 |  | 650 | 400 | 선택 | 선택 | 해제 | 미정 | 미정 | 미정 | 미정 |  | 미정 | RB100.00 | C
A49059 | 2018-11-11 | 1 | C |  | 8 | A | AE1055LS | 탄소강 | G-AE1055LS | BM#1 | 1567 | 40 | 1595 | 1534 | 32 | 5100 |  | 3 | 0.32 | 25 |  | -1.49 | 1550 | 1595 | 0 | 30.6 |  | 35 | 43 | 50 | Y |  | 2018-11-11 19:46 | 66 | 1090 | 36 | 34 | 35 | 35 | 36 | 35 | 34 | 33 | 33 | 32 | 32 | 31 | 30 | 29 | 33 | 36 | 29 | 35 | -0.16 | Y | 45 | Y | -0.2 | [7 empty] | Y | Y | Y | Y | 220 | 0.5 | 66 | 84590 | 98350 | 7030 | 14000 | 15 | 2 |  | 2018-11-11 19:51 | 1550 | 100 |  | 19 | [16 empty] | 80.29 | 100 | 0 | 0 | 0 |  | 400 |  | 선택 | 해제 | 0 | 0 | 0 |  | 400 |  | 선택 | 해제 | 해제 | 미정 | 미정 | 선택 | 미정 |  | 미정 | BT180180 | H
B48955 | 2018-11-11 | 2 | C | 잔강최소화전 | 4 | A | SCM435HF | 소입성보증강 | D | BM#2 | 1603 | 52 | 1635 | 1567 | 44 | 7600 |  | 1 | 0.32 | 19 |  | 0 | 1569 | 1636 | 0 | 0.31 | 0 | 33 | 7 | 51 | Y |  | 2018-11-11 19:48 | 72 | 1098 | 27 | 30 | 32 | 33 | 33 | 32 | 31 | 30 | 29 | 28 | 25 |  |  | 25 | 30 | 33 | 25 | 0 | -0.23 | Y | 35 | Y | -0.6 | [7 empty] | N | N | N | N | 120 | 0.5 | 55 | 106913 | 97320 | 120 | 3000 | 12 | 1 | 20 | 2018-11-11 20:36 | 1569 | 160 |  | 49 | [16 empty] | 111.37 | 100 | 0 | 3100 | 0 |  | 650 | 400 | 선택 | 선택 | 0 | 3100 | 0 |  | 650 | 400 | 선택 | 선택 | 해제 | 미정 | 미정 | 미정 | 미정 |  | 미정 | RB220.00 | C
A49060 | 2018-11-11 | 1 | A |  | 9 | A | AE1055LS | 탄소강 | G-AE1055LS | BM#1 | 1588 | 39 | 1588 | 1537 | 33 | 5000 |  | 3 | 0.33 | 26 |  | -1.29 | 1549 | 1588 | 0 | 30.03 |  | 21 | 27 | 59 | Y |  | 2018-11-11 20:45 | 65 | 1085 | 26 | 29 | 32 | 32 | 32 | 33 | 32 | 31 | 31 | 31 | 30 |  |  | 30 | 31 | 33 | 30 | 32 | -0.05 | Y | 25.03 | Y | -0.2 | [7 empty] | Y | Y | Y | Y | 210 | 0.5 | 53 | 84590 | 90530 | 7110 | 15530 | 15 | 2 |  | 2018-11-11 21:07 | 1549 | 105 |  | 26 |  | *롱노즐SEN내부크랙으로교체 | [14 empty] | 86.76 | 100 | 0 | 0 | 0 |  | 400 |  | 선택 | 해제 | 0 | 0 | 0 |  | 400 |  | 선택 | 해제 | 해제 | 미정 | 미정 | 선택 | 선택 | 3 | 미정 | BT180180 | H
B48956 | 2018-11-11 | 2 | A | 잔강최소화 | 5 | B | AE4145MA | 합금강 | AE4145M계 | BM#2 | 1596 | 50 | 1634 | 1556 | 40 | 8200 |  | 1 | 0.31 | 21 |  | 0 | 1562 | 1633 | 0.18 | 0 | 0 | 20 | 4 | 30 | Y |  | 2018-11-11 21:08 | 75 | 1094 | 16 | 36 | 36 | 36 | 36 | 35 | 34 | 34 | 32 | 31 | 29 |  |  | 29 | 32 | 36 | 29 | 36 | -0.17 |  | 40.02 | Y | -0.4 |  |  |  | 1.05 |  |  |  | N | N | N | N | 110 | 0.45 | 57 | 102588 | 96440 | 1670 | 15600 | 8 | 1 |  | 2018-11-11 21:25 | 1562 | 144 |  | 39 | 22 | [15 empty] | 106.03 | 100 | 2800 | 0 | 0 |  | 650 | 400 | 선택 | 선택 | 2800 | 0 | 0 |  | 650 | 400 | 선택 | 선택 | 선택 | 미정 | 미정 | 미정 | 선택 | 4 | 미정 | RB120.65 | C
A49061 | 2018-11-11 | 1 | A |  | 10 | A | AE1055LS | 탄소강 | G-AE1055LS | BM#1 | 1601 | 38 | 1597 | 1545 | 29 | 4700 |  | 3 | 0.31 | 25 |  | -1.64 | 1548 | 1597 | 0 | 29.88 |  | 2 | 26 | 54 | Y |  | 2018-11-11 21:50 | 64 | 1092 | 28 | 32 | 34 | 35 | 35 | 34 | 34 | 33 | 33 | 32 | 32 | 31 |  | 31 | 33 | 35 | 31 | 34 | -0.1 | Y | 40.02 | Y | -0.2 | [7 empty] | Y | Y | Y | Y | 200 | 0.5 | 58 | 101508 | 96120 | 7090 | 15780 | 15 | 2 |  | 2018-11-11 22:00 | 1548 | 100 |  | 17 | [16 empty] | 98.46 | 100 | 0 | 0 | 0 |  | 400 |  | 선택 | 해제 | 0 | 0 | 0 |  | 400 |  | 선택 | 해제 | 해제 | 미정 | 미정 | 선택 | 미정 |  | 미정 | BT180180 | H
B48957 | 2018-11-11 | 2 | A |  | 6 | A | AE4145MA | 합금강 | AE4145M계 | BM#2 | 1577 | 49 | 1624 | 1546 | 40 | 8000 |  | 1 | 0.3 | 25 |  | -2.3 | 1545 | 1627 | 0.22 | 0 | 0 | 5 | 8 | 49 | Y |  | 2018-11-11 22:26 | 58 | 1087 | 25 | 26 | 27 | 27 | 27 | 27 | 26 | 25 | 24 | 23 | 22 | 21 | 20 | 19 | 24 | 27 | 19 | 27 | -0.15 |  | 55.03 | Y | -0.2 |  |  |  | 0.9 |  |  |  | N | N | N | N | 100 | 0.46 | 67 | 97905 | 101620 | 90 | 15000 | 8 | 1 |  | 2018-11-11 22:21 | 1545 | 140 |  | 21 | [16 empty] | 98.89 | 100 | 0 | 0 | 0 |  | 650 | 400 | 선택 | 선택 | 0 | 0 | 0 |  | 650 | 400 | 선택 | 선택 | 선택 | 미정 | 미정 | 미정 | 미정 |  | 미정 | RB241.30 | C
A49062 | 2018-11-11 | 1 | A |  | 11 | A | AE1055LS | 탄소강 | G-AE1055LS | BM#1 | 1589 | 40 | 1593 | 1537 | 31 | 4800 |  | 3 | 0.31 | 25 |  | -1.6 | 1545 | 1593 | 0 | 17.27 |  | 12 | 22 | 55 | Y |  | 2018-11-11 22:48 | 61 | 1090 | 29 | 31 | 32 | 32 | 32 | 32 | 31 | 30 | 30 | 29 | 29 | 28 |  | 28 | 31 | 32 | 28 | 32 | -0.09 |  | 44.98 | Y | -0.2 | [7 empty] | Y | Y | Y | Y | 190 | 0.5 | 56 | 101508 | 93920 | 7120 | 15220 | 15 | 2 |  | 2018-11-11 22:55 | 1545 | 98 |  | 21 | [16 empty] | 100.6 | 100 | 0 | 0 | 0 |  | 400 |  | 선택 | 해제 | 0 | 0 | 0 |  | 400 |  | 선택 | 해제 | 해제 | 미정 | 미정 | 선택 | 미정 |  | 미정 | BT180180 | H
B48958 | 2018-11-11 | 2 | A |  | 7 | A | AE4145MA | 합금강 | AE4145M계 | BM#2 | 1627 | 45 | 1624 | 1577 | 39 | 7000 |  | 1 | 0.31 | 23 |  | -2.23 | 1545 | 1621 | 0.19 | 0 | 0 | 30 | 35 | 40 | Y |  | 2018-11-11 23:28 | 58 | 1085 | 15 | 22 | 26 | 27 | 27 | 27 | 27 | 26 | 25 | 24 | 24 | 23 | 22 | 21 | 24 | 27 | 21 | 27 | -0.12 | Y | 50 | Y | -0.2 |  |  |  | 0.91 | 0.91 |  |  | N | N | N | N | 150 | 0.46 | 69 | 102118 | 106330 | 10 | 15200 | 8 | 1 |  | 2018-11-11 23:35 | 1545 | 138 |  | 30 | 11 | [15 empty] | 97.07 | 100 | 0 | 0 | 0 |  | 650 | 400 | 선택 | 선택 | 0 | 0 | 0 |  | 650 | 400 | 선택 | 선택 | 선택 | 미정 | 미정 | 미정 | 미정 |  | 미정 | RB215.90 | C
A49063 | 2018-11-11 | 1 | A |  | 12 | A | AE1055LS | 탄소강 | G-AE1055LS | BM#1 | 1559 | 41 | 1587 | 1535 | 35 | 5600 |  | 3 | 0.31 | 25 |  | -1.54 | 1542 | 1587 | 0 | 21.3 |  | 35 | 44 | 57 | Y |  | 2018-11-11 23:57 | 58 | 1128 | 25 | 28 | 31 | 32 | 32 | 31 | 30 | 29 | 28 | 27 | 27 | 27 | 27 | 27 | 29 | 32 | 27 | 27 | -0.11 | Y | 45.03 | Y | 0 | [7 empty] | Y | Y | Y | Y | 180 | 0.5 | 64 | 84590 | 105840 | 7040 | 16320 | 15 | 2 |  | 2018-11-12 00:01 | 1542 | 98 |  | 11 | [16 empty] | 74.99 | 100 | 0 | 0 | 0 |  | 400 |  | 선택 | 해제 | 0 | 0 | 0 |  | 400 |  | 선택 | 해제 | 해제 | 미정 | 미정 | 선택 | 미정 |  | 미정 | BT180180 | H
A49064 | 2018-11-11 | 1 | A |  | 13 | A | AE1055LS | 탄소강 | G-AE1055LS | BM#1 | 1630 | 40 | 1595 | 1553 | 30 | 4600 |  | 3 | 0.31 | 25 |  | -1.64 | 1544 | 1595 | 0 | 14.55 |  | 21 | 28 | 65 | Y |  | 2018-11-12 01:10 | 60 | 1132 | 26 | 29 | 31 | 32 | 32 | 31 | 30 | 29 | 28 | 28 | 27 | 26 |  | 26 | 29 | 32 | 26 | 0 | -0.15 | Y | 39.97 | Y | -0.2 | [7 empty] | Y | Y | Y | Y | 230 | 0.5 | 57 | 101508 | 95480 | 7040 | 15910 | 15 | 2 |  | 2018-11-12 01:12 | 1544 | 86 |  | 5 | [16 empty] | 99.08 | 100 | 0 | 0 | 0 |  | 400 |  | 선택 | 해제 | 0 | 0 | 0 |  | 400 |  | 선택 | 해제 | 해제 | 미정 | 미정 | 선택 | 미정 |  | 미정 | BT180180 | H
B48959 | 2018-11-11 | 2 | A | 잔강최소화전 | 8 | B | AE4145MA | 합금강 | AE4145M계 | BM#2 | 1593 | 46 | 1625 | 1565 | 41 | 7800 |  | 1 | 0.3 | 20 |  | -2.39 | 1548 | 1619 | 0.13 | 0 | 0 | 33 | 8 | 52 | Y |  | 2018-11-12 00:30 | 61 | 1121 | 17 | 21 | 24 | 25 | 26 | 25 | 25 | 24 | 24 | 23 | 22 | 21 | 20 | 17 | 22 | 26 | 17 | 25 | -0.18 | Y | 50 | Y | -0.4 |  |  |  | 1.28 |  |  |  | N | N | N | N | 140 | 0.47 | 72 | 94983 | 111660 | 30 | 3000 | 8 | 1 |  | 2018-11-12 00:43 | 1548 | 146 |  | 40 | [16 empty] | 85.57 | 100 | 0 | 4093 | 0 |  | 650 | 400 | 선택 | 선택 | 0 | 3220 | 0 |  | 650 | 400 | 선택 | 선택 | 선택 | 미정 | 미정 | 미정 | 미정 |  | 미정 | RB133.35 | C
A49065 | 2018-11-11 | 1 | A |  | 14 | A | AE1055LS | 탄소강 | G-AE1055LS | BM#1 | 1573 | 40 | 1586 | 1537 | 32 | 5200 |  | 3 | 0.31 | 27 |  | -0.56 | 1537 | 1554 | 0 | 1133.67 |  | 2 | 27 | 78 | Y |  | 2018-11-12 02:09 | 53 | 1131 | 24 | 28 | 31 | 31 | 31 | 30 | 30 | 29 | 28 | 27 | 26 | 26 |  | 26 | 28 | 31 | 26 | 31 | -0.11 |  | 44.98 | Y | 0 | [7 empty] | Y | Y | Y | Y | 220 | 0.5 | 60 | 101508 | 99170 | 7070 | 15800 | 15 | 2 |  | 2018-11-12 02:14 | 1537 | 86 |  | 7 | [16 empty] | 95.63 | 100 | 0 | 0 | 0 |  | 400 |  | 선택 | 해제 | 0 | 0 | 0 |  | 400 |  | 선택 | 해제 | 해제 | 미정 | 미정 | 선택 | 미정 |  | 미정 | BT180180 | H
B48960 | 2018-11-11 | 2 | A | 잔강최소화 | 9 | A | AE4145MA2 | 합금강 | AE4145M계 | BM#2 | 1602 | 42 | 1634 | 1566 | 35 | 7000 |  | 1 | 0.29 | 20 |  | -2.27 | 1551 | 1621 | 0.27 | 0 | 0 | 20 | 5 | 44 | Y |  | 2018-11-12 01:34 | 65 | 1137 | -181 | 1 | 18 | 19 | 20 | 20 | 20 | 20 | 20 | 20 | 19 | 19 |  | 19 | 11 | 20 | 19 | 20 | -0.03 | Y | 35.03 | Y | 0 |  |  |  | 0.91 |  |  |  | N | N | N | N | 130 | 0.46 | 55 | 97194 | 98370 | 1510 | 15100 | 8 | 1 |  | 2018-11-12 02:00 | 1551 | 168 |  | 64 | [16 empty] | 98.67 | 100 | 2500 | 0 | 0 |  | 650 | 400 | 선택 | 선택 | 2500 | 0 | 0 |  | 650 | 400 | 선택 | 선택 | 선택 | 미정 | 미정 | 미정 | 미정 |  | 미정 | RB222.25 | C
C47476 | 2018-11-11 | 3 | A |  | 15 | A | AE1055LS | 탄소강 | G-AE1055LS | BM#1 | 1590 | 42 | 1612 | 1575 | 34 | 5700 |  | 3 | 0.29 | 25 |  | -1.43 | 1554 | 1596 | 0 | 19.58 |  | 6 | 41 | 61 | Y |  | 2018-11-12 03:04 | 70 | 1076 | 23 | 33 | 37 | 41 | 42 | 43 | 42 | 41 | 41 | 40 | 39 |  |  | 39 | 38 | 43 | 39 | 41 | -0.16 | Y | 24.98 | Y | -0.2 | [7 empty] | Y | Y | Y | Y | 210 | 0.5 | 53 | 101508 | 89300 | 7100 | 16040 | 15 | 2 |  | 2018-11-12 03:10 | 1554 | 104 |  | 15 |  | *롱노즐 SEN내부 지금융착으로 교체-6회사용 | [14 empty] | 105.74 | 100 | 0 | 0 | 0 |  | 400 |  | 선택 | 해제 | 0 | 0 | 0 |  | 400 |  | 선택 | 해제 | 해제 | 미정 | 미정 | 선택 | 선택 | 6 | 미정 | BT180180 | H
B48961 | 2018-11-11 | 2 | A |  | 10 | A | AE4145MA2 | 합금강 | AE4145M계 | BM#2 | 1583 | 47 | 1636 | 1557 | 44 | 8400 |  | 1 | 0.3 | 21 |  | -2.11 | 1557 | 1628 | 0.18 | 0 | 0 | 5 | 9 | 46 | Y |  | 2018-11-12 02:55 | 71 | 1135 | 16 | 23 | 27 | 28 | 28 | 28 | 28 | 27 | 26 | 26 | 25 | 23 | 22 | 21 | 25 | 28 | 21 | 28 | -0.14 | Y | 50 | Y | -0.2 |  |  |  | 1.27 |  |  |  | N | N | N | N | 120 | 0.46 | 69 | 98048 | 106230 | 30 | 15000 | 8 | 1 |  | 2018-11-12 02:53 | 1557 | 163 |  | 43 | [16 empty] | 92.72 | 100 | 0 | 0 | 0 |  | 650 | 400 | 선택 | 선택 | 0 | 0 | 0 |  | 650 | 400 | 선택 | 선택 | 선택 | 미정 | 미정 | 미정 | 미정 |  | 미정 | RB209.55 | C
A49066 | 2018-11-11 | 1 | A |  | 16 | A | AE1055LS | 탄소강 | G-AE1055LS | BM#1 | 1576 | 56 | 1589 | 1533 | 39 | 6400 |  | 3 | 0.3 | 25 |  | 50.49 | 1534 | 0 | 0 | 11.7 |  | 12 | 23 | 87 | Y |  | 2018-11-12 04:00 | 50 | 1133 | 37 | 33 | 30 | 28 | 26 | 25 | 23 | 22 | 21 | 20 | 19 | 19 |  | 19 | 26 | 30 | 19 | 0 | -0.24 |  | 45.03 | Y | 0 | [7 empty] | Y | Y | Y | Y | 200 | 0.5 | 56 | 101508 | 92530 | 7030 | 16160 | 15 | 2 |  | 2018-11-12 04:07 | 1534 | 127 |  | 15 | [16 empty] | 102.02 | 100 | 0 | 0 | 0 |  | 400 |  | 선택 | 해제 | 0 | 0 | 0 |  | 400 |  | 선택 | 해제 | 해제 | 미정 | 미정 | 선택 | 미정 |  | 미정 | BT180180 | H
B48962 | 2018-11-11 | 2 | B | TUNDISH교체전 | 11 | A | AE4145MA2 | 합금강 | AE4145M계 | BM#2 | 1600 | 48 | 1624 | 1565 | 47 | 8900 |  | 1 | 0.26 | 20 |  | 0 | 1563 | 1632 | 0.17 | 0 | 0 | 30 | 36 | 38 | Y |  | 2018-11-12 03:53 | 77 | 1126 | 16 | 26 | 26 | 30 | 32 | 33 | 34 | 33 | 33 | 32 | 32 | 30 | 29 | 26 | 30 | 34 | 26 | 33 | -0.2 | Y | 39.98 | Y | -0.4 |  |  |  | 1.01 |  |  |  | N | N | N | N | 110 | 0.45 | 70 | 99774 | 105570 | 2330 | 2000 | 8 | 1 |  | 2018-11-12 03:53 | 1563 | 169 |  | 58 | 10 |  | 47A304ED46D44102A6BCFA461694CC0B | 9F6A812E112546F8B069D39A5DFA9F9A | 0F39177D983A4D86944C0E97474AD0FC | [11 empty] | 95.48 | 100 | 0 | 2540 | 0 |  | 650 | 400 | 선택 | 선택 | 0 | 2470 | 0 |  | 650 | 400 | 선택 | 선택 | 선택 | 미정 | 미정 | 미정 | 미정 |  | 미정 | RB228.60 | C
A49067 | 2018-11-11 | 1 | B |  | 17 | A | AE1055LS | 탄소강 | G-AE1055LS | BM#1 | 1612 | 47 | 1586 | 1547 | 41 | 6200 |  | 3 | 0.31 | 25 |  | -0.64 | 1566 | 1586 | 0 | 17.23 |  | 35 | 45 | 112 | Y |  | 2018-11-12 04:44 | 82 | 1092 | 16 | 29 | 37 | 41 | 43 | 44 | 44 | 44 | 43 | 43 | 43 | 42 | 43 | 43 | 39 | 44 | 42 | 44 | -0.03 | Y | 30.03 | Y | 0.2 | [7 empty] | Y | Y | Y | Y | 190 | 0.5 | 61 | 101508 | 99390 | 7020 | 15500 | 15 | 2 |  | 2018-11-12 04:50 | 1566 | 120 |  | 29 | [16 empty] | 95.4 | 100 | 0 | 0 | 0 |  | 400 |  | 선택 | 해제 | 0 | 0 | 0 |  | 400 |  | 선택 | 해제 | 해제 | 미정 | 미정 | 선택 | 미정 |  | 미정 | BT180180 | H
A49068 | 2018-11-11 | 1 | B |  | 18 | A | AE1055LS | 탄소강 | G-AE1055LS | BM#1 | 1607 | 42 | 1597 | 1561 | 33 | 5400 |  | 3 | 0.3 | 25 |  | -1.33 | 1552 | 1591 | 0 | 22.62 |  | 21 | 29 | 102 | Y |  | 2018-11-12 05:45 | 68 | 1128 | 40 | 39 | 37 | 35 | 34 | 34 | 33 | 32 | 32 | 32 | 31 | 30 | 30 | 30 | 34 | 37 | 30 | 32 | -0.14 |  | 49.97 | Y | 0 | [7 empty] | Y | Y | Y | Y | 180 | 0.5 | 63 | 101508 | 101060 | 7020 | 15300 | 15 | 2 |  | 2018-11-12 05:51 | 1552 | 125 |  | 32 | [16 empty] | 93.99 | 100 | 0 | 0 | 0 |  | 400 |  | 선택 | 해제 | 0 | 0 | 0 |  | 400 |  | 선택 | 해제 | 해제 | 미정 | 미정 | 선택 | 미정 |  | 미정 | BT180180 | H
B48963 | 2018-11-11 | 2 | B | TUNDISH교체 | 1 | A | SMN443H | 소입성보증강 | 보론강 | BM#2 | 1604 | 53 | 1684 | 1567 | 43 | 8400 |  | 1 | 0.27 | 20 |  | -2.61 | 1585 | 1662 | 0.25 | 0 | 0 | 33 | 9 | 30 | Y |  | 2018-11-12 05:19 | 94 | 1135 | -287 | -81 | 26 | 20 | 25 | 31 | 35 | 37 | 39 | 39 | 40 | 40 |  | 40 | 30 | 40 | 40 | 0 | 0 |  | 5 | Y | 0 |  | 2.61 | 2.61 | 1.25 |  |  |  | N | N | N | N | 150 | 0.47 | 58 | 96900 | 95910 | 1370 | 15200 | 3 | 2 | 10 | 2018-11-12 05:16 | 1585 | 197 |  | 70 | 12 | *T/D 플럭스 120/15KG *T/D 교체 슬리브롱노즐사용 *L/D첫 HEAT 생왕겨 투입 * 첫 HEAT 수소측정 기준초과(10분)이상공정 등록 및 생관통보. - 10분 회귀식 수소값 2.0ppm 이상시 HEAD 1500 절단 | [14 empty] | 98.88 | 100 | 1500 | 0 | 0 |  | 650 | 400 | 선택 | 선택 | 1500 | 0 | 0 |  | 650 | 400 | 선택 | 선택 | 미정 | 미정 | 미정 | 미정 | 미정 |  | 미정 | RB100.00 | C
A49069 | 2018-11-11 | 1 | B |  | 19 | A | AE1055LS | 탄소강 | G-AE1055LS | BM#1 | 1592 | 41 | 1596 | 1540 | 37 | 5300 |  | 3 | 0.31 | 25 |  | -1.69 | 1545 | 1595 | 0 | 25.73 |  | 2 | 28 | 95 | Y |  | 2018-11-12 06:56 | 61 | 1126 | 28 | 29 | 30 | 30 | 29 | 29 | 28 | 27 | 27 | 27 | 26 | 26 |  | 26 | 28 | 30 | 26 | 29 | -0.09 |  | 45.03 | Y | 0 | [7 empty] | Y | Y | Y | Y | 230 | 0.5 | 60 | 101508 | 98310 | 7010 | 15300 | 15 | 2 |  | 2018-11-12 07:03 | 1545 | 120 |  | 25 | [16 empty] | 96.4 | 100 | 0 | 0 | 0 |  | 400 |  | 선택 | 해제 | 0 | 0 | 0 |  | 400 |  | 선택 | 해제 | 해제 | 미정 | 미정 | 선택 | 미정 |  | 미정 | BT180180 | H
B48964 | 2018-11-11 | 2 | B |  | 2 | A | SMN443H | 소입성보증강 | 보론강 | BM#2 | 1617 | 47 | 1674 | 1575 | 37 | 7200 |  | 1 | 0.25 | 19 |  | -2.64 | 1572 | 1667 | 0.43 | 0 | 0 | 20 | 6 | 39 | Y |  | 2018-11-12 06:40 | 81 | 1126 | 39 | 39 | 40 | 40 | 40 | 39 | 39 | 38 | 37 | 36 | 35 | 33 |  | 33 | 38 | 40 | 33 | 40 | -0.16 |  | 44.97 | Y | -0.4 |  |  |  | 0.98 |  |  |  | N | N | N | N | 140 | 0.49 | 56 | 96900 | 92480 | 60 | 14800 | 3 | 2 | 20 | 2018-11-12 06:53 | 1572 | 186 |  | 50 | 10 | [15 empty] | 106.13 | 100 | 0 | 0 | 0 |  | 650 | 400 | 선택 | 선택 | 0 | 0 | 0 |  | 650 | 400 | 선택 | 선택 | 미정 | 미정 | 미정 | 미정 | 미정 |  | 미정 | RB100.00 | C
A49070 | 2018-11-12 | 1 | B | TUNDISH교체전 | 20 | A | AE1055LS | 탄소강 | G-AE1055LS | BM#1 | 1608 | 45 | 1591 | 1557 | 36 | 5000 |  | 3 | 0.3 | 25 |  | -1.3 | 1553 | 1592 | 0 | 26.61 |  | 12 | 24 | 50 | Y |  | 2018-11-12 07:49 | 69 | 1076 | 25 | 29 | 32 | 34 | 34 | 34 | 34 | 34 | 34 | 33 | 33 | 33 |  | 33 | 32 | 34 | 33 | 34 | -0.02 | Y | 40.03 | Y | 0 | [7 empty] | N | N | N | N | 220 | 0.5 | 59 | 79167 | 96700 | 9000 | 3000 | 15 | 2 |  | 2018-11-12 07:56 | 1553 | 118 |  | 34 |  | *L/D 잔강 9TON 슬러그 나옴 |  | 5EF11F71ABCF4C88A1A6F281BC289955 | B5AF3ED3463E4D90AFD576CAB4CDF930 | 70CED277B8E842C4B1B759227733543D | [10 empty] | 74.9 | 10 | 0 | 3500 | 0 |  | 400 |  | 선택 | 해제 | 0 | 3500 | 0 |  | 400 |  | 선택 | 해제 | 해제 | 미정 | 미정 | 선택 | 미정 |  | 미정 | BT180180 | C
B48965 | 2018-11-11 | 2 | B |  | 3 | A | SMN443H | 소입성보증강 | 보론강 | BM#2 | 1571 | 43 | 1657 | 1544 | 36 | 7300 |  | 1 | 0.31 | 19 |  | -2.58 | 1578 | 1643 | 0.22 | 0 | 0 | 5 | 10 | 28 | Y |  | 2018-11-12 07:35 | 87 | 1118 | 28 | 32 | 34 | 36 | 36 | 35 | 35 | 34 | 33 | 32 | 31 | 29 |  | 29 | 33 | 36 | 29 | 0 | -0.17 | Y | 40.03 | Y | -0.4 |  |  |  | 1.11 |  |  |  | N | N | N | N | 130 | 0.49 | 57 | 91200 | 93560 | 20 | 10200 | 3 | 2 | 40 | 2018-11-12 07:59 | 1578 | 173 |  | 55 | 11 | * 후 HEAT L/D 강제개공 ID: 307,308,407,408 - 주속 0.35 감속주입 | [14 empty] | 97.49 | 100 | 0 | 0 | 0 |  | 650 | 400 | 선택 | 선택 | 0 | 0 | 0 |  | 650 | 400 | 선택 | 선택 | 미정 | 미정 | 미정 | 미정 | 미정 |  | 미정 | RB100.00 | C
B48966 | 2018-11-12 | 2 | B |  | 4 | A | SMN443H | 소입성보증강 | 보론강 | BM#2 | 1635 | 53 | 1657 | 1597 | 49 | 6700 |  | 1 | 0.28 | 19 |  | -3.09 | 1558 | 1654 | 0.23 | 0 | 0 | 37 | 1 | 16687 | N | 4 | 2018-11-12 08:39 | 67 | 970 | 12 | 16 | 17 | 18 | 19 | 19 | 18 | 18 | 17 |  |  |  |  | 17 | 17 | 19 | 17 | 18 | -0.1 | Y | 19.98 | Y | -0.2 |  |  |  | 1.08 |  |  |  | N | N | N | N | 120 | 0.49 | 44 | 91200 | 79480 | 9240 | 15200 | 3 | 2 | 10 | 2018-11-12 08:44 | 1558 | 176 |  | 55 |  | * STR#1,2 크로깅 징후 발생되어 L/D 9.1 TON 내림 | [14 empty] | 102.93 | 100 | 0 | 0 | 0 |  | 650 | 400 | 선택 | 선택 | 0 | 0 | 0 |  | 650 | 400 | 선택 | 선택 | 미정 | 미정 | 미정 | 미정 | 미정 |  | 미정 | RB100.00 | C
A49071 | 2018-11-12 | 1 | B | TUNDISH교체 | 1 | A | KSG4120H | 소입성보증강 | C | BM#1 | 1650 | 45 | 1650 | 1603 | 41 | 6500 |  | 3 | 0.31 | 20 |  | -1.92 | 1605 | 1652 | 0 | 19.81 |  | 35 | 46 | 56 | Y |  | 2018-11-12 08:57 | 92 | 1091 | 15 | 21 | 17 | 26 | 30 | 33 | 37 | 40 | 40 | 41 | 43 |  |  | 43 | 32 | 43 | 43 | 0 | 0 |  |  | Y | 0.4 |  | 2.5 | 2.5 | 1.36 |  |  |  | N | N | N | N | 150 | 0.52 | 58 | 101508 | 96100 | 8130 | 14600 | 13 | 1 |  | 2018-11-12 09:04 | 1605 | 131 |  | 46 |  | *T/Dflux 유15kg 용225kg *수소기준초과 ID:101.102.201.202 *L/D 잔강 9TON 슬러그 나옴 | [14 empty] | 96.35 | 100 | 1000 | 0 | 0 |  | 410 |  | 선택 | 선택 | 1000 | 0 | 0 |  | 410 |  | 선택 | 선택 | 해제 | 미정 | 미정 | 선택 | 미정 |  | 미정 | BT180180 | H
B48967 | 2018-11-12 | 2 | B |  | 5 | A | SMN443H | 소입성보증강 | 보론강 | BM#2 | 1598 | 59 | 1606 | 1554 | 39 | 7900 |  | 1 | 0.27 | 18 |  | 0 | 1569 | 1640 | 0.15 | 0 | 0 | 30 | 37 | 90 | Y |  | 2018-11-12 09:44 | 78 | 1074 | 14 | 27 | 35 | 40 | 42 | 42 | 42 | 41 | 41 | 40 | 39 | 38 | 37 | 37 | 37 | 42 | 37 | 42 | -0.13 | Y | 39.98 | Y | -0.2 |  |  |  | 0.96 |  |  |  | N | N | N | N | 110 | 0.49 | 61 | 85500 | 98250 | 510 | 14100 | 3 | 2 | 10 | 2018-11-12 09:45 | 1569 | 157 |  | 37 | [16 empty] | 86.63 | 100 | 0 | 0 | 0 |  | 650 | 400 | 선택 | 선택 | 0 | 0 | 0 |  | 650 | 400 | 선택 | 선택 | 미정 | 미정 | 미정 | 미정 | 미정 |  | 미정 | RB100.00 | C
A49072 | 2018-11-12 | 1 | B |  | 2 | B | KSG4120H | 소입성보증강 | C | BM#1 | 1666 | 46 | 1652 | 1600 | 33 | 6100 |  | 1 | 0.29 | 18 |  | -2.42 | 1578 | 1639 | 0 | 0.39 | 0 | 21 | 30 | 55 | Y |  | 2018-11-12 10:08 | 65 | 1083 | 32 | 28 | 26 | 23 | 21 | 20 | 19 | 18 | 17 | 16 | 14 |  |  | 14 | 22 | 26 | 14 | 0 | -0.3 |  | 40.02 | Y | -0.4 | [7 empty] | N | N | N | N | 140 | 0.52 | 56 | 84590 | 93150 | 5110 | 14500 | 13 | 1 |  | 2018-11-12 10:17 | 1578 | 125 |  | 35 | [16 empty] | 86.18 | 100 | 0 | 0 | 300 |  | 410 |  | 선택 | 선택 | 0 | 0 | 300 |  | 410 |  | 선택 | 선택 | 해제 | 미정 | 선택 | 해제 | 미정 |  | 미정 | BT180180 | H
B48968 | 2018-11-12 | 2 | B |  | 6 | A | SMN443H | 소입성보증강 | 보론강 | BM#2 | 1601 | 46 | 1616 | 1564 | 43 | 7200 |  | 1 | 0.29 | 18 |  | 0 | 1565 | 1637 | 0.13 | 0 | 0 | 33 | 10 | 73 | Y |  | 2018-11-12 10:46 | 74 | 1093 | 32 | 39 | 41 | 43 | 43 | 42 | 43 | 42 | 41 | 40 | 39 | 37 |  | 37 | 40 | 43 | 37 | 43 | -0.15 | Y | 39.98 | Y | -0.4 |  |  |  | 1.23 |  |  |  | N | N | N | N | 100 | 0.49 | 56 | 85500 | 92630 | 1780 | 14100 | 3 | 2 | 20 | 2018-11-12 10:44 | 1565 | 142 |  | 39 | [16 empty] | 90.67 | 100 | 0 | 0 | 0 |  | 650 | 400 | 선택 | 선택 | 0 | 0 | 0 |  | 650 | 400 | 선택 | 선택 | 미정 | 미정 | 미정 | 미정 | 미정 |  | 미정 | RB100.00 | C
A49073 | 2018-11-12 | 1 | B |  | 3 | A | KSG4120H | 소입성보증강 | C | BM#1 | 1619 | 53 | 1648 | 1579 | 37 | 7100 |  | 1 | 0.32 | 19 |  | -2.1 | 1580 | 1642 | 0 | 0.51 | 0 | 2 | 29 | 51 | Y |  | 2018-11-12 11:19 | 67 | 1084 | 11 | 21 | 25 | 28 | 29 | 28 | 27 | 27 | 26 | 25 | 23 |  |  | 23 | 25 | 29 | 23 | 0 | -0.2 | Y | 30.03 | Y | -0.4 | [7 empty] | N | N | N | N | 130 | 0.52 | 54 | 84590 | 92260 | 3140 | 15300 | 13 | 1 |  | 2018-11-12 11:29 | 1580 | 122 |  | 21 | [16 empty] | 86.94 | 100 | 0 | 0 | 0 |  | 410 |  | 선택 | 선택 | 0 | 0 | 0 |  | 410 |  | 선택 | 선택 | 해제 | 미정 | 선택 | 미정 | 미정 |  | 미정 | BT180180 | H
B48969 | 2018-11-12 | 2 | B | 잔강최소화전 | 7 | A | SMN443H | 소입성보증강 | 보론강 | BM#2 | 1590 | 42 | 1627 | 1554 | 31 | 6900 |  | 2 | 0.23 | 18 |  | -2.51 | 1553 | 1615 | 23.1 | 0 |  | 20 | 7 | 84 | Y |  | 2018-11-12 11:42 | 62 | 1081 | 31 | 29 | 28 | 26 | 25 | 24 | 23 | 22 | 21 | 19 | 19 | 17 |  | 17 | 24 | 28 | 17 | 0 | -0.24 |  | 45 | Y | -0.4 |  |  |  | 0.96 |  |  |  | N | N | N | N | 150 | 0.49 | 64 | 96770 | 105320 | 110 | 3000 | 3 | 2 | 40 | 2018-11-12 11:59 | 1553 | 131 |  | 44 | [16 empty] | 92.47 | 75 | 0 | 3800 | 0 |  | 650 | 400 | 선택 | 선택 | 0 | 3700 | 0 |  | 650 | 400 | 선택 | 선택 | 미정 | 미정 | 미정 | 미정 | 미정 |  | 미정 | RB100.00 | C
A49074 | 2018-11-12 | 1 | B |  | 4 | A | KSG4120H | 소입성보증강 | C | BM#1 | 1612 | 45 | 1648 | 1578 | 41 | 6700 |  | 1 | 0.36 | 18 |  | -2.23 | 1585 | 1655 | 0 | 0.55 | 0 | 12 | 25 | 58 | Y |  | 2018-11-12 12:11 | 72 | 1079 | 20 | 26 | 32 | 34 | 35 | 35 | 34 | 34 | 33 | 32 | 31 | 29 | 26 | 26 | 31 | 35 | 26 | 34 | -0.22 | Y | 40.02 | Y | -0.6 | [7 empty] | N | N | N | N | 120 | 0.47 | 60 | 101508 | 90390 | 5100 | 15600 | 13 | 1 |  | 2018-11-12 12:21 | 1599 | 119 |  | 25 |  | *전공정 지연 감속주입 | [14 empty] | 106.4 | 100 | 0 | 0 | 0 |  | 410 |  | 선택 | 선택 | 0 | 0 | 0 |  | 410 |  | 선택 | 선택 | 해제 | 미정 | 선택 | 미정 | 미정 |  | 미정 | BT180180 | H
B48970 | 2018-11-12 | 2 | C | 잔강최소화 | 8 | A | SM45CB2 | 탄소강 | SM45C | BM#2 | 1591 | 43 | 1625 | 1545 | 36 | 6300 |  | 1 | 0.36 | 15 |  | -2.26 | 1556 | 1613 | 0 | 0.56 | 0 | 5 | 11 | 83 | Y |  | 2018-11-12 12:55 | 63 | 1084 | -168 | 8 | 20 | 21 | 22 | 22 | 22 | 20 | 20 | 19 |  |  |  | 19 | 14 | 22 | 19 | 22 | -0.12 | Y | 25.02 | Y | -0.2 | [7 empty] | N | N | N | N | 140 | 0.51 | 49 | 90528 | 96190 | 2040 | 12500 | 3 | 2 | 10 | 2018-11-12 13:22 | 1556 | 134 |  | 51 | [16 empty] | 95.85 | 75 | 2500 | 0 | 0 |  | 650 | 400 | 선택 | 선택 | 2500 | 0 | 0 |  | 650 | 400 | 선택 | 선택 | 해제 | 미정 | 미정 | 미정 | 선택 | 7 | 미정 | RB150.00 | C
A49075 | 2018-11-12 | 1 | C |  | 5 | A | KSG4120H | 소입성보증강 | C | BM#1 | 1581 | 55 | 1636 | 1537 | 40 | 8200 |  | 1 | 0.38 | 18 |  | -1.93 | 1575 | 1632 | 0 | 0.37 | 0 | 35 | 47 | 39 | Y |  | 2018-11-12 13:26 | 62 | 1086 | 24 | 30 | 33 | 35 | 35 | 35 | 35 | 33 | 32 | 31 | 30 | 28 | 27 | 26 | 31 | 35 | 26 | 35 | -0.18 | Y | 50 | Y | -0.2 | [7 empty] | N | N | N | N | 110 | 0.47 | 66 | 101508 | 101700 | 4950 | 16000 | 13 | 1 |  | 2018-11-12 13:32 | 1575 | 116 |  | 11 |  | *전공정 지연 감속주입 | [14 empty] | 95.13 | 100 | 0 | 0 | 0 |  | 410 |  | 선택 | 선택 | 0 | 0 | 0 |  | 410 |  | 선택 | 선택 | 해제 | 미정 | 선택 | 미정 | 미정 |  | 미정 | BT180180 | H
B48971 | 2018-11-12 | 2 | C |  | 9 | A | SM45CB2 | 탄소강 | SM45C | BM#2 | 1608 | 47 | 1585 | 1537 | 41 | 7000 |  | 1 | 0.43 | 18 |  | 0 | 1565 | 1618 | 0 | 0.17 | 0 | 30 | 38 | 62 | Y |  | 2018-11-12 14:20 | 72 | 1090 | 13 | 31 | 37 | 40 | 42 | 42 | 42 | 41 | 41 | 40 | 39 |  |  | 39 | 37 | 42 | 39 | 42 | -0.09 | Y | 30 | Y | -0.2 | [7 empty] | N | N | N | N | 130 | 0.51 | 53 | 95718 | 92990 | 3090 | 14300 | 3 | 2 | 10 | 2018-11-12 14:27 | 1565 | 124 |  | 19 | [16 empty] | 102.92 | 76.47 | 0 | 0 | 0 |  | 650 | 400 | 선택 | 선택 | 0 | 0 | 0 |  | 650 | 400 | 선택 | 선택 | 해제 | 미정 | 미정 | 미정 | 미정 |  | 미정 | RB093.00 | C
A49076 | 2018-11-12 | 1 | C |  | 6 | A | KSG4120H | 소입성보증강 | C | BM#1 | 1587 | 49 | 1640 | 1563 | 41 | 7900 |  | 3 | 0.31 | 19 |  | -2.01 | 1591 | 1640 | 0 | 12.07 |  | 21 | 31 | 51 | Y |  | 2018-11-12 14:17 | 78 | 1080 | 25 | 27 | 32 | 35 | 37 | 37 | 37 | 36 | 36 | 35 | 33 | 32 |  | 32 | 34 | 37 | 32 | 37 | -0.14 | Y | 35 | Y | -0.2 | [7 empty] | N | N | N | N |  | 0.51 | 59 | 84590 | 95750 | 6990 | 15800 | 13 | 1 |  | 2018-11-12 14:30 | 1591 | 118 |  | 27 | [16 empty] | 82.33 | 100 | 0 | 0 | 0 |  | 410 |  | 선택 | 선택 | 0 | 0 | 0 |  | 410 |  | 선택 | 선택 | 해제 | 미정 | 미정 | 선택 | 미정 |  | 미정 | BT180180 | H
B48972 | 2018-11-12 | 2 | C |  | 10 | A | SM45CB2 | 탄소강 | SM45C | BM#2 | 1605 | 41 | 1606 | 1555 | 28 | 5300 |  | 1 | 0.38 | 16 |  | 0 | 1549 | 1606 | 0 | 0.33 | 0 | 33 | 11 | 63 | Y |  | 2018-11-12 15:14 | 56 | 1079 | 33 | 31 | 31 | 30 | 29 | 28 | 27 | 26 | 25 | 24 | 22 | 21 |  | 21 | 28 | 31 | 21 | 0 | -0.22 |  | 44.95 | Y | -0.2 | [7 empty] | N | N | N | N | 120 | 0.52 | 57 | 154394 | 97930 | 670 | 14300 | 3 | 2 | 20 | 2018-11-12 15:24 | 1549 | 109 |  | 21 |  | *연연주 혼탕부 성분확인 ID:312~314,411~413 | [14 empty] | 156.27 | 77.78 | 0 | 0 | 0 |  | 650 | 400 | 선택 | 선택 | 0 | 0 | 0 |  | 650 | 400 | 선택 | 선택 | 해제 | 미정 | 미정 | 미정 | 미정 |  | 미정 | RB093.00 | C
A49077 | 2018-11-12 | 1 | C |  | 7 | B | KSG4120H | 소입성보증강 | C | BM#1 | 1580 | 56 | 1617 | 1531 | 46 | 8500 |  | 3 | 0.31 | 18 |  | -1.43 | 1584 | 1617 | 0 | 11.48 |  | 2 | 30 | 66 | Y |  | 2018-11-12 15:18 | 71 | 1091 | 27 | 31 | 35 | 36 | 37 | 37 | 36 | 34 | 33 | 32 | 31 | 30 | 29 | 29 | 33 | 37 | 29 | 0 | -0.2 | Y | 40.02 | Y | -0.2 | [7 empty] | N | N | N | N | 150 | 0.52 | 65 | 101508 | 108750 | 7000 | 16000 | 13 | 1 |  | 2018-11-12 15:25 | 1584 | 113 |  | 25 | [16 empty] | 87.7 | 100 | 0 | 0 | 0 |  | 410 |  | 선택 | 선택 | 0 | 0 | 0 |  | 410 |  | 선택 | 선택 | 해제 | 미정 | 미정 | 선택 | 미정 |  | 미정 | BT180180 | H
B48973 | 2018-11-12 | 2 | C |  | 11 | A | SM45C | 탄소강 | SM45C | BM#2 | 1611 | 30 | 1614 | 1566 | 26 | 4500 |  | 1 | 0.37 | 15 |  | -2.16 | 1552 | 1609 | 0 | 0.27 | 0 | 20 | 8 | 50 | Y |  | 2018-11-12 16:08 | 59 | 1088 | 18 | 22 | 26 | 28 | 28 | 28 | 28 | 27 | 26 | 25 | 24 |  |  | 24 | 25 | 28 | 24 | 28 | -0.11 | Y | 34.98 | Y | -0.2 | [7 empty] | N | N | N | N | 110 | 0.51 | 53 | 98377 | 90290 | 3720 | 13300 | 3 | 2 | 30 | 2018-11-12 16:16 | 1552 | 107 |  | 27 |  | *연연주 혼탕부 성분확인 ID:301.401 *연연주 혼탕부 성분확인 ID:304~306,404~406 | [14 empty] | 104.66 | 75 | 0 | 0 | 0 |  | 650 | 400 | 선택 | 해제 | 0 | 0 | 0 |  | 650 | 400 | 선택 | 해제 | 해제 | 미정 | 미정 | 미정 | 미정 |  | 미정 | SB180180 | C
A49078 | 2018-11-12 | 1 | C |  | 8 | A | KSG4120H | 소입성보증강 | C | BM#1 | 1587 | 60 | 1627 | 1568 | 56 | 7400 |  | 3 | 0.31 | 20 |  | -1.68 | 1584 | 1627 | 0 | 18.32 |  | 12 | 26 | 64 | Y |  | 2018-11-12 16:38 | 71 | 1098 | 25 | 30 | 37 | 39 | 39 | 39 | 39 | 37 | 35 | 34 | 33 | 32 | 31 | 31 | 35 | 39 | 31 | 39 | -0.18 | Y | 45 | Y | -0.2 | [7 empty] | N | N | N | N | 140 | 0.52 | 62 | 101508 | 102900 | 6660 | 16000 | 13 | 1 |  | 2018-11-12 16:43 | 1584 | 109 |  | 12 | [16 empty] | 92.36 | 100 | 0 | 0 | 0 |  | 410 |  | 선택 | 선택 | 0 | 0 | 0 |  | 410 |  | 선택 | 선택 | 해제 | 미정 | 미정 | 선택 | 미정 |  | 미정 | BT180180 | H
B48974 | 2018-11-12 | 2 | C |  | 12 | A | SWRCH45FCR | 탄소강 | B | BM#2 | 1613 | 42 | 1615 | 1596 | 35 | 4000 |  | 1 | 0.34 | 19 |  | 0 | 1550 | 1611 | 0.14 | 0 | 0 | 5 | 12 | 40 | Y |  | 2018-11-12 17:17 | 58 | 1105 | 19 | 27 | 29 | 29 | 30 | 30 | 28 | 28 | 27 | 26 | 24 |  |  | 24 | 27 | 30 | 24 | 0 | -0.2 | Y | 29.97 | Y | -0.4 | [7 empty] | N | N | N | N | 100 | 0.51 | 54 | 44346 | 92180 | 1890 | 13800 | 3 | 2 | 40 | 2018-11-12 17:26 | 1556 | 109 |  | 15 |  | *연연주 혼탕부 성분확인 ID:301.401 | [14 empty] | 47.35 | 83.33 | 0 | 0 | 0 |  | 650 | 400 | 해제 | 해제 | 0 | 0 | 0 |  | 650 | 400 | 해제 | 해제 | 해제 | 미정 | 미정 | 미정 | 선택 | 4 | 미정 | BT180180 | C
A49079 | 2018-11-12 | 1 | C |  | 9 | A | KSG4120H | 소입성보증강 | C | BM#1 | 1638 | 47 | 1625 | 1564 | 40 | 6300 |  | 3 | 0.31 | 19 |  | -1.73 | 1583 | 1625 | 0 | 18.18 |  | 35 | 48 | 75 | Y |  | 2018-11-12 17:31 | 70 | 1087 | 28 | 32 | 34 | 35 | 35 | 35 | 34 | 33 | 32 | 31 | 30 | 28 | 28 | 28 | 32 | 35 | 28 | 35 | -0.17 | Y | 42.08 | Y | 0 | [7 empty] | N | N | N | N | 130 | 0.52 | 57 | 101508 | 96400 | 6970 | 16200 | 13 | 1 |  | 2018-11-12 17:38 | 1583 | 102 |  | 22 | [16 empty] | 98.17 | 100 | 0 | 0 | 0 |  | 410 |  | 선택 | 선택 | 0 | 0 | 0 |  | 410 |  | 선택 | 선택 | 해제 | 미정 | 미정 | 선택 | 선택 | 8 | 미정 | BT180180 | H
B48975 | 2018-11-12 | 2 | C |  | 13 | A | SWRCH45FCR | 탄소강 | B | BM#2 | 1620 | 39 | 1614 | 1565 | 29 | 5100 |  | 1 | 0.38 | 18 |  | 0 | 1556 | 1612 | 0.12 | 0 | 0 | 30 | 39 | 48 | Y |  | 2018-11-12 18:06 | 64 | 1082 | 19 | 27 | 32 | 33 | 33 | 33 | 33 | 32 | 32 | 30 | 30 | 28 |  | 28 | 30 | 33 | 28 | 33 | -0.12 | Y | 40 | Y | -0.4 | [7 empty] | N | N | N | N | 150 | 0.5 | 55 | 88692 | 93790 | 1250 | 14400 | 3 | 2 | 10 | 2018-11-12 18:23 | 1556 | 110 |  | 25 | [16 empty] | 94.35 | 75 | 0 | 0 | 0 |  | 650 | 400 | 선택 | 해제 | 0 | 0 | 0 |  | 650 | 400 | 선택 | 해제 | 해제 | 미정 | 미정 | 미정 | 미정 |  | 미정 | BT180180 | H
A49080 | 2018-11-12 | 1 | C |  | 10 | A | KSG4120H | 소입성보증강 | C | BM#1 | 1581 | 43 | 1622 | 1529 | 37 | 6700 |  | 3 | 0.3 | 18 |  | -1.8 | 1580 | 1622 | 0 | 16.06 |  | 21 | 32 | 72 | Y |  | 2018-11-12 18:27 | 67 | 1098 | 26 | 28 | 30 | 30 | 30 | 30 | 29 | 27 | 26 | 26 | 25 | 23 |  | 23 | 28 | 30 | 23 | 30 | -0.16 |  | 45.02 | Y | -0.4 | [7 empty] | N | N | N | N | 120 | 0.52 | 58 | 101508 | 97300 | 6650 | 15500 | 13 | 1 |  | 2018-11-12 18:35 | 1580 | 100 |  | 25 | [16 empty] | 97.32 | 100 | 0 | 0 | 0 |  | 410 |  | 선택 | 선택 | 0 | 0 | 0 |  | 410 |  | 선택 | 선택 | 해제 | 미정 | 미정 | 선택 | 미정 |  | 미정 | BT180180 | H
B48976 | 2018-11-12 | 2 | C | TUNDISH교체전 | 14 | A | SWRCH45FCR | 탄소강 | B | BM#2 | 1636 | 58 | 1624 | 1584 | 31 | 5100 |  | 1 | 0.35 | 18 |  | 0 | 1558 | 1619 | 0.13 | 0 | 0 | 33 | 12 | 43 | Y |  | 2018-11-12 19:16 | 66 | 1102 | 23 | 32 | 37 | 40 | 40 | 40 | 40 | 38 | 37 | 37 | 36 | 34 |  | 34 | 36 | 40 | 34 | 40 | -0.15 | Y | 39.95 | Y | -0.4 | [7 empty] | N | N | N | N | 140 | 0.5 | 60 | 79844 | 100750 | -1500 | 2000 | 3 | 2 | 20 | 2018-11-12 19:21 | 1558 | 110 |  | 14 |  |  | A5D8C8C539F343F095A0B5BEF25E4080 | 422F1CA7A7CA43F0AD93498706D9E076 | 1DFEC6A8D5EE4CF794D74B7E6937277A | [11 empty] | 80.45 | 100 | 0 | 2500 | 0 |  | 650 | 400 | 선택 | 해제 | 0 | 2560 | 0 |  | 650 | 400 | 선택 | 해제 | 해제 | 미정 | 미정 | 미정 | 미정 |  | 미정 | BT180180 | H
A49081 | 2018-11-12 | 1 | C |  | 11 | A | KSG4120H | 소입성보증강 | C | BM#1 | 1636 | 37 | 1618 | 1582 | 30 | 5200 |  | 3 | 0.31 | 18 |  | -1.64 | 1580 | 1618 | 0 | 12.53 |  | 2 | 31 | 67 | Y |  | 2018-11-12 19:28 | 67 | 1092 | 20 | 25 | 29 | 30 | 32 | 30 | 30 | 29 | 28 | 27 | 27 | 25 |  | 25 | 28 | 32 | 25 | 30 | -0.2 | Y | 34.98 | Y | -0.4 | [7 empty] | N | N | N | N | 110 | 0.52 | 58 | 101508 | 97550 | 6790 | 14500 | 13 | 1 |  | 2018-11-12 19:33 | 1580 | 98 |  | 24 | [16 empty] | 97.09 | 100 | 0 | 0 | 0 |  | 410 |  | 선택 | 선택 | 0 | 0 | 0 |  | 410 |  | 선택 | 선택 | 해제 | 미정 | 미정 | 선택 | 미정 |  | 미정 | BT180180 | H
A49082 | 2018-11-12 | 1 | C |  | 12 | A | KSG4120H | 소입성보증강 | C | BM#1 | 1580 | 48 | 1605 | 1538 | 44 | 7400 |  | 3 | 0.31 | 19 |  | -1.08 | 1579 | 1605 | 0 | 19.12 |  | 12 | 27 | 58 | Y |  | 2018-11-12 20:34 | 66 | 1096 | 24 | 27 | 32 | 33 | 35 | 35 | 35 | 35 | 34 | 33 | 32 | 32 | 31 | 31 | 32 | 35 | 31 | 35 | -0.1 | Y | 39.98 | Y | -0.2 | [7 empty] | N | N | N | N | 100 | 0.52 | 62 | 101508 | 104680 | 5320 | 14980 | 13 | 1 |  | 2018-11-12 20:40 | 1579 | 98 |  | 16 |  | *전공정요청 L/D잔강이월 미적용 | [14 empty] | 91.66 | 100 | 0 | 0 | 0 |  | 410 |  | 선택 | 선택 | 0 | 0 | 0 |  | 410 |  | 선택 | 선택 | 해제 | 미정 | 미정 | 해제 | 선택 | 3 | 미정 | BT180180 | H
B48977 | 2018-11-12 | 2 | C | TUNDISH교체 | 1 | A | AE15B36C2 | 합금강 | 보론강 | BM#2 | 1612 | 43 | 1665 | 1564 | 35 | 7400 |  | 1 | 0.34 | 20 |  | 0 | 1583 | 1656 | 0.17 | 0 | 0 | 20 | 9 | 48 | Y |  | 2018-11-12 20:22 | 85 | 1081 | -108 | 23 | 9 | 14 | 23 | 28 | 30 | 32 | 32 | 34 | 34 | 34 |  | 34 | 23 | 34 | 34 | 34 | 0 |  | 10 | Y | 0 |  | 3 | 3 | 1.58 |  |  |  | N | N | N | N | 150 | 0.46 | 60 | 91328 | 98120 | 80 | 14500 | 6 | 1 | 10 | 2018-11-12 20:25 | 1583 | 135 |  | 33 |  | *T/D플럭스 120/15KG *롱노즐 실리부 부착 *래들 막힘으로 강제렌싱 1회 실시 ID:301.401 *수소 10분 측정값 기준치 초과, 생관통보 | [14 empty] | 92.25 | 100 | 1000 | 0 | 0 |  | 300 | 400 | 선택 | 선택 | 1000 | 0 | 0 |  | 300 | 400 | 선택 | 선택 | 해제 | 미정 | 미정 | 미정 | 선택 |  | 미정 | RB100.00 | H
A49083 | 2018-11-12 | 1 | A |  | 13 | A | KSG4120H | 소입성보증강 | C | BM#1 | 1618 | 47 | 1613 | 1549 | 38 | 6600 |  | 3 | 0.31 | 18 |  | -1.34 | 1581 | 1613 | 0 | 12.37 |  | 35 | 49 | 65 | Y |  | 2018-11-12 21:34 | 68 | 1108 | 27 | 32 | 33 | 34 | 34 | 33 | 32 | 32 | 31 | 30 | 29 | 28 | 26 | 26 | 31 | 34 | 26 | 32 | -0.18 | Y | 44.98 | Y | -0.4 | [7 empty] | N | N | N | N | 150 | 0.52 | 61 | 101508 | 105900 | 4110 | 14840 | 13 | 1 |  | 2018-11-12 21:42 | 1581 | 102 |  | 22 |  | *전공정요청 L/D잔강이월 미적용 | [14 empty] | 92.28 | 100 | 0 | 0 | 0 |  | 410 |  | 선택 | 선택 | 0 | 0 | 0 |  | 410 |  | 선택 | 선택 | 해제 | 미정 | 미정 | 해제 | 미정 |  | 미정 | BT180180 | H
B48978 | 2018-11-12 | 2 | A |  | 2 | A | AE15B36C2 | 합금강 | 보론강 | BM#2 | 1627 | 42 | 1644 | 1565 | 33 | 6200 |  | 1 | 0.32 | 15 |  | 0 | 1560 | 1629 | 0.09 | 0 | 0 | 5 | 13 | 53 | Y |  | 2018-11-12 21:22 | 62 | 1088 | 32 | 30 | 30 | 28 | 27 | 26 | 26 | 24 | 24 | 23 | 22 | 21 | 21 | 20 | 25 | 30 | 20 | 0 | -0.18 |  | 55.02 | Y | -0.2 | [7 empty] | N | N | N | N | 140 | 0.49 | 60 | 100908 | 97370 | 90 | 13900 | 6 | 1 |  | 2018-11-12 21:31 | 1560 | 140 |  | 36 |  | *샘플채취 303 403 | [14 empty] | 105 | 100 | 0 | 0 | 300 |  | 300 | 400 | 선택 | 선택 | 0 | 0 | 300 |  | 300 | 400 | 선택 | 선택 | 해제 | 미정 | 미정 | 미정 | 미정 |  | 미정 | RB100.00 | C
A49084 | 2018-11-12 | 1 | A | TUNDISH교체전 | 14 | A | KSG4120H | 소입성보증강 | C | BM#1 | 1639 | 40 | 1623 | 1573 | 27 | 4800 |  | 3 | 0.31 | 19 |  | -2.01 | 1575 | 1623 | 0 | 14.15 |  | 21 | 33 | 65 | Y |  | 2018-11-12 22:32 | 62 | 1096 | 22 | 23 | 25 | 25 | 26 | 25 | 24 | 23 | 21 | 20 |  |  |  | 20 | 23 | 26 | 20 | 25 | -0.24 | Y | 24.98 | Y | -0.2 | [7 empty] | N | N | N | N | 140 | 0.55 | 51 | 102543 | 93040 | 4610 | 1900 | 13 | 1 |  | 2018-11-12 22:40 | 1575 | 105 |  | 28 |  | *전공정요청 L/D잔강이월 미적용 | 95C3275F856C414888ED8DE05BB9A98C | 2EEB1C5FD0A741BE8F790CDE8B46F054 |  | F903313B9310482A83C842EB4B430017 | [10 empty] | 105.01 | 100 | 0 | 3000 | 0 |  | 410 |  | 선택 | 선택 | 0 | 3000 | 0 |  | 410 |  | 선택 | 선택 | 해제 | 미정 | 미정 | 미정 | 미정 |  | 미정 | BT180180 | H
B48979 | 2018-11-12 | 2 | A |  | 3 | A | AE15B36C2 | 합금강 | 보론강 | BM#2 | 1558 | 46 | 1647 | 1535 | 38 | 7700 |  | 1 | 0.33 | 15 |  | -2.82 | 1569 | 1642 | 0.12 | 0 | 0 | 30 | 40 | 57 | Y |  | 2018-11-12 22:34 | 71 | 1077 | 15 | 25 | 28 | 31 | 31 | 32 | 31 | 30 | 29 | 29 | 27 | 26 |  | 26 | 28 | 32 | 26 | 31 | -0.2 | Y | 30 | Y | -0.2 | [7 empty] | N | N | N | N | 130 | 0.48 | 59 | 89552 | 95380 | 560 | 13000 | 6 | 1 |  | 2018-11-12 22:32 | 1569 | 135 |  | 28 | [16 empty] | 93.43 | 100 | 0 | 0 | 0 |  | 300 | 400 | 선택 | 선택 | 0 | 0 | 0 |  | 300 | 400 | 선택 | 선택 | 해제 | 미정 | 미정 | 미정 | 미정 |  | 미정 | RB100.00 | H
B48980 | 2018-11-12 | 2 | A |  | 4 | A | AE15B36C2 | 합금강 | 보론강 | BM#2 | 1612 | 45 | 1636 | 1565 | 38 | 6600 |  | 1 | 0.33 | 15 |  | -2.4 | 1570 | 1628 | 0.14 | 0 | 0 | 33 | 13 | 60 | Y |  | 2018-11-12 23:31 | 72 | 1091 | 17 | 24 | 28 | 29 | 30 | 30 | 29 | 29 | 28 | 27 | 26 | 24 |  | 24 | 27 | 30 | 24 | 29 | -0.17 | Y | 35 | Y | -0.4 | [7 empty] | N | N | N | N | 120 | 0.49 | 59 | 94806 | 99170 | 20 | 15800 | 6 | 1 |  | 2018-11-12 23:42 | 1570 | 135 |  | 34 | [16 empty] | 97.04 | 100 | 0 | 0 | 0 |  | 300 | 400 | 선택 | 선택 | 0 | 0 | 0 |  | 300 | 400 | 선택 | 선택 | 해제 | 미정 | 미정 | 미정 | 선택 | 3 | 미정 | RB090.00 | C
A49085 | 2018-11-12 | 1 | A | TUNDISH교체 | 1 | A | KBMA75S | 합금강 | D1 | BM#1 | 1600 | 41 | 1625 | 1532 | 36 | 6100 |  | 3 | 0.31 | 18 |  | -2.04 | 1586 | 1632 | 0 | 13.11 |  | 2 | 32 | 63 | Y |  | 2018-11-12 23:30 | 91 | 1131 | 26 | 31 | 28 | 31 | 34 | 36 | 37 | 38 | 39 | 40 | 40 |  |  | 40 | 35 | 40 | 40 | 0 | 0 |  | 5.03 | Y | 0 |  | 2.34 | 2.34 |  |  |  |  | N | N | N | N | 150 | 0.47 | 57 | 101508 | 94490 | 4910 | 15650 | 7 | 1 |  | 2018-11-12 23:38 | 1586 | 127 |  | 46 |  | *T/D가열온도:자동-1367`.수동건-1355`.STR#1:943.STR#2:987.T/D FLUX 유:15,용:120 | [14 empty] | 102.12 | 100 | 700 | 0 | 0 |  | 650 |  | 선택 | 선택 | 700 | 0 | 0 |  | 650 |  | 선택 | 선택 | 해제 | 미정 | 미정 | 미정 | 선택 |  | 미정 | BT180180 | H
B48981 | 2018-11-12 | 2 | A |  | 5 | A | AE15B36C2 | 합금강 | 보론강 | BM#2 | 1593 | 38 | 1645 | 1546 | 32 | 6400 |  | 1 | 0.35 | 15 |  | -2.66 | 1567 | 1634 | 0.15 | 0 | 0 | 20 | 10 | 33 | Y |  | 2018-11-13 00:26 | 69 | 1132 | 19 | 20 | 24 | 27 | 27 | 26 | 26 | 26 | 26 | 24 | 22 | 21 | 19 | 19 | 24 | 27 | 19 | 26 | -0.18 | Y | 45.02 | Y | -0.4 | [7 empty] | N | N | N | N | 110 | 0.49 | 59 | 98100 | 95580 | 440 | 14700 | 6 | 1 |  | 2018-11-13 00:21 | 1567 | 136 |  | 41 | [16 empty] | 102.19 | 100 | 0 | 0 | 0 |  | 300 | 400 | 선택 | 선택 | 0 | 0 | 0 |  | 300 | 400 | 선택 | 선택 | 해제 | 미정 | 미정 | 미정 | 미정 |  | 미정 | RB100.00 | C
A49086 | 2018-11-12 | 1 | A |  | 2 | A | KBMA75S | 합금강 | D1 | BM#1 | 1593 | 42 | 1595 | 1535 | 36 | 5600 |  | 3 | 0.3 | 19 |  | -1.33 | 1571 | 1603 | 0 | 8.34 |  | 12 | 28 | 58 | Y |  | 2018-11-13 00:30 | 76 | 1135 | 38 | 33 | 32 | 31 | 31 | 30 | 30 | 29 | 29 | 29 | 28 | 28 |  | 28 | 31 | 32 | 28 | 29 | -0.09 |  | 45 | Y | 0 | [7 empty] | N | N | N | N | 140 | 0.5 | 60 | 84590 | 98850 | 2930 | 14910 | 7 | 2 |  | 2018-11-13 00:37 | 1571 | 126 |  | 46 | [16 empty] | 83.18 | 100 | 0 | 0 | 0 |  | 650 |  | 선택 | 선택 | 0 | 0 | 0 |  | 650 |  | 선택 | 선택 | 해제 | 미정 | 미정 | 미정 | 미정 |  | 미정 | BT180180 | H
B48982 | 2018-11-12 | 2 | A | 잔강최소화전 | 6 | A | AE15B36C2 | 합금강 | 보론강 | BM#2 | 1588 | 41 | 1645 | 1556 | 33 | 6500 |  | 1 | 0.32 | 15 |  | -2.79 | 1565 | 1633 | 0.12 | 0 | 0 | 5 | 14 | 32 | Y |  | 2018-11-13 01:26 | 67 | 1114 | 23 | 27 | 29 | 30 | 30 | 30 | 30 | 30 | 29 | 29 | 28 |  |  | 28 | 29 | 30 | 28 | 30 | -0.05 | Y | 33.63 | Y | -0.2 | [7 empty] | N | N | N | N | 100 | 0.49 | 59 | 95262 | 96090 | 4960 | 3000 | 6 | 1 |  | 2018-11-13 01:29 | 1565 | 137 |  | 44 | [16 empty] | 97.7 | 100 | 0 | 3100 | 0 |  | 300 | 400 | 선택 | 선택 | 0 | 3100 | 0 |  | 300 | 400 | 선택 | 선택 | 해제 | 미정 | 미정 | 미정 | 미정 |  | 미정 | RB110.00 | C
A49087 | 2018-11-12 | 1 | A |  | 3 | A | KBMA75S | 합금강 | D1 | BM#1 | 1597 | 40 | 1598 | 1529 | 35 | 5500 |  | 3 | 0.31 | 17 |  | -1.33 | 1565 | 1594 | 0 | 8.88 |  | 35 | 50 | 51 | Y |  | 2018-11-13 01:36 | 70 | 1125 | 25 | 25 | 26 | 26 | 26 | 26 | 25 | 25 | 24 | 24 | 24 | 22 |  | 22 | 25 | 26 | 22 | 26 | -0.09 |  | 45.02 | Y | -0.4 | [7 empty] | N | N | N | N | 130 | 0.51 | 57 | 101508 | 96840 | 5640 | 14210 | 7 | 2 |  | 2018-11-13 02:01 | 1565 | 118 |  | 44 | [16 empty] | 99.08 | 100 | 0 | 0 | 0 |  | 650 |  | 선택 | 선택 | 0 | 0 | 0 |  | 650 |  | 선택 | 선택 | 해제 | 미정 | 미정 | 미정 | 미정 |  | 미정 | BT180180 | H
B48983 | 2018-11-12 | 2 | A | 잔강최소화 | 7 | A | 46MNVS6 | 합금강 | KFMN445V계 | BM#2 | 1598 | 45 | 1677 | 1556 | 38 | 7100 |  | 1 | 0.36 | 15 |  | 0 | 1582 | 1648 | 0 | 0.47 | 0 | 21 | 34 | 41 | Y |  | 2018-11-13 02:47 | 88 | 1137 | -173 | 31 | 40 | 41 | 41 | 42 | 41 | 41 | 40 | 39 |  |  |  | 39 | 33 | 42 | 39 | 41 | -0.06 | Y | 20.02 | Y | -0.2 | [7 empty] | N | N | N | Y | 150 | 0.5 | 47 | 91200 | 92130 | 2320 | 14600 | 6 | 1 |  | 2018-11-13 02:46 | 1582 | 146 |  | 37 |  | *헤드 절단길이 2100 나와서 +500MM추가절단 2600MM자름. *STR#1,2 SR 위드롤 2번 과압으로 180초 후 재실행. | [14 empty] | 96.56 | 100 | 2600 | 0 | 0 |  | 490 | 400 | 선택 | 해제 | 2600 | 0 | 0 |  | 490 | 400 | 선택 | 해제 | 해제 | 미정 | 선택 | 미정 | 미정 |  | 미정 | RB100.00 | H
A49088 | 2018-11-12 | 1 | A |  | 4 | A | KBMA75S | 합금강 | D1 | BM#1 | 1577 | 43 | 1592 | 1515 | 34 | 5700 |  | 3 | 0.31 | 17 |  | -1.47 | 1560 | 1592 | 0 | 8.52 |  | 30 | 41 | 56 | Y |  | 2018-11-13 02:41 | 65 | 1119 | 19 | 21 | 22 | 22 | 23 | 22 | 22 | 22 | 21 | 21 | 20 | 19 |  | 19 | 21 | 23 | 19 | 22 | -0.11 | Y | 35 | Y | -0.2 | [7 empty] | N | N | N | N | 120 | 0.51 | 56 | 101508 | 96320 | 2030 | 14330 | 7 | 2 |  | 2018-11-13 02:49 | 1560 | 113 |  | 39 | [16 empty] | 101.92 | 100 | 0 | 0 | 0 |  | 650 |  | 선택 | 선택 | 0 | 0 | 0 |  | 650 |  | 선택 | 선택 | 해제 | 미정 | 미정 | 미정 | 미정 |  | 미정 | BT180180 | H
B48984 | 2018-11-12 | 2 | A |  | 8 | A | 46MNVS6 | 합금강 | KFMN445V계 | BM#2 | 1572 | 42 | 1656 | 1534 | 36 | 7200 |  | 1 | 0.38 | 15 |  | -2.66 | 1575 | 1646 | 0 | 0.6 | 0 | 33 | 14 | 28 | Y |  | 2018-11-13 03:45 | 81 | 1119 | 34 | 40 | 42 | 42 | 43 | 43 | 42 | 41 | 40 | 39 | 37 | 35 |  | 35 | 40 | 43 | 35 | 42 | -0.23 | Y | 35.03 | Y | -0.4 | [7 empty] | N | N | N | Y | 140 | 0.51 | 55 | 102600 | 94970 | 5110 | 15900 | 6 | 1 |  | 2018-11-13 03:45 | 1575 | 135 |  | 31 | [16 empty] | 101.33 | 100 | 0 | 0 | 0 |  | 490 | 400 | 선택 | 해제 | 0 | 0 | 0 |  | 490 | 400 | 선택 | 해제 | 해제 | 미정 | 선택 | 미정 | 미정 |  | 미정 | RB100.00 | C
A49089 | 2018-11-12 | 1 | A |  | 5 | A | KBMA75S | 합금강 | D1 | BM#1 | 1578 | 44 | 1596 | 1524 | 40 | 5500 |  | 3 | 0.31 | 16 |  | -1.81 | 1558 | 1596 | 0 | 7.42 |  | 2 | 33 | 47 | Y |  | 2018-11-13 03:47 | 63 | 1124 | 15 | 22 | 25 | 26 | 26 | 25 | 25 | 25 | 24 | 22 | 21 | 20 |  | 20 | 23 | 26 | 20 | 25 | -0.15 | Y | 40.02 | Y | -0.2 | [7 empty] | N | N | N | N | 110 | 0.51 | 56 | 84590 | 95860 | 2570 | 14410 | 7 | 2 |  | 2018-11-13 03:55 | 148 | 111 |  | 32 | [16 empty] | 86.01 | 100 | 0 | 0 | 0 |  | 650 |  | 선택 | 선택 | 0 | 0 | 0 |  | 650 |  | 선택 | 선택 | 해제 | 미정 | 미정 | 미정 | 미정 |  | 미정 | BT180180 | H
B48985 | 2018-11-12 | 2 | B |  | 9 | A | 46MNVS6 | 합금강 | KFMN445V계 | BM#2 | 1598 | 42 | 1664 | 1545 | 35 | 7200 |  | 1 | 0.37 | 15 |  | -2.64 | 1580 | 1651 | 0 | 0.51 | 0 | 20 | 11 | 34 | Y |  | 2018-11-13 04:45 | 86 | 1113 | 31 | 40 | 44 | 46 | 46 | 46 | 45 | 44 | 42 | 41 | 39 | 36 |  | 36 | 42 | 46 | 36 | 46 | -0.25 | Y | 40 | Y | -0.6 | [7 empty] | N | N | N | Y | 130 | 0.51 | 55 | 91200 | 92450 | 4450 | 15700 | 6 | 1 |  | 2018-11-13 04:42 | 1580 | 129 |  | 29 | [16 empty] | 94.17 | 100 | 0 | 0 | 0 |  | 490 | 400 | 선택 | 해제 | 0 | 0 | 0 |  | 490 | 400 | 선택 | 해제 | 해제 | 미정 | 선택 | 미정 | 미정 |  | 미정 | RB100.00 | H
A49090 | 2018-11-12 | 1 | B |  | 6 | A | KBMA75S | 합금강 | D1 | BM#1 | 1611 | 42 | 1596 | 1554 | 31 | 4800 |  | 3 | 0.3 | 17 |  | -1.34 | 1568 | 1596 | 0 | 7.77 |  | 12 | 29 | 57 | Y |  | 2018-11-13 04:42 | 73 | 1123 | 15 | 24 | 28 | 30 | 32 | 32 | 32 | 31 | 31 | 31 | 30 | 29 | 28 | 28 | 29 | 32 | 28 | 32 | -0.1 | Y | 39.98 | Y | -0.2 | [7 empty] | N | N | N | N | 100 | 0.5 | 61 | 101508 | 97670 | 5000 | 13600 | 7 | 2 |  | 2018-11-13 04:52 | 1568 | 111 |  | 37 |  | *강제개공 및 나탕주입 ID:106.206 | [14 empty] | 98.89 | 100 | 0 | 0 | 0 |  | 650 |  | 선택 | 선택 | 0 | 0 | 0 |  | 650 |  | 선택 | 선택 | 해제 | 미정 | 미정 | 미정 | 미정 |  | 미정 | BT180180 | H
B48986 | 2018-11-12 | 2 | B |  | 10 | A | 46MNVS6 | 합금강 | KFMN445V계 | BM#2 | 1606 | 48 | 1655 | 1546 | 43 | 7400 |  | 1 | 0.35 | 15 |  | 0 | 1576 | 1636 | 0 | 0.4 | 0 | 5 | 15 | 36 | Y |  | 2018-11-13 05:49 | 82 | 1125 | 41 | 45 | 47 | 47 | 46 | 45 | 44 | 43 | 41 | 39 |  |  |  | 39 | 44 | 47 | 39 | 0 | -0.23 |  | 34.97 | Y | -0.4 | [7 empty] | N | N | N | Y | 120 | 0.5 | 54 | 91200 | 89770 | 5290 | 15800 | 6 | 1 |  | 2018-11-13 05:54 | 1576 | 125 |  | 22 | [16 empty] | 96.2 | 100 | 0 | 0 | 0 |  | 490 | 400 | 선택 | 해제 | 0 | 0 | 0 |  | 490 | 400 | 선택 | 해제 | 해제 | 미정 | 선택 | 미정 | 미정 |  | 미정 | RB100.00 | H
A49091 | 2018-11-12 | 1 | B |  | 7 | A | KBMA75S | 합금강 | D1 | BM#1 | 1583 | 44 | 1606 | 1518 | 33 | 5300 |  | 3 | 0.31 | 16 |  | -2.08 | 1562 | 1606 | 0 | 8.2 |  | 35 | 51 | 49 | N | 1 | 2018-11-13 05:41 | 67 | 1128 | 24 | 27 | 28 | 29 | 30 | 31 | 31 | 30 | 30 | 30 | 29 |  |  | 29 | 29 | 31 | 29 | 30 | -0.03 | Y | 25 | Y | -0.2 | [7 empty] | N | N | N | N | 150 | 0.5 | 55 | 84590 | 93600 | 2000 | 15000 | 7 | 2 |  | 2018-11-13 05:48 | 1562 | 112 |  | 40 |  | *강제개공 및 나탕주입 ID:101.201 | [14 empty] | 88.02 | 100 | 0 | 0 | 0 |  | 650 |  | 선택 | 선택 | 0 | 0 | 0 |  | 650 |  | 선택 | 선택 | 해제 | 미정 | 미정 | 미정 | 미정 |  | 미정 | BT180180 | H
B48987 | 2018-11-12 | 2 | B |  | 11 | A | 46MNVS6 | 합금강 | KFMN445V계 | BM#2 | 1563 | 43 | 1644 | 1546 | 37 | 6500 |  | 1 | 0.38 | 15 |  | -2.34 | 1561 | 1622 | 0 | 0.36 | 0 | 30 | 42 | 36 | Y |  | 2018-11-13 06:48 | 67 | 1132 | 34 | 34 | 33 | 33 | 31 | 31 | 30 | 28 | 26 | 25 | 24 | 22 |  | 22 | 29 | 33 | 22 | 0 | -0.24 |  | 45 | Y | -0.4 | [7 empty] | N | N | N | Y | 110 | 0.51 | 58 | 91200 | 97920 | 5210 | 15200 | 6 | 1 |  | 2018-11-13 07:04 | 1561 | 121 |  | 20 | [16 empty] | 88.54 | 100 | 0 | 0 | 0 |  | 490 | 400 | 선택 | 해제 | 0 | 0 | 0 |  | 490 | 400 | 선택 | 해제 | 해제 | 미정 | 선택 | 미정 | 미정 |  | 미정 | RB100.00 | H
A49092 | 2018-11-12 | 1 | B |  | 8 | A | KBMA75S | 합금강 | D1 | BM#1 | 1647 | 43 | 1610 | 1580 | 38 | 4400 |  | 3 | 0.31 | 18 |  | -1.79 | 1566 | 1606 | 0 | 10.02 |  | 21 | 35 | 57 | Y |  | 2018-11-13 06:49 | 71 | 1134 | 26 | 32 | 34 | 35 | 35 | 36 | 36 | 35 | 35 | 34 | 34 | 33 |  | 33 | 34 | 36 | 33 | 35 | -0.05 | Y | 30.02 | Y | -0.2 | [7 empty] | N | N | N | N | 140 | 0.49 | 59 | 98895 | 92530 | 2890 | 15200 | 7 | 2 |  | 2018-11-13 07:01 | 1566 | 108 |  | 30 | [16 empty] | 103.55 | 100 | 0 | 0 | 0 |  | 650 |  | 선택 | 선택 | 0 | 0 | 0 |  | 650 |  | 선택 | 선택 | 해제 | 미정 | 미정 | 미정 | 미정 |  | 미정 | RB105.00 | C
B48988 | 2018-11-13 | 2 | B |  | 12 | A | 46MNVS6 | 합금강 | KFMN445V계 | BM#2 | 1606 | 45 | 1656 | 1566 | 36 | 6900 |  | 1 | 0.34 | 21 |  | -2.14 | 1574 | 1642 | 0 | 0.5 | 0 | 33 | 15 | 39 | Y |  | 2018-11-13 07:55 | 80 | 1085 | 18 | 35 | 44 | 49 | 50 | 49 | 49 | 48 | 46 | 45 | 43 | 42 |  | 42 | 43 | 50 | 42 | 49 | -0.23 | Y | 35 | Y | -0.2 | [7 empty] | N | N | N | Y | 100 | 0.5 | 58 | 91200 | 96120 | 90 | 14600 | 6 | 1 |  | 2018-11-13 08:05 | 1574 | 119 |  | 14 | [16 empty] | 90.12 | 100 | 0 | 0 | 0 |  | 490 | 400 | 선택 | 해제 | 0 | 0 | 0 |  | 490 | 400 | 선택 | 해제 | 해제 | 미정 | 선택 | 미정 | 미정 |  | 미정 | RB100.00 | H
A49093 | 2018-11-13 | 1 | B | TUNDISH교체전 | 9 | A | KBMA75S | 합금강 | D1 | BM#1 | 1611 | 40 | 1615 | 1555 | 27 | 5000 |  | 3 | 0.31 | 18 |  | -1.82 | 1568 | 1609 | 0 | 10.36 |  | 2 | 34 | 55 | Y |  | 2018-11-13 07:42 | 73 | 1088 | 29 | 34 | 35 | 36 | 36 | 36 | 36 | 36 | 36 | 35 | 35 |  |  | 35 | 35 | 36 | 35 | 36 | -0.03 | Y | 34.97 | Y | 0 | [7 empty] | N | N | N | N | 130 | 0.49 | 58 | 94148 | 93910 | 3890 | 2000 | 7 | 2 |  | 2018-11-13 07:49 | 1568 | 105 |  | 37 |  |  |  | A74C5080293A4505A295F4EDBD89E19C | CF18DAD0CD9A4EB6A6C9417211D708B1 | 7CF438F2EE444CC9B076D4FA9BC7C3C1 | [10 empty] | 96.27 | 100 | 0 | 2500 | 0 |  | 650 |  | 선택 | 선택 | 0 | 2800 | 0 |  | 650 |  | 선택 | 선택 | 해제 | 미정 | 미정 | 미정 | 미정 |  | 미정 | RB105.00 | C
B48989 | 2018-11-13 | 2 | B | TUNDISH교체전 | 13 | A | 46MNVS6 | 합금강 | KFMN445V계 | BM#2 | 1632 | 44 | 1645 | 1555 | 29 | 5700 |  | 1 | 0.34 | 15 |  | 0 | 1574 | 1634 | 0 | 0.37 | 0 | 20 | 12 | 41 | Y |  | 2018-11-13 08:51 | 80 | 1094 | 37 | 45 | 48 | 50 | 50 | 49 | 46 | 47 | 45 | 43 | 42 | 40 | 38 | 35 | 44 | 50 | 35 | 0 | -0.3 | Y | 49.98 | Y | -0.6 | [7 empty] | N | N | N | M | 150 | 0.44 | 66 | 79800 | 95610 | 590 | 2000 | 6 | 1 |  | 2018-11-13 08:50 | 1574 | 111 |  | 19 |  | * 전공정 요청 감속주입 0.40 이상공정 등록 및 생관통보 * 전공정 요청으로 L/D 잔강 이월 미실시 | E508A3F627EF47A8B1CC5B1612800CDC | 58E7D497C17D405889C7909CA04FA5E7 | 8EA077CB57D14E5E98BB98C7427A898D | [11 empty] | 82.95 | 100 | 0 | 5030 | 0 |  | 490 | 400 | 선택 | 해제 | 0 | 4900 | 0 |  | 490 | 400 | 선택 | 해제 | 해제 | 미정 | 해제 | 미정 | 미정 |  | 미정 | RB100.00 | H
A49094 | 2018-11-13 | 1 | B | TUNDISH교체 | 1 | A | AE1070LS | 탄소강 | E1 | BM#1 | 1627 | 50 | 1626 | 1550 | 43 | 6700 |  | 3 | 0.31 | 25 |  | -1.58 | 1570 | 1621 | 0 | 13.87 |  | 12 | 30 | 50 | Y |  | 2018-11-13 09:05 | 95 | 1089 | 29 | 33 | 29 | 33 | 38 | 41 | 42 | 42 | 43 | 43 | 43 | 42 | 42 | 42 | 39 | 43 | 42 | 43 | -0.05 |  | 20 | Y | 0 |  | 2.39 | 2.39 |  |  |  |  | N | N | N | N | 230 | 0.42 | 69 | 101508 | 98610 | 7120 | 14300 | 5 | 1 |  | 2018-11-13 09:12 | 1570 | 130 |  | 38 |  | *T/Dflux 유15kg 용225kg | [14 empty] | 96.08 | 100 | 1500 | 0 | 0 |  | 450 |  | 선택 | 해제 | 1500 | 0 | 0 |  | 450 |  | 선택 | 해제 | 해제 | 미정 | 미정 | 선택 | 미정 |  | 미정 | BT180180 | H
B48990 | 2018-11-13 | 2 | B | TUNDISH교체 | 1 | A | SCM415HON | 소입성보증강 | C | BM#2 | 1612 | 53 | 1667 | 1564 | 44 | 9100 |  | 1 | 0.38 | 8 |  | -2.24 | 1599 | 1635 | 0 | 0.25 | 0 | 5 | 16 | 60 | Y |  | 2018-11-13 10:16 | 86 | 1090 | -303 | -63 | 6 | 31 | 25 | 31 | 33 | 39 | 8480 | 43 | 43 | 44 | 43 | 43 | 931 | 8480 | 43 | 43 | 9.99 |  | 20 | Y | -0.2 |  | 3.4 | 3.4 | 1.86 |  |  |  | N | N | N | N | 150 | 0.5 | 57 | 93049 | 99550 | 5370 | 15400 | 2 | 2 |  | 2018-11-13 10:14 | 1599 | 144 |  | 30 |  | * T/D 용강량 실측:1200mm / 18.8 TON * T/D FLUX 용탕부: 120 KG / 유탕부: 15KG 투입 * 슬리브 롱노즐( Y자형 ) 사용 * 첫 HEAT 수소측정 기준초과(10분)이상공정 등록 및 생관통보. * 10분 수소측정값 3PPM 초과로 2회측정.(1차:3.4PPM2차:3.23PPM) | [14 empty] | 89.77 | 100 | 1000 | 0 | 0 |  | 410 | 300 | 선택 | 선택 | 1000 | 0 | 0 |  | 410 | 300 | 선택 | 선택 | 해제 | 미정 | 선택 | 미정 | 미정 |  | 미정 | BT180180 | H
C47503 | 2018-11-13 | 3 | B |  | 2 | A | AE1070LS | 탄소강 | E1 | BM#1 | 1555 | 57 | 1613 | 1540 | 45 | 8000 |  | 3 | 0.31 | 26 |  | -1.32 | 1550 | 1590 | 0 | 13.53 |  | 35 | 52 | 31 | Y |  | 2018-11-13 10:14 | 75 | 1088 | 39 | 37 | 37 | 37 | 38 | 38 | 38 | 38 | 37 | 37 | 37 | 36 | 35 | 35 | 37 | 38 | 35 | 38 | -0.07 | Y | 45 | Y | 0 | [7 empty] | N | N | N | N | 220 | 0.43 | 66 | 84590 | 93860 | 7130 | 15500 | 5 | 1 |  | 2018-11-13 10:24 | 1550 | 156 |  | 39 | 21 | *자동 1517 수동1517 | [14 empty] | 83.84 | 100 | 0 | 0 | 0 |  | 450 |  | 선택 | 해제 | 0 | 0 | 0 |  | 450 |  | 선택 | 해제 | 해제 | 미정 | 미정 | 선택 | 미정 |  | 미정 | BT180180 | H
B48991 | 2018-11-13 | 2 | B |  | 2 | A | SCM415HON | 소입성보증강 | C | BM#2 | 1640 | 44 | 1666 | 1564 | 34 | 7400 |  | 1 | 0.32 | 16 |  | 0 | 1589 | 1646 | 0 | 0.36 | 0 | 30 | 43 | 68 | Y |  | 2018-11-13 11:26 | 76 | 1085 | 41 | 43 | 43 | 43 | 42 | 41 | 41 | 40 | 39 | 38 | 36 | 35 |  | 35 | 41 | 43 | 35 | 43 | -0.18 |  | 44.95 | Y | -0.2 | [7 empty] | N | N | N | N | 140 | 0.52 | 56 | 93049 | 96540 | 5150 | 15100 | 2 | 2 |  | 2018-11-13 11:34 | 1589 | 110 |  | 19 | [16 empty] | 91.63 | 100 | 0 | 0 | 0 |  | 410 | 300 | 선택 | 선택 | 0 | 0 | 0 |  | 410 | 300 | 선택 | 선택 | 해제 | 미정 | 선택 | 미정 | 미정 |  | 미정 | BT180180 | C
A49095 | 2018-11-13 | 1 | B |  | 3 | A | AE1070LS | 탄소강 | E1 | BM#1 | 1542 | 47 | 1591 | 1509 | 41 | 6200 |  | 3 | 0.3 | 25 |  | -1.48 | 1535 | 1579 | 0 | 13.32 |  | 21 | 36 | 77 | Y |  | 2018-11-13 11:31 | 60 | 1088 | 33 | 30 | 29 | 29 | 28 | 27 | 27 | 26 | 26 | 25 | 25 | 24 | 24 | 24 | 27 | 29 | 24 | 0 | -0.1 |  | 50 | Y | 0 | [7 empty] | N | N | N | N | 210 | 0.48 | 62 | 101508 | 96020 | 7060 | 15200 | 5 | 1 |  | 2018-11-13 11:38 | 1535 | 128 |  | 30 | [16 empty] | 100.5 | 100 | 0 | 0 | 0 |  | 450 |  | 선택 | 해제 | 0 | 0 | 0 |  | 450 |  | 선택 | 해제 | 해제 | 미정 | 미정 | 선택 | 미정 |  | 미정 | BT180180 | H
B48992 | 2018-11-13 | 2 | B |  | 3 | A | SCM415HON | 소입성보증강 | C | BM#2 | 1594 | 40 | 1625 | 1557 | 37 | 7400 |  | 3 | 0.31 | 19 |  | -1.81 | 1583 | 1625 | 0 | 13.86 |  | 33 | 16 | 98 | Y |  | 2018-11-13 12:15 | 70 | 1079 | 33 | 33 | 32 | 32 | 29 | 29 | 28 | 27 | 26 | 25 | 24 |  |  | 24 | 29 | 32 | 24 | 0 | -0.2 |  | 40 | Y | -0.2 | [7 empty] | N | N | N | N | 130 | 0.52 | 57 | 101508 | 97930 | 7350 | 14900 | 2 | 2 |  | 2018-11-13 12:37 | 1583 | 105 |  | 29 | [16 empty] | 96.4 | 100 | 0 | 0 | 0 |  | 410 | 300 | 선택 | 선택 | 0 | 0 | 0 |  | 410 | 300 | 선택 | 선택 | 해제 | 미정 | 미정 | 선택 | 미정 |  | 미정 | BT180180 | C
A49096 | 2018-11-13 | 1 | D |  | 4 | A | AE1070LS | 탄소강 | E1 | BM#1 | 1647 | 40 | 1598 | 1560 | 30 | 4600 |  | 3 | 0.3 | 25 |  | 50.98 | 1543 | 0 | 0 | 13.52 |  | 2 | 35 | 93 | Y |  | 2018-11-13 12:50 | 68 | 1083 | 22 | 29 | 34 | 35 | 35 | 35 | 34 | 34 | 33 | 33 | 32 | 32 | 32 | 32 | 32 | 35 | 32 | 35 | -0.06 | Y | 45 | Y | 0 | [7 empty] | N | N | N | N | 200 | 0.46 | 65 | 101508 | 96390 | 7060 | 15100 | 5 | 1 |  | 2018-11-13 12:57 | 1543 | 124 |  | 14 | [16 empty] | 97.51 | 100 | 0 | 0 | 300 |  | 450 |  | 선택 | 해제 | 0 | 0 | 300 |  | 450 |  | 선택 | 해제 | 해제 | 미정 | 미정 | 선택 | 미정 |  | 미정 | BT180180 | H
B48993 | 2018-11-13 | 2 | D |  | 4 | A | SCM415HON | 소입성보증강 | C | BM#2 | 1579 | 45 | 1644 | 1536 | 36 | 7800 |  | 1 | 0.35 | 17 |  | 0 | 1583 | 1643 | 0 | 0.39 | 0 | 20 | 13 | 94 | Y |  | 2018-11-13 13:33 | 70 | 1093 | 20 | 35 | 41 | 44 | 45 | 45 | 45 | 44 | 43 | 42 | 40 | 39 |  | 39 | 40 | 45 | 39 | 45 | -0.17 | Y | 34.98 | Y | -0.2 | [7 empty] | N | N | N | N | 120 | 0.55 | 55 | 93480 | 99370 | 5190 | 12600 | 2 | 2 | 10 | 2018-11-13 13:36 | 1583 | 99 |  | 10 |  | * 주입말 래들 도착지연 감속주입함. | [14 empty] | 89.5 | 100 | 0 | 0 | 0 |  | 410 | 300 | 선택 | 선택 | 0 | 0 | 0 |  | 410 | 300 | 선택 | 선택 | 해제 | 미정 | 선택 | 미정 | 미정 |  | 미정 | BT180180 | C
A49097 | 2018-11-13 | 1 | D |  | 5 | A | AE1070LS | 탄소강 | E1 | BM#1 | 1554 | 54 | 1589 | 1512 | 44 | 7200 |  | 3 | 0.31 | 25 |  | -1.37 | 1561 | 1603 | 0 | 16.91 |  | 12 | 31 | 63 | Y |  | 2018-11-13 13:48 | 86 | 1086 | 29 | 40 | 47 | 49 | 51 | 51 | 51 | 51 | 50 | 50 | 49 | 49 | 49 | 49 | 47 | 51 | 49 | 51 | -0.05 | Y | 40 | Y | 0 | [8 empty] | N | N | Y | 190 | 0.48 | 62 | 84590 | 94340 | 7030 | 15800 | 5 | 1 |  | 2018-11-13 13:58 | 1561 | 126 |  | 24 |  | *주속 및 SR 테스트 방안서 적용 | [14 empty] | 82.97 | 100 | 0 | 0 | 0 |  | 450 |  | 선택 | 해제 | 0 | 0 | 0 |  | 450 |  | 선택 | 해제 | 해제 | 미정 | 미정 | 선택 | 미정 |  | 미정 | BT180180 | H
C47507 | 2018-11-13 | 3 | D |  | 5 | A | SCM415 | 합금강 | C | BM#2 | 1581 | 45 | 1664 | 1552 | 43 | 8200 |  | 2 | 0.32 | 18 | 40 | -2.95 | 1577 | 1653 | 77.8 | 0 |  | 1 | 69 | 137 | Y |  | 2018-11-13 14:33 | 61 | 1083 | 34 | 36 | 36 | 35 | 34 | 32 | 32 | 30 | 29 | 26 | 24 | 23 |  | 23 | 31 | 36 | 23 | 0 | -0.29 |  | 44.98 | Y | -0.2 | [7 empty] | Y | Y | Y | Y | 110 | 0.47 | 64 | 164944 | 101620 | 160 | 14900 | 2 | 2 | 20 | 2018-11-13 14:35 | 1578 | 103 |  | 11 |  | * 유사강종 연연주 혼탕부 ID:308~310/408~410이상재등록 | [14 empty] | 162.19 | 100 | 0 | 0 | 0 |  | 490 | 300 | 선택 | 선택 | 0 | 0 | 0 |  | 490 | 300 | 선택 | 선택 | 해제 | 미정 | 미정 | 미정 | 미정 |  | 미정 | RB105.00 | C
A49098 | 2018-11-13 | 1 | D |  | 6 | A | AE1070LS | 탄소강 | E1 | BM#1 | 1529 | 46 | 1591 | 1520 | 44 | 7000 |  | 3 | 0.31 | 25 |  | -1.27 | 1555 | 1594 | 0 | 17.93 |  | 35 | 53 | 60 | Y |  | 2018-11-13 14:49 | 80 | 1085 | 47 | 46 | 46 | 46 | 46 | 45 | 44 | 43 | 42 | 41 | 41 | 40 | 40 | 40 | 44 | 46 | 40 | 46 | -0.12 |  | 49.98 | Y | 0 | [7 empty] | Y | Y | Y | Y | 180 | 0.48 | 64 | 101508 | 99060 | 7110 | 16400 | 5 | 1 |  | 2018-11-13 14:54 | 1555 | 114 |  | 26 |  | *주속 및 SR 테스트 방안서 적용 | [14 empty] | 95.13 | 100 | 0 | 0 | 300 |  | 450 |  | 선택 | 해제 | 0 | 0 | 300 |  | 450 |  | 선택 | 해제 | 해제 | 미정 | 미정 | 선택 | 미정 |  | 미정 | BT180180 | H
B48994 | 2018-11-13 | 2 | D |  | 6 | A | SCM415H1M | 소입성보증강 | C | BM#2 | 1579 | 54 | 1644 | 1535 | 42 | 8800 |  | 1 | 0.34 | 14 |  | 0 | 1587 | 1640 | 0 | 0.25 | 0 | 5 | 17 | 58 | Y |  | 2018-11-13 15:04 | 74 | 1087 | 21 | 22 | 23 | 24 | 24 | 24 | 23 | 22 | 21 | 20 | 18 | 17 | 15 | 15 | 21 | 24 | 15 | 24 | -0.2 | Y | 44.97 | Y | -0.41 | [7 empty] | N | N | N | N | 100 | 0.48 | 64 | 42295 | 101380 | 80 | 14500 | 2 | 2 | 40 | 2018-11-13 15:06 | 1587 | 169 |  | 47 |  | * 유사강종 연연주 혼탕부 ID:301/401 이상재등록 | [14 empty] | 42.04 | 100 | 0 | 0 | 0 |  | 410 | 300 | 선택 | 선택 | 0 | 0 | 0 |  | 410 | 300 | 선택 | 선택 | 해제 | 미정 | 미정 | 미정 | 미정 |  | 미정 | BT180180 | H
A49099 | 2018-11-13 | 1 | D |  | 7 | A | AE1070LS | 탄소강 | E1 | BM#1 | 1557 | 47 | 1582 | 1502 | 41 | 6600 |  | 3 | 0.31 | 25 |  | -1.39 | 1538 | 1579 | 0 | 16.75 |  | 21 | 37 | 70 | Y |  | 2018-11-13 15:55 | 63 | 1069 | 37 | 35 | 35 | 34 | 33 | 31 | 30 | 30 | 29 | 29 | 28 | 28 | 28 | 27 | 31 | 35 | 27 | 28 | -0.15 |  | 54.98 | Y | -0.2 | [7 empty] | N | N | N | N | 230 | 0.48 | 68 | 101508 | 103650 | 7020 | 14500 | 5 | 1 |  | 2018-11-13 16:04 | 1538 | 119 |  | 26 |  | *주속 테스트 방안서 적용 | [14 empty] | 92.03 | 100 | 0 | 0 | 0 |  | 450 |  | 선택 | 해제 | 0 | 0 | 0 |  | 450 |  | 선택 | 해제 | 해제 | 미정 | 미정 | 선택 | 미정 |  | 미정 | BT180180 | H
B48995 | 2018-11-13 | 2 | D |  | 7 | A | SCM415H1M | 소입성보증강 | C | BM#2 | 1530 | 46 | 1624 | 1555 | 39 | 8100 |  | 1 | 0.38 | 13 |  | -2.05 | 1590 | 1642 | 0 | 0.28 | 0 | 30 | 44 | 72 | Y |  | 2018-11-13 16:03 | 77 | 1089 | 10 | 19 | 23 | 25 | 27 | 28 | 28 | 28 | 27 | 27 | 26 | 24 | 23 | 23 | 24 | 28 | 23 | 28 | -0.14 | Y | 34.98 | Y | -0.2 | [7 empty] | N | N | N | N | 150 | 0.52 | 63 | 93049 | 107980 | 280 | 14700 | 2 | 2 | 10 | 2018-11-13 16:08 | 1590 | 158 |  | 54 | [16 empty] | 85.96 | 100 | 0 | 0 | 0 |  | 410 | 300 | 선택 | 선택 | 0 | 0 | 0 |  | 410 | 300 | 선택 | 선택 | 해제 | 미정 | 미정 | 미정 | 미정 |  | 미정 | BT180180 | C
A49100 | 2018-11-13 | 1 | D | 연주종료 | 8 | A | AE1070LS | 탄소강 | E1 | BM#1 | 1585 | 39 | 1585 | 1547 | 32 | 5300 |  | 3 | 0.31 | 26 |  | -1.24 | 1543 | 1580 | 0 | 22.77 |  | 2 | 36 | 69 | Y |  | 2018-11-13 16:46 | 68 | 1069 | 25 | 25 | 26 | 26 | 26 | 27 | 26 | 25 | 24 | 24 | 24 | 23 | 23 | 23 | 25 | 27 | 23 | 26 | -0.11 | Y | 35.02 | Y | 0 | [7 empty] | N | N | N | N | 220 | 0.49 | 65 | 96447 | 102050 | 8070 | 1500 | 5 | 1 |  | 2018-11-13 16:54 | 1543 | 124 |  | 45 |  | *연주종료 18:52 | [5 empty] | B19FC6F01614457BBDC7BEE51F1BEC63 |  |  |  | ECBCF98E92734BAF8405B8F3FC403322 |  |  |  |  | 88.44 | 100 | 0 | 3500 | 0 |  | 450 |  | 선택 | 해제 | 0 | 3500 | 0 |  | 450 |  | 선택 | 해제 | 해제 | 미정 | 미정 | 선택 | 미정 |  | 미정 | BT180180 | H
B48996 | 2018-11-13 | 2 | D |  | 8 | A | SCM415H1M | 소입성보증강 | C | BM#2 | 1642 | 43 | 1647 | 1604 | 37 | 6300 |  | 1 | 0.39 | 14 |  | -2.67 | 1586 | 1645 | 0 | 0.31 | 0 | 33 | 17 | 85 | Y |  | 2018-11-13 17:21 | 73 | 1086 | 18 | 18 | 20 | 21 | 21 | 22 | 22 | 21 | 20 | 18 | 18 | 18 |  | 18 | 20 | 22 | 18 | 21 | -0.07 | Y | 30 | Y | 0 | [7 empty] | N | N | N | N | 140 | 0.52 | 57 | 101508 | 99040 | 10 | 13600 | 2 | 2 | 10 | 2018-11-13 17:22 | 1586 | 197 |  | 43 | 19 | [15 empty] | 103.84 | 100 | 0 | 0 | 0 |  | 410 | 300 | 선택 | 선택 | 0 | 0 | 0 |  | 410 | 300 | 선택 | 선택 | 해제 | 미정 | 미정 | 미정 | 미정 |  | 미정 | BT180180 | C
A49101 | 2018-11-13 | 1 | D | TUNDISH교체전 | 9 | A | SCM415H1M | 소입성보증강 | C | BM#2 | 1619 | 66 | 1614 | 1584 | 57 | 7300 |  | 3 | 0.33 | 13 |  | -1.2 | 1593 | 1614 | 0 | 13.77 |  | 12 | 32 | 54 | Y |  | 2018-11-13 17:56 | 80 | 1085 | 12 | 22 | 26 | 30 | 33 | 34 | 34 | 34 | 34 | 34 | 32 | 33 |  | 33 | 30 | 34 | 32 | 34 | -0.08 | Y | 25 | Y | 0.2 | [7 empty] | N | N | N | N | 130 | 0.52 | 60 | 117927 | 103740 | 4360 | 2000 | 2 | 2 | 20 | 2018-11-13 18:38 | 1593 | 162 |  | 68 |  |  | C04BBEE1A93D409E9B0081655D09A769 | F2BE55DA1801486D8922746E01F64384 | 1C955EBF6FC94CC6B0EE043B43B2FA5E | [11 empty] | 109.09 | 100 | 0 | 2500 | 0 |  | 410 | 300 | 선택 | 선택 | 0 | 2500 | 0 |  | 410 | 300 | 선택 | 선택 | 해제 | 미정 | 미정 | 미정 | 선택 | 8 | 미정 | BT180180 | C
C47511 | 2018-11-13 | 3 | D | TUNDISH교체 | 1 | A | AE15B35C | 합금강 | 보론강 | BM#2 | 1629 | 57 | 1649 | 1567 | 43 | 8600 |  | 1 | 0.37 | 20 |  | -2.88 | 1589 | 1671 | 0.17 | 0 | 0 | 1 | 70 | 117 | Y |  | 2018-11-13 20:07 | 91 | 1101 | -567 | -165 | -67 | 31 | 31 | 31 | 31 | 31 | 26 | 34 | 39 | 43 | 45 | 46 | 39 | 46 | 46 | 46 | 0 |  | 19.97 | Y | 0 | 1.1 | 2.78 | 2.78 | 1.15 |  |  |  | N | N | N | N | 150 | 0.46 | 62 | 97872 | 98940 | 1060 | 15900 | 14 | 1 | 10 | 2018-11-13 20:01 | 1589 | 138 |  | 23 |  | * T/D FLUX 용탕부: 120KG / 유탕부: 15KG 투입 * 첫 HEAT 수소측정 기준초과(10분)이상공정 등록 및 생관통보. | [14 empty] | 97.87 | 100 | 700 | 0 | 0 |  | 300 | 400 | 선택 | 선택 | 700 | 0 | 0 |  | 300 | 400 | 선택 | 선택 | 해제 | 미정 | 미정 | 미정 | 미정 |  | 미정 | RB105.00 | C
B48999 | 2018-11-13 | 2 | A |  | 2 | A | AE15B35C | 합금강 | 보론강 | BM#2 | 1618 | 46 | 1644 | 1556 | 35 | 6700 |  | 1 | 0.37 | 16 |  | -2.97 | 1568 | 1640 | 0.12 | 0 | 0 | 30 | 45 | 47 | Y |  | 2018-11-13 20:46 | 70 | 1098 | 44 | 35 | 31 | 29 | 27 | 26 | 27 | 28 | 28 | 27 | 23 | 23 |  | 23 | 29 | 31 | 23 | 27 | -0.18 | Y | 45 | Y | 0 | [7 empty] | N | N | N | N | 140 | 0.49 | 55 | 93733 | 90320 | 790 | 15500 | 14 | 1 |  | 2018-11-13 21:25 | 1568 | 150 |  | 49 | [16 empty] | 103 | 100 | 0 | 0 | 0 |  | 300 | 400 | 선택 | 선택 | 0 | 0 | 0 |  | 300 | 400 | 선택 | 선택 | 해제 | 미정 | 미정 | 미정 | 미정 |  | 미정 | RB090.00 | C
B49000 | 2018-11-13 | 2 | A |  | 3 | A | AE15B35C | 합금강 | 보론강 | BM#2 | 1605 | 45 | 1636 | 1566 | 38 | 7300 |  | 1 | 0.38 | 16 |  | -2.79 | 1552 | 1619 | 0.14 | 0 | 0 | 33 | 18 | 52 | Y |  | 2018-11-13 22:12 | 54 | 1089 | 19 | 20 | 20 | 19 | 18 | 17 | 16 | 15 | 14 | 13 | 12 | 10 |  | 10 | 16 | 20 | 10 | 0 | -0.22 |  | 44.98 | Y | -0.4 | [7 empty] | N | N | N | N | 130 | 0.5 | 61 | 86528 | 100910 | 5710 | 14900 | 14 | 1 |  | 2018-11-13 22:09 | 1552 | 146 |  | 22 |  | * T/D 온도가 7개 나와 L/D 잔강 5.6T내림. | [14 empty] | 81.44 | 100 | 0 | 0 | 0 |  | 300 | 400 | 선택 | 선택 | 0 | 0 | 0 |  | 300 | 400 | 선택 | 선택 | 해제 | 미정 | 미정 | 미정 | 미정 |  | 미정 | RB085.00 | C
A49102 | 2018-11-13 | 1 | A | 연주시작 | 1 | A | STB2 | 베어링강 | STB (SF) | BM#1 | 1603 | 62 | 1563 | 1527 | 55 | 9000 |  | 3 | 0.33 | 26 |  | -1.7 | 1546 | 1598 | 0.16 | 0 |  | 35 | 54 | 247 | Y |  | 2018-11-13 22:43 | 90 | 1088 | 37 | 38 | 32 | 34 | 36 | 39 | 40 | 41 | 41 | 42 | 43 | 43 |  | 43 | 39 | 43 | 43 | 0 | 0 |  | 5 | Y | 0 |  | 2.14 | 2.14 |  |  |  |  | Y | N | N | M | 230 | 0.46 | 60 | 97474 | 98780 | 7040 | 15220 | 11 | 1 |  | 2018-11-13 22:57 | 1546 | 122 |  | 15 |  | *T/D가열온도:자동-1375`.수동건-1324`.STR#1:967.STR#2:934.T/D FLUX 유:15,용:275 | [14 empty] | 92.17 | 100 | 1500 | 0 | 0 |  | 650 |  | 선택 | 해제 | 1500 | 0 | 0 |  | 650 |  | 선택 | 해제 | 선택 | 미정 | 미정 | 선택 | 선택 |  | 미정 | BT180180 | H
B49001 | 2018-11-13 | 2 | A |  | 4 | A | AE15B35C | 합금강 | 보론강 | BM#2 | 1604 | 48 | 1654 | 1566 | 37 | 7500 |  | 1 | 0.37 | 15 |  | -2.57 | 1563 | 1630 | 0.17 | 0 | 0 | 2 | 37 | 133 | Y |  | 2018-11-13 23:07 | 65 | 1086 | 3 | 16 | 20 | 21 | 23 | 22 | 22 | 21 | 20 | 19 | 18 | 16 | 15 | 15 | 18 | 23 | 15 | 0 | -0.2 | Y | 40.03 | Y | -0.2 | [7 empty] | N | N | N | N | 120 | 0.49 | 61 | 103591 | 100160 | 200 | 15100 | 14 | 1 |  | 2018-11-13 23:04 | 1563 | 148 |  | 32 |  | *주입말 터렛 ARM 2번 L/D 실린더 교체로 감속주입. | [14 empty] | 103.33 | 100 | 0 | 0 | 0 |  | 300 | 400 | 선택 | 선택 | 0 | 0 | 0 |  | 300 | 400 | 선택 | 선택 | 해제 | 미정 | 미정 | 미정 | 미정 |  | 미정 | RB100.00 | C
A49103 | 2018-11-13 | 1 | A |  | 2 | A | STB2 | 베어링강 | STB (SF) | BM#1 | 1623 | 42 | 1575 | 1572 | 32 | 4200 |  | 3 | 0.33 | 26 |  | -1.07 | 1526 | 1558 | 0.18 | 0 |  | 5 | 19 | 58 | Y |  | 2018-11-13 23:40 | 70 | 1133 | 41 | 40 | 39 | 39 | 39 | 38 | 37 | 37 | 38 | 37 | 37 | 37 |  | 37 | 38 | 39 | 37 | 39 | -0.04 | Y | 45 | Y | 0 |  |  |  | 1.43 |  |  |  | Y | Y | Y | Y | 220 | 0.48 | 59 | 84590 | 93960 | 7020 | 16170 | 11 | 2 |  | 2018-11-13 23:48 | 1526 | 110 |  | 22 | [16 empty] | 83.79 | 100 | 0 | 0 | 0 |  | 650 |  | 선택 | 해제 | 0 | 0 | 0 |  | 650 |  | 선택 | 해제 | 선택 | 미정 | 미정 | 선택 | 미정 |  | 미정 | BT180180 | H
B49002 | 2018-11-13 | 2 | A | 잔강최소화전 | 5 | A | AE15B35C | 합금강 | 보론강 | BM#2 | 1596 | 46 | 1655 | 1554 | 38 | 7700 |  | 1 | 0.36 | 15 |  | -2.68 | 1576 | 1644 | 0.17 | 0 | 0 | 21 | 38 | 284 | Y |  | 2018-11-14 00:16 | 78 | 1129 | 9 | 23 | 27 | 29 | 30 | 31 | 31 | 30 | 29 | 27 | 26 | 25 |  | 25 | 26 | 31 | 25 | 0 | -0.2 | Y | 30.02 | Y | -0.2 | [7 empty] | N | N | N | N | 110 | 0.49 | 58 | 94147 | 96480 | 120 | 3000 | 14 | 1 |  | 2018-11-14 00:34 | 1576 | 135 |  | 27 | [16 empty] | 97.51 | 100 | 0 | 3100 | 0 |  | 300 | 400 | 선택 | 선택 | 0 | 3100 | 0 |  | 300 | 400 | 선택 | 선택 | 해제 | 미정 | 미정 | 미정 | 선택 | 4 | 미정 | BT180180 | C
A49104 | 2018-11-13 | 1 | A |  | 3 | A | STB2 | 베어링강 | STB (SF) | BM#1 | 1558 | 44 | 1566 | 1535 | 42 | 6400 |  | 3 | 0.33 | 26 |  | -1.2 | 1533 | 1569 | 0.2 | 0 |  | 12 | 33 | 172 | Y |  | 2018-11-14 00:42 | 77 | 1092 | 35 | 36 | 37 | 38 | 38 | 37 | 36 | 35 | 35 | 35 | 34 | 33 |  | 33 | 36 | 38 | 33 | 35 | -0.12 | Y | 40 | Y | -0.2 |  |  |  | 1.39 |  |  |  | Y | Y | Y | Y | 210 | 0.48 | 59 | 84590 | 93910 | 7040 | 15140 | 11 | 2 |  | 2018-11-14 00:48 | 1533 | 112 |  | 21 | [16 empty] | 83.84 | 100 | 0 | 0 | 0 |  | 650 |  | 선택 | 해제 | 0 | 0 | 0 |  | 650 |  | 선택 | 해제 | 선택 | 미정 | 미정 | 선택 | 미정 |  | 미정 | BT180180 | H
B49003 | 2018-11-13 | 2 | A | 잔강최소화 | 6 | A | AE4140Q | 합금강 | D4 | BM#2 | 1604 | 49 | 1637 | 1565 | 40 | 8000 |  | 1 | 0.38 |  |  | -2.31 | 1579 | 1643 | 0.28 | 0 | 0 | 30 | 46 | 43 | Y |  | 2018-11-14 01:19 | 85 | 1133 | -206 | 26 | 43 | 44 | 45 | 46 | 46 | 45 | 45 | 44 | 43 |  |  | 43 | 35 | 46 | 43 | 45 | -0.06 | Y | 25 | Y | -0.2 |  |  |  | 0.97 |  |  |  | N | N | N | N | 150 | 0.47 | 54 | 97740 | 97550 | 5150 | 16500 | 14 | 1 |  | 2018-11-14 01:18 | 1579 | 138 |  | 38 | [16 empty] | 96.58 | 100 | 2500 | 0 | 0 |  | 650 | 1100 | 선택 | 선택 | 2500 | 0 | 0 |  | 650 | 1100 | 선택 | 선택 | 선택 | 미정 | 선택 | 미정 | 선택 | 1 | 미정 | RB105.00 | H
A49105 | 2018-11-13 | 1 | A |  | 4 | A | STB2 | 베어링강 | STB (SF) | BM#1 | 1571 | 43 | 1565 | 1535 | 36 | 5900 |  | 3 | 0.33 | 25 |  | -1.52 | 1521 | 1565 | 0.14 | 0 |  | 20 | 15 | 100 | Y |  | 2018-11-14 01:31 | 65 | 1119 | 31 | 31 | 31 | 31 | 31 | 30 | 30 | 29 | 28 | 27 | 27 | 26 | 26 | 26 | 29 | 31 | 26 | 31 | -0.1 |  | 50.02 | Y | 0 |  |  |  | 1.33 |  |  |  | Y | Y | Y | Y | 200 | 0.48 | 63 | 101508 | 100850 | 7080 | 15360 | 11 | 2 |  | 2018-11-14 01:44 | 1521 | 117 |  | 35 | [16 empty] | 94.12 | 100 | 0 | 0 | 0 |  | 650 |  | 선택 | 해제 | 0 | 0 | 0 |  | 650 |  | 선택 | 해제 | 선택 | 미정 | 미정 | 선택 | 미정 |  | 미정 | BT180180 | H
B49004 | 2018-11-13 | 2 | A |  | 7 | A | AE4140Q | 합금강 | D4 | BM#2 | 1564 | 47 | 1637 | 1515 | 42 | 8600 |  | 1 | 0.35 | 18 |  | -2 | 1565 | 1622 | 0.12 | 0 | 0 | 33 | 19 | 49 | Y |  | 2018-11-14 02:25 | 71 | 1135 | 40 | 40 | 41 | 41 | 41 | 40 | 39 | 38 | 37 | 36 | 35 | 34 | 33 | 33 | 38 | 41 | 33 | 41 | -0.16 |  | 49.98 | Y | -0.2 |  |  |  | 1.4 |  |  |  | N | N | N | N | 140 | 0.48 | 64 | 100412 | 101700 | 4690 | 10600 | 14 | 1 |  | 2018-11-14 02:24 | 1565 | 130 |  | 30 |  | *후 HEAT(B49005) 강제개공 실시 306.406 이상재등록 * L/D 교체중 T/D 잔강 10.6T 까지 빠짐 이상공정등록 및 생관통보 | [14 empty] | 94.42 | 100 | 0 | 0 | 0 |  | 650 | 1100 | 선택 | 선택 | 0 | 0 | 0 |  | 650 | 1100 | 선택 | 선택 | 선택 | 미정 | 선택 | 미정 | 미정 |  | 미정 | RB120.00 | C
A49106 | 2018-11-13 | 1 | A |  | 5 | A | STB2 | 베어링강 | STB (SF) | BM#1 | 1586 | 48 | 1514 | 1531 | 40 | 6700 |  | 3 | 0.33 | 25 |  | 0.3 | 1523 | 1514 | 0.17 | 0 |  | 35 | 55 | 52 | Y |  | 2018-11-14 02:40 | 67 | 1132 | 24 | 27 | 28 | 30 | 31 | 31 | 30 | 30 | 30 | 29 | 29 | 28 | 28 | 28 | 29 | 31 | 28 | 30 | -0.04 | Y | 40.02 | Y | 0 |  |  |  | 1.52 |  |  |  | Y | Y | Y | Y | 190 | 0.48 | 61 | 101508 | 97250 | 7030 | 15200 | 11 | 2 |  | 2018-11-14 02:48 | 1523 | 122 |  | 32 | [16 empty] | 97.37 | 100 | 0 | 0 | 0 |  | 650 |  | 선택 | 해제 | 0 | 0 | 0 |  | 650 |  | 선택 | 해제 | 선택 | 미정 | 미정 | 선택 | 미정 |  | 미정 | BT180180 | H
B49005 | 2018-11-13 | 2 | A |  | 8 | A | AE4140Q | 합금강 | D4 | BM#2 | 1614 | 47 | 1635 | 1564 | 44 | 7800 |  | 1 | 0.35 | 18 |  | -2.3 | 1563 | 1627 | 0.15 | 0 | 0 | 37 | 2 | 2357 | N | 4 | 2018-11-14 03:30 | 69 | 1149 | 25 | 17 | -13 | -27 | -23 | 18 | 20 | 20 | 20 | 20 | 19 | 18 | 17 | 15 | 15 | 20 | 15 | 20 | -0.12 | Y | 40 | Y | -0.2 |  |  |  | 1.18 |  |  |  | N | N | N | Y | 130 | 0.47 | 58 | 90813 | 95210 | 6900 | 13300 | 14 | 1 |  | 2018-11-14 03:22 | 1563 | 137 |  | 33 |  | *강제개공실시 ID 301 401 이상재등록 *B49004 에서 B49005 L/D 교체중 강제개공으로 T/D 잔강 10.6T까지 빠짐 이상공정 등록 및 생관통보 *L/D 잔강 7T에 물 다 나와서 잔강이월 미실시 이상공정등록 및 생관통보 | [14 empty] | 94.84 | 100 | 0 | 0 | 0 |  | 650 | 1100 | 선택 | 선택 | 0 | 0 | 0 |  | 650 | 1100 | 선택 | 선택 | 선택 | 미정 | 선택 | 미정 | 미정 |  | 미정 | RB210.00 | C
A49107 | 2018-11-13 | 1 | A |  | 6 | A | STB2 | 베어링강 | STB (SF) | BM#1 | 1573 | 41 | 1580 | 1555 | 34 | 5700 |  | 3 | 0.33 | 25 |  | -1.19 | 1529 | 1564 | 0.19 | 0 |  | 2 | 38 | 81 | Y |  | 2018-11-14 03:34 | 73 | 1136 | 27 | 31 | 33 | 34 | 36 | 36 | 36 | 35 | 35 | 34 | 34 | 34 | 33 | 33 | 34 | 36 | 33 | 36 | -0.07 | Y | 40 | Y | -0.2 |  |  |  | 1.65 |  |  |  | Y | Y | Y | Y | 180 | 0.48 | 62 | 101508 | 99060 | 7020 | 14130 | 11 | 2 |  | 2018-11-14 03:39 | 1529 | 125 |  | 43 | [16 empty] | 95.72 | 100 | 0 | 0 | 0 |  | 650 |  | 선택 | 해제 | 0 | 0 | 0 |  | 650 |  | 선택 | 해제 | 선택 | 미정 | 미정 | 선택 | 미정 |  | 미정 | BT180180 | H
B49006 | 2018-11-13 | 2 | B |  | 9 | A | AE4140Q | 합금강 | D4 | BM#2 | 1595 | 48 | 1644 | 1556 | 39 | 8000 |  | 1 | 0.34 | 18 |  | -2 | 1569 | 1629 | 0.18 | 0 | 0 | 5 | 20 | 89 | Y |  | 2018-11-14 04:24 | 75 | 1133 | 25 | 26 | 29 | 31 | 33 | 33 | 33 | 32 | 31 | 30 | 29 | 28 |  | 28 | 30 | 33 | 28 | 33 | -0.14 | Y | 34.97 | Y | -0.2 |  |  |  | 1.09 |  |  |  | N | N | N | N | 120 | 0.47 | 60 | 95287 | 95700 | 5290 | 16900 | 14 | 1 |  | 2018-11-14 04:29 | 1569 | 140 |  | 42 |  | * 빅사이즈 후속 | [14 empty] | 94.58 | 100 | 0 | 0 | 0 |  | 650 | 1100 | 선택 | 선택 | 0 | 0 | 0 |  | 650 | 1100 | 선택 | 선택 | 선택 | 미정 | 선택 | 미정 | 선택 | 3 | 미정 | RB150.00 | C
A49108 | 2018-11-13 | 1 | B |  | 7 | A | STB2 | 베어링강 | STB (SF) | BM#1 | 1599 | 41 | 1562 | 1550 | 36 | 5600 |  | 3 | 0.33 | 27 |  | -1.36 | 1522 | 1564 | 0.19 | 0 |  | 21 | 39 | 70 | Y |  | 2018-11-14 04:41 | 66 | 1114 | 30 | 28 | 26 | 26 | 26 | 26 | 26 | 24 | 24 | 24 | 23 | 22 | 22 | 22 | 25 | 26 | 22 | 26 | -0.07 | Y | 50.02 | Y | 0 |  |  |  | 1.36 |  |  |  | Y | Y | Y | Y | 230 | 0.48 | 64 | 101508 | 101340 | 7060 | 15100 | 11 | 2 |  | 2018-11-14 04:54 | 1522 | 123 |  | 42 | [16 empty] | 93.69 | 100 | 0 | 0 | 0 |  | 650 |  | 선택 | 해제 | 0 | 0 | 0 |  | 650 |  | 선택 | 해제 | 선택 | 미정 | 미정 | 선택 | 선택 | 6 | 미정 | BT180180 | H
B49007 | 2018-11-13 | 2 | B | TUNDISH교체전 | 10 | A | AE4140Q | 합금강 | D4 | BM#2 | 1581 | 45 | 1644 | 1546 | 41 | 7600 |  | 1 | 0.38 | 18 |  | 0 | 1585 | 1634 | 0.48 | 0 | 0 | 30 | 47 | 39 | Y |  | 2018-11-14 05:24 | 91 | 1133 | 25 | 33 | 41 | 45 | 46 | 47 | 46 | 45 | 45 | 44 | 43 | 41 | 40 | 40 | 42 | 47 | 40 | 45 | -0.2 | Y | 34.97 | Y | -0.2 |  |  |  | 1.45 |  |  |  | N | N | N | N | 110 | 0.48 | 62 | 87158 | 97480 | 5070 | 2000 | 14 | 1 |  | 2018-11-14 05:25 | 1585 | 142 |  | 44 |  |  | 6DAA061363CB43F7BD2C8463E50BA2FC | 4073596FBCA34CC7B16C304D72A50F36 | 7AADEE95EE5D4F8FACEC603720E89B95 | [11 empty] | 84.99 | 100 | 0 | 2700 | 0 |  | 650 | 1100 | 선택 | 선택 | 0 | 2830 | 0 |  | 650 | 1100 | 선택 | 선택 | 선택 | 미정 | 선택 | 미정 | 미정 |  | 미정 | RB125.00 | C
A49109 | 2018-11-13 | 1 | B |  | 8 | A | STB2 | 베어링강 | STB (SF) | BM#1 | 1550 | 41 | 1569 | 1531 | 36 | 6100 |  | 3 | 0.33 | 28 |  | -1.27 | 1520 | 1561 | 0.18 | 0 |  | 12 | 34 | 117 | Y |  | 2018-11-14 05:44 | 64 | 1134 | 21 | 20 | 20 | 21 | 21 | 21 | 21 | 21 | 21 | 20 | 20 | 19 | 20 | 20 | 20 | 21 | 19 | 21 | -0.05 | Y | 39.98 | Y | 0.2 |  |  |  | 1.48 |  |  |  | Y | Y | Y | Y | 220 | 0.48 | 63 | 101508 | 97380 | 7060 | 15300 | 11 | 2 |  | 2018-11-14 06:11 | 1520 | 131 |  | 45 | [16 empty] | 97.23 | 100 | 0 | 0 | 0 |  | 650 |  | 선택 | 해제 | 0 | 0 | 0 |  | 650 |  | 선택 | 해제 | 선택 | 미정 | 미정 | 선택 | 미정 |  | 미정 | BT180180 | H
B49008 | 2018-11-13 | 2 | B | TUNDISH교체 | 1 | A | AE8617HG | 소입성보증강 | C | BM#2 | 1613 | 50 | 1676 | 1584 | 46 | 8000 |  | 1 | 0.36 | 20 |  | 0 | 1605 | 1674 | 0 | 0.43 | 0 | 33 | 20 | 37 | Y |  | 2018-11-14 06:40 | 93 | 1132 | 8481 | -51 | 32 | 27 | 34 | 38 | 41 | 44 | 45 | 46 | 47 | 46 |  | 46 | 38 | 47 | 46 | 0 | -0.2 |  | 5 | Y | -0.2 | 0.9 | 2.45 | 2.45 |  |  |  |  | N | N | N | N | 150 | 0.5 | 54 | 93049 | 92690 | 5060 | 14600 | 1 | 2 |  | 2018-11-14 06:43 | 1605 | 164 |  | 58 |  | * T/D 용강량 실측:1220mm / 19.3 TON * T/D FLUX 용탕부: 120 KG / 유탕부: 15KG 투입 * 슬리브 롱노즐( Y자형 ) 사용 | [14 empty] | 94.61 | 100 | 700 | 0 | 0 |  | 410 | 300 | 선택 | 선택 | 700 | 0 | 0 |  | 410 | 300 | 선택 | 선택 | 해제 | 미정 | 선택 | 미정 | 미정 |  | 미정 | BT180180 | H
A49110 | 2018-11-13 | 1 | B |  | 9 | A | STB2 | 베어링강 | STB (SF) | BM#1 | 1599 | 51 | 1559 | 1534 | 44 | 6200 |  | 3 | 0.33 | 28 |  | -1.09 | 1529 | 1564 | 0.17 | 0 |  | 35 | 56 | 48 | Y |  | 2018-11-14 06:49 | 73 | 1126 | 18 | 25 | 28 | 32 | 34 | 35 | 35 | 35 | 35 | 35 | 35 | 35 | 34 | 34 | 32 | 35 | 34 | 35 | -0.03 | Y | 35 | Y | -0.2 |  |  |  | 1.37 |  |  |  | Y | Y | Y | Y | 210 | 0.48 | 61 | 101508 | 95600 | 7050 | 15600 | 11 | 2 |  | 2018-11-14 06:57 | 1529 | 137 |  | 45 | [16 empty] | 98.89 | 100 | 0 | 0 | 0 |  | 650 |  | 선택 | 해제 | 0 | 0 | 0 |  | 650 |  | 선택 | 해제 | 선택 | 미정 | 미정 | 선택 | 미정 |  | 미정 | BT180180 | H
B49009 | 2018-11-13 | 2 | B |  | 2 | A | AE8617HG | 소입성보증강 | C | BM#2 | 1622 | 48 | 1674 | 1587 | 36 | 6300 |  | 1 | 0.36 | 16 |  | -2.77 | 1578 | 1659 | 0 | 0.41 | 0 | 37 | 3 | 37 | Y |  | 2018-11-14 07:56 | 66 | 1088 | 41 | 35 | 31 | 29 | 28 | 26 | 26 | 25 | 23 | 23 |  |  |  | 23 | 29 | 31 | 23 | 0 | -0.23 |  | 35.02 | Y | 0 | [7 empty] | N | N | N | N | 140 | 0.52 | 49 | 143803 | 86860 | 5480 | 14700 | 1 | 2 |  | 2018-11-14 08:11 | 1578 | 159 |  | 39 | [16 empty] | 158.03 | 100 | 0 | 0 | 0 |  | 410 | 300 | 선택 | 선택 | 0 | 0 | 0 |  | 410 | 300 | 선택 | 선택 | 해제 | 미정 | 선택 | 미정 | 미정 |  | 미정 | BT180180 | C
A49111 | 2018-11-14 | 1 | B |  | 10 | A | STB2 | 베어링강 | STB (SF) | BM#1 | 1606 | 52 | 1582 | 1549 | 46 | 6400 |  | 3 | 0.32 | 28 |  | -1.31 | 1525 | 1567 | 0.17 | 0 |  | 2 | 39 | 46 | Y |  | 2018-11-14 08:02 | 69 | 1086 | 34 | 37 | 38 | 40 | 40 | 39 | 39 | 39 | 39 | 38 | 38 | 37 | 37 | 37 | 38 | 40 | 37 | 39 | -0.05 | Y | 45.02 | Y | 0 |  |  |  | 1.34 |  |  |  | Y | Y | Y | Y | 200 | 0.48 | 63 | 101508 | 96220 | 7100 | 15400 | 11 | 2 |  | 2018-11-14 08:10 | 1525 | 129 |  | 35 | [16 empty] | 98.31 | 100 | 0 | 0 | 0 |  | 650 |  | 선택 | 해제 | 0 | 0 | 0 |  | 650 |  | 선택 | 해제 | 선택 | 미정 | 미정 | 선택 | 미정 |  | 미정 | BT180180 | H
B49010 | 2018-11-14 | 2 | B |  | 3 | A | AE8617HS | 소입성보증강 | C | BM#2 | 1675 | 47 | 1665 | 1536 | 45 | 8500 |  | 1 | 0.36 | 16 |  | -2.78 | 1583 | 1657 | 0 | 0.46 | 0 | 20 | 16 | 220 | Y |  | 2018-11-14 08:45 | 71 | 1080 | 17 | 17 | 18 | 18 | 17 | 16 | 14 | 14 | 13 | 10 | 9 |  |  | 9 | 15 | 18 | 9 | 17 | -0.22 |  | 40 | Y | -0.2 | [7 empty] | N | N | N | N | 130 | 0.52 | 50 | 42295 | 87870 | 5350 | 15400 | 1 | 2 |  | 2018-11-14 08:58 | 1583 | 148 |  | 43 | [16 empty] | 45.53 | 100 | 0 | 0 | 0 |  | 410 | 300 | 선택 | 선택 | 0 | 0 | 0 |  | 410 | 300 | 선택 | 선택 | 해제 | 미정 | 선택 | 미정 | 미정 |  | 미정 | BT180180 | C
A49112 | 2018-11-14 | 1 | B |  | 11 | A | STB2 | 베어링강 | STB (SF) | BM#1 | 1567 | 47 | 1571 | 1556 | 39 | 6000 |  | 3 | 0.32 | 28 |  | -1.3 | 1516 | 1558 | 0.15 | 0 |  | 21 | 40 | 48 | Y |  | 2018-11-14 09:20 | 60 | 1086 | 35 | 36 | 35 | 35 | 34 | 34 | 32 | 31 | 31 | 30 | 29 | 29 | 29 | 29 | 32 | 35 | 29 | 35 | -0.12 |  | 49.98 | Y | 0 |  |  |  | 1.24 |  |  |  | Y | Y | Y | Y | 190 | 0.48 | 64 | 101508 | 99670 | 7090 | 15300 | 11 | 2 |  | 2018-11-14 09:30 | 1516 | 118 |  | 20 | 14 | [15 empty] | 95.13 | 100 | 0 | 0 | 0 |  | 650 |  | 선택 | 해제 | 0 | 0 | 0 |  | 650 |  | 선택 | 해제 | 선택 | 미정 | 미정 | 선택 | 미정 |  | 미정 | BT180180 | H
B49011 | 2018-11-14 | 2 | B |  | 4 | A | AE8617HS | 소입성보증강 | C | BM#2 | 1595 | 58 | 1644 | 1564 | 33 | 7400 |  | 1 | 0.36 | 16 |  | -2.39 | 1585 | 1644 | 0 | 0.44 | 0 | 30 | 48 | 40 | Y |  | 2018-11-14 09:56 | 73 | 1080 | 7 | 24 | 32 | 36 | 37 | 37 | 36 | 34 | 34 | 33 | 30 |  |  | 30 | 31 | 37 | 30 | 0 | -0.23 | Y | 30.03 | Y | -0.6 | [7 empty] | N | N | N | N | 120 | 0.52 | 52 | 93049 | 91020 | 5330 | 15000 | 1 | 2 |  | 2018-11-14 09:57 | 1585 | 138 |  | 25 | [16 empty] | 96.77 | 100 | 0 | 0 | 0 |  | 450 | 300 | 선택 | 선택 | 0 | 0 | 0 |  | 450 | 300 | 선택 | 선택 | 해제 | 미정 | 미정 | 미정 | 미정 |  | 미정 | BT180180 | C
A49113 | 2018-11-14 | 1 | B |  | 12 | A | STB2 | 베어링강 | STB (SF) | BM#1 | 1639 | 46 | 1571 | 1557 | 32 | 5100 |  | 3 | 0.32 | 28 |  | -1.12 | 1527 | 1563 | 0.14 | 0 |  | 12 | 35 | 59 | Y |  | 2018-11-14 10:14 | 71 | 1086 | 29 | 29 | 34 | 36 | 37 | 37 | 37 | 37 | 36 | 36 | 36 | 35 | 35 | 35 | 35 | 37 | 35 | 37 | -0.05 | Y | 40 | Y | 0 |  |  |  | 1.29 |  |  |  | Y | Y | Y | Y | 180 | 0.48 | 63 | 84590 | 94820 | 7150 | 15900 | 11 | 2 |  | 2018-11-14 10:26 | 1527 | 119 |  | 31 | [16 empty] | 83.05 | 100 | 0 | 0 | 0 |  | 650 |  | 선택 | 해제 | 0 | 0 | 0 |  | 650 |  | 선택 | 해제 | 선택 | 미정 | 미정 | 선택 | 미정 |  | 미정 | BT180180 | H
B49012 | 2018-11-14 | 2 | B |  | 5 | A | AE8617HS | 소입성보증강 | C | BM#2 | 1591 | 50 | 1617 | 1545 | 45 | 8100 |  | 1 | 0.35 | 16 |  | -2.37 | 1587 | 1643 | 0 | 0.37 | 0 | 33 | 21 | 24 | Y |  | 2018-11-14 10:54 | 75 | 1090 | 25 | 33 | 38 | 40 | 40 | 40 | 39 | 37 | 36 | 35 | 32 | 8481 |  | 8481 | 289 | 8481 | 8481 | 40 | 0 |  |  | Y | 9.99 | [7 empty] | N | N | N | N | 110 | 0.52 | 56 | 93049 | 97680 | 5150 | 15800 | 1 | 2 |  | 2018-11-14 11:12 | 1587 | 125 |  | 22 | [16 empty] | 90.56 | 100 | 0 | 0 | 0 |  | 410 | 300 | 선택 | 선택 | 0 | 0 | 0 |  | 410 | 300 | 선택 | 선택 | 해제 | 미정 | 선택 | 미정 | 미정 |  | 미정 | BT180180 | C
A49114 | 2018-11-14 | 1 | B |  | 13 | A | STB2 | 베어링강 | STB (SF) | BM#1 | 1573 | 46 | 1566 | 1533 | 42 | 6600 |  | 3 | 0.32 | 28 |  | -1.29 | 1522 | 1564 | 0.16 | 0 |  | 35 | 57 | 55 | Y |  | 2018-11-14 11:25 | 66 | 1082 | 35 | 36 | 37 | 38 | 37 | 36 | 35 | 35 | 35 | 34 | 34 | 33 |  | 33 | 35 | 38 | 33 | 35 | -0.12 | Y | 40.07 | Y | -0.2 |  |  |  | 1.35 |  |  |  | Y | Y | Y | Y | 230 | 0.48 | 63 | 101508 | 99030 | 7110 | 16300 | 11 | 2 |  | 2018-11-14 11:32 | 1522 | 113 |  | 24 | [16 empty] | 95.72 | 100 | 0 | 0 | 0 |  | 650 |  | 선택 | 해제 | 0 | 0 | 0 |  | 650 |  | 선택 | 해제 | 선택 | 미정 | 미정 | 선택 | 미정 |  | 미정 | BT180180 | H
B49013 | 2018-11-14 | 2 | B |  | 6 | A | AE8617HS | 소입성보증강 | C | BM#2 | 1627 | 47 | 1665 | 1547 | 37 | 7800 |  | 1 | 0.33 | 17 |  | -2.29 | 1585 | 1644 | 0 | 0.27 | 0 | 37 | 4 | 36 | Y |  | 2018-11-14 12:02 | 73 | 1086 | 26 | 35 | 37 | 38 | 39 | 39 | 36 | 37 | 37 | 35 | 34 | 32 |  | 32 | 36 | 39 | 32 | 37 | -0.2 | Y | 35 | Y | -0.4 | [7 empty] | N | N | N | N | 100 | 0.51 | 56 | 93049 | 95450 | 5310 | 15700 | 1 | 2 |  | 2018-11-14 12:04 | 1585 | 122 |  | 14 |  | * 전공정 요청으로 감속주입 | [14 empty] | 92.59 | 100 | 0 | 0 | 0 |  | 410 | 300 | 선택 | 선택 | 0 | 0 | 0 |  | 410 | 300 | 선택 | 선택 | 해제 | 미정 | 선택 | 미정 | 미정 |  | 미정 | BT180180 | H
A49115 | 2018-11-14 | 1 | D | TUNDISH교체전 | 14 | A | STB2 | 베어링강 | STB (SF) | BM#1 | 1525 | 56 | 1567 | 1520 | 50 | 7400 |  | 3 | 0.32 | 28 |  | -1.44 | 1520 | 1567 | 0.15 | 0 |  | 2 | 40 | 61 | Y |  | 2018-11-14 12:37 | 64 | 1091 | 33 | 34 | 36 | 37 | 37 | 37 | 36 | 35 | 35 | 34 | 33 | 32 |  | 32 | 35 | 37 | 32 | 37 | -0.13 | Y | 39.98 | Y | -0.2 |  |  |  | 1.28 |  |  |  | N | Y | Y | N | 220 | 0.48 | 68 | 93418 | 100850 | 7650 | 1500 | 11 | 2 |  | 2018-11-14 12:44 | 1520 | 116 |  | 17 |  |  | 4402F225EC2A4820A84F1C5716A96CF1 | 632CE06E10AA43328C3339AB2AF02C61 | A46AE35FC34E4716895A10D6F7610929 | [11 empty] | 86.1 | 100 | 0 | 3500 | 0 |  | 650 |  | 선택 | 해제 | 0 | 3600 | 0 |  | 650 |  | 선택 | 해제 | 선택 | 미정 | 미정 | 선택 | 미정 |  | 미정 | BT180180 | H
B49014 | 2018-11-14 | 2 | D |  | 7 | A | AE8617HS | 소입성보증강 | C | BM#2 | 1607 | 49 | 1647 | 1515 | 41 | 7700 |  | 1 | 0.36 | 16 |  | -2.48 | 1578 | 1635 | 0 | 0.4 | 0 | 20 | 17 | 47 | Y |  | 2018-11-14 12:57 | 66 | 1078 | 26 | 31 | 33 | 33 | 32 | 32 | 31 | 30 | 27 | 26 | 24 | 22 | 20 | 18 | 28 | 33 | 18 | 0 | -0.27 |  | 54.98 | Y | -0.4 | [7 empty] | N | N | N | N | 150 | 0.41 | 68 | 101508 | 89960 | 70 | 15900 | 1 | 2 | 20 | 2018-11-14 12:56 | 1578 | 119 |  | 18 |  | *전공정 요청 감속주입 0.40 이상공정 등록 및 생관통보 * 전공정 요청으로 L/D 잔강이월 없이 작업. | [14 empty] | 115.02 | 100 | 0 | 0 | 0 |  | 410 | 300 | 선택 | 선택 | 0 | 0 | 0 |  | 410 | 300 | 선택 | 선택 | 해제 | 미정 | 미정 | 미정 | 미정 |  | 미정 | BT180180 | C
A49116 | 2018-11-14 | 1 | D | TUNDISH교체 | 1 | B | SP-AE4340FS | 합금강 | 30MNB5M계 | BM#1 | 1592 | 58 | 1620 | 1543 | 51 | 9000 |  | 3 | 0.31 | 30 |  | -1.56 | 1565 | 1619 | 0 | 14.11 |  | 21 | 41 | 61 | Y |  | 2018-11-14 13:59 | 77 | 1094 | 16 | 24 | 18 | 21 | 25 | 27 | 29 | 29 | 29 | 30 | 31 | 31 | 32 | 32 | 27 | 32 | 32 | 29 | 0 |  |  | Y | 0.2 |  | 2.26 | 2.26 |  |  |  |  | N | N | N | N | 190 | 0.46 | 65 | 101508 | 101570 | 7530 | 16300 | 9 | 1 |  | 2018-11-14 14:10 | 1565 | 130 |  | 26 | 9 | *T/Dflux 유15kg 용120kg | [14 empty] | 93.04 | 100 | 700 | 0 | 0 |  | 650 |  | 선택 | 선택 | 700 | 0 | 0 |  | 650 |  | 선택 | 선택 | 선택 | 미정 | 미정 | 선택 | 선택 |  | 미정 | BT180180 | H
B49015 | 2018-11-14 | 2 | D | TUNDISH교체전 | 8 | A | AE8617HS | 소입성보증강 | C | BM#2 | 1568 | 53 | 1645 | 1535 | 45 | 8600 |  | 1 | 0.37 | 16 |  | -2.25 | 1569 | 1629 | 0 | 0.31 | 0 | 30 | 49 | 67 | Y |  | 2018-11-14 14:15 | 57 | 1081 | 13 | 23 | 29 | 31 | 32 | 32 | 32 | 32 | 31 | 30 | 30 | 28 | 27 | 22 | 28 | 32 | 22 | 32 | -0.18 | Y | 54.98 | Y | -0.4 | [7 empty] | N | N | N | N | 140 | 0.45 | 77 | 91943 | 114190 | 810 | 2000 | 1 | 2 | 20 | 2018-11-14 14:15 | 1569 | 112 |  | 10 |  | * 전공정 작업지연 감속주입 함. * 전공정 요청 래들 잔강 이월미실시. | 7656D285C816468CAF9D861878CA6D1A | 00F82E32D35E408F970085C3A08D1B7C | 40AA2128E54D40B1AF923D6CFBA8A789 | [11 empty] | 79.95 | 100 | 0 | 2640 | 0 |  | 410 | 300 | 선택 | 선택 | 0 | 2610 | 0 |  | 410 | 300 | 선택 | 선택 | 해제 | 미정 | 미정 | 미정 | 미정 |  | 미정 | BT180180 | C
A49117 | 2018-11-14 | 1 | D |  | 2 | B | SP-AE4340FS | 합금강 | 30MNB5M계 | BM#1 | 1566 | 55 | 1606 | 1513 | 50 | 7800 |  | 3 | 0.31 | 33 |  | -1.32 | 1554 | 1604 | 0 | 29.61 |  | 12 | 36 | 82 | Y |  | 2018-11-14 15:13 | 66 | 1092 | 31 | 30 | 29 | 29 | 28 | 28 | 27 | 26 | 24 | 25 | 24 | 23 | 23 | 22 | 27 | 29 | 22 | 0 | -0.13 | Y | 55 | Y | -0.2 |  |  |  | 1.48 |  |  |  | N | N | N | N | 180 | 0.47 | 65 | 101508 | 98260 | 7050 | 15100 | 9 | 1 |  | 2018-11-14 15:23 | 1554 | 125 |  | 19 | [16 empty] | 95.85 | 100 | 0 | 0 | 0 |  | 650 |  | 선택 | 선택 | 0 | 0 | 0 |  | 650 |  | 선택 | 선택 | 선택 | 미정 | 미정 | 선택 | 미정 |  | 미정 | BT180180 | H
B49016 | 2018-11-14 | 2 | D | TUNDISH교체 | 1 | A | SM25C | 탄소강 | A | BM#2 | 1592 | 47 | 1666 | 1537 | 41 | 8300 |  | 1 | 0.37 | 20 |  | 1.24 | 1597 | 1582 | 0.12 | 0 | 0 | 33 | 22 | 87 | Y |  | 2018-11-14 15:30 | 87 | 1080 | [14 empty] | 0 | 0 | 0 | 0 | 0 |  | 0 | Y | 0 | 1.2 | 3.12 | 3.12 | 1.2 |  |  |  | N | N | N | N | 150 | 0 | 58 | 101508 | 103850 | 2370 | 14300 | 17 | 1 | 10 | 2018-11-14 15:36 | 1597 | 141 |  | 41 |  | * T/D FLUX 용탕부: 120KG / 유탕부: 15KG 투입 * 첫 HEAT 수소측정 기준초과(10분)이상공정 등록 및 생관통보. | [14 empty] | 96.58 | 100 | 740 | 0 | 0 |  | 410 | 300 | 선택 | 해제 | 720 | 0 | 0 |  | 410 | 300 | 선택 | 해제 | 해제 | 미정 | 미정 | 미정 | 미정 |  | 미정 | BT180180 | C
A49118 | 2018-11-14 | 1 | D |  | 3 | B | SP-AE4340FS | 합금강 | 30MNB5M계 | BM#1 | 1605 | 58 | 1592 | 1524 | 52 | 8000 |  | 3 | 0.31 | 36 |  | -1.11 | 1546 | 1592 | 0 | 33.5 |  | 35 | 58 | 96 | Y |  | 2018-11-14 16:26 | 58 | 1089 | 20 | 24 | 27 | 28 | 28 | 27 | 25 | 24 | 24 | 23 | 22 | 22 | 21 | 19 | 24 | 28 | 19 | 24 | -0.16 | Y | 54.98 | Y | -0.2 |  |  |  | 1.36 |  |  |  | N | N | N | N | 170 | 0.48 | 72 | 101508 | 110990 | 7110 | 16300 | 9 | 1 |  | 2018-11-14 16:31 | 1546 | 125 |  | 12 | 10 | [15 empty] | 85.52 | 100 | 0 | 0 | 0 |  | 650 |  | 선택 | 선택 | 0 | 0 | 0 |  | 650 |  | 선택 | 선택 | 선택 | 미정 | 미정 | 선택 | 미정 |  | 미정 | BT180180 | H
B49017 | 2018-11-14 | 2 | D |  | 2 | A | SM25C | 탄소강 | A | BM#2 | 1595 | 44 | 1627 | 1555 | 41 | 6100 |  | 1 | 0.4 | 13 |  | -2.06 | 1581 | 1623 | 0.09 | 0 | 0 | 37 | 5 | 92 | Y |  | 2018-11-14 16:29 | 71 | 1088 | 30 | 26 | 24 | 22 | 20 | 19 | 17 | 16 | 14 | 13 |  |  |  | 13 | 20 | 24 | 13 | 0 | -0.31 |  | 35 | Y | -0.2 | [7 empty] | N | N | N | N | 140 | 0.56 | 53 | 93049 | 97770 | 50 | 13600 | 17 | 1 | 20 | 2018-11-14 17:05 | 1581 | 134 |  | 43 | [16 empty] | 96.52 | 100 | 0 | 0 | 0 |  | 410 | 300 | 선택 | 해제 | 0 | 0 | 0 |  | 410 | 300 | 선택 | 해제 | 해제 | 미정 | 미정 | 미정 | 미정 |  | 미정 | BT180180 | H
A49119 | 2018-11-14 | 1 | D |  | 4 | A | SP-AE4340FS | 합금강 | 30MNB5M계 | BM#1 | 1646 | 47 | 1608 | 1601 | 35 | 5300 |  | 3 | 0.3 | 38 |  | -1.33 | 1551 | 1608 | 0 | 32.85 |  | 2 | 41 | 93 | Y |  | 2018-11-14 17:27 | 63 | 1089 | 19 | 22 | 23 | 25 | 25 | 25 | 25 | 25 | 23 | 22 | 22 | 22 | 22 | 22 | 23 | 25 | 22 | 25 | -0.06 | Y | 44.98 | Y | 0 |  |  |  | 1.36 |  |  |  | N | N | N | N | 160 | 0.48 | 64 | 100982 | 97700 | 6990 | 15700 | 9 | 1 |  | 2018-11-14 17:34 | 1551 | 129 |  | 25 | [16 empty] | 95.9 | 100 | 0 | 0 | 0 |  | 650 |  | 선택 | 선택 | 0 | 0 | 0 |  | 650 |  | 선택 | 선택 | 선택 | 미정 | 미정 | 선택 | 미정 |  | 미정 | BT180180 | C
B49018 | 2018-11-14 | 2 | D |  | 3 | A | SM25C | 탄소강 | A | BM#2 | 1595 | 37 | 1645 | 1545 | 34 | 6000 |  | 1 | 0.38 | 16 |  | -2.41 | 1580 | 1625 | 0.1 | 0 | 0 | 20 | 18 | 80 | Y |  | 2018-11-14 17:27 | 70 | 1088 | 7 | 16 | 19 | 21 | 22 | 21 | 21 | 20 | 19 | 17 | 16 |  |  | 16 | 18 | 22 | 16 | 21 | -0.2 | Y | 30 | Y | -0.2 | [7 empty] | N | N | N | N | 130 | 0.56 | 51 | 93335 | 94190 | 860 | 13800 | 17 | 1 | 30 | 2018-11-14 17:35 | 1580 | 132 |  | 40 | [16 empty] | 98.25 | 100 | 0 | 0 | 0 |  | 410 | 300 | 선택 | 해제 | 0 | 0 | 0 |  | 410 | 300 | 선택 | 해제 | 해제 | 미정 | 미정 | 미정 | 미정 |  | 미정 | RB125.00 | C
B49019 | 2018-11-14 | 2 | D | 연주종료 | 4 | A | SM25C | 탄소강 | A | BM#2 | 1602 | 39 | 1656 | 1565 | 31 | 5900 |  | 1 | 0.38 | 15 |  | 0 | 1643 | 1643 | 0.1 | 0 | 0 | 30 | 50 | 63 | Y |  | 2018-11-14 18:18 | 133 | 1089 | 12 | 26 | 36 | 39 | 40 | 41 | 41 | 39 | 38 | 37 | 37 |  |  | 37 | 35 | 41 | 37 | 0 | -0.16 | Y | 25.07 | Y | 0 | [7 empty] | N | N | N | N | 120 | 0.55 | 54 | 99305 | 100620 | 1300 | 2000 | 17 | 1 | 40 | 2018-11-14 18:40 | 1603 | 122 |  | 44 |  |  | CF2AD2012A8C4CE08C14E2E69BFF355C | 8EB82E391C924E11BBB4CC6C71A231E4 | C7C75D911E5040B8A6E23B7977EEC52B |  |  | 742A17C55DE042BFBCB86BED440B2688 |  |  |  | 76E6B22C6F4D496D99DE1D624CA398F3 |  |  |  |  | 97.55 | 100 | 0 | 2900 | 0 |  | 410 | 300 | 선택 | 해제 | 0 | 2840 | 0 |  | 410 | 300 | 선택 | 해제 | 해제 | 미정 | 미정 | 미정 | 미정 |  | 미정 | RB110.00 | C
A49120 | 2018-11-14 | 1 | D |  | 5 | A | AE4340 | 합금강 | SNCM439계 | BM#1 | 1695 | 38 | 1619 | 1600 | 26 | 4000 |  | 3 | 0.33 | 18 |  | -2.18 | 1568 | 1619 | 0.14 | 0 |  | 21 | 42 | 68 | Y |  | 2018-11-14 18:14 | 79 | 1089 | 19 | 24 | 29 | 31 | 34 | 35 | 35 | 34 | 32 | 32 | 32 | 32 |  | 32 | 31 | 35 | 32 | 32 | 0 | Y | 30.02 | Y | 0 |  |  |  | 1.54 |  |  |  | N | N | N | N | 150 | 0.5 | 60 | 102720 | 97150 | 4140 | 15300 | 9 | 1 |  | 2018-11-14 18:21 | 1568 | 126 |  | 43 | [16 empty] | 100.85 | 100 | 0 | 0 | 0 |  | 650 |  | 선택 | 선택 | 0 | 0 | 0 |  | 650 |  | 선택 | 선택 | 선택 | 미정 | 미정 | 미정 | 선택 | 4 | 미정 | LT180180 | H
B49020 | 2018-11-14 | 2 | D |  | 6 | A | AE4340 | 합금강 | SNCM439계 | BM#1 | 1572 | 47 | 1585 | 1545 | 33 | 6700 |  | 3 | 0.33 | 18 |  | -0.45 | 1575 | 1585 | 0.14 | 0 |  | 12 | 37 | 62 | Y |  | 2018-11-14 19:17 | 86 | 1088 | 30 | 32 | 34 | 36 | 37 | 37 | 37 | 37 | 36 | 35 | 35 | 35 | 35 | 35 | 35 | 37 | 35 | 37 | -0.05 | Y | 39.98 | Y | 0 |  |  |  | 1.54 |  |  |  | N | N | N | N | 190 | 0.5 | 61 | 102720 | 93570 | 6450 | 14200 | 9 | 1 |  | 2018-11-14 19:26 | 1575 | 118 |  | 42 | [16 empty] | 102.11 | 100 | 0 | 0 | 0 |  | 650 |  | 선택 | 선택 | 0 | 0 | 0 |  | 650 |  | 선택 | 선택 | 선택 | 미정 | 미정 | 미정 | 미정 |  | 미정 | LT180180 | H
B49021 | 2018-11-14 | 2 | A |  | 7 | A | AE4340 | 합금강 | SNCM439계 | BM#1 | 1615 | 45 | 1596 | 1575 | 38 | 6200 |  | 3 | 0.33 | 18 |  | -1.46 | 1564 | 1596 | 0.17 | 0 |  | 37 | 6 | 43 | Y |  | 2018-11-14 20:16 | 75 | 1089 | 32 | 31 | 30 | 30 | 30 | 29 | 29 | 28 | 27 | 27 | 26 | 25 | 24 | 24 | 28 | 30 | 24 | 30 | -0.11 |  | 54.92 | Y | 0 |  |  |  | 1.53 |  |  |  | N | N | N | N | 180 | 0.45 | 68 | 93255 | 102880 | 4280 | 16100 | 9 | 1 |  | 2018-11-14 20:24 | 1564 | 125 |  | 45 | [16 empty] | 87.07 | 100 | 0 | 0 | 0 |  | 650 |  | 선택 | 선택 | 0 | 0 | 0 |  | 650 |  | 선택 | 선택 | 선택 | 미정 | 미정 | 미정 | 미정 |  | 미정 | RB180.00 | C
B49022 | 2018-11-14 | 2 | A |  | 8 | A | AE4340 | 합금강 | SNCM439계 | BM#1 | 1592 | 45 | 1594 | 1544 | 40 | 7100 |  | 3 | 0.33 | 16 |  | -1.59 | 1562 | 1594 | 0.13 | 0 |  | 35 | 59 | 112 | Y |  | 2018-11-14 21:11 | 73 | 1089 | 24 | 19 | 18 | 18 | 18 | 19 | 19 | 19 | 19 | 19 | 18 | 18 | 17 | 15 | 19 | 19 | 15 | 19 | -0.09 | Y | 45 | Y | -0.2 |  |  |  | 1.65 |  |  |  | N | N | N | N | 170 | 0.45 | 71 | 101508 | 102530 | 4650 | 16160 | 9 | 1 |  | 2018-11-14 21:20 | 1562 | 136 |  | 58 |  | *준BIG SIZE 후속 HEAT 준BIG SIZE 주속적용 | [14 empty] | 96.49 | 100 | 0 | 0 | 0 |  | 650 |  | 선택 | 선택 | 0 | 0 | 0 |  | 650 |  | 선택 | 선택 | 선택 | 미정 | 미정 | 미정 | 미정 |  | 미정 | BT180180 | H
A49122 | 2018-11-14 | 1 | A |  | 9 | A | SNCM8 | 합금강 | SNCM439계 | BM#1 | 1634 | 37 | 1625 | 1583 | 29 | 5200 |  | 3 | 0.33 | 18 |  | -1.61 | 1567 | 1603 | 0.13 | 0 |  | 21 | 43 | 68 | Y |  | 2018-11-14 22:33 | 78 | 1088 | 13 | 18 | 23 | 26 | 28 | 29 | 29 | 28 | 28 | 28 | 27 | 27 | 26 | 26 | 25 | 29 | 26 | 28 | -0.05 | Y | 35.02 | Y | -0.2 |  |  |  | 1.53 |  |  |  | N | N | N | N | 160 | 0.51 | 61 | 101508 | 102670 | 1720 | 15850 | 9 | 1 |  | 2018-11-14 22:43 | 1567 | 128 |  | 52 | [16 empty] | 97.28 | 100 | 0 | 0 | 0 |  | 650 |  | 선택 | 선택 | 0 | 0 | 0 |  | 650 |  | 선택 | 선택 | 선택 | 미정 | 미정 | 미정 | 미정 |  | 미정 | BT180180 | H
B49024 | 2018-11-14 | 2 | A | 연주시작 | 1 | A | AE1548 | 합금강 | AE4130M6 | BM#2 | 1585 | 45 | 1656 | 1547 | 38 | 7800 |  | 1 | 0.37 | 20 |  | -2.6 | 1574 | 1646 | 0.22 | 0 | 0 | 30 | 51 | 139 | Y |  | 2018-11-15 00:09 | 86 | 1124 | -7 | 27 | 27 | 8505 | 31 | 33 | 36 | 38 | 36 | 37 | 37 | 36 |  | 36 | 972 | 8505 | 31 | 36 | 9.99 |  | 5.02 | Y | -0.2 |  | 1.88 | 1.75 | 1.14 |  |  |  | N | N | N | M | 150 | 0.45 | 55 | 96720 | 89210 | 5180 | 15500 | 16 | 2 |  | 2018-11-15 00:09 | 1574 | 112 |  | 11 |  | *T/D 플럭스 120/15KG *T/D 교체 슬리브롱노즐사용 *L/D첫 HEAT 생왕겨 투입 *스타트시간: 00:23 * 10분 수소 2회측정. (1) 1.88PPM (2) 1.70PPM * STR#1,2 과압으로 S/R 해지후 재실행 | 2C65713609C042088098A24240E03729 | BA90D5E9B1BC44B9A780A208893CDE2A | [12 empty] | 100.75 | 100 | 700 | 0 | 0 |  | 650 | 700 | 선택 | 해제 | 700 | 0 | 0 |  | 650 | 700 | 선택 | 해제 | 해제 | 미정 | 선택 | 미정 | 미정 |  | 미정 | SB129129 | C
A49123 | 2018-11-14 | 1 | A |  | 10 | A | SNCM8 | 합금강 | SNCM439계 | BM#1 | 1607 | 40 | 1607 | 1559 | 35 | 6000 |  | 3 | 0.33 | 19 |  | -1.44 | 1560 | 1594 | 0.17 | 0 |  | 12 | 38 | 52 | Y |  | 2018-11-14 23:43 | 71 | 1128 | 24 | 23 | 25 | 26 | 26 | 27 | 27 | 25 | 25 | 25 | 24 | 24 | 23 | 22 | 25 | 27 | 22 | 25 | -0.12 | Y | 40 | Y | -0.2 |  |  |  | 1.49 |  |  |  | N | N | N | N | 150 | 0.45 | 69 | 95770 | 103510 | 2070 | 15080 | 9 | 1 |  | 2018-11-14 23:49 | 1560 | 130 |  | 46 |  | *준BIG SIZE | [14 empty] | 90.82 | 100 | 0 | 0 | 0 |  | 650 |  | 선택 | 선택 | 0 | 0 | 0 |  | 650 |  | 선택 | 선택 | 선택 | 미정 | 미정 | 미정 | 미정 |  | 미정 | RB140.00 | C
A49124 | 2018-11-14 | 1 | A |  | 2 | A | AE1548 | 합금강 | AE4130M6 | BM#2 | 1599 | 42 | 1614 | 1548 | 31 | 5100 |  | 3 | 0.33 | 18 |  | -2.05 | 1569 | 1614 | 0.14 | 0 |  | 37 | 7 | 49 | Y |  | 2018-11-15 00:35 | 81 | 1133 | 33 | 35 | 35 | 37 | 37 | 37 | 37 | 37 | 37 | 37 | 36 | 36 | 36 | 36 | 36 | 37 | 36 | 37 | -0.02 | Y | 45 | Y | 0 |  |  |  | 1.18 |  |  |  | N | N | N | Y | 140 | 0.47 | 63 | 112840 | 98880 | 7170 | 16000 | 16 | 2 |  | 2018-11-15 00:42 | 1569 | 121 |  | 43 | [16 empty] | 108.76 | 100 | 0 | 0 | 0 |  | 650 | 700 | 선택 | 해제 | 0 | 0 | 0 |  | 650 | 700 | 선택 | 해제 | 해제 | 미정 | 미정 | 선택 | 미정 |  | 미정 | SB129129 | C
C47537 | 2018-11-14 | 3 | A | TUNDISH교체전 | 11 | A | SNCM8 | 합금강 | SNCM439계 | BM#1 | 1593 | 51 | 1616 | 1547 | 36 | 7100 |  | 3 | 0.32 | 18 |  | -1.52 | 1555 | 1589 | 0.14 | 0 |  | 6 | 56 | 128 | Y |  | 2018-11-15 01:26 | 66 | 1089 | 18 | 26 | 29 | 31 | 32 | 32 | 31 | 30 | 29 | 28 | 27 | 26 | 25 | 25 | 28 | 32 | 25 | 0 | -0.17 | Y | 40.02 | Y | -0.2 |  |  |  | 1.46 |  |  |  | N | N | N | N | 190 | 0.45 | 69 | 103651 | 102080 | 720 | 1800 | 9 | 1 |  | 2018-11-15 01:35 | 1555 | 104 |  | 16 |  | *준BIG SIZE 후속 HEAT 준BIG SIZE 주속적용 | 7E90890C1B1A466E8B3BD3D3E35A9824 | FF05700D968A40C4B10996ECB2CAA141 |  | FA76589EBA0449A8B6E3CFAB790709B4 | [10 empty] | 100.83 | 100 | 0 | 2550 | 0 |  | 650 |  | 선택 | 선택 | 0 | 2850 | 0 |  | 650 |  | 선택 | 선택 | 선택 | 미정 | 미정 | 미정 | 미정 |  | 미정 | RB110.00 | C
B49025 | 2018-11-14 | 2 | A |  | 3 | A | AE1548 | 합금강 | AE4130M6 | BM#2 | 1562 | 52 | 1655 | 1524 | 46 | 9400 |  | 1 | 0.38 | 15 |  | -3.11 | 1571 | 1651 | 0.15 | 0 | 0 | 5 | 21 | 1027 | Y |  | 2018-11-15 01:27 | 83 | 1125 | 29 | 29 | 29 | 29 | 29 | 27 | 27 | 26 | 24 | 24 | 22 |  |  | 22 | 27 | 29 | 22 | 29 | -0.17 |  | 40 | Y | -0.4 |  |  |  | 1.15 |  |  |  | N | N | N | Y | 130 | 0.48 | 57 | 80600 | 91570 | 5100 | 15600 | 16 | 2 |  | 2018-11-15 01:50 | 1571 | 164 |  | 58 | [16 empty] | 85.97 | 100 | 0 | 0 | 0 |  | 650 | 700 | 선택 | 해제 | 0 | 0 | 0 |  | 650 | 700 | 선택 | 해제 | 해제 | 미정 | 선택 | 미정 | 미정 |  | 미정 | SB129129 | C
A49126 | 2018-11-14 | 1 | A | TUNDISH교체 | 1 | A | STB2 | 베어링강 | STB (SF) | BM#1 | 1555 | 49 | 1569 | 1536 | 47 | 7600 |  | 3 | 0.33 | 26 |  | -0.87 | 1543 | 1569 | 0.15 | 0 |  | 20 | 20 | 133 | Y |  | 2018-11-15 02:51 | 87 | 1112 | 22 | 32 | 29 | 32 | 33 | 36 | 37 | 37 | 37 | 38 | 38 | 38 |  | 38 | 35 | 38 | 38 | 38 | 0 |  | 10 | Y | 0 |  | 2.54 | 2.42 | 1.86 |  |  |  | Y | N | N | M | 230 | 0.45 | 63 | 101508 | 100050 | 7040 | 15560 | 13 | 2 |  | 2018-11-15 02:55 | 1543 | 114 |  | 24 |  | *T/D가열온도:자동-1358`.수동건-1358`.STR#1:929.STR#2:958.T/D FLUX 유:15,용:275 *첫Heat 수소측정치 OVER되어 이상재 등록및 생관통보-ID:101.102.201.202 *STR#1 TCM MACHINE 이상으로 감속주입-정속주입 강종 감속으로 이상재 등록ID:102.103 | [14 empty] | 94.78 | 100 | 1500 | 0 | 0 |  | 650 |  | 선택 | 해제 | 1500 | 0 | 0 |  | 650 |  | 선택 | 해제 | 선택 | 미정 | 미정 | 선택 | 선택 |  | 미정 | BT180180 | H
B49026 | 2018-11-14 | 2 | A |  | 4 | A | AE1548 | 합금강 | AE4130M6 | BM#2 | 1560 | 45 | 1664 | 1556 | 36 | 7400 |  | 1 | 0.36 | 15 |  | -2.66 | 1565 | 1640 | 0.19 | 0 | 0 | 33 | 23 | 447 | Y |  | 2018-11-15 02:31 | 77 | 1091 | 18 | 21 | 22 | 23 | 23 | 23 | 25 | 25 | 25 | 23 | 23 | 22 |  | 22 | 23 | 25 | 22 | 25 | -0.12 | Y | 25 | Y | -0.2 |  |  |  | 1.29 |  |  |  | N | N | N | Y | 120 | 0.48 | 58 | 92895 | 91870 | 5150 | 15600 | 16 | 2 |  | 2018-11-15 02:49 | 1565 | 159 |  | 54 | [16 empty] | 95.82 | 75 | 0 | 0 | 0 |  | 650 | 700 | 선택 | 해제 | 0 | 0 | 0 |  | 650 | 700 | 선택 | 해제 | 해제 | 미정 | 선택 | 미정 | 미정 |  | 미정 | SB120120 | C
A49127 | 2018-11-14 | 1 | A |  | 2 | A | STB2 | 베어링강 | STB (SF) | BM#1 | 1582 | 41 | 1557 | 1534 | 39 | 6000 |  | 3 | 0.33 | 26 |  | -1.21 | 1525 | 1561 | 0.17 | 0 |  | 30 | 52 | 55 | Y |  | 2018-11-15 03:49 | 69 | 1136 | 38 | 35 | 34 | 33 | 33 | 32 | 31 | 31 | 31 | 31 | 31 | 30 |  | 30 | 33 | 34 | 30 | 31 | -0.09 |  | 45.03 | Y | -0.2 |  |  |  | 1.77 |  |  |  | Y | Y | Y | Y | 220 | 0.48 | 59 | 84590 | 94270 | 7150 | 15200 | 13 | 2 |  | 2018-11-15 04:01 | 1525 | 121 |  | 32 | [16 empty] | 83.5 | 100 | 0 | 0 | 0 |  | 650 |  | 선택 | 해제 | 0 | 0 | 0 |  | 650 |  | 선택 | 해제 | 선택 | 미정 | 미정 | 선택 | 미정 |  | 미정 | BT180180 | H
B49027 | 2018-11-14 | 2 | A |  | 5 | A | AE1548 | 합금강 | AE4130M6 | BM#2 | 1574 | 49 | 1656 | 1536 | 42 | 8100 |  | 1 | 0.35 | 15 |  | -2.61 | 1575 | 1643 | 0.18 | 0 | 0 | 21 | 44 | 69 | Y |  | 2018-11-15 03:28 | 87 | 1092 | [14 empty] | 0 | 0 | 0 | 0 | 0 |  | 0 | Y | 0 |  |  |  | 1.1 |  |  |  | N | N | N | Y | 110 | 0 | 59 | 81324 | 93540 | 5110 | 15100 | 16 | 2 |  | 2018-11-15 03:40 | 1575 | 161 |  | 58 | [16 empty] | 82.44 | 75 | 0 | 0 | 0 |  | 650 | 700 | 선택 | 해제 | 0 | 0 | 0 |  | 650 | 700 | 선택 | 해제 | 해제 | 미정 | 선택 | 미정 | 미정 |  | 미정 | SB120120 | C
B49029 | 2018-11-14 | 2 | C |  | 6 | A | AE1548 | 합금강 | AE4130M6 | BM#2 | 1580 | 43 | 1627 | 1555 | 32 | 6300 |  | 1 | 0.35 | 15 |  | -1.87 | 1565 | 1605 | 0.16 | 0 | 0 | 2 | 43 | 115 | Y |  | 2018-11-15 05:18 | 77 | 1128 | 18 | 29 | 35 | 37 | 39 | 39 | 39 | 39 | 37 | 36 | 36 | 34 | 29 | 30 | 34 | 37 | 30 | 39 | -0.16 | Y | 45 | Y | -0.4 |  |  |  | 1.27 |  |  |  | N | N | N | Y | 100 | 0.47 | 59 | 81324 | 94350 | 5080 | 13800 | 16 | 2 |  | 2018-11-15 05:19 | 1563 | 102 |  | 11 | [16 empty] | 81.81 | 75 | 0 | 0 | 0 |  | 650 | 700 | 선택 | 해제 | 0 | 0 | 0 |  | 650 | 700 | 선택 | 해제 | 해제 | 미정 | 선택 | 미정 | 미정 |  | 미정 | SB120120 | H
A49128 | 2018-11-14 | 1 | C |  | 3 | A | STB2 | 베어링강 | STB (SF) | BM#1 | 1580 | 41 | 1569 | 1532 | 34 | 5700 |  | 3 | 0.32 | 26 |  | -1.36 | 1526 | 1566 | 0.19 | 0 |  | 37 | 8 | 38 | Y |  | 2018-11-15 04:46 | 70 | 1130 | 28 | 30 | 32 | 32 | 33 | 33 | 32 | 31 | 31 | 30 | 30 | 29 | 28 | 28 | 31 | 33 | 28 | 32 | -0.11 | Y | 45.02 | Y | 0 |  |  |  | 1.56 |  |  |  | Y | Y | Y | Y | 210 | 0.48 | 65 | 101508 | 100550 | 7030 | 15300 | 13 | 2 |  | 2018-11-15 04:58 | 1526 | 125 |  | 38 | [16 empty] | 94.38 | 100 | 0 | 0 | 0 |  | 650 |  | 선택 | 해제 | 0 | 0 | 0 |  | 650 |  | 선택 | 해제 | 선택 | 미정 | 미정 | 선택 | 미정 |  | 미정 | BT180180 | H
A49129 | 2018-11-14 | 1 | C |  | 4 | A | STB2 | 베어링강 | STB (SF) | BM#1 | 1603 | 43 | 1569 | 1534 | 40 | 5200 |  | 3 | 0.32 | 25 |  | -1.06 | 1527 | 1558 | 0.19 | 0 |  | 5 | 22 | 38 | Y |  | 2018-11-15 05:50 | 71 | 1133 | 27 | 29 | 33 | 34 | 35 | 35 | 35 | 34 | 34 | 34 | 33 | 33 | 33 | 33 | 33 | 35 | 33 | 35 | -0.05 | Y | 40.02 | Y | 0 |  |  |  | 1.44 |  |  |  | Y | Y | Y | Y | 200 | 0.48 | 62 | 84590 | 99000 | 6840 | 16300 | 13 | 2 |  | 2018-11-15 06:02 | 1527 | 135 |  | 40 | [16 empty] | 79.8 | 100 | 0 | 0 | 0 |  | 650 |  | 선택 | 해제 | 0 | 0 | 0 |  | 650 |  | 선택 | 해제 | 선택 | 미정 | 미정 | 선택 | 미정 |  | 미정 | BT180180 | H
B49030 | 2018-11-14 | 2 | C |  | 7 | A | AE1548 | 합금강 | AE4130M6 | BM#2 | 1592 | 43 | 1615 | 1534 | 34 | 6900 |  | 1 | 0.47 | 15 |  | 0 | 1554 | 1606 | 0.13 | 0 | 0 | 35 | 61 | 102 | Y |  | 2018-11-15 06:25 | 66 | 1134 | 33 | 36 | 36 | 36 | 36 | 34 | 34 | 32 | 31 | 30 | 29 | 26 |  | 26 | 33 | 36 | 26 | 36 | -0.22 |  | 44.98 | Y | -0.6 |  |  |  | 1.28 |  |  |  | N | N | N | Y | 150 | 0.48 | 60 | 96792 | 96990 | 5100 | 16300 | 16 | 2 |  | 2018-11-15 06:30 | 1554 | 100 |  | 8 | [16 empty] | 95.03 | 100 | 0 | 0 | 0 |  | 650 | 700 | 선택 | 해제 | 0 | 0 | 0 |  | 650 | 700 | 선택 | 해제 | 해제 | 미정 | 선택 | 미정 | 미정 |  | 미정 | SB120120 | C
A49130 | 2018-11-14 | 1 | C |  | 5 | A | STB2 | 베어링강 | STB (SF) | BM#1 | 1597 | 46 | 1562 | 1562 | 38 | 5900 |  | 3 | 0.31 | 25 |  | -1.16 | 1528 | 1562 | 0.13 | 0 |  | 20 | 21 | 54 | Y |  | 2018-11-15 06:46 | 72 | 1124 | 32 | 31 | 32 | 33 | 34 | 33 | 33 | 32 | 32 | 31 | 31 | 31 | 30 | 30 | 32 | 34 | 30 | 33 | -0.1 | Y | 40 | Y | -0.2 |  |  |  | 1.45 |  |  |  | Y | Y | Y | Y | 190 | 0.48 | 64 | 101508 | 97800 | 6980 | 15800 | 13 | 2 |  | 2018-11-15 06:52 | 1528 | 134 |  | 48 | [16 empty] | 96.86 | 100 | 0 | 0 | 0 |  | 650 |  | 선택 | 해제 | 0 | 0 | 0 |  | 650 |  | 선택 | 해제 | 선택 | 미정 | 미정 | 선택 | 미정 |  | 미정 | BT180180 | H
B49031 | 2018-11-14 | 2 | C |  | 8 | A | AE1548 | 합금강 | AE4130M6 | BM#2 | 1609 | 38 | 1615 | 1587 | 28 | 5500 |  | 1 | 0.34 | 16 |  | 0 | 1548 | 1606 | 0.11 | 0 | 0 | 33 | 24 | 71 | Y |  | 2018-11-15 07:12 | 60 | 1136 | 8505 | 28 | 29 | 29 | 28 | 27 | 26 | 26 | 24 | 23 | 22 | 21 | 19 | 19 | 673 | 29 | 19 | 0 | -0.2 |  | 50 | Y | -0.4 |  |  |  | 1.26 |  |  |  | N | N | N | Y | 140 | 0.48 | 64 | 99344 | 100360 | 4760 | 15300 | 16 | 2 |  | 2018-11-15 07:28 | 1548 | 107 |  | 23 | [16 empty] | 94.16 | 78.57 | 0 | 0 | 0 |  | 650 | 700 | 선택 | 해제 | 0 | 0 | 0 |  | 650 | 700 | 선택 | 해제 | 해제 | 미정 | 선택 | 미정 | 미정 |  | 미정 | SB120120 | C
A49131 | 2018-11-15 | 1 | C |  | 6 | A | STB2 | 베어링강 | STB (SF) | BM#1 | 1576 | 59 | 1548 | 1536 | 55 | 7300 |  | 3 | 0.32 | 25 |  | -1.09 | 1516 | 1548 | 0.13 | 0 |  | 30 | 53 | 44 | Y |  | 2018-11-15 08:09 | 60 | 1098 | 29 | 29 | 29 | 29 | 29 | 28 | 28 | 27 | 26 | 26 | 25 | 24 | 23 | 23 | 27 | 29 | 23 | 29 | -0.12 |  | 49.98 | Y | -0.2 |  |  |  | 1.55 |  |  |  | Y | Y | Y | Y | 180 | 0.48 | 63 | 93049 | 99250 | 6910 | 16200 | 13 | 2 |  | 2018-11-15 08:15 | 1516 | 130 |  | 29 | [16 empty] | 87.58 | 100 | 0 | 0 | 0 |  | 650 |  | 선택 | 해제 | 0 | 0 | 0 |  | 650 |  | 선택 | 해제 | 선택 | 미정 | 미정 | 선택 | 미정 |  | 미정 | BT180180 | H
B49032 | 2018-11-15 | 2 | C |  | 9 | A | AE1548 | 합금강 | AE4130M6 | BM#2 | 1584 | 51 | 1625 | 1536 | 42 | 6600 |  | 1 | 0.31 | 18 |  | 0 | 1552 | 1613 | 0.13 | 0 | 0 | 12 | 40 | 56 | Y |  | 2018-11-15 08:27 | 64 | 1095 | 14 | 30 | 35 | 36 | 37 | 37 | 37 | 36 | 35 | 34 | 34 | 32 | 32 | 32 | 33 | 37 | 32 | 37 | -0.13 | Y | 39.98 | Y | 0 |  |  |  | 1.13 |  |  |  | N | N | N | Y | 130 | 0.48 | 62 | 99512 | 98120 | 5160 | 15900 | 16 | 2 |  | 2018-11-15 08:33 | 1552 | 117 |  | 15 | [16 empty] | 96.24 | 78.57 | 0 | 0 | 0 |  | 650 | 700 | 선택 | 해제 | 0 | 0 | 0 |  | 650 | 700 | 선택 | 해제 | 해제 | 미정 | 선택 | 미정 | 미정 |  | 미정 | SB120120 | H
B49033 | 2018-11-15 | 2 | C |  | 10 | A | AE1548 | 합금강 | AE4130M6 | BM#2 | 1619 | 44 | 1626 | 1535 | 33 | 5900 |  | 1 | 0.3 | 21 |  | 0 | 1556 | 1616 | 0.14 | 0 | 0 | 2 | 44 | 71 | Y |  | 2018-11-15 09:23 | 68 | 1088 | 28 | 33 | 35 | 36 | 37 | 36 | 36 | 35 | 32 | 32 | 31 | 29 | 27 | 27 | 33 | 37 | 27 | 36 | -0.25 | Y | 40.2 | Y | -0.41 |  |  |  | 1.05 |  |  |  | N | N | N | Y | 120 | 0.48 | 60 | 100128 | 95140 | 5130 | 15300 | 16 | 2 |  | 2018-11-15 09:33 | 1556 | 117 |  | 24 | [16 empty] | 99.88 | 78.57 | 0 | 0 | 0 |  | 650 | 700 | 선택 | 해제 | 0 | 0 | 0 |  | 650 | 700 | 선택 | 해제 | 해제 | 미정 | 선택 | 미정 | 미정 |  | 미정 | SB120120 | C
A49132 | 2018-11-15 | 1 | C |  | 7 | A | STB2 | 베어링강 | STB (SF) | BM#1 | 1587 | 46 | 1567 | 1560 | 37 | 5400 |  | 3 | 0.32 | 25 |  | -1.58 | 1521 | 1567 | 0.15 | 0 |  | 37 | 9 | 51 | Y |  | 2018-11-15 09:11 | 65 | 1085 | 21 | 25 | 29 | 31 | 32 | 32 | 32 | 32 | 31 | 30 | 30 | 30 | 29 | 29 | 30 | 32 | 29 | 32 | -0.07 | Y | 40 | Y | -0.2 |  |  |  | 1.45 |  |  |  | Y | Y | Y | Y | 230 | 0.48 | 65 | 101508 | 98750 | 7030 | 16000 | 13 | 2 |  | 2018-11-15 09:18 | 1516 | 127 |  | 33 | [16 empty] | 95.99 | 100 | 0 | 0 | 0 |  | 650 |  | 선택 | 해제 | 0 | 0 | 0 |  | 650 |  | 선택 | 해제 | 선택 | 미정 | 미정 | 선택 | 미정 |  | 미정 | BT180180 | H
A49133 | 2018-11-15 | 1 | C |  | 8 | A | STB2 | 베어링강 | STB (SF) | BM#1 | 1556 | 45 | 1568 | 1535 | 37 | 6000 |  | 3 | 0.32 | 28 |  | -1.05 | 1534 | 1568 | 0.22 | 0 |  | 5 | 23 | 48 | Y |  | 2018-11-15 10:12 | 78 | 1086 | 27 | 32 | 36 | 38 | 40 | 40 | 40 | 39 | 39 | 38 | 38 | 37 | 37 | 37 | 37 | 40 | 37 | 40 | -0.07 | Y | 40 | Y | 0 |  |  |  | 1.13 |  |  |  | Y | Y | Y | Y | 220 | 0.48 | 64 | 101508 | 99400 | 6980 | 16000 | 13 | 2 |  | 2018-11-15 10:25 | 1534 | 124 |  | 37 | [16 empty] | 95.4 | 100 | 0 | 0 | 0 |  | 650 |  | 선택 | 해제 | 0 | 0 | 0 |  | 650 |  | 선택 | 해제 | 선택 | 미정 | 미정 | 선택 | 미정 |  | 미정 | BT180180 | H
B49034 | 2018-11-15 | 2 | C |  | 11 | A | AE1548 | 합금강 | AE4130M6 | BM#2 | 1574 | 43 | 1614 | 1557 | 33 | 6400 |  | 1 | 0.34 | 18 |  | 0 | 1551 | 1609 | 0.17 | 0 | 0 | 35 | 62 | 62 | Y |  | 2018-11-15 10:28 | 63 | 1091 | 24 | 27 | 33 | 34 | 34 | 35 | 34 | 33 | 31 | 30 | 29 | 28 | 28 | 28 | 31 | 35 | 28 | 34 | -0.2 | Y | 35.03 | Y | 0 |  |  |  | 1.45 |  |  |  | N | N | N | Y | 110 | 0.48 | 62 | 100128 | 99930 | 3080 | 17200 | 16 | 2 |  | 2018-11-15 10:39 | 1551 | 117 |  | 24 | [16 empty] | 95.36 | 78.57 | 0 | 0 | 0 |  | 650 | 700 | 선택 | 해제 | 0 | 0 | 0 |  | 650 | 700 | 선택 | 해제 | 해제 | 미정 | 선택 | 미정 | 선택 | 10 | 미정 | SB120120 | C
B49035 | 2018-11-15 | 2 | C |  | 12 | B | AE1548 | 합금강 | AE4130M6 | BM#2 | 1646 | 41 | 1615 | 1574 | 31 | 4800 |  | 1 | 0.33 | 18 |  | -2.48 | 1556 | 1618 | 0.14 | 0 | 0 | 33 | 25 | 61 | Y |  | 2018-11-15 11:21 | 68 | 1090 | 26 | 27 | 28 | 29 | 28 | 29 | 29 | 27 | 26 | 24 | 23 | 23 | 21 | 21 | 26 | 29 | 21 | 29 | -0.18 | Y | 45.02 | Y | -0.4 |  |  |  | 1.04 |  |  |  | N | N | N | Y | 100 | 0.48 | 62 | 100128 | 97940 | 5140 | 15700 | 16 | 2 |  | 2018-11-15 11:38 | 1556 | 118 |  | 35 | [16 empty] | 96.28 | 100 | 0 | 0 | 0 |  | 650 | 700 | 선택 | 해제 | 0 | 0 | 0 |  | 650 | 700 | 선택 | 해제 | 해제 | 미정 | 선택 | 미정 | 미정 |  | 미정 | SB120120 | C
A49134 | 2018-11-15 | 1 | C |  | 9 | A | STB2 | 베어링강 | STB (SF) | BM#1 | 1548 | 51 | 1552 | 1536 | 46 | 7300 |  | 3 | 0.32 | 25 |  | -1.36 | 1512 | 1552 | 0.14 | 0 |  | 20 | 22 | 77 | Y |  | 2018-11-15 11:45 | 56 | 1096 | 36 | 35 | 34 | 34 | 34 | 32 | 32 | 30 | 29 | 28 | 27 | 26 | 25 | 24 | 31 | 34 | 24 | 34 | -0.18 |  | 55 | Y | -0.2 |  |  |  | 1.56 |  |  |  |  | Y | Y | Y |  | 0.48 | 67 | 101508 | 103500 | 6860 | 15900 | 13 | 2 |  | 2018-11-15 11:50 | 1512 | 99 |  | 11 | [16 empty] | 91.86 | 100 | 0 | 0 | 0 |  | 650 |  | 선택 | 해제 | 0 | 0 | 0 |  | 650 |  | 선택 | 해제 | 선택 | 미정 | 미정 | 선택 | 선택 | 8 | 미정 | BT180180 | H
B49036 | 2018-11-15 | 2 | C |  | 13 | A | AE1548 | 합금강 | AE4130M6 | BM#2 | 1587 | 46 | 1604 | 1537 | 38 | 6600 |  | 1 | 0.32 | 15 |  | 0 | 1544 | 1598 | 0.11 | 0 | 0 | 12 | 41 | 50 | Y |  | 2018-11-15 12:41 | 56 | 1084 | 19 | 24 | 27 | 29 | 30 | 29 | 29 | 28 | 26 | 25 | 24 | 23 |  | 23 | 26 | 30 | 23 | 29 | -0.2 | Y | 35.03 | Y | -0.2 |  |  |  | 1.44 |  |  |  | N | N | N | Y | 150 | 0.48 | 57 | 100128 | 91540 | 15190 | 16100 | 16 | 2 | 10 | 2018-11-15 12:50 | 1544 | 118 |  | 21 |  | * STR#2기 클로깅 발생으로 래들 조기교체 용강량 15톤 내림. | [14 empty] | 93.58 | 100 | 0 | 0 | 0 |  | 650 | 700 | 해제 | 해제 | 0 | 0 | 0 |  | 650 | 700 | 해제 | 해제 | 해제 | 미정 | 선택 | 미정 | 미정 |  | 미정 | SB120120 | C
A49135 | 2018-11-15 | 1 | D |  | 10 | A | STB2 | 베어링강 | STB (SF) | BM#1 | 1566 | 52 | 1570 | 1531 | 40 | 6600 |  | 3 | 0.32 | 25 |  | -1.84 | 1516 | 1570 | 0.16 | 0 |  | 30 | 54 | 81 | Y |  | 2018-11-15 12:55 | 60 | 1081 | 29 | 33 | 34 | 34 | 34 | 34 | 33 | 32 | 31 | 31 | 30 | 30 |  | 30 | 32 | 34 | 30 | 34 | -0.09 |  | 45.02 | Y | 0 |  |  |  | 1.2 |  |  |  | Y | Y | Y | Y | 200 | 0.48 | 63 | 101508 | 98180 | 7090 | 15800 | 13 | 2 |  | 2018-11-15 13:02 | 1516 | 104 |  | 8 | [16 empty] | 95.94 | 100 | 0 | 0 | 0 |  | 650 |  | 선택 | 해제 | 0 | 0 | 0 |  | 650 |  | 선택 | 해제 | 선택 | 미정 | 미정 | 선택 | 미정 |  | 미정 | BT180180 | H
B49037 | 2018-11-15 | 2 | D |  | 14 | A | AE1548 | 합금강 | AE4130M6 | BM#2 | 1593 | 49 | 1625 | 1534 | 41 | 6900 |  | 1 | 0.33 | 15 |  | -2.08 | 1565 | 1615 | 0.12 | 0 | 0 | 2 | 45 | 57 | Y |  | 2018-11-15 13:48 | 77 | 1065 | 21 | 33 | 42 | 45 | 46 | 46 | 46 | 45 | 45 | 44 | 42 | 41 | 40 | 40 | 41 | 46 | 40 | 46 | -0.15 | Y | 40.02 | Y | -0.2 |  |  |  | 1.78 |  |  |  | N | N | N | Y | 140 | 0.47 | 64 | 100128 | 98050 | 5020 | 14900 | 16 | 2 | 10 | 2018-11-15 13:54 | 1565 | 114 |  | 14 | [16 empty] | 92.07 | 100 | 0 | 0 | 0 |  | 650 | 700 | 선택 | 해제 | 0 | 0 | 0 |  | 650 | 700 | 선택 | 해제 | 해제 | 미정 | 선택 | 미정 | 미정 |  | 미정 | SB120120 | H
A49136 | 2018-11-15 | 1 | D |  | 11 | A | STB2 | 베어링강 | STB (SF) | BM#1 | 1563 | 47 | 1552 | 1533 | 42 | 6400 |  | 3 | 0.32 | 25 |  | -1.13 | 1519 | 1552 | 0.15 | 0 |  | 37 | 10 | 86 | Y |  | 2018-11-15 13:50 | 63 | 1090 | 29 | 30 | 32 | 33 | 34 | 34 | 33 | 32 | 31 | 30 | 30 | 29 | 29 | 28 | 31 | 34 | 28 | 30 | -0.13 | Y | 45 | Y | -0.2 |  |  |  | 1.34 |  |  |  | Y | Y | Y | Y | 190 | 0.48 | 65 | 101508 | 98250 | 7080 | 15500 | 13 | 2 |  | 2018-11-15 14:03 | 1519 | 102 |  | 18 |  | *롱노즐 내부크랙으로 2회사용후 교체 | [14 empty] | 96.81 | 100 | 0 | 0 | 0 |  | 650 |  | 선택 | 해제 | 0 | 0 | 0 |  | 650 |  | 선택 | 해제 | 선택 | 미정 | 미정 | 선택 | 선택 | 2 | 미정 | BT180180 | H
B49038 | 2018-11-15 | 2 | D |  | 15 | B | AE1548 | 합금강 | AE4130M6 | BM#2 | 1547 | 50 | 1616 | 1517 | 41 | 7800 |  | 1 | 0.39 | 17 |  | -2.01 | 1558 | 1607 | 0.33 | 0 | 0 | 35 | 63 | 59 | Y |  | 2018-11-15 14:49 | 70 | 1089 | 35 | 36 | 36 | 36 | 36 | 36 | 35 | 35 | 35 | 34 | 32 | 29 | 30 | 30 | 35 | 36 | 29 | 36 | -0.16 | Y | 45.02 | Y | 0.2 |  |  |  | 1.07 |  |  |  | N | N | N | Y | 130 | 0.48 | 61 | 100128 | 95720 | 5480 | 16100 | 16 | 2 | 10 | 2018-11-15 14:53 | 1558 | 117 |  | 20 |  | * 샘플채취 ID:303/403(300mm) | [14 empty] | 99.28 | 100 | 0 | 0 | 300 |  | 650 | 700 | 선택 | 해제 | 0 | 0 | 300 |  | 650 | 700 | 선택 | 해제 | 해제 | 미정 | 선택 | 미정 | 미정 |  | 미정 | SB120120 | H
A49137 | 2018-11-15 | 1 | D |  | 12 | A | STB2 | 베어링강 | STB (SF) | BM#1 | 1570 | 40 | 1565 | 1533 | 36 | 5600 |  | 3 | 0.33 | 25 |  | -1.43 | 1522 | 1565 | 0.25 | 0 |  | 5 | 24 | 77 | Y |  | 2018-11-15 14:46 | 66 | 1108 | 28 | 30 | 33 | 34 | 35 | 34 | 34 | 34 | 33 | 32 | 32 | 31 | 31 | 31 | 32 | 35 | 31 | 34 | -0.1 | Y | 39.97 | Y | 0 |  |  |  | 1.17 |  |  |  | Y | Y | Y | Y | 180 | 0.48 | 65 | 101508 | 99080 | 7060 | 16200 | 13 | 2 |  | 2018-11-15 14:54 | 1522 | 107 |  | 27 | [16 empty] | 95.18 | 100 | 0 | 0 | 0 |  | 650 |  | 선택 | 해제 | 0 | 0 | 0 |  | 650 |  | 선택 | 해제 | 선택 | 미정 | 미정 | 선택 | 미정 |  | 미정 | BT180180 | H
B49039 | 2018-11-15 | 2 | D | TUNDISH교체전 | 16 | A | AE1548 | 합금강 | AE4130M6 | BM#2 | 1596 | 36 | 1625 | 1544 | 33 | 6400 |  | 1 | 0.37 | 19 |  | -2.2 | 1562 | 1618 | 0.09 | 0.15 | 0 | 33 | 26 | 63 | Y |  | 2018-11-15 15:54 | 74 | 1089 | 28 | 33 | 37 | 39 | 39 | 39 | 38 | 38 | 36 | 35 | 34 | 33 | 31 | 31 | 35 | 39 | 31 | 39 | -0.18 | Y | 45 | Y | -0.4 |  |  |  | 0.98 |  |  |  | N | N | N | M | 120 | 0.47 | 63 | 83591 | 98920 | 5080 | 2000 | 16 | 2 | 10 | 2018-11-15 15:54 | 1562 | 104 |  | 18 |  |  | DC7EF23C81C342829372A27F4CF90A5F | 9656A4E967954768A047F590A8DFF606 | 889FFC8CEAA34586BB0C436E8072B6BD | [11 empty] | 80.38 | 100 | 0 | 2700 | 0 |  | 650 | 700 | 선택 | 해제 | 0 | 2690 | 0 |  | 650 | 700 | 선택 | 해제 | 해제 | 미정 | 선택 | 미정 | 미정 |  | 미정 | SB120120 | C
A49138 | 2018-11-15 | 1 | D |  | 13 | A | STB2 | 베어링강 | STB (SF) | BM#1 | 1584 | 41 | 1563 | 1532 | 37 | 5600 |  | 3 | 0.33 | 25 |  | -1.7 | 1513 | 1563 | 0.22 | 0 |  | 20 | 23 | 72 | Y |  | 2018-11-15 15:53 | 57 | 1087 | 30 | 30 | 29 | 29 | 28 | 27 | 27 | 26 | 25 | 25 | 24 | 24 | 24 | 23 | 27 | 29 | 23 | 24 | -0.11 |  | 54.98 | Y | -0.2 |  |  |  | 1.26 |  |  |  | Y | Y | Y | Y | 230 | 0.48 | 66 | 101508 | 99080 | 7020 | 15400 | 13 | 2 |  | 2018-11-15 15:59 | 1513 | 109 |  | 26 | [16 empty] | 95.13 | 100 | 0 | 0 | 0 |  | 650 |  | 선택 | 해제 | 0 | 0 | 0 |  | 650 |  | 선택 | 해제 | 선택 | 미정 | 미정 | 선택 | 미정 |  | 미정 | BT180180 | H
A49139 | 2018-11-15 | 1 | D |  | 14 | A | STB2 | 베어링강 | STB (SF) | BM#1 | 1603 | 39 | 1564 | 1545 | 35 | 5400 |  | 3 | 0.32 | 25 |  | -1.57 | 1518 | 1564 | 0.21 | 0 |  | 30 | 55 | 73 | Y |  | 2018-11-15 17:01 | 62 | 1089 | 22 | 26 | 28 | 28 | 29 | 28 | 28 | 27 | 26 | 25 | 26 | 25 | 25 | 25 | 26 | 29 | 25 | 28 | -0.1 | Y | 39.98 | Y | 0 |  |  |  | 1.35 |  |  |  | Y | Y | Y | Y | 220 | 0.48 | 65 | 101508 | 100260 | 7050 | 15900 | 13 | 2 |  | 2018-11-15 17:12 | 1518 | 106 |  | 25 | [16 empty] | 94.6 | 100 | 0 | 0 | 0 |  | 650 |  | 선택 | 해제 | 0 | 0 | 0 |  | 650 |  | 선택 | 해제 | 선택 | 미정 | 미정 | 선택 | 미정 |  | 미정 | BT180180 | H
B49040 | 2018-11-15 | 2 | D | TUNDISH교체 | 1 | A | SM45C | 탄소강 | SM45C | BM#2 | 1603 | 42 | 1656 | 1555 | 34 | 6900 |  | 1 | 0.41 | 20 |  | -2 | 1592 | 1651 | 0 | 0.67 | 0 | 12 | 42 | 68 | Y |  | 2018-11-15 16:55 | 99 | 1089 | [14 empty] | 0 | 0 | 0 | 0 | 0 |  | 0 | Y | 0 |  | 3.01 | 3.01 | 2.43 |  |  |  | N | N | N | N | 190 | 0 | 61 | 97410 | 97810 | 1040 | 15200 | 8 | 1 | 10 | 2018-11-15 17:03 | 1592 | 138 |  | 47 |  | * T/D FLUX 용탕부: 120KG / 유탕부: 15KG 투입 * 첫 HEAT 수소측정 기준초과(10분)이상공정 등록 및 생관통보. | [14 empty] | 97.41 | 100 | 740 | 0 | 0 |  | 650 | 400 | 선택 | 해제 | 760 | 0 | 0 |  | 650 | 400 | 선택 | 해제 | 해제 | 미정 | 미정 | 미정 | 미정 |  | 미정 | SB120120 | H
A49140 | 2018-11-15 | 1 | D |  | 15 | A | STB2 | 베어링강 | STB (SF) | BM#1 | 1617 | 43 | 1568 | 1557 | 34 | 5000 |  | 3 | 0.33 | 25 |  | -1.55 | 1523 | 1568 | 0.26 | 0 |  | 37 | 11 | 70 | Y |  | 2018-11-15 18:13 | 67 | 1088 | 15 | 29 | 32 | 34 | 34 | 34 | 34 | 34 | 33 | 32 | 31 | 31 | 31 | 31 | 31 | 34 | 31 | 34 | -0.06 | Y | 45 | Y | 0 |  |  |  | 1.06 |  |  |  | Y | Y | Y | Y | 210 | 0.48 | 62 | 101508 | 95140 | 7050 | 15400 | 13 | 2 |  | 2018-11-15 18:19 | 1523 | 104 |  | 20 | [16 empty] | 98.84 | 100 | 0 | 0 | 0 |  | 650 |  | 선택 | 해제 | 0 | 0 | 0 |  | 650 |  | 선택 | 해제 | 선택 | 미정 | 미정 | 선택 | 미정 |  | 미정 | BT180180 | H
B49041 | 2018-11-15 | 2 | D |  | 2 | A | SM45C | 탄소강 | SM45C | BM#2 | 1585 | 45 | 1634 | 1534 | 36 | 6300 |  | 1 | 0.39 | 16 |  | -2.06 | 1572 | 1623 | 0 | 0.29 | 0 | 2 | 46 | 64 | Y |  | 2018-11-15 18:01 | 79 | 1089 | 44 | 38 | 36 | 35 | 34 | 33 | 33 | 32 | 31 | 30 | 30 | 29 | 28 | 28 | 34 | 36 | 28 | 0 | -0.16 |  | 50 | Y | -0.2 | [7 empty] | N | N | N | N | 180 | 0.5 | 61 | 97410 | 101070 | 50 | 15000 | 8 | 1 | 20 | 2018-11-15 18:37 | 1572 | 136 |  | 46 | [16 empty] | 97.41 | 100 | 0 | 0 | 0 |  | 650 | 400 | 선택 | 해제 | 0 | 0 | 0 |  | 650 | 400 | 선택 | 해제 | 해제 | 미정 | 미정 | 미정 | 미정 |  | 미정 | SB120120 | C
A49141 | 2018-11-15 | 1 | D |  | 16 | A | STB2 | 베어링강 | STB (SF) | BM#1 | 1568 | 45 | 1564 | 1533 | 40 | 6200 |  | 3 | 0.32 | 25 |  | -1.26 | 1527 | 1564 | 0.26 | 0 |  | 5 | 25 | 72 | Y |  | 2018-11-15 19:15 | 71 | 1089 | 31 | 34 | 35 | 35 | 35 | 35 | 34 | 34 | 33 | 32 | 32 | 32 |  | 32 | 34 | 35 | 32 | 35 | -0.06 |  | 45 | Y | 0 |  |  |  | 1.57 |  |  |  | Y | Y | Y | Y | 200 | 0.48 | 64 | 101508 | 100000 | 7020 | 15900 | 13 | 2 |  | 2018-11-15 19:21 | 1527 | 105 |  | 21 | [16 empty] | 94.69 | 100 | 0 | 0 | 0 |  | 650 |  | 선택 | 해제 | 0 | 0 | 0 |  | 650 |  | 선택 | 해제 | 선택 | 미정 | 미정 | 선택 | 미정 |  | 미정 | BT180180 | H
B49042 | 2018-11-15 | 2 | D |  | 3 | A | SM45C | 탄소강 | SM45C | BM#2 | 1597 | 44 | 1614 | 1547 | 32 | 6100 |  | 1 | 0.41 | 16 |  | -2.07 | 1566 | 1616 | 0 | 0.35 | 0 | 35 | 64 | 66 | Y |  | 2018-11-15 19:11 | 73 | 1087 | 27 | 30 | 32 | 33 | 32 | 31 | 31 | 30 | 30 | 28 | 27 | 26 |  | 26 | 30 | 33 | 26 | 30 | -0.18 | Y | 39.97 | Y | -0.2 | [7 empty] | N | N | N | N | 170 | 0.5 | 64 | 97410 | 105080 | 30 | 14200 | 8 | 1 | 30 | 2018-11-15 19:21 | 1566 | 134 |  | 39 |  | * 샘플채취 ID:303/403(300mm) | [14 empty] | 93.22 | 100 | 0 | 0 | 300 |  | 650 | 400 | 선택 | 해제 | 0 | 0 | 300 |  | 650 | 400 | 선택 | 해제 | 해제 | 미정 | 미정 | 미정 | 미정 |  | 미정 | SB120120 | H
A49142 | 2018-11-15 | 1 | D |  | 17 | A | STB2 | 베어링강 | STB (SF) | BM#1 | 1596 | 39 | 1563 | 1532 | 34 | 5300 |  | 3 | 0.32 | 25 |  | -1.4 | 1522 | 1563 | 0.2 | 0 |  | 33 | 27 | 84 | Y |  | 2018-11-15 20:11 | 66 | 1089 | 32 | 30 | 31 | 30 | 31 | 30 | 30 | 30 | 29 | 28 | 27 | 27 | 27 | 27 | 29 | 31 | 27 | 30 | -0.08 | Y | 50.02 | Y | 0 |  |  |  | 1.3 |  |  |  | Y | Y | Y | Y | 190 | 0.48 | 61 | 101508 | 93460 | 7010 | 15200 | 13 | 2 |  | 2018-11-15 20:20 | 1522 | 107 |  | 30 | [16 empty] | 100.4 | 100 | 0 | 0 | 0 |  | 650 |  | 선택 | 해제 | 0 | 0 | 0 |  | 650 |  | 선택 | 해제 | 선택 | 미정 | 미정 | 선택 | 미정 |  | 미정 | BT180180 | H
B49043 | 2018-11-15 | 2 | D |  | 4 | A | SM45C | 탄소강 | SM45C | BM#2 | 1596 | 40 | 1635 | 1555 | 30 | 5900 |  | 1 | 0.39 | 16 |  | -2.27 | 1560 | 1623 | 0 | 0.28 | 0 | 20 | 24 | 58 | Y |  | 2018-11-15 20:04 | 67 | 1088 | 23 | 22 | 24 | 25 | 25 | 25 | 25 | 24 | 24 | 23 | 22 |  |  | 22 | 24 | 25 | 22 | 25 | -0.08 | Y | 35 | Y | -0.2 | [7 empty] | N | N | N | N | 160 | 0.52 | 54 | 84422 | 93660 | 120 | 14200 | 8 | 1 | 40 | 2018-11-15 20:35 | 1560 | 144 |  | 54 | [16 empty] | 90.78 | 100 | 0 | 0 | 0 |  | 650 | 400 | 선택 | 해제 | 0 | 0 | 0 |  | 650 | 400 | 선택 | 해제 | 해제 | 미정 | 미정 | 미정 | 미정 |  | 미정 | SB120120 | C
B49044 | 2018-11-15 | 2 | A |  | 5 | C | SM45C | 탄소강 | SM45C | BM#2 | 1642 | 41 | 1635 | 1585 | 31 | 5200 |  | 1 | 0.39 | 16 |  | -2.47 | 1566 | 1624 | 0 | 0.38 | 0 | 30 | 56 | 44 | Y |  | 2018-11-15 21:09 | 73 | 1087 | 19 | 24 | 29 | 31 | 32 | 33 | 32 | 31 | [5 empty] | 31 | 29 | 33 | 31 | 0 | -0.2 | Y | 9.97 | Y | -0.2 | [7 empty] | N | N | N | N | 190 | 0.52 | 35 | 101508 | 62860 | 30210 | 15300 | 8 | 1 |  | 2018-11-15 21:12 | 1566 | 139 |  | 46 |  | * 전공정 L/D 올라오면서 C급 판정 받음. (제강 사무실에서 L/D 잔강 30T 남기자고함.) | [14 empty] | 109.21 | 100 | 0 | 0 | 0 |  | 650 | 400 | 선택 | 해제 | 0 | 0 | 0 |  | 650 | 400 | 선택 | 해제 | 해제 | 미정 | 미정 | 미정 | 미정 |  | 미정 | RB130.00 | C
A49143 | 2018-11-15 | 1 | A |  | 18 | A | STB2 | 베어링강 | STB (SF) | BM#1 | 1589 | 39 | 1569 | 1538 | 35 | 5400 |  | 3 | 0.33 | 25 |  | -1.32 | 1530 | 1569 | 0.24 | 0 |  | 12 | 43 | 54 | Y |  | 2018-11-15 21:14 | 74 | 1088 | 25 | 31 | 34 | 37 | 38 | 38 | 38 | 37 | 37 | 36 | 35 | 35 | 35 | 35 | 35 | 38 | 35 | 38 | -0.07 | Y | 40.03 | Y | 0 |  |  |  | 1.29 |  |  |  | Y | Y | Y | Y | 180 | 0.48 | 63 | 84590 | 101030 | 7010 | 15380 | 13 | 2 |  | 2018-11-15 21:22 | 1530 | 109 |  | 30 | [16 empty] | 78.32 | 100 | 0 | 0 | 0 |  | 650 |  | 선택 | 해제 | 0 | 0 | 0 |  | 650 |  | 선택 | 해제 | 선택 | 미정 | 미정 | 선택 | 미정 |  | 미정 | BT180180 | H
B49045 | 2018-11-15 | 2 | A |  | 6 | A | SM45C | 탄소강 | SM45C | BM#2 | 1597 | 38 | 1625 | 1555 | 28 | 5600 |  | 1 | 0.39 | 16 |  | -2.14 | 1569 | 1622 | 0 | 0.35 | 0 | 2 | 47 | 36 | Y |  | 2018-11-15 22:14 | 76 | 1089 | 31 | 36 | 40 | 43 | 44 | 44 | 44 | 43 | 42 | 41 | 40 | 39 |  | 39 | 41 | 44 | 39 | 44 | -0.14 | Y | 35 | Y | -0.2 | [7 empty] | N | N | N | N | 180 | 0.49 | 60 | 77928 | 98570 | 230 | 12800 | 8 | 1 |  | 2018-11-15 22:09 | 1569 | 112 |  | 19 | [16 empty] | 78.91 | 100 | 0 | 0 | 0 |  | 650 | 400 | 선택 | 해제 | 0 | 0 | 0 |  | 650 | 400 | 선택 | 해제 | 해제 | 미정 | 미정 | 미정 | 선택 | 6 | 미정 | SB120120 | C
A49144 | 2018-11-15 | 1 | A |  | 19 | A | STB2 | 베어링강 | STB (SF) | BM#1 | 1581 | 41 | 1564 | 1533 | 39 | 5900 |  | 3 | 0.32 | 26 |  | -1.39 | 1519 | 1561 | 0.26 | 0 |  | 37 | 12 | 56 | Y |  | 2018-11-15 22:21 | 63 | 1089 | 35 | 31 | 30 | 29 | 28 | 28 | 28 | 27 | 27 | 26 | 25 | 25 | 24 | 24 | 28 | 30 | 24 | 28 | -0.12 |  | 49.98 | Y | -0.2 |  |  |  | 1.33 |  |  |  | Y | Y | Y | Y | 230 | 0.48 | 61 | 101508 | 95120 | 7040 | 16010 | 13 | 2 |  | 2018-11-15 22:30 | 1519 | 113 |  | 28 | [16 empty] | 99.42 | 100 | 0 | 0 | 0 |  | 650 |  | 선택 | 해제 | 0 | 0 | 0 |  | 650 |  | 선택 | 해제 | 선택 | 미정 | 미정 | 선택 | 선택 | 8 | 미정 | BT180180 | H
B49046 | 2018-11-15 | 2 | A |  | 7 | A | SM45C | 탄소강 | SM45C | BM#2 | 1609 | 37 | 1644 | 1567 | 30 | 6000 |  | 1 | 0.39 | 15 |  | -2.69 | 1565 | 1628 | 0 | 0.25 | 0 | 15 | 1 | 16106 | Y |  | 2018-11-15 23:05 | 72 | 1188 | 35 | 25 | 23 | 23 | 22 | 21 | 20 | 20 | 19 | 18 | 17 |  |  | 17 | 22 | 23 | 17 | 0 | -0.16 |  | 37.23 | Y | -0.2 |  |  |  | 1.69 |  |  |  | N | N | N | N | 170 | 0.51 | 52 | 103904 | 93520 | 1230 | 14100 | 8 | 1 |  | 2018-11-15 23:11 | 1565 | 117 |  | 33 | [16 empty] | 109.66 | 100 | 0 | 0 | 0 |  | 650 | 400 | 선택 | 해제 | 0 | 0 | 0 |  | 650 | 400 | 선택 | 해제 | 해제 | 미정 | 미정 | 미정 | 선택 | 6 | 미정 | SB120120 | H
A49145 | 2018-11-15 | 1 | A | TUNDISH교체전 | 20 | A | STB2 | 베어링강 | STB (SF) | BM#1 | 1558 | 42 | 1562 | 1534 | 38 | 5900 |  | 3 | 0.32 | 26 |  | -0.95 | 1524 | 1553 | 0.17 | 0 |  | 5 | 26 | 61 | Y |  | 2018-11-15 23:19 | 68 | 1088 | 23 | 25 | 27 | 29 | 30 | 30 | 30 | 29 | 28 | 28 | 28 | 27 | 27 | 27 | 28 | 30 | 27 | 30 | -0.07 | Y | 45 | Y | 0 |  |  |  | 1.15 |  |  |  | Y | Y | Y | M | 220 | 0.48 | 66 | 102699 | 105200 | 7000 | 1800 | 13 | 2 |  | 2018-11-15 23:28 | 1524 | 120 |  | 34 |  |  | 16E1B7CF09004DEFBAA7CFD862DF1EC1 | 599C9031F32446059A2250B8BD115411 |  | A716381907C94B33B3823EC940F65D8C | [10 empty] | 91.7 | 100 | 0 | 3500 | 0 |  | 650 |  | 선택 | 해제 | 0 | 3500 | 0 |  | 650 |  | 선택 | 해제 | 선택 | 미정 | 미정 | 선택 | 미정 |  | 미정 | BT180180 | H
B49047 | 2018-11-15 | 2 | A |  | 8 | A | SM45C | 탄소강 | SM45C | BM#2 | 1618 | 46 | 1607 | 1507 | 43 | 7400 |  | 1 | 0.38 | 15 |  | -2.23 | 1561 | 1612 | 0 | 0.54 | 0 | 20 | 25 | 29 | Y |  | 2018-11-16 00:04 | 68 | 1136 | 15 | 27 | 33 | 36 | 38 | 38 | 37 | 37 | 36 | 35 | 34 | 33 | 31 | 31 | 33 | 38 | 31 | 0 | -0.18 | Y | 39.97 | Y | -0.4 | [7 empty] | N | N | N | N | 160 | 0.5 | 60 | 103904 | 100980 | 70 | 14900 | 8 | 1 |  | 2018-11-16 00:01 | 1566 | 122 |  | 30 | [16 empty] | 103.64 | 100 | 0 | 0 | 0 |  | 650 | 400 | 선택 | 해제 | 0 | 0 | 0 |  | 650 | 400 | 선택 | 해제 | 해제 | 미정 | 미정 | 미정 | 미정 |  | 미정 | SB120120 | H
A49146 | 2018-11-15 | 1 | A | TUNDISH교체 | 1 | A | AE4320HG | 소입성보증강 | C1 | BM#1 | 1610 | 50 | 1664 | 1541 | 47 | 7500 |  | 3 | 0.31 | 21 |  | -1.74 | 1609 | 1654 | 0 | 10.08 |  | 33 | 28 | 53 | Y |  | 2018-11-16 00:24 | 104 | 1132 | 32 | 25 | 30 | 36 | 40 | 42 | 43 | 44 | 44 | 45 |  |  |  | 45 | 38 | 45 | 45 | 0 | 0 |  |  | Y | 0.2 |  | 2.62 | 2.55 | 1.55 |  |  |  | N | N | N | N | 150 | 0.47 | 52 | 101508 | 91500 | 4340 | 15480 | 11 | 1 |  | 2018-11-16 00:31 | 1609 | 157 |  | 66 |  | *T/D가열온도:자동-1368`.수동건-1308`.STR#1:932.STR#2:994.T/D FLUX 유:15,용:120 *전공정요청 L/D잔강 이월 안함-이상재등록 *첫Heat 수소측정치 OVER되어 이상재 등록및 생관통보-ID:101.102.201.202 | [14 empty] | 105.41 | 100 | 700 | 0 | 0 |  | 450 |  | 선택 | 선택 | 700 | 0 | 0 |  | 450 |  | 선택 | 선택 | 해제 | 미정 | 미정 | 미정 | 선택 |  | 미정 | BT180180 | H
B49048 | 2018-11-15 | 2 | A |  | 9 | A | SM45C | 탄소강 | SM45C | BM#2 | 1558 | 37 | 1625 | 1555 | 32 | 5500 |  | 1 | 0.35 | 18 |  | -2.18 | 1552 | 1610 | 0 | 0.42 | 0 | 30 | 57 | 39 | Y |  | 2018-11-16 01:12 | 59 | 1139 | 30 | 29 | 29 | 30 | 30 | 29 | 29 | 28 | 27 | 27 | 25 | 24 |  | 24 | 28 | 30 | 24 | 30 | -0.15 | Y | 40.02 | Y | -0.2 | [7 empty] | N | N | N | N | 150 | 0.5 | 57 | 103904 | 96540 | 1790 | 15100 | 8 | 1 |  | 2018-11-16 01:11 | 1552 | 117 |  | 26 | [16 empty] | 105.7 | 100 | 0 | 0 | 0 |  | 650 | 400 | 선택 | 해제 | 0 | 0 | 0 |  | 650 | 400 | 선택 | 해제 | 해제 | 미정 | 미정 | 미정 | 미정 |  | 미정 | SB120120 | H
B49049 | 2018-11-15 | 2 | A |  | 10 | A | SM45C | 탄소강 | SM45C | BM#2 | 1602 | 43 | 1624 | 1535 | 31 | 5900 |  | 1 | 0.35 | 18 |  | -1.87 | 1562 | 1613 | 0 | 0.57 | 0 | 2 | 48 | 50 | Y |  | 2018-11-16 02:18 | 69 | 1127 | 22 | 27 | 31 | 33 | 34 | 33 | 32 | 31 | 30 | 29 | 27 | 25 |  | 25 | 30 | 34 | 25 | 0 | -0.26 | Y | 34.98 | Y | -0.4 | [7 empty] | N | N | N | N | 190 | 0.5 | 58 | 97410 | 97630 | 40 | 14000 | 8 | 1 |  | 2018-11-16 02:19 | 1562 | 122 |  | 21 | [16 empty] | 99.91 | 100 | 0 | 0 | 0 |  | 650 | 400 | 선택 | 해제 | 0 | 0 | 0 |  | 650 | 400 | 선택 | 해제 | 해제 | 미정 | 미정 | 미정 | 미정 |  | 미정 | SB120120 | H
A49147 | 2018-11-15 | 1 | A |  | 2 | A | AE4320HG | 소입성보증강 | C1 | BM#1 | 1627 | 49 | 1628 | 1550 | 40 | 7000 |  | 3 | 0.32 | 17 |  | 72.63 | 1581 | 0 | 0 | 17.93 |  | 12 | 44 | 55 | Y |  | 2018-11-16 01:51 | 76 | 1114 | 41 | 38 | 36 | 35 | 34 | 33 | 32 | 31 | 30 | 30 | 29 | 28 | 28 | 26 | 32 | 36 | 26 | 0 | -0.17 |  | 59.98 | Y | -0.2 | [7 empty] | N | N | N | N | 140 | 0.47 | 72 | 84590 | 110000 | 4010 | 15420 | 11 | 1 |  | 2018-11-16 01:57 | 1581 | 148 |  | 35 |  | *전공정요청 L/D잔강 이월 안함-이상재등록 | [14 empty] | 73.91 | 100 | 0 | 0 | 0 |  | 450 |  | 선택 | 선택 | 0 | 0 | 0 |  | 450 |  | 선택 | 선택 | 해제 | 미정 | 미정 | 미정 | 미정 |  | 미정 | BT180180 | H
B49050 | 2018-11-15 | 2 | A |  | 11 | A | SM45C | 탄소강 | SM45C | BM#2 | 1588 | 42 | 1626 | 1555 | 32 | 6000 |  | 1 | 0.35 | 20 |  | -2.33 | 1549 | 1613 | 0 | 0.57 | 0 | 15 | 2 | 51 | Y |  | 2018-11-16 03:12 | 56 | 1115 | 22 | 19 | 18 | 18 | 17 | 17 | 16 | 15 | 14 | 13 | 12 |  |  | 12 | 16 | 18 | 12 | 0 | -0.15 |  | 39.98 | Y | -0.2 | [7 empty] | N | N | N | N | 180 | 0.52 | 55 | 97410 | 96280 | 130 | 14100 | 8 | 1 |  | 2018-11-16 03:13 | 1549 | 124 |  | 28 | [16 empty] | 101.36 | 100 | 0 | 0 | 0 |  | 650 | 400 | 선택 | 해제 | 0 | 0 | 0 |  | 650 | 400 | 선택 | 해제 | 해제 | 미정 | 미정 | 미정 | 미정 |  | 미정 | SB120120 | H
A49148 | 2018-11-15 | 1 | A |  | 3 | A | AE4320HG | 소입성보증강 | C1 | BM#1 | 1681 | 56 | 1652 | 1580 | 29 | 3500 |  | 3 | 0.32 | 20 |  | -1.29 | 1587 | 1620 | 0 | 16.52 |  | 37 | 13 | 52 | Y |  | 2018-11-16 02:53 | 82 | 1138 | 23 | 26 | 29 | 31 | 32 | 32 | 32 | 32 | 32 | 31 | 31 | 30 | 29 | 29 | 30 | 32 | 29 | 32 | -0.07 | Y | 39.97 | Y | -0.2 | [7 empty] | N | N | N | N | 130 | 0.47 | 64 | 101508 | 99470 | 3840 | 15160 | 11 | 1 |  | 2018-11-16 02:59 | 1587 | 163 |  | 48 |  | *전공정요청 L/D잔강 이월 안함-이상재등록 | [14 empty] | 98.31 | 100 | 0 | 0 | 0 |  | 450 |  | 선택 | 선택 | 0 | 0 | 0 |  | 450 |  | 선택 | 선택 | 해제 | 미정 | 미정 | 미정 | 미정 |  | 미정 | BT180180 | H
B49051 | 2018-11-15 | 2 | A |  | 12 | A | SM45C | 탄소강 | SM45C | BM#2 | 1572 | 42 | 1606 | 1535 | 32 | 5700 |  | 1 | 0.32 | 15 |  | -1.77 | 1549 | 1597 | 0 | 0.34 | 0 | 20 | 26 | 48 | Y |  | 2018-11-16 04:12 | 56 | 1122 | 9 | 16 | 20 | 22 | 23 | 24 | 23 | 23 | 23 | 22 | 21 | 20 | 19 | 19 | 20 | 24 | 19 | 23 | -0.14 | Y | 34.92 | Y | -0.2 | [7 empty] | Y | Y | Y | Y | 170 | 0.48 | 61 | 84146 | 96210 | 60 | 14200 | 8 | 1 |  | 2018-11-16 04:08 | 1549 | 122 |  | 27 | [16 empty] | 87.47 | 70 | 0 | 0 | 0 |  | 650 | 700 | 선택 | 해제 | 0 | 0 | 0 |  | 650 | 700 | 선택 | 해제 | 해제 | 미정 | 미정 | 미정 | 미정 |  | 미정 | RB290.00 | C
A49149 | 2018-11-15 | 1 | A | 잔강최소화전 | 4 | A | AE4320HG | 소입성보증강 | C1 | BM#1 | 1570 | 44 | 1625 | 1536 | 42 | 7100 |  | 3 | 0.31 | 16 |  | -1.4 | 1593 | 1623 | 0 | 14.95 |  | 5 | 27 | 64 | Y |  | 2018-11-16 03:49 | 88 | 1102 | 25 | 29 | 31 | 33 | 35 | 35 | 36 | 36 | 36 | 35 | 35 | 35 | 35 | 35 | 33 | 36 | 35 | 36 | -0.03 | Y | 29.98 | Y | 0 | [7 empty] | N | N | N | N | 120 | 0.47 | 62 | 99721 | 97100 | 3770 | 3000 | 11 | 1 |  | 2018-11-16 03:55 | 1593 | 151 |  | 59 |  | *전공정요청 L/D잔강 이월 안함-이상재등록 | [14 empty] | 98.98 | 100 | 0 | 3100 | 0 |  | 450 |  | 선택 | 선택 | 0 | 3100 | 0 |  | 450 |  | 선택 | 선택 | 해제 | 미정 | 미정 | 미정 | 미정 |  | 미정 | BT180180 | H
B49052 | 2018-11-15 | 2 | C |  | 13 | A | SM45C | 탄소강 | SM45C | BM#2 | 1558 | 38 | 1617 | 1535 | 35 | 6600 |  | 1 | 0.32 | 20 |  | -2.23 | 1548 | 1613 | 0 | 0.73 | 0 | 30 | 58 | 44 | Y |  | 2018-11-16 05:14 | 55 | 1136 | 18 | 20 | 21 | 23 | 23 | 23 | 23 | 22 | 22 | 21 | 20 | 19 | 18 | 18 | 21 | 23 | 18 | 23 | -0.11 | Y | 44.98 | Y | -0.2 | [7 empty] | Y | Y | Y | Y | 160 | 0.47 | 62 | 105961 | 98170 | 40 | 14200 | 8 | 1 |  | 2018-11-16 05:13 | 1548 | 126 |  | 31 | [16 empty] | 109.75 | 78.57 | 0 | 0 | 0 |  | 650 | 700 | 선택 | 해제 | 0 | 0 | 0 |  | 650 | 700 | 선택 | 해제 | 해제 | 미정 | 미정 | 미정 | 미정 |  | 미정 | RB290.00 | C
A49150 | 2018-11-15 | 1 | C | 잔강최소화 | 5 | B | SCM822HDP | 소입성보증강 | C2 | BM#1 | 1600 | 51 | 1623 | 1538 | 47 | 8300 |  | 3 | 0.33 | 20 |  | -1.54 | 1597 | 1638 | 0 | 19.03 |  | 33 | 29 | 46 | Y |  | 2018-11-16 05:11 | 87 | 1130 | -1 | 36 | 38 | 40 | 41 | 42 | 41 | 41 | 40 |  |  |  |  | 40 | 35 | 42 | 40 | 41 | -0.04 | Y | 14.98 | Y | -0.2 | [7 empty] | N | N | N | N | 110 | 0.55 | 50 | 84590 | 96050 | 6970 | 16000 | 11 | 1 |  | 2018-11-16 05:20 | 1597 | 166 |  | 54 | [16 empty] | 82.09 | 100 | 2700 | 0 | 0 |  | 450 |  | 선택 | 선택 | 2700 | 0 | 0 |  | 450 |  | 선택 | 선택 | 해제 | 미정 | 미정 | 선택 | 선택 | 4 | 미정 | BT180180 | H
A49151 | 2018-11-15 | 1 | C |  | 6 | B | SCM822HDP | 소입성보증강 | C2 | BM#1 | 1587 | 40 | 1644 | 1545 | 37 | 6600 |  | 3 | 0.31 | 17 |  | 0 | 1587 | 1628 | 0 | 19.2 |  | 12 | 45 | 34 | Y |  | 2018-11-16 06:13 | 77 | 1129 | 39 | 39 | 41 | 42 | 42 | 42 | 41 | 41 | 40 | 39 | 39 |  |  | 39 | 41 | 42 | 39 | 42 | -0.08 | Y | 34.98 | Y | 0 | [7 empty] | N | N | N | N | 100 | 0.55 | 52 | 101508 | 92950 | 6920 | 16400 | 11 | 1 |  | 2018-11-16 06:30 | 1587 | 144 |  | 43 | [16 empty] | 101.56 | 100 | 0 | 0 | 0 |  | 450 |  | 선택 | 선택 | 0 | 0 | 0 |  | 450 |  | 선택 | 선택 | 해제 | 미정 | 미정 | 선택 | 미정 |  | 미정 | BT180180 | H
B49053 | 2018-11-15 | 2 | C |  | 14 | A | SM45C | 탄소강 | SM45C | BM#2 | 1574 | 37 | 1624 | 1564 | 31 | 5400 |  | 1 | 0.32 | 16 |  | 0 | 1560 | 1617 | 0 | 0.43 | 0 | 2 | 49 | 45 | Y |  | 2018-11-16 06:17 | 67 | 1137 | 16 | 23 | 27 | 29 | 31 | 32 | 32 | 32 | 31 | 30 | 29 | 28 | 27 | 27 | 28 | 32 | 27 | 32 | -0.15 | Y | 32.98 | Y | -0.33 | [7 empty] | N | N | N | N | 150 | 0.47 | 60 | 84850 | 94530 | 500 | 15900 | 8 | 1 |  | 2018-11-16 06:27 | 1560 | 127 |  | 32 |  | *빅사이즈 후속 | [14 empty] | 89.46 | 70 | 0 | 0 | 0 |  | 650 | 400 | 선택 | 해제 | 0 | 0 | 0 |  | 650 | 400 | 선택 | 해제 | 해제 | 미정 | 미정 | 미정 | 미정 |  | 미정 | SB180180 | H
A49152 | 2018-11-15 | 1 | C |  | 7 | A | SCM822HT | 소입성보증강 | C | BM#1 | 1598 | 50 | 1642 | 1534 | 44 | 7400 |  | 3 | 0.31 | 17 |  | -1.4 | 1605 | 1636 | 0 | 19.79 |  | 37 | 14 | 29 | Y |  | 2018-11-16 06:55 | 97 | 1133 | 38 | 43 | 46 | 48 | 49 | 49 | 48 | 47 | 47 | 46 | 45 | 43 |  | 43 | 46 | 49 | 43 | 0 | -0.17 | Y | 35.03 | Y | -0.4 | [7 empty] | N | N | N | N | 150 | 0.52 | 60 | 84590 | 97890 | 3510 | 15600 | 11 | 1 |  | 2018-11-16 07:05 | 1605 | 140 |  | 55 |  | *전공정지연 감속주입 | [14 empty] | 83.46 | 100 | 0 | 0 | 0 |  | 410 |  | 선택 | 선택 | 0 | 0 | 0 |  | 410 |  | 선택 | 선택 | 해제 | 미정 | 미정 | 해제 | 미정 |  | 미정 | BT180180 | H
B49054 | 2018-11-15 | 2 | C | TUNDISH교체전 | 15 | A | SM45C | 탄소강 | SM45C | BM#2 | 1596 | 50 | 1634 | 1557 | 38 | 6500 |  | 1 | 0.34 | 16 |  | 0 | 1565 | 1622 | 0 | 0.3 | 0 | 15 | 3 | 52 | Y |  | 2018-11-16 07:24 | 72 | 1138 | 25 | 28 | 32 | 34 | 35 | 35 | 35 | 34 | 33 | 32 | 30 | 29 |  | 29 | 32 | 35 | 29 | 35 | -0.17 | Y | 34.98 | Y | -0.2 | [7 empty] | N | N | N | N | 190 | 0.5 | 57 | 84208 | 94040 | -1090 | 2000 | 8 | 1 |  | 2018-11-16 07:29 | 1565 | 134 |  | 29 |  |  | 181B0D40DE1D4818971E8E7D92D5DA3D | 7F2980C6B74E466DB8D8CF66B7384777 | 1B12B600A0B44F80B6DCA8F7D824A2E4 | [11 empty] | 90.59 | 70 | 0 | 3808 | 0 |  | 650 | 400 | 선택 | 해제 | 0 | 4188 | 0 |  | 650 | 400 | 선택 | 해제 | 해제 | 미정 | 미정 | 미정 | 미정 |  | 미정 | RB150.00 | C
B49055 | 2018-11-16 | 2 | C |  | 8 | A | SCM822HT | 소입성보증강 | C | BM#1 | 1602 | 52 | 1646 | 1555 | 45 | 8300 |  | 1 | 0.32 | 14 |  | 0 | 1580 | 1635 | 0 | 0.28 | 0 | 20 | 27 | 50 | Y |  | 2018-11-16 08:30 | 72 | 1099 | 40 | 40 | 41 | 40 | 40 | 39 | 38 | 37 | 35 | 34 | 33 | 32 | 30 | 30 | 37 | 41 | 30 | 40 | -0.22 |  | 50 | Y | -0.4 | [7 empty] | N | N | N | N | 140 | 0.5 | 62 | 152262 | 101840 | 90 | 16100 | 11 | 1 |  | 2018-11-16 08:32 | 1580 | 126 |  | 20 |  | *유사강종 연연주 혼탕부 ID:107~109.207~209 *전공정지연 감속주입 | [14 empty] | 152.11 | 100 | 0 | 0 | 0 |  | 410 |  | 선택 | 선택 | 0 | 0 | 0 |  | 410 |  | 선택 | 선택 | 해제 | 미정 | 미정 | 미정 | 선택 | 3 | 미정 | BT180180 | H
A49153 | 2018-11-16 | 1 | C | TUNDISH교체 | 1 | A | 42CRMO4MS2 | 합금강 | E1 | BM#2 | 1620 | 65 | 1637 | 1557 | 47 | 8100 |  | 3 | 0.32 | 26 |  | -1.24 | 1584 | 1622 | 0.23 | 0 |  | 5 | 28 | 20 | Y |  | 2018-11-16 08:17 | 91 | 1092 | -384 | -73 | 32 | 31 | 27 | 23 | 31 | 34 | 37 | 39 | 39 | 40 | 40 | 41 | 36 | 41 | 41 | 41 | 0 |  | 10 | Y | 0 |  | 2.53 | 2.4 | 1.56 |  |  |  | N | N | N | N | 230 | 0.41 | 70 | 94900 | 99600 | 7120 | 15100 | 7 | 2 |  | 2018-11-16 08:27 | 1584 | 162 |  | 58 |  | *T/D플럭스 225/15KG *롱노즐 실리부 부착 *수소 10분 측정값 기준치 초과, 생관통보 | [14 empty] | 88.28 | 70 | 1500 | 0 | 0 |  | 650 | 400 | 선택 | 해제 | 1518 | 0 | 0 |  | 650 | 400 | 선택 | 해제 | 해제 | 미정 | 미정 | 선택 | 선택 |  | 미정 | BM510510 | C
B49056 | 2018-11-16 | 2 | C |  | 9 | B | SCM822HD2 | 소입성보증강 | C2 | BM#1 | 1632 | 46 | 1624 | 1565 | 38 | 7200 |  | 1 | 0.34 | 14 |  | 0 | 1568 | 1623 | 0 | 0.27 | 0 | 30 | 59 | 59 | Y |  | 2018-11-16 09:27 | 60 | 1089 | 27 | 26 | 25 | 24 | 24 | 23 | 23 | 22 | 22 | 21 | 20 | 20 | 19 | 19 | 23 | 25 | 19 | 0 | -0.12 |  | 50.02 | Y | -0.2 | [7 empty] | N | N | N | N | 130 | 0.49 | 61 | 50754 | 94900 | 5010 | 16500 | 11 | 1 |  | 2018-11-16 09:33 | 1568 | 120 |  | 28 |  | *유사강종 연연주 혼탕부 ID:101.201 *전공정지연 감속주입 | [14 empty] | 50.8 | 100 | 0 | 0 | 0 |  | 500 |  | 선택 | 선택 | 0 | 0 | 0 |  | 500 |  | 선택 | 선택 | 해제 | 미정 | 선택 | 미정 | 미정 |  | 미정 | BT180180 | H
A49154 | 2018-11-16 | 1 | C |  | 2 | A | 42CRMO4MS2 | 합금강 | E1 | BM#2 | 1603 | 49 | 1602 | 1522 | 38 | 6700 |  | 3 | 0.32 | 25 |  | -1.4 | 1561 | 1602 | 0.26 | 0 |  | 33 | 30 | 40 | Y |  | 2018-11-16 09:45 | 68 | 1090 | 40 | 34 | 31 | 29 | 29 | 29 | 28 | 28 | 28 | 28 | 27 | 26 | 26 | 26 | 29 | 31 | 26 | 29 | -0.1 |  | 50.02 | Y | 0 |  |  |  | 1.04 | 0.8 |  |  | N | N | N | N | 220 | 0.45 | 65 | 94900 | 96410 | 7050 | 15300 | 7 | 2 |  | 2018-11-16 09:44 | 1561 | 151 |  | 43 | 17 | *샘플채취 300mm ID:303 | [14 empty] | 91.78 | 70 | 0 | 0 | 300 |  | 650 | 400 | 선택 | 해제 | 0 | 0 | 0 |  | 650 | 400 | 선택 | 해제 | 해제 | 미정 | 해제 | 선택 | 미정 |  | 미정 | BM510510 | C
B49057 | 2018-11-16 | 2 | C |  | 10 | A | SCM822HD2 | 소입성보증강 | C2 | BM#1 | 1620 | 38 | 1625 | 1524 | 33 | 7300 |  | 1 | 0.32 | 14 |  | -2.42 | 1584 | 1630 | 0 | 0.24 | 0 | 2 | 50 | 45 | Y |  | 2018-11-16 10:23 | 76 | 1105 | 17 | 22 | 24 | 25 | 25 | 24 | 24 | 23 | 22 | 21 | 19 |  |  | 19 | 22 | 25 | 19 | 24 | -0.17 | Y | 34.98 | Y | -0.4 | [7 empty] | N | N | N | N | 120 | 0.5 | 53 | 84590 | 87800 | 5040 | 16200 | 11 | 1 |  | 2018-11-16 10:30 | 1572 | 117 |  | 34 |  | *전공정지연 감속주입 | [14 empty] | 91.15 | 100 | 0 | 0 | 0 |  | 500 |  | 선택 | 선택 | 0 | 0 | 0 |  | 500 |  | 선택 | 선택 | 해제 | 미정 | 선택 | 미정 | 미정 |  | 미정 | BT180180 | H
A49155 | 2018-11-16 | 1 | C |  | 3 | A | 42CRMO4MS | 합금강 | E1 | BM#2 | 1595 | 50 | 1602 | 1525 | 44 | 7700 |  | 3 | 0.32 | 25 |  | -1.34 | 1563 | 1602 | 0.21 | 0 |  | 12 | 46 | 67 | Y |  | 2018-11-16 10:41 | 70 | 1085 | 24 | 25 | 28 | 30 | 30 | 31 | 31 | 30 | 29 | 29 | 28 | 28 | 27 | 27 | 28 | 31 | 27 | 30 | -0.11 | Y | 35 | Y | -0.2 |  |  |  |  | 1.1 |  |  | N | N | N | N | 210 | 0.46 | 64 | 100500 | 97280 | 7110 | 14800 | 7 | 2 |  | 2018-11-16 11:33 | 1563 | 150 |  | 55 | [16 empty] | 96.36 | 100 | 0 | 0 | 0 |  | 650 | 400 | 선택 | 해제 | 0 | 0 | 0 |  | 650 | 400 | 선택 | 해제 | 해제 | 미정 | 미정 | 선택 | 미정 |  | 미정 | BM510510 | C
B49058 | 2018-11-16 | 2 | C |  | 11 | B | SCM822HD2 | 소입성보증강 | C2 | BM#1 | 1649 | 39 | 1626 | 1554 | 34 | 7200 |  | 1 | 0.37 | 14 |  | 0 | 1568 | 1622 | 0 | 0.31 | 0 | 15 | 4 | 45 | Y |  | 2018-11-16 11:35 | 60 | 1087 | 18 | 21 | 25 | 27 | 27 | 26 | 25 | 24 | 23 | 22 | 20 | 19 | 17 | 15 | 22 | 27 | 15 | 0 | -0.24 | Y | 50.03 | Y | -0.4 | [7 empty] | N | N | N | N | 110 | 0.44 | 69 | 101508 | 98900 | 5000 | 17000 | 11 | 1 |  | 2018-11-16 11:39 | 1568 | 98 |  | 15 |  | *HEAT평균 주속 20%이상 감속주입 ID:102~106.202~206 | [14 empty] | 102.53 | 100 | 0 | 0 | 0 |  | 500 |  | 선택 | 선택 | 0 | 0 | 0 |  | 500 |  | 선택 | 선택 | 해제 | 미정 | 선택 | 미정 | 미정 |  | 미정 | BT180180 | H
A49156 | 2018-11-16 | 1 | C |  | 4 | A | 42CRMO4MS | 합금강 | E1 | BM#2 | 1559 | 46 | 1616 | 1534 | 43 | 6900 |  | 3 | 0.33 | 25 |  | -1.36 | 1576 | 1616 | 0.22 | 0 |  | 37 | 15 | 60 | Y |  | 2018-11-16 11:48 | 83 | 1096 | 26 | 29 | 31 | 33 | 35 | 36 | 36 | 36 | 36 | 36 | 36 | 35 | 34 | 34 | 34 | 36 | 34 | 36 | -0.05 | Y | 40.03 | Y | 0 | [7 empty] | N | N | N | N | 200 | 0.41 | 67 | 100500 | 90780 | 6990 | 14300 | 7 | 2 |  | 2018-11-16 11:55 | 1576 | 144 |  | 55 |  | *전공정 요청 감속주입 | [14 empty] | 102.81 | 100 | 0 | 0 | 0 |  | 650 | 400 | 선택 | 해제 | 0 | 0 | 0 |  | 650 | 400 | 선택 | 해제 | 해제 | 미정 | 미정 | 선택 | 미정 |  | 미정 | BM510510 | C
B49059 | 2018-11-16 | 2 | D | TUNDISH교체전 | 12 | B | SCM822HD2 | 소입성보증강 | C2 | BM#1 | 1560 | 54 | 1625 | 1527 | 43 | 9200 |  | 1 | 0.33 | 13 |  | 0 | 1623 | 1623 | 0 | 0.24 | 0 | 20 | 28 | 52 | Y |  | 2018-11-16 12:53 | 115 | 1068 | 13 | 25 | 32 | 35 | 36 | 35 | 34 | 33 | 32 | 31 | 29 | 28 | 28 | 24 | 29 | 36 | 24 | 0 | -0.24 | Y | 49.98 | Y | -0.4 | [7 empty] | N | N | N | N | 100 | 0.42 | 76 | 93644 | 100710 | 7840 | 1500 | 11 | 1 |  | 2018-11-16 12:58 | 1582 | 103 |  | 7 |  | *HEAT평균 주속 20%이상 감속주입 ID:101~.201~ | E879C7B666A14D51A3A66BAC2E43102C | 82E9969CBE2A4BB393D5DF299FAEB890 | 9D0670FD3BAB42DE93116F22377D54AE | [11 empty] | 86.27 | 100 | 0 | 2500 | 0 |  | 500 |  | 선택 | 선택 | 0 | 2500 | 0 |  | 500 |  | 선택 | 선택 | 해제 | 미정 | 선택 | 미정 | 미정 |  | 미정 | BT180180 | H
A49158 | 2018-11-16 | 1 | D |  | 5 | A | 42CRMO4MS | 합금강 | E1 | BM#2 | 1523 | 50 | 1586 | 1516 | 39 | 7000 |  | 3 | 0.32 | 25 |  | -1.41 | 1545 | 1586 | 0.18 | 0 |  | 35 | 65 | 896 | Y |  | 2018-11-16 13:42 | 52 | 1080 | 34 | 28 | 25 | 23 | 21 | 20 | 18 | 16 | 15 | 14 | 14 | 13 | 13 | 13 | 20 | 25 | 13 | 13 | -0.24 |  | 50.13 | Y | 0 |  |  |  | 1.25 | 1.27 |  |  | N | N | N | N | 190 | 0.46 | 61 | 83750 | 91520 | 7150 | 14800 | 7 | 2 | 10 | 2018-11-16 13:50 | 1545 | 93 |  | 11 |  | * 전공정 작업지연 감속주입 으로 정속유지 미준수 이상공정 등록. * 샘플채취 ID:403(300mm) | [14 empty] | 84.94 | 100 | 0 | 0 | 0 |  | 650 | 400 | 선택 | 해제 | 0 | 0 | 300 |  | 650 | 400 | 선택 | 해제 | 해제 | 미정 | 미정 | 선택 | 미정 |  | 미정 | BM510510 | C
B49060 | 2018-11-16 | 2 | D | TUNDISH교체 | 1 | A | SCR420HON | 소입성보증강 | C | BM#1 | 1576 | 4 | 1665 | 1534 | 0 | 9900 |  | 1 | 0.39 | 18 |  | -1.89 | 1599 | 1659 | 0 | 0.29 | 0 | 30 | 60 | 74 | Y |  | 2018-11-16 14:14 | 89 | 1089 | 43 | 35 | 37 | 40 | 43 | 44 | 45 | 47 | 47 | 46 |  |  |  | 46 | 42 | 47 | 46 | 0 | -0.1 |  | 10 | Y | -0.2 |  |  |  | 1.83 |  |  |  | N | N | N | N | 150 | 0.53 | 56 | 92784 | 95520 | 5480 | 15600 | 15 | 2 |  | 2018-11-16 14:20 | 1599 | 132 |  | 24 |  | *T/D플럭스 유15 용120KG *STR#1 스토퍼 컨프롤 불량으로 용강조기주입함 HEAD 500mm추가절단 | [14 empty] | 91.87 | 100 | 1500 | 0 | 0 |  | 410 |  | 선택 | 선택 | 1000 | 0 | 0 |  | 410 |  | 선택 | 선택 | 해제 | 미정 | 미정 | 선택 | 선택 |  | 미정 | BT180180 | H
A49159 | 2018-11-16 | 1 | D |  | 6 | A | 42CRMO4MS | 합금강 | E1 | BM#2 | 1556 | 46 | 1582 | 1525 | 40 | 7200 |  | 3 | 0.32 | 25 |  | -0.93 | 1555 | 1582 | 0.25 | 0 |  | 33 | 31 | 87 | Y |  | 2018-11-16 14:47 | 62 | 1108 | 12 | 22 | 27 | 30 | 31 | 31 | 31 | 30 | 30 | 29 | 28 | 28 | 27 | 26 | 27 | 31 | 26 | 31 | -0.1 | Y | 48.48 | Y | 0 | [7 empty] | N | N | N | N | 180 | 0.45 | 71 | 102192 | 104950 | 7110 | 15800 | 7 | 2 | 10 | 2018-11-16 14:49 | 1555 | 95 |  | 10 | [16 empty] | 91.2 | 100 | 0 | 0 | 0 |  | 650 | 400 | 선택 | 해제 | 0 | 0 | 0 |  | 650 | 400 | 선택 | 해제 | 해제 | 미정 | 미정 | 선택 | 미정 |  | 미정 | BM510510 | C
B49061 | 2018-11-16 | 2 | D |  | 2 | B | SCR420HON | 소입성보증강 | C | BM#1 | 1609 | 50 | 1637 | 1567 | 43 | 7900 |  | 1 | 0.41 | 14 |  | -1.69 | 1579 | 1630 | 0 | 0.27 | 0 | 2 | 51 | 91 | Y |  | 2018-11-16 15:16 | 69 | 1086 | 45 | 42 | 39 | 37 | 36 | 34 | 33 | 32 | 31 | 30 | 28 | 27 |  | 27 | 35 | 39 | 27 | 0 | -0.27 |  | 45.02 | Y | -0.2 |  |  |  | 1.7 |  |  |  | N | N | N | N | 140 | 0.55 | 58 | 92784 | 101350 | 5070 | 15900 | 15 | 2 |  | 2018-11-16 15:21 | 1579 | 124 |  | 18 |  | *전공정 진공시간 미달 수소측정 | [14 empty] | 86.71 | 100 | 0 | 0 | 0 |  | 410 |  | 선택 | 선택 | 0 | 0 | 0 |  | 410 |  | 선택 | 선택 | 해제 | 미정 | 선택 | 미정 | 미정 |  | 미정 | BT180180 | H
A49160 | 2018-11-16 | 1 | D |  | 7 | A | 42CRMO4MS2 | 합금강 | E1 | BM#2 | 1611 | 41 | 1599 | 1552 | 33 | 5500 |  | 3 | 0.32 | 25 |  | -1.38 | 1559 | 1599 | 0.3 | 0 |  | 5 | 30 | 51 | Y |  | 2018-11-16 15:48 | 66 | 1087 | 25 | 27 | 28 | 29 | 30 | 30 | 29 | 29 | 28 | 28 | 27 | 26 | 25 | 24 | 28 | 30 | 24 | 29 | -0.13 | Y | 45.02 | Y | -0.2 | [7 empty] | N | N | N | N | 230 | 0.46 | 65 | 94900 | 99920 | 100 | 14800 | 7 | 2 | 10 | 2018-11-16 15:52 | 1559 | 99 |  | 23 | [16 empty] | 88.69 | 100 | 0 | 0 | 0 |  | 650 | 400 | 선택 | 해제 | 0 | 0 | 0 |  | 650 | 400 | 선택 | 해제 | 해제 | 미정 | 미정 | 선택 | 미정 |  | 미정 | BM510510 | C
B49062 | 2018-11-16 | 2 | D |  | 3 | B | SCR420HON | 소입성보증강 | C | BM#1 | 1598 | 48 | 1644 | 1546 | 43 | 8100 |  | 1 | 0.39 | 16 |  | -2.21 | 1581 | 1642 | 0 | 0.25 | 0 | 15 | 5 | 87 | Y |  | 2018-11-16 16:15 | 71 | 1089 | 25 | 29 | 33 | 33 | 34 | 33 | 33 | 32 | 31 | 30 | 28 | 26 | 26 | 26 | 31 | 34 | 26 | 33 | -0.2 | Y | 39.98 | Y | 0 | [7 empty] | N | N | N | N | 130 | 0.52 | 60 | 108248 | 97600 | 5040 | 15400 | 15 | 2 |  | 2018-11-16 16:20 | 1581 | 117 |  | 18 |  | *전공정 작업지연, 감속주입 | [14 empty] | 104.94 | 100 | 0 | 0 | 0 |  | 410 |  | 선택 | 선택 | 0 | 0 | 0 |  | 410 |  | 선택 | 선택 | 해제 | 미정 | 선택 | 미정 | 미정 |  | 미정 | BT180180 | H
A49161 | 2018-11-16 | 1 | D |  | 8 | A | 42CRMO4MS2 | 합금강 | E1 | BM#2 | 1594 | 42 | 1602 | 1527 | 34 | 6000 |  | 3 | 0.32 | 25 |  | -1.59 | 1556 | 1602 | 0.33 | 0 |  | 37 | 16 | 83 | Y |  | 2018-11-16 16:52 | 63 | 1089 | 23 | 24 | 24 | 24 | 24 | 24 | 22 | 22 | 21 | 21 | 20 |  |  | 20 | 23 | 24 | 20 | 24 | -0.08 |  | 40 | Y | -0.2 | [7 empty] | N | N | N | N | 220 | 0.48 | 58 | 94900 | 92900 | 7120 | 14700 | 7 | 2 | 10 | 2018-11-16 17:03 | 1556 | 106 |  | 27 | [16 empty] | 94.9 | 100 | 0 | 0 | 0 |  | 650 | 400 | 선택 | 해제 | 0 | 0 | 0 |  | 650 | 400 | 선택 | 해제 | 해제 | 미정 | 미정 | 선택 | 미정 |  | 미정 | BM510510 | C
B49063 | 2018-11-16 | 2 | D |  | 4 | A | SCR420HON | 소입성보증강 | C | BM#1 | 1632 | 46 | 1656 | 1594 | 35 | 7000 |  | 1 | 0.39 | 16 |  | -1.91 | 1585 | 1645 | 0 | 0.35 | 0 | 20 | 29 | 74 | Y |  | 2018-11-16 17:25 | 75 | 1088 | 24 | 33 | 39 | 42 | 43 | 42 | 42 | 41 | 40 | 39 | 36 | 35 |  | 35 | 38 | 43 | 35 | 42 | -0.23 | Y | 35.02 | Y | -0.2 | [7 empty] | N | N | N | N | 120 | 0.54 | 57 | 92784 | 97920 | 5060 | 15000 | 15 | 2 |  | 2018-11-16 17:28 | 1585 | 113 |  | 10 |  | *전공정 작업지연, 감속주입 | [14 empty] | 89.65 | 100 | 0 | 0 | 0 |  | 410 |  | 선택 | 선택 | 0 | 0 | 0 |  | 410 |  | 선택 | 선택 | 해제 | 미정 | 선택 | 미정 | 미정 |  | 미정 | BT180180 | H
B49064 | 2018-11-16 | 2 | D |  | 5 | A | SCR420HON | 소입성보증강 | C | BM#1 | 1623 | 58 | 1645 | 1574 | 33 | 6900 |  | 1 | 0.46 | 16 |  | -1.67 | 1579 | 1626 | 0 | 1.59 | 0 | 30 | 61 | 56 | Y |  | 2018-11-16 18:34 | 69 | 1090 | 33 | 38 | 40 | 41 | 40 | 40 | 40 | 39 | 38 | 36 | 35 |  |  | 35 | 38 | 41 | 35 | 40 | -0.17 | Y | 35.02 | Y | -0.2 | [7 empty] | N | N | N | N | 110 | 0.55 | 54 | 92784 | 94400 | 5020 | 15400 | 15 | 2 |  | 2018-11-16 18:27 | 1579 | 112 |  | -1 | [16 empty] | 92.78 | 100 | 0 | 0 | 0 |  | 410 |  | 선택 | 선택 | 0 | 0 | 0 |  | 410 |  | 선택 | 선택 | 해제 | 미정 | 선택 | 미정 | 미정 |  | 미정 | BT180180 | H
A49162 | 2018-11-16 | 1 | D |  | 9 | A | 42CRMO4MS2 | 합금강 | E1 | BM#2 | 1629 | 40 | 1597 | 1562 | 32 | 5500 |  | 3 | 0.32 | 26 |  | -1.66 | 1547 | 1597 | 0.34 | 0 |  | 35 | 66 | 80 | Y |  | 2018-11-16 18:01 | 54 | 1088 | 19 | 19 | 20 | 20 | 20 | 20 | 19 | 18 | 18 | 17 | 16 | 16 | 15 | 15 | 18 | 20 | 15 | 20 | -0.09 |  | 54.98 | Y | 0 |  |  |  | 1.05 | 1.15 |  |  | N | N | N | N | 210 | 0.48 | 66 | 94900 | 106920 | 7090 | 15800 | 7 | 2 | 10 | 2018-11-16 18:05 | 1547 | 99 |  | 19 |  | * 샘플채취 ID:303(300mm) | [14 empty] | 82.95 | 100 | 0 | 0 | 300 |  | 650 | 400 | 선택 | 해제 | 0 | 0 | 0 |  | 650 | 400 | 선택 | 해제 | 해제 | 미정 | 미정 | 선택 | 미정 |  | 미정 | BM510510 | C
C47570 | 2018-11-16 | 3 | D |  | 6 | A | SCR420HON | 소입성보증강 | C | BM#1 | 1612 | 47 | 1654 | 1540 | 36 | 7700 |  | 1 | 1000 |  | 40 | 0 | 1572 | 1591 | 0 | 0 | 0 | 32 | 76 | 67 | Y |  | 2018-11-16 19:14 | 62 | 1101 | 32 | 32 | 33 | 32 | 31 | 30 | 30 | 29 | 28 | 26 | 25 |  |  | 25 | 30 | 33 | 25 | 32 | -0.2 |  | 39.98 | Y | -0.2 | [7 empty] | N | N | N | N | 100 | 0.55 | 55 | 92784 | 97540 | 5100 | 15300 | 15 | 2 |  | 2018-11-16 19:17 | 1572 | 111 |  | 14 | [16 empty] | 89.95 | 100 | 0 | 0 | 0 |  | 410 |  | 선택 | 선택 | 0 | 0 | 0 |  | 410 |  | 선택 | 선택 | 해제 | 미정 | 선택 | 미정 | 미정 |  | 미정 | BT180180 | H
A49163 | 2018-11-16 | 1 | D | TUNDISH교체전 | 10 | A | 42CRMO4MS2 | 합금강 | E1 | BM#2 | 1615 | 39 | 1599 | 1560 | 34 | 5300 |  | 3 | 0.32 | 25 |  | -1.42 | 1558 | 1599 | 0.32 | 0 |  | 33 | 32 | 68 | Y |  | 2018-11-16 18:55 | 65 | 1091 | 19 | 23 | 25 | 26 | 26 | 26 | 26 | 25 | 25 | 24 | 24 | 23 |  | 23 | 24 | 26 | 23 | 26 | -0.07 | Y | 39.98 | Y | -0.2 | [7 empty] | N | N | N | N | 200 | 0.47 | 64 | 105898 | 100340 | 7060 | 2000 | 7 | 2 | 10 | 2018-11-16 19:06 | 1558 | 113 |  | 36 |  |  | C5BCB3CB946A4E91B10570BC63DB5F05 | 4C194593787349BCB97855BDFAA674AB | 582A32DF95B54A9CA5AF02216A4A79B5 | [11 empty] | 98.6 | 100 | 0 | 3560 | 0 |  | 650 | 400 | 선택 | 해제 | 0 | 3460 | 0 |  | 650 | 400 | 선택 | 해제 | 해제 | 미정 | 미정 | 선택 | 미정 |  | 미정 | BM510510 | C
A49164 | 2018-11-16 | 1 | D |  | 7 | A | SCR420HON | 소입성보증강 | C | BM#1 | 1652 | 39 | 1614 | 1585 | 26 | 5000 |  | 3 | 0.32 | 19 |  | -1.46 | 1579 | 1614 | 0 | 22.62 |  | 5 | 31 | 64 | Y |  | 2018-11-16 19:45 | 69 | 1089 | 22 | 23 | 25 | 26 | 26 | 26 | 26 | 26 | 25 | 24 | 23 | 24 |  | 24 | 25 | 26 | 23 | 26 | -0.05 | Y | 35 | Y | 0.2 | [7 empty] | N | N | N | N | 150 | 0.55 | 57 | 92784 | 99390 | 7020 | 15400 | 15 | 2 |  | 2018-11-16 19:53 | 1579 | 107 |  | 39 | [16 empty] | 86.71 | 0 | 0 | 0 | 0 |  | 410 |  | 선택 | 선택 | 0 | 0 | 0 |  | 410 |  | 선택 | 선택 | 해제 | 미정 | 미정 | 선택 | 미정 |  | 미정 | BT180180 | H
C47571 | 2018-11-16 | 3 | B | TUNDISH교체 | 1 | A | AE1050 | 탄소강 | AE1050 | BM#2 | 1624 | 44 | 1702 | 1542 | 38 | 7300 |  | 2 | 0.24 | 20 | 40 | -2.07 | 1577 | 1637 | 33.1 | 0 | 10 | 21 | 52 | 69 | Y |  | 2018-11-16 20:23 | 88 | 1102 | -285 | 30 | 30 | 29 | 25 | 23 | 22 | 27 | 32 | 34 | 36 | 37 | 38 | 37 | 33 | 38 | 37 | 37 | -0.07 |  | 15.02 | Y | 0 |  | 2.91 | 2.91 | 1.45 |  |  |  | Y | N | N | M | 190 | 0.45 | 64 | 101508 | 101560 | 5380 | 15500 | 5 | 1 | 10 | 2018-11-16 20:26 | 1577 | 133 |  | 38 |  | * T/D FLUX 용탕부: 120KG / 유탕부: 15KG 투입 * 첫 HEAT 수소측정 기준초과(10분)이상공정 등록 및 생관통보. | [14 empty] | 95.63 | 100 | 700 | 0 | 0 |  | 670 | 900 | 선택 | 해제 | 700 | 0 | 0 |  | 670 | 900 | 선택 | 해제 | 해제 | 미정 | 미정 | 미정 | 미정 |  | 미정 | RB120.00 | C
A49165 | 2018-11-16 | 1 | B | TUNDISH교체전 | 8 | A | SCR420HON | 소입성보증강 | C | BM#1 | 1642 | 39 | 1624 | 1574 | 27 | 4900 |  | 3 | 0.33 | 20 |  | -1.67 | 1581 | 1624 | 0 | 28.92 |  | 37 | 17 | 63 | Y |  | 2018-11-16 20:59 | 71 | 1090 | 22 | 26 | 29 | 31 | 30 | 32 | 31 | 31 | 31 | 30 |  |  |  | 30 | 29 | 32 | 30 | 31 | -0.03 | Y | 20 | Y | -0.2 | [7 empty] | N | N | N | N | 140 | 0.55 | 53 | 106420 | 95010 | 6990 | 2000 | 15 | 2 |  | 2018-11-16 21:06 | 1581 | 98 |  | 24 |  |  |  | 18777979884D48319C4BAD8BF983B130 | 346CEB1ABA68470EB886EF3BC85EB8C2 | 179802D69D3247AD9BC42D361D96D5A3 | [10 empty] | 104.33 | 100 | 0 | 3000 | 0 |  | 410 |  | 선택 | 선택 | 0 | 3000 | 0 |  | 410 |  | 선택 | 선택 | 해제 | 미정 | 미정 | 선택 | 미정 |  | 미정 | BT180180 | H
B49065 | 2018-11-16 | 2 | B |  | 2 | A | AE1050 | 탄소강 | AE1050 | BM#2 | 1582 | 47 | 1625 | 1546 | 39 | 7600 |  | 1 | 0.35 | 16 |  | -2.19 | 1563 | 1625 | 0 | 0.31 | 0 | 2 | 52 | 161 | Y |  | 2018-11-16 21:29 | 74 | 1088 | 36 | 33 | 32 | 31 | 30 | 29 | 29 | 27 | 26 | 25 | 24 |  |  | 24 | 29 | 32 | 24 | 0 | -0.2 |  | 39.92 | Y | -0.2 | [7 empty] | Y | Y | Y | Y | 180 | 0.47 | 56 | 88770 | 87190 | 5070 | 16100 | 5 | 1 |  | 2018-11-16 21:33 | 1563 | 147 |  | 40 |  | * 샘플채취 ID:303/403(300mm) | [14 empty] | 96.28 | 100 | 0 | 0 | 300 |  | 670 | 900 | 선택 | 해제 | 0 | 0 | 300 |  | 670 | 900 | 선택 | 해제 | 해제 | 미정 | 선택 | 미정 | 미정 |  | 미정 | SB131131 | C
A49166 | 2018-11-16 | 1 | B | TUNDISH교체 | 1 | A | BP-SCR420HC | 소입성보증강 | C | BM#1 | 1593 | 60 | 1633 | 1547 | 46 | 8300 |  | 3 | 0.33 | 19 |  | -1.9 | 1592 | 1640 | 0 | 28.46 |  | 20 | 30 | 112 | Y |  | 2018-11-16 22:16 | 81 | 1088 | 33 | 36 | 36 | 36 | 36 | [8 empty] | 36 | 35 | 36 | 36 | 36 | 0 |  | 10 | Y | 0 |  | 2.44 | 2.38 |  |  |  |  | N | N | N | N | 150 | 0.55 | 58 | 101508 | 99610 | 7140 | 14800 | 11 | 1 |  | 2018-11-16 22:16 | 1592 | 114 |  | 23 |  | *T/Dflux 유15kg 용120kg | [14 empty] | 95.76 | 100 | 1000 | 0 | 0 |  | 650 |  | 선택 | 선택 | 1000 | 0 | 0 |  | 650 |  | 선택 | 선택 | 해제 | 미정 | 미정 | 선택 | 미정 |  | 미정 | BT180180 | H
B49066 | 2018-11-16 | 2 | B |  | 3 | A | AE1050 | 탄소강 | AE1050 | BM#2 | 1567 | 44 | 1625 | 1551 | 41 | 6600 |  | 1 | 0.36 | 15 |  | -2.02 | 1567 | 1611 | 0 | 4.89 | 0 | 35 | 67 | 73 | Y |  | 2018-11-16 22:27 | 78 | 1089 | 32 | 31 | 29 | 28 | 26 | 25 | [7 empty] | 25 | 29 | 29 | 25 | 0 | -0.15 |  | 27 | Y | -0.08 | [7 empty] | Y | Y | Y | Y | 170 | 0.47 | 62 | 88770 | 96170 | 5400 | 15700 | 5 | 1 |  | 2018-11-16 22:38 | 1562 | 135 |  | 40 | [16 empty] | 89.17 | 100 | 0 | 0 | 0 |  | 670 | 900 | 선택 | 해제 | 0 | 0 | 0 |  | 670 | 900 | 선택 | 해제 | 해제 | 미정 | 선택 | 미정 | 미정 |  | 미정 | SB131131 | C
A49167 | 2018-11-16 | 1 | B |  | 2 | A | BP-SCR420HC | 소입성보증강 | C | BM#1 | 1641 | 40 | 1625 | 1613 | 30 | 4600 |  | 3 | 0.36 | 17 |  | 0 | 0 | 0 | 0 | 25.19 |  | 33 | 33 | 64 | Y |  | 2018-11-17 08:26 | 114 | 1089 | 35 | 32 | 31 | 31 | 30 | 29 | 29 | 29 | 29 | 27 | 29 |  |  | 29 | 30 | 31 | 27 | 29 | 0 | Y | 35.02 | Y | 0.4 | [7 empty] | N | N | N | N | 140 | 0.55 | 54 | 101508 | 97620 | 5730 | 15100 | 11 | 1 |  | 2018-11-16 23:01 | 1586 | 109 |  | -528 | [16 empty] | 97 | 100 | 0 | 0 | 0 |  | 650 |  | 선택 | 선택 | 0 | 0 | 0 |  | 650 |  | 선택 | 선택 | 해제 | 미정 | 미정 | 선택 | 미정 |  | 미정 | BT180180 | H
B49067 | 2018-11-16 | 2 | B |  | 4 | A | AE1050 | 탄소강 | AE1050 | BM#2 | 1610 | 42 | 1616 | 1544 | 34 | 5700 |  | 1 | 0.37 | 15 |  | -2.23 | 1563 | 1609 | 0 | 0.52 | 0 | 30 | 62 | 138 | Y |  | 2018-11-16 23:30 | 74 | 1085 | 23 | 24 | 26 | 28 | 28 | 28 | 28 | 27 | 27 | 26 | 24 | 24 |  | 24 | 26 | 28 | 24 | 28 | -0.1 | Y | 37.62 | Y | 0 | [7 empty] | Y | Y | Y | Y | 160 | 0.47 | 56 | 88770 | 88160 | 5240 | 14200 | 5 | 1 |  | 2018-11-16 23:54 | 1563 | 130 |  | 42 | [16 empty] | 95.25 | 100 | 0 | 0 | 0 |  | 670 | 900 | 선택 | 해제 | 0 | 0 | 0 |  | 670 | 900 | 선택 | 해제 | 해제 | 미정 | 선택 | 미정 | 미정 |  | 미정 | SB131131 | C
A49168 | 2018-11-16 | 1 | B |  | 3 | A | BP-SCR420HC | 소입성보증강 | C | BM#1 | 1631 | 44 | 1618 | 1573 | 33 | 5300 |  | 3 | 0.33 | 17 |  | -1.61 | 1575 | 1613 | 0 | 26.88 |  | 5 | 32 | 59 | Y |  | 2018-11-17 00:06 | 64 | 1089 | 27 | 25 | 25 | 25 | 25 | 24 | 23 | 22 | 21 | 22 | 21 |  |  | 21 | 24 | 25 | 21 | 25 | -0.1 | Y | 40 | Y | -0.2 | [7 empty] | N | N | N | N | 130 | 0.55 | 54 | 84590 | 96500 | 4710 | 15100 | 11 | 1 |  | 2018-11-17 00:12 | 1575 | 103 |  | 28 | [16 empty] | 81.85 | 100 | 0 | 0 | 0 |  | 650 |  | 선택 | 선택 | 0 | 0 | 0 |  | 650 |  | 선택 | 선택 | 해제 | 미정 | 미정 | 선택 | 미정 |  | 미정 | BT180180 | H
B49068 | 2018-11-16 | 2 | B |  | 5 | A | AE1050 | 탄소강 | AE1050 | BM#2 | 1593 | 46 | 1636 | 1535 | 36 | 7400 |  | 1 | 0.3 | 16 |  | -2.36 | 1573 | 1623 | 0 | 0.42 | 0 | 15 | 6 | 306 | Y |  | 2018-11-17 00:30 | 84 | 1000 | 21 | 22 | 22 | 23 | 23 | 23 | 22 | 21 | 21 | 19 | 18 | 17 |  | 17 | 21 | 23 | 17 | 23 | -0.15 | Y | 40 | Y | -0.2 | [7 empty] | Y | Y | Y | Y | 150 | 0.47 | 58 | 88770 | 91500 | 5360 | 15000 | 5 | 1 |  | 2018-11-17 00:57 | 1573 | 133 |  | 42 | [16 empty] | 91.94 | 100 | 0 | 0 | 0 |  | 670 | 900 | 선택 | 해제 | 0 | 0 | 0 |  | 670 | 900 | 선택 | 해제 | 해제 | 미정 | 선택 | 미정 | 미정 |  | 미정 | SB131131 | H
A49169 | 2018-11-16 | 1 | B |  | 4 | B | BP-SCR420HC | 소입성보증강 | C | BM#1 | 1585 | 42 | 1624 | 1540 | 35 | 6100 |  | 3 | 0.72 | 16 |  | -1.63 | 1578 | 1624 | 0 | 30.92 |  | 37 | 18 | 73 | Y |  | 2018-11-17 01:12 | 67 | 1086 | 19 | 23 | 27 | 28 | 28 | 28 | 28 | 26 | 26 | 26 | 25 |  |  | 25 | 26 | 28 | 25 | 28 | -0.08 | Y | 35 | Y | -0.2 | [7 empty] | N | N | N | N | 120 | 0.54 | 54 | 101508 | 94200 | 7100 | 15600 | 11 | 1 |  | 2018-11-17 01:18 | 1578 | 99 |  | 17 |  | *전공정 지연 감속주입 | [14 empty] | 100.3 | 100 | 0 | 0 | 0 |  | 650 |  | 선택 | 선택 | 0 | 0 | 0 |  | 650 |  | 선택 | 선택 | 해제 | 미정 | 미정 | 선택 | 미정 |  | 미정 | BT180180 | H
B49069 | 2018-11-16 | 2 | B |  | 6 | A | AE1050 | 탄소강 | AE1050 | BM#2 | 1643 | 47 | 1625 | 1562 | 41 | 5000 |  | 1 | 0.49 | 15 |  | -2.08 | 1563 | 1612 | 0 | 0.64 | 0 | 2 | 53 | 38 | Y |  | 2018-11-17 01:30 | 74 | 1087 | 15 | 20 | 28 | 33 | 35 | 37 | 37 | 37 | 37 | 37 | 36 | 35 | 34 | 34 | 33 | 37 | 34 | 37 | -0.08 | Y | 34.98 | Y | -0.2 | [7 empty] | Y | Y | Y | Y | 190 | 0.47 | 59 | 96840 | 92340 | 5440 | 15500 | 5 | 1 |  | 2018-11-17 01:47 | 1563 | 135 |  | 44 | [16 empty] | 99.43 | 100 | 0 | 0 | 0 |  | 670 | 900 | 선택 | 해제 | 0 | 0 | 0 |  | 670 | 900 | 선택 | 해제 | 해제 | 미정 | 선택 | 미정 | 미정 |  | 미정 | SB131131 | H
A49170 | 2018-11-16 | 1 | B |  | 5 | B | BP-SCR420HC | 소입성보증강 | C | BM#1 | 1602 | 39 | 1614 | 1555 | 32 | 5700 |  | 3 | 0.58 | 17 |  | -1.76 | 1574 | 1614 | 0 | 29.34 |  | 20 | 31 | 54 | Y |  | 2018-11-17 02:08 | 63 | 1088 | 22 | 25 | 27 | 27 | 27 | 26 | 25 | 25 | 24 | 24 | 23 | 22 | 22 | 22 | 24 | 27 | 22 | 27 | -0.08 | Y | 60 | Y | 0 | [7 empty] | N | N | N | N | 110 | 0.43 | 72 | 101508 | 97850 | 6920 | 15900 | 11 | 1 |  | 2018-11-17 02:14 | 1574 | 92 |  | 17 |  | *전공정 지연 감속주입 20%이상 감속 ID:101~103.201~203 | [14 empty] | 96.81 | 100 | 0 | 0 | 0 |  | 650 |  | 선택 | 선택 | 0 | 0 | 0 |  | 650 |  | 선택 | 선택 | 해제 | 미정 | 미정 | 선택 | 미정 |  | 미정 | BT180180 | H
B49070 | 2018-11-16 | 2 | B |  | 7 | A | AE1050 | 탄소강 | AE1050 | BM#2 | 1614 | 40 | 1617 | 1534 | 37 | 6600 |  | 1 | 0.35 | 16 |  | -2.3 | 1555 | 1604 | 0 | 0.55 | 0 | 35 | 68 | 36 | Y |  | 2018-11-17 02:28 | 66 | 1091 | 33 | 32 | 32 | 33 | 33 | 32 | 32 | 31 | 30 | 29 | 28 | 27 | 25 | 25 | 31 | 33 | 25 | 33 | -0.18 | Y | 45 | Y | -0.4 | [7 empty] | Y | Y | Y | Y | 180 | 0.47 | 62 | 95874 | 95810 | 5370 | 15300 | 5 | 1 |  | 2018-11-17 02:45 | 1555 | 134 |  | 47 | [16 empty] | 95.07 | 100 | 0 | 0 | 0 |  | 670 | 900 | 선택 | 해제 | 0 | 0 | 0 |  | 670 | 900 | 선택 | 해제 | 해제 | 미정 | 선택 | 미정 | 미정 |  | 미정 | SB131131 | H
A49171 | 2018-11-16 | 1 | B |  | 6 | A | BP-SCR420HC | 소입성보증강 | C | BM#1 | 1629 | 40 | 1617 | 1567 | 34 | 5800 |  | 3 | 0.47 | 16 |  | -1.54 | 1585 | 1620 | 0 | 26.04 |  | 33 | 34 | 58 | Y |  | 2018-11-17 03:14 | 74 | 1085 | 20 | 26 | 31 | 33 | 33 | 32 | 31 | 30 | 31 | 31 | 30 | 29 | 28 | 29 | 30 | 33 | 28 | 31 | -0.11 | Y | 45.03 | Y | 0.2 | [7 empty] | N | N | N | N | 100 | 0.5 | 66 | 101508 | 107420 | 7120 | 15500 | 11 | 1 |  | 2018-11-17 03:19 | 1585 | 98 |  | 24 |  | *전공정 지연 감속주입 | [14 empty] | 10150800 | 100 | 0 | 0 | 0 |  | 650 |  | 선택 | 선택 | 0 | 0 | 0 |  | 650 |  | 선택 | 선택 | 해제 | 미정 | 미정 | 선택 | 미정 |  | 미정 | BT180180 | H
B49071 | 2018-11-16 | 2 | B | TUNDISH교체전 | 8 | A | AE1050 | 탄소강 | AE1050 | BM#2 | 1607 | 45 | 1624 | 1567 | 41 | 5700 |  | 1 | 0.5 | 16 |  | 0 | 1610 | 1610 | 0 | 0.77 | 0 | 30 | 63 | 37 | Y |  | 2018-11-17 03:39 | 121 | 1080 | 23 | 28 | 33 | 35 | 36 | 37 | 37 | 36 | 35 | 35 | 34 | 32 | 31 | 31 | 33 | 37 | 31 | 35 | -0.17 | Y | 34.98 | Y | -0.2 | [7 empty] | Y | N | N | M | 170 | 0.47 | 61 | 93753 | 94550 | 5100 | 2000 | 5 | 1 |  | 2018-11-17 03:40 | 1565 | 135 |  | 41 |  |  | B4B951B7F4F74F0AB902D3ED5B832DB0 | B85EBD6186D34C158CEEBA288BB2AFA5 | 25C5C0F26E934B25A407FE5121D83D46 | [11 empty] | 94.08 | 75 | 0 | 2668 | 0 |  | 670 | 900 | 선택 | 해제 | 0 | 2728 | 0 |  | 670 | 900 | 선택 | 해제 | 해제 | 미정 | 선택 | 미정 | 미정 |  | 미정 | RB120.00 | C
C47578 | 2018-11-16 | 3 | B |  | 7 | B | BP-SCR420HC | 소입성보증강 | C | BM#1 | 1616 | 52 | 1640 | 1536 | 37 | 7200 |  | 3 | 0.52 | 16 |  | -1.81 | 1583 | 1628 | 0 | 28.29 |  | 32 | 78 | 69 | Y |  | 2018-11-17 04:20 | 72 | 1091 | 30 | 34 | 36 | 36 | 36 | 35 | 34 | 33 | 33 | 32 | 31 | 31 | 29 | 29 | 33 | 36 | 29 | 36 | -0.14 |  | 50.08 | Y | -0.4 | [7 empty] | N | N | N | N | 150 | 0.47 | 66 | 101508 | 99960 | 7120 | 14000 | 11 | 1 |  | 2018-11-17 04:35 | 1583 | 123 |  | 26 |  | *전공정 지연 감속주입 | [14 empty] | 94.87 | 100 | 0 | 0 | 0 |  | 650 |  | 선택 | 선택 | 0 | 0 | 0 |  | 650 |  | 선택 | 선택 | 해제 | 미정 | 미정 | 선택 | 미정 |  | 미정 | BT180180 | H
B49072 | 2018-11-16 | 2 | C | TUNDISH교체 | 1 | A | SFMN438VM2 | 합금강 | KFMN443계 | BM#2 | 1636 | 54 | 1665 | 1546 | 43 | 9100 |  | 1 | 0.44 | 22 |  | -2.2 | 1582 | 1657 | 0 | 0.68 | 0 | 15 | 7 | 37 | Y |  | 2018-11-17 05:13 | 91 | 1093 | -298 | -125 | 30 | 27 | 22 | 29 | 33 | 36 | 38 | 38 | 38 | 38 | 39 | 39 | 29 | 39 | 39 | 38 | 0 |  |  | Y | 0.2 |  | 2.57 | 2.5 | 1.03 |  |  |  | N | N | N | M | 150 | 0.5 | 58 | 92928 | 102030 | -2030 | 15800 | 4 | 2 | 10 | 2018-11-17 05:16 | 1582 | 160 |  | 37 |  | *T/D플럭스 120/15KG *롱노즐 실리부 부착 *수소 10분 측정값 기준치 초과, 생관통보 | [14 empty] | 92.93 | 75 | 1028 | 0 | 0 |  | 650 | 400 | 선택 | 해제 | 1000 | 0 | 0 |  | 650 | 400 | 선택 | 해제 | 미정 | 미정 | 미정 | 미정 | 미정 |  | 미정 | SB125125 | H
C47579 | 2018-11-16 | 3 | C | TUNDISH교체전 | 8 | A | BP-SCR420HC | 소입성보증강 | C | BM#1 | 1640 | 48 | 1634 | 1539 | 35 | 7000 |  | 3 | 0.34 | 16 |  | -2.13 | 1585 | 1634 | 0 | 30.65 |  | 5 | 33 | 127 | Y |  | 2018-11-17 05:29 | 74 | 1089 | 24 | 31 | 34 | 35 | 35 | 35 | 34 | 33 | 32 | 32 | 31 | 30 | 29 | 29 | 32 | 35 | 29 | 35 | -0.13 | Y | 44.98 | Y | -0.2 | [7 empty] | N | N | N | N | 140 | 0.47 | 68 | 87855 | 99150 | 7000 | 2000 | 11 | 1 |  | 2018-11-17 05:35 | 1585 | 116 |  | 25 |  | *전공정 지연 감속주입 | 89BD1D91D1E745B5BD2FEEA64E7BB2C1 | 8EEDA7DE96F94D69961EA9EEBB048835 | 8BCAB566EE484D49A89EAB7922DE35D9 | [11 empty] | 82.76 | 100 | 0 | 3000 | 0 |  | 650 |  | 선택 | 선택 | 0 | 3000 | 0 |  | 650 |  | 선택 | 선택 | 해제 | 미정 | 미정 | 선택 | 미정 |  | 미정 | BT180180 | H
B49073 | 2018-11-16 | 2 | C |  | 2 | B | SFMN438VM2 | 합금강 | KFMN443계 | BM#2 | 1597 | 53 | 1645 | 1557 | 47 | 7800 |  | 1 | 0.64 | 19 |  | 0 | 1573 | 1643 | 0 | 0.45 | 0 | 2 | 54 | 48 | Y |  | 2018-11-17 06:20 | 82 | 1094 | 38 | 38 | 39 | 40 | 40 | 39 | 38 | 37 | 36 | 35 | 34 | 32 | 30 | 30 | 37 | 40 | 30 | 38 | -0.22 | Y | 44.98 | Y | -0.4 |  |  |  | 0.98 |  |  |  | N | N | N | Y | 140 | 0.52 | 61 | 100672 | 105770 | 90 | 16100 | 4 | 2 | 20 | 2018-11-17 06:35 | 1573 | 151 |  | 31 | [16 empty] | 95.79 | 76.92 | 0 | 0 | 0 |  | 650 | 400 | 선택 | 해제 | 0 | 0 | 0 |  | 650 | 400 | 선택 | 해제 | 미정 | 미정 | 미정 | 미정 | 미정 |  | 미정 | SB125125 | H
B49074 | 2018-11-16 | 2 | C | TUNDISH교체 | 1 | A | P-AE1055LSM | 탄소강 | G-AE1055LS | BM#1 | 1615 | 46 | 1617 | 1557 | 36 | 6700 |  | 3 | 0.3 | 25 |  | -1.78 | 1560 | 1617 | 0 | 21.38 |  | 37 | 19 | 165 | Y |  | 2018-11-17 06:54 | 76 | 1075 | 21 | 23 | 17 | 17 | 20 | 22 | 23 | 24 | 25 | 25 | 25 | 25 |  | 25 | 22 | 25 | 25 | 25 | 0 |  | 15 | Y | 0 |  | 2.3 | 2.3 |  |  |  |  | Y | N | N | M | 230 | 0.46 | 63 | 84590 | 98800 | 7000 | 16000 | 3 | 2 |  | 2018-11-17 07:00 | 1560 | 116 |  | 28 |  | *T/D플럭스 유15 용225KG *STR#1 스토퍼 컨트롤 불량 몰드내 용강조기 주입 HEAD 500mm추가 절단 | [14 empty] | 79.95 | 100 | 2000 | 0 | 0 |  | 400 |  | 선택 | 해제 | 1500 | 0 | 0 |  | 400 |  | 선택 | 해제 | 해제 | 미정 | 미정 | 선택 | 미정 |  | 미정 | BT180180 | H
C47580 | 2018-11-16 | 3 | C |  | 3 | A | SFMN438VM2 | 합금강 | KFMN443계 | BM#2 | 1568 | 49 | 1670 | 1527 | 46 | 8600 |  | 2 | 0.25 | 18 | 40 | -2.54 | 1575 | 1642 | 30.6 | 15.1 | 14 | 35 | 69 | 23 | Y |  | 2018-11-17 06:59 | 84 | 1092 | 28 | 34 | 38 | 40 | 40 | 40 | 39 | 38 | 37 | 36 | 34 | 32 |  | 32 | 36 | 40 | 32 | 40 | -0.2 | Y | 39.98 | Y | -0.4 |  |  |  | 0.82 |  |  |  | N | N | N | Y | 130 | 0.52 | 57 | 99684 | 98360 | 1480 | 15800 | 4 | 2 | 30 | 2018-11-17 07:37 | 1575 | 169 |  | 56 | [16 empty] | 99.98 | 75 | 0 | 0 | 0 |  | 650 | 400 | 선택 | 해제 | 0 | 0 | 0 |  | 650 | 400 | 선택 | 해제 | 미정 | 미정 | 미정 | 미정 | 미정 |  | 미정 | SB150150 | C
B49075 | 2018-11-17 | 2 | C |  | 2 | A | P-AE1055LSM | 탄소강 | G-AE1055LS | BM#1 | 1609 | 48 | 1615 | 1576 | 34 | 5700 |  | 3 | 0.3 | 25 |  | -1.82 | 1560 | 1615 | 0 | 33.4 |  | 33 | 35 | 94 | Y |  | 2018-11-17 07:56 | 76 | 1090 | 24 | 30 | 34 | 37 | 38 | 38 | 37 | 38 | 38 | 38 | 37 | 37 | 37 | 37 | 36 | 38 | 37 | 38 | -0.02 | Y | 44.98 | Y | 0 | [7 empty] | Y | Y | Y | Y | 220 | 0.48 | 67 | 84590 | 104500 | 7000 | 16300 | 3 | 2 |  | 2018-11-17 08:04 | 1560 | 119 |  | 29 |  | 쌤플 ID:103.203 | [14 empty] | 75.87 | 100 | 0 | 0 | 300 |  | 400 |  | 선택 | 해제 | 0 | 0 | 300 |  | 400 |  | 선택 | 해제 | 해제 | 미정 | 미정 | 선택 | 미정 |  | 미정 | BT180180 | H
C47581 | 2018-11-17 | 3 | C |  | 4 | A | SFMN438VM2 | 합금강 | KFMN443계 | BM#2 | 1576 | 47 | 1631 | 1524 | 44 | 8200 |  | 2 | 0.24 | 18 | 40 | -2.48 | 1559 | 1622 | 7 | 8 | 12 | 6 | 67 | 70 | Y |  | 2018-11-17 08:08 | 68 | 1085 | 29 | 28 | 29 | 31 | 31 | 31 | 30 | 30 | 29 |  |  |  |  | 29 | 30 | 31 | 29 | 31 | -0.07 | Y | 25.03 | Y | -0.2 |  |  |  | 0.85 |  |  |  | N | N | N | Y | 120 | 0.53 | 44 | 100672 | 78410 | 30280 | 15200 | 4 | 2 | 30 | 2018-11-17 08:40 | 1559 | 150 |  | 47 | 19 | *STR#2 클롤킹 발생으로 래들잔강 30톤 내림 | [14 empty] | 92.74 | 76.92 | 0 | 0 | 0 |  | 650 | 400 | 선택 | 해제 | 0 | 0 | 0 |  | 650 | 400 | 선택 | 해제 | 미정 | 미정 | 미정 | 미정 | 미정 |  | 미정 | SB125125 | H
B49076 | 2018-11-17 | 2 | C |  | 3 | A | P-AE1055LSM | 탄소강 | G-AE1055LS | BM#1 | 1564 | 49 | 1614 | 1530 | 36 | 6600 |  | 3 | 0.31 | 25 |  | 51.98 | 1562 | 0 | 0 | 36.27 | 0 | 15 | 8 | 27 | Y |  | 2018-11-17 08:59 | 78 | 1087 | 36 | 36 | 40 | 42 | 43 | 43 | 43 | 42 | 42 | 41 | 40 | 39 | 38 | 38 | 40 | 43 | 38 | 43 | -0.12 | Y | 40.02 | Y | -0.2 | [7 empty] | Y | Y | Y | Y | 210 | 0.48 | 63 | 84590 | 93950 | 6890 | 15700 | 3 | 2 |  | 2018-11-17 09:06 | 1562 | 123 |  | 34 | [16 empty] | 83.79 | 100 | 0 | 0 | 0 |  | 400 |  | 선택 | 해제 | 0 | 0 | 0 |  | 400 |  | 선택 | 해제 | 해제 | 미정 | 미정 | 선택 | 미정 |  | 미정 | BT180180 | H
C47582 | 2018-11-17 | 3 | C | 잔강최소화전 | 5 | A | SFMN438VM2 | 합금강 | KFMN443계 | BM#2 | 1584 | 49 | 1627 | 1538 | 47 | 8700 |  | 2 | 0.25 | 18 | 40 | -2.36 | 1558 | 1623 | 9.1 | 9.9 | 7 | 12 | 50 | 232 | Y |  | 2018-11-17 09:22 | 67 | 1085 | 28 | 31 | 32 | 33 | 33 | 33 | 32 | 31 | 30 | 29 | 28 | 28 |  | 28 | 31 | 33 | 28 | 33 | -0.13 | Y | 39.98 | Y | 0 |  |  |  | 1.18 |  |  |  | N | N | N | Y | 110 | 0.51 | 59 | 76180 | 98550 | 970 | 3000 | 4 | 2 | 10 | 2018-11-17 09:37 | 1558 | 126 |  | 20 |  | *전공정 작업지연 감속주입 | [14 empty] | 76.6 | 70 | 0 | 3350 | 0 |  | 650 | 400 | 선택 | 해제 | 0 | 3380 | 0 |  | 650 | 400 | 선택 | 해제 | 미정 | 미정 | 미정 | 미정 | 미정 |  | 미정 | SB125125 | C
B49077 | 2018-11-17 | 2 | C |  | 4 | B | P-AE1055LSM | 탄소강 | G-AE1055LS | BM#1 | 1583 | 44 | 1604 | 1535 | 36 | 5400 |  | 3 | 0.3 | 25 |  | -1.63 | 1555 | 1604 | 0 | 26.95 | 0 | 5 | 34 | 79 | Y |  | 2018-11-17 10:00 | 71 | 1088 | 36 | 34 | 34 | 34 | 34 | 33 | 32 | 32 | 31 | 31 | 30 | 29 |  | 29 | 33 | 34 | 29 | 34 | -0.11 |  | 45 | Y | -0.2 | [7 empty] | Y | Y | Y | Y | 200 | 0.48 | 59 | 101508 | 92900 | 7000 | 16100 | 3 | 2 |  | 2018-11-17 10:10 | 1555 | 123 |  | 37 | [16 empty] | 101.61 | 100 | 0 | 0 | 0 |  | 400 |  | 선택 | 해제 | 0 | 0 | 0 |  | 400 |  | 선택 | 해제 | 해제 | 미정 | 미정 | 선택 | 미정 |  | 미정 | BT180180 | H
C47583 | 2018-11-17 | 3 | C | 잔강최소화 | 6 | A | AE1548M | 합금강 | AE4130M6 | BM#2 | 1543 | 48 | 1607 | 1515 | 46 | 8890 |  | 2 | 0.25 | 15 | 40 | -2.35 | 1550 | 1606 | 21.5 | 0 | 8 | 32 | 79 | 158 | Y |  | 2018-11-17 10:35 | 63 | 1085 | -172 | 22 | 27 | 27 | 26 | 26 | 25 | 25 | 24 | 23 | 23 | 22 | 22 | 22 | 19 | 27 | 22 | 22 | -0.1 |  | 50 | Y | 0 |  |  |  | 1.22 |  |  |  | N | N | N | Y | 100 | 0.46 | 59 | 92628 | 101260 | 5190 | 16500 | 4 | 2 |  | 2018-11-17 10:43 | 1550 | 117 |  | 19 |  | *전공정 작업지연 20%이상 감속주입 , 이상공정 등록 및 생관통보 | [14 empty] | 88.39 | 75 | 2500 | 0 | 0 |  | 650 | 700 | 선택 | 해제 | 2500 | 0 | 0 |  | 650 | 700 | 선택 | 해제 | 해제 | 미정 | 선택 | 미정 | 선택 | 5 | 미정 | SB152152 | C
B49078 | 2018-11-17 | 2 | C |  | 5 | A | P-AE1055LSM | 탄소강 | G-AE1055LS | BM#1 | 1606 | 42 | 1617 | 1555 | 33 | 5600 |  | 3 | 0.3 | 25 |  | -1.95 | 1558 | 1617 | 0 | 32.48 |  | 37 | 20 | 50 | Y |  | 2018-11-17 11:01 | 74 | 1095 | 31 | 33 | 35 | 36 | 36 | 36 | 36 | 35 | 34 | 34 | 33 | 33 |  | 33 | 34 | 36 | 33 | 36 | -0.07 | Y | 40.1 | Y | 0 | [7 empty] | Y | Y | Y | Y | 190 | 0.48 | 61 | 118426 | 94300 | 6970 | 16100 | 3 | 2 |  | 2018-11-17 11:09 | 1558 | 125 |  | 37 | [16 empty] | 116.91 | 100 | 0 | 0 | 0 |  | 400 |  | 선택 | 해제 | 0 | 0 | 0 |  | 400 |  | 선택 | 해제 | 해제 | 미정 | 미정 | 선택 | 미정 |  | 미정 | BT180180 | H
C47584 | 2018-11-17 | 3 | C |  | 7 | A | AE1548M | 합금강 | AE4130M6 | BM#2 | 1595 | 53 | 1615 | 1515 | 47 | 9600 |  | 2 | 0.25 | 16 | 40 | -2.48 | 1553 | 1605 | 16.4 | 0 | 7 | 21 | 54 | 438 | Y |  | 2018-11-17 11:46 | 66 | 1085 | 21 | 25 | 28 | 29 | 29 | 29 | 27 | 26 | 25 | 24 | 23 | 22 | 21 | 21 | 25 | 29 | 21 | 29 | -0.16 | Y | 50 | Y | 0 |  |  |  | 1.22 |  |  |  | N | N | N | Y | 150 | 0.48 | 66 | 95062 | 104610 | 5070 | 17300 | 4 | 2 |  | 2018-11-17 11:44 | 1553 | 113 |  | 11 | 5 | [15 empty] | 86.77 | 100 | 0 | 0 | 0 |  | 650 | 700 | 선택 | 해제 | 0 | 0 | 0 |  | 650 | 700 | 선택 | 해제 | 해제 | 미정 | 선택 | 미정 | 미정 |  | 미정 | SB152152 | C
B49079 | 2018-11-17 | 2 | C |  | 6 | A | P-AE1055LSM | 탄소강 | G-AE1055LS | BM#1 | 1546 | 48 | 1584 | 1535 | 38 | 6400 |  | 3 | 0.3 | 26 |  | -0.45 | 1570 | 1584 | 0 | 32.26 |  | 33 | 36 | 42 | Y |  | 2018-11-17 12:11 | 86 | 1091 | 31 | 40 | 45 | 47 | 49 | 49 | 49 | 49 | 48 | 48 | 48 | 47 | 47 | 47 | 46 | 49 | 47 | 49 | -0.05 | Y | 39.97 | Y | 0 | [7 empty] | Y | Y | Y | Y | 180 | 0.47 | 61 | 84590 | 93000 | 6920 | 16100 | 3 | 2 |  | 2018-11-17 12:15 | 1570 | 128 |  | 29 | [16 empty] | 84.59 | 100 | 0 | 0 | 0 |  | 400 |  | 선택 | 해제 | 0 | 0 | 0 |  | 400 |  | 선택 | 해제 | 해제 | 미정 | 미정 | 선택 | 미정 |  | 미정 | BT180180 | H
C47585 | 2018-11-17 | 3 | D |  | 8 | A | AE1548M | 합금강 | AE4130M6 | BM#2 | 1554 | 41 | 1622 | 1538 | 36 | 7000 |  | 2 | 0.25 | 15 | 40 | -2.05 | 1557 | 1600 | 21.3 | 0 | 11 | 6 | 68 | 91 | Y |  | 2018-11-17 12:49 | 70 | 1085 | 30 | 36 | 39 | 40 | 40 | 39 | 38 | 37 | 36 | 34 | 33 | 31 | 29 | 29 | 36 | 40 | 29 | 0 | -0.24 | Y | 44.98 | Y | -0.4 |  |  |  | 1.62 |  |  |  | N | N | N | Y | 140 | 0.47 | 69 | 112346 | 105890 | 5190 | 16900 | 4 | 2 | 10 | 2018-11-17 13:02 | 1557 | 106 |  | 16 | [16 empty] | 101.26 | 100 | 0 | 0 | 0 |  | 650 | 700 | 해제 | 해제 | 0 | 0 | 0 |  | 650 | 700 | 해제 | 해제 | 해제 | 미정 | 선택 | 미정 | 미정 |  | 미정 | SB152152 | C
B49080 | 2018-11-17 | 2 | D |  | 7 | A | P-AE1055LSM | 탄소강 | G-AE1055LS | BM#1 | 1569 | 51 | 1596 | 1530 | 39 | 6300 |  | 3 | 0.3 | 25 |  | -1.63 | 1545 | 1596 | 0 | 24.78 |  | 15 | 9 | 44 | Y |  | 2018-11-17 13:30 | 61 | 1099 | 45 | 42 | 40 | 38 | 37 | 35 | 34 | 33 | 32 | 31 | 29 | 28 | 28 | 27 | 35 | 40 | 27 | 0 | -0.24 |  | 55 | Y | -0.2 | [7 empty] | Y | Y | Y | Y | 230 | 0.44 | 66 | 101508 | 91260 | 7100 | 16000 | 3 | 2 |  | 2018-11-17 13:36 | 1545 | 105 |  | 12 | 20 | *전공정 작업지연, 감속주입(10%이상) ID: 103~106.203~206 | [14 empty] | 102.69 | 100 | 0 | 0 | 0 |  | 400 |  | 선택 | 해제 | 0 | 0 | 0 |  | 400 |  | 선택 | 해제 | 해제 | 미정 | 미정 | 선택 | 미정 |  | 미정 | BT180180 | H
C47586 | 2018-11-17 | 3 | D |  | 9 | A | AE1548M | 합금강 | AE4130M6 | BM#2 | 1584 | 45 | 1624 | 1533 | 36 | 7100 |  | 2 | 0.24 | 16 | 40 | -2.36 | 1555 | 1604 | 30.7 | 0 |  | 12 | 51 | 85 | Y |  | 2018-11-17 14:01 | 68 | 1090 | 26 | 28 | 30 | 32 | 33 | 33 | 32 | 30 | 29 | 28 | 27 | 26 | 24 | 22 | 29 | 33 | 22 | 0 | -0.24 | Y | 45.02 | Y | -0.4 |  |  |  | 0.89 |  |  |  | N | N | N | Y | 130 | 0.47 | 64 | 103704 | 97540 | 5040 | 14600 | 4 | 2 | 10 | 2018-11-17 14:07 | 1555 | 109 |  | 16 |  | * 전공정 작업지연 감속주입으로 정속유지 미준수 이상공정 등록. * 후 HEAT 래들 강제개공 나탕주입 ID:306/406 이상재등록. | [14 empty] | 98.48 | 100 | 0 | 0 | 0 |  | 650 | 700 | 선택 | 해제 | 0 | 0 | 0 |  | 650 | 700 | 선택 | 해제 | 해제 | 미정 | 선택 | 미정 | 미정 |  | 미정 | SB152152 | H
A49172 | 2018-11-17 | 1 | D |  | 8 | A | P-AE1055LSM | 탄소강 | G-AE1055LS | BM#1 | 1547 | 52 | 1583 | 1530 | 45 | 6600 |  | 3 | 0.3 | 25 |  | -0.87 | 1557 | 1583 | 0 | 26.14 |  | 5 | 35 | 49 | Y |  | 2018-11-17 14:12 | 73 | 1085 | 24 | 27 | 27 | 28 | 29 | 29 | 30 | 28 | 28 | 28 | 27 | 27 | 26 | 22 | 27 | 30 | 22 | 28 | -0.16 | Y | 49.97 | Y | -0.6 | [7 empty] | Y | Y | Y | Y | 220 | 0.4 | 81 | 101508 | 99520 | 7060 | 12500 | 3 | 2 |  | 2018-11-17 14:21 | 1557 | 129 |  | 38 |  | *전공정 작업지연, 감속주입(10%이상) ID: 101~106.201~206 | [14 empty] | 94.73 | 100 | 0 | 0 | 0 |  | 400 |  | 선택 | 해제 | 0 | 0 | 0 |  | 400 |  | 선택 | 해제 | 해제 | 미정 | 미정 | 선택 | 미정 |  | 미정 | BT180180 | H
B49081 | 2018-11-17 | 2 | D |  | 10 | A | AE1548M | 합금강 | AE4130M6 | BM#2 | 1564 | 69 | 1616 | 1535 | 53 | 9100 |  | 1 | 0.41 | 15 |  | -2.18 | 1556 | 1620 | 0.08 | 0 | 0 | 35 | 70 | 233 | N | 1 | 2018-11-17 15:02 | 69 | 1092 | 20 | 19 | 27 | 32 | 34 | 35 | 36 | 35 | 35 | 34 | 33 | 32 | 30 | 27 | 31 | 36 | 27 | 35 | -0.22 | Y | 40.02 | Y | -0.4 |  |  |  | 0.49 |  |  |  | N | N | N | Y | 120 | 0.43 | 70 | 103704 | 100930 | 5150 | 15900 | 4 | 2 | 10 | 2018-11-17 15:01 | 1556 | 141 |  | 23 |  | * 래들 강제개공 나탕주입 ID:301/401 이상재등록 * 전공정 작업지연 감속주입으로 정속유지 미준수 이상공정 등록. | [14 empty] | 97.83 | 100 | 0 | 0 | 0 |  | 650 | 700 | 선택 | 해제 | 0 | 0 | 0 |  | 650 | 700 | 선택 | 해제 | 해제 | 미정 | 선택 | 미정 | 미정 |  | 미정 | SB152152 | H
A49173 | 2018-11-17 | 1 | D |  | 9 | B | P-AE1055LSM | 탄소강 | G-AE1055LS | BM#1 | 1614 | 107 | 1583 | 1539 | 70 | 7000 |  | 3 | 0.3 | 20 |  | -1.32 | 1551 | 1583 | 0 | 24.18 |  | 37 | 21 | 56 | Y |  | 2018-11-17 16:04 | 67 | 1092 | 19 | 33 | 36 | 38 | 39 | 39 | 39 | 38 | 37 | 37 | 36 | 35 | 34 | 34 | 36 | 39 | 34 | 39 | -0.12 | Y | 40.02 | Y | -0.2 |  |  |  | 1.44 |  |  |  | Y | Y | Y | Y | 210 | 0.48 | 65 | 101508 | 101970 | 1180 | 17300 | 3 | 2 |  | 2018-11-17 16:10 | 1551 | 148 |  | 8 | [16 empty] | 92.62 | 100 | 0 | 0 | 0 |  | 400 |  | 선택 | 해제 | 0 | 0 | 0 |  | 400 |  | 선택 | 해제 | 해제 | 미정 | 미정 | 선택 | 미정 |  | 미정 | BT180180 | H
B49082 | 2018-11-17 | 2 | D |  | 11 | A | AE1548M | 합금강 | AE4130M6 | BM#2 | 1616 | 57 | 1626 | 1547 | 39 | 6300 |  | 1 | 0.39 | 15 |  | -3.19 | 1550 | 1627 | 0.09 | 0 | 0 | 20 | 32 | 638 | Y |  | 2018-11-17 16:25 | 63 | 1089 | 25 | 26 | 27 | 28 | 28 | 27 | 26 | 25 | 24 | 23 | 22 | 21 |  | 21 | 25 | 28 | 21 | 0 | -0.17 | Y | 40 | Y | -0.2 |  |  |  | 0.8 |  |  |  | N | N | N | Y | 110 | 0.4 | 56 | 95062 | 74850 | 5240 | 15700 | 4 | 2 | 10 | 2018-11-17 16:21 | 1550 | 126 |  | 14 |  | * 전공정 작업지연 감속주입으로 정속유지 미준수 이상공정 등록. | [14 empty] | 118.83 | 100 | 0 | 0 | 0 |  | 650 | 700 | 선택 | 해제 | 0 | 0 | 0 |  | 650 | 700 | 선택 | 해제 | 해제 | 미정 | 선택 | 미정 | 미정 |  | 미정 | SB152152 | H
A49174 | 2018-11-17 | 1 | D |  | 10 | A | P-AE1055LSM | 탄소강 | G-AE1055LS | BM#1 | 1658 | 49 | 1602 | 1542 | 35 | 5400 |  | 3 | 0.29 | 25 |  | -1.52 | 1558 | 1602 | 0 | 32.67 |  | 33 | 37 | 79 | Y |  | 2018-11-17 17:00 | 74 | 1089 | 33 | 35 | 38 | 42 | 42 | 42 | 42 | 41 | 41 | 40 | 39 | 39 | 38 | 38 | 40 | 42 | 38 | 42 | -0.09 | Y | 44.98 | Y | -0.2 | [7 empty] | Y | Y | Y | Y | 200 | 0.48 | 63 | 101508 | 96170 | 7060 | 16500 | 3 | 2 |  | 2018-11-17 17:07 | 1558 | 132 |  | 17 | [16 empty] | 97.79 | 100 | 0 | 0 | 0 |  | 400 |  | 선택 | 해제 | 0 | 0 | 0 |  | 400 |  | 선택 | 해제 | 해제 | 미정 | 미정 | 선택 | 미정 |  | 미정 | BT180180 | H
B49083 | 2018-11-17 | 2 | D |  | 12 | A | AE1548M | 합금강 | AE4130M6 | BM#2 | 1588 | 53 | 1636 | 1557 | 45 | 7900 |  | 1 | 0.39 | 15 |  | -2.4 | 1565 | 1625 | 0.09 | 0 | 0 | 2 | 55 | 468 | Y |  | 2018-11-17 17:23 | 78 | 1089 | 31 | 39 | 43 | 46 | 46 | 45 | 44 | 42 | 41 | 40 | 39 | 38 | 37 | 36 | 41 | 46 | 36 | 0 | -0.2 | Y | 50.02 | Y | -0.2 |  |  |  | 1.11 |  |  |  | N | N | N | Y | 100 | 0.42 | 70 | 95062 | 97950 | 5160 | 15100 | 4 | 2 | 10 | 2018-11-17 17:25 | 1565 | 111 |  | 16 |  | * 전공정 작업지연 감속주입으로 정속유지 미준수 이상공정 등록. | [14 empty] | 92.29 | 100 | 0 | 0 | 0 |  | 650 | 700 | 선택 | 해제 | 0 | 0 | 0 |  | 650 | 700 | 선택 | 해제 | 해제 | 미정 | 선택 | 미정 | 미정 |  | 미정 | SB152152 | H
A49175 | 2018-11-17 | 1 | D |  | 11 | A | P-AE1055LSM | 탄소강 | G-AE1055LS | BM#1 | 1591 | 40 | 1593 | 1534 | 37 | 4900 |  | 3 | 0.3 | 25 |  | -1.67 | 1545 | 1593 | 0 | 30.49 |  | 15 | 10 | 97 | Y |  | 2018-11-17 18:03 | 61 | 1088 | 36 | 33 | 29 | 27 | 26 | 25 | 23 | 22 | 21 | 20 | 20 | 20 | 18 | 18 | 25 | 29 | 18 | 20 | -0.22 |  | 50.02 | Y | -0.4 | [7 empty] | Y | Y | Y | Y | 190 | 0.46 | 64 | 152262 | 92410 | 7010 | 14600 | 3 | 2 |  | 2018-11-17 18:11 | 1545 | 99 |  | 21 |  | *유사강종 연연주 혼탕부 성분확인 ID: 107~109.207~209 | [14 empty] | 152.26 | 100 | 0 | 0 | 0 |  | 400 |  | 선택 | 해제 | 0 | 0 | 0 |  | 400 |  | 선택 | 해제 | 해제 | 미정 | 미정 | 선택 | 미정 |  | 미정 | BT180180 | H
B49084 | 2018-11-17 | 2 | D | TUNDISH교체전 | 13 | A | AE1548M | 합금강 | AE4130M6 | BM#2 | 1628 | 50 | 1617 | 1565 | 39 | 7600 |  | 1 | 0.39 | 15 |  | -2.46 | 1560 | 1623 | 0.07 | 0 | 0 | 30 | 64 | 682 | Y |  | 2018-11-17 18:31 | 73 | 1089 | 34 | 34 | 33 | 33 | 32 | 31 | 31 | 29 | 28 | 27 | 26 | 25 | 24 | 20 | 29 | 33 | 20 | 0 | -0.2 |  | 65.02 | Y | -0.2 |  |  |  | 1.39 |  |  |  | N | N | N | M | 150 | 0.4 | 76 | 73398 | 100980 | 5020 | 2000 | 4 | 2 | 10 | 2018-11-17 18:33 | 1560 | 121 |  | 22 |  | * 전공정 작업지연 감속주입으로 정속유지 미준수 이상공정 등록. | 2174E8B94AA04F548F14D3CFD67C4A88 | 2AF5BC94BBF44312B544F7B1901B291B | 7EB7E9E50D5A4CD49BBA2D346254BA26 | [11 empty] | 69.24 | 100 | 0 | 3040 | 0 |  | 650 | 700 | 선택 | 해제 | 0 | 2900 | 0 |  | 650 | 700 | 선택 | 해제 | 해제 | 미정 | 선택 | 미정 | 미정 |  | 미정 | SB152152 | C
A49176 | 2018-11-17 | 1 | D |  | 12 | A | AE1055LS | 탄소강 | G-AE1055LS | BM#1 | 1558 | 39 | 1593 | 1522 | 33 | 5500 |  | 3 | 0.3 | 25 |  | -1.52 | 1549 | 1593 | 0 | 32.49 |  | 5 | 36 | 76 | Y |  | 2018-11-17 19:03 | 65 | 1090 | 14 | 21 | 24 | 27 | 28 | 28 | 28 | 27 | 27 | 26 | 26 | 25 | 23 | 23 | 25 | 28 | 23 | 28 | -0.11 | Y | 44.4 | Y | -0.21 | [7 empty] | Y | Y | Y | Y | 180 | 0.49 | 65 | 50754 | 101560 | 7040 | 14700 | 3 | 2 |  | 2018-11-17 19:14 | 1549 | 102 |  | 25 |  | 유사강종 연연주 혼탕부 성분확인 ID: 101.201 | [14 empty] | 46.48 | 100 | 0 | 0 | 0 |  | 400 |  | 선택 | 해제 | 0 | 0 | 0 |  | 400 |  | 선택 | 해제 | 해제 | 미정 | 미정 | 선택 | 미정 |  | 미정 | BT180180 | H
B49085 | 2018-11-17 | 2 | D | TUNDISH교체 | 1 | A | AE4137HMA | 소입성보증강 | AE4137HMA | BM#2 | 1617 | 48 | 1675 | 1557 | 42 | 8700 |  | 1 | 0.39 | 20 |  | -2.4 | 1588 | 1668 | 0.17 | 0 | 0 | 35 | 71 | 65 | Y |  | 2018-11-17 19:36 | 91 | 1082 | -781 | -142 | 24 | 24 | 19 | 24 | 31 | 35 | 38 | 38 | 41 | 42 | 42 | 42 | 28 | 42 | 42 | 24 | 0 |  | 5 | Y | 0 |  | 3.08 | 3.08 | 1.49 |  |  |  | N | N | N | N | 150 | 0.5 | 54 | 94314 | 93690 | 5090 | 16000 | 14 | 1 | 10 | 2018-11-17 19:44 | 1588 | 162 |  | 60 |  | * T/D FLUX 용탕부: 225KG / 유탕부: 15KG 투입 * 첫 HEAT 수소측정 기준초과(10분)이상공정 등록 및 생관통보. | [14 empty] | 95.27 | 100 | 700 | 0 | 0 |  | 650 | 400 | 선택 | 선택 | 700 | 0 | 0 |  | 650 | 400 | 선택 | 선택 | 선택 | 미정 | 선택 | 미정 | 미정 |  | 미정 | SB160160 | H
A49177 | 2018-11-17 | 1 | D |  | 13 | A | AE1055LS | 탄소강 | G-AE1055LS | BM#1 | 1570 | 44 | 1590 | 1519 | 32 | 5000 |  | 3 | 0.3 | 25 |  | -1.7 | 1540 | 1590 | 0 | 700 |  | 37 | 22 | 68 | Y |  | 2018-11-17 20:09 | 56 | 1089 | 21 | 21 | 21 | 22 | 21 | 20 | 20 | 19 | 18 | 17 | 16 | 15 | 14 | 14 | 19 | 22 | 14 | 21 | -0.18 | Y | 44.95 | Y | -0.2 | [7 empty] | Y | Y | Y | Y | 230 | 0.48 | 62 | 100962 | 96170 | 7040 | 15000 | 3 | 2 |  | 2018-11-17 20:16 | 1540 | 103 |  | 26 |  | *전공정 작업지연, 감속주입(정속유지강종) | [14 empty] | 97.27 | 0 | 0 | 0 | 0 |  | 400 |  | 선택 | 해제 | 0 | 0 | 0 |  | 400 |  | 선택 | 해제 | 해제 | 미정 | 미정 | 선택 | 미정 |  | 미정 | BT180180 | W
B49086 | 2018-11-17 | 2 | B |  | 2 | A | AE4137HMA | 소입성보증강 | AE4137HMA | BM#2 | 1619 | 46 | 1646 | 1554 | 36 | 7200 |  | 1 | 0.38 | 19 |  | -2.32 | 1575 | 1638 | 0.11 | 0 | 0 | 20 | 33 | 66 | Y |  | 2018-11-17 20:47 | 78 | 1096 | 42 | 35 | 31 | 30 | 29 | 28 | 28 | 27 | 26 | 26 | 25 |  |  | 25 | 30 | 31 | 25 | 0 | -0.15 |  | 40 | Y | -0.2 |  |  |  | 1.24 |  |  |  | N | N | N | N | 140 | 0.53 | 51 | 94044 | 90960 | 5430 | 15300 | 14 | 1 |  | 2018-11-17 20:50 | 1575 | 148 |  | 46 | [16 empty] | 97.96 | 100 | 0 | 0 | 0 |  | 650 | 400 | 선택 | 선택 | 0 | 0 | 0 |  | 650 | 400 | 선택 | 선택 | 선택 | 미정 | 선택 | 미정 | 미정 |  | 미정 | SB160160 | H
A49178 | 2018-11-17 | 1 | B |  | 14 | A | AE1055LS | 탄소강 | G-AE1055LS | BM#1 | 1584 | 39 | 1593 | 1529 | 29 | 4800 |  | 3 | 0.3 | 25 |  | -1.56 | 1548 | 1593 | 0 | 25.6 |  | 33 | 38 | 74 | Y |  | 2018-11-17 21:06 | 64 | 1097 | 12 | 20 | 23 | 26 | 26 | 26 | 26 | 26 | 25 | 25 | 24 | 23 | 23 | 23 | 24 | 26 | 23 | 26 | -0.06 | Y | 44.98 | Y | 0 | [7 empty] | Y | Y | Y | Y | 220 | 0.5 | 64 | 101508 | 102340 | 7010 | 14000 | 3 | 2 |  | 2018-11-17 21:16 | 1548 | 105 |  | 32 |  | *전공정 작업지연, 감속주입(정속유지강종)ID:101.201 *샘플채취 ID:103.203 | [14 empty] | 92.87 | 100 | 0 | 0 | 300 |  | 400 |  | 선택 | 해제 | 0 | 0 | 300 |  | 400 |  | 선택 | 해제 | 해제 | 미정 | 미정 | 선택 | 미정 |  | 미정 | BT180180 | H
B49087 | 2018-11-17 | 2 | B |  | 3 | A | AE4137HMA | 소입성보증강 | AE4137HMA | BM#2 | 1609 | 47 | 1644 | 1565 | 42 | 8000 |  | 1 | 0.38 | 18 |  | -2.22 | 1577 | 1637 | 0.15 | 0 | 0 | 2 | 56 | 59 | Y |  | 2018-11-17 21:44 | 80 | 1090 | 21 | 28 | 32 | 34 | 35 | 35 | 35 | 34 | 33 | 32 | 31 |  |  | 31 | 32 | 35 | 31 | 35 | -0.13 | Y | 30.02 | Y | -0.2 |  |  |  | 1.51 |  |  |  | N | N | N | N | 130 | 0.53 | 54 | 94044 | 95960 | 5360 | 14600 | 14 | 1 |  | 2018-11-17 21:56 | 1577 | 142 |  | 43 | [16 empty] | 93.11 | 100 | 0 | 0 | 0 |  | 650 | 400 | 선택 | 선택 | 0 | 0 | 0 |  | 650 | 400 | 선택 | 선택 | 선택 | 미정 | 선택 | 미정 | 미정 |  | 미정 | SB160160 | H
A49179 | 2018-11-17 | 1 | B |  | 15 | A | AE1055LS | 탄소강 | G-AE1055LS | BM#1 | 1571 | 39 | 1589 | 1522 | 34 | 5800 |  | 3 | 0.3 | 25 |  | -1.48 | 1547 | 1590 | 0 | 31.86 |  | 15 | 11 | 58 | Y |  | 2018-11-17 22:14 | 63 | 1102 | 21 | 21 | 25 | 26 | 27 | 27 | 27 | 27 | 27 | 26 | 26 | 26 |  | 26 | 26 | 27 | 26 | 27 | -0.03 | Y | 35.02 | Y | 0 | [7 empty] | Y | Y | Y | Y | 210 | 0.51 | 58 | 101508 | 97210 | 7110 | 16900 | 3 | 2 |  | 2018-11-17 22:21 | 1547 | 108 |  | 30 |  | *주속 상향TEST 중 전공정 지연 되어 감속주입 발생하여 TEST 중지함 | [14 empty] | 97.42 | 100 | 0 | 0 | 0 |  | 400 |  | 선택 | 해제 | 0 | 0 | 0 |  | 400 |  | 선택 | 해제 | 해제 | 미정 | 미정 | 선택 | 미정 |  | 미정 | BT180180 | H
B49088 | 2018-11-17 | 2 | B |  | 4 | A | AE4137HMA | 소입성보증강 | AE4137HMA | BM#2 | 1635 | 54 | 1655 | 1586 | 49 | 7000 |  | 1 | 0.39 | 19 |  | -2.37 | 1577 | 1640 | 0.22 | 0 | 0 | 30 | 65 | 46 | Y |  | 2018-11-17 22:47 | 80 | 1085 | 28 | 34 | 38 | 40 | 41 | 40 | 40 | 39 | 38 | 37 | 36 |  |  | 36 | 37 | 41 | 36 | 40 | -0.17 | Y | 30.02 | Y | -0.2 |  |  |  | 0.95 |  |  |  | N | N | N | N | 120 | 0.53 | 53 | 94044 | 93580 | 5420 | 15500 | 14 | 1 |  | 2018-11-17 22:47 | 1577 | 137 |  | 38 | [16 empty] | 90.08 | 100 | 0 | 0 | 0 |  | 650 | 400 | 선택 | 선택 | 0 | 0 | 0 |  | 650 | 400 | 선택 | 선택 | 선택 | 미정 | 선택 | 미정 | 미정 |  | 미정 | SB160160 | H
A49180 | 2018-11-17 | 1 | B |  | 16 | A | AE1055LS | 탄소강 | G-AE1055LS | BM#1 | 1620 | 47 | 1587 | 1513 | 39 | 6400 |  | 3 | 0.3 | 25 |  | -1.58 | 1541 | 1589 | 0 | 38.47 |  | 5 | 37 | 57 | Y |  | 2018-11-17 23:33 | 57 | 1085 | 26 | 29 | 29 | 29 | 29 | 28 | 28 | 27 | 26 | 26 | 25 | 24 | 23 | 23 | 27 | 29 | 23 | 29 | -0.12 |  | 49.98 | Y | -0.2 | [7 empty] | Y | Y | Y | Y | 200 | 0.43 | 69 | 84590 | 94720 | 7110 | 14500 | 3 | 2 |  | 2018-11-17 23:39 | 1541 | 103 |  | 10 |  | *전공정 지연 감속주입 정속유지강종 감속 이상공정 *10%이상 감속주입 | [14 empty] | 83.05 | 100 | 0 | 0 | 0 |  | 400 |  | 선택 | 해제 | 0 | 0 | 0 |  | 400 |  | 선택 | 해제 | 해제 | 미정 | 미정 | 선택 | 미정 |  | 미정 | BT180180 | H
B49089 | 2018-11-17 | 2 | B |  | 5 | A | AE4137HMA | 소입성보증강 | AE4137HMA | BM#2 | 1570 | 47 | 1644 | 1537 | 38 | 8000 |  | 1 | 0.38 | 18 |  | -2.3 | 1575 | 1633 | 0.23 | 0 | 0 | 35 | 72 | 25 | Y |  | 2018-11-17 23:50 | 78 | 1083 | 34 | 39 | 42 | 44 | 45 | 44 | 43 | 42 | 41 | 39 | 38 |  |  | 38 | 41 | 45 | 38 | 0 | -0.23 | Y | 30.02 | Y | -0.2 |  |  |  | 0.99 |  |  |  | N | N | N | N | 110 | 0.53 | 52 | 94044 | 92070 | 5440 | 15100 | 14 | 1 |  | 2018-11-18 00:06 | 1575 | 128 |  | 30 | [16 empty] | 97.96 | 100 | 0 | 0 | 0 |  | 650 | 400 | 선택 | 선택 | 0 | 0 | 0 |  | 650 | 400 | 선택 | 선택 | 선택 | 미정 | 선택 | 미정 | 미정 |  | 미정 | SB160160 | H
A49181 | 2018-11-17 | 1 | B |  | 17 | A | AE1055LS | 탄소강 | G-AE1055LS | BM#1 | 1574 | 43 | 1592 | 1511 | 36 | 5700 |  | 3 | 0.3 | 25 |  | -1.63 | 1543 | 1592 | 0 | 40.1 |  | 37 | 23 | 65 | Y |  | 2018-11-18 00:40 | 59 | 1083 | 23 | 21 | 24 | 25 | 26 | 26 | 26 | 25 | 24 | 23 | 23 | 22 | 22 | 21 | 24 | 26 | 21 | 26 | -0.1 | Y | 50.02 | Y | 0 | [7 empty] | Y | Y | Y | Y | 190 | 0.43 | 72 | 101508 | 95820 | 7050 | 15600 | 3 | 2 |  | 2018-11-18 00:47 | 1543 | 95 |  | 12 |  | *전공정 지연 감속주입 정속유지강종 감속 이상공정 *10%이상 감속주입 *롱노즐 2회사용 크랙발생 교체함 | [14 empty] | 98.7 | 100 | 0 | 0 | 0 |  | 400 |  | 선택 | 해제 | 0 | 0 | 0 |  | 400 |  | 선택 | 해제 | 해제 | 미정 | 미정 | 선택 | 선택 | 2 | 미정 | BT180180 | H
B49090 | 2018-11-17 | 2 | B |  | 6 | A | AE4137HMA | 소입성보증강 | AE4137HMA | BM#2 | 1596 | 50 | 1625 | 1564 | 40 | 7700 |  | 1 | 0.38 | 18 |  | -2.01 | 1573 | 1624 | 0.16 | 0 | 0 | 20 | 34 | 36 | Y |  | 2018-11-18 00:56 | 76 | 1080 | 35 | 40 | 42 | 44 | 44 | 43 | 42 | 41 | 40 | 39 | 38 | 38 |  | 38 | 41 | 44 | 38 | 0 | -0.17 | Y | 35.5 | Y | 0 |  |  |  | 1.19 |  |  |  | N | N | N | N | 100 | 0.53 | 55 | 94044 | 97790 | 5210 | 15800 | 14 | 1 |  | 2018-11-18 01:07 | 1573 | 117 |  | 19 | [16 empty] | 91.48 | 100 | 0 | 0 | 0 |  | 650 | 400 | 선택 | 선택 | 0 | 0 | 0 |  | 650 | 400 | 선택 | 선택 | 선택 | 미정 | 선택 | 미정 | 미정 |  | 미정 | SB160160 | H
B49091 | 2018-11-17 | 2 | B |  | 7 | A | AE4137HMA | 소입성보증강 | AE4137HMA | BM#2 | 1573 | 51 | 1635 | 1525 | 34 | 7400 |  | 1 | 0.39 | 18 |  | -2.2 | 1555 | 1616 | 0.24 | 0 | 0 | 2 | 57 | 47 | Y |  | 2018-11-18 02:00 | 58 | 1081 | 35 | 36 | 37 | 38 | 37 | 36 | 35 | 34 | 33 | 32 | 30 |  |  | 30 | 35 | 38 | 30 | 0 | -0.23 | Y | 35.02 | Y | -0.4 |  |  |  | 1.09 |  |  |  | N | N | N | N | 150 | 0.53 | 53 | 87725 | 93380 | 5380 | 17000 | 14 | 1 |  | 2018-11-18 02:05 | 1555 | 110 |  | 13 | [16 empty] | 89.15 | 100 | 0 | 0 | 0 |  | 650 | 400 | 선택 | 선택 | 0 | 0 | 0 |  | 650 | 400 | 선택 | 선택 | 선택 | 미정 | 선택 | 미정 | 미정 |  | 미정 | SB140140 | H
A49182 | 2018-11-17 | 1 | B |  | 18 | A | AE1055LS | 탄소강 | G-AE1055LS | BM#1 | 1611 | 42 | 1585 | 1572 | 37 | 4400 |  | 3 | 0.29 | 25 |  | -1.27 | 1547 | 1585 | 0 | 33.29 |  | 33 | 39 | 75 | Y |  | 2018-11-18 01:41 | 63 | 1090 | 19 | 22 | 25 | 27 | 28 | 28 | 27 | 27 | 26 | 26 | 25 | 25 | 24 | 23 | 25 | 28 | 23 | 27 | -0.11 | Y | 45.02 | Y | -0.2 | [7 empty] | Y | Y | Y | Y | 180 | 0.43 | 70 | 101508 | 98710 | 7060 | 16600 | 3 | 2 |  | 2018-11-18 01:50 | 1547 | 106 |  | 24 |  | *전공정 지연 감속주입 정속유지강종 감속 이상공정 *10%이상 감속주입 | [14 empty] | 95.99 | 100 | 0 | 0 | 0 |  | 400 |  | 선택 | 해제 | 0 | 0 | 0 |  | 400 |  | 선택 | 해제 | 해제 | 미정 | 미정 | 선택 | 미정 |  | 미정 | BT180180 | H
B49092 | 2018-11-17 | 2 | B |  | 8 | A | AE4137HMA | 소입성보증강 | AE4137HMA | BM#2 | 1588 | 42 | 1634 | 1545 | 32 | 6700 |  | 1 | 0.37 | 18 |  | -2.37 | 1554 | 1615 | 0.2 | 0 | 0 | 30 | 66 | 58 | Y |  | 2018-11-18 02:59 | 57 | 1087 | 28 | 33 | 37 | 38 | 38 | 37 | 36 | 35 | 34 | 33 | 33 | 32 |  | 32 | 35 | 38 | 32 | 33 | -0.16 | Y | 37.27 | Y | -0.2 |  |  |  | 1.07 |  |  |  | N | N | N | N | 140 | 0.53 | 56 | 87725 | 96920 | 5220 | 12500 | 14 | 1 |  | 2018-11-18 03:05 | 1554 | 99 |  | 11 |  | * 정속유지 강종인데 전공정 작업지연으로 감속주입 ID: 306,405 | [14 empty] | 85.96 | 100 | 0 | 0 | 0 |  | 650 | 400 | 선택 | 선택 | 0 | 0 | 0 |  | 650 | 400 | 선택 | 선택 | 선택 | 미정 | 선택 | 미정 | 미정 |  | 미정 | SB140140 | H
A49183 | 2018-11-17 | 1 | B |  | 19 | A | AE1055LS | 탄소강 | G-AE1055LS | BM#1 | 1551 | 50 | 1590 | 1506 | 45 | 6600 |  | 3 | 0.3 | 25 |  | -1.64 | 1541 | 1590 | 0 | 33.58 |  | 15 | 12 | 73 | Y |  | 2018-11-18 03:02 | 57 | 1093 | 22 | 25 | 27 | 28 | 27 | 26 | 25 | 25 | 24 | 23 | 22 | 21 | 21 | 21 | 25 | 28 | 21 | 25 | -0.16 | Y | 45 | Y | 0 | [7 empty] | Y | Y | Y | Y | 230 | 0.5 | 61 | 101508 | 96080 | 7110 | 15400 | 3 | 2 |  | 2018-11-18 03:10 | 1541 | 105 |  | 14 | [16 empty] | 98.46 | 100 | 0 | 0 | 0 |  | 400 |  | 선택 | 해제 | 0 | 0 | 0 |  | 400 |  | 선택 | 해제 | 해제 | 미정 | 미정 | 선택 | 미정 |  | 미정 | BT180180 | H
B49093 | 2018-11-17 | 2 | B |  | 9 | A | AE4137HMA | 소입성보증강 | AE4137HMA | BM#2 | 1589 | 45 | 1625 | 1534 | 39 | 7000 |  | 1 | 0.37 | 18 |  | -2.13 | 1558 | 1603 | 0.28 | 0 | 0 | 35 | 73 | 53 | Y |  | 2018-11-18 04:04 | 61 | 1084 | 22 | 30 | 31 | 31 | 30 | 30 | 28 | 27 | 26 | 24 | 23 | 23 | 21 | 21 | 27 | 31 | 21 | 30 | -0.21 |  | 46.73 | Y | -0.4 |  |  |  | 0.9 |  |  |  | N | N | N | N | 130 | 0.5 | 58 | 97632 | 100560 | 5470 | 13500 | 14 | 1 |  | 2018-11-18 04:04 | 1558 | 97 |  | 7 |  | * L/D 도착 지연으로 B49092 L/D CLOSE 후 주속 0.40 5분이상 감속되어 20% 이상공정 등록 및 냉재 전환 생관통보 함. * 전공정 작업지연 감속주입 | [14 empty] | 92.45 | 75 | 0 | 0 | 0 |  | 650 | 400 | 선택 | 선택 | 0 | 0 | 0 |  | 650 | 400 | 선택 | 선택 | 선택 | 미정 | 선택 | 미정 | 미정 |  | 미정 | SB140140 | C
A49184 | 2018-11-17 | 1 | B | TUNDISH교체전 | 20 | A | AE1055LS | 탄소강 | G-AE1055LS | BM#1 | 1566 | 40 | 1587 | 1542 | 29 | 4500 |  | 3 | 0.29 | 25 |  | -1.23 | 1549 | 1587 | 0 | 34.23 |  | 5 | 38 | 96 | Y |  | 2018-11-18 03:54 | 65 | 1088 | 20 | 24 | 28 | 30 | 31 | 31 | 30 | 30 | 29 | 29 | 29 |  |  | 29 | 28 | 31 | 29 | 30 | -0.07 | Y | 30.03 | Y | 0 | [7 empty] | N | N | N | N | 220 | 0.5 | 58 | 80109 | 97090 | 6910 | 1500 | 3 | 2 |  | 2018-11-18 04:02 | 1549 | 100 |  | 24 |  |  | 6FC1225B338D426C8815A83AF4344158 | 340068A7DA0746F9A6E4C20BC25FB3F8 | EA31D38E9C34487C82D7E16AF9D3974B | [11 empty] | 77.03 | 100 | 0 | 3500 | 0 |  | 400 |  | 선택 | 해제 | 0 | 3500 | 0 |  | 400 |  | 선택 | 해제 | 해제 | 미정 | 미정 | 선택 | 미정 |  | 미정 | BT180180 | H
B49094 | 2018-11-17 | 2 | C |  | 10 | A | AE4137HMA | 소입성보증강 | AE4137HMA | BM#2 | 1640 | 43 | 1625 | 1577 | 34 | 6800 |  | 1 | 0.38 | 18 |  | 0 | 1559 | 1611 | 0.19 | 0 | 0 | 20 | 35 | 69 | Y |  | 2018-11-18 04:59 | 62 | 1082 | 28 | 32 | 34 | 34 | 33 | 32 | 31 | 30 | 29 | 28 | 27 |  |  | 27 | 31 | 34 | 27 | 0 | -0.18 |  | 39.98 | Y | -0.2 |  |  |  | 1.03 |  |  |  | N | N | N | N | 120 | 0.52 | 59 | 103675 | 103860 | 5030 | 15500 | 14 | 1 |  | 2018-11-18 05:00 | 1559 | 101 |  | 15 |  | * 전공정 작업지연 감속주입 요청 함. | [14 empty] | 95.25 | 76.92 | 0 | 0 | 0 |  | 650 | 400 | 선택 | 선택 | 0 | 0 | 0 |  | 650 | 400 | 선택 | 선택 | 선택 | 미정 | 선택 | 미정 | 선택 | 9 | 미정 | SB140140 | H
A49185 | 2018-11-17 | 1 | C | TUNDISH교체 | 1 | A | SM48CH | 탄소강 | B | BM#1 | 1648 | 41 | 1632 | 1583 | 30 | 5000 |  | 3 | 0.3 | 18 |  | -1.98 | 1581 | 1627 | 0 | 27.2 |  | 37 | 24 | 67 | Y |  | 2018-11-18 05:01 | 90 | 1096 | 14 | 25 | 20 | 27 | 32 | 34 | 36 | 38 | 38 | 40 | 40 |  |  | 40 | 32 | 40 | 40 | 0 | 0 |  | 5 | Y | 0 |  | 2.38 | 2.38 |  |  |  |  | N | N | N | N | 150 | 0.48 | 57 | 84590 | 92500 | 6990 | 16100 | 6 | 2 |  | 2018-11-18 05:10 | 1581 | 123 |  | 41 |  | *T/Dflux 유15kg 용120kg | [14 empty] | 85.02 | 100 | 1000 | 0 | 0 |  | 650 |  | 선택 | 해제 | 1000 | 0 | 0 |  | 650 |  | 선택 | 해제 | 해제 | 미정 | 미정 | 선택 | 미정 |  | 미정 | BT180180 | H
B49095 | 2018-11-17 | 2 | C |  | 11 | A | AE4137HMA | 소입성보증강 | AE4137HMA | BM#2 | 1573 | 44 | 1616 | 1537 | 41 | 6600 |  | 1 | 0.39 | 19 |  | -2.16 | 1552 | 1609 | 0.3 | 0 | 0 | 2 | 58 | 63 | Y |  | 2018-11-18 06:05 | 55 | 1087 | 25 | 27 | 29 | 29 | 29 | 28 | 27 | 25 | 24 | 23 | 21 | 19 |  | 19 | 26 | 29 | 19 | 29 | -0.22 |  | 45 | Y | -0.4 |  |  |  | 0.93 |  |  |  | N | N | N | N | 110 | 0.5 | 57 | 103675 | 93990 | 3020 | 12900 | 14 | 1 |  | 2018-11-18 06:12 | 1561 | 101 |  | 10 |  | * 전공정 작업지연 감속주입 요청 함. | [14 empty] | 104.67 | 76.92 | 0 | 0 | 0 |  | 650 | 400 | 선택 | 선택 | 0 | 0 | 0 |  | 650 | 400 | 선택 | 선택 | 선택 | 미정 | 선택 | 미정 | 미정 |  | 미정 | SB140140 | H
A49186 | 2018-11-17 | 1 | C |  | 2 | A | SM48CH | 탄소강 | B | BM#1 | 1584 | 42 | 1608 | 1531 | 30 | 5400 |  | 3 | 0.32 | 18 |  | -1.85 | 1566 | 1608 | 0 | 26.22 |  | 33 | 40 | 70 | Y |  | 2018-11-18 06:04 | 75 | 1093 | 39 | 35 | 34 | 33 | 33 | 33 | 33 | 32 | 32 | 32 | 32 | 31 |  | 31 | 33 | 34 | 31 | 33 | -0.05 |  | 45 | Y | -0.2 | [7 empty] | N | N | N | N | 140 | 0.5 | 58 | 84590 | 94000 | 7070 | 15800 | 6 | 1 |  | 2018-11-18 06:21 | 1566 | 105 |  | 36 | [16 empty] | 83.75 | 100 | 0 | 0 | 0 |  | 650 |  | 선택 | 해제 | 0 | 0 | 0 |  | 650 |  | 선택 | 해제 | 해제 | 미정 | 미정 | 선택 | 미정 |  | 미정 | BT180180 | H
B49096 | 2018-11-17 | 2 | C | TUNDISH교체전 | 12 | A | AE4137HMA | 소입성보증강 | AE4137HMA | BM#2 | 1624 | 47 | 1615 | 1585 | 35 | 6700 |  | 1 | 0.39 | 18 |  | 0 | 1629 | 1629 | 0.44 | 0 | 0 | 30 | 67 | 63 | Y |  | 2018-11-18 07:07 | 132 | 1079 | 31 | 38 | 40 | 41 | 40 | 40 | 39 | 37 | 36 | 35 |  |  |  | 35 | 38 | 41 | 35 | 40 | -0.2 | Y | 30.05 | Y | -0.2 |  |  |  | 0.74 |  |  |  | N | N | N | N | 100 | 0.5 | 54 | 92142 | 91970 | 4980 | 2000 | 14 | 1 |  | 2018-11-18 07:14 | 1573 | 106 |  | 10 |  | * 전공정 작업지연 감속주입 요청 함 | 46C2ABC8EBA441CABC9BDA0D882EC6FC | 3160395AC64F4020BC12794260D9513D | 599E2F464B5E4B6EBFB38D3C6247B601 | [11 empty] | 95.04 | 75 | 0 | 3087 | 0 |  | 650 | 400 | 선택 | 선택 | 0 | 2878 | 0 |  | 650 | 400 | 선택 | 선택 | 선택 | 미정 | 선택 | 미정 | 미정 |  | 미정 | SB140140 | H
A49187 | 2018-11-17 | 1 | C |  | 3 | A | SM48CH | 탄소강 | B | BM#1 | 1590 | 44 | 1608 | 1530 | 32 | 5100 |  | 3 | 0.31 | 16 |  | -2.1 | 1564 | 1608 | 0 | 24.45 |  | 15 | 13 | 73 | Y |  | 2018-11-18 07:04 | 73 | 1094 | 30 | 30 | 30 | 30 | 30 | 30 | 29 | 29 | 28 | 27 | 27 | 26 | 26 | 26 | 29 | 30 | 26 | 30 | -0.08 |  | 50 | Y | 0 | [7 empty] | N | N | N | N | 130 | 0.47 | 65 | 101508 | 96700 | 7020 | 15900 | 6 | 1 |  | 2018-11-18 07:18 | 1564 | 104 |  | 35 |  | *전공정지연 감속주입 | [14 empty] | 97.89 | 100 | 0 | 0 | 0 |  | 650 |  | 선택 | 해제 | 0 | 0 | 0 |  | 650 |  | 선택 | 해제 | 해제 | 미정 | 미정 | 선택 | 미정 |  | 미정 | BT180180 | H
B49097 | 2018-11-18 | 2 | C | TUNDISH교체 | 1 | A | AE4137HMA | 소입성보증강 | AE4137HMA | BM#2 | 1598 | 50 | 1654 | 1516 | 44 | 8900 |  | 1 | 0.39 | 21 |  | -2.25 | 1582 | 1644 | 0.35 | 0 | 0 | 35 | 74 | 67 | Y |  | 2018-11-18 08:10 | 85 | 1065 | -150 | -48 | -20 | 11 | 25 | 26 | 27 | 21 | 24 | 29 | 35 | 37 | 38 | 42 | 34 | 42 | 42 | 0 | 0 |  |  | Y | 0.2 |  | 3 | 2.87 | 1.48 |  |  |  | N | N | N | N | 150 | 0.5 | 56 | 96022 | 97280 | 5920 | 14300 | 14 | 2 |  | 2018-11-18 08:17 | 1582 | 126 |  | 26 |  | *T/D플럭스 225/15KG *롱노즐 실리부 부착 *수소 10분 측정값 기준치 초과, 생관통보 | [14 empty] | 93.04 | 75 | 718 | 0 | 0 |  | 650 | 400 | 선택 | 선택 | 700 | 0 | 0 |  | 650 | 400 | 선택 | 선택 | 선택 | 미정 | 선택 | 미정 | 선택 |  | 미정 | SB140140 | H
A49188 | 2018-11-18 | 1 | C |  | 4 | A | SM48CH | 탄소강 | B | BM#1 | 1578 | 38 | 1608 | 1535 | 30 | 4900 |  | 3 | 0.31 | 16 |  | -2.2 | 1563 | 1608 | 0 | 23.81 |  | 5 | 39 | 84 | Y |  | 2018-11-18 08:09 | 72 | 1090 | 23 | 27 | 30 | 32 | 33 | 33 | 33 | 33 | 32 | 32 | 31 | 31 | 30 | 30 | 31 | 33 | 30 | 33 | -0.07 | Y | 40 | Y | -0.2 | [7 empty] | N | N | N | N | 120 | 0.45 | 65 | 101508 | 93600 | 6800 | 16100 | 6 | 1 |  | 2018-11-18 08:20 | 1563 | 103 |  | 36 |  | *전공정지연 감속주입 | [14 empty] | 100.9 | 100 | 0 | 0 | 0 |  | 650 |  | 선택 | 해제 | 0 | 0 | 0 |  | 650 |  | 선택 | 해제 | 해제 | 미정 | 미정 | 선택 | 미정 |  | 미정 | BT180180 | H
B49098 | 2018-11-18 | 2 | C |  | 2 | A | AE4137HMA | 소입성보증강 | AE4137HMA | BM#2 | 1574 | 57 | 1574 | 1524 | 46 | 8700 |  | 1 | 0.39 | 19 |  | -1.98 | 1566 | 1620 | 0.2 | 0 | 0 | 20 | 36 | 62 | Y |  | 2018-11-18 09:17 | 69 | 1087 | 39 | 38 | 37 | 37 | 36 | 35 | 34 | 33 | 32 | 30 | 29 |  |  | 29 | 35 | 37 | 29 | 0 | -0.2 |  | 40 | Y | -0.2 |  |  |  | 1.29 |  |  |  | N | N | N | N | 140 | 0.53 | 54 | 95700 | 95540 | 5060 | 15000 | 14 | 2 |  | 2018-11-18 09:31 | 1566 | 121 |  | 19 | [16 empty] | 96.86 | 75 | 0 | 0 | 0 |  | 650 | 400 | 선택 | 선택 | 0 | 0 | 0 |  | 650 | 400 | 선택 | 선택 | 선택 | 미정 | 선택 | 미정 | 미정 |  | 미정 | SB140140 | H
A49189 | 2018-11-18 | 1 | C |  | 5 | A | SM48CH | 탄소강 | B | BM#1 | 1632 | 36 | 1612 | 1567 | 30 | 4100 |  | 3 | 0.31 | 16 |  | -2.11 | 1567 | 1612 | 0 | 24.78 |  | 37 | 25 | 71 | Y |  | 2018-11-18 09:09 | 76 | 1092 | 27 | 30 | 30 | 31 | 32 | 32 | 32 | 32 | 32 | 31 | 31 | 31 | 29 | 27 | 31 | 32 | 27 | 32 | -0.1 | Y | 50 | Y | -0.2 | [7 empty] | N | N | N | N | 110 | 0.43 | 70 | 84590 | 96400 | 7020 | 15900 | 6 | 1 |  | 2018-11-18 09:17 | 1567 | 107 |  | 43 |  | *전공정지연 감속주입 | [14 empty] | 81.81 | 100 | 0 | 0 | 0 |  | 650 |  | 선택 | 해제 | 0 | 0 | 0 |  | 650 |  | 선택 | 해제 | 해제 | 미정 | 미정 | 선택 | 미정 |  | 미정 | BT180180 | H
B49099 | 2018-11-18 | 2 | C |  | 3 | B | AE4137HMA | 소입성보증강 | AE4137HMA | BM#2 | 1573 | 49 | 1625 | 1524 | 40 | 7800 |  | 3 | 0.31 | 19 |  | 68.6 | 1579 | 0 | 0.22 | 0 |  | 2 | 59 | 78 | Y |  | 2018-11-18 10:11 | 82 | 1096 | 27 | 38 | 43 | 45 | 46 | 46 | 45 | 44 | 44 | 44 | 44 | 43 | 43 | 43 | 42 | 46 | 43 | 44 | -0.04 | Y | 40.02 | Y | 0 |  |  |  | 1.18 |  |  |  | N | N | N | N | 130 | 0.5 | 63 | 95700 | 103940 | 5040 | 15600 | 14 | 2 |  | 2018-11-18 10:18 | 1579 | 108 |  | 22 |  | *전공정 요청 감속주입 | [14 empty] | 87.88 | 100 | 0 | 0 | 0 |  | 650 | 400 | 선택 | 선택 | 0 | 0 | 0 |  | 650 | 400 | 선택 | 선택 | 선택 | 미정 | 선택 | 미정 | 미정 |  | 미정 | SB140140 | H
A49190 | 2018-11-18 | 1 | C |  | 6 | A | SM48CH | 탄소강 | B | BM#1 | 1581 | 41 | 1612 | 1518 | 38 | 6400 |  | 1 | 0.39 | 16 |  | -1.54 | 1557 | 1603 | 0 | 0.28 | 0 | 33 | 41 | 72 | Y |  | 2018-11-18 10:48 | 66 | 1091 | 26 | 30 | 31 | 32 | 32 | 31 | 30 | 29 | 29 | 27 | 26 | 25 | 23 | 19 | 28 | 32 | 19 | 0 | -0.24 | Y | 55.02 | Y | -0.4 | [7 empty] | N | N | N | N | 100 | 0.4 | 73 | 101508 | 95100 | 5070 | 16800 | 6 | 1 |  | 2018-11-18 10:51 | 1557 | 107 |  | 15 |  | *HEAT 평균 주속 20%이상 감속주입 ID:101~106.201~206 *STR#1.2 클로깅 발생 | [14 empty] | 101.41 | 100 | 0 | 0 | 0 |  | 650 |  | 선택 | 해제 | 0 | 0 | 0 |  | 650 |  | 선택 | 해제 | 해제 | 미정 | 선택 | 해제 | 미정 |  | 미정 | BT180180 | H
C47604 | 2018-11-18 | 3 | C |  | 4 | A | AE4137HMA | 소입성보증강 | AE4137HMA | BM#2 | 1573 | 49 | 1571 | 1522 | 43 | 8500 |  | 2 | 0.4 | 16 | 40 | -1.84 | 1572 | 1613 | 31.7 | 0 | 8 | 21 | 59 | 92 | Y |  | 2018-11-18 11:25 | 75 | 1060 | 43 | 42 | 42 | 41 | 40 | 39 | 38 | 36 | 35 | 34 | 32 | 31 |  | 31 | 38 | 42 | 31 | 0 | -0.24 |  | 45.02 | Y | -0.2 |  |  |  | 1 |  |  |  | N | N | N | N | 120 | 0.53 | 58 | 95700 | 100180 | 5190 | 13900 | 14 | 2 |  | 2018-11-18 11:34 | 1572 | 103 |  | 14 | [16 empty] | 91.01 | 100 | 0 | 0 | 0 |  | 650 | 400 | 선택 | 선택 | 0 | 0 | 0 |  | 650 | 400 | 선택 | 선택 | 선택 | 미정 | 선택 | 미정 | 미정 |  | 미정 | SB140140 | H
A49191 | 2018-11-18 | 1 | C |  | 7 | A | SM48CH | 탄소강 | B | BM#1 | 1611 | 39 | 1623 | 1545 | 34 | 5500 |  | 1 | 0.42 | 16 |  | 0 | 1565 | 1618 | 0 | 0.48 | 0 | 15 | 14 | 71 | Y |  | 2018-11-18 11:47 | 74 | 1099 | 16 | 23 | 26 | 29 | 30 | 30 | 30 | 29 | 29 | 28 | 27 | 26 | 24 | 24 | 27 | 30 | 24 | 30 | -0.15 | Y | 40 | Y | -0.4 | [7 empty] | N | N | N | N | 150 | 0.46 | 64 | 84590 | 92700 | 5000 | 16600 | 6 | 1 |  | 2018-11-18 11:53 | 1565 | 116 |  | 30 |  | *전공정지연 감속주입 *STR#1.2 클로깅 발생 | [14 empty] | 86.58 | 100 | 0 | 0 | 0 |  | 650 |  | 선택 | 해제 | 0 | 0 | 0 |  | 650 |  | 선택 | 해제 | 해제 | 미정 | 선택 | 해제 | 미정 |  | 미정 | BT180180 | H
B49100 | 2018-11-18 | 2 | C |  | 5 | A | AE4137HMA | 소입성보증강 | AE4137HMA | BM#2 | 1577 | 63 | 1626 | 1525 | 48 | 9600 |  | 2 | 0.38 | 19 | 40 | 0 | 1560 | 1616 | 24 | 0 | 0 | 30 | 68 | 76 | Y |  | 2018-11-18 12:16 | 63 | 1071 | 28 | 31 | 32 | 32 | 31 | 30 | 29 | 28 | 28 | 27 | 26 | 24 |  | 24 | 29 | 32 | 24 | 28 | -0.18 |  | 44.98 | Y | -0.4 |  |  |  | 1.23 |  |  |  | N | N | N | N | 110 | 0.53 | 59 | 95700 | 105070 | 4900 |  | 14 | 2 |  | 2018-11-18 12:24 | 1570 | 174 |  | 23 | [16 empty] | 84.69 | 100 | 0 | 0 | 0 |  | 650 | 400 | 선택 | 선택 | 0 | 0 | 0 |  | 650 | 400 | 선택 | 선택 | 선택 | 미정 | 선택 | 미정 | 미정 |  | 미정 | SB140140 | C
A49192 | 2018-11-18 | 1 | A | TUNDISH교체전 | 8 | A | SM48CH | 탄소강 | B | BM#1 | 1669 | 39 | 1619 | 1592 | 31 | 4000 |  | 1 | 0.39 | 17 |  | -2.36 | 1563 | 1620 | 0 | 0.59 | 0 | 5 | 40 | 70 | Y |  | 2018-11-18 12:44 | 72 | 1102 | 21 | 25 | 26 | 29 | 30 | 30 | 29 | 28 | 27 | 26 | 24 | 23 |  | 23 | 26 | 30 | 23 | 0 | -0.2 | Y | 35 | Y | -0.2 | [7 empty] | N | N | N | N | 140 | 0.47 | 61 | 103313 | 94090 | 4910 | 1700 | 6 | 1 |  | 2018-11-18 12:50 | 1563 | 119 |  | 38 |  | *전공정지연 감속주입 *STR#1.2 클로깅 발생 | 49D0D614CFB84D67998B5A4454F14C38 | 7BD3C75A9634481DA03722B6496D2BDC |  | 869F5C036D5848BBAB31774BFD10554D | [10 empty] | 104.36 | 100 | 0 | 3000 | 0 |  | 650 |  | 선택 | 해제 | 0 | 3000 | 0 |  | 650 |  | 선택 | 해제 | 해제 | 미정 | 선택 | 미정 | 미정 |  | 미정 | BT180180 | H
B49101 | 2018-11-18 | 2 | A |  | 6 | A | AE4137HMA | 소입성보증강 | AE4137HMA | BM#2 | 1572 | 49 | 1646 | 1524 | 38 | 8700 |  | 1 | 0.38 | 18 |  | -2.12 | 1557 | 1615 | 0.23 | 0 | 0 | 35 | 75 | 67 | Y |  | 2018-11-18 13:19 | 60 | 1090 | 22 | 26 | 29 | 29 | 30 | 29 | 29 | 27 | 26 | 25 | 24 |  |  | 24 | 27 | 30 | 24 | 29 | -0.2 | Y | 30.02 | Y | -0.2 |  |  |  | 0.91 |  |  |  | N | N | N | N | 100 | 0.53 | 54 | 111650 | 94980 | 370 | 11700 | 14 | 2 |  | 2018-11-18 13:35 | 1570 | 158 |  | 23 | 12 | *후HEAT 롱노즐 교체로 T/D 잔강 11.7T 까지 빠짐. ID:307.407 이상공정 등록 및 생관통보 | [14 empty] | 110.6 | 100 | 0 | 0 | 0 |  | 650 | 400 | 선택 | 선택 | 0 | 0 | 0 |  | 650 | 400 | 선택 | 선택 | 선택 | 미정 | 선택 | 미정 | 미정 |  | 미정 | SB140140 | C
B49102 | 2018-11-18 | 2 | A |  | 7 | B | AE4137HMA | 소입성보증강 | AE4137HMA | BM#2 | 1590 | 54 | 1644 | 1527 | 40 | 9000 |  | 1 | 0.39 | 18 |  | 0 | 1569 | 1632 | 0.27 | 0 | 0 | 20 | 37 | 72 | Y |  | 2018-11-18 13:59 | 72 | 1068 | 20 | 27 | 29 | 30 | 31 | 31 | 30 | 29 | 28 | 27 |  |  |  | 27 | 28 | 31 | 27 | 0 | -0.16 | Y | 25.05 | Y | -0.2 |  |  |  | 1.01 |  |  |  | N | N | N | N | 150 | 0.53 | 49 | 95700 | 90260 | 5140 | 16200 | 9 | 2 |  | 2018-11-18 14:06 | 1569 | 153 |  | 41 |  | * 롱노즐 교체로 T/D 잔강 11.7T까지 빠짐 . ID:301.401 이상공정 등록및 생관통보 | [14 empty] | 100.37 | 100 | 0 | 0 | 0 |  | 650 | 400 | 선택 | 선택 | 0 | 0 | 0 |  | 650 | 400 | 선택 | 선택 | 선택 | 미정 | 선택 | 미정 | 선택 | 6 | 미정 | SB140140 | H
A49193 | 2018-11-18 | 1 | A | TUNDISH교체 | 1 | A | FPA-20NICRMOHM2 | 소입성보증강 | C1 | BM#1 | 1613 | 67 | 1689 | 1578 | 54 | 10000 |  | 1 | 0.69 | 20 |  | -2.31 | 1610 | 1674 | 0 | 0.34 | 0 | 37 | 26 | 63 | Y |  | 2018-11-18 14:37 | 102 | 1096 | 32 | 35 | 36 | 39 | 42 | 44 | 45 | 45 | 46 | 47 | 47 | 47 |  | 47 | 43 | 47 | 47 | 47 | 0 |  | 10.03 | Y | 0 |  | 2.43 | 2.43 |  |  |  |  | N | N | N | M | 150 | 0.45 | 62 | 101508 | 99900 | 100 | 15630 | 17 | 1 |  | 2018-11-18 14:44 | 1607 | 144 |  | 12 |  | *T/D가열온도:자동-1371`.수동건-1357`.STR#1:978.STR#2:1089.T/D FLUX 유:15,용:120 | [14 empty] | 100.25 | 100 | 700 | 0 | 0 |  | 650 |  | 선택 | 선택 | 700 | 0 | 0 |  | 650 |  | 선택 | 선택 | 해제 | 미정 | 미정 | 미정 | 선택 |  | 미정 | BT180180 | H
B49103 | 2018-11-18 | 2 | A |  | 8 | A | AE4137HMA | 소입성보증강 | AE4137HMA | BM#2 | 1612 | 48 | 1637 | 1544 | 38 | 7900 |  | 1 | 0.41 | 18 |  | 0 | 1573 | 1629 | 0.24 | 0 | 0 | 2 | 60 | 89 | Y |  | 2018-11-18 15:04 | 76 | 1088 | 25 | 33 | 39 | 41 | 42 | 42 | 41 | 40 | 39 | 38 | 36 |  |  | 36 | 38 | 42 | 36 | 0 | -0.2 | Y | 29.98 | Y | -0.4 |  |  |  | 1.43 |  |  |  | N | N | N | N | 140 | 0.53 | 52 | 95700 | 90960 | 5050 | 14700 | 9 | 2 |  | 2018-11-18 15:11 | 1573 | 137 |  | 28 | [16 empty] | 93.32 | 100 | 0 | 0 | 0 |  | 650 | 400 | 선택 | 선택 | 0 | 0 | 0 |  | 650 | 400 | 선택 | 선택 | 선택 | 미정 | 선택 | 미정 | 미정 |  | 미정 | SB140140 | H
A49194 | 2018-11-18 | 1 | A |  | 2 | A | FPA-20NICRMOHM2 | 소입성보증강 | C1 | BM#1 | 1639 | 52 | 1631 | 1584 | 49 | 7900 |  | 1 | 0.41 | 16 |  | 0 | 1575 | 1640 | 0.12 | 0.06 | 0 | 33 | 42 | 67 | Y |  | 2018-11-18 15:50 | 67 | 1090 | 43 | 39 | 37 | 35 | 32 | 31 | 29 | 28 | 26 | 25 | 23 | 22 | 20 | 18 | 30 | 37 | 18 | 0 | -0.35 |  | 55.02 | Y | -0.4 | [7 empty] | N | N | N | Y | 140 | 0.47 | 65 | 84590 | 101680 | 560 | 15360 | 17 | 2 |  | 2018-11-18 15:51 | 1575 | 134 |  | 5 | [16 empty] | 82.81 | 100 | 0 | 0 | 0 |  | 650 |  | 선택 | 선택 | 0 | 0 | 0 |  | 650 |  | 선택 | 선택 | 해제 | 미정 | 미정 | 미정 | 미정 |  | 미정 | BT180180 | H
B49104 | 2018-11-18 | 2 | A |  | 9 | A | AE4137HMA | 소입성보증강 | AE4137HMA | BM#2 | 1577 | 52 | 1664 | 1554 | 40 | 8100 |  | 2 | 0.28 | 19 |  | -3.13 | 1577 | 1661 | 50.1 | 0 | 0 | 19 | 1 | 21616 | Y |  | 2018-11-18 16:05 | 80 | 1080 | 35 | 39 | 41 | 41 | 41 | 40 | 39 | 38 | 37 | 35 | 34 |  |  | 34 | 38 | 41 | 34 | 41 | -0.17 |  | 40 | Y | -0.2 |  |  |  | 1.14 |  |  |  | N | N | N | N | 130 | 0.53 | 51 | 95700 | 91260 | 5180 | 14600 | 9 | 2 |  | 2018-11-18 16:08 | 1577 | 129 |  | 22 | [16 empty] | 96.67 | 100 | 0 | 0 | 0 |  | 650 | 400 | 선택 | 선택 | 0 | 0 | 0 |  | 650 | 400 | 선택 | 선택 | 선택 | 미정 | 선택 | 미정 | 미정 |  | 미정 | SB140140 | H
A49195 | 2018-11-18 | 1 | A |  | 3 | A | FPA-20NICRMOHM2 | 소입성보증강 | C1 | BM#1 | 1617 | 52 | 1632 | 1562 | 46 | 8000 |  | 1 | 0.43 | 16 |  | -2.64 | 1568 | 1633 | 0.15 | 0.02 | 0 | 15 | 15 | 74 | Y |  | 2018-11-18 16:41 | 60 | 1136 | 14 | 14 | 15 | 16 | 15 | 14 | 13 | 12 | 11 | 10 | 9 | 7 | 5 | 5 | 12 | 16 | 5 | 14 | -0.24 | Y | 44.98 | Y | -0.4 | [8 empty] | N | N | Y | 130 | 0.48 | 61 | 101508 | 95980 | 4640 | 15620 | 17 | 2 |  | 2018-11-18 16:42 | 1575 | 140 |  | 22 |  | *자동:1522℃ 수동:1527℃ | [14 empty] | 102.74 | 100 | 0 | 0 | 0 |  | 650 |  | 선택 | 선택 | 0 | 0 | 0 |  | 650 |  | 선택 | 선택 | 해제 | 미정 | 미정 | 미정 | 미정 |  | 미정 | BT180180 | H
B49105 | 2018-11-18 | 2 | A |  | 10 | A | AE4137HMA | 소입성보증강 | AE4137HMA | BM#2 | 1590 | 50 | 1627 | 1535 | 41 | 8500 |  | 3 | 0.3 | 20 |  | -1.66 | 1581 | 1623 | 0.13 | 0 |  | 30 | 69 | 92 | Y |  | 2018-11-18 16:47 | 84 | 1136 | 32 | 38 | 41 | 43 | 44 | 44 | 44 | 43 | 43 | 42 | 42 | 41 |  | 41 | 41 | 44 | 41 | 44 | -0.08 | Y | 35 | Y | -0.2 |  |  |  | 0.92 |  |  |  | N | N | N | N | 120 | 0.53 | 56 | 95700 | 98880 | 7190 | 15500 | 9 | 2 |  | 2018-11-18 16:53 | 1581 | 120 |  | 35 | [16 empty] | 86.65 | 100 | 0 | 0 | 0 |  | 650 | 400 | 선택 | 선택 | 0 | 0 | 0 |  | 650 | 400 | 선택 | 선택 | 선택 | 미정 | 해제 | 선택 | 미정 |  | 미정 | SB140140 | H
A49196 | 2018-11-18 | 1 | A |  | 4 | A | FPA-20NICRMOHM2 | 소입성보증강 | C1 | BM#1 | 1583 | 47 | 1646 | 1570 | 43 | 7300 |  | 1 | 0.42 | 17 |  | -2.87 | 1582 | 1652 | 0.16 | 0 | 0 | 35 | 76 | 64 | Y |  | 2018-11-18 17:37 | 74 | 1135 | 1 | 12 | 20 | 23 | 24 | 25 | 25 | 25 | 23 | 22 | 21 | 19 | 17 | 17 | 20 | 25 | 17 | 25 | -0.23 | Y | 35 | Y | -0.4 | [8 empty] | N | N | Y | 120 | 0.47 | 64 | 101508 | 100280 | 10 | 15850 | 17 | 2 |  | 2018-11-18 17:50 | 1582 | 134 |  | 30 | [16 empty] | 104.76 | 100 | 0 | 0 | 0 |  | 650 |  | 선택 | 선택 | 0 | 0 | 0 |  | 650 |  | 선택 | 선택 | 해제 | 미정 | 미정 | 미정 | 미정 |  | 미정 | BT180180 | H
B49106 | 2018-11-18 | 2 | A | TUNDISH교체전 | 11 | A | AE4137HMA | 소입성보증강 | AE4137HMA | BM#2 | 1596 | 45 | 1617 | 1554 | 42 | 7600 |  | 3 | 0.29 | 20 |  | -2.02 | 1563 | 1612 | 0.11 | 0 |  | 5 | 41 | 99 | Y |  | 2018-11-18 17:47 | 66 | 1130 | 41 | 37 | 35 | 33 | 32 | 31 | 30 | 29 | 27 | 27 | 26 | 25 |  | 25 | 31 | 35 | 25 | 0 | -0.23 |  | 44.35 | Y | -0.2 |  |  |  | 0.91 |  |  |  | N | N | N | N | 110 | 0.53 | 59 | 93033 | 104210 | 5990 | 2500 | 9 | 2 |  | 2018-11-18 17:55 | 1563 | 119 |  | 34 |  |  | 0230BF7A09E24E2D954848888FBEAFBE | 40E2931D7A6B4199B40CA0D9CEF4702A | 390F902872BF486DA96DE6EF2B578C5A | [11 empty] | 84.42 | 100 | 0 | 2623 | 0 |  | 650 | 400 | 선택 | 선택 | 0 | 2709 | 0 |  | 650 | 400 | 선택 | 선택 | 선택 | 미정 | 미정 | 선택 | 미정 |  | 미정 | SB140140 | H
A49197 | 2018-11-18 | 1 | A |  | 5 | A | FPA-20NICRMOHM2 | 소입성보증강 | C1 | BM#1 | 1607 | 41 | 1665 | 1583 | 37 | 6700 |  | 1 | 0.43 | 16 |  | -2.62 | 1588 | 1657 | 0.14 | 0 | 0 | 37 | 27 | 44 | Y |  | 2018-11-18 18:28 | 80 | 1126 | 12 | 18 | 24 | 28 | 29 | 30 | 30 | 30 | 29 | 28 | 27 | 26 | 24 | 24 | 26 | 30 | 24 | 30 | -0.17 | Y | 35.03 | Y | -0.4 | [8 empty] | N | N | Y | 110 | 0.47 | 60 | 84590 | 94870 | 120 | 16040 | 17 | 2 |  | 2018-11-18 18:31 | 1588 | 144 |  | 46 | [16 empty] | 88.48 | 100 | 0 | 0 | 0 |  | 650 |  | 선택 | 선택 | 0 | 0 | 0 |  | 650 |  | 선택 | 선택 | 해제 | 미정 | 미정 | 미정 | 미정 |  | 미정 | BT180180 | H
B49107 | 2018-11-18 | 2 | A | TUNDISH교체 | 1 | B | AE4140M12 | 합금강 | D | BM#2 | 1592 | 0 | 0 | 1556 | 0 | 9000 |  | 3 | 0.3 | 20 |  | -2.78 | 1583 | 1651 | 0.14 | 0 |  | 20 | 38 | 92 | Y |  | 2018-11-18 19:14 | 92 | 1135 | -307 | -308 | -15 | 36 | 35 | 34 | 34 | 33 | 31 | 26 | 33 | 37 | 40 | 47 | 38 | 47 | 47 | 0 | 0 |  | 5.02 | Y | 0 |  | 2.43 | 2.16 | 1.32 |  |  |  | N | N | N | N | 150 | 0.47 | 60 | 91824 | 97360 | 7090 | 14100 | 2 | 1 |  | 2018-11-18 19:15 | 1583 | 152 |  | 36 |  | *T/D 플럭스 120/15KG *T/D 교체 슬리브롱노즐사용 *L/D첫 HEAT 생왕겨 투입 *수소 10분 측정값 3.0 PPM 초과 1번 추가로 측정함. 1번- 3.1PPM(17.53) 2번-2.4(9.97) | [14 empty] | 87.91 | 100 | 700 | 0 | 0 |  | 650 | 400 | 선택 | 해제 | 700 | 0 | 0 |  | 650 | 400 | 선택 | 해제 | 선택 | 미정 | 미정 | 선택 | 미정 |  | 미정 | RB180.00 | H
A49198 | 2018-11-18 | 1 | A |  | 6 | A | FPA-20NICRMOHM2 | 소입성보증강 | C1 | BM#1 | 1581 | 47 | 1663 | 1577 | 44 | 7700 |  | 1 | 0.43 | 16 |  | -2.54 | 1588 | 1659 | 0.22 | 0 | 0 | 2 | 61 | 66 | Y |  | 2018-11-18 19:45 | 80 | 1125 | 20 | 29 | 37 | 41 | 43 | 44 | 44 | 43 | 43 | 42 | 41 | 40 | 39 | 39 | 39 | 44 | 39 | 43 | -0.14 | Y | 35 | Y | -0.2 | [8 empty] | N | N | Y | 100 | 0.47 | 64 | 101508 | 100970 | 70 | 15640 | 17 | 2 |  | 2018-11-18 19:48 | 1598 | 146 |  | 33 | [16 empty] | 102.53 | 100 | 0 | 0 | 0 |  | 650 |  | 선택 | 선택 | 0 | 0 | 0 |  | 650 |  | 선택 | 선택 | 해제 | 미정 | 미정 | 미정 | 미정 |  | 미정 | BT180180 | H
B49108 | 2018-11-18 | 2 | A |  | 2 | B | AE4140M12 | 합금강 | D | BM#2 | 1601 | 0 | 0 | 1566 | 0 | 7200 |  | 3 | 0.29 | 20 |  | -1.4 | 1572 | 1606 | 0.22 | 0 |  | 19 | 2 | 53 | Y |  | 2018-11-18 20:01 | 81 | 1138 | 46 | 37 | 34 | 34 | 33 | 32 | 32 | 31 | 31 | 31 | 31 | 31 | 31 | 26 | 32 | 34 | 26 | 31 | -0.16 | Y | 51.17 | Y | -0.31 |  |  |  | 1.07 |  |  |  | N | N | N | N | 140 | 0.49 | 61 | 99476 | 99620 | 7320 |  | 2 | 1 |  | 2018-11-18 20:18 | 1572 | 150 |  | 53 |  | * 샘플채취 303 403 (300MM) * 전공정 요청 감속주입 | [14 empty] | 92.92 | 100 | 0 | 0 | 300 |  | 650 | 400 | 선택 | 해제 | 0 | 0 | 300 |  | 650 | 400 | 선택 | 해제 | 선택 | 미정 | 미정 | 선택 | 미정 |  | 미정 | RB180.00 | C
A49199 | 2018-11-18 | 1 | B |  | 7 | A | FPA-20NICRMOHM2 | 소입성보증강 | C1 | BM#1 | 1610 | 45 | 1663 | 1576 | 44 | 8000 |  | 1 | 0.43 | 16 |  | -2.68 | 1589 | 1661 | 0.15 | 0 | 0 | 15 | 16 | 37 | Y |  | 2018-11-18 20:54 | 81 | 1136 | 33 | 35 | 36 | 38 | 38 | 37 | 37 | 37 | 36 | 35 | 34 | 33 | 32 | 32 | 35 | 38 | 32 | 37 | -0.13 | Y | 45.02 | Y | -0.2 | [8 empty] | N | N | Y | 150 | 0.47 | 65 | 101508 | 97580 | 2850 | 15300 | 17 | 2 |  | 2018-11-18 20:55 | 1589 | 153 |  | 32 | [16 empty] | 101.2 | 100 | 0 | 0 | 0 |  | 650 |  | 선택 | 선택 | 0 | 0 | 0 |  | 650 |  | 선택 | 선택 | 해제 | 미정 | 미정 | 미정 | 미정 |  | 미정 | BT180180 | H
B49109 | 2018-11-18 | 2 | B |  | 3 | A | AE4140M12 | 합금강 | D | BM#2 | 1580 | 48 | 1636 | 1555 | 40 | 7700 |  | 3 | 0.29 | 19 |  | -1.87 | 1570 | 1613 | 0.15 | 0 |  | 30 | 70 | 50 | Y |  | 2018-11-18 21:15 | 79 | 1124 | 24 | 30 | 35 | 38 | 41 | 42 | 42 | 42 | 42 | 42 | 42 | 41 | 40 | 40 | 38 | 42 | 40 | 42 | -0.05 | Y | 34.33 | Y | -0.2 |  |  |  | 0.94 |  |  |  | N | N | N | N | 130 | 0.47 | 61 | 99476 | 96210 | 7450 | 14900 | 2 | 1 |  | 2018-11-18 21:19 | 1570 | 154 |  | 43 |  | * 전공정 작업지연 감속주입 요청 함. | [14 empty] | 96.34 | 100 | 0 | 0 | 0 |  | 650 | 400 | 선택 | 해제 | 0 | 0 | 0 |  | 650 | 400 | 선택 | 해제 | 선택 | 미정 | 미정 | 선택 | 미정 |  | 미정 | RB180.00 | H
A49200 | 2018-11-18 | 1 | B | TUNDISH교체전 | 8 | A | FPA-20NICRMOHM2 | 소입성보증강 | C1 | BM#1 | 1611 | 46 | 1657 | 1570 | 44 | 7800 |  | 1 | 0.45 | 16 |  | -2.42 | 1588 | 1653 | 0.21 | 0 | 0 | 35 | 77 | 37 | Y |  | 2018-11-18 21:48 | 80 | 1130 | 27 | 31 | 33 | 33 | 35 | 35 | 36 | 36 | 35 | 34 | 33 | 32 |  | 32 | 33 | 36 | 32 | 35 | -0.16 | Y | 25 | Y | -0.2 | [7 empty] | N | N | N | N | 140 | 0.47 | 62 | 105697 | 102610 | 1190 | 2000 | 17 | 2 |  | 2018-11-18 22:02 | 1588 | 146 |  | 44 |  | *STR#1 TCM머신 작동 불량으로 수동 절단 작업함 *1기 머쉰레일휨으로 블름 수동절단으로 마지막 ㅡtail 길이 측정할수없어 추가 절단됨 (1750mm) |  | E93CB8E3C05F4A009EA3C1C754DC5340 | 14A636A529C74A6B9BAA8F724BDEC970 | 3909B3F36DFD4EC799BB22FF29650D42 | [10 empty] | 101.83 | 100 | 0 | 2500 | 0 |  | 650 |  | 선택 | 선택 | 0 | 2500 | 0 |  | 650 |  | 선택 | 선택 | 해제 | 미정 | 미정 | 선택 | 미정 |  | 미정 | BT180180 | H
B49110 | 2018-11-18 | 2 | B |  | 4 | A | AE4140M12 | 합금강 | D | BM#2 | 1577 | 57 | 1644 | 1586 | 42 | 7900 |  | 3 | 0.3 | 18 |  | -1.7 | 1595 | 1633 | 0.1 | 0 |  | 33 | 43 | 187 | Y |  | 2018-11-18 21:52 | 104 | 1152 | 39 | 41 | 44 | 47 | 48 | 48 | 48 | 47 | 46 | 45 | 44 | 43 | 42 | 40 | 45 | 48 | 40 | 48 | -0.18 | Y | 43.32 | Y | -0.2 |  |  |  | 1.23 |  |  |  | N | N | N | N | 120 | 0.46 | 65 | 93384 | 96910 | 7400 | 16000 | 2 | 1 |  | 2018-11-18 22:18 | 1579 | 160 |  | 71 |  | * TEST 도중 전공정 설비 이상으로 감속주입 0.40 샘플채취 및 작업사항 기준으로 전환하여 작업 함. * 전공정 작업지연으로 감속주입 0.30 이상공정 등록 및 생관통보 ID: 305,306,405,406 | [14 empty] | 9338400 | 100 | 0 | 0 | 0 |  | 650 | 400 | 선택 | 해제 | 0 | 0 | 0 |  | 650 | 400 | 선택 | 해제 | 선택 | 미정 | 미정 | 선택 | 미정 |  | 미정 | RB180.00 | H
A49201 | 2018-11-18 | 1 | B | TUNDISH교체 | 1 | A | SM48CM1 | 탄소강 | SM48CM1 | BM#1 | 1591 | 47 | 1651 | 1561 | 38 | 6300 |  | 3 | 0.29 | 18 |  | -1.69 | 1590 | 1628 | 0.13 | 0 |  | 5 | 42 | 90 | Y |  | 2018-11-18 23:00 | 103 | 1121 | 29 | 32 | 25 | 33 | 37 | 41 | 43 | 44 | 46 | 46 | 47 | 46 |  | 46 | 40 | 47 | 46 | 46 | -0.2 |  | 4.98 | Y | -0.2 |  | 2.2 | 2.2 | [5 empty] | N | N | M | 190 | 0.44 | 62 | 77238 | 92030 | 7070 | 14600 | 1 | 1 |  | 2018-11-18 23:07 | 1590 | 176 |  | 64 |  | *T/Dflux 유15kg 용120kg *STR#1 TCM머신 작동 불량으로 감속주입 수동 절단 작업함 | [14 empty] | 77.98 | 100 | 700 | 0 | 0 |  | 650 |  | 선택 | 해제 | 700 | 0 | 0 |  | 650 |  | 선택 | 해제 | 해제 | 미정 | 미정 | 선택 | 미정 |  | 미정 | RB350.00 | C
B49112 | 2018-11-18 | 2 | B |  | 5 | A | AE4140M12 | 합금강 | D | BM#2 | 1618 | 47 | 1615 | 1556 | 28 | 6100 |  | 1 | 0.45 | 18 |  | -1.68 | 1558 | 1605 | 0.27 | 0 | 0 | 2 | 62 | 48 | Y |  | 2018-11-19 00:08 | 67 | 1088 | 36 | 37 | 38 | 37 | 37 | 36 | 34 | 33 | 33 | 32 | 32 | 32 | 32 | 28 | 34 | 38 | 28 | 37 | -0.19 |  | 51.57 | Y | -0.2 |  |  |  | 1.04 |  |  |  | N | N | N | N | 110 | 0.42 | 65 | 91824 | 91340 | 5400 | 15700 | 2 | 1 |  | 2018-11-19 00:05 | 1558 | 111 |  | 5 |  | *전공정 요청 감속주입 0.40 | [14 empty] | 95.25 | 100 | 0 | 0 | 0 |  | 650 | 400 | 선택 | 해제 | 0 | 0 | 0 |  | 650 | 400 | 선택 | 해제 | 선택 | 미정 | 선택 | 미정 | 미정 |  | 미정 | RB180.00 | H
A49202 | 2018-11-18 | 1 | B |  | 2 | A | SM48CM1 | 탄소강 | SM48CM1 | BM#1 | 1648 | 48 | 1643 | 1594 | 36 | 5300 |  | 3 | 0.29 | 18 |  | -1.67 | 1572 | 1609 | 0.1 | 0 |  | 20 | 39 | 64 | Y |  | 2018-11-19 00:08 | 85 | 1072 | 43 | 40 | 38 | 38 | 37 | 38 | 38 | 38 | 37 | 38 | 37 | 37 |  | 37 | 38 | 38 | 37 | 38 | -0.02 | Y | 44.98 | Y | 0 |  |  |  | 1.53 |  |  |  | Y | Y | Y | Y | 180 | 0.45 | 58 | 88008 | 85960 | 7150 | 15900 | 1 | 1 |  | 2018-11-19 00:15 | 1572 | 175 |  | 59 |  | *STR#1 TCM머신 작동 불량으로 감속주입 | [14 empty] | 94.63 | 100 | 0 | 0 | 0 |  | 650 |  | 선택 | 해제 | 0 | 0 | 0 |  | 650 |  | 선택 | 해제 | 해제 | 미정 | 미정 | 선택 | 미정 |  | 미정 | RB300.00 | H
B49113 | 2018-11-18 | 2 | B |  | 6 | A | AE4140M12 | 합금강 | D | BM#2 | 1585 | 50 | 1625 | 1534 | 37 | 6500 |  | 1 | 0.41 | 19 |  | -1.93 | 1556 | 1611 | 0.25 | 0 | 0 | 15 | 17 | 45 | Y |  | 2018-11-19 01:06 | 65 | 1080 | 25 | 30 | 34 | 35 | 37 | 37 | 36 | 36 | 35 | 34 | 33 | 33 | 32 | 29 | 33 | 37 | 29 | 30 | -0.19 | Y | 41.17 | Y | -0.2 |  |  |  | 1.42 |  |  |  | Y | Y | Y | Y | 100 | 0.47 | 64 | 99554 | 99920 | 5500 | 15400 | 2 | 1 |  | 2018-11-19 01:06 | 1556 | 115 |  | 16 | [16 empty] | 94.77 | 100 | 0 | 0 | 0 |  | 650 | 400 | 선택 | 해제 | 0 | 0 | 0 |  | 650 | 400 | 선택 | 해제 | 선택 | 미정 | 선택 | 미정 | 미정 |  | 미정 | RB250.00 | C
A49204 | 2018-11-18 | 1 | B |  | 3 | A | SM48CM1 | 탄소강 | SM48CM1 | BM#1 | 1616 | 41 | 1599 | 1543 | 32 | 5400 |  | 3 | 0.29 | 19 |  | -1.94 | 1549 | 1593 | 0.14 | 0 |  | 30 | 71 | 68 | Y |  | 2018-11-19 01:45 | 62 | 1073 | 36 | 33 | 32 | 31 | 29 | 29 | 28 | 27 | 27 | 26 | 24 | 25 | 22 | 22 | 29 | 32 | 22 | 0 | -0.2 | Y | 50.02 | Y | -0.6 |  |  |  | 1.67 |  |  |  | Y | Y | Y | Y | 170 | 0.47 | 60 | 102676 | 89340 | 7040 | 13900 | 1 | 1 |  | 2018-11-19 01:53 | 1549 | 108 |  | 23 | [16 empty] | 106.57 | 100 | 0 | 0 | 0 |  | 650 |  | 선택 | 해제 | 0 | 0 | 0 |  | 650 |  | 선택 | 해제 | 해제 | 미정 | 미정 | 선택 | 미정 |  | 미정 | RB300.00 | H
B49114 | 2018-11-18 | 2 | B |  | 7 | A | AE4140M12 | 합금강 | D | BM#2 | 1606 | 46 | 1614 | 1574 | 36 | 6700 |  | 1 | 0.42 | 19 |  | -1.69 | 1556 | 1607 | 0.24 | 0 | 0 | 35 | 78 | 47 | Y |  | 2018-11-19 02:05 | 65 | 1075 | 27 | 28 | 29 | 32 | 33 | 33 | 34 | 34 | 33 | 33 | 33 | 33 | 33 | 22 | 30 | 34 | 22 | 33 | -0.24 | Y | 50.42 | Y | -0.6 |  |  |  | 1.18 |  |  |  | Y | Y | Y | Y | 150 | 0.47 | 71 | 99554 | 110690 | 5080 | 13900 | 2 | 1 |  | 2018-11-19 02:05 | 1556 | 118 |  | 25 | [16 empty] | 86.8 | 100 | 0 | 0 | 0 |  | 650 | 400 | 선택 | 해제 | 0 | 0 | 0 |  | 650 | 400 | 선택 | 해제 | 선택 | 미정 | 선택 | 미정 | 미정 |  | 미정 | RB250.00 | C
A49205 | 2018-11-18 | 1 | B |  | 4 | A | SM48CM1 | 탄소강 | SM48CM1 | BM#1 | 1591 | 41 | 1600 | 1535 | 25 | 4800 |  | 3 | 0.29 | 18 |  | -1.58 | 1551 | 1586 | 0.09 | 0 |  | 33 | 44 | 47 | Y |  | 2018-11-19 02:51 | 64 | 1093 | 20 | 26 | 29 | 32 | 33 | 33 | 32 | 31 | 30 | 30 | 30 | 30 | 30 | 30 | 30 | 33 | 30 | 30 | 0 | Y | 40 | Y | 0 |  |  |  | 1.44 |  |  |  | Y | Y | Y | Y | 160 | 0.44 | 63 | 102676 | 92940 | 7070 | 15500 | 1 | 1 |  | 2018-11-19 02:58 | 1551 | 95 |  | 19 |  | *전공정 지연 감속주입 | [14 empty] | 102.73 | 100 | 0 | 0 | 0 |  | 650 |  | 선택 | 해제 | 0 | 0 | 0 |  | 650 |  | 선택 | 해제 | 해제 | 미정 | 미정 | 선택 | 미정 |  | 미정 | RB300.00 | H
B49115 | 2018-11-18 | 2 | B |  | 8 | A | AE4140M12 | 합금강 | D | BM#2 | 1639 | 41 | 1624 | 1594 | 36 | 5900 |  | 1 | 0.41 | 18 |  | -2.35 | 1551 | 1610 | 0.35 | 0 | 0 | 37 | 29 | 94 | Y |  | 2018-11-19 03:00 | 60 | 1074 | 19 | 19 | 18 | 18 | 18 | 18 | 19 | 18 | 18 | 18 | 18 | 18 | 18 | 12 | 17 | 19 | 12 | 19 | -0.19 | Y | 36.83 | Y | -0.57 |  |  |  | 1.06 |  |  |  | Y | Y | Y | Y | 140 | 0.49 | 56 | 99488 | 92980 | 5380 | 16000 | 2 | 1 |  | 2018-11-19 03:18 | 1551 | 136 |  | 45 | [16 empty] | 101.52 | 76.92 | 0 | 0 | 0 |  | 650 | 400 | 선택 | 해제 | 0 | 0 | 0 |  | 650 | 400 | 선택 | 해제 | 선택 | 미정 | 선택 | 미정 | 선택 | 7 | 미정 | RB180.00 | C
A49206 | 2018-11-18 | 1 | B |  | 5 | A | SM48CM1 | 탄소강 | SM48CM1 | BM#1 | 1541 | 45 | 1589 | 1521 | 39 | 6900 |  | 3 | 0.29 | 18 |  | 0 | 1551 | 1589 | 0.09 | 0 |  | 5 | 43 | 79 | Y |  | 2018-11-19 04:02 | 64 | 1093 | 26 | 30 | 31 | 32 | 32 | 32 | 31 | 30 | 29 | 29 | 27 | 27 | 26 | 24 | 29 | 32 | 24 | 32 | -0.15 | Y | 54.97 | Y | -0.2 |  |  |  | 1.63 |  |  |  | Y | Y | Y | Y | 150 | 0.46 | 72 | 102676 | 106560 | 7080 | 15600 | 1 | 1 |  | 2018-11-19 04:09 | 1551 | 94 |  | 14 |  | *전공정 지연 감속주입 | [14 empty] | 90.42 | 100 | 0 | 0 | 0 |  | 650 |  | 선택 | 해제 | 0 | 0 | 0 |  | 650 |  | 선택 | 해제 | 해제 | 미정 | 미정 | 선택 | 미정 |  | 미정 | RB300.00 | H
B49116 | 2018-11-18 | 2 | B | TUNDISH교체전 | 9 | A | AE4140M12 | 합금강 | D | BM#2 | 1599 | 60 | 1624 | 1504 | 47 | 7800 |  | 1 | 0.42 | 18 |  | -1.89 | 1560 | 1617 | 0.3 | 0 | 0 | 2 | 63 | 55 | Y |  | 2018-11-19 04:17 | 69 | 1071 | 9 | 22 | 32 | 36 | 38 | 39 | 39 | 39 | 39 | 38 | 38 | 38 | 37 | 32 | 33 | 39 | 32 | 39 | -0.19 | Y | 36.82 | Y | -0.45 |  |  |  | 1.12 |  |  |  | N | N | N | N | 130 | 0.47 | 62 | 97014 | 96970 | 5080 | 2000 | 2 | 1 |  | 2018-11-19 04:35 | 1560 | 133 |  | 27 |  |  | 18A54F7ED2E74171A632392777777135 | CEFC0B058A5C472FAD3F69C1BA71A792 | F8A176E6F0CA466385F11BD761CF476C | [11 empty] | 95.07 | 76.92 | 0 | 2918 | 0 |  | 650 | 400 | 선택 | 해제 | 0 | 2568 | 0 |  | 650 | 400 | 선택 | 해제 | 선택 | 미정 | 선택 | 미정 | 미정 |  | 미정 | RB180.00 | C
B49117 | 2018-11-18 | 2 | C |  | 6 | A | SM48CM1 | 탄소강 | SM48CM1 | BM#1 | 1578 | 36 | 1615 | 1536 | 30 | 6400 |  | 1 | 0.39 | 18 |  | -2.17 | 1546 | 1602 | 0.23 | 0 | 0 | 19 | 4 | 106 | Y |  | 2018-11-19 05:10 | 59 | 1086 | 21 | 24 | 26 | 27 | 26 | 26 | 24 | 23 | 22 | 20 | 19 | 18 | 17 | 17 | 23 | 27 | 17 | 26 | -0.22 | Y | 45 | Y | -0.2 |  |  |  | 1.64 |  |  |  |  | Y | Y | Y | 190 | 0.47 | 63 | 102676 | 96410 | 5130 | 16300 | 1 | 1 |  | 2018-11-19 05:15 | 1546 | 97 |  | 19 | [16 empty] | 101.21 | 100 | 0 | 0 | 0 |  | 650 |  | 선택 | 해제 | 0 | 0 | 0 |  | 650 |  | 선택 | 해제 | 해제 | 미정 | 선택 | 미정 | 미정 |  | 미정 | RB300.00 | H
A49207 | 2018-11-18 | 1 | C | TUNDISH교체 | 1 | A | 42CRMO4MS2 | 합금강 | E1 | BM#2 | 1617 | 53 | 1621 | 1523 | 51 | 8900 |  | 3 | 0.29 | 26 |  | -1.54 | 1584 | 1630 | 0.13 | 0 |  | 20 | 40 | 79 | Y |  | 2018-11-19 05:25 | 91 | 1083 | -572 | -84 | 23 | 32 | 31 | 23 | 26 | 33 | 36 | 36 | 37 | 38 | 38 | 39 | 33 | 40 | 39 | 39 | 0 |  | 4.97 | Y | -0.2 |  | 3.04 | 2.98 | 1.16 | 0.6 |  |  | N | N | N | N | 230 | 0.42 | 69 | 94900 | 100170 | 7880 | 16700 | 13 | 2 |  | 2018-11-19 05:26 | 1584 | 145 |  | 48 |  | *T/D플럭스 225/15KG *롱노즐 실리부 부착 *수소 10분 측정값 기준치 초과, 생관통보(1차 3.04PPM,2차 3.04PPM, 3차 1.16PPM) | [14 empty] | 87.83 | 70 | 1518 | 0 | 0 |  | 650 | 400 | 선택 | 해제 | 1518 | 0 | 0 |  | 650 | 400 | 선택 | 해제 | 해제 | 미정 | 미정 | 선택 | 선택 |  | 미정 | BM510510 | C
B49118 | 2018-11-18 | 2 | C |  | 7 | A | SM48CM1 | 탄소강 | SM48CM1 | BM#1 | 1567 | 41 | 1626 | 1557 | 29 | 5900 |  | 1 | 0.4 | 18 |  | 0 | 1608 | 1608 | 0.17 | 0 | 0 | 35 | 79 | 39 | Y |  | 2018-11-19 06:22 | 121 | 1091 | 13 | 24 | 32 | 36 | 37 | 37 | 36 | 36 | 35 | 34 | 33 | 30 | 30 | 28 | 32 | 37 | 28 | 36 | -0.2 | Y | 45 | Y | -0.4 |  |  |  | 1.87 |  |  |  |  | Y | Y | Y | 180 | 0.47 | 68 | 88008 | 101800 | 4980 | 15400 | 1 | 1 |  | 2018-11-19 06:27 | 1563 | 98 |  | 11 | [16 empty] | 84.62 | 100 | 0 | 0 | 0 |  | 650 |  | 선택 | 해제 | 0 | 0 | 0 |  | 650 |  | 선택 | 해제 | 해제 | 미정 | 선택 | 해제 | 미정 |  | 미정 | RB300.00 | H
A49208 | 2018-11-18 | 1 | C |  | 2 | A | 42CRMO4MS2 | 합금강 | E1 | BM#2 | 1597 | 56 | 1599 | 1554 | 43 | 7300 |  | 3 | 0.28 | 25 |  | -1.31 | 1556 | 1594 | 0.09 | 0 |  | 15 | 18 | 134 | Y |  | 2018-11-19 06:32 | 63 | 1087 | 39 | 31 | 24 | 21 | 19 | 17 | 17 | 16 | 15 | 14 | 14 | 14 | 13 | 13 | 19 | 24 | 13 | 14 | -0.2 |  | 55 | Y | 0 |  |  |  | 0.86 | 0.63 |  |  | N | N | N | N | 220 | 0.47 | 66 | 94900 | 101940 | 7110 | 14800 | 13 | 2 |  | 2018-11-19 06:46 | 1556 | 152 |  | 52 |  | *샘플채취 300mm ID:303 | [14 empty] | 87.02 | 70 | 0 | 0 | 300 |  | 650 | 400 | 선택 | 해제 | 0 | 0 | 0 |  | 650 | 400 | 선택 | 해제 | 해제 | 미정 | 미정 | 선택 | 미정 |  | 미정 | BM510510 | C
B49119 | 2018-11-18 | 2 | C | TUNDISH교체전 | 8 | A | SM48CM1 | 탄소강 | SM48CM1 | BM#1 | 1595 | 51 | 1617 | 1544 | 37 | 7100 |  | 1 | 0.38 | 18 |  | -2.24 | 1556 | 1613 | 0.15 | 0 | 0 | 37 | 30 | 49 | Y |  | 2018-11-19 07:30 | 69 | 1083 | 25 | 31 | 35 | 37 | 37 | 36 | 36 | 35 | 33 | 31 | 30 | 30 | 28 | 26 | 28 | 26 | 26 | 0 | 0 |  |  | Y | -0.4 |  |  |  | 1.39 |  |  |  | Y | Y | Y | M | 170 | 0.47 | 13 | 88008 | 99350 | 5000 | 2000 | 1 | 1 |  | 2018-11-19 07:34 | 1556 | 165 |  | 67 |  |  | CD48BE320F0C49DBB41DB54B6DEBA142 | AB95420060444366A1A813AAE3B0B9E8 | 2D471570F069417CAE3A39D2D41E954E | [11 empty] | 84.34 | 100 | 0 | 4800 | 0 |  | 650 |  | 선택 | 해제 | 0 | 3700 | 0 |  | 650 |  | 선택 | 해제 | 해제 | 미정 | 선택 | 미정 | 미정 |  | 미정 | RB300.00 | H
A49209 | 2018-11-19 | 1 | C |  | 3 | A | 42CRMO4MS2 | 합금강 | E1 | BM#2 | 1579 | 52 | 1613 | 1515 | 40 | 7500 |  | 3 | 0.28 | 25 |  | -1.37 | 1561 | 1601 | 0.1 | 0 |  | 33 | 45 | 95 | Y |  | 2018-11-19 07:41 | 68 | 1091 | 12 | 17 | 19 | 21 | 22 | 22 | 22 | 22 | 22 | 22 | 22 | 21 |  | 21 | 20 | 22 | 21 | 22 | -0.03 | Y | 35 | Y | -0.2 | [7 empty] | N | N | N | N | 210 | 0.48 | 55 | 94900 | 88940 | 7060 | 16200 | 13 | 2 |  | 2018-11-19 07:58 | 1561 | 148 |  | 51 | [16 empty] | 98.85 | 70 | 0 | 0 | 0 |  | 650 | 400 | 선택 | 해제 | 0 | 0 | 0 |  | 650 | 400 | 선택 | 해제 | 해제 | 미정 | 미정 | 선택 | 미정 |  | 미정 | BM510510 | C
B49120 | 2018-11-19 | 2 | C | TUNDISH교체 | 1 | A | 20MNCRS5HM5 | 소입성보증강 | C1 | BM#1 | 1609 | 49 | 1665 | 1567 | 43 | 8300 |  | 1 | 0.47 | 20 |  | 0 | 1592 | 1657 | 0 | 0.32 | 0 | 2 | 64 | 54 | Y |  | 2018-11-19 08:39 | 84 | 1102 | 15 | 20 | 19 | 25 | 29 | 32 | 33 | 33 | 33 | 34 |  |  |  | 34 | 28 | 34 | 34 | 33 | 0 |  |  | Y | 0.2 | 1.1 | 2.43 | 2.43 | 1.57 |  |  |  | N | N | N | N | 150 | 0.5 | 55 | 84590 | 93000 | 5000 | 15900 | 16 | 2 |  | 2018-11-19 08:48 | 1592 | 132 |  | 33 |  | *T/D플럭스 유15 용120KG | [14 empty] | 86.32 | 100 | 700 | 0 | 0 |  | 450 |  | 선택 | 선택 | 700 | 0 | 0 |  | 450 |  | 선택 | 선택 | 해제 | 미정 | 선택 | 해제 | 미정 |  | 미정 | BT180180 | H
A49210 | 2018-11-19 | 1 | C |  | 4 | B | 42CRMO4MS2 | 합금강 | E1 | BM#2 | 1599 | 52 | 1619 | 1556 | 48 | 7700 |  | 3 | 0.3 | 25 |  | 53.94 | 1567 | 0 | 0.27 | 0 |  | 5 | 44 | 87 | Y |  | 2018-11-19 08:58 | 74 | 1085 | 21 | 29 | 34 | 36 | 37 | 36 | 36 | 35 | 35 | 34 | 34 | 33 | 33 | 31 | 33 | 37 | 31 | 36 | -0.12 | Y | 49.92 | Y | -0.2 |  |  |  | 0.47 | 0.58 |  |  | N | N | N | N | 200 | 0.43 | 74 | 94900 | 104240 | 7120 | 15500 | 13 | 2 |  | 2018-11-19 09:22 | 1567 | 142 |  | 33 | 10 | *샘플 채취 300mm ID:403 *후속A49211 래들 미개공 강제렌싱 1회 실시 ID:305.405 | [14 empty] | 85.27 | 70 | 0 | 0 | 0 |  | 650 | 400 | 선택 | 해제 | 0 | 0 | 300 |  | 650 | 400 | 선택 | 해제 | 해제 | 미정 | 미정 | 선택 | 미정 |  | 미정 | RB120.00 | C
B49121 | 2018-11-19 | 2 | C |  | 2 | A | 20MNCRS5HM5 | 소입성보증강 | C1 | BM#1 | 1632 | 52 | 1646 | 1574 | 47 | 9100 |  | 1 | 0.45 | 17 |  | 0 | 1578 | 1654 | 0 | 0.28 | 0 | 30 | 72 | 276 | Y |  | 2018-11-19 09:49 | 70 | 1090 | 33 | 32 | 31 | 30 | 29 | 28 | 27 | 26 | 25 | 23 | 22 | 19 | 16 | 16 | 27 | 31 | 16 | 0 | -0.3 |  | 50 | Y | -0.6 |  |  |  | 1.38 |  |  |  | N | N | N | N | 140 | 0.52 | 61 | 101508 | 103940 | 70 | 15700 | 16 | 2 |  | 2018-11-19 09:56 | 1578 | 126 |  | 19 | [16 empty] | 99.27 | 100 | 0 | 0 | 0 |  | 450 |  | 선택 | 선택 | 0 | 0 | 0 |  | 450 |  | 선택 | 선택 | 해제 | 미정 | 해제 | 미정 | 미정 |  | 미정 | BT180180 | H
A49211 | 2018-11-19 | 1 | C |  | 5 | A | 42CRMO4MS2 | 합금강 | E1 | BM#2 | 1592 | 56 | 1612 | 1554 | 51 | 7800 |  | 3 | 0.28 | 25 |  | -1.47 | 1563 | 1606 | 0.15 | 0 |  | 19 | 5 | 89 | N | 1 | 2018-11-19 09:54 | 70 | 1087 | 31 | 27 | 26 | 25 | 25 | 24 | 23 | 23 | 22 | 21 | 20 | 20 | 19 | 19 | 23 | 26 | 19 | 0 | -0.14 |  | 50.03 | Y | -0.2 |  |  |  |  | 0.8 |  |  | N | N | N | N | 190 | 0.47 | 64 | 104390 | 100900 | 7140 | 16000 | 13 | 2 |  | 2018-11-19 10:22 | 1563 | 153 |  | 54 |  | * 래들 미개공 강제렌싱 1회 실시 ID:301.401 | [14 empty] | 96.7 | 72.73 | 0 | 0 | 0 |  | 650 | 400 | 선택 | 해제 | 0 | 0 | 0 |  | 650 | 400 | 선택 | 해제 | 해제 | 미정 | 미정 | 선택 | 미정 |  | 미정 | BM510510 | C
B49122 | 2018-11-19 | 2 | C |  | 3 | A | 20MNCRS5HM5 | 소입성보증강 | C1 | BM#1 | 1628 | 46 | 1646 | 1586 | 38 | 7000 |  | 1 | 0.45 | 17 |  | 0 | 1575 | 1641 | 0 | 0.3 | 0 | 35 | 80 | 69 | Y |  | 2018-11-19 10:49 | 67 | 1099 | 15 | 18 | 27 | 30 | 31 | 31 | 31 | 30 | 29 | 28 | 26 | 25 | 23 | 23 | 27 | 31 | 23 | 31 | -0.2 | Y | 40.02 | Y | -0.4 |  |  |  | 1.56 |  |  |  | N | N | N | N | 130 | 0.53 | 63 | 101508 | 102460 | 30 | 15800 | 16 | 2 |  | 2018-11-19 10:51 | 1575 | 121 |  | 20 | [16 empty] | 99.76 | 100 | 0 | 0 | 0 |  | 450 |  | 선택 | 선택 | 0 | 0 | 0 |  | 450 |  | 선택 | 선택 | 해제 | 미정 | 해제 | 미정 | 미정 |  | 미정 | BT180180 | C
A49212 | 2018-11-19 | 1 | C |  | 6 | A | 42CRMO4MS2 | 합금강 | E1 | BM#2 | 1562 | 48 | 1606 | 1521 | 39 | 7600 |  | 3 | 0.29 | 26 |  | -1.35 | 1560 | 1600 | 0.17 | 0 |  | 20 | 41 | 114 | Y |  | 2018-11-19 11:13 | 67 | 1095 | 18 | 20 | 21 | 22 | 22 | 22 | 21 | 21 | 20 | 19 | 19 | 18 |  | 18 | 20 | 22 | 18 | 22 | -0.1 | Y | 40.02 | Y | -0.2 | [7 empty] | N | N | N | N | 230 | 0.48 | 56 | 104390 | 89960 | 7130 | 13900 | 13 | 2 |  | 2018-11-19 11:48 | 1560 | 134 |  | 42 | [16 empty] | 107.56 | 100 | 0 | 0 | 0 |  | 650 | 400 | 선택 | 해제 | 0 | 0 | 0 |  | 650 | 400 | 선택 | 해제 | 해제 | 미정 | 미정 | 선택 | 미정 |  | 미정 | BM510510 | C
B49123 | 2018-11-19 | 2 | C | 잔강최소화전 | 4 | A | 20MNCRS5HM5 | 소입성보증강 | C1 | BM#1 | 1598 | 50 | 1645 | 1545 | 44 | 8700 |  | 1 | 0.46 | 16 |  | -2.39 | 1580 | 1642 | 0 | 0.32 | 0 | 37 | 31 | 61 | Y |  | 2018-11-19 11:50 | 72 | 1093 | 20 | 26 | 30 | 32 | 33 | 33 | 32 | 31 | 30 | 28 | 26 | 25 |  | 25 | 29 | 33 | 25 | 0 | -0.23 | Y | 35.02 | Y | -0.2 |  |  |  | 1.42 |  |  |  | N | N | N | N | 120 | 0.52 | 60 | 101508 | 102090 | 50 | 3000 | 16 | 2 |  | 2018-11-19 11:55 | 1580 | 124 |  | 23 | [16 empty] | 101.51 | 100 | 0 | 3200 | 0 |  | 450 |  | 선택 | 선택 | 0 | 3400 | 0 |  | 450 |  | 선택 | 선택 | 해제 | 미정 | 미정 | 미정 | 미정 |  | 미정 | BT180180 | C
A49213 | 2018-11-19 | 1 | A |  | 7 | B | 42CRMO4MS2 | 합금강 | E1 | BM#2 | 1568 | 48 | 1606 | 1547 | 39 | 7100 |  | 3 | 0.28 | 25 |  | -1.21 | 1560 | 1595 | 0.21 | 0 |  | 33 | 46 | 57 | Y |  | 2018-11-19 12:14 | 67 | 1098 | 17 | 24 | 26 | 28 | 29 | 29 | 30 | 29 | 29 | 28 | 28 | 27 | 27 | 26 | 27 | 30 | 26 | 29 | -0.11 | Y | 34.98 | Y | -0.2 | [7 empty] | N | N | N | N | 220 | 0.47 | 67 | 92890 | 103710 | 7660 | 16300 | 13 | 2 |  | 2018-11-19 12:41 | 1560 | 129 |  | 40 |  | * L/D 잔강 7.6T에 슬러그나와 잔강이월 미실시함 이상공정 등록 및 생관통보 | [14 empty] | 83.5 | 100 | 0 | 0 | 0 |  | 650 | 400 | 선택 | 해제 | 0 | 0 | 0 |  | 650 | 400 | 선택 | 해제 | 해제 | 미정 | 미정 | 해제 | 선택 | 6 | 미정 | RB150.00 | C
B49124 | 2018-11-19 | 2 | A | 잔강최소화 | 5 | A | SCR420H1V | 소입성보증강 | C | BM#1 | 1592 | 47 | 1635 | 1547 | 40 | 7500 |  | 1 | 0.49 | 14 |  | 0 | 1574 | 1642 | 0 | 0.33 | 0 | 2 | 65 | 46 | Y |  | 2018-11-19 12:56 | 65 | 1088 | 21 | -9 | 25 | 25 | 25 | 26 | 27 | 26 | 26 | 25 |  |  |  | 25 | 18 | 27 | 25 | 26 | -0.13 | Y | 15.02 | Y | -0.2 | [7 empty] | N | N | N | N | 110 | 0.49 | 58 | 84590 | 86170 | 4950 | 15230 | 16 | 2 |  | 2018-11-19 13:02 | 1574 | 120 |  | 18 |  | *전공정지연 감속주입 | [14 empty] | 92.35 | 100 | 3100 | 0 | 0 |  | 410 |  | 선택 | 선택 | 3100 | 0 | 0 |  | 410 |  | 선택 | 선택 | 해제 | 미정 | 선택 | 해제 | 미정 |  | 미정 | BT180180 | C
A49214 | 2018-11-19 | 1 | A |  | 8 | B | 42CRMO4MS2 | 합금강 | E1 | BM#2 | 1569 | 51 | 1608 | 1527 | 43 | 6900 |  | 3 | 0.29 | 25 |  | -1.58 | 1546 | 1594 | 0.19 | 0 |  | 5 | 45 | 61 | Y |  | 2018-11-19 13:38 | 53 | 1095 | 25 | 25 | 25 | 25 | 25 | 24 | 24 | 24 | 23 | 23 | 22 | 22 |  | 22 | 24 | 25 | 22 | 25 | -0.05 |  | 44.98 | Y | 0 | [7 empty] | N | N | N | N | 210 | 0.48 | 57 | 111870 | 90640 | 7210 | 15000 | 13 | 2 |  | 2018-11-19 13:49 | 1546 | 124 |  | 26 | [16 empty] | 114.45 | 100 | 0 | 0 | 0 |  | 650 | 400 | 선택 | 해제 | 0 | 0 | 0 |  | 650 | 400 | 선택 | 해제 | 해제 | 미정 | 미정 | 선택 | 미정 |  | 미정 | BM510510 | C
B49125 | 2018-11-19 | 2 | A |  | 6 | A | SCR420H1V | 소입성보증강 | C | BM#1 | 1600 | 44 | 1636 | 1567 | 40 | 7300 |  | 1 | 0.47 | 16 |  | -2.28 | 1576 | 1628 | 0 | 0.34 | 0 | 30 | 73 | 46 | Y |  | 2018-11-19 13:56 | 67 | 1085 | 21 | 23 | 24 | 24 | 23 | 22 | 21 | 20 | 18 | 17 | 14 |  |  | 14 | 21 | 24 | 14 | 0 | -0.25 |  | 40 | Y | -0.6 | [7 empty] | N | N | N | N | 100 | 0.55 | 50 | 84590 | 91620 | 5000 | 15170 | 16 | 2 |  | 2018-11-19 14:10 | 1576 | 115 |  | 19 | [16 empty] | 87.61 | 100 | 0 | 0 | 0 |  | 410 |  | 선택 | 선택 | 0 | 0 | 0 |  | 410 |  | 선택 | 선택 | 해제 | 미정 | 선택 | 미정 | 미정 |  | 미정 | BT180180 | C
B49126 | 2018-11-19 | 2 | A |  | 7 | A | SCR420H1V | 소입성보증강 | C | BM#1 | 1610 | 43 | 1627 | 1577 | 39 | 6900 |  | 1 | 0.54 | 13 |  | -2.41 | 1570 | 1627 | 0 | 0.62 | 0 | 35 | 81 | 48 | Y |  | 2018-11-19 14:52 | 61 | 1088 | 11 | 21 | 28 | 31 | 31 | 31 | 31 | 29 | 28 | 27 | 26 | 23 |  | 23 | 27 | 31 | 23 | 31 | -0.2 | Y | 40.02 | Y | -0.6 | [7 empty] | N | N | N | N | 150 | 0.56 | 56 | 101508 | 103380 | 5000 | 15550 | 16 | 2 |  | 2018-11-19 14:56 | 1580 | 104 |  | 15 | [16 empty] | 93.69 | 100 | 0 | 0 | 0 |  | 410 |  | 선택 | 선택 | 0 | 0 | 0 |  | 410 |  | 선택 | 선택 | 해제 | 미정 | 선택 | 미정 | 미정 |  | 미정 | BT180180 | C
A49215 | 2018-11-19 | 1 | A |  | 9 | A | 42CRMO4MS2 | 합금강 | E1 | BM#2 | 1562 | 45 | 1562 | 1527 | 43 | 6600 |  | 3 | 0.29 | 27 |  | -0.33 | 1552 | 1562 | 0.17 | 0 |  | 19 | 6 | 58 | Y |  | 2018-11-19 14:43 | 59 | 1105 | 21 | 22 | 23 | 23 | 25 | 26 | 25 | 24 | 23 | 23 | 23 | 23 | 22 | 21 | 23 | 26 | 21 | 23 | -0.13 | Y | 39.97 | Y | -0.2 |  |  |  | 0.75 | 0.82 |  |  | N | N | N | N | 200 | 0.48 | 59 | 94900 | 95950 | 7120 | 15900 | 13 | 2 |  | 2018-11-19 14:44 | 1552 | 120 |  | 23 |  | *샘플채취:303 (수소측정함) | [14 empty] | 92.14 | 100 | 0 | 0 | 300 |  | 650 | 400 | 선택 | 해제 | 0 | 0 | 0 |  | 650 | 400 | 선택 | 해제 | 해제 | 미정 | 미정 | 선택 | 선택 | 2 | 미정 | BM510510 | C
B49127 | 2018-11-19 | 2 | A |  | 8 | A | SCR420H1V | 소입성보증강 | C | BM#1 | 1588 | 43 | 1637 | 1566 | 39 | 6500 |  | 1 | 0.56 | 13 |  | -2.2 | 1570 | 1622 | 0 | 0.55 | 0 | 37 | 32 | 49 | Y |  | 2018-11-19 15:55 | 61 | 1130 | 20 | 26 | 29 | 31 | 31 | 30 | 29 | 28 | 28 | 26 | 25 |  |  | 25 | 28 | 31 | 25 | 0 | -0.17 | Y | 34.98 | Y | -0.2 | [7 empty] | N | N | N | N | 140 | 0.55 | 52 | 101508 | 95440 | 5030 | 14170 | 16 | 2 |  | 2018-11-19 15:58 | 1581 | 105 |  | 12 |  | *A49217Heat L/D강제개공으로 나탕주입 이상재등록ID:106.206 | [14 empty] | 101.1 | 100 | 0 | 0 | 0 |  | 410 |  | 선택 | 선택 | 0 | 0 | 0 |  | 410 |  | 선택 | 선택 | 해제 | 미정 | 선택 | 미정 | 미정 |  | 미정 | BT180180 | H
A49216 | 2018-11-19 | 1 | A | TUNDISH교체전 | 10 | A | 42CRMO4MS2 | 합금강 | E1 | BM#2 | 1598 | 46 | 1584 | 1536 | 43 | 6900 |  | 3 | 0.29 | 26 |  | -1.15 | 1557 | 1592 | 0.21 | 0 |  | 20 | 42 | 57 | Y |  | 2018-11-19 15:41 | 64 | 1122 | 20 | 24 | 25 | 26 | 26 | 26 | 25 | 25 | 24 | 24 | 23 | 22 | 22 | 20 | 24 | 26 | 20 | 26 | -0.12 | Y | 50 | Y | -0.4 | [7 empty] | N | N | N | N | 190 | 0.48 | 66 | 77947 | 103340 | 7060 | 2700 | 13 | 2 |  | 2018-11-19 15:44 | 1557 | 118 |  | 27 |  |  | 0F03FEE08DF4419A9CF138A65A921D77 | 92C9F932D7574398B10712475FF46C5A |  | BC36F8A2C7074442BE227F1D1DA8119F | [10 empty] | 70.6 | 100 | 0 | 3500 | 0 |  | 650 | 400 | 선택 | 해제 | 0 | 3500 | 0 |  | 650 | 400 | 선택 | 해제 | 해제 | 미정 | 미정 | 선택 | 미정 |  | 미정 | BM510510 | C
A49217 | 2018-11-19 | 1 | A |  | 9 | A | SCR420H1V | 소입성보증강 | C | BM#1 | 1582 | 43 | 1613 | 1533 | 36 | 6600 |  | 3 | 0.28 | 18 |  | -1.15 | 1578 | 1603 | 0 | 10.53 |  | 33 | 47 | 53 | N | 1 | 2018-11-19 16:34 | 69 | 1118 | 20 | 24 | 26 | 28 | 28 | 27 | 27 | 26 | 26 | 25 | 24 |  |  | 24 | 26 | 28 | 24 | 26 | -0.11 | Y | 35.02 | Y | -0.2 | [7 empty] | N | N | N | N | 130 | 0.55 | 54 | 84590 | 99590 | 7110 | 16280 | 16 | 2 |  | 2018-11-19 16:53 | 1578 | 113 |  | 29 |  | *L/D강제개공으로 나탕주입 이상재등록ID:101.201 | [14 empty] | 79.39 | 100 | 0 | 0 | 0 |  | 410 |  | 선택 | 선택 | 0 | 0 | 0 |  | 410 |  | 선택 | 선택 | 해제 | 미정 | 미정 | 선택 | 미정 |  | 미정 | BT180180 | H
B49128 | 2018-11-19 | 2 | A | TUNDISH교체 | 1 | A | SM43CM2 | 탄소강 | SM45C | BM#2 | 1596 | 46 | 1645 | 1565 | 36 | 6800 |  | 1 | 0.54 | 21 |  | -2.3 | 1588 | 1650 | 0.33 | 0 | 0 | 2 | 66 | 56 | Y |  | 2018-11-19 17:05 | 93 | 1129 | -315 | -233 | 14 | 26 | 27 | 26 | 22 | 23 | 28 | 31 | 35 | 35 | 37 | 39 | 33 | 39 | 39 | 0 | 0 |  | 4.98 | Y | 0 |  | 3.44 | 3.26 | 1.4 |  |  |  | Y | N | N | M | 190 | 0.45 | 60 | 103704 | 94980 | 650 | 15100 | 8 | 1 |  | 2018-11-19 17:06 | 1588 | 140 |  | 35 |  | *SM45C로 강종변경 예정 *수소10분값 3.0PPM 초과로 바로 재측정함 13분값-3.44PPM 16분값-2.79PPM *수소10분값 초과 이상공정 등록및 생관통보 | [14 empty] | 109.28 | 100 | 700 | 0 | 0 |  | 650 | 700 | 선택 | 해제 | 700 | 0 | 0 |  | 650 | 700 | 선택 | 해제 | 해제 | 미정 | 미정 | 미정 | 미정 |  | 미정 | RB120.00 | C
A49218 | 2018-11-19 | 1 | A |  | 10 | A | SCR420H1V | 소입성보증강 | C | BM#1 | 1588 | 43 | 1608 | 1544 | 32 | 6000 |  | 3 | 0.29 | 15 |  | -1.84 | 1572 | 1608 | 0 | 10.54 |  | 5 | 46 | 49 | Y |  | 2018-11-19 17:31 | 63 | 1134 | 20 | 22 | 24 | 25 | 25 | 25 | 24 | 23 | 22 | 21 | 20 | 19 |  | 19 | 23 | 25 | 19 | 25 | -0.15 | Y | 40.02 | Y | -0.2 | [7 empty] | N | N | N | N | 120 | 0.55 | 57 | 101508 | 103600 | 7080 | 14360 | 16 | 2 |  | 2018-11-19 17:54 | 1572 | 106 |  | 29 |  | *TCM TORCH TIP 교체로 감속주입-감속주입 20%로 이상재및 생관통보 ID:106.206 | [14 empty] | 91.82 | 100 | 0 | 0 | 0 |  | 410 |  | 선택 | 선택 | 0 | 0 | 0 |  | 410 |  | 선택 | 선택 | 해제 | 미정 | 미정 | 선택 | 해제 |  | 미정 | BT180180 | C
B49129 | 2018-11-19 | 2 | A |  | 2 | A | SM43CM2 | 탄소강 | SM45C | BM#2 | 1583 | 49 | 1644 | 1563 | 33 | 6600 |  | 1 | 0.55 | 15 |  | -2.53 | 1568 | 1631 | 0.41 | 0 | 0 | 30 | 74 | 61 | Y |  | 2018-11-19 18:05 | 73 | 1142 | 37 | 34 | 33 | 32 | 31 | 31 | 31 | 30 | 29 | 29 | 27 | 26 | 25 | 25 | 31 | 33 | 25 | 31 | -0.16 |  | 50.03 | Y | -0.2 | [7 empty] | Y | Y | Y | Y | 180 | 0.47 | 61 | 95988 | 95570 | 10 | 15000 | 8 | 1 |  | 2018-11-19 18:39 | 1568 | 143 |  | 39 | [16 empty] | 100.93 | 100 | 0 | 0 | 0 |  | 650 | 700 | 선택 | 해제 | 0 | 0 | 0 |  | 650 | 700 | 선택 | 해제 | 해제 | 미정 | 미정 | 미정 | 미정 |  | 미정 | RB250.00 | C
A49219 | 2018-11-19 | 1 | A |  | 11 | A | SCR420H1V | 소입성보증강 | C | BM#1 | 1596 | 41 | 1614 | 1542 | 31 | 5800 |  | 3 | 0.29 | 16 |  | -1.91 | 1575 | 1614 | 0 | 10.67 |  | 19 | 7 | 52 | Y |  | 2018-11-19 18:25 | 66 | 1135 | 14 | 18 | 21 | 22 | 23 | 23 | 22 | 21 | 21 | 21 | 20 | 19 |  | 19 | 21 | 23 | 19 | 21 | -0.11 | Y | 35.02 | Y | -0.2 | [7 empty] | N | N | N | N | 110 | 0.53 | 55 | 101508 | 97590 | 7050 | 15510 | 16 | 2 |  | 2018-11-19 18:31 | 1575 | 103 |  | 34 |  | *TCM TORCH TIP 교체로 감속주입-감속주입 20%로 이상재및 생관통보 ID:101.201 | [14 empty] | 97.04 | 100 | 0 | 0 | 0 |  | 410 |  | 선택 | 선택 | 0 | 0 | 0 |  | 410 |  | 선택 | 선택 | 해제 | 미정 | 미정 | 선택 | 선택 | 10 | 미정 | BT180180 | C
B49130 | 2018-11-19 | 2 | A |  | 3 | A | SM43CM2 | 탄소강 | SM45C | BM#2 | 1624 | 46 | 1637 | 1566 | 30 | 5400 |  | 1 | 0.56 | 15 |  | -2.41 | 1559 | 1633 | 0 | 0.63 | 0 | 35 | 82 | 72 | Y |  | 2018-11-19 19:04 | 64 | 1137 | 22 | 21 | 22 | 23 | 24 | 23 | 23 | 22 | 21 | 20 | 18 | 17 |  | 17 | 21 | 24 | 17 | 23 | -0.2 | Y | 35.02 | Y | -0.2 | [7 empty] | Y | Y | Y | Y | 170 | 0.47 | 59 | 79990 | 92700 | 1250 | 15900 | 8 | 1 |  | 2018-11-19 19:02 | 1559 | 143 |  | 44 | [16 empty] | 85.14 | 0 | 0 | 0 | 0 |  | 650 | 700 | 선택 | 해제 | 0 | 0 | 0 |  | 650 | 700 | 선택 | 해제 | 해제 | 미정 | 미정 | 미정 | 미정 |  | 미정 | RB250.00 | H
A49220 | 2018-11-19 | 1 | A |  | 12 | A | SCR420H1V | 소입성보증강 | C | BM#1 | 1582 | 41 | 1614 | 1551 | 35 | 5800 |  | 3 | 0.3 | 17 |  | -1.53 | 1581 | 1614 | 0 | 11.89 |  | 20 | 43 | 41 | Y |  | 2018-11-19 19:33 | 72 | 1137 | 17 | 24 | 29 | 31 | 32 | 32 | 32 | 31 | 31 | 31 | 30 | 29 |  | 29 | 29 | 32 | 29 | 32 | -0.08 | Y | 35 | Y | -0.2 | [7 empty] | N | N | N | N | 100 | 0.55 | 56 | 101508 | 103240 | 7060 | 16430 | 16 | 2 |  | 2018-11-19 19:46 | 1581 | 97 |  | 25 |  | *자동:1528℃ 수동:1532℃ | [14 empty] | 92.11 | 100 | 0 | 0 | 0 |  | 410 |  | 선택 | 선택 | 0 | 0 | 0 |  | 410 |  | 선택 | 선택 | 해제 | 미정 | 미정 | 선택 | 미정 |  | 미정 | BT180180 | H
B49131 | 2018-11-19 | 2 | A |  | 4 | A | SM43CM2 | 탄소강 | SM45C | BM#2 | 1567 | 37 | 1637 | 1545 | 31 | 6100 |  | 1 | 0.53 | 15 |  | -2.3 | 1566 | 1628 | 0 | 1.47 | 0 | 37 | 33 | 66 | Y |  | 2018-11-19 20:22 | 71 | 1140 | 13 | 19 | 22 | 24 | 25 | 26 | 26 | 26 | 25 | 24 | 23 | 22 | 20 | 20 | 23 | 26 | 20 | 26 | -0.17 | Y | 35.03 | Y | -0.4 | [7 empty] | Y | Y | Y | Y | 160 | 0.47 | 60 | 95988 | 93990 | 90 | 15300 | 8 | 1 |  | 2018-11-19 20:19 | 1566 | 125 |  | 29 | [16 empty] | 102.17 | 100 | 0 | 0 | 0 |  | 650 | 700 | 선택 | 해제 | 0 | 0 | 0 |  | 650 | 700 | 선택 | 해제 | 해제 | 미정 | 미정 | 미정 | 미정 |  | 미정 | RB080.00 | C
A49221 | 2018-11-19 | 1 | A |  | 13 | A | SCR420H1V | 소입성보증강 | C | BM#1 | 1573 | 41 | 1615 | 1557 | 33 | 5500 |  | 3 | 0.3 | 17 |  | -1.84 | 1575 | 1615 | 0 | 14.91 |  | 33 | 48 | 65 | Y |  | 2018-11-19 20:32 | 66 | 1133 | 28 | 29 | 31 | 31 | 32 | 31 | 30 | 30 | 30 | 28 | 28 | 27 | 26 | 26 | 30 | 32 | 26 | 31 | -0.15 | Y | 40.02 | Y | -0.2 | [7 empty] | N | N | N | N | 150 | 0.53 | 60 | 101508 | 100940 | 7090 | 15200 | 16 | 2 |  | 2018-11-19 20:38 | 1575 | 98 |  | 26 |  | *주입중 전공정 요청으로 감속주입 | [14 empty] | 94.03 | 100 | 0 | 0 | 0 |  | 410 |  | 선택 | 선택 | 0 | 0 | 0 |  | 410 |  | 선택 | 선택 | 해제 | 미정 | 미정 | 선택 | 미정 |  | 미정 | BT180180 | H
A49222 | 2018-11-19 | 1 | B | TUNDISH교체전 | 14 | A | SCR420H1V | 소입성보증강 | C | BM#1 | 1589 | 40 | 1619 | 1558 | 31 | 5300 |  | 3 | 0.3 | 16 |  | -1.98 | 1577 | 1619 | 0 | 15.59 |  | 2 | 67 | 82 | Y |  | 2018-11-19 21:30 | 68 | 1084 | 24 | 28 | 30 | 30 | 31 | 30 | 30 | 29 | 29 | 28 | 27 |  |  | 27 | 29 | 31 | 27 | 30 | -0.13 | Y | 30.02 | Y | -0.2 | [7 empty] | N | N | N | N | 140 | 0.5 | 58 | 101348 | 97630 | 7020 | 3000 | 16 | 2 |  | 2018-11-19 21:41 | 1577 | 96 |  | 29 |  | *전공정 요청으로 감속주입 |  | 10D55BE8E686463D8606EF66F4F28715 | A849886E636442EC8A3DBA96B63C051E | C5EB2F525E474193AED72E83C090882B | [10 empty] | 96.84 | 100 | 0 | 3000 | 0 |  | 410 |  | 선택 | 선택 | 0 | 3000 | 0 |  | 410 |  | 선택 | 선택 | 해제 | 미정 | 미정 | 선택 | 미정 |  | 미정 | BT180180 | H
B49132 | 2018-11-19 | 2 | B |  | 5 | A | SM43CM2 | 탄소강 | SM45C | BM#2 | 1562 | 43 | 1617 | 1545 | 38 | 6500 |  | 1 | 0.54 | 15 |  | -2.42 | 1565 | 1616 | 0 | 0.94 | 0 | 5 | 47 | 29 | Y |  | 2018-11-19 21:24 | 70 | 1136 | 18 | 23 | 25 | 25 | 25 | 25 | 27 | 29 | 30 | 29 | 29 | 28 | 28 | 23 | 26 | 30 | 23 | 29 | -0.19 | Y | 36.25 | Y | -0.4 | [7 empty] | Y | Y | Y | Y | 150 | 0.47 | 63 | 89028 | 99110 | 480 | 15300 | 8 | 1 | 20 | 2018-11-19 21:25 | 1565 | 127 |  | 31 | [16 empty] | 93.32 | 100 | 0 | 0 | 0 |  | 650 | 700 | 선택 | 해제 | 0 | 0 | 0 |  | 650 | 700 | 선택 | 해제 | 해제 | 미정 | 미정 | 미정 | 미정 |  | 미정 | RB270.00 | C
B49133 | 2018-11-19 | 2 | B |  | 6 | A | SM45CB | 탄소강 | SM45C | BM#2 | 1576 | 36 | 1635 | 1565 | 31 | 5500 |  | 1 | 0.52 | 18 |  | -2.64 | 1560 | 1627 | 0 | 0.66 | 0 | 30 | 75 | 49 | Y |  | 2018-11-19 22:14 | 67 | 1133 | 22 | 24 | 27 | 29 | 29 | 29 | 29 | 28 | 27 | 26 | 25 | 23 |  | 23 | 27 | 29 | 23 | 29 | -0.15 | Y | 40.02 | Y | -0.4 | [7 empty] | Y | Y | Y | Y | 190 | 0.47 | 59 | 95062 | 92320 | 790 | 13100 | 8 | 1 | 30 | 2018-11-19 22:27 | 1560 | 135 |  | 47 |  | * 후 HEAT L/D 강제개공 ID: 406 | [14 empty] | 101.83 | 100 | 0 | 0 | 0 |  | 650 | 700 | 선택 | 해제 | 0 | 0 | 0 |  | 650 | 700 | 선택 | 해제 | 해제 | 미정 | 미정 | 미정 | 미정 |  | 미정 | RB250.00 | H
A49223 | 2018-11-19 | 1 | B | TUNDISH교체 | 1 | A | SCR420HQ | 소입성보증강 | C2 | BM#1 | 1617 | 47 | 1638 | 1540 | 39 | 7700 |  | 3 | 0.29 | 19 |  | -1.57 | 1602 | 1640 | 0 | 14.01 |  | 19 | 8 | 65 | Y |  | 2018-11-19 22:49 | 90 | 1142 | 24 | 29 | 25 | 34 | 39 | 41 | 42 | 42 | 44 | 43 | 43 |  |  | 43 | 38 | 44 | 43 | 0 | -0.1 |  | 9.98 | Y | 0 |  | 2.42 | 2.42 |  |  |  |  | N | N | N | N | 150 | 0.52 | 59 | 101508 | 101950 | 7130 | 14300 | 12 | 1 |  | 2018-11-19 22:55 | 1602 | 108 |  | 29 |  | *T/Dflux 유15kg 용120kg | [14 empty] | 93.17 | 100 | 1000 | 0 | 0 |  | 450 |  | 선택 | 선택 | 1000 | 0 | 0 |  | 450 |  | 선택 | 선택 | 해제 | 미정 | 미정 | 선택 | 미정 |  | 미정 | BT180180 | H
C47635 | 2018-11-19 | 3 | B |  | 7 | A | SM45CB | 탄소강 | SM45C | BM#2 | 1616 | 66 | 1647 | 1583 | 45 | 7600 |  | 2 | 0.46 | 17 |  | -2.08 | 1582 | 1638 | 82.6 | 0 | 10 | 12 | 63 | 116 | Y |  | 2018-11-19 23:06 | 89 | 1077 | 17 | 28 | 36 | 41 | 43 | 45 | 46 | 46 | 46 | 46 | 46 | 45 |  | 45 | 40 | 46 | 45 | 46 | -0.04 | Y | 24.93 | Y | -0.2 | [7 empty] | N | N | N | N | 180 | 0.47 | 58 | 93335 | 93880 | 90 | 14600 | 8 | 1 | 50 | 2018-11-19 23:40 | 1582 | 180 |  | 59 |  | * L/D 강제개공 ID: 301 * T/D 델타티 초과로 빅사이즈에서 일반사이즈로 변경 생관통보 | [14 empty] | 99.82 | 100 | 0 | 0 | 0 |  | 650 | 400 | 선택 | 해제 | 0 | 0 | 0 |  | 650 | 400 | 선택 | 해제 | 해제 | 미정 | 미정 | 미정 | 미정 |  | 미정 | BM510510 | C
A49224 | 2018-11-19 | 1 | B |  | 2 | A | SCR420HQ | 소입성보증강 | C2 | BM#1 | 1638 | 40 | 1636 | 1593 | 25 | 4700 |  | 3 | 0.3 | 16 |  | -2.04 | 1593 | 1636 | 0 | 12.66 |  | 20 | 44 | 74 | Y |  | 2018-11-19 23:38 | 81 | 1085 | 41 | 35 | 33 | 32 | 31 | 31 | 30 | 29 | 29 | 29 | 30 |  |  | 30 | 32 | 33 | 29 | 29 | -0.11 | Y | 35.02 | Y | 0.2 | [7 empty] | N | N | N | N | 140 | 0.55 | 52 | 84590 | 94280 | 7060 | 15200 | 12 | 1 |  | 2018-11-19 23:45 | 1593 | 105 |  | 41 | [16 empty] | 83.5 | 100 | 0 | 0 | 0 |  | 450 |  | 선택 | 선택 | 0 | 0 | 0 |  | 450 |  | 선택 | 선택 | 해제 | 미정 | 미정 | 선택 | 미정 |  | 미정 | BT180180 | H
B49134 | 2018-11-19 | 2 | B |  | 8 | A | SM45CB | 탄소강 | SM45C | BM#2 | 1602 | 51 | 1666 | 1567 | 34 | 7100 |  | 1 | 0.47 | 18 |  | -2.43 | 1567 | 1651 | 0 | 0.65 | 0 | 35 | 83 | 37 | Y |  | 2018-11-20 00:06 | 74 | 1134 | 43 | 40 | 38 | 37 | 36 | 35 | 34 | 33 | 32 | 30 | 29 | 27 |  | 27 | 35 | 38 | 27 | 0 | -0.24 |  | 45.03 | Y | -0.4 | [7 empty] | Y | Y | Y | Y | 170 | 0.47 | 59 | 95062 | 92930 | 240 | 12200 | 8 | 1 | 40 | 2018-11-20 00:32 | 1567 | 201 |  | 62 | [16 empty] | 102.05 | 100 | 0 | 0 | 0 |  | 650 | 700 | 선택 | 해제 | 0 | 0 | 0 |  | 650 | 700 | 선택 | 해제 | 해제 | 미정 | 미정 | 미정 | 미정 |  | 미정 | RB240.00 | C
B49135 | 2018-11-19 | 2 | B |  | 3 | A | SCR420HQ | 소입성보증강 | C2 | BM#1 | 1592 | 48 | 1665 | 1565 | 43 | 8300 |  | 1 | 0.46 | 18 |  | -2.1 | 1596 | 1652 | 0 | 0.64 | 0 | 37 | 34 | 44 | Y |  | 2018-11-20 00:35 | 84 | 1083 | 29 | 30 | 33 | 34 | 34 | 33 | 32 | 31 | 29 | 28 | 25 |  |  | 25 | 31 | 34 | 25 | 0 | -0.26 | Y | 35.02 | Y | -0.6 | [7 empty] | N | N | N | N | 130 | 0.55 | 55 | 101508 | 95050 | 5110 | 15300 | 12 | 1 |  | 2018-11-20 00:47 | 1596 | 144 |  | 38 | [16 empty] | 101.46 | 100 | 0 | 0 | 0 |  | 450 |  | 선택 | 선택 | 0 | 0 | 0 |  | 450 |  | 선택 | 선택 | 해제 | 미정 | 선택 | 해제 | 미정 |  | 미정 | BT180180 | H
B49136 | 2018-11-19 | 2 | B |  | 4 | B | SCR420HQ | 소입성보증강 | C2 | BM#1 | 1587 | 55 | 1664 | 1554 | 51 | 7400 |  | 3 | 0.29 | 16 |  | -1.41 | 1594 | 1623 | 0 | 12.43 |  | 2 | 68 | 39 | Y |  | 2018-11-20 01:20 | 82 | 1078 | 24 | 27 | 32 | 36 | 38 | 38 | 38 | 38 | 38 | 38 | 38 |  |  | 38 | 35 | 38 | 38 | 38 | 0 |  | 30 | Y | 0 | [7 empty] | N | N | N | N | 120 | 0.55 | 54 | 101508 | 98420 | 7050 | 15600 | 12 | 1 |  | 2018-11-20 01:28 | 1594 | 139 |  | 49 | [16 empty] | 96.31 | 100 | 0 | 0 | 0 |  | 450 |  | 선택 | 선택 | 0 | 0 | 0 |  | 450 |  | 선택 | 선택 | 해제 | 미정 | 미정 | 선택 | 미정 |  | 미정 | BT180180 | H
A49225 | 2018-11-19 | 1 | B |  | 9 | A | SM45CB | 탄소강 | SM45C | BM#2 | 1654 | 79 | 1636 | 1630 | 30 | 4700 |  | 1 | 0.43 | 21 |  | -1.91 | 1558 | 1623 | 0 | 0.48 | 0 | 33 | 49 | 64 | Y |  | 2018-11-20 01:46 | 65 | 1090 | 22 | 29 | 32 | 35 | 35 | 36 | 35 | 34 | 34 | 32 | 31 | 29 | 26 | 26 | 32 | 36 | 26 | 35 | -0.29 | Y | 35.02 | Y | -0.6 | [7 empty] | Y | Y | Y | Y | 160 | 0.47 | 61 | 95062 | 98980 | 2370 | 15000 | 8 | 1 | 10 | 2018-11-20 02:00 | 1558 | 160 |  | 25 | [16 empty] | 89.01 | 100 | 0 | 0 | 0 |  | 650 | 700 | 선택 | 해제 | 0 | 0 | 0 |  | 650 | 700 | 선택 | 해제 | 해제 | 미정 | 미정 | 미정 | 선택 | 8 | 미정 | RB210.00 | C
A49226 | 2018-11-19 | 1 | B |  | 5 | A | SCR420HQ | 소입성보증강 | C2 | BM#1 | 1594 | 50 | 1631 | 1541 | 40 | 7000 |  | 3 | 0.29 | 17 |  | -1.64 | 1587 | 1622 | 0 | 12.66 |  | 19 | 9 | 37 | Y |  | 2018-11-20 02:25 | 75 | 1088 | 37 | 32 | 31 | 31 | 30 | 29 | 28 | 28 | 28 | 27 | 28 |  |  | 28 | 30 | 31 | 27 | 28 | -0.11 | Y | 35.03 | Y | 0.2 | [7 empty] | N | N | N | N | 110 | 0.55 | 54 | 101508 | 95010 | 7100 | 15700 | 12 | 1 |  | 2018-11-20 02:32 | 1587 | 120 |  | 40 | [16 empty] | 10150800 | 100 | 0 | 0 | 0 |  | 450 |  | 선택 | 선택 | 0 | 0 | 0 |  | 450 |  | 선택 | 선택 | 해제 | 미정 | 미정 | 선택 | 미정 |  | 미정 | BT180180 | H
B49137 | 2018-11-19 | 2 | B |  | 10 | A | SM45CB | 탄소강 | SM45C | BM#2 | 1572 | 42 | 1604 | 1546 | 39 | 6000 |  | 1 | 0.44 | 20 |  | -2.5 | 1551 | 1613 | 0 | 0.9 | 0 | 30 | 76 | 43 | Y |  | 2018-11-20 02:30 | 58 | 1090 | 23 | 21 | 20 | 20 | 20 | 20 | 19 | 19 | 18 | 17 | 16 | 15 | 14 | 14 | 19 | 20 | 14 | 20 | -0.12 |  | 50 | Y | -0.2 | [7 empty] | Y | Y | Y | Y | 150 | 0.47 | 61 | 163362 | 94760 | 4050 | 15400 | 8 | 1 | 20 | 2018-11-20 02:31 | 1551 | 137 |  | 46 | [16 empty] | 165.43 | 100 | 0 | 0 | 0 |  | 650 | 700 | 선택 | 해제 | 0 | 0 | 0 |  | 650 | 700 | 선택 | 해제 | 해제 | 미정 | 미정 | 미정 | 미정 |  | 미정 | RB290.00 | C
A49227 | 2018-11-19 | 1 | B |  | 6 | B | SCR420HQ | 소입성보증강 | C2 | BM#1 | 1642 | 41 | 1614 | 1550 | 40 | 5500 |  | 3 | 0.29 | 17 |  | -1.5 | 1581 | 1614 | 0 | 14.64 |  | 20 | 45 | 41 | Y |  | 2018-11-20 03:20 | 69 | 1096 | 29 | 25 | 25 | 24 | 24 | 23 | 22 | 21 | 21 | 21 | 20 | 20 |  | 20 | 23 | 25 | 20 | 21 | -0.11 |  | 44.98 | Y | 0 | [7 empty] | N | N | N | N | 100 | 0.55 | 58 | 101508 | 103290 | 5140 | 15300 | 12 | 1 |  | 2018-11-20 03:29 | 1581 | 113 |  | 39 | [16 empty] | 92.07 | 100 | 0 | 0 | 0 |  | 450 |  | 선택 | 선택 | 0 | 0 | 0 |  | 450 |  | 선택 | 선택 | 해제 | 미정 | 미정 | 선택 | 미정 |  | 미정 | BT180180 | H
B49138 | 2018-11-19 | 2 | B |  | 11 | A | SM45C | 탄소강 | SM45C | BM#2 | 1563 | 49 | 1634 | 1536 | 44 | 8600 |  | 1 | 0.45 | 16 |  | -3 | 1572 | 1639 | 0 | 0.67 | 0 | 15 | 19 | 1025 | Y |  | 2018-11-20 03:42 | 79 | 1105 | 12 | 20 | 27 | 31 | 32 | 32 | 33 | 32 | 31 | 30 | 29 | 28 | 27 | 27 | 28 | 33 | 27 | 32 | -0.2 | Y | 29.98 | Y | -0.2 | [7 empty] | N | Y | Y | N | 190 | 0.47 | 64 | 43012 | 100740 | 20 | 13600 | 8 | 1 | 30 | 2018-11-20 03:52 | 1572 | 132 |  | 39 | [16 empty] | 41.8 | 100 | 0 | 0 | 0 |  | 650 | 400 | 선택 | 해제 | 0 | 0 | 0 |  | 650 | 400 | 선택 | 해제 | 해제 | 미정 | 미정 | 미정 | 미정 |  | 미정 | RB150.00 | C
A49228 | 2018-11-19 | 1 | B |  | 7 | A | SCR420HQ | 소입성보증강 | C2 | BM#1 | 1603 | 43 | 1616 | 1578 | 35 | 5500 |  | 3 | 0.29 | 16 |  | -1.5 | 1583 | 1615 | 0 | 10.87 |  | 37 | 35 | 38 | Y |  | 2018-11-20 04:20 | 71 | 1075 | 19 | 22 | 26 | 28 | 28 | 28 | 28 | 27 | 27 | 26 | 26 | 27 |  | 27 | 26 | 28 | 26 | 28 | -0.06 | Y | 35 | Y | 0.2 | [7 empty] | N | N | N | N | 150 | 0.55 | 59 | 101508 | 101640 | 6170 | 14000 | 12 | 1 |  | 2018-11-20 04:27 | 1583 | 112 |  | 39 |  | *전공정 요청 L/D잔강이월 미적용 | [14 empty] | 93.64 | 100 | 0 | 0 | 0 |  | 450 |  | 선택 | 선택 | 0 | 0 | 0 |  | 450 |  | 선택 | 선택 | 해제 | 미정 | 미정 | 선택 | 미정 |  | 미정 | BT180180 | H
B49139 | 2018-11-19 | 2 | D | TUNDISH교체전 | 12 | A | SM45C | 탄소강 | SM45C | BM#2 | 1576 | 47 | 1617 | 1535 | 34 | 6300 |  | 1 | 0.45 | 15 |  | -2.25 | 1546 | 1603 | 0 | 0.97 | 0 | 35 | 84 | 49 | Y |  | 2018-11-20 04:44 | 53 | 1092 | 22 | 21 | 20 | 21 | 21 | 21 | 20 | 20 | 19 | 19 | 18 | 17 |  | 17 | 20 | 21 | 17 | 21 | -0.1 | Y | 39.98 | Y | -0.2 | [7 empty] | N | N | N | N | 180 | 0.51 | 56 | 99116 | 95970 | 2430 | 2000 | 8 | 1 | 50 | 2018-11-20 04:47 | 1546 | 139 |  | 45 |  |  | AEF118D36A394319AADE5BCECBFCF489 | 76136B3A910C4CA48E733205F2757150 | B0750D502DFC4EDDA262B317A3C84E06 | [11 empty] | 100.73 | 100 | 0 | 2700 | 0 |  | 650 | 400 | 선택 | 해제 | 0 | 2610 | 0 |  | 650 | 400 | 선택 | 해제 | 해제 | 미정 | 미정 | 미정 | 미정 |  | 미정 | RB120.00 | C
A49229 | 2018-11-19 | 1 | D | TUNDISH교체전 | 8 | A | SCR420HQ | 소입성보증강 | C2 | BM#1 | 1599 | 41 | 1619 | 1568 | 32 | 6000 |  | 3 | 0.3 | 16 |  | -1.46 | 1584 | 1616 | 0 | 12.8 |  | 33 | 50 | 30 | Y |  | 2018-11-20 05:30 | 72 | 1081 | 24 | 31 | 33 | 34 | 34 | 34 | 34 | 33 | 32 | 32 | 31 | 32 |  | 32 | 32 | 34 | 31 | 34 | -0.04 | Y | 35.02 | Y | 0.2 | [7 empty] | N | N | N | N | 140 | 0.55 | 65 | 92983 | 106410 | 4740 | 1500 | 12 | 1 |  | 2018-11-20 05:50 | 1584 | 107 |  | 28 |  | *전공정 요청 L/D잔강이월 미적용 | A8F85F029BCC4D1CAB0F1CD79B305D41 | CBA4455D1942489FA8C079EEF4D9FF92 | 8DBAAB53976D418FA5C2692D39F56A04 | [11 empty] | 83.66 | 100 | 0 | 3000 | 0 |  | 450 |  | 선택 | 선택 | 0 | 3000 | 0 |  | 450 |  | 선택 | 선택 | 해제 | 미정 | 미정 | 미정 | 미정 |  | 미정 | BT180180 | H
B49140 | 2018-11-19 | 2 | D | TUNDISH교체 | 1 | A | AE4140M12 | 합금강 | D | BM#2 | 1579 | 53 | 1675 | 1535 | 43 | 8900 |  | 1 | 0.42 | 18 |  | -2.52 | 1580 | 1651 | 0.4 | 0 | 0 | 2 | 69 | 52 | Y |  | 2018-11-20 06:06 | 89 | 1079 | -428 | -219 | 34 | 30 | 27 | 33 | 38 | 40 | 41 | 42 | 43 | 43 | 43 | 43 | 38 | 43 | 43 | 43 | 0 |  | 12.93 | Y | 0 |  | 2.95 | 2.95 | 1.66 |  |  |  | N | N | N | N | 150 | 0.48 | 59 | 103548 | 98090 | 5140 | 15700 | 5 | 2 | 10 | 2018-11-20 06:12 | 1580 | 165 |  | 48 |  | * T/D FLUX 용탕부: 120KG / 유탕부: 15KG 투입 * 첫 HEAT 수소측정 기준초과(10분)이상공정 등록 및 생관통보. | [14 empty] | 101.37 | 100 | 750 | 0 | 0 |  | 650 | 400 | 선택 | 해제 | 750 | 0 | 0 |  | 650 | 400 | 선택 | 해제 | 선택 | 미정 | 선택 | 미정 | 미정 |  | 미정 | RB130.00 | C
A49230 | 2018-11-19 | 1 | D | TUNDISH교체 | 1 | A | STB2 | 베어링강 | STB (SF) | BM#1 | 1600 | 54 | 1599 | 1537 | 45 | 6900 |  | 3 | 0.29 | 29 |  | -1.21 | 1557 | 1599 | 0.21 | 0 |  | 19 | 10 | 52 | Y |  | 2018-11-20 06:53 | 101 | 1094 | 40 | 47 | 36 | 41 | 48 | 51 | 52 | 52 | 53 | 54 | 53 | 54 | 54 | 54 | 49 | 54 | 53 | 54 | -0.2 |  | 5 | Y | 0 |  | 2.3 | 2.3 |  |  |  |  | N | N | N | N | 230 | 0.44 | 68 | 101508 | 98000 | 7500 | 14800 | 4 | 2 |  | 2018-11-20 07:02 | 1557 | 129 |  | 30 |  | *T/Dflux 유15kg 용275kg | [14 empty] | 96.22 | 100 | 1500 | 0 | 0 |  | 650 |  | 선택 | 해제 | 1500 | 0 | 0 |  | 650 |  | 선택 | 해제 | 선택 | 미정 | 미정 | 선택 | 선택 |  | 미정 | BT180180 | H
B49141 | 2018-11-19 | 2 | D |  | 2 | A | AE4140M12 | 합금강 | D | BM#2 | 1632 | 47 | 1647 | 1577 | 39 | 7800 |  | 1 | 0.42 | 18 |  | -2.17 | 1574 | 1632 | 0.12 | 0 | 0 | 30 | 77 | 45 | Y |  | 2018-11-20 07:13 | 83 | 1083 | 43 | 40 | 40 | 40 | 40 | 39 | 39 | 37 | 37 | 36 | 35 | 34 | 32 | 32 | 38 | 40 | 32 | 40 | -0.16 |  | 50.03 | Y | -0.4 |  |  |  | 1.34 |  |  |  | N | N | N | N | 140 | 0.51 | 60 | 94968 | 100980 | 5040 | 15500 | 5 | 2 | 10 | 2018-11-20 07:14 | 1574 | 161 |  | 43 |  | * EMS TEST실시 샘플채취 ID:303/403(300mm) | [14 empty] | 89.59 | 100 | 0 | 0 | 300 |  | 300 | 200 | 선택 | 해제 | 0 | 0 | 300 |  | 300 | 200 | 선택 | 해제 | 선택 | 미정 | 선택 | 미정 | 미정 |  | 미정 | RB150.00 | H
A49231 | 2018-11-20 | 1 | D |  | 2 | A | STB2 | 베어링강 | STB (SF) | BM#1 | 1576 | 39 | 1564 | 1532 | 36 | 5400 |  | 3 | 0.29 | 25 |  | -1.53 | 1519 | 1564 | 0.18 | 0 |  | 20 | 46 | 73 | Y |  | 2018-11-20 07:39 | 63 | 1088 | 52 | 43 | 36 | 32 | 30 | 28 | 27 | 27 | 25 | 25 | 25 | 24 | 23 | 23 | 30 | 36 | 23 | 25 | -0.26 |  | 50 | Y | -0.2 |  |  |  | 1.45 |  |  |  | Y | Y | Y | Y | 220 | 0.48 | 64 | 101508 | 98670 | 7100 | 14500 | 4 | 2 |  | 2018-11-20 07:47 | 1519 | 135 |  | 52 | [16 empty] | 95.49 | 100 | 0 | 0 | 0 |  | 650 |  | 선택 | 해제 | 0 | 0 | 0 |  | 650 |  | 선택 | 해제 | 선택 | 미정 | 미정 | 선택 | 미정 |  | 미정 | BT180180 | H
B49142 | 2018-11-20 | 2 | D |  | 3 | A | AE4140M12 | 합금강 | D | BM#2 | 1594 | 44 | 1644 | 1567 | 40 | 7200 |  | 1 | 0.42 | 18 |  | -2.08 | 1562 | 1626 | 0.16 | 0 | 0 | 15 | 20 | 55 | Y |  | 2018-11-20 08:13 | 71 | 1088 | 31 | 29 | 29 | 29 | 29 | 28 | 27 | 26 | 24 | 24 | 23 | 23 |  | 23 | 27 | 29 | 23 | 29 | -0.13 |  | 45 | Y | 0 |  |  |  | 1.55 |  |  |  | N | N | N | N | 130 | 0.51 | 56 | 94968 | 94400 | 5180 | 13900 | 5 | 2 | 10 | 2018-11-20 08:14 | 1562 | 148 |  | 45 |  | * 샘플채취 ID:303/403(300mm) | [14 empty] | 95.45 | 100 | 0 | 0 | 300 |  | 650 | 400 | 선택 | 해제 | 0 | 0 | 300 |  | 650 | 400 | 선택 | 해제 | 선택 | 미정 | 선택 | 미정 | 미정 |  | 미정 | RB150.00 | H
A49232 | 2018-11-20 | 1 | D |  | 3 | A | STB2 | 베어링강 | STB (SF) | BM#1 | 1590 | 39 | 1574 | 1544 | 31 | 4900 |  | 3 | 0.32 | 25 |  | -1.68 | 1524 | 1574 | 0.21 | 0 |  | 37 | 36 | 62 | Y |  | 2018-11-20 08:38 | 68 | 1089 | 21 | 22 | 24 | 25 | 25 | 25 | 26 | 25 | 25 | 24 | 24 | 24 | 24 | 24 | 24 | 26 | 24 | 25 | -0.07 | Y | 29.98 | Y | 0 |  |  |  | 1.43 |  |  |  | Y | Y | Y | Y | 210 | 0.48 | 64 | 84590 | 97550 | 7020 | 14800 | 4 | 2 |  | 2018-11-20 09:06 | 1524 | 138 |  | 59 | [16 empty] | 79.02 | 100 | 0 | 0 | 0 |  | 650 |  | 선택 | 해제 | 0 | 0 | 0 |  | 650 |  | 선택 | 해제 | 선택 | 미정 | 미정 | 선택 | 미정 |  | 미정 | BT180180 | H
B49143 | 2018-11-20 | 2 | D |  | 4 | A | AE4140M12 | 합금강 | D | BM#2 | 1614 | 48 | 1636 | 1565 | 45 | 7700 |  | 1 | 0.4 | 19 |  | -1.81 | 1565 | 1626 | 0.15 | 0 | 0 | 35 | 85 | 53 | Y |  | 2018-11-20 09:22 | 74 | 1087 | 21 | 30 | 33 | 36 | 37 | 38 | 37 | 37 | 36 | 36 | 35 | 34 | 33 | 33 | 34 | 38 | 33 | 37 | -0.14 | Y | 35.02 | Y | -0.2 |  |  |  | 1.3 |  |  |  | N | N | N | N | 120 | 0.5 | 62 | 94968 | 102840 | 2120 | 14500 | 5 | 2 | 10 | 2018-11-20 09:31 | 1565 | 147 |  | 36 | [16 empty] | 88.01 | 100 | 0 | 0 | 0 |  | 650 | 400 | 선택 | 해제 | 0 | 0 | 0 |  | 650 | 400 | 선택 | 해제 | 선택 | 미정 | 선택 | 미정 | 선택 | 3 | 미정 | RB150.00 | H
A49233 | 2018-11-20 | 1 | D |  | 4 | A | STB2 | 베어링강 | STB (SF) | BM#1 | 1584 | 48 | 1558 | 1538 | 36 | 5800 |  | 3 | 0.3 | 25 |  | -1.01 | 1525 | 1558 | 0.23 | 0 |  | 33 | 51 | 56 | Y |  | 2018-11-20 10:02 | 69 | 1088 | 22 | 25 | 28 | 30 | 30 | 31 | 30 | 30 | 30 | 29 | 29 | 28 | 29 | 29 | 29 | 31 | 28 | 30 | -0.02 | Y | 30 | Y | 0.2 |  |  |  | 1.46 |  |  |  | Y | Y | Y | Y | 200 | 0.48 | 62 | 101508 | 96190 | 7110 | 16100 | 4 | 2 |  | 2018-11-20 10:10 | 1525 | 130 |  | 40 | [16 empty] | 97.79 | 100 | 0 | 0 | 0 |  | 650 |  | 선택 | 해제 | 0 | 0 | 0 |  | 650 |  | 선택 | 해제 | 선택 | 미정 | 미정 | 선택 | 미정 |  | 미정 | BT180180 | H
C47643 | 2018-11-20 | 3 | D |  | 5 | B | AE4140M12 | 합금강 | D | BM#2 | 1645 | 42 | 1650 | 1592 | 37 | 6700 |  | 1 | 0.41 | 21 |  | -2.2 | 1567 | 1632 | 0.14 | 0 | 0 | 2 | 70 | 32 | Y |  | 2018-11-20 10:36 | 76 | 1101 | 31 | 37 | 41 | 43 | 44 | 44 | 43 | 41 | 41 | 40 | 39 | 37 | 35 | 35 | 40 | 44 | 35 | 41 | -0.23 | Y | 39.98 | Y | -0.4 |  |  |  | 1.28 |  |  |  | N | N | N | N | 110 | 0.49 | 61 | 97828 | 99860 | 5140 | 14300 | 5 | 2 | 10 | 2018-11-20 10:39 | 1567 | 143 |  | 28 | [16 empty] | 94.16 | 100 | 0 | 0 | 0 |  | 650 | 400 | 선택 | 해제 | 0 | 0 | 0 |  | 650 | 400 | 선택 | 해제 | 선택 | 미정 | 선택 | 미정 | 미정 |  | 미정 | RB130.00 | C
A49234 | 2018-11-20 | 1 | D |  | 5 | A | STB2 | 베어링강 | STB (SF) | BM#1 | 1622 | 58 | 1555 | 1535 | 30 | 4900 |  | 3 | 0.29 | 25 |  | -0.95 | 1527 | 1555 | 0.17 | 0 |  | 19 | 11 | 53 | Y |  | 2018-11-20 11:31 | 71 | 1089 | 29 | 32 | 37 | 38 | 39 | 38 | 38 | 37 | 36 | 36 | 35 | 36 | 35 | 35 | 36 | 39 | 35 | 38 | -0.09 | Y | 45.03 | Y | 0 |  |  |  | 1.25 |  |  |  | Y | Y | Y | Y | 190 | 0.48 | 66 | 101508 | 100380 | 7090 | 15200 | 4 | 2 |  | 2018-11-20 11:39 | 1527 | 108 |  | 15 | 26 | [15 empty] | 95.45 | 100 | 0 | 0 | 0 |  | 650 |  | 선택 | 해제 | 0 | 0 | 0 |  | 650 |  | 선택 | 해제 | 선택 | 미정 | 미정 | 선택 | 미정 |  | 미정 | BT180180 | H
B49145 | 2018-11-20 | 2 | D |  | 6 | A | AE4140M12 | 합금강 | D | BM#2 | 1605 | 50 | 1597 | 1565 | 37 | 7400 |  | 1 | 0.39 | 19 |  | -1.8 | 1563 | 1629 | 0.15 | 0 | 0 | 30 | 78 | 49 | Y |  | 2018-11-20 11:51 | 72 | 1087 | 33 | 38 | 40 | 41 | 40 | 39 | 38 | 37 | 35 | 33 | 32 | 29 | 28 | 25 | 35 | 41 | 25 | 0 | -0.32 | Y | 50.02 | Y | -0.6 |  |  |  | 1.1 |  |  |  | Y | Y | Y | Y | 100 | 0.47 | 67 | 91503 | 103850 | 5150 | 15500 | 5 | 2 | 10 | 2018-11-20 11:52 | 1563 | 134 |  | 17 | [16 empty] | 84.3 | 100 | 0 | 0 | 0 |  | 650 | 400 | 선택 | 해제 | 0 | 0 | 0 |  | 650 | 400 | 선택 | 해제 | 선택 | 미정 | 선택 | 미정 | 미정 |  | 미정 | RB130.00 | C
A49235 | 2018-11-20 | 1 | D |  | 6 | A | STB2 | 베어링강 | STB (SF) | BM#1 | 1570 | 45 | 1551 | 1533 | 39 | 6000 |  | 3 | 0.3 | 25 |  | -0.72 | 1530 | 1551 | 0.23 | 0 |  | 15 | 21 | 65 | Y |  | 2018-11-20 12:30 | 74 | 1089 | 34 | 35 | 36 | 38 | 37 | 38 | 39 | 38 | 37 | 34 | 34 | 34 | 34 | 34 | 36 | 39 | 34 | 38 | -0.17 | Y | 30.02 | Y | 0 |  |  |  | 1.29 |  |  |  | Y | Y | Y | Y | 180 | 0.48 | 65 | 101508 | 102420 | 7070 | 16230 | 4 | 2 |  | 2018-11-20 12:36 | 1530 | 105 |  | 23 | [16 empty] | 93.08 | 100 | 0 | 0 | 0 |  | 650 |  | 선택 | 해제 | 0 | 0 | 0 |  | 650 |  | 선택 | 해제 | 선택 | 미정 | 미정 | 선택 | 미정 |  | 미정 | BT180180 | H
B49146 | 2018-11-20 | 2 | A | 잔강최소화전 | 7 | A | AE4140M12 | 합금강 | D | BM#2 | 1588 | 52 | 1597 | 1555 | 40 | 7500 |  | 1 | 0.43 | 20 |  | -2.21 | 1556 | 1620 | 0.14 | 0 | 0 | 20 | 47 | 69 | Y |  | 2018-11-20 12:41 | 65 | 1088 | 22 | 23 | 25 | 25 | 25 | 25 | 24 | 23 | 22 | 21 | 19 | 18 | 17 | 17 | 23 | 25 | 17 | 25 | -0.16 |  | 49.95 | Y | -0.2 |  |  |  | 1.1 |  |  |  | N | Y | Y | N | 150 | 0.48 | 61 | 102429 | 96620 | 5060 | 3000 | 5 | 2 | 10 | 2018-11-20 12:54 | 1556 | 141 |  | 36 | [16 empty] | 101.11 | 100 | 0 | 3919 | 0 |  | 650 | 400 | 선택 | 해제 | 0 | 3919 | 0 |  | 650 | 400 | 선택 | 해제 | 선택 | 미정 | 선택 | 미정 | 미정 |  | 미정 | RB150.00 | C
A49236 | 2018-11-20 | 1 | A |  | 7 | A | STB2 | 베어링강 | STB (SF) | BM#1 | 1611 | 51 | 1573 | 1540 | 36 | 5800 |  | 3 | 0.31 | 25 |  | -1.4 | 1531 | 1573 | 0.25 | 0 |  | 37 | 37 | 82 | Y |  | 2018-11-20 13:39 | 75 | 1089 | 35 | 39 | 42 | 44 | 44 | 44 | 43 | 42 | 42 | 41 | 40 | 39 | 38 | 38 | 41 | 44 | 38 | 44 | -0.12 | Y | 50.17 | Y | 0 |  |  |  | 1.24 |  |  |  | Y | Y | Y | Y | 230 | 0.44 | 70 | 100949 | 100740 | 7040 | 15100 | 4 | 2 |  | 2018-11-20 13:47 | 1531 | 111 |  | 22 |  | *전공정 지연으로 감속주입-정속주입 강종 감속으로 이상재 등록ID:102~106.202~206 *자동:1499℃ 수동:1498℃ | [14 empty] | 93.04 | 100 | 0 | 0 | 0 |  | 650 |  | 선택 | 해제 | 0 | 0 | 0 |  | 650 |  | 선택 | 해제 | 선택 | 미정 | 미정 | 선택 | 미정 |  | 미정 | BT180180 | H
B49147 | 2018-11-20 | 2 | A | 잔강최소화 | 8 | A | AE15B18C | 탄소강 | C1 | BM#2 | 1600 | 41 | 1665 | 1587 | 31 | 6500 |  | 1 | 0.46 | 16 |  | -2.81 | 1591 | 1668 | 0.33 | 0 | 0 | 28 | 1 | 24959 | Y |  | 2018-11-20 13:39 | 78 | 1109 | -182 | 2 | 19 | 23 | 25 | 26 | 27 | 27 | 26 | 25 |  |  |  | 25 | 16 | 27 | 25 | 0 | -0.13 | Y | 15 | Y | -0.2 | [7 empty] | N | N | N | N | 150 | 0.52 | 48 | 97630 | 95360 | 2890 | 16000 | 5 | 2 |  | 2018-11-20 13:48 | 1591 | 154 |  | 55 | [16 empty] | 101.17 | 100 | 2800 | 0 | 0 |  | 410 | 300 | 선택 | 선택 | 2800 | 0 | 0 |  | 410 | 300 | 선택 | 선택 | 해제 | 미정 | 미정 | 미정 | 선택 | 4 | 미정 | RB120.00 | C
C47647 | 2018-11-20 | 3 | A |  | 8 | A | STB2 | 베어링강 | STB (SF) | BM#1 | 1547 | 48 | 1589 | 1540 | 39 | 6300 |  | 3 | 0.31 | 25 |  | 51.78 | 1524 | 0 | 0.26 | 0 |  | 2 | 71 | 60 | Y |  | 2018-11-20 15:06 | 68 | 1101 | 35 | 40 | 42 | 43 | 43 | 43 | 42 | 41 | 41 | 40 | 40 | 39 | 38 | 38 | 41 | 43 | 38 | 43 | -0.11 | Y | 45 | Y | -0.2 |  |  |  | 1.37 |  |  |  | Y | Y | Y | Y | 220 | 0.48 | 64 | 100949 | 101500 | 7090 | 15370 | 4 | 2 |  | 2018-11-20 15:13 | 1524 | 111 |  | 9 | [16 empty] | 93.43 | 100 | 0 | 0 | 0 |  | 650 |  | 선택 | 해제 | 0 | 0 | 0 |  | 650 |  | 선택 | 해제 | 선택 | 미정 | 미정 | 선택 | 미정 |  | 미정 | BT180180 | H
B49148 | 2018-11-20 | 2 | A |  | 9 | A | AE15B18C | 탄소강 | C1 | BM#2 | 1590 | 47 | 1647 | 1556 | 43 | 7300 |  | 1 | 0.47 | 15 |  | -2.48 | 1575 | 1637 | 0.13 | 0 | 0 | 35 | 86 | 101 | Y |  | 2018-11-20 15:01 | 62 | 1087 | 22 | 22 | 25 | 26 | 26 | 26 | 25 | 25 | 24 | 23 | 22 | 21 |  | 21 | 24 | 26 | 21 | 26 | -0.12 | Y | 40.02 | Y | -0.2 | [7 empty] | N | N | N | N | 140 | 0.52 | 60 | 101002 | 101010 | 1240 | 15800 | 5 | 2 |  | 2018-11-20 15:00 | 1575 | 128 |  | 24 | 7 | *주입말 전공정 지연 감속주입 | [14 empty] | 99.31 | 100 | 0 | 0 | 0 |  | 410 | 300 | 선택 | 선택 | 0 | 0 | 0 |  | 410 | 300 | 선택 | 선택 | 해제 | 미정 | 미정 | 미정 | 미정 |  | 미정 | RB180.00 | C
A49237 | 2018-11-20 | 1 | A |  | 9 | A | STB2 | 베어링강 | STB (SF) | BM#1 | 1526 | 50 | 1567 | 1533 | 48 | 7000 |  | 3 | 0.3 | 25 |  | -1.54 | 1522 | 1567 | 0.16 | 0 |  | 33 | 52 | 123 | Y |  | 2018-11-20 15:49 | 66 | 1087 | 38 | 34 | 31 | 30 | 30 | 29 | 28 | 28 | 28 | 27 | 27 | 25 |  | 25 | 30 | 31 | 25 | 28 | -0.13 |  | 45 | Y | -0.4 |  |  |  | 1.13 |  |  |  | Y | Y | Y | Y | 210 | 0.48 | 58 | 101508 | 89770 | 7060 | 15880 | 4 | 2 |  | 2018-11-20 16:01 | 1522 | 122 |  | 31 | [16 empty] | 105.35 | 100 | 0 | 0 | 0 |  | 650 |  | 선택 | 해제 | 0 | 0 | 0 |  | 650 |  | 선택 | 해제 | 선택 | 미정 | 미정 | 선택 | 미정 |  | 미정 | BT180180 | H
B49149 | 2018-11-20 | 2 | A |  | 10 | A | AE15B18C | 탄소강 | C1 | BM#2 | 1618 | 48 | 1627 | 1574 | 33 | 6300 |  | 1 | 0.56 | 15 |  | -2.44 | 1574 | 1637 | 0.53 | 0 | 0 | 5 | 50 | 160 | Y |  | 2018-11-20 16:14 | 61 | 1133 | 17 | 22 | 27 | 28 | 29 | 29 | 28 | 27 | 26 | 25 | 24 | 23 | 21 | 20 | 25 | 29 | 20 | 0 | -0.2 | Y | 45.02 | Y | -0.2 | [7 empty] | Y | Y | Y | Y | 120 | 0.47 | 68 | 90014 | 106090 | 70 | 14200 | 5 | 2 |  | 2018-11-20 16:15 | 1574 | 115 |  | 14 | [16 empty] | 85.69 | 100 | 0 | 0 | 0 |  | 490 | 300 | 선택 | 선택 | 0 | 0 | 0 |  | 490 | 300 | 선택 | 선택 | 해제 | 미정 | 미정 | 미정 | 미정 |  | 미정 | RB140.00 | C
A49238 | 2018-11-20 | 1 | A |  | 10 | A | STB2 | 베어링강 | STB (SF) | BM#1 | 1550 | 48 | 1534 | 1537 | 44 | 6300 |  | 3 | 0.3 | 25 |  | -0.51 | 1519 | 1534 | 0.19 | 0 |  | 15 | 22 | 69 | Y |  | 2018-11-20 16:56 | 63 | 1131 | 23 | 27 | 29 | 30 | 31 | 31 | 30 | 29 | 28 | 28 | 28 | 27 | 26 | 26 | 28 | 31 | 26 | 28 | -0.11 | Y | 45.02 | Y | 0 |  |  |  | 1.22 |  |  |  | Y | Y | Y | Y | 200 | 0.48 | 65 | 84590 | 104430 | 7090 | 15240 | 4 | 2 |  | 2018-11-20 17:06 | 1519 | 117 |  | 26 | [16 empty] | 76 | 100 | 0 | 0 | 0 |  | 650 |  | 선택 | 해제 | 0 | 0 | 0 |  | 650 |  | 선택 | 해제 | 선택 | 미정 | 미정 | 선택 | 미정 |  | 미정 | BT180180 | H
B49150 | 2018-11-20 | 2 | A |  | 11 | A | AE15B18C | 탄소강 | C1 | BM#2 | 1603 | 42 | 1646 | 1577 | 27 | 5200 |  | 1 | 0.56 | 15 |  | -2.36 | 1578 | 1631 | 0.17 | 0 | 0 | 20 | 48 | 62 | Y |  | 2018-11-20 17:05 | 65 | 1132 | 13 | 18 | 21 | 22 | 22 | 23 | 22 | 21 | 20 | 19 | 18 | 17 |  | 17 | 20 | 23 | 17 | 22 | -0.2 | Y | 29.98 | Y | -0.2 | [7 empty] | N | Y | Y | N | 110 | 0.47 | 59 | 98076 | 93830 | 390 | 15500 | 5 | 2 |  | 2018-11-20 17:04 | 1578 | 123 |  | 35 |  | *빅사이즈 후속 | [14 empty] | 103.51 | 100 | 0 | 0 | 0 |  | 410 | 300 | 선택 | 선택 | 0 | 0 | 0 |  | 410 | 300 | 선택 | 선택 | 해제 | 미정 | 미정 | 미정 | 미정 |  | 미정 | RB180.00 | C
A49239 | 2018-11-20 | 1 | A |  | 11 | A | STB2 | 베어링강 | STB (SF) | BM#1 | 1570 | 45 | 1562 | 1530 | 40 | 6500 |  | 3 | 0.3 | 27 |  | -1.28 | 1523 | 1562 | 0.17 | 0 |  | 37 | 38 | 62 | Y |  | 2018-11-20 17:56 | 67 | 1129 | 25 | 27 | 30 | 31 | 32 | 33 | 33 | 32 | 32 | 32 | 31 | 31 | 31 | 30 | 31 | 33 | 30 | 32 | -0.04 | Y | 40.03 | Y | -0.2 |  |  |  | 1.23 |  |  |  | Y | Y | Y | Y | 190 | 0.48 | 66 | 101508 | 102200 | 7040 | 16380 | 4 | 2 |  | 2018-11-20 18:02 | 1523 | 123 |  | 33 | [16 empty] | 93.17 | 100 | 0 | 0 | 0 |  | 650 |  | 선택 | 해제 | 0 | 0 | 0 |  | 650 |  | 선택 | 해제 | 선택 | 미정 | 미정 | 선택 | 미정 |  | 미정 | BT180180 | H
B49151 | 2018-11-20 | 2 | A | TUNDISH교체전 | 12 | A | AE15B18C | 탄소강 | C1 | BM#2 | 1595 | 43 | 1644 | 1564 | 35 | 6900 |  | 1 | 0.54 | 15 |  | 0 | 1581 | 1637 | 0.12 | 0 | 0 | 19 | 12 | 211 | Y |  | 2018-11-20 18:17 | 68 | 1139 | 13 | 17 | 20 | 22 | 23 | 24 | 24 | 23 | 22 | 21 | 21 | 20 | 19 | 19 | 21 | 24 | 19 | 0 | -0.14 | Y | 35.03 | Y | -0.2 | [7 empty] | N | N | N | N | 100 | 0.52 | 60 | 100312 | 103710 | -710 | 2500 | 5 | 2 |  | 2018-11-20 18:17 | 1581 | 124 |  | 26 |  |  | 0951DA40CCE5475F90E5F42CE56AAE4A | B831DACF3F04442D864C53D86A87B1A0 | 2487DF86D40C4F299E9353035B7974D5 | [11 empty] | 97.39 | 100 | 0 | 2645 | 0 |  | 410 | 300 | 선택 | 선택 | 0 | 2639 | 0 |  | 410 | 300 | 선택 | 선택 | 해제 | 미정 | 미정 | 미정 | 미정 |  | 미정 | RB140.00 | C
A49240 | 2018-11-20 | 1 | A |  | 12 | A | STB2 | 베어링강 | STB (SF) | BM#1 | 1613 | 41 | 1571 | 1531 | 37 | 5300 |  | 3 | 0.3 | 26 |  | -1 | 1541 | 1571 | 0.2 | 0 |  | 28 | 2 | 110 | Y |  | 2018-11-20 18:50 | 85 | 1139 | 28 | 31 | 35 | 38 | 40 | 40 | 40 | 41 | 41 | 41 | 40 |  |  | 40 | 38 | 41 | 40 | 41 | -0.07 | Y | 15 | Y | -0.2 |  |  |  | 0.97 |  |  |  | Y | Y | Y | Y | 180 | 0.48 | 54 | 84590 | 86390 | 7120 | 15720 | 4 | 2 |  | 2018-11-20 18:57 | 1541 | 133 |  | 48 | [16 empty] | 90.71 | 100 | 0 | 0 | 0 |  | 650 |  | 선택 | 해제 | 0 | 0 | 0 |  | 650 |  | 선택 | 해제 | 선택 | 미정 | 미정 | 선택 | 미정 |  | 미정 | BT180180 | H
B49152 | 2018-11-20 | 2 | A | TUNDISH교체 | 1 | A | SNCM439P | 합금강 | SNCM439계 | BM#2 | 1567 | 52 | 1657 | 1554 | 49 | 9800 |  | 1 | 0.54 | 22 |  | -2.45 | 1584 | 1658 | 0.21 | 0 | 0 | 35 | 87 | 57 | Y |  | 2018-11-20 19:29 | 97 | 1136 | -396 | -209 | -808 | -944 | [9 empty] | -944 | 0 | -808 | 0 | 0 | 0 |  | 0.83 | Y | 9.99 |  | 3.23 | 3.23 | 1.53 |  |  |  | N | N | N | N | 190 | 0.18 | 67 | 101268 | 106240 | -240 | 15500 | 11 | 1 |  | 2018-11-20 19:33 | 1584 | 152 |  | 41 |  | *T/D 플럭스 120/15KG *T/D 교체 슬리브롱노즐사용 *L/D첫 HEAT 생왕겨 투입 *램핑업중 L/D 막힘 강제개공 301.401이상재등록 *래들강제개공으로 정속미준수 이상공정 등록및 생관통보 * 수소 10분값 기준치 초과 이상공정 등록및 생관통보 * 수소 10분값 3.0PPM초과 강제개공및 온도계이상으로 재측정 못함. 사무실통보 | [14 empty] | 95.54 | 100 | 700 | 0 | 0 |  | 650 | 400 | 선택 | 해제 | 700 | 0 | 0 |  | 650 | 400 | 선택 | 해제 | 선택 | 미정 | 미정 | 미정 | 미정 |  | 미정 | BT180180 | C
A49241 | 2018-11-20 | 1 | A |  | 13 | A | STB2 | 베어링강 | STB (SF) | BM#1 | 1573 | 43 | 1545 | 1540 | 39 | 5600 |  | 3 | 0.3 | 26 |  | -1.07 | 1530 | 1562 | 0.2 | 0 |  | 33 | 53 | 49 | Y |  | 2018-11-20 19:52 | 74 | 1098 | 40 | 37 | 35 | 35 | 35 | 34 | 34 | 34 | 34 | 33 | 33 | 33 | 32 | 32 | 34 | 35 | 32 | 35 | -0.05 | Y | 55 | Y | 0 |  |  |  | 1.11 |  |  |  | Y | Y | Y | Y | 230 | 0.48 | 70 | 101508 | 107610 | 7100 | 15180 | 4 | 2 |  | 2018-11-20 20:03 | 1530 | 123 |  | 40 | [16 empty] | 88.81 | 100 | 0 | 0 | 0 |  | 650 |  | 선택 | 해제 | 0 | 0 | 0 |  | 650 |  | 선택 | 해제 | 선택 | 미정 | 미정 | 선택 | 미정 |  | 미정 | BT180180 | H
B49153 | 2018-11-20 | 2 | B | 잔강최소화전 | 2 | A | SNCM439P | 합금강 | SNCM439계 | BM#2 | 1582 | 46 | 1624 | 1534 | 39 | 7400 |  | 1 | 0.53 | 20 |  | -2.35 | 1560 | 1622 | 0.18 | 0 | 0 | 5 | 51 | 51 | Y |  | 2018-11-20 20:27 | 73 | 1133 | 36 | 33 | 31 | 30 | 29 | 28 | 27 | 26 | 26 | 25 | 24 |  |  | 24 | 29 | 31 | 24 | 0 | -0.18 |  | 39.97 | Y | -0.2 | [7 empty] | N | N | N | N | 180 | 0.5 | 57 | 88956 | 94610 | 1390 | 3000 | 11 | 1 |  | 2018-11-20 20:54 | 1567 | 158 |  | 53 | [16 empty] | 93.2 | 100 | 0 | 3100 | 0 |  | 650 | 400 | 선택 | 해제 | 0 | 3100 | 0 |  | 650 | 400 | 선택 | 해제 | 선택 | 미정 | 미정 | 미정 | 미정 |  | 미정 | RB120.00 | C
A49242 | 2018-11-20 | 1 | B |  | 14 | A | STB2 | 베어링강 | STB (SF) | BM#1 | 1591 | 41 | 1571 | 1544 | 39 | 5600 |  | 3 | 0.31 | 25 |  | -1.49 | 1527 | 1571 | 0.24 | 0 |  | 15 | 23 | 45 | Y |  | 2018-11-20 20:55 | 71 | 1132 | 31 | 31 | 31 | 31 | 31 | 31 | 31 | 30 | 30 | 29 | 29 | 29 | 28 | 28 | 30 | 31 | 28 | 31 | -0.05 | Y | 50 | Y | -0.2 |  |  |  | 1.21 |  |  |  | Y | Y | Y | Y | 220 | 0.48 | 65 | 118426 | 101240 | 7050 | 15400 | 4 | 2 |  | 2018-11-20 21:02 | 1527 | 136 |  | 51 | [16 empty] | 109.55 | 100 | 0 | 0 | 0 |  | 650 |  | 선택 | 해제 | 0 | 0 | 0 |  | 650 |  | 선택 | 해제 | 선택 | 미정 | 미정 | 선택 | 미정 |  | 미정 | BT180180 | H
B49154 | 2018-11-20 | 2 | B | 잔강최소화 | 3 | B | AE4330VM2 | 합금강 | SNCM439계 | BM#2 | 1596 | 58 | 1646 | 1575 | 47 | 9000 |  | 1 | 0.53 | 17 |  | -2.06 | 1576 | 1641 | 0.17 | 0 | 0 | 20 | 49 | 46 | Y |  | 2018-11-20 21:47 | 83 | 1135 | -257 | 30 | 36 | 37 | 37 | 39 | 38 | 38 | 37 | 36 | 34 |  |  | 34 | 28 | 39 | 34 | 37 | -0.2 | Y | 25 | Y | -0.4 |  |  |  | 1.8 |  |  |  | N | N | N | N | 170 | 0.48 | 53 | 92683 | 97490 | 5360 | 15300 | 11 | 1 |  | 2018-11-20 21:48 | 1576 | 168 |  | 47 | [16 empty] | 101.68 | 100 | 4700 | 0 | 0 |  | 650 | 400 | 선택 | 선택 | 4700 | 0 | 0 |  | 650 | 400 | 선택 | 선택 | 선택 | 미정 | 선택 | 미정 | 선택 | 2 | 미정 | RB158.75 | C
A49243 | 2018-11-20 | 1 | B |  | 15 | A | STB2 | 베어링강 | STB (SF) | BM#1 | 1584 | 45 | 1571 | 1535 | 36 | 6000 |  | 3 | 0.3 | 28 |  | -1.12 | 1524 | 1560 | 0.17 | 0 |  | 37 | 39 | 41 | Y |  | 2018-11-20 22:17 | 68 | 1138 | 26 | 29 | 32 | 34 | 34 | 34 | 34 | 34 | 34 | 33 | 33 | 33 | 32 | 32 | 32 | 34 | 32 | 34 | -0.04 | Y | 44.97 | Y | -0.2 |  |  |  | 1.21 |  |  |  | Y | Y | Y | Y | 210 | 0.48 | 63 | 101508 | 98270 | 7030 | 16400 | 4 | 2 |  | 2018-11-20 22:22 | 1524 | 147 |  | 36 | [16 empty] | 96.77 | 100 | 0 | 0 | 0 |  | 650 |  | 선택 | 해제 | 0 | 0 | 0 |  | 650 |  | 선택 | 해제 | 선택 | 미정 | 미정 | 선택 | 미정 |  | 미정 | BT180180 | H
B49155 | 2018-11-20 | 2 | B |  | 4 | A | AE4330VM2 | 합금강 | SNCM439계 | BM#2 | 1589 | 54 | 1644 | 1566 | 47 | 9400 |  | 1 | 0.56 | 19 |  | -2.4 | 1565 | 1635 | 0.27 | 0 | 0 | 19 | 13 | 57 | Y |  | 2018-11-20 22:44 | 72 | 1124 | 32 | 30 | 31 | 31 | 31 | 30 | 29 | 28 | 27 | 26 | 24 | 23 | 21 | 21 | 28 | 31 | 21 | 31 | -0.2 |  | 50 | Y | -0.4 |  |  |  | 1.16 |  |  |  | N | N | N | N | 160 | 0.5 | 60 | 103651 | 100880 | 5460 | 15500 | 11 | 1 |  | 2018-11-20 22:42 | 1565 | 156 |  | 46 |  | * 샘플채취 ID:303/403(300mm) | [14 empty] | 98.48 | 100 | 0 | 0 | 300 |  | 650 | 400 | 선택 | 선택 | 0 | 0 | 300 |  | 650 | 400 | 선택 | 선택 | 선택 | 미정 | 선택 | 미정 | 미정 |  | 미정 | RB133.35 | C
A49244 | 2018-11-20 | 1 | B |  | 16 | A | STB2 | 베어링강 | STB (SF) | BM#1 | 1606 | 52 | 1576 | 1550 | 50 | 5300 |  | 3 | 0.3 | 28 |  | -1.32 | 1534 | 1576 | 0.17 | 0 |  | 28 | 3 | 39 | Y |  | 2018-11-20 23:19 | 78 | 1112 | 31 | 35 | 39 | 42 | 43 | 44 | 43 | 43 | 43 | 43 | 43 | 43 | 42 | 42 | 41 | 44 | 42 | 43 | -0.02 | Y | 35.02 | Y | -0.2 |  |  |  | 0.97 |  |  |  | Y | Y | Y | Y | 200 | 0.48 | 62 | 101508 | 96610 | 7040 | 15800 | 4 | 2 |  | 2018-11-20 23:31 | 1534 | 154 |  | 38 | [16 empty] | 98.08 | 100 | 0 | 0 | 0 |  | 650 |  | 선택 | 해제 | 0 | 0 | 0 |  | 650 |  | 선택 | 해제 | 선택 | 미정 | 미정 | 선택 | 미정 |  | 미정 | BT180180 | H
B49156 | 2018-11-20 | 2 | B |  | 5 | A | AE4330VM2 | 합금강 | SNCM439계 | BM#2 | 1643 | 53 | 1665 | 1596 | 39 | 8100 |  | 1 | 0.57 | 21 |  | -2.44 | 1570 | 1646 | 0.58 | 0 | 0 | 35 | 88 | 24 | Y |  | 2018-11-21 | 77 | 1119 | 19 | 28 | 35 | 39 | 42 | 42 | 42 | 42 | 41 | 40 | 39 | 38 | 36 | 36 | 37 | 42 | 36 | 42 | -0.15 | Y | 39.1 | Y | -0.4 |  |  |  | 0.81 |  |  |  | N | N | N | N | 150 | 0.48 | 60 | 81696 | 97340 | 5110 | 15000 | 11 | 1 |  | 2018-11-21 00:03 | 1570 | 154 |  | 33 |  | * T/D 델타티 초과로 빅사이즈에서 일반 사이즈로 변경 요청 함. | [14 empty] | 79.74 | 100 | 0 | 0 | 0 |  | 650 | 400 | 선택 | 선택 | 0 | 0 | 0 |  | 650 | 400 | 선택 | 선택 | 선택 | 미정 | 선택 | 미정 | 미정 |  | 미정 | RB139.70 | C
A49245 | 2018-11-20 | 1 | B |  | 17 | A | STB2 | 베어링강 | STB (SF) | BM#1 | 1656 | 50 | 1575 | 1551 | 28 | 4500 |  | 3 | 0.3 | 28 |  | -1.16 | 1535 | 1572 | 0.17 | 0 |  | 33 | 54 | 31 | Y |  | 2018-11-21 00:14 | 79 | 1082 | 41 | 42 | 43 | 44 | 44 | 45 | 45 | 44 | 44 | 43 | 43 | 42 | 42 | 41 | 43 | 45 | 41 | 44 | -0.09 | Y | 45.02 | Y | -0.2 |  |  |  | 1.13 |  |  |  | Y | Y | Y | Y | 190 | 0.44 | 71 | 101508 | 99930 | 7080 | 15400 | 4 | 2 |  | 2018-11-21 00:22 | 1535 | 151 |  | 47 |  | *준 빅사이즈 온도 높아 할당 불가 사이즈 변경 요청함 생관통보 *전공정 요청 감속주입 정속유지 강종 감속주입 이상공정 등록 | [14 empty] | 95.22 | 100 | 0 | 0 | 0 |  | 650 |  | 선택 | 해제 | 0 | 0 | 0 |  | 650 |  | 선택 | 해제 | 선택 | 미정 | 미정 | 선택 | 미정 |  | 미정 | BT180180 | H
B49157 | 2018-11-20 | 2 | B |  | 6 | A | AE4330VM2 | 합금강 | SNCM439계 | BM#2 | 1566 | 54 | 1644 | 1545 | 41 | 8500 |  | 1 | 0.5 | 18 |  | -1.94 | 1554 | 1618 | 0.2 | 0 | 0 | 5 | 52 | 28 | Y |  | 2018-11-21 01:13 | 61 | 1092 | 34 | 33 | 32 | 31 | 31 | 31 | 30 | 29 | 27 | 26 | 25 | 24 | 22 | 20 | 28 | 32 | 20 | 31 | -0.22 |  | 55.02 | Y | -0.4 |  |  |  | 1.27 |  |  |  | N | N | N | N | 190 | 0.45 | 66 | 93511 | 98260 | 5420 | 15800 | 11 | 1 |  | 2018-11-21 01:13 | 1554 | 143 |  | 24 | 15 | * 샘플채취 ID:305/405(300mm) - 강압하 TEST STR#1,2 W/M 9.,10 ( 4mm ) | [14 empty] | 90.7 | 100 | 0 | 0 | 300 |  | 650 | 400 | 선택 | 선택 | 0 | 0 | 300 |  | 650 | 400 | 선택 | 선택 | 선택 | 미정 | 선택 | 미정 | 미정 |  | 미정 | RB203.20 | C
A49246 | 2018-11-20 | 1 | B |  | 18 | A | STB2 | 베어링강 | STB (SF) | BM#1 | 1653 | 49 | 1577 | 1550 | 29 | 4800 |  | 3 | 0.3 | 28 |  | -1.21 | 1530 | 1569 | 0.14 | 0 |  | 15 | 24 | 35 | Y |  | 2018-11-21 01:15 | 74 | 1083 | 40 | 38 | 37 | 37 | 38 | 38 | 37 | 37 | 36 | 36 | 36 | 36 | 36 | 36 | 37 | 38 | 36 | 38 | -0.03 | Y | 45 | Y | 0 |  |  |  | 1.3 |  |  |  | Y | Y | Y | Y | 180 | 0.48 | 68 | 101508 | 102200 | 7050 | 14500 | 4 | 2 |  | 2018-11-21 01:26 | 1530 | 158 |  | 57 |  | *후속 HEAT 감속으로 준빅사이즈 조건 안됨 생관요청 사이즈 변경 | [14 empty] | 93.38 | 100 | 0 | 0 | 0 |  | 650 |  | 선택 | 해제 | 0 | 0 | 0 |  | 650 |  | 선택 | 해제 | 선택 | 미정 | 미정 | 선택 | 미정 |  | 미정 | BT180180 | H
B49158 | 2018-11-20 | 2 | B |  | 7 | A | AE4330VM2 | 합금강 | SNCM439계 | BM#2 | 1572 | 50 | 1625 | 1544 | 36 | 7600 |  | 1 | 0.5 | 20 |  | -2.29 | 1549 | 1608 | 0.31 | 0 | 0 | 20 | 50 | 44 | Y |  | 2018-11-21 02:10 | 56 | 1079 | 17 | 18 | 19 | 20 | 20 | 20 | 19 | 18 | 18 | 17 | 16 | 15 | 13 | 12 | 18 | 20 | 12 | 20 | -0.16 | Y | 49.97 | Y | -0.2 |  |  |  | 0.94 |  |  |  | N | N | N | N | 180 | 0.45 | 66 | 92715 | 97790 | 1050 | 15500 | 11 | 1 |  | 2018-11-21 02:08 | 1549 | 141 |  | 36 |  | * 전공정 요청으로 L/D 잔강 이월 없이 작업 함. | [14 empty] | 94.03 | 100 | 0 | 0 | 0 |  | 650 | 600 | 선택 | 선택 | 0 | 0 | 0 |  | 650 | 600 | 선택 | 선택 | 선택 | 미정 | 해제 | 미정 | 미정 |  | 미정 | RB209.55 | C
A49248 | 2018-11-20 | 1 | B |  | 19 | A | STB2 | 베어링강 | STB (SF) | BM#1 | 1601 | 43 | 1574 | 1557 | 32 | 5000 |  | 3 | 0.3 | 25 |  | -1.35 | 1526 | 1565 | 0.23 | 0 |  | 28 | 4 | 36 | Y |  | 2018-11-21 03:14 | 70 | 1080 | 32 | 41 | 44 | 45 | 45 | 44 | 44 | 44 | 43 | 42 | 42 | 41 | 40 | 40 | 42 | 45 | 40 | 44 | -0.1 | Y | 49.98 | Y | 0 |  |  |  | 1.33 |  |  |  | Y | Y | Y | Y | 230 | 0.42 | 69 | 84590 | 89700 | 7130 | 13100 | 4 | 2 |  | 2018-11-21 03:20 | 1526 | 96 |  | 8 |  | *전공정 요청 감속주입 정속유지 강종 감속주입 | [14 empty] | 87.48 | 100 | 0 | 0 | 0 |  | 650 |  | 선택 | 해제 | 0 | 0 | 0 |  | 650 |  | 선택 | 해제 | 선택 | 미정 | 미정 | 선택 | 미정 |  | 미정 | BT180180 | H
B49159 | 2018-11-20 | 2 | B | TUNDISH교체전 | 8 | A | AE4330VM2 | 합금강 | SNCM439계 | BM#2 | 1561 | 47 | 1625 | 1526 | 40 | 8300 |  | 1 | 0.52 | 19 |  | -2.03 | 1550 | 1607 | 0.5 | 0 | 0 | 19 | 14 | 40 | Y |  | 2018-11-21 03:21 | 57 | 1089 | 10 | 16 | 20 | 23 | 24 | 24 | 24 | 23 | 23 | 22 | 21 | 20 | 19 | 16 | 20 | 24 | 16 | 24 | -0.16 | Y | 49.98 | Y | -0.4 |  |  |  | 1.16 |  |  |  | N | N | N | N | 170 | 0.45 | 70 | 107959 | 104780 | -1730 | 2000 | 11 | 1 |  | 2018-11-21 03:37 | 1550 | 145 |  | 35 |  | * 전공정 요청으로 L/D 잔강 이월 없이 작업 함. | CA8CC2D9C4B44E3E87EFED5C61256464 | EF9564C2841340C7A48DC1EB21F42B5A | B259F0CB24DE4C019CBC8833C30BB4E1 | [11 empty] | 104.76 | 100 | 0 | 2750 | 0 |  | 650 | 400 | 선택 | 선택 | 0 | 2510 | 0 |  | 650 | 400 | 선택 | 선택 | 선택 | 미정 | 미정 | 미정 | 미정 |  | 미정 | RB254.00 | C
A49249 | 2018-11-20 | 1 | B | TUNDISH교체전 | 20 | A | STB2 | 베어링강 | STB (SF) | BM#1 | 1599 | 44 | 1556 | 1517 | 38 | 6100 |  | 3 | 0.29 | 25 |  | -1.41 | 1515 | 1556 | 0.16 | 0 |  | 33 | 55 | 43 | Y |  | 2018-11-21 04:23 | 59 | 1075 | 34 | 38 | 38 | 38 | 38 | 37 | 36 | 35 | 34 | 34 | 33 | 32 | 31 | 31 | 35 | 38 | 31 | 38 | -0.14 |  | 50.03 | Y | -0.2 |  |  |  | 1.22 |  |  |  | N | Y | Y | N | 220 | 0.47 | 66 | 99522 | 104880 | 7220 | 1500 | 4 | 2 |  | 2018-11-21 04:30 | 1515 | 87 |  | 9 |  | *L/D잔강 7.2TON 슬러그나옴 | 54B0107EEB45487ABDDD41DD3E7F0616 | 113433DDB5FF47F8AEF1114C746B769A | 7CC482DBA13B48479459FE8E523B7142 | [11 empty] | 88.78 | 100 | 0 | 3500 | 0 |  | 650 |  | 선택 | 해제 | 0 | 3800 | 0 |  | 650 |  | 선택 | 해제 | 선택 | 미정 | 미정 | 선택 | 미정 |  | 미정 | BT180180 | H
B49160 | 2018-11-20 | 2 | D | TUNDISH교체 | 1 | B | SCR420HB | 소입성보증강 | C2 | BM#2 | 1616 | 62 | 1597 | 1545 | 47 | 9900 |  | 1 | 1000 | 23 |  | -2.17 | 1594 | 1660 | 0 | 0.77 | 0 | 35 | 89 | 38 | N | 5 | 2018-11-21 04:40 | 86 | 1076 | -351 | 23 | 20 | 20 | 20 | 24 | 29 | 30 | 32 | 33 | 34 | 34 | 34 | 34 | 29 | 34 | 34 | 34 | 0 |  | 10.02 | Y | 0 |  | 1.94 | 1.94 |  |  |  |  | N | N | N | N | 150 | 0.52 | 55 | 83490 | 97400 | 5100 | 13300 | 15 | 2 | 10 | 2018-11-21 04:36 | 1599 | 184 |  | 62 | 15 | * L/D 강제개공으로 인해 L/D 대기시간 16분 지나 램핑 UP 정상적으로 하지 못해 HEAD 추가절단 500 실시 * T/D 용강량 실측:1200mm / 18.6 TON * T/D FLUX 용탕부: 225 KG / 유탕부: 15KG 투입 * 슬리브 롱노즐( Y자형 ) 사용 * STR#1기 모바블 롤 냉각수 누수로 BLOOM 코너부위 과냉되어 #1기 전제 ID 이상재등록. | [14 empty] | 81.45 | 100 | 1530 | 0 | 0 |  | 450 | 300 | 선택 | 선택 | 1540 | 0 | 0 |  | 450 | 300 | 선택 | 선택 | 해제 | 미정 | 선택 | 미정 | 미정 |  | 미정 | LT180180 | H
A49250 | 2018-11-20 | 1 | D | TUNDISH교체 | 1 | A | BP-SCM420HT | 소입성보증강 | C | BM#1 | 1631 | 42 | 1635 | 1550 | 34 | 6400 |  | 3 | 0.29 | 18 |  | -1.62 | 1606 | 1642 | 0 | 14.01 |  | 37 | 41 | 37 | Y |  | 2018-11-21 05:20 | 96 | 1086 | -110 | 25 | 20 | 27 | 33 | 38 | 40 | 41 | 42 | 43 | 44 |  |  | 44 | 33 | 44 | 44 | 0 | 0 |  |  | Y | 0.2 |  | 2.3 | 2.3 |  |  |  |  | N | N | N | N | 150 | 0.53 | 55 | 101508 | 98000 | 5450 | 16100 | 7 | 1 |  | 2018-11-21 05:27 | 1606 | 118 |  | 45 |  | *T/Dflux 유15kg 용120kg | [14 empty] | 98.12 | 100 | 1000 | 0 | 0 |  | 650 |  | 선택 | 선택 | 1000 | 0 | 0 |  | 650 |  | 선택 | 선택 | 해제 | 미정 | 미정 | 선택 | 선택 |  | 미정 | BT180180 | H
B49161 | 2018-11-20 | 2 | D |  | 2 | A | SCR420HB | 소입성보증강 | C2 | BM#2 | 1605 | 41 | 1666 | 1587 | 37 | 6700 |  | 1 | 0.5 | 19 |  | -2.35 | 1582 | 1650 | 0 | 0.69 | 0 | 5 | 53 | 52 | Y |  | 2018-11-21 05:44 | 74 | 1092 | 33 | 30 | 28 | 28 | 28 | 27 | 27 | 27 | 26 | 25 | 24 |  |  | 24 | 28 | 28 | 24 | 28 | -0.1 |  | 40.03 | Y | -0.2 | [7 empty] | N | N | N | N | 140 | 0.54 | 53 | 99788 | 93800 | 5190 | 13900 | 15 | 2 | 10 | 2018-11-21 06:14 | 1582 | 167 |  | 54 |  | * STR#1기 모바블 롤 냉각수 누수로 BLOOM 코너부위 과냉되어 #1기 전제 ID 이상재등록. | [14 empty] | 100.85 | 100 | 0 | 0 | 0 |  | 450 | 300 | 선택 | 선택 | 0 | 0 | 0 |  | 450 | 300 | 선택 | 선택 | 해제 | 미정 | 선택 | 미정 | 미정 |  | 미정 | LT180180 | H
A49251 | 2018-11-20 | 1 | D |  | 2 | A | BP-SCM420HT | 소입성보증강 | C | BM#1 | 1615 | 41 | 1621 | 1540 | 35 | 6200 |  | 3 | 0.31 | 16 |  | -1.78 | 1584 | 1621 | 0 | 19.6 |  | 15 | 25 | 84 | Y |  | 2018-11-21 06:25 | 74 | 1083 | 43 | 34 | 30 | 26 | 24 | 23 | 21 | 21 | 21 | 22 | 21 | 20 |  | 20 | 26 | 30 | 20 | 21 | -0.22 |  | 45 | Y | -0.2 | [7 empty] | N | N | N | N | 140 | 0.55 | 57 | 101508 | 101320 | 7030 | 15700 | 7 | 1 |  | 2018-11-21 06:32 | 1584 | 108 |  | 37 | [16 empty] | 92.62 | 100 | 0 | 0 | 0 |  | 650 |  | 선택 | 선택 | 0 | 0 | 0 |  | 650 |  | 선택 | 선택 | 해제 | 미정 | 미정 | 선택 | 미정 |  | 미정 | BT180180 | H
B49162 | 2018-11-20 | 2 | D |  | 3 | A | SCR420HB | 소입성보증강 | C2 | BM#2 | 1581 | 56 | 1655 | 1544 | 53 | 8900 |  | 1 | 0.5 | 18 |  | -2.23 | 1588 | 1647 | 0 | 0.47 | 0 | 20 | 51 | 38 | Y |  | 2018-11-21 06:44 | 80 | 1087 | 23 | 27 | 30 | 32 | 33 | 33 | 33 | 32 | 32 | 31 | 30 |  |  | 30 | 31 | 33 | 30 | 33 | -0.09 | Y | 29.97 | Y | -0.2 | [7 empty] | N | N | N | N | 130 | 0.54 | 52 | 99888 | 94020 | 5130 | 13100 | 15 | 2 | 10 | 2018-11-21 06:57 | 1588 | 166 |  | 51 |  | * STR#1기 모바블 롤 냉각수 누수로 BLOOM 코너부위 과냉되어 #1기 전제 ID 이상재등록. | [14 empty] | 100.69 | 100 | 0 | 0 | 0 |  | 450 | 300 | 선택 | 선택 | 0 | 0 | 0 |  | 450 | 300 | 선택 | 선택 | 해제 | 미정 | 선택 | 미정 | 미정 |  | 미정 | LT180180 | C
A49252 | 2018-11-21 | 1 | D |  | 3 | A | BP-SCM420HT | 소입성보증강 | C | BM#1 | 1621 | 38 | 1619 | 1555 | 30 | 5600 |  | 3 | 0.3 | 16 |  | -2.11 | 1574 | 1619 | 0 | 18.15 |  | 28 | 5 | 89 | Y |  | 2018-11-21 07:17 | 64 | 1089 | 20 | 17 | 15 | 17 | 17 | 17 | 17 | 16 | 15 | 15 | 15 | 15 |  | 15 | 16 | 17 | 15 | 17 | -0.04 | Y | 40 | Y | 0 | [7 empty] | N | N | N | N | 130 | 0.56 | 56 | 101508 | 96820 | 7780 | 13000 | 7 | 1 |  | 2018-11-21 07:35 | 1574 | 110 |  | 43 | [16 empty] | 99.13 | 100 | 0 | 0 | 0 |  | 650 |  | 선택 | 선택 | 0 | 0 | 0 |  | 650 |  | 선택 | 선택 | 해제 | 미정 | 미정 | 선택 | 미정 |  | 미정 | BT180180 | H
B49163 | 2018-11-20 | 2 | D |  | 4 | A | SCR420HB | 소입성보증강 | C2 | BM#2 | 1608 | 45 | 1674 | 1565 | 39 | 7600 |  | 1 | 0.5 | 18 |  | -2 | 1596 | 1655 | 0 | 0.36 | 0 | 19 | 15 | 27 | Y |  | 2018-11-21 07:41 | 88 | 1087 | 27 | 31 | 34 | 37 | 38 | 38 | 38 | 37 | 37 | 35 | 34 |  |  | 34 | 35 | 38 | 34 | 38 | -0.12 | Y | 30.02 | Y | -0.2 | [7 empty] | N | N | N | N | 120 | 0.55 | 54 | 99888 | 99810 | 5140 | 14100 | 15 | 2 | 10 | 2018-11-21 08:25 | 1596 | 153 |  | 49 |  | * STR#1기 모바블 롤 냉각수 누수로 BLOOM 코너부위 과냉되어 #1기 전제 ID 이상재등록. | [14 empty] | 96.46 | 100 | 0 | 0 | 0 |  | 450 | 300 | 선택 | 선택 | 0 | 0 | 0 |  | 450 | 300 | 선택 | 선택 | 해제 | 미정 | 선택 | 미정 | 선택 | 3 | 미정 | LT180180 | H
A49253 | 2018-11-21 | 1 | D |  | 4 | B | BP-SCM420HT | 소입성보증강 | C | BM#1 | 1593 | 45 | 1616 | 1535 | 37 | 6900 |  | 3 | 0.3 | 16 |  | -1.65 | 1581 | 1616 | 0 | 18.19 |  | 33 | 56 | 82 | Y |  | 2018-11-21 08:28 | 71 | 1088 | 12 | 24 | 27 | 31 | 32 | 32 | 32 | 31 | 30 | 30 | 30 | 30 |  | 30 | 28 | 32 | 30 | 32 | -0.06 | Y | 34.98 | Y | 0 | [7 empty] | N | N | N | N | 120 | 0.55 | 57 | 101508 | 103600 | 7040 | 14000 | 7 | 1 |  | 2018-11-21 08:36 | 1581 | 106 |  | 30 | [16 empty] | 91.53 | 100 | 0 | 0 | 0 |  | 650 |  | 선택 | 선택 | 0 | 0 | 0 |  | 650 |  | 선택 | 선택 | 해제 | 미정 | 미정 | 선택 | 미정 |  | 미정 | BT180180 | C
B49164 | 2018-11-21 | 2 | D |  | 5 | A | SCR420HB | 소입성보증강 | C2 | BM#2 | 1639 | 45 | 1674 | 1586 | 36 | 7400 |  | 1 | 0.51 | 18 |  | -2.45 | 1601 | 1667 | 0 | 0.37 | 0 | 29 | 1 | 19055 | Y |  | 2018-11-21 08:37 | 93 | 1116 | 33 | 30 | 31 | 32 | 33 | 32 | 32 | 31 | 30 | 29 | 28 |  |  | 28 | 31 | 33 | 28 | 32 | -0.17 | Y | 29.98 | Y | -0.2 | [7 empty] | N | N | N | N | 110 | 0.55 | 53 | 100188 | 98260 | 5140 | 14500 | 15 | 2 | 10 | 2018-11-21 08:47 | 1601 | 150 |  | 51 | [16 empty] | 97.46 | 100 | 0 | 0 | 0 |  | 450 | 300 | 선택 | 선택 | 0 | 0 | 0 |  | 450 | 300 | 선택 | 선택 | 해제 | 미정 | 선택 | 미정 | 미정 |  | 미정 | LT180180 | H
A49254 | 2018-11-21 | 1 | D |  | 5 | A | BP-SCM420HT | 소입성보증강 | C | BM#1 | 1605 | 43 | 1618 | 1548 | 34 | 5800 |  | 3 | 0.3 | 16 |  | -1.33 | 1590 | 1618 | 0 | 18.38 |  | 5 | 54 | 35 | Y |  | 2018-11-21 09:28 | 80 | 1088 | 26 | 34 | 39 | 40 | 40 | 41 | 42 | 42 | 41 | 40 | 41 | 40 |  | 40 | 39 | 42 | 40 | 41 | -0.03 | Y | 25 | Y | -0.2 | [7 empty] | N | N | N | N | 110 | 0.55 | 59 | 84590 | 100710 | 7030 | 14100 | 7 | 1 |  | 2018-11-21 09:36 | 1590 | 101 |  | 29 | [16 empty] | 77.46 | 100 | 0 | 0 | 0 |  | 650 |  | 선택 | 선택 | 0 | 0 | 0 |  | 650 |  | 선택 | 선택 | 해제 | 미정 | 미정 | 선택 | 미정 |  | 미정 | BT180180 | H
B49165 | 2018-11-21 | 2 | D |  | 6 | A | SCR420HB | 소입성보증강 | C2 | BM#2 | 1621 | 44 | 1655 | 1576 | 34 | 7000 |  | 1 | 0.52 | 18 |  | -2.21 | 1586 | 1649 | 0 | 0.34 | 0 | 37 | 42 | 44 | Y |  | 2018-11-21 09:33 | 78 | 1088 | 26 | 29 | 30 | 31 | 31 | 31 | 31 | 30 | 29 | 28 | 27 |  |  | 27 | 29 | 31 | 27 | 31 | -0.11 | Y | 35.03 | Y | -0.2 | [7 empty] | N | N | N | N | 100 | 0.55 | 53 | 91389 | 97200 | 5140 | 18600 | 15 | 2 | 10 | 2018-11-21 09:51 | 1586 | 146 |  | 51 |  | * T/D WEIGHT 헌팅 발생. | [14 empty] | 90.08 | 100 | 0 | 0 | 0 |  | 450 | 300 | 선택 | 선택 | 0 | 0 | 0 |  | 450 | 300 | 선택 | 선택 | 해제 | 미정 | 선택 | 미정 | 미정 |  | 미정 | BT180180 | H
A49255 | 2018-11-21 | 1 | D |  | 6 | A | BP-SCM420HT | 소입성보증강 | C | BM#1 | 1626 | 39 | 1625 | 1550 | 34 | 5400 |  | 3 | 0.3 | 16 |  | -1.98 | 1583 | 1625 | 0 | 20.23 |  | 20 | 52 | 37 | Y |  | 2018-11-21 10:27 | 73 | 1089 | 36 | 38 | 36 | 38 | 40 | 41 | 41 | 40 | 39 | 38 | 39 |  |  | 39 | 39 | 41 | 38 | 38 | 0.02 | Y | 20 | Y | 0.2 | [7 empty] | N | N | N | N | 100 | 0.53 | 55 | 101508 | 94430 | 7000 | 16400 | 7 | 1 |  | 2018-11-21 10:35 | 1583 | 102 |  | 29 | [16 empty] | 97.18 | 100 | 0 | 0 | 0 |  | 650 |  | 선택 | 선택 | 0 | 0 | 0 |  | 650 |  | 선택 | 선택 | 해제 | 미정 | 미정 | 선택 | 선택 | 5 | 미정 | BT180180 | H
B49166 | 2018-11-21 | 2 | D |  | 7 | A | SCR420HB | 소입성보증강 | C2 | BM#2 | 1591 | 40 | 1625 | 1566 | 36 | 6800 |  | 1 | 0.52 | 18 |  | -2.02 | 1593 | 1641 | 0 | 0.33 | 0 | 15 | 26 | 44 | Y |  | 2018-11-21 10:36 | 85 | 1086 | 24 | 27 | 32 | 35 | 36 | 36 | 35 | 35 | 34 | 33 | 32 |  |  | 32 | 33 | 36 | 32 | 35 | -0.13 | Y | 30 | Y | -0.2 | [7 empty] | N | N | N | N | 150 | 0.55 | 51 | 91289 | 92760 | 5180 | 15000 | 15 | 2 | 20 | 2018-11-21 10:36 | 1593 | 135 |  | 44 | [16 empty] | 94.4 | 100 | 0 | 0 | 0 |  | 450 | 300 | 선택 | 선택 | 0 | 0 | 0 |  | 450 | 300 | 선택 | 선택 | 해제 | 미정 | 선택 | 미정 | 미정 |  | 미정 | BT180180 | H
A49256 | 2018-11-21 | 1 | D |  | 7 | B | BP-SCM420HT | 소입성보증강 | C | BM#1 | 1562 | 44 | 1618 | 1542 | 42 | 6400 |  | 3 | 0.31 | 16 |  | -1.92 | 1578 | 1618 | 0 | 19.65 |  | 19 | 16 | 38 | Y |  | 2018-11-21 11:29 | 68 | 1086 | 37 | 37 | 36 | 36 | 36 | 36 | 36 | 35 | 33 | 31 | 29 | 32 |  | 32 | 35 | 36 | 29 | 36 | -0.17 | Y | 40 | Y | 0.6 | [7 empty] | N | N | N | N | 150 | 0.53 | 57 | 152262 | 93430 | 7020 | 15100 | 7 | 1 |  | 2018-11-21 11:39 | 1578 | 98 |  | 23 |  | *유사강종 연연주 혼탕부 성분확인 ID : 107~109.207~209 | [14 empty] | 15226200 | 100 | 0 | 0 | 0 |  | 650 |  | 선택 | 선택 | 0 | 0 | 0 |  | 650 |  | 선택 | 선택 | 해제 | 미정 | 미정 | 선택 | 미정 |  | 미정 | BT180180 | C
B49167 | 2018-11-21 | 2 | D |  | 8 | A | SCR420HB | 소입성보증강 | C2 | BM#2 | 1641 | 34 | 1614 | 1586 | 30 | 5800 |  | 1 | 0.49 | 18 |  | -2.34 | 1589 | 1642 | 0 | 0.34 | 0 | 28 | 6 | 49 | Y |  | 2018-11-21 11:28 | 81 | 1087 | 30 | 29 | 30 | 31 | 31 | 30 | 30 | 30 | 28 | 27 | 26 |  |  | 26 | 29 | 31 | 26 | 30 | -0.14 | Y | 35.03 | Y | -0.2 | [7 empty] | N | N | N | N | 140 | 0.55 | 53 | 99588 | 96950 | 120 | 13200 | 15 | 2 | 40 | 2018-11-21 11:41 | 1589 | 128 |  | 45 |  | * 전공정 요청 래들 잔강 이월 미실시 이상공정 등록. | [14 empty] | 104.06 | 100 | 0 | 0 | 0 |  | 450 | 300 | 선택 | 선택 | 0 | 0 | 0 |  | 450 | 300 | 선택 | 선택 | 해제 | 미정 | 해제 | 미정 | 미정 |  | 미정 | BT180180 | H
A49257 | 2018-11-21 | 1 | D |  | 8 | B | SCM420HM | 소입성보증강 | C | BM#1 | 1565 | 44 | 1651 | 1523 | 37 | 6900 |  | 3 | 0.31 | 13 |  | -3.17 | 1574 | 1648 | 0 | 16.96 |  | 29 | 2 | 39 | Y |  | 2018-11-21 12:37 | 64 | 1087 | 29 | 28 | 29 | 29 | 28 | 27 | 26 | 25 | 24 | 24 | 23 | 23 |  | 23 | 26 | 29 | 23 | 29 | -0.13 |  | 45 | Y | 0 |  |  |  | 1.41 |  |  |  | N | N | N | N | 140 | 0.52 | 59 | 50754 | 101420 | 3930 | 15540 | 7 | 1 |  | 2018-11-21 12:46 | 1574 | 86 |  | 13 |  | *유사강종 연연주 혼탕부 성분확인 ID : 101.201 | [14 empty] | 48.18 | 100 | 0 | 0 | 0 |  | 410 |  | 선택 | 선택 | 0 | 0 | 0 |  | 410 |  | 선택 | 선택 | 해제 | 미정 | 미정 | 미정 | 미정 |  | 미정 | BT180180 | H
B49168 | 2018-11-21 | 2 | A |  | 9 | A | SCR420HB | 소입성보증강 | C2 | BM#2 | 1614 | 41 | 1635 | 1555 | 35 | 7200 |  | 1 | 0.5 | 19 |  | -2.2 | 1569 | 1625 | 0 | 0.24 | 0 | 33 | 57 | 46 | Y |  | 2018-11-21 12:40 | 61 | 1089 | 26 | 27 | 27 | 27 | 26 | 25 | 24 | 23 | 23 | 21 | 15 | 13 |  | 13 | 24 | 27 | 13 | 27 | -0.31 |  | 45.03 | Y | -0.4 | [7 empty] | N | N | N | N | 130 | 0.55 | 61 | 99588 | 110610 | 590 | 12400 | 15 | 2 |  | 2018-11-21 12:39 | 1569 | 119 |  | 29 |  | * 전공정 요청 래들 잔강 이월 미실시 이상공정 등록. | [14 empty] | 89.56 | 100 | 0 | 0 | 0 |  | 450 | 300 | 선택 | 선택 | 0 | 0 | 0 |  | 450 | 300 | 선택 | 선택 | 해제 | 미정 | 미정 | 미정 | 미정 |  | 미정 | BT180180 | H
A49258 | 2018-11-21 | 1 | A | TUNDISH교체전 | 9 | A | SCM420HM | 소입성보증강 | C | BM#1 | 1635 | 44 | 1633 | 1549 | 33 | 6000 |  | 3 | 0.3 | 13 |  | -2.33 | 1591 | 1633 | 0 | 16.57 |  | 37 | 43 | 53 | Y |  | 2018-11-21 14:01 | 81 | 1088 | 21 | 34 | 40 | 43 | 44 | 45 | 46 | 45 | 45 | 44 | 44 |  |  | 44 | 41 | 46 | 44 | 45 | -0.03 | Y | 19.98 | Y | 0 | [7 empty] | N | N | N | N | 130 | 0.52 | 56 | 82552 | 90990 | 8710 | 1300 | 7 | 1 |  | 2018-11-21 13:39 | 1591 | 90 |  | -11 |  |  | C5157468137A4631AAD7236386CE0EF9 | AB1422FF37A84BB7BF1C51D55E6C617C |  | F2587120DEBB47A2B65B57CB06C7F15C | [10 empty] | 82.8 | 100 | 0 | 2500 | 0 |  | 410 |  | 선택 | 선택 | 0 | 2500 | 0 |  | 410 |  | 선택 | 선택 | 해제 | 미정 | 미정 | 미정 | 미정 |  | 미정 | BT180180 | H
B49169 | 2018-11-21 | 2 | A | TUNDISH교체전 | 10 | A | SCR420HB | 소입성보증강 | C2 | BM#2 | 1593 | 50 | 1625 | 1565 | 39 | 8000 |  | 1 | 0.54 | 18 |  | 0 | 1580 | 1637 | 0 | 0.32 | 0 | 5 | 55 | 58 | Y |  | 2018-11-21 13:48 | 72 | 1088 | 13 | 26 | 8481 | [10 empty] | 8481 | 999 | 8481 | 8481 | 0 | 0 |  |  | Y | 9.99 | [7 empty] | N | N | N | N | 120 | 0.55 | 58 | 115112 | 106490 | -490 | 2500 | 15 | 2 |  | 2018-11-21 13:52 | 1583 | 123 |  | 25 |  | *자동온도계 튜브절단으로 온도 안찍힘. 수동온도 15시00분 : 1544개 나옴. | 8E970846050D401386BE4569EC858B49 | 95489D79548144478580B64F36DA8D7A | 8A1B34950E6E4E208D80A235EEC8EFC1 | [11 empty] | 108.6 | 100 | 0 | 3000 | 0 |  | 450 | 300 | 선택 | 선택 | 0 | 3000 | 0 |  | 450 | 300 | 선택 | 선택 | 해제 | 미정 | 미정 | 미정 | 미정 |  | 미정 | BT180180 | H
B49170 | 2018-11-21 | 2 | A | TUNDISH교체 | 1 | A | SMN455M1 | 합금강 | D1 | BM#1 | 1596 | 44 | 1654 | 1554 | 36 | 7300 |  | 1 | 0.52 | 20 |  | -2.71 | 1583 | 1656 | 0.23 | 0 | 0 | 15 | 27 | 53 | Y |  | 2018-11-21 14:52 | 100 | 1088 | 45 | 49 | 45 | 49 | 51 | 52 | 54 | 54 | 54 | 54 | 54 |  |  | 54 | 51 | 54 | 54 | 54 | 0 |  | 20 | Y | 0 |  | 2.18 | 2.18 |  |  |  |  | N | N | N | N | 150 | 0.45 | 58 | 101508 | 95240 | -240 | 15450 | 14 | 2 |  | 2018-11-21 14:55 | 1583 | 111 |  | 18 |  | *T/D가열온도:자동-1362`.수동건-1382`.STR#1:978.STR#2:821.T/D FLUX 유:15,용:120 | [14 empty] | 106.85 | 100 | 700 | 0 | 0 |  | 650 |  | 선택 | 해제 | 700 | 0 | 0 |  | 650 |  | 선택 | 해제 | 선택 | 미정 | 미정 | 미정 | 선택 |  | 미정 | BT180180 | H
A49259 | 2018-11-21 | 1 | A | TUNDISH교체 | 1 | A | P-AE1055LSM | 탄소강 | G-AE1055LS | BM#2 | 1596 | 45 | 1612 | 1532 | 44 | 7000 |  | 3 | 0.29 | 25 |  | -1.18 | 1575 | 1612 | 0 | 15.22 |  | 20 | 53 | 83 | Y |  | 2018-11-21 14:55 | 91 | 1087 | -259 | 30 | 22 | 23 | 30 | 34 | 37 | 39 | 40 | 41 | 42 | 42 | 43 | 43 | 35 | 43 | 43 | 0 | 0 |  |  | Y | 0.2 |  | 2.56 | 2.44 | 1.07 |  |  |  | Y | N | N | M | 230 | 0.46 | 63 | 99588 | 100210 | 5790 | 15600 | 17 | 1 |  | 2018-11-21 15:00 | 1575 | 132 |  | 44 |  | *T/D 교체 슬리브롱노즐사용 *L/D첫 HEAT 생왕겨 투입 *T/D 플럭스 225/15KG *10분 수소 측정값 초과 이상공정등록및 생관통보 | [14 empty] | 93.95 | 100 | 1500 | 0 | 0 |  | 400 | 400 | 선택 | 해제 | 1500 | 0 | 0 |  | 400 | 400 | 선택 | 해제 | 해제 | 미정 | 미정 | 선택 | 미정 |  | 미정 | BT180180 | H
B49171 | 2018-11-21 | 2 | A |  | 2 | A | SMN455M1 | 합금강 | D1 | BM#1 | 1577 | 42 | 1615 | 1556 | 34 | 6900 |  | 1 | 0.48 | 25 |  | -1.93 | 1546 | 1615 | 0.19 | 0 | 0 | 28 | 7 | 52 | Y |  | 2018-11-21 16:01 | 63 | 1129 | 52 | 45 | 42 | 39 | 37 | 34 | 33 | 31 | 30 | 29 | 28 | 26 | 26 | 24 | 34 | 42 | 24 | 0 | -0.33 |  | 55 | Y | -0.4 |  |  |  | 1.34 |  |  |  | N | N | N | N | 140 | 0.49 | 67 | 84590 | 105460 | 1190 | 15350 | 14 | 2 |  | 2018-11-21 16:05 | 1546 | 110 |  | 9 | [16 empty] | 79.32 | 100 | 0 | 0 | 0 |  | 650 |  | 선택 | 해제 | 0 | 0 | 0 |  | 650 |  | 선택 | 해제 | 선택 | 미정 | 미정 | 미정 | 미정 |  | 미정 | BT180180 | H
A49260 | 2018-11-21 | 1 | A |  | 2 | A | P-AE1055LSM | 탄소강 | G-AE1055LS | BM#2 | 1546 | 46 | 1588 | 1531 | 44 | 7000 |  | 3 | 0.29 | 26 |  | -1.07 | 1554 | 1588 | 0 | 16.35 |  | 19 | 17 | 84 | Y |  | 2018-11-21 16:03 | 70 | 1130 | 43 | 36 | 33 | 30 | 29 | 29 | 28 | 28 | 27 | 27 | 27 | 26 |  | 26 | 30 | 33 | 26 | 27 | -0.16 |  | 45 | Y | -0.2 | [7 empty] | Y | Y | Y | Y | 220 | 0.48 | 59 | 99588 | 94280 | 7170 | 14500 | 17 | 1 |  | 2018-11-21 16:12 | 1554 | 135 |  | 42 |  | *샘플채취 303 403 | [14 empty] | 98.16 | 100 | 0 | 0 | 300 |  | 400 | 400 | 선택 | 해제 | 0 | 0 | 300 |  | 400 | 400 | 선택 | 해제 | 해제 | 미정 | 미정 | 선택 | 미정 |  | 미정 | BT180180 | H
B49172 | 2018-11-21 | 2 | A |  | 3 | B | SMN455M1 | 합금강 | D1 | BM#1 | 1586 | 37 | 1605 | 1555 | 33 | 5900 |  | 1 | 0.5 | 17 |  | 0 | 1550 | 1603 | 0.17 | 0 | 0 | 33 | 58 | 45 | Y |  | 2018-11-21 16:40 | 67 | 1135 | 20 | 23 | 25 | 26 | 27 | 27 | 26 | 25 | 24 | 23 | 22 | 21 | 19 | 19 | 24 | 27 | 19 | 0 | -0.2 | Y | 39.97 | Y | -0.4 |  |  |  | 1.34 |  |  |  | N | N | N | N | 130 | 0.51 | 62 | 101508 | 104680 | 470 | 15160 | 14 | 2 |  | 2018-11-21 16:57 | 1550 | 123 |  | 39 | [16 empty] | 96.54 | 100 | 0 | 0 | 0 |  | 650 |  | 선택 | 해제 | 0 | 0 | 0 |  | 650 |  | 선택 | 해제 | 선택 | 미정 | 미정 | 미정 | 미정 |  | 미정 | BT180180 | H
A49261 | 2018-11-21 | 1 | A |  | 3 | A | P-AE1055LSM | 탄소강 | G-AE1055LS | BM#2 | 1559 | 41 | 1598 | 1532 | 34 | 5500 |  | 3 | 0.29 | 25 |  | -1.63 | 1549 | 1601 | 0 | 14.58 |  | 29 | 3 | 88 | Y |  | 2018-11-21 17:07 | 65 | 1129 | 26 | 25 | 25 | 25 | 25 | 25 | 24 | 24 | 23 | 23 | 22 | 22 |  | 22 | 24 | 25 | 22 | 25 | -0.06 |  | 45 | Y | 0 | [7 empty] | Y | Y | Y | Y | 210 | 0.48 | 58 | 99588 | 91910 | 7240 | 13100 | 17 | 1 |  | 2018-11-21 17:11 | 1549 | 130 |  | 40 |  | *후 HEAT 롱노즐 교체로 감속주입 정속 미준수 이상공정 등록및 생관통보 | [14 empty] | 100.44 | 100 | 0 | 0 | 0 |  | 400 | 400 | 선택 | 해제 | 0 | 0 | 0 |  | 400 | 400 | 선택 | 해제 | 해제 | 미정 | 미정 | 선택 | 미정 |  | 미정 | BT180180 | H
B49173 | 2018-11-21 | 2 | A |  | 4 | A | SMN455M1 | 합금강 | D1 | BM#1 | 1561 | 39 | 1615 | 1555 | 34 | 6300 |  | 1 | 0.48 | 22 |  | -2.16 | 1545 | 1609 | 0.33 | 0 | 0 | 5 | 56 | 39 | Y |  | 2018-11-21 17:53 | 62 | 1138 | 19 | 25 | 30 | 32 | 31 | 31 | 30 | 30 | 28 | 27 | 26 | 26 |  | 26 | 28 | 32 | 26 | 30 | -0.15 | Y | 40 | Y | 0 |  |  |  | 1.42 |  |  |  | N | N | N | N | 120 | 0.5 | 61 | 101508 | 98050 | 1650 | 15340 | 14 | 2 |  | 2018-11-21 17:57 | 1545 | 123 |  | 29 | [16 empty] | 101.81 | 100 | 0 | 0 | 0 |  | 650 |  | 선택 | 해제 | 0 | 0 | 0 |  | 650 |  | 선택 | 해제 | 선택 | 미정 | 미정 | 미정 | 미정 |  | 미정 | BT180180 | H
A49262 | 2018-11-21 | 1 | A |  | 4 | A | P-AE1055LSM | 탄소강 | G-AE1055LS | BM#2 | 1575 | 41 | 1592 | 1536 | 35 | 5800 |  | 3 | 0.29 | 25 |  | -1.13 | 1546 | 1579 | 0 | 13.92 |  | 37 | 44 | 107 | Y |  | 2018-11-21 18:29 | 62 | 1139 | 20 | 21 | 22 | 22 | 23 | 23 | 23 | 22 | 22 | 21 | 21 |  |  | 21 | 22 | 23 | 21 | 23 | -0.06 | Y | 30.02 | Y | 0 | [7 empty] | Y | Y | Y | Y | 200 | 0.48 | 54 | 82990 | 89070 | 7030 | 16200 | 17 | 1 |  | 2018-11-21 18:32 | 1546 | 105 |  | 21 | [16 empty] | 86.36 | 100 | 0 | 0 | 0 |  | 400 | 400 | 선택 | 해제 | 0 | 0 | 0 |  | 400 | 400 | 선택 | 해제 | 해제 | 미정 | 미정 | 선택 | 선택 | 3 | 미정 | BT180180 | H
B49174 | 2018-11-21 | 2 | A |  | 5 | A | SMN455M1 | 합금강 | D1 | BM#1 | 1599 | 42 | 1605 | 1564 | 35 | 6200 |  | 1 | 0.45 | 26 |  | 0 | 1538 | 1614 | 0.3 | 0 | 0 | 15 | 28 | 55 | Y |  | 2018-11-21 18:54 | 55 | 1101 | 22 | 20 | 20 | 20 | 20 | 19 | 18 | 16 | 15 | 14 | 14 |  |  | 14 | 18 | 20 | 14 | 20 | -0.15 |  | 40 | Y | 0 |  |  |  | 1.9 |  |  |  | N | N | N | N | 110 | 0.53 | 53 | 101508 | 94660 | 490 | 15100 | 14 | 2 |  | 2018-11-21 18:59 | 1538 | 125 |  | 33 | [16 empty] | 106.68 | 100 | 0 | 0 | 0 |  | 650 |  | 선택 | 해제 | 0 | 0 | 0 |  | 650 |  | 선택 | 해제 | 선택 | 미정 | 미정 | 미정 | 미정 |  | 미정 | BT180180 | H
A49263 | 2018-11-21 | 1 | A |  | 5 | A | P-AE1055LSM | 탄소강 | G-AE1055LS | BM#2 | 1571 | 44 | 1578 | 1540 | 37 | 5800 |  | 3 | 0.29 | 25 |  | -0.97 | 1549 | 1578 | 0 | 12.7 |  | 20 | 54 | 68 | Y |  | 2018-11-21 19:30 | 65 | 1133 | 20 | 27 | 32 | 34 | 35 | 35 | 35 | 34 | 34 | 33 | 33 | 32 | 32 | 32 | 32 | 35 | 32 | 35 | -0.07 | Y | 39.98 | Y | 0 | [7 empty] | Y | Y | Y | Y | 190 | 0.48 | 63 | 99588 | 100780 | 6870 | 14800 | 17 | 1 |  | 2018-11-21 19:31 | 1549 | 103 |  | 17 | [16 empty] | 92.51 | 75 | 0 | 0 | 0 |  | 400 | 400 | 선택 | 해제 | 0 | 0 | 0 |  | 400 | 400 | 선택 | 해제 | 해제 | 미정 | 미정 | 선택 | 미정 |  | 미정 | BT180180 | H
B49175 | 2018-11-21 | 2 | A |  | 6 | A | SMN455M1 | 합금강 | D1 | BM#1 | 1597 | 43 | 1617 | 1554 | 33 | 6300 |  | 1 | 0.45 | 16 |  | -2.24 | 1546 | 1601 | 0.21 | 0 | 0 | 28 | 8 | 41 | Y |  | 2018-11-21 19:48 | 63 | 1124 | 15 | 22 | 25 | 26 | 27 | 27 | 26 | 25 | 24 | 23 | 22 |  |  | 22 | 24 | 27 | 22 | 0 | -0.17 | Y | 30.02 | Y | -0.2 |  |  |  | 1.58 |  |  |  | N | N | N | N | 100 | 0.52 | 58 | 152262 | 101350 | 400 | 15940 | 14 | 2 |  | 2018-11-21 19:52 | 1546 | 124 |  | 35 |  | *유사강종 연연주 혼탕부 성분 확인 ID:107~109.207~209 | [14 empty] | 149.64 | 100 | 0 | 0 | 0 |  | 650 |  | 선택 | 해제 | 0 | 0 | 0 |  | 650 |  | 선택 | 해제 | 선택 | 미정 | 미정 | 미정 | 미정 |  | 미정 | BT180180 | H
A49264 | 2018-11-21 | 1 | A |  | 6 | B | P-AE1055LSM | 탄소강 | G-AE1055LS | BM#2 | 1610 | 41 | 1582 | 1547 | 37 | 5300 |  | 3 | 0.29 | 25 |  | -1.04 | 1551 | 1582 | 0 | 16.78 |  | 19 | 18 | 65 | Y |  | 2018-11-21 20:28 | 67 | 1137 | 31 | 31 | 31 | 32 | 32 | 32 | 31 | 31 | 30 | 29 | 29 | 28 |  | 28 | 31 | 32 | 28 | 32 | -0.1 | Y | 40.02 | Y | -0.2 | [7 empty] | Y | Y | Y | Y | 180 | 0.48 | 60 | 99588 | 94940 | 2940 | 13900 | 17 | 1 |  | 2018-11-21 20:31 | 1551 | 114 |  | 26 | [16 empty] | 9958800 | 75 | 0 | 0 | 0 |  | 400 | 400 | 선택 | 해제 | 0 | 0 | 0 |  | 400 | 400 | 선택 | 해제 | 해제 | 미정 | 미정 | 선택 | 미정 |  | 미정 | BT180180 | H
B49176 | 2018-11-21 | 2 | C |  | 7 | A | SMN455M | 합금강 | D1 | BM#1 | 1568 | 43 | 1627 | 1534 | 37 | 6600 |  | 1 | 0.48 | 22 |  | -2.32 | 1547 | 1609 | 0.34 | 0 | 0 | 33 | 59 | 41 | Y |  | 2018-11-21 20:53 | 66 | 1131 | 19 | 23 | 27 | 29 | 30 | 30 | 29 | 27 | 26 | 26 | 25 | 24 |  | 24 | 26 | 30 | 24 | 0 | -0.17 | Y | 35 | Y | -0.2 |  |  |  | 1.17 |  |  |  | N | N | N | N | 150 | 0.51 | 58 | 50754 | 98230 | -480 | 15500 | 14 | 2 |  | 2018-11-21 20:56 | 1547 | 128 |  | 32 |  | *유사강종 연연주 혼탕부 성분 확인 ID:101.201 | [14 empty] | 51.92 | 100 | 0 | 0 | 0 |  | 650 |  | 선택 | 해제 | 0 | 0 | 0 |  | 650 |  | 선택 | 해제 | 선택 | 미정 | 미정 | 미정 | 선택 | 6 | 미정 | BT180180 | H
A49265 | 2018-11-21 | 1 | C |  | 7 | A | P-AE1055LSM | 탄소강 | G-AE1055LS | BM#2 | 1596 | 40 | 1598 | 1560 | 31 | 4500 |  | 3 | 0.29 | 25 |  | -1.28 | 1544 | 1583 | 0 | 13.33 |  | 29 | 4 | 62 | Y |  | 2018-11-21 21:31 | 60 | 1124 | 26 | 26 | 26 | 27 | 27 | 26 | 26 | 26 | 25 | 24 | 24 | 23 |  | 23 | 26 | 27 | 23 | 26 | -0.1 | Y | 39.97 | Y | -0.2 | [7 empty] | Y | Y | Y | Y | 230 | 0.48 | 60 | 99588 | 96310 | 7190 | 14800 | 17 | 1 |  | 2018-11-21 21:37 | 1544 | 119 |  | 26 | [16 empty] | 96.22 | 75 | 0 | 0 | 0 |  | 400 | 400 | 선택 | 해제 | 0 | 0 | 0 |  | 400 | 400 | 선택 | 해제 | 해제 | 미정 | 미정 | 선택 | 선택 | 3 | 미정 | BT180180 | H
B49177 | 2018-11-21 | 2 | C |  | 8 | A | SMN455M | 합금강 | D1 | BM#1 | 1583 | 50 | 1607 | 1556 | 47 | 6400 |  | 1 | 0.47 | 16 |  | -1.83 | 1549 | 1595 | 0.12 | 0 | 0 | 5 | 57 | 36 | Y |  | 2018-11-21 21:55 | 68 | 1127 | 20 | 26 | 32 | 33 | 34 | 34 | 34 | 33 | 32 | 31 | 30 | 29 | 27 | 27 | 30 | 34 | 27 | 34 | -0.18 | Y | 39.98 | Y | -0.4 |  |  |  | 1.47 |  |  |  | N | N | N | N | 150 | 0.49 | 64 | 84590 | 100770 | 530 | 15200 | 14 | 2 |  | 2018-11-21 22:13 | 1549 | 128 |  | 30 | [16 empty] | 83.5 | 100 | 0 | 0 | 0 |  | 650 |  | 선택 | 해제 | 0 | 0 | 0 |  | 650 |  | 선택 | 해제 | 선택 | 미정 | 미정 | 미정 | 미정 |  | 미정 | BT180180 | H
A49266 | 2018-11-21 | 1 | C |  | 8 | A | P-AE1055LSM | 탄소강 | G-AE1055LS | BM#2 | 1599 | 40 | 1594 | 1550 | 34 | 5200 |  | 3 | 0.29 | 25 |  | -1.38 | 1553 | 1594 | 0 | 13.17 |  | 37 | 45 | 54 | Y |  | 2018-11-21 22:21 | 69 | 1120 | 21 | 25 | 28 | 30 | 31 | 31 | 31 | 30 | 30 | 29 | 28 | 27 | 26 | 26 | 28 | 31 | 26 | 31 | -0.12 | Y | 40 | Y | -0.2 | [7 empty] | Y | Y | Y | Y | 220 | 0.48 | 64 | 99588 | 101610 | 7040 | 16300 | 17 | 1 |  | 2018-11-21 22:33 | 1553 | 122 |  | 39 | [16 empty] | 91.66 | 75 | 0 | 0 | 0 |  | 400 | 400 | 선택 | 해제 | 0 | 0 | 0 |  | 400 | 400 | 선택 | 해제 | 해제 | 미정 | 미정 | 선택 | 미정 |  | 미정 | BT180180 | H
B49178 | 2018-11-21 | 2 | C |  | 9 | A | SMN455M | 합금강 | D1 | BM#1 | 1570 | 41 | 1616 | 1555 | 32 | 6200 |  | 1 | 0.49 | 17 |  | -2.06 | 1545 | 1599 | 0.11 | 0 | 0 | 15 | 29 | 55 | Y |  | 2018-11-21 22:57 | 64 | 1141 | 23 | 27 | 29 | 31 | 32 | 31 | 30 | 29 | 29 | 27 | 26 | 26 |  | 26 | 28 | 32 | 26 | 29 | -0.17 | Y | 35 | Y | 0 |  |  |  | 1.38 |  |  |  | N | N | N | N | 130 | 0.51 | 60 | 101508 | 98310 | 390 | 15800 | 14 | 2 |  | 2018-11-21 23:02 | 1545 | 124 |  | 33 | [16 empty] | 102.84 | 100 | 0 | 0 | 0 |  | 650 |  | 선택 | 해제 | 0 | 0 | 0 |  | 650 |  | 선택 | 해제 | 선택 | 미정 | 미정 | 미정 | 미정 |  | 미정 | BT180180 | H
A49267 | 2018-11-21 | 1 | C |  | 9 | A | P-AE1055LSM | 탄소강 | G-AE1055LS | BM#2 | 1587 | 49 | 1598 | 1557 | 40 | 5700 |  | 3 | 0.29 | 25 |  | -1.5 | 1552 | 1598 | 0 | 14.49 |  | 20 | 55 | 47 | Y |  | 2018-11-21 23:35 | 68 | 1090 | 26 | 30 | 34 | 36 | 37 | 37 | 37 | 37 | 37 | 36 | 36 | 35 | 35 | 34 | 35 | 37 | 34 | 37 | -0.06 | Y | 44.98 | Y | -0.2 | [7 empty] | Y | Y | Y | Y | 210 | 0.48 | 67 | 99588 | 104900 | 7000 | 13900 | 17 | 1 |  | 2018-11-21 23:58 | 1552 | 120 |  | 32 | [16 empty] | 89 | 75 | 0 | 0 | 0 |  | 400 | 400 | 선택 | 해제 | 0 | 0 | 0 |  | 400 | 400 | 선택 | 해제 | 해제 | 미정 | 미정 | 선택 | 미정 |  | 미정 | BT180180 | H
B49179 | 2018-11-21 | 2 | C |  | 10 | A | SMN455M | 합금강 | D1 | BM#1 | 1616 | 53 | 1624 | 1545 | 39 | 7800 |  | 1 | 0.49 | 17 |  | 0 | 1554 | 1610 | 0.14 | 0 | 0 | 28 | 9 | 48 | Y |  | 2018-11-22 00:12 | 73 | 1085 | 23 | 30 | 34 | 37 | 37 | 37 | 37 | 36 | 35 | 34 | 33 | 31 | 30 | 28 | 33 | 37 | 28 | 37 | -0.18 | Y | 50.02 | Y | -0.4 |  |  |  | 1.38 |  |  |  |  | N | N | Y | 120 | 0.5 | 67 | 101508 | 105880 | -930 | 15900 | 14 | 2 |  | 2018-11-22 00:12 | 1554 | 127 |  | 20 | [16 empty] | 97.6 | 100 | 0 | 0 | 0 |  | 650 |  | 선택 | 해제 | 0 | 0 | 0 |  | 650 |  | 선택 | 해제 | 선택 | 미정 | 미정 | 미정 | 미정 |  | 미정 | BT180180 | H
A49268 | 2018-11-21 | 1 | C |  | 10 | A | P-AE1055LSM | 탄소강 | G-AE1055LS | BM#2 | 1560 | 47 | 1598 | 1550 | 40 | 5700 |  | 3 | 0.29 | 26 |  | -1.36 | 1557 | 1598 | 0 | 18.26 |  | 19 | 19 | 65 | Y |  | 2018-11-22 00:34 | 73 | 1083 | 34 | 34 | 35 | 36 | 37 | 37 | 37 | 37 | 37 | 36 | 36 | 35 | 35 | 35 | 36 | 37 | 35 | 37 | -0.05 | Y | 40 | Y | 0 | [7 empty] | Y | Y | Y | Y | 200 | 0.48 | 62 | 99588 | 99180 | 7020 | 15900 | 17 | 1 |  | 2018-11-22 00:56 | 1557 | 129 |  | 43 | [16 empty] | 93.77 | 75 | 0 | 0 | 0 |  | 400 | 400 | 선택 | 해제 | 0 | 0 | 0 |  | 400 | 400 | 선택 | 해제 | 해제 | 미정 | 미정 | 선택 | 미정 |  | 미정 | BT180180 | H
B49180 | 2018-11-21 | 2 | C | TUNDISH교체전 | 11 | A | SMN455M | 합금강 | D1 | BM#1 | 1568 | 46 | 1615 | 1536 | 38 | 7500 |  | 1 | 0.5 | 16 |  | 0 | 1555 | 1608 | 0.12 | 0 | 0 | 33 | 60 | 55 | Y |  | 2018-11-22 01:08 | 74 | 1089 | 26 | 31 | 34 | 36 | 37 | 37 | 37 | 36 | 35 | 34 | 33 | 32 |  | 32 | 34 | 37 | 32 | 37 | -0.14 | Y | 34.98 | Y | -0.2 |  |  |  | 1.36 |  |  |  | N | N | N | N | 110 | 0.5 | 62 | 114392 | 100970 | 330 | 2000 | 14 | 2 |  | 2018-11-22 01:11 | 1555 | 124 |  | 32 |  |  | EAA00FF28C954503B59811A8427D1157 | CB5861B3972247DDB53E088923D13229 | [12 empty] | 114.39 | 100 | 0 | 2500 | 0 |  | 650 |  | 선택 | 해제 | 0 | 2500 | 0 |  | 650 |  | 선택 | 해제 | 선택 | 미정 | 미정 | 미정 | 미정 |  | 미정 | BT180180 | H
A49269 | 2018-11-21 | 1 | C |  | 11 | A | P-AE1055LSM | 탄소강 | G-AE1055LS | BM#2 | 1572 | 52 | 1597 | 1531 | 41 | 6300 |  | 3 | 0.29 | 25 |  | -1.54 | 1550 | 1597 | 0 | 16.47 |  | 29 | 5 | 53 | Y |  | 2018-11-22 01:44 | 66 | 1085 | 34 | 32 | 31 | 31 | 31 | 30 | 30 | 29 | 28 | 28 | 28 | 27 | 27 | 27 | 30 | 31 | 27 | 31 | -0.08 |  | 50 | Y | 0 | [7 empty] | Y | Y | Y | Y | 190 | 0.48 | 61 | 99588 | 95850 | 7050 | 15200 | 17 | 1 |  | 2018-11-22 02:14 | 1550 | 127 |  | 37 | [16 empty] | 96.78 | 75 | 0 | 0 | 0 |  | 400 | 400 | 선택 | 해제 | 0 | 0 | 0 |  | 400 | 400 | 선택 | 해제 | 해제 | 미정 | 미정 | 선택 | 미정 |  | 미정 | BT180180 | H
B49181 | 2018-11-21 | 2 | C | TUNDISH교체 | 1 | B | SCR415HM | 소입성보증강 | C1 | BM#1 | 1651 | 48 | 1664 | 1617 | 45 | 7700 |  | 1 | 0.54 | 20 |  | 0 | 1597 | 1667 | 0 | 0.38 | 0 | 5 | 58 | 56 | Y |  | 2018-11-22 02:30 | 85 | 1099 | -82 | 20 | 15 | 21 | 25 | 28 | 30 | 32 | 33 | 33 | 33 | 33 |  | 33 | 25 | 33 | 33 | 33 | 0 |  | 15 | Y | 0 | 1.4 | 2.49 | 2.49 |  |  |  |  | N | N | N | N | 150 | 0.5 | 61 | 84590 | 99100 | 5050 | 15900 | 3 | 1 |  | 2018-11-22 02:37 | 1597 | 148 |  | 37 |  | *T/D플럭스 유15 용120KG | [14 empty] | 81.22 | 100 | 700 | 0 | 0 |  | 450 |  | 선택 | 선택 | 700 | 0 | 0 |  | 450 |  | 선택 | 선택 | 해제 | 미정 | 선택 | 해제 | 미정 |  | 미정 | BT180180 | H
A49270 | 2018-11-21 | 1 | C |  | 12 | A | P-AE1055LSM | 탄소강 | G-AE1055LS | BM#2 | 1576 | 42 | 1594 | 1533 | 33 | 5100 |  | 3 | 0.31 | 25 |  | -1.62 | 1545 | 1594 | 0 | 16.26 |  | 15 | 30 | 40 | Y |  | 2018-11-22 03:05 | 61 | 1091 | 26 | 28 | 30 | 31 | 32 | 31 | 30 | 29 | 28 | 28 | 27 | 26 | 26 | 26 | 29 | 32 | 26 | 28 | -0.15 | Y | 39.97 | Y | 0 | [7 empty] | Y | Y | Y | Y | 180 | 0.48 | 62 | 99588 | 98630 | 6870 | 16100 | 17 | 1 |  | 2018-11-22 03:17 | 1545 | 98 |  | 19 | [16 empty] | 94.4 | 100 | 0 | 0 | 0 |  | 400 | 400 | 선택 | 해제 | 0 | 0 | 0 |  | 400 | 400 | 선택 | 해제 | 해제 | 미정 | 미정 | 선택 | 미정 |  | 미정 | BT180180 | H
B49182 | 2018-11-21 | 2 | C |  | 2 | A | SCR415HM | 소입성보증강 | C1 | BM#1 | 1656 | 39 | 1647 | 1595 | 32 | 6900 |  | 1 | 0.5 | 20 |  | 0 | 1572 | 1652 | 0 | 0.41 | 0 | 37 | 46 | 76 | Y |  | 2018-11-22 03:29 | 60 | 1088 | 31 | 24 | 20 | 18 | 17 | 15 | 14 | 14 | 13 | 13 | 12 |  |  | 12 | 17 | 20 | 12 | 0 | -0.2 |  | 39.98 | Y | -0.2 | [7 empty] | N | N | N | N | 140 | 0.54 | 54 | 101508 | 94900 | 4950 | 16300 | 3 | 1 |  | 2018-11-22 03:38 | 1572 | 146 |  | 39 | [16 empty] | 102.9 | 100 | 0 | 0 | 0 |  | 450 |  | 선택 | 선택 | 0 | 0 | 0 |  | 450 |  | 선택 | 선택 | 해제 | 미정 | 선택 | 해제 | 미정 |  | 미정 | BT180180 | H
A49271 | 2018-11-21 | 1 | C |  | 13 | A | P-AE1055LSM | 탄소강 | G-AE1055LS | BM#2 | 1591 | 42 | 1594 | 1539 | 33 | 4700 |  | 3 | 0.3 | 25 |  | -1.61 | 1546 | 1594 | 0 | 13.58 |  | 20 | 56 | 82 | Y |  | 2018-11-22 04:07 | 62 | 1098 | 25 | 28 | 31 | 32 | 32 | 32 | 32 | 31 | 31 | 30 | 30 | 29 | 29 | 29 | 30 | 32 | 29 | 32 | -0.06 | Y | 45 | Y | 0 | [7 empty] | Y | Y | Y | Y | 230 | 0.48 | 62 | 99588 | 97180 | 6770 | 13700 | 17 | 1 |  | 2018-11-22 04:18 | 1546 | 98 |  | 22 | [16 empty] | 95.8 | 100 | 0 | 0 | 0 |  | 400 | 400 | 선택 | 해제 | 0 | 0 | 0 |  | 400 | 400 | 선택 | 해제 | 해제 | 미정 | 미정 | 선택 | 미정 |  | 미정 | BT180180 | H
B49183 | 2018-11-21 | 2 | D |  | 3 | A | SCR415HM | 소입성보증강 | C1 | BM#1 | 1636 | 44 | 1674 | 1587 | 40 | 7600 |  | 1 | 0.53 | 17 |  | 0 | 1598 | 1669 | 0 | 0.4 | 0 | 28 | 10 | 39 | Y |  | 2018-11-22 04:22 | 86 | 1080 | 16 | 27 | 33 | 35 | 37 | 36 | 35 | 34 | 33 | 31 | 29 |  |  | 29 | 31 | 37 | 29 | 0 | -0.27 | Y | 30 | Y | -0.4 | [7 empty] | N | N | N | N | 130 | 0.52 | 58 | 101508 | 94560 | 5590 | 14700 | 3 | 1 |  | 2018-11-22 04:38 | 1598 | 143 |  | 40 | [16 empty] | 102.38 | 100 | 0 | 0 | 0 |  | 450 |  | 선택 | 선택 | 0 | 0 | 0 |  | 450 |  | 선택 | 선택 | 해제 | 미정 | 선택 | 미정 | 미정 |  | 미정 | BT180180 | H
A49272 | 2018-11-21 | 1 | D | TUNDISH교체전 | 14 | A | P-AE1055LSM | 탄소강 | G-AE1055LS | BM#2 | 1594 | 44 | 1592 | 1539 | 32 | 4900 |  | 3 | 0.3 | 26 |  | -1.65 | 1542 | 1592 | 0 | 13.91 |  | 19 | 20 | 76 | Y |  | 2018-11-22 05:14 | 58 | 1096 | 29 | 31 | 32 | 33 | 34 | 33 | 33 | 32 | 31 | 31 | 30 | 29 |  | 29 | 32 | 34 | 29 | 33 | -0.14 | Y | 35 | Y | -0.2 | [7 empty] | N | Y | Y | M | 220 | 0.48 | 59 | 76161 | 93740 | 6810 | 2000 | 17 | 1 |  | 2018-11-22 05:28 | 1542 | 100 |  | 20 |  |  | DF108B5BB43F43C1A42D8461C5622A6D | 9B818E7706D547FC9EB622749296979F | 8BC09BBFD80443A1BC5C4183800FA983 | [11 empty] | 75.74 | 100 | 0 | 2600 | 0 |  | 400 | 400 | 선택 | 해제 | 0 | 2610 | 0 |  | 400 | 400 | 선택 | 해제 | 해제 | 미정 | 미정 | 선택 | 선택 | 7 | 미정 | BT180180 | H
B49184 | 2018-11-21 | 2 | D |  | 4 | A | SCR415HM | 소입성보증강 | C1 | BM#1 | 1622 | 45 | 1675 | 1584 | 39 | 7300 |  | 1 | 0.53 | 17 |  | 0 | 1593 | 1662 | 0 | 0.32 | 0 | 33 | 61 | 43 | Y |  | 2018-11-22 05:21 | 81 | 1105 | 24 | 29 | 34 | 37 | 38 | 37 | 35 | 36 | 35 | 34 | 32 | 31 |  | 31 | 34 | 38 | 31 | 0 | -0.2 | Y | 35.02 | Y | -0.2 | [7 empty] | N | N | N | N | 120 | 0.52 | 56 | 101508 | 94380 | 5620 | 13900 | 3 | 1 |  | 2018-11-22 05:27 | 1593 | 145 |  | 41 | [16 empty] | 101.51 | 100 | 0 | 0 | 0 |  | 450 |  | 선택 | 선택 | 0 | 0 | 0 |  | 450 |  | 선택 | 선택 | 해제 | 미정 | 선택 | 미정 | 미정 |  | 미정 | BT180180 | H
B49185 | 2018-11-21 | 2 | D | TUNDISH교체 | 1 | A | 25MOCRS4HM2 | 소입성보증강 | C | BM#2 | 1633 | 56 | 1695 | 1584 | 42 | 9100 |  | 1 | 0.5 | 20 |  | -2.41 | 1598 | 1673 | 0 | 0.29 | 0 | 29 | 6 | 63 | Y |  | 2018-11-22 06:40 | 90 | 1084 | 30 | 25 | 24 | 23 | 28 | 31 | 33 | 34 | 34 | 35 | 36 |  |  | 36 | 31 | 36 | 36 | 0 | 0 |  |  | Y | 0.2 |  | 2.51 | 2.51 | 1.29 |  |  |  | N | N | N | M | 150 | 0.46 | 52 | 101700 | 82390 | 16610 | 15600 | 2 | 2 | 10 | 2018-11-22 06:28 | 1598 | 144 |  | 20 |  | * T/D FLUX 용탕부: 120KG / 유탕부: 15KG 투입 * 전공정 작업지연 감속주입 함. * 첫 HEAT 수소측정 기준초과(10분)이상공정 등록 및 생관통보. * 성분 C급 발생 래들 조기교체로 16톤 내림. | [14 empty] | 102.73 | 100 | 750 | 0 | 0 |  | 650 | 400 | 선택 | 선택 | 730 | 0 | 0 |  | 650 | 400 | 선택 | 선택 | 해제 | 미정 | 미정 | 미정 | 미정 |  | 미정 | RB125.00 | C
A49273 | 2018-11-21 | 1 | D |  | 5 | A | SCR415HM | 소입성보증강 | C1 | BM#1 | 1578 | 43 | 1621 | 1555 | 33 | 5900 |  | 3 | 0.31 | 17 |  | -2 | 1580 | 1621 | 0 | 13.74 |  | 5 | 59 | 43 | Y |  | 2018-11-22 06:12 | 68 | 1089 | 27 | 26 | 27 | 27 | 27 | 27 | 25 | 25 | 26 | 26 | 26 | 24 | 25 | 23 | 26 | 27 | 23 | 27 | -0.06 | Y | 55.03 | Y | -0.4 | [7 empty] | N | N | N | N | 110 | 0.52 | 65 | 152262 | 106970 | 5330 | 12700 | 3 | 1 |  | 2018-11-22 06:21 | 1580 | 121 |  | 48 |  | *유사강종 연연주 혼탕부 성분확인 ID : 107~109.207~209 | [14 empty] | 135.59 | 100 | 0 | 0 | 0 |  | 450 |  | 선택 | 선택 | 0 | 0 | 0 |  | 450 |  | 선택 | 선택 | 해제 | 미정 | 미정 | 선택 | 미정 |  | 미정 | BT180180 | H
B49186 | 2018-11-21 | 2 | D |  | 2 | B | 25MOCRS4HM2 | 소입성보증강 | C | BM#2 | 1624 | 56 | 1657 | 1565 | 51 | 8600 |  | 1 | 0.52 | 18 |  | -2.03 | 1589 | 1645 | 0 | 0.42 | 0 | 37 | 47 | 26 | Y |  | 2018-11-22 07:42 | 81 | 1092 | 36 | 39 | 43 | 44 | 45 | 44 | 44 | 43 | 42 | 41 | 39 | 38 | 36 | 33 | 41 | 45 | 33 | 44 | -0.27 | Y | 45 | Y | -0.6 | [7 empty] | N | N | N | Y | 140 | 0.47 | 65 | 84750 | 99600 | -600 | 15400 | 2 | 2 | 20 | 2018-11-22 07:43 | 1589 | 130 |  | 12 |  | * 전공정 작업지연 감속주입 함. | [14 empty] | 85.61 | 100 | 0 | 0 | 0 |  | 650 | 400 | 선택 | 선택 | 0 | 0 | 0 |  | 650 | 400 | 선택 | 선택 | 해제 | 미정 | 미정 | 미정 | 미정 |  | 미정 | RB125.00 | C
A49274 | 2018-11-21 | 1 | D |  | 6 | A | 16MNCR5H | 소입성보증강 | AE1055M계 | BM#1 | 1638 | 44 | 1622 | 1582 | 34 | 5500 |  | 3 | 0.31 | 16 |  | -1.85 | 1583 | 1622 | 0 | 14.76 |  | 15 | 31 | 86 | Y |  | 2018-11-22 07:19 | 71 | 1089 | 21 | 22 | 21 | 20 | 20 | 20 | 18 | 18 | 17 | 17 | 17 | 17 | 15 | 15 | 19 | 21 | 15 | 20 | -0.11 | Y | 54.98 | Y | 0 | [7 empty] | N | N | N | N | 100 | 0.48 | 66 | 50754 | 103820 | 4580 | 13200 | 3 | 1 |  | 2018-11-22 07:28 | 1583 | 127 |  | 48 |  | *유사강종 연연주 혼탕부 성분확인 ID : 101.201 | [14 empty] | 46.82 | 100 | 0 | 0 | 0 |  | 650 |  | 선택 | 선택 | 0 | 0 | 0 |  | 650 |  | 선택 | 선택 | 해제 | 미정 | 미정 | 미정 | 미정 |  | 미정 | BT180180 | H
B49187 | 2018-11-22 | 2 | D |  | 3 | B | 25MOCRS4HM2 | 소입성보증강 | C | BM#2 | 1614 | 59 | 1635 | 1555 | 49 | 9100 |  | 1 | 0.54 | 18 |  | -2.36 | 1582 | 1643 | 0 | 0.37 | 0 | 20 | 57 | 75 | Y |  | 2018-11-22 08:54 | 74 | 1088 | 31 | 33 | 36 | 38 | 38 | 38 | 36 | 35 | 33 | 32 | 31 | 30 | 28 | 23 | 32 | 38 | 23 | 38 | -0.25 | Y | 60 | Y | -0.4 | [7 empty] | N | N | N | Y | 130 | 0.42 | 78 | 101700 | 105940 | -2440 | 15600 | 2 | 2 | 30 | 2018-11-22 08:53 | 1582 | 127 |  | 9 |  | * 전공정 작업지연 감속20%이상 주입 이상공정 등록 및 생관통보. | [14 empty] | 98.26 | 100 | 0 | 0 | 0 |  | 650 | 300 | 선택 | 선택 | 0 | 0 | 0 |  | 650 | 300 | 선택 | 선택 | 해제 | 미정 | 미정 | 미정 | 미정 |  | 미정 | RB125.00 | H
A49275 | 2018-11-22 | 1 | D |  | 7 | A | 16MNCR5H | 소입성보증강 | AE1055M계 | BM#1 | 1624 | 42 | 1617 | 1540 | 31 | 5500 |  | 3 | 0.32 | 16 |  | -2.03 | 1574 | 1617 | 0.01 | 4.94 |  | 28 | 11 | 56 | Y |  | 2018-11-22 08:31 | 62 | 1089 | 10 | 15 | 18 | 19 | 23 | 24 | 24 | 23 | 23 | 22 | 21 | 21 | 20 | 21 | 20 | 24 | 20 | 23 | -0.11 | Y | 35.02 | Y | 0.2 | [7 empty] | N | N | N | N | 150 | 0.48 | 66 | 101508 | 100840 | 6960 | 15600 | 3 | 1 |  | 2018-11-22 08:39 | 1574 | 118 |  | 44 | [16 empty] | 93.69 | 100 | 0 | 0 | 0 |  | 650 |  | 선택 | 선택 | 0 | 0 | 0 |  | 650 |  | 선택 | 선택 | 해제 | 미정 | 미정 | 미정 | 미정 |  | 미정 | BT180180 | H
A49276 | 2018-11-22 | 1 | D | TUNDISH교체전 | 8 | A | 16MNCR5H | 소입성보증강 | AE1055M계 | BM#1 | 1610 | 39 | 1604 | 1545 | 36 | 6200 |  | 3 | 0.31 | 16 |  | -1.47 | 1574 | 1604 | 0 | 10.55 |  | 19 | 21 | 97 | Y |  | 2018-11-22 09:35 | 62 | 1088 | 16 | 16 | 16 | 16 | 15 | 12 | 11 | 12 | 10 | 11 | 11 | 11 |  | 11 | 13 | 16 | 10 | 16 | -0.2 | Y | 29.98 | Y | 0 | [7 empty] | N | N | N | N | 140 | 0.48 | 65 | 100318 | 101180 | 3220 | 1500 | 3 | 1 |  | 2018-11-22 09:45 | 1574 | 120 |  | 47 |  |  | 4CE211B7707542B2992A4AD99D335DB5 | 04A7DA5A23BC4322A19BAEA3193953B4 | 98C6D602DEBF48389667848B8CE4C08D | [11 empty] | 96.18 | 100 | 0 | 3000 | 0 |  | 650 |  | 선택 | 선택 | 0 | 3000 | 0 |  | 650 |  | 선택 | 선택 | 해제 | 미정 | 미정 | 미정 | 미정 |  | 미정 | BT180180 | H
B49188 | 2018-11-22 | 2 | D | 잔강최소화전 | 4 | B | 25MOCRS4HM2 | 소입성보증강 | C | BM#2 | 1621 | 44 | 1654 | 1554 | 39 | 7800 |  | 1 | 0.5 | 19 |  | -2.09 | 1578 | 1636 | 0 | 0.38 | 0 | 33 | 62 | 57 | Y |  | 2018-11-22 10:11 | 70 | 1089 | 21 | 27 | 32 | 37 | 39 | 39 | 39 | 38 | 37 | 36 | 35 | 34 | 32 | 32 | 35 | 39 | 32 | 39 | -0.18 | Y | 39.98 | Y | -0.4 | [7 empty] | N | N | N | Y | 120 | 0.52 | 64 | 99360 | 108550 | 0 | 3000 | 2 | 2 | 40 | 2018-11-22 10:10 | 1578 | 123 |  | 13 |  | * 전공정 작업지연 감속주입 함. | [14 empty] | 91.53 | 100 | 0 | 3100 | 0 |  | 650 | 300 | 선택 | 선택 | 0 | 3100 | 0 |  | 650 | 300 | 선택 | 선택 | 해제 | 미정 | 미정 | 미정 | 미정 |  | 미정 | RB130.00 | C
B49189 | 2018-11-22 | 2 | D | 잔강최소화 | 5 | B | SCR420HON2 | 소입성보증강 | C | BM#2 | 1641 | 38 | 1656 | 1607 | 28 | 5500 |  | 1 | 0.52 | 16 |  | -2.34 | 1574 | 1638 | 0 | 0.29 | 0 | 5 | 60 | 69 | Y |  | 2018-11-22 10:51 | 63 | 1089 | -194 | [12 empty] | -194 | 0 | 0 | 0 | 0 | 0 |  | 0 | Y | 0 | [7 empty] | N | N | N | N | 110 | 0.15 | 44 | 84590 | 93590 | 410 | 15100 | 2 | 2 | 10 | 2018-11-22 10:57 | 1574 | 141 |  | 53 | [16 empty] | 89.99 | 100 | 2800 | 0 | 0 |  | 410 | 300 | 선택 | 선택 | 2800 | 0 | 0 |  | 410 | 300 | 선택 | 선택 | 해제 | 미정 | 선택 | 미정 | 선택 | 4 | 미정 | BT180180 | H
A49277 | 2018-11-22 | 1 | D | TUNDISH교체 | 1 | A | STB2 | 베어링강 | STB (SF) | BM#1 | 1566 | 50 | 1597 | 1533 | 48 | 7600 |  | 3 | 0.32 | 25 |  | -1.39 | 1542 | 1583 | 0.16 | 0 |  | 29 | 7 | 73 | Y |  | 2018-11-22 10:58 | 86 | 1088 | 16 | 25 | 17 | 23 | 27 | 30 | 32 | 34 | 34 | 34 | 34 | 32 |  | 32 | 29 | 34 | 32 | 34 | -0.1 |  | 20.02 | Y | -0.4 |  | 2.04 | 1.98 |  |  |  |  | N | N | N | N | 230 | 0.46 | 60 | 84590 | 92710 | 7640 | 14900 | 16 | 2 |  | 2018-11-22 11:06 | 1542 | 148 |  | 55 |  | *T/Dflux 유15kg 용275kg *L/D 잔강 7.5TON 슬래그 이월됨 | [14 empty] | 85.02 | 100 | 1500 | 0 | 0 |  | 650 |  | 선택 | 해제 | 1500 | 0 | 0 |  | 650 |  | 선택 | 해제 | 선택 | 미정 | 미정 | 선택 | 선택 |  | 미정 | BT180180 | H
B49190 | 2018-11-22 | 2 | D |  | 6 | B | SCR420HON2 | 소입성보증강 | C | BM#2 | 1586 | 40 | 1656 | 1575 | 34 | 7100 |  | 1 | 0.53 | 16 |  | -2.31 | 1588 | 1653 | 0 | 0.32 | 0 | 37 | 48 | 65 | Y |  | 2018-11-22 11:57 | 77 | 1089 | 18 | 26 | 31 | 34 | 35 | 35 | 35 | 35 | 34 | 33 | 32 |  |  | 32 | 32 | 35 | 32 | 35 | -0.09 | Y | 29.98 | Y | -0.2 | [7 empty] | N | N | N | N | 100 | 0.53 | 54 | 101508 | 93610 | 4540 | 15100 | 2 | 2 | 20 | 2018-11-22 12:15 | 1588 | 128 |  | 34 | [16 empty] | 103.42 | 100 | 0 | 0 | 0 |  | 410 | 300 | 선택 | 선택 | 0 | 0 | 0 |  | 410 | 300 | 선택 | 선택 | 해제 | 미정 | 선택 | 미정 | 미정 |  | 미정 | BT180180 | C
A49278 | 2018-11-22 | 1 | D |  | 2 | A | STB2 | 베어링강 | STB (SF) | BM#1 | 1605 | 42 | 1567 | 1555 | 39 | 4700 |  | 3 | 0.32 | 25 |  | -1.54 | 1519 | 1567 | 0.2 | 0 |  | 15 | 32 | 65 | Y |  | 2018-11-22 12:09 | 63 | 1088 | 31 | 27 | 26 | 26 | 25 | 25 | 23 | 22 | 22 | 23 | 22 | 22 | 23 | 23 | 24 | 26 | 22 | 23 | -0.09 | Y | 45.02 | Y | 0.2 |  |  |  | 1.27 |  |  |  | Y | Y | Y | Y | 220 | 0.48 | 62 | 101508 | 98390 | 6960 | 15620 | 16 | 2 |  | 2018-11-22 12:16 | 1519 | 144 |  | 45 | [16 empty] | 97.46 | 100 | 0 | 0 | 0 |  | 650 |  | 선택 | 해제 | 0 | 0 | 0 |  | 650 |  | 선택 | 해제 | 선택 | 미정 | 미정 | 선택 | 미정 |  | 미정 | BT180180 | H
B49191 | 2018-11-22 | 2 | A |  | 7 | A | SCR420HON2 | 소입성보증강 | C | BM#2 | 1620 | 42 | 1667 | 1577 | 36 | 6200 |  | 1 | 0.53 | 15 |  | -2.06 | 1582 | 1637 | 0 | 0.27 | 0 | 20 | 58 | 45 | Y |  | 2018-11-22 13:10 | 71 | 1089 | 32 | 34 | 35 | 35 | 34 | 33 | 32 | 31 | 30 | 28 |  |  |  | 28 | 32 | 35 | 28 | 0 | -0.2 |  | 35 | Y | -0.4 | [7 empty] | N | N | N | N | 150 | 0.52 | 54 | 101508 | 92930 | 5120 | 15000 | 2 | 2 | 10 | 2018-11-22 13:18 | 1582 | 127 |  | 18 | [16 empty] | 103.53 | 100 | 0 | 0 | 0 |  | 410 | 300 | 선택 | 선택 | 0 | 0 | 0 |  | 410 | 300 | 선택 | 선택 | 해제 | 미정 | 선택 | 미정 | 미정 |  | 미정 | BT180180 | C
A49279 | 2018-11-22 | 1 | A |  | 3 | A | STB2 | 베어링강 | STB (SF) | BM#1 | 1552 | 46 | 1560 | 1531 | 41 | 6300 |  | 3 | 0.32 | 25 |  | -0.78 | 1537 | 1560 | 0.21 | 0 |  | 28 | 12 | 54 | Y |  | 2018-11-22 13:04 | 81 | 1087 | 21 | 28 | 34 | 37 | 39 | 40 | 41 | 41 | 40 | 40 | 40 | 40 | 40 | 40 | 37 | 41 | 40 | 40 | -0.03 | Y | 29.98 | Y | 0 |  |  |  | 1.06 |  |  |  | Y | Y | Y | Y | 210 | 0.48 | 62 | 101508 | 97860 | 6990 | 15960 | 16 | 2 |  | 2018-11-22 13:29 | 1537 | 147 |  | 55 |  | *자동:1497℃ 수동:1493℃ | [14 empty] | 95.67 | 100 | 0 | 0 | 0 |  | 650 |  | 선택 | 해제 | 0 | 0 | 0 |  | 650 |  | 선택 | 해제 | 선택 | 미정 | 미정 | 선택 | 미정 |  | 미정 | BT180180 | H
B49192 | 2018-11-22 | 2 | A |  | 8 | A | SCR420HON2 | 소입성보증강 | C | BM#2 | 1577 | 47 | 1645 | 1544 | 36 | 7300 |  | 1 | 0.53 | 16 |  | -2.05 | 1585 | 1642 | 0 | 0.32 | 0 | 33 | 63 | 35 | Y |  | 2018-11-22 14:10 | 74 | 1089 | 25 | 36 | 42 | 45 | 46 | 45 | 45 | 44 | 43 | 42 | 41 | 39 |  | 39 | 41 | 46 | 39 | 45 | -0.2 | Y | 35.02 | Y | -0.4 | [7 empty] | N | N | N | N | 140 | 0.52 | 59 | 101508 | 102340 | 4160 | 14000 | 2 | 2 |  | 2018-11-22 14:12 | 1585 | 111 |  | 15 | [16 empty] | 95.31 | 100 | 0 | 0 | 0 |  | 410 | 300 | 선택 | 선택 | 0 | 0 | 0 |  | 410 | 300 | 선택 | 선택 | 해제 | 미정 | 선택 | 미정 | 미정 |  | 미정 | BT180180 | C
A49280 | 2018-11-22 | 1 | A |  | 4 | A | STB2 | 베어링강 | STB (SF) | BM#1 | 1574 | 46 | 1577 | 1533 | 41 | 6300 |  | 3 | 0.32 | 26 |  | -1.83 | 1522 | 1577 | 0.23 | 0 |  | 19 | 22 | 58 | Y |  | 2018-11-22 14:37 | 66 | 1088 | 37 | 38 | 39 | 40 | 39 | 38 | 38 | 37 | 37 | 36 | 36 | 36 | 35 | 35 | 38 | 40 | 35 | 38 | -0.11 | Y | 45.02 | Y | -0.2 |  |  |  | 1.33 |  |  |  | Y | Y | Y | Y | 200 | 0.45 | 61 | 101508 | 92140 | 6960 | 16080 | 16 | 2 |  | 2018-11-22 14:46 | 1522 | 127 |  | 27 | 18 | *전공정 지연으로 감속주입-정속주입 강종 감속으로 이상재 등록ID:102~106.202~206 | [14 empty] | 103.42 | 100 | 0 | 0 | 0 |  | 650 |  | 선택 | 해제 | 0 | 0 | 0 |  | 650 |  | 선택 | 해제 | 선택 | 미정 | 미정 | 선택 | 미정 |  | 미정 | BT180180 | H
B49193 | 2018-11-22 | 2 | A |  | 9 | A | SCR420HON2 | 소입성보증강 | C | BM#2 | 1601 | 40 | 1646 | 1574 | 30 | 6200 |  | 1 | 0.53 | 16 |  | -2.37 | 1566 | 1628 | 0 | 0.4 | 0 | 5 | 61 | 54 | Y |  | 2018-11-22 15:02 | 55 | 1089 | 36 | 32 | 30 | 29 | 28 | 27 | 26 | 25 | 23 | 22 | 21 |  |  | 21 | 27 | 30 | 21 | 0 | -0.22 |  | 40 | Y | -0.2 | [7 empty] | N | N | N | N | 130 | 0.52 | 54 | 84590 | 94060 | 5440 | 14500 | 2 | 2 |  | 2018-11-22 15:02 | 1566 | 114 |  | 25 | [16 empty] | 85.02 | 100 | 0 | 0 | 0 |  | 410 | 300 | 선택 | 선택 | 0 | 0 | 0 |  | 410 | 300 | 선택 | 선택 | 해제 | 미정 | 선택 | 미정 | 미정 |  | 미정 | BT180180 | C
A49281 | 2018-11-22 | 1 | A |  | 5 | A | STB2 | 베어링강 | STB (SF) | BM#1 | 1518 | 48 | 1552 | 1531 | 42 | 7000 |  | 3 | 0.31 | 29 |  | -1.35 | 1508 | 1552 | 0.2 | 0 |  | 29 | 8 | 55 | Y |  | 2018-11-22 15:41 | 52 | 1084 | 32 | 29 | 25 | 23 | 23 | 21 | 20 | 20 | 19 | 19 | 18 | 18 |  | 18 | 23 | 25 | 18 | 0 | -0.16 |  | 44.98 | Y | 0 |  |  |  | 1.18 |  |  |  | Y | Y | Y | Y | 190 | 0.47 | 61 | 101508 | 95080 | 7020 | 14540 | 16 | 2 |  | 2018-11-22 15:49 | 1508 | 119 |  | 28 |  | *전공정 지연으로 감속주입-정속주입 강종 감속으로 이상재 등록ID:101.102.201.202 | [14 empty] | 100.01 | 100 | 0 | 0 | 0 |  | 650 |  | 선택 | 해제 | 0 | 0 | 0 |  | 650 |  | 선택 | 해제 | 선택 | 미정 | 미정 | 선택 | 미정 |  | 미정 | BT180180 | H
B49194 | 2018-11-22 | 2 | A |  | 10 | A | SCR420HON2 | 소입성보증강 | C | BM#2 | 1606 | 42 | 1636 | 1574 | 36 | 6600 |  | 1 | 0.53 | 17 |  | -2.23 | 1571 | 1631 | 0 | 0.34 | 0 | 37 | 49 | 54 | Y |  | 2018-11-22 16:00 | 60 | 1133 | 17 | 23 | 26 | 27 | 28 | 28 | 28 | 27 | 26 | 25 | 24 |  |  | 24 | 25 | 28 | 24 | 28 | -0.13 | Y | 30 | Y | -0.2 | [7 empty] | N | N | N | N | 120 | 0.52 | 55 | 101508 | 95670 | 4580 | 12500 | 2 | 2 |  | 2018-11-22 15:59 | 1571 | 116 |  | 25 | [16 empty] | 101.25 | 100 | 0 | 0 | 0 |  | 410 | 300 | 선택 | 선택 | 0 | 0 | 0 |  | 410 | 300 | 선택 | 선택 | 해제 | 미정 | 미정 | 미정 | 미정 |  | 미정 | BT180180 | C
A49282 | 2018-11-22 | 1 | A |  | 6 | A | STB2 | 베어링강 | STB (SF) | BM#1 | 1599 | 60 | 1570 | 1547 | 22 | 5200 |  | 3 | 0.32 | 25 |  | -1.63 | 1521 | 1570 | 0.2 | 0 |  | 15 | 33 | 59 | Y |  | 2018-11-22 16:57 | 65 | 1124 | 15 | 25 | 29 | 31 | 31 | 31 | 31 | 30 | 30 | 29 | 29 | 28 | 27 | 27 | 28 | 31 | 27 | 31 | -0.09 | Y | 44.98 | Y | -0.2 |  |  |  | 1.35 |  |  |  | Y | Y | Y | Y | 180 | 0.48 | 65 | 85100 | 104270 | 6980 | 15870 | 16 | 2 |  | 2018-11-22 17:04 | 1521 | 119 |  | 17 |  | *롱노즐 SEN내부 지금융착으로 교체-5회사용 | [14 empty] | 76.98 | 100 | 0 | 0 | 0 |  | 650 |  | 선택 | 해제 | 0 | 0 | 0 |  | 650 |  | 선택 | 해제 | 선택 | 미정 | 미정 | 선택 | 선택 | 5 | 미정 | BT180180 | H
B49195 | 2018-11-22 | 2 | A |  | 11 | B | SCR420HON2 | 소입성보증강 | C | BM#2 | 1616 | 47 | 1635 | 1565 | 37 | 7000 |  | 1 | 0.6 | 16 |  | -1.95 | 1579 | 1635 | 0 | 0.57 | 0 | 20 | 59 | 50 | Y |  | 2018-11-22 17:05 | 68 | 1130 | 32 | 36 | 38 | 39 | 39 | 39 | 38 | 38 | 36 | 35 | 34 |  |  | 34 | 37 | 39 | 34 | 39 | -0.14 | Y | 34.98 | Y | -0.2 | [7 empty] | N | N | N | N | 110 | 0.52 | 56 | 101508 | 99310 | 4540 | 15000 | 2 | 2 |  | 2018-11-22 17:04 | 1579 | 117 |  | 19 | [16 empty] | 97.74 | 100 | 0 | 0 | 0 |  | 410 | 300 | 선택 | 선택 | 0 | 0 | 0 |  | 410 | 300 | 선택 | 선택 | 해제 | 미정 | 선택 | 미정 | 선택 | 6 | 미정 | BT180180 | C
B49196 | 2018-11-22 | 2 | A | TUNDISH교체전 | 12 | B | SCR420HON2 | 소입성보증강 | C | BM#2 | 1616 | 43 | 1645 | 1586 | 37 | 6000 |  | 1 | 0.61 | 16 |  | -2.01 | 1576 | 1633 | 0 | 0.46 | 0 | 33 | 64 | 52 | Y |  | 2018-11-22 18:01 | 65 | 1094 | 32 | 32 | 34 | 34 | 34 | 33 | 32 | 32 | 30 | 29 | 28 | 26 |  | 26 | 32 | 34 | 26 | 34 | -0.18 |  | 45.02 | Y | -0.4 | [7 empty] | N | N | N | N | 100 | 0.52 | 55 | 77314 | 95930 | 5220 | 2500 | 2 | 2 |  | 2018-11-22 17:57 | 1576 | 117 |  | 23 |  |  | 5436F4294BB64B32A84FA060D4F9CD62 | 8577C54E98A64E41A6D2AE1E34388C2F | 2BA782D97E694FAAA3B71CE1B695619A | [11 empty] | 76.43 | 100 | 0 | 3000 | 0 |  | 410 | 300 | 선택 | 선택 | 0 | 3000 | 0 |  | 410 | 300 | 선택 | 선택 | 해제 | 미정 | 미정 | 미정 | 미정 |  | 미정 | BT180180 | C
A49283 | 2018-11-22 | 1 | A |  | 7 | A | STB2 | 베어링강 | STB (SF) | BM#1 | 1568 | 49 | 1541 | 1535 | 46 | 6600 |  | 3 | 0.31 | 31 |  | -0.54 | 1522 | 1541 | 0.19 | 0 |  | 28 | 13 | 52 | Y |  | 2018-11-22 17:49 | 66 | 1101 | 27 | 27 | 27 | 27 | 27 | 27 | 26 | 26 | 26 | 25 | 24 | 24 | 23 | 23 | 26 | 27 | 23 | 27 | -0.07 | Y | 55 | Y | 0 |  |  |  | 1.24 |  |  |  | Y | Y | Y | Y | 230 | 0.48 | 69 | 101508 | 107010 | 6990 | 15650 | 16 | 2 |  | 2018-11-22 17:56 | 1522 | 127 |  | 32 | [16 empty] | 89.75 | 100 | 0 | 0 | 0 |  | 650 |  | 선택 | 해제 | 0 | 0 | 0 |  | 650 |  | 선택 | 해제 | 선택 | 미정 | 미정 | 선택 | 미정 |  | 미정 | BT180180 | H
A49284 | 2018-11-22 | 1 | A |  | 8 | A | STB2 | 베어링강 | STB (SF) | BM#1 | 1586 | 46 | 1568 | 1542 | 37 | 6000 |  | 3 | 0.32 | 25 |  | -1.42 | 1526 | 1568 | 0.19 | 0 |  | 19 | 23 | 55 | Y |  | 2018-11-22 18:40 | 70 | 1130 | 19 | 24 | 28 | 30 | 31 | 31 | 30 | 30 | 30 | 30 | 29 | 29 | 28 | 28 | 28 | 31 | 28 | 30 | -0.04 | Y | 39.92 | Y | -0.2 |  |  |  | 1.12 |  |  |  | Y | Y | Y | Y | 220 | 0.48 | 64 | 101508 | 102000 | 7000 | 16600 | 16 | 2 |  | 2018-11-22 18:48 | 1526 | 140 |  | 53 | [16 empty] | 102.69 | 100 | 0 | 0 | 0 |  | 650 |  | 선택 | 해제 | 0 | 0 | 0 |  | 650 |  | 선택 | 해제 | 선택 | 미정 | 미정 | 선택 | 미정 |  | 미정 | BT180180 | H
B49197 | 2018-11-22 | 2 | A | TUNDISH교체 | 1 | A | KFMN445V | 합금강 | KFMN445V계 | BM#2 | 1586 | 46 | 1664 | 1567 | 39 | 7100 |  | 1 | 0.59 | 20 |  | -2.49 | 1577 | 1647 | 0.22 | 0 | 0 | 5 | 62 | 51 | Y |  | 2018-11-22 19:14 | 85 | 1134 | -441 | -126 | 26 | 26 | 23 | 17 | 17 | 22 | 28 | 31 | 34 | 34 | 36 | 36 | 27 | 36 | 36 | 36 | 0 |  | 10.02 | Y | 0 |  | 2.23 | 2.06 |  |  |  |  | N | N | N | M | 150 | 0.49 | 57 | 84590 | 97480 | 270 | 14200 | 1 | 1 |  | 2018-11-22 19:11 | 1577 | 141 |  | 32 |  | *T/D 플럭스 120/15KG *T/D 교체 슬리브롱노즐사용 *L/D첫 HEAT 생왕겨 투입 | [14 empty] | 86.54 | 100 | 1000 | 0 | 0 |  | 490 | 400 | 선택 | 선택 | 1000 | 0 | 0 |  | 490 | 400 | 선택 | 선택 | 해제 | 미정 | 해제 | 미정 | 미정 |  | 미정 | BT180180 | H
A49285 | 2018-11-22 | 1 | A |  | 9 | A | STB2 | 베어링강 | STB (SF) | BM#1 | 1599 | 44 | 1562 | 1535 | 37 | 5900 |  | 3 | 0.32 | 26 |  | -1.28 | 1522 | 1562 | 0.18 | 0 |  | 29 | 9 | 60 | Y |  | 2018-11-22 19:58 | 66 | 1126 | 28 | 28 | 29 | 30 | 30 | 30 | 29 | 29 | 29 | 29 | 28 | 28 | 28 | 28 | 29 | 30 | 28 | 30 | -0.04 | Y | 44.98 | Y | 0 |  |  |  | 1.38 |  |  |  | Y | Y | Y | Y | 210 | 0.48 | 61 | 101508 | 96920 | 6980 | 15470 | 16 | 2 |  | 2018-11-22 20:06 | 1522 | 131 |  | 42 | [16 empty] | 97.79 | 100 | 0 | 0 | 0 |  | 650 |  | 선택 | 해제 | 0 | 0 | 0 |  | 650 |  | 선택 | 해제 | 선택 | 미정 | 미정 | 선택 | 미정 |  | 미정 | BT180180 | H
B49198 | 2018-11-22 | 2 | A |  | 2 | A | KFMN445V | 합금강 | KFMN445V계 | BM#2 | 1574 | 44 | 1656 | 1536 | 39 | 7500 |  | 1 | 0.6 | 13 |  | -2.59 | 1565 | 1632 | 0.16 | 0 | 0 | 37 | 50 | 57 | Y |  | 2018-11-22 20:28 | 73 | 1132 | 35 | 36 | 36 | 36 | 35 | 35 | 34 | 32 | 31 | 29 | 27 |  |  | 27 | 34 | 36 | 27 | 36 | -0.22 |  | 40 | Y | -0.4 | [7 empty] | N | N | N | Y | 140 | 0.51 | 57 | 101508 | 95970 | -1070 | 14600 | 1 | 1 |  | 2018-11-22 20:24 | 1565 | 127 |  | 17 | [16 empty] | 106.96 | 75 | 0 | 0 | 0 |  | 490 | 400 | 선택 | 선택 | 0 | 0 | 0 |  | 490 | 400 | 선택 | 선택 | 해제 | 미정 | 미정 | 미정 | 미정 |  | 미정 | BT180180 | C
B49199 | 2018-11-22 | 2 | C |  | 3 | A | KFMN445V | 합금강 | KFMN445V계 | BM#2 | 1582 | 43 | 1625 | 1556 | 32 | 5800 |  | 1 | 0.58 | 13 |  | -2.9 | 1556 | 1615 | 0.15 | 0 | 0 | 20 | 60 | 66 | Y |  | 2018-11-22 21:18 | 64 | 1120 | 24 | 24 | 26 | 27 | 27 | 27 | 26 | 26 | 25 | 24 | 22 | 20 |  | 20 | 25 | 27 | 20 | 27 | -0.17 | Y | 40 | Y | -0.4 | [7 empty] | N | N | N | Y | 130 | 0.51 | 55 | 93049 | 95480 | -1130 | 15200 | 1 | 1 | 30 | 2018-11-22 21:27 | 1556 | 122 |  | 28 | [16 empty] | 98.62 | 72.73 | 0 | 0 | 0 |  | 490 | 400 | 선택 | 선택 | 0 | 0 | 0 |  | 490 | 400 | 선택 | 선택 | 해제 | 미정 | 미정 | 미정 | 미정 |  | 미정 | BT180180 | H
A49286 | 2018-11-22 | 1 | C |  | 10 | A | STB2 | 베어링강 | STB (SF) | BM#1 | 1597 | 45 | 1565 | 1537 | 40 | 6400 |  | 3 | 0.32 | 26 |  | -0.8 | 1519 | 1543 | 0.13 | 0 |  | 15 | 34 | 51 | Y |  | 2018-11-22 21:10 | 63 | 1135 | 26 | 26 | 27 | 27 | 27 | 27 | 26 | 26 | 25 | 25 | 24 | 24 | 23 | 23 | 26 | 27 | 23 | 27 | -0.07 | Y | 55 | Y | 0 |  |  |  | 1.24 |  |  |  | Y | Y | Y | Y | 200 | 0.48 | 66 | 101508 | 102610 | 6840 | 15100 | 16 | 2 |  | 2018-11-22 21:17 | 1522 | 135 |  | 34 | [16 empty] | 92.83 | 100 | 0 | 0 | 0 |  | 650 |  | 선택 | 해제 | 0 | 0 | 0 |  | 650 |  | 선택 | 해제 | 선택 | 미정 | 미정 | 선택 | 미정 |  | 미정 | BT180180 | H
B49200 | 2018-11-22 | 2 | C |  | 4 | A | KFMN445V | 합금강 | KFMN445V계 | BM#2 | 1609 | 42 | 1626 | 1535 | 36 | 6400 |  | 1 | 0.57 | 14 |  | 0 | 1556 | 1610 | 0.13 | 0 | 0 | 33 | 65 | 65 | Y |  | 2018-11-22 22:24 | 64 | 1135 | 18 | 26 | 30 | 32 | 33 | 34 | 34 | 33 | 32 | 31 | 30 | 28 |  | 28 | 30 | 34 | 28 | 0 | -0.2 | Y | 30 | Y | -0.4 | [7 empty] | N | N | N | Y | 120 | 0.51 | 58 | 93049 | 98060 | 640 | 16700 | 1 | 1 | 40 | 2018-11-22 22:39 | 1556 | 124 |  | 20 | [16 empty] | 94.27 | 72.73 | 0 | 0 | 0 |  | 490 | 400 | 선택 | 선택 | 0 | 0 | 0 |  | 490 | 400 | 선택 | 선택 | 해제 | 미정 | 미정 | 미정 | 미정 |  | 미정 | BT180180 | C
A49287 | 2018-11-22 | 1 | C |  | 11 | A | STB2 | 베어링강 | STB (SF) | BM#1 | 1596 | 49 | 1549 | 1534 | 44 | 6900 |  | 3 | 0.32 | 25 |  | -1.4 | 1523 | 1564 | 0.15 | 0 |  | 28 | 14 | 44 | Y |  | 2018-11-22 22:08 | 67 | 1132 | 21 | 24 | 27 | 29 | 31 | 31 | 31 | 30 | 30 | 30 | 29 | 28 | 28 | 28 | 28 | 31 | 28 | 31 | -0.06 | Y | 50 | Y | 0 |  |  |  | 1.78 |  |  |  | Y | Y | Y | Y | 190 | 0.48 | 71 | 101508 | 106560 | 6990 | 15200 | 16 | 2 |  | 2018-11-22 22:15 | 1523 | 140 |  | 42 | [16 empty] | 90.35 | 100 | 0 | 0 | 0 |  | 650 |  | 선택 | 해제 | 0 | 0 | 0 |  | 650 |  | 선택 | 해제 | 선택 | 미정 | 미정 | 선택 | 미정 |  | 미정 | BT180180 | H
B49201 | 2018-11-22 | 2 | C |  | 5 | A | KFMN445V | 합금강 | KFMN445V계 | BM#2 | 1611 | 50 | 1617 | 1555 | 29 | 5800 |  | 1 | 0.57 | 14 |  | 0 | 1567 | 1616 | 0.11 | 0 | 0 | 5 | 63 | 49 | Y |  | 2018-11-22 23:20 | 75 | 1134 | 28 | 34 | 36 | 38 | 39 | 39 | 39 | 39 | 39 | 38 | 36 | 35 |  | 35 | 37 | 39 | 35 | 39 | -0.11 | Y | 34.98 | Y | -0.2 | [7 empty] | N | N | N | Y | 110 | 0.51 | 56 | 93049 | 94810 | 2790 | 14900 | 1 | 1 | 10 | 2018-11-22 23:42 | 1567 | 121 |  | 24 | [16 empty] | 95.34 | 72.73 | 0 | 0 | 0 |  | 490 | 400 | 선택 | 선택 | 0 | 0 | 0 |  | 490 | 400 | 선택 | 선택 | 해제 | 미정 | 미정 | 미정 | 미정 |  | 미정 | BT180180 | C
A49288 | 2018-11-22 | 1 | C |  | 12 | A | STB2 | 베어링강 | STB (SF) | BM#1 | 1630 | 47 | 1560 | 1553 | 42 | 6000 |  | 3 | 0.32 | 26 |  | -1.31 | 1532 | 1571 | 0.18 | 0 |  | 19 | 24 | 41 | Y |  | 2018-11-22 23:01 | 76 | 1136 | 25 | 31 | 35 | 37 | 39 | 40 | 40 | 39 | 39 | 39 | 39 | 39 | 39 | 39 | 37 | 40 | 39 | 39 | -0.03 | Y | 35.02 | Y | 0 |  |  |  | 1.09 |  |  |  | Y | Y | Y | Y | 180 | 0.48 | 65 | 101508 | 102100 | 6950 | 15900 | 16 | 2 |  | 2018-11-22 23:13 | 1532 | 150 |  | 61 | [16 empty] | 93.6 | 100 | 0 | 0 | 0 |  | 650 |  | 선택 | 해제 | 0 | 0 | 0 |  | 650 |  | 선택 | 해제 | 선택 | 미정 | 미정 | 선택 | 미정 |  | 미정 | BT180180 | H
B49202 | 2018-11-22 | 2 | C |  | 6 | A | KFMN445V | 합금강 | KFMN445V계 | BM#2 | 1624 | 40 | 1627 | 1585 | 34 | 5200 |  | 1 | 0.58 | 14 |  | 0 | 1553 | 1614 | 0.11 | 0 | 0 | 37 | 51 | 48 | Y |  | 2018-11-23 00:24 | 61 | 1085 | 33 | 33 | 33 | 34 | 34 | 33 | 32 | 32 | 30 | 29 | 28 | 26 |  | 26 | 32 | 34 | 26 | 33 | -0.21 | Y | 38.83 | Y | -0.52 | [7 empty] | N | N | N | Y | 100 | 0.51 | 57 | 93049 | 96240 | 54510 | 13800 | 1 | 1 | 20 | 2018-11-23 00:39 | 1553 | 118 |  | 20 | [16 empty] | 95.88 | 72.73 | 0 | 0 | 0 |  | 490 | 400 | 선택 | 선택 | 0 | 0 | 0 |  | 490 | 400 | 선택 | 선택 | 해제 | 미정 | 미정 | 미정 | 미정 |  | 미정 | BT180180 | C
A49289 | 2018-11-22 | 1 | C | TUNDISH교체전 | 13 | A | STB2 | 베어링강 | STB (SF) | BM#1 | 1584 | 50 | 1566 | 1541 | 42 | 6700 |  | 3 | 0.32 | 25 |  | -1.25 | 1530 | 1567 | 0.2 | 0 |  | 29 | 10 | 34 | Y |  | 2018-11-23 00:23 | 74 | 1098 | 39 | 36 | 37 | 37 | 37 | 37 | 38 | 37 | 37 | 37 | 36 | 36 | 379 | 379 | 59 | 379 | 379 | 37 | 0 |  |  | Y | 9.99 |  |  |  | 1.33 |  |  |  | Y | N | N | M | 230 | 0.48 | 64 | 97091 | 94800 | 7000 | 2000 | 16 | 2 |  | 2018-11-23 00:29 | 1530 | 152 |  | 44 |  |  | 9D9E632C5472427687C7F129A5C22348 | C2DCADA6DA414877A291B2BF469485E4 | D5CD71572E1D4094A095CCE135367263 | [11 empty] | 95.52 | 100 | 0 | 3500 | 0 |  | 650 |  | 선택 | 해제 | 0 | 3500 | 0 |  | 650 |  | 선택 | 해제 | 선택 | 미정 | 미정 | 선택 | 미정 |  | 미정 | BT180180 | H
B49203 | 2018-11-22 | 2 | C |  | 7 | A | KFMN445V | 합금강 | KFMN445V계 | BM#2 | 1594 | 41 | 1614 | 1546 | 38 | 6300 |  | 1 | 0.56 | 13 |  | 0 | 1556 | 1615 | 0.1 | 0 | 0 | 20 | 61 | 49 | Y |  | 2018-11-23 01:24 | 64 | 1090 | 23 | 30 | 33 | 34 | 35 | 35 | 35 | 34 | 32 | 31 | 29 | 27 |  | 27 | 32 | 35 | 27 | 35 | -0.23 | Y | 35 | Y | -0.4 | [7 empty] | N | N | N | Y | 150 | 0.49 | 55 | 101508 | 88980 | 320 | 16100 | 1 | 1 | 30 | 2018-11-23 01:37 | 1556 | 115 |  | 19 |  | *전공정 요청 감속주입 | [14 empty] | 113.67 | 75 | 0 | 0 | 0 |  | 490 | 400 | 선택 | 선택 | 0 | 0 | 0 |  | 490 | 400 | 선택 | 선택 | 해제 | 미정 | 미정 | 미정 | 미정 |  | 미정 | BT180180 | H
A49290 | 2018-11-22 | 1 | C | TUNDISH교체 | 1 | A | 42CRMO4MS2 | 합금강 | E1 | BM#1 | 1605 | 53 | 1622 | 1550 | 47 | 7700 |  | 3 | 0.29 | 25 |  | -1.46 | 1579 | 1622 | 0.13 | 0 |  | 15 | 35 | 51 | Y |  | 2018-11-23 01:33 | 86 | 1105 | -37 | 19 | 13 | 16 | 21 | 24 | 25 | 27 | 28 | 29 | 29 | 29 |  | 29 | 22 | 29 | 29 | 29 | 0 |  | 10.02 | Y | 0 |  | 2.56 | 2.56 | 2.11 |  |  |  | N | N | N | N | 230 | 0.46 | 63 | 103512 | 98900 | 7000 | 16200 | 13 | 1 |  | 2018-11-23 01:38 | 1579 | 155 |  | 59 |  | *T/D플럭스 유15 용225KG *Hydris 수소 기준 초과(10분)ID:101.102.201.202 | [14 empty] | 98.49 | 100 | 1500 | 0 | 0 |  | 650 |  | 선택 | 해제 | 1500 | 0 | 0 |  | 650 |  | 선택 | 해제 | 해제 | 미정 | 미정 | 선택 | 미정 |  | 미정 | BM510510 | C
B49204 | 2018-11-22 | 2 | C | TUNDISH교체전 | 8 | B | KFMN445V | 합금강 | KFMN445V계 | BM#2 | 1611 | 46 | 1636 | 1574 | 39 | 6300 |  | 1 | 0.61 | 13 |  | 0 | 1613 | 1613 | 0.22 | 0 | 0 | 33 | 66 | 43 | Y |  | 2018-11-23 02:35 | 121 | 1068 | 25 | 34 | 41 | 46 | 48 | 49 | 49 | 48 | 47 | 46 | 45 | 44 | 42 | 40 | 44 | 49 | 40 | 0 | -0.22 | Y | 40.02 | Y | -0.4 | [7 empty] | N | N | N | M | 140 | 0.48 | 67 | 105946 | 106790 | 48410 | 2200 | 1 | 1 |  | 2018-11-23 02:39 | 1578 | 107 |  | 6 |  | *전공정 요청 감속주입 | 4E26F218DC3E46D99A7ED46900D8FD4D | F121D358C11A43BD9B9A6BEED8109F0B | E4AD9A52B2DF45E5A2B73D2133209EF9 | [11 empty] | 70.47 | 78.57 | 0 | 3150 | 0 |  | 490 | 400 | 선택 | 선택 | 0 | 3080 | 0 |  | 490 | 400 | 선택 | 선택 | 해제 | 미정 | 미정 | 미정 | 미정 |  | 미정 | BT180180 | H
A49292 | 2018-11-22 | 1 | C |  | 2 | A | 42CRMO4MS | 합금강 | E1 | BM#1 | 1581 | 40 | 1611 | 1542 | 33 | 5800 |  | 3 | 0.3 | 25 |  | -1.65 | 1563 | 1611 | 0.15 | 0 |  | 19 | 25 | 38 | Y |  | 2018-11-23 03:15 | 70 | 1087 | 31 | 32 | 33 | 33 | 33 | 33 | 32 | 32 | 31 | 31 | 31 | 31 |  | 31 | 32 | 33 | 31 | 33 | -0.04 | Y | 45 | Y | 0 |  |  |  | 1.81 | 0.25 |  |  | N | N | N | N | 140 | 0.43 | 62 | 83750 | 86000 | 6950 | 16400 | 13 | 1 |  | 2018-11-23 03:23 | 1563 | 96 |  | 21 |  | *샘플채취 ID:103 | [14 empty] | 90.79 | 100 | 0 | 0 | 300 |  | 650 |  | 선택 | 해제 | 0 | 0 | 0 |  | 650 |  | 선택 | 해제 | 해제 | 미정 | 미정 | 선택 | 미정 |  | 미정 | BM510510 | C
B49205 | 2018-11-22 | 2 | C | TUNDISH교체 | 1 | A | AE15B38M | 탄소강 | 보론강 | BM#2 | 1635 | 42 | 1684 | 1585 | 38 | 6700 |  | 1 | 0.64 | 20 |  | 0 | 1581 | 1659 | 0.25 | 0 | 0 | 5 | 64 | 74 | Y |  | 2018-11-23 03:51 | 84 | 1102 | -416 | -102 | 29 | 28 | 26 | 25 | 22 | 22 | 20 | 23 | 30 | 35 | 36 | 38 | 29 | 39 | 38 | 0 | -0.1 |  | 9.98 | Y | -0.2 | 1.1 | 3.24 | 3.18 | 1.59 |  |  |  | N | N | N | N | 150 | 0.47 | 60 | 99588 | 99260 | -1660 | 15600 | 9 | 2 | 10 | 2018-11-23 03:51 | 1581 | 131 |  | 24 |  | *T/D플럭스 120/15KG *롱노즐 실리부 부착 *수소 10분 측정값 기준치 초과, 생관통보(1차3.24PPM,2차 3.57PPM, 3차 1.59PPM) | [14 empty] | 102.04 | 100 | 1000 | 0 | 0 |  | 300 | 400 | 선택 | 선택 | 1020 | 0 | 0 |  | 300 | 400 | 선택 | 선택 | 해제 | 미정 | 미정 | 미정 | 선택 |  | 미정 | BT180180 | H
A49293 | 2018-11-22 | 1 | C |  | 3 | A | 42CRMO4MS | 합금강 | E1 | BM#1 | 1578 | 45 | 1603 | 1520 | 37 | 6400 |  | 3 | 0.31 | 25 |  | -1.43 | 1561 | 1603 | 0.26 | 0 |  | 31 | 1 | 24820 | Y |  | 2018-11-23 04:29 | 68 | 1264 | 30 | 33 | 36 | 38 | 38 | 38 | 37 | 36 | 35 | 34 | 33 | 33 | 32 | 31 | 34 | 38 | 31 | 38 | -0.13 | Y | 54.98 | Y | -0.2 | [7 empty] | N | N | N | N | 210 | 0.42 | 72 | 100500 | 97300 | 7500 | 15300 | 13 | 1 |  | 2018-11-23 04:35 | 1561 | 95 |  | 11 | [16 empty] | 95.9 | 100 | 0 | 0 | 0 |  | 650 |  | 선택 | 해제 | 0 | 0 | 0 |  | 650 |  | 선택 | 해제 | 해제 | 미정 | 미정 | 선택 | 미정 |  | 미정 | BM510510 | C
B49206 | 2018-11-22 | 2 | D |  | 2 | A | AE15B38M | 탄소강 | 보론강 | BM#2 | 1594 | 53 | 1625 | 1564 | 38 | 6300 |  | 1 | 0.64 | 13 |  | 0 | 1562 | 1618 | 0.17 | 0 | 0 | 37 | 52 | 75 | Y |  | 2018-11-23 04:58 | 65 | 1088 | 37 | 34 | 32 | 31 | 30 | 29 | 28 | 27 | 25 | 24 | 22 | 20 |  | 20 | 28 | 32 | 20 | 0 | -0.27 |  | 45.02 | Y | -0.4 | [7 empty] | N | N | N | N | 150 | 0.49 | 59 | 91289 | 96230 | -280 | 15500 | 9 | 2 | 20 | 2018-11-23 05:06 | 1562 | 127 |  | 19 | [16 empty] | 95.14 | 100 | 0 | 0 | 0 |  | 300 | 400 | 선택 | 선택 | 0 | 0 | 0 |  | 300 | 400 | 선택 | 선택 | 해제 | 미정 | 미정 | 미정 | 미정 |  | 미정 | BT180180 | H
A49294 | 2018-11-22 | 1 | D |  | 4 | A | 42CRMO4MS | 합금강 | E1 | BM#1 | 1592 | 42 | 1595 | 1531 | 35 | 6200 |  | 3 | 0.3 | 25 |  | -1.63 | 1547 | 1595 | 0.16 | 0 |  | 29 | 11 | 93 | Y |  | 2018-11-23 05:26 | 54 | 1091 | 29 | 26 | 24 | 23 | 22 | 21 | 21 | 19 | 18 | 17 | 18 | 17 | 17 | 17 | 21 | 24 | 17 | 17 | -0.14 | Y | 50 | Y | 0 | [7 empty] | N | N | N | N | 200 | 0.48 | 64 | 100500 | 97490 | 7610 | 14900 | 13 | 1 |  | 2018-11-23 05:34 | 1547 | 108 |  | 27 |  | *샘플채취ID:203 | [14 empty] | 96.13 | 100 | 0 | 0 | 0 |  | 650 |  | 선택 | 해제 | 0 | 0 | 0 |  | 650 |  | 선택 | 해제 | 해제 | 미정 | 미정 | 선택 | 미정 |  | 미정 | BM510510 | C
B49207 | 2018-11-22 | 2 | D |  | 3 | A | AE15B38M | 탄소강 | 보론강 | BM#2 | 1613 | 43 | 1634 | 1557 | 34 | 6700 |  | 1 | 0.71 | 13 |  | 0 | 1558 | 1618 | 0.16 | 0 | 0 | 20 | 62 | 92 | Y |  | 2018-11-23 05:55 | 61 | 1086 | 16 | 23 | 28 | 29 | 29 | 29 | 28 | 27 | 26 | 24 | 23 |  |  | 23 | 26 | 29 | 23 | 29 | -0.17 | Y | 34.97 | Y | -0.2 | [7 empty] | N | N | N | N | 130 | 0.49 | 54 | 91289 | 88980 | 8020 | 16500 | 9 | 2 | 30 | 2018-11-23 06:05 | 1558 | 125 |  | 26 |  | * 전공정 요청 래들 용강 9톤 이월 함. | [14 empty] | 94.11 | 100 | 0 | 0 | 0 |  | 300 | 400 | 선택 | 선택 | 0 | 0 | 0 |  | 300 | 400 | 선택 | 선택 | 해제 | 미정 | 미정 | 미정 | 미정 |  | 미정 | BT180180 | H
A49295 | 2018-11-22 | 1 | D |  | 5 | A | 42CRMO4MS | 합금강 | E1 | BM#1 | 1563 | 39 | 1594 | 1525 | 34 | 6400 |  | 3 | 0.3 | 25 |  | -1.3 | 1553 | 1591 | 0.19 | 0 |  | 15 | 36 | 70 | Y |  | 2018-11-23 06:32 | 60 | 1099 | 15 | 18 | 22 | 23 | 23 | 23 | 23 | 21 | 20 | 20 | 20 | 19 | 20 | 20 | 21 | 23 | 19 | 23 | -0.06 | Y | 39.98 | Y | 0 |  |  |  | 1.5 | 0.59 |  |  | N | N | N | N | 190 | 0.48 | 66 | 100500 | 101650 | 7650 | 15200 | 13 | 1 |  | 2018-11-23 06:40 | 1553 | 111 |  | 27 | [16 empty] | 92.08 | 100 | 0 | 0 | 0 |  | 650 |  | 선택 | 해제 | 0 | 0 | 300 |  | 650 |  | 선택 | 해제 | 해제 | 미정 | 미정 | 선택 | 미정 |  | 미정 | BM510510 | C
B49208 | 2018-11-22 | 2 | D |  | 4 | A | AE15B38M | 탄소강 | 보론강 | BM#2 | 1651 | 44 | 1626 | 1565 | 33 | 5800 |  | 1 | 0.76 | 13 |  | 0 | 1555 | 1609 | 0.1 | 0 | 0 | 28 | 16 | 127 | Y |  | 2018-11-23 06:59 | 58 | 1081 | 20 | 21 | 22 | 23 | 23 | 22 | 21 | 20 | 19 | 18 | 17 | 16 | 15 | 15 | 20 | 23 | 15 | 0 | -0.18 | Y | 45 | Y | -0.2 | [7 empty] | N | N | N | N | 120 | 0.47 | 65 | 99588 | 99280 | -1980 | 15100 | 9 | 2 | 40 | 2018-11-23 07:09 | 1555 | 111 |  | 18 |  | * 전공정 작업지연 감속주입 함. | [14 empty] | 102.35 | 100 | 0 | 0 | 0 |  | 300 | 400 | 선택 | 선택 | 0 | 0 | 0 |  | 300 | 400 | 선택 | 선택 | 해제 | 미정 | 미정 | 미정 | 미정 |  | 미정 | BT180180 | H
A49296 | 2018-11-23 | 1 | D |  | 6 | A | 42CRMO4MS | 합금강 | E1 | BM#1 | 1562 | 45 | 1604 | 1531 | 41 | 7400 |  | 3 | 0.3 | 25 |  | -1.34 | 1555 | 1594 | 0.19 | 0 |  | 19 | 26 | 76 | Y |  | 2018-11-23 07:37 | 62 | 1088 | 18 | 19 | 22 | 23 | 22 | 22 | 23 | 21 | 20 | 21 | 21 | 20 | 19 | 19 | 21 | 23 | 19 | 22 | -0.09 | Y | 44.98 | Y | -0.2 | [7 empty] | N | N | N | N | 180 | 0.48 | 65 | 100500 | 97190 | 7610 | 13500 | 13 | 1 |  | 2018-11-23 07:44 | 1555 | 113 |  | 29 | [16 empty] | 97.2 | 100 | 0 | 0 | 0 |  | 650 |  | 선택 | 해제 | 0 | 0 | 0 |  | 650 |  | 선택 | 해제 | 해제 | 미정 | 미정 | 선택 | 미정 |  | 미정 | BM510510 | C
B49209 | 2018-11-23 | 2 | D |  | 5 | A | AE15B38M | 탄소강 | 보론강 | BM#2 | 1621 | 50 | 1616 | 1586 | 35 | 5400 |  | 1 | 0.79 | 12 |  | 0 | 1554 | 1608 | 0.68 | 0 | 0 | 5 | 65 | 60 | Y |  | 2018-11-23 08:06 | 57 | 1089 | 13 | 20 | 25 | 28 | 29 | 28 | 28 | 27 | 26 | 26 | 25 | 23 | 21 | 21 | 25 | 29 | 21 | 28 | -0.2 | Y | 40.02 | Y | -0.4 | [7 empty] | N | N | N | N | 110 | 0.45 | 61 | 99588 | 91350 | -1350 | 15100 | 9 | 2 | 10 | 2018-11-23 08:06 | 1554 | 119 |  | 19 |  | * 전공정 작업지연 감속주입 함. | [14 empty] | 110.65 | 100 | 0 | 0 | 0 |  | 300 | 400 | 선택 | 선택 | 0 | 0 | 0 |  | 300 | 400 | 선택 | 선택 | 해제 | 미정 | 미정 | 미정 | 미정 |  | 미정 | BT180180 | C
A49297 | 2018-11-23 | 1 | D |  | 7 | A | 42CRMO4MS | 합금강 | E1 | BM#1 | 1568 | 51 | 1597 | 1527 | 44 | 7300 |  | 3 | 0.29 | 25 |  | -1.73 | 1547 | 1597 | 0.15 | 0 |  | 31 | 2 | 69 | Y |  | 2018-11-23 08:48 | 54 | 1091 | 16 | 18 | 18 | 18 | 17 | 17 | 15 | 14 | 13 | 11 | 11 | 10 | 8 | 8 | 14 | 18 | 8 | 18 | -0.2 |  | 50.02 | Y | -0.4 | [7 empty] | N | N | N | N | 230 | 0.49 | 64 | 100500 | 102660 | 7640 | 14700 | 13 | 1 |  | 2018-11-23 08:54 | 1547 | 120 |  | 24 | [16 empty] | 89.97 | 100 | 0 | 0 | 0 |  | 650 |  | 선택 | 해제 | 0 | 0 | 0 |  | 650 |  | 선택 | 해제 | 해제 | 미정 | 미정 | 선택 | 미정 |  | 미정 | BM510510 | C
B49210 | 2018-11-23 | 2 | D |  | 6 | A | AE15B38M | 탄소강 | 보론강 | BM#2 | 1621 | 53 | 1615 | 1556 | 36 | 5400 |  | 3 | 0.3 | 14 |  | 87.88 | 1579 | 0 | 0.08 | 0 |  | 37 | 53 | 78 | Y |  | 2018-11-23 09:11 | 82 | 1088 | 19 | 31 | 39 | 44 | 46 | 47 | 46 | 46 | 45 | 45 | 44 | 44 | 43 | 43 | 42 | 47 | 43 | 46 | -0.1 | Y | 39.98 | Y | 0 | [7 empty] | N | N | N | N | 100 | 0.46 | 70 | 99588 | 105490 | 860 | 14500 | 9 | 2 | 20 | 2018-11-23 09:18 | 1579 | 115 |  | 18 |  | * 전공정 작업지연 감속주입 함. | [14 empty] | 93.64 | 100 | 0 | 0 | 0 |  | 300 | 400 | 선택 | 선택 | 0 | 0 | 0 |  | 300 | 400 | 선택 | 선택 | 해제 | 미정 | 미정 | 미정 | 미정 |  | 미정 | BT180180 | H
A49298 | 2018-11-23 | 1 | D |  | 8 | B | 42CRMO4MS2 | 합금강 | E1 | BM#1 | 1603 | 53 | 1598 | 1516 | 42 | 7200 |  | 3 | 0.32 | 25 |  | -1.3 | 1555 | 1598 | 0.23 | 0 |  | 29 | 12 | 72 | Y |  | 2018-11-23 09:50 | 62 | 1088 | 5 | 12 | 17 | 21 | 23 | 23 | 23 | 23 | 23 | 23 | 23 | 22 | 23 | 23 | 20 | 23 | 22 | 23 | -0.03 | Y | 35 | Y | 0.2 |  |  |  | 1.48 | 0.23 |  |  | N | N | N | N | 220 | 0.48 | 63 | 85978 | 95310 | 8090 | 13400 | 13 | 1 |  | 2018-11-23 09:59 | 1555 | 118 |  | 27 |  | *L/D 잔강 7.5TON에서 슬래그 이월됨 | [14 empty] | 83.23 | 100 | 0 | 0 | 300 |  | 650 |  | 선택 | 해제 | 0 | 0 | 0 |  | 650 |  | 선택 | 해제 | 해제 | 미정 | 미정 | 선택 | 미정 |  | 미정 | RB160.00 | C
C47705 | 2018-11-23 | 3 | D |  | 7 | A | AE15B38M | 탄소강 | 보론강 | BM#2 | 1631 | 42 | 1626 | 1569 | 36 | 5800 |  | 1 | 1000 |  |  | 0 | 1568 | 1564 | 0 | 0 | 0 | 12 | 80 | 81 | Y |  | 2018-11-23 10:33 | 71 | 1101 | 41 | 43 | 46 | 47 | 47 | 47 | 46 | 45 | 44 | 43 | 42 | 41 | 40 | 40 | 44 | 47 | 40 | 47 | -0.16 | Y | 45 | Y | -0.2 | [7 empty] | N | N | N | N | 150 | 0.48 | 63 | 99588 | 100120 | 4780 | 15400 | 9 | 2 | 40 | 2018-11-23 10:31 | 1568 | 108 |  | 8 | [16 empty] | 94.94 | 100 | 0 | 0 | 0 |  | 300 | 400 | 선택 | 선택 | 0 | 0 | 0 |  | 300 | 400 | 선택 | 선택 | 해제 | 미정 | 미정 | 미정 | 미정 |  | 미정 | BT180180 | H
A49299 | 2018-11-23 | 1 | D | TUNDISH교체전 | 9 | A | 42CRMO4MS2 | 합금강 | E1 | BM#1 | 1580 | 54 | 1589 | 1526 | 43 | 7500 |  | 3 | 0.3 | 25 |  | -1.38 | 1548 | 1589 | 0.21 | 0 |  | 15 | 37 | 56 | Y |  | 2018-11-23 11:09 | 55 | 1089 | 18 | 27 | 28 | 28 | 28 | 27 | 26 | 25 | 24 | 24 | 24 | 23 | 22 | 22 | 25 | 28 | 22 | 28 | -0.12 |  | 49.98 | Y | -0.2 | [7 empty] | N | N | N | N | 210 | 0.47 | 69 | 92578 | 105230 | 7670 | 1500 | 13 | 1 |  | 2018-11-23 11:17 | 1548 | 115 |  | 13 |  |  |  | 18B435958AA3487CA252CA0BD5DF87D8 | BF6F2775396A4F8F8904BA22DEB84BF0 | BA7A1E5E57004F989A18F320B45729D2 | [10 empty] | 83.29 | 100 | 0 | 3500 | 0 |  | 650 |  | 선택 | 해제 | 0 | 3500 | 0 |  | 650 |  | 선택 | 해제 | 해제 | 미정 | 미정 | 선택 | 미정 |  | 미정 | BM510510 | C
C47706 | 2018-11-23 | 3 | D |  | 8 | A | AE15B38M | 탄소강 | 보론강 | BM#2 | 1630 | 47 | 1634 | 1546 | 33 | 6500 |  | 1 | 1000 |  |  | 0 | 1565 | 1564 | 0 | 0 | 0 | 20 | 63 | 151 | Y |  | 2018-11-23 11:29 | 68 | 1089 | 37 | 35 | 34 | 33 | 32 | 31 | 30 | 29 | 28 | 27 | 26 | 25 | 24 | 24 | 30 | 34 | 24 | 0 | -0.2 |  | 49.98 | Y | -0.2 | [7 empty] | N | N | N | N | 140 | 0.49 | 62 | 99588 | 100300 | -2400 | 13300 | 9 | 2 | 10 | 2018-11-23 11:33 | 1565 | 110 |  | 19 | [16 empty] | 101.72 | 100 | 0 | 0 | 0 |  | 300 | 400 | 선택 | 선택 | 0 | 0 | 0 |  | 300 | 400 | 선택 | 선택 | 해제 | 미정 | 미정 | 미정 | 미정 |  | 미정 | BT180180 | C
B49211 | 2018-11-23 | 2 | D |  | 9 | A | AE15B38M | 탄소강 | 보론강 | BM#2 | 1573 | 42 | 1656 | 1545 | 36 | 6800 |  | 1 | 1000 |  |  | 0 | 1564 | 1564 | 0 | 0 | 0 | 28 | 17 | 81 | Y |  | 2018-11-23 12:03 | 67 | 1091 | 23 | 23 | 24 | 24 | 24 | 24 | 23 | [6 empty] | 23 | 24 | 24 | 23 | 24 | -0.05 | Y | 20.03 | Y | -0.2 | [7 empty] | N | N | N | N | 130 | 0.49 | 32 | 66392 | 60460 | 34340 | 17300 | 9 | 2 | 10 | 2018-11-23 12:30 | 1564 | 165 |  | 53 |  | * 클로깅 발생 래들조기교체 로 용강량 약35톤 내림. | [14 empty] | 70.03 | 100 | 0 | 0 | 0 |  | 300 | 400 | 선택 | 선택 | 0 | 0 | 0 |  | 300 | 400 | 선택 | 선택 | 해제 | 미정 | 미정 | 미정 | 선택 | 8 | 미정 | BT180180 | C
A49300 | 2018-11-23 | 1 | D | TUNDISH교체 | 1 | A | SPS7 | 특수용도강 | D3 | BM#1 | 1600 | 55 | 1606 | 1521 | 44 | 7900 |  | 3 | 0.31 | 17 |  | -1.52 | 1574 | 1606 | 0.13 | 0 |  | 19 | 27 | 79 | Y |  | 2018-11-23 12:07 | 93 | 1089 | 13 | 28 | 24 | 29 | 33 | 36 | 37 | 37 | 38 | 39 | 39 | 39 |  | 39 | 34 | 39 | 39 | 39 | 0 |  | 10.02 | Y | 0 |  | 2.61 | 2.61 | 1.62 |  |  |  | N | N | N | N | 150 | 0.48 | 62 | 101508 | 101450 | 4600 | 15000 | 6 | 2 |  | 2018-11-23 12:15 | 1574 | 137 |  | 50 |  | *T/Dflux 유15kg 용120kg *수소측정기준초과(10분) 이상재 ID: 101.102.201.202 생관통보 | [14 empty] | 96.81 | 100 | 1000 | 0 | 0 |  | 490 |  | 선택 | 선택 | 1000 | 0 | 0 |  | 490 |  | 선택 | 선택 | 선택 | 미정 | 미정 | 미정 | 선택 |  | 미정 | BT180180 | H
B49212 | 2018-11-23 | 2 | B |  | 10 | A | AE15B38M | 탄소강 | 보론강 | BM#2 | 1573 | 47 | 1635 | 1534 | 41 | 7300 |  | 1 | 0.73 | 13 |  | 0 | 1569 | 1629 | 0.12 | 0 | 0 | 5 | 66 | 89 | Y |  | 2018-11-23 13:00 | 72 | 1088 | 23 | 26 | 30 | 32 | 33 | 33 | 33 | 32 | 32 | 31 | 29 | 28 | 27 | 27 | 30 | 33 | 27 | 33 | -0.15 | Y | 40.02 | Y | -0.2 | [7 empty] | N | N | N | N | 120 | 0.49 | 62 | 82990 | 98660 | -660 | 15500 | 9 | 2 | 30 | 2018-11-23 13:15 | 1569 | 133 |  | 30 | [16 empty] | 84.21 | 100 | 0 | 0 | 0 |  | 300 | 400 | 선택 | 선택 | 0 | 0 | 0 |  | 300 | 400 | 선택 | 선택 | 해제 | 미정 | 미정 | 미정 | 미정 |  | 미정 | BT180180 | C
A49301 | 2018-11-23 | 1 | B |  | 2 | A | SPS7 | 특수용도강 | D3 | BM#1 | 1553 | 45 | 1588 | 1525 | 40 | 6500 |  | 3 | 0.31 | 18 |  | -1.82 | 1547 | 1588 | 0.2 | 0 |  | 31 | 3 | 82 | Y |  | 2018-11-23 13:17 | 66 | 1089 | 37 | 29 | 25 | 22 | 19 | 19 | 18 | 17 | 17 | 17 | 17 | 18 |  | 18 | 21 | 25 | 17 | 17 | -0.2 |  | 40.02 | Y | 0.2 | [8 empty] | N | N | Y | 140 | 0.51 | 59 | 102720 | 98570 | 5980 | 15700 | 6 | 2 |  | 2018-11-23 13:24 | 1547 | 127 |  | 43 | [16 empty] | 98.82 | 100 | 0 | 0 | 0 |  | 490 |  | 선택 | 선택 | 0 | 0 | 0 |  | 490 |  | 선택 | 선택 | 선택 | 미정 | 미정 | 미정 | 미정 |  | 미정 | LT180180 | C
B49213 | 2018-11-23 | 2 | B |  | 11 | A | AE15B38M | 탄소강 | 보론강 | BM#2 | 1598 | 42 | 1646 | 1554 | 36 | 6900 |  | 1 | 0.76 | 13 |  | -2.66 | 1579 | 1639 | 0.15 | 0 | 0 | 37 | 54 | 82 | Y |  | 2018-11-23 14:02 | 82 | 1087 | 25 | 31 | 38 | 41 | 42 | 42 | 42 | 42 | 41 | 40 | 39 | 37 |  | 37 | 38 | 42 | 37 | 42 | -0.14 | Y | 35 | Y | -0.4 | [7 empty] | N | N | N | N | 110 | 0.49 | 56 | 99588 | 91830 | -480 | 15200 | 9 | 2 | 35 | 2018-11-23 14:01 | 1579 | 134 |  | 34 | [16 empty] | 109.02 | 100 | 0 | 0 | 0 |  | 300 | 400 | 선택 | 선택 | 0 | 0 | 0 |  | 300 | 400 | 선택 | 선택 | 해제 | 미정 | 미정 | 미정 | 미정 |  | 미정 | BT180180 | C
A49302 | 2018-11-23 | 1 | B |  | 3 | A | SPS7 | 특수용도강 | D3 | BM#1 | 1525 | 47 | 1610 | 1524 | 37 | 6500 |  | 1 | 0.78 | 18 |  | 0 | 1523 | 1592 | 0.2 | 0 | 0 | 29 | 13 | 79 | Y |  | 2018-11-23 14:46 | 42 | 1089 | 10 | 9 | 9 | 7 | 6 | 4 | [7 empty] | 4 | 8 | 9 | 4 | 0 | -0.33 |  | 15.02 | Y | -0.4 | [8 empty] | N | N | Y | 130 | 0.53 | 25 | 68480 | 77010 | 740 | 15300 | 6 | 2 |  | 2018-11-23 14:54 | 1523 | 136 |  | 35 | [16 empty] | 89.28 | 100 | 0 | 0 | 0 |  | 490 |  | 선택 | 선택 | 0 | 0 | 0 |  | 490 |  | 선택 | 선택 | 선택 | 미정 | 미정 | 미정 | 미정 |  | 미정 | LT180180 | H
B49214 | 2018-11-23 | 2 | B |  | 12 | A | AE15B38M | 탄소강 | 보론강 | BM#2 | 1557 | 49 | 1644 | 1524 | 42 | 8600 |  | 1 | 0.83 | 13 |  | -2.23 | 1567 | 1622 | 0.79 | 0 | 0 | 33 | 67 | 566 | Y |  | 2018-11-23 15:10 | 70 | 1088 | 35 | 35 | 36 | 36 | 36 | 35 | 34 | 33 | 32 | 30 | 29 | 28 | 26 | 26 | 33 | 36 | 26 | 36 | -0.2 |  | 50 | Y | -0.4 | [7 empty] | N | N | N | N | 100 | 0.49 | 62 | 99588 | 101201 | -151 | 15300 | 9 | 2 |  | 2018-11-23 15:19 | 1567 | 125 |  | 25 | [16 empty] | 98.55 | 100 | 0 | 0 | 0 |  | 300 | 400 | 선택 | 선택 | 0 | 0 | 0 |  | 300 | 400 | 선택 | 선택 | 해제 | 미정 | 미정 | 미정 | 미정 |  | 미정 | BT180180 | C
A49303 | 2018-11-23 | 1 | B |  | 4 | A | SPS7 | 특수용도강 | D3 | BM#1 | 1692 | 39 | 1596 | 1560 | 24 | 3700 |  | 3 | 0.31 | 18 |  | -1.61 | 1550 | 1586 | 0.14 | 0 |  | 15 | 38 | 75 | Y |  | 2018-11-23 15:21 | 69 | 1085 | 2 | 16 | 24 | 28 | 30 | 30 | 30 | 30 | 29 | 29 | 29 | 28 | 28 | 29 | 26 | 30 | 28 | 30 | -0.02 | Y | 40 | Y | 0.2 | [8 empty] | N | N | Y | 120 | 0.51 | 67 | 102720 | 110250 | 1400 | 15000 | 6 | 2 |  | 2018-11-23 15:31 | 1550 | 94 |  | 26 | [16 empty] | 92.46 | 100 | 0 | 0 | 0 |  | 490 |  | 선택 | 선택 | 0 | 0 | 0 |  | 490 |  | 선택 | 선택 | 선택 | 미정 | 미정 | 미정 | 미정 |  | 미정 | LT180180 | H
B49215 | 2018-11-23 | 2 | B |  | 13 | A | AE15B38M | 탄소강 | 보론강 | BM#2 | 1656 | 43 | 1654 | 1587 | 33 | 6100 |  | 1 | 0.79 | 13 |  | -3.05 | 1580 | 1642 | 0.22 | 0 | 0 | 11 | 1 | 32230 | Y |  | 2018-11-23 16:01 | 83 | 1080 | 23 | 25 | 28 | 29 | 31 | 30 | 30 | 29 | 28 | 27 | 26 | 25 | 23 | 23 | 27 | 31 | 23 | 0 | -0.2 | Y | 40.02 | Y | -0.4 |  |  |  | 1.29 |  |  |  | N | N | N | N | 150 | 0.49 | 64 | 99588 | 103400 | -650 | 15100 | 9 | 2 |  | 2018-11-23 16:27 | 1580 | 123 |  | 39 |  | * L/D 대보수 | [14 empty] | 96.92 | 100 | 0 | 0 | 0 |  | 300 | 400 | 선택 | 선택 | 0 | 0 | 0 |  | 300 | 400 | 선택 | 선택 | 해제 | 미정 | 미정 | 미정 | 미정 |  | 미정 | BT180180 | C
A49304 | 2018-11-23 | 1 | B |  | 5 | A | SPS7 | 특수용도강 | D3 | BM#1 | 1605 | 41 | 1587 | 1547 | 35 | 6000 |  | 3 | 0.31 | 18 |  | -1.46 | 1554 | 1587 | 0.16 | 0 |  | 19 | 28 | 51 | Y |  | 2018-11-23 16:39 | 73 | 1073 | 26 | 31 | 34 | 36 | 37 | 37 | 37 | 36 | 36 | 35 | 35 | 34 | 34 | 35 | 35 | 37 | 34 | 37 | -0.04 | Y | 40.02 | Y | 0.2 | [8 empty] | N | N | Y | 110 | 0.5 | 68 | 119840 | 109460 | 2340 | 15200 | 6 | 2 |  | 2018-11-23 16:46 | 1554 | 85 |  | 17 | [16 empty] | 107.87 | 100 | 0 | 0 | 0 |  | 490 |  | 선택 | 선택 | 0 | 0 | 0 |  | 490 |  | 선택 | 선택 | 선택 | 미정 | 미정 | 미정 | 미정 |  | 미정 | LT180180 | H
B49216 | 2018-11-23 | 2 | B | TUNDISH교체전 | 14 | A | AE15B38M | 탄소강 | 보론강 | BM#2 | 1623 | 41 | 1627 | 1574 | 31 | 5000 |  | 1 | 0.98 | 13 |  | 0 | 1557 | 1612 | 0.21 | 0 | 0 | 28 | 18 | 107 | Y |  | 2018-11-23 17:20 | 60 | 1086 | 20 | 21 | 23 | 24 | 24 | 23 | 22 | 21 | 20 | 18 | 16 |  |  | 16 | 22 | 24 | 16 | 0 | -0.23 | Y | 35.03 | Y | -0.4 | [7 empty] | N | N | N | N | 140 | 0.45 | 50 | 71189 | 75890 | 13860 | 2000 | 9 | 2 | 50 | 2018-11-23 17:34 | 1557 | 127 |  | 26 |  | * STR#1,2 크로깅 발생으로 0.40이하로 감속주입 ID: 303~305, 403~405 L/D 15 TON 내림 전공정 통보 | 235E5B116DF74B83B258DF192F98E7F8 | 8C4329903F6748E480815E9427EAECD7 | C3FD7D6601EA4B97A6E5D127FA6FA49F | [11 empty] | 79.32 | 100 | 0 | 3480 | 0 |  | 300 | 400 | 해제 | 선택 | 0 | 3420 | 0 |  | 300 | 400 | 해제 | 선택 | 해제 | 미정 | 미정 | 미정 | 미정 |  | 미정 | BT180180 | H
A49305 | 2018-11-23 | 1 | B |  | 6 | A | SPS7 | 특수용도강 | D3 | BM#1 | 1593 | 42 | 1580 | 1540 | 38 | 5900 |  | 3 | 0.31 | 18 |  | -1.52 | 1545 | 1580 | 0.16 | 0 |  | 31 | 4 | 64 | Y |  | 2018-11-23 17:48 | 64 | 1082 | 31 | 32 | 31 | 30 | 30 | 29 | 28 | 27 | 26 | 26 | 25 | 25 | 25 | 25 | 28 | 31 | 25 | 25 | -0.11 |  | 54.98 | Y | 0 | [8 empty] | N | N | Y | 100 | 0.5 | 65 | 102720 | 107830 | 3120 | 15500 | 6 | 2 |  | 2018-11-23 17:55 | 1545 | 91 |  | 18 | [16 empty] | 93.21 | 0 | 0 | 0 | 0 |  | 490 |  | 선택 | 선택 | 0 | 0 | 0 |  | 490 |  | 선택 | 선택 | 선택 | 미정 | 미정 | 미정 | 미정 |  | 미정 | LT180180 | C
B49217 | 2018-11-23 | 2 | B | TUNDISH교체 | 1 | A | 15CRMO5H | 소입성보증강 | C1 | BM#2 | 1586 | 59 | 1675 | 1556 | 49 | 9800 |  | 1 | 0.76 | 20 |  | -2.19 | 1594 | 1664 | 0 | 0.62 | 0 | 5 | 67 | 108 | Y |  | 2018-11-23 18:38 | 81 | 1081 | -450 | -110 | 20 | 23 | 22 | 22 | 16 | 19 | 24 | 27 | 29 | 30 | 31 | 32 | 24 | 32 | 32 | 32 | 0 |  | 10 | Y | 0 |  | 2.4 | 2.4 |  |  |  |  | N | N | N | N | 150 | 0.45 | 58 | 91289 | 90700 | 8100 | 16200 | 4 | 1 |  | 2018-11-23 18:36 | 1594 | 141 |  | 26 |  | * T/D 용강량 실측:1210mm / 19.5 TON * T/D FLUX 용탕부: 120 KG / 유탕부: 15KG 투입 * 슬리브 롱노즐( Y자형 ) 사용 | [14 empty] | 92.4 | 100 | 1000 | 0 | 0 |  | 650 | 600 | 선택 | 선택 | 1000 | 0 | 0 |  | 650 | 600 | 선택 | 선택 | 해제 | 미정 | 선택 | 미정 | 미정 |  | 미정 | BT180180 | H
A49306 | 2018-11-23 | 1 | B |  | 7 | A | SPS7 | 특수용도강 | D3 | BM#1 | 1589 | 42 | 1578 | 1536 | 33 | 5900 |  | 3 | 0.31 | 18 |  | -1.88 | 1535 | 1578 | 0.2 | 0 |  | 29 | 14 | 87 | Y |  | 2018-11-23 18:56 | 54 | 1088 | 24 | 23 | 23 | 23 | 23 | 22 | 21 | 20 | 19 | 19 | 18 | 17 | 16 | 16 | 21 | 23 | 16 | 23 | -0.14 |  | 50 | Y | -0.2 | [8 empty] | N | N | Y | 150 | 0.51 | 62 | 102013 | 98840 | 1810 | 98840 | 6 | 2 |  | 2018-11-23 19:03 | 1535 | 96 |  | 16 | [16 empty] | 101.91 | 100 | 0 | 0 | 0 |  | 490 |  | 선택 | 선택 | 0 | 0 | 0 |  | 490 |  | 선택 | 선택 | 선택 | 미정 | 미정 | 미정 | 미정 |  | 미정 | BT180180 | H
B49218 | 2018-11-23 | 2 | B |  | 2 | A | 15CRMO5H | 소입성보증강 | C1 | BM#2 | 1592 | 44 | 1655 | 1555 | 38 | 7600 |  | 1 | 0.76 | 18 |  | -2.96 | 1552 | 1643 | 0 | 0.5 | 0 | 37 | 55 | 119 | Y |  | 2018-11-23 19:54 | 39 | 1086 | 31 | 23 | 17 | 15 | 12 | 10 | 8 | 7 | [5 empty] | 7 | 16 | 17 | 7 | 0 | -0.4 |  | 25 | Y | -0.2 | [7 empty] | N | N | N | N | 140 | 0.47 | 36 | 58093 | 59130 | 39220 | 15800 | 4 | 1 |  | 2018-11-23 19:57 | 1552 | 133 |  | 12 |  | * T/D 델타티가 낮아 L/D TON 내림 | [14 empty] | 59.31 | 85.71 | 0 | 0 | 0 |  | 650 | 600 | 선택 | 선택 | 0 | 0 | 0 |  | 650 | 600 | 선택 | 선택 | 해제 | 미정 | 선택 | 미정 | 미정 |  | 미정 | BT180180 | H
A49307 | 2018-11-23 | 1 | B | TUNDISH교체전 | 8 | A | SPS7 | 특수용도강 | D3 | BM#1 | 1595 | 42 | 1592 | 1541 | 29 | 5500 |  | 3 | 0.31 | 16 |  | -2.18 | 1548 | 1592 | 0.24 | 0 |  | 15 | 39 | 76 | Y |  | 2018-11-23 19:55 | 67 | 1087 | 14 | 23 | 27 | 29 | 30 | 31 | 31 | 30 | 29 | 29 | 29 |  |  | 29 | 27 | 31 | 29 | 29 | 0 | Y | 25 | Y | 0 | [7 empty] | N | N | N | N | 140 | 0.51 | 57 | 86804 | 96500 | 500 | 2000 | 6 | 2 |  | 2018-11-23 20:03 | 1548 | 98 |  | 20 |  |  | D98A18FFCA0D4B0688A96F9561C6123F | 07EF03D7EB6C4ACF9B532A7C2B07B679 | 77D1577D20FD4764AF85B58C6FBAC6AE | [11 empty] | 89.44 | 100 | 0 | 3000 | 0 |  | 490 |  | 선택 | 선택 | 0 | 3000 | 0 |  | 490 |  | 선택 | 선택 | 선택 | 미정 | 미정 | 미정 | 미정 |  | 미정 | BT180180 | H
B49219 | 2018-11-23 | 2 | B |  | 3 | B | 15CRMO5H | 소입성보증강 | C1 | BM#2 | 1611 | 45 | 1645 | 1554 | 40 | 8100 |  | 1 | 0.8 | 16 |  | -2.77 | 1586 | 1652 | 0 | 0.52 | 0 | 11 | 2 | 51 | Y |  | 2018-11-23 20:37 | 73 | 1094 | 5 | 19 | 28 | 33 | 34 | 35 | 35 | 34 | 33 | 33 | 31 | 30 |  | 30 | 29 | 35 | 30 | 33 | -0.17 | Y | 30 | Y | -0.2 | [7 empty] | N | N | N | N | 130 | 0.47 | 58 | 82990 | 89450 | 59800 | 14600 | 4 | 1 |  | 2018-11-23 20:38 | 1586 | 116 |  | 8 |  | * 전공정 작업지연 감속주입 ID: 305,405 | [14 empty] | 55.89 | 70 | 0 | 0 | 0 |  | 650 | 600 | 선택 | 선택 | 0 | 0 | 0 |  | 650 | 600 | 선택 | 선택 | 해제 | 미정 | 선택 | 미정 | 미정 |  | 미정 | BT180180 | H
A49308 | 2018-11-23 | 1 | C | TUNDISH교체 | 1 | A | SM55CBQ | 탄소강 | AE1055M계 | BM#1 | 1584 | 42 | 1634 | 1544 | 37 | 6200 |  | 3 | 0.33 | 26 |  | -1.85 | 1578 | 1634 | 0.26 | 0 |  | 19 | 29 | 76 | Y |  | 2018-11-23 21:06 | 94 | 1091 | -59 | 34 | 27 | 31 | 38 | 39 | 41 | 44 | 45 | 45 | 45 | 47 |  | 47 | 40 | 47 | 47 | 45 | 0 |  |  | Y | 0.4 |  | 2.56 | 2.56 | 1.57 |  |  |  |  | N | N | M | 230 | 0.47 | 62 | 152262 | 97050 | 7000 | 16000 | 12 | 1 |  | 2018-11-23 21:07 | 1578 | 116 |  | 31 |  | *T/Dflux 유15kg 용120kg*Hydris수소기준초과(10분)ID:101.102.201.202 *유사강종 연연주 혼탕부 ID:107~109.2027~209 | [14 empty] | 147.54 | 100 | 1500 | 0 | 0 |  | 400 |  | 선택 | 해제 | 1500 | 0 | 0 |  | 400 |  | 선택 | 해제 | 해제 | 미정 | 미정 | 선택 | 미정 |  | 미정 | BT180180 | H
B49220 | 2018-11-23 | 2 | C |  | 4 | A | 15CRMO5H | 소입성보증강 | C1 | BM#2 | 1621 | 46 | 1644 | 1575 | 43 | 7700 |  | 1 | 0.83 | 16 |  | -1.92 | 1576 | 1640 | 0 | 0.38 | 0 | 28 | 19 | 55 | Y |  | 2018-11-23 21:40 | 63 | 1088 | 26 | 29 | 31 | 32 | 32 | 32 | 31 | 30 | 30 | 28 | 27 | 26 | 24 | 21 | 29 | 32 | 21 | 32 | -0.22 | Y | 50.02 | Y | -0.6 | [7 empty] | N | N | N | N | 120 | 0.46 | 65 | 99588 | 98500 | 3850 | 14400 | 4 | 1 |  | 2018-11-23 21:34 | 1576 | 115 |  | 7 |  | *전공정 요청 20% 감속주입, 이상공정 등록 및 생관통보 | [14 empty] | 97.3 | 75 | 0 | 0 | 0 |  | 650 | 600 | 선택 | 선택 | 0 | 0 | 0 |  | 650 | 600 | 선택 | 선택 | 해제 | 미정 | 선택 | 미정 | 미정 |  | 미정 | BT180180 | C
A49309 | 2018-11-23 | 1 | C |  | 2 | A | AE1055LS | 탄소강 | G-AE1055LS | BM#1 | 1616 | 45 | 1596 | 1553 | 37 | 5100 |  | 3 | 0.32 | 25 |  | -1.48 | 1552 | 1596 | 0 | 22.57 |  | 31 | 5 | 74 | Y |  | 2018-11-23 22:07 | 68 | 1084 | 46 | 38 | 34 | 30 | 28 | 26 | 26 | 25 | 24 | 23 | 22 | 23 |  | 23 | 29 | 34 | 22 | 0 | -0.3 |  | 40.03 | Y | 0.2 | [7 empty] | Y | Y | Y | Y | 140 | 0.5 | 59 | 50754 | 96190 | 6960 | 16000 | 12 | 1 |  | 2018-11-23 22:17 | 1552 | 115 |  | 33 |  | *유사강종 연연주 혼탕부 ID:101.201 | [14 empty] | 49.2 | 0 | 0 | 0 | 0 |  | 400 |  | 선택 | 해제 | 0 | 0 | 0 |  | 400 |  | 선택 | 해제 | 해제 | 미정 | 미정 | 선택 | 미정 |  | 미정 | BT180180 | C
B49221 | 2018-11-23 | 2 | C |  | 5 | A | 15CRMO5H | 소입성보증강 | C1 | BM#2 | 1639 | 56 | 1645 | 1567 | 44 | 8000 |  | 1 | 0.82 | 16 |  | 0 | 1592 | 1653 | 0 | 0.25 | 0 | 5 | 68 | 33 | Y |  | 2018-11-23 22:49 | 79 | 1093 | 20 | 30 | 37 | 42 | 44 | 44 | 44 | 43 | 42 | 41 | 40 | 38 | 37 | 35 | 38 | 44 | 35 | 44 | -0.2 | Y | 45 | Y | -0.4 | [7 empty] | N | N | N | N | 110 | 0.42 | 70 | 99588 | 96960 | 4740 | 14800 | 4 | 1 |  | 2018-11-23 22:54 | 1592 | 118 |  | 6 |  | *전공정 요청 20% 감속주입, 이상공정 등록 및 생관통보 | [14 empty] | 97.92 | 75 | 0 | 0 | 0 |  | 650 | 600 | 선택 | 선택 | 0 | 0 | 0 |  | 650 | 600 | 선택 | 선택 | 해제 | 미정 | 선택 | 미정 | 미정 |  | 미정 | BT180180 | C
A49310 | 2018-11-23 | 1 | C |  | 3 | A | AE1055LS | 탄소강 | G-AE1055LS | BM#1 | 1613 | 45 | 1600 | 1545 | 33 | 5400 |  | 3 | 0.31 | 25 |  | -1.92 | 1543 | 1600 | 0 | 19 |  | 29 | 15 | 75 | Y |  | 2018-11-23 23:18 | 59 | 1081 | 21 | 21 | 21 | 21 | 21 | 21 | 20 | 19 | 18 | 18 | 18 | 17 |  | 17 | 20 | 21 | 17 | 21 | -0.09 |  | 45.03 | Y | -0.2 | [7 empty] | Y | Y | Y | Y | 210 | 0.5 | 59 | 84590 | 94210 | 6940 | 15400 | 12 | 1 |  | 2018-11-23 23:22 | 1543 | 111 |  | 24 | [16 empty] | 83.79 | 100 | 0 | 0 | 0 |  | 400 |  | 선택 | 해제 | 0 | 0 | 0 |  | 400 |  | 선택 | 해제 | 해제 | 미정 | 미정 | 선택 | 미정 |  | 미정 | BT180180 | H
B49222 | 2018-11-23 | 2 | C |  | 6 | A | 15CRMO5H | 소입성보증강 | C1 | BM#2 | 1664 | 46 | 1635 | 1604 | 40 | 6900 |  | 3 | 0.32 | 16 |  | 76.12 | 1577 | 0 | 0 | 14.01 | 0 | 37 | 56 | 58 | Y |  | 2018-11-23 23:54 | 64 | 1085 | 32 | 33 | 34 | 35 | 34 | 34 | 33 | 32 | 31 | 30 | 29 | 28 | 26 | 26 | 32 | 35 | 26 | 34 | -0.2 | Y | 45.32 | Y | 0 | [7 empty] | N | N | N | N | 100 | 0.47 | 63 | 99588 | 96890 | 12610 | 15000 | 4 | 1 |  | 2018-11-24 00:05 | 1577 | 125 |  | 14 | [16 empty] | 90.95 | 75 | 0 | 0 | 0 |  | 650 | 600 | 선택 | 선택 | 0 | 0 | 0 |  | 650 | 600 | 선택 | 선택 | 해제 | 미정 | 선택 | 미정 | 미정 |  | 미정 | BT180180 | H
A49311 | 2018-11-23 | 1 | C |  | 4 | A | AE1055LS | 탄소강 | G-AE1055LS | BM#1 | 1573 | 61 | 1603 | 1541 | 39 | 5900 |  | 3 | 0.3 | 26 |  | -1.42 | 1557 | 1603 | 0 | 25.73 |  | 15 | 40 | 83 | Y |  | 2018-11-24 00:30 | 73 | 1092 | 15 | 26 | 32 | 35 | 36 | 38 | 37 | 36 | 36 | 36 | 35 | 34 |  | 34 | 33 | 38 | 34 | 36 | -0.13 | Y | 30 | Y | -0.2 | [7 empty] | Y | Y | Y | Y | 200 | 0.5 | 59 | 84590 | 96320 | 6930 | 15200 | 12 | 1 |  | 2018-11-24 00:36 | 1557 | 108 |  | 11 | [16 empty] | 8459000 | 100 | 0 | 0 | 0 |  | 400 |  | 선택 | 해제 | 0 | 0 | 0 |  | 400 |  | 선택 | 해제 | 해제 | 미정 | 미정 | 선택 | 선택 | 4 | 미정 | BT180180 | H
B49223 | 2018-11-23 | 2 | C |  | 7 | A | 15CRMO5H | 소입성보증강 | C1 | BM#2 | 1656 | 50 | 1655 | 1615 | 43 | 6100 |  | 1 | 0.9 | 17 |  | 0 | 1587 | 1646 | 0 | 0.34 | 0 | 11 | 3 | 62 | Y |  | 2018-11-24 00:53 | 74 | 1098 | 24 | 29 | 33 | 34 | 35 | 35 | 34 | 34 | 33 | 31 | 30 | 29 | 28 | 28 | 31 | 35 | 28 | 34 | -0.17 | Y | 40 | Y | -0.2 | [7 empty] | N | N | N | N | 150 | 0.47 | 65 | 99588 | 100960 | 4790 | 14300 | 4 | 1 |  | 2018-11-24 01:06 | 1587 | 133 |  | 22 | [16 empty] | 94.17 | 75 | 0 | 0 | 0 |  | 650 | 600 | 선택 | 선택 | 0 | 0 | 0 |  | 650 | 600 | 선택 | 선택 | 해제 | 미정 | 선택 | 미정 | 미정 |  | 미정 | BT180180 | H
A49312 | 2018-11-23 | 1 | C |  | 5 | A | AE1055LS | 탄소강 | G-AE1055LS | BM#1 | 1576 | 47 | 1594 | 1531 | 36 | 5800 |  | 3 | 0.3 | 25 |  | -1.48 | 1549 | 1594 | 0 | 23.96 |  | 19 | 30 | 60 | Y |  | 2018-11-24 01:29 | 65 | 1086 | 31 | 33 | 34 | 34 | 35 | 34 | 34 | 33 | 32 | 32 | 32 | 32 | 31 | 31 | 33 | 35 | 31 | 34 | -0.1 | Y | 40 | Y | -0.2 | [7 empty] | Y | Y | Y | Y | 190 | 0.5 | 61 | 101508 | 98000 | 7000 | 16000 | 12 | 1 |  | 2018-11-24 01:36 | 1549 | 107 |  | 14 | [16 empty] | 97.14 | 100 | 0 | 0 | 0 |  | 400 |  | 선택 | 해제 | 0 | 0 | 0 |  | 400 |  | 선택 | 해제 | 해제 | 미정 | 미정 | 선택 | 미정 |  | 미정 | BT180180 | H
B49224 | 2018-11-23 | 2 | C | TUNDISH교체전 | 8 | A | 15CRMO5H | 소입성보증강 | C1 | BM#2 | 1637 | 49 | 1667 | 1607 | 43 | 7700 |  | 1 | 0.85 | 17 |  | 0 | 1595 | 1654 | 0 | 0.42 | 0 | 28 | 20 | 58 | Y |  | 2018-11-24 01:54 | 82 | 1098 | 25 | 31 | 37 | 39 | 40 | 40 | 40 | 39 | 38 | 37 | 36 | 34 | 32 | 32 | 36 | 40 | 32 | 40 | -0.2 | Y | 40.02 | Y | -0.4 | [7 empty] | N | N | N | N | 140 | 0.47 | 60 | 90965 | 94300 | 5350 | 2000 | 4 | 1 |  | 2018-11-24 02:01 | 1595 | 140 |  | 29 |  |  | A96B29AF17FA410BBD9DA4F4A59CECC0 | 2B04AB20BD5C4C338B4A2A2E46010DE0 | 7440F084D6C1499D9CE57AB878323158 | [11 empty] | 91.28 | 75 | 0 | 3078 | 0 |  | 650 | 600 | 선택 | 선택 | 0 | 3027 | 0 |  | 650 | 600 | 선택 | 선택 | 해제 | 미정 | 선택 | 미정 | 미정 |  | 미정 | BT180180 | H
A49313 | 2018-11-23 | 1 | C |  | 6 | A | AE1055LS | 탄소강 | G-AE1055LS | BM#1 | 1559 | 50 | 1586 | 1516 | 43 | 6300 |  | 3 | 0.3 | 25 |  | -0.99 | 1556 | 1586 | 0 | 21.97 |  | 31 | 6 | 60 | Y |  | 2018-11-24 02:33 | 72 | 1085 | 29 | 34 | 36 | 37 | 37 | 36 | 35 | 34 | 34 | 33 | 32 | 32 | 31 | 29 | 34 | 37 | 29 | 34 | -0.16 | Y | 50 | Y | -0.4 | [7 empty] | Y | Y | Y | Y | 180 | 0.47 | 68 | 152262 | 103400 | 7000 | 16200 | 12 | 1 |  | 2018-11-24 02:40 | 1556 | 99 |  | 12 |  | *유사강종 연연주 혼탕부 성분확인ID:107~109.207~209 *전공정지연 정속유지 미준수 | [14 empty] | 15226200 | 100 | 0 | 0 | 0 |  | 400 |  | 선택 | 해제 | 0 | 0 | 0 |  | 400 |  | 선택 | 해제 | 해제 | 미정 | 미정 | 선택 | 미정 |  | 미정 | BT180180 | C
B49225 | 2018-11-23 | 2 | C | TUNDISH교체 | 1 | A | KSG4120H | 소입성보증강 | C | BM#2 | 1615 | 55 | 1675 | 1587 | 52 | 9600 |  | 1 | 0.83 | 21 |  | 0 | 1588 | 1673 | 0 | 0.39 | 0 | 5 | 69 | 47 | Y |  | 2018-11-24 03:17 | 75 | 1087 | 20 | 19 | 16 | 14 | 13 | 13 | 14 | 20 | 23 | 27 | 28 | 30 | 31 | 32 | 24 | 32 | 32 | 0 | 0 |  |  | Y | 0.2 | 1 | 2.47 | 2.41 |  |  |  |  | N | N | N | N | 150 | 0.53 | 55 | 99588 | 98670 | 4330 | 15200 | 5 | 2 |  | 2018-11-24 03:24 | 1588 | 162 |  | 33 |  | *T/D플럭스 225/15KG *롱노즐 실리부 부착 *STR#1 측면 (1연주 방향) 상부 모서리 과냉 발생,이상공정 등록 | [14 empty] | 96.69 | 100 | 1038 | 0 | 0 |  | 410 | 300 | 선택 | 선택 | 1027 | 0 | 0 |  | 410 | 300 | 선택 | 선택 | 해제 | 미정 | 선택 | 미정 | 미정 |  | 미정 | BT180180 | H
A49314 | 2018-11-23 | 1 | C |  | 7 | B | P-AE1055LSM | 탄소강 | G-AE1055LS | BM#1 | 1582 | 50 | 1590 | 1530 | 43 | 6200 |  | 3 | 0.3 | 25 |  | -1.29 | 1550 | 1590 | 0 | 22.15 |  | 29 | 16 | 72 | Y |  | 2018-11-24 03:37 | 66 | 1099 | 27 | 28 | 29 | 29 | 29 | 29 | 28 | 27 | 26 | 26 | 24 | 24 | 24 | 24 | 27 | 29 | 24 | 29 | -0.1 |  | 50 | Y | 0 | [7 empty] | Y | Y | Y | Y | 230 | 0.48 | 63 | 50754 | 96100 | 7000 | 15800 | 12 | 1 |  | 2018-11-24 03:44 | 1550 | 108 |  | 18 |  | *유사강종 연연주 혼탕부 성분확인ID:101.201 | [14 empty] | 49.23 | 100 | 0 | 0 | 0 |  | 400 |  | 선택 | 해제 | 0 | 0 | 0 |  | 400 |  | 선택 | 해제 | 해제 | 미정 | 미정 | 선택 | 미정 |  | 미정 | BT180180 | H
B49226 | 2018-11-23 | 2 | C |  | 2 | A | KSG4120H | 소입성보증강 | C | BM#2 | 1602 | 8 | 1646 | 1534 | 0 | 9000 |  | 1 | 0.86 | 19 |  | 0 | 1589 | 1659 | 0 | 0.35 | 0 | 37 | 57 | 51 | Y |  | 2018-11-24 04:21 | 76 | 1089 | 31 | 32 | 33 | 33 | 33 | 32 | 32 | 31 | 30 | 29 | 27 | 25 |  | 25 | 31 | 33 | 25 | 33 | -0.18 |  | 45.02 | Y | -0.4 | [7 empty] | N | N | N | N | 140 | 0.55 | 56 | 91289 | 100420 | 4180 | 14500 | 5 | 2 |  | 2018-11-24 04:23 | 1589 | 149 |  | 26 |  | *STR#1 측면 (1연주 방향) 상부 모서리 과냉 발생,이상공정 등록 | [14 empty] | 87.78 | 100 | 0 | 0 | 0 |  | 410 | 300 | 선택 | 선택 | 0 | 0 | 0 |  | 410 | 300 | 선택 | 선택 | 해제 | 미정 | 선택 | 미정 | 미정 |  | 미정 | BT180180 | H
A49315 | 2018-11-23 | 1 | D |  | 8 | A | P-AE1055LSM | 탄소강 | G-AE1055LS | BM#1 | 1595 | 43 | 1603 | 1540 | 37 | 5500 |  | 3 | 0.3 | 25 |  | -1.78 | 1549 | 1603 | 0 | 23.62 |  | 15 | 41 | 74 | Y |  | 2018-11-24 04:39 | 65 | 1085 | 21 | 25 | 28 | 28 | 30 | 30 | 29 | 28 | 28 | 27 | 26 | 25 | 26 | 26 | 27 | 30 | 25 | 28 | -0.14 | Y | 35.03 | Y | 0.2 | [7 empty] | Y | Y | Y | Y | 220 | 0.48 | 62 | 101508 | 96240 | 7610 | 15600 | 12 | 1 |  | 2018-11-24 04:44 | 1549 | 107 |  | 20 | [16 empty] | 98.41 | 100 | 0 | 0 | 0 |  | 400 |  | 선택 | 해제 | 0 | 0 | 0 |  | 400 |  | 선택 | 해제 | 해제 | 미정 | 미정 | 선택 | 미정 |  | 미정 | BT180180 | H
B49227 | 2018-11-23 | 2 | D |  | 3 | A | KSG4120H | 소입성보증강 | C | BM#2 | 1598 | 51 | 1655 | 1564 | 44 | 8800 |  | 1 | 0.87 | 18 |  | 0 | 1584 | 1649 | 0 | 0.36 | 0 | 11 | 4 | 45 | Y |  | 2018-11-24 05:12 | 71 | 1087 | 23 | 28 | 32 | 34 | 34 | 33 | 33 | 32 | 31 | 29 | 29 | 26 | 24 | 17 | 28 | 34 | 17 | 0 | -0.3 | Y | 56.22 | Y | -0.6 | [7 empty] | N | N | N | N | 140 | 0.52 | 75 | 85689 | 99000 | -1120 | 13700 | 5 | 2 | 10 | 2018-11-24 05:31 | 1584 | 136 |  | 33 |  | *STR#1 모바블측면롤(1연주 방향) 상부 모서리 과냉 발생,이상공정20%감속 내역으로 등록 및 생관통보. * STR#1기 한줄종료:06시30분 | E5304FF51C3E4DDBA564F7F0DB92C327 |  | 0290FC2ED42141CEB4516B8E1C8A0BEB | [11 empty] | 8568900 | 100 | 0 | 3050 | 0 |  | 410 | 300 | 선택 | 선택 | 0 | 0 | 0 |  | 410 | 300 | 선택 | 선택 | 해제 | 미정 | 선택 | 미정 | 미정 |  | 미정 | BT180180 | H
A49316 | 2018-11-23 | 1 | D |  | 9 | A | P-AE1055LSM | 탄소강 | G-AE1055LS | BM#1 | 1566 | 45 | 1595 | 1530 | 32 | 5200 |  | 3 | 0.3 | 25 |  | -1.64 | 1545 | 1595 | 0 | 18.33 |  | 19 | 31 | 74 | Y |  | 2018-11-24 05:38 | 61 | 1085 | 24 | 24 | 23 | 22 | 22 | 21 | 20 | 20 | 19 | 18 | 17 | 16 |  | 16 | 21 | 23 | 16 | 0 | -0.16 |  | 44.98 | Y | -0.2 | [7 empty] | Y | Y | Y | Y | 210 | 0.48 | 58 | 101508 | 89970 | 7580 | 16000 | 12 | 1 |  | 2018-11-24 05:46 | 1545 | 107 |  | 24 | [16 empty] | 10150800 | 100 | 0 | 0 | 0 |  | 400 |  | 선택 | 해제 | 0 | 0 | 0 |  | 400 |  | 선택 | 해제 | 해제 | 미정 | 미정 | 선택 | 미정 |  | 미정 | BT180180 | H
A49317 | 2018-11-23 | 1 | D |  | 10 | A | P-AE1055LSM | 탄소강 | G-AE1055LS | BM#1 | 1590 | 42 | 1594 | 1538 | 34 | 4300 |  | 3 | 0.3 | 25 |  | -1.21 | 1557 | 1594 | 0 | 22.88 |  | 31 | 7 | 67 | Y |  | 2018-11-24 06:35 | 73 | 1090 | 16 | 21 | 26 | 29 | 30 | 30 | 30 | 29 | 29 | 29 | 28 | 28 | 27 | 26 | 27 | 30 | 26 | 30 | -0.08 | Y | 50 | Y | -0.2 | [7 empty] | Y | Y | Y | Y | 200 | 0.48 | 71 | 101508 | 107730 | 7670 | 14500 | 12 | 1 |  | 2018-11-24 06:44 | 1557 | 105 |  | 26 | [16 empty] | 90.03 | 100 | 0 | 0 | 0 |  | 400 |  | 선택 | 해제 | 0 | 0 | 0 |  | 400 |  | 선택 | 해제 | 해제 | 미정 | 미정 | 선택 | 미정 |  | 미정 | BT180180 | H
B49228 | 2018-11-23 | 2 | D |  | 4 | A | KSG4120H | 소입성보증강 | C | BM#2 | 1623 | 52 | 1647 | 1574 | 45 | 8400 |  | 1 | 0.89 | 18 |  | -2.35 | 1584 | 1653 | 0 | 0.39 | 0 | 28 | 21 | 55 | Y |  | 2018-11-24 06:27 | 71 | 1089 | 13 | 17 | 19 | 21 | 23 | 23 | 24 | 24 | 24 | 23 | 22 | 22 | 21 | 12 | 19 | 24 | 12 | 24 | -0.15 | Y | 81 | Y | -0.21 | [7 empty] | N | N | N | N | 120 | 0.56 | 111 | 99588 | 102250 | 5150 | 15900 | 5 | 2 | 10 | 2018-11-24 06:28 | 1584 | 153 |  | 37 | [16 empty] | 93.95 | 100 | 700 | 0 | 0 |  |  |  | 해제 | 선택 | 0 | 0 | 0 |  | 410 | 300 | 선택 | 선택 | 해제 | 미정 | 선택 | 미정 | 미정 |  | 미정 | BT180180 | H
A49318 | 2018-11-24 | 1 | D |  | 11 | A | P-AE1055LSM | 탄소강 | G-AE1055LS | BM#1 | 1574 | 42 | 1602 | 1533 | 35 | 5800 |  | 3 | 0.3 | 25 |  | -1.39 | 1558 | 1602 | 0 | 25.37 |  | 29 | 17 | 62 | Y |  | 2018-11-24 07:42 | 74 | 1089 | 23 | 25 | 28 | 28 | 28 | 29 | 28 | 27 | 27 | 28 | 27 | 27 | 27 | 27 | 27 | 29 | 27 | 28 | -0.02 | Y | 35 | Y | 0 | [7 empty] | Y | Y | Y | Y | 190 | 0.48 | 63 | 101508 | 96900 | 7600 | 15600 | 12 | 1 |  | 2018-11-24 07:51 | 1558 | 116 |  | 32 | [16 empty] | 98.08 | 100 | 0 | 0 | 0 |  | 400 |  | 선택 | 해제 | 0 | 0 | 0 |  | 400 |  | 선택 | 해제 | 해제 | 미정 | 미정 | 선택 | 미정 |  | 미정 | BT180180 | H
A49319 | 2018-11-24 | 1 | D |  | 12 | A | P-AE1055LSM | 탄소강 | G-AE1055LS | BM#1 | 1630 | 39 | 1604 | 1540 | 27 | 4300 |  | 3 | 0.29 | 25 |  | -1.67 | 1554 | 1604 | 0 | 20.36 |  | 15 | 42 | 62 | Y |  | 2018-11-24 08:40 | 70 | 1089 | 25 | 28 | 28 | 27 | 27 | 26 | 25 | 23 | 23 | 23 | 22 | 21 | 23 | 24 | 25 | 28 | 21 | 23 | 0 | Y | 45.02 | Y | 0.2 | [7 empty] | Y | Y | Y | Y | 180 | 0.48 | 65 | 101508 | 101810 | 7640 | 15500 | 12 | 1 |  | 2018-11-24 08:49 | 1554 | 117 |  | 38 | [16 empty] | 92.53 | 100 | 0 | 0 | 0 |  | 400 |  | 선택 | 해제 | 0 | 0 | 0 |  | 400 |  | 선택 | 해제 | 해제 | 미정 | 미정 | 선택 | 미정 |  | 미정 | BT180180 | H
B49229 | 2018-11-23 | 2 | D | TUNDISH교체전 | 5 | A | KSG4120H | 소입성보증강 | C | BM#2 | 1659 | 67 | 1695 | 1605 | 50 | 7900 |  | 1 | 0.88 | 16 |  | -1.77 | 1588 | 1651 | 0 | 0.25 | 0 | 5 | 70 | 41 | Y |  | 2018-11-24 07:54 | 75 | 1098 | 11 | 13 | 14 | 17 | 20 | 23 | 25 | 26 | 27 | 27 | 27 | 28 | 27 | 18 | 23 | 28 | 18 | 27 | -0.15 | Y | 66.48 | Y | -0.2 | [7 empty] | N | N | N | N | 150 | 0.61 | 115 | 114957 | 102820 | 4180 | 2500 | 5 | 2 | 10 | 2018-11-24 08:01 | 1588 | 201 |  | 66 |  | * 정상램핑 다운 불가 TAIL추가 절단. | 6634B3C4224D400899803E7B1CB1D6F8 |  | B56415F301F6420FA20722DBED5BF7C2 | [11 empty] | 107.44 | 100 | 0 | 0 | 0 |  |  |  | 해제 | 선택 | 0 | 3270 | 300 |  | 410 | 300 | 선택 | 선택 | 해제 | 미정 | 선택 | 미정 | 미정 |  | 미정 | BT180180 | H
A49320 | 2018-11-24 | 1 | D |  | 13 | B | P-AE1055LSM | 탄소강 | G-AE1055LS | BM#1 | 1620 | 39 | 1590 | 1563 | 30 | 4600 |  | 3 | 0.31 | 25 |  | -1.04 | 1558 | 1590 | 0 | 23.24 |  | 19 | 32 | 69 | Y |  | 2018-11-24 09:54 | 74 | 1089 | 20 | 21 | 26 | 28 | 29 | 29 | 28 | 28 | 27 | 27 | 27 | 26 | 26 | 26 | 26 | 29 | 26 | 28 | -0.04 | Y | 40.02 | Y | 0 | [7 empty] | Y | Y | Y | Y | 230 | 0.48 | 63 | 84590 | 96520 | 7530 | 15500 | 12 | 1 |  | 2018-11-24 10:09 | 1558 | 110 |  | 33 | [16 empty] | 82.05 | 100 | 0 | 0 | 0 |  | 400 |  | 선택 | 해제 | 0 | 0 | 0 |  | 400 |  | 선택 | 해제 | 해제 | 미정 | 미정 | 선택 | 선택 | 8 | 미정 | BT180180 | H
A49321 | 2018-11-24 | 1 | D |  | 14 | B | P-AE1055LSM | 탄소강 | G-AE1055LS | BM#1 | 1619 | 40 | 1616 | 1559 | 32 | 4700 |  | 3 | 0.31 | 25 |  | -1.79 | 1561 | 1616 | 0 | 29.71 |  | 31 | 8 | 63 | Y |  | 2018-11-24 11:02 | 77 | 1087 | 23 | 26 | 28 | 29 | 30 | 30 | 31 | 30 | 30 | 29 | 28 | 28 | 28 | 28 | 29 | 31 | 28 | 30 | -0.05 | Y | 29.95 | Y | 0 | [7 empty] | Y | Y | Y | Y | 220 | 0.48 | 60 | 101508 | 93960 | 9890 | 15800 | 12 | 1 |  | 2018-11-24 11:10 | 1561 | 112 |  | 29 | [16 empty] | 99.86 | 100 | 0 | 0 | 0 |  | 400 |  | 선택 | 해제 | 0 | 0 | 0 |  | 400 |  | 선택 | 해제 | 해제 | 미정 | 미정 | 선택 | 미정 |  | 미정 | BT180180 | H
B49231 | 2018-11-24 | 2 | D | TUNDISH교체 | 1 | A | KSG4120H | 소입성보증강 | C | BM#2 | 1659 | 3 | 1696 | 1543 | 0 | 10100 |  | 1 | 0.86 | 20 |  | -2 | 1616 | 1692 | 0 | 0.19 | 0 | 11 | 5 | 59 | Y |  | 2018-11-24 10:25 | 103 | 1087 | -658 | -233 | 28 | 23 | 26 | 34 | 36 | 37 | 39 | 40 | 42 | 43 | 44 | 43 | 33 | 44 | 43 | 0 | -0.1 |  | 10 | Y | -0.2 |  | 3.38 | 3.38 | 1.78 |  |  |  | N | N | N | N | 150 | 0.4 | 69 | 99588 | 98060 | 5640 | 16100 | 5 | 1 | 10 | 2018-11-24 10:31 | 1616 | 196 |  | 61 |  | * T/D FLUX 용탕부: 225KG / 유탕부: 15KG 투입 * STR#1기 연주시작:11시29분 * 전공정 작업지연 감속20%이상 주입 이상공정 등록 및 생관통보. * 첫 HEAT 수소측정 기준초과(10분)이상공정 등록 및 생관통보. * 10분 수소측정값 3PPM 초과로 2회 측정.(1차:3.38PPM2차:3.41PPM) | 1D72580C4092400D92D71972EC82168D | [13 empty] | 96.03 | 100 | 1030 | 0 | 0 |  | 410 | 300 | 선택 | 선택 | 1000 | 0 | 0 |  | 410 | 300 | 선택 | 선택 | 해제 | 미정 | 선택 | 미정 | 미정 |  | 미정 | BT180180 | H
A49322 | 2018-11-24 | 1 | D |  | 15 | A | P-AE1055LSM | 탄소강 | G-AE1055LS | BM#1 | 1581 | 41 | 1605 | 1536 | 36 | 5300 |  | 3 | 0.31 | 27 |  | -1.37 | 1560 | 1605 | 0 | 30.57 |  | 29 | 18 | 60 | Y |  | 2018-11-24 12:07 | 76 | 1087 | 28 | 31 | 33 | 34 | 33 | 31 | 33 | 33 | 32 | 31 | 31 | 31 | 29 | 29 | 32 | 34 | 29 | 33 | -0.11 | Y | 44.98 | Y | -0.4 | [7 empty] | Y | Y | Y | Y | 210 | 0.48 | 64 | 101508 | 97920 | 60430 | 14900 | 12 | 1 |  | 2018-11-24 12:19 | 1560 | 109 |  | 26 | [16 empty] | 96.17 | 100 | 0 | 0 | 0 |  | 400 |  | 선택 | 해제 | 0 | 0 | 0 |  | 400 |  | 선택 | 해제 | 해제 | 미정 | 미정 | 선택 | 미정 |  | 미정 | BT180180 | H
B49233 | 2018-11-24 | 2 | D |  | 2 | B | KSG4120H | 소입성보증강 | C | BM#2 | 1623 | 52 | 1634 | 1585 | 48 | 8100 |  | 1 | 0.75 | 18 |  | -1.99 | 1587 | 1634 | 0 | 0.32 | 0 | 37 | 59 | 44 | Y |  | 2018-11-24 12:29 | 74 | 1087 | 42 | 41 | 40 | 39 | 38 | 36 | 35 | 34 | 33 | 32 | 30 | 29 | 28 | 24 | 34 | 40 | 24 | 0 | -0.26 |  | 61.85 | Y | 0 | [7 empty] | N | N | N | N | 140 | 0.4 | 73 | 99588 | 96930 | 5170 | 15700 | 5 | 1 | 10 | 2018-11-24 12:30 | 1587 | 108 |  | 10 |  | * 전공정 작업지연 감속20%이상 주입 이상공정 등록 및 생관통보. | [14 empty] | 97.54 | 100 | 0 | 0 | 300 |  | 410 | 300 | 선택 | 선택 | 0 | 0 | 300 |  | 410 | 300 | 선택 | 선택 | 해제 | 미정 | 선택 | 미정 | 미정 |  | 미정 | BT180180 | H
A49323 | 2018-11-24 | 1 | B |  | 16 | A | P-AE1055LSM | 탄소강 | G-AE1055LS | BM#1 | 1613 | 41 | 1603 | 1548 | 32 | 4900 |  | 3 | 0.3 | 25 |  | -1 | 1570 | 1603 | 0 | 22.96 |  | 5 | 71 | 34 | Y |  | 2018-11-24 13:10 | 86 | 1089 | 26 | 33 | 37 | 39 | 40 | 40 | 40 | 40 | 40 | 40 | 39 | 38 | 38 | 37 | 38 | 40 | 37 | 40 | -0.06 | Y | 45 | Y | -0.2 | [7 empty] | Y | Y | Y | Y | 200 | 0.48 | 68 | 101508 | 106530 | 7020 | 16800 | 12 | 1 |  | 2018-11-24 13:22 | 1570 | 112 |  | 29 | [16 empty] | 90.88 | 100 | 0 | 0 | 0 |  | 400 |  | 선택 | 해제 | 0 | 0 | 0 |  | 400 |  | 선택 | 해제 | 해제 | 미정 | 미정 | 선택 | 미정 |  | 미정 | BT180180 | H
B49234 | 2018-11-24 | 2 | B |  | 3 | A | KSG4120H | 소입성보증강 | C | BM#2 | 1581 | 48 | 1627 | 1545 | 43 | 8300 |  | 1 | 0.75 | 17 |  | -2.15 | 1577 | 1628 | 0 | 0.25 | 0 | 15 | 43 | 81 | Y |  | 2018-11-24 13:35 | 64 | 1089 | 22 | 21 | 21 | 21 | 20 | 19 | 18 | 17 | 17 | 16 | 15 | 14 | 13 | 12 | 18 | 21 | 12 | 21 | -0.17 |  | 52.77 | Y | -0.36 | [7 empty] | N | N | N | N | 130 | 0.43 | 64 | 91289 | 92600 | 4450 | 15400 | 5 | 1 | 10 | 2018-11-24 13:34 | 1577 | 119 |  | 21 |  | * 전공정 작업지연 감속20%이상 주입 이상공정 등록 및 생관통보. | [14 empty] | 94.06 | 100 | 0 | 0 | 0 |  | 410 | 300 | 선택 | 선택 | 0 | 0 | 0 |  | 410 | 300 | 선택 | 선택 | 해제 | 미정 | 선택 | 미정 | 미정 |  | 미정 | BT180180 | H
A49324 | 2018-11-24 | 1 | B |  | 17 | A | P-AE1055LSM | 탄소강 | G-AE1055LS | BM#1 | 1592 | 47 | 1602 | 1533 | 25 | 3800 |  | 3 | 0.3 | 25 |  | -1.59 | 1551 | 1601 | 0 | 33.35 |  | 19 | 33 | 60 | Y |  | 2018-11-24 14:33 | 67 | 1088 | 36 | 36 | 37 | 36 | 37 | 36 | 35 | 34 | 34 | 33 | 33 | 32 | 31 | 31 | 35 | 37 | 31 | 36 | -0.12 | Y | 49.98 | Y | -0.2 | [7 empty] | Y | Y | Y | Y | 190 | 0.48 | 64 | 101508 | 97820 | 7030 | 15800 | 12 | 1 |  | 2018-11-24 14:40 | 1551 | 122 |  | 16 | [16 empty] | 94.34 | 100 | 0 | 0 | 0 |  | 400 |  | 선택 | 해제 | 0 | 0 | 0 |  | 400 |  | 선택 | 해제 | 해제 | 미정 | 미정 | 선택 | 미정 |  | 미정 | BT180180 | H
B49235 | 2018-11-24 | 2 | B |  | 4 | A | KSG4120H | 소입성보증강 | C | BM#2 | 1584 | 52 | 1665 | 1575 | 49 | 7700 |  | 1 | 0.73 | 18 |  | -2.22 | 1574 | 1640 | 0 | 0.41 | 0 | 23 | 1 | 19239 | Y |  | 2018-11-24 14:39 | 61 | 1132 | 11 | 16 | 19 | 21 | 21 | 20 | 20 | 19 | 17 | 17 | 15 | 14 |  | 14 | 18 | 21 | 14 | 0 | -0.18 | Y | 39.03 | Y | -0.2 | [7 empty] | N | N | N | N | 120 | 0.47 | 58 | 91289 | 91640 | 5010 | 15200 | 5 | 1 |  | 2018-11-24 14:42 | 1574 | 125 |  | 24 |  | * 전공정 작업지연 감속주입 요청 함. | [14 empty] | 94.45 | 100 | 0 | 0 | 0 |  | 410 | 300 | 선택 | 선택 | 0 | 0 | 0 |  | 410 | 300 | 선택 | 선택 | 해제 | 미정 | 선택 | 미정 | 미정 |  | 미정 | BT180180 | H
A49325 | 2018-11-24 | 1 | B | TUNDISH교체전 | 18 | A | P-AE1055LSM | 탄소강 | G-AE1055LS | BM#1 | 1580 | 43 | 1593 | 1534 | 34 | 5400 |  | 3 | 0.3 | 25 |  | -1.45 | 1546 | 1589 | 0 | 25.74 |  | 31 | 9 | 66 | Y |  | 2018-11-24 15:26 | 62 | 1085 | 30 | 30 | 29 | 29 | 28 | 27 | 27 | 26 | 26 | 25 | 24 |  |  | 24 | 27 | 29 | 24 | 0 | -0.12 |  | 40 | Y | -0.2 | [7 empty] | N | N | N | N | 180 | 0.48 | 58 | 88085 | 93880 | 7020 | 2000 | 12 | 1 |  | 2018-11-24 15:34 | 1546 | 119 |  | 28 |  |  |  | 422456F6E7A440F883315651CE98081D | 6B70114BE24A49A3972591507DE196D3 | FB2593018D054906949BE8ECBDF1B594 | [10 empty] | 87.69 | 100 | 0 | 3500 | 0 |  | 400 |  | 선택 | 해제 | 0 | 3500 | 0 |  | 400 |  | 선택 | 해제 | 해제 | 미정 | 미정 | 선택 | 미정 |  | 미정 | BT180180 | H
B49236 | 2018-11-24 | 2 | B |  | 5 | A | KSG4120H | 소입성보증강 | C | BM#2 | 1621 | 48 | 1666 | 1584 | 40 | 7500 |  | 1 | 0.66 | 18 |  | -2.11 | 1575 | 1634 | 0 | 0.51 | 0 | 28 | 23 | 75 | Y |  | 2018-11-24 15:44 | 62 | 1090 | 11 | 20 | 24 | 26 | 28 | 28 | 27 | 26 | 25 | 24 | 22 | 21 | 19 | 18 | 23 | 28 | 18 | 0 | -0.22 | Y | 45.02 | Y | -0.2 | [7 empty] | N | N | N | N | 110 | 0.47 | 64 | 91289 | 100420 | 3930 | 14100 | 5 | 1 |  | 2018-11-24 15:53 | 1575 | 125 |  | 21 |  | * 전공정 작업지연 감속주입 요청 함. | [14 empty] | 87.48 | 72.73 | 0 | 0 | 0 |  | 410 | 300 | 선택 | 선택 | 0 | 0 | 0 |  | 410 | 300 | 선택 | 선택 | 해제 | 미정 | 선택 | 미정 | 미정 |  | 미정 | BT180180 | H
B49237 | 2018-11-24 | 2 | B |  | 6 | A | KSG4120H | 소입성보증강 | C | BM#2 | 1625 | 47 | 1664 | 1574 | 41 | 8000 |  | 1 | 0.65 | 18 |  | -2.24 | 1592 | 1651 | 0 | 0.38 | 0 | 11 | 6 | 129 | Y |  | 2018-11-24 16:40 | 79 | 1082 | 16 | 25 | 30 | 30 | 32 | 33 | 32 | 32 | 30 | 30 | 28 | 27 | 25 | 25 | 28 | 33 | 25 | 32 | -0.24 | Y | 33.82 | Y | -0.4 | [7 empty] | N | N | N | N | 100 | 0.52 | 57 | 91289 | 100120 | 5180 | 14500 | 5 | 1 |  | 2018-11-24 16:57 | 1592 | 128 |  | 33 | [16 empty] | 86.69 | 72.73 | 0 | 0 | 0 |  | 410 | 300 | 선택 | 선택 | 0 | 0 | 0 |  | 410 | 300 | 선택 | 선택 | 해제 | 미정 | 선택 | 미정 | 미정 |  | 미정 | BT180180 | H
A49326 | 2018-11-24 | 1 | B | TUNDISH교체 | 1 | A | SCR423PRH | 소입성보증강 | C2 | BM#1 | 1629 | 41 | 1655 | 1560 | 36 | 6700 |  | 3 | 0.3 | 20 |  | -1.8 | 1604 | 1648 | 0 | 21.16 |  | 29 | 19 | 58 | Y |  | 2018-11-24 16:30 | 101 | 1085 | 33 | 35 | 27 | 34 | 37 | 40 | 42 | 44 | 45 | 45 | 46 | 47 |  | 47 | 39 | 47 | 47 | 0 | 0 |  |  | Y | 0.2 |  | 2.84 | 2.77 | 1.52 |  |  |  | N | N | N | N | 150 | 0.49 | 61 | 99588 | 98680 | 7020 | 15700 | 11 | 2 |  | 2018-11-24 16:37 | 1604 | 124 |  | 45 | 15 | *T/Dflux 유15kg 용120kg *전공정 지연 감속주입 *수소기준초과ID:101.102.201.202 | [14 empty] | 92.73 | 100 | 1000 | 0 | 0 |  | 410 |  | 선택 | 해제 | 1000 | 0 | 0 |  | 410 |  | 선택 | 선택 | 해제 | 미정 | 미정 | 선택 | 미정 |  | 미정 | BT180180 | H
B49238 | 2018-11-24 | 2 | B |  | 7 | A | KSG4120H | 소입성보증강 | C | BM#2 | 1614 | 57 | 1675 | 1565 | 41 | 7600 |  | 1 | 0.65 | 18 |  | 0 | 1580 | 1643 | 0 | 0.44 | 0 | 5 | 72 | 58 | Y |  | 2018-11-24 17:37 | 67 | 1095 | 22 | 26 | 29 | 31 | 32 | 32 | 31 | 31 | 30 | 29 | 28 |  |  | 28 | 29 | 32 | 28 | 31 | -0.13 | Y | 30.02 | Y | -0.2 | [7 empty] | N | N | N | N | 150 | 0.52 | 52 | 99588 | 90740 | 5010 | 12800 | 5 | 1 |  | 2018-11-24 18:07 | 1580 | 132 |  | 36 | [16 empty] | 104.01 | 75 | 0 | 0 | 0 |  | 410 | 300 | 선택 | 선택 | 0 | 0 | 0 |  | 410 | 300 | 선택 | 선택 | 해제 | 미정 | 선택 | 미정 | 미정 |  | 미정 | BT180180 | H
A49327 | 2018-11-24 | 1 | B |  | 2 | A | SCR423PRH | 소입성보증강 | C2 | BM#1 | 1625 | 46 | 1630 | 1573 | 41 | 7000 |  | 1 | 0.68 | 16 |  | 0 | 1570 | 1620 | 0 | 0.51 | 0 | 15 | 44 | 60 | Y |  | 2018-11-24 18:10 | 67 | 1089 | 45 | 42 | 41 | 39 | 37 | 36 | 34 | 34 | 32 | 31 | 30 | 28 | 27 | 27 | 36 | 41 | 27 | 0 | -0.28 |  | 50 | Y | -0.2 | [7 empty] | N | N | N | N | 140 | 0.5 | 61 | 101508 | 99420 | 5030 | 15400 | 11 | 2 |  | 2018-11-24 18:14 | 1570 | 122 |  | 7 |  | *전공정 지연 감속주입 | [14 empty] | 96.13 | 100 | 0 | 0 | 0 |  | 410 |  | 선택 | 해제 | 0 | 0 | 0 |  | 410 |  | 선택 | 선택 | 해제 | 미정 | 선택 | 미정 | 미정 |  | 미정 | BT180180 | H
B49239 | 2018-11-24 | 2 | B |  | 8 | A | KSG4120H | 소입성보증강 | C | BM#2 | 1599 | 51 | 1626 | 1524 | 49 | 8900 |  | 2 | 0.46 | 18 |  | -2.44 | 1598 | 1664 | 10.8 | 32.6 | 6 | 10 | 3 | 65 | Y |  | 2018-11-24 18:42 | 85 | 1087 | 25 | 36 | 41 | 44 | 45 | 45 | 44 | 43 | 42 | 41 | 38 |  |  | 38 | 40 | 45 | 38 | 0 | -0.23 | Y | 29.97 | Y | -0.6 | [7 empty] | N | N | N | N | 140 | 0.52 | 53 | 99588 | 93490 | 3910 | 15200 | 5 | 1 |  | 2018-11-24 18:53 | 1598 | 128 |  | 28 | [16 empty] | 102.25 | 100 | 0 | 0 | 0 |  | 410 | 300 | 선택 | 선택 | 0 | 0 | 0 |  | 410 | 300 | 선택 | 선택 | 해제 | 미정 | 선택 | 미정 | 선택 | 7 | 미정 | BT180180 | H
A49328 | 2018-11-24 | 1 | B |  | 3 | A | SCR423PRH | 소입성보증강 | C2 | BM#1 | 1647 | 49 | 1646 | 1607 | 35 | 6000 |  | 1 | 0.66 | 16 |  | -2.46 | 1581 | 1633 | 0 | 0.55 | 0 | 19 | 34 | 68 | Y |  | 2018-11-24 18:46 | 78 | 1082 | 24 | 29 | 32 | 34 | 34 | 34 | 33 | 32 | 31 | 30 | 29 | 27 | 25 | 25 | 31 | 34 | 25 | 34 | -0.2 | Y | 45 | Y | -0.4 | [7 empty] | N | N | N | N | 130 | 0.5 | 60 | 101508 | 97900 | 5000 | 15200 | 11 | 2 |  | 2018-11-24 19:01 | 1581 | 127 |  | 34 |  | *전공정 지연 감속주입 | [14 empty] | 99.08 | 100 | 0 | 0 | 0 |  | 410 |  | 선택 | 해제 | 0 | 0 | 0 |  | 410 |  | 선택 | 선택 | 해제 | 미정 | 선택 | 미정 | 미정 |  | 미정 | BT180180 | H
B49240 | 2018-11-24 | 2 | B |  | 9 | A | KSG4120H | 소입성보증강 | C | BM#2 | 1578 | 44 | 1657 | 1556 | 36 | 7500 |  | 1 | 0.65 | 18 |  | -1.95 | 1573 | 1622 | 0 | 0.5 | 0 | 28 | 24 | 36 | Y |  | 2018-11-24 19:36 | 60 | 1086 | 36 | 32 | 30 | 29 | 28 | 26 | 25 | 24 | 22 | 21 | 20 | 19 | 18 | 18 | 26 | 30 | 18 | 0 | -0.24 |  | 50.02 | Y | -0.2 | [7 empty] | N | N | N | N | 130 | 0.52 | 61 | 99588 | 104770 | 4380 | 14800 | 5 | 1 |  | 2018-11-24 19:37 | 1573 | 121 |  | 29 | [16 empty] | 91.24 | 75 | 0 | 0 | 0 |  | 410 | 300 | 선택 | 선택 | 0 | 0 | 0 |  | 410 | 300 | 선택 | 선택 | 해제 | 미정 | 선택 | 미정 | 미정 |  | 미정 | BT180180 | H
A49329 | 2018-11-24 | 1 | B |  | 4 | A | SCR423PRH | 소입성보증강 | C2 | BM#1 | 1634 | 47 | 1653 | 1596 | 37 | 6100 |  | 1 | 0.68 | 16 |  | -2.25 | 1573 | 1630 | 0 | 0.41 | 0 | 31 | 10 | 73 | Y |  | 2018-11-24 20:09 | 70 | 1079 | 23 | 32 | 37 | 38 | 38 | 37 | 36 | 35 | 35 | 34 | 32 | 30 | 29 | 29 | 34 | 38 | 29 | 0 | -0.2 | Y | 44.97 | Y | -0.2 | [7 empty] | N | N | N | N | 120 | 0.48 | 61 | 84590 | 94970 | 5030 | 15900 | 11 | 2 |  | 2018-11-24 20:15 | 1573 | 127 |  | 13 |  | *전공정 지연 감속주입 | [14 empty] | 84.97 | 100 | 0 | 0 | 0 |  | 410 |  | 선택 | 해제 | 0 | 0 | 0 |  | 410 |  | 선택 | 선택 | 해제 | 미정 | 선택 | 미정 | 미정 |  | 미정 | BT180180 | H
B49241 | 2018-11-24 | 2 | C | TUNDISH교체전 | 10 | A | KSG4120H | 소입성보증강 | C | BM#2 | 1622 | 43 | 1664 | 1586 | 37 | 6700 |  | 2 | 0.44 | 14 |  | -2.13 | 1587 | 1647 | 41 | 118 | 10 | 11 | 7 | 35 | Y |  | 2018-11-24 20:37 | 74 | 1083 | 16 | 25 | 31 | 34 | 35 | 35 | 35 | 34 | 33 | 31 | 30 | 29 |  | 29 | 31 | 35 | 29 | 35 | -0.17 | Y | 34.97 | Y | -0.2 |  |  |  | 1.09 |  |  |  | N | N | N | N | 120 | 0.52 | 57 | 92410 | 98020 | 3480 | 2000 | 5 | 1 |  | 2018-11-24 20:40 | 1587 | 126 |  | 33 |  | *전공정 탈가스 기준 미준수( 진공도 부족) , 수소측정 | 54F85520C0314E9FB78B26AB648899EA | 5A6DD925F92B4A8FB34FF18C1C0C37CC | 0E0E5FFCB37C4CB4B9A6507FD0D52177 | [11 empty] | 91.04 | 75 | 0 | 3078 | 0 |  | 410 | 300 | 선택 | 선택 | 0 | 3038 | 0 |  | 410 | 300 | 선택 | 선택 | 해제 | 미정 | 선택 | 미정 | 미정 |  | 미정 | BT180180 | H
A49330 | 2018-11-24 | 1 | C |  | 5 | A | SCR423PRH | 소입성보증강 | C2 | BM#1 | 1632 | 44 | 1633 | 1593 | 34 | 6200 |  | 1 | 0.71 | 16 |  | -1.53 | 1570 | 1615 | 0 | 0.55 | 0 | 29 | 20 | 47 | Y |  | 2018-11-24 21:14 | 67 | 1084 | 27 | 32 | 37 | 39 | 39 | 39 | 38 | 37 | 37 | 36 | 34 | 32 | 30 | 30 | 36 | 39 | 30 | 39 | -0.2 | Y | 45 | Y | -0.4 | [7 empty] | N | N | N | N | 110 | 0.53 | 61 | 101508 | 102520 | 4830 | 16200 | 11 | 2 |  | 2018-11-24 21:17 | 1570 | 121 |  | 11 |  | *전공정 지연 감속주입 | [14 empty] | 89.55 | 100 | 0 | 0 | 0 |  | 410 |  | 선택 | 해제 | 0 | 0 | 0 |  | 410 |  | 선택 | 선택 | 해제 | 미정 | 선택 | 미정 | 미정 |  | 미정 | BT180180 | H
A49331 | 2018-11-24 | 1 | C |  | 6 | A | SCR423PRH | 소입성보증강 | C2 | BM#1 | 1592 | 39 | 1626 | 1554 | 32 | 5900 |  | 3 | 0.31 | 17 |  | -2.07 | 1572 | 1619 | 0 | 11.47 |  | 15 | 45 | 47 | Y |  | 2018-11-24 22:02 | 69 | 1088 | 28 | 32 | 34 | 36 | 36 | 36 | 35 | 35 | 34 | 34 | 33 | 33 |  | 33 | 34 | 36 | 33 | 36 | -0.07 | Y | 40 | Y | 0 | [7 empty] | N | N | N | N | 110 | 0.53 | 57 | 99588 | 97350 | 7000 | 16100 | 11 | 2 |  | 2018-11-24 22:09 | 1572 | 107 |  | 25 | [16 empty] | 95.57 | 100 | 0 | 0 | 0 |  | 410 |  | 선택 | 해제 | 0 | 0 | 0 |  | 410 |  | 선택 | 선택 | 해제 | 미정 | 미정 | 선택 | 미정 |  | 미정 | BT180180 | H
B49242 | 2018-11-24 | 2 | C | TUNDISH교체 | 1 | A | SNCM439P | 합금강 | SNCM439계 | BM#2 | 1575 | 56 | 1635 | 1534 | 44 | 9600 |  | 1 | 0.69 | 20 |  | -2.38 | 1567 | 1638 | 0.18 | 0 | 0 | 5 | 73 | 35 | Y |  | 2018-11-24 21:48 | 80 | 1086 | -366 | -150 | 29 | 27 | 24 | 24 | 30 | 35 | 38 | 39 | 40 | 40 | 40 | 40 | 35 | 41 | 40 | 40 | 0 |  | 5.03 | Y | -0.2 |  | 2.88 | 2.88 | 1.18 |  |  |  | N | N | N | N | 190 | 0.48 | 64 | 99588 | 104830 | 1420 | 14800 | 7 | 2 | 10 | 2018-11-24 21:47 | 1567 | 150 |  | 43 |  | *T/D플럭스 120/15KG *롱노즐 슬리부 부착 *수소 10분 측정값 기준치 초과, 생관통보 | [14 empty] | 93.73 | 75 | 718 | 0 | 0 |  | 650 | 400 | 선택 | 해제 | 728 | 0 | 0 |  | 650 | 400 | 선택 | 해제 | 선택 | 미정 | 미정 | 미정 | 선택 |  | 미정 | BT180180 | H
A49332 | 2018-11-24 | 1 | C |  | 7 | A | SCR423PRH | 소입성보증강 | C2 | BM#1 | 1595 | 48 | 1608 | 1548 | 35 | 6500 |  | 3 | 0 | 16 |  | -1.42 | 1578 | 1608 | 0 | 0 |  | 19 | 35 | 54 | Y |  | 2018-11-24 23:02 | 75 | 1095 | 33 | 35 | 39 | 40 | 40 | 40 | 40 | 39 | 39 | 38 | 37 | 36 | 36 | 36 | 38 | 40 | 36 | 40 | -0.09 | Y | 45 | Y | 0 | [7 empty] | N | N | N | N | 100 | 0.52 | 65 | 99588 | 104000 | 7000 | 15900 | 11 | 2 |  | 2018-11-24 23:09 | 1578 | 104 |  | 22 | [16 empty] | 9958800 | 100 | 0 | 0 | 0 |  | 410 |  | 선택 | 해제 | 0 | 0 | 0 |  | 410 |  | 선택 | 선택 | 해제 | 미정 | 미정 | 선택 | 미정 |  | 미정 | BT180180 | H
B49243 | 2018-11-24 | 2 | C |  | 2 | A | SNCM439P | 합금강 | SNCM439계 | BM#2 | 1606 | 55 | 1615 | 1525 | 43 | 8000 |  | 1 | 0.69 | 20 |  | -0.86 | 1559 | 1638 | 0.96 | 0 | 0 | 10 | 4 | 48 | Y |  | 2018-11-24 22:59 | 72 | 1080 | 39 | 35 | 34 | 32 | 32 | 31 | 30 | 29 | 28 | 27 | 26 | 24 | 23 | 23 | 30 | 34 | 23 | 0 | -0.22 |  | 49.98 | Y | -0.2 | [7 empty] | N | N | N | N | 180 | 0.5 | 64 | 99588 | 106630 | -480 | 14300 | 7 | 2 | 20 | 2018-11-24 23:04 | 1559 | 151 |  | 39 | [16 empty] | 93.82 | 66.67 | 0 | 0 | 0 |  | 650 | 400 | 선택 | 해제 | 0 | 0 | 0 |  | 650 | 400 | 선택 | 해제 | 선택 | 미정 | 미정 | 미정 | 미정 |  | 미정 | BT180180 | H
A49333 | 2018-11-24 | 1 | C |  | 8 | A | SCR423PRH | 소입성보증강 | C2 | BM#1 | 1547 | 48 | 1608 | 1520 | 40 | 6800 |  | 3 | 0.43 | 17 |  | -1.9 | 1567 | 1608 | 0 | 16.94 |  | 31 | 11 | 57 | Y |  | 2018-11-25 00:06 | 64 | 1084 | 33 | 31 | 30 | 30 | 28 | 28 | 27 | 26 | 25 | 24 | 24 | 23 |  | 23 | 27 | 30 | 23 | 0 | -0.16 |  | 44.98 | Y | -0.2 | [7 empty] | N | N | N | N | 140 | 0.52 | 60 | 99588 | 103010 | 340 | 15800 | 11 | 2 |  | 2018-11-25 00:14 | 1567 | 104 |  | 23 |  | 전공정요청 L/D잔강이월 미실시 | [14 empty] | 96.64 | 100 | 0 | 0 | 0 |  | 410 |  | 선택 | 해제 | 0 | 0 | 0 |  | 410 |  | 선택 | 선택 | 해제 | 미정 | 미정 | 해제 | 미정 |  | 미정 | BT180180 | H
B49244 | 2018-11-24 | 2 | C |  | 3 | A | SNCM439P | 합금강 | SNCM439계 | BM#2 | 1609 | 50 | 1625 | 1556 | 45 | 7800 |  | 1 | 0.7 | 16 |  | -2.26 | 1565 | 1620 | 0.19 | 0 | 0 | 28 | 25 | 54 | Y |  | 2018-11-25 00:03 | 78 | 1092 | 19 | 28 | 34 | 36 | 37 | 37 | 37 | 36 | 35 | 34 | 33 | 32 | 31 | 29 | 33 | 37 | 29 | 37 | -0.18 | Y | 45 | Y | -0.4 | [7 empty] | N | N | N | N | 170 | 0.5 | 66 | 99588 | 109110 | -1410 | 15400 | 7 | 2 | 30 | 2018-11-25 00:29 | 1565 | 144 |  | 43 | [16 empty] | 92.47 | 75 | 0 | 0 | 0 |  | 650 | 400 | 선택 | 해제 | 0 | 0 | 0 |  | 650 | 400 | 선택 | 해제 | 선택 | 미정 | 미정 | 미정 | 미정 |  | 미정 | BT180180 | H
A49334 | 2018-11-24 | 1 | C |  | 9 | A | SCR423PRH | 소입성보증강 | C2 | BM#1 | 1584 | 44 | 1623 | 1533 | 38 | 6400 |  | 3 | 0.3 | 17 |  | -2.1 | 1577 | 1623 | 0 | 14.26 |  | 29 | 21 | 65 | Y |  | 2018-11-25 01:02 | 74 | 1098 | 20 | 27 | 31 | 34 | 36 | 36 | 36 | 36 | 35 | 35 | 34 | 34 | 33 | 33 | 33 | 36 | 33 | 36 | -0.07 | Y | 40 | Y | -0.2 | [7 empty] | N | N | N | N | 130 | 0.55 | 60 | 99588 | 104460 | 2590 | 14800 | 11 | 2 |  | 2018-11-25 01:09 | 1577 | 104 |  | 30 |  | 전공정요청 L/D잔강이월 미실시 | [14 empty] | 93.51 | 100 | 0 | 0 | 0 |  | 410 |  | 선택 | 해제 | 0 | 0 | 0 |  | 410 |  | 선택 | 선택 | 해제 | 미정 | 미정 | 미정 | 미정 |  | 미정 | BT180180 | H
B49245 | 2018-11-24 | 2 | C |  | 4 | A | SNCM439P | 합금강 | SNCM439계 | BM#2 | 1642 | 44 | 1624 | 1544 | 36 | 6600 |  | 1 | 0.69 | 16 |  | 0 | 1617 | 1617 | 0.12 | 0 | 0 | 11 | 8 | 64 | Y |  | 2018-11-25 01:14 | 130 | 1102 | 27 | 27 | 28 | 29 | 29 | 30 | 30 | 29 | 29 | 28 | 28 | 27 |  | 27 | 28 | 30 | 27 | 29 | -0.05 | Y | 30 | Y | -0.2 | [7 empty] | N | N | N | N | 160 | 0.5 | 57 | 99588 | 95280 | 70 | 15600 | 7 | 2 | 10 | 2018-11-25 01:46 | 1569 | 151 |  | 41 | [16 empty] | 104.44 | 75 | 0 | 0 | 0 |  | 650 | 400 | 선택 | 해제 | 0 | 0 | 0 |  | 650 | 400 | 선택 | 해제 | 선택 | 미정 | 미정 | 미정 | 미정 |  | 미정 | BT180180 | H
A49335 | 2018-11-24 | 1 | C | TUNDISH교체전 | 10 | A | SCR423PRH | 소입성보증강 | C2 | BM#1 | 1624 | 40 | 1618 | 1550 | 28 | 4700 |  | 3 | 0.31 | 16 |  | -1.77 | 1579 | 1618 | 0 | 10.94 |  | 15 | 46 | 62 | Y |  | 2018-11-25 01:56 | 76 | 1091 | 30 | 33 | 33 | 33 | 33 | 33 | 32 | 32 | 32 | 31 | 30 |  |  | 30 | 31 | 33 | 30 | 33 | -0.04 |  | 40.02 | Y | -0.2 | [7 empty] | N | N | N | N | 120 | 0.55 | 80 | 103268 | 100320 | 3080 | 2000 | 11 | 2 |  | 2018-11-25 02:06 | 1577 | 104 |  | 36 |  | 전공정요청 L/D잔강이월 미실시 | D632AABB18BD4139A93A19AEFCAEACA1 | DC45D10C072549D3A2C8E7C0E3E42FDC | EAB7DBBE2FFA4CF1A259F74D25469C14 | [11 empty] | 10326800 | 100 | 0 | 3020 | 0 |  | 410 |  | 선택 | 해제 | 0 | 3000 | 0 |  | 410 |  | 선택 | 선택 | 해제 | 미정 | 미정 | 미정 | 미정 |  | 미정 | BT180180 | H
B49246 | 2018-11-24 | 2 | C | 잔강최소화전 | 5 | A | SNCM439P | 합금강 | SNCM439계 | BM#2 | 1601 | 45 | 1624 | 1597 | 39 | 6700 |  | 1 | 0.69 | 16 |  | 0 | 1572 | 1629 | 0.12 | 0 | 0 | 5 | 74 | 34 | Y |  | 2018-11-25 02:18 | 85 | 1087 | 25 | 33 | 39 | 42 | 44 | 45 | 44 | 44 | 44 | 43 | 42 | 42 | 40 | 40 | 41 | 45 | 40 | 44 | -0.14 | Y | 35.02 | Y | -0.4 | [7 empty] | N | N | N | N | 150 | 0.49 | 64 | 107814 | 104780 | 11720 | 3000 | 7 | 2 | 10 | 2018-11-25 02:25 | 1572 | 154 |  | 37 | [16 empty] | 92.54 | 78.57 | 0 | 3100 | 0 |  | 650 | 400 | 선택 | 해제 | 0 | 3100 | 0 |  | 650 | 400 | 선택 | 해제 | 선택 | 미정 | 미정 | 미정 | 미정 |  | 미정 | BT180180 | H
A49336 | 2018-11-24 | 1 | C | TUNDISH교체 | 1 | A | STB2 | 베어링강 | STB (SF) | BM#1 | 1569 | 50 | 1589 | 1538 | 42 | 7000 |  | 3 | 0.31 | 25 |  | -1.85 | 1534 | 1589 | 0.12 | 0 |  | 19 | 36 | 52 | Y |  | 2018-11-25 03:27 | 78 | 1093 | 18 | 24 | 21 | 25 | 29 | 30 | 32 | 33 | 32 | 33 | 34 | 33 |  | 33 | 29 | 34 | 33 | 33 | 0 |  | 4.97 | Y | -0.2 |  | 2.39 | 2.39 |  |  |  |  | Y | N | N | M | 230 | 0.46 | 61 | 82990 | 95500 | 7000 | 15700 | 3 | 1 |  | 2018-11-25 03:32 | 1534 | 122 |  | 28 |  | *T/D플럭스 유15 용275KG Hydris 수소 기준 초과(10분)ID:101.102.201.202 | [14 empty] | 80.97 | 100 | 1500 | 0 | 0 |  | 650 |  | 선택 | 해제 | 1500 | 0 | 0 |  | 650 |  | 선택 | 해제 | 선택 | 미정 | 미정 | 선택 | 미정 |  | 미정 | BT180180 | H
B49247 | 2018-11-24 | 2 | C | 잔강최소화 | 6 | B | AE4330VM5 | 합금강 | SNCM439계 | BM#2 | 1608 | 61 | 1644 | 1576 | 56 | 8700 |  | 1 | 0.65 | 19 |  | 0 | 1558 | 1628 | 0.13 | 0 | 0 | 10 | 5 | 22 | Y |  | 2018-11-25 03:38 | 66 | 1085 | -170 | -52 | 31 | 31 | 31 | 31 | 31 | 31 | 31 | 30 | 29 | 29 |  | 29 | 20 | 31 | 29 | 31 | -0.04 | Y | 44.98 | Y | 0 |  |  |  | 1.74 |  |  |  | N | N | N | N | 190 | 0.49 | 55 | 83867 | 101240 | 3210 | 15300 | 7 | 2 |  | 2018-11-25 03:44 | 1558 | 172 |  | 36 | [16 empty] | 80.29 | 100 | 2750 | 0 | 0 |  | 650 | 400 | 선택 | 선택 | 2750 | 0 | 0 |  | 650 | 400 | 선택 | 선택 | 선택 | 미정 | 선택 | 미정 | 선택 | 5 | 미정 | RB184.15 | C
A49337 | 2018-11-24 | 1 | C |  | 2 | A | STB2 | 베어링강 | STB (SF) | BM#1 | 1616 | 45 | 1566 | 1560 | 36 | 5100 |  | 3 | 0.31 | 25 |  | -1.67 | 1517 | 1566 | 0.13 | 0 |  | 31 | 12 | 76 | Y |  | 2018-11-25 04:32 | 61 | 1105 | 31 | 30 | 29 | 29 | 28 | 28 | 28 | 28 | 27 | 26 | 26 | 26 | 25 | 25 | 28 | 29 | 25 | 28 | -0.08 |  | 49.98 | Y | -0.2 |  |  |  | 1.29 |  |  |  | Y | Y | Y | Y | 220 | 0.48 | 60 | 82990 | 95040 | 6960 | 15450 | 3 | 1 |  | 2018-11-25 04:48 | 1517 | 117 |  | 24 |  | *자동온도 1484℃ 수동온도 1484℃ | [14 empty] | 81.6 | 100 | 0 | 0 | 0 |  | 650 |  | 선택 | 해제 | 0 | 0 | 0 |  | 650 |  | 선택 | 해제 | 선택 | 미정 | 미정 | 선택 | 미정 |  | 미정 | BT180180 | H
B49248 | 2018-11-24 | 2 | A |  | 7 | A | AE4330VM5 | 합금강 | SNCM439계 | BM#2 | 1580 | 43 | 1636 | 1544 | 39 | 7900 |  | 1 | 0.63 | 18 |  | -2.15 | 1550 | 1621 | 0.17 | 0 | 0 | 28 | 26 | 38 | Y |  | 2018-11-25 04:45 | 58 | 1080 | 27 | 26 | 26 | 26 | 25 | 24 | 24 | 22 | 21 | 21 | 19 | 18 | 17 | 17 | 23 | 26 | 17 | 26 | -0.18 |  | 50.03 | Y | -0.2 |  |  |  | 1.29 |  |  |  | N | N | N | N | 180 | 0.45 | 64 | 92576 | 96080 | 3920 | 15600 | 7 | 2 |  | 2018-11-25 05:01 | 1550 | 142 |  | 27 | 28 | *샘플채취 300mm ID:303.403(사무실 요청) | [14 empty] | 92.58 | 100 | 0 | 0 | 300 |  | 650 | 600 | 선택 | 선택 | 0 | 0 | 300 |  | 650 | 600 | 선택 | 선택 | 선택 | 미정 | 선택 | 미정 | 미정 |  | 미정 | RB203.20 | C
A49338 | 2018-11-24 | 1 | A |  | 3 | A | STB2 | 베어링강 | STB (SF) | BM#1 | 1584 | 45 | 1570 | 1532 | 33 | 5500 |  | 3 | 0.3 | 25 |  | -1.8 | 1517 | 1570 | 0.13 | 0 |  | 29 | 22 | 79 | Y |  | 2018-11-25 05:35 | 61 | 1084 | 23 | 25 | 27 | 28 | 28 | 27 | 27 | 27 | 26 | 25 | 25 | 25 |  | 25 | 26 | 28 | 25 | 27 | -0.04 | Y | 40 | Y | 0 |  |  |  | 1.43 |  |  |  | Y | Y | Y | Y | 210 | 0.48 | 59 | 99588 | 94310 | 6990 | 15640 | 3 | 1 |  | 2018-11-25 05:41 | 1517 | 107 |  | 24 | [16 empty] | 98.75 | 100 | 0 | 0 | 0 |  | 650 |  | 선택 | 해제 | 0 | 0 | 0 |  | 650 |  | 선택 | 해제 | 선택 | 미정 | 미정 | 선택 | 미정 |  | 미정 | BT180180 | H
B49249 | 2018-11-24 | 2 | A | TUNDISH교체전 | 8 | B | AE4330VM5 | 합금강 | SNCM439계 | BM#2 | 1589 | 46 | 1635 | 1564 | 43 | 8200 |  | 1 | 0.64 | 18 |  | -2.37 | 1564 | 1628 | 0.14 | 0 | 0 | 11 | 9 | 38 | Y |  | 2018-11-25 05:46 | 72 | 1086 | 15 | 20 | 24 | 27 | 28 | 29 | 29 | 28 | 28 | 27 | 27 | 26 | 25 | 24 | 26 | 29 | 24 | 28 | -0.13 | Y | 39.95 | Y | -0.2 |  |  |  | 1.31 |  |  |  | N | N | N | N | 170 | 0.45 | 67 | 101685 | 100530 | 4520 | 2500 | 7 | 2 |  | 2018-11-25 05:52 | 1564 | 146 |  | 33 |  | *빅사이즈 후속 | 9CF45501853B40E0AC153FF68E077A2E | 8CA5305C73614160B93D1A156435D2D1 | 4C3FC9E55BA544FA8AC5E28ACBDED131 | 5437E75CC916460C820622A1A90E781F | [10 empty] | 96.8 | 100 | 0 | 3351 | 0 |  | 650 | 400 | 선택 | 선택 | 0 | 2972 | 0 |  | 650 | 400 | 선택 | 선택 | 선택 | 미정 | 선택 | 미정 | 미정 |  | 미정 | RB133.35 | C
A49339 | 2018-11-24 | 1 | A |  | 4 | A | STB2 | 베어링강 | STB (SF) | BM#1 | 1583 | 42 | 1556 | 1530 | 37 | 5600 |  | 3 | 0.3 | 25 |  | -1.39 | 1515 | 1556 | 0.1 | 0 |  | 15 | 47 | 62 | Y |  | 2018-11-25 06:46 | 59 | 1102 | 22 | 24 | 26 | 26 | 26 | 26 | 25 | 23 | 23 | 22 | 21 | 21 |  | 21 | 24 | 26 | 21 | 26 | -0.11 |  | 44.98 | Y | 0 |  |  |  | 1.49 |  |  |  | Y | Y | Y | Y | 200 | 0.48 | 57 | 99588 | 91280 | 6970 | 15520 | 3 | 1 |  | 2018-11-25 06:54 | 1515 | 99 |  | 16 |  | *자동:1481℃ 수동:1483℃ | [14 empty] | 101.1 | 100 | 0 | 0 | 0 |  | 650 |  | 선택 | 해제 | 0 | 0 | 0 |  | 650 |  | 선택 | 해제 | 선택 | 미정 | 미정 | 선택 | 미정 |  | 미정 | BT180180 | H
B49250 | 2018-11-24 | 2 | A | TUNDISH교체 | 1 | A | SCR420HB2 | 소입성보증강 | C2 | BM#2 | 1581 | 56 | 1664 | 1555 | 50 | 9500 |  | 1 | 0.68 | 20 |  | -2.3 | 1596 | 1657 | 0 | 0.53 | 0 | 5 | 75 | 41 | Y |  | 2018-11-25 07:02 | 87 | 1098 | -299 | -237 | 14 | 14 | 9 | 17 | 22 | 25 | 28 | 30 | 31 | 31 | 32 | 32 | 19 | 32 | 32 | 0 | 0 |  |  | Y | 0.2 |  | 2.29 | 2.23 |  |  |  |  | N | N | N | N | 150 | 0.52 | 56 | 99588 | 100600 | 10250 | 15200 | 15 | 1 |  | 2018-11-25 06:59 | 1596 | 175 |  | 52 |  | *T/D 교체 슬리브롱노즐사용 *L/D첫 HEAT 생왕겨 투입 *T/D 플럭스 225/15KG *TCM 이상으로 STR#2 감속주입함. | [14 empty] | 94.67 | 100 | 1000 | 0 | 0 |  | 450 | 300 | 선택 | 선택 | 1000 | 0 | 0 |  | 450 | 300 | 선택 | 선택 | 해제 | 미정 | 선택 | 미정 | 미정 |  | 미정 | BT180180 | H
A49340 | 2018-11-25 | 1 | A |  | 5 | A | STB2 | 베어링강 | STB (SF) | BM#1 | 1590 | 44 | 1542 | 1533 | 41 | 6500 |  | 3 | 0.3 | 26 |  | -1.04 | 1511 | 1542 | 0.1 | 0 |  | 19 | 37 | 75 | Y |  | 2018-11-25 07:52 | 55 | 1087 | 19 | 23 | 25 | 27 | 27 | 27 | 25 | 25 | 24 | 22 | 21 | 21 | 21 | 21 | 24 | 27 | 21 | 27 | -0.13 | Y | 45.02 | Y | 0 |  |  |  | 1.46 |  |  |  | Y | Y | Y | Y | 190 | 0.48 | 62 | 99588 | 98470 | 6980 | 14860 | 3 | 1 |  | 2018-11-25 07:59 | 1511 | 93 |  | 10 | [16 empty] | 94.71 | 100 | 0 | 0 | 0 |  | 650 |  | 선택 | 해제 | 0 | 0 | 0 |  | 650 |  | 선택 | 해제 | 선택 | 미정 | 미정 | 선택 | 미정 |  | 미정 | BT180180 | H
B49251 | 2018-11-24 | 2 | A |  | 2 | B | SCR420HB2 | 소입성보증강 | C2 | BM#2 | 1593 | 51 | 1665 | 1574 | 35 | 7300 |  | 1 | 0.68 | 19 |  | -2.41 | 1588 | 1658 | 0 | 0.61 | 0 | 10 | 6 | 42 | Y |  | 2018-11-25 08:02 | 79 | 1098 | 31 | 30 | 30 | 30 | 30 | 30 | 29 | 28 | 28 | 27 | 26 |  |  | 26 | 29 | 30 | 26 | 30 | -0.1 |  | 40 | Y | -0.2 | [7 empty] | N | N | N | N | 140 | 0.55 | 51 | 99588 | 94530 | 4620 | 16200 | 15 | 1 |  | 2018-11-25 08:13 | 1588 | 174 |  | 51 | [16 empty] | 100.44 | 100 | 0 | 0 | 0 |  | 450 | 300 | 선택 | 선택 | 0 | 0 | 0 |  | 450 | 300 | 선택 | 선택 | 해제 | 미정 | 선택 | 미정 | 미정 |  | 미정 | BT180180 | H
A49341 | 2018-11-25 | 1 | A |  | 6 | A | STB2 | 베어링강 | STB (SF) | BM#1 | 1554 | 45 | 1547 | 1531 | 44 | 7200 |  | 3 | 0.3 | 25 |  | -1.38 | 1506 | 1547 | 0.11 | 0 |  | 31 | 13 | 79 | Y |  | 2018-11-25 08:55 | 50 | 1101 | 19 | 24 | 23 | 24 | 24 | 23 | 22 | 21 | 20 | 19 | 18 | 18 | 18 | 18 | 21 | 24 | 18 | 24 | -0.13 | Y | 45 | Y | 0 |  |  |  | 1.4 |  |  |  | Y | Y | Y | Y | 180 | 0.48 | 63 | 82990 | 99910 | 6990 | 15950 | 3 | 1 |  | 2018-11-25 09:02 | 1506 | 97 |  | 12 | [16 empty] | 77.78 | 100 | 0 | 0 | 0 |  | 650 |  | 선택 | 해제 | 0 | 0 | 0 |  | 650 |  | 선택 | 해제 | 선택 | 미정 | 미정 | 선택 | 미정 |  | 미정 | BT180180 | H
B49252 | 2018-11-25 | 2 | A |  | 3 | B | SCR420HB2 | 소입성보증강 | C2 | BM#2 | 1620 | 47 | 1634 | 1604 | 33 | 6800 |  | 1 | 0.67 | 18 |  | -1.9 | 1579 | 1637 | 0 | 0.56 | 0 | 28 | 27 | 35 | Y |  | 2018-11-25 08:56 | 70 | 1099 | 24 | 27 | 29 | 30 | 31 | 30 | 30 | 29 | 28 | 27 | 26 |  |  | 26 | 28 | 31 | 26 | 30 | -0.17 | Y | 30.08 | Y | -0.2 | [7 empty] | N | N | N | N | 130 | 0.55 | 53 | 82990 | 98970 | 4430 | 13400 | 15 | 1 |  | 2018-11-25 09:24 | 1579 | 162 |  | 52 | [16 empty] | 80.26 | 100 | 0 | 0 | 0 |  | 450 | 300 | 선택 | 선택 | 0 | 0 | 0 |  | 450 | 300 | 선택 | 선택 | 해제 | 미정 | 선택 | 미정 | 미정 |  | 미정 | BT180180 | C
A49342 | 2018-11-25 | 1 | A |  | 7 | A | STB2 | 베어링강 | STB (SF) | BM#1 | 1590 | 43 | 1550 | 1533 | 39 | 6300 |  | 3 | 0.3 | 26 |  | -1.37 | 1508 | 1550 | 0.1 | 0 |  | 29 | 23 | 78 | Y |  | 2018-11-25 09:56 | 52 | 1089 | 16 | 19 | 21 | 22 | 22 | 21 | 21 | 20 | 19 | 18 | 17 | 17 | 16 | 15 | 19 | 22 | 15 | 21 | -0.14 | Y | 50 | Y | -0.2 |  |  |  | 1.66 |  |  |  | Y | Y | Y | Y | 230 | 0.48 | 67 | 99588 | 105570 | 6980 | 15900 | 3 | 1 |  | 2018-11-25 10:05 | 1508 | 100 |  | 16 | [16 empty] | 88.68 | 100 | 0 | 0 | 0 |  | 650 |  | 선택 | 해제 | 0 | 0 | 0 |  | 650 |  | 선택 | 해제 | 선택 | 미정 | 미정 | 선택 | 미정 |  | 미정 | BT180180 | H
B49253 | 2018-11-25 | 2 | A |  | 4 | A | SCR420HB2 | 소입성보증강 | C2 | BM#2 | 1592 | 45 | 1657 | 1596 | 36 | 6300 |  | 1 | 0.66 | 19 |  | -2.17 | 1587 | 1646 | 0 | 0.49 | 0 | 11 | 10 | 33 | Y |  | 2018-11-25 09:52 | 78 | 1101 | 23 | 27 | 30 | 31 | 33 | 33 | 33 | 32 | 32 | 30 |  |  |  | 30 | 31 | 33 | 30 | 33 | -0.12 | Y | 25 | Y | -0.4 | [7 empty] | N | N | N | N | 120 | 0.54 | 46 | 99588 | 87370 | 4680 | 15900 | 15 | 1 |  | 2018-11-25 09:55 | 1587 | 154 |  | 54 | [16 empty] | 107.08 | 100 | 0 | 0 | 0 |  | 450 | 300 | 선택 | 선택 | 0 | 0 | 0 |  | 450 | 300 | 선택 | 선택 | 해제 | 미정 | 선택 | 미정 | 선택 | 3 | 미정 | BT180180 | H
B49254 | 2018-11-25 | 2 | A |  | 5 | A | SCR420HB2 | 소입성보증강 | C2 | BM#2 | 1592 | 49 | 1666 | 1565 | 41 | 8300 |  | 1 | 0.64 | 18 |  | -2.46 | 1571 | 1659 | 0 | 0.41 | 0 | 23 | 2 | 1011 | Y |  | 2018-11-25 10:56 | 62 | 1101 | 29 | 30 | 32 | 33 | 34 | 34 | 34 | 33 | 32 | 32 | 31 |  |  | 31 | 32 | 34 | 31 | 34 | -0.09 | Y | 30.02 | Y | -0.2 | [7 empty] | N | N | N | N | 110 | 0.55 | 52 | 99588 | 96100 | 4150 | 15700 | 15 | 1 |  | 2018-11-25 10:59 | 1589 | 143 |  | 39 | [16 empty] | 98.41 | 100 | 0 | 0 | 0 |  | 450 | 300 | 선택 | 선택 | 0 | 0 | 0 |  | 450 | 300 | 선택 | 선택 | 해제 | 미정 | 선택 | 미정 | 미정 |  | 미정 | BT180180 | H
A49343 | 2018-11-25 | 1 | A |  | 8 | A | STB2 | 베어링강 | STB (SF) | BM#1 | 1572 | 44 | 1546 | 1535 | 42 | 7100 |  | 3 | 0.3 | 28 |  | -1.01 | 1514 | 1546 | 0.1 | 0 |  | 15 | 48 | 78 | Y |  | 2018-11-25 11:02 | 58 | 1079 | 14 | 19 | 23 | 25 | 25 | 25 | 25 | 24 | 24 | 23 | 23 | 22 | 22 | 22 | 23 | 25 | 22 | 25 | -0.06 | Y | 44.97 | Y | 0 |  |  |  | 1.2 |  |  |  | Y | Y | Y | Y | 220 | 0.48 | 65 | 116186 | 102900 | 6950 | 16940 | 3 | 1 |  | 2018-11-25 11:08 | 1514 | 107 |  | 21 | [16 empty] | 105.91 | 100 | 0 | 0 | 0 |  | 650 |  | 선택 | 해제 | 0 | 0 | 0 |  | 650 |  | 선택 | 해제 | 선택 | 미정 | 미정 | 선택 | 미정 |  | 미정 | BT180180 | H
B49255 | 2018-11-25 | 2 | A |  | 6 | A | SCR420HB2 | 소입성보증강 | C2 | BM#2 | 1607 | 45 | 1645 | 1577 | 41 | 7400 |  | 1 | 0.69 | 18 |  | -2.59 | 1581 | 1650 | 0 | 0.62 | 0 | 5 | 76 | 63 | Y |  | 2018-11-25 12:01 | 72 | 1106 | 30 | 32 | 35 | 36 | 36 | 35 | 35 | 34 | 33 | 32 | 30 |  |  | 30 | 34 | 36 | 30 | 35 | -0.17 | Y | 35 | Y | -0.4 | [7 empty] | N | N | N | N | 100 | 0.55 | 53 | 82990 | 98680 | 4820 | 14200 | 15 | 1 |  | 2018-11-25 12:00 | 1581 | 135 |  | 29 | [16 empty] | 83.83 | 100 | 0 | 0 | 0 |  | 450 | 300 | 선택 | 선택 | 0 | 0 | 0 |  | 450 | 300 | 선택 | 선택 | 해제 | 미정 | 선택 | 미정 | 미정 |  | 미정 | BT180180 | H
A49344 | 2018-11-25 | 1 | A |  | 9 | A | STB2 | 베어링강 | STB (SF) | BM#1 | 1558 | 43 | 1554 | 1533 | 40 | 6500 |  | 3 | 0.3 | 26 |  | 0 | 1514 | 1554 | 307.71 | 0 |  | 19 | 38 | 76 | Y |  | 2018-11-25 12:10 | 58 | 1099 | 21 | 22 | 24 | 25 | 25 | 24 | 22 | 21 | 21 | 19 | 18 | 18 | 18 | 18 | 21 | 25 | 18 | 21 | -0.16 | Y | 45 | Y | 0 |  |  |  | 1.36 |  |  |  | Y | Y | Y | Y | 210 | 0.48 | 63 | 99588 | 100320 | 6980 | 16000 | 3 | 1 |  | 2018-11-25 12:18 | 1514 | 108 |  | 20 | [16 empty] | 92.68 | 100 | 0 | 0 | 0 |  | 650 |  | 선택 | 해제 | 0 | 0 | 0 |  | 650 |  | 선택 | 해제 | 선택 | 미정 | 미정 | 선택 | 미정 |  | 미정 | BT180180 | H
B49256 | 2018-11-25 | 2 | B |  | 7 | A | SCR420HB2 | 소입성보증강 | C2 | BM#2 | 1590 | 47 | 1656 | 1566 | 39 | 7800 |  | 1 | 0.71 | 18 |  | -2.68 | 1583 | 1649 | 0 | 0.66 | 0 | 10 | 7 | 70 | Y |  | 2018-11-25 12:59 | 74 | 1101 | 27 | 29 | 31 | 32 | 32 | 31 | 30 | 30 | 28 | 27 | 25 |  |  | 25 | 29 | 32 | 25 | 0 | -0.2 | Y | 34.98 | Y | -0.4 | [7 empty] | N | N | N | N | 150 | 0.55 | 53 | 91289 | 97820 | 4680 | 15800 | 15 | 1 |  | 2018-11-25 13:08 | 1583 | 134 |  | 28 | [16 empty] | 89.06 | 100 | 0 | 0 | 0 |  | 450 | 300 | 선택 | 선택 | 0 | 0 | 0 |  | 450 | 300 | 선택 | 선택 | 해제 | 미정 | 선택 | 미정 | 미정 |  | 미정 | BT180180 | H
A49345 | 2018-11-25 | 1 | B |  | 10 | A | STB2 | 베어링강 | STB (SF) | BM#1 | 1578 | 51 | 1553 | 1535 | 37 | 6000 |  | 3 | 0.3 | 26 |  | -1.11 | 1520 | 1553 | 0.1 | 0 |  | 31 | 14 | 73 | Y |  | 2018-11-25 13:17 | 64 | 1102 | 17 | 21 | 25 | 27 | 27 | 27 | 27 | 27 | 27 | 27 | 26 | 25 | 24 | 24 | 25 | 27 | 24 | 27 | -0.06 | Y | 45 | Y | -0.2 |  |  |  | 1.25 |  |  |  | Y | Y | Y | Y | 200 | 0.48 | 63 | 116186 | 98920 | 6830 | 15600 | 3 | 1 |  | 2018-11-25 13:23 | 1520 | 112 |  | 19 | [16 empty] | 110.23 | 100 | 0 | 0 | 0 |  | 650 |  | 선택 | 해제 | 0 | 0 | 0 |  | 650 |  | 선택 | 해제 | 선택 | 미정 | 미정 | 선택 | 미정 |  | 미정 | BT180180 | H
B49257 | 2018-11-25 | 2 | B |  | 8 | A | SCR420HB2 | 소입성보증강 | C2 | BM#2 | 1571 | 49 | 1637 | 1545 | 38 | 7900 |  | 1 | 0.71 | 18 |  | -2.3 | 1569 | 1631 | 0 | 0.56 | 0 | 28 | 28 | 84 | Y |  | 2018-11-25 13:57 | 60 | 1097 | 23 | 25 | 28 | 28 | 28 | 28 | 26 | 25 | 24 | 23 | 22 | 20 |  | 20 | 25 | 28 | 20 | 28 | -0.18 |  | 45.03 | Y | -0.4 | [7 empty] | N | N | N | N | 140 | 0.52 | 59 | 91289 | 102650 | 5000 | 13600 | 15 | 1 |  | 2018-11-25 14:03 | 1569 | 125 |  | 25 | [16 empty] | 84.8 | 100 | 0 | 0 | 0 |  | 450 | 300 | 선택 | 선택 | 0 | 0 | 0 |  | 450 | 300 | 선택 | 선택 | 해제 | 미정 | 선택 | 미정 | 미정 |  | 미정 | BT180180 | C
A49346 | 2018-11-25 | 1 | B |  | 11 | A | STB2 | 베어링강 | STB (SF) | BM#1 | 1598 | 44 | 1574 | 1541 | 33 | 5500 |  | 3 | 0.3 | 28 |  | -1.51 | 1525 | 1574 | 0.14 | 0 |  | 29 | 24 | 70 | Y |  | 2018-11-25 14:08 | 69 | 1104 | 23 | 25 | 30 | 32 | 33 | 33 | 33 | 33 | 33 | 33 | 32 | 32 | 32 | 32 | 31 | 33 | 32 | 33 | -0.02 | Y | 40.02 | Y | 0 |  |  |  | 1.13 |  |  |  | Y | Y | Y | Y | 190 | 0.48 | 64 | 99588 | 98450 | 7000 | 15900 | 3 | 1 |  | 2018-11-25 14:18 | 1525 | 116 |  | 33 | [16 empty] | 94.4 | 100 | 0 | 0 | 0 |  | 650 |  | 선택 | 해제 | 0 | 0 | 0 |  | 650 |  | 선택 | 해제 | 선택 | 미정 | 미정 | 선택 | 미정 |  | 미정 | BT180180 | H
B49258 | 2018-11-25 | 2 | B |  | 9 | A | SCR420HB2 | 소입성보증강 | C2 | BM#2 | 1572 | 49 | 1634 | 1565 | 46 | 7400 |  | 1 | 0.67 | 18 |  | -2.34 | 1579 | 1641 | 0 | 0.5 | 0 | 11 | 11 | 94 | Y |  | 2018-11-25 14:55 | 70 | 1124 | 17 | 26 | 31 | 32 | 34 | 34 | 33 | 33 | 32 | 31 | 30 | 28 | 26 | 26 | 30 | 34 | 26 | 0 | -0.2 | Y | 40 | Y | -0.4 | [7 empty] | N | N | N | N | 130 | 0.47 | 62 | 99588 | 95760 | 4640 | 15100 | 15 | 1 |  | 2018-11-25 14:55 | 1579 | 125 |  | 30 |  | * 전공정 작업지연 감속주입 요청 함. | [14 empty] | 99.19 | 100 | 0 | 0 | 0 |  | 450 | 300 | 선택 | 선택 | 0 | 0 | 0 |  | 450 | 300 | 선택 | 선택 | 해제 | 미정 | 선택 | 미정 | 미정 |  | 미정 | BT180180 | H
A49347 | 2018-11-25 | 1 | B |  | 12 | A | STB2 | 베어링강 | STB (SF) | BM#1 | 1610 | 40 | 1558 | 1531 | 33 | 5600 |  | 3 | 0.3 | 26 |  | -1.37 | 1517 | 1558 | 0.13 | 0 |  | 15 | 49 | 63 | Y |  | 2018-11-25 15:23 | 61 | 1098 | 30 | 30 | 29 | 29 | 28 | 27 | 25 | 25 | 25 | 24 | 23 | 22 | 23 | 23 | 26 | 29 | 22 | 25 | -0.16 | Y | 45 | Y | 0 |  |  |  | 1.22 |  |  |  | Y | Y | Y | Y | 180 | 0.48 | 63 | 97515 | 93130 | 7020 | 15300 | 3 | 1 |  | 2018-11-25 15:31 | 1517 | 100 |  | 24 | [16 empty] | 96.84 | 100 | 0 | 0 | 0 |  | 650 |  | 선택 | 해제 | 0 | 0 | 0 |  | 650 |  | 선택 | 해제 | 선택 | 미정 | 미정 | 선택 | 미정 |  | 미정 | RB210.00 | H
B49259 | 2018-11-25 | 2 | B |  | 10 | A | SCR420HB2 | 소입성보증강 | C2 | BM#2 | 1602 | 51 | 1616 | 1575 | 48 | 7400 |  | 1 | 0.66 | 18 |  | 0 | 1577 | 1634 | 0 | 0.56 | 0 | 23 | 3 | 93 | Y |  | 2018-11-25 16:10 | 68 | 1092 | 25 | 28 | 31 | 33 | 33 | 33 | 32 | 32 | 31 | 30 | 29 | 28 | 27 | 26 | 30 | 33 | 26 | 33 | -0.17 | Y | 41.98 | Y | -0.2 | [7 empty] | N | N | N | N | 120 | 0.47 | 60 | 91289 | 95360 | 4690 | 14600 | 15 | 1 |  | 2018-11-25 16:17 | 1577 | 120 |  | 18 |  | * 전공정 작업지연 감속주입 요청 함. | [14 empty] | 91.24 | 100 | 0 | 0 | 0 |  | 450 | 300 | 선택 | 선택 | 0 | 0 | 0 |  | 450 | 300 | 선택 | 선택 | 해제 | 미정 | 선택 | 미정 | 미정 |  | 미정 | BT180180 | H
A49348 | 2018-11-25 | 1 | B |  | 13 | A | STB2 | 베어링강 | STB (SF) | BM#1 | 1552 | 47 | 1550 | 1533 | 42 | 6500 |  | 3 | 0.31 | 25 |  | -1.54 | 1505 | 1550 | 0.17 | 0 |  | 19 | 39 | 70 | Y |  | 2018-11-25 16:38 | 49 | 1085 | 21 | 22 | 24 | 24 | 24 | 23 | 22 | 21 | 20 | 20 | 20 | 20 |  | 20 | 22 | 24 | 20 | 24 | -0.09 |  | 44.98 | Y | 0 |  |  |  | 1.53 |  |  |  | Y | Y | Y | Y | 230 | 0.48 | 60 | 99874 | 95840 | 7010 | 15600 | 3 | 1 |  | 2018-11-25 16:46 | 1505 | 94 |  | 12 | [16 empty] | 97.15 | 100 | 0 | 0 | 0 |  | 650 |  | 선택 | 해제 | 0 | 0 | 0 |  | 650 |  | 선택 | 해제 | 선택 | 미정 | 미정 | 선택 | 미정 |  | 미정 | BT180180 | H
B49260 | 2018-11-25 | 2 | B |  | 11 | A | SCR420HB2 | 소입성보증강 | C2 | BM#2 | 1610 | 45 | 1636 | 1575 | 31 | 6400 |  | 1 | 0.63 | 19 |  | -2.27 | 1577 | 1636 | 0 | 0.33 | 0 | 10 | 8 | 56 | Y |  | 2018-11-25 17:15 | 68 | 1086 | 22 | 29 | 32 | 34 | 35 | 35 | 34 | 34 | 33 | 32 | 31 | 29 |  | 29 | 32 | 35 | 29 | 34 | -0.17 | Y | 34.98 | Y | -0.4 | [7 empty] | N | N | N | N | 110 | 0.47 | 56 | 91289 | 88920 | 4930 | 15500 | 15 | 1 |  | 2018-11-25 17:21 | 1577 | 109 |  | 17 |  | * 전공정 작업지연 감속주입 요청 함. | [14 empty] | 97.27 | 100 | 0 | 0 | 0 |  | 450 | 300 | 선택 | 선택 | 0 | 0 | 0 |  | 450 | 300 | 선택 | 선택 | 해제 | 미정 | 선택 | 미정 | 미정 |  | 미정 | BT180180 | H
A49349 | 2018-11-25 | 1 | B |  | 14 | A | STB2 | 베어링강 | STB (SF) | BM#1 | 1594 | 39 | 1554 | 1539 | 30 | 4800 |  | 3 | 0.3 | 26 |  | -1.54 | 1508 | 1554 | 0.13 | 0 |  | 31 | 15 | 81 | Y |  | 2018-11-25 17:31 | 52 | 1079 | 18 | 20 | 23 | 23 | 24 | 24 | 23 | 23 | 22 | 21 | 21 | 21 | 20 | 20 | 22 | 24 | 20 | 23 | -0.1 | Y | 40 | Y | -0.2 |  |  |  | 1.21 |  |  |  | Y | Y | Y | Y | 220 | 0.48 | 62 | 82990 | 96470 | 6980 | 14600 | 3 | 1 |  | 2018-11-25 17:38 | 1508 | 93 |  | 20 | [16 empty] | 80.34 | 100 | 0 | 0 | 0 |  | 650 |  | 선택 | 해제 | 0 | 0 | 0 |  | 650 |  | 선택 | 해제 | 선택 | 미정 | 미정 | 선택 | 미정 |  | 미정 | BT180180 | H
B49261 | 2018-11-25 | 2 | B | TUNDISH교체전 | 12 | A | SCR420HB2 | 소입성보증강 | C2 | BM#2 | 1623 | 46 | 1644 | 1576 | 35 | 6400 |  | 1 | 0.65 | 19 |  | -2.42 | 1577 | 1635 | 0 | 0.54 | 0 | 28 | 29 | 59 | Y |  | 2018-11-25 18:11 | 68 | 1088 | 27 | 30 | 34 | 36 | 37 | 37 | 36 | 35 | 35 | 33 | 32 |  |  | 32 | 34 | 37 | 32 | 0 | -0.17 | Y | 30.02 | Y | -0.2 | [7 empty] | N | N | N | N | 100 | 0.51 | 55 | 100645 | 93920 | 4530 | 2000 | 15 | 1 |  | 2018-11-25 18:11 | 1577 | 113 |  | 20 |  | * 전공정 작업지연 감속주입 요청 함. | DCEA33894C8848A480F65FCD19FFCF27 | 7BAE0A95431440F1B6FD8F3EA90259F0 | A67338FA3FEF4EDB8D44C8F174B26906 | [11 empty] | 102.23 | 100 | 0 | 3130 | 0 |  | 450 | 300 | 선택 | 선택 | 0 | 3000 | 0 |  | 450 | 300 | 선택 | 선택 | 해제 | 미정 | 선택 | 미정 | 미정 |  | 미정 | BT180180 | H
A49350 | 2018-11-25 | 1 | B |  | 15 | A | STB2 | 베어링강 | STB (SF) | BM#1 | 1591 | 40 | 1562 | 1530 | 34 | 5500 |  | 3 | 0.3 | 26 |  | -1.75 | 1510 | 1562 | 0.13 | 0 |  | 29 | 25 | 64 | Y |  | 2018-11-25 18:36 | 54 | 1083 | -14 | 15 | 24 | 26 | 26 | 26 | 26 | 25 | 25 | 24 | 24 | 23 | 23 | 23 | 21 | 26 | 23 | 26 | -0.06 | Y | 45 | Y | 0 |  |  |  | 1.32 |  |  |  | Y | Y | Y | Y | 210 | 0.48 | 62 | 99588 | 97940 | 7010 | 15600 | 3 | 1 |  | 2018-11-25 18:44 | 1510 | 95 |  | 20 | [16 empty] | 95.16 | 100 | 0 | 0 | 0 |  | 650 |  | 선택 | 해제 | 0 | 0 | 0 |  | 650 |  | 선택 | 해제 | 선택 | 미정 | 미정 | 선택 | 미정 |  | 미정 | BT180180 | H
B49262 | 2018-11-25 | 2 | B | TUNDISH교체 | 1 | B | SCR420HB | 소입성보증강 | C2 | BM#2 | 1597 | 49 | 1684 | 1555 | 41 | 8800 |  | 1 | 0.68 | 20 |  | 0 | 1602 | 1676 | 0 | 0.62 | 0 | 11 | 12 | 54 | Y |  | 2018-11-25 19:14 | 94 | 1090 | -348 | 33 | 33 | 33 | 32 | 31 | 28 | 28 | 32 | 36 | 40 | 42 | 44 | 46 | 40 | 46 | 46 | 33 | 0.27 |  | 5 | Y | 0 |  | 2.57 | 2.57 | 1.8 |  |  |  | N | N | N | N | 150 | 0.5 | 54 | 93049 | 95530 | 4470 | 15000 | 17 | 2 |  | 2018-11-25 19:17 | 1602 | 137 |  | 40 |  | * T/D 용강량 실측:1140mm / 19 TON * T/D FLUX 용탕부: 225 KG / 유탕부: 15KG 투입 * 슬리브 롱노즐( Y자형 ) 사용 * 첫 HEAT 수소측정 기준초과(10분)이상공정 등록 및 생관통보. | [14 empty] | 93.05 | 72.73 | 1000 | 0 | 0 |  | 450 | 300 | 선택 | 선택 | 1000 | 0 | 0 |  | 450 | 300 | 선택 | 선택 | 해제 | 미정 | 선택 | 미정 | 미정 |  | 미정 | BT180180 | H
A49351 | 2018-11-25 | 1 | B |  | 16 | A | STB2 | 베어링강 | STB (SF) | BM#1 | 1608 | 39 | 1562 | 1535 | 28 | 4600 |  | 3 | 0.3 | 28 |  | -1.43 | 1516 | 1562 | 0.15 | 0 |  | 15 | 50 | 65 | Y |  | 2018-11-25 19:34 | 60 | 1086 | 21 | 22 | 24 | 25 | 25 | 25 | 24 | 23 | 23 | 23 | 22 | 22 | 22 | 22 | 23 | 25 | 22 | 25 | -0.07 | Y | 45.02 | Y | 0 |  |  |  | 1.34 |  |  |  | Y | Y | Y | Y | 200 | 0.48 | 61 | 99588 | 95500 | 7000 | 14600 | 3 | 1 |  | 2018-11-25 19:45 | 1516 | 98 |  | 25 |  | *강제개공 및 나탕주입 ID:106.206 | [14 empty] | 97.25 | 100 | 0 | 0 | 0 |  | 650 |  | 선택 | 해제 | 0 | 0 | 0 |  | 650 |  | 선택 | 해제 | 선택 | 미정 | 미정 | 선택 | 미정 |  | 미정 | BT180180 | H
B49263 | 2018-11-25 | 2 | C |  | 2 | A | SCR420HB | 소입성보증강 | C2 | BM#2 | 1602 | 47 | 1627 | 1566 | 36 | 7500 |  | 1 | 0.67 | 18 |  | -2.16 | 1593 | 1651 | 0 | 0.57 | 0 | 23 | 4 | 52 | Y |  | 2018-11-25 20:11 | 85 | 1095 | 45 | 41 | 40 | 38 | 37 | 37 | 36 | 36 | 34 | 35 | 33 | 32 | 31 | 29 | 36 | 40 | 29 | 0 | -0.18 |  | 60.02 | Y | -0.4 | [7 empty] | N | N | N | N | 140 | 0.42 | 70 | 93049 | 97880 | 4220 | 15700 | 17 | 2 |  | 2018-11-25 20:12 | 1593 | 135 |  | 42 |  | * 전기로 출강구 막힘으로 인해 감속주입 0.40 이상공정 등록 및 생관통보 | [14 empty] | 93.99 | 72.73 | 0 | 0 | 0 |  | 450 | 300 | 선택 | 선택 | 0 | 0 | 0 |  | 450 | 300 | 선택 | 선택 | 해제 | 미정 | 선택 | 미정 | 미정 |  | 미정 | BT180180 | H
A49352 | 2018-11-25 | 1 | C |  | 17 | A | STB2 | 베어링강 | STB (SF) | BM#1 | 1549 | 47 | 1550 | 1539 | 44 | 6700 |  | 3 | 0.3 | 26 |  | -1.3 | 1511 | 1550 | 0.13 | 0 |  | 19 | 40 | 65 | N | 1 | 2018-11-25 20:51 | 55 | 1090 | 19 | 23 | 26 | 27 | 27 | 27 | 26 | 25 | 25 | 24 | 23 | 23 | 22 | 22 | 24 | 27 | 22 | 27 | -0.11 | Y | 45 | Y | -0.2 |  |  |  | 1.37 |  |  |  | Y | Y | Y | Y | 190 | 0.48 | 62 | 82990 | 96600 | 7000 | 15800 | 3 | 1 |  | 2018-11-25 20:58 | 1511 | 97 |  | 11 |  | *강제개공 및 나탕주입 ID:101.201 | [14 empty] | 80.14 | 100 | 0 | 0 | 0 |  | 650 |  | 선택 | 해제 | 0 | 0 | 0 |  | 650 |  | 선택 | 해제 | 선택 | 미정 | 미정 | 선택 | 미정 |  | 미정 | BT180180 | H
B49264 | 2018-11-25 | 2 | C |  | 3 | A | SCR420HB | 소입성보증강 | C2 | BM#2 | 1630 | 44 | 1635 | 1586 | 33 | 6900 |  | 1 | 0.67 | 18 |  | -2.53 | 1584 | 1651 | 0 | 0.53 | 0 | 10 | 9 | 52 | Y |  | 2018-11-25 21:12 | 76 | 1082 | 28 | 27 | 29 | 31 | 32 | 32 | 31 | 31 | 30 | 29 | 28 | 27 | 26 | 26 | 29 | 32 | 26 | 31 | -0.15 | Y | 40.05 | Y | -0.2 | [7 empty] | N | N | N | N | 130 | 0.47 | 61 | 93049 | 94560 | 4640 | 13600 | 17 | 2 |  | 2018-11-25 21:14 | 1584 | 148 |  | 53 |  | *전공정 요청 감속주입 | [14 empty] | 93.8 | 72.73 | 0 | 0 | 0 |  | 450 | 300 | 선택 | 선택 | 0 | 0 | 0 |  | 450 | 300 | 선택 | 선택 | 해제 | 미정 | 선택 | 미정 | 미정 |  | 미정 | BT180180 | H
A49353 | 2018-11-25 | 1 | C |  | 18 | A | STB2 | 베어링강 | STB (SF) | BM#1 | 1562 | 48 | 1552 | 1535 | 41 | 6500 |  | 3 | 0.3 | 25 |  | -1.06 | 1521 | 1552 | 0.16 | 0 |  | 31 | 16 | 78 | Y |  | 2018-11-25 21:51 | 65 | 1080 | 21 | 25 | 28 | 30 | 30 | 30 | 29 | 28 | 28 | 27 | 27 | 26 | 25 | 25 | 27 | 30 | 25 | 30 | -0.1 | Y | 50.03 | Y | 0 |  |  |  | 1.44 |  |  |  | Y | Y | Y | Y | 180 | 0.48 | 66 | 99588 | 103350 | 6900 | 16000 | 3 | 1 |  | 2018-11-25 21:59 | 1521 | 101 |  | 15 | [16 empty] | 90.78 | 100 | 0 | 0 | 0 |  | 650 |  | 선택 | 해제 | 0 | 0 | 0 |  | 650 |  | 선택 | 해제 | 선택 | 미정 | 미정 | 선택 | 미정 |  | 미정 | BT180180 | H
B49265 | 2018-11-25 | 2 | C |  | 4 | A | SCR420HB | 소입성보증강 | C2 | BM#2 | 1593 | 2 | 1667 | 1547 | 0 | 6500 |  | 1 | 0.66 | 20 |  | -1.98 | 1593 | 1660 | 0 | 0.56 | 0 | 28 | 30 | 54 | Y |  | 2018-11-25 22:54 | 85 | 1086 | 41 | 48 | 52 | 53 | 53 | 53 | 52 | 51 | 50 | 49 | 48 |  |  | 48 | 50 | 53 | 48 | 53 | -0.14 | Y | 35.02 | Y | -0.2 | [7 empty] | N | N | N | N | 120 | 0.5 | 58 | 93049 | 98540 | 9860 | 14000 | 17 | 2 |  | 2018-11-25 23:00 | 1593 | 155 |  | 16 |  | *전공정 요청 감속주입 | [14 empty] | 89.9 | 72.73 | 0 | 0 | 0 |  | 450 | 300 | 선택 | 선택 | 0 | 0 | 0 |  | 450 | 300 | 선택 | 선택 | 해제 | 미정 | 선택 | 미정 | 미정 |  | 미정 | BT180180 | H
A49354 | 2018-11-25 | 1 | C |  | 19 | A | STB2 | 베어링강 | STB (SF) | BM#1 | 1625 | 41 | 1564 | 1531 | 33 | 4600 |  | 3 | 0.3 | 25 |  | -1.47 | 1521 | 1564 | 0.13 | 0 |  | 29 | 26 | 69 | Y |  | 2018-11-25 22:46 | 65 | 1082 | 25 | 26 | 27 | 27 | 27 | 27 | 26 | 26 | 25 | 25 | 24 | 24 | 23 | 23 | 26 | 27 | 23 | 27 | -0.08 |  | 49.98 | Y | -0.2 |  |  |  | 1.28 |  |  |  | Y | Y | Y | Y | 230 | 0.48 | 67 | 99588 | 99600 | 7000 | 16000 | 3 | 1 |  | 2018-11-25 22:52 | 1521 | 103 |  | 26 | [16 empty] | 93.42 | 100 | 0 | 0 | 0 |  | 650 |  | 선택 | 해제 | 0 | 0 | 0 |  | 650 |  | 선택 | 해제 | 선택 | 미정 | 미정 | 선택 | 미정 |  | 미정 | BT180180 | H
B49266 | 2018-11-25 | 2 | C |  | 5 | A | SCR420HB | 소입성보증강 | C2 | BM#2 | 1635 | 46 | 1616 | 1577 | 31 | 6500 |  | 1 | 0.68 | 18 |  | -2.19 | 1574 | 1632 | 0 | 0.4 | 0 | 11 | 13 | 54 | Y |  | 2018-11-25 23:56 | 66 | 1083 | 45 | 42 | 40 | 38 | 37 | 35 | 34 | 32 | 31 | 30 | 29 | 27 | 26 | 26 | 35 | 40 | 26 | 0 | -0.28 |  | 50 | Y | -0.2 | [7 empty] | N | N | N | N | 110 | 0.5 | 60 | 101508 | 100500 | 4300 | 14400 | 17 | 2 |  | 2018-11-26 00:04 | 1574 | 115 |  | 15 |  | *전공정 요청 감속주입 | [14 empty] | 96.86 | 75 | 0 | 0 | 0 |  | 450 | 300 | 선택 | 선택 | 0 | 0 | 0 |  | 450 | 300 | 선택 | 선택 | 해제 | 미정 | 선택 | 미정 | 미정 |  | 미정 | BT180180 | C
A49355 | 2018-11-25 | 1 | C |  | 20 | A | STB2 | 베어링강 | STB (SF) | BM#1 | 1558 | 43 | 1566 | 1532 | 36 | 5800 |  | 3 | 0.3 | 26 |  | -1.48 | 1522 | 1566 | 0.13 | 0 |  | 15 | 51 | 67 | Y |  | 2018-11-25 23:47 | 66 | 1090 | 21 | 24 | 26 | 28 | 28 | 29 | 29 | 28 | 28 | 27 | 27 | 26 | 26 | 26 | 27 | 29 | 26 | 28 | -0.04 | Y | 35.02 | Y | 0 |  |  |  | 1.32 |  |  |  |  | Y | Y | Y | 230 | 0.48 | 63 | 99588 | 98350 | 7000 | 16100 | 3 | 1 |  | 2018-11-25 23:54 | 1522 | 113 |  | 33 | [16 empty] | 94.4 | 100 | 0 | 0 | 0 |  | 650 |  | 선택 | 해제 | 0 | 0 | 0 |  | 650 |  | 선택 | 해제 | 선택 | 미정 | 미정 | 선택 | 미정 |  | 미정 | BT180180 | H
B49267 | 2018-11-25 | 2 | C |  | 6 | A | SCR420HB | 소입성보증강 | C2 | BM#2 | 1620 | 42 | 1646 | 1585 | 31 | 6400 |  | 1 | 0.69 | 18 |  | -2.03 | 1585 | 1637 | 0 | 0.32 | 0 | 23 | 5 | 55 | Y |  | 2018-11-26 00:47 | 77 | 1086 | 24 | 32 | 35 | 37 | 38 | 37 | 37 | 36 | 35 | 34 | 33 | 32 |  | 32 | 34 | 38 | 32 | 37 | -0.17 | Y | 34.98 | Y | -0.2 | [7 empty] | N | N | N | N | 100 | 0.5 | 58 | 93049 | 97240 | 4960 | 15300 | 17 | 2 |  | 2018-11-26 01:04 | 1585 | 119 |  | 28 |  | *전공정 요청 감속주입 | [14 empty] | 91.05 | 72.73 | 0 | 0 | 0 |  | 450 | 300 | 선택 | 선택 | 0 | 0 | 0 |  | 450 | 300 | 선택 | 선택 | 해제 | 미정 | 선택 | 미정 | 미정 |  | 미정 | BT180180 | C
A49356 | 2018-11-25 | 1 | C |  | 21 | A | STB2 | 베어링강 | STB (SF) | BM#1 | 1570 | 44 | 1570 | 1533 | 35 | 6000 |  | 3 | 0.3 | 25 |  | -1.64 | 1522 | 1570 | 0.13 | 0 |  | 19 | 41 | 75 | Y |  | 2018-11-26 00:53 | 66 | 1084 | 24 | 25 | 26 | 27 | 28 | 29 | 28 | 28 | 27 | 27 | 27 | 27 |  | 27 | 27 | 29 | 27 | 28 | -0.03 | Y | 30 | Y | 0 |  |  |  | 1.3 |  |  |  | Y | Y | Y | Y | 210 | 0.48 | 60 | 99588 | 92600 | 6950 | 16000 | 3 | 1 |  | 2018-11-26 01:00 | 1522 | 113 |  | 32 | [16 empty] | 101.21 | 100 | 0 | 0 | 0 |  | 650 |  | 선택 | 해제 | 0 | 0 | 0 |  | 650 |  | 선택 | 해제 | 선택 | 미정 | 미정 | 선택 | 선택 | 8 | 미정 | BT180180 | H
B49268 | 2018-11-25 | 2 | C |  | 7 | A | SCR420HB | 소입성보증강 | C2 | BM#2 | 1669 | 50 | 1636 | 1624 | 47 | 5500 |  | 1 | 0.68 | 19 |  | -2.1 | 1572 | 1628 | 0 | 0.34 | 0 | 10 | 10 | 49 | Y |  | 2018-11-26 02:07 | 64 | 1088 | 30 | 34 | 36 | 36 | 36 | 36 | 34 | 33 | 32 | 31 | 29 | 28 | 26 | 26 | 33 | 36 | 26 | 36 | -0.2 |  | 50 | Y | -0.4 | [7 empty] | N | N | N | N | 150 | 0.48 | 63 | 93049 | 100560 | 4090 | 15800 | 17 | 2 |  | 2018-11-26 02:08 | 1572 | 117 |  | 8 |  | *전공정 요청 감속주입 | [14 empty] | 88.91 | 72.73 | 0 | 0 | 0 |  | 450 | 300 | 선택 | 선택 | 0 | 0 | 0 |  | 450 | 300 | 선택 | 선택 | 해제 | 미정 | 선택 | 미정 | 미정 |  | 미정 | BT180180 | C
A49357 | 2018-11-25 | 1 | C |  | 22 | A | STB2 | 베어링강 | STB (SF) | BM#1 | 1574 | 45 | 1558 | 1530 | 37 | 6100 |  | 3 | 0.29 | 25 |  | -1.27 | 1521 | 1558 | 0.11 | 0 |  | 31 | 17 | 61 | Y |  | 2018-11-26 02:06 | 65 | 1090 | 28 | 30 | 31 | 31 | 31 | 31 | 30 | 30 | 29 | 28 | 27 | 27 | 27 | 27 | 29 | 31 | 27 | 31 | -0.08 |  | 49.98 | Y | 0 |  |  |  | 1.22 |  |  |  | Y | Y | Y | Y | 200 | 0.48 | 68 | 99588 |  | 112800 | 16200 | 3 | 1 |  | 2018-11-26 02:14 | 1521 | 103 |  | 20 | [16 empty] | 88.92 | 100 | 0 | 0 | 0 |  | 650 |  | 선택 | 해제 | 0 | 0 | 0 |  | 650 |  | 선택 | 해제 | 선택 | 미정 | 미정 | 선택 | 미정 |  | 미정 | BT180180 | H
B49269 | 2018-11-25 | 2 | C |  | 8 | A | SCR420HB | 소입성보증강 | C2 | BM#2 | 1632 | 39 | 1647 | 1594 | 30 | 5600 |  | 1 | 0.68 | 18 |  | -2.24 | 1570 | 1632 | 0 | 0.56 | 0 | 28 | 31 | 61 | Y |  | 2018-11-26 02:54 | 62 | 1081 | 25 | 25 | 30 | 32 | 33 | 33 | 33 | 32 | 31 | 30 | 29 | 28 | 27 | 26 | 30 | 33 | 26 | 33 | -0.16 | Y | 45 | Y | -0.2 | [7 empty] | N | N | N | N | 140 | 0.47 | 62 | 101508 | 95990 | 5010 | 15300 | 17 | 2 |  | 2018-11-26 03:13 | 1575 | 116 |  | 27 |  | *전공정 요청 감속주입 | [14 empty] | 100.5 | 75 | 0 | 0 | 0 |  | 450 | 300 | 선택 | 선택 | 0 | 0 | 0 |  | 450 | 300 | 선택 | 선택 | 해제 | 미정 | 선택 | 미정 | 미정 |  | 미정 | BT180180 | C
A49358 | 2018-11-25 | 1 | C |  | 23 | A | STB2 | 베어링강 | STB (SF) | BM#1 | 1579 | 47 | 1557 | 1534 | 38 | 6300 |  | 3 | 0.29 | 25 |  | -1.17 | 1523 | 1557 | 0.13 | 0 |  | 29 | 27 | 63 | Y |  | 2018-11-26 03:07 | 67 | 1102 | 25 | 26 | 27 | 28 | 28 | 28 | 28 | 27 | 26 | 26 | 25 | 25 | 25 | 24 | 26 | 28 | 24 | 28 | -0.08 | Y | 49.97 | Y | -0.2 |  |  |  | 1.41 |  |  |  | Y | Y | Y | Y | 190 | 0.48 | 68 | 116186 | 104400 | 7000 | 16100 | 3 | 1 |  | 2018-11-26 03:20 | 1523 | 114 |  | 29 | [16 empty] | 105.24 | 100 | 0 | 0 | 0 |  | 650 |  | 선택 | 해제 | 0 | 0 | 0 |  | 650 |  | 선택 | 해제 | 선택 | 미정 | 미정 | 선택 | 미정 |  | 미정 | BT180180 | H
B49270 | 2018-11-25 | 2 | C |  | 9 | A | SCR420HB | 소입성보증강 | C2 | BM#2 | 1620 | 49 | 1626 | 1525 | 43 | 8800 |  | 1 | 0.65 | 18 |  | -2.5 | 1568 | 1628 | 0 | 0.45 | 0 | 11 | 14 | 48 | Y |  | 2018-11-26 04:07 | 60 | 1083 | 25 | 28 | 29 | 29 | 28 | 28 | 27 | 25 | 24 | 23 | 22 | 21 | 19 | 19 | 25 | 29 | 19 | 28 | -0.2 |  | 50 | Y | -0.4 | [7 empty] | N | N | N | N | 130 | 0.47 | 62 | 101508 | 96850 | 4350 | 14600 | 17 | 2 |  | 2018-11-26 04:17 | 1568 | 119 |  | 19 |  | *전공정 요청 감속주입 | [14 empty] | 100.3 | 100 | 0 | 0 | 0 |  | 450 | 300 | 선택 | 선택 | 0 | 0 | 0 |  | 450 | 300 | 선택 | 선택 | 해제 | 미정 | 선택 | 미정 | 미정 |  | 미정 | BT180180 | C
A49359 | 2018-11-25 | 1 | C |  | 24 | A | STB2 | 베어링강 | STB (SF) | BM#1 | 1586 | 44 | 1574 | 1538 | 39 | 5800 |  | 3 | 0.3 | 25 |  | -1.55 | 1529 | 1574 | 0.13 | 0 |  | 15 | 52 | 52 | Y |  | 2018-11-26 04:09 | 73 | 1085 | 22 | 25 | 29 | 32 | 34 | 34 | 34 | 34 | 33 | 33 | 33 | 32 | 32 | 32 | 31 | 34 | 32 | 34 | -0.05 | Y | 40 | Y | 0 |  |  |  | 1.24 |  |  |  | Y | Y | Y | Y | 180 | 0.48 | 61 | 99588 | 95800 | 7000 | 15000 | 3 | 1 |  | 2018-11-26 04:16 | 1529 | 122 |  | 36 | [16 empty] | 96.88 | 100 | 0 | 0 | 0 |  | 650 |  | 선택 | 해제 | 0 | 0 | 0 |  | 650 |  | 선택 | 해제 | 선택 | 미정 | 미정 | 선택 | 미정 |  | 미정 | BT180180 | H
B49271 | 2018-11-25 | 2 | A |  | 10 | A | SCR420HB | 소입성보증강 | C2 | BM#2 | 1610 | 42 | 1637 | 1574 | 36 | 6400 |  | 1 | 0.68 | 18 |  | -1.95 | 1575 | 1626 | 0 | 0.51 | 0 | 23 | 6 | 55 | Y |  | 2018-11-26 05:17 | 67 | 1086 | 18 | 25 | 29 | 30 | 30 | 30 | 29 | 28 | 27 | 25 | 24 | 23 | 21 | 18 | 26 | 30 | 18 | 30 | -0.24 | Y | 50 | Y | -0.6 | [7 empty] | N | N | N | N | 120 | 0.45 | 66 | 109967 | 96900 | 5300 | 15400 | 17 | 2 |  | 2018-11-26 05:23 | 1580 | 108 |  | 13 | 17 | *전공정 요청 감속주입 *전공정 지연 20%이상 감속주입 이상공정 등록및 생관통보 *전공정 지연 0.40 미만 작업 id 305 405 | [14 empty] | 107.6 | 100 | 0 | 0 | 0 |  | 450 | 300 | 선택 | 선택 | 0 | 0 | 0 |  | 450 | 300 | 선택 | 선택 | 해제 | 미정 | 선택 | 미정 | 미정 |  | 미정 | BT180180 | C
A49360 | 2018-11-25 | 1 | A |  | 25 | A | STB2 | 베어링강 | STB (SF) | BM#1 | 1589 | 50 | 1563 | 1532 | 35 | 5700 |  | 3 | 0.29 | 25 |  | -1.68 | 1514 | 1563 | 0.11 | 0 |  | 19 | 42 | 60 | Y |  | 2018-11-26 05:30 | 58 | 1082 | 30 | 30 | 30 | 30 | 30 | 30 | 29 | 28 | 28 | 27 | 26 | 26 | 26 | 26 | 28 | 30 | 26 | 30 | -0.08 |  | 50 | Y | 0 |  |  |  | 1.8 |  |  |  | Y | Y | Y | Y | 230 | 0.47 | 63 | 99588 | 97270 | 6980 | 16900 | 3 | 1 |  | 2018-11-26 05:36 | 1534 | 106 |  | 18 | [16 empty] | 96.17 | 100 | 0 | 0 | 0 |  | 650 |  | 선택 | 해제 | 0 | 0 | 0 |  | 650 |  | 선택 | 해제 | 선택 | 미정 | 미정 | 선택 | 선택 | 4 | 미정 | BT180180 | H
B49272 | 2018-11-25 | 2 | A |  | 11 | A | SCR420HB | 소입성보증강 | C2 | BM#2 | 1607 | 46 | 1637 | 1555 | 32 | 6800 |  | 1 | 0.62 | 18 |  | -2.09 | 1566 | 1617 | 0 | 0.44 | 0 | 10 | 11 | 61 | Y |  | 2018-11-26 06:27 | 58 | 1092 | 17 | 22 | 25 | 26 | 26 | 26 | 24 | 23 | 22 | 21 | 19 | 18 | 16 | 16 | 22 | 26 | 16 | 26 | -0.22 | Y | 44.87 | Y | -0.4 | [7 empty] | N | N | N | N | 110 | 0.46 | 64 | 99588 | 96680 | 4370 | 13300 | 17 | 2 |  | 2018-11-26 06:28 | 1566 | 108 |  | 12 |  | *전공정 요청 감속주입 | [14 empty] | 98.55 | 100 | 0 | 0 | 0 |  | 450 | 300 | 선택 | 선택 | 0 | 0 | 0 |  | 450 | 300 | 선택 | 선택 | 해제 | 미정 | 선택 | 미정 | 미정 |  | 미정 | BT180180 | C
A49361 | 2018-11-25 | 1 | A |  | 26 | A | STB2 | 베어링강 | STB (SF) | BM#1 | 1568 | 41 | 1548 | 1535 | 39 | 5900 |  | 3 | 0.29 | 25 |  | -1.29 | 1510 | 1548 | 0.17 | 0 |  | 31 | 18 | 78 | Y |  | 2018-11-26 06:44 | 54 | 1084 | 24 | 25 | 26 | 26 | 25 | 25 | 24 | 23 | 22 | 21 | 21 | 20 | 19 | 19 | 23 | 26 | 19 | 25 | -0.14 |  | 50 | Y | -0.2 |  |  |  | 1.52 |  |  |  | Y | Y | Y | Y | 220 | 0.48 | 61 | 99588 | 97570 | 7030 | 16300 | 3 | 1 |  | 2018-11-26 06:49 | 1510 | 94 |  | 10 | [16 empty] | 95.85 | 100 | 0 | 0 | 0 |  | 650 |  | 선택 | 해제 | 0 | 0 | 0 |  | 650 |  | 선택 | 해제 | 선택 | 미정 | 미정 | 선택 | 미정 |  | 미정 | BT180180 | H
B49273 | 2018-11-25 | 2 | A |  | 12 | A | SCR420HB | 소입성보증강 | C2 | BM#2 | 1607 | 48 | 1626 | 1566 | 37 | 7800 |  | 1 | 0.63 | 18 |  | -2.18 | 1576 | 1625 | 0 | 0.39 | 0 | 28 | 32 | 72 | Y |  | 2018-11-26 07:22 | 68 | 1084 | 13 | 22 | 25 | 27 | 28 | 28 | 28 | 27 | 26 | 25 | 24 | 23 | 21 | 21 | 25 | 28 | 21 | 28 | -0.17 | Y | 40.02 | Y | -0.4 | [7 empty] | N | N | N | N | 100 | 0.49 | 61 | 99588 | 101740 | 4360 | 14400 | 17 | 2 |  | 2018-11-26 07:26 | 1576 | 118 |  | 26 |  | *전공정 요청 감속주입 | [14 empty] | 93.86 | 100 | 0 | 0 | 0 |  | 450 | 300 | 선택 | 선택 | 0 | 0 | 0 |  | 450 | 300 | 선택 | 선택 | 해제 | 미정 | 선택 | 미정 | 선택 | 8 | 미정 | BT180180 | C
A49362 | 2018-11-26 | 1 | A |  | 27 | A | STB2 | 베어링강 | STB (SF) | BM#1 | 1573 | 40 | 1552 | 1535 | 37 | 5700 |  | 3 | 0.29 | 26 |  | -1 | 1522 | 1552 | 0.2 | 0 |  | 29 | 28 | 78 | Y |  | 2018-11-26 07:37 | 66 | 1114 | 19 | 20 | 24 | 26 | 27 | 27 | 26 | 26 | 25 | 24 | 24 | 23 | 23 | 22 | 24 | 27 | 22 | 26 | -0.11 | Y | 44.98 | Y | -0.2 |  |  |  | 1.26 |  |  |  | Y | Y | Y | Y | 210 | 0.48 | 66 | 99588 | 103020 | 6980 | 17260 | 3 | 1 |  | 2018-11-26 07:45 | 1522 | 98 |  | 19 | [16 empty] | 91.03 | 100 | 0 | 0 | 0 |  | 650 |  | 선택 | 해제 | 0 | 0 | 0 |  | 650 |  | 선택 | 해제 | 선택 | 미정 | 미정 | 선택 | 미정 |  | 미정 | BT180180 | H
B49274 | 2018-11-26 | 2 | A |  | 13 | A | SCR420HB | 소입성보증강 | C2 | BM#2 | 1584 | 44 | 1646 | 1574 | 35 | 6800 |  | 1 | 0.61 | 18 |  | -2.62 | 1568 | 1637 | 0 | 0.49 | 0 | 11 | 15 | 64 | Y |  | 2018-11-26 08:28 | 60 | 1123 | 19 | 25 | 28 | 29 | 29 | 29 | 28 | 27 | 26 | 25 | 23 | 21 |  | 21 | 26 | 29 | 21 | 29 | -0.2 | Y | 40.03 | Y | -0.4 | [7 empty] | N | N | N | N | 150 | 0.5 | 60 | 99588 | 100360 | 3390 | 15400 | 17 | 2 |  | 2018-11-26 08:26 | 1568 | 119 |  | 24 |  | *전공정 요청 감속주입 | [14 empty] | 95.99 | 100 | 0 | 0 | 0 |  | 450 | 300 | 선택 | 선택 | 0 | 0 | 0 |  | 450 | 300 | 선택 | 선택 | 해제 | 미정 | 선택 | 미정 | 미정 |  | 미정 | BT180180 | C
A49363 | 2018-11-26 | 1 | A |  | 28 | A | STB2 | 베어링강 | STB (SF) | BM#1 | 1574 | 43 | 1564 | 1531 | 39 | 6100 |  | 3 | 0.29 | 25 |  | -1.67 | 1515 | 1564 | 0.21 | 0 |  | 15 | 53 | 74 | Y |  | 2018-11-26 08:47 | 59 | 1135 | 21 | 22 | 24 | 25 | 25 | 25 | 24 | 23 | 22 | 21 | 21 | 20 | 19 | 19 | 22 | 25 | 19 | 25 | -0.13 | Y | 45 | Y | -0.2 |  |  |  | 1.43 |  |  |  | Y | Y | Y | Y | 200 | 0.48 | 64 | 99588 | 101320 | 6980 | 16350 | 3 | 1 |  | 2018-11-26 08:55 | 1515 | 103 |  | 18 | [16 empty] | 92.6 | 100 | 0 | 0 | 0 |  | 650 |  | 선택 | 해제 | 0 | 0 | 0 |  | 650 |  | 선택 | 해제 | 선택 | 미정 | 미정 | 선택 | 미정 |  | 미정 | BT180180 | H
B49275 | 2018-11-26 | 2 | A |  | 14 | A | SCR420HB | 소입성보증강 | C2 | BM#2 | 1594 | 45 | 1644 | 1567 | 35 | 7100 |  | 1 | 0.58 | 18 |  | -0.05 | 1564 | 1577 | 0 | 0.45 | 0 | 23 | 7 | 57 | Y |  | 2018-11-26 09:39 | 56 | 1129 | 24 | 27 | 29 | 29 | 28 | 28 | 27 | 26 | 25 | 24 | 23 |  |  | 23 | 27 | 29 | 23 | 0 | -0.15 |  | 40.02 | Y | -0.2 | [7 empty] | N | N | N | N | 140 | 0.54 | 55 | 99588 | 98900 | 4650 | 14500 | 17 | 2 |  | 2018-11-26 09:37 | 1564 | 120 |  | 16 | [16 empty] | 96.17 | 100 | 0 | 0 | 0 |  | 450 | 300 | 선택 | 선택 | 0 | 0 | 0 |  | 450 | 300 | 선택 | 선택 | 해제 | 미정 | 선택 | 미정 | 미정 |  | 미정 | BT180180 | C
A49364 | 2018-11-26 | 1 | A |  | 29 | A | STB2 | 베어링강 | STB (SF) | BM#1 | 1581 | 43 | 1557 | 1534 | 40 | 6500 |  | 3 | 0.29 | 26 |  | -1.39 | 1514 | 1557 | 0.22 | 0 |  | 19 | 43 | 74 | Y |  | 2018-11-26 09:53 | 58 | 1125 | 17 | 20 | 23 | 25 | 25 | 25 | 24 | 24 | 23 | 23 | 22 | 21 | 21 | 21 | 23 | 25 | 21 | 25 | -0.08 | Y | 50 | Y | 0 |  |  |  | 1.37 |  |  |  | Y | Y | Y | Y | 190 | 0.48 | 66 | 99588 | 104750 | 7000 | 17700 | 3 | 1 |  | 2018-11-26 10:00 | 1514 | 106 |  | 19 | [16 empty] | 89.48 | 100 | 0 | 0 | 0 |  | 650 |  | 선택 | 해제 | 0 | 0 | 0 |  | 650 |  | 선택 | 해제 | 선택 | 미정 | 미정 | 선택 | 미정 |  | 미정 | BT180180 | H
B49276 | 2018-11-26 | 2 | A |  | 15 | A | SCR420HB | 소입성보증강 | C2 | BM#2 | 1610 | 42 | 1635 | 1575 | 31 | 6400 |  | 1 | 0.6 | 18 |  | 0 | 1622 | 1622 | 0 | 0.4 | 0 | 10 | 12 | 57 | Y |  | 2018-11-26 10:32 | 114 | 1133 | 21 | 28 | 31 | 32 | 32 | 32 | 31 | 30 | 29 | 28 | 27 |  |  | 27 | 29 | 32 | 27 | 32 | -0.14 | Y | 34.98 | Y | -0.2 | [7 empty] | N | N | N | N | 130 | 0.54 | 53 | 82990 | 97030 | 4920 | 14600 | 17 | 2 |  | 2018-11-26 10:34 | 1564 | 116 |  | 22 | [16 empty] | 81.4 | 100 | 0 | 0 | 0 |  | 450 | 300 | 선택 | 선택 | 0 | 0 | 0 |  | 450 | 300 | 선택 | 선택 | 해제 | 미정 | 선택 | 미정 | 미정 |  | 미정 | BT180180 | C
A49365 | 2018-11-26 | 1 | A | TUNDISH교체전 | 30 | A | STB2 | 베어링강 | STB (SF) | BM#1 | 1625 | 41 | 1573 | 1566 | 29 | 4700 |  | 3 | 0.3 | 26 |  | -1.59 | 1526 | 1573 | 0.23 | 0 |  | 31 | 19 | 74 | Y |  | 2018-11-26 10:46 | 70 | 1131 | 20 | 20 | 22 | 24 | 25 | 25 | 25 | 24 | 24 | 24 | 23 | 22 | 21 | 21 | 23 | 25 | 21 | 25 | -0.1 | Y | 40 | Y | -0.2 |  |  |  | 1.42 |  |  |  | Y | Y | Y | M | 180 | 0.46 | 69 | 106790 | 101370 | 1930 | 1600 | 3 | 1 |  | 2018-11-26 10:53 | 1526 | 110 |  | 35 |  | *전공정 지연으로 감속주입-정속주입 강종 감속으로 이상재 등록ID:103~107.203~207 *전공정요청 L/D잔강 이월 안함-이상재등록 |  | 1D47E6D4E7BD446C9A79AB5AAC2BD7D1 | 152FE59885874A43A2D58E47DEC8FE5A | 8F3FEEEB33594651849942169AD36C71 | [10 empty] | 10679000 | 100 | 0 | 3500 | 0 |  | 650 |  | 선택 | 해제 | 0 | 3500 | 0 |  | 650 |  | 선택 | 해제 | 선택 | 미정 | 미정 | 선택 | 미정 |  | 미정 | BT180180 | H
B49277 | 2018-11-26 | 2 | A |  | 16 | A | SCR420HB | 소입성보증강 | C2 | BM#2 | 1593 | 44 | 1615 | 1554 | 42 | 6800 |  | 3 | 0.29 | 18 |  | 71.36 | 1589 | 0 | 0 | 13.62 |  | 28 | 33 | 57 | Y |  | 2018-11-26 11:18 | 81 | 1134 | 25 | 30 | 33 | 34 | 35 | 36 | 35 | 35 | 35 | 34 | 33 | 32 |  | 32 | 33 | 36 | 32 | 35 | -0.13 | Y | 30.02 | Y | -0.2 | [7 empty] | N | N | N | N | 120 | 0.52 | 56 | 99588 | 97850 | 6250 | 15100 | 17 | 2 |  | 2018-11-26 11:19 | 1589 | 114 |  | 33 | [16 empty] | 95.67 | 100 | 0 | 0 | 0 |  | 450 | 300 | 선택 | 선택 | 0 | 0 | 0 |  | 450 | 300 | 선택 | 선택 | 해제 | 미정 | 해제 | 선택 | 미정 |  | 미정 | BT180180 | C
A49366 | 2018-11-26 | 1 | A |  | 17 | A | SCR420HB | 소입성보증강 | C2 | BM#2 | 1600 | 53 | 1635 | 1516 | 50 | 8700 |  | 3 | 0.34 | 18 |  | 67.9 | 1572 | 0 | 0 | 13.83 |  | 29 | 29 | 60 | Y |  | 2018-11-26 12:28 | 64 | 1124 | 31 | 33 | 34 | 34 | 34 | 33 | 32 | 30 | 29 | 28 | 27 | 25 |  | 25 | 31 | 34 | 25 | 34 | -0.2 |  | 44.98 | Y | -0.4 | [7 empty] | N | N | N | N | 110 | 0.51 | 59 | 99588 | 100060 | 6690 | 14200 | 17 | 2 |  | 2018-11-26 12:33 | 1572 | 134 |  | 22 | [16 empty] | 93.29 | 100 | 0 | 0 | 0 |  | 450 | 300 | 선택 | 선택 | 0 | 0 | 0 |  | 450 | 300 | 선택 | 선택 | 해제 | 미정 | 해제 | 선택 | 미정 |  | 미정 | BT180180 | C
B49278 | 2018-11-26 | 2 | B | TUNDISH교체 | 1 | A | SCR420HD | 소입성보증강 | C | BM#1 | 1576 | 48 | 1697 | 1586 | 44 | 8500 |  | 1 | 0.63 | 15 |  | -2.83 | 1610 | 1677 | 0 | 0.54 | 0 | 11 | 16 | 63 | Y |  | 2018-11-26 12:41 | 101 | 1134 | 39 | 50 | 50 | 54 | 55 | 57 | 58 | 59 | 60 | 60 | 59 | 58 | 55 | 55 | 56 | 60 | 55 | 0 | -0.25 |  | 20 | Y | -0.6 |  | 2.5 | 2.5 | 1.18 |  |  |  | N | N | N | N | 150 | 0.4 | 67 | 84590 | 93050 | 5000 | 15600 | 14 | 2 |  | 2018-11-26 12:45 | 1610 | 111 |  | 15 |  | *T/D가열온도:자동-1362`.수동건-1382`.STR#1:962.STR#2:1021.T/D FLUX 유:15,용:120 *전공정 지연으로 감속주입-감속주입 20%이상으로 이상재등록및 생관통보 *수소기준초과ID:101.102.201.202 | [14 empty] | 86.71 | 100 | 700 | 0 | 0 |  | 410 |  | 선택 | 선택 | 700 | 0 | 0 |  | 410 |  | 선택 | 선택 | 해제 | 미정 | 선택 | 해제 | 선택 |  | 미정 | BT180180 | H
A49367 | 2018-11-26 | 1 | B |  | 18 | A | SCR420HB | 소입성보증강 | C2 | BM#2 | 1688 | 78 | 1626 | 1570 | 31 | 4500 |  | 3 | 0.29 | 18 |  | -1.76 | 1586 | 1626 | 0 | 14.67 |  | 15 | 54 | 81 |  |  | 2018-11-26 13:36 | 78 | 1099 | 22 | 32 | 36 | 37 | 38 | 37 | 36 | 35 | 34 | 32 | 31 | 29 | 28 | 24 | 32 | 38 | 24 | 0 | -0.28 | Y | 49.98 | Y | -0.4 | [7 empty] | N | N | N | N | 100 | 0.4 | 72 | 99588 | 97500 | 6950 | 16500 | 17 | 2 |  | 2018-11-26 13:38 | 1586 | 126 |  | 16 |  | *전공정 요청 감속주입 0.40 이상공정 등록 및 생관통보 | [14 empty] | 95.35 | 100 | 0 | 0 | 0 |  | 450 | 300 | 선택 | 선택 | 0 | 0 | 0 |  | 450 | 300 | 선택 | 선택 | 해제 | 미정 | 미정 | 선택 | 미정 |  | 미정 | BT180180 | C
B49279 | 2018-11-26 | 2 | B |  | 2 | A | SCR420HD | 소입성보증강 | C | BM#1 | 1576 | 49 | 1645 | 1525 | 40 | 8400 |  | 1 | 0.69 | 13 |  | 0 | 1583 | 1630 | 0 | 0.35 | 0 | 23 | 8 | 68 | Y |  | 2018-11-26 13:56 | 74 | 1092 | 50 | 49 | 46 | 44 | 42 | 39 | 38 | 36 | 36 | 35 | 34 | 32 | 30 | 24 | 37 | 46 | 24 | 0 | -0.34 |  | 65 | Y | -0.6 | [7 empty] | N | N | N | N | 140 | 0.4 | 77 | 152262 | 100820 | 5030 | 15300 | 14 | 2 |  | 2018-11-26 13:59 | 1590 | 109 |  | 9 |  | *전공정 지연으로 감속주입-감속주입 20%이상으로 이상재등록및 생관통보 *자동1546 수동1547 *혼탕부 성분확인 ID:107~109.207~209 | [14 empty] | 144.6 | 100 | 0 | 0 | 0 |  | 410 |  | 선택 | 선택 | 0 | 0 | 0 |  | 410 |  | 선택 | 선택 | 해제 | 미정 | 선택 | 미정 | 미정 |  | 미정 | BT180180 | H
A49368 | 2018-11-26 | 1 | B |  | 19 | A | SCR420HB | 소입성보증강 | C2 | BM#2 | 1584 | 60 | 1613 | 1560 | 50 | 6300 |  | 3 | 0.29 | 18 |  | -1.57 | 1580 | 1613 | 0 | 12.59 |  | 19 | 44 | 100 | Y |  | 2018-11-26 14:53 | 72 | 1088 | 22 | 25 | 29 | 31 | 31 | 30 | 29 | 28 | 27 | 25 | 25 | 23 | 22 | 19 | 26 | 31 | 19 | 25 | -0.22 | Y | 55 | Y | -0.4 | [7 empty] | N | N | N | N | 150 | 0.4 | 72 | 99588 | 96120 | 7080 | 15000 | 17 | 2 |  | 2018-11-26 14:56 | 1580 | 106 |  | 14 |  | *전공정 요청 감속주입 0.40 이상공정 등록 및 생관통보 | [14 empty] | 96.5 | 100 | 0 | 0 | 0 |  | 450 | 300 | 선택 | 선택 | 0 | 0 | 0 |  | 450 | 300 | 선택 | 선택 | 해제 | 미정 | 미정 | 선택 | 미정 |  | 미정 | BT180180 | C
B49280 | 2018-11-26 | 2 | B |  | 3 | A | SCR420HON | 소입성보증강 | C | BM#1 | 1562 | 48 | 1584 | 1544 | 39 | 8000 |  | 1 | 0.63 | 17 |  | -1.84 | 1577 | 1629 | 0 | 0.52 | 0 | 10 | 13 | 87 | Y |  | 2018-11-26 15:07 | 67 | 1136 | 19 | 23 | 26 | 29 | 31 | 31 | 30 | 29 | 28 | 27 | 26 | 25 | 23 | 20 | 26 | 31 | 20 | 0 | -0.22 | Y | 50.03 | Y | -0.4 | [7 empty] | N | N | N | N | 130 | 0.4 | 72 | 46392 | 93560 | 5040 | 15600 | 14 | 2 |  | 2018-11-26 15:12 | 1577 | 117 |  | 17 |  | *전공정 지연으로 감속주입-감속주입 20%이상으로 이상재등록및 생관통보 *혼탕부 성분확인 ID:101.201 | [14 empty] | 47.34 | 100 | 0 | 0 | 0 |  | 410 |  | 선택 | 선택 | 0 | 0 | 0 |  | 410 |  | 선택 | 선택 | 해제 | 미정 | 선택 | 미정 | 미정 |  | 미정 | BT180180 | H
A49369 | 2018-11-26 | 1 | B | TUNDISH교체전 | 20 | A | SCR420HB | 소입성보증강 | C2 | BM#2 | 1557 | 48 | 1594 | 1525 | 41 | 8000 |  | 3 | 0.29 | 19 |  | -1.8 | 1552 | 1594 | 0 | 15.03 |  | 31 | 20 | 123 | Y |  | 2018-11-26 16:10 | 44 | 1075 | 17 | 17 | 17 | 16 | 15 | 14 | 13 | 12 | 11 | 11 | 10 |  |  | 10 | 14 | 17 | 10 | 17 | -0.18 |  | 39.95 | Y | -0.2 | [7 empty] | N | N | N | N | 140 | 0.57 | 53 | 86325 | 99830 | 6970 | 2000 | 17 | 2 |  | 2018-11-26 16:11 | 1552 | 98 |  | 13 |  |  | 98689EB808194891ABEEC4D8CA5F98E3 | 85C6EADC4B944E83955C65B11968CA77 | A93AFCD5794649DB9E25EA2D455EB923 | [11 empty] | 80.83 | 100 | 0 | 3000 | 0 |  | 450 | 300 | 선택 | 선택 | 0 | 3000 | 0 |  | 450 | 300 | 선택 | 선택 | 해제 | 미정 | 미정 | 선택 | 미정 |  | 미정 | BT180180 | H
B49281 | 2018-11-26 | 2 | B |  | 4 | A | SCR420HON | 소입성보증강 | C | BM#1 | 1627 | 43 | 1625 | 1596 | 36 | 6800 |  | 2 | 0.28 | 17 |  | -2.14 | 1582 | 1630 | 0 | 21.5 |  | 28 | 34 | 89 | Y |  | 2018-11-26 15:55 | 72 | 1086 | 15 | 18 | 21 | 22 | 23 | 22 | 22 | 21 | 20 | 19 | 18 | 17 | 15 | 15 | 20 | 23 | 15 | 22 | -0.2 | Y | 40 | Y | -0.4 | [7 empty] | N | N | N | N | 120 | 0.47 | 63 | 92784 | 95820 | 4980 | 15400 | 14 | 2 |  | 2018-11-26 16:08 | 1582 | 124 |  | 42 |  | *전공정 지연으로 감속주입 | [14 empty] | 92.23 | 100 | 0 | 0 | 0 |  | 410 |  | 선택 | 선택 | 0 | 0 | 0 |  | 410 |  | 선택 | 선택 | 해제 | 미정 | 선택 | 미정 | 미정 |  | 미정 | BT180180 | H
A49370 | 2018-11-26 | 1 | B | 교체연주종료 | 1 | B | 42CRMO4MS2 | 합금강 | E1 | BM#2 | 1566 | 50 | 1614 | 1538 | 45 | 8100 |  | 3 | 0.3 | 25 |  | -1.44 | 1577 | 1617 | 0.11 | 0 |  | 29 | 30 | 99 | Y |  | 2018-11-26 17:16 | 84 | 1086 | -258 | -75 | 24 | 24 | 21 | 17 | 22 | 24 | [5 empty] | 24 | 17 | 24 | 17 | 24 | -0.96 | Y | 7.32 | Y | 0.4 |  | 2.86 | 2.86 |  |  |  |  | N | N | N | N | 230 | 0.39 | 29 | 31740 | 48320 | 61780 | 2000 | 1 | 1 |  | 2018-11-26 17:13 | 1577 | 113 |  | 27 |  | * T/D 용강량 실측:1200mm / 18.3 TON * T/D FLUX 용탕부: 225 KG / 유탕부: 15KG 투입 * 슬리브 롱노즐( Y자형 ) 사용 * 첫 HEAT 수소측정 기준초과(10분)이상공정 등록 및 생관통보. * STR#2 M-EMS 펄트 발생하여 연주 종료 : 18시 32분 * L/D 62 TON 내림. | FFA3474B372C4655BFF7B811384F0BB0 | 619527F6BAAC4F2897865B8D310B2475 | 5DF8C402038A49CA8DB7BB3CE95442C0 |  |  | 2F3D8F4F59BE454AABB57410AC0E8B6C | DAA06D087F044963B8E0D0F6683172F5 |  |  | 58DBDEA15BE04ADEA23655A5CBEDF73D | F4A293263EB147109415CDFC9C44A926 |  |  |  | 28.83 | 100 | 1500 | 3650 | 0 |  | 650 | 400 | 선택 | 해제 | 1500 | 3740 | 0 |  | 650 | 400 | 선택 | 해제 | 해제 | 미정 | 미정 | 해제 | 미정 |  | 미정 | RB105.00 | C
B49282 | 2018-11-26 | 2 | B |  | 5 | A | SCR420HON | 소입성보증강 | C | BM#1 | 1631 | 43 | 1644 | 1575 | 34 | 6800 |  | 2 | 0.26 | 17 |  | -1.89 | 1580 | 1625 | 0 | 19.6 |  | 11 | 17 | 64 | Y |  | 2018-11-26 17:06 | 70 | 1089 | 11 | 16 | 20 | 21 | 22 | 21 | 20 | 20 | 19 | 18 | 17 | 15 | 14 | 14 | 18 | 22 | 14 | 20 | -0.2 | Y | 39.98 | Y | -0.2 | [7 empty] | N | N | N | N | 110 | 0.47 | 63 | 92784 | 95190 | 5010 | 15800 | 14 | 2 |  | 2018-11-26 17:25 | 1580 | 127 |  | 37 |  | *전공정 지연으로 감속주입 | [14 empty] | 93.3 | 100 | 0 | 0 | 0 |  | 410 |  | 선택 | 선택 | 0 | 0 | 0 |  | 410 |  | 선택 | 선택 | 해제 | 미정 | 선택 | 미정 | 미정 |  | 미정 | BT180180 | H
B49283 | 2018-11-26 | 2 | B |  | 6 | A | SCR420HON | 소입성보증강 | C | BM#1 | 1597 | 49 | 1657 | 1544 | 36 | 7400 |  | 1 | 0.59 | 17 |  | -2.44 | 1579 | 1645 | 0 | 0.49 | 0 | 23 | 9 | 48 | Y |  | 2018-11-26 18:16 | 69 | 1081 | 10 | 20 | 28 | 31 | 33 | 33 | 32 | 31 | 31 | 29 | 27 |  |  | 27 | 28 | 33 | 27 | 31 | -0.2 | Y | 30 | Y | -0.4 | [7 empty] | N | N | N | N | 100 | 0.55 | 51 | 92784 | 91010 | 4940 | 15500 | 14 | 2 |  | 2018-11-26 18:22 | 1579 | 127 |  | 31 | [16 empty] | 97.26 | 100 | 0 | 0 | 0 |  | 410 |  | 선택 | 선택 | 0 | 0 | 0 |  | 410 |  | 선택 | 선택 | 해제 | 미정 | 선택 | 미정 | 미정 |  | 미정 | BT180180 | H
A49372 | 2018-11-26 | 1 | B |  | 7 | A | SCR420HON | 소입성보증강 | C | BM#1 | 1551 | 46 | 1621 | 1516 | 39 | 7700 |  | 3 | 0.28 | 19 |  | -1.82 | 1579 | 1621 | 0 | 12.48 |  | 19 | 45 | 78 | Y |  | 2018-11-26 19:18 | 69 | 1083 | 25 | 27 | 30 | 31 | 30 | 30 | 30 | 29 | 28 | 27 | 26 | 25 |  | 25 | 28 | 31 | 25 | 30 | -0.15 | Y | 40.02 | Y | -0.2 | [7 empty] | N | N | N | N | 150 | 0.55 | 56 | 100516 | 99450 | 7000 | 15600 | 14 | 2 |  | 2018-11-26 19:27 | 1579 | 99 |  | 21 | [16 empty] | 94.56 | 100 | 0 | 0 | 0 |  | 410 |  | 선택 | 선택 | 0 | 0 | 0 |  | 410 |  | 선택 | 선택 | 해제 | 미정 | 해제 | 선택 | 미정 |  | 미정 | BT180180 | H
B49284 | 2018-11-26 | 2 | B |  | 8 | A | SCR420HON | 소입성보증강 | C | BM#1 | 1620 | 16 | 1624 | 1624 | 11 | 11100 |  | 1 | 0.56 | 18 |  | -2.14 | 1593 | 1648 | 0 | 0.34 | 0 | 10 | 14 | 43 | Y |  | 2018-11-26 20:06 | 83 | 1086 | 23 | 34 | 41 | 43 | 44 | 43 | 43 | 42 | 42 | 41 | 39 |  |  | 39 | 40 | 44 | 39 | 43 | -0.17 | Y | 30 | Y | -0.4 | [7 empty] | N | N | N | N | 140 | 0.55 | 54 | 100516 | 96420 | 5030 | 16100 | 14 | 2 |  | 2018-11-26 20:16 | 1593 | 178 |  | 31 |  | 전공정지연 감속주입 | [14 empty] | 93.37 | 100 | 0 | 0 | 0 |  | 410 |  | 선택 | 선택 | 0 | 0 | 0 |  | 410 |  | 선택 | 선택 | 해제 | 미정 | 선택 | 미정 | 미정 |  | 미정 | BT180180 | H
B49285 | 2018-11-26 | 2 | D |  | 9 | A | SCR420HON | 소입성보증강 | C | BM#1 | 1606 | 49 | 1655 | 1537 | 38 | 6700 |  | 1 | 0.58 | 16 |  | -2.13 | 1583 | 1637 | 0 | 0.49 | 0 | 28 | 35 | 49 | Y |  | 2018-11-26 21:02 | 73 | 1090 | 36 | 36 | 37 | 37 | 36 | 35 | 35 | 34 | 33 | 31 | 30 | 27 |  | 27 | 34 | 37 | 27 | 36 | -0.22 |  | 45 | Y | -0.6 | [7 empty] | N | N | N | N | 130 | 0.51 | 57 | 92784 | 91590 | 5560 |  | 14 | 2 |  | 2018-11-26 21:08 | 1593 | 161 |  | 30 |  | *전공정 작업지연, 감속주입 | [14 empty] | 95.95 | 100 | 0 | 0 | 0 |  | 410 |  | 선택 | 선택 | 0 | 0 | 0 |  | 410 |  | 선택 | 선택 | 해제 | 미정 | 선택 | 미정 | 미정 |  | 미정 | BT180180 | H
A49373 | 2018-11-26 | 1 | D |  | 10 | B | SCR420HON | 소입성보증강 | C | BM#1 | 1594 | 77 | 1646 | 1528 | 51 | 9400 |  | 3 | 0.29 | 20 |  | -1.47 | 1579 | 1615 | 0 | 14.8 |  | 31 | 21 | 104 | Y |  | 2018-11-26 21:40 | 69 | 1078 | 23 | 22 | 21 | 20 | 21 | 20 | 20 | 19 | 19 | 19 | 18 | 18 | 16 | 15 | 20 | 21 | 15 | 20 | -0.11 | Y | 55 | Y | -0.2 | [7 empty] | N | N | N | N | 120 | 0.5 | 65 | 108248 | 105190 | 61160 | 15900 | 14 | 2 |  | 2018-11-26 21:47 | 1579 | 190 |  | 49 |  | *전공정 작업지연, 감속주입 | [14 empty] | 96.52 | 100 | 0 | 0 | 0 |  | 410 |  | 선택 | 선택 | 0 | 0 | 0 |  | 410 |  | 선택 | 선택 | 해제 | 미정 | 미정 | 선택 | 선택 | 9 | 미정 | BT180180 | H
B49287 | 2018-11-26 | 2 | D |  | 11 | A | SCR420HON | 소입성보증강 | C | BM#1 | 1576 | 44 | 1647 | 1567 | 33 | 7000 |  | 1 | 0.57 | 16 |  | -2.13 | 1575 | 1634 | 0 | 0.2 | 0 | 23 | 10 | 113 | Y |  | 2018-11-26 23:18 | 65 | 1090 | 13 | 20 | 26 | 29 | 29 | 29 | 28 | 27 | 26 | 26 | 25 | 24 |  | 24 | 25 | 29 | 24 | 29 | -0.12 | Y | 40.02 | Y | -0.2 | [7 empty] | N | N | N | N | 110 | 0.5 | 58 | 92784 | 93900 | 5750 | 16200 | 14 | 2 |  | 2018-11-26 23:24 | 1575 | 112 |  | 20 |  | *전공정 작업지연, 감속주입 | [14 empty] | 93.25 | 100 | 0 | 0 | 0 |  | 410 |  | 선택 | 선택 | 0 | 0 | 0 |  | 410 |  | 선택 | 선택 | 해제 | 미정 | 선택 | 미정 | 미정 |  | 미정 | BT180180 | H
B49288 | 2018-11-26 | 2 | D |  | 12 | A | SCR420HON | 소입성보증강 | C | BM#1 | 1590 | 44 | 1605 | 1545 | 38 | 7700 |  | 1 | 0.57 | 16 |  | -2.23 | 1583 | 1648 | 0 | 0.26 | 0 | 15 | 56 | -188 | Y |  | 2018-11-27 00:25 | 73 | 1029 | 22 | 30 | 36 | 39 | 39 | 38 | 37 | 36 | 36 | 34 | 33 | 32 |  | 32 | 34 | 39 | 32 | 36 | -0.18 | Y | 39.98 | Y | -0.2 | [7 empty] | N | N | N | N | 100 | 0.5 | 56 | 92784 | 89960 | 5540 | 16200 | 14 | 2 |  | 2018-11-27 00:29 | 1583 | 108 |  | 12 |  | *전공정 작업지연, 감속주입 | [14 empty] | 91.41 | 100 | 0 | 0 | 0 |  | 410 |  | 선택 | 선택 | 0 | 0 | 0 |  | 410 |  | 선택 | 선택 | 해제 | 미정 | 선택 | 미정 | 미정 |  | 미정 | BT180180 | H
A49371 | 2018-11-26 | 1 | D | 연주시작 | 1 | B | 42CRMO4MS2 | 합금강 | E1 | BM#2 | 1598 | 94 | 1618 | 1498 | 76 | 17400 |  | 3 | 0.3 | 25 |  | -1.16 | 1586 | 1622 | 0.08 | 0 |  | 15 | 55 |  | Y |  | 2018-11-27 00:16 | 93 | 1084 | 8496 | 8496 | 8496 | 8496 | 36 | 35 | 34 | 39 | 44 | 46 | 47 | 49 | 50 | 50 | 347 | 8496 | 34 | 8496 | 9.99 |  | 7.75 | Y | 0 |  | 2.7 | 2.7 | 1.64 | 1.24 |  |  | N | N | N | N | 230 | 0.4 | 71 | 109560 | 101450 | 5550 | 14800 | 13 | 2 | 10 | 2018-11-27 00:27 | 1586 | 461 |  | 16 |  | * T/D FLUX 용탕부: 225KG / 유탕부: 15KG 투입 * 연주시작:00시36분 * 첫 HEAT 수소측정 기준초과(10분)이상공정 등록 및 생관통보. | 24EC318970B44E5CB8E91641471473A8 |  | 869EC0617547439D8640F1BA27F8C60E | [11 empty] | 102.39 | 100 | 1600 | 0 | 0 |  | 650 | 400 | 선택 | 해제 | 1500 | 0 | 0 |  | 650 | 400 | 선택 | 해제 | 해제 | 미정 | 미정 | 선택 | 미정 |  | 미정 | BM510510 | C
B49289 | 2018-11-26 | 2 | D |  | 13 | A | SCR420HON | 소입성보증강 | C | BM#1 | 1618 | 49 | 1635 | 1587 | 44 | 6300 |  | 1 | 0.57 | 16 |  | -1.88 | 1573 | 1629 | 0 | 0.23 | 0 | 10 | 15 | 125 | Y |  | 2018-11-27 01:21 | 63 | 1089 | 29 | 32 | 33 | 31 | 32 | 32 | 31 | 29 | 28 | 26 | 23 | 23 |  | 23 | 29 | 33 | 23 | 32 | -0.22 | Y | 45 | Y | 0 | [7 empty] | N | N | N | N | 150 | 0.5 | 58 | 92784 | 92330 | 5570 | 16200 | 14 | 2 |  | 2018-11-27 01:26 | 1573 | 108 |  | 13 |  | *전공정 작업지연, 감속주입 | [14 empty] | 95.51 | 100 | 0 | 0 | 0 |  | 410 |  | 선택 | 선택 | 0 | 0 | 0 |  | 410 |  | 선택 | 선택 | 해제 | 미정 | 선택 | 미정 | 미정 |  | 미정 | BT180180 | H
A49374 | 2018-11-26 | 1 | D |  | 2 | A | 42CRMO4MS2 | 합금강 | E1 | BM#2 | 1574 | 76 | 1619 | 1522 | 61 | 12300 |  | 3 | 0.29 | 25 |  | -1.25 | 1569 | 1605 | 0.27 | 0 |  | 19 | 46 | 109 | Y |  | 2018-11-27 01:05 | 76 | 1025 | 48 | 40 | 36 | 34 | 33 | 31 | 31 | 30 | 29 | 28 | 27 | 27 | 26 | 26 | 32 | 36 | 26 | 0 | -0.2 |  | 50 | Y | -0.2 |  |  |  | 1.09 | 1.16 |  |  | N | N | N | N | 220 | 0.44 | 65 | 94900 | 95120 | 8280 | 14500 | 13 | 2 | 10 | 2018-11-27 01:09 | 1569 | 165 |  | 42 |  | * 샘플채취 ID:303(300mm) | [14 empty] | 91.78 | 100 | 0 | 0 | 300 |  | 650 | 400 | 선택 | 해제 | 0 | 0 | 300 |  | 650 | 400 | 선택 | 해제 | 해제 | 미정 | 미정 | 선택 | 미정 |  | 미정 | BM510510 | C
B49290 | 2018-11-26 | 2 | D | TUNDISH교체전 | 14 | A | SCR420HON | 소입성보증강 | C | BM#1 | 1640 | 46 | 1657 | 1567 | 34 | 6400 |  | 1 | 0.54 | 16 |  | -2.24 | 1576 | 1636 | 0 | 0.23 | 0 | 11 | 19 | 76 | Y |  | 2018-11-27 02:23 | 66 | 1085 | 20 | 28 | 34 | 36 | 37 | 36 | 35 | 34 | 33 | 31 | 30 |  |  | 30 | 32 | 37 | 30 | 0 | -0.23 | Y | 30 | Y | -0.2 | [7 empty] | N | N | N | N | 140 | 0.5 | 64 | 80051 | 88350 | 5550 | 1500 | 14 | 2 |  | 2018-11-27 02:27 | 1576 | 105 |  | 9 |  | *전공정 작업지연, 감속주입 | 8A4D9924A8524852AA545CF773AC71B9 | 66873DC6B17B4D5A9A9F17EA16BD713B | 876396905209468DA5626E8DDE35D3E6 | [11 empty] | 86.22 | 100 | 0 | 3600 | 0 |  | 410 |  | 선택 | 선택 | 0 | 3000 | 0 |  | 410 |  | 선택 | 선택 | 해제 | 미정 | 선택 | 미정 | 미정 |  | 미정 | BT180180 | H
A49375 | 2018-11-26 | 1 | D |  | 3 | A | 42CRMO4MS2 | 합금강 | E1 | BM#2 | 1575 | 51 | 1602 | 1522 | 43 | 7300 |  | 3 | 0.3 | 25 |  | -1.24 | 1562 | 1598 | 0.16 | 0 |  | 28 | 36 | 106 | Y |  | 2018-11-27 02:11 | 69 | 1087 | 23 | 23 | 24 | 24 | 24 | 24 | 22 | 22 | 21 | 20 | 19 | 19 |  | 19 | 22 | 24 | 19 | 24 | -0.11 |  | 44.98 | Y | 0 | [7 empty] | N | N | N | N | 210 | 0.49 | 58 | 94900 | 95590 | 7260 | 14000 | 13 | 2 | 10 | 2018-11-27 02:47 | 1562 | 130 |  | 45 | [16 empty] | 92.27 | 100 | 0 | 0 | 0 |  | 650 | 400 | 선택 | 해제 | 0 | 0 | 0 |  | 650 | 400 | 선택 | 해제 | 해제 | 미정 | 미정 | 선택 | 미정 |  | 미정 | BM510510 | C
B49291 | 2018-11-26 | 2 | D | TUNDISH교체 | 1 | A | SCM420HON | 소입성보증강 | C | BM#1 | 1577 | 46 | 1637 | 1545 | 40 | 8100 |  | 1 | 0.53 | 20 |  | -2.36 | 1586 | 1662 | 0 | 0.19 | 0 | 23 | 11 | 65 | Y |  | 2018-11-27 03:29 | 76 | 1089 | -132 | 18 | 12 | 17 | 23 | 24 | 27 | 28 | 27 | 27 | 27 |  |  | 27 | 23 | 28 | 27 | 27 | -0.07 |  | 15.02 | Y | 0 | 1.3 | 2.51 | 2.51 | 2.08 |  |  |  | N | N | N | N | 150 | 0.54 | 54 | 101508 | 96010 | 6990 | 15400 | 2 | 1 |  | 2018-11-27 03:35 | 1586 | 124 |  | 25 |  | *T/Dflux 유15kg 용120kg *수소측정 기준초과(10분) ID:101.102.201.202 생관통보 | [14 empty] | 100.01 | 100 | 1000 | 0 | 0 |  | 410 |  | 선택 | 선택 | 1000 | 0 | 0 |  | 410 |  | 선택 | 선택 | 미정 | 미정 | 선택 | 미정 | 선택 |  | 미정 | BT180180 | H
A49376 | 2018-11-26 | 1 | D |  | 4 | A | 42CRMO4MS2 | 합금강 | E1 | BM#2 | 1586 | 52 | 1600 | 1535 | 40 | 7000 |  | 3 | 0.29 | 25 |  | -1.66 | 1552 | 1600 | 0.17 | 0 |  | 31 | 22 | 115 | Y |  | 2018-11-27 03:27 | 59 | 1089 | 17 | 19 | 21 | 22 | 22 | 21 | 21 | 20 | 19 | 19 | 18 | 17 |  | 17 | 20 | 22 | 17 | 21 | -0.12 | Y | 40.02 | Y | -0.2 |  |  |  | 0.96 | 0.5 |  |  | N | N | N | N | 200 | 0.52 | 59 | 94900 | 101020 | 6480 | 14700 | 13 | 2 | 10 | 2018-11-27 03:30 | 1552 | 123 |  | 30 |  | * 샘플채취 ID:403(300mm) | [14 empty] | 88.28 | 100 | 0 | 0 | 300 |  | 650 | 400 | 선택 | 해제 | 0 | 0 | 300 |  | 650 | 400 | 선택 | 해제 | 해제 | 미정 | 해제 | 선택 | 미정 |  | 미정 | BM510510 | C
B49292 | 2018-11-26 | 2 | D |  | 2 | A | SCM420HON | 소입성보증강 | C | BM#1 | 1586 | 44 | 1604 | 1567 | 38 | 7400 |  | 1 | 0.54 | 16 |  | -2.22 | 1570 | 1633 | 0 | 0.22 | 0 | 15 | 57 | 65 | Y |  | 2018-11-27 04:19 | 60 | 1085 | 25 | 20 | 19 | 18 | 17 | 15 | 13 | 11 | 10 | 9 | 8 | 11 |  | 11 | 15 | 19 | 8 | 0 | -0.27 | Y | 40 | Y | 0.6 | [7 empty] | N | N | N | N | 140 | 0.56 | 55 | 101508 | 99010 | 5640 | 15700 | 2 | 1 |  | 2018-11-27 04:24 | 1570 | 122 |  | 30 | [16 empty] | 98.55 | 100 | 0 | 0 | 0 |  | 410 |  | 선택 | 선택 | 0 | 0 | 0 |  | 410 |  | 선택 | 선택 | 미정 | 미정 | 선택 | 미정 | 미정 |  | 미정 | BT180180 | H
A49377 | 2018-11-26 | 1 | A |  | 5 | A | 42CRMO4MS2 | 합금강 | E1 | BM#2 | 1587 | 44 | 1610 | 1537 | 37 | 6300 |  | 3 | 0.29 | 25 |  | -1.74 | 1560 | 1610 | 0.14 | 0 |  | 29 | 32 | 64 | Y |  | 2018-11-27 04:25 | 67 | 1086 | 16 | 24 | 29 | 31 | 31 | 31 | 31 | 30 | 30 | 29 | 29 | 28 | 27 | 27 | 28 | 31 | 27 | 31 | -0.09 | Y | 45 | Y | -0.2 | [7 empty] | N | N | N | N | 190 | 0.49 | 63 | 94900 | 101760 | 7740 | 15400 | 13 | 2 | 10 | 2018-11-27 04:34 | 1560 | 122 |  | 34 | [16 empty] | 86.67 | 100 | 0 | 0 | 0 |  | 650 | 400 | 선택 | 해제 | 0 | 0 | 0 |  | 650 | 400 | 선택 | 해제 | 해제 | 미정 | 미정 | 선택 | 미정 |  | 미정 | BM510510 | C
B49293 | 2018-11-26 | 2 | A |  | 3 | A | SCM420HON | 소입성보증강 | C | BM#1 | 1609 | 45 | 1626 | 1577 | 39 | 6800 |  | 1 | 0.51 | 16 |  | -2.2 | 1584 | 1644 | 0 | 0.2 | 0 | 10 | 16 | 62 | Y |  | 2018-11-27 05:16 | 74 | 1086 | 11 | 18 | 25 | 26 | 27 | 27 | 26 | 26 | 25 | 24 | 23 |  |  | 23 | 23 | 27 | 23 | 26 | -0.13 | Y | 29.98 | Y | -0.2 | [7 empty] | N | N | N | N | 130 | 0.55 | 53 | 84590 | 95040 | 7160 | 16210 | 2 | 1 |  | 2018-11-27 05:21 | 1584 | 125 |  | 30 | [16 empty] | 83.05 | 100 | 0 | 0 | 0 |  | 410 |  | 선택 | 선택 | 0 | 0 | 0 |  | 410 |  | 선택 | 선택 | 미정 | 미정 | 선택 | 미정 | 미정 |  | 미정 | BT180180 | H
A49378 | 2018-11-26 | 1 | A |  | 6 | B | 42CRMO4MS2 | 합금강 | E1 | BM#2 | 1595 | 52 | 1600 | 1514 | 44 | 7200 |  | 3 | 0.29 | 25 |  | -1.24 | 1564 | 1600 | 0.17 | 0 |  | 19 | 47 | 53 | Y |  | 2018-11-27 05:29 | 71 | 1078 | 25 | 27 | 29 | 30 | 31 | 30 | 30 | 29 | 28 | 28 | 27 | 26 | 25 | 25 | 28 | 31 | 25 | 30 | -0.15 | Y | 38.83 | Y | -0.26 |  |  |  | 0.83 | 0.68 |  |  | N | N | N | N | 180 | 0.48 | 63 | 92890 | 100080 | 7420 | 14400 | 13 | 2 |  | 2018-11-27 05:37 | 1564 | 128 |  | 37 |  | *샘플채취: 303 *전공정 요청 L/D잔강 4톤 이월 (잔강 5톤에 슬러그 유입) 이상공정 등록 및 생관통보 | [14 empty] | 86.41 | 100 | 0 | 0 | 300 |  | 650 | 400 | 선택 | 해제 | 0 | 0 | 0 |  | 650 | 400 | 선택 | 해제 | 해제 | 미정 | 미정 | 해제 | 미정 |  | 미정 | RB190.00 | C
B49294 | 2018-11-26 | 2 | A | 잔강최소화전 | 4 | A | SCM420HON | 소입성보증강 | C | BM#1 | 1579 | 44 | 1615 | 1576 | 31 | 6300 |  | 1 | 0.52 | 16 |  | -2.11 | 1567 | 1627 | 0 | 0.22 | 0 | 28 | 37 | 34 | Y |  | 2018-11-27 06:13 | 57 | 1058 | 20 | 21 | 19 | 19 | 18 | 18 | 17 | 16 | 14 | 13 |  |  |  | 13 | 17 | 19 | 13 | 0 | -0.17 |  | 35 | Y | -0.2 | [7 empty] | N | N | N | N | 120 | 0.56 | 50 | 88777 | 92470 | 4980 | 3000 | 2 | 1 |  | 2018-11-27 06:25 | 1567 | 124 |  | 29 | [16 empty] | 91.57 | 100 | 0 | 3100 | 0 |  | 410 |  | 선택 | 선택 | 0 | 3100 | 0 |  | 410 |  | 선택 | 선택 | 미정 | 미정 | 선택 | 미정 | 미정 |  | 미정 | BT180180 | H
A49379 | 2018-11-26 | 1 | A |  | 7 | B | 42CRMO4MS2 | 합금강 | E1 | BM#2 | 1551 | 49 | 1603 | 1516 | 43 | 7800 |  | 3 | 0.29 | 26 |  | -1.36 | 1563 | 1603 | 0.19 | 0 |  | 11 | 20 | 74 | Y |  | 2018-11-27 06:44 | 70 | 1087 | 31 | 33 | 34 | 35 | 35 | 35 | 34 | 33 | 32 | 31 | 31 | 30 |  | 30 | 33 | 35 | 30 | 35 | -0.12 | Y | 40 | Y | -0.2 |  |  |  | 0.91 | 0.62 |  |  | N | N | N | N | 230 | 0.44 | 65 | 92890 | 95820 | 8130 | 15400 | 13 | 2 |  | 2018-11-27 06:49 | 1563 | 125 |  | 29 |  | *샘플:403 *M-18기중기 WEIGHT 펄트로 전공정 WEIGHT값 입력 | [14 empty] | 89.36 | 100 | 0 | 0 | 0 |  | 650 | 400 | 선택 | 해제 | 0 | 0 | 300 |  | 650 | 400 | 선택 | 해제 | 해제 | 미정 | 미정 | 선택 | 미정 |  | 미정 | BM510510 | C
B49295 | 2018-11-26 | 2 | A | 잔강최소화 | 5 | A | AE51B20MK | 합금강 | C | BM#1 | 1605 | 47 | 1657 | 1547 | 43 | 7500 |  | 1 | 0.53 | 16 |  | -2.22 | 1579 | 1636 | 0.16 | 0 | 0 | 23 | 12 | 42 | Y |  | 2018-11-27 07:29 | 69 | 1075 | 14 | 29 | 29 | 29 | 30 | 30 | 29 | 27 | 25 | 24 |  |  |  | 24 | 27 | 30 | 24 | 29 | -0.24 | Y | 24.98 | Y | -0.2 | [7 empty] | N | N | N | N | 110 | 0.52 | 53 | 84590 | 102650 | 650 | 15960 | 2 | 1 |  | 2018-11-27 07:31 | 1592 | 125 |  | 17 |  | *잔강최소화 | [14 empty] | 83.22 | 100 | 2500 | 0 | 0 |  | 410 |  | 선택 | 선택 | 2500 | 0 | 0 |  | 410 |  | 선택 | 선택 | 해제 | 미정 | 미정 | 미정 | 선택 |  | 미정 | BT180180 | H
A49380 | 2018-11-27 | 1 | A | TUNDISH교체전 | 8 | A | 42CRMO4MS2 | 합금강 | E1 | BM#2 | 1624 | 55 | 1596 | 1526 | 47 | 7900 |  | 3 | 0.28 | 25 |  | -1.34 | 1557 | 1596 | 0.15 | 0 |  | 31 | 23 | 67 | Y |  | 2018-11-27 07:51 | 64 | 1121 | 27 | 28 | 29 | 30 | 30 | 29 | 29 | 29 | 28 | 27 | 26 | 25 | 24 | 24 | 28 | 30 | 24 | 29 | -0.13 | Y | 44.98 | Y | -0.2 | [7 empty] | N | N | N | N | 220 | 0.46 | 63 | 94900 | 97260 | 7190 | 2500 | 13 | 2 |  | 2018-11-27 07:56 | 1557 | 128 |  | 30 |  |  | 3C4587C7522E4BC9BB93398ECFE1DFE9 | 618DD2819F6141CF8B3C98940C85FC8A | 85D28005CF4145D982A41F89D9EE1FCA | [11 empty] | 88.32 | 100 | 0 | 4134 | 0 |  | 650 | 400 | 선택 | 해제 | 0 | 4214 | 0 |  | 650 | 400 | 선택 | 해제 | 해제 | 미정 | 미정 | 선택 | 미정 |  | 미정 | BM510510 | C
B49296 | 2018-11-27 | 2 | A |  | 6 | B | AE51B20MK | 합금강 | C | BM#1 | 1572 | 53 | 1646 | 1577 | 46 | 8700 |  | 1 | 0.56 | 16 |  | -2.66 | 1576 | 1640 | 0.17 | 0 | 0 | 1 | 1 | 15415 | Y |  | 2018-11-27 08:32 | 66 | 1100 | 22 | 24 | 26 | 26 | 26 | 24 | 22 | 20 | 18 | 16 | 15 | 12 |  | 12 | 21 | 26 | 12 | 26 | -0.31 |  | 45 | Y | -0.6 | [7 empty] | N | N | N | N | 100 | 0.52 | 59 | 101508 | 101010 | 2690 | 14640 | 2 | 1 |  | 2018-11-27 08:35 | 1576 | 110 |  | 9 |  | *대보수레들 | [14 empty] | 98.84 | 100 | 0 | 0 | 0 |  | 410 |  | 선택 | 선택 | 0 | 0 | 0 |  | 410 |  | 선택 | 선택 | 해제 | 미정 | 미정 | 미정 | 미정 |  | 미정 | BT180180 | H
B49297 | 2018-11-27 | 2 | A |  | 7 | A | AE51B20MK | 합금강 | C | BM#1 | 1596 | 36 | 1654 | 1585 | 26 | 5200 |  | 1 | 0.57 | 16 |  | -2.43 | 1571 | 1633 | 0.2 | 0 | 0 | 10 | 17 | 59 | Y |  | 2018-11-27 09:21 | 61 | 1134 | 6 | 14 | 18 | 20 | 20 | 20 | 20 | 19 | 18 | 18 | 17 | 16 |  | 16 | 17 | 20 | 16 | 20 | -0.1 | Y | 40 | Y | -0.2 | [7 empty] | N | N | N | N | 150 | 0.53 | 57 | 101508 | 99480 | 3120 | 16870 | 2 | 1 |  | 2018-11-27 09:23 | 1571 | 106 |  | 22 | [16 empty] | 99.96 | 100 | 0 | 0 | 0 |  | 410 |  | 선택 | 선택 | 0 | 0 | 0 |  | 410 |  | 선택 | 선택 | 해제 | 미정 | 미정 | 미정 | 미정 |  | 미정 | BT180180 | H
A49381 | 2018-11-27 | 1 | A | TUNDISH교체 | 1 | A | AE1055LS | 탄소강 | G-AE1055LS | BM#2 | 1609 | 45 | 1636 | 1556 | 39 | 6400 |  | 3 | 0.27 | 26 |  | -1.76 | 1573 | 1628 | 0.01 | 8.42 |  | 29 | 33 | 69 | Y |  | 2018-11-27 08:57 | 89 | 1136 | -188 | 28 | 28 | 28 | 29 | 28 | 28 | 27 | 26 | 24 | 23 | 23 | 23 | 34 | 32 | 37 | 34 | 37 | -0.12 |  | 24.4 | Y | -0.2 |  | 2.46 | 2.33 |  |  |  |  | N | N | N | N | 230 | 0.38 | 72 | 101508 | 95000 | 6500 | 15800 | 5 | 1 |  | 2018-11-27 09:08 | 1573 | 149 |  | 54 |  | *장연주용 침적노즐 사용 *교체전 침적노즐 예열 2시간 전에 함. 턴디시예열 5시간실시. *T/D 교체 슬리브롱노즐사용 *L/D첫 HEAT 생왕겨 투입 *T/D 플럭스 225/15KG *주속 0.40 미만으로 S/R 미실시 이상공정 등록 및 생관통보(사무실과 협의) *전공정 요청 10%이상 감속주입 이상공정등록및 생관통보 *전공정 요청감속주입 정속 미준수 이상공정등록 및 생관통보 *전공정 지연 0.40 미만 작업 304~306/ 404~406 | [14 empty] | 100.01 | 100 | 1500 | 0 | 0 |  | 400 | 400 | 선택 | 해제 | 1500 | 0 | 0 |  | 400 | 400 | 선택 | 해제 | 해제 | 미정 | 미정 | 선택 | 미정 |  | 미정 | BT180180 | C
B49298 | 2018-11-27 | 2 | A | 잔강최소화전 | 8 | A | AE51B20MK | 합금강 | C | BM#1 | 1582 | 44 | 1634 | 1555 | 37 | 6700 |  | 1 | 0.6 | 16 |  | -1.99 | 1570 | 1627 | 0.33 | 0 | 0 | 28 | 38 | 61 | Y |  | 2018-11-27 10:26 | 60 | 1135 | 11 | 20 | 23 | 25 | 26 | 25 | 26 | 24 | 23 | 22 | 21 | 18 |  | 18 | 22 | 26 | 18 | 0 | -0.23 | Y | 34.95 | Y | -0.6 | [7 empty] | N | N | N | N | 140 | 0.53 | 57 | 97624 | 98550 | 2650 | 3000 | 2 | 1 |  | 2018-11-27 10:30 | 1570 | 107 |  | 17 | [16 empty] | 97.33 | 100 | 0 | 3100 | 0 |  | 410 |  | 선택 | 선택 | 0 | 3100 | 0 |  | 410 |  | 선택 | 선택 | 해제 | 미정 | 미정 | 미정 | 미정 |  | 미정 | BT180180 | C
A49383 | 2018-11-27 | 1 | A |  | 2 | A | AE1055LS | 탄소강 | G-AE1055LS | BM#2 | 1576 | 45 | 1601 | 1532 | 39 | 6000 |  | 3 | 0.28 | 25 |  | -1.55 | 1555 | 1601 | 0 | 12.07 |  | 11 | 21 | 65 | Y |  | 2018-11-27 10:56 | 71 | 1131 | 33 | 37 | 40 | 41 | 41 | 41 | 40 | 39 | 38 | 37 | 36 | 35 | 34 | 33 | 37 | 41 | 33 | 41 | -0.15 | Y | 55 | Y | -0.2 | [7 empty] | Y | Y | Y | Y | 220 | 0.4 | 73 | 101508 | 95770 | 6880 | 15700 | 5 | 1 |  | 2018-11-27 10:59 | 1555 | 92 |  | 10 |  | *전공정 요청 10%이상 감속주입 이상공정등록및 생관통보 *전공정 요청감속주입 정속 미준수 이상공정등록 및 생관통보 *후HEAT 작업중 0.40 미만 작업 S/R해지 : 304. 404 | [14 empty] | 98.89 | 100 | 0 | 0 | 0 |  | 400 | 400 | 선택 | 해제 | 0 | 0 | 0 |  | 400 | 400 | 선택 | 해제 | 해제 | 미정 | 미정 | 선택 | 미정 |  | 미정 | BT180180 | C
B49299 | 2018-11-27 | 2 | A | 잔강최소화 | 9 | A | 20MNCR5 | 합금강 | C1 | BM#1 | 1636 | 63 | 1627 | 1557 | 41 | 7600 |  | 3 | 0.29 | 18 |  | -1.47 | 1595 | 1627 | 0.14 | 0 |  | 23 | 13 | 60 | Y |  | 2018-11-27 11:26 | 87 | 1130 | 8 | 37 | 39 | 41 | 42 | 42 | 42 | 42 | 41 | 40 | 40 |  |  | 40 | 38 | 42 | 40 | 42 | -0.07 | Y | 30.02 | Y | 0 |  |  |  | 1.55 |  |  |  | Y | Y | Y | Y | 130 | 0.47 | 59 | 84850 | 100780 | 7570 | 16900 | 2 | 1 |  | 2018-11-27 11:35 | 1595 | 121 |  | 29 |  | *잔강최소화 *샘플채취ID:104.204 | [14 empty] | 79 | 100 | 0 | 0 | 300 |  | 490 |  | 선택 | 선택 | 0 | 0 | 300 |  | 490 |  | 선택 | 선택 | 해제 | 미정 | 미정 | 미정 | 선택 |  | 미정 | SB320320 | C
A49384 | 2018-11-27 | 1 | A |  | 3 | A | AE1055LS | 탄소강 | G-AE1055LS | BM#2 | 1562 | 43 | 1585 | 1521 | 38 | 5900 |  | 3 | 0.27 | 25 |  | -1.23 | 1549 | 1585 | 0 | 15.22 |  | 31 | 24 | 59 | Y |  | 2018-11-27 12:11 | 65 | 1133 | 30 | 30 | 32 | 33 | 33 | 32 | 32 | 31 | 30 | 29 | 28 | 27 | 25 | 23 | 29 | 33 | 23 | 32 | -0.17 | Y | 60 | Y | -0.41 | [7 empty] | Y | Y | Y | Y | 210 | 0.39 | 76 | 84590 | 99240 | 5760 | 15600 | 5 | 1 |  | 2018-11-27 12:15 | 1549 | 89 |  | 13 |  | *전공정 요청 10%이상 감속주입 이상공정등록및 생관통보 *전공정 요청감속주입 정속 미준수 이상공정등록 및 생관통보 *0.40 미만 작업 ID: 304 305//404 405 | [14 empty] | 80.56 | 100 | 0 | 0 | 0 |  | 400 | 400 | 선택 | 해제 | 0 | 0 | 0 |  | 400 | 400 | 선택 | 해제 | 해제 | 미정 | 미정 | 선택 | 선택 | 2 | 미정 | BT180180 | C
B49300 | 2018-11-27 | 2 | B |  | 10 | A | 20MNCR5 | 합금강 | C1 | BM#1 | 1599 | 44 | 1647 | 1555 | 37 | 7800 |  | 1 | 0.58 | 18 |  | 0 | 1565 | 1632 | 0.18 | 0 | 0 | 1 | 2 | 59 | Y |  | 2018-11-27 12:45 | 57 | 1132 | 36 | 31 | 28 | 25 | 22 | 20 | 18 | 13 | 13 | 13 | 12 | 10 | 7 | 7 | 19 | 28 | 7 | 13 | -0.38 |  | 55 | Y | 0 |  |  |  | 1.28 |  |  |  | N | N | N | Y | 120 | 0.47 | 66 | 101820 | 101570 | 1480 | 16800 | 2 | 1 |  | 2018-11-27 12:43 | 1565 | 119 |  | 12 |  | *샘플채취ID:103.203 | [14 empty] | 99.92 | 100 | 0 | 0 | 300 |  | 490 |  | 선택 | 선택 | 0 | 0 | 300 |  | 490 |  | 선택 | 선택 | 해제 | 미정 | 미정 | 미정 | 미정 |  | 미정 | SB320320 | C
B49301 | 2018-11-27 | 2 | B |  | 4 | A | AE1055LS | 탄소강 | G-AE1055LS | BM#2 | 1558 | 50 | 1584 | 1526 | 45 | 7800 |  | 3 | 0.28 | 25 |  | -0.86 | 1558 | 1584 | 0 | 16.73 |  | 10 | 18 | 67 | Y |  | 2018-11-27 13:32 | 74 | 1118 | 22 | 34 | 40 | 43 | 44 | 44 | 44 | 43 | 42 | 41 | 41 | 41 | 40 | 40 | 40 | 44 | 40 | 44 | -0.1 | Y | 39.98 | Y | -0.2 | [7 empty] | Y | Y | Y | Y | 200 | 0.5 | 62 | 84590 | 101520 | 6680 | 15400 | 5 | 1 |  | 2018-11-27 13:35 | 1558 | 102 |  | 10 |  | * 전 HEAT 에서 저속으로 작업하고 현 HEAT에서 정속으로 인해 STR#1,2 W/M 압력이 초과되어 S/R 재 셋팅 함. | [14 empty] | 78.18 | 100 | 0 | 0 | 0 |  | 400 | 400 | 선택 | 해제 | 0 | 0 | 0 |  | 400 | 400 | 선택 | 해제 | 해제 | 미정 | 미정 | 선택 | 미정 |  | 미정 | BT180180 | C
C47790 | 2018-11-27 | 3 | B | TUNDISH교체전 | 11 | A | 20MNCR5 | 합금강 | C1 | BM#1 | 1625 | 43 | 1658 | 1570 | 40 | 7400 |  | 2 | 0.25 | 20 |  | 0 | 1574 | 1650 | 84 | 0 | 0 | 20 | 84 | 60 | Y |  | 2018-11-27 13:37 | 66 | 1075 | 3 | 14 | 19 | 23 | 25 | 25 | 25 | 24 | 23 | 22 | 21 | 18 |  | 18 | 20 | 25 | 18 | 25 | -0.2 | Y | 35.02 | Y | -0.6 | [7 empty] | N | N | N | M | 110 | 0.47 | 64 | 101820 | 100420 | 1580 | 2000 | 2 | 1 |  | 2018-11-27 13:41 | 1574 | 122 |  | 30 |  | 설비이상으로 수소 미측정 |  | 4477F7DA53C84469BBC93A0BA9ACC87B | 7AFDC31F5EB544B38B7E6338725D5326 | 14ACD3F7F1754D9E9D3E2918E5D59407 | [10 empty] | 97.16 | 100 | 0 | 2600 | 0 |  | 490 |  | 선택 | 선택 | 0 | 2800 | 0 |  | 490 |  | 선택 | 선택 | 해제 | 미정 | 미정 | 미정 | 미정 |  | 미정 | SB320320 | C
A49385 | 2018-11-27 | 1 | B |  | 5 | A | AE1055LS | 탄소강 | G-AE1055LS | BM#2 | 1568 | 86 | 1585 | 1519 | 41 | 7200 |  | 3 | 0.27 | 25 |  | 53.51 | 1550 | 0 | 0 | 16.86 |  | 19 | 49 | 52 | Y |  | 2018-11-27 14:10 | 66 | 1113 | 39 | 32 | 31 | 30 | 29 | 29 | 27 | 26 | 26 | 25 | 23 |  |  | 23 | 30 | 31 | 23 | 0 | -0.2 |  | 40.03 | Y | -0.4 | [7 empty] | Y | Y | Y | Y | 190 | 0.47 | 61 | 101508 | 93240 | 6760 | 15600 | 5 | 1 |  | 2018-11-27 14:16 | 1550 | 161 |  | 36 |  | * 전공정 작업지연 감속주입 이상공정 등록 | [14 empty] | 101.51 | 100 | 0 | 0 | 0 |  | 400 | 400 | 선택 | 해제 | 0 | 0 | 0 |  | 400 | 400 | 선택 | 해제 | 해제 | 미정 | 미정 | 선택 | 미정 |  | 미정 | BT180180 | H
B49302 | 2018-11-27 | 2 | B | TUNDISH교체 | 1 | A | SM45CB | 탄소강 | SM45C | BM#1 | 1543 | 48 | 1574 | 1526 | 40 | 8000 |  | 3 | 0.27 | 18 |  | -1.39 | 1592 | 1622 | 0 | 12.56 |  | 28 | 39 | 62 | Y |  | 2018-11-27 14:44 | 99 | 1135 | 21 | 27 | 19 | 25 | 31 | 34 | 35 | 36 | 37 | 37 | 37 | 37 |  | 37 | 32 | 37 | 37 | 37 | 0 |  | 14.98 | Y | 0 |  | 2.27 | 2.2 |  |  |  |  | N | N | N | N | 190 | 0.48 | 62 | 97944 | 101400 | 4650 | 14300 | 16 | 2 |  | 2018-11-27 14:50 | 1592 | 142 |  | 52 |  | *T/Dflux 유15kg 용120kg | [14 empty] | 93.24 | 100 | 700 | 0 | 0 |  | 650 |  | 선택 | 해제 | 700 | 0 | 0 |  | 650 |  | 선택 | 해제 | 해제 | 미정 | 미정 | 미정 | 미정 |  | 미정 | RB160.00 | C
A49386 | 2018-11-27 | 1 | B |  | 6 | A | AE1055LS | 탄소강 | G-AE1055LS | BM#2 | 1582 | 43 | 1606 | 1553 | 33 | 4700 |  | 3 | 0.27 | 25 |  | -1.34 | 1545 | 1584 | 0 | 15.92 |  | 29 | 34 | 152 | Y |  | 2018-11-27 15:28 | 61 | 1132 | 22 | 26 | 29 | 32 | 32 | 32 | 31 | 31 | 30 | 29 | 29 | 28 | 27 | 26 | 29 | 32 | 26 | 32 | -0.11 | Y | 53.67 | Y | -0.27 | [7 empty] | Y | Y | Y | Y | 180 | 0.43 | 72 | 101508 | 100560 | 6590 | 14700 | 5 | 1 |  | 2018-11-27 15:38 | 1545 | 129 |  | 22 |  | * 전공정 작업지연 감속주입 이상공정 등록 | [14 empty] | 94.73 | 100 | 0 | 0 | 0 |  | 400 | 400 | 선택 | 해제 | 0 | 0 | 0 |  | 400 | 400 | 선택 | 해제 | 해제 | 미정 | 미정 | 선택 | 미정 |  | 미정 | BT180180 | H
B49303 | 2018-11-27 | 2 | B |  | 2 | A | SM45CB | 탄소강 | SM45C | BM#1 | 1662 | 40 | 1636 | 1606 | 28 | 4000 |  | 1 | 0.63 | 16 |  | -2.46 | 1562 | 1627 | 0.18 | 0 | 0 | 23 | 14 | 62 | Y |  | 2018-11-27 15:51 | 69 | 1079 | 32 | 30 | 28 | 27 | 27 | 26 | 25 | 25 | 25 | 24 | 23 | 22 |  | 22 | 26 | 28 | 22 | 25 | -0.13 |  | 45.02 | Y | -0.2 | [7 empty] | N | N | N | N | 180 | 0.51 | 59 | 84850 | 96550 | 3000 | 14500 | 16 | 2 |  | 2018-11-27 15:57 | 1562 | 147 |  | 49 |  | *자동 1519 수동 1521 | [14 empty] | 86.58 | 100 | 0 | 0 | 0 |  | 650 |  | 선택 | 해제 | 0 | 0 | 0 |  | 650 |  | 선택 | 해제 | 해제 | 미정 | 미정 | 미정 | 미정 |  | 미정 | RB180.00 | C
A49387 | 2018-11-27 | 1 | B |  | 7 | A | AE1055LS | 탄소강 | G-AE1055LS | BM#2 | 1639 | 42 | 1598 | 1550 | 33 | 4900 |  | 3 | 0.26 | 26 |  | -1.92 | 1542 | 1598 | 0 | 15.63 |  | 11 | 22 | 126 | Y |  | 2018-11-27 16:27 | 58 | 1085 | 25 | 24 | 24 | 24 | 24 | 23 | 22 | 21 | 20 | 20 | 19 | 17 |  | 17 | 22 | 24 | 17 | 24 | -0.16 |  | 45.03 | Y | -0.4 | [7 empty] | Y | Y | Y | Y | 230 | 0.5 | 57 | 101508 | 94840 | 6260 | 15400 | 5 | 1 |  | 2018-11-27 16:35 | 1542 | 137 |  | 38 | [16 empty] | 100.4 | 100 | 0 | 0 | 0 |  | 400 | 400 | 선택 | 해제 | 0 | 0 | 0 |  | 400 | 400 | 선택 | 해제 | 해제 | 미정 | 미정 | 선택 | 미정 |  | 미정 | BT180180 | H
B49304 | 2018-11-27 | 2 | B |  | 3 | A | SM45CB | 탄소강 | SM45C | BM#1 | 1614 | 44 | 1624 | 1576 | 36 | 4900 |  | 1 | 0.6 | 15 |  | -2.67 | 1565 | 1633 | 0 | 0.41 | 0 | 1 | 3 | 47 | Y |  | 2018-11-27 16:56 | 72 | 1078 | 17 | 21 | 22 | 23 | 23 | 23 | 23 | 22 | 21 | 20 | 19 | 18 |  | 18 | 21 | 23 | 18 | 23 | -0.12 | Y | 40.02 | Y | -0.2 | [7 empty] | N | N | N | N | 170 | 0.5 | 57 | 91860 | 92800 | 1750 | 15700 | 16 | 2 |  | 2018-11-27 17:14 | 1565 | 151 |  | 45 |  | *전공정 지연 감속주입 | [14 empty] | 90.95 | 100 | 0 | 0 | 0 |  | 650 |  | 선택 | 해제 | 0 | 0 | 0 |  | 650 |  | 선택 | 해제 | 해제 | 미정 | 미정 | 미정 | 미정 |  | 미정 | RB160.00 | C
A49388 | 2018-11-27 | 1 | B |  | 8 | A | AE1055LS | 탄소강 | G-AE1055LS | BM#2 | 1610 | 41 | 1589 | 1554 | 33 | 4800 |  | 3 | 0.27 | 25 |  | -1.66 | 1540 | 1589 | 0 | 19.68 |  | 31 | 25 | 124 | Y |  | 2018-11-27 17:36 | 56 | 1082 | 15 | 19 | 22 | 23 | 24 | 24 | 23 | 23 | 22 | 21 | 20 | 20 |  | 20 | 21 | 24 | 20 | 23 | -0.12 | Y | 34.27 | Y | 0 | [7 empty] | N | N | N | Y | 220 | 0.5 | 57 | 84590 | 93580 | 6770 | 15200 | 5 | 1 |  | 2018-11-27 17:42 | 1540 | 108 |  | 29 |  | STR#2 W/M 압력이 초과되어 S/R 재 셋팅 함. | [14 empty] | 84.29 | 100 | 0 | 0 | 0 |  | 400 | 400 | 선택 | 해제 | 0 | 0 | 0 |  | 400 | 400 | 선택 | 해제 | 해제 | 미정 | 미정 | 선택 | 미정 |  | 미정 | BT180180 | H
B49305 | 2018-11-27 | 2 | B |  | 4 | A | SM45CB | 탄소강 | SM45C | BM#1 | 1614 | 55 | 1626 | 1577 | 51 | 6300 |  | 1 | 0.52 | 20 |  | -2.05 | 1554 | 1609 | 0 | 0.5 | 0 | 10 | 19 | 74 | Y |  | 2018-11-27 18:10 | 61 | 1077 | 14 | 17 | 20 | 22 | 23 | 22 | 21 | 20 | 20 | 19 | 18 | 17 | 16 | 13 | 19 | 23 | 13 | 20 | -0.22 | Y | 45 | Y | -0.6 |  |  |  | 1.23 |  |  |  | Y | Y | Y | Y | 160 | 0.47 | 65 | 96152 | 97600 | 1900 | 14700 | 16 | 2 |  | 2018-11-27 18:16 | 1554 | 148 |  | 30 | [16 empty] | 97.07 | 100 | 0 | 0 | 0 |  | 650 |  | 선택 | 해제 | 0 | 0 | 0 |  | 650 |  | 선택 | 해제 | 해제 | 미정 | 미정 | 미정 | 미정 |  | 미정 | RB110.00 | C
A49389 | 2018-11-27 | 1 | B |  | 9 | A | AE1055LS | 탄소강 | G-AE1055LS | BM#2 | 1599 | 46 | 1605 | 1532 | 31 | 5200 |  | 3 | 0.27 | 25 |  | -1.89 | 1549 | 1605 | 0 | 16.57 |  | 19 | 50 | 67 | Y |  | 2018-11-27 18:52 | 65 | 1088 | 18 | 29 | 35 | 39 | 40 | 40 | 40 | 40 | 39 | 38 | 38 | 38 |  | 38 | 36 | 40 | 38 | 40 | -0.06 | Y | 34.92 | Y | 0 | [7 empty] | N | N | N | Y | 210 | 0.52 | 57 | 101508 | 98140 | 6460 | 15600 | 5 | 1 |  | 2018-11-27 18:56 | 1549 | 105 |  | 12 |  | * 샘플채취 ID : 303 , 403 (500mm) | [14 empty] | 97.04 | 100 | 0 | 0 | 500 |  | 400 | 400 | 선택 | 해제 | 0 | 0 | 500 |  | 400 | 400 | 선택 | 해제 | 해제 | 미정 | 미정 | 선택 | 미정 |  | 미정 | BT180180 | H
B49306 | 2018-11-27 | 2 | B |  | 5 | A | SM45CB | 탄소강 | SM45C | BM#1 | 1614 | 49 | 1576 | 1577 | 43 | 5600 |  | 1 | 0.53 | 18 |  | -2.3 | 1553 | 1611 | 0 | 0.36 | 0 | 28 | 40 | 52 | Y |  | 2018-11-27 19:30 | 60 | 1075 | 10 | 17 | 21 | 23 | 23 | 22 | 22 | 21 | 20 | 19 | 17 | 16 |  | 16 | 19 | 23 | 16 | 0 | -0.17 | Y | 40 | Y | -0.2 |  |  |  | 1.27 |  |  |  | Y | Y | Y | Y | 150 | 0.47 | 60 | 156792 | 93250 | 2050 | 15500 | 16 | 2 |  | 2018-11-27 19:33 | 1553 | 120 |  | 17 |  | *혼탕부 성분확인ID:108~110.207~209 | [14 empty] | 165.74 | 100 | 0 | 0 | 0 |  | 650 |  | 선택 | 해제 | 0 | 0 | 0 |  | 650 |  | 선택 | 해제 | 해제 | 미정 | 미정 | 미정 | 미정 |  | 미정 | RB180.00 | C
A49390 | 2018-11-27 | 1 | B |  | 10 | A | AE1055LS | 탄소강 | G-AE1055LS | BM#2 | 1621 | 47 | 1585 | 1549 | 37 | 5900 |  | 3 | 0.27 | 25 |  | -1.2 | 1550 | 1585 | 0 | 16.2 |  | 29 | 35 | 63 | Y |  | 2018-11-27 19:51 | 66 | 1080 | 37 | 38 | 40 | 39 | 39 | 38 | 37 | 36 | 35 | 35 | 34 | 34 | 34 | 34 | 37 | 40 | 34 | 34 | -0.12 |  | 49.98 | Y | 0 | [7 empty] | N | N | N | Y | 200 | 0.52 | 61 | 101508 | 104680 | 6120 | 13200 | 5 | 1 |  | 2018-11-27 19:55 | 1550 | 95 |  | 14 | [16 empty] | 91.61 | 100 | 0 | 0 | 0 |  | 400 | 400 | 선택 | 해제 | 0 | 0 | 0 |  | 400 | 400 | 선택 | 해제 | 해제 | 미정 | 해제 | 선택 | 미정 |  | 미정 | BT180180 | H
B49307 | 2018-11-27 | 2 | B |  | 6 | A | SM45C | 탄소강 | SM45C | BM#1 | 1639 | 33 | 1605 | 1596 | 30 | 3700 |  | 1 | 0.52 | 15 |  | -2.35 | 1549 | 1599 | 0 | 0.33 | 0 | 23 | 15 | 57 | Y |  | 2018-11-27 20:32 | 56 | 1081 | 13 | 14 | 17 | 18 | 18 | 17 | 16 | 16 | 15 | 15 | 14 | 12 | 11 | 11 | 15 | 18 | 11 | 0 | -0.16 | Y | 45.02 | Y | -0.2 |  |  |  | 1.09 |  |  |  | Y | Y | Y | Y | 190 | 0.47 | 65 | 42042 | 96490 | 410 | 15500 | 16 | 2 |  | 2018-11-27 20:39 | 1549 | 96 |  | 16 |  | *혼탕부 성분확인ID:101.201 | [14 empty] | 41.71 | 100 | 0 | 0 | 0 |  | 650 |  | 선택 | 해제 | 0 | 0 | 0 |  | 650 |  | 선택 | 해제 | 해제 | 미정 | 미정 | 미정 | 미정 |  | 미정 | RB280.00 | C
A49391 | 2018-11-27 | 1 | D |  | 11 | A | AE1055LS | 탄소강 | G-AE1055LS | BM#2 | 1605 | 44 | 1596 | 1538 | 36 | 5700 |  | 3 | 0.27 | 25 |  | -1.34 | 1546 | 1585 | 0 | 16.11 |  | 11 | 23 | 73 | Y |  | 2018-11-27 20:55 | 62 | 1086 | 32 | 36 | 37 | 38 | 37 | 37 | 36 | 35 | 34 | 33 | 33 | 33 |  | 33 | 35 | 38 | 33 | 37 | -0.12 | Y | 40.02 | Y | 0 | [7 empty] | Y | N | N | Y | 190 | 0.5 | 60 | 101508 | 100400 | 6250 | 14700 | 5 | 1 | 10 | 2018-11-27 20:57 | 1546 | 97 |  | 15 | [16 empty] | 95.18 | 100 | 0 | 0 | 0 |  | 400 | 400 | 선택 | 해제 | 0 | 0 | 0 |  | 400 | 400 | 선택 | 해제 | 해제 | 미정 | 미정 | 선택 | 선택 | 8 | 미정 | BT180180 | H
B49308 | 2018-11-27 | 2 | D |  | 7 | A | SM45C | 탄소강 | SM45C | BM#1 | 1632 | 35 | 1615 | 1544 | 30 | 4600 |  | 1 | 0.5 | 15 |  | -2.4 | 1554 | 1606 | 0 | 0.49 | 0 | 1 | 4 | 67 | Y |  | 2018-11-27 21:34 | 61 | 1087 | 7 | 14 | 18 | 21 | 22 | 22 | 21 | 20 | 19 | 18 | 17 | 15 |  | 15 | 18 | 22 | 15 | 0 | -0.2 | Y | 35.02 | Y | -0.4 |  |  |  | 1.13 |  |  |  | Y | Y | Y | Y | 180 | 0.47 | 58 | 99762 | 87770 | 1630 | 15700 | 16 | 2 |  | 2018-11-27 21:40 | 1554 | 104 |  | 19 | [16 empty] | 112.41 | 100 | 0 | 0 | 0 |  | 650 |  | 선택 | 해제 | 0 | 0 | 0 |  | 650 |  | 선택 | 해제 | 해제 | 미정 | 미정 | 미정 | 미정 |  | 미정 | RB280.00 | C
A49392 | 2018-11-27 | 1 | D |  | 12 | A | AE1055LS | 탄소강 | G-AE1055LS | BM#2 | 1575 | 44 | 1599 | 1516 | 38 | 5600 |  | 3 | 0.27 | 25 |  | -1.66 | 1550 | 1599 | 0 | 16.44 |  | 31 | 26 | 74 | Y |  | 2018-11-27 21:55 | 66 | 1091 | 32 | 35 | 36 | 36 | 36 | 34 | 34 | 33 | 33 | 32 | 32 | 32 | 32 | 32 | 34 | 36 | 32 | 36 | -0.08 | Y | 47.63 | Y | 0 | [7 empty] | Y | Y | Y | Y | 190 | 0.5 | 58 | 101508 | 95940 | 6410 | 14100 | 5 | 1 | 10 | 2018-11-27 22:05 | 1550 | 98 |  | 16 | [16 empty] | 99.18 | 100 | 0 | 0 | 0 |  | 400 | 400 | 선택 | 해제 | 0 | 0 | 0 |  | 400 | 400 | 선택 | 해제 | 해제 | 미정 | 미정 | 선택 | 미정 |  | 미정 | BT180180 | H
B49309 | 2018-11-27 | 2 | D |  | 8 | A | SM45C | 탄소강 | SM45C | BM#1 | 1599 | 53 | 1605 | 1564 | 49 | 5700 |  | 1 | 0.45 | 15 |  | -2.08 | 1561 | 1609 | 0 | 0.17 | 0 | 10 | 20 | 60 | Y |  | 2018-11-27 22:41 | 68 | 1080 | 11 | 23 | 31 | 35 | 36 | 36 | 35 | 36 | 35 | 33 | 32 | 31 | 29 | 29 | 31 | 36 | 29 | 36 | -0.17 | Y | 40 | Y | -0.4 |  |  |  | 1.12 |  |  |  | Y | Y | Y | Y | 170 | 0.47 | 61 | 93071 | 90570 | 3380 | 15300 | 16 | 2 |  | 2018-11-27 22:46 | 1561 | 104 |  | 12 | [16 empty] | 101.16 | 100 | 0 | 0 | 0 |  | 650 |  | 선택 | 해제 | 0 | 0 | 0 |  | 650 |  | 선택 | 해제 | 해제 | 미정 | 미정 | 미정 | 미정 |  | 미정 | RB160.00 | C
A49393 | 2018-11-27 | 1 | D |  | 13 | A | AE1055LS | 탄소강 | G-AE1055LS | BM#2 | 1625 | 44 | 1588 | 1559 | 42 | 4800 |  | 3 | 0.28 | 25 |  | -1.07 | 1556 | 1588 | 0 | 23.9 |  | 19 | 51 | 84 | Y |  | 2018-11-27 22:55 | 72 | 1088 | 31 | 38 | 43 | 45 | 45 | 45 | 44 | 44 | 43 | 42 | 41 | 41 | 40 | 40 | 42 | 45 | 40 | 45 | -0.11 | Y | 45.05 | Y | -0.2 | [7 empty] | Y | Y | Y | Y | 230 | 0.5 | 63 | 101508 | 103540 | 6310 | 14800 | 5 | 1 | 10 | 2018-11-27 23:02 | 1556 | 97 |  | 18 | [16 empty] | 92.41 | 100 | 0 | 0 | 0 |  | 400 | 400 | 선택 | 해제 | 0 | 0 | 0 |  | 400 | 400 | 선택 | 해제 | 해제 | 미정 | 미정 | 선택 | 미정 |  | 미정 | BT180180 | H
B49310 | 2018-11-27 | 2 | D | TUNDISH교체전 | 9 | A | SM45C | 탄소강 | SM45C | BM#1 | 1604 | 36 | 1604 | 1557 | 29 | 4800 |  | 1 | 0.45 | 15 |  | -2.04 | 1551 | 1599 | 0 | 0.21 | 0 | 28 | 41 | 77 | Y |  | 2018-11-27 23:39 | 58 | 1089 | 25 | 27 | 27 | 27 | 27 | 26 | 25 | 24 | 23 | 22 | 20 | 19 |  | 19 | 24 | 27 | 19 | 27 | -0.18 |  | 44.98 | Y | -0.2 | [7 empty] | N | N | N | N | 160 | 0.47 | 64 | 91732 | 99660 | 2440 | 1500 | 16 | 2 |  | 2018-11-27 23:43 | 1551 | 101 |  | 17 |  |  | 08EE8BC0E10E40ABA375F24C91AC30EB | 00AE9C7D0DA84F868A2A4DE2D023A64E | D8854F368EB248EB86E725BA3ACC390C | [11 empty] | 91.73 | 100 | 0 | 2500 | 0 |  | 650 |  | 선택 | 해제 | 0 | 2500 | 0 |  | 650 |  | 선택 | 해제 | 해제 | 미정 | 미정 | 미정 | 미정 |  | 미정 | RB190.00 | C
A49394 | 2018-11-27 | 1 | D |  | 14 | A | AE1055LS | 탄소강 | G-AE1055LS | BM#2 | 1582 | 40 | 1596 | 1533 | 33 | 5100 |  | 3 | 0.28 | 25 |  | -1.56 | 1550 | 1596 | 0 | 26.34 |  | 29 | 36 | 78 | Y |  | 2018-11-27 23:57 | 66 | 1088 | 39 | 38 | 37 | 37 | 36 | 36 | 35 | 34 | 33 | 32 | 32 | 31 | 31 | 31 | 35 | 37 | 31 | 0 | -0.12 |  | 50.02 | Y | 0 | [7 empty] | Y | Y | Y | Y | 220 | 0.5 | 60 | 101508 | 100640 | 6360 | 15100 | 5 | 1 | 10 | 2018-11-28 00:03 | 1550 | 98 |  | 22 |  | * 샘플채취 ID : 303/403 (500mm) | [14 empty] | 94.87 | 100 | 0 | 0 | 500 |  | 400 | 400 | 선택 | 해제 | 0 | 0 | 500 |  | 400 | 400 | 선택 | 해제 | 해제 | 미정 | 미정 | 선택 | 선택 | 3 | 미정 | BT180180 | H
A49395 | 2018-11-27 | 1 | D |  | 15 | A | AE1055LS | 탄소강 | G-AE1055LS | BM#2 | 1606 | 45 | 1602 | 1549 | 30 | 4700 |  | 3 | 0.28 | 25 |  | -1.62 | 1554 | 1602 | 0 | 37.68 |  | 11 | 24 | 74 | Y |  | 2018-11-28 01:01 | 70 | 1089 | 30 | 34 | 37 | 38 | 39 | 39 | 38 | 38 | 37 | 37 | 36 | 36 |  | 36 | 37 | 39 | 36 | 38 | -0.05 | Y | 35.02 | Y | 0 | [7 empty] | Y | Y | Y | Y | 210 | 0.5 | 59 | 152262 | 97080 | 7670 | 15300 | 5 | 1 | 10 | 2018-11-28 01:07 | 1554 | 102 |  | 21 |  | * 유사강종 연연주 혼탕부 ID:307~309/407~409이상재등록 | [14 empty] | 145.36 | 100 | 0 | 0 | 0 |  | 400 | 400 | 선택 | 해제 | 0 | 0 | 0 |  | 400 | 400 | 선택 | 해제 | 해제 | 미정 | 미정 | 선택 | 미정 |  | 미정 | BT180180 | H
B49311 | 2018-11-27 | 2 | D | TUNDISH교체 | 1 | A | SM48CH | 탄소강 | B | BM#1 | 1573 | 46 | 1646 | 1536 | 41 | 7600 |  | 1 | 0.42 | 20 |  | -2.32 | 1577 | 1649 | 0 | 0.2 | 0 | 23 | 16 | 63 | Y |  | 2018-11-28 00:51 | 86 | 1088 | 7 | 21 | 23 | 27 | 30 | 32 | 33 | 34 | 34 | 33 |  |  |  | 33 | 29 | 34 | 33 | 0 | -0.1 |  | 10 | Y | -0.2 | 1.3 | 2.62 | 2.55 | 1.46 |  |  |  | N | N | N | N | 150 | 0.48 | 55 | 84590 | 90060 | 5440 | 15500 | 4 | 1 |  | 2018-11-28 00:56 | 1577 | 136 |  | 37 |  | *T/Dflux 유15kg 용120kg *수소측정 기준초과(10분) ID; 101.102.201.202 생관통보 | [14 empty] | 89.04 | 100 | 1000 | 0 | 0 |  | 650 |  | 선택 | 해제 | 1000 | 0 | 0 |  | 650 |  | 선택 | 해제 | 해제 | 미정 | 선택 | 해제 | 선택 |  | 미정 | BT180180 | H
B49312 | 2018-11-27 | 2 | D |  | 2 | A | SM48CH | 탄소강 | B | BM#1 | 1579 | 46 | 1617 | 1555 | 33 | 5800 |  | 1 | 0.4 | 16 |  | -2.48 | 1556 | 1617 | 0 | 0.16 | 0 | 1 | 5 | 70 | Y |  | 2018-11-28 01:58 | 65 | 1089 | 30 | 27 | 25 | 24 | 23 | 21 | 19 | 18 | 17 | 16 | 14 |  |  | 14 | 21 | 25 | 14 | 0 | -0.28 |  | 39.98 | Y | -0.4 | [7 empty] | N | N | N | N | 140 | 0.52 | 53 | 84590 | 88450 | 5750 | 14500 | 4 | 1 |  | 2018-11-28 02:06 | 1556 | 131 |  | 26 | [16 empty] | 91.05 | 100 | 0 | 0 | 0 |  | 650 |  | 선택 | 해제 | 0 | 0 | 0 |  | 650 |  | 선택 | 해제 | 해제 | 미정 | 선택 | 미정 | 미정 |  | 미정 | BT180180 | H
A49396 | 2018-11-27 | 1 | D |  | 16 | A | P-AE1055LSM | 탄소강 | G-AE1055LS | BM#2 | 1601 | 39 | 1597 | 1547 | 28 | 4400 |  | 3 | 0.28 | 25 |  | -1.51 | 1552 | 1597 | 0 | 33.06 |  | 31 | 27 | 73 | Y |  | 2018-11-28 02:00 | 68 | 1089 | 34 | 35 | 36 | 37 | 37 | 36 | 35 | 34 | 34 | 33 | 33 | 33 |  | 33 | 35 | 37 | 33 | 34 | -0.1 | Y | 40 | Y | 0 | [7 empty] | Y | Y | Y | Y | 200 | 0.48 | 57 | 50754 | 91870 | 8580 | 15100 | 5 | 1 | 10 | 2018-11-28 02:07 | 1552 | 101 |  | 24 |  | * 유사강종 연연주 혼탕부 ID:301/401 이상재등록 | [14 empty] | 50.53 | 100 | 0 | 0 | 0 |  | 400 | 400 | 선택 | 해제 | 0 | 0 | 0 |  | 400 | 400 | 선택 | 해제 | 해제 | 미정 | 미정 | 선택 | 미정 |  | 미정 | BT180180 | C
B49313 | 2018-11-27 | 2 | D |  | 3 | A | SM48CH | 탄소강 | B | BM#1 | 1628 | 43 | 1605 | 1574 | 37 | 6500 |  | 1 | 0.36 | 16 |  | -2.18 | 1560 | 1615 | 0 | 0.13 | 0 | 10 | 21 | 74 | Y |  | 2018-11-28 03:00 | 69 | 1087 | 10 | 20 | 25 | 27 | 26 | 26 | 26 | 24 | 22 | 22 | 20 | 19 | 18 | 18 | 22 | 27 | 18 | 26 | -0.2 | Y | 45 | Y | -0.2 | [7 empty] | N | N | N | N | 130 | 0.51 | 61 | 101508 | 100370 |  | 15500 | 4 | 1 |  | 2018-11-28 03:03 | 1560 | 122 |  | 19 | [16 empty] | 95.63 | 100 | 0 | 0 | 0 |  | 650 |  | 선택 | 해제 | 0 | 0 | 0 |  | 650 |  | 선택 | 해제 | 해제 | 미정 | 선택 | 미정 | 미정 |  | 미정 | BT180180 | H
A49397 | 2018-11-27 | 1 | D |  | 17 | A | P-AE1055LSM | 탄소강 | G-AE1055LS | BM#2 | 1629 | 43 | 1607 | 1563 | 26 | 4100 |  | 3 | 0.28 | 25 |  | -1.68 | 1557 | 1607 | 0 | 33.17 |  | 19 | 52 | 70 | Y |  | 2018-11-28 03:02 | 73 | 1089 | 32 | 37 | 40 | 42 | 42 | 42 | 42 | 41 | 40 | 40 | 39 | 39 | 39 | 39 | 40 | 42 | 39 | 42 | -0.07 | Y | 40.53 | Y | 0 | [7 empty] | Y | Y | Y | Y | 190 | 0.48 | 59 | 84590 | 93670 | 9530 | 15200 | 5 | 1 | 10 | 2018-11-28 03:08 | 1557 | 97 |  | 22 | [16 empty] | 81.97 | 100 | 0 | 0 | 0 |  | 400 | 400 | 선택 | 해제 | 0 | 0 | 0 |  | 400 | 400 | 선택 | 해제 | 해제 | 미정 | 미정 | 선택 | 미정 |  | 미정 | BT180180 | C
B49314 | 2018-11-27 | 2 | D |  | 4 | A | SM48CH | 탄소강 | B | BM#1 | 1585 | 44 | 1614 | 1534 | 37 | 7200 |  | 1 | 0.37 | 16 |  | -2.32 | 1555 | 1614 | 0 | 0.48 | 0 | 28 | 42 | 65 | Y |  | 2018-11-28 03:58 | 64 | 1088 | 16 | 20 | 23 | 24 | 23 | 23 | 21 | 20 | 19 | 19 | 17 | 16 | 14 | 14 | 20 | 24 | 14 | 23 | -0.22 | Y | 44.97 | Y | -0.4 | [7 empty] | N | N | N | N | 120 | 0.52 | 61 | 101508 | 101970 | 5630 | 14200 | 4 | 1 |  | 2018-11-28 04:03 | 1555 | 120 |  | 23 | [16 empty] | 96.17 | 100 | 0 | 0 | 0 |  | 650 |  | 선택 | 해제 | 0 | 0 | 0 |  | 650 |  | 선택 | 해제 | 해제 | 미정 | 선택 | 해제 | 미정 |  | 미정 | BT180180 | H
A49398 | 2018-11-27 | 1 | D |  | 18 | A | P-AE1055LSM | 탄소강 | G-AE1055LS | BM#2 | 1597 | 43 | 1587 | 1540 | 37 | 4800 |  | 3 | 0.28 | 25 |  | -1.25 | 1550 | 1587 | 0 | 36.13 |  | 29 | 37 | 66 | Y |  | 2018-11-28 04:11 | 66 | 1088 | 38 | 39 | 39 | 40 | 39 | 39 | 38 | 37 | 36 | 35 | 35 | 34 | 34 | 33 | 37 | 40 | 33 | 39 | -0.15 | Y | 45.55 | Y | -0.2 | [7 empty] | Y | Y | Y | Y | 180 | 0.48 | 61 | 101508 | 96620 | 8330 | 14900 | 5 | 1 | 10 | 2018-11-28 04:16 | 1550 | 100 |  | 14 | [16 empty] | 96.72 | 100 | 0 | 0 | 0 |  | 400 | 400 | 선택 | 해제 | 0 | 0 | 0 |  | 400 | 400 | 선택 | 해제 | 해제 | 미정 | 해제 | 선택 | 미정 |  | 미정 | BT180180 | C
B49315 | 2018-11-27 | 2 | A |  | 5 | A | SM48CH | 탄소강 | B | BM#1 | 1573 | 43 | 1637 | 1565 | 37 | 6200 |  | 1 | 0.34 | 16 |  | -2.07 | 1576 | 1626 | 0 | 0.13 | 0 | 23 | 17 | 43 | Y |  | 2018-11-28 04:57 | 85 | 1088 | 10 | 26 | 36 | 39 | 40 | 39 | 38 | 37 | 37 | 35 | 34 | 33 |  | 33 | 34 | 40 | 33 | 0 | -0.2 | Y | 34.8 | Y | -0.2 | [7 empty] | N | N | N | N | 110 | 0.5 | 58 | 101508 | 95320 | 4980 | 16440 | 4 | 1 |  | 2018-11-28 05:03 | 1576 | 124 |  | 27 | [16 empty] | 102.17 | 100 | 0 | 0 | 0 |  | 650 |  | 선택 | 해제 | 0 | 0 | 0 |  | 650 |  | 선택 | 해제 | 해제 | 미정 | 선택 | 미정 | 미정 |  | 미정 | BT180180 | H
A49399 | 2018-11-27 | 1 | A |  | 19 | A | P-AE1055LSM | 탄소강 | G-AE1055LS | BM#2 | 1587 | 40 | 1596 | 1539 | 31 | 4800 |  | 3 | 0.28 | 25 |  | -1.51 | 1552 | 1596 | 0 | 32.29 |  | 11 | 25 | 55 | Y |  | 2018-11-28 05:02 | 68 | 1089 | 32 | 34 | 36 | 37 | 37 | 37 | 36 | 36 | 35 | 35 | 34 | 34 | 34 | 34 | 35 | 37 | 34 | 37 | -0.06 | Y | 45 | Y | 0 | [7 empty] | Y | Y | Y | Y | 230 | 0.48 | 61 | 101508 | 97240 | 7610 | 14500 | 5 | 1 | 10 | 2018-11-28 05:07 | 1552 | 104 |  | 27 | [16 empty] | 96.81 | 100 | 0 | 0 | 0 |  | 400 | 400 | 선택 | 해제 | 0 | 0 | 0 |  | 400 | 400 | 선택 | 해제 | 해제 | 미정 | 미정 | 선택 | 미정 |  | 미정 | BT180180 | C
B49316 | 2018-11-27 | 2 | A |  | 6 | A | SM48CH | 탄소강 | B | BM#1 | 1597 | 39 | 1625 | 1557 | 30 | 5800 |  | 1 | 0.32 | 17 |  | -1.98 | 1558 | 1614 | 0 | 0.14 | 0 | 1 | 6 | 47 | Y |  | 2018-11-28 05:58 | 67 | 1087 | 29 | 28 | 28 | 27 | 26 | 24 | 24 | 23 | 22 | 20 | 19 | 17 |  | 17 | 24 | 28 | 17 | 0 | -0.24 |  | 44.98 | Y | -0.4 | [7 empty] | N | N | N | N | 100 | 0.51 | 56 | 101508 | 94240 | 5010 | 14560 | 4 | 1 |  | 2018-11-28 06:06 | 1558 | 119 |  | 28 | [16 empty] | 103.47 | 100 | 0 | 0 | 0 |  | 650 |  | 선택 | 해제 | 0 | 0 | 0 |  | 650 |  | 선택 | 해제 | 해제 | 미정 | 선택 | 미정 | 미정 |  | 미정 | BT180180 | H
A49400 | 2018-11-27 | 1 | A |  | 20 | A | P-AE1055LSM | 탄소강 | G-AE1055LS | BM#2 | 1580 | 38 | 1597 | 1533 | 33 | 5100 |  | 3 | 0.28 | 26 |  | -1.5 | 1551 | 1597 | 0 | 29.22 |  | 31 | 28 | 64 | Y |  | 2018-11-28 06:07 | 67 | 1090 | 32 | 33 | 33 | 34 | 34 | 33 | 32 | 32 | 31 | 30 | 30 | 29 | 29 | 29 | 32 | 34 | 29 | 33 | -0.11 | Y | 45.02 | Y | 0 | [7 empty] | Y | Y | Y | Y | 220 | 0.48 | 62 | 101508 | 98860 | 7590 | 13500 | 5 | 1 |  | 2018-11-28 06:10 | 1551 | 105 |  | 27 |  | *터렛 다운이 안되 306 406 이상재등록 롱노즐 침식깊이 부족 | [14 empty] | 95.36 | 100 | 0 | 0 | 0 |  | 400 | 400 | 선택 | 해제 | 0 | 0 | 0 |  | 400 | 400 | 선택 | 해제 | 해제 | 미정 | 미정 | 선택 | 미정 |  | 미정 | BT180180 | H
B49317 | 2018-11-27 | 2 | A |  | 7 | B | SM48CH | 탄소강 | B | BM#1 | 1601 | 43 | 1617 | 1564 | 29 | 5600 |  | 1 | 0.35 | 16 |  | -2.3 | 1554 | 1608 | 0 | 0.28 | 0 | 10 | 22 | 46 | Y |  | 2018-11-28 06:53 | 63 | 1089 | 13 | 19 | 22 | 22 | 23 | 22 | 22 | 21 | 20 | 20 | 19 | 18 |  | 18 | 20 | 23 | 18 | 22 | -0.14 | Y | 35 | Y | -0.2 | [7 empty] | N | N | N | N | 150 | 0.52 | 58 | 101508 | 100140 | 5010 | 15650 | 4 | 1 |  | 2018-11-28 06:56 | 1554 | 121 |  | 32 | [16 empty] | 97 | 100 | 0 | 0 | 0 |  | 650 |  | 선택 | 해제 | 0 | 0 | 0 |  | 650 |  | 선택 | 해제 | 해제 | 미정 | 선택 | 미정 | 미정 |  | 미정 | BT180180 | H
A49401 | 2018-11-27 | 1 | A |  | 21 | A | P-AE1055LSM | 탄소강 | G-AE1055LS | BM#2 | 1642 | 39 | 1603 | 1578 | 29 | 3500 |  | 3 | 0.28 | 27 |  | -1.56 | 1554 | 1603 | 0 | 29.32 |  | 19 | 53 | 68 | Y |  | 2018-11-28 07:08 | 70 | 1091 | 26 | 29 | 33 | 35 | 35 | 35 | -67 | 34 | 35 | 34 | 34 | 34 | 34 | 34 | 25 | 35 | 34 | 35 | -0.02 | Y | 14.98 | Y | 0 | [7 empty] | Y | Y | Y | Y | 210 | 0.46 | 62 | 101508 | 96180 | 6070 | 13700 | 5 | 1 |  | 2018-11-28 07:09 | 1554 | 111 |  | 32 |  | *터렛 유압 호스 누유로 10%이상 감속주입 이상공정등록 및 생관통보 *감속으로 정속미준수 이상공정 등록 및 생관통보 *터렛2번 유압 누유로 터렛 다운이 안되 침적노즐 깊이 180 에 맞춰 작업함. 롱노즐 침식 깊이 부족으로 이상공정 등록 및 생관통보 * 사무실 연락 냉재 처리 요청 ID: 303 열간 장입 요청함. *온도계 튜브 교체. | [14 empty] | 99.27 | 100 | 0 | 0 | 0 |  | 400 | 400 | 선택 | 해제 | 0 | 0 | 0 |  | 400 | 400 | 선택 | 해제 | 해제 | 미정 | 미정 | 선택 | 미정 |  | 미정 | BT180180 | C
B49318 | 2018-11-28 | 2 | A | TUNDISH교체전 | 8 | A | SM48CH | 탄소강 | B | BM#1 | 1634 | 44 | 1627 | 1565 | 36 | 5800 |  | 1 | 0.33 | 16 |  | -2.12 | 1549 | 1591 | 0 | 0.25 | 0 | 28 | 43 | 37 | Y |  | 2018-11-28 08:07 | 58 | 1129 | 13 | 17 | 18 | 18 | 18 | 18 | 17 | 16 | 16 | 15 | 14 |  |  | 14 | 16 | 18 | 14 | 18 | -0.1 |  | 40 | Y | -0.2 | [7 empty] | N | N | N | N | 140 | 0.52 | 55 | 84012 | 94440 | 4960 | 1300 | 4 | 1 |  | 2018-11-28 08:11 | 1549 | 127 |  | 18 |  |  | EE1BE81FCC504CF2991F6DF776A967E0 | BC0988976DD34F64B2F6ECD5F4E15150 |  | 3A0FE96AEC6D4CD8A46464F2C55FC466 | [10 empty] | 84.86 | 100 | 0 | 3000 | 0 |  | 650 |  | 선택 | 해제 | 0 | 3000 | 0 |  | 650 |  | 선택 | 해제 | 해제 | 미정 | 선택 | 미정 | 미정 |  | 미정 | BT180180 | H
A49402 | 2018-11-28 | 1 | A |  | 22 | A | P-AE1055LSM | 탄소강 | G-AE1055LS | BM#2 | 1587 | 40 | 1587 | 1537 | 32 | 5300 |  | 3 | 0.28 | 26 |  | -1.32 | 1547 | 1587 | 0 | 28.3 |  | 29 | 38 | 64 | Y |  | 2018-11-28 08:27 | 63 | 1136 | 33 | 33 | 32 | 32 | 32 | 32 | 31 | 30 | 30 | 29 | 29 | 28 | 28 | 28 | 31 | 32 | 28 | 32 | -0.08 |  | 49.98 | Y | 0 | [7 empty] | Y | Y | Y | Y | 210 | 0.48 | 57 | 84590 | 92980 | 7120 | 15600 | 5 | 1 |  | 2018-11-28 08:36 | 1547 | 97 |  | 19 | [16 empty] | 84.51 | 100 | 0 | 0 | 0 |  | 400 | 400 | 선택 | 해제 | 0 | 0 | 0 |  | 400 | 400 | 선택 | 해제 | 해제 | 미정 | 미정 | 선택 | 선택 | 8 | 미정 | BT180180 | H
A49403 | 2018-11-28 | 1 | A |  | 23 | A | P-AE1055LSM | 탄소강 | G-AE1055LS | BM#2 | 1594 | 42 | 1577 | 1546 | 38 | 5200 |  | 3 | 0.28 | 25 |  | -1.12 | 1544 | 1577 | 0 | 38.3 |  | 11 | 26 | 77 | Y |  | 2018-11-28 09:27 | 60 | 1140 | 27 | 29 | 31 | 32 | 31 | 31 | 30 | 29 | 29 | 28 | 27 | 27 | 26 | 26 | 29 | 32 | 26 | 31 | -0.13 | Y | 44.97 | Y | -0.2 | [7 empty] | Y | Y | Y | Y | 200 | 0.48 | 63 | 101508 | 100440 | 6210 | 14700 | 5 | 1 |  | 2018-11-28 09:32 | 1544 | 97 |  | 19 | [16 empty] | 95.18 | 100 | 0 | 0 | 0 |  | 400 | 400 | 선택 | 해제 | 0 | 0 | 0 |  | 400 | 400 | 선택 | 해제 | 해제 | 미정 | 미정 | 선택 | 미정 |  | 미정 | BT180180 | H
B49319 | 2018-11-28 | 2 | A | TUNDISH교체 | 1 | A | SCM440HF | 소입성보증강 | D | BM#1 | 1602 | 54 | 1656 | 1547 | 51 | 9300 |  | 1 | 0.34 | 20 |  | -2.56 | 1581 | 1652 | 0.24 | 0 | 0 | 23 | 18 | 36 | Y |  | 2018-11-28 09:17 | 88 | 1121 | 28 | 24 | 29 | 33 | 36 | 37 | 37 | 38 | 39 | 39 | 39 |  |  | 39 | 34 | 39 | 39 | 39 | 0 |  | 10 | Y | 0 |  | 2.24 | 2.24 | 1.61 |  |  |  | N | N | N | N | 150 | 0.49 | 64 | 95628 | 106060 | 2840 | 15780 | 18 | 2 |  | 2018-11-28 09:21 | 1587 | 154 |  | 31 |  | *T/D가열온도:자동-1345`.수동건-1341`.STR#1:896.STR#2:1024.T/D FLUX 유:15,용:120 *STR#2 STOPPER CONTROL 안되어 용강 조기 주입-추가절단 500mm | [14 empty] | 88.14 | 100 | 1000 | 0 | 0 |  | 650 |  | 선택 | 해제 | 1500 | 0 | 0 |  | 650 |  | 선택 | 해제 | 해제 | 미정 | 미정 | 미정 | 선택 |  | 미정 | RB180.00 | C
B49320 | 2018-11-28 | 2 | A |  | 2 | A | SCM440HF | 소입성보증강 | D | BM#1 | 1570 | 60 | 1646 | 1565 | 36 | 7100 |  | 1 | 0.32 | 18 |  | -2.72 | 1545 | 1616 | 0.23 | 0 | 0 | 1 | 7 | 44 | Y |  | 2018-11-28 10:25 | 52 | 1138 | 37 | 29 | 25 | 22 | 20 | 18 | 17 | 16 | 15 | 14 | 13 | 12 |  | 12 | 20 | 25 | 12 | 0 | -0.29 |  | 44.98 | Y | -0.2 |  |  |  | 1.28 |  |  |  | N | N | N | N | 140 | 0.52 | 58 | 97637 | 99610 | -1910 | 15630 | 18 | 2 |  | 2018-11-28 10:28 | 1554 | 160 |  | 30 | [16 empty] | 100.6 | 100 | 0 | 0 | 0 |  | 650 |  | 선택 | 해제 | 0 | 0 | 0 |  | 650 |  | 선택 | 해제 | 해제 | 미정 | 미정 | 미정 | 미정 |  | 미정 | RB190.00 | C
A49404 | 2018-11-28 | 1 | A |  | 24 | A | P-AE1055LSM | 탄소강 | G-AE1055LS | BM#2 | 1586 | 42 | 1600 | 1531 | 31 | 4900 |  | 3 | 0.28 | 25 |  | -0.95 | 1555 | 1583 | 0 | 22.22 |  | 10 | 23 | 30 | Y |  | 2018-11-28 10:27 | 71 | 1136 | 25 | 34 | 37 | 40 | 41 | 42 | 42 | 42 | 41 | 40 | 40 | 39 | 39 | 39 | 39 | 42 | 39 | 42 | -0.08 | Y | 35.23 | Y | 0 | [7 empty] | Y | Y | Y | Y | 190 | 0.48 | 64 | 101508 | 102470 | 7030 | 15200 | 5 | 1 |  | 2018-11-28 10:33 | 1555 | 104 |  | 25 | [16 empty] | 92.7 | 100 | 0 | 0 | 0 |  | 400 | 400 | 선택 | 해제 | 0 | 0 | 0 |  | 400 | 400 | 선택 | 해제 | 해제 | 미정 | 미정 | 선택 | 미정 |  | 미정 | BT180180 | H
B49321 | 2018-11-28 | 2 | A |  | 3 | A | SCM440HF | 소입성보증강 | D | BM#1 | 1620 | 50 | 1636 | 1557 | 39 | 7800 |  | 1 | 0.34 | 18 |  | -2.54 | 1557 | 1625 | 0.19 | 0 | 0 | 31 | 29 | 104 | Y |  | 2018-11-28 11:25 | 64 | 1088 | 8 | 12 | 14 | 16 | 17 | 17 | 16 | 14 | 14 | 13 | 12 | 11 | 9 | 9 | 14 | 17 | 9 | 14 | -0.2 | Y | 40 | Y | -0.4 |  |  |  | 1.48 |  |  |  | Y | Y | Y | Y | 130 | 0.49 | 60 | 94440 | 99020 | -420 | 15940 | 18 | 2 |  | 2018-11-28 11:27 | 1557 | 143 |  | 31 |  | *자동:1808℃ 수동:1512℃ | [14 empty] | 95.88 | 100 | 0 | 0 | 0 |  | 650 |  | 선택 | 해제 | 0 | 0 | 0 |  | 650 |  | 선택 | 해제 | 해제 | 미정 | 미정 | 미정 | 미정 |  | 미정 | RB200.00 | C
A49405 | 2018-11-28 | 1 | A |  | 25 | A | P-AE1055LSM | 탄소강 | G-AE1055LS | BM#2 | 1620 | 41 | 1600 | 1541 | 30 | 4900 |  | 3 | 0.28 | 29 |  | -1.02 | 1566 | 1600 | 0 | 26.63 |  | 19 | 54 | 66 | Y |  | 2018-11-28 11:32 | 82 | 1134 | 37 | 37 | 37 | 37 | 36 | 36 | 35 | 35 | 34 | 34 | 33 | 33 |  | 33 | 35 | 37 | 33 | 37 | -0.09 |  | 45.02 | Y | 0 | [7 empty] | Y | Y | Y | Y | 230 | 0.48 | 63 | 101508 | 100090 | 7010 | 14600 | 5 | 1 |  | 2018-11-28 11:48 | 1566 | 109 |  | 28 | [16 empty] | 94.78 | 75 | 0 | 0 | 0 |  | 400 | 400 | 선택 | 해제 | 0 | 0 | 0 |  | 400 | 400 | 선택 | 해제 | 해제 | 미정 | 미정 | 선택 | 미정 |  | 미정 | BT180180 | H
B49322 | 2018-11-28 | 2 | C |  | 4 | A | SCM440HF | 소입성보증강 | D | BM#1 | 1620 | 43 | 1655 | 1575 | 35 | 7000 |  | 1 | 0.39 | 18 |  | -2.56 | 1563 | 1638 | 0.32 | 0 | 0 | 28 | 44 | 65 | Y |  | 2018-11-28 12:20 | 70 | 1134 | 6 | 14 | 19 | 23 | 24 | 25 | 25 | 25 | 24 | 23 | 21 | 20 | 17 | 17 | 21 | 25 | 17 | 25 | -0.23 | Y | 35 | Y | -0.6 |  |  |  | 1.32 |  |  |  | Y | Y | Y | Y | 120 | 0.48 | 62 | 93024 | 97500 | 600 | 16400 | 18 | 2 |  | 2018-11-28 12:29 | 1563 | 143 |  | 40 | [16 empty] | 94.87 | 100 | 0 | 0 | 0 |  | 650 |  | 선택 | 해제 | 0 | 0 | 0 |  | 650 |  | 선택 | 해제 | 해제 | 미정 | 미정 | 미정 | 미정 |  | 미정 | RB114.30 | C
A49406 | 2018-11-28 | 1 | C |  | 26 | A | P-AE1055LSM | 탄소강 | G-AE1055LS | BM#2 | 1590 | 41 | 1591 | 1536 | 31 | 5100 |  | 3 | 0.28 | 25 |  | -1.31 | 1546 | 1591 | 0 | 28.02 |  | 29 | 39 | 67 | Y |  | 2018-11-28 12:46 | 62 | 1133 | 32 | 31 | 30 | 29 | 28 | 27 | 26 | 25 | 24 | 24 | 23 | 22 | 22 | 22 | 27 | 30 | 22 | 0 | -0.16 |  | 50 | Y | 0 | [7 empty] | Y | Y | Y | Y | 220 | 0.48 | 61 | 101508 | 98490 | 7010 | 15700 | 5 | 1 |  | 2018-11-28 12:50 | 1546 | 105 |  | 20 | [16 empty] | 96.22 | 75 | 0 | 0 | 0 |  | 400 | 400 | 선택 | 해제 | 0 | 0 | 0 |  | 400 | 400 | 선택 | 해제 | 해제 | 미정 | 미정 | 선택 | 미정 |  | 미정 | BT180180 | H
B49323 | 2018-11-28 | 2 | C |  | 5 | B | SCM440HF | 소입성보증강 | D | BM#1 | 1563 | 44 | 1645 | 1546 | 39 | 7900 |  | 1 | 0.34 | 18 |  | -2.28 | 1561 | 1633 | 0.2 | 0 | 0 | 23 | 19 | 34 | Y |  | 2018-11-28 13:24 | 68 | 1127 | 14 | 18 | 23 | 27 | 28 | 28 | 28 | 27 | 26 | 24 | 23 | 21 | 20 | 17 | 23 | 28 | 17 | 28 | -0.24 | Y | 45 | Y | -0.6 |  |  |  | 1.45 |  |  |  | Y | Y | Y | Y | 110 | 0.48 | 68 | 113152 | 103290 | -490 | 15100 | 18 | 2 |  | 2018-11-28 13:28 | 1561 | 148 |  | 39 | [16 empty] | 110.66 | 100 | 0 | 0 | 0 |  | 650 |  | 선택 | 해제 | 0 | 0 | 0 |  | 650 |  | 선택 | 해제 | 해제 | 미정 | 미정 | 미정 | 미정 |  | 미정 | RB200.00 | C
A49407 | 2018-11-28 | 1 | C |  | 27 | A | P-AE1055LSM | 탄소강 | G-AE1055LS | BM#2 | 1592 | 42 | 1574 | 1553 | 36 | 5100 |  | 3 | 0.29 | 25 |  | -1.14 | 1537 | 1574 | 0 | 19.39 |  | 11 | 27 | 76 | Y |  | 2018-11-28 13:52 | 53 | 1133 | 21 | 23 | 25 | 25 | 26 | 25 | 24 | 23 | 22 | 21 | 21 | 20 | 20 | 20 | 23 | 26 | 20 | 25 | -0.15 | Y | 40 | Y | 0 |  |  |  |  | 0.68 |  |  | Y | Y | Y | Y | 210 | 0.48 | 64 | 101508 | 100850 | 6800 | 14800 | 5 | 1 |  | 2018-11-28 13:54 | 1537 | 100 |  | 18 | [16 empty] | 94.29 | 75 | 0 | 0 | 0 |  | 400 | 400 | 선택 | 해제 | 0 | 0 | 0 |  | 400 | 400 | 선택 | 해제 | 해제 | 미정 | 미정 | 선택 | 미정 |  | 미정 | BT180180 | H
B49324 | 2018-11-28 | 2 | C |  | 6 | A | SCM440 | 합금강 | D | BM#1 | 1576 | 48 | 1656 | 1535 | 40 | 8300 |  | 1 | 0.35 | 20 |  | 0 | 1570 | 1641 | 0 | 0.33 | 0 | 1 | 8 | 38 | Y |  | 2018-11-28 14:34 | 74 | 1127 | 9 | 17 | 22 | 25 | 26 | 26 | 25 | 24 | 24 | 22 | 21 | 20 | 18 | 18 | 22 | 26 | 18 | 0 | -0.2 | Y | 40 | Y | -0.4 |  |  |  | 1.13 |  |  |  | Y | Y | Y | Y | 100 | 0.48 | 61 | 150914 | 96750 |  | 16000 | 18 | 2 |  | 2018-11-28 14:48 | 1570 | 154 |  | 38 |  | *유사가종 연연주 혼탕부 ID:107~109.207~209 | [14 empty] | 15091400 | 100 | 0 | 0 | 0 |  | 650 |  | 선택 | 해제 | 0 | 0 | 0 |  | 650 |  | 선택 | 해제 | 해제 | 미정 | 미정 | 미정 | 미정 |  | 미정 | RB105.00 | C
A49408 | 2018-11-28 | 1 | C |  | 28 | A | P-AE1055LSM | 탄소강 | G-AE1055LS | BM#2 | 1567 | 46 | 1599 | 1533 | 37 | 6100 |  | 3 | 0.28 | 26 |  | -1.35 | 1559 | 1599 | 0 | 24.91 |  | 10 | 24 | 73 | Y |  | 2018-11-28 14:57 | 75 | 1126 | 19 | 30 | 36 | 39 | 40 | 41 | 41 | 41 | 40 | 40 | 40 | 39 |  | 39 | 37 | 41 | 39 | 41 | -0.06 | Y | 30.02 | Y | -0.2 | [7 empty] | Y | Y | Y | Y | 200 | 0.48 | 59 | 101508 | 94130 | 6770 | 16000 | 5 | 1 |  | 2018-11-28 15:07 | 1559 | 102 |  | 20 | [16 empty] | 100.6 | 75 | 0 | 0 | 0 |  | 400 | 400 | 선택 | 해제 | 0 | 0 | 0 |  | 400 | 400 | 선택 | 해제 | 해제 | 미정 | 미정 | 선택 | 미정 |  | 미정 | BT180180 | H
B49325 | 2018-11-28 | 2 | C |  | 7 | A | 42CRMOS4HH2 | 소입성보증강 | D | BM#1 | 1573 | 47 | 1657 | 1556 | 43 | 8500 |  | 1 | 0.35 | 19 |  | 0 | 1565 | 1646 | 0 | 0.33 | 0 | 19 | 55 | 31 | Y |  | 2018-11-28 15:37 | 73 | 1134 | 22 | 21 | 27 | 29 | 31 | 31 | 31 | 31 | 30 | 29 | 28 | 26 | 25 | 22 | 27 | 31 | 22 | 31 | -0.2 | Y | 44.98 | Y | -0.6 | [7 empty] | N | N | N | N | 150 | 0.48 | 67 | 42975 | 98690 | 310 | 15900 | 18 | 2 |  | 2018-11-28 15:44 | 1565 | 144 |  | 37 | 13 | *유사가종 연연주 혼탕부 ID:101.201 *STR#1.2 클로깅 발생 | [14 empty] | 43.83 | 100 | 0 | 0 | 0 |  | 650 |  | 선택 | 선택 | 0 | 0 | 0 |  | 650 |  | 선택 | 선택 | 해제 | 미정 | 해제 | 해제 | 미정 |  | 미정 | RB180.00 | C
A49409 | 2018-11-28 | 1 | C |  | 29 | A | P-AE1055LSM | 탄소강 | G-AE1055LS | BM#2 | 1612 | 42 | 1593 | 1550 | 32 | 4900 |  | 3 | 0.28 | 25 |  | -1.6 | 1546 | 1593 | 0 | 21.62 |  | 36 | 6 | 65 | Y |  | 2018-11-28 16:09 | 62 | 1109 | 39 | 38 | 38 | 38 | 37 | 36 | 35 | 34 | 33 | 32 | 31 | 30 | 29 | 28 | 35 | 38 | 28 | 38 | -0.18 |  | 55.03 | Y | -0.2 | [7 empty] | Y | Y | Y | Y | 190 | 0.47 | 65 | 93049 | 100590 | 7010 | 15600 | 5 | 1 |  | 2018-11-28 16:16 | 1546 | 90 |  | 10 |  | *주입 후기 전공정 요청 감속주입 | [14 empty] | 86.48 | 72.73 | 0 | 0 | 0 |  | 400 | 400 | 선택 | 해제 | 0 | 0 | 0 |  | 400 | 400 | 선택 | 해제 | 해제 | 미정 | 미정 | 선택 | 미정 |  | 미정 | BT180180 | H
B49326 | 2018-11-28 | 2 | C |  | 8 | A | 42CRMOS4HH2 | 소입성보증강 | D | BM#1 | 1610 | 50 | 1645 | 1537 | 47 | 9400 |  | 1 | 0.38 | 18 |  | 0 | 1558 | 1638 | 0 | 0.32 | 0 | 31 | 30 | 99 | Y |  | 2018-11-28 16:49 | 66 | 1087 | 18 | 21 | 25 | 27 | 27 | 27 | 27 | 26 | 25 | 24 | 23 | 21 | 19 | 19 | 24 | 27 | 19 | 27 | -0.18 | Y | 45 | Y | -0.4 | [7 empty] | N | N | N | N | 140 | 0.51 | 61 | 85950 | 103260 | -1960 | 15800 | 18 | 2 |  | 2018-11-28 16:52 | 1558 | 151 |  | 33 | [16 empty] | 85.52 | 100 | 0 | 0 | 0 |  | 650 |  | 선택 | 선택 | 0 | 0 | 0 |  | 650 |  | 선택 | 선택 | 해제 | 미정 | 미정 | 미정 | 미정 |  | 미정 | RB180.00 | C
A49410 | 2018-11-28 | 1 | C |  | 30 | A | P-AE1055LSM | 탄소강 | G-AE1055LS | BM#2 | 1566 | 42 | 1594 | 1534 | 41 | 5200 |  | 3 | 0.28 | 25 |  | -1.45 | 1551 | 1594 | 0 | 23.14 |  | 29 | 40 | 82 | Y |  | 2018-11-28 17:12 | 67 | 1083 | 29 | 31 | 32 | 32 | 32 | 31 | 30 | 29 | 28 | 27 | 26 | 25 | 24 | 23 | 29 | 32 | 23 | 32 | -0.16 |  | 55.33 | Y | 0 | [7 empty] | Y | Y | Y | Y | 180 | 0.4 | 73 | 93049 | 96530 | 7120 | 14100 | 5 | 1 |  | 2018-11-28 17:23 | 1551 | 96 |  | 15 |  | *전공정 요청 10%이상 감속주입, 이상공정 등록 및 생관통보 | [14 empty] | 89.77 | 72.73 | 0 | 0 | 0 |  | 400 | 400 | 선택 | 해제 | 0 | 0 | 0 |  | 400 | 400 | 선택 | 해제 | 해제 | 미정 | 미정 | 선택 | 미정 |  | 미정 | BT180180 | H
B49327 | 2018-11-28 | 2 | C |  | 9 | A | 42CRMOS4HH2 | 소입성보증강 | D | BM#1 | 1608 | 50 | 1654 | 1586 | 41 | 8300 |  | 1 | 0.38 | 18 |  | -2.97 | 1571 | 1660 | 0 | 0.35 | 0 | 35 | 1 | 10629 |  |  | 2018-11-28 17:53 | 79 | 1174 | 15 | 18 | 22 | 26 | 27 | 28 | 28 | 28 | 27 | 26 | 25 | 23 | 21 | 21 | 24 | 28 | 21 | 28 | -0.2 | Y | 34.98 | Y | -0.4 | [8 empty] | N | N |  | 130 | 0.51 | 60 | 103140 | 97290 | 1160 | 15200 | 18 | 2 |  | 2018-11-28 18:00 | 1571 | 147 |  | 33 | [16 empty] | 105.24 | 100 | 0 | 0 | 0 |  | 650 |  | 선택 | 선택 | 0 | 0 | 0 |  | 650 |  | 선택 | 선택 | 해제 | 미정 | 미정 | 미정 | 미정 |  | 미정 | RB180.00 | C
A49411 | 2018-11-28 | 1 | C |  | 31 | A | P-AE1055LSM | 탄소강 | G-AE1055LS | BM#2 | 1558 | 42 | 1589 | 1532 | 37 | 5300 |  | 3 | 0.28 | 25 |  | -1.1 | 1557 | 1589 | 0 | 17.05 |  | 11 | 28 | 72 | Y |  | 2018-11-28 18:12 | 73 | 1071 | 21 | 24 | 27 | 29 | 30 | 30 | 31 | 31 | 30 | 29 | 29 | 28 | 28 | 27 | 28 | 31 | 27 | 30 | -0.1 | Y | 40 | Y | 0 | [7 empty] | Y | Y | Y | Y | 230 | 0.4 | 73 | 152262 | 96530 | 7620 | 15400 | 5 | 1 |  | 2018-11-28 18:22 | 1557 | 112 |  | 32 |  | *전공정 요청 10%이상 감속주입, 이상공정 등록 및 생관통보 *연연주 혼탕부 성분확인 ID:307~309,407~409 | [14 empty] | 146.19 | 100 | 0 | 0 | 0 |  | 400 | 400 | 선택 | 해제 | 0 | 0 | 0 |  | 400 | 400 | 선택 | 해제 | 해제 | 미정 | 미정 | 선택 | 선택 | 9 | 미정 | BT180180 | H
B49328 | 2018-11-28 | 2 | C | TUNDISH교체전 | 10 | A | 42CRMOS4HH2 | 소입성보증강 | D | BM#1 | 1579 | 53 | 1646 | 1570 | 45 | 8300 |  | 1 | 0.36 | 19 |  | -2.27 | 1568 | 1648 | 0 | 0.33 | 0 | 23 | 20 | 94 | Y |  | 2018-11-28 19:01 | 76 | 1091 | 19 | 29 | 34 | 37 | 38 | 38 | 38 | 37 | 36 | 35 | 34 | 32 | 31 | 31 | 34 | 38 | 31 | 38 | -0.17 | Y | 40 | Y | -0.2 | [7 empty] | N | N | N | N | 120 | 0.5 | 63 | 119145 | 102430 | 920 | 2000 | 18 | 2 |  | 2018-11-28 19:04 | 1568 | 144 |  | 25 |  |  | 2183CD896BDB4903ABA34F7BEA329DEF | 829186D7039943B88962C61F0B3996D9 | C2C256A1777C4936838B13E5A1BAFA89 | [11 empty] | 115.28 | 100 | 0 | 2920 | 0 |  | 650 |  | 선택 | 선택 | 0 | 2520 | 0 |  | 650 |  | 선택 | 선택 | 해제 | 미정 | 미정 | 미정 | 미정 |  | 미정 | RB180.00 | C
A49412 | 2018-11-28 | 1 | C |  | 32 | A | P-AE1055LS | 탄소강 | G-AE1055LS | BM#2 | 1563 | 43 | 1591 | 1538 | 40 | 6100 |  | 3 | 0.28 | 25 |  | -1.58 | 1545 | 1591 | 0 | 14.59 |  | 10 | 25 | 84 | Y |  | 2018-11-28 19:40 | 60 | 1087 | 25 | 28 | 29 | 30 | 30 | 29 | 29 | 28 | 27 | 26 | 25 | 24 | 23 | 22 | 26 | 30 | 22 | 29 | -0.14 | Y | 57.08 | Y | 0 | [7 empty] | Y | Y | Y | Y | 220 | 0.4 | 76 | 50754 | 100210 | 7240 | 15400 | 5 | 1 |  | 2018-11-28 19:53 | 1545 | 105 |  | 21 |  | *전공정 요청 10%이상 감속주입, 이상공정 등록 및 생관통보 *연연주 혼탕부 성분확인 ID:301.401 | [14 empty] | 47.32 | 100 | 0 | 0 | 0 |  | 650 | 400 | 선택 | 해제 | 0 | 0 | 0 |  | 650 | 400 | 선택 | 해제 | 해제 | 미정 | 미정 | 선택 | 미정 |  | 미정 | BT180180 | H
B49329 | 2018-11-28 | 2 | C | TUNDISH교체 | 1 | A | SM35CM4 | 탄소강 | B | BM#1 | 1628 | 52 | 1656 | 1585 | 43 | 7700 |  | 1 | 0.34 | 20 |  | 0 | 1589 | 1662 | 0.13 | 0 | 0 | 1 | 9 | 107 | Y |  | 2018-11-28 20:07 | 87 | 1068 | -15 | 19 | 20 | 23 | 26 | 29 | 31 | 32 | 32 | 32 | 32 |  |  | 32 | 26 | 32 | 32 | 32 | 0 |  | 15.02 | Y | 0 | 1.2 | 2.7 | 2.7 | 1.45 |  |  |  | N | N | N | N | 150 | 0.48 | 59 | 84590 | 96000 | 5450 | 15900 | 7 | 1 |  | 2018-11-28 20:12 | 1589 | 159 |  | 48 | 15 | *T/D플럭스 유15 용120KG *Hydris 수소 기준 초과(10분)ID:101.102.201.202 | [14 empty] | 84.25 | 100 | 700 | 0 | 0 |  | 650 |  | 선택 | 해제 | 700 | 0 | 0 |  | 650 |  | 선택 | 해제 | 해제 | 미정 | 선택 | 미정 | 미정 |  | 미정 | BT180180 | H
A49413 | 2018-11-28 | 1 | D |  | 33 | A | P-AE1055LS | 탄소강 | G-AE1055LS | BM#2 | 1567 | 48 | 1592 | 1536 | 42 | 6800 |  | 3 | 0.29 | 25 |  | -1.35 | 1553 | 1592 | 0 | 13.7 |  | 36 | 7 | 91 | Y |  | 2018-11-28 20:50 | 68 | 1108 | 25 | 26 | 27 | 28 | 28 | 27 | 27 | 26 | 26 | 25 | 25 | 25 | 24 | 24 | 26 | 28 | 24 | 27 | -0.1 | Y | 41.07 | Y | 0 | [7 empty] | Y | Y | Y | Y | 210 | 0.47 | 61 | 101508 | 99930 | 7470 | 14200 | 5 | 1 | 10 | 2018-11-28 21:23 | 1553 | 122 |  | 34 |  | *주입 초기 전공정 요청 감속주입 | [14 empty] | 94.82 | 100 | 0 | 0 | 0 |  | 650 | 400 | 선택 | 해제 | 0 | 0 | 0 |  | 650 | 400 | 선택 | 해제 | 해제 | 미정 | 미정 | 선택 | 미정 |  | 미정 | BT180180 | H
B49330 | 2018-11-28 | 2 | D |  | 2 | A | SM35CM4 | 탄소강 | B | BM#1 | 1586 | 46 | 1645 | 1537 | 40 | 7100 |  | 1 | 0.34 | 13 |  | 0 | 1573 | 1631 | 0.1 | 0 | 0 | 31 | 31 | 51 |  |  | 2018-11-28 21:16 | 71 | 1094 | 31 | 27 | 25 | 24 | 22 | 21 | 20 | 20 | 19 | 17 | 15 | 15 | 12 | 12 | 21 | 25 | 12 | 0 | -0.26 |  | 49.98 | Y | -0.6 | [8 empty] | N | N |  | 140 | 0.51 | 60 | 101508 | 99270 | 1780 | 15700 | 7 | 1 |  | 2018-11-28 21:28 | 1573 | 147 |  | 39 | 13 | [15 empty] | 101.46 | 100 | 0 | 0 | 0 |  | 650 |  | 선택 | 해제 | 0 | 0 | 0 |  | 650 |  | 선택 | 해제 | 해제 | 미정 | 선택 | 미정 | 미정 |  | 미정 | BT180180 | H
A49414 | 2018-11-28 | 1 | D |  | 34 | A | P-AE1055LS | 탄소강 | G-AE1055LS | BM#2 | 1562 | 44 | 1589 | 1532 | 38 | 6500 |  | 3 | 0.29 | 25 |  | 0 | 1589 | 1589 | 0 | 22.61 |  | 29 | 41 | 84 | Y |  | 2018-11-28 22:11 | 104 | 1084 | 20 | 20 | 23 | 28 | 29 | 32 | 33 | 34 | 34 | 33 | 33 | 32 | 31 | 29 | 31 | 34 | 29 | 33 | -0.12 | Y | 42.7 | Y | -0.2 | [7 empty] | Y | Y | Y | Y | 180 | 0.48 | 62 | 101508 | 99720 | 6980 | 15800 | 5 | 1 |  | 2018-11-28 22:18 | 1585 | 101 |  | 17 | [16 empty] | 95.63 | 100 | 0 | 0 | 0 |  | 650 | 400 | 선택 | 해제 | 0 | 0 | 0 |  | 650 | 400 | 선택 | 해제 | 해제 | 미정 | 미정 | 선택 | 미정 |  | 미정 | BT180180 | H
B49331 | 2018-11-28 | 2 | D |  | 3 | B | SM35CM4 | 탄소강 | B | BM#1 | 1586 | 40 | 1635 | 1535 | 36 | 6900 |  | 1 | 0.34 | 17 |  | -2.91 | 1578 | 1638 | 0.11 | 0 | 0 | 35 | 2 | 54 | Y |  | 2018-11-28 22:13 | 76 | 1081 | 10 | 7 | 11 | 13 | 13 | 14 | 15 | 15 | 14 | 13 | 11 | 11 |  | 11 | 12 | 15 | 11 | 13 | -0.05 | Y | 24.93 | Y | 0 | [7 empty] | N | N | N | N | 130 | 0.52 | 56 | 84590 | 92340 | 5560 | 14000 | 7 | 1 |  | 2018-11-28 22:15 | 1578 | 143 |  | 43 | [16 empty] | 87.16 | 100 | 0 | 0 | 0 |  | 650 |  | 선택 | 해제 | 0 | 0 | 0 |  | 650 |  | 선택 | 해제 | 해제 | 미정 | 미정 | 미정 | 미정 |  | 미정 | BT180180 | H
A49415 | 2018-11-28 | 1 | D |  | 35 | A | P-AE1055LS | 탄소강 | G-AE1055LS | BM#2 | 1600 | 42 | 1585 | 1542 | 31 | 4900 |  | 3 | 0.29 | 25 |  | -1.35 | 1545 | 1585 | 0 | 32.32 |  | 11 | 29 | 93 | Y |  | 2018-11-28 23:08 | 60 | 1108 | 28 | 29 | 30 | 31 | 30 | 30 | 29 | 28 | 27 | 27 | 26 | 25 | 25 | 25 | 28 | 31 | 25 | 30 | -0.13 | Y | 45 | Y | 0 | [7 empty] | Y | Y | Y | Y | 230 | 0.48 | 61 | 101508 | 97230 | 7070 | 15000 | 5 | 1 | 10 | 2018-11-28 23:16 | 1545 | 101 |  | 25 | [16 empty] | 98.65 | 100 | 0 | 0 | 0 |  | 650 | 400 | 선택 | 해제 | 0 | 0 | 0 |  | 650 | 400 | 선택 | 해제 | 해제 | 미정 | 미정 | 선택 | 미정 |  | 미정 | BT180180 | H
B49332 | 2018-11-28 | 2 | D |  | 4 | A | SM35C | 탄소강 | B | BM#1 | 1595 | 48 | 1624 | 1546 | 43 | 7600 |  | 1 | 0.35 | 14 |  | 0 | 1571 | 1639 | 0.14 | 0 | 0 | 23 | 21 | 41 | Y |  | 2018-11-28 23:12 | 70 | 1096 | 8 | 18 | 21 | 25 | 25 | 24 | 25 | 24 | 24 | 23 | 22 | 21 | 21 | 21 | 22 | 25 | 21 | 25 | -0.09 | Y | 44.98 | Y | 0 |  |  |  | 2.02 |  |  |  | N | N | N | N | 120 | 0.52 | 61 | 95616 | 104040 | 2560 | 15000 | 7 | 1 |  | 2018-11-28 23:20 | 1571 | 143 |  | 42 | [16 empty] | 90.55 | 100 | 0 | 0 | 0 |  | 650 |  | 선택 | 해제 | 0 | 0 | 0 |  | 650 |  | 선택 | 해제 | 해제 | 미정 | 미정 | 미정 | 미정 |  | 미정 | RB160.00 | C
A49416 | 2018-11-28 | 1 | D |  | 36 | A | P-AE1055LS | 탄소강 | G-AE1055LS | BM#2 | 1643 | 40 | 1606 | 1574 | 33 | 4100 |  | 3 | 0.29 | 25 |  | -1.48 | 1558 | 1606 | 0 | 35.94 |  | 10 | 26 | 76 | Y |  | 2018-11-29 00:17 | 73 | 1089 | 24 | 30 | 34 | 37 | 38 | 38 | 37 | 37 | 37 | 36 | 35 | 35 | 35 | 35 | 35 | 38 | 35 | 37 | -0.04 | Y | 41.37 | Y | 0 | [7 empty] | Y | Y | Y | Y | 220 | 0.48 | 62 | 101508 | 97980 | 7070 | 14400 | 5 | 1 | 10 | 2018-11-29 00:24 | 1558 | 107 |  | 20 | [16 empty] | 98.27 | 100 | 0 | 0 | 0 |  | 650 | 400 | 선택 | 해제 | 0 | 0 | 0 |  | 650 | 400 | 선택 | 해제 | 해제 | 미정 | 미정 | 선택 | 미정 |  | 미정 | BT180180 | H
B49333 | 2018-11-28 | 2 | D |  | 5 | A | SM35C | 탄소강 | B | BM#1 | 1550 | 44 | 1647 | 1534 | 32 | 6300 |  | 1 | 0.35 | 17 |  | -1.89 | 1587 | 1627 | 0.07 | 0 | 0 | 1 | 10 | 27 | Y |  | 2018-11-29 00:19 | 86 | 1089 | 18 | 27 | 30 | 32 | 32 | 32 | 32 | 32 | 31 | 30 | 29 | 28 |  | 28 | 29 | 32 | 28 | 32 | -0.1 | Y | 40 | Y | -0.2 | [7 empty] | N | N | N | N | 110 | 0.5 | 58 | 92188 | 91810 | 3390 | 15300 | 7 | 1 |  | 2018-11-29 00:22 | 1587 | 130 |  | 38 | 16 | [15 empty] | 97.97 | 100 | 0 | 0 | 0 |  | 650 |  | 선택 | 해제 | 0 | 0 | 0 |  | 650 |  | 선택 | 해제 | 해제 | 미정 | 미정 | 미정 | 미정 |  | 미정 | RB120.00 | C
A49417 | 2018-11-28 | 1 | D |  | 37 | A | P-AE1055LS | 탄소강 | G-AE1055LS | BM#2 | 1587 | 43 | 1592 | 1533 | 34 | 5300 |  | 3 | 0.29 | 25 |  | -1.36 | 1553 | 1592 | 0 | 31.92 |  | 36 | 8 | 61 | Y |  | 2018-11-29 01:14 | 68 | 1089 | 33 | 32 | 31 | 31 | 31 | 30 | 29 | 29 | 28 | 27 | 27 | 26 | 26 | 26 | 29 | 31 | 26 | 31 | -0.1 |  | 50 | Y | 0 | [7 empty] | Y | Y | Y | Y | 230 | 0.48 | 61 | 101508 | 97660 | 7040 | 13200 | 5 | 1 | 10 | 2018-11-29 01:21 | 1553 | 110 |  | 29 | [16 empty] | 98.08 | 100 | 0 | 0 | 0 |  | 650 | 400 | 선택 | 해제 | 0 | 0 | 0 |  | 650 | 400 | 선택 | 해제 | 해제 | 미정 | 미정 | 선택 | 미정 |  | 미정 | BT180180 | H
B49334 | 2018-11-28 | 2 | D |  | 6 | A | SM35C | 탄소강 | B | BM#1 | 1610 | 49 | 1637 | 1567 | 46 | 6900 |  | 1 | 0.35 | 15 |  | 0 | 1587 | 1631 | 0.08 | 0 | 0 | 31 | 32 | 40 | Y |  | 2018-11-29 01:35 | 86 | 1089 | 22 | 30 | 34 | 35 | 35 | 34 | 32 | 32 | 32 | 30 | 29 | 29 | 27 | 27 | 31 | 35 | 27 | 32 | -0.18 | Y | 45 | Y | -0.4 | [7 empty] | N | N | N | N | 100 | 0.5 | 64 | 92763 | 104650 | 1250 | 16200 | 7 | 1 |  | 2018-11-29 01:39 | 1587 | 117 |  | 21 | [16 empty] | 87.8 | 100 | 0 | 0 | 0 |  | 650 |  | 선택 | 해제 | 0 | 0 | 0 |  | 650 |  | 선택 | 해제 | 해제 | 미정 | 미정 | 미정 | 미정 |  | 미정 | BM510510 | C
A49418 | 2018-11-28 | 1 | D |  | 38 | A | P-AE1055LS | 탄소강 | G-AE1055LS | BM#2 | 1596 | 50 | 1594 | 1527 | 35 | 5500 |  | 3 | 0.29 | 25 |  | -1.38 | 1552 | 1594 | 0 | 33.72 |  | 29 | 42 | 70 | Y |  | 2018-11-29 02:25 | 67 | 1090 | 24 | 29 | 32 | 33 | 33 | 33 | 33 | 32 | 31 | 31 | 30 | 30 | 30 | 30 | 31 | 33 | 30 | 33 | -0.06 | Y | 45.17 | Y | 0 | [7 empty] | Y | Y | Y | Y | 220 | 0.48 | 63 | 93049 | 99660 | 7040 | 14900 | 5 | 1 | 10 | 2018-11-29 02:28 | 1552 | 114 |  | 22 |  | * STR#2기 침적노즐 침적부위 절손되어 #2기ID전체 이상재등록 및 냉재전환 통보 함. * STR#2기 한줄종료:03시57분 | E2167A881B854621AAC699CB9363F959 |  | A2315367111247DE89B515EFA5C79C86 | [11 empty] | 88.37 | 100 | 0 | 0 | 0 |  | 650 | 400 | 선택 | 해제 | 0 | 4180 | 0 |  | 650 | 400 | 선택 | 해제 | 해제 | 미정 | 미정 | 선택 | 선택 | 7 | 미정 | BT180180 | C
B49335 | 2018-11-28 | 2 | D |  | 7 | A | SM35C | 탄소강 | B | BM#1 | 1558 | 36 | 1635 | 1515 | 32 | 5800 |  | 1 | 0.36 | 16 |  | 0 | 1634 | 1634 | 0.08 | 0 | 0 | 35 | 3 | 57 | Y |  | 2018-11-29 02:16 | 133 | 1088 | 24 | 22 | 23 | 25 | 26 | 26 | 26 | 26 | 27 | 26 | 24 |  |  | 24 | 25 | 27 | 24 | 26 | -0.06 | Y | 10.02 | Y | -0.4 | [7 empty] | N | N | N | N | 150 | 0.5 | 54 | 92176 | 84630 | 3620 | 14000 | 7 | 1 |  | 2018-11-29 02:20 | 1585 | 123 |  | 46 | [16 empty] | 104.15 | 100 | 0 | 0 | 0 |  | 650 |  | 선택 | 해제 | 0 | 0 | 0 |  | 650 |  | 선택 | 해제 | 해제 | 미정 | 미정 | 미정 | 미정 |  | 미정 | RB100.00 | C
B49336 | 2018-11-28 | 2 | D |  | 8 | A | SM35C | 탄소강 | B | BM#1 | 1569 | 42 | 1587 | 1545 | 37 | 6000 |  | 1 | 0.36 | 15 |  | -2.23 | 1568 | 1613 | 0.08 | 0 | 0 | 23 | 22 | 42 | Y |  | 2018-11-29 03:28 | 67 | 1089 | 17 | 22 | 21 | 21 | 21 | 21 | 20 | 19 | 19 | 18 | 17 | 16 | 15 | 15 | 19 | 21 | 15 | 21 | -0.12 |  | 50 | Y | -0.2 | [7 empty] | N | N | N | N | 140 | 0.51 | 60 | 92146 | 98500 | 6250 |  | 7 | 1 |  | 2018-11-29 03:34 | 1568 | 115 |  | 29 | [16 empty] | 89.46 | 100 | 0 | 0 | 0 |  | 650 |  | 선택 | 해제 | 0 | 0 | 0 |  | 650 |  | 선택 | 해제 | 해제 | 미정 | 미정 | 미정 | 선택 | 7 | 미정 | RB190.00 | C
A49419 | 2018-11-28 | 1 | D | TUNDISH교체전 | 39 | A | P-AE1055LS | 탄소강 | G-AE1055LS | BM#2 | 1572 | 40 | 1594 | 1515 | 36 | 5400 |  | 3 | 0.29 | 25 |  | -1.33 | 1551 | 1594 | 0 | 39.6 |  | 11 | 30 | 73 | Y |  | 2018-11-29 03:32 | 66 | 1088 | 29 | 30 | 31 | 31 | 31 | 31 | 31 | 31 | 30 | 30 | 30 | 30 | 30 | 13 | 24 | 31 | 13 | 31 | -0.2 | Y | 92.08 | Y | 0 | [7 empty] | Y | Y | N | Y | 210 | 0.49 | 99 | 59213 | 72380 | 28970 | 7000 | 5 | 1 | 10 | 2018-11-29 03:38 | 1551 | 107 |  | 21 |  | * STR#1기 클로깅 발생 감속주입 으로 정속유지 불가 ID:302~307 이상재등록. * 한줄조업 ΔT낮고 클로깅 발생으로 래들 조기교체 25톤 내리고 정상 램핑 다운불가 TAIL 추가 절단 함. * T/D 잔강 7톤 남김. | 13A01B7E85EF4E378C55286AE0983E44 | 9D809578D2374139A3657C88798BE292 | [12 empty] | 59.04 | 100 | 0 | 4202 | 0 |  | 650 | 400 | 선택 | 해제 | 0 | 0 | 0 |  |  |  | 선택 | 해제 | 해제 | 미정 | 미정 | 선택 | 미정 |  | 미정 | BT180180 | C
B49337 | 2018-11-28 | 2 | D |  | 9 | A | SM35C | 탄소강 | B | BM#1 | 1574 | 35 | 1596 | 1534 | 32 | 6000 |  | 1 | 0.35 | 15 |  | 0 | 1573 | 1618 | 0.07 | 0 | 0 | 1 | 11 | 45 | Y |  | 2018-11-29 04:17 | 72 | 1089 | 12 | 17 | 18 | 20 | 19 | 20 | 20 | 20 | 19 | 18 | 17 | 16 | 15 | 15 | 18 | 20 | 15 | 20 | -0.11 | Y | 45 | Y | -0.2 | [7 empty] | N | N | N | N | 130 | 0.52 | 60 | 166147 | 103080 | 1020 | 13900 | 7 | 1 |  | 2018-11-29 04:29 | 1573 | 119 |  | 42 |  | *유사강종 연연주 혼탕부 성분 확인 ID:108~110.208~210 | [14 empty] | 161 | 100 | 0 | 0 | 0 |  | 650 |  | 선택 | 해제 | 0 | 0 | 0 |  | 650 |  | 선택 | 해제 | 해제 | 미정 | 미정 | 미정 | 미정 |  | 미정 | BT180180 | C
B49338 | 2018-11-28 | 2 | A | TUNDISH교체전 | 10 | A | SM30C | 탄소강 | SM45C | BM#1 | 1565 | 41 | 1595 | 1545 | 37 | 6500 |  | 1 | 0.35 | 15 |  | -2.48 | 1578 | 1635 | 0.07 | 0 | 0 | 31 | 33 | 40 | Y |  | 2018-11-29 05:29 | 73 | 1091 | 6 | 19 | 24 | 28 | 28 | 28 | 27 | 26 | 25 | 25 | 24 |  |  | 24 | 24 | 28 | 24 | 28 | -0.11 | Y | 34.98 | Y | -0.2 | [7 empty] | N | N | N | N | 120 | 0.51 | 58 | 72550 | 99140 | 3160 | 2000 | 7 | 1 |  | 2018-11-29 05:32 | 1578 | 123 |  | 35 |  | *유사강종 연연주 혼탕부 성분확인 ID: 101.201 | E52BD49504BB4419A515A30BB3506AF0 | 93DDED7B7123416D96DF7BA49B9FA5D8 |  | 13071C5C8CE845349FC4CCCD1511501F | [10 empty] | 70.75 | 100 | 0 | 2700 | 0 |  | 650 |  | 선택 | 해제 | 0 | 2680 | 0 |  | 650 |  | 선택 | 해제 | 해제 | 미정 | 미정 | 미정 | 미정 |  | 미정 | RB105.00 | C
A49420 | 2018-11-28 | 1 | A | TUNDISH교체 | 1 | A | AE1055LS | 탄소강 | G-AE1055LS | BM#2 | 1568 | 48 | 1596 | 1522 | 41 | 6100 |  | 3 | 0.29 | 25 |  | -1.77 | 1586 | 1639 | 0 | 29.64 |  | 10 | 27 | 76 | Y |  | 2018-11-29 04:57 | 102 | 1088 | -455 | -196 | 33 | 36 | 31 | 33 | 33 | 37 | 40 | 41 | 43 | 45 | 46 | 42 | 41 | 46 | 42 | 45 | -0.13 |  | 30.88 | Y | -0.2 |  | 1.69 | 1.56 |  |  |  |  | N | N | N | N | 230 | 0.36 | 79 | 100119 | 100500 | 6500 |  | 6 | 2 |  | 2018-11-29 05:08 | 1586 | 183 |  | 69 |  | *T/D 교체 슬리브롱노즐사용 *L/D첫 HEAT 생왕겨 투입 *T/D 플럭스 225/15KG *정속미준수 이상공정등록 및 생관통보 *전공정 요청 10%이상 감속주입 이상공정등록 및 생관통보 *0.40미만 작업 ID 304~306 // 404~406 이상재 등록 및 생관통보 *0.40미만 작업 S/R 미적용 사무실협의. 이상공정등록 및 생관통보 *STR#2 스타트 06시09분 |  | 3BEBD334CD6B4CB1B39E91A8324BC153 | [12 empty] | 93.57 | 100 | 1500 | 0 | 0 |  | 400 | 400 | 선택 | 해제 | 1500 | 0 | 0 |  | 400 | 400 | 선택 | 해제 | 해제 | 미정 | 미정 | 선택 | 미정 |  | 미정 | BT180180 | H
B49339 | 2018-11-28 | 2 | A | TUNDISH교체 | 1 | A | 16MNCR5HM | 소입성보증강 | C1 | BM#1 | 1614 | 53 | 1674 | 1557 | 45 | 9300 |  | 1 | 0.4 | 21 |  | -2.44 | 1592 | 1665 | 0 | 0.65 | 0 | 35 | 4 | 49 | Y |  | 2018-11-29 07:02 | 79 | 1088 | 14 | 13 | 17 | 21 | 23 | 24 | 24 | 25 | 25 |  |  |  |  | 25 | 21 | 25 | 25 | 0 | 0 |  | 4.98 | Y | 0 |  | 2.86 | 2.86 | 2.07 |  |  |  | N | N | N | N | 150 | 0.51 | 53 | 101508 | 93610 | 1090 | 14350 | 8 | 2 |  | 2018-11-29 07:06 | 1592 | 147 |  | 25 |  | *T/D가열온도:자동-1379`.수동건-1371`.무예열 침적노즐.T/D FLUX 유:15,용:120 *첫Heat 수소측정치 OVER되어 이상재 등록및 생관통보-ID:101.102.201.202 | [14 empty] | 107.93 | 100 | 1000 | 0 | 0 |  | 450 |  | 선택 | 선택 | 1000 | 0 | 0 |  | 450 |  | 선택 | 선택 | 해제 | 미정 | 미정 | 미정 | 선택 |  | 미정 | BT180180 | H
A49422 | 2018-11-28 | 1 | A |  | 2 | A | AE1055LS | 탄소강 | G-AE1055LS | BM#2 | 1591 | 81 | 1556 | 1501 | 37 | 6400 |  | 3 | 0.3 | 25 |  | -0.41 | 1544 | 1556 | 0 | 17.88 |  | 29 | 43 | 74 | Y |  | 2018-11-29 07:20 | 60 | 1089 | 41 | 38 | 35 | 33 | 32 | 31 | 30 | 29 | 28 | 27 | 26 | 26 | 25 | 25 | 31 | 35 | 25 | 0 | -0.2 |  | 49.98 | Y | -0.2 | [7 empty] | Y | Y | Y | Y | 220 | 0.47 | 64 | 101508 | 99250 | 6850 | 15700 | 6 | 2 |  | 2018-11-29 07:22 | 1544 | 129 |  | 9 |  | *전공정지연 감속주입(정속미준수 이상공정 등록) *10% 이상 감속주입 이상공정등록 및 생관통보 *STR#1,2 과압으로 S/R 해지후 재적용 | [14 empty] | 95.67 | 100 | 0 | 0 | 0 |  | 400 | 400 | 선택 | 해제 | 0 | 0 | 0 |  | 400 | 400 | 선택 | 해제 | 해제 | 미정 | 미정 | 선택 | 미정 |  | 미정 | BT180180 | C
B49340 | 2018-11-29 | 2 | A |  | 2 | A | 16MNCR5HM | 소입성보증강 | C1 | BM#1 | 1585 | 40 | 1656 | 1565 | 32 | 6700 |  | 1 | 0.3 | 16 |  | -2.67 | 1563 | 1639 | 0 | 0.55 | 0 | 23 | 23 | 73 | Y |  | 2018-11-29 08:00 | 50 | 1130 | 20 | 17 | 15 | 13 | 12 | 10 | 10 | 9 | 7 | 6 | 4 |  |  | 4 | 11 | 15 | 4 | 0 | -0.27 |  | 40.02 | Y | -0.4 | [7 empty] | N | N | N | N | 140 | 0.54 | 52 | 84590 | 95920 | 1080 | 15650 | 8 | 2 |  | 2018-11-29 08:03 | 1563 | 121 |  | 23 | [16 empty] | 87.61 | 100 | 0 | 0 | 0 |  | 450 |  | 선택 | 선택 | 0 | 0 | 0 |  | 450 |  | 선택 | 선택 | 해제 | 미정 | 미정 | 미정 | 미정 |  | 미정 | BT180180 | H
A49423 | 2018-11-29 | 1 | A |  | 3 | A | AE1055LS | 탄소강 | G-AE1055LS | BM#2 | 1575 | 40 | 1600 | 1560 | 28 | 4200 |  | 3 | 0.29 | 26 |  | -1.43 | 1556 | 1600 | 0 | 23.22 |  | 11 | 31 | 70 | Y |  | 2018-11-29 08:11 | 72 | 1138 | 24 | 28 | 31 | 32 | 33 | 33 | 33 | 32 | 31 | 31 | 30 | 29 | 28 | 28 | 30 | 33 | 28 | 33 | -0.11 | Y | 45 | Y | 0 | [7 empty] | Y | Y | Y | Y | 210 | 0.43 | 67 | 152262 | 94400 | 6600 | 16100 | 6 | 2 |  | 2018-11-29 08:19 | 1556 | 105 |  | 26 |  | * 전공정 작업지연 감속주입 요청 10%이상 감속 및 정속 미준수 이상공정 등록 및 생관통보 * 연연주 혼탕부 ID : 307~309//407~409 | [14 empty] | 150.75 | 100 | 0 | 0 | 0 |  | 400 | 400 | 선택 | 해제 | 0 | 0 | 0 |  | 400 | 400 | 선택 | 해제 | 해제 | 미정 | 미정 | 선택 | 미정 |  | 미정 | BT180180 | C
B49341 | 2018-11-29 | 2 | A | 연주종료 | 3 | A | 16MNCR5HM | 소입성보증강 | C1 | BM#1 | 1605 | 50 | 1667 | 1576 | 38 | 7300 |  | 1 | 0.32 | 17 |  | -2.66 | 1581 | 1652 | 0 | 0.37 | 0 | 1 | 12 | 65 | Y |  | 2018-11-29 09:07 | 68 | 1125 | 0 | 17 | 26 | 30 | 32 | 33 | 32 | 32 | 31 | 30 |  |  |  | 30 | 27 | 33 | 30 | 32 | -0.06 | Y | 19.98 | Y | -0.2 | [7 empty] | N | N | N | N | 130 | 0.53 | 55 | 87204 | 95720 | 1680 | 1600 | 8 | 2 |  | 2018-11-29 09:08 | 1581 | 120 |  | 12 |  | *연주종료 10:32 | 8844861A2B8D45619B66D7F38488EB1D | A918AB7CE88A44AF9E96F9229AD24ADB | 241830EE2EBE4D6E8609CFED26F2B235 |  |  | 85FD50096D824B1989F561629E7992B9 |  |  |  | A15BACBC918D4616AF6641DEDEF2CFF9 |  |  |  |  | 84.26 | 100 | 0 | 3100 | 0 |  | 450 |  | 선택 | 선택 | 0 | 3100 | 0 |  | 450 |  | 선택 | 선택 | 해제 | 미정 | 미정 | 미정 | 미정 |  | 미정 | BT180180 | H
A49424 | 2018-11-29 | 1 | A |  | 4 | A | P-AE1055LS | 탄소강 | G-AE1055LS | BM#2 | 1565 | 43 | 1605 | 1537 | 38 | 5300 |  | 3 | 0.29 | 29 |  | -1.41 | 1555 | 1605 | 0 | 25.79 |  | 36 | 10 | 52 | Y |  | 2018-11-29 09:24 | 70 | 1127 | 25 | 27 | 29 | 30 | 31 | 30 | 30 | 29 | 29 | 28 | 27 | 27 | 26 | 26 | 28 | 31 | 26 | 30 | -0.11 | Y | 45 | Y | 0 | [7 empty] | Y | Y | Y | Y | 200 | 0.4 | 69 | 50754 | 91640 | 6210 | 16200 | 6 | 2 |  | 2018-11-29 09:28 | 1555 | 116 |  | 23 |  | * 유사강종 연연주 혼탕부 ID:301/401 이상재등록 * 전공정 지연 10%이상 감속주입 이상공정등록 및 생관통보 *전공정 지연 감속주입 정속미준수 이상공정등록 및 생관통보 | [14 empty] | 51.87 | 100 | 0 | 0 | 0 |  | 650 | 400 | 선택 | 해제 | 0 | 0 | 0 |  | 650 | 400 | 선택 | 해제 | 해제 | 미정 | 미정 | 선택 | 미정 |  | 미정 | BT180180 | H
A49425 | 2018-11-29 | 1 | A |  | 5 | A | P-AE1055LS | 탄소강 | G-AE1055LS | BM#2 | 9999 | 44 | 1607 | 1555 | 30 | 5600 |  | 3 | 0.29 | 27 |  | -0.95 | 1558 | 1588 | 0 | 25.7 |  | 31 | 34 | 94 | Y |  | 2018-11-29 10:44 | 73 | 1126 | 25 | 29 | 33 | 35 | 35 | 35 | 34 | 34 | 33 | 32 | 32 | 31 | 30 | 29 | 32 | 35 | 29 | 35 | -0.12 | Y | 49.98 | Y | -0.2 | [7 empty] | Y | Y | Y | Y | 190 | 0.46 | 65 | 84590 | 99870 | 6880 | 14800 | 6 | 2 |  | 2018-11-29 10:47 | 1558 | 107 |  | 15 |  | *전공정 지연 감속주입 정속미준수 이상공정등록 및 생관통보 | [14 empty] | 79.24 | 100 | 0 | 0 | 0 |  | 650 | 400 | 선택 | 해제 | 0 | 0 | 0 |  | 650 | 400 | 선택 | 해제 | 해제 | 미정 | 미정 | 선택 | 미정 |  | 미정 | BT180180 | C
A49426 | 2018-11-29 | 1 | A |  | 6 | A | P-AE1055LS | 탄소강 | G-AE1055LS | BM#2 | 1623 | 44 | 1591 | 1527 | 31 | 5000 |  | 3 | 0.29 | 25 |  | -1.38 | 1547 | 1591 | 0 | 24.66 |  | 29 | 44 | 84 | Y |  | 2018-11-29 11:46 | 62 | 1136 | 27 | 27 | 27 | 26 | 26 | 25 | 25 | 24 | 23 | 22 | 21 | 21 | 21 | 21 | 24 | 27 | 21 | 27 | -0.12 |  | 49.98 | Y | 0 | [7 empty] | Y | Y | Y | Y | 180 | 0.48 | 64 | 101508 | 99710 | 6990 | 15600 | 6 | 2 |  | 2018-11-29 11:47 | 1547 | 112 |  | 22 |  | *전공정 지연 정속 미준수 이상공정등록 및 생관통보 *주입 말 L/D 올리는 시간 지연 10%이상 감속 이상공정 등록 및 생관통보 | [14 empty] | 95.67 | 75 | 0 | 0 | 0 |  | 650 | 400 | 선택 | 해제 | 0 | 0 | 0 |  | 650 | 400 | 선택 | 해제 | 해제 | 미정 | 미정 | 선택 | 미정 |  | 미정 | BT180180 | C
A49427 | 2018-11-29 | 1 | C |  | 7 | A | P-AE1055LS | 탄소강 | G-AE1055LS | BM#2 | 1531 | 50 | 1595 | 1523 | 44 | 5200 |  | 3 | 0.3 | 27 |  | 48.04 | 1558 | 0 | 0 | 27.66 |  | 11 | 32 | 77 | Y |  | 2018-11-29 12:57 | 73 | 1129 | 19 | 29 | 36 | 40 | 41 | 41 | 41 | 41 | 40 | 39 | 39 | 38 | 37 | 37 | 37 | 41 | 37 | 41 | -0.1 | Y | 39.97 | Y | -0.2 | [7 empty] | Y | Y | Y | Y | 230 | 0.48 | 60 | 101508 | 95350 | 6550 | 15100 | 6 | 2 |  | 2018-11-29 13:08 | 1558 | 112 |  | 18 | [16 empty] | 99.62 | 75 | 0 | 0 | 0 |  | 650 | 400 | 선택 | 해제 | 0 | 0 | 0 |  | 650 | 400 | 선택 | 해제 | 해제 | 미정 | 미정 | 선택 | 미정 |  | 미정 | BT180180 | H
A49428 | 2018-11-29 | 1 | C | TUNDISH교체전 | 8 | B | P-AE1055LS | 탄소강 | G-AE1055LS | BM#2 | 1569 | 43 | 1599 | 1560 | 33 | 5400 |  | 3 | 0.3 | 25 |  | -1.63 | 1551 | 1599 | 0 | 30.24 |  | 36 | 11 | 74 | Y |  | 2018-11-29 13:54 | 66 | 1130 | 36 | 36 | 37 | 37 | 36 | 35 | 35 | 34 | 33 | 32 | 31 | 31 | 30 | 30 | 34 | 37 | 30 | 36 | -0.14 |  | 49.97 | Y | -0.2 | [7 empty] | Y | Y | N | M | 220 | 0.48 | 63 | 75987 | 99980 | 6970 | 2000 | 6 | 2 |  | 2018-11-29 14:07 | 1551 | 114 |  | 24 |  |  | E7A057A82BC847B285506E0B86AB69E5 | DEBA81F3FD9E4292AA0429A4923A32DE | FF3EF85FC59A44BA85CB0E5377143B27 | [11 empty] | 71.05 | 70 | 0 | 3628 | 0 |  | 650 | 400 | 선택 | 해제 | 0 | 3588 | 0 |  | 650 | 400 | 선택 | 해제 | 해제 | 미정 | 미정 | 선택 | 미정 |  | 미정 | BT180180 | H
A49429 | 2018-11-29 | 1 | C | TUNDISH교체 | 1 | A | FPA-SCM920PRH | 소입성보증강 | C | BM#2 | 1631 | 67 | 1641 | 1581 | 52 | 9100 |  | 3 | 0.3 | 20 |  | -1.33 | 1605 | 1641 | 0 | 24.77 |  | 31 | 35 | 56 | Y |  | 2018-11-29 15:04 | 100 | 1127 | -504 | -98 | 36 | 35 | 31 | 32 | 37 | 40 | 42 | 43 | 44 | 44 | 43 | 43 | 36 | 44 | 43 | 43 | 0 |  | 20 | Y | 0 |  | 2.39 | 2.39 |  |  |  |  | N | N | N | M | 150 | 0.45 | 63 | 99588 | 98010 | 9940 | 16000 | 12 | 1 |  | 2018-11-29 15:20 | 1605 | 145 |  | 41 |  | *T/D플럭스 120/15KG *롱노즈 실리부 부착 | [14 empty] | 93.33 | 75 | 718 | 0 | 0 |  | 650 | 300 | 선택 | 선택 | 719 | 0 | 0 |  | 650 | 300 | 선택 | 선택 | 선택 | 미정 | 미정 | 선택 | 미정 |  | 미정 | BT180180 | H
B49345 | 2018-11-29 | 2 | C |  | 2 | A | FPA-SCM920PRH | 소입성보증강 | C | BM#2 | 1608 | 59 | 1654 | 1566 | 55 | 9700 |  | 1 | 0.37 | 20 |  | 0 | 1564 | 1644 | 0 | 0.39 | 0 | 1 | 13 | 231 | Y |  | 2018-11-29 16:24 | 59 | 1092 | 42 | 33 | 26 | 22 | 19 | 17 | 15 | 13 | 12 | 13 | 11 | 10 | 8 | 8 | 19 | 26 | 8 | 0 | -0.36 |  | 50.07 | Y | -0.39 | [7 empty] | N | N | N | Y | 140 | 0.48 | 60 | 99588 | 95940 | 9260 | 15300 | 12 | 1 |  | 2018-11-29 16:28 | 1564 | 151 |  | 26 |  | *T/D온도 낮아서 L/D잔강 9톤 내림 | [14 empty] | 95.44 | 75 | 0 | 0 | 0 |  | 650 | 300 | 선택 | 선택 | 0 | 0 | 0 |  | 650 | 300 | 선택 | 선택 | 선택 | 미정 | 선택 | 미정 | 미정 |  | 미정 | BT180180 | H
B49346 | 2018-11-29 | 2 | C |  | 3 | A | FPA-SCM920PRH | 소입성보증강 | C | BM#2 | 1616 | 49 | 1654 | 1525 | 42 | 9700 |  | 1 | 0.35 | 20 |  | 0 | 1577 | 1656 | 0 | 0.38 | 0 | 10 | 29 | 103 | Y |  | 2018-11-29 17:25 | 72 | 1102 | 6 | 22 | 32 | 36 | 38 | 39 | 38 | 38 | 37 | 36 | 35 | 34 | 34 | 34 | 32 | 39 | 34 | 38 | -0.16 | Y | 31.48 | Y | 0 | [7 empty] | N | N | N | Y | 130 | 0.47 | 60 | 99588 | 93980 | 5070 | 14500 | 12 | 1 |  | 2018-11-29 17:35 | 1577 | 143 |  | 29 | [16 empty] | 100.59 | 75 | 0 | 0 | 0 |  | 650 | 300 | 선택 | 선택 | 0 | 0 | 0 |  | 650 | 300 | 선택 | 선택 | 선택 | 미정 | 선택 | 미정 | 미정 |  | 미정 | BT180180 | H
A49430 | 2018-11-29 | 1 | C | 연주시작 | 1 | A | KBMA75S | 합금강 | D1 | BM#1 | 1561 | 51 | 1625 | 1522 | 45 | 8200 |  | 3 | 0.33 | 20 |  | -1.69 | 1581 | 1625 | 0 | 16.85 |  | 29 | 45 | 144 | Y |  | 2018-11-29 17:35 | 86 | 1085 | 12 | 19 | 18 | 22 | 26 | 29 | 30 | 32 | 32 | 32 | 31 |  |  | 31 | 27 | 32 | 31 | 32 | -0.07 |  | 14.98 | Y | -0.2 |  | 2.27 | 2.27 |  |  |  |  | N | N | N | N | 150 | 0.48 | 58 | 98702 | 97150 | 7000 | 15900 | 15 | 1 |  | 2018-11-29 17:52 | 1581 | 122 |  | 32 |  | *T/D플럭스 유15 용120KG |  | 98E1B15FE6A64A8F83FE28D47BE04814 | FDFC176A2FE348FBAF47C64651541DCE | [11 empty] | 95.41 | 100 | 700 | 0 | 0 |  | 650 |  | 선택 | 선택 | 700 | 0 | 0 |  | 650 |  | 선택 | 선택 | 해제 | 미정 | 미정 | 선택 | 미정 |  | 미정 | BT180180 | H
A49431 | 2018-11-29 | 1 | C |  | 2 | A | KBMA75S | 합금강 | D1 | BM#1 | 1638 | 42 | 1616 | 1573 | 35 | 5100 |  | 3 | 0.31 | 16 |  | -1.9 | 1574 | 1616 | 0 | 15.34 |  | 11 | 33 | 159 | Y |  | 2018-11-29 18:33 | 79 | 1089 | 32 | 28 | 25 | 23 | 23 | 22 | 21 | 21 | 21 | 20 | 20 | 19 |  | 19 | 23 | 25 | 19 | 21 | -0.13 |  | 44.97 | Y | -0.2 | [7 empty] | N | N | N | N | 140 | 0.51 | 57 | 99588 | 91100 | 7000 | 15900 | 15 | 1 |  | 2018-11-29 18:41 | 1574 | 104 |  | 32 |  | 몰드교체 ID:102.103 쌤플 | [14 empty] | 102.77 | 100 | 0 | 0 | 300 |  | 650 |  | 선택 | 선택 | 0 | 0 | 300 |  | 650 |  | 선택 | 선택 | 해제 | 미정 | 미정 | 선택 | 미정 |  | 미정 | BT180180 | H
B49347 | 2018-11-29 | 2 | C |  | 4 | A | FPA-SCM920PRH | 소입성보증강 | C | BM#2 | 1597 | 52 | 1655 | 1555 | 45 | 9100 |  | 1 | 0.37 | 16 |  | -2.21 | 1590 | 1638 | 0 | 0.34 | 0 | 35 | 6 | 40 | Y |  | 2018-11-29 18:19 | 85 | 1077 | 31 | 33 | 35 | 36 | 35 | 35 | 35 | 34 | 34 | 32 | 31 | 30 | 28 | 26 | 33 | 36 | 26 | 35 | -0.2 | Y | 50 | Y | -0.4 | [7 empty] | N | N | N | Y | 120 | 0.47 | 69 | 91289 | 104130 | 5020 | 16600 | 12 | 1 |  | 2018-11-29 18:48 | 1582 | 142 |  | 38 | [16 empty] | 84.21 | 72.73 | 0 | 0 | 0 |  | 650 | 300 | 선택 | 선택 | 0 | 0 | 0 |  | 650 | 300 | 선택 | 선택 | 선택 | 미정 | 선택 | 미정 | 미정 |  | 미정 | BT180180 | C
A49432 | 2018-11-29 | 1 | C |  | 3 | A | KBMA75S | 합금강 | D1 | BM#1 | 1672 | 43 | 1612 | 1608 | 35 | 4000 |  | 3 | 0.31 | 17 |  | -2.11 | 1568 | 1612 | 0 | 12.53 |  | 36 | 12 | 159 | Y |  | 2018-11-29 19:28 | 73 | 1102 | 18 | 21 | 25 | 28 | 28 | 28 | 28 | 28 | 27 | 27 | 27 | 27 |  | 27 | 26 | 28 | 27 | 28 | -0.03 | Y | 39.98 | Y | 0 | [7 empty] | N | N | N | N | 130 | 0.51 | 57 | 82990 | 94700 | 7000 | 15500 | 15 | 1 |  | 2018-11-29 19:34 | 1568 | 103 |  | 35 | [16 empty] | 82.17 | 100 | 0 | 0 | 0 |  | 650 |  | 선택 | 선택 | 0 | 0 | 0 |  | 650 |  | 선택 | 선택 | 해제 | 미정 | 미정 | 선택 | 미정 |  | 미정 | BT180180 | H
B49348 | 2018-11-29 | 2 | C |  | 5 | A | FPA-SCM920PRH | 소입성보증강 | C | BM#2 | 1640 | 54 | 1644 | 1535 | 45 | 8500 |  | 1 | 0.39 | 16 |  | 0 | 1571 | 1634 | 0 | 0.16 | 0 | 23 | 25 | 105 | Y |  | 2018-11-29 19:26 | 66 | 1091 | 22 | 24 | 26 | 26 | 27 | 26 | 26 | 26 | 25 | 24 | 23 | 23 |  | 23 | 25 | 27 | 23 | 26 | -0.11 | Y | 34.98 | Y | 0 | [7 empty] | N | N | N | Y | 110 | 0.48 | 59 | 91289 | 92880 | 4670 | 15800 | 12 | 1 |  | 2018-11-29 19:33 | 1571 | 147 |  | 40 | [16 empty] | 93.15 | 100 | 0 | 0 | 0 |  | 650 | 300 | 선택 | 선택 | 0 | 0 | 0 |  | 650 | 300 | 선택 | 선택 | 선택 | 미정 | 선택 | 미정 | 미정 |  | 미정 | BT180180 | C
A49433 | 2018-11-29 | 1 | D |  | 4 | A | KBMA75S | 합금강 | D1 | BM#1 | 1605 | 44 | 1599 | 1544 | 37 | 6100 |  | 3 | 0.31 | 16 |  | -1.65 | 1565 | 1599 | 0 | 13.19 |  | 1 | 14 | 67 | Y |  | 2018-11-29 20:40 | 70 | 1089 | 25 | 28 | 30 | 31 | 31 | 30 | 28 | 27 | 27 | 26 | 26 | 25 | 25 | 25 | 28 | 31 | 25 | 25 | -0.13 | Y | 45 | Y | 0 | [7 empty] | N | N | N | N | 120 | 0.51 | 61 | 99588 | 98180 | 7620 | 15000 | 15 | 1 |  | 2018-11-29 20:49 | 1565 | 96 |  | 21 | [16 empty] | 94.13 | 100 | 0 | 0 | 0 |  | 650 |  | 선택 | 선택 | 0 | 0 | 0 |  | 650 |  | 선택 | 선택 | 해제 | 미정 | 미정 | 선택 | 미정 |  | 미정 | BT180180 | H
B49349 | 2018-11-29 | 2 | D |  | 6 | A | FPA-SCM920PRH | 소입성보증강 | C | BM#2 | 1638 | 48 | 1637 | 1566 | 44 | 8700 |  | 1 | 0.39 | 16 |  | 0 | 1574 | 1635 | 0 | 0.2 | 0 | 31 | 36 | 97 | Y |  | 2018-11-29 20:28 | 69 | 1085 | 21 | 24 | 27 | 29 | 29 | 29 | 29 | 28 | 27 | 27 | 26 | 25 | 24 | 22 | 26 | 29 | 22 | 29 | -0.14 | Y | 50.55 | Y | -0.4 | [7 empty] | N | N | N | Y | 100 | 0.47 | 67 | 99588 | 103190 | 5060 | 14300 | 12 | 1 | 10 | 2018-11-29 21:00 | 1574 | 140 |  | 40 | [16 empty] | 92.08 | 100 | 0 | 0 | 0 |  | 650 | 300 | 선택 | 선택 | 0 | 0 | 0 |  | 650 | 300 | 선택 | 선택 | 선택 | 미정 | 선택 | 미정 | 미정 |  | 미정 | BT180180 | C
A49434 | 2018-11-29 | 1 | D |  | 5 | A | KBMA75S | 합금강 | D1 | BM#1 | 1626 | 45 | 1607 | 1561 | 31 | 5000 |  | 3 | 0.31 | 16 |  | -1.34 | 1580 | 1607 | 0 | 13.64 |  | 29 | 46 | 56 | Y |  | 2018-11-29 21:33 | 85 | 1083 | 22 | 26 | 29 | 30 | 30 | 30 | 29 | 28 | 27 | 26 | 25 | 26 | 27 | 26 | 27 | 30 | 25 | 30 | -0.14 | Y | 34.98 | Y | -0.2 | [7 empty] | N | N | N | N | 110 | 0.47 | 65 | 99588 | 98510 | 7640 | 16400 | 15 | 1 |  | 2018-11-29 21:43 | 1565 | 101 |  | 30 |  | *전공정 작업지연, 감속주입 | [14 empty] | 94.44 | 100 | 0 | 0 | 0 |  | 650 |  | 선택 | 선택 | 0 | 0 | 0 |  | 650 |  | 선택 | 선택 | 해제 | 미정 | 미정 | 선택 | 미정 |  | 미정 | BT180180 | H
B49350 | 2018-11-29 | 2 | D |  | 7 | A | FPA-SCM920PRH | 소입성보증강 | C | BM#2 | 1574 | 54 | 1646 | 1577 | 47 | 8900 |  | 1 | 0.45 | 16 |  | 0 | 1586 | 1643 | 0 | 0.21 | 0 | 10 | 30 | 36 | Y |  | 2018-11-29 21:32 | 81 | 1088 | 20 | 29 | 34 | 36 | 37 | 37 | 37 | 36 | 36 | 35 | 34 | 33 | 31 | 31 | 34 | 37 | 31 | 37 | -0.15 | Y | 40.07 | Y | -0.4 | [7 empty] | N | N | N | Y | 150 | 0.47 | 63 | 99588 | 98090 | 4660 | 14400 | 12 | 1 | 10 | 2018-11-29 21:50 | 1586 | 146 |  | 46 | [16 empty] | 96.92 | 100 | 0 | 0 | 0 |  | 650 | 300 | 선택 | 선택 | 0 | 0 | 0 |  | 650 | 300 | 선택 | 선택 | 선택 | 미정 | 선택 | 미정 | 미정 |  | 미정 | BT180180 | C
A49435 | 2018-11-29 | 1 | D |  | 6 | A | KBMA75S | 합금강 | D1 | BM#1 | 1611 | 40 | 1645 | 1542 | 37 | 6600 |  | 3 | 0.31 | 19 |  | -1.89 | 1585 | 1631 | 0 | 26.63 |  | 11 | 34 | 63 | Y |  | 2018-11-29 22:41 | 90 | 1102 | 24 | 33 | 38 | 42 | 44 | 45 | 45 | 44 | 43 | 42 | 42 | 42 | 42 | 42 | 40 | 45 | 42 | 42 | 0 | Y | 35 | Y | 0 | [7 empty] | N | N | N | N | 100 | 0.47 | 63 | 99588 | 94840 | 7610 | 16300 | 15 | 1 |  | 2018-11-29 22:49 | 1583 | 110 |  | 29 |  | *전공정 작업지연, 감속주입 | [14 empty] | 98.75 | 100 | 0 | 0 | 0 |  | 650 |  | 선택 | 선택 | 0 | 0 | 0 |  | 650 |  | 선택 | 선택 | 해제 | 미정 | 미정 | 선택 | 미정 |  | 미정 | BT180180 | H
B49351 | 2018-11-29 | 2 | D | TUNDISH교체전 | 8 | A | FPA-SCM920PRH | 소입성보증강 | C | BM#2 | 1644 | 45 | 1624 | 1594 | 41 | 7700 |  | 1 | 0.44 | 18 |  | 0 | 1580 | 1651 | 0 | 0.26 | 0 | 35 | 7 | 40 | Y |  | 2018-11-29 22:54 | 75 | 1085 | 28 | 32 | 36 | 37 | 37 | 37 | 37 | 36 | 35 | 34 | 33 | 32 | 31 | 31 | 34 | 37 | 31 | 37 | -0.13 | Y | 45 | Y | -0.2 | [7 empty] | N | N | N | M | 140 | 0.47 | 60 | 92916 | 94010 | 3990 | 2000 | 12 | 1 | 10 | 2018-11-29 22:56 | 1580 | 134 |  | 30 | 15 |  | 54B4EE4CA3C7424B94A36956BCCFC4F3 | E3E07F7AAFE94BF7824DF6A236387429 | B520D1E426264C849F3B95E77EE7F745 | [11 empty] | 94.81 | 100 | 0 | 2740 | 0 |  | 650 | 300 | 선택 | 선택 | 0 | 2610 | 0 |  | 650 | 300 | 선택 | 선택 | 선택 | 미정 | 선택 | 미정 | 미정 |  | 미정 | BT180180 | C
A49436 | 2018-11-29 | 1 | D |  | 7 | A | KBMA75S | 합금강 | D1 | BM#1 | 1608 | 40 | 1620 | 1557 | 32 | 5300 |  | 3 | 0.31 | 20 |  | -2.11 | 1563 | 1616 | 0 | 28.33 |  | 36 | 13 | 68 | Y |  | 2018-11-29 23:45 | 68 | 1089 | 41 | 36 | 33 | 30 | 29 | 28 | 26 | 25 | 22 | 20 | 21 | 22 | 23 | 23 | 27 | 33 | 20 | 0 | -0.37 | Y | 34.97 | Y | 0.2 | [7 empty] | N | N | N | N | 150 | 0.47 | 64 | 82990 | 97080 | 7620 | 16300 | 15 | 1 |  | 2018-11-29 23:54 | 1563 | 103 |  | 29 |  | *전공정 작업지연, 감속주입 | [14 empty] | 79.76 | 100 | 0 | 0 | 0 |  | 650 |  | 선택 | 선택 | 0 | 0 | 0 |  | 650 |  | 선택 | 선택 | 해제 | 미정 | 미정 | 선택 | 미정 |  | 미정 | BT180180 | H
B49352 | 2018-11-29 | 2 | D | TUNDISH교체 | 1 | A | SCM420HT | 소입성보증강 | C | BM#2 | 1613 | 49 | 1664 | 1575 | 44 | 8400 |  | 1 | 0.38 | 20 |  | 0 | 1598 | 1672 | 0 | 0.21 | 0 | 23 | 26 | 53 | Y |  | 2018-11-29 23:53 | 88 | 1089 | -552 | -192 | 25 | 19 | 25 | 33 | 36 | 40 | 41 | 42 | 42 | 42 |  | 42 | 29 | 42 | 42 | 42 | 0 |  | 10.03 | Y | 0 |  | 2.38 | 2.38 |  |  |  |  | N | N | N | N | 150 | 0.52 | 54 | 92622 | 96620 | 130 | 14300 | 14 | 2 |  | 2018-11-29 23:54 | 1598 | 159 |  | 58 |  | * T/D FLUX 용탕부: 120KG / 유탕부: 15KG 투입 | [14 empty] | 95.73 | 100 | 710 | 0 | 0 |  | 410 | 300 | 선택 | 선택 | 700 | 0 | 0 |  | 410 | 300 | 선택 | 선택 | 해제 | 미정 | 미정 | 미정 | 미정 |  | 미정 | RB095.00 | C
A49437 | 2018-11-29 | 1 | D |  | 8 | A | KBMA75S | 합금강 | D1 | BM#1 | 1598 | 44 | 1595 | 1551 | 38 | 4600 |  | 3 | 0.31 | 16 |  | -1.76 | 1560 | 1595 | 0 | 20.89 |  | 1 | 15 | 73 | Y |  | 2018-11-30 00:45 | 65 | 1090 | 21 | 19 | 18 | 18 | 17 | 15 | 15 | 15 | 14 | 14 | 14 | 14 | 14 | 14 | 16 | 18 | 14 | 15 | -0.03 | Y | 49.97 | Y | 0 | [7 empty] | N | N | N | N | 140 | 0.51 | 62 | 99588 | 98480 | 7620 | 16100 | 15 | 1 |  | 2018-11-30 00:52 | 1560 | 110 |  | 35 |  | *전공정 작업지연, 감속주입 | [14 empty] | 96.64 | 100 | 0 | 0 | 0 |  | 650 |  | 선택 | 선택 | 0 | 0 | 0 |  | 650 |  | 선택 | 선택 | 해제 | 미정 | 미정 | 선택 | 미정 |  | 미정 | BT180180 | H
B49353 | 2018-11-29 | 2 | D |  | 2 | A | SCM420HT | 소입성보증강 | C | BM#2 | 1596 | 46 | 1656 | 1587 | 37 | 7300 |  | 1 | 0.36 | 18 |  | 0 | 1583 | 1647 | 0 | 0.2 | 0 | 31 | 37 | 48 | Y |  | 2018-11-30 01:17 | 73 | 1088 | 40 | 38 | 39 | 38 | 38 | 37 | 35 | 35 | 34 | 33 | 32 | 31 |  | 31 | 36 | 39 | 31 | 38 | -0.18 |  | 45.02 | Y | -0.2 | [7 empty] | N | N | N | N | 140 | 0.55 | 60 | 107246 | 108070 | -470 | 13600 | 14 | 2 | 20 | 2018-11-30 01:21 | 1583 | 146 |  | 31 | 9 | [15 empty] | 100.04 | 100 | 0 | 0 | 0 |  | 410 | 300 | 선택 | 선택 | 0 | 0 | 0 |  | 410 | 300 | 선택 | 선택 | 해제 | 미정 | 미정 | 미정 | 미정 |  | 미정 | BM510510 | C
A49438 | 2018-11-29 | 1 | D |  | 9 | A | KBMA75S | 합금강 | D1 | BM#1 | 1611 | 39 | 1598 | 1567 | 31 | 4200 |  | 3 | 0.31 | 16 |  | -1.44 | 1565 | 1598 | 0 | 22.71 |  | 29 | 47 | 71 | Y |  | 2018-11-30 01:44 | 70 | 1088 | 11 | 15 | 18 | 20 | 21 | 21 | 21 | 21 | 21 | 21 | 20 | 21 |  | 21 | 19 | 21 | 20 | 21 | -0.03 | Y | 29.98 | Y | 0.2 | [7 empty] | N | N | N | N | 130 | 0.52 | 58 | 99588 | 96030 | 7620 | 15300 | 15 | 1 |  | 2018-11-30 01:51 | 1565 | 106 |  | 39 | [16 empty] | 96.13 | 100 | 0 | 0 | 0 |  | 650 |  | 선택 | 선택 | 0 | 0 | 0 |  | 650 |  | 선택 | 선택 | 해제 | 미정 | 미정 | 선택 | 선택 | 8 | 미정 | BT180180 | H
B49354 | 2018-11-29 | 2 | D |  | 3 | A | SCM420HT | 소입성보증강 | C | BM#2 | 1577 | 41 | 1644 | 1567 | 34 | 6600 |  | 1 | 0.36 | 18 |  | -2.29 | 1570 | 1633 | 0 | 0.31 | 0 | 10 | 31 | 49 | Y |  | 2018-11-30 02:18 | 60 | 1089 | 26 | 25 | 24 | 24 | 23 | 22 | 22 | 21 | 20 | 18 | 17 | 16 |  | 16 | 22 | 24 | 16 | 0 | -0.18 |  | 44.98 | Y | -0.2 | [7 empty] | Y | Y | Y | Y | 130 | 0.49 | 59 | 103704 | 95770 | 1630 | 14700 | 14 | 2 | 30 | 2018-11-30 02:30 | 1570 | 134 |  | 32 | [16 empty] | 107.13 | 100 | 0 | 0 | 0 |  | 490 | 300 | 선택 | 선택 | 0 | 0 | 0 |  | 490 | 300 | 선택 | 선택 | 해제 | 미정 | 미정 | 미정 | 미정 |  | 미정 | RB260.00 | C
A49439 | 2018-11-29 | 1 | D |  | 10 | A | KBMA75S | 합금강 | D1 | BM#1 | 1639 | 41 | 1601 | 1579 | 29 | 4100 |  | 3 | 0.31 | 18 |  | -1.5 | 1568 | 1601 | 0 | 20.32 |  | 11 | 35 | 56 | Y |  | 2018-11-30 02:45 | 73 | 1088 | 17 | 22 | 25 | 26 | 28 | 27 | 27 | 26 | 27 | 26 | 26 | 26 |  | 26 | 25 | 28 | 26 | 27 | -0.03 | Y | 35.03 | Y | 0 | [7 empty] | N | N | N | N | 120 | 0.51 | 59 | 99588 | 98350 | 7000 | 16800 | 15 | 1 |  | 2018-11-30 02:53 | 1568 | 108 |  | 37 | [16 empty] | 93.95 | 100 | 0 | 0 | 0 |  | 650 |  | 선택 | 선택 | 0 | 0 | 0 |  | 650 |  | 선택 | 선택 | 해제 | 미정 | 미정 | 선택 | 미정 |  | 미정 | BT180180 | H
B49355 | 2018-11-29 | 2 | D |  | 4 | A | SCM420HT | 소입성보증강 | C | BM#2 | 1586 | 44 | 1646 | 1557 | 39 | 7700 |  | 1 | 0.39 | 18 |  | -2.31 | 1574 | 1642 | 0 | 0.25 | 0 | 35 | 8 | 58 | Y |  | 2018-11-30 03:24 | 64 | 1089 | 12 | 20 | 26 | 28 | 29 | 28 | 28 | 27 | 26 | 25 | 24 | 22 | 21 | 21 | 25 | 29 | 21 | 28 | -0.2 | Y | 39.97 | Y | -0.2 | [7 empty] | Y | Y | Y | Y | 120 | 0.48 | 60 | 93114 | 94170 | 2830 | 14300 | 14 | 2 | 40 | 2018-11-30 03:38 | 1574 | 138 |  | 29 | [16 empty] | 95.99 | 100 | 0 | 0 | 0 |  | 490 | 300 | 선택 | 선택 | 0 | 0 | 0 |  | 490 | 300 | 선택 | 선택 | 해제 | 미정 | 미정 | 미정 | 미정 |  | 미정 | RB200.00 | C
A49440 | 2018-11-29 | 1 | D |  | 11 | A | KBMA75S | 합금강 | D1 | BM#1 | 1609 | 38 | 1599 | 1554 | 32 | 5100 |  | 3 | 0.3 | 16 |  | -1.46 | 1570 | 1599 | 0 | 20.67 |  | 36 | 14 | 54 | Y |  | 2018-11-30 03:39 | 75 | 1089 | 24 | 21 | 21 | 21 | 20 | 20 | 20 | 19 | 19 | 19 | 20 | 19 |  | 19 | 20 | 21 | 19 | 21 | -0.04 | Y | 45 | Y | -0.2 | [7 empty] | N | N | N | N | 110 | 0.52 | 57 | 99588 | 97710 | 6640 | 15520 | 15 | 1 |  | 2018-11-30 03:47 | 1570 | 105 |  | 44 | [16 empty] | 96.22 | 100 | 0 | 0 | 0 |  | 650 |  | 선택 | 선택 | 0 | 0 | 0 |  | 650 |  | 선택 | 선택 | 해제 | 미정 | 해제 | 선택 | 미정 |  | 미정 | BT180180 | H
B49356 | 2018-11-29 | 2 | D |  | 5 | A | SCM420HT | 소입성보증강 | C | BM#2 | 1590 | 42 | 1654 | 1567 | 36 | 6900 |  | 1 | 0.39 | 19 |  | -2.45 | 1574 | 1648 | 0 | 0.26 | 0 | 23 | 27 | 38 | Y |  | 2018-11-30 04:17 | 64 | 1087 | 19 | 24 | 27 | 29 | 29 | 28 | 28 | 27 | 26 | 25 | 24 | 23 | 21 | 21 | 26 | 29 | 21 | 0 | -0.18 | Y | 44.98 | Y | -0.4 | [7 empty] | Y | Y | Y | Y | 110 | 0.48 | 62 | 96683 | 97230 | 1220 | 14600 | 14 | 2 | 10 | 2018-11-30 04:29 | 1574 | 142 |  | 38 | [16 empty] | 98.71 | 100 | 0 | 0 | 0 |  | 490 | 300 | 선택 | 선택 | 0 | 0 | 0 |  | 490 | 300 | 선택 | 선택 | 해제 | 미정 | 미정 | 미정 | 미정 |  | 미정 | RB210.00 | C
A49441 | 2018-11-29 | 1 | B |  | 12 | A | KBMA75S | 합금강 | D1 | BM#1 | 1618 | 41 | 1606 | 1551 | 29 | 4600 |  | 3 | 0.31 | 16 |  | -1.79 | 1565 | 1606 | 0 | 24.01 |  | 1 | 16 | 51 | Y |  | 2018-11-30 04:42 | 70 | 1089 | 17 | 18 | 19 | 20 | 21 | 21 | 20 | 20 | 20 | 19 | 19 | 20 |  | 20 | 19 | 21 | 19 | 20 | 0 | Y | 30 | Y | 0.2 | [7 empty] | N | N | N | N | 100 | 0.52 | 59 | 99588 | 97570 | 4080 | 15500 | 15 | 1 |  | 2018-11-30 04:49 | 1565 | 107 |  | 41 |  | *전공정 요청 L/D잔강이월 미실시 | [14 empty] | 96.97 | 100 | 0 | 0 | 0 |  | 650 |  | 선택 | 선택 | 0 | 0 | 0 |  | 650 |  | 선택 | 선택 | 해제 | 미정 | 미정 | 해제 | 미정 |  | 미정 | BT180180 | H
B49357 | 2018-11-29 | 2 | B |  | 6 | A | SCM420HT | 소입성보증강 | C | BM#2 | 1548 | 45 | 1656 | 1575 | 36 | 7100 |  | 1 | 0.39 | 21 |  | 0 | 1586 | 1640 | 0 | 0.26 | 0 | 31 | 38 | 34 | Y |  | 2018-11-30 05:12 | 76 | 1088 | 19 | 24 | 29 | 32 | 33 | 34 | 34 | 33 | 32 | 32 | 31 | 30 | 28 | 28 | 30 | 34 | 28 | 32 | -0.17 | Y | 35.02 | Y | -0.4 | [7 empty] | N | N | N | N | 100 | 0.47 | 63 | 85478 | 98740 | 1410 | 14000 | 14 | 2 | 50 | 2018-11-30 05:17 | 1586 | 147 |  | 49 | [16 empty] | 85.86 | 100 | 0 | 0 | 0 |  | 410 | 300 | 선택 | 선택 | 0 | 0 | 0 |  | 410 | 300 | 선택 | 선택 | 해제 | 미정 | 미정 | 미정 | 미정 |  | 미정 | RB090.00 | C
A49442 | 2018-11-29 | 1 | B |  | 13 | A | KBMA75S | 합금강 | D1 | BM#1 | 1643 | 40 | 1602 | 1577 | 33 | 4300 |  | 3 | 0.31 | 16 |  | -1.64 | 1567 | 1602 | 0 | 19.72 |  | 29 | 48 | 52 | Y |  | 2018-11-30 05:49 | 72 | 1089 | 16 | 22 | 26 | 30 | 31 | 31 | 31 | 31 | 31 | 32 | 31 | 31 | 30 | 30 | 29 | 32 | 30 | 31 | -0.02 | Y | 15 | Y | -0.2 | [7 empty] | N | N | N | N | 150 | 0.5 | 63 | 99588 | 102080 | 3970 | 15600 | 15 | 1 |  | 2018-11-30 06:02 | 1567 | 107 |  | 33 |  | *전공정 요청 L/D잔강이월 미실시 | [14 empty] | 94.71 | 100 | 0 | 0 | 0 |  | 650 |  | 선택 | 선택 | 0 | 0 | 0 |  | 650 |  | 선택 | 선택 | 해제 | 미정 | 미정 | 미정 | 미정 |  | 미정 | BT180180 | H
B49358 | 2018-11-29 | 2 | B |  | 7 | A | SCM420HT | 소입성보증강 | C | BM#2 | 1571 | 43 | 1644 | 1554 | 37 | 6800 |  | 1 | 0.36 | 18 |  | -1.98 | 1569 | 1628 | 0 | 0.61 | 0 | 10 | 32 | 33 | Y |  | 2018-11-30 06:37 | 59 | 1088 | 25 | 25 | 25 | 25 | 25 | 25 | 24 | 23 | 22 | 21 | 20 |  |  | 20 | 24 | 25 | 20 | 25 | -0.12 |  | 40 | Y | -0.2 | [7 empty] | N | N | N | N | 150 | 0.52 | 54 | 84850 | 93720 | 530 | 14700 | 14 | 2 | 30 | 2018-11-30 06:33 | 1569 | 129 |  | 30 | [16 empty] | 90.17 | 100 | 0 | 0 | 0 |  | 410 | 300 | 선택 | 선택 | 0 | 0 | 0 |  | 410 | 300 | 선택 | 선택 | 해제 | 미정 | 미정 | 미정 | 미정 |  | 미정 | BM510510 | C
A49443 | 2018-11-29 | 1 | B |  | 14 | A | KBMA75S | 합금강 | D1 | BM#1 | 1609 | 40 | 1621 | 1559 | 31 | 5400 |  | 3 | 0.31 | 18 |  | -1.76 | 1579 | 1617 | 0 | 20.13 |  | 11 | 36 | 58 | Y |  | 2018-11-30 06:47 | 84 | 1086 | 30 | 28 | 31 | 33 | 34 | 35 | 35 | 35 | 34 | 34 | 33 | 32 | 32 | 32 | 33 | 35 | 32 | 35 | -0.08 | Y | 35.02 | Y | 0 | [7 empty] | N | N | N | N | 140 | 0.5 | 64 | 151937 | 97940 | 2360 | 15700 | 15 | 1 |  | 2018-11-30 06:57 | 1579 | 114 |  | 39 |  | *전공정 요청 L/D잔강이월 미실시 *전공정 지연 감속주입 20%이상 감속 ID:106~110.206~210 *혼탕부 성분확인 ID:108~110.208~210 | [14 empty] | 153.32 | 100 | 0 | 0 | 0 |  | 650 |  | 선택 | 선택 | 0 | 0 | 0 |  | 650 |  | 선택 | 선택 | 해제 | 미정 | 미정 | 미정 | 미정 |  | 미정 | BT180180 | C
B49359 | 2018-11-29 | 2 | B |  | 8 | A | SCM420HT | 소입성보증강 | C | BM#2 | 1563 | 42 | 1646 | 1534 | 35 | 7400 |  | 1 | 0.36 | 18 |  | -2.16 | 1580 | 1635 | 0 | 0.57 | 0 | 35 | 9 | 51 | Y |  | 2018-11-30 07:25 | 70 | 1092 | 17 | 23 | 28 | 30 | 31 | 31 | 31 | 30 | 30 | 28 | 26 |  |  | 26 | 28 | 31 | 26 | 31 | -0.14 | Y | 29.98 | Y | -0.4 | [7 empty] | N | N | N | N | 140 | 0.52 | 55 | 101820 | 95160 | 590 | 13900 | 14 | 2 | 10 | 2018-11-30 07:25 | 1580 | 127 |  | 40 | [16 empty] | 98.76 | 100 | 0 | 0 | 0 |  | 410 | 300 | 선택 | 선택 | 0 | 0 | 0 |  | 410 | 300 | 선택 | 선택 | 해제 | 미정 | 미정 | 미정 | 미정 |  | 미정 | BM510510 | C
A49444 | 2018-11-30 | 1 | B | TUNDISH교체전 | 15 | A | SFMN240VS | 합금강 | D1 | BM#1 | 1618 | 43 | 1620 | 1564 | 31 | 5400 |  | 3 | 0.3 | 19 |  | -2.1 | 1568 | 1615 | 0 | 28.46 |  | 36 | 15 | 47 | Y |  | 2018-11-30 08:06 | 74 | 1087 | 27 | 29 | 30 | 29 | 29 | 29 | 29 | 28 | 27 | 26 | 25 | 24 | 23 | 21 | 27 | 30 | 21 | 29 | -0.16 |  | 54.98 | Y | -0.4 | [7 empty] | N | N | N | N | 130 | 0.42 | 72 | 39330 | 99470 | 1730 | 2000 | 15 | 1 |  | 2018-11-30 08:15 | 1568 | 120 |  | 24 |  | *전공정 지연 감속주입 20%이상 감속 ID:101~103.201~203 *혼탕부 성분확인 ID:101.201 |  | D753814CEAFD4A89962DDDFB3B451558 | E68D98D350E54F27A954B3AF8F493BBB | F1A2E4BAA9AF408EACB5C0AF791A1E8E | [10 empty] | 39.06 | 100 | 0 | 2500 | 0 |  | 650 |  | 선택 | 해제 | 0 | 3000 | 0 |  | 650 |  | 선택 | 해제 | 해제 | 미정 | 미정 | 미정 | 미정 |  | 미정 | RB120.00 | C
B49360 | 2018-11-30 | 2 | B |  | 9 | A | SCM420HT | 소입성보증강 | C | BM#2 | 1563 | 47 | 1634 | 1534 | 41 | 8300 |  | 1 | 0.36 | 18 |  | 0 | 1572 | 1632 | 0 | 0.43 | 0 | 23 | 28 | 43 | Y |  | 2018-11-30 08:37 | 62 | 1088 | 22 | 28 | 30 | 32 | 32 | 31 | 31 | 30 | 29 | 28 | 26 | 25 | 24 | 20 | 27 | 32 | 20 | 0 | -0.22 | Y | 54.98 | Y | -0.4 | [7 empty] | N | N | N | N | 130 | 0.41 | 72 | 97962 | 98780 | 1020 | 15200 | 14 | 2 |  | 2018-11-30 08:44 | 1572 | 121 |  | 26 |  | * 전공정 요청으로 감속주입 0.40 이상공정 등록 및 생관통보 | [14 empty] | 98.55 | 100 | 0 | 0 | 0 |  | 410 | 300 | 선택 | 선택 | 0 | 0 | 0 |  | 410 | 300 | 선택 | 선택 | 해제 | 미정 | 미정 | 미정 | 선택 | 8 | 미정 | RB110.00 | C
C47848 | 2018-11-30 | 3 | B | TUNDISH교체 | 1 | A | SM25C | 탄소강 | A | BM#1 | 1568 | 46 | 1666 | 1558 | 38 | 7100 |  | 2 | 0.27 | 20 |  | -2.54 | 1599 | 1664 | 36 | 0 | 10 | 37 | 89 | 64 | Y |  | 2018-11-30 09:35 | 89 | 1097 | 12 | 22 | 17 | 21 | 22 | 24 | 26 | 27 | 27 | 27 | 27 | 27 | 28 | 28 | 24 | 28 | 28 | 27 | 0 |  |  | Y | 0.2 |  | 2.54 | 2.54 | 2.04 |  |  |  | N | N | N | N | 150 | 0.39 | 69 | 91289 | 92600 | 3700 | 14900 | 1 | 2 |  | 2018-11-30 09:48 | 1599 | 122 |  | 34 |  | *T/Dflux 유15kg 용120kg *전공정 지연 감속주입 20%이상 감속 ID:101~106.201~205 *수소기준초과 ID:101.102.201.201 | [14 empty] | 95.04 | 100 | 700 | 0 | 0 |  | 410 |  | 선택 | 해제 | 700 | 0 | 0 |  | 410 |  | 선택 | 해제 | 해제 | 미정 | 미정 | 미정 | 미정 |  | 미정 | BT180180 | H
B49361 | 2018-11-30 | 2 | B |  | 10 | A | SCM420HT | 소입성보증강 | C | BM#2 | 1565 | 46 | 1644 | 1574 | 34 | 7300 |  | 1 | 0.38 | 18 |  | -2.16 | 1578 | 1635 | 0 | 0.41 | 0 | 31 | 39 | 40 | Y |  | 2018-11-30 09:38 | 68 | 1084 | 16 | 21 | 25 | 28 | 29 | 29 | 29 | 29 | 28 | 27 | 26 | 24 | 23 | 17 | 25 | 29 | 17 | 29 | -0.22 | Y | 55 | Y | -0.4 | [7 empty] | N | N | N | N | 120 | 0.4 | 76 | 101820 | 100430 | -180 | 13800 | 14 | 2 | 30 | 2018-11-30 09:38 | 1578 | 138 |  | 41 |  | * 전공정 요청으로 감속주입 0.40 이상공정 등록 및 생관통보 | [14 empty] | 97.95 | 100 | 0 | 0 | 0 |  | 410 | 300 | 선택 | 선택 | 0 | 0 | 0 |  | 410 | 300 | 선택 | 선택 | 해제 | 미정 | 미정 | 미정 | 미정 |  | 미정 | BM510510 | C
B49363 | 2018-11-30 | 2 | B |  | 11 | A | SCM420HT | 소입성보증강 | C | BM#2 | 1613 | 32 | 1654 | 1545 | 28 | 6500 |  | 1 | 0.36 | 18 |  | -2.39 | 1582 | 1643 | 0 | 0.52 | 0 | 35 | 10 | 51 | Y |  | 2018-11-30 11:19 | 72 | 1088 | 14 | 30 | 37 | 42 | 43 | 43 | 43 | 42 | 41 | 39 |  |  |  | 39 | 37 | 43 | 39 | 43 | -0.15 | Y | 25 | Y | -0.4 | [7 empty] | N | N | N | N | 110 | 0.55 | 47 | 99490 | 87880 | 2470 | 13900 | 14 | 2 |  | 2018-11-30 11:20 | 1582 | 98 |  | 20 | [16 empty] | 110.12 | 100 | 0 | 0 | 0 |  | 410 | 300 | 선택 | 선택 | 0 | 0 | 0 |  | 410 | 300 | 선택 | 선택 | 해제 | 미정 | 미정 | 미정 | 미정 |  | 미정 | RB130.00 | C
B49362 | 2018-11-30 | 2 | B |  | 2 | A | SM25C | 탄소강 | A | BM#1 | 1610 | 46 | 1647 | 1565 | 42 | 5600 |  | 1 | 0.38 | 13 |  | -2.43 | 1584 | 1633 | 0.16 | 0 | 0 | 10 | 33 | 49 | Y |  | 2018-11-30 10:30 | 74 | 1080 | 23 | 22 | 22 | 21 | 21 | 22 | 21 | 21 | 19 | 11 | 25 | 25 | 24 | 19 | 21 | 25 | 19 | 22 | -0.24 | Y | 25 | Y | -0.6 | [7 empty] | N | N | N | N | 140 | 0.4 | 76 | 91289 | 100780 | 370 | 15600 | 1 | 2 |  | 2018-11-30 10:34 | 1584 | 139 |  | 50 |  | *전공정 지연 감속주입 20%이상 감속 ID:101~105.201~206 *수동 1529 자동 1531 | [14 empty] | 91.66 | 100 | 0 | 0 | 0 |  | 410 |  | 선택 | 해제 | 0 | 0 | 0 |  | 410 |  | 선택 | 해제 | 해제 | 미정 | 미정 | 미정 | 미정 |  | 미정 | BT180180 | H
C47849 | 2018-11-30 | 3 | B | TUNDISH교체전 | 12 | A | SCM420HT | 소입성보증강 | C | BM#2 | 1611 | 45 | 1648 | 1581 | 43 | 8100 |  | 2 | 0.24 | 18 |  | -3.02 | 1584 | 1659 | 27.5 | 14 | 10 | 28 | 53 | 187 | Y |  | 2018-11-30 11:27 | 74 | 1095 | 36 | 29 | 27 | 26 | 25 | 24 | 24 | 22 | 22 | 20 | 19 |  |  | 19 | 25 | 27 | 19 | 0 | -0.2 |  | 39.98 | Y | -0.2 | [7 empty] | N | N | N | N | 100 | 0.55 | 55 | 94446 | 99250 | 1350 | 2000 | 14 | 2 |  | 2018-11-30 12:11 | 1580 | 146 |  | 61 |  |  | DDEC900D0FCF4ED1994722F863E70F8B | 57671D3C434747389C5E536D289C01B6 | 5DA7B2484F8B497AB4094DD69BCD3A2A | [11 empty] | 93.88 | 75 | 0 | 2848 | 0 |  | 410 | 300 | 선택 | 선택 | 0 | 2878 | 0 |  | 410 | 300 | 선택 | 선택 | 해제 | 미정 | 미정 | 미정 | 미정 |  | 미정 | RB100.00 | C
C47850 | 2018-11-30 | 3 | B |  | 3 | A | SM25C | 탄소강 | A | BM#1 | 1643 | 33 | 1637 | 1590 | 21 | 4690 |  | 2 | 0.28 | 20 |  | -2.87 | 1582 | 1651 | 31 | 0 | 7 | 19 | 64 | 155 | Y |  | 2018-11-30 12:12 | 72 | 1094 | 18 | 19 | 21 | 23 | 25 | 26 | 26 | 26 | 25 | 24 | 24 | 23 | 21 | 17 | 22 | 26 | 17 | 26 | -0.18 | Y | 49.98 | Y | -0.4 | [7 empty] | N | N | N | N | 130 | 0.4 | 78 | 99588 | 96030 | 2520 | 16200 | 1 | 2 |  | 2018-11-30 12:22 | 1582 | 91 |  | 24 |  | *전공정 지연 감속주입 20%이상 감속 ID:101~106.201~206 | [14 empty] | 101.31 | 100 | 0 | 0 | 0 |  | 410 |  | 선택 | 해제 | 0 | 0 | 0 |  | 410 |  | 선택 | 해제 | 해제 | 미정 | 미정 | 미정 | 미정 |  | 미정 | BT180180 | H
B49364 | 2018-11-30 | 2 | C | TUNDISH교체 | 1 | B | SM48CM8 | 탄소강 | B | BM#2 | 1551 | 55 | 1664 | 1525 | 44 | 9800 |  | 2 | 0.27 | 20 |  | -2.2 | 1584 | 1644 | 36.9 | 0 | 10 | 23 | 29 | 35 | Y |  | 2018-11-30 13:14 | 94 | 1083 | -269 | -14 | 40 | 38 | 36 | 35 | 35 | 41 | 43 | 46 | 48 | 48 | 49 | 49 | 44 | 49 | 49 | 49 | 0 |  | 14.98 | Y | 0 | [7 empty] | N | N | N | N | 150 | 0.47 | 63 | 93335 | 101430 | 7170 | 15600 | 13 | 1 | 10 | 2018-11-30 13:20 | 1584 | 150 |  | 35 |  | * T/D FLUX 용탕부: 120KG / 유탕부: 15KG 투입 | [14 empty] | 85.94 | 72.73 | 718 | 0 | 300 |  | 650 | 400 | 선택 | 해제 | 700 | 0 | 0 |  | 650 | 400 | 선택 | 해제 | 해제 | 미정 | 선택 | 미정 | 미정 |  | 미정 | RB160.00 | C
A49449 | 2018-11-30 | 1 | C |  | 4 | A | SM25C | 탄소강 | A | BM#1 | 1598 | 39 | 1640 | 1564 | 31 | 4700 |  | 1 | 0.38 | 14 |  | -2.66 | 1578 | 1630 | 0.47 | 0 | 0 | 1 | 18 | 58 | Y |  | 2018-11-30 13:26 | 68 | 1082 | 16 | 20 | 23 | 25 | 27 | 27 | 26 | 26 | 26 | 25 | 24 | 23 | 22 | 20 | 23 | 27 | 20 | 26 | -0.14 | Y | 49.98 | Y | -0.2 | [7 empty] | N | N | N | N | 120 | 0.4 | 74 | 99588 | 96930 | 1020 | 16100 | 1 | 2 |  | 2018-11-30 13:34 | 1578 | 117 |  | 30 |  | *전공정 지연 감속주입 20%이상 감속 ID:101~106.201~206 | [14 empty] | 102.62 | 100 | 0 | 0 | 0 |  | 410 |  | 선택 | 해제 | 0 | 0 | 0 |  | 410 |  | 선택 | 해제 | 해제 | 미정 | 미정 | 미정 | 미정 |  | 미정 | BT180180 | H
B49365 | 2018-11-30 | 2 | C |  | 2 | B | SM48CM8 | 탄소강 | B | BM#2 | 1591 | 44 | 1646 | 1576 | 34 | 5500 |  | 1 | 0.41 | 18 |  | 0 | 1564 | 1620 | 0.23 | 0 | 0 | 31 | 40 | 53 | Y |  | 2018-11-30 14:08 | 74 | 1079 | 47 | 43 | 41 | 40 | 40 | 38 | 37 | 37 | 36 | 34 | 33 | 32 |  | 32 | 38 | 41 | 32 | 0 | -0.2 |  | 45.03 | Y | -0.2 | [7 empty] | N | N | N | N | 140 | 0.5 | 57 | 93335 | 93630 | 5070 | 14900 | 13 | 1 | 20 | 2018-11-30 14:10 | 1564 | 143 |  | 46 | [16 empty] | 94.56 | 72.73 | 0 | 0 | 0 |  | 650 | 400 | 선택 | 해제 | 0 | 0 | 0 |  | 650 | 400 | 선택 | 해제 | 해제 | 미정 | 선택 | 미정 | 미정 |  | 미정 | RB160.00 | C
A49450 | 2018-11-30 | 1 | C |  | 5 | A | SM25C | 탄소강 | A | BM#1 | 1624 | 46 | 1628 | 1566 | 32 | 5400 |  | 1 | 0.37 | 13 |  | 0 | 1573 | 1625 | 0.09 | 0 | 0 | 22 | 11 | 2448 | Y |  | 2018-11-30 14:39 | 63 | 1106 | 18 | 15 | 14 | 16 | 17 | 17 | 16 | 16 | 15 | 14 | 13 | 12 |  | 12 | 15 | 17 | 12 | 16 | -0.14 | Y | 34.97 | Y | -0.2 | [7 empty] | N | N | N | N | 110 | 0.55 | 58 | 99588 | 99940 | 2510 | 15600 | 1 | 2 |  | 2018-11-30 14:43 | 1573 | 127 |  | 32 | [16 empty] | 98.02 | 100 | 0 | 0 | 0 |  | 410 |  | 선택 | 해제 | 0 | 0 | 0 |  | 410 |  | 선택 | 해제 | 해제 | 미정 | 미정 | 미정 | 미정 |  | 미정 | BT180180 | H
B49366 | 2018-11-30 | 2 | C |  | 3 | B | SM48CM8 | 탄소강 | B | BM#2 | 1634 | 0 | 1635 | 1596 | 31 | 4700 |  | 2 | 0.24 | 18 | 40 | 0 | 1621 | 1621 | 20.4 | 0 |  | 35 | 11 | 44 | Y |  | 2018-11-30 14:49 | 131 | 1080 | 28 | 30 | 30 | 30 | 29 | 28 | 27 | 27 | 26 | 24 | 23 |  |  | 23 | 28 | 30 | 23 | 30 | -0.17 |  | 40.03 | Y | -0.2 | [7 empty] | N | N | N | N | 130 | 0.5 | 51 | 93335 | 85400 | 4850 | 15600 | 13 | 1 | 10 | 2018-11-30 15:28 | 1568 | 145 |  | 66 | [16 empty] | 103.42 | 72.73 | 0 | 0 | 0 |  | 650 | 400 | 선택 | 해제 | 0 | 0 | 0 |  | 650 | 400 | 선택 | 해제 | 해제 | 미정 | 선택 | 미정 | 미정 |  | 미정 | RB160.00 | C
A49451 | 2018-11-30 | 1 | C |  | 6 | A | SM25C | 탄소강 | A | BM#1 | 1544 | 48 | 1623 | 1520 | 45 | 7900 |  | 1 | 0.36 | 13 |  | 0 | 1625 | 1625 | 0.08 | 0 | 0 | 29 | 50 | 97 | Y |  | 2018-11-30 15:36 | 115 | 1088 | 11 | 19 | 24 | 27 | 28 | 28 | 27 | 27 | 25 | 24 | 22 | 20 | 18 | 18 | 23 | 28 | 18 | 27 | -0.25 | Y | 40 | Y | -0.4 | [7 empty] | N | N | N | N | 100 | 0.5 | 65 | 99588 | 101950 | 1850 | 16100 | 1 | 2 |  | 2018-11-30 15:51 | 1582 | 117 |  | 33 |  | 전공정지연 감속주입 | [14 empty] | 93.07 | 100 | 0 | 0 | 0 |  | 410 |  | 선택 | 해제 | 0 | 0 | 0 |  | 410 |  | 선택 | 해제 | 해제 | 미정 | 미정 | 미정 | 미정 |  | 미정 | BT180180 | H
B49367 | 2018-11-30 | 2 | C |  | 4 | B | SM48CM8 | 탄소강 | B | BM#2 | 1584 | 62 | 1615 | 1547 | 42 | 8600 |  | 1 | 0.34 | 18 |  | 0 | 1560 | 1626 | 0.14 | 0 | 0 | 10 | 34 | 100 | Y |  | 2018-11-30 16:28 | 70 | 1074 | 21 | 36 | 42 | 45 | 45 | 45 | 45 | 44 | 43 | 42 | 41 | 40 | 38 | 38 | 41 | 45 | 38 | 45 | -0.16 | Y | 44.97 | Y | -0.4 | [7 empty] | N | N | N | N | 120 | 0.5 | 62 | 93335 | 101220 | 4630 | 16400 | 13 | 1 | 10 | 2018-11-30 16:39 | 1560 | 135 |  | 19 | [16 empty] | 88.18 | 72.73 | 0 | 0 | 0 |  | 650 | 400 | 선택 | 해제 | 0 | 0 | 0 |  | 650 | 400 | 선택 | 해제 | 해제 | 미정 | 선택 | 미정 | 미정 |  | 미정 | BM510510 | C
A49452 | 2018-11-30 | 1 | C |  | 7 | A | SM25C | 탄소강 | A | BM#1 | 1560 | 50 | 1629 | 1534 | 44 | 7600 |  | 1 | 0.35 | 13 |  | 0 | 1575 | 1622 | 0.07 | 0 | 0 | 11 | 38 | 84 | Y |  | 2018-11-30 16:56 | 65 | 1108 | 18 | 25 | 28 | 30 | 31 | 31 | 30 | 30 | 29 | 27 | 25 | 23 |  | 23 | 27 | 31 | 23 | 30 | -0.23 | Y | 34.97 | Y | -0.4 | [7 empty] | N | N | N | N | 150 | 0.5 | 65 | 99588 | 100010 | -660 | 15700 | 1 | 2 |  | 2018-11-30 17:02 | 1575 | 119 |  | 17 |  | *전공정 지연 감속주입 | [14 empty] | 100.8 | 100 | 0 | 0 | 0 |  | 410 |  | 선택 | 해제 | 0 | 0 | 0 |  | 410 |  | 선택 | 해제 | 해제 | 미정 | 미정 | 미정 | 선택 | 6 | 미정 | BT180180 | H
B49368 | 2018-11-30 | 2 | C |  | 5 | A | SM48CM8 | 탄소강 | B | BM#2 | 1616 | 40 | 1646 | 1557 | 33 | 7000 |  | 2 | 0.25 | 18 |  | 0 | 1626 | 1626 | 27.6 | 0 |  | 36 | 17 | 47 | Y |  | 2018-11-30 17:04 | 136 | 1086 | 35 | 42 | 47 | 48 | 48 | 48 | 47 | 46 | 44 | 43 | 42 | 40 | 37 | 37 | 44 | 48 | 37 | 48 | -0.24 | Y | 44.98 | Y | -0.6 | [7 empty] | N | N | N | N | 110 | 0.49 | 61 | 101820 | 98750 | 4650 | 16600 | 13 | 1 | 10 | 2018-11-30 17:26 |  | 127 |  | 48 | [16 empty] | 98.47 | 75 | 0 | 0 | 0 |  | 650 | 400 | 선택 | 해제 | 0 | 0 | 0 |  | 650 | 400 | 선택 | 해제 | 해제 | 미정 | 선택 | 미정 | 미정 |  | 미정 | BM510510 | C
A49453 | 2018-11-30 | 1 | C |  | 8 | A | SM25C | 탄소강 | A | BM#1 | 1591 | 39 | 1641 | 1562 | 29 | 4800 |  | 1 | 0.34 | 13 |  | 0 | 1631 | 1631 | 0.07 | 0 | 0 | 1 | 19 | 49 | Y |  | 2018-11-30 17:32 | 121 | 1092 | 21 | 25 | 28 | 30 | 30 | 30 | 29 | 29 | 28 | 26 | 26 | 24 |  | 24 | 27 | 30 | 24 | 30 | -0.15 | Y | 39.98 | Y | -0.4 | [7 empty] | N | N | N | N | 140 | 0.52 | 58 | 99588 | 97570 | 3130 | 15300 | 1 | 2 |  | 2018-11-30 17:49 | 1591 | 122 |  | 47 |  | *전공정 지연 감속주입 | [14 empty] | 99.79 | 100 | 0 | 0 | 0 |  | 410 |  | 선택 | 해제 | 0 | 0 | 0 |  | 410 |  | 선택 | 해제 | 해제 | 미정 | 미정 | 미정 | 미정 |  | 미정 | BT180180 | H
B49369 | 2018-11-30 | 2 | C |  | 6 | A | SM48CM8 | 탄소강 | B | BM#2 | 1586 | 46 | 1646 | 1554 | 40 | 7200 |  | 1 | 0.32 | 20 |  | -2.14 | 1566 | 1632 | 0.1 | 0 | 0 | 31 | 41 | 47 | Y |  | 2018-11-30 18:28 | 76 | 1095 | 35 | 41 | 44 | 46 | 46 | 46 | 45 | 44 | 43 | 42 | 41 | 40 |  | 40 | 43 | 46 | 40 | 46 | -0.15 | Y | 40.02 | Y | -0.2 | [7 empty] | N | N | N | N | 100 | 0.49 | 59 | 93335 | 96220 | 5030 | 17200 | 13 | 1 | 20 | 2018-11-30 18:49 | 1566 | 130 |  | 29 | [16 empty] | 92.37 | 72.73 | 0 | 0 | 0 |  | 650 | 400 | 선택 | 해제 | 0 | 0 | 0 |  | 650 | 400 | 선택 | 해제 | 해제 | 미정 | 선택 | 미정 | 미정 |  | 미정 | BM510510 | C
A49454 | 2018-11-30 | 1 | C |  | 9 | A | SM25C | 탄소강 | A | BM#1 | 1584 | 42 | 1628 | 1545 | 36 | 6300 |  | 3 | 0.31 | 14 |  | -2.05 | 1591 | 1628 | 0.07 | 0 |  | 22 | 12 | 51 | Y |  | 2018-11-30 18:35 | 81 | 1087 | 22 | 25 | 29 | 33 | 35 | 36 | 36 | 36 | 35 | 35 | 34 | 33 |  | 33 | 33 | 36 | 33 | 36 | -0.09 | Y | 29.97 | Y | -0.2 | [7 empty] | N | N | N | N | 130 | 0.52 | 60 | 99588 | 98750 | 1050 | 15800 | 1 | 2 |  | 2018-11-30 18:47 | 1591 | 118 |  | 44 |  | *전공정 지연 감속주입 | [14 empty] | 100.14 | 100 | 0 | 0 | 0 |  | 410 |  | 선택 | 해제 | 0 | 0 | 0 |  | 410 |  | 선택 | 해제 | 해제 | 미정 | 미정 | 미정 | 선택 | 2 | 미정 | BT180180 | H
B49370 | 2018-11-30 | 2 | C |  | 7 | A | SM48CM8 | 탄소강 | B | BM#2 | 1579 | 41 | 1637 | 1534 | 37 | 6900 |  | 1 | 0.33 | 18 |  | 0 | 1563 | 1623 | 0.11 | 0 | 0 | 35 | 12 | 55 | Y |  | 2018-11-30 19:24 | 73 | 1092 | 37 | 38 | 39 | 39 | 38 | 37 | 36 | 35 | 34 | 33 | 31 | 31 |  | 31 | 36 | 39 | 31 | 0 | -0.18 |  | 45.03 | Y | 0 | [7 empty] | N | N | N | N | 150 | 0.5 | 59 | 93335 | 96830 | 4970 | 15500 | 13 | 1 | 10 | 2018-11-30 19:35 | 1563 | 126 |  | 34 | [16 empty] | 91.68 | 100 | 0 | 0 | 0 |  | 650 | 400 | 선택 | 해제 | 0 | 0 | 0 |  | 650 | 400 | 선택 | 해제 | 해제 | 미정 | 선택 | 미정 | 미정 |  | 미정 | BM510510 | C
A49455 | 2018-11-30 | 1 | C |  | 10 | A | SM25C | 탄소강 | A | BM#1 | 1570 | 42 | 1629 | 1545 | 30 | 4700 |  | 3 | 0.31 | 16 |  | -2.82 | 1574 | 1629 | 0.07 | 0 |  | 29 | 51 | 47 | Y |  | 2018-11-30 19:56 | 64 | 1090 | 30 | 31 | 32 | 33 | 33 | 31 | 30 | 29 | 28 | 27 | 26 | 24 |  | 24 | 30 | 33 | 24 | 0 | -0.22 | Y | 40 | Y | -0.4 | [7 empty] | N | N | N | N | 120 | 0.52 | 57 | 96249 | 96940 | 2310 | 16000 | 1 | 2 |  | 2018-11-30 20:07 | 1574 | 101 |  | 24 |  | *전공정 지연 감속주입 | [14 empty] | 97.07 | 100 | 0 | 0 | 0 |  | 410 |  | 선택 | 해제 | 0 | 0 | 0 |  | 410 |  | 선택 | 해제 | 해제 | 미정 | 미정 | 미정 | 미정 |  | 미정 | RB100.00 | C
B49371 | 2018-11-30 | 2 | C | TUNDISH교체전 | 8 | B | SM48CM8 | 탄소강 | B | BM#2 | 1594 | 45 | 1634 | 1545 | 35 | 6400 |  | 1 | 0.32 | 18 |  | 0 | 1562 | 1628 | 0.09 | 0 | 0 | 10 | 35 | 45 | Y |  | 2018-11-30 20:37 | 72 | 1086 | 27 | 37 | 41 | 44 | 45 | 45 | 44 | 43 | 42 | 41 | 40 | 38 |  | 38 | 41 | 45 | 38 | 0 | -0.2 | Y | 35.03 | Y | -0.4 | [7 empty] | N | N | N | N | 140 | 0.49 | 57 | 99462 | 93080 | 5920 | 2000 | 13 | 1 | 10 | 2018-11-30 20:43 | 1562 | 126 |  | 23 |  |  | D5DB8FA70646457FAA01BA1A7BD282D9 | 3AFE158896684FA38CBE01BD1842CAE8 | E13C465DAEE3471B8D5C589043537B0F | [11 empty] | 100.47 | 100 | 0 | 2720 | 0 |  | 650 | 400 | 선택 | 해제 | 0 | 2600 | 0 |  | 650 | 400 | 선택 | 해제 | 해제 | 미정 | 선택 | 미정 | 미정 |  | 미정 | RB220.00 | C
A49456 | 2018-11-30 | 1 | D |  | 11 | A | SM25C | 탄소강 | A | BM#1 | 1601 | 44 | 1620 | 1544 | 32 | 5000 |  | 3 | 0.3 | 15 |  | -2.45 | 1573 | 1620 | 0.08 | 0 |  | 11 | 39 | 62 | Y |  | 2018-11-30 20:55 | 63 | 1098 | 22 | 26 | 30 | 32 | 32 | 32 | 32 | 31 | 30 | 30 | 28 | 27 | 26 | 26 | 29 | 32 | 26 | 32 | -0.14 | Y | 43.33 | Y | -0.3 | [7 empty] | N | N | N | N | 110 | 0.52 | 58 | 102135 | 95290 | 4610 | 14900 | 1 | 2 |  | 2018-11-30 21:05 | 1573 | 97 |  | 23 |  | *전공정 지연 감속주입 | [14 empty] | 102.39 | 100 | 0 | 0 | 0 |  | 410 |  | 선택 | 해제 | 0 | 0 | 0 |  | 410 |  | 선택 | 해제 | 해제 | 미정 | 미정 | 미정 | 미정 |  | 미정 | RB150.00 | C
A49457 | 2018-11-30 | 1 | D | TUNDISH교체전 | 12 | A | SM25C | 탄소강 | A | BM#1 | 1568 | 42 | 1616 | 1521 | 35 | 5800 |  | 3 | 0.31 | 13 |  | -1.83 | 1585 | 1616 | 0.07 | 0 |  | 1 | 20 | 58 | Y |  | 2018-11-30 21:51 | 75 | 1099 | 25 | 31 | 34 | 36 | 36 | 36 | 35 | 35 | 34 | 33 | 31 |  |  | 31 | 33 | 36 | 31 | 36 | -0.14 | Y | 34.98 | Y | -0.4 | [7 empty] | N | N | N | N | 100 | 0.52 | 57 | 86389 | 96660 | 3290 | 2000 | 1 | 2 |  | 2018-11-30 22:08 | 1585 | 94 |  | 26 |  | *전공정 지연 감속주입 | 6CD5F28A73BA4F48AA4B79E07294BA43 | DCBF3151EDDA4667AF2FCE532A4A77CA | B2287E2C84BC48F99D1F0EF22332FA24 | [11 empty] | 86.69 | 100 | 0 | 3100 | 0 |  | 410 |  | 선택 | 해제 | 0 | 2600 | 0 |  | 410 |  | 선택 | 해제 | 해제 | 미정 | 미정 | 미정 | 미정 |  | 미정 | BT180180 | H
B49372 | 2018-11-30 | 2 | D | TUNDISH교체 | 1 | A | SCR423PRH | 소입성보증강 | C2 | BM#2 | 1604 | 54 | 1676 | 1555 | 49 | 9700 |  | 1 | 0.34 | 20 |  | -2.54 | 1600 | 1674 | 0 | 0.32 | 0 | 36 | 18 | 46 | Y |  | 2018-11-30 21:48 | 97 | 1090 | -725 | -105 | 37 | 39 | 38 | 35 | 35 | 34 | 39 | 44 | 46 | 47 | 48 | 49 | 41 | 49 | 49 | 49 | 0 |  | 9.98 | Y | 0 | 1.1 | 2.71 | 2.71 | 1.21 |  |  |  | N | N | N | N | 150 | 0.47 | 60 | 93049 | 99900 | 5100 | 15200 | 3 | 2 | 10 | 2018-11-30 21:54 | 1600 | 149 |  | 36 |  | * T/D FLUX 용탕부: 120KG / 유탕부: 15KG 투입 * 첫 HEAT 수소측정 기준초과(10분)이상공정 등록 및 생관통보. * 전공정 작업지연 감속주입 요청 함. | [14 empty] | 88.62 | 100 | 1050 | 0 | 0 |  | 410 | 300 | 선택 | 해제 | 1020 | 0 | 0 |  | 410 | 300 | 선택 | 선택 | 해제 | 미정 | 선택 | 미정 | 미정 |  | 미정 | BT180180 | H
B49373 | 2018-11-30 | 2 | D |  | 2 | A | SCR423PRH | 소입성보증강 | C2 | BM#2 | 1672 | 51 | 1657 | 1616 | 44 | 7100 |  | 1 | 0.36 | 17 |  | -2.45 | 1588 | 1655 | 0 | 0.24 | 0 | 31 | 42 | 44 | Y |  | 2018-11-30 22:56 | 85 | 1085 | 48 | 47 | 47 | 48 | 47 | 46 | 45 | 45 | 43 | 42 | 41 | 40 | 39 | 39 | 45 | 48 | 39 | 47 | -0.2 | Y | 44.98 | Y | -0.2 | [7 empty] | N | N | N | N | 140 | 0.5 | 62 | 93049 | 102700 | 5000 | 15000 | 3 | 2 | 10 | 2018-11-30 22:55 | 1588 | 146 |  | 30 |  | * 전공정 작업지연 감속주입 요청 함. | [14 empty] | 86.88 | 100 | 0 | 0 | 0 |  | 410 | 300 | 선택 | 해제 | 0 | 0 | 0 |  | 410 | 300 | 선택 | 선택 | 해제 | 미정 | 선택 | 미정 | 미정 |  | 미정 | BT180180 | H
A49458 | 2018-11-30 | 1 | D | TUNDISH교체 | 1 | A | BP-SM45CS | 탄소강 | B | BM#1 | 1613 | 40 | 1624 | 1562 | 27 | 4700 |  | 3 | 0.32 | 13 |  | -2.72 | 1578 | 1624 | 0.06 | 0 |  | 22 | 13 | 62 | Y |  | 2018-11-30 22:43 | 85 | 1108 | 17 | 11 | 17 | 21 | 25 | 27 | 29 | 29 | 30 | 31 |  |  |  | 31 | 24 | 31 | 31 | 0 | 0 |  |  | Y | 0.2 |  | 2.89 | 2.71 | 1.58 |  |  |  | N | N | N | N | 150 | 0.5 | 55 | 82990 | 93650 | 7000 | 15700 | 17 | 1 |  | 2018-11-30 22:48 | 1578 | 117 |  | 58 |  | *T/D플럭스 유15 용120KG Hydris 수소 기준 초과(10분)ID:101.102.201.202 | [14 empty] | 81.88 | 100 | 1500 | 0 | 0 |  | 650 |  | 선택 | 해제 | 1500 | 0 | 0 |  | 650 |  | 선택 | 해제 | 해제 | 미정 | 미정 | 선택 | 미정 |  | 미정 | BT180180 | H
B49374 | 2018-11-30 | 2 | D |  | 3 | A | SCR423PRH | 소입성보증강 | C2 | BM#2 | 1582 | 42 | 1635 | 1577 | 39 | 6400 |  | 1 | 0.33 | 15 |  | -2.01 | 1564 | 1625 | 0 | 0.16 | 0 | 35 | 13 | 58 | Y |  | 2018-12-01 00:05 | 61 | 1089 | 36 | 34 | 33 | 32 | 30 | 30 | 29 | 27 | 26 | 25 | 23 | 22 |  | 22 | 29 | 33 | 22 | 0 | -0.24 |  | 45.02 | Y | -0.2 | [7 empty] | N | N | N | N | 130 | 0.5 | 59 | 101508 | 97650 | 5100 | 15300 | 3 | 2 | 10 | 2018-12-01 00:09 | 1564 | 126 |  | 26 |  | * 전공정 작업지연 감속주입 요청 함. | [14 empty] | 100.01 | 100 | 0 | 0 | 0 |  | 410 | 300 | 선택 | 해제 | 0 | 0 | 0 |  | 410 | 300 | 선택 | 선택 | 해제 | 미정 | 선택 | 미정 | 미정 |  | 미정 | BT180180 | C
A49459 | 2018-11-30 | 1 | D |  | 2 | A | BP-SM45CS | 탄소강 | B | BM#1 | 1616 | 43 | 1596 | 1574 | 40 | 4600 |  | 3 | 0.32 | 13 |  | -2.03 | 1560 | 1596 | 0.07 | 0 |  | 29 | 52 | 69 | Y |  | 2018-11-30 23:54 | 67 | 1089 | 31 | 27 | 25 | 24 | 24 | 23 | 23 | 22 | 22 | 21 | 20 |  |  | 20 | 24 | 25 | 20 | 0 | -0.13 |  | 39.98 | Y | -0.2 | [7 empty] | N | N | N | N | 140 | 0.52 | 55 | 99588 | 92240 | 6960 | 16200 | 17 | 1 |  | 2018-12-01 00:02 | 1560 | 113 |  | 42 | [16 empty] | 65.58 | 100 | 0 | 0 | 0 |  | 650 |  | 선택 | 해제 | 0 | 0 | 0 |  | 650 |  | 선택 | 해제 | 해제 | 미정 | 미정 | 선택 | 미정 |  | 미정 | BT180180 | H
B49375 | 2018-11-30 | 2 | D |  | 3 | A | BP-SM45CS | 탄소강 | B | BM#1 | 1624 | 54 | 1594 | 1526 | 38 | 6100 |  | 3 | 0.31 | 13 |  | -2.48 | 1552 | 1594 | 0.06 | 0 |  | 10 | 36 | 76 | Y |  | 2018-12-01 00:50 | 59 | 1087 | 19 | 18 | 18 | 19 | 19 | 19 | 19 | 18 | 18 | 17 | 17 | 16 |  | 16 | 18 | 19 | 16 | 19 | -0.05 | Y | 40.12 | Y | -0.2 | [7 empty] | N | N | N | N | 140 | 0.52 | 56 | 82990 | 91150 | 7000 | 13500 | 17 | 1 |  | 2018-12-01 01:07 | 1552 | 128 |  | 43 | [16 empty] | 85.69 | 100 | 0 | 0 | 0 |  | 650 |  | 선택 | 해제 | 0 | 0 | 0 |  | 650 |  | 선택 | 해제 | 해제 | 미정 | 미정 | 선택 | 미정 |  | 미정 | BT180180 | H
A49460 | 2018-11-30 | 1 | D |  | 4 | A | SCR423PRH | 소입성보증강 | C2 | BM#2 | 1648 | 47 | 1629 | 1581 | 42 | 6300 |  | 1 | 0.32 | 16 |  | 0 | 1622 | 1622 | 0 | 0.16 | 0 | 11 | 40 | 72 | Y |  | 2018-12-01 01:18 | 119 | 1089 | 19 | 30 | 37 | 41 | 41 | 41 | 40 | 40 | 38 | 37 | 36 | 34 | 32 | 32 | 36 | 41 | 32 | 41 | -0.2 | Y | 45.02 | Y | -0.4 | [7 empty] | N | N | N | N | 120 | 0.5 | 63 | 101508 | 103380 | 5070 | 15000 | 3 | 2 | 10 | 2018-12-01 01:24 | 1577 | 105 |  | 16 |  | * 전공정 작업지연 감속주입 요청 함. | [14 empty] | 94.43 | 100 | 0 | 0 | 0 |  | 410 | 300 | 선택 | 해제 | 0 | 0 | 0 |  | 410 | 300 | 선택 | 선택 | 해제 | 미정 | 선택 | 미정 | 미정 |  | 미정 | BT180180 | C
A49461 | 2018-11-30 | 1 | D |  | 4 | B | BP-SM45CS | 탄소강 | B | BM#1 | 1592 | 40 | 1609 | 1542 | 29 | 5100 |  | 3 | 0.32 | 13 |  | -2.62 | 1564 | 1609 | 0.08 | 0 |  | 1 | 21 | 86 | Y |  | 2018-12-01 01:54 | 71 | 1090 | 15 | 20 | 24 | 27 | 28 | 28 | 28 | 28 | 28 | 28 | 27 | 27 |  | 27 | 26 | 28 | 27 | 28 | -0.03 | Y | 34.98 | Y | 0 | [7 empty] | N | N | N | N | 120 | 0.5 | 58 | 99588 | 95850 | 7000 | 15800 | 17 | 1 |  | 2018-12-01 02:08 | 1564 | 100 |  | 36 | [16 empty] | 96.41 | 100 | 0 | 0 | 0 |  | 650 |  | 선택 | 해제 | 0 | 0 | 0 |  | 650 |  | 선택 | 해제 | 해제 | 미정 | 미정 | 선택 | 선택 | 3 | 미정 | BT180180 | H
B49376 | 2018-11-30 | 2 | D |  | 5 | A | SCR423PRH | 소입성보증강 | C2 | BM#2 | 1584 | 48 | 1624 | 1576 | 38 | 7000 |  | 1 | 0.34 | 17 |  | -2.48 | 1575 | 1631 | 0 | 0.34 | 0 | 36 | 19 | 56 | Y |  | 2018-12-01 02:21 | 72 | 1089 | 29 | 32 | 36 | 38 | 38 | 38 | 37 | 36 | 35 | 33 | 32 | 31 | 30 | 30 | 34 | 38 | 30 | 38 | -0.18 | Y | 44.98 | Y | -0.2 | [7 empty] | N | N | N | N | 110 | 0.5 | 62 | 101508 | 102030 | 3470 | 15400 | 3 | 2 | 10 | 2018-12-01 02:30 | 1575 | 124 |  | 18 |  | * 전공정 작업지연 감속주입 요청 함. | [14 empty] | 96.22 | 100 | 0 | 0 | 0 |  | 410 | 300 | 선택 | 해제 | 0 | 0 | 0 |  | 410 | 300 | 선택 | 선택 | 해제 | 미정 | 선택 | 미정 | 미정 |  | 미정 | BT180180 | C
A49462 | 2018-11-30 | 1 | D |  | 5 | B | BP-SM45CS | 탄소강 | B | BM#1 | 1590 | 38 | 1596 | 1530 | 31 | 5100 |  | 3 | 0.31 | 13 |  | -2.17 | 1559 | 1596 | 0.08 | 0 |  | 22 | 14 | 61 | Y |  | 2018-12-01 03:01 | 66 | 1090 | 27 | 26 | 26 | 26 | 27 | 26 | 25 | 25 | 24 | 24 | 23 | 23 | 22 | 22 | 25 | 27 | 22 | 26 | -0.11 | Y | 45 | Y | 0 | [7 empty] | N | N | N | N | 110 | 0.47 | 67 | 99588 | 101200 | 7000 | 16500 | 17 | 1 |  | 2018-12-01 03:07 | 1559 | 90 |  | 30 |  | *전공정 지연 감속주입 | [14 empty] | 92.64 | 100 | 0 | 0 | 0 |  | 650 |  | 선택 | 해제 | 0 | 0 | 0 |  | 650 |  | 선택 | 해제 | 해제 | 미정 | 미정 | 선택 | 미정 |  | 미정 | BT180180 | H
B49377 | 2018-11-30 | 2 | D |  | 6 | A | SCR423PRH | 소입성보증강 | C2 | BM#2 | 1588 | 43 | 1636 | 1575 | 38 | 7100 |  | 1 | 0.33 | 17 |  | -2.16 | 1574 | 1627 | 0 | 0.26 | 0 | 31 | 43 | 56 | Y |  | 2018-12-01 03:13 | 71 | 1089 | 27 | 29 | 32 | 34 | 33 | 33 | 31 | 30 | 29 | 28 | 27 | 26 |  | 26 | 30 | 34 | 26 | 0 | -0.2 | Y | 40 | Y | -0.2 | [7 empty] | N | N | N | N | 100 | 0.53 | 58 | 101508 | 101830 | 5020 | 14300 | 3 | 2 | 10 | 2018-12-01 03:25 | 1574 | 128 |  | 31 | [16 empty] | 95.63 | 100 | 0 | 0 | 0 |  | 410 | 300 | 선택 | 해제 | 0 | 0 | 0 |  | 410 | 300 | 선택 | 선택 | 해제 | 미정 | 선택 | 미정 | 미정 |  | 미정 | BT180180 | C
B49378 | 2018-11-30 | 2 | D |  | 7 | A | SCR423PRH | 소입성보증강 | C2 | BM#2 | 1579 | 45 | 1626 | 1545 | 35 | 6900 |  | 1 | 0.4 | 8 |  | -2.42 | 1577 | 1616 | 0 | 0.14 | 0 | 35 | 14 | 49 | Y |  | 2018-12-01 04:25 | 74 | 1089 | 22 | 29 | 32 | 33 | 34 | 33 | 32 | 31 | 30 | 28 |  |  |  | 28 | 30 | 34 | 28 | 0 | -0.24 | Y | 25 | Y | -0.4 |  |  |  | 1.77 |  |  |  | N | N | N | N | 150 | 0.55 | 50 | 101508 | 92340 | 5060 | 14500 | 3 | 2 | 10 | 2018-12-01 04:23 | 1577 | 128 |  | 20 |  | * VD 진공설비이상 으로 진공기준미달 수소측정 함. | [14 empty] | 103.58 | 100 | 0 | 0 | 0 |  | 410 | 300 | 선택 | 해제 | 0 | 0 | 0 |  | 410 | 300 | 선택 | 선택 | 해제 | 미정 | 선택 | 미정 | 선택 | 6 | 미정 | BT180180 | C
A49463 | 2018-11-30 | 1 | D |  | 6 | A | BP-SM45CS | 탄소강 | B | BM#1 | 1620 | 39 | 1596 | 1514 | 34 | 5800 |  | 3 | 0.31 | 13 |  | -2.23 | 1558 | 1596 | 0.07 | 0 |  | 29 | 53 | 65 | Y |  | 2018-12-01 04:01 | 65 | 1089 | 22 | 21 | 23 | 23 | 23 | 21 | 21 | 20 | 20 | 18 | 17 | 16 | 15 | 15 | 20 | 23 | 15 | 23 | -0.16 |  | 49.97 | Y | -0.2 | [7 empty] | N | N | N | N | 100 | 0.49 | 63 | 99588 | 100200 | 6900 | 13600 | 17 | 1 |  | 2018-12-01 04:16 | 1558 | 101 |  | 37 |  | *전공정 지연 감속주입 | [14 empty] | 93.42 | 100 | 0 | 0 | 0 |  | 650 |  | 선택 | 해제 | 0 | 0 | 0 |  | 650 |  | 선택 | 해제 | 해제 | 미정 | 미정 | 선택 | 미정 |  | 미정 | BT180180 | H
B49379 | 2018-11-30 | 2 | B |  | 8 | A | SCR423PRH | 소입성보증강 | C2 | BM#2 | 1600 | 44 | 1644 | 1586 | 39 | 7100 |  | 1 | 0.28 | 16 |  | -2.68 | 1584 | 1644 | 0 | 0.18 | 0 | 6 | 1 | 14620 | Y |  | 2018-12-01 05:12 | 81 | 1184 | 25 | 25 | 28 | 30 | 31 | 31 | 30 | 29 | 28 | 27 |  |  |  | 27 | 28 | 31 | 27 | 0 | -0.16 | Y | 24.98 | Y | -0.2 | [7 empty] | N | N | N | N | 140 | 0.55 | 49 | 101508 | 91440 | 5010 | 13900 | 3 | 2 |  | 2018-12-01 05:11 | 1584 | 119 |  | 26 | [16 empty] | 105.63 | 100 | 0 | 0 | 0 |  | 410 | 300 | 선택 | 해제 | 0 | 0 | 0 |  | 410 | 300 | 선택 | 선택 | 해제 | 미정 | 선택 | 미정 | 미정 |  | 미정 | BT180180 | H
A49464 | 2018-11-30 | 1 | B |  | 7 | A | BP-SM45CS | 탄소강 | B | BM#1 | 1620 | 41 | 1594 | 1564 | 34 | 4300 |  | 3 | 0.31 | 13 |  | -1.85 | 1563 | 1594 | 0.08 | 0 |  | 10 | 37 | 66 | Y |  | 2018-12-01 05:01 | 70 | 1089 | 13 | 18 | 23 | 26 | 28 | 29 | 28 | 28 | 28 | 28 | 27 | 27 |  | 27 | 25 | 29 | 27 | 28 | -0.03 | Y | 30 | Y | 0 | [7 empty] | N | N | N | N | 150 | 0.5 | 60 | 99588 | 97420 | 7030 | 15800 | 17 | 1 |  | 2018-12-01 05:08 | 1563 | 110 |  | 44 | [16 empty] | 94.58 | 100 | 0 | 0 | 0 |  | 650 |  | 선택 | 해제 | 0 | 0 | 0 |  | 650 |  | 선택 | 해제 | 해제 | 미정 | 미정 | 선택 | 미정 |  | 미정 | BT180180 | H
B49380 | 2018-11-30 | 2 | B |  | 9 | A | SCR423PRH | 소입성보증강 | C2 | BM#2 | 1580 | 42 | 1634 | 1564 | 32 | 6000 |  | 1 | 0.28 | 16 |  | 0 | 1571 | 1625 | 0 | 0.17 | 0 | 1 | 22 | 54 | Y |  | 2018-12-01 06:02 | 68 | 1089 | 24 | 30 | 31 | 33 | 33 | 33 | 32 | 32 | 31 | 29 | 28 |  |  | 28 | 31 | 33 | 28 | 33 | -0.14 | Y | 34.98 | Y | -0.2 | [7 empty] | N | N | N | N | 130 | 0.52 | 54 | 101508 | 94110 | 57990 | 14500 | 3 | 2 |  | 2018-12-01 06:03 | 1571 | 115 |  | 28 | [16 empty] | 66.74 | 100 | 0 | 0 | 0 |  | 410 | 300 | 선택 | 해제 | 0 | 0 | 0 |  | 410 | 300 | 선택 | 선택 | 해제 | 미정 | 선택 | 미정 | 미정 |  | 미정 | BT180180 | H
A49465 | 2018-11-30 | 1 | B | TUNDISH교체전 | 8 | A | BP-SM45CS | 탄소강 | B | BM#1 | 1620 | 38 | 1602 | 1531 | 29 | 5000 |  | 3 | 0.31 | 13 |  | -2.06 | 1564 | 1599 | 0.07 | 0 |  | 36 | 20 | 57 | Y |  | 2018-12-01 06:03 | 71 | 1088 | 26 | 27 | 28 | 29 | 30 | 29 | 29 | 28 | 28 | 28 | 27 |  |  | 27 | 28 | 30 | 27 | 29 | -0.05 | Y | 30 | Y | -0.2 | [7 empty] | N | N | N | N | 140 | 0.5 | 57 | 90146 | 94640 | 7010 | 2000 | 17 | 1 |  | 2018-12-01 06:14 | 1564 | 112 |  | 43 |  |  |  | AC229F893B754C0E82329AB09AF8D1C8 | 2515C4607E424E5F815195D8D18EBB14 | C6F219CF8B85427693A88D9FA7276196 | [10 empty] | 9014600 | 100 | 0 | 3500 | 0 |  | 650 |  | 선택 | 해제 | 0 | 3500 | 0 |  | 650 |  | 선택 | 해제 | 해제 | 미정 | 미정 | 선택 | 미정 |  | 미정 | BT180180 | H
B49381 | 2018-11-30 | 2 | B | TUNDISH교체전 | 10 | A | SCR423PRH | 소입성보증강 | C2 | BM#2 | 1583 | 52 | 1636 | 1565 | 46 | 7600 |  | 1 | 0.31 | 16 |  | 0 | 1570 | 1625 | 0 | 0.37 | 0 | 31 | 44 | 38 | Y |  | 2018-12-01 07:12 | 67 | 1089 | 24 | 34 | 40 | 43 | 44 | 44 | 44 | 43 | 42 | 41 | 40 | 39 | 37 | 37 | 40 | 44 | 37 | 44 | -0.17 | Y | 40.02 | Y | -0.4 | [7 empty] | N | N | N | N | 120 | 0.52 | 62 | 85293 | 106470 | 4180 | 2000 | 3 | 2 |  | 2018-12-01 07:12 | 1570 | 116 |  | 17 |  |  | E60B020410AE4D1086DBE0E4FB03A863 | FE0A10F70E3C48338C7E0AEA3E3AC455 | 8505E03A20A24636A3F94E4CC0A59A28 | [11 empty] | 76.05 | 100 | 0 | 3150 | 0 |  | 410 | 300 | 선택 | 해제 | 0 | 3000 | 0 |  | 410 | 300 | 선택 | 선택 | 해제 | 미정 | 선택 | 미정 | 미정 |  | 미정 | BT180180 | H
A49466 | 2018-11-30 | 1 | B | TUNDISH교체 | 1 | A | AE1055MS | 탄소강 | AE1055LS계 | BM#1 | 1592 | 52 | 1628 | 1529 | 41 | 6400 |  | 3 | 0.3 | 21 |  | -2.06 | 1571 | 1623 | 0 | 10.79 |  | 22 | 15 | 54 | Y |  | 2018-12-01 07:20 | 85 | 1089 | 25 | 22 | 19 | 26 | 30 | 32 | 35 | 36 | 37 | 38 | 40 | 40 |  | 40 | 32 | 40 | 40 | 0 | 0 |  | 5 | Y | 0 |  | 2.49 | 2.37 |  |  |  |  | N | N | N | N | 230 | 0.46 | 64 | 101508 | 98690 | 7010 | 14800 | 16 | 2 |  | 2018-12-01 07:28 | 1571 | 130 |  | 48 |  | *T/Dflux 유15kg 용225kg | [14 empty] | 96.81 | 100 | 1500 | 0 | 0 |  | 400 |  | 선택 | 해제 | 1500 | 0 | 0 |  | 400 |  | 선택 | 해제 | 해제 | 미정 | 미정 | 선택 | 미정 |  | 미정 | BT180180 | H
B49382 | 2018-12-01 | 2 | B | TUNDISH교체 | 1 | A | SCR440B1 | 합금강 | 보론강 | BM#2 | 1586 | 50 | 1664 | 1555 | 44 | 8400 |  | 1 | 0.32 | 20 |  | -2.14 | 1581 | 1640 | 0.12 | 0 | 0 | 35 | 15 | 45 | Y |  | 2018-12-01 08:19 | 87 | 1086 | -269 | -68 | 31 | 30 | 30 | 28 | 23 | 28 | 32 | 35 | 37 | 39 | 40 | 40 | 33 | 40 | 40 | 40 | 0 |  | 15.02 | Y | 0 | 1.2 | 2.77 | 2.77 | 1.58 |  |  |  | N | N | N | N | 150 | 0.47 | 63 | 97567 | 103930 | -980 | 15200 | 2 | 1 | 10 | 2018-12-01 08:27 | 1581 | 143 |  | 40 |  | * T/D 용강량 실측:1150mm / 18.8 TON * T/D FLUX 용탕부: 120 KG / 유탕부: 15KG 투입 * 슬리브 롱노즐( Y자형 ) 사용 * 첫 HEAT 수소측정 기준초과(10분)이상공정 등록 및 생관통보. | [14 empty] | 94.77 | 100 | 700 | 0 | 0 |  | 650 | 400 | 선택 | 선택 | 700 | 0 | 0 |  | 650 | 400 | 선택 | 선택 | 해제 | 미정 | 미정 | 미정 | 미정 |  | 미정 | RB160.00 | C
A49467 | 2018-12-01 | 1 | B |  | 2 | A | AE1055MS | 탄소강 | AE1055LS계 | BM#1 | 1620 | 41 | 1612 | 1548 | 33 | 5200 |  | 3 | 0.3 | 20 |  | -1.82 | 1560 | 1605 | 0 | 11.21 |  | 29 | 54 | 68 | Y |  | 2018-12-01 08:26 | 74 | 1082 | 38 | 33 | 32 | 31 | 32 | 31 | 32 | 32 | 32 | 32 | 31 | 32 | 31 | 31 | 32 | 32 | 31 | 32 | -0.02 | Y | 50.03 | Y | -0.2 | [7 empty] | N | N | N | N | 220 | 0.48 | 61 | 84590 | 96280 | 7020 | 15400 | 16 | 2 |  | 2018-12-01 08:57 | 1560 | 118 |  | 47 |  | *자동 1522 수동 1519 | [14 empty] | 8459000 | 100 | 0 | 0 | 0 |  | 400 |  | 선택 | 해제 | 0 | 0 | 0 |  | 400 |  | 선택 | 해제 | 해제 | 미정 | 미정 | 선택 | 미정 |  | 미정 | BT180180 | H
B49383 | 2018-12-01 | 2 | B |  | 2 | A | SCR440B1 | 합금강 | 보론강 | BM#2 | 1605 | 46 | 1634 | 1544 | 40 | 7600 |  | 1 | 0.31 | 15 |  | -2.42 | 1569 | 1636 | 0.14 | 0 | 0 | 6 | 2 | 52 | Y |  | 2018-12-01 09:30 | 75 | 1088 | 40 | 40 | 40 | 40 | 40 | 40 | 40 | 40 | 40 | 40 | 40 | 40 | 40 | 40 | 40 | 40 | 40 | 40 | 0 |  | 50 | Y | 0 | [7 empty] | N | N | N | N | 140 | 0.49 | 61 | 94896 | 98820 | 430 | 15200 | 2 | 1 | 20 | 2018-12-01 09:35 | 1569 | 143 |  | 34 | [16 empty] | 96.1 | 100 | 0 | 0 | 0 |  | 650 | 400 | 선택 | 선택 | 0 | 0 | 0 |  | 650 | 400 | 선택 | 선택 | 해제 | 미정 | 미정 | 미정 | 미정 |  | 미정 | RB130.00 | C
A49468 | 2018-12-01 | 1 | B |  | 3 | A | AE1055MS | 탄소강 | AE1055LS계 | BM#1 | 1600 | 40 | 1613 | 1538 | 32 | 5100 |  | 3 | 0.3 | 20 |  | -1.7 | 1565 | 1607 | 0 | 14.17 |  | 10 | 38 | 65 | Y |  | 2018-12-01 09:28 | 79 | 1085 | 31 | 32 | 34 | 36 | 36 | 37 | 37 | 37 | 37 | 37 | 36 | 36 | 36 | 36 | 36 | 37 | 36 | 37 | -0.03 | Y | 35 | Y | 0 | [7 empty] | N | N | N | N | 210 | 0.48 | 62 | 101508 | 94890 | 7010 | 15200 | 16 | 2 |  | 2018-12-01 09:39 | 1565 | 118 |  | 48 | [16 empty] | 100.4 | 100 | 0 | 0 | 0 |  | 400 |  | 선택 | 해제 | 0 | 0 | 0 |  | 400 |  | 선택 | 해제 | 해제 | 미정 | 미정 | 선택 | 미정 |  | 미정 | BT180180 | H
B49384 | 2018-12-01 | 2 | B |  | 3 | A | SCR440B1 | 합금강 | 보론강 | BM#2 | 1608 | 44 | 1635 | 1544 | 33 | 6900 |  | 1 | 0.29 | 15 |  | 0 | 1565 | 1627 | 0.16 | 0 | 0 | 1 | 23 | 53 | Y |  | 2018-12-01 10:17 | 71 | 1087 | 40 | 40 | 40 | 40 | 40 | 40 | 40 | 40 | 28 | 27 | 26 | 26 | 25 | 25 | 35 | 40 | 25 | 40 | -0.3 |  | 50 | Y | -0.2 | [7 empty] | N | N | N | N | 130 | 0.49 | 64 | 97008 | 103990 | -390 | 14600 | 2 | 1 | 30 | 2018-12-01 10:21 | 1565 | 149 |  | 52 | [16 empty] | 94 | 100 | 0 | 0 | 0 |  | 650 | 400 | 선택 | 선택 | 0 | 0 | 0 |  | 650 | 400 | 선택 | 선택 | 해제 | 미정 | 미정 | 미정 | 미정 |  | 미정 | RB160.00 | C
A49469 | 2018-12-01 | 1 | B |  | 4 | A | AE1055MS | 탄소강 | AE1055LS계 | BM#1 | 1640 | 49 | 1605 | 1579 | 42 | 4500 |  | 3 | 0.3 | 20 |  | -1.65 | 1556 | 1598 | 0 | 13.14 |  | 36 | 21 | 70 | Y |  | 2018-12-01 10:50 | 70 | 1084 | 35 | 37 | 38 | 38 | 38 | 38 | 38 | 37 | 37 | 37 | 37 | 36 | 36 | 36 | 37 | 38 | 36 | 38 | -0.04 | Y | 50 | Y | 0 | [7 empty] | N | N | N | N | 200 | 0.48 | 61 | 84590 | 96920 | 7030 | 15500 | 16 | 2 |  | 2018-12-01 10:58 | 1556 | 116 |  | 30 | [16 empty] | 82.37 | 100 | 0 | 0 | 0 |  | 400 |  | 선택 | 해제 | 0 | 0 | 0 |  | 400 |  | 선택 | 해제 | 해제 | 미정 | 미정 | 선택 | 미정 |  | 미정 | BT180180 | H
B49385 | 2018-12-01 | 2 | B |  | 4 | A | SCR440B1 | 합금강 | 보론강 | BM#2 | 1636 | 48 | 1634 | 1560 | 30 | 6000 |  | 1 | 0.31 | 15 |  | 0 | 1570 | 1626 | 0.17 | 0 | 0 | 31 | 45 | 55 | Y |  | 2018-12-01 11:21 | 76 | 1087 | 22 | 27 | 31 | 33 | 35 | 35 | 35 | 34 | 34 | 33 | 32 | 31 | 30 | 29 | 32 | 35 | 29 | 35 | -0.13 | Y | 44.98 | Y | -0.2 | [7 empty] | N | N | N | N | 120 | 0.49 | 65 | 112898 | 106680 | -1430 | 14500 | 2 | 1 | 50 | 2018-12-01 11:47 | 1570 | 156 |  | 55 | [16 empty] | 107.73 | 64.29 | 0 | 0 | 0 |  | 650 | 400 | 선택 | 선택 | 0 | 0 | 0 |  | 650 | 400 | 선택 | 선택 | 해제 | 미정 | 미정 | 미정 | 미정 |  | 미정 | RB150.00 | C
A49470 | 2018-12-01 | 1 | B |  | 5 | A | AE1055MS | 탄소강 | AE1055LS계 | BM#1 | 0 | 39 | 1591 | 1554 | 29 | 4400 |  | 3 | 0.3 | 20 |  | -1.7 | 1550 | 1591 | 0 | 12.37 |  | 22 | 16 | 66 | Y |  | 2018-12-01 11:50 | 64 | 1094 | 35 | 31 | 30 | 29 | 28 | 28 | 27 | 26 | 26 | 25 | 25 | 25 | 25 | 25 | 28 | 30 | 25 | 25 | -0.1 |  | 50.07 | Y | 0 | [7 empty] | N | N | N | N | 190 | 0.48 | 63 | 101508 | 96790 | 7010 | 15700 | 16 | 2 |  | 2018-12-01 11:57 | 1550 | 98 |  | 32 | 16 | [15 empty] | 98.98 | 100 | 0 | 0 | 0 |  | 400 |  | 선택 | 해제 | 0 | 0 | 0 |  | 400 |  | 선택 | 해제 | 해제 | 미정 | 미정 | 선택 | 미정 |  | 미정 | BT180180 | H
B49386 | 2018-12-01 | 2 | C |  | 5 | A | SCR440B1 | 합금강 | 보론강 | BM#2 | 1596 | 46 | 1636 | 1564 | 42 | 6200 |  | 1 | 0.31 | 15 |  | 0 | 1573 | 1625 | 0.1 | 0 | 0 | 35 | 16 | 29 | Y |  | 2018-12-01 12:36 | 79 | 1079 | 26 | 29 | 32 | 35 | 36 | 37 | 37 | 37 | 36 | 35 | 35 | 33 |  | 33 | 34 | 37 | 33 | 37 | -0.12 | Y | 29.95 | Y | -0.4 | [7 empty] | N | N | N | N | 110 | 0.49 | 58 | 92628 | 93810 | 840 | 14300 | 2 | 1 | 10 | 2018-12-01 12:37 | 1573 | 160 |  | 48 |  | * STR#1 클램핑 동작 되지 않아 감속주입 0.40 ID: 306 | [14 empty] | 98.23 | 33.33 | 0 | 0 | 0 |  | 650 | 400 | 선택 | 선택 | 0 | 0 | 0 |  | 650 | 400 | 선택 | 선택 | 해제 | 미정 | 해제 | 미정 | 미정 |  | 미정 | RB120.00 | C
A49471 | 2018-12-01 | 1 | C |  | 6 | A | AE1055MS | 탄소강 | AE1055LS계 | BM#1 | 1585 | 40 | 1581 | 1519 | 32 | 5200 |  | 3 | 0.3 | 20 |  | -1.52 | 1543 | 1581 | 0 | 14.98 |  | 29 | 55 | 61 | Y |  | 2018-12-01 13:10 | 57 | 1085 | 24 | 27 | 28 | 29 | 29 | 29 | 28 | 27 | 26 | 26 | 25 | 25 | 24 | 24 | 27 | 29 | 24 | 29 | -0.11 | Y | 45 | Y | -0.2 | [7 empty] | N | N | N | N | 180 | 0.48 | 65 | 101508 | 100400 | 7000 | 16000 | 16 | 2 |  | 2018-12-01 13:17 | 1543 | 96 |  | 17 | [16 empty] | 95.22 | 100 | 0 | 0 | 0 |  | 400 |  | 선택 | 해제 | 0 | 0 | 0 |  | 400 |  | 선택 | 해제 | 해제 | 미정 | 미정 | 선택 | 미정 |  | 미정 | BT180180 | H
B49387 | 2018-12-01 | 2 | C |  | 6 | A | SCR440B1 | 합금강 | 보론강 | BM#2 | 1588 | 48 | 1646 | 1555 | 36 | 7500 |  | 1 | 0.32 | 20 |  | 0 | 1562 | 1637 | 0.17 | 0 | 0 | 6 | 3 | 25 | Y |  | 2018-12-01 13:55 | 68 | 1091 | 31 | 32 | 32 | 32 | 32 | 31 | 30 | 29 | 27 | 26 | 25 | 23 | 22 | 21 | 29 | 32 | 21 | 32 | -0.21 |  | 52.67 | Y | -0.38 | [7 empty] | N | N | N | N | 100 | 0.46 | 66 | 92280 | 98580 | 1420 | 14700 | 2 | 1 |  | 2018-12-01 14:16 | 1562 | 145 |  | 30 |  | * STR#1 클램핑 동작 되지 않아 감속주입 0.40 ID: 301.302 | [14 empty] | 92.28 | 41.67 | 0 | 0 | 0 |  | 650 | 400 | 선택 | 선택 | 0 | 0 | 0 |  | 650 | 400 | 선택 | 선택 | 해제 | 미정 | 미정 | 미정 | 미정 |  | 미정 | RB140.00 | C
A49472 | 2018-12-01 | 1 | C |  | 7 | A | AE1055MS | 탄소강 | AE1055LS계 | BM#1 | 1632 | 40 | 1604 | 1560 | 33 | 4300 |  | 3 | 0.3 | 20 |  | -2.06 | 1552 | 1604 | 0 | 21.61 |  | 10 | 39 | 69 | Y |  | 2018-12-01 14:11 | 66 | 1084 | 25 | 28 | 32 | 35 | 37 | 37 | 36 | 36 | 35 | 35 | 35 | 35 | 34 | 34 | 34 | 37 | 34 | 35 | -0.02 | Y | 40 | Y | -0.2 | [7 empty] | N | N | N | N | 230 | 0.48 | 64 | 84590 | 95550 | 7000 | 16300 | 16 | 2 |  | 2018-12-01 14:19 | 1552 | 95 |  | 21 | [16 empty] | 83.05 | 100 | 0 | 0 | 0 |  | 400 |  | 선택 | 해제 | 0 | 0 | 0 |  | 400 |  | 선택 | 해제 | 해제 | 미정 | 미정 | 선택 | 미정 |  | 미정 | BT180180 | H
A49473 | 2018-12-01 | 1 | C |  | 8 | A | AE1055MS | 탄소강 | AE1055LS계 | BM#1 | 1592 | 39 | 1587 | 1538 | 31 | 5000 |  | 3 | 0.3 | 20 |  | -1.55 | 1549 | 1587 | 0 | 12.18 |  | 36 | 22 | 76 | Y |  | 2018-12-01 15:06 | 63 | 1090 | 34 | 33 | 33 | 33 | 32 | 32 | 31 | 31 | 30 | 30 | 30 | 30 | 29 | 29 | 31 | 33 | 29 | 33 | -0.08 |  | 50 | Y | -0.2 | [7 empty] | N | N | N | N | 220 | 0.48 | 63 | 101508 | 97450 | 7000 | 16200 | 16 | 2 |  | 2018-12-01 15:26 | 11549 | 101 |  | 30 | [16 empty] | 97.79 | 100 | 0 | 0 | 0 |  | 400 |  | 선택 | 해제 | 0 | 0 | 0 |  | 400 |  | 선택 | 해제 | 해제 | 미정 | 미정 | 선택 | 미정 |  | 미정 | BT180180 | H
B49388 | 2018-12-01 | 2 | C |  | 7 | A | SCR440B1 | 합금강 | 보론강 | BM#2 | 1645 | 60 | 1634 | 1594 | 31 | 5900 |  | 1 | 0.32 | 20 |  | -2.02 | 1566 | 1632 | 0.15 | 0 | 0 | 1 | 24 | 34 | Y |  | 2018-12-01 15:03 | 72 | 1081 | 19 | 29 | 34 | 37 | 39 | 39 | 40 | 40 | 39 | 39 | 38 | 37 | 36 | 34 | 36 | 40 | 34 | 39 | -0.17 | Y | 35.02 | Y | -0.4 | [7 empty] | N | N | N | N | 150 | 0.45 | 68 | 98085 | 98180 | 2520 | 15200 | 2 | 1 | 10 | 2018-12-01 15:02 | 1566 | 154 |  | 30 |  | * STR#1 클램핑 동작 되지 않아 감속주입 0.40 ID: 301~306 | [14 empty] | 97.31 | 76.92 | 0 | 0 | 0 |  | 650 | 400 | 선택 | 선택 | 0 | 0 | 0 |  | 650 | 400 | 선택 | 선택 | 해제 | 미정 | 미정 | 미정 | 미정 |  | 미정 | RB140.00 | C
A49474 | 2018-12-01 | 1 | C |  | 9 | A | AE1055MS | 탄소강 | AE1055LS계 | BM#1 | 1584 | 40 | 1595 | 1534 | 31 | 5000 |  | 3 | 0.3 | 20 |  | -1.91 | 1549 | 1595 | 0 | 10.91 |  | 22 | 17 | 72 | Y |  | 2018-12-01 16:08 | 63 | 1095 | 29 | 28 | 28 | 28 | 28 | 27 | 27 | 26 | 25 | 25 | 24 | 24 | 24 | 24 | 26 | 28 | 24 | 28 | -0.07 | Y | 55.03 | Y | 0 | [7 empty] | N | N | N | N | 210 | 0.48 | 66 | 101508 | 99050 | 7000 | 15800 | 16 | 2 |  | 2018-12-01 16:15 | 1549 | 102 |  | 32 | [16 empty] | 96.13 | 100 | 0 | 0 | 0 |  | 400 |  | 선택 | 해제 | 0 | 0 | 0 |  | 400 |  | 선택 | 해제 | 해제 | 미정 | 미정 | 선택 | 미정 |  | 미정 | BT180180 | H
B49389 | 2018-12-01 | 2 | C | 잔강최소화전 | 8 | A | SCR440B1 | 합금강 | 보론강 | BM#2 | 1629 | 46 | 1594 | 1556 | 37 | 7300 |  | 1 | 0.31 | 15 |  | 0 | 1568 | 1635 | 0.1 | 0 | 0 | 31 | 46 | 36 | Y |  | 2018-12-01 16:03 | 74 | 1077 | 31 | 33 | 35 | 37 | 39 | 39 | 38 | 38 | 38 | 37 | 36 | 35 | 32 | 32 | 36 | 39 | 32 | 38 | -0.17 | Y | 40 | Y | -0.6 | [7 empty] | N | N | N | N | 140 | 0.47 | 63 | 96809 | 98130 | -80 | 3000 | 2 | 1 | 20 | 2018-12-01 16:04 | 1568 | 154 |  | 42 | 16 | * STR#1 클램핑 동작 되지 않아 감속주입 0.40 ID: 301~303 | [14 empty] | 98.73 | 76.92 | 0 | 3770 | 0 |  | 650 | 400 | 선택 | 선택 | 0 | 3690 | 0 |  | 650 | 400 | 선택 | 선택 | 해제 | 미정 | 미정 | 미정 | 미정 |  | 미정 | RB120.00 | C
A49475 | 2018-12-01 | 1 | C | TUNDISH교체전 | 10 | B | AE1055MS | 탄소강 | AE1055LS계 | BM#1 | 1621 | 39 | 1597 | 1567 | 23 | 3800 |  | 3 | 0.3 | 20 |  | -1.94 | 1550 | 1597 | 0 | 11.29 |  | 29 | 56 | 62 | Y |  | 2018-12-01 17:12 | 64 | 1089 | 23 | 25 | 27 | 29 | 29 | 29 | 29 | 29 | 28 | 28 | 28 | 27 | 27 | 27 | 28 | 29 | 27 | 29 | -0.04 | Y | 45 | Y | 0 | [7 empty] | N | N | N | N | 200 | 0.48 | 62 | 98898 | 96150 | 7000 | 2000 | 16 | 2 |  | 2018-12-01 17:23 | 1550 | 106 |  | 35 |  |  | D53D50827FCC48BCABFDA173509D93B8 | 1758BB96AA6642DAB113609095CBA4A0 | 26E610AC962C4666BA769BBB84D977E6 | [11 empty] | 96.39 | 100 | 0 | 3600 | 0 |  | 400 |  | 선택 | 해제 | 0 | 3600 | 0 |  | 400 |  | 선택 | 해제 | 해제 | 미정 | 미정 | 선택 | 미정 |  | 미정 | BT180180 | H
B49390 | 2018-12-01 | 2 | C | 잔강최소화 | 9 | A | SCM440J | 합금강 | D4 | BM#2 | 1643 | 61 | 1645 | 1597 | 36 | 6700 |  | 1 | 0.34 | 16 |  | 0 | 1575 | 1639 | 0.07 | 0 | 0 | 35 | 17 | 35 | Y |  | 2018-12-01 17:13 | 80 | 1066 | -189 | 19 | 38 | 38 | 39 | 40 | 40 | 39 | 39 | 38 | 37 |  |  | 37 | 30 | 40 | 37 | 39 | -0.06 | Y | 25.02 | Y | -0.2 | [7 empty] | N | N | N | N | 130 | 0.48 | 54 | 91099 | 97540 | 340 | 14300 | 2 | 1 |  | 2018-12-01 17:16 | 1575 | 172 |  | 50 | [16 empty] | 92.96 | 75 | 2500 | 0 | 0 |  | 650 | 1100 | 선택 | 해제 | 2500 | 0 | 0 |  | 650 | 1100 | 선택 | 해제 | 해제 | 미정 | 미정 | 미정 | 미정 |  | 미정 | RB120.00 | C
B49391 | 2018-12-01 | 2 | C |  | 10 | A | SCM440J | 합금강 | D4 | BM#2 | 1613 | 74 | 1614 | 1567 | 47 | 8300 |  | 1 | 0.35 | 16 |  | 0 | 1567 | 1625 | 0.08 | 0 | 0 | 6 | 4 | 27 | Y |  | 2018-12-01 18:23 | 72 | 1085 | 33 | 35 | 36 | 36 | 37 | 36 | 36 | 35 | 34 | 34 | 32 | 31 | 30 | 27 | 34 | 37 | 27 | 36 | -0.22 | Y | 46.32 | Y | -0.2 |  |  |  | 1.38 |  |  |  | N | N | N | Y | 120 | 0.47 | 67 | 154121 | 104340 | -90 | 15300 | 2 | 1 | 10 | 2018-12-01 18:35 | 1567 | 166 |  | 36 |  | 유사강종 연연주 혼탕부 ID : 308~310 // 408~410 | [14 empty] | 147.91 | 100 | 0 | 0 | 0 |  | 650 | 1100 | 선택 | 해제 | 0 | 0 | 0 |  | 650 | 1100 | 선택 | 해제 | 해제 | 미정 | 미정 | 미정 | 미정 |  | 미정 | RB150.00 | C
A49476 | 2018-12-01 | 1 | C | TUNDISH교체 | 1 | A | AE1043M | 탄소강 | D1 | BM#1 | 1615 | 40 | 1621 | 1560 | 36 | 5600 |  | 3 | 0.3 | 20 |  | -1.47 | 1580 | 1617 | 0 | 12.94 |  | 10 | 40 | 54 | Y |  | 2018-12-01 18:16 | 89 | 1090 | -15 | 20 | 15 | 21 | 27 | 32 | 34 | 35 | 36 | 36 | 37 | 38 | 38 | 38 | 31 | 38 | 38 | 0 | 0 |  | 4.98 | Y | 0 |  | 2.31 | 2.31 |  |  |  |  | N | N | N | N | 190 | 0.49 | 66 | 84590 | 103440 | 3510 | 15500 | 18 | 1 |  | 2018-12-01 18:23 | 1580 | 133 |  | 56 |  | *T/D플럭스 유15 용120KG | [14 empty] | 79.8 | 100 | 700 | 0 | 0 |  | 500 |  | 선택 | 해제 | 700 | 0 | 0 |  | 500 |  | 선택 | 해제 | 해제 | 미정 | 미정 | 해제 | 미정 |  | 미정 | BT180180 | C
B49392 | 2018-12-01 | 2 | C |  | 11 | A | AE4140Q | 합금강 | D4 | BM#2 | 1615 | 47 | 1595 | 1536 | 42 | 7800 |  | 1 | 0.34 | 16 |  | 0 | 1560 | 1620 | 0.1 | 0 | 0 | 1 | 25 | 39 | Y |  | 2018-12-01 19:31 | 66 | 1087 | 25 | 29 | 32 | 33 | 34 | 34 | 33 | 32 | 32 | 31 | 29 | 28 | 27 | 27 | 31 | 34 | 27 | 32 | -0.18 | Y | 39.98 | Y | -0.2 |  |  |  | 1.37 |  |  |  | N | N | N | N | 110 | 0.47 | 64 | 32568 | 98940 | 4660 | 15400 | 2 | 1 |  | 2018-12-01 19:46 | 1560 | 146 |  | 38 | 36 | *연연주 혼탕부 301 401 | [14 empty] | 31.44 | 100 | 0 | 0 | 0 |  | 650 | 1100 | 선택 | 선택 | 0 | 0 | 0 |  | 650 | 1100 | 선택 | 선택 | 선택 | 미정 | 선택 | 미정 | 미정 |  | 미정 | RB184.15 | C
A49477 | 2018-12-01 | 1 | C |  | 2 | A | AE1043M | 탄소강 | D1 | BM#1 | 1630 | 39 | 1611 | 1576 | 29 | 4500 |  | 3 | 0.31 | 15 |  | -1.93 | 1574 | 1611 | 0 | 9.03 |  | 36 | 23 | 64 | Y |  | 2018-12-01 19:13 | 83 | 1091 | 37 | 32 | 29 | 30 | 30 | 30 | 30 | 30 | 30 | 29 | 29 | 29 | 29 | 29 | 30 | 30 | 29 | 30 | -0.02 | Y | 45 | Y | 0 | [7 empty] | N | N | N | N | 180 | 0.51 | 64 | 101508 | 106160 | 4040 | 14900 | 18 | 1 |  | 2018-12-01 19:35 | 1574 | 134 |  | 65 | [16 empty] | 93.6 | 100 | 0 | 0 | 0 |  | 500 |  | 선택 | 해제 | 0 | 0 | 0 |  | 500 |  | 선택 | 해제 | 해제 | 미정 | 미정 | 미정 | 미정 |  | 미정 | BT180180 | C
B49393 | 2018-12-01 | 2 | A |  | 12 | A | AE4140Q | 합금강 | D4 | BM#2 | 1559 | 53 | 1634 | 1537 | 39 | 8000 |  | 1 | 0.33 | 19 |  | 0 | 1561 | 1624 | 0.1 | 0 | 0 | 31 | 47 | 43 | Y |  | 2018-12-01 20:37 | 67 | 1095 | 25 | 27 | 29 | 31 | 31 | 32 | 31 | 31 | 30 | 29 | 29 | 28 | 27 | 27 | 29 | 32 | 27 | 31 | -0.15 | Y | 32.33 | Y | -0.42 |  |  |  | 0.97 |  |  |  | N | N | N | Y | 100 | 0.47 | 59 | 90495 | 92820 | 57380 | 15300 | 2 | 1 |  | 2018-12-01 20:41 | 1561 | 146 |  | 39 | [16 empty] | 92.34 | 100 | 0 | 0 | 0 |  | 650 | 1100 | 선택 | 선택 | 0 | 0 | 0 |  | 650 | 1100 | 선택 | 선택 | 선택 | 미정 | 선택 | 미정 | 미정 |  | 미정 | RB114.30 | C
A49478 | 2018-12-01 | 1 | A |  | 3 | A | AE1043M | 탄소강 | D1 | BM#1 | 1572 | 45 | 1602 | 1526 | 33 | 5800 |  | 3 | 0.3 | 15 |  | -2.4 | 1556 | 1602 | 0 | 10.86 |  | 22 | 18 | 59 | Y |  | 2018-12-01 20:41 | 65 | 1096 | 27 | 24 | 25 | 25 | 25 | 26 | 25 | 25 | 25 | 24 | 24 | 24 |  | 24 | 25 | 26 | 24 | 25 | -0.02 | Y | 30 | Y | 0 | [7 empty] | N | N | N | N | 170 | 0.51 | 59 | 98664 | 98960 | 4340 | 14410 | 18 | 1 |  | 2018-12-01 20:49 | 1556 | 122 |  | 44 | [16 empty] | 94.51 | 100 | 0 | 0 | 0 |  | 500 |  | 선택 | 해제 | 0 | 0 | 0 |  | 500 |  | 선택 | 해제 | 해제 | 미정 | 미정 | 미정 | 미정 |  | 미정 | RB100.00 | C
B49394 | 2018-12-01 | 2 | A |  | 13 | A | AE4140Q | 합금강 | D4 | BM#2 | 1573 | 50 | 1634 | 1537 | 44 | 7900 |  | 1 | 0.31 | 18 |  | 0 | 1559 | 1625 | 0.14 | 0 | 0 | 35 | 18 | 44 | Y |  | 2018-12-01 22:01 | 65 | 1085 | 25 | 30 | 34 | 36 | 36 | 36 | 36 | 35 | 35 | 34 | 32 | 31 |  | 31 | 33 | 36 | 31 | 36 | -0.12 | Y | 40.02 | Y | -0.2 |  |  |  | 1.1 |  |  |  | N | N | N | N | 150 | 0.47 | 58 | 89257 | 90890 | 5110 | 14600 | 2 | 1 |  | 2018-12-01 22:07 | 1559 | 130 |  | 18 | 23 | *준빅사이즈 후속 | [14 empty] | 93.95 | 100 | 0 | 0 | 0 |  | 650 | 1100 | 선택 | 선택 | 0 | 0 | 0 |  | 650 | 1100 | 선택 | 선택 | 선택 | 미정 | 선택 | 미정 | 미정 |  | 미정 | RB165.10 | C
A49479 | 2018-12-01 | 1 | A |  | 4 | A | AE1043M | 탄소강 | D1 | BM#1 | 1582 | 39 | 1605 | 1537 | 32 | 5600 |  | 3 | 0.31 | 15 |  | -2.57 | 1555 | 1605 | 0 | 10.84 |  | 29 | 57 | 71 | Y |  | 2018-12-01 21:44 | 64 | 1102 | 23 | 21 | 20 | 21 | 21 | 21 | 21 | 21 | 20 | 20 | 19 | 18 |  | 18 | 21 | 21 | 18 | 21 | -0.06 | Y | 40 | Y | -0.2 | [7 empty] | N | N | N | N | 160 | 0.51 | 59 | 98664 | 101080 | 3870 | 14900 | 18 | 1 |  | 2018-12-01 22:06 | 1555 | 115 |  | 43 | 15 | [15 empty] | 94.73 | 100 | 0 | 0 | 0 |  | 500 |  | 선택 | 해제 | 0 | 0 | 0 |  | 500 |  | 선택 | 해제 | 해제 | 미정 | 미정 | 미정 | 미정 |  | 미정 | RB100.00 | C
B49395 | 2018-12-01 | 2 | A |  | 14 | A | AE4140Q | 합금강 | D4 | BM#2 | 1616 | 45 | 1636 | 1565 | 39 | 6900 |  | 1 | 0.33 | 18 |  | -2.06 | 1564 | 1621 | 0.21 | 0 | 0 | 6 | 5 | 47 | Y |  | 2018-12-01 22:48 | 70 | 1098 | 27 | 31 | 35 | 36 | 37 | 37 | 37 | 36 | 35 | 34 | 33 | 32 | 31 | 31 | 34 | 37 | 31 | 37 | -0.15 | Y | 40 | Y | -0.2 |  |  |  | 1.01 |  |  |  | N | N | N | N | 140 | 0.49 | 64 | 103306 | 103620 | -970 | 14100 | 2 | 1 |  | 2018-12-01 22:49 | 1564 | 130 |  | 33 |  | *전공정 요청 L/D잔강 이월 미실시 (후 시퀀스 성분 편차) | [14 empty] | 100.93 | 100 | 0 | 0 | 0 |  | 650 | 1100 | 선택 | 선택 | 0 | 0 | 0 |  | 650 | 1100 | 선택 | 선택 | 선택 | 미정 | 해제 | 미정 | 미정 |  | 미정 | RB170.00 | C
A49480 | 2018-12-01 | 1 | A |  | 5 | A | AE1043M | 탄소강 | D1 | BM#1 | 1629 | 40 | 1611 | 1550 | 28 | 4100 |  | 3 | 0.31 | 15 |  | -2.54 | 1560 | 1611 | 0 | 14.53 |  | 10 | 41 | 52 | Y |  | 2018-12-01 22:44 | 69 | 1102 | 15 | 20 | 25 | 28 | 30 | 31 | 31 | 30 | 30 | 29 | 29 | 28 |  | 28 | 27 | 31 | 28 | 30 | -0.05 | Y | 29.98 | Y | -0.2 | [7 empty] | N | N | N | N | 150 | 0.51 | 58 | 101034 | 98870 | 3430 | 15520 | 18 | 1 |  | 2018-12-01 22:56 | 1560 | 119 |  | 46 | [16 empty] | 99.05 | 100 | 0 | 0 | 0 |  | 500 |  | 선택 | 해제 | 0 | 0 | 0 |  | 500 |  | 선택 | 해제 | 해제 | 미정 | 미정 | 미정 | 미정 |  | 미정 | BT180180 | C
A49481 | 2018-12-01 | 1 | A |  | 6 | A | AE1043M | 탄소강 | D1 | BM#1 | 1609 | 47 | 1603 | 1549 | 30 | 4900 |  | 3 | 0.3 | 15 |  | -2.16 | 1560 | 1603 | 0 | 14.01 |  | 36 | 24 | 46 | Y |  | 2018-12-01 23:51 | 69 | 1087 | 26 | 26 | 29 | 30 | 31 | 31 | 31 | 31 | 30 | 29 | 29 | 27 |  | 27 | 29 | 31 | 27 | 31 | -0.1 | Y | 34.98 | Y | -0.4 | [7 empty] | N | N | N | N | 190 | 0.5 | 59 | 101508 | 98930 | 2570 | 14830 | 18 | 1 |  | 2018-12-01 23:59 | 1560 | 122 |  | 41 | [16 empty] | 100.25 | 100 | 0 | 0 | 0 |  | 500 |  | 선택 | 해제 | 0 | 0 | 0 |  | 500 |  | 선택 | 해제 | 해제 | 미정 | 미정 | 미정 | 미정 |  | 미정 | BT180180 | C
B49396 | 2018-12-01 | 2 | A |  | 15 | A | AE4140Q | 합금강 | D4 | BM#2 | 1579 | 48 | 1634 | 1527 | 39 | 7900 |  | 1 | 0.34 | 18 |  | -2.49 | 1561 | 1619 | 0.2 | 0 | 0 | 1 | 26 | 41 | Y |  | 2018-12-01 23:57 | 67 | 1098 | 27 | 30 | 32 | 33 | 33 | 33 | 33 | 32 | 31 | 30 | 29 | 28 | 27 | 27 | 31 | 33 | 27 | 33 | -0.13 | Y | 45 | Y | -0.2 |  |  |  | 1.02 |  |  |  | N | N | N | N | 130 | 0.49 | 64 | 97724 | 104990 | -390 | 14400 | 2 | 1 |  | 2018-12-02 00:01 | 1561 | 130 |  | 31 |  | *전공정 요청 L/D잔강 이월 미실시 (후 시퀀스 성분 편차) | [14 empty] | 94.06 | 100 | 0 | 0 | 0 |  | 650 | 1100 | 선택 | 선택 | 0 | 0 | 0 |  | 650 | 1100 | 선택 | 선택 | 선택 | 미정 | 해제 | 미정 | 미정 |  | 미정 | RB105.00 | C
A49482 | 2018-12-01 | 1 | A |  | 7 | A | AE1043M | 탄소강 | D1 | BM#1 | 1616 | 49 | 1599 | 1563 | 32 | 4700 |  | 3 | 0.31 | 13 |  | -2.19 | 1561 | 1599 | 0 | 12.47 |  | 22 | 19 | 56 | Y |  | 2018-12-02 00:49 | 70 | 1097 | 25 | 25 | 26 | 27 | 28 | 29 | 29 | 29 | 29 | 28 | 28 | 27 |  | 27 | 28 | 29 | 27 | 29 | -0.06 | Y | 29.98 | Y | -0.2 | [7 empty] | N | N | N | N | 180 | 0.51 | 58 | 101508 | 98910 | 3890 | 16110 | 18 | 1 |  | 2018-12-02 00:57 | 1561 | 123 |  | 45 | [16 empty] | 99.23 | 100 | 0 | 0 | 0 |  | 500 |  | 선택 | 해제 | 0 | 0 | 0 |  | 500 |  | 선택 | 해제 | 해제 | 미정 | 미정 | 미정 | 미정 |  | 미정 | BT180180 | H
B49397 | 2018-12-01 | 2 | A | TUNDISH교체전 | 16 | B | AE4140Q | 합금강 | D4 | BM#2 | 1600 | 44 | 1635 | 1574 | 38 | 6700 |  | 1 | 0.33 | 18 |  | -2.22 | 1554 | 1613 | 0.24 | 0 | 0 | 31 | 48 | 53 | Y |  | 2018-12-02 01:00 | 60 | 1087 | 22 | 24 | 25 | 26 | 26 | 26 | 26 | 25 | 24 | 24 | 23 | 22 | 21 | 21 | 24 | 26 | 21 | 26 | -0.11 | Y | 44.98 | Y | -0.2 |  |  |  | 1.11 |  |  |  | N | N | N | N | 120 | 0.49 | 65 | 128240 | 105630 | 2870 | 2500 | 2 | 1 |  | 2018-12-02 01:11 | 1554 | 133 |  | 35 |  | *전공정 요청 L/D잔강 이월 미실시 (후 시퀀스 성분 편차) | 22BCAF9E6FED4F90AC4676A2F3BC5309 | E2F5BD608755455A9FE1878C6ABA356D | 5222BC7C7B094312B8C60FD70A1DA5E2 | [11 empty] | 118.19 | 100 | 0 | 2500 | 0 |  | 650 | 1100 | 선택 | 선택 | 0 | 2500 | 0 |  | 650 | 1100 | 선택 | 선택 | 선택 | 미정 | 해제 | 미정 | 미정 |  | 미정 | RB190.00 | C
A49483 | 2018-12-01 | 1 | A |  | 8 | A | AE1043M | 탄소강 | D1 | BM#1 | 1570 | 40 | 1609 | 1534 | 30 | 4800 |  | 3 | 0.31 | 13 |  | -2.46 | 1567 | 1609 | 0 | 13.1 |  | 29 | 58 | 54 | Y |  | 2018-12-02 01:46 | 76 | 1096 | 26 | 26 | 27 | 30 | 31 | 31 | 32 | 31 | 31 | 30 | 29 |  |  | 29 | 29 | 32 | 29 | 31 | -0.06 | Y | 20 | Y | -0.2 | [7 empty] | N | N | N | N | 170 | 0.51 | 54 | 101508 | 91770 | 2530 | 15520 | 18 | 1 |  | 2018-12-02 01:54 | 1567 | 116 |  | 49 | [16 empty] | 107.87 | 100 | 0 | 0 | 0 |  | 500 |  | 선택 | 해제 | 0 | 0 | 0 |  | 500 |  | 선택 | 해제 | 해제 | 미정 | 미정 | 미정 | 미정 |  | 미정 | BT180180 | H
B49398 | 2018-12-01 | 2 | A | TUNDISH교체 | 1 | A | SM45CM1 | 탄소강 | SM45C | BM#2 | 1574 | 47 | 1664 | 1556 | 38 | 7700 |  | 1 | 0.32 | 20 |  | -2.44 | 1591 | 1655 | 0 | 0.57 | 0 | 35 | 19 | 54 | Y |  | 2018-12-02 02:22 | 99 | 1087 | -272 | -250 | 4 | 14 | 31 | 29 | 23 | 28 | 33 | 37 | 39 | 40 | 41 | 41 | 36 | 41 | 41 | 41 | 0 |  | 15 | Y | 0 | 1.2 | 2.37 | 2.19 |  |  |  |  | N | N | N | N | 190 | 0.47 | 60 | 99360 | 98020 | 230 | 14700 | 5 | 2 |  | 2018-12-02 02:21 | 1591 | 153 |  | 46 |  | *T/D 플럭스 120/15KG *T/D 교체 슬리브롱노즐사용 *L/D첫 HEAT 생왕겨 투입 | [14 empty] | 101.13 | 100 | 700 | 0 | 0 |  | 650 | 400 | 선택 | 해제 | 700 | 0 | 0 |  | 650 | 400 | 선택 | 해제 | 해제 | 미정 | 미정 | 미정 | 미정 |  | 미정 | RB160.00 | H
A49484 | 2018-12-01 | 1 | A |  | 9 | A | AE1043M | 탄소강 | D1 | BM#1 | 1606 | 44 | 1597 | 1554 | 41 | 4900 |  | 3 | 0.31 | 14 |  | -2.02 | 1562 | 1597 | 0 | 12.86 |  | 6 | 6 | 51 | Y |  | 2018-12-02 03:01 | 71 | 1089 | 27 | 29 | 31 | 33 | 33 | 33 | 34 | 33 | 32 | 32 | 31 | 31 | 29 | 29 | 32 | 34 | 29 | 33 | -0.17 | Y | 30.02 | Y | -0.4 | [7 empty] | N | N | N | N | 160 | 0.5 | 61 | 101508 | 101560 | 1540 | 15520 | 18 | 1 |  | 2018-12-02 03:08 | 1562 | 110 |  | 33 | [16 empty] | 98.89 | 0 | 0 | 0 | 0 |  | 500 |  | 선택 | 해제 | 0 | 0 | 0 |  | 500 |  | 선택 | 해제 | 해제 | 미정 | 미정 | 미정 | 미정 |  | 미정 | BT180180 | H
B49399 | 2018-12-01 | 2 | A |  | 2 | A | SM45CM1 | 탄소강 | SM45C | BM#2 | 1587 | 42 | 1635 | 1546 | 35 | 6700 |  | 1 | 0.34 | 15 |  | -2.5 | 1566 | 1630 | 0 | 0.43 | 0 | 10 | 42 | 58 | Y |  | 2018-12-02 03:12 | 74 | 1101 | 39 | 31 | 30 | 29 | 28 | 28 | 27 | 27 | 26 | 25 | 24 | 24 | 23 | 23 | 28 | 30 | 23 | 0 | -0.14 |  | 50.03 | Y | -0.2 | [7 empty] | N | N | N | N | 180 | 0.5 | 61 | 99360 | 101990 | 410 | 14600 | 5 | 2 |  | 2018-12-02 03:23 | 1566 | 154 |  | 59 | [16 empty] | 97.08 | 0 | 0 | 0 | 0 |  | 650 | 400 | 선택 | 해제 | 0 | 0 | 0 |  | 650 | 400 | 선택 | 해제 | 해제 | 미정 | 미정 | 미정 | 미정 |  | 미정 | RB160.00 | C
A49485 | 2018-12-01 | 1 | A | TUNDISH교체전 | 10 | A | AE1043M | 탄소강 | D1 | BM#1 | 1642 | 43 | 1610 | 1578 | 37 | 3600 |  | 3 | 0.31 | 15 |  | -2.61 | 1560 | 1610 | 0 | 13.6 |  | 36 | 25 | 57 | Y |  | 2018-12-02 03:54 | 69 | 1101 | 28 | 26 | 26 | 26 | 28 | 28 | 28 | 27 | 27 | 27 | 347 |  |  | 347 | 54 | 347 | 347 | 28 | 0 |  |  | Y | 9.99 | [7 empty] | N | N | N | N | 150 | 0.51 | 54 | 94498 | 92760 | 3540 | 1800 | 18 | 1 |  | 2018-12-02 04:02 | 1560 | 112 |  | 44 |  |  |  | B23CC5B310F1432FA6F46B626D660E46 | 80ABF1D27C66406DBBDCE148A8BA3135 | AB53F8AA1E924C1892736CFAFBAC3DD0 | [10 empty] | 98.95 | 100 | 0 | 2500 | 0 |  | 500 |  | 선택 | 해제 | 0 | 2500 | 0 |  | 500 |  | 선택 | 해제 | 해제 | 미정 | 미정 | 미정 | 미정 |  | 미정 | BT180180 | H
B49400 | 2018-12-01 | 2 | B |  | 3 | A | SM45CM1 | 탄소강 | SM45C | BM#2 | 1622 | 42 | 1654 | 1574 | 35 | 5900 |  | 1 | 0.36 | 15 |  | -2.47 | 1576 | 1644 | 0 | 0.45 | 0 | 1 | 27 | 43 | Y |  | 2018-12-02 04:21 | 84 | 1088 | 20 | 28 | 34 | 38 | 40 | 40 | 40 | 40 | 39 | 39 | 38 | 37 |  | 37 | 36 | 40 | 37 | 40 | -0.08 | Y | 35 | Y | -0.2 | [7 empty] | N | N | N | N | 170 | 0.5 | 59 | 99360 | 96520 | 930 | 14500 | 5 | 2 |  | 2018-12-02 04:24 | 1576 | 160 |  | 55 | [16 empty] | 102.12 | 100 | 0 | 0 | 0 |  | 650 | 400 | 선택 | 해제 | 0 | 0 | 0 |  | 650 | 400 | 선택 | 해제 | 해제 | 미정 | 미정 | 미정 | 미정 |  | 미정 | RB160.00 | C
B49401 | 2018-12-01 | 2 | B | TUNDISH교체 | 1 | A | KFMN438V | 합금강 | KFMN438V | BM#1 | 1589 | 45 | 1664 | 1564 | 39 | 7700 |  | 1 | 0.36 | 20 |  | -2.79 | 1576 | 1652 | 0 | 0.53 | 0 | 31 | 49 | 27 | Y |  | 2018-12-02 05:25 | 82 | 1095 | 12 | 16 | 13 | 19 | 23 | 26 | 28 | 29 | 30 | 30 | 31 |  |  | 31 | 25 | 31 | 31 | 0 | 0 |  |  | Y | 0.2 |  | 2.46 | 2.46 | [5 empty] | N | N | M | 150 | 0.51 | 60 | 101508 | 100020 | 1580 | 14100 | 8 | 2 |  | 2018-12-02 05:29 | 1586 | 140 |  | 33 |  | *STR#1 W/D8번 펄트 발생 전원 OFF S/R미적용 | [14 empty] | 100.7 | 100 | 1000 | 0 | 0 |  | 650 |  | 선택 | 선택 | 1000 | 0 | 0 |  | 650 |  | 선택 | 선택 | 미정 | 미정 | 미정 | 미정 | 선택 |  | 미정 | BT180180 | H
A49486 | 2018-12-01 | 1 | B |  | 4 | B | SM45CB | 탄소강 | SM45C | BM#2 | 1613 | 49 | 1614 | 1565 | 30 | 4900 |  | 3 | 0.3 | 15 |  | -2.28 | 1570 | 1614 | 0 | 11.62 |  | 22 | 20 | 52 | Y |  | 2018-12-02 05:16 | 77 | 1102 | 30 | 31 | 33 | 33 | 34 | 33 | 33 | 33 | 32 | 32 | 31 |  |  | 31 | 32 | 34 | 31 | 33 | -0.05 | Y | 30 | Y | -0.2 | [7 empty] | N | N | N | N | 160 | 0.5 | 58 | 84850 | 97450 | 2700 | 14500 | 5 | 2 | 10 | 2018-12-02 05:36 | 1570 | 144 |  | 61 | [16 empty] | 84.93 | 100 | 0 | 0 | 0 |  | 650 | 400 | 선택 | 해제 | 0 | 0 | 0 |  | 650 | 400 | 선택 | 해제 | 해제 | 미정 | 미정 | 미정 | 미정 |  | 미정 | RB190.00 | C
B49402 | 2018-12-01 | 2 | B |  | 2 | A | KFMN438V | 합금강 | KFMN438V | BM#1 | 1581 | 43 | 1656 | 1545 | 38 | 7300 |  | 1 | 0.39 | 18 |  | -2.63 | 1562 | 1645 | 0 | 0.98 | 0 | 29 | 59 | 46 | Y |  | 2018-12-02 06:35 | 68 | 1103 | 29 | 26 | 25 | 24 | 23 | 23 | 22 | 20 | 19 | 16 | 15 | 12 |  | 12 | 22 | 25 | 12 | 0 | -0.29 |  | 44.98 | Y | -0.6 | [8 empty] | N | N | Y | 140 | 0.51 | 57 | 101508 | 97290 | -590 | 14700 | 8 | 2 |  | 2018-12-02 06:40 | 1562 | 137 |  | 24 |  | *STR#1 W/D8번 펄트 발생 전원 OFF S/R미적용 *전공정 요청 감속주입 *자동 1507 수동 1506 *STR#1,2 S/R재세팅 | [14 empty] | 105.3 | 100 | 0 | 0 | 0 |  | 650 |  | 선택 | 선택 | 0 | 0 | 0 |  | 650 |  | 선택 | 선택 | 미정 | 미정 | 미정 | 미정 | 미정 |  | 미정 | BT180180 | H
A49487 | 2018-12-01 | 1 | B |  | 5 | A | SM45CB | 탄소강 | SM45C | BM#2 | 1604 | 48 | 1614 | 1543 | 39 | 5200 |  | 3 | 0.3 | 15 |  | -1.96 | 1570 | 1609 | 0 | 11.67 |  | 35 | 20 | 36 | Y |  | 2018-12-02 06:37 | 77 | 1097 | 29 | 31 | 30 | 32 | 34 | 36 | 36 | 36 | 36 | 36 | 35 | 34 | 33 | 33 | 34 | 36 | 33 | 36 | -0.09 | Y | 35 | Y | -0.2 | [7 empty] | N | N | N | N | 150 | 0.5 | 56 | 91618 | 94480 | 2270 | 14700 | 5 | 2 | 40 | 2018-12-02 06:56 | 1570 | 121 |  | 42 |  | * L/D 막힘으로 강제개공 ID: 301.401 | [14 empty] | 94.74 | 100 | 0 | 0 | 0 |  | 650 | 400 | 선택 | 해제 | 0 | 0 | 0 |  | 650 | 400 | 선택 | 해제 | 해제 | 미정 | 미정 | 미정 | 미정 |  | 미정 | RB180.00 | C
B49403 | 2018-12-01 | 2 | B |  | 3 | A | KFMN438V | 합금강 | KFMN438V | BM#1 | 1590 | 42 | 1646 | 1574 | 31 | 6500 |  | 1 | 0.35 | 18 |  | -2.66 | 1561 | 1631 | 0 | 0.58 | 0 | 6 | 7 | 50 | Y |  | 2018-12-02 07:34 | 67 | 1087 | 8 | 13 | 16 | 18 | 18 | 18 | 18 | 17 | 16 | 15 | 14 | 12 | 10 | 10 | 15 | 18 | 10 | 18 | -0.18 | Y | 45 | Y | -0.4 | [8 empty] | N | N | Y | 130 | 0.47 | 65 | 84590 | 98080 | -1130 | 15400 | 8 | 2 |  | 2018-12-02 07:44 | 1561 | 123 |  | 25 |  | *STR#1 W/D8번 펄트 발생 전원 OFF S/R미적용 *전공정 요청 감속주입 | [14 empty] | 88.02 | 100 | 0 | 0 | 0 |  | 650 |  | 선택 | 선택 | 0 | 0 | 0 |  | 650 |  | 선택 | 선택 | 미정 | 미정 | 미정 | 미정 | 미정 |  | 미정 | BT180180 | H
A49488 | 2018-12-02 | 1 | B |  | 6 | A | SM45CB | 탄소강 | SM45C | BM#2 | 1613 | 40 | 1603 | 1560 | 25 | 4100 |  | 3 | 0.3 | 15 |  | -1.97 | 1565 | 1604 | 0 | 11.63 |  | 36 | 26 | 32 | Y |  | 2018-12-02 07:29 | 72 | 1099 | 31 | 32 | 33 | 34 | 35 | 35 | 34 | 34 | 34 | 33 | 33 |  |  | 33 | 33 | 35 | 33 | 34 | -0.07 | Y | 30.02 | Y | 0 | [7 empty] | N | N | N | N | 190 | 0.5 | 54 | 90886 | 90960 | 2390 | 14500 | 5 | 2 | 10 | 2018-12-02 07:42 | 1565 | 116 |  | 50 | [16 empty] | 97.31 | 100 | 0 | 0 | 0 |  | 650 | 400 | 선택 | 해제 | 0 | 0 | 0 |  | 650 | 400 | 선택 | 해제 | 해제 | 미정 | 미정 | 미정 | 미정 |  | 미정 | RB150.00 | C
B49404 | 2018-12-02 | 2 | B |  | 4 | A | KFMN438V | 합금강 | KFMN438V | BM#1 | 1556 | 46 | 1655 | 1534 | 41 | 8100 |  | 1 | 0.35 | 18 |  | -2.33 | 1566 | 1636 | 0 | 0.26 | 0 | 10 | 43 | 93 | Y |  | 2018-12-02 08:38 | 72 | 1087 | 7 | 18 | 25 | 29 | 30 | 30 | 30 | 29 | 28 | 26 | 24 | 22 | 19 | 16 | 24 | 30 | 16 | 30 | -0.31 | Y | 45.02 | Y | -0.6 | [8 empty] | N | N | Y | 120 | 0.47 | 66 | 101508 | 101490 | -2140 | 15300 | 8 | 2 |  | 2018-12-02 08:46 | 1566 | 127 |  | 27 |  | *STR#1 W/D8번 펄트 발생 전원 OFF S/R미적용 *전공정 요청 감속주입 | [14 empty] | 102.69 | 100 | 0 | 0 | 0 |  | 650 |  | 선택 | 선택 | 0 | 0 | 0 |  | 650 |  | 선택 | 선택 | 미정 | 미정 | 미정 | 미정 | 미정 |  | 미정 | BT180180 | H
A49489 | 2018-12-02 | 1 | B |  | 7 | A | SM45CB | 탄소강 | SM45C | BM#2 | 1595 | 40 | 1596 | 1552 | 28 | 4400 |  | 3 | 0.3 | 16 |  | -1.78 | 1560 | 1596 | 0 | 11.84 |  | 1 | 28 | 46 | Y |  | 2018-12-02 08:32 | 67 | 1082 | 30 | 30 | 30 | 31 | 32 | 32 | 31 | 31 | 31 | 30 | 29 | 29 | 28 | 28 | 30 | 32 | 28 | 31 | -0.1 | Y | 39.98 | Y | -0.2 | [7 empty] | Y | Y | Y | Y | 180 | 0.47 | 62 | 150806 | 97030 | 2770 | 14900 | 5 | 2 | 30 | 2018-12-02 08:42 | 1560 | 113 |  | 44 | [16 empty] | 151.34 | 100 | 0 | 0 | 0 |  | 650 | 700 | 선택 | 해제 | 0 | 0 | 0 |  | 650 | 700 | 선택 | 해제 | 해제 | 미정 | 미정 | 미정 | 미정 |  | 미정 | RB230.00 | C
B49405 | 2018-12-02 | 2 | B |  | 5 | A | KFMN438V | 합금강 | KFMN438V | BM#1 | 1610 | 45 | 1657 | 1536 | 34 | 7400 |  | 1 | 0.35 | 18 |  | -2.67 | 1577 | 1645 | 0 | 0.49 | 0 | 31 | 50 | 42 | Y |  | 2018-12-02 09:37 | 83 | 1084 | 16 | 22 | 28 | 33 | 35 | 36 | 35 | 35 | 34 | 33 | 30 | 28 | 26 | 22 | 30 | 36 | 22 | 35 | -0.35 | Y | 39.9 | Y | -0.8 | [8 empty] | N | N | Y | 110 | 0.47 | 66 | 101508 | 96270 | 280 | 15900 | 8 | 2 |  | 2018-12-02 09:49 | 1577 | 133 |  | 35 |  | *STR#1 W/D8번 펄트 발생 전원 OFF S/R미적용 *전공정 요청 감속주입 | [14 empty] | 105.68 | 100 | 0 | 0 | 0 |  | 650 |  | 선택 | 선택 | 0 | 0 | 0 |  | 650 |  | 선택 | 선택 | 미정 | 미정 | 미정 | 미정 | 미정 |  | 미정 | BT180180 | H
A49490 | 2018-12-02 | 1 | B |  | 8 | A | SM45C | 탄소강 | SM45C | BM#2 | 1633 | 45 | 1589 | 1550 | 29 | 3300 |  | 3 | 0.3 | 15 |  | -1.42 | 1559 | 1586 | 0 | 14.78 |  | 22 | 21 | 50 | Y |  | 2018-12-02 09:33 | 66 | 1088 | 26 | 26 | 26 | 27 | 27 | 28 | 28 | 28 | 27 | 27 | 26 | 26 | 25 | 24 | 27 | 28 | 24 | 28 | -0.1 | Y | 39.77 | Y | -0.2 | [7 empty] | Y | Y | Y | Y | 170 | 0.47 | 61 | 43499 | 96260 | 1290 | 14300 | 5 | 2 | 10 | 2018-12-02 09:45 | 1559 | 116 |  | 48 | [16 empty] | 4349900 | 100 | 0 | 0 | 0 |  | 650 | 700 | 선택 | 해제 | 0 | 0 | 0 |  | 650 | 700 | 선택 | 해제 | 해제 | 미정 | 미정 | 미정 | 미정 |  | 미정 | RB310.00 | C
B49406 | 2018-12-02 | 2 | B |  | 6 | A | KFMN438V | 합금강 | KFMN438V | BM#1 | 1561 | 45 | 1657 | 1526 | 40 | 8300 |  | 1 | 0.36 | 18 |  | -2.95 | 1562 | 1645 | 0 | 0.52 | 0 | 29 | 60 | 49 | Y |  | 2018-12-02 11:01 | 68 | 1095 | 21 | 26 | 28 | 29 | 29 | 29 | 28 | 26 | 25 | 23 | 20 | 17 | 13 | 13 | 24 | 29 | 13 | 29 | -0.36 | Y | 44.92 | Y | -0.8 | [7 empty] | N | N | N | Y | 100 | 0.47 | 64 | 101508 | 99680 | -2280 | 15800 | 8 | 2 |  | 2018-12-02 11:09 | 1562 | 126 |  | 17 |  | *STR#1 W/D8번 펄트 발생 전원 OFF S/R미적용 *전공정 요청 감속주입 | [14 empty] | 105.03 | 100 | 0 | 0 | 0 |  | 650 |  | 선택 | 선택 | 0 | 0 | 0 |  | 650 |  | 선택 | 선택 | 미정 | 미정 | 미정 | 미정 | 미정 |  | 미정 | BT180180 | H
A49491 | 2018-12-02 | 1 | B |  | 9 | A | SM45C | 탄소강 | SM45C | BM#2 | 1612 | 39 | 1594 | 1550 | 35 | 4000 |  | 3 | 0.3 | 15 |  | -1.81 | 1555 | 1590 | 0 | 11.37 |  | 35 | 21 | 50 | Y |  | 2018-12-02 10:41 | 62 | 1080 | 20 | 24 | 25 | 27 | 28 | 28 | 28 | 27 | 27 | 27 | 26 | 25 | 25 | 25 | 26 | 28 | 25 | 28 | -0.07 | Y | 40 | Y | 0 | [7 empty] | Y | Y | Y | Y | 160 | 0.47 | 60 | 91641 | 95350 | 2700 | 14000 | 5 | 2 | 20 | 2018-12-02 10:49 | 1555 | 122 |  | 46 | [16 empty] | 93.56 | 100 | 0 | 0 | 0 |  | 650 | 700 | 선택 | 해제 | 0 | 0 | 0 |  | 650 | 700 | 선택 | 해제 | 해제 | 미정 | 미정 | 미정 | 미정 |  | 미정 | RB280.00 | C
B49407 | 2018-12-02 | 2 | B |  | 7 | A | KFMN438V | 합금강 | KFMN438V | BM#1 | 1574 | 42 | 1656 | 1545 | 34 | 7300 |  | 1 | 0.32 | 18 |  | -2.5 | 1572 | 1641 | 0 | 0.46 | 0 | 6 | 8 | 51 | Y |  | 2018-12-02 11:55 | 78 | 1084 | 11 | 20 | 26 | 29 | 32 | 32 | 32 | 31 | 30 | 29 | 28 | 26 | 23 | 23 | 27 | 32 | 23 | 32 | -0.22 | Y | 40.02 | Y | -0.6 | [7 empty] | N | N | N | Y | 150 | 0.47 | 64 | 84590 | 96210 | -460 | 14700 | 8 | 2 |  | 2018-12-02 12:02 | 1572 | 131 |  | 30 |  | *STR#1 W/D8번 펄트 발생 전원 OFF S/R미적용 *전공정 요청 감속주입 | [14 empty] | 88.72 | 100 | 0 | 0 | 0 |  | 650 |  | 선택 | 선택 | 0 | 0 | 0 |  | 650 |  | 선택 | 선택 | 미정 | 미정 | 미정 | 미정 | 미정 |  | 미정 | BT180180 | H
A49492 | 2018-12-02 | 1 | B |  | 10 | A | SM45C | 탄소강 | SM45C | BM#2 | 1623 | 39 | 1588 | 1569 | 24 | 3700 |  | 3 | 0.3 | 15 |  | -1.92 | 1551 | 1588 | 0 | 11.37 |  | 36 | 27 | 57 | Y |  | 2018-12-02 11:46 | 58 | 1080 | 22 | 21 | 21 | 22 | 23 | 23 | 22 | 22 | 21 | 21 | 20 | 20 | 19 | 19 | 21 | 23 | 19 | 22 | -0.1 | Y | 40 | Y | -0.2 | [7 empty] | N | N | N | N | 150 | 0.47 | 61 | 98079 | 97860 | -810 | 13700 | 5 | 2 | 30 | 2018-12-02 11:53 | 1551 | 115 |  | 46 | [16 empty] | 100.65 | 76.92 | 0 | 0 | 0 |  | 650 | 400 | 선택 | 해제 | 0 | 0 | 0 |  | 650 | 400 | 선택 | 해제 | 해제 | 미정 | 미정 | 미정 | 선택 | 9 | 미정 | RB114.30 | C
B49408 | 2018-12-02 | 2 | C | TUNDISH교체전 | 8 | A | KFMN438V | 합금강 | KFMN438V | BM#1 | 1588 | 45 | 1665 | 1545 | 40 | 7600 |  | 1 | 0.34 | 18 |  | -2.94 | 1575 | 1655 | 0 | 0.42 | 0 | 10 | 44 | 39 | Y |  | 2018-12-02 13:02 | 81 | 1090 | 21 | 30 | 34 | 37 | 38 | 38 | 38 | 37 | 36 | 34 |  |  |  | 34 | 34 | 38 | 34 | 38 | -0.11 | Y | 25 | Y | -0.4 | [7 empty] | N | N | N | M | 140 | 0.52 | 56 | 97468 | 98590 | -1340 | 2000 | 8 | 2 |  | 2018-12-02 13:11 | 1575 | 131 |  | 28 |  | *STR#1 W/D8번 펄트 발생 전원 OFF S/R미적용 | 5E6616B6DEF44AB081D35DDC8A94DE99 | 3E17C14F7EC740CDA774595B1AB9F5BF | 33C5E2A9C188476F822C29B3785E7AD0 | [11 empty] | 100.85 | 100 | 0 | 3000 | 0 |  | 650 |  | 선택 | 선택 | 0 | 3000 | 0 |  | 650 |  | 선택 | 선택 | 미정 | 미정 | 미정 | 미정 | 미정 |  | 미정 | BT180180 | H
A49493 | 2018-12-02 | 1 | C | TUNDISH교체전 | 11 | A | SM45C | 탄소강 | SM45C | BM#2 | 1599 | 43 | 1600 | 1557 | 27 | 4200 |  | 3 | 0.3 | 15 |  | -2.35 | 1555 | 1600 | 0 | 11.61 |  | 1 | 29 | 57 | Y |  | 2018-12-02 12:59 | 62 | 1085 | 16 | 23 | 27 | 30 | 31 | 32 | 31 | 31 | 31 | 31 | 30 | 30 |  | 30 | 29 | 32 | 30 | 31 | -0.03 | Y | 29.98 | Y | 0 | [7 empty] | N | N | N | N | 190 | 0.5 | 57 | 105557 | 96340 | 1540 | 2000 | 5 | 2 |  | 2018-12-02 13:05 | 1555 | 115 |  | 38 |  |  | EDCFD89C3CD0470DA62EA9A2794A7AEA | D17F5457363649B0AC0E5287D03B4D08 | D1ABAA2200114B4B9876E1F98DC96D3B | [11 empty] | 10555700 | 76.92 | 0 | 2678 | 0 |  | 650 | 400 | 선택 | 해제 | 0 | 3678 | 0 |  | 650 | 400 | 선택 | 해제 | 해제 | 미정 | 미정 | 미정 | 미정 |  | 미정 | RB190.00 | C
A49494 | 2018-12-02 | 1 | C | TUNDISH교체 | 1 | A | P-STB3D | 베어링강 | STB (SF) | BM#1 | 1615 | 41 | 1591 | 1569 | 38 | 6100 |  | 3 | 0.3 | 30 |  | -1.74 | 1532 | 1591 | 0.15 | 0 |  | 22 | 22 | 67 | Y |  | 2018-12-02 14:14 | 82 | 1080 | -22 | 38 | 31 | 35 | 37 | 40 | 42 | 43 | 45 | 45 | 45 | 46 |  | 46 | 40 | 46 | 46 | 45 | 0 |  |  | Y | 0.2 |  | 2.4 | 2.4 |  |  |  |  | Y | N | N | M | 230 | 0.46 | 61 | 84590 | 96050 | 7000 | 16200 | 7 | 1 |  | 2018-12-02 14:21 | 1532 | 126 |  | 38 |  | *T/D플럭스 유15용 275KG *STR#1 W/D8번 펄트 발생 전원 OFF S/R미적용 | [14 empty] | 82.89 | 100 | 1500 | 0 | 0 |  | 650 |  | 선택 | 해제 | 1500 | 0 | 0 |  | 650 |  | 선택 | 해제 | 선택 | 미정 | 미정 | 선택 | 미정 |  | 미정 | BT180180 | H
B49409 | 2018-12-02 | 2 | C | TUNDISH교체 | 1 | A | SM55C | 탄소강 | B | BM#2 | 1607 | 70 | 1645 | 1544 | 66 | 9000 |  | 1 | 0.4 | 20 |  | 0 | 1570 | 1637 | 0.16 | 0 | 0 | 31 | 51 | 44 | Y |  | 2018-12-02 14:29 | 82 | 1085 | -291 | -295 | 33 | 35 | 34 | 34 | 33 | 32 | 31 | 33 | 38 | 41 | 44 | 43 | 41 | 45 | 43 | 44 | -0.12 |  | 16.93 | Y | 0 | 1.2 | 2.3 | 2.3 |  |  |  |  | N | N | N | N | 150 | 0.48 | 60 | 95893 | 98090 | 1910 | 14700 | 11 | 1 | 10 | 2018-12-02 14:28 | 1570 | 163 |  | 32 |  | * T/D 용강량 실측:1140mm / 18.5 TON * T/D FLUX 용탕부: 120 KG / 유탕부: 15KG 투입 * 슬리브 롱노즐( Y자형 ) 사용 * 첫 HEAT 수소측정 기준초과(10분)이상공정 등록 및 생관통보. | [14 empty] | 95.89 | 76.92 | 718 | 0 | 0 |  | 650 | 400 | 선택 | 해제 | 718 | 0 | 0 |  | 650 | 400 | 선택 | 해제 | 해제 | 미정 | 미정 | 미정 | 미정 |  | 미정 | SB110110 | C
A49495 | 2018-12-02 | 1 | C |  | 2 | A | P-STB3D | 베어링강 | STB (SF) | BM#1 | 1589 | 45 | 1569 | 1542 | 39 | 5900 |  | 3 | 0.3 | 30 |  | -1.47 | 1519 | 1569 | 0.15 | 0 |  | 35 | 22 | 58 | Y |  | 2018-12-02 15:20 | 69 | 1080 | 46 | 41 | 38 | 37 | 36 | 35 | 35 | 34 | 34 | 34 | 33 | 32 | 32 | 32 | 36 | 38 | 32 | 34 | -0.12 |  | 50.02 | Y | 0 | [7 empty] | Y | N | Y | Y | 220 | 0.48 | 60 | 101508 | 93150 | 7000 | 16100 | 7 | 1 |  | 2018-12-02 15:25 | 1519 | 129 |  | 35 |  | *STR#1 W/D8번 펄트 발생 전원 OFF S/R미적용 | [14 empty] | 101.81 | 100 | 0 | 0 | 0 |  | 650 |  | 선택 | 해제 | 0 | 0 | 0 |  | 650 |  | 선택 | 해제 | 선택 | 미정 | 미정 | 선택 | 미정 |  | 미정 | BT180180 | H
B49410 | 2018-12-02 | 2 | C |  | 2 | A | SM55C | 탄소강 | B | BM#2 | 1608 | 46 | 1635 | 1545 | 37 | 6600 |  | 1 | 0.49 | 15 |  | 0 | 1549 | 1610 | 0.11 | 0 | 0 | 29 | 61 | 72 | Y |  | 2018-12-02 15:30 | 61 | 1080 | 40 | 34 | 31 | 29 | 28 | 26 | 25 | 24 | 23 | 22 | 20 | 18 | 15 | 15 | 26 | 31 | 15 | 0 | -0.32 |  | 50.03 | Y | -0.6 | [7 empty] | N | N | N | N | 140 | 0.47 | 63 | 93060 | 97570 | -170 | 14700 | 11 | 1 | 20 | 2018-12-02 15:30 | 1549 | 134 |  | 35 | 29 | [15 empty] | 93.06 | 75 | 0 | 0 | 0 |  | 650 | 600 | 선택 | 해제 | 0 | 0 | 0 |  | 650 | 600 | 선택 | 해제 | 해제 | 미정 | 미정 | 미정 | 미정 |  | 미정 | SB110110 | C
A49496 | 2018-12-02 | 1 | C |  | 3 | A | P-STB3D | 베어링강 | STB (SF) | BM#1 | 1555 | 48 | 1564 | 1537 | 41 | 6700 |  | 3 | 0.3 | 30 |  | -1.21 | 1523 | 1564 | 0.15 | 0 |  | 36 | 28 | 54 | Y |  | 2018-12-02 16:27 | 73 | 1086 | 32 | 34 | 37 | 40 | 41 | 41 | 41 | 41 | 40 | 40 | 40 | 39 | 39 | 38 | 39 | 41 | 38 | 41 | -0.06 | Y | 45 | Y | -0.2 | [7 empty] | Y | Y | Y | Y | 210 | 0.48 | 68 | 84590 | 101900 | 7000 | 16300 | 7 | 1 |  | 2018-12-02 16:34 | 1523 | 123 |  | 28 | [16 empty] | 78.22 | 100 | 0 | 0 | 0 |  | 650 |  | 선택 | 해제 | 0 | 0 | 0 |  | 650 |  | 선택 | 해제 | 선택 | 미정 | 미정 | 선택 | 미정 |  | 미정 | BT180180 | H
B49411 | 2018-12-02 | 2 | C |  | 3 | A | SM55C | 탄소강 | B | BM#2 | 1613 | 37 | 1596 | 1577 | 31 | 5200 |  | 1 | 0.49 | 15 |  | -2.45 | 1548 | 1610 | 0.09 | 0 | 0 | 6 | 9 | 71 | Y |  | 2018-12-02 16:31 | 60 | 1080 | 11 | 16 | 19 | 21 | 21 | 20 | 21 | 20 | 20 | 19 | 18 | 17 | 17 | 17 | 18 | 21 | 17 | 21 | -0.09 | Y | 45.85 | Y | 0 | [7 empty] | N | N | N | N | 130 | 0.46 | 65 | 93049 | 98750 | -350 | 13500 | 11 | 1 | 30 | 2018-12-02 16:35 | 1548 | 135 |  | 41 | [16 empty] | 95.04 | 100 | 0 | 0 | 0 |  | 650 | 400 | 선택 | 해제 | 0 | 0 | 0 |  | 650 | 400 | 선택 | 해제 | 해제 | 미정 | 미정 | 미정 | 미정 |  | 미정 | BT180180 | C
A49497 | 2018-12-02 | 1 | C |  | 4 | B | P-STB3D | 베어링강 | STB (SF) | BM#1 | 1590 | 47 | 1563 | 1534 | 42 | 6400 |  | 3 | 0.3 | 30 |  | -1.18 | 1523 | 1563 | 0.19 | 0 |  | 1 | 30 | 73 | Y |  | 2018-12-02 17:39 | 73 | 1087 | 38 | 39 | 40 | 42 | 42 | 42 | 41 | 41 | 40 | 40 | 40 | 39 | 39 | 39 | 40 | 42 | 39 | 42 | -0.06 | Y | 45.08 | Y | 0 | [7 empty] | Y | Y | Y | Y | 200 | 0.48 | 65 | 101508 | 101700 | 7000 | 15800 | 7 | 1 |  | 2018-12-02 17:48 | 1523 | 117 |  | 25 |  | 〃 | [14 empty] | 94.56 | 100 | 0 | 0 | 0 |  | 650 |  | 선택 | 해제 | 0 | 0 | 0 |  | 650 |  | 선택 | 해제 | 선택 | 미정 | 미정 | 선택 | 미정 |  | 미정 | BT180180 | H
B49412 | 2018-12-02 | 2 | C |  | 4 | A | SM53C | 탄소강 | B | BM#2 | 1621 | 42 | 1645 | 1576 | 30 | 6000 |  | 1 | 0.49 | 14 |  | 0 | 1568 | 1638 | 0.09 | 0 | 0 | 32 | 1 | 17704 | Y |  | 2018-12-02 17:35 | 80 | 1300 | 14 | 22 | 25 | 30 | 30 | 32 | 31 | 31 | 30 | 29 | 28 | 26 |  | 26 | 27 | 32 | 26 | 30 | -0.2 | Y | 30.02 | Y | -0.4 |  |  |  | 1.81 |  |  |  | N | N | N | N | 120 | 0.5 | 56 | 93049 | 94440 | 1260 | 14400 | 11 | 1 |  | 2018-12-02 17:33 | 1568 | 141 |  | 45 |  | *대보수 L/D 첫 HEAT 수소측정 | [14 empty] | 96.93 | 72.73 | 0 | 0 | 0 |  | 650 | 400 | 선택 | 해제 | 0 | 0 | 0 |  | 650 | 400 | 선택 | 해제 | 해제 | 미정 | 미정 | 미정 | 미정 |  | 미정 | BT180180 | H
B49413 | 2018-12-02 | 2 | C |  | 5 | A | SM53C | 탄소강 | B | BM#2 | 1632 | 41 | 1626 | 1575 | 33 | 5200 |  | 1 | 0.47 | 13 |  | 0 | 1560 | 1618 | 0.1 | 0 | 0 | 31 | 52 | 43 | Y |  | 2018-12-02 18:42 | 72 | 1108 | 23 | 33 | 38 | 40 | 42 | 42 | 42 | 42 | 41 | 40 | 39 | 38 |  | 38 | 38 | 42 | 38 | 42 | -0.11 | Y | 35.03 | Y | -0.2 | [7 empty] | N | N | N | N | 110 | 0.5 | 58 | 93049 | 95950 | 2300 | 13800 | 11 | 1 |  | 2018-12-02 18:45 | 1560 | 129 |  | 36 | [16 empty] | 94.95 | 72.73 | 0 | 0 | 0 |  | 650 | 400 | 선택 | 해제 | 0 | 0 | 0 |  | 650 | 400 | 선택 | 해제 | 해제 | 미정 | 미정 | 미정 | 미정 |  | 미정 | BT180180 | C
A49498 | 2018-12-02 | 1 | C |  | 5 | A | P-STB3D | 베어링강 | STB (SF) | BM#1 | 1590 | 47 | 1561 | 1538 | 40 | 6500 |  | 3 | 0.3 | 30 |  | -1.24 | 1519 | 1561 | 0.17 | 0 |  | 22 | 23 | 59 | Y |  | 2018-12-02 18:43 | 69 | 1085 | 39 | 38 | 39 | 39 | 39 | 38 | 38 | 37 | 36 | 36 | 35 | 35 | 34 | 34 | 37 | 39 | 34 | 39 | -0.09 |  | 55.02 | Y | 0 | [7 empty] | Y | Y | Y | Y | 190 | 0.48 | 65 | 101508 | 100450 | 7000 | 15800 | 7 | 1 |  | 2018-12-02 18:52 | 1519 | 121 |  | 28 |  | 〃 | [14 empty] | 95.4 | 100 | 0 | 0 | 0 |  | 650 |  | 선택 | 해제 | 0 | 0 | 0 |  | 650 |  | 선택 | 해제 | 선택 | 미정 | 미정 | 선택 | 미정 |  | 미정 | BT180180 | H
B49414 | 2018-12-02 | 2 | C |  | 6 | A | SM53C | 탄소강 | B | BM#2 | 1628 | 37 | 1624 | 1574 | 31 | 5400 |  | 1 | 0.47 | 14 |  | 0 | 1557 | 1617 | 0.1 | 0 | 0 | 29 | 62 | 37 | Y |  | 2018-12-02 19:43 | 69 | 1089 | 33 | 34 | 34 | 35 | 35 | 35 | 34 | 34 | 32 | 31 | 30 | 29 | 29 | 29 | 33 | 35 | 29 | 35 | -0.15 | Y | 40.15 | Y | 0 | [7 empty] | N | N | N | N | 100 | 0.5 | 58 | 101508 | 97060 | 940 | 14500 | 11 | 1 |  | 2018-12-02 19:44 | 1557 | 135 |  | 38 | [16 empty] | 103.58 | 100 | 0 | 0 | 0 |  | 650 | 400 | 선택 | 해제 | 0 | 0 | 0 |  | 650 | 400 | 선택 | 해제 | 해제 | 미정 | 미정 | 미정 | 선택 | 5 | 미정 | BT180180 | C
A49499 | 2018-12-02 | 1 | C |  | 6 | A | P-STB3D | 베어링강 | STB (SF) | BM#1 | 1563 | 44 | 1567 | 1530 | 36 | 5900 |  | 3 | 0.31 | 30 |  | -1.26 | 1524 | 1567 | 0.25 | 0 |  | 35 | 23 | 70 | Y |  | 2018-12-02 19:51 | 74 | 1092 | 33 | 36 | 39 | 40 | 41 | 41 | 40 | 40 | 40 | 39 | 39 | 36 | 38 | 38 | 39 | 41 | 36 | 40 | -0.04 | Y | 35.02 | Y | 0.4 | [7 empty] | Y | Y | Y | Y | 180 | 0.48 | 61 | 101508 | 96010 | 6990 | 15900 | 7 | 1 |  | 2018-12-02 19:57 | 1524 | 119 |  | 28 | [16 empty] | 98.6 | 100 | 0 | 0 | 0 |  | 650 |  | 선택 | 해제 | 0 | 0 | 0 |  | 650 |  | 선택 | 해제 | 선택 | 미정 | 미정 | 선택 | 미정 |  | 미정 | BT180180 | H
B49415 | 2018-12-02 | 2 | A |  | 7 | A | SM53C | 탄소강 | B | BM#2 | 1607 | 39 | 1624 | 1576 | 35 | 5400 |  | 1 | 0.49 | 14 |  | 2.64 | 1558 | 1577 | 0.12 | 0 | 0 | 6 | 10 | 24 | Y |  | 2018-12-02 20:50 | 70 | 1085 | 25 | 30 | 33 | 34 | 35 | 35 | 35 | 35 | 34 | 33 | 32 | 31 |  | 31 | 33 | 35 | 31 | 35 | -0.11 | Y | 34.98 | Y | -0.2 | [7 empty] | N | N | N | N | 150 | 0.5 | 58 | 152262 | 96520 | 2080 | 14900 | 11 | 1 |  | 2018-12-02 20:40 | 1558 | 135 |  | 32 |  | *연연주혼탕부 ID : 307~309 // 407~409 | [14 empty] | 154.42 | 100 | 0 | 0 | 0 |  | 650 | 400 | 선택 | 해제 | 0 | 0 | 0 |  | 650 | 400 | 선택 | 해제 | 해제 | 미정 | 미정 | 미정 | 미정 |  | 미정 | BT180180 | C
A49500 | 2018-12-02 | 1 | A |  | 7 | A | P-STB3D | 베어링강 | STB (SF) | BM#1 | 1571 | 47 | 1558 | 1533 | 43 | 6700 |  | 3 | 0.3 | 31 |  | -1.29 | 1513 | 1558 | 0.25 | 0 |  | 36 | 29 | 56 | Y |  | 2018-12-02 21:02 | 63 | 1098 | 37 | 39 | 40 | 39 | 38 | 38 | 37 | 36 | 36 | 35 | 34 | 34 | 34 | 34 | 37 | 40 | 34 | 34 | -0.12 |  | 49.97 | Y | 0 | [7 empty] | Y | Y | Y | Y | 230 | 0.48 | 66 | 101508 | 103970 | 6980 | 16330 | 7 | 1 |  | 2018-12-02 21:09 | 1513 | 112 |  | 20 |  | *STR#1 W/D8번 펄트 발생 전원 OFF S/R미적용 | [14 empty] | 92.28 | 100 | 0 | 0 | 0 |  | 650 |  | 선택 | 해제 | 0 | 0 | 0 |  | 650 |  | 선택 | 해제 | 선택 | 미정 | 미정 | 선택 | 미정 |  | 미정 | BT180180 | H
B49416 | 2018-12-02 | 2 | A |  | 8 | A | SM53CM | 탄소강 | B | BM#2 | 1585 | 41 | 1635 | 1547 | 38 | 6300 |  | 1 | 0.5 | 16 |  | 0 | 1555 | 1630 | 0.21 | 0 | 0 | 32 | 2 | 29 | Y |  | 2018-12-02 22:00 | 67 | 1088 | 27 | 31 | 34 | 35 | 35 | 35 | 34 | 34 | 33 | 31 | 30 | 28 |  | 28 | 33 | 35 | 28 | 35 | -0.17 | Y | 40.02 | Y | -0.4 | [7 empty] | N | N | N | N | 140 | 0.5 | 55 | 50754 | 92380 | 2970 | 14300 | 11 | 1 |  | 2018-12-02 21:59 | 1555 | 135 |  | 23 |  | *연연주 혼탕부 301 401 | [14 empty] | 53.43 | 100 | 0 | 0 | 0 |  | 650 | 400 | 선택 | 해제 | 0 | 0 | 0 |  | 650 | 400 | 선택 | 해제 | 해제 | 미정 | 미정 | 미정 | 미정 |  | 미정 | BT180180 | C
A49501 | 2018-12-02 | 1 | A |  | 8 | A | P-STB3D | 베어링강 | STB (SF) | BM#1 | 1555 | 51 | 1558 | 1536 | 45 | 7400 |  | 3 | 0.31 | 30 |  | -1.26 | 1515 | 1558 | 0.16 | 0 |  | 1 | 31 | 60 | Y |  | 2018-12-02 22:16 | 65 | 1082 | 33 | 35 | 37 | 37 | 37 | 37 | 36 | 36 | 35 | 34 | 34 | 33 | 33 | 33 | 35 | 37 | 33 | 37 | -0.08 |  | 50 | Y | 0 | [7 empty] | Y | Y | Y | Y | 220 | 0.48 | 63 | 101508 | 100570 | 6980 | 15400 | 7 | 1 |  | 2018-12-02 22:25 | 1515 | 112 |  | 15 |  | *STR#1 W/D8번 펄트 발생 전원 OFF S/R미적용 | [14 empty] | 95.04 | 100 | 0 | 0 | 0 |  | 650 |  | 선택 | 해제 | 0 | 0 | 0 |  | 650 |  | 선택 | 해제 | 선택 | 미정 | 미정 | 선택 | 미정 |  | 미정 | BT180180 | H
B49417 | 2018-12-02 | 2 | A |  | 9 | A | SM53CM | 탄소강 | B | BM#2 | 1625 | 43 | 1636 | 1574 | 32 | 4700 |  | 1 | 0.47 | 15 |  | -2.91 | 1560 | 1625 | 0.23 | 0 | 0 | 22 | 24 | 31 | Y |  | 2018-12-02 22:49 | 72 | 1096 | 25 | 30 | 33 | 36 | 37 | 37 | 36 | 36 | 35 | 35 | 34 |  |  | 34 | 34 | 37 | 34 | 36 | -0.05 | Y | 29.97 | Y | -0.2 | [7 empty] | N | N | N | N | 130 | 0.5 | 52 | 84590 | 88300 | 700 | 15500 | 11 | 1 |  | 2018-12-02 22:56 | 1560 | 129 |  | 33 | [16 empty] | 94.57 | 100 | 0 | 0 | 0 |  | 650 | 400 | 선택 | 해제 | 0 | 0 | 0 |  | 650 | 400 | 선택 | 해제 | 해제 | 미정 | 미정 | 미정 | 미정 |  | 미정 | BT180180 | C
A49502 | 2018-12-02 | 1 | A |  | 9 | A | P-STB3D | 베어링강 | STB (SF) | BM#1 | 1583 | 46 | 1560 | 1531 | 42 | 6900 |  | 3 | 0.31 | 31 |  | 43.37 | 1505 | 0 | 0.14 | 0 |  | 31 | 53 | 61 | Y |  | 2018-12-02 23:21 | 55 | 1087 | 32 | 33 | 34 | 35 | 34 | 34 | 33 | 33 | 32 | 31 | 30 | 30 | 30 | 29 | 32 | 35 | 29 | 34 | -0.12 | Y | 50 | Y | -0.2 | [7 empty] | Y | Y | Y | Y | 210 | 0.48 | 67 | 101508 | 105990 | 7010 | 16050 | 7 | 1 |  | 2018-12-02 23:28 | 1505 | 111 |  | 16 |  | *STR#1 W/D8번 펄트 발생 전원 OFF S/R미적용 | [14 empty] | 90.63 | 100 | 0 | 0 | 0 |  | 650 |  | 선택 | 해제 | 0 | 0 | 0 |  | 650 |  | 선택 | 해제 | 선택 | 미정 | 미정 | 선택 | 미정 |  | 미정 | BT180180 | H
B49418 | 2018-12-02 | 2 | A | TUNDISH교체전 | 10 | A | SM53CM | 탄소강 | B | BM#2 | 1578 | 45 | 1624 | 1555 | 32 | 6300 |  | 1 | 0.47 | 15 |  | -2.39 | 1555 | 1619 | 0.27 | 0 | 0 | 29 | 63 | 41 | Y |  | 2018-12-02 23:57 | 67 | 1127 | 31 | 35 | 37 | 39 | 39 | 40 | 40 | 39 | 38 | 37 | 36 | 35 | 33 | 33 | 37 | 40 | 33 | 39 | -0.2 | Y | 34.98 | Y | -0.4 | [7 empty] | N | N | N | N | 120 | 0.5 | 60 | 98684 | 99030 | 2170 | 2500 | 11 | 1 |  | 2018-12-02 23:54 | 1555 | 122 |  | 21 |  |  | 3501E62B22894D5391F27F4A641057EA | 990B1624166E408A99186C3BFEA9C539 | 2B31D9A289F4481BA5BB992DFCAB9AA9 | 653A333808D6473A9EE40AB743D5A645 | [10 empty] | 97.51 | 100 | 0 | 2500 | 0 |  | 650 | 400 | 선택 | 해제 | 0 | 2500 | 0 |  | 650 | 400 | 선택 | 해제 | 해제 | 미정 | 미정 | 미정 | 미정 |  | 미정 | BT180180 | C
A49503 | 2018-12-02 | 1 | A |  | 10 | A | P-STB3D | 베어링강 | STB (SF) | BM#1 | 1592 | 42 | 1568 | 1534 | 35 | 5800 |  | 3 | 0.31 | 31 |  | -1.48 | 1516 | 1568 | 0.16 | 0 |  | 35 | 24 | 80 | Y |  | 2018-12-03 00:14 | 66 | 1133 | 29 | 30 | 31 | 31 | 31 | 31 | 31 | 30 | 30 | 30 | 29 | 29 |  | 29 | 30 | 31 | 29 | 31 | -0.04 | Y | 45.02 | Y | 0 | [7 empty] | Y | Y | Y | Y | 200 | 0.48 | 63 | 101508 | 101660 | 6990 | 16680 | 7 | 1 |  | 2018-12-03 00:20 | 1516 | 122 |  | 34 |  | *STR#1 W/D8번 펄트 발생 전원 OFF S/R미적용 | [14 empty] | 94.25 | 100 | 0 | 0 | 0 |  | 650 |  | 선택 | 해제 | 0 | 0 | 0 |  | 650 |  | 선택 | 해제 | 선택 | 미정 | 미정 | 선택 | 미정 |  | 미정 | BT180180 | H
B49419 | 2018-12-02 | 2 | A | TUNDISH교체 | 1 | A | SCM440HF | 소입성보증강 | D | BM#2 | 1609 | 47 | 1667 | 1584 | 39 | 8400 |  | 1 | 0.46 | 20 |  | -2.45 | 1590 | 1658 | 0.32 | 0 | 0 | 6 | 11 | 43 | Y |  | 2018-12-03 01:04 | 97 | 1136 | -341 | -138 | 34 | 34 | 30 | 33 | 37 | 41 | 43 | 44 | 45 | 45 | 46 | 45 | 38 | 46 | 45 | 45 | 0 |  | 9.98 | Y | 0 |  | 2.33 | 2.26 | 1.03 |  |  |  | N | N | N | N | 150 | 0.47 | 64 | 92019 | 104790 | 410 | 14800 | 4 | 2 |  | 2018-12-03 01:01 | 1590 | 144 |  | 41 |  | *T/D 플럭스 120/15KG *T/D 교체 슬리브롱노즐사용 *L/D첫 HEAT 생왕겨 투입 *수소 10분값 기준초과 이상공정 등록 및 생관통보 | [14 empty] | 87.47 | 100 | 1000 | 0 | 0 |  | 650 | 400 | 선택 | 해제 | 1000 | 0 | 0 |  | 650 | 400 | 선택 | 해제 | 해제 | 미정 | 미정 | 미정 | 미정 |  | 미정 | SB090090 | C
A49504 | 2018-12-02 | 1 | A |  | 11 | A | P-STB3D | 베어링강 | STB (SF) | BM#1 | 1559 | 42 | 1561 | 1536 | 33 | 5500 |  | 3 | 0.31 | 31 |  | 0 | 1516 | 1561 | 0.16 | 0 |  | 36 | 30 | 61 | Y |  | 2018-12-03 01:27 | 66 | 1132 | 28 | 30 | 33 | 34 | 34 | 34 | 33 | 33 | 32 | 32 | 31 | 31 | 31 | 31 | 32 | 34 | 31 | 34 | -0.06 | Y | 45 | Y | 0 | [7 empty] | Y | Y | Y | Y | 190 | 0.48 | 63 | 101508 | 100930 | 6970 | 15780 | 7 | 1 |  | 2018-12-03 01:32 | 1516 | 111 |  | 27 |  | *STR#1 W/D8번 펄트 발생 전원 OFF S/R미적용 | [14 empty] | 95.13 | 100 | 0 | 0 | 0 |  | 650 |  | 선택 | 해제 | 0 | 0 | 0 |  | 650 |  | 선택 | 해제 | 선택 | 미정 | 미정 | 선택 | 미정 |  | 미정 | BT180180 | H
B49420 | 2018-12-02 | 2 | A |  | 2 | A | SCM440HF | 소입성보증강 | D | BM#2 | 1595 | 44 | 1655 | 1565 | 37 | 7100 |  | 1 | 0.44 | 18 |  | -2.73 | 1574 | 1643 | 0.23 | 0 | 0 | 32 | 3 | 50 | Y |  | 2018-12-03 02:00 | 81 | 1135 | 43 | 38 | 36 | 36 | 35 | 35 | 34 | 33 | 33 | 32 | 31 | 31 |  | 31 | 35 | 36 | 31 | 0 | -0.11 |  | 45.02 | Y | 0 |  |  |  | 1.22 |  |  |  | N | N | N | N | 140 | 0.49 | 59 | 98279 | 97490 | -540 | 10200 | 4 | 2 |  | 2018-12-03 02:10 | 1582 | 152 |  | 52 |  | *후 HEAT 강제개공 실시 308 408 이상재등록 *후 HEAT 강제개공으로 20%이상 감속주입 이상공정 등록 및 생관통보 *후HEAT 강제개공으로 T/D 10.2T 까지 빠짐 308 408 이상재 등록 *후HEAT 은사 대신 쇼트볼 들어가서 자연개공이 안됨. | [14 empty] | 101.42 | 100 | 0 | 0 | 0 |  | 650 | 400 | 선택 | 해제 | 0 | 0 | 0 |  | 650 | 400 | 선택 | 해제 | 해제 | 미정 | 미정 | 미정 | 미정 |  | 미정 | RB130.00 | C
A49505 | 2018-12-02 | 1 | A |  | 12 | A | P-STB3D | 베어링강 | STB (SF) | BM#1 | 1622 | 41 | 1574 | 1574 | 30 | 4900 |  | 3 | 0.31 | 31 |  | -1.21 | 1514 | 1556 | 0.16 | 0 |  | 1 | 32 | 68 | Y |  | 2018-12-03 02:28 | 64 | 1133 | 30 | 30 | 31 | 31 | 32 | 31 | 31 | 31 | 30 | 30 | 29 | 28 | 27 | 27 | 30 | 32 | 27 | 31 | -0.12 | Y | 40.02 | Y | -0.2 | [7 empty] | Y | Y | Y | Y | 180 | 0.48 | 63 | 101508 | 99810 | 7040 | 15860 | 7 | 1 |  | 2018-12-03 02:40 | 1514 | 121 |  | 33 |  | *STR#1 W/D8번 펄트 발생 전원 OFF S/R미적용 | [14 empty] | 95.76 | 100 | 0 | 0 | 0 |  | 650 |  | 선택 | 해제 | 0 | 0 | 0 |  | 650 |  | 선택 | 해제 | 선택 | 미정 | 미정 | 선택 | 미정 |  | 미정 | BT180180 | H
B49421 | 2018-12-02 | 2 | A |  | 3 | A | SCM440HF | 소입성보증강 | D | BM#2 | 1603 | 45 | 1645 | 1547 | 40 | 7800 |  | 1 | 0.42 | 20 |  | -2.42 | 1561 | 1645 | 0.26 | 0 | 0 | 22 | 25 | 54 | N | 4 | 2018-12-03 03:14 | 68 | 1125 | 18 | 29 | 30 | 31 | 32 | 32 | 31 | 31 | 30 | 29 | 28 | 26 |  | 26 | 29 | 32 | 26 | 31 | -0.17 | Y | 35 | Y | -0.4 |  |  |  | 1.13 |  |  |  | Y | Y | Y | Y | 130 | 0.47 | 61 | 93135 | 98470 | -320 | 14700 | 4 | 2 |  | 2018-12-03 03:13 | 1568 | 153 |  | 42 |  | *은사 대신 쇼트볼 들어가서 자연개공이 안됨. *강제개공실시로 T/D 잔강 10.2T까지 빠짐. 301 401 이상재등록 | [14 empty] | 94.84 | 100 | 0 | 0 | 0 |  | 650 | 400 | 선택 | 해제 | 0 | 0 | 0 |  | 650 | 400 | 선택 | 해제 | 해제 | 미정 | 미정 | 미정 | 미정 |  | 미정 | RB200.00 | C
A49506 | 2018-12-02 | 1 | A |  | 13 | A | P-STB3D | 베어링강 | STB (SF) | BM#1 | 1584 | 45 | 1570 | 1532 | 38 | 6500 |  | 3 | 0.3 | 31 |  | -1.35 | 1523 | 1570 | 0.16 | 0 |  | 31 | 54 | 56 | Y |  | 2018-12-03 03:39 | 73 | 1132 | 26 | 31 | 34 | 37 | 38 | 39 | 40 | 40 | 40 | 39 | 38 | 38 | 38 | 38 | 37 | 40 | 38 | 40 | -0.06 | Y | 30 | Y | 0 | [7 empty] | Y | Y | Y | Y | 230 | 0.48 | 65 | 101508 | 102890 | 7010 | 16380 | 7 | 1 |  | 2018-12-03 03:45 | 1523 | 126 |  | 28 |  | *STR#1 W/D8번 펄트 발생 전원 OFF S/R미적용 | [14 empty] | 92.36 | 100 | 0 | 0 | 0 |  | 650 |  | 선택 | 해제 | 0 | 0 | 0 |  | 650 |  | 선택 | 해제 | 선택 | 미정 | 미정 | 선택 | 미정 |  | 미정 | BT180180 | H
B49422 | 2018-12-02 | 2 | B |  | 4 | B | SCM440 | 합금강 | D | BM#2 | 1590 | 46 | 1636 | 1546 | 42 | 8100 |  | 1 | 0.47 | 20 |  | -2.21 | 1563 | 1629 | 0.44 | 0 | 0 | 29 | 64 | 56 | Y |  | 2018-12-03 04:10 | 67 | 1102 | 19 | 22 | 25 | 26 | 27 | 27 | 27 | 26 | 26 | 25 | 25 | 24 | 23 | 22 | 25 | 27 | 22 | 27 | -0.11 | Y | 45.02 | Y | -0.2 |  |  |  | 0.89 |  |  |  | Y | Y | Y | Y | 120 | 0.47 | 67 | 103208 | 103580 | 870 | 16200 | 4 | 2 |  | 2018-12-03 04:28 | 1563 | 152 |  | 51 | [16 empty] | 98.81 | 100 | 0 | 0 | 0 |  | 650 | 400 | 선택 | 해제 | 0 | 0 | 0 |  | 650 | 400 | 선택 | 해제 | 해제 | 미정 | 미정 | 미정 | 미정 |  | 미정 | RB250.00 | C
A49507 | 2018-12-02 | 1 | B | TUNDISH교체전 | 14 | B | P-STB3D | 베어링강 | STB (SF) | BM#1 | 1584 | 46 | 1559 | 1538 | 38 | 6400 |  | 3 | 0.31 | 31 |  | -1.02 | 1523 | 1559 | 0.19 | 0 |  | 35 | 25 | 59 | Y |  | 2018-12-03 04:37 | 73 | 1127 | 38 | 36 | 36 | 36 | 36 | 35 | 35 | 34 | 34 | 33 | 33 | 33 | 32 | 32 | 35 | 36 | 32 | 36 | -0.08 |  | 49.98 | Y | -0.2 | [7 empty] | Y | Y | Y | M | 220 | 0.48 | 63 | 110943 | 100820 | 6980 | 2000 | 7 | 1 |  | 2018-12-03 04:48 | 1523 | 133 |  | 38 |  | *STR#1 W/D8번 펄트 발생 전원 OFF S/R미적용 |  | 47A46B5D57B5475F99834706EEA3C13F | 17C19F998C2E4F12A93659EEACD2CDBD | FE514DCC8A2147CEA2E6A3FE212789E9 | [10 empty] | 103.64 | 100 | 0 | 3500 | 0 |  | 650 |  | 선택 | 해제 | 0 | 3500 | 0 |  | 650 |  | 선택 | 해제 | 선택 | 미정 | 미정 | 선택 | 미정 |  | 미정 | BT180180 | H
B49423 | 2018-12-02 | 2 | B |  | 5 | A | SCM440 | 합금강 | D | BM#2 | 1576 | 43 | 1634 | 1554 | 31 | 6200 |  | 1 | 0.5 | 20 |  | -2.4 | 1563 | 1632 | 0 | 0.81 | 0 | 6 | 12 | 30 | Y |  | 2018-12-03 05:17 | 67 | 1134 | 20 | 22 | 24 | 26 | 27 | 27 | 27 | 27 | 26 | 25 | 25 | 23 |  | 23 | 25 | 27 | 23 | 27 | -0.1 | Y | 35.02 | Y | -0.4 |  |  |  | 0.79 |  |  |  | Y | Y | Y | Y | 110 | 0.47 | 59 | 159170 | 92830 | 570 | 15800 | 4 | 2 |  | 2018-12-03 05:16 | 1563 | 147 |  | 53 | [16 empty] | 169.78 | 100 | 0 | 0 | 0 |  | 650 | 400 | 선택 | 해제 | 0 | 0 | 0 |  | 650 | 400 | 선택 | 해제 | 해제 | 미정 | 미정 | 미정 | 미정 |  | 미정 | RB190.00 | C
A49508 | 2018-12-02 | 1 | B | TUNDISH교체 | 1 | A | SCR420HBS | 소입성보증강 | C2 | BM#1 | 1612 | 58 | 1674 | 1568 | 54 | 8900 |  | 3 | 0.31 | 20 |  | -2.05 | 1612 | 1666 | 0 | 11.49 |  | 36 | 31 | 52 | Y |  | 2018-12-03 05:43 | 104 | 1129 | 24 | 25 | 19 | 29 | 34 | 37 | 38 | 38 | 39 | 39 | 40 |  |  | 40 | 34 | 40 | 40 | 0 | 0 |  |  | Y | 0.2 |  | 2.56 | 2.56 | 1.59 |  |  |  | N | N | N | N | 150 | 0.52 | 58 | 101508 | 100970 | 5380 | 15200 | 15 | 2 |  | 2018-12-03 05:48 | 1612 | 163 |  | 61 |  | *T/Dflux 유15kg 용120kg *수소기준초과 ID:101.102.201.202 *전공정요청 L/D잔강 이월 안함-이상재등록 | [14 empty] | 96.95 | 100 | 1000 | 0 | 0 |  | 450 |  | 선택 | 선택 | 1000 | 0 | 0 |  | 450 |  | 선택 | 선택 | 해제 | 미정 | 미정 | 해제 | 미정 |  | 미정 | BT180180 | H
B49424 | 2018-12-02 | 2 | B |  | 6 | A | SCM440HK | 소입성보증강 | D | BM#2 | 1594 | 45 | 1635 | 1534 | 40 | 7800 |  | 1 | 0.47 | 15 |  | -2.46 | 1565 | 1627 | 0.24 | 0 | 0 | 32 | 4 | 36 | Y |  | 2018-12-03 06:36 | 71 | 1137 | 22 | 27 | 30 | 33 | 35 | 35 | 35 | 34 | 34 | 33 | 32 | 31 | 29 | 29 | 32 | 35 | 29 | 35 | -0.15 | Y | 39.97 | Y | -0.4 | [7 empty] | N | Y | Y | N | 100 | 0.47 | 62 | 44803 | 96810 | 1490 | 14900 | 4 | 2 | 50 | 2018-12-03 06:37 | 1565 | 147 |  | 36 | [16 empty] | 45.58 | 100 | 0 | 0 | 0 |  | 650 | 400 | 선택 | 해제 | 0 | 0 | 0 |  | 650 | 400 | 선택 | 해제 | 해제 | 미정 | 미정 | 미정 | 미정 |  | 미정 | SB120120 | C
A49509 | 2018-12-02 | 1 | B |  | 2 | A | SCR420HBS | 소입성보증강 | C2 | BM#1 | 1614 | 50 | 1641 | 1558 | 41 | 7300 |  | 3 | 0.3 | 18 |  | -2.07 | 1584 | 1635 | 0 | 16.09 |  | 1 | 33 | 56 | Y |  | 2018-12-03 06:55 | 76 | 1128 | 39 | 33 | 32 | 32 | 33 | 34 | 34 | 34 | 35 | 35 | 35 |  |  | 35 | 34 | 35 | 35 | 35 | 0 |  | 10 | Y | 0 | [7 empty] | N | N | N | N | 140 | 0.55 | 54 | 101508 | 97060 | 4940 | 14500 | 15 | 2 |  | 2018-12-03 07:02 | 1584 | 152 |  | 48 | 14 | *전공정요청 L/D잔강 이월 안함-이상재등록 *자동 1541 수동 1543 | [14 empty] | 99.86 | 100 | 0 | 0 | 0 |  | 450 |  | 선택 | 선택 | 0 | 0 | 0 |  | 450 |  | 선택 | 선택 | 해제 | 미정 | 미정 | 미정 | 미정 |  | 미정 | BT180180 | H
B49425 | 2018-12-02 | 2 | B | 연주종료 | 7 | A | SCM440HK | 소입성보증강 | D | BM#2 | 1618 | 42 | 1624 | 1576 | 40 | 6300 |  | 1 | 0.48 | 16 |  | -2.22 | 1559 | 1614 | 0.19 | 0 | 0 | 22 | 26 | 36 | Y |  | 2018-12-03 07:24 | 65 | 1136 | 26 | 26 | 27 | 27 | 27 | 27 | 26 | 25 | 24 | 24 | 23 | 22 | 20 | 20 | 25 | 27 | 20 | 27 | -0.14 |  | 50.02 | Y | -0.4 | [7 empty] | N | N | N | N | 150 | 0.49 | 64 | 94883 | 102730 | -980 | 2000 | 4 | 2 | 10 | 2018-12-03 07:59 | 1559 | 142 |  | 54 |  | * 작업종료 : 09 시 39분 | A64921BB12F54FEFB24D5D79C8F73784 | A71EBDCA6EEC43DDAC957CCAC052FCBA | 064A3CA5C8A64CFDA8847C53684B1BAA |  |  | F6A0624F581C4FB7BA040E8887089804 | FDD0B30FBC3C442386D17FA97DD9D685 |  |  | 9EF4439DE3DD497DBE23C8926B58C5E6 | CD0300FFD14B4D05BBFCE76E16F98056 |  |  |  | 93.25 | 100 | 0 | 3040 | 0 |  | 650 | 400 | 선택 | 해제 | 0 | 3350 | 0 |  | 650 | 400 | 선택 | 해제 | 해제 | 미정 | 미정 | 미정 | 미정 |  | 미정 | RB110.00 | C
A49510 | 2018-12-03 | 1 | B |  | 3 | A | SCR420HBS | 소입성보증강 | C2 | BM#1 | 1605 | 55 | 1647 | 1552 | 41 | 7400 |  | 3 | 0.3 | 18 |  | -2.29 | 1582 | 1636 | 0 | 15.8 |  | 31 | 55 | 53 | Y |  | 2018-12-03 08:00 | 74 | 1082 | 35 | 35 | 36 | 38 | 39 | 39 | 39 | 40 | 40 | 39 | 39 |  |  | 39 | 38 | 40 | 39 | 39 | -0.07 | Y | 15.02 | Y | 0 | [7 empty] | N | N | N | N | 130 | 0.55 | 52 | 84590 | 92100 | 5400 | 14700 | 15 | 2 |  | 2018-12-03 08:14 | 1582 | 145 |  | 39 |  | *전공정요청 L/D잔강 이월 안함-이상재등록 | [14 empty] | 86.98 | 100 | 0 | 0 | 0 |  | 450 |  | 선택 | 선택 | 0 | 0 | 0 |  | 450 |  | 선택 | 선택 | 해제 | 미정 | 미정 | 미정 | 미정 |  | 미정 | BT180180 | H
B49426 | 2018-12-03 | 2 | B |  | 4 | A | SCR420HBS | 소입성보증강 | C2 | BM#1 | 1617 | 56 | 1674 | 1536 | 41 | 8600 |  | 1 | 0.47 | 18 |  | -2.54 | 1579 | 1650 | 0 | 0.69 | 0 | 29 | 65 | 27 | Y |  | 2018-12-03 08:50 | 71 | 1086 | 38 | 33 | 31 | 31 | 30 | 30 | 29 | 29 | 28 | 27 | 25 |  |  | 25 | 31 | 31 | 25 | 0 | -0.15 |  | 40 | Y | -0.4 | [7 empty] | N | N | N | N | 120 | 0.55 | 51 | 84590 | 91300 | 2800 | 15100 | 15 | 2 |  | 2018-12-03 08:57 | 1579 | 160 |  | 42 |  | *전공정요청 L/D잔강 이월 안함-이상재등록 | [14 empty] | 90.13 | 100 | 0 | 0 | 0 |  | 450 |  | 선택 | 선택 | 0 | 0 | 0 |  | 450 |  | 선택 | 선택 | 해제 | 미정 | 미정 | 미정 | 미정 |  | 미정 | BT180180 | H
B49427 | 2018-12-03 | 2 | B | 잔강최소화전 | 5 | A | SCR420HBS | 소입성보증강 | C2 | BM#1 | 1600 | 51 | 1655 | 1554 | 47 | 8100 |  | 1 | 0.48 | 18 |  | -2.7 | 1570 | 1639 | 0 | 0.33 | 0 | 35 | 26 | 87 | Y |  | 2018-12-03 09:46 | 62 | 1087 | 23 | 21 | 20 | 20 | 19 | 18 | 17 | 15 | 14 | 12 |  |  |  | 12 | 18 | 20 | 12 | 0 | -0.23 |  | 35 | Y | -0.4 | [7 empty] | N | N | N | N | 110 | 0.56 | 49 | 89764 | 91520 | 2030 | 3000 | 15 | 2 |  | 2018-12-03 09:52 | 1570 | 146 |  | 40 |  | *전공정요청 L/D잔강 이월 안함-이상재등록 | [14 empty] | 96.42 | 100 | 0 | 3100 | 0 |  | 450 |  | 선택 | 선택 | 0 | 0 | 0 |  | 450 |  | 선택 | 선택 | 해제 | 미정 | 미정 | 미정 | 미정 |  | 미정 | BT180180 | H
B49428 | 2018-12-03 | 2 | B | 잔강최소화 | 6 | A | SFMN438VM2 | 합금강 | KFMN443계 | BM#1 | 1569 | 49 | 1654 | 1537 | 45 | 8800 |  | 1 | 0.54 | 18 |  | -3.02 | 1571 | 1650 | 0 | 0.54 | 0 | 6 | 13 | 96 | Y |  | 2018-12-03 11:00 | 80 | 1080 | 20 | 31 | 30 | 31 | 32 | 32 | 31 | 30 | 29 | 28 |  |  |  | 28 | 29 | 32 | 28 | 31 | -0.16 | Y | 25.02 | Y | -0.2 |  |  |  | 1.49 |  |  |  |  | N | N | Y | 100 | 0.53 | 51 | 92928 | 98780 | 1770 | 15500 | 15 | 2 |  | 2018-12-03 11:06 | 1571 | 135 |  | 30 |  | *잔강최소화 *STR#1 W/D8번 펄트 발생 전원 OFF S/R미적용 | [14 empty] | 92.88 | 100 | 3300 | 0 | 0 |  | 650 |  | 선택 | 해제 | 3300 | 0 | 0 |  | 650 |  | 선택 | 해제 | 미정 | 미정 | 미정 | 미정 | 미정 |  | 미정 | SB125125 | C
B49429 | 2018-12-03 | 2 | B |  | 7 | A | SFMN438VM2 | 합금강 | KFMN443계 | BM#1 | 1598 | 46 | 1655 | 1544 | 39 | 7000 |  | 1 | 0.52 | 18 |  | -2.71 | 1572 | 1649 | 0 | 1.2 | 0 | 22 | 27 | 39 | Y |  | 2018-12-03 12:04 | 81 | 1088 | 27 | 32 | 40 | 44 | 45 | 46 | 46 | 45 | 45 | 44 | 42 | 41 | 37 | 37 | 41 | 46 | 37 | 45 | -0.26 | Y | 35.02 | Y | -0.8 |  |  |  | 1.23 |  |  |  |  | N | N | Y | 150 | 0.52 | 60 | 100672 | 96820 | -70 | 14900 | 15 | 2 |  | 2018-12-03 12:19 | 1572 | 124 |  | 17 |  | *STR#1 W/D8번 펄트 발생 전원 OFF S/R미적용 | [14 empty] | 105.47 | 100 | 0 | 0 | 0 |  | 650 |  | 선택 | 해제 | 0 | 0 | 0 |  | 650 |  | 선택 | 해제 | 미정 | 미정 | 미정 | 미정 | 미정 |  | 미정 | SB125125 | W
B49430 | 2018-12-03 | 2 | D |  | 8 | B | SFMN438VM2 | 합금강 | KFMN443계 | BM#1 | 1568 | 48 | 1644 | 1545 | 40 | 8000 |  | 1 | 0.54 | 18 |  | -2.66 | 1570 | 1652 | 0 | 0.38 | 0 | 29 | 66 | 32 | Y |  | 2018-12-03 13:05 | 79 | 1081 | 37 | 43 | 47 | 50 | 50 | 50 | 50 | 48 | 47 | 46 | 45 | 42 | 40 | 40 | 46 | 50 | 40 | 50 | -0.22 | Y | 44.98 | Y | -0.4 |  |  |  | 1.18 |  |  |  |  | N | N | Y | 140 | 0.49 | 62 | 100672 | 98890 | 1110 | 15800 | 15 | 2 |  | 2018-12-03 13:12 | 1570 | 120 |  | 17 |  | *STR#1 W/D8번 펄트 발생 전원 OFF S/R미적용 *전공정 요청 감속주입 | [14 empty] | 101.13 | 100 | 0 | 0 | 0 |  | 650 |  | 선택 | 해제 | 0 | 0 | 0 |  | 650 |  | 선택 | 해제 | 미정 | 미정 | 미정 | 미정 | 미정 |  | 미정 | SB125125 | C
B49431 | 2018-12-03 | 2 | D |  | 9 | B | SFMN438VM2 | 합금강 | KFMN443계 | BM#1 | 1569 | 43 | 1644 | 1544 | 38 | 7400 |  | 1 | 0.5 | 18 |  | -2.06 | 1569 | 1630 | 0 | 0.53 | 0 | 35 | 27 | 46 | Y |  | 2018-12-03 14:19 | 78 | 1086 | 38 | 39 | 41 | 42 | 41 | 40 | 39 | 38 | 36 | 35 | 32 | 30 | 27 | 24 | 36 | 42 | 24 | 0 | -0.36 | Y | 50.02 | Y | -0.6 |  |  |  | 1.41 |  |  |  |  | N | N | Y | 120 | 0.44 | 69 | 99192 | 96440 | 60 | 16200 | 15 | 2 |  | 2018-12-03 14:24 | 1569 | 109 |  | 7 |  | *STR#1 W/D8번 펄트 발생 전원 OFF S/R미적용 *전공정 작업지연, 감속주입(20%이상) ID:103~105.203~206 생관통보 | [14 empty] | 101.68 | 100 | 0 | 0 | 0 |  | 650 |  | 선택 | 해제 | 0 | 0 | 0 |  | 650 |  | 선택 | 해제 | 미정 | 미정 | 미정 | 미정 | 미정 |  | 미정 | SB150150 | C
B49432 | 2018-12-03 | 2 | D |  | 10 | A | SFMN438VM2 | 합금강 | KFMN443계 | BM#1 | 1596 | 43 | 1646 | 1547 | 34 | 6800 |  | 1 | 0.53 | 18 |  | -2.09 | 1559 | 1630 | 0 | 0.38 | 0 | 6 | 14 | 59 | Y |  | 2018-12-03 15:30 | 68 | 1088 | 22 | 27 | 33 | 38 | 39 | 39 | 38 | 37 | 36 | 35 | 33 | 32 | 30 | 28 | 34 | 39 | 28 | 0 | -0.24 | Y | 44.98 | Y | -0.4 |  |  |  | 1.34 |  |  |  |  | N | N | Y | 120 | 0.45 | 69 | 97212 | 98370 | 1530 | 15800 | 15 | 2 |  | 2018-12-03 15:34 | 1559 | 114 |  | 6 |  | *STR#1 W/D8번 펄트 발생 전원 OFF S/R미적용 *전공정 작업지연, 감속주입 | [14 empty] | 98.49 | 100 | 0 | 0 | 0 |  | 650 |  | 선택 | 해제 | 0 | 0 | 0 |  | 650 |  | 선택 | 해제 | 미정 | 미정 | 미정 | 미정 | 미정 |  | 미정 | SB150150 | C
B49433 | 2018-12-03 | 2 | D |  | 11 | A | SFMN438VM2 | 합금강 | KFMN443계 | BM#1 | 1574 | 45 | 1615 | 1515 | 41 | 7700 |  | 1 | 0.49 | 18 |  | -2.58 | 1555 | 1623 | 0 | 0.23 | 0 | 22 | 28 | 64 | Y |  | 2018-12-03 16:37 | 64 | 1124 | 26 | 27 | 29 | 30 | 30 | 29 | 28 | 28 | 27 | 26 | 25 | 24 | 22 | 20 | 27 | 30 | 20 | 0 | -0.2 | Y | 50 | Y | -0.4 |  |  |  | 1.21 |  |  |  |  | N | N | Y | 110 | 0.45 | 66 | 97212 | 94090 | 10 | 15300 | 15 | 2 |  | 2018-12-03 16:42 | 1555 | 117 |  | 11 |  | *STR#1 W/D8번 펄트 발생 전원 OFF S/R미적용 *전공정 작업지연, 감속주입 | [14 empty] | 103.97 | 100 | 0 | 0 | 0 |  | 650 |  | 선택 | 해제 | 0 | 0 | 0 |  | 650 |  | 선택 | 해제 | 미정 | 미정 | 미정 | 미정 | 미정 |  | 미정 | SB150150 | C
B49434 | 2018-12-03 | 2 | D |  | 12 | A | SFMN438VM2 | 합금강 | KFMN443계 | BM#1 | 1579 | 42 | 1624 | 1537 | 38 | 7300 |  | 1 | 0.5 | 18 |  | -2.64 | 1559 | 1633 | 0 | 0.33 | 0 | 29 | 67 | 65 | Y |  | 2018-12-03 17:34 | 68 | 1133 | 20 | 26 | 31 | 33 | 35 | 35 | 34 | 33 | 32 | 32 | 31 | 29 | 27 | 27 | 31 | 35 | 27 | 0 | -0.2 | Y | 40 | Y | -0.4 |  |  |  | 1.22 |  |  |  |  | N | N | Y | 100 | 0.5 | 62 | 98860 | 100880 | 870 | 16500 | 15 | 2 |  | 2018-12-03 17:45 | 1559 | 123 |  | 20 |  | *STR#1 W/D8번 펄트 발생 전원 OFF S/R미적용 *전공정 작업지연, 감속주입 | [14 empty] | 97.11 | 100 | 0 | 0 | 0 |  | 650 |  | 선택 | 해제 | 0 | 0 | 0 |  | 650 |  | 선택 | 해제 | 미정 | 미정 | 미정 | 미정 | 미정 |  | 미정 | SB150150 | C
B49435 | 2018-12-03 | 2 | D |  | 13 | A | SFMN438VM2 | 합금강 | KFMN443계 | BM#1 | 1581 | 44 | 1626 | 1535 | 37 | 7600 |  | 1 | 0.5 | 19 |  | -2.64 | 1561 | 1629 | 0 | 0.8 | 0 | 35 | 28 | 62 | Y |  | 2018-12-03 18:32 | 70 | 1126 | 26 | 28 | 31 | 32 | 32 | 32 | 31 | 30 | 29 | 28 | 27 | 25 |  | 25 | 29 | 32 | 25 | 32 | -0.17 | Y | 40 | Y | -0.4 |  |  |  | 1.31 |  |  |  |  | N | N | Y | 150 | 0.52 | 60 | 99684 | 99010 | -1710 | 15100 | 15 | 2 |  | 2018-12-03 18:38 | 1561 | 125 |  | 26 |  | *STR#1 W/D8번 펄트 발생 전원 OFF S/R미적용 *전공정 작업지연, 감속주입 | [14 empty] | 102.24 | 100 | 0 | 0 | 0 |  | 650 |  | 선택 | 해제 | 0 | 0 | 0 |  | 650 |  | 선택 | 해제 | 미정 | 미정 | 미정 | 미정 | 미정 |  | 미정 | SB150150 | C
B49436 | 2018-12-03 | 2 | D |  | 14 | A | SFMN438VM2 | 합금강 | KFMN443계 | BM#1 | 1557 | 38 | 1636 | 1545 | 33 | 6400 |  | 1 | 0.48 | 18 |  | -2.77 | 1560 | 1633 | 0 | 0.24 | 0 | 6 | 15 | 50 | Y |  | 2018-12-03 19:28 | 69 | 1131 | 22 | 27 | 29 | 31 | 31 | 30 | 30 | 29 | 28 | 27 | 25 |  |  | 25 | 28 | 31 | 25 | 0 | -0.17 | Y | 35.02 | Y | -0.4 |  |  |  | 1.45 |  |  |  |  | N | N | Y | 140 | 0.53 | 52 | 99684 | 89340 | 1560 | 15500 | 15 | 2 |  | 2018-12-03 19:33 | 1560 | 126 |  | 31 |  | *STR#1 W/D8번 펄트 발생 전원 OFF S/R미적용 | [14 empty] | 109.78 | 100 | 0 | 0 | 0 |  | 650 |  | 선택 | 해제 | 0 | 0 | 0 |  | 650 |  | 선택 | 해제 | 미정 | 미정 | 미정 | 미정 | 미정 |  | 미정 | SB150150 | C
B49437 | 2018-12-03 | 2 | D | TUNDISH교체전 | 15 | A | SFMN438VM2 | 합금강 | KFMN443계 | BM#1 | 1579 | 42 | 1624 | 1526 | 36 | 7300 |  | 1 | 0.49 | 18 |  | -2.26 | 1558 | 1622 | 0 | 0.2 | 0 | 22 | 29 | 37 | Y |  | 2018-12-03 20:37 | 67 | 1129 | 23 | 28 | 30 | 32 | 33 | 33 | 32 | 31 | 31 | 30 | 29 |  |  | 29 | 30 | 33 | 29 | 0 | -0.13 | Y | 30.02 | Y | -0.2 |  |  |  | 1.39 |  |  |  |  | N | N | M | 130 | 0.53 | 62 | 78237 | 106290 | -340 | 1600 | 15 | 2 |  | 2018-12-03 20:38 | 1558 | 120 |  | 15 |  | *STR#1 W/D8번 펄트 발생 전원 OFF S/R미적용 | 28D839EAD62548BF8002A30DB37D5544 | 464B4B4C5AD3408283F2C38386CAA648 |  | D956B4F0B1AE4047ABF14FBF8DC9F7AF | [10 empty] | 74.37 | 100 | 0 | 3170 | 0 |  | 650 |  | 선택 | 해제 | 0 | 3130 | 0 |  | 650 |  | 선택 | 해제 | 미정 | 미정 | 미정 | 미정 | 미정 |  | 미정 | SB125125 | C
B49438 | 2018-12-03 | 2 | A | TUNDISH교체 | 1 | A | SCR420HCS | 소입성보증강 | C | BM#1 | 1612 | 47 | 1667 | 1577 | 40 | 8500 |  | 1 | 0.52 | 20 |  | -2.63 | 1603 | 1677 | 0 | 0.5 | 0 | 29 | 68 | 37 | Y |  | 2018-12-03 21:32 | 92 | 1133 | 20 | 26 | 31 | 37 | 40 | 43 | 44 | 44 | 44 | 43 |  |  |  | 43 | 39 | 44 | 43 | 44 | -0.07 |  | 14.98 | Y | -0.2 |  | 2.35 | 2.35 |  |  |  |  | N | N | N | N | 150 | 0.52 | 51 | 152262 | 93150 | 5450 | 15100 | 14 | 2 |  | 2018-12-03 21:37 | 1603 | 151 |  | 48 |  | *T/D가열온도:자동-1325`.수동건-1307`.STR#1:964.STR#2:958.T/D FLUX 유:15,용:120 *유사강종 연연주 혼탕부 성분 확인 ID:107~109.207~209 | [14 empty] | 154.58 | 100 | 700 | 0 | 0 |  | 410 |  | 선택 | 선택 | 700 | 0 | 0 |  | 410 |  | 선택 | 선택 | 해제 | 미정 | 선택 | 미정 | 선택 |  | 미정 | BT180180 | H
B49439 | 2018-12-03 | 2 | A |  | 2 | A | SCR420HON2 | 소입성보증강 | C | BM#1 | 1599 | 39 | 1644 | 1547 | 35 | 7600 |  | 1 | 0.49 | 16 |  | -2.59 | 1576 | 1644 | 0 | 0.47 | 0 | 35 | 29 | 40 | Y |  | 2018-12-03 22:35 | 65 | 1135 | 41 | 32 | 26 | 24 | 22 | 21 | 20 | 18 | 17 | 16 | 14 |  |  | 14 | 23 | 26 | 14 | 0 | -0.3 |  | 40 | Y | -0.4 | [7 empty] | N | N | N | N | 140 | 0.55 | 52 | 50754 | 95090 | 4960 | 15240 | 14 | 1 |  | 2018-12-03 22:39 | 1576 | 144 |  | 39 |  | *유사강종 연연주 혼탕부 성분 확인 ID:101.201 | [14 empty] | 51.11 | 100 | 0 | 0 | 0 |  | 410 |  | 선택 | 선택 | 0 | 0 | 0 |  | 410 |  | 선택 | 선택 | 해제 | 미정 | 선택 | 미정 | 미정 |  | 미정 | BT180180 | H
B49440 | 2018-12-03 | 2 | A |  | 3 | A | SCR420HON2 | 소입성보증강 | C | BM#1 | 1610 | 43 | 1666 | 1575 | 36 | 7200 |  | 1 | 0.46 | 16 |  | -2.66 | 1589 | 1655 | 0 | 0.51 | 0 | 6 | 16 | 39 | Y |  | 2018-12-03 23:25 | 78 | 1130 | 12 | 24 | 31 | 35 | 35 | 36 | 35 | 35 | 34 | 33 | 32 |  |  | 32 | 31 | 36 | 32 | 35 | -0.16 | Y | 25 | Y | -0.2 | [7 empty] | N | N | N | N | 130 | 0.55 | 52 | 84590 | 93180 | 5020 | 15240 | 14 | 1 |  | 2018-12-03 23:30 | 1589 | 138 |  | 43 | [16 empty] | 86.36 | 100 | 0 | 0 | 0 |  | 410 |  | 선택 | 선택 | 0 | 0 | 0 |  | 410 |  | 선택 | 선택 | 해제 | 미정 | 선택 | 미정 | 미정 |  | 미정 | BT180180 | H
B49441 | 2018-12-03 | 2 | A |  | 4 | A | SCR420HON2 | 소입성보증강 | C | BM#1 | 1584 | 48 | 1655 | 1544 | 40 | 8000 |  | 1 | 0.45 | 16 |  | -2.53 | 1582 | 1647 | 0 | 0.4 | 0 | 22 | 30 | 43 | Y |  | 2018-12-04 00:35 | 71 | 1126 | 30 | 35 | 37 | 39 | 38 | 38 | 37 | 36 | 35 | 33 | 32 |  |  | 32 | 36 | 39 | 32 | 0 | -0.2 | Y | 35.03 | Y | -0.2 | [7 empty] | N | N | N | N | 120 | 0.55 | 54 | 84590 | 97590 |  | 15900 | 14 | 1 |  | 2018-12-04 00:48 | 1582 | 131 |  | 28 | [16 empty] | 82.97 | 100 | 0 | 0 | 0 |  | 410 |  | 선택 | 선택 | 0 | 0 | 0 |  | 410 |  | 선택 | 선택 | 해제 | 미정 | 선택 | 미정 | 미정 |  | 미정 | BT180180 | H
B49442 | 2018-12-03 | 2 | A |  | 5 | B | SCR420HON2 | 소입성보증강 | C | BM#1 | 1586 | 44 | 1657 | 1594 | 38 | 7000 |  | 1 | 0.42 | 16 |  | -2.89 | 1582 | 1655 | 0 | 0.44 | 0 | 36 | 32 | 956 | Y |  | 2018-12-04 01:24 | 71 | 1123 | 29 | 26 | 27 | 28 | 28 | 28 | 27 | 27 | 26 | 25 | 25 |  |  | 25 | 27 | 28 | 25 | 28 | -0.08 | Y | 35 | Y | 0 | [7 empty] | N | N | N | N | 110 | 0.55 | 51 | 84590 | 93860 | 4940 | 13530 | 14 | 1 |  | 2018-12-04 01:27 | 1582 | 126 |  | 35 | [16 empty] | 86.01 | 100 | 0 | 0 | 0 |  | 410 |  | 선택 | 선택 | 0 | 0 | 0 |  | 410 |  | 선택 | 선택 | 해제 | 미정 | 선택 | 미정 | 미정 |  | 미정 | BT180180 | C
B49443 | 2018-12-03 | 2 | A |  | 6 | A | SCR420HON2 | 소입성보증강 | C | BM#1 | 1603 | 44 | 1644 | 1564 | 36 | 6500 |  | 1 | 0.4 | 16 |  | -3.1 | 1568 | 1633 | 0 | 0.3 | 0 | 29 | 69 | 88 | Y |  | 2018-12-04 02:23 | 57 | 1118 | 24 | 23 | 23 | 24 | 24 | 24 | 24 | 23 | 22 | 22 | 21 |  |  | 21 | 23 | 24 | 21 | 24 | -0.06 | Y | 34.98 | Y | -0.2 | [7 empty] | N | N | N | N | 100 | 0.55 | 52 | 101508 | 95770 | 7180 | 14860 | 14 | 1 |  | 2018-12-04 02:25 | 1568 | 117 |  | 31 |  | *롱노즐 SEN내부 크랙으로 교체-5회사용 *L/D물량 7.5ton에 슬러그 나옴-이상재등록 | [14 empty] | 104.65 | 100 | 0 | 0 | 0 |  | 410 |  | 선택 | 선택 | 0 | 0 | 0 |  | 410 |  | 선택 | 선택 | 해제 | 미정 | 선택 | 미정 | 선택 | 5 | 미정 | BT180180 | H
B49444 | 2018-12-03 | 2 | A |  | 7 | A | SCR420HON2 | 소입성보증강 | C | BM#1 | 1581 | 42 | 1656 | 1576 | 32 | 6400 |  | 1 | 0.38 | 16 |  | -2.18 | 1585 | 1636 | 0 | 0.32 | 0 | 6 | 17 | 34 | Y |  | 2018-12-04 03:22 | 74 | 1132 | 18 | 30 | 34 | 37 | 38 | 38 | 38 | 38 | 37 | 36 | 34 |  |  | 34 | 34 | 38 | 34 | 38 | -0.12 | Y | 30.03 | Y | -0.4 | [7 empty] | N | N | N | N | 150 | 0.55 | 52 | 101508 | 95860 | 4990 | 15600 | 14 | 1 |  | 2018-12-04 03:26 | 1585 | 115 |  | 26 | [16 empty] | 100.75 | 100 | 0 | 0 | 0 |  | 410 |  | 선택 | 선택 | 0 | 0 | 0 |  | 410 |  | 선택 | 선택 | 해제 | 미정 | 선택 | 미정 | 미정 |  | 미정 | BT180180 | H
B49445 | 2018-12-03 | 2 | A | TUNDISH교체전 | 8 | A | SCR420HON2 | 소입성보증강 | C | BM#1 | 1622 | 42 | 1635 | 1586 | 37 | 6500 |  | 1 | 0.38 | 16 |  | -2.55 | 1580 | 1640 | 0 | 0.41 | 0 | 22 | 31 | 41 | Y |  | 2018-12-04 04:21 | 69 | 1133 | 31 | 35 | 36 | 38 | 38 | 38 | 37 | 37 | 36 | 35 | 34 |  |  | 34 | 36 | 38 | 34 | 38 | -0.11 | Y | 34.98 | Y | -0.2 | [7 empty] | N | N | N | N | 140 | 0.55 | 56 | 99517 | 101570 | 4980 | 2000 | 14 | 1 |  | 2018-12-04 04:22 | 1580 | 115 |  | 24 |  |  | 9690129DFB9F4F568C8F253D92C14C57 | A4809ECA907D4BBFA6CAF02EE54452F0 | E06B501A4A2045509BA0360E0CBCEBAC | [11 empty] | 93.66 | 100 | 0 | 3000 | 0 |  | 410 |  | 선택 | 선택 | 0 | 3000 | 0 |  | 410 |  | 선택 | 선택 | 해제 | 미정 | 선택 | 미정 | 미정 |  | 미정 | BT180180 | H
B49446 | 2018-12-03 | 2 | B | TUNDISH교체 | 1 | A | AE4137HMA | 소입성보증강 | AE4137HMA | BM#1 | 1587 | 46 | 1684 | 1556 | 41 | 8800 |  | 1 | 0.31 | 20 |  | -2.66 | 1593 | 1670 | 0.22 | 0 | 0 | 36 | 33 | 40 | Y |  | 2018-12-04 05:35 | 96 | 1132 | 22 | 33 | 30 | 37 | 40 | 43 | 45 | 46 | 46 | 46 |  |  |  | 46 | 40 | 46 | 46 | 46 | 0 |  | 10.02 | Y | 0 | 0.8 | 2.03 | 2.03 |  |  |  |  | N | N | N | N | 150 | 0.5 | 53 | 80072 | 91160 | 6740 | 15200 | 3 | 2 |  | 2018-12-04 05:39 | 1593 | 137 |  | 30 | [16 empty] | 81.87 | 100 | 700 | 0 | 0 |  | 650 |  | 선택 | 선택 | 700 | 0 | 0 |  | 650 |  | 선택 | 선택 | 선택 | 미정 | 해제 | 선택 | 선택 |  | 미정 | SB140140 | C
B49447 | 2018-12-03 | 2 | B |  | 2 | A | AE4137HMA | 소입성보증강 | AE4137HMA | BM#1 | 1614 | 71 | 1623 | 1532 | 46 | 8200 |  | 3 | 0.33 | 18 |  | -2.17 | 1571 | 1620 | 0.15 | 0 |  | 35 | 30 | 264 | Y |  | 2018-12-04 06:35 | 74 | 1136 | 46 | 42 | 39 | 38 | 38 | 37 | 36 | 36 | 36 | 35 | 35 | 34 |  | 34 | 38 | 39 | 34 | 36 | -0.11 |  | 44.98 | Y | -0.2 |  |  |  | 1.39 |  |  |  | N | N | N | N | 140 | 0.53 | 59 | 95700 | 99630 | 7020 | 15100 | 3 | 2 |  | 2018-12-04 06:42 | 1571 | 131 |  | 25 |  | *자동 1534 수동 1534 | [14 empty] | 90.41 | 100 | 0 | 0 | 0 |  | 650 |  | 선택 | 선택 | 0 | 0 | 0 |  | 650 |  | 선택 | 선택 | 선택 | 미정 | 미정 | 선택 | 미정 |  | 미정 | SB140140 | C
B49448 | 2018-12-03 | 2 | B |  | 3 | B | AE4137HMA | 소입성보증강 | AE4137HMA | BM#1 | 1599 | 54 | 1644 | 1564 | 44 | 8800 |  | 1 | 0.23 | 18 |  | -2.14 | 1570 | 1631 | 0.28 | 0 | 0 | 29 | 70 | 104 | Y |  | 2018-12-04 07:33 | 73 | 1131 | 33 | 34 | 36 | 36 | 36 | 35 | 34 | 33 | 31 | 29 | 27 |  |  | 27 | 33 | 36 | 27 | 36 | -0.22 |  | 40 | Y | -0.4 |  |  |  | 1.48 |  |  |  | N | N | N | N | 130 | 0.53 | 54 | 95700 | 95640 | 5010 | 15200 | 3 | 2 |  | 2018-12-04 07:37 | 1570 | 128 |  | 27 | [16 empty] | 95.7 | 100 | 0 | 0 | 0 |  | 650 |  | 선택 | 선택 | 0 | 0 | 0 |  | 650 |  | 선택 | 선택 | 선택 | 미정 | 선택 | 해제 | 미정 |  | 미정 | SB140140 | C
B49449 | 2018-12-04 | 2 | B |  | 4 | A | AE4137HMA | 소입성보증강 | AE4137HMA | BM#1 | 1617 | 49 | 1624 | 1537 | 44 | 8000 |  | 1 | 0.22 | 18 |  | -2 | 1566 | 1622 | 0.19 | 0 | 0 | 22 | 32 | 60 | Y |  | 2018-12-04 08:30 | 69 | 1083 | 23 | 31 | 35 | 36 | 37 | 36 | 36 | 36 | 35 | 33 | 32 | 30 |  | 30 | 33 | 37 | 30 | 36 | -0.2 | Y | 35.03 | Y | -0.4 |  |  |  | 1.45 |  |  |  | N | N | N | N | 120 | 0.53 | 58 | 95700 | 98710 | 4990 | 15600 | 3 | 2 |  | 2018-12-04 08:36 | 1566 | 121 |  | 27 | [16 empty] | 92.96 | 100 | 0 | 0 | 0 |  | 650 |  | 선택 | 선택 | 0 | 0 | 0 |  | 650 |  | 선택 | 선택 | 선택 | 미정 | 선택 | 미정 | 미정 |  | 미정 | SB140140 | C
B49450 | 2018-12-04 | 2 | B |  | 5 | A | AE4137HMA | 소입성보증강 | AE4137HMA | BM#1 | 1575 | 48 | 1625 | 1564 | 40 | 6000 |  | 1 | 0.2 | 18 |  | -2.11 | 1576 | 1628 | 0.21 | 0 | 0 | 36 | 34 | 41 | Y |  | 2018-12-04 09:34 | 79 | 1085 | 28 | 36 | 40 | 43 | 43 | 43 | 43 | 42 | 41 | 39 | 37 | 36 |  | 36 | 39 | 43 | 36 | 43 | -0.17 | Y | 40 | Y | -0.2 |  |  |  | 1.42 |  |  |  | N | N | N | N | 110 | 0.53 | 56 | 95700 | 96890 | 5010 | 15400 | 3 | 2 |  | 2018-12-04 09:40 | 1576 | 119 |  | 21 | [16 empty] | 94.33 | 100 | 0 | 0 | 0 |  | 650 |  | 선택 | 선택 | 0 | 0 | 0 |  | 650 |  | 선택 | 선택 | 선택 | 미정 | 미정 | 미정 | 미정 |  | 미정 | SB140140 | C
C47930 | 2018-12-04 | 3 | B | 연주시작 | 1 | A | DCK45M2 | 탄소강 | B | BM#2 | 1617 | 53 | 1642 | 1578 | 49 | 7400 |  | 2 | 0.26 | 15 |  | -2.64 | 1579 | 1637 | 68.4 | 0 | 10 | 11 | 57 | 130 | N | 2 | 2018-12-04 10:34 | 88 | 1081 | 32 | 32 | 32 | 31 | 25 | 30 | 33 | 35 | 37 | 39 | 40 | 40 | 40 | 40 | 35 | 40 | 40 | 40 | 0 |  | 10.02 | Y | 0 |  | 2.52 | 2.52 | 1.67 |  |  |  | N | N | N | N | 150 | 0.46 | 56 | 93049 | 92400 | 4800 | 15500 | 13 | 2 |  | 2018-12-04 10:39 | 1579 | 131 |  | 20 |  | * T/D 용강량 실측:1200mm / 18.5 TON * T/D FLUX 용탕부: 120 KG / 유탕부: 15KG 투입 * 슬리브 롱노즐( Y자형 ) 사용 * 첫 HEAT 수소측정 기준초과(10분)이상공정 등록 및 생관통보. * L/D 강제개공 ID: 301,401 | DAC5A37C8F704B80859FAB48A0319C15 |  | EC1891F51C594CE5985A7ECF46C22A8C | [11 empty] | 96.27 | 100 | 700 | 0 | 0 |  | 650 | 400 | 해제 | 해제 | 700 | 0 | 0 |  | 650 | 400 | 해제 | 해제 | 해제 | 미정 | 선택 | 미정 | 미정 |  | 미정 | BT180180 | H
B49451 | 2018-12-04 | 2 | B |  | 6 | A | AE4137HMA | 소입성보증강 | AE4137HMA | BM#1 | 1594 | 51 | 1637 | 1535 | 38 | 7800 |  | 1 | 0.25 | 18 |  | -2.06 | 1559 | 1614 | 0.43 | 0 | 0 | 35 | 31 | 51 | Y |  | 2018-12-04 10:37 | 62 | 1091 | 34 | 34 | 36 | 36 | 35 | 34 | 32 | 31 | 30 | 29 | 28 | 26 |  | 26 | 32 | 36 | 26 | 34 | -0.22 |  | 45.02 | Y | -0.4 |  |  |  | 1.34 |  |  |  | N | N | N | N | 100 | 0.53 | 60 | 95700 | 100280 | 1320 | 15000 | 3 | 2 |  | 2018-12-04 10:45 | 1559 | 115 |  | 16 |  | *전공정 요청 L/D 잔강이월 미실시 | [14 empty] | 94.89 | 0 | 0 | 0 | 0 |  | 650 |  | 선택 | 선택 | 0 | 0 | 0 |  | 650 |  | 선택 | 선택 | 선택 | 미정 | 미정 | 미정 | 미정 |  | 미정 | SB140140 | H
B49452 | 2018-12-04 | 2 | B |  | 7 | A | AE4137HMA | 소입성보증강 | AE4137HMA | BM#1 | 1587 | 49 | 1627 | 1546 | 39 | 8600 |  | 1 | 0.23 | 18 |  | -2.25 | 1561 | 1623 | 0.25 | 0 | 0 | 29 | 71 | 66 | Y |  | 2018-12-04 11:41 | 64 | 1088 | 23 | 30 | 33 | 36 | 36 | 36 | 36 | 35 | 34 | 33 | 31 | 30 | 27 | 27 | 32 | 36 | 27 | 36 | -0.2 | Y | 45.02 | Y | -0.6 |  |  |  | 1.55 |  |  |  | N | N | N | N | 150 | 0.53 | 63 | 111650 | 110350 | 550 | 15200 | 3 | 2 |  | 2018-12-04 11:47 | 1561 | 107 |  | 13 |  | *전공정 요청 L/D 잔강이월 미실시 | [14 empty] | 101.32 | 100 | 0 | 0 | 0 |  | 650 |  | 선택 | 선택 | 0 | 0 | 0 |  | 650 |  | 선택 | 선택 | 선택 | 미정 | 미정 | 미정 | 미정 |  | 미정 | SB140140 | H
C47931 | 2018-12-04 | 3 | B |  | 2 | A | DCK45M2 | 탄소강 | B | BM#2 | 1587 | 46 | 1621 | 1538 | 40 | 7300 |  | 2 | 0.25 | 16 |  | -2.52 | 1561 | 1617 | 24.6 | 0 | 10 | 23 | 49 | 112 | Y |  | 2018-12-04 11:34 | 70 | 1083 | 39 | 37 | 37 | 36 | 36 | 35 | 34 | 33 | 32 | 30 | 29 | 27 | 25 | 22 | 33 | 37 | 22 | 0 | -0.27 |  | 55.03 | Y | -0.6 | [7 empty] | N | N | N | N | 140 | 0.48 | 65 | 93049 | 103520 | 5030 | 14900 | 13 | 2 |  | 2018-12-04 11:41 | 1561 | 120 |  | 20 | [16 empty] | 86.16 | 100 | 0 | 0 | 0 |  | 650 | 400 | 해제 | 해제 | 0 | 0 | 0 |  | 650 | 400 | 해제 | 해제 | 해제 | 미정 | 선택 | 미정 | 미정 |  | 미정 | BT180180 | H
B49453 | 2018-12-04 | 2 | B | TUNDISH교체전 | 8 | A | AE4137HMA | 소입성보증강 | AE4137HMA | BM#1 | 1588 | 41 | 1636 | 1535 | 35 | 7100 |  | 1 | 0.28 | 19 |  | 0 | 1553 | 1617 | 0.31 | 0 | 0 | 22 | 33 | 56 | Y |  | 2018-12-04 12:45 | 56 | 1087 | 26 | 26 | 27 | 28 | 28 | 28 | 27 | 26 | 25 | 24 |  |  |  | 24 | 26 | 28 | 24 | 28 | -0.13 | Y | 29.97 | Y | -0.2 |  |  |  | 1.28 |  |  |  | N | N | N | N | 140 | 0.53 | 59 | 108090 | 93630 | 2370 | 1500 | 3 | 2 |  | 2018-12-04 12:49 | 1553 | 101 |  | 13 |  | *전공정 요청 L/D 잔강이월 미실시 | 111E402BB53F4F8FA27F1284DBC88ADE | F2396BFE73204FB9BCF4E74872FD13C5 | CAEB72C550A443BC8627D9CAA4BB5728 | [11 empty] | 113.12 | 100 | 0 | 2700 | 0 |  | 650 |  | 선택 | 선택 | 0 | 2900 | 0 |  | 650 |  | 선택 | 선택 | 선택 | 미정 | 미정 | 미정 | 미정 |  | 미정 | SB140140 | H
C47932 | 2018-12-04 | 3 | D |  | 3 | A | DCK45M2 | 탄소강 | B | BM#2 | 1610 | 48 | 1617 | 1549 | 39 | 6800 |  | 2 | 0.26 | 15 |  | -2.64 | 1564 | 1621 | 33 | 0 | 10 | 28 | 74 | 94 | Y |  | 2018-12-04 12:41 | 73 | 1085 | 19 | 28 | 34 | 37 | 38 | 37 | 37 | 35 | 34 | 33 | 32 | 30 | 28 | 28 | 32 | 38 | 28 | 37 | -0.25 | Y | 40.02 | Y | -0.4 | [7 empty] | N | N | N | N | 130 | 0.49 | 64 | 101508 | 101810 | 5090 | 14500 | 13 | 2 | 10 | 2018-12-04 12:52 | 1564 | 117 |  | 22 | [16 empty] | 95.4 | 100 | 0 | 0 | 0 |  | 650 | 400 | 선택 | 해제 | 0 | 0 | 0 |  | 650 | 400 | 선택 | 해제 | 해제 | 미정 | 선택 | 미정 | 미정 |  | 미정 | BT180180 | H
C47933 | 2018-12-04 | 3 | D | 잔강최소화전 | 4 | A | DCK45M2 | 탄소강 | B | BM#2 | 1591 | 44 | 1621 | 1530 | 36 | 6900 |  | 2 | 0.46 | 18 | 40 | -2.36 | 1557 | 1617 | 34 | 0 |  | 10 | 54 | 90 | Y |  | 2018-12-04 13:50 | 66 | 1087 | 24 | 29 | 33 | 34 | 34 | 34 | 32 | 32 | 30 | 29 | 28 | 26 | 23 | 23 | 30 | 34 | 23 | 34 | -0.24 | Y | 44.98 | Y | -0.6 | [7 empty] | N | N | N | N | 120 | 0.48 | 62 | 96836 | 98070 | 5080 | 3000 | 13 | 2 | 10 | 2018-12-04 13:59 | 1557 | 113 |  | 19 | [16 empty] | 94.84 | 100 | 0 | 3100 | 0 |  | 650 | 400 | 선택 | 해제 | 0 | 3100 | 0 |  | 650 | 400 | 선택 | 해제 | 해제 | 미정 | 선택 | 미정 | 미정 |  | 미정 | BT180180 | H
B49454 | 2018-12-04 | 2 | D | TUNDISH교체 | 1 | A | SCR420HQ | 소입성보증강 | C2 | BM#1 | 1658 | 43 | 1674 | 1606 | 33 | 6700 |  | 1 | 0.34 | 20 |  | -2.59 | 1598 | 1678 | 0 | 1.2 | 0 | 36 | 35 | 59 | Y |  | 2018-12-04 13:48 | 86 | 1085 | 31 | 31 | 31 | 38 | 42 | 45 | 45 | 46 | 47 | 47 |  |  |  | 47 | 41 | 47 | 47 | 31 | 0 |  | 5 | Y | 0 |  | 2.35 | 2.35 |  |  |  |  | N | N | N | N | 150 | 0.52 | 53 | 84590 | 93320 | 5480 | 16000 | 18 | 1 |  | 2018-12-04 13:54 | 1598 | 122 |  | 31 |  | *T/Dflux 유15kg 용120kg | [14 empty] | 8459000 | 100 | 1000 | 0 | 0 |  | 450 |  | 선택 | 선택 | 1000 | 0 | 0 |  | 450 |  | 선택 | 선택 | 해제 | 미정 | 선택 | 해제 | 선택 |  | 미정 | BT180180 | H
B49455 | 2018-12-04 | 2 | D |  | 2 | A | SCR420HQ | 소입성보증강 | C2 | BM#1 | 1615 | 41 | 1656 | 1584 | 34 | 6700 |  | 1 | 0.24 | 16 |  | -2.46 | 1572 | 1625 | 0 | 0.22 | 0 | 32 | 6 | 173 | Y |  | 2018-12-04 14:51 | 60 | 1075 | 46 | 34 | 26 | 20 | 16 | 13 | 11 | 9 | 8 | 8 | 7 |  |  | 7 | 18 | 26 | 7 | 0 | -0.47 |  | 40.02 | Y | -0.2 | [7 empty] | N | N | N | N | 140 | 0.54 | 53 | 84590 | 90050 | 5550 | 16000 | 18 | 1 |  | 2018-12-04 15:02 | 1572 | 117 |  | 22 | [16 empty] | 89.04 | 100 | 0 | 0 | 0 |  | 450 |  | 선택 | 선택 | 0 | 0 | 0 |  | 450 |  | 선택 | 선택 | 해제 | 미정 | 선택 | 미정 | 미정 |  | 미정 | BT180180 | H
C47934 | 2018-12-04 | 3 | D | 잔강최소화 | 5 | A | AE1548 | 합금강 | AE4130M6 | BM#2 | 1630 | 47 | 1613 | 1564 | 29 | 5300 |  | 2 | 0.23 | 16 | 40 | -2.5 | 1553 | 1608 | 31.5 | 0 |  | 11 | 58 | 74 | N | 1 | 2018-12-04 14:54 | 65 | 1089 | -179 | 14 | 23 | 24 | 25 | 26 | 25 | 25 | 24 | 24 | 23 | 23 |  | 23 | 20 | 26 | 23 | 25 | -0.06 | Y | 29.98 | Y | 0 |  |  |  | 1.16 |  |  |  | N | N | N | Y | 110 | 0.48 | 55 | 80600 | 98740 | 5110 | 12800 | 13 | 2 | 10 | 2018-12-04 15:05 | 1553 | 123 |  | 33 |  | * 래들 자연개공 안됨 나탕주입. | [14 empty] | 79.17 | 100 | 2500 | 0 | 0 |  | 650 | 700 | 선택 | 해제 | 2500 | 0 | 0 |  | 650 | 700 | 선택 | 해제 | 해제 | 미정 | 선택 | 미정 | 선택 | 4 | 미정 | SB129129 | C